## Аномалии
Расстояние, м | От левого шва до точки максимума, м | От левого шва до начала, м | От правого шва до точки максимума, м | От правого шва до начала, м | От продольного шва до точки начала дефекта, мм | От продольного шва до точки максимума, мм | От продольного шва до центра, мм | Минимальное расстояние до продольного шва, мм | Минимальное расстояние до кольцевого шва, мм | Номер трубы | Описание | Характер аббр. | Класс размера аббр. | Ориентация точки начала дефекта, ч:мин | Ориентация точки максимума, ч:мин | Ориентация центра, ч:мин | Длина, мм | Ширина, мм | Глубина, % | Расположение | Комментарий | КБД | Опасность
287.793 | 6.708 | 6.685 | -4.602 | -4.625 | 1119 | 1213 | 1227 | 1119 | 4541 | 29 |  | CORR | GENE | 05:37 | 05:53 | 05:55 | 84 | 218 | 10 | EXT |  | 0.89 | (c)
291.367 | 10.282 | 10.166 | -1.028 | -1.144 | 936 | 1118 | 1301 | 936 | 988 | 29 |  | CORR | GENE | 05:08 | 05:37 | 06:07 | 156 | 732 | 10 | EXT |  | 0.9 | (c)
292.132 | 11.047 | 10.969 | -0.263 | -0.341 | 1199 | 1714 | 1631 | 1199 | 127 | 29 |  | CORR | GENE | 05:50 | 07:13 | 06:60 | 214 | 863 | 10 | EXT |  | 0.91 | (c)
343.17 | 4.845 | 4.788 | -6.475 | -6.532 | -1837 | -1684 | -1631 | 1424 | 4788 | 34 |  | CORR | GENE | 05:04 | 05:29 | 05:37 | 89 | 413 | 10 | EXT |  | 0.89 | (c)
344.045 | 5.72 | 5.562 | -5.6 | -5.758 | -1849 | -1623 | -1351 | 853 | 5547 | 34 |  | CORR | GENE | 05:02 | 05:39 | 06:22 | 211 | 996 | 10 | EXT |  | 0.91 | (c)
397.015 | 0 | -0.011 | -11.49 | -11.501 | 689 | 2147 | 1473 | 689 |  | 43 | Нарушение формы кольцевого шва | GWAN |  | 02:30 | 06:26 | 04:37 | 0 | 1569 |  | EXT | Нарушение формы кольцевого шва |  | (c)
397.015 | 0 | -0.009 | -11.49 | -11.499 | -1897 | -1708 | -1701 | 1504 |  | 43 | Нарушение формы кольцевого шва | GWAN |  | 07:33 | 08:03 | 08:05 | 0 | 394 |  | EXT | Нарушение формы кольцевого шва |  | (c)
430.356 | 1.516 | 1.371 | -10.104 | -10.249 | -2058 | -2021 | -2013 | 1968 | 1371 | 49 |  | CORR | GENE | 05:53 | 05:59 | 06:00 | 432 | 90 | 10 | EXT |  | 0.93 | (c)
430.852 | 2.012 | 1.986 | -9.608 | -9.634 | 2001 | 2153 | 2173 | 2001 | 1986 | 49 |  | CORR | CIGR | 04:48 | 05:13 | 05:16 | 49 | 345 | 11 | EXT |  | 0.89 | (c)
430.999 | 2.159 | 2.133 | -9.461 | -9.487 | -1812 | -1697 | -1708 | 1603 | 2133 | 49 |  | CORR | GENE | 06:33 | 06:51 | 06:50 | 60 | 209 | 12 | EXT |  | 0.89 | (c)
431.898 | 3.058 | 3.037 | -8.562 | -8.583 | -1828 | -1705 | -1728 | 1628 | 3037 | 49 |  | CORR | CIGR | 06:30 | 06:50 | 06:46 | 36 | 201 | 10 | EXT |  | 0.89 | (c)
533.001 | 9.771 | 9.562 | -1.809 | -2.018 | 158 | 288 | 238 | 158 | 1778 | 65 |  | GOUG | GENE | 10:10 | 10:31 | 10:23 | 240 | 160 | 8 | EXT | Аномалия находится на отводе. Зона задиров. |  | (c)
584.336 | 4.806 | 4.661 | -6.614 | -6.759 | -49 | -3 | -20 | 0 | 4661 | 70 |  | LWAN | GENE | 07:15 | 07:22 | 07:20 | 332 | 59 |  | INT | Эквивалент потери металла 11%. |  | (c)
613.96 | 0 | -0.01 | -2.16 | -2.17 | -1651 | -1167 | -1220 | 790 |  | 73 | Нарушение формы кольцевого шва | GWAN |  | 05:02 | 06:20 | 06:12 | 0 | 861 |  | EXT | Нарушение формы кольцевого шва |  | (c)
613.96 | 0 | -0.035 | -2.16 | -2.195 | 235 | 814 | 708 | 235 |  | 73 | Нарушение формы кольцевого шва | GWAN |  | 10:07 | 11:40 | 11:23 | 0 | 947 |  | EXT | Нарушение формы кольцевого шва |  | (c)
670.495 | 0.695 | 0.644 | -10.665 | -10.716 | -1759 | -1708 | -1702 | 1646 | 644 | 79 |  | DENT | GENE | 07:51 | 07:59 | 07:60 | 94 | 112 | 0.6 | N/A | Глубина вмятины: 8 мм (0,6%). Линейка: 9 см в (64 см; 07:59 ч:мин) |  | (c)
672.936 | 3.136 | 3.072 | -8.224 | -8.288 | 1164 | 1370 | 1423 | 1164 | 3072 | 79 |  | CORR | GENE | 03:42 | 04:16 | 04:24 | 106 | 519 | 11 | EXT |  | 0.89 | (c)
674.666 | 4.866 | 4.828 | -6.494 | -6.532 | 1252 | 1774 | 1549 | 1252 | 4828 | 79 |  | CORR | GENE | 03:57 | 05:21 | 04:45 | 103 | 595 | 11 | EXT |  | 0.89 | (c)
675.577 | 5.777 | 5.713 | -5.583 | -5.647 | 1262 | 1500 | 1518 | 1262 | 5551 | 79 |  | CORR | GENE | 03:58 | 04:37 | 04:40 | 96 | 511 | 11 | EXT |  | 0.89 | (c)
679.017 | 9.217 | 9.15 | -2.143 | -2.21 | 1468 | 1632 | 1684 | 1468 | 2099 | 79 |  | CORR | GENE | 04:31 | 04:58 | 05:06 | 111 | 433 | 10 | EXT |  | 0.89 | (c)
679.145 | 9.345 | 9.287 | -2.015 | -2.073 | 1698 | 1728 | 1739 | 1698 | 1735 | 79 |  | CORR | GENE | 05:09 | 05:14 | 05:15 | 338 | 82 | 11 | EXT |  | 0.93 | (c)
679.886 | 10.086 | 10.057 | -1.274 | -1.303 | 1542 | 1729 | 1684 | 1542 | 1256 | 79 |  | CORR | CIGR | 04:44 | 05:14 | 05:06 | 47 | 283 | 11 | EXT |  | 0.89 | (c)
680.759 | 10.959 | 10.901 | -0.401 | -0.459 | 1269 | 1720 | 1581 | 1269 | 360 | 79 |  | CORR | GENE | 03:60 | 05:12 | 04:50 | 99 | 624 | 10 | EXT |  | 0.89 | (c)
680.928 | 11.128 | 11.043 | -0.232 | -0.317 | 1615 | 1643 | 1637 | 1615 | 113 | 79 |  | CORR | AXGR | 04:55 | 04:60 | 04:59 | 204 | 44 | 11 | EXT |  | 0.91 | (c)
681.112 | 11.312 | 11.287 | -0.048 | -0.073 | 1266 | 1451 | 1454 | 1266 | 34 | 79 |  | CORR | CIGR | 03:59 | 04:29 | 04:29 | 39 | 376 | 11 | EXT |  | 0.89 | (c)
681.61 | 0.45 | 0.394 | -11.21 | -11.266 | 732 | 933 | 955 | 732 | 394 | 80 |  | CORR | GENE | 04:38 | 05:10 | 05:14 | 119 | 446 | 12 | EXT |  | 0.9 | (c)
684.991 | 3.831 | 3.771 | -7.829 | -7.889 | 867 | 1264 | 1285 | 867 | 3771 | 80 |  | CORR | GENE | 04:60 | 06:04 | 06:07 | 131 | 836 | 10 | EXT |  | 0.9 | (c)
688.542 | 7.382 | 7.309 | -4.278 | -4.351 | 330 | 862 | 808 | 330 | 4183 | 80 |  | CORR | GENE | 03:33 | 04:59 | 04:50 | 168 | 957 | 13 | EXT |  | 0.91 | (c)
689.003 | 7.843 | 7.808 | -3.817 | -3.852 | 274 | 526 | 494 | 274 | 3765 | 80 |  | CORR | GENE | 03:24 | 04:05 | 03:59 | 87 | 440 | 10 | EXT |  | 0.89 | (c)
690.097 | 8.937 | 8.84 | -2.723 | -2.82 | 1426 | 1883 | 1908 | 1426 | 2657 | 80 |  | CORR | GENE | 06:30 | 07:44 | 07:48 | 163 | 965 | 11 | EXT |  | 0.9 | (c)
716.776 | 1.516 | 1.445 | -10.004 | -10.075 | -1198 | -1077 | -975 | 753 | 1445 | 83 |  | CORR | GENE | 03:34 | 03:54 | 04:10 | 114 | 445 | 10 | EXT |  | 0.89 | (c)
721.144 | 5.884 | 5.837 | -5.636 | -5.683 | -834 | -650 | -642 | 450 | 5600 | 83 |  | GOUG | GENE | 04:33 | 05:03 | 05:04 | 83 | 384 | 12 | EXT | Зона задиров. |  | (c)
722.2 | 6.94 | 6.873 | -4.58 | -4.647 | -205 | 595 | 317 | 0 | 4389 | 83 |  | CORR | GENE | 06:15 | 08:24 | 07:39 | 258 | 1043 | 10 | EXT |  | 0.91 | (c)
723.666 | 8.406 | 8.391 | -3.114 | -3.129 | -15 | 67 | 62 | 0 | 3087 | 83 |  | CORR | CIGR | 06:45 | 06:58 | 06:58 | 42 | 155 | 10 | EXT |  | 0.89 | (c)
724.813 | 9.553 | 9.446 | -1.967 | -2.074 | -1589 | -1128 | -1150 | 711 | 1792 | 83 |  | CORR | GENE | 02:31 | 03:46 | 03:42 | 282 | 878 | 10 | EXT |  | 0.92 | (c)
725.703 | 10.443 | 10.31 | -1.077 | -1.21 | -1371 | -1143 | -1008 | 645 | 1042 | 83 |  | CORR | GENE | 03:07 | 03:43 | 04:05 | 168 | 725 | 14 | EXT |  | 0.91 | (c)
725.819 | 10.559 | 10.516 | -0.961 | -1.004 | -1395 | -1145 | -1175 | 954 | 896 | 83 |  | CORR | GENE | 03:03 | 03:43 | 03:38 | 108 | 441 | 11 | EXT |  | 0.89 | (c)
726.602 | 11.342 | 11.093 | -0.178 | -0.427 | -1356 | -1152 | -665 | 0 | 165 | 83 |  | CORR | GENE | 03:09 | 03:42 | 05:00 | 262 | 1383 | 14 | EXT |  | 0.93 | (c)
726.73 | 11.47 | 11.383 | -0.05 | -0.137 | -1303 | -1287 | -1285 | 1268 | 29 | 83 |  | CORR | AXGR | 03:17 | 03:20 | 03:20 | 108 | 35 | 11 | EXT |  | 0.89 | (c)
726.948 | 0.168 | 0.079 | -11.312 | -11.401 | 192 | 737 | 795 | 192 | 79 | 84 |  | CORR | GENE | 03:13 | 04:41 | 04:50 | 186 | 1207 | 10 | EXT |  | 0.9 | (c)
727.257 | 0.477 | 0.422 | -11.003 | -11.058 | 162 | 500 | 709 | 162 | 422 | 84 |  | CORR | GENE | 03:08 | 04:02 | 04:36 | 251 | 1095 | 11 | EXT |  | 0.92 | (c)
729.159 | 2.379 | 2.312 | -9.101 | -9.168 | 447 | 766 | 801 | 447 | 2312 | 84 |  | CORR | GENE | 03:54 | 04:45 | 04:51 | 107 | 707 | 10 | EXT |  | 0.89 | (c)
733.686 | 6.906 | 6.792 | -4.574 | -4.688 | 516 | 575 | 570 | 516 | 4250 | 84 |  | CORR | GENE | 04:05 | 04:14 | 04:14 | 438 | 108 | 10 | EXT |  | 0.93 | (c)
735.324 | 8.544 | 8.455 | -2.936 | -3.025 | 622 | 816 | 868 | 622 | 2916 | 84 |  | CORR | GENE | 04:22 | 04:53 | 05:02 | 109 | 493 | 11 | EXT |  | 0.89 | (c)
735.937 | 9.157 | 9.138 | -2.323 | -2.342 | 108 | 326 | 307 | 108 | 2265 | 84 |  | CORR | GENE | 02:59 | 03:34 | 03:31 | 77 | 396 | 11 | EXT |  | 0.89 | (c)
736.225 | 9.445 | 9.336 | -2.035 | -2.144 | 678 | 706 | 757 | 678 | 1443 | 84 |  | CORR | GENE | 04:31 | 04:36 | 04:44 | 701 | 159 | 14 | EXT |  | 0.98 | (c)
736.752 | 9.972 | 9.881 | -1.508 | -1.599 | 509 | 592 | 579 | 509 | 1330 | 84 |  | CORR | GENE | 04:04 | 04:17 | 04:15 | 269 | 140 | 14 | EXT |  | 0.93 | (c)
737.097 | 10.317 | 10.196 | -1.163 | -1.284 | 236 | 671 | 679 | 236 | 1047 | 84 |  | CORR | GENE | 03:20 | 04:30 | 04:31 | 237 | 885 | 10 | EXT |  | 0.91 | (c)
737.23 | 10.45 | 10.45 | -1.03 | -1.03 | 458 | 499 | 486 | 458 | 822 | 84 |  | CORR | GENE | 03:56 | 04:02 | 04:00 | 208 | 55 | 10 | EXT |  | 0.91 | (c)
737.474 | 10.694 | 10.62 | -0.786 | -0.86 | 585 | 796 | 814 | 585 | 684 | 84 |  | CORR | GENE | 04:16 | 04:50 | 04:53 | 176 | 459 | 10 | EXT |  | 0.9 | (c)
737.703 | 10.923 | 10.878 | -0.557 | -0.602 | -32 | 232 | 251 | 0 | 525 | 84 |  | CORR | GENE | 02:37 | 03:19 | 03:22 | 77 | 566 | 10 | EXT |  | 0.89 | (c)
737.956 | 11.176 | 10.991 | -0.304 | -0.489 | 236 | 661 | 890 | 236 | 128 | 84 |  | CORR | GENE | 03:20 | 04:28 | 05:05 | 361 | 1307 | 13 | EXT |  | 0.94 | (c)
759.369 | 9.809 | 9.804 | -1.601 | -1.606 | -1705 | -1611 | -1631 | 525 | 1581 | 86 |  | CORR | CIGR | 07:34 | 07:49 | 07:46 | 25 | 149 | 10 | EXT |  | 0.89 | (c)
781.729 | 9.459 | 9.431 | -2.051 | -2.079 | 1182 | 1384 | 1329 | 755 | 2034 | 88 |  | CORR | CIGR | 06:01 | 06:34 | 06:25 | 45 | 293 | 11 | EXT |  | 0.89 | (c)
795.19 | 0 | -0.025 | -11.31 | -11.335 | -1077 | -576 | -723 | 368 |  | 90 | Нарушение формы кольцевого шва | GWAN |  | 11:11 | 00:32 | 00:08 | 0 | 709 |  | EXT | Нарушение формы кольцевого шва |  | (c)
795.19 | 0 | -0.023 | -11.31 | -11.333 | 469 | 544 | 602 | 469 |  | 90 | Нарушение формы кольцевого шва | GWAN |  | 03:20 | 03:32 | 03:42 | 0 | 266 |  | EXT | Нарушение формы кольцевого шва |  | (c)
795.19 | 0 | 0 | -11.31 | -11.31 | 1084 | -2010 | 1975 | 0 | 0 | 90 | Смещение кромок | GWAN |  | 04:60 | 08:40 | 07:23 | 0 | 1782 | 19 | EXT | Смещение кромок Наружу Величина смещения - 2.9 мм. |  | (c)
797.27 | 2.08 | 2.05 | -9.23 | -9.26 | 1382 | 1473 | 1509 | 595 | 2050 | 90 |  | CORR | GENE | 05:48 | 06:02 | 06:08 | 57 | 253 | 10 | EXT |  | 0.89 | (c)
797.684 | 2.494 | 2.401 | -8.816 | -8.909 | 1437 | 1618 | 1776 | 116 | 2401 | 90 |  | CORR | GENE | 05:57 | 06:26 | 06:51 | 155 | 678 | 14 | EXT |  | 0.91 | (c)
801.12 | 5.93 | 5.882 | -5.38 | -5.428 | 1439 | 1571 | 1584 | 502 | 5369 | 90 |  | CORR | GENE | 05:57 | 06:18 | 06:20 | 59 | 289 | 11 | EXT |  | 0.89 | (c)
801.546 | 6.356 | 6.323 | -4.954 | -4.987 | 1457 | 1708 | 1635 | 418 | 4917 | 90 |  | CORR | GENE | 05:60 | 06:40 | 06:28 | 70 | 355 | 10 | EXT |  | 0.89 | (c)
806.5 | 0 | -0.009 | -11.35 | -11.359 | -1450 | -845 | -1057 | 664 |  | 91 | Нарушение формы кольцевого шва | GWAN |  | 05:56 | 07:33 | 06:59 | 0 | 785 |  | EXT | Нарушение формы кольцевого шва |  | (c)
823.848 | 5.998 | 5.46 | -5.462 | -6 | 1805 | 1858 | 1852 | 331 | 5249 | 92 |  | ARTD | GENE | 05:19 | 05:27 | 05:26 | 751 | 95 |  | EXT | Эквивалент потери металла 11%. |  | (c)
852.087 | 0.557 | 0.533 | -10.993 | -11.017 | 917 | 993 | 1013 | 917 | 533 | 95 |  | CORR | CIGR | 02:37 | 02:49 | 02:52 | 28 | 192 | 10 | EXT |  | 0.89 | (c)
856.516 | 4.986 | 4.966 | -6.564 | -6.584 | 888 | 960 | 965 | 888 | 4966 | 95 |  | CORR | CIGR | 02:32 | 02:43 | 02:44 | 38 | 153 | 12 | EXT |  | 0.89 | (c)
858.291 | 6.761 | 6.727 | -4.789 | -4.823 | 930 | 1052 | 1065 | 930 | 4753 | 95 |  | CORR | GENE | 02:39 | 02:58 | 03:00 | 70 | 270 | 11 | EXT |  | 0.89 | (c)
863.08 | 0 | -0.018 | -11.18 | -11.198 | 741 | 830 | 870 | 741 |  | 96 | Нарушение формы кольцевого шва | GWAN |  | 00:41 | 00:56 | 01:02 | 0 | 259 |  | EXT | Нарушение формы кольцевого шва |  | (c)
863.08 | 0 | -0.025 | -11.18 | -11.205 | 1351 | 1460 | 1670 | 241 |  | 96 | Нарушение формы кольцевого шва | GWAN |  | 02:20 | 02:37 | 03:11 | 0 | 639 |  | EXT | Нарушение формы кольцевого шва |  | (c)
863.08 | 0 | -0.01 | -11.18 | -11.19 | -1686 | -1422 | -1503 | 545 |  | 96 | Нарушение формы кольцевого шва | GWAN |  | 06:09 | 06:52 | 06:39 | 0 | 367 |  | EXT | Нарушение формы кольцевого шва |  | (c)
863.08 | 0 | 0 | -11.18 | -11.18 | -1060 | -649 | -464 | 0 | 0 | 96 | Смещение кромок | GWAN |  | 07:50 | 08:57 | 09:27 | 0 | 1192 | 17 | EXT | Смещение кромок Наружу Величина смещения - 2.7 мм. |  | (c)
885.97 | 0 | -0.025 | -11.52 | -11.545 | 793 | 1091 | 1050 | 793 |  | 98 | Нарушение формы кольцевого шва | GWAN |  | 03:51 | 04:39 | 04:32 | 0 | 514 |  | EXT | Нарушение формы кольцевого шва |  | (c)
895.293 | 9.323 | 9.244 | -2.197 | -2.276 | 37 | 116 | 129 | 37 | 2145 | 98 |  | DENT | GENE | 01:48 | 02:01 | 02:03 | 131 | 184 | 0.4 | N/A | Глубина вмятины: 5 мм (0,4%). Линейка: 13 см в (924 см; 02:01 ч:мин) Аномалия находится вблизи продольного шва. |  | (c)
896.473 | 10.503 | 10.464 | -1.017 | -1.056 | 2077 | 2196 | 2180 | 2077 | 1004 | 98 |  | CORR | GENE | 07:18 | 07:37 | 07:34 | 52 | 207 | 10 | EXT |  | 0.89 | (c)
897.416 | 11.446 | 11.373 | -0.074 | -0.147 | 1091 | 1210 | 1256 | 1091 | 54 | 98 |  | CORR | GENE | 04:39 | 04:58 | 05:05 | 93 | 329 | 10 | EXT |  | 0.89 | (c)
897.49 | 0 | -0.02 | -11.41 | -11.43 | -972 | -775 | -803 | 633 |  | 99 | Коррозия на шве | GWAN | GENE | 04:10 | 04:42 | 04:37 | 61 | 339 | 20 | N/A | Коррозия на шве |  | (c)
920.36 | 0 | -0.041 | -10.89 | -10.931 | -789 | -287 | -355 | 78 |  | 101 | Нарушение формы кольцевого шва | GWAN |  | 11:58 | 01:20 | 01:08 | 0 | 867 |  | EXT | Нарушение формы кольцевого шва |  | (c)
920.36 | 0 | -0.03 | -10.89 | -10.92 | 177 | 552 | 470 | 177 |  | 101 | Нарушение формы кольцевого шва | GWAN |  | 02:34 | 03:35 | 03:22 | 0 | 585 |  | EXT | Нарушение формы кольцевого шва |  | (c)
920.36 | 0 | -0.032 | -10.89 | -10.922 | 1251 | 1794 | 2200 | 0 |  | 101 | Нарушение формы кольцевого шва | GWAN |  | 05:28 | 06:55 | 08:01 | 0 | 1899 |  | EXT | Нарушение формы кольцевого шва |  | (c)
922.473 | 2.113 | 2.083 | -8.777 | -8.807 | 648 | 759 | 708 | 648 | 2083 | 101 |  | CORR | GENE | 03:50 | 04:08 | 04:00 | 75 | 121 | 14 | EXT |  | 0.89 | (c)
923.586 | 3.226 | 3.217 | -7.664 | -7.673 | 1906 | 1980 | 2006 | 125 | 3217 | 101 |  | CORR | CIGR | 07:13 | 07:25 | 07:29 | 31 | 200 | 9 | EXT |  | 0.89 | (c)
924.937 | 4.577 | 4.55 | -6.313 | -6.34 | 443 | 649 | 563 | 443 | 4550 | 101 |  | CORR | GENE | 03:17 | 03:51 | 03:37 | 55 | 240 | 11 | EXT |  | 0.89 | (c)
926.674 | 6.314 | 6.262 | -4.576 | -4.628 | 54 | 97 | 94 | 54 | 4521 | 101 |  | DENT | GENE | 02:15 | 02:21 | 02:21 | 107 | 81 | 0.4 | N/A | Глубина вмятины: 6 мм (0,4%). Линейка: 11 см в (626 см; 02:21 ч:мин) Аномалия находится вблизи продольного шва. |  | (c)
928.671 | 8.311 | 8.27 | -2.579 | -2.62 | 1919 | 2024 | 2016 | 116 | 2563 | 101 |  | CORR | GENE | 07:15 | 07:32 | 07:31 | 57 | 195 | 10 | EXT |  | 0.89 | (c)
931.25 | 0 | -0.032 | -11.35 | -11.382 | -755 | -688 | -432 | 109 |  | 102 | Нарушение формы кольцевого шва | GWAN |  | 00:08 | 00:19 | 01:00 | 0 | 646 |  | EXT | Нарушение формы кольцевого шва |  | (c)
931.25 | 0 | -0.023 | -11.35 | -11.373 | 118 | 1399 | 1057 | 118 |  | 102 | Нарушение формы кольцевого шва | GWAN |  | 02:29 | 05:56 | 05:01 | 0 | 1878 |  | EXT | Нарушение формы кольцевого шва |  | (c)
931.25 | 0 | -0.026 | -11.35 | -11.376 | -1744 | -1660 | -1479 | 486 |  | 102 | Нарушение формы кольцевого шва | GWAN |  | 09:29 | 09:42 | 10:11 | 0 | 531 |  | EXT | Нарушение формы кольцевого шва |  | (c)
942.6 | 0 | -0.031 | -11.23 | -11.261 | 1227 | 1543 | 1450 | 1227 |  | 103 | Нарушение формы кольцевого шва | GWAN |  | 02:17 | 03:08 | 02:53 | 0 | 445 |  | EXT | Нарушение формы кольцевого шва |  | (c)
942.6 | 0 | -0.013 | -11.23 | -11.243 | -1990 | -1500 | -1468 | 947 |  | 103 | Нарушение формы кольцевого шва | GWAN |  | 05:38 | 06:57 | 07:02 | 0 | 1043 |  | EXT | Нарушение формы кольцевого шва |  | (c)
942.6 | 0 | -0.03 | -11.23 | -11.26 | -580 | 269 | 2 | 0 |  | 103 | Вышлифовка на шве | GWAN | CIGR | 09:26 | 11:43 | 10:59 | 49 | 1163 | 22 | EXT | Вышлифовка на шве |  | (c)
968.023 | 2.683 | 2.63 | -8.657 | -8.71 | -589 | -398 | -333 | 78 | 2630 | 105 |  | CORR | GENE | 02:09 | 02:40 | 02:50 | 136 | 511 | 13 | EXT |  | 0.9 | (c)
968.856 | 3.516 | 3.483 | -7.824 | -7.857 | -324 | -194 | -185 | 47 | 3483 | 105 |  | CORR | GENE | 02:52 | 03:13 | 03:14 | 62 | 277 | 10 | EXT |  | 0.89 | (c)
996.205 | 8.025 | 8.005 | -3.025 | -3.045 | -1923 | -1832 | -1829 | 1736 | 3012 | 107 |  | CORR | CIGR | 03:15 | 03:30 | 03:30 | 33 | 187 | 10 | EXT |  | 0.89 | (c)
1009.746 | 10.516 | 10.497 | -0.914 | -0.933 | 1541 | 1702 | 1666 | 1541 | 851 | 108 |  | CORR | GENE | 02:54 | 03:20 | 03:15 | 82 | 252 | 10 | EXT |  | 0.89 | (c)
1038.353 | 4.713 | 4.688 | -6.307 | -6.332 | 1696 | 1859 | 1843 | 1696 | 4688 | 111 |  | CORR | CIGR | 08:25 | 08:51 | 08:49 | 43 | 293 | 10 | EXT |  | 0.89 | (c)
1091.994 | 0.384 | 0.351 | -11.226 | -11.259 | -2014 | -1631 | -1698 | 1383 | 351 | 116 |  | CORR | GENE | 01:48 | 02:49 | 02:38 | 105 | 630 | 10 | EXT |  | 0.89 | (c)
1132.749 | 6.109 | 6.089 | -5.411 | -5.431 | -491 | -165 | -239 | 0 | 5346 | 119 |  | CORR | GENE | 08:05 | 08:58 | 08:46 | 85 | 505 | 10 | EXT | Аномалия находится на упругопластическом изгибе: R=624 D, максимальное растяжение на 0.4 час. | 0.89 | (c)
1192.841 | 9.881 | 9.864 | -1.649 | -1.666 | 721 | 891 | 854 | 721 | 1622 | 124 |  | CORR | CIGR | 08:25 | 08:52 | 08:47 | 44 | 267 | 10 | EXT |  | 0.89 | (c)
1203.804 | 9.314 | 9.254 | -2.256 | -2.316 | 62 | 1081 | 780 | 62 | 2053 | 125 |  | CORR | GENE | 02:01 | 04:45 | 03:57 | 263 | 1436 | 10 | EXT |  | 0.91 | (c)
1206.588 | 0.528 | 0.189 | -10.832 | -11.171 | 1623 | 1703 | 1695 | 1623 | 189 | 126 |  | CORR | GENE | 05:17 | 05:30 | 05:29 | 633 | 146 | 11 | EXT |  | 0.95 | (c)
1207.266 | 1.206 | 0.906 | -10.154 | -10.454 | 1681 | 1905 | -2017 | 1255 | 906 | 126 |  | CORR | GENE | 05:26 | 06:03 | 07:30 | 344 | 1525 | 13 | EXT |  | 0.93 | (c)
1227.882 | 10.462 | 10.447 | -1.018 | -1.033 | 2045 | -2159 | 2222 | 2045 | 974 | 127 |  | CORR | GENE | 08:15 | 08:56 | 08:43 | 59 | 353 | 10 | EXT |  | 0.89 | (c)
1229.223 | 0.323 | 0.266 | -11.207 | -11.264 | -523 | -374 | -310 | 98 | 266 | 128 |  | CORR | GENE | 08:07 | 08:31 | 08:41 | 81 | 425 | 14 | EXT |  | 0.89 | (c)
1229.679 | 0.779 | 0.702 | -10.751 | -10.828 | -830 | -207 | -369 | 0 | 702 | 128 |  | CORR | GENE | 07:17 | 08:58 | 08:32 | 188 | 922 | 10 | EXT |  | 0.9 | (c)
1230.644 | 1.744 | 1.711 | -9.786 | -9.819 | -759 | -608 | -617 | 475 | 1711 | 128 |  | CORR | GENE | 07:29 | 07:53 | 07:52 | 57 | 284 | 11 | EXT |  | 0.89 | (c)
1232.444 | 3.544 | 3.42 | -7.986 | -8.11 | -965 | -701 | -522 | 79 | 3420 | 128 |  | CORR | GENE | 06:55 | 07:38 | 08:07 | 179 | 886 | 14 | EXT |  | 0.91 | (c)
1235.068 | 6.168 | 6.146 | -5.362 | -5.384 | -766 | -219 | -432 | 98 | 5288 | 128 |  | CORR | GENE | 07:28 | 08:56 | 08:21 | 96 | 668 | 12 | EXT |  | 0.89 | (c)
1235.984 | 7.084 | 6.992 | -4.446 | -4.538 | -748 | -473 | -420 | 92 | 4384 | 128 |  | CORR | GENE | 07:31 | 08:15 | 08:23 | 154 | 655 | 11 | EXT |  | 0.9 | (c)
1239.484 | 10.584 | 10.504 | -0.946 | -1.026 | 1808 | 2009 | 2112 | 1808 | 911 | 128 |  | CORR | GENE | 02:23 | 02:55 | 03:12 | 115 | 607 | 12 | EXT |  | 0.9 | (c)
1239.99 | 11.09 | 11.062 | -0.44 | -0.468 | 1527 | 1914 | 1810 | 1527 | 372 | 128 |  | CORR | GENE | 01:38 | 02:40 | 02:23 | 96 | 566 | 10 | EXT |  | 0.89 | (c)
1240.43 | 0 | -0.027 | -11.5 | -11.527 | 299 | 869 | 721 | 299 |  | 129 | Нарушение формы кольцевого шва | GWAN |  | 01:16 | 02:48 | 02:24 | 0 | 845 |  | EXT | Нарушение формы кольцевого шва |  | (c)
1240.43 | 0 | -0.025 | -11.5 | -11.525 | -2096 | -1899 | -1867 | 1639 |  | 129 | Нарушение формы кольцевого шва | GWAN |  | 06:49 | 07:21 | 07:26 | 0 | 457 |  | EXT | Нарушение формы кольцевого шва |  | (c)
1243.519 | 3.089 | 2.99 | -8.411 | -8.51 | -1499 | -1367 | -1170 | 841 | 2990 | 129 |  | CORR | GENE | 08:26 | 08:47 | 09:19 | 109 | 658 | 10 | EXT |  | 0.89 | (c)
1244.41 | 3.98 | 3.917 | -7.52 | -7.583 | -1444 | -1377 | -1161 | 877 | 3917 | 129 |  | CORR | GENE | 08:34 | 08:45 | 09:20 | 81 | 567 | 11 | EXT |  | 0.89 | (c)
1245.896 | 5.466 | 5.446 | -6.034 | -6.054 | -1738 | -1247 | -1400 | 1062 | 5446 | 129 |  | CORR | GENE | 07:47 | 09:06 | 08:42 | 121 | 676 | 10 | EXT |  | 0.9 | (c)
1248.762 | 8.332 | 8.206 | -3.168 | -3.294 | 543 | 969 | 801 | 543 | 3166 | 129 |  | CORR | GENE | 01:55 | 03:04 | 02:37 | 128 | 517 | 12 | EXT |  | 0.9 | (c)
1248.767 | 8.337 | 8.311 | -3.163 | -3.189 | -1530 | -1424 | -1446 | 1361 | 3122 | 129 |  | CORR | GENE | 08:21 | 08:38 | 08:34 | 67 | 169 | 12 | EXT |  | 0.89 | (c)
1251.269 | 10.839 | 10.813 | -0.661 | -0.687 | -1421 | -1236 | -1294 | 1167 | 635 | 129 |  | CORR | CIGR | 08:38 | 09:08 | 08:59 | 52 | 254 | 15 | EXT | Аномалия находится на упругопластическом изгибе: R=1013 D, максимальное растяжение на 6.2 час. | 0.89 | (c)
1254.601 | 2.671 | 2.491 | -8.769 | -8.949 | 874 | 923 | 919 | 874 | 2491 | 130 |  | CORR | GENE | 03:27 | 03:35 | 03:34 | 538 | 89 | 10 | EXT | Аномалия находится на упругопластическом изгибе: R=696 D, максимальное растяжение на 5.9 час. | 0.94 | (c)
1255.28 | 3.35 | 3.344 | -8.09 | -8.096 | 232 | 914 | 641 | 232 | 3344 | 130 |  | CORR | GENE | 01:43 | 03:33 | 02:49 | 304 | 819 | 15 | EXT | Аномалия находится на упругопластическом изгибе: R=663 D, максимальное растяжение на 6 час. | 0.94 | (c)
1262.493 | 10.563 | 10.551 | -0.877 | -0.889 | 807 | 966 | 927 | 807 | 845 | 130 |  | CORR | CIGR | 03:16 | 03:42 | 03:35 | 44 | 241 | 10 | EXT | Аномалия находится на упругопластическом изгибе: R=578 D, максимальное растяжение на 6.4 час. | 0.89 | (c)
1264.85 | 1.48 | 1.446 | -10.18 | -10.214 | -1825 | -1715 | -1711 | 1597 | 1446 | 131 |  | CORR | GENE | 08:33 | 08:51 | 08:52 | 68 | 229 | 10 | EXT | Аномалия находится на упругопластическом изгибе: R=556 D, максимальное растяжение на 6.3 час. | 0.89 | (c)
1272.262 | 8.892 | 8.695 | -2.768 | -2.965 | -2072 | -1853 | -1699 | 1326 | 2730 | 131 |  | CORR | GENE | 07:54 | 08:29 | 08:54 | 235 | 746 | 10 | EXT | Аномалия находится на упругопластическом изгибе: R=485 D, максимальное растяжение на 6.2 час. | 0.91 | (c)
1273.461 | 10.091 | 10.07 | -1.569 | -1.59 | -1984 | -1687 | -1781 | 1577 | 1534 | 131 |  | CORR | CIGR | 08:08 | 08:56 | 08:41 | 56 | 407 | 11 | EXT | Аномалия находится на упругопластическом изгибе: R=454 D, максимальное растяжение на 6.3 час. | 0.89 | (c)
1274.081 | 10.711 | 10.647 | -0.949 | -1.013 | -1921 | -1886 | -1899 | 1877 | 876 | 131 |  | CORR | AXGR | 08:18 | 08:24 | 08:21 | 137 | 44 | 10 | EXT | Аномалия находится на упругопластическом изгибе: R=443 D, максимальное растяжение на 6.3 час. | 0.9 | (c)
1290.464 | 4.064 | 3.971 | -7.306 | -7.399 | -2068 | -1954 | -1841 | 1614 | 3971 | 133 |  | CORR | GENE | 06:07 | 06:25 | 06:43 | 106 | 454 | 11 | EXT |  | 0.89 | (c)
1291.333 | 4.933 | 4.891 | -6.437 | -6.479 | 1878 | -1831 | -2086 | 1589 | 4891 | 133 |  | CORR | GENE | 04:44 | 06:45 | 06:04 | 183 | 994 | 12 | EXT |  | 0.91 | (c)
1291.537 | 5.137 | 5.101 | -6.233 | -6.269 | 1450 | 1521 | 1574 | 1450 | 5101 | 133 |  | CORR | GENE | 03:34 | 03:46 | 03:54 | 50 | 247 | 10 | EXT |  | 0.89 | (c)
1302.206 | 4.436 | 4.42 | -6.864 | -6.88 | -1625 | -1537 | -1558 | 1492 | 4420 | 134 |  | CORR | CIGR | 06:35 | 06:50 | 06:46 | 34 | 133 | 11 | EXT |  | 0.89 | (c)
1311.257 | 2.187 | 2.121 | -9.193 | -9.259 | 812 | 998 | 1029 | 812 | 2121 | 135 |  | CORR | GENE | 06:39 | 07:09 | 07:14 | 91 | 435 | 11 | EXT |  | 0.89 | (c)
1314.911 | 5.841 | 5.821 | -5.539 | -5.559 | -59 | 907 | 512 | 0 | 5361 | 135 |  | CORR | GENE | 04:19 | 06:54 | 05:51 | 198 | 1142 | 12 | EXT |  | 0.91 | (c)
1317.214 | 8.144 | 8.004 | -3.236 | -3.376 | 171 | 470 | 651 | 171 | 3180 | 135 |  | CORR | GENE | 04:56 | 05:44 | 06:13 | 196 | 960 | 12 | EXT |  | 0.91 | (c)
1318.613 | 9.543 | 9.444 | -1.837 | -1.936 | -75 | 271 | 350 | 0 | 1774 | 135 |  | CORR | GENE | 04:16 | 05:12 | 05:25 | 162 | 850 | 10 | EXT |  | 0.9 | (c)
1319.395 | 10.325 | 10.257 | -1.055 | -1.123 | 676 | 912 | 951 | 676 | 1014 | 135 |  | CORR | GENE | 06:17 | 06:55 | 07:02 | 109 | 550 | 10 | EXT |  | 0.89 | (c)
1331.915 | 11.465 | 11.324 | -0.075 | -0.216 | -585 | -426 | -210 | 0 | 56 | 136 |  | CORR | GENE | 05:04 | 05:29 | 06:04 | 160 | 749 | 10 | EXT |  | 0.9 | (c)
1333.713 | 1.723 | 1.691 | -9.547 | -9.579 | -2054 | -1603 | -1675 | 1296 | 1691 | 137 |  | CORR | GENE | 06:23 | 07:36 | 07:24 | 163 | 758 | 10 | EXT |  | 0.9 | (c)
1333.951 | 1.961 | 1.944 | -9.309 | -9.326 | -1623 | -1361 | -1445 | 1267 | 1944 | 137 |  | CORR | GENE | 07:33 | 08:15 | 08:01 | 67 | 356 | 10 | EXT |  | 0.89 | (c)
1334.834 | 2.844 | 1.889 | -8.426 | -9.381 | -1988 | -1941 | -1954 | 1919 | 1889 | 137 |  | CORR | GENE | 06:34 | 06:41 | 06:39 | 1146 | 69 | 11 | EXT |  | 0.97 | (c)
1335.395 | 3.405 | 3.379 | -7.865 | -7.891 | -2011 | -1931 | -1900 | 1789 | 3379 | 137 |  | CORR | CIGR | 06:30 | 06:43 | 06:48 | 40 | 222 | 10 | EXT |  | 0.89 | (c)
1336.322 | 4.332 | 4.228 | -6.938 | -7.042 | -2026 | -1897 | -1723 | 1419 | 4228 | 137 |  | CORR | GENE | 06:28 | 06:48 | 07:17 | 135 | 608 | 10 | EXT |  | 0.9 | (c)
1336.54 | 4.55 | 4.526 | -6.72 | -6.744 | -1993 | -1818 | -1852 | 1711 | 4526 | 137 |  | CORR | GENE | 06:33 | 07:01 | 06:56 | 56 | 282 | 10 | EXT |  | 0.89 | (c)
1336.817 | 4.827 | 4.769 | -6.443 | -6.501 | -2009 | -1909 | -1795 | 1580 | 4769 | 137 |  | CORR | GENE | 06:30 | 06:46 | 07:05 | 102 | 429 | 10 | EXT |  | 0.89 | (c)
1337.718 | 5.728 | 5.697 | -5.542 | -5.573 | -2098 | -1822 | -1889 | 1680 | 5449 | 137 |  | CORR | GENE | 06:16 | 07:01 | 06:50 | 124 | 418 | 10 | EXT |  | 0.89 | (c)
1338.652 | 6.662 | 6.604 | -4.608 | -4.666 | -2108 | -1979 | -1918 | 1727 | 4585 | 137 |  | CORR | GENE | 06:14 | 06:35 | 06:45 | 81 | 381 | 10 | EXT |  | 0.89 | (c)
1339.576 | 7.586 | 7.541 | -3.684 | -3.729 | -2131 | -1996 | -1992 | 1852 | 3680 | 137 |  | CORR | GENE | 06:11 | 06:32 | 06:33 | 49 | 279 | 11 | EXT |  | 0.89 | (c)
1339.957 | 7.967 | 7.935 | -3.303 | -3.335 | -2057 | -1981 | -1958 | 1860 | 3291 | 137 |  | CORR | CIGR | 06:23 | 06:35 | 06:39 | 44 | 197 | 11 | EXT |  | 0.89 | (c)
1340.486 | 8.496 | 8.44 | -2.774 | -2.83 | -2129 | -1968 | -1907 | 1684 | 2750 | 137 |  | CORR | GENE | 06:11 | 06:37 | 06:47 | 80 | 445 | 11 | EXT |  | 0.89 | (c)
1341.4 | 9.41 | 9.37 | -1.86 | -1.9 | -2092 | -1933 | -1950 | 1807 | 1834 | 137 |  | CORR | GENE | 06:17 | 06:43 | 06:40 | 66 | 285 | 11 | EXT |  | 0.89 | (c)
1343.465 | 0.205 | 0.138 | -10.915 | -10.982 | 1096 | 1109 | 1115 | 1096 | 138 | 138 |  | GOUG | AXGR | 04:52 | 04:54 | 04:55 | 304 | 37 | 11 | EXT | Задир. |  | (c)
1350.006 | 6.746 | 6.684 | -4.374 | -4.436 | 770 | 1263 | 1173 | 655 | 4273 | 138 |  | CORR | GENE | 03:59 | 05:19 | 05:04 | 163 | 805 | 10 | EXT |  | 0.9 | (c)
1376.699 | 0 | -0.026 | -11.538 | -11.564 | -529 | -368 | -336 | 143 |  | 141 | Нарушение формы кольцевого шва | GWAN |  | 11:51 | 00:17 | 00:22 | 0 | 386 |  | EXT | Нарушение формы кольцевого шва Аномалия находится на упругопластическом изгибе: R=353 D, максимальное растяжение на 5.7 час. |  | (c)
1376.699 | 0 | 0 | -11.538 | -11.538 | 1545 | 1800 | 1778 | 1545 | 0 | 141 | Непровар / утяжина | GWAN |  | 05:25 | 06:07 | 06:03 | 0 | 465 | 11 | INT | Непровар / утяжина Аномалия находится на упругопластическом изгибе: R=353 D, максимальное растяжение на 5.7 час. |  | (c)
1395.413 | 7.176 | 7.134 | -4.144 | -4.186 | 902 | 947 | 946 | 902 | 4114 | 142 |  | DENT | GENE | 07:60 | 08:07 | 08:07 | 72 | 88 | 0.3 | N/A | Глубина вмятины: 4 мм (0,3%). Линейка: 7 см в (713 см; 08:07 ч:мин) Аномалия находится вблизи дефекта потери металла. |  | (c)
1395.423 | 7.186 | 7.157 | -4.134 | -4.163 | 952 | 957 | 960 | 952 | 4104 | 142 |  | GOUG | AXGR | 08:08 | 08:09 | 08:09 | 59 | 16 | 9 | EXT | Задир. |  | (c)
1404.601 | 5.044 | 4.351 | -6.696 | -7.389 | 1293 | 1362 | 1362 | 1293 | 4351 | 143 |  | GOUG | GENE | 07:06 | 07:17 | 07:17 | 963 | 138 | 13 | EXT | Зона задиров. |  | (c)
1414.928 | 3.631 | 3.584 | -7.879 | -7.926 | 1412 | 1435 | 1437 | 1412 | 3584 | 144 |  | CORR | GENE | 05:53 | 05:56 | 05:57 | 454 | 50 | 10 | EXT |  | 0.93 | (c)
1416.746 | 5.449 | 5.434 | -6.061 | -6.076 | 1362 | 1482 | 1490 | 1362 | 5434 | 144 |  | CORR | GENE | 05:44 | 06:04 | 06:05 | 57 | 256 | 4 | EXT |  | 0.89 | (c)
1433.345 | 10.538 | 10.459 | -0.612 | -0.691 | -1314 | -404 | -809 | 304 | 305 | 145 |  | CORR | GENE | 04:38 | 07:05 | 05:59 | 386 | 1010 | 10 | EXT |  | 0.93 | (c)
1444.636 | 10.679 | 10.507 | -0.671 | -0.843 | 972 | 1514 | 1688 | 972 | 576 | 146 |  | CORR | GENE | 02:33 | 04:01 | 04:29 | 267 | 1431 | 10 | EXT |  | 0.91 | (c)
1445.006 | 11.049 | 10.885 | -0.301 | -0.465 | 1417 | 2106 | 1982 | 1417 | 114 | 146 |  | CORR | GENE | 03:45 | 05:36 | 05:16 | 351 | 1130 | 10 | EXT |  | 0.92 | (c)
1447.217 | 1.91 | 1.717 | -9.44 | -9.633 | 2199 | 2207 | 2208 | 13 | 1717 | 147 |  | LWAN | AXGR | 05:05 | 05:06 | 05:07 | 373 | 19 |  | INT | Эквивалент потери металла 10%. |  | (c)
1458.821 | 2.164 | 1.98 | -6.463 | -6.647 | 1415 | 1619 | 1695 | 255 | 1980 | 148 |  | CORR | GENE | 06:32 | 07:05 | 07:17 | 202 | 560 | 10 | EXT |  | 0.91 | (c)
1460.969 | 4.312 | 4.291 | -4.315 | -4.336 | 1660 | 1711 | 1707 | 476 | 4291 | 148 |  | CORR | CIGR | 07:11 | 07:20 | 07:19 | 36 | 95 | 12 | EXT |  | 0.89 | (c)
1461.759 | 5.102 | 5.04 | -3.525 | -3.587 | 286 | 399 | 656 | 286 | 3483 | 148 |  | CORR | GENE | 03:29 | 03:48 | 04:29 | 104 | 742 | 10 | EXT |  | 0.89 | (c)
1476.19 | 7.648 | 7.385 | -3.397 | -3.66 | 875 | 901 | 934 | 875 | 3261 | 150 |  | SCC | GENE | 04:17 | 04:21 | 04:26 | 399 | 118 | 29 | EXT |  | 1.02 | (a)
1482.603 | 3.016 | 2.95 | -8.304 | -8.37 | 1429 | 1807 | 1731 | 198 | 2950 | 151 |  | CORR | GENE | 05:07 | 06:08 | 05:56 | 183 | 604 | 11 | EXT |  | 0.9 | (c)
1482.976 | 3.389 | 3.287 | -7.931 | -8.033 | 1550 | 1869 | 1823 | 135 | 3287 | 151 |  | CORR | GENE | 05:27 | 06:18 | 06:11 | 225 | 545 | 15 | EXT |  | 0.92 | (c)
1483.226 | 3.639 | 3.601 | -7.681 | -7.719 | 1719 | 1841 | 1837 | 276 | 3601 | 151 |  | CORR | GENE | 05:54 | 06:14 | 06:13 | 58 | 236 | 10 | EXT |  | 0.89 | (c)
1483.464 | 3.877 | 3.749 | -7.443 | -7.571 | 1490 | 1814 | 1754 | 213 | 3749 | 151 |  | CORR | GENE | 05:17 | 06:09 | 05:60 | 225 | 528 | 11 | EXT |  | 0.91 | (c)
1484.559 | 4.972 | 4.957 | -6.348 | -6.363 | -1631 | -1571 | -1582 | 600 | 4957 | 151 |  | CORR | CIGR | 08:53 | 09:03 | 09:01 | 29 | 97 | 10 | EXT |  | 0.89 | (c)
1492.114 | 1.207 | 1.023 | -10.053 | -10.237 | -2046 | -1569 | -1749 | 185 | 1023 | 152 |  | CORR | GENE | 04:39 | 05:56 | 05:27 | 340 | 593 | 10 | EXT |  | 0.92 | (c)
1492.973 | 2.066 | 1.9 | -9.194 | -9.36 | -1917 | -1582 | -1589 | 313 | 1900 | 152 |  | CORR | GENE | 05:00 | 05:54 | 05:53 | 189 | 657 | 11 | EXT |  | 0.91 | (c)
1493.59 | 2.683 | 2.673 | -8.577 | -8.587 | -1774 | -1579 | -1566 | 456 | 2673 | 152 |  | CORR | CIGR | 05:23 | 05:55 | 05:57 | 42 | 417 | 11 | EXT |  | 0.89 | (c)
1493.993 | 3.086 | 2.841 | -8.174 | -8.419 | -1813 | -1523 | -1545 | 417 | 2841 | 152 |  | CORR | GENE | 05:17 | 06:04 | 06:00 | 273 | 536 | 10 | EXT |  | 0.92 | (c)
1494.376 | 3.469 | 3.354 | -7.791 | -7.906 | 2166 | -1459 | -1841 | 0 | 3354 | 152 |  | CORR | GENE | 03:59 | 06:14 | 05:12 | 187 | 908 | 11 | EXT |  | 0.91 | (c)
1498.841 | 7.934 | 7.828 | -3.326 | -3.432 | -1845 | -1741 | -1576 | 385 | 3325 | 152 |  | CORR | GENE | 05:12 | 05:28 | 05:55 | 107 | 538 | 10 | EXT |  | 0.89 | (c)
1500.108 | 9.201 | 9.198 | -2.059 | -2.062 | -1504 | -1441 | -1446 | 726 | 2037 | 152 |  | CORR | CIGR | 06:07 | 06:17 | 06:16 | 25 | 117 | 10 | EXT |  | 0.89 | (c)
1500.624 | 9.717 | 9.625 | -1.543 | -1.635 | -1898 | -1653 | -1555 | 333 | 1507 | 152 |  | CORR | GENE | 05:03 | 05:43 | 05:58 | 128 | 685 | 10 | EXT |  | 0.9 | (c)
1513.904 | 0.217 | 0.09 | -11.353 | -11.48 | -557 | -543 | -536 | 516 | 90 | 154 |  | CORR | AXGR | 06:40 | 06:43 | 06:44 | 168 | 41 | 13 | EXT |  | 0.91 | (c)
1514.797 | 1.11 | 1.012 | -10.46 | -10.558 | -700 | -399 | -339 | 0 | 1012 | 154 |  | CORR | GENE | 06:17 | 07:06 | 07:15 | 161 | 722 | 10 | EXT |  | 0.9 | (c)
1515.013 | 1.326 | 1.272 | -10.244 | -10.298 | -1603 | -1437 | -1447 | 1291 | 1272 | 154 |  | CORR | GENE | 03:51 | 04:18 | 04:17 | 72 | 312 | 11 | EXT |  | 0.89 | (c)
1529.793 | 4.536 | 4.521 | -7.164 | -7.179 | -1786 | -1731 | -1740 | 1693 | 4521 | 155 |  | CORR | CIGR | 05:50 | 05:59 | 05:57 | 24 | 93 | 10 | EXT |  | 0.89 | (c)
1537.981 | 1.024 | 0.935 | -10.676 | -10.765 | -1479 | -1006 | -1136 | 793 | 935 | 156 |  | CORR | GENE | 05:12 | 06:29 | 06:08 | 191 | 686 | 10 | EXT |  | 0.9 | (c)
1547.816 | 10.859 | 10.831 | -0.841 | -0.869 | -1199 | -964 | -981 | 763 | 756 | 156 |  | CORR | GENE | 05:57 | 06:35 | 06:33 | 113 | 436 | 10 | EXT |  | 0.89 | (c)
1548.602 | 11.645 | 11.598 | -0.055 | -0.102 | -1300 | -919 | -915 | 530 | 13 | 156 |  | CORR | GENE | 05:41 | 06:43 | 06:43 | 89 | 770 | 14 | EXT |  | 0.89 | (c)
1571.601 | 11.464 | 11.39 | -0.066 | -0.14 | -1771 | -1219 | -1401 | 1031 | 48 | 158 |  | CORR | GENE | 04:44 | 06:13 | 05:44 | 92 | 740 | 10 | EXT |  | 0.89 | (c)
1624.247 | 6.9 | 6.885 | -4.53 | -4.545 | -1957 | -1875 | -1907 | 1858 | 4526 | 163 |  | CORR | CIGR | 08:28 | 08:42 | 08:36 | 19 | 99 | 14 | EXT |  | 0.89 | (c)
1625.549 | 8.202 | 8.149 | -3.228 | -3.281 | 683 | 808 | 993 | 683 | 3181 | 163 |  | GOUG | GENE | 03:34 | 03:55 | 04:24 | 100 | 619 | 10 | EXT | Зона задиров. |  | (c)
1647.166 | 6.789 | 6.769 | -4.621 | -4.641 | 310 | 373 | 387 | 310 | 4607 | 165 |  | CORR | CIGR | 08:54 | 09:04 | 09:06 | 34 | 155 | 12 | EXT |  | 0.89 | (c)
1663.207 | 0 | -0.023 | -11.44 | -11.463 | 1276 | -1585 | -1758 | 0 |  | 167 | Нарушение формы кольцевого шва | GWAN |  | 04:06 | 08:24 | 07:56 | 0 | 2855 |  | EXT | Нарушение формы кольцевого шва |  | (c)
1685.061 | 10.414 | 10.353 | -0.976 | -1.037 | 711 | 760 | 762 | 711 | 940 | 168 |  | DENT | GENE | 11:41 | 11:49 | 11:49 | 97 | 103 | 0.4 | N/A | Глубина вмятины: 6 мм (0,4%). Линейка: 10 см в (1035 см; 11:49 ч:мин) |  | (c)
1743.167 | 0 | -0.024 | -11.49 | -11.514 | 1288 | -1376 | -2128 | 0 |  | 174 | Нарушение формы кольцевого шва | GWAN |  | 04:16 | 09:06 | 07:05 | 0 | 2090 |  | EXT | Нарушение формы кольцевого шва |  | (c)
1811.397 | 0 | -0.02 | -11.5 | -11.52 | 905 | 1213 | 1426 | 283 |  | 181 | Нарушение формы кольцевого шва | GWAN |  | 03:41 | 04:30 | 05:05 | 0 | 1043 |  | EXT | Нарушение формы кольцевого шва |  | (c)
1914.047 | 0 | 0 | -11.34 | -11.34 | 645 | 1797 | 1298 | 279 | 0 | 190 | Смещение кромок | GWAN |  | 03:57 | 07:03 | 05:43 | 0 | 1306 | 16 | EXT | Смещение кромок Наружу Величина смещения - 2.5 мм. |  | (c)
1914.047 | 0 | 0 | -11.34 | -11.34 | 2154 | -1739 | -1890 | 0 | 0 | 190 | Смещение кромок | GWAN |  | 08:01 | 09:32 | 09:08 | 0 | 835 | 16 | EXT | Смещение кромок Наружу Величина смещения - 2.5 мм. |  | (c)
1936.487 | 0 | -0.021 | -11.57 | -11.591 | 451 | 1057 | 1270 | 141 |  | 193 | Нарушение формы кольцевого шва | GWAN |  | 03:47 | 05:25 | 05:60 | 0 | 1638 |  | EXT | Нарушение формы кольцевого шва |  | (c)
1936.487 | 0 | -0.033 | -11.57 | -11.603 | -1258 | -1099 | -1103 | 948 |  | 193 | Нарушение формы кольцевого шва | GWAN |  | 11:12 | 11:37 | 11:37 | 0 | 311 |  | EXT | Нарушение формы кольцевого шва |  | (c)
1959.756 | 0.299 | 0.042 | -11.161 | -11.418 | -1204 | -883 | -196 | 0 | 42 | 195 | Металлургический дефект | MIAN | GENE | 06:01 | 06:53 | 08:44 | 339 | 2016 |  | INT | Металлургический дефект Эквивалент потери металла 10%. Аномалия находится в зоне сварного шва. |  | (c)
2011.259 | 6.432 | 6.292 | -5.158 | -5.298 | -154 | -49 | -57 | 0 | 5021 | 199 |  | LWAN | GENE | 08:49 | 09:06 | 09:05 | 277 | 194 |  | EXT | Эквивалент потери металла 10%. |  | (c)
2011.77 | 6.943 | 6.851 | -4.647 | -4.739 | -1636 | -961 | -1077 | 519 | 4435 | 199 |  | CORR | GENE | 04:50 | 06:39 | 06:20 | 304 | 1117 | 10 | EXT |  | 0.92 | (c)
2015.846 | 11.019 | 10.897 | -0.571 | -0.693 | -1503 | -909 | -1104 | 706 | 493 | 199 |  | CORR | GENE | 05:12 | 06:47 | 06:16 | 200 | 797 | 12 | EXT |  | 0.91 | (c)
2016.291 | 11.464 | 11.415 | -0.126 | -0.175 | -1393 | -1005 | -1079 | 764 | 72 | 199 |  | CORR | GENE | 05:29 | 06:32 | 06:20 | 103 | 629 | 10 | EXT |  | 0.89 | (c)
2025.247 | 8.83 | 8.827 | -2.98 | -2.983 | -320 | -135 | -184 | 48 | 2958 | 200 |  | CORR | CIGR | 08:09 | 08:39 | 08:31 | 25 | 272 | 10 | EXT | Аномалия находится на отводе. | 0.89 | (c)
2030.392 | 2.165 | 2.14 | -9.125 | -9.15 | 1878 | 1977 | 1973 | 1878 | 2140 | 201 |  | CORR | CIGR | 02:47 | 03:03 | 03:03 | 36 | 190 | 11 | EXT |  | 0.89 | (c)
2033.93 | 5.703 | 5.687 | -5.587 | -5.603 | -1559 | -1427 | -1298 | 1037 | 5496 | 201 |  | CORR | GENE | 05:33 | 05:54 | 06:15 | 107 | 522 | 10 | EXT |  | 0.89 | (c)
2034.189 | 5.962 | 5.936 | -5.328 | -5.354 | -1984 | -1882 | -1815 | 1646 | 5302 | 201 |  | CORR | CIGR | 04:24 | 04:41 | 04:51 | 52 | 337 | 10 | EXT |  | 0.89 | (c)
2039.605 | 0.088 | 0.003 | -11.372 | -11.457 | 1591 | 1883 | 1832 | 1591 | 3 | 202 |  | CORR | GENE | 08:32 | 09:19 | 09:11 | 117 | 482 | 21 | EXT | Аномалия находится на упругопластическом изгибе: R=720 D, максимальное растяжение на 6.1 час. | 0.9 | (c)
2045.983 | 6.466 | 6.432 | -4.994 | -5.028 | -251 | -164 | -146 | 42 | 4985 | 202 |  | CORR | CIGR | 03:34 | 03:48 | 03:51 | 43 | 209 | 12 | EXT | Аномалия находится на упругопластическом изгибе: R=472 D, максимальное растяжение на 6.5 час. | 0.89 | (c)
2046.245 | 6.728 | 6.716 | -4.732 | -4.744 | -129 | -67 | -70 | 10 | 4718 | 202 |  | CORR | CIGR | 03:54 | 04:04 | 04:04 | 26 | 119 | 10 | EXT | Аномалия находится на упругопластическом изгибе: R=469 D, максимальное растяжение на 6.5 час. | 0.89 | (c)
2047.618 | 8.101 | 8.028 | -3.359 | -3.432 | 280 | 558 | 464 | 280 | 3341 | 202 |  | CORR | GENE | 05:00 | 05:45 | 05:30 | 91 | 368 | 10 | EXT | Аномалия находится на упругопластическом изгибе: R=465 D, максимальное растяжение на 6.6 час. | 0.89 | (c)
2049.609 | 10.092 | 10.067 | -1.368 | -1.393 | -355 | -186 | -246 | 138 | 1348 | 202 |  | CORR | CIGR | 03:18 | 03:45 | 03:35 | 45 | 217 | 14 | EXT | Аномалия находится на упругопластическом изгибе: R=474 D, максимальное растяжение на 6.6 час. | 0.89 | (c)
2049.815 | 10.298 | 10.272 | -1.162 | -1.188 | -338 | -253 | -268 | 199 | 1146 | 202 |  | CORR | CIGR | 03:20 | 03:34 | 03:32 | 42 | 139 | 14 | EXT | Аномалия находится на упругопластическом изгибе: R=474 D, максимальное растяжение на 6.6 час. | 0.89 | (c)
2049.995 | 10.478 | 10.441 | -0.982 | -1.019 | -876 | -506 | -614 | 351 | 923 | 202 |  | CORR | GENE | 01:54 | 02:53 | 02:36 | 96 | 525 | 23 | EXT | Аномалия находится на упругопластическом изгибе: R=476 D, максимальное растяжение на 6.6 час. | 0.9 | (c)
2050.14 | 10.623 | 10.589 | -0.837 | -0.871 | -867 | -779 | -742 | 616 | 820 | 202 |  | CORR | CIGR | 01:55 | 02:09 | 02:15 | 51 | 251 | 13 | EXT | Аномалия находится на упругопластическом изгибе: R=479 D, максимальное растяжение на 6.6 час. | 0.89 | (c)
2050.143 | 10.626 | 10.597 | -0.834 | -0.863 | -284 | -127 | -137 | 0 | 794 | 202 |  | CORR | GENE | 03:29 | 03:55 | 03:53 | 69 | 293 | 15 | EXT | Аномалия находится на упругопластическом изгибе: R=479 D, максимальное растяжение на 6.6 час. | 0.89 | (c)
2058.042 | 7.065 | 7.02 | -4.685 | -4.73 | 1100 | 1213 | 1296 | 1100 | 4568 | 203 |  | CORR | GENE | 01:50 | 02:08 | 02:22 | 162 | 392 | 10 | EXT | Аномалия находится на упругопластическом изгибе: R=497 D, максимальное растяжение на 6.3 час. | 0.9 | (c)
2058.591 | 7.614 | 7.553 | -4.136 | -4.197 | 1199 | 1217 | 1218 | 1199 | 4076 | 203 |  | CORR | AXGR | 02:06 | 02:09 | 02:09 | 121 | 38 | 12 | EXT | Аномалия находится на упругопластическом изгибе: R=495 D, максимальное растяжение на 6.2 час. | 0.9 | (c)
2058.997 | 8.02 | 8.009 | -3.73 | -3.741 | -1314 | -1266 | -1271 | 1227 | 3718 | 203 |  | CORR | CIGR | 07:20 | 07:28 | 07:27 | 23 | 87 | 10 | EXT | Аномалия находится на упругопластическом изгибе: R=496 D, максимальное растяжение на 6.2 час. | 0.89 | (c)
2062.839 | 0.112 | 0.053 | -11.418 | -11.477 | 307 | 657 | 590 | 307 | 53 | 204 |  | CORR | GENE | 04:52 | 05:49 | 05:38 | 142 | 567 | 11 | EXT | Аномалия находится на упругопластическом изгибе: R=497 D, максимальное растяжение на 6.1 час. | 0.9 | (c)
2063.448 | 0.721 | 0.669 | -10.809 | -10.861 | 488 | 640 | 644 | 488 | 669 | 204 |  | CORR | GENE | 05:21 | 05:46 | 05:47 | 82 | 311 | 10 | EXT | Аномалия находится на упругопластическом изгибе: R=496 D, максимальное растяжение на 6.1 час. | 0.89 | (c)
2065.118 | 2.391 | 2.315 | -9.139 | -9.215 | -372 | -285 | -198 | 25 | 2315 | 204 |  | CORR | GENE | 03:03 | 03:17 | 03:31 | 138 | 347 | 10 | EXT | Аномалия находится на упругопластическом изгибе: R=502 D, максимальное растяжение на 6.2 час. | 0.9 | (c)
2066.013 | 3.286 | 3.237 | -8.244 | -8.293 | 458 | 612 | 617 | 458 | 3237 | 204 |  | CORR | GENE | 05:16 | 05:41 | 05:42 | 69 | 319 | 10 | EXT | Аномалия находится на упругопластическом изгибе: R=507 D, максимальное растяжение на 6.3 час. | 0.89 | (c)
2081.022 | 6.765 | 6.736 | -4.795 | -4.824 | 211 | 311 | 286 | 211 | 4792 | 205 |  | CORR | CIGR | 03:53 | 04:09 | 04:05 | 32 | 149 | 10 | EXT | Аномалия находится на упругопластическом изгибе: R=526 D, максимальное растяжение на 6.3 час. | 0.89 | (c)
2081.639 | 7.382 | 7.239 | -4.178 | -4.321 | 1029 | 1136 | 1161 | 1029 | 4093 | 205 |  | CORR | GENE | 06:05 | 06:22 | 06:26 | 228 | 264 | 12 | EXT | Аномалия находится на упругопластическом изгибе: R=527 D, максимальное растяжение на 6.3 час. | 0.91 | (c)
2083.65 | 9.393 | 9.329 | -2.167 | -2.231 | 60 | 120 | 99 | 60 | 2067 | 205 |  | CORR | GENE | 03:29 | 03:38 | 03:35 | 164 | 78 | 11 | EXT | Аномалия находится на упругопластическом изгибе: R=536 D, максимальное растяжение на 6.3 час. | 0.9 | (c)
2084.441 | 10.184 | 10.141 | -1.376 | -1.419 | 43 | 112 | 111 | 43 | 1364 | 205 |  | CORR | CIGR | 03:26 | 03:37 | 03:37 | 55 | 136 | 12 | EXT | Аномалия находится на упругопластическом изгибе: R=540 D, максимальное растяжение на 6.3 час. | 0.89 | (c)
2095.53 | 9.713 | 9.681 | -1.227 | -1.259 | -1209 | -1102 | -982 | 755 | 1186 | 206 |  | CORR | GENE | 03:05 | 03:22 | 03:42 | 73 | 454 | 10 | EXT | Аномалия находится на упругопластическом изгибе: R=464 D, максимальное растяжение на 6.6 час. | 0.89 | (c)
2106.34 | 9.583 | 9.549 | -2.077 | -2.111 | -1538 | -1396 | -1408 | 1278 | 2051 | 207 |  | CORR | GENE | 05:23 | 05:46 | 05:44 | 60 | 261 | 11 | EXT | Аномалия находится на отводе. | 0.89 | (c)
2106.812 | 10.055 | 9.994 | -1.605 | -1.666 | 1279 | 1362 | 1346 | 1279 | 1583 | 207 |  | CORR | GENE | 00:58 | 01:11 | 01:09 | 83 | 134 | 10 | EXT | Аномалия находится на отводе. | 0.89 | (c)
2174.905 | 9.278 | 9.266 | -2.212 | -2.224 | -1246 | -1161 | -1174 | 985 | 2199 | 213 |  | CORR | CIGR | 08:38 | 08:52 | 08:50 | 25 | 143 | 14 | EXT | Аномалия находится на отводе. | 0.89 | (c)
2188.364 | 11.247 | 11.219 | -0.203 | -0.231 | 2225 | -2156 | -2113 | 0 | 178 | 214 |  | CORR | GENE | 04:58 | 05:11 | 05:18 | 53 | 246 | 11 | EXT |  | 0.89 | (c)
2335.729 | 9.032 | 8.903 | -1.658 | -1.787 | -1683 | -1577 | -1266 | 848 | 1636 | 227 |  | CORR | GENE | 04:47 | 05:05 | 05:55 | 151 | 835 | 10 | EXT |  | 0.9 | (c)
2336.443 | 9.746 | 9.729 | -0.944 | -0.961 | -1660 | -865 | -1222 | 785 | 808 | 227 |  | CORR | GENE | 04:51 | 06:60 | 06:02 | 153 | 874 | 11 | EXT |  | 0.9 | (c)
2337.667 | 0.28 | 0.163 | -10.93 | -11.047 | -566 | -327 | -121 | 0 | 163 | 228 |  | CORR | GENE | 04:06 | 04:44 | 05:17 | 228 | 890 | 10 | EXT |  | 0.91 | (c)
2338.175 | 0.788 | 0.766 | -10.422 | -10.444 | -86 | 76 | 89 | 0 | 766 | 228 |  | CORR | GENE | 05:23 | 05:49 | 05:51 | 105 | 351 | 10 | EXT |  | 0.89 | (c)
2338.62 | 1.233 | 1.131 | -9.977 | -10.079 | -65 | 69 | 132 | 0 | 1131 | 228 |  | CORR | GENE | 05:26 | 05:48 | 05:58 | 118 | 395 | 10 | EXT |  | 0.89 | (c)
2396.765 | 2.958 | 2.877 | -8.492 | -8.573 | 1837 | 1970 | 2093 | 1837 | 2877 | 233 |  | CORR | GENE | 06:46 | 07:08 | 07:28 | 110 | 512 | 11 | EXT |  | 0.89 | (c)
2401.197 | 7.39 | 7.348 | -4.06 | -4.102 | 786 | 940 | 925 | 786 | 4054 | 233 |  | CORR | GENE | 03:57 | 04:21 | 04:19 | 48 | 278 | 10 | EXT |  | 0.89 | (c)
2404.799 | 10.992 | 10.898 | -0.458 | -0.552 | 493 | 622 | 778 | 493 | 379 | 233 |  | CORR | GENE | 03:09 | 03:30 | 03:55 | 173 | 570 | 10 | EXT |  | 0.9 | (c)
2411.6 | 6.343 | 6.316 | -4.507 | -4.534 | -1558 | -1401 | -1432 | 1307 | 4496 | 234 |  | CORR | CIGR | 04:24 | 04:49 | 04:44 | 38 | 251 | 15 | EXT |  | 0.89 | (c)
2450.407 | 0 | -0.019 | -11.55 | -11.569 | 478 | 597 | 675 | 478 |  | 238 | Нарушение формы кольцевого шва | GWAN |  | 02:40 | 02:60 | 03:12 | 0 | 394 |  | EXT | Нарушение формы кольцевого шва Аномалия находится на упругопластическом изгибе: R=686 D, максимальное растяжение на 6.2 час. |  | (c)
2461.592 | 11.185 | 10.987 | -0.365 | -0.563 | 1189 | 1295 | 1250 | 919 | 310 | 238 |  | SCC | GENE | 04:35 | 04:52 | 04:45 | 253 | 122 | 13 | EXT |  | 1 | (b)
2461.957 | 0 | -0.023 | -11.48 | -11.503 | -824 | -708 | -644 | 463 |  | 239 | Нарушение формы кольцевого шва | GWAN |  | 11:22 | 11:41 | 11:51 | 0 | 361 |  | EXT | Нарушение формы кольцевого шва |  | (c)
2462.192 | 0.235 | 0.169 | -11.245 | -11.311 | 1254 | 1280 | 1278 | 930 | 169 | 239 |  | SCC | AXGR | 04:58 | 05:02 | 05:01 | 192 | 47 | 36 | EXT |  | 1.08 | (a)
2462.35 | 0.393 | 0.252 | -11.087 | -11.228 | 1685 | 1718 | 1728 | 461 | 252 | 239 |  | SCC | GENE | 06:07 | 06:13 | 06:14 | 286 | 85 | 33 | EXT |  | 1.07 | (a)
2462.595 | 0.638 | 0.381 | -10.842 | -11.099 | 1083 | 1122 | 1111 | 1083 | 381 | 239 |  | SCC | GENE | 04:30 | 04:36 | 04:35 | 341 | 57 | 29 | EXT |  | 1.01 | (a)
2463.475 | 1.518 | 1.45 | -9.962 | -10.03 | 1103 | 1187 | 1155 | 1024 | 1450 | 239 |  | SCC | GENE | 04:33 | 04:47 | 04:42 | 323 | 103 | 29 | EXT |  | 1.01 | (a)
2478.318 | 4.881 | 4.67 | -6.349 | -6.56 | 1746 | 1918 | 2033 | 1746 | 4670 | 240 |  | CORR | GENE | 05:09 | 05:37 | 05:55 | 235 | 572 | 10 | EXT |  | 0.91 | (c)
2508.965 | 0.898 | 0.877 | -10.302 | -10.323 | -256 | -192 | -197 | 139 | 877 | 243 |  | CORR | CIGR | 06:13 | 06:24 | 06:23 | 24 | 117 | 13 | EXT |  | 0.89 | (c)
2509.212 | 1.145 | 1.124 | -10.055 | -10.076 | -388 | -306 | -302 | 216 | 1124 | 243 |  | CORR | CIGR | 05:52 | 06:05 | 06:06 | 24 | 172 | 11 | EXT |  | 0.89 | (c)
2509.683 | 1.616 | 1.587 | -9.584 | -9.613 | -530 | -455 | -440 | 350 | 1587 | 243 |  | CORR | CIGR | 05:29 | 05:41 | 05:44 | 29 | 180 | 10 | EXT |  | 0.89 | (c)
2509.754 | 1.687 | 1.673 | -9.513 | -9.527 | -463 | -395 | -396 | 329 | 1673 | 243 |  | CORR | CIGR | 05:40 | 05:51 | 05:51 | 17 | 134 | 10 | EXT |  | 0.89 | (c)
2547.51 | 6.613 | 6.566 | -4.757 | -4.804 | -1666 | -1378 | -1440 | 1214 | 4717 | 246 |  | CORR | GENE | 03:53 | 04:39 | 04:29 | 87 | 453 | 10 | EXT |  | 0.89 | (c)
2609.638 | 0.271 | 0.186 | -11.019 | -11.104 | 664 | 919 | 963 | 664 | 186 | 252 |  | CORR | GENE | 06:15 | 06:56 | 07:03 | 178 | 598 | 10 | EXT |  | 0.9 | (c)
2611.35 | 1.983 | 1.91 | -9.307 | -9.38 | 689 | 1003 | 932 | 689 | 1910 | 252 |  | CORR | GENE | 06:18 | 07:09 | 06:58 | 95 | 486 | 10 | EXT |  | 0.89 | (c)
2612.803 | 3.436 | 3.389 | -7.854 | -7.901 | 680 | 987 | 932 | 680 | 3389 | 252 |  | CORR | GENE | 06:17 | 07:07 | 06:58 | 67 | 504 | 11 | EXT |  | 0.89 | (c)
2613.583 | 4.216 | 4.164 | -7.074 | -7.126 | 20 | 173 | 171 | 20 | 4164 | 252 |  | CORR | GENE | 04:31 | 04:55 | 04:55 | 155 | 302 | 12 | EXT |  | 0.9 | (c)
2614.136 | 4.769 | 4.727 | -6.521 | -6.563 | 62 | 134 | 255 | 62 | 4727 | 252 |  | CORR | GENE | 04:37 | 04:49 | 05:08 | 179 | 386 | 11 | EXT |  | 0.9 | (c)
2614.885 | 5.518 | 5.466 | -5.772 | -5.824 | 628 | 987 | 903 | 628 | 5466 | 252 |  | CORR | GENE | 06:09 | 07:07 | 06:53 | 144 | 550 | 11 | EXT |  | 0.9 | (c)
2615.049 | 5.682 | 5.666 | -5.608 | -5.624 | 180 | 263 | 264 | 180 | 5593 | 252 |  | CORR | CIGR | 04:56 | 05:10 | 05:10 | 31 | 168 | 12 | EXT |  | 0.89 | (c)
2615.746 | 6.379 | 6.18 | -4.911 | -5.11 | 611 | 659 | 643 | 611 | 4625 | 252 |  | CORR | GENE | 06:06 | 06:14 | 06:11 | 485 | 62 | 10 | EXT |  | 0.94 | (c)
2638.519 | 6.672 | 6.625 | -5.028 | -5.075 | 204 | 373 | 393 | 204 | 4998 | 254 |  | CORR | GENE | 04:14 | 04:41 | 04:44 | 77 | 377 | 10 | EXT |  | 0.89 | (c)
2641.112 | 9.265 | 9.232 | -2.435 | -2.468 | -93 | 88 | 73 | 0 | 2402 | 254 |  | CORR | GENE | 03:26 | 03:55 | 03:52 | 66 | 332 | 10 | EXT |  | 0.89 | (c)
2646.211 | 2.664 | 2.654 | -8.996 | -9.006 | 2195 | -2140 | -2151 | 2036 | 2654 | 255 |  | CORR | CIGR | 04:51 | 05:11 | 05:10 | 38 | 230 | 11 | EXT |  | 0.89 | (c)
2648.886 | 5.339 | 5.298 | -6.321 | -6.362 | 2198 | -2149 | -2058 | 1852 | 5298 | 255 |  | CORR | GENE | 04:51 | 05:10 | 05:25 | 60 | 411 | 12 | EXT |  | 0.89 | (c)
2650.198 | 6.651 | 6.484 | -5.009 | -5.176 | 2092 | -1498 | -1655 | 941 | 4991 | 255 |  | CORR | GENE | 04:34 | 06:55 | 06:30 | 185 | 1429 | 10 | EXT |  | 0.9 | (c)
2651.216 | 7.669 | 7.584 | -3.991 | -4.076 | 1832 | -2211 | 2134 | 1832 | 3963 | 255 |  | CORR | GENE | 03:53 | 04:60 | 04:41 | 113 | 603 | 10 | EXT |  | 0.89 | (c)
2652.942 | 9.395 | 9.33 | -2.265 | -2.33 | 1868 | 2021 | 2081 | 1868 | 2239 | 255 |  | CORR | GENE | 03:58 | 04:23 | 04:33 | 91 | 427 | 11 | EXT |  | 0.89 | (c)
2653.076 | 9.529 | 9.506 | -2.131 | -2.154 | 1900 | 2088 | 2070 | 1900 | 2102 | 255 |  | CORR | GENE | 04:03 | 04:34 | 04:31 | 52 | 341 | 12 | EXT |  | 0.89 | (c)
2654.275 | 10.728 | 10.714 | -0.932 | -0.946 | 1991 | 2151 | 2127 | 1991 | 904 | 255 |  | CORR | CIGR | 04:18 | 04:44 | 04:40 | 42 | 272 | 13 | EXT |  | 0.89 | (c)
2657.35 | 2.143 | 2.118 | -9.047 | -9.072 | -81 | 18 | 67 | 0 | 2118 | 256 |  | CORR | GENE | 04:24 | 04:40 | 04:48 | 48 | 297 | 10 | EXT |  | 0.89 | (c)
2663.981 | 8.774 | 8.703 | -2.416 | -2.487 | -112 | -8 | 67 | 0 | 2414 | 256 |  | CORR | GENE | 04:19 | 04:35 | 04:48 | 73 | 358 | 10 | EXT |  | 0.89 | (c)
2664.177 | 8.97 | 8.951 | -2.22 | -2.239 | -69 | 14 | 39 | 0 | 2197 | 256 |  | CORR | CIGR | 04:26 | 04:39 | 04:43 | 42 | 215 | 10 | EXT |  | 0.89 | (c)
2664.392 | 9.185 | 9.114 | -2.005 | -2.076 | 177 | 235 | 228 | 177 | 1866 | 256 |  | CORR | GENE | 05:05 | 05:15 | 05:14 | 210 | 101 | 14 | EXT |  | 0.92 | (c)
2664.394 | 9.187 | 9.17 | -2.003 | -2.02 | -60 | 38 | 34 | 0 | 1985 | 256 |  | CORR | CIGR | 04:27 | 04:43 | 04:42 | 35 | 189 | 10 | EXT |  | 0.89 | (c)
2664.492 | 9.285 | 9.261 | -1.905 | -1.929 | -75 | 38 | 13 | 0 | 1889 | 256 |  | CORR | CIGR | 04:25 | 04:43 | 04:39 | 40 | 175 | 10 | EXT |  | 0.89 | (c)
2664.685 | 9.478 | 9.443 | -1.712 | -1.747 | 375 | 446 | 430 | 375 | 1684 | 256 |  | DENT | GENE | 05:37 | 05:49 | 05:46 | 63 | 110 | 0.4 | N/A | Глубина вмятины: 5 мм (0,4%). Линейка: 6 см в (944 см; 05:49 ч:мин) Аномалия находится вблизи дефекта потери металла. |  | (c)
2665.578 | 10.371 | 10.338 | -0.819 | -0.852 | 653 | 787 | 767 | 653 | 816 | 256 |  | CORR | CIGR | 06:22 | 06:44 | 06:41 | 36 | 227 | 12 | EXT |  | 0.89 | (c)
2665.707 | 10.5 | 9.673 | -0.69 | -1.517 | 1356 | 1779 | 1606 | 1356 | 49 | 256 |  | GOUG | GENE | 08:16 | 09:24 | 08:56 | 1468 | 499 | 11 | EXT | Зона задиров. |  | (b)
2666.533 | 0.136 | 0.085 | -11.349 | -11.4 | 759 | 944 | 935 | 759 | 85 | 257 |  | CORR | GENE | 06:27 | 06:56 | 06:55 | 68 | 353 | 15 | EXT |  | 0.89 | (c)
2667.058 | 0.661 | 0.026 | -10.824 | -11.459 | 1417 | 1473 | 1567 | 1417 | 26 | 257 |  | GOUG | GENE | 08:13 | 08:22 | 08:37 | 722 | 301 | 7 | EXT | Зона задиров. |  | (b)
2667.46 | 1.063 | 0.989 | -10.422 | -10.496 | 665 | 786 | 811 | 665 | 989 | 257 |  | CORR | GENE | 06:11 | 06:31 | 06:35 | 209 | 292 | 13 | EXT |  | 0.91 | (c)
2668.449 | 2.052 | 1.601 | -9.433 | -9.884 | 736 | 748 | 778 | 736 | 1601 | 257 |  | CORR | GENE | 06:23 | 06:25 | 06:30 | 549 | 84 | 12 | EXT |  | 0.95 | (c)
2669.388 | 2.991 | 2.891 | -8.494 | -8.594 | 80 | 98 | 95 | 80 | 2891 | 257 |  | CORR | AXGR | 04:37 | 04:40 | 04:39 | 176 | 31 | 12 | EXT |  | 0.91 | (c)
2673.48 | 7.083 | 7.04 | -4.402 | -4.445 | 137 | 207 | 195 | 137 | 4365 | 257 |  | DENT | GENE | 04:46 | 04:57 | 04:55 | 80 | 115 | 0.4 | N/A | Глубина вмятины: 5 мм (0,4%). Линейка: 8 см в (704 см; 04:57 ч:мин) Аномалия находится вблизи продольного шва. |  | (c)
2677.869 | 11.472 | 11.427 | -0.013 | -0.058 | 333 | 608 | 600 | 333 | 9 | 257 |  | CORR | GENE | 05:18 | 06:02 | 06:01 | 49 | 534 | 11 | EXT |  | 0.89 | (c)
2717.7 | 6.998 | 6.956 | -4.612 | -4.654 | -23 | 52 | 118 | 0 | 4586 | 262 |  | CORR | GENE | 05:29 | 05:41 | 05:51 | 68 | 282 | 10 | EXT |  | 0.89 | (c)
2720.959 | 10.257 | 10.106 | -1.353 | -1.504 | -1 | 8 | 28 | 0 | 1110 | 262 |  | CORR | GENE | 05:32 | 05:34 | 05:37 | 394 | 58 | 13 | EXT |  | 0.94 | (c)
2745.588 | 0.376 | 0.365 | -11.104 | -11.115 | 2128 | 2177 | 2174 | 11 | 365 | 265 |  | CORR | CIGR | 08:05 | 08:13 | 08:12 | 20 | 91 | 12 | EXT |  | 0.89 | (c)
2749.322 | 4.11 | 3.998 | -7.37 | -7.482 | 626 | 767 | 987 | 626 | 3998 | 265 |  | CORR | GENE | 04:03 | 04:25 | 05:01 | 136 | 723 | 10 | EXT |  | 0.9 | (c)
2757.061 | 0.369 | 0.352 | -11.121 | -11.138 | 2101 | -2228 | 2191 | 0 | 352 | 266 |  | CORR | CIGR | 04:41 | 05:02 | 04:56 | 32 | 180 | 12 | EXT |  | 0.89 | (c)
2757.828 | 1.136 | 0.979 | -10.354 | -10.511 | -2190 | -2172 | -2159 | 40 | 979 | 266 |  | SCC | GENE | 05:09 | 05:12 | 05:14 | 555 | 63 | 29 | EXT | Аномалия находится в зоне сварного шва. | 1.03 | (a)
2758.689 | 1.997 | 1.757 | -9.493 | -9.733 | -2199 | -2155 | -2168 | 32 | 1757 | 266 |  | SCC | GENE | 05:07 | 05:14 | 05:12 | 515 | 62 | 42 | EXT | Аномалия находится в зоне сварного шва. | 1.36 | (a)
2758.751 | 2.059 | 1.967 | -9.431 | -9.523 | -2097 | -1995 | -1794 | 133 | 1967 | 266 |  | CORR | GENE | 05:24 | 05:40 | 06:13 | 117 | 607 | 11 | EXT |  | 0.89 | (c)
2760.442 | 3.75 | 3.562 | -7.74 | -7.928 | -2168 | -2148 | -2142 | 63 | 3562 | 266 |  | SCC | GENE | 05:12 | 05:15 | 05:16 | 513 | 51 | 30 | EXT | Аномалия находится в зоне сварного шва. | 1.05 | (a)
2761.323 | 4.631 | 4.602 | -6.859 | -6.888 | -2124 | -1779 | -1874 | 107 | 4602 | 266 |  | CORR | GENE | 05:19 | 06:15 | 05:60 | 101 | 500 | 10 | EXT |  | 0.89 | (c)
2771.18 | 2.998 | 2.911 | -6.312 | -6.399 | -19 | 35 | 19 | 0 | 2911 | 267 |  | LWAN | GENE | 09:36 | 09:45 | 09:42 | 271 | 76 |  | INT | Эквивалент потери металла 10%. |  | (c)
2775.858 | 7.676 | 7.636 | -1.634 | -1.674 | -2149 | -2107 | -2126 | 82 | 1547 | 267 |  | CORR | AXGR | 03:52 | 03:59 | 03:56 | 127 | 46 | 10 | EXT |  | 0.9 | (c)
2776.803 | 8.621 | 8.51 | -0.689 | -0.8 | -2132 | -2117 | -2115 | 99 | 589 | 267 |  | CORR | AXGR | 03:55 | 03:57 | 03:57 | 211 | 33 | 13 | EXT |  | 0.91 | (c)
2777.024 | 8.842 | 8.842 | -0.468 | -0.468 | 2176 | -2110 | -2157 | 0 | 396 | 267 |  | CORR | GENE | 03:30 | 03:58 | 03:51 | 72 | 258 | 12 | EXT |  | 0.89 | (c)
2790.43 | 0.048 | 0.019 | -11.152 | -11.181 | -767 | -731 | -732 | 698 | 19 | 270 |  | CORR | GENE | 04:41 | 04:47 | 04:47 | 340 | 69 | 12 | EXT |  | 0.93 | (c)
2794.021 | 3.639 | 3.623 | -7.561 | -7.577 | -341 | -205 | -227 | 114 | 3623 | 270 |  | CORR | CIGR | 05:50 | 06:12 | 06:08 | 35 | 227 | 10 | EXT |  | 0.89 | (c)
2802.311 | 0.729 | 0.658 | -10.201 | -10.272 | 2003 | 2132 | 2091 | 2003 | 658 | 271 |  | CORR | GENE | 06:29 | 06:50 | 06:44 | 119 | 176 | 10 | EXT |  | 0.89 | (c)
2802.853 | 1.271 | 1.127 | -9.659 | -9.803 | 2004 | 2057 | 2031 | 2004 | 1127 | 271 |  | CORR | GENE | 06:30 | 06:38 | 06:34 | 205 | 53 | 10 | EXT |  | 0.91 | (c)
2802.887 | 1.305 | 1.256 | -9.625 | -9.674 | 1402 | 1499 | 1527 | 1402 | 1256 | 271 |  | CORR | GENE | 04:52 | 05:08 | 05:13 | 70 | 249 | 12 | EXT |  | 0.89 | (c)
2803.324 | 1.742 | 1.707 | -9.188 | -9.223 | 1448 | 1515 | 1511 | 1448 | 1707 | 271 |  | CORR | GENE | 04:60 | 05:11 | 05:10 | 58 | 126 | 11 | EXT |  | 0.89 | (c)
2803.431 | 1.849 | 1.806 | -9.081 | -9.124 | 1438 | 1573 | 1532 | 1438 | 1806 | 271 |  | CORR | GENE | 04:58 | 05:20 | 05:13 | 149 | 187 | 13 | EXT |  | 0.9 | (c)
2826.287 | 2.535 | 2.432 | -8.775 | -8.878 | -1017 | -996 | -999 | 981 | 2432 | 273 |  | SCC | AXGR | 06:49 | 06:52 | 06:52 | 180 | 36 | 31 | EXT |  | 1 | (b)
2827.162 | 3.41 | 2.885 | -7.9 | -8.425 | -2226 | -2218 | -2216 | 5 | 2885 | 273 |  | LWCR |  | 03:34 | 03:35 | 03:36 | 856 | 0 | 48 | EXT | Вдоль оси шва. |  | (a)
2827.493 | 3.741 | 3.665 | -7.569 | -7.645 | 2191 | 2212 | 2205 | 11 | 3665 | 273 |  | LWCR |  | 03:27 | 03:30 | 03:29 | 192 | 0 | 42 | EXT | Вдоль оси шва. |  | (a)
2827.879 | 4.127 | 4.044 | -7.183 | -7.266 | -2206 | -2182 | -2182 | 24 | 4044 | 273 |  | SCC | GENE | 03:37 | 03:41 | 03:41 | 172 | 48 | 41 | EXT | Аномалия находится в зоне сварного шва. | 1.15 | (a)
2830.051 | 6.299 | 6.181 | -5.011 | -5.129 | -72 | -56 | -58 | 45 | 4860 | 273 |  | SCC | AXGR | 09:22 | 09:24 | 09:24 | 269 | 27 | 34 | EXT | Аномалия находится в зоне сварного шва. | 1.08 | (a)
2830.483 | 6.731 | 6.69 | -4.579 | -4.62 | -735 | -727 | -720 | 705 | 4481 | 273 |  | SCC | AXGR | 07:35 | 07:36 | 07:37 | 139 | 30 | 21 | EXT |  | 1 | (b)
2830.497 | 6.745 | 6.461 | -4.565 | -4.849 | 2221 | 2229 | -2229 | 0 | 4343 | 273 |  | LWCR |  | 03:32 | 03:33 | 03:33 | 506 | 0 | 31 | EXT | Вдоль оси шва. |  | (a)
2831.194 | 7.442 | 7.293 | -3.868 | -4.017 | 2225 | -2224 | -2225 | 0 | 3608 | 273 |  | LWCR |  | 03:32 | 03:34 | 03:34 | 409 | 0 | 27 | EXT | Вдоль оси шва. |  | (a)
2831.918 | 8.166 | 8.112 | -3.144 | -3.198 | -1092 | -1081 | -1078 | 1063 | 2989 | 273 |  | SCC | AXGR | 06:37 | 06:39 | 06:39 | 209 | 29 | 33 | EXT |  | 1.04 | (a)
2832.037 | 8.285 | 8.175 | -3.025 | -3.135 | -708 | -682 | -687 | 666 | 2782 | 273 |  | SCC | AXGR | 07:39 | 07:43 | 07:42 | 353 | 42 | 20 | EXT |  | 1 | (b)
2833.48 | 9.728 | 9.48 | -1.582 | -1.83 | -61 | -28 | -37 | 12 | 1369 | 273 |  | LWAN | GENE | 09:23 | 09:29 | 09:27 | 461 | 49 |  | EXT | Эквивалент потери металла 11%. |  | (c)
2837.214 | 2.152 | 2.036 | -9.258 | -9.374 | 1113 | 1131 | 1138 | 1068 | 2036 | 274 |  | CORR | GENE | 04:60 | 05:03 | 05:04 | 206 | 49 | 10 | EXT |  | 0.91 | (c)
2837.43 | 2.368 | 2.36 | -9.042 | -9.05 | 797 | 886 | 874 | 797 | 2360 | 274 |  | CORR | CIGR | 04:09 | 04:23 | 04:21 | 17 | 153 | 11 | EXT |  | 0.89 | (c)
2839.657 | 4.595 | 4.571 | -6.815 | -6.839 | 1004 | 1085 | 1181 | 872 | 4571 | 274 |  | CORR | GENE | 04:42 | 04:55 | 05:11 | 97 | 354 | 14 | EXT |  | 0.89 | (c)
2839.959 | 4.897 | 4.888 | -6.513 | -6.522 | 632 | 722 | 701 | 632 | 4888 | 274 |  | CORR | CIGR | 03:42 | 03:57 | 03:53 | 23 | 137 | 12 | EXT |  | 0.89 | (c)
2843.965 | 8.903 | 8.849 | -2.507 | -2.561 | 414 | 457 | 440 | 414 | 2423 | 274 |  | CORR | GENE | 03:07 | 03:14 | 03:11 | 138 | 51 | 14 | EXT |  | 0.9 | (c)
2844.325 | 9.263 | 8.924 | -2.147 | -2.486 | 2165 | 2188 | 2182 | 32 | 1888 | 274 |  | CORR | AXGR | 07:49 | 07:53 | 07:52 | 598 | 34 | 12 | EXT |  | 0.96 | (c)
2845.361 | 10.299 | 9.921 | -1.111 | -1.489 | 2107 | -1983 | -2035 | 0 | 1056 | 274 |  | CORR | GENE | 07:40 | 08:40 | 08:32 | 433 | 637 | 16 | EXT |  | 0.97 | (c)
2845.499 | 10.437 | 10.319 | -0.973 | -1.091 | 975 | 1198 | 1166 | 874 | 819 | 274 |  | CORR | GENE | 04:37 | 05:13 | 05:08 | 272 | 381 | 14 | EXT |  | 0.93 | (c)
2846.089 | 11.027 | 10.837 | -0.383 | -0.573 | 2174 | -2014 | -2089 | 0 | 271 | 274 |  | CORR | GENE | 07:51 | 08:35 | 08:23 | 302 | 396 | 23 | EXT |  | 0.97 | (c)
2846.228 | 11.166 | 11.125 | -0.244 | -0.285 | 886 | 1123 | 1049 | 886 | 231 | 274 |  | CORR | GENE | 04:23 | 05:01 | 04:49 | 54 | 325 | 10 | EXT |  | 0.89 | (c)
2846.891 | 0.419 | 0.331 | -10.961 | -11.049 | 1338 | 1738 | 1850 | 1338 | 331 | 275 |  | CORR | GENE | 04:49 | 05:54 | 06:12 | 461 | 1025 | 10 | EXT |  | 0.93 | (c)
2852.64 | 6.168 | 6.153 | -5.212 | -5.227 | -1254 | -1254 | -1240 | 1226 | 5064 | 275 |  | CORR | AXGR | 09:51 | 09:51 | 09:53 | 163 | 28 | 12 | EXT |  | 0.9 | (c)
2852.917 | 6.445 | 6.357 | -4.935 | -5.023 | -1353 | -1253 | -1253 | 1152 | 4924 | 275 |  | CORR | GENE | 09:35 | 09:51 | 09:51 | 99 | 201 | 21 | EXT |  | 0.9 | (c)
2856.999 | 10.527 | 10.494 | -0.853 | -0.886 | -1917 | -1804 | -1798 | 1678 | 845 | 275 |  | CORR | CIGR | 08:04 | 08:22 | 08:23 | 41 | 239 | 14 | EXT |  | 0.89 | (c)
2857.715 | 11.243 | 11.071 | -0.137 | -0.309 | 584 | 616 | 620 | 584 | 21 | 275 |  | CORR | GENE | 02:47 | 02:53 | 02:53 | 288 | 73 | 10 | EXT |  | 0.92 | (c)
2858.356 | 0.504 | 0.486 | -11.006 | -11.024 | 830 | 982 | 1307 | 830 | 486 | 276 |  | CORR | GENE | 02:53 | 03:18 | 04:10 | 285 | 955 | 10 | EXT |  | 0.92 | (c)
2866.493 | 8.641 | 8.621 | -2.869 | -2.889 | 1771 | 1903 | 1943 | 1771 | 2852 | 276 |  | CORR | CIGR | 05:25 | 05:47 | 05:53 | 37 | 343 | 10 | EXT |  | 0.89 | (c)
2866.987 | 9.135 | 9.115 | -2.375 | -2.395 | 1388 | 2061 | 1787 | 1388 | 2298 | 276 |  | CORR | GENE | 04:23 | 06:12 | 05:28 | 97 | 797 | 10 | EXT |  | 0.89 | (c)
2867.355 | 9.503 | 9.487 | -2.007 | -2.023 | 1715 | 1768 | 1894 | 1715 | 1956 | 276 |  | CORR | GENE | 05:16 | 05:25 | 05:45 | 67 | 358 | 10 | EXT |  | 0.89 | (c)
2868.501 | 10.649 | 10.625 | -0.861 | -0.885 | 1992 | 2109 | 2129 | 1992 | 799 | 276 |  | CORR | GENE | 06:01 | 06:20 | 06:23 | 86 | 273 | 10 | EXT |  | 0.89 | (c)
2869.166 | 11.314 | 11.3 | -0.196 | -0.21 | 2189 | -2219 | -2218 | 2163 | 185 | 276 |  | CORR | CIGR | 06:33 | 06:41 | 06:41 | 25 | 109 | 13 | EXT |  | 0.89 | (c)
2870.033 | 0.671 | 0.641 | -10.579 | -10.609 | 1697 | 1802 | 1788 | 1697 | 641 | 277 |  | CORR | CIGR | 06:35 | 06:52 | 06:49 | 45 | 181 | 10 | EXT |  | 0.89 | (c)
2878.924 | 9.562 | 9.507 | -1.688 | -1.743 | 1116 | 1141 | 1149 | 1116 | 1589 | 277 |  | CORR | GENE | 05:01 | 05:05 | 05:06 | 154 | 66 | 10 | EXT |  | 0.9 | (c)
2879.055 | 9.693 | 9.67 | -1.557 | -1.58 | 1099 | 1192 | 1207 | 1099 | 1537 | 277 |  | CORR | CIGR | 04:58 | 05:13 | 05:16 | 43 | 216 | 11 | EXT |  | 0.89 | (c)
2879.668 | 10.306 | 10.281 | -0.944 | -0.969 | 1014 | 1131 | 1130 | 1014 | 928 | 277 |  | CORR | CIGR | 04:45 | 05:03 | 05:03 | 41 | 232 | 14 | EXT |  | 0.89 | (c)
2880.759 | 0.147 | 0.017 | -11.323 | -11.453 | 641 | 968 | 1216 | 641 | 17 | 278 |  | CORR | GENE | 04:15 | 05:08 | 05:48 | 235 | 1149 | 14 | EXT |  | 0.92 | (c)
2881.017 | 0.405 | 0.287 | -11.065 | -11.183 | 977 | 1350 | 1270 | 977 | 287 | 278 |  | CORR | GENE | 05:09 | 06:09 | 05:57 | 232 | 587 | 10 | EXT |  | 0.91 | (c)
2881.144 | 0.532 | 0.274 | -10.938 | -11.196 | 604 | 773 | 704 | 604 | 274 | 278 |  | CORR | GENE | 04:09 | 04:36 | 04:25 | 1843 | 201 | 10 | EXT |  | 0.97 | (c)
2881.633 | 1.021 | 1.013 | -10.449 | -10.457 | 1951 | 2021 | 2022 | 1951 | 1013 | 278 |  | CORR | CIGR | 07:46 | 07:58 | 07:58 | 22 | 142 | 9 | EXT |  | 0.89 | (c)
2882.007 | 1.395 | 0.565 | -10.075 | -10.905 | 953 | 1044 | 1028 | 953 | 565 | 278 |  | CORR | GENE | 05:05 | 05:20 | 05:17 | 1097 | 151 | 12 | EXT |  | 0.98 | (c)
2882.823 | 2.211 | 1.958 | -9.259 | -9.512 | 883 | 1083 | 1227 | 883 | 1958 | 278 |  | CORR | GENE | 04:54 | 05:26 | 05:50 | 320 | 688 | 11 | EXT |  | 0.92 | (c)
2883.2 | 2.588 | 2.571 | -8.882 | -8.899 | 556 | 916 | 889 | 556 | 2571 | 278 |  | CORR | GENE | 04:01 | 04:59 | 04:55 | 149 | 666 | 10 | EXT |  | 0.9 | (c)
2885.404 | 4.792 | 4.766 | -6.678 | -6.704 | 802 | 1645 | 1324 | 802 | 4766 | 278 |  | CORR | GENE | 04:41 | 06:57 | 06:05 | 287 | 1044 | 10 | EXT |  | 0.92 | (c)
2888.45 | 7.838 | 7.822 | -3.632 | -3.648 | 812 | 867 | 885 | 812 | 3619 | 278 |  | CORR | CIGR | 04:43 | 04:52 | 04:54 | 29 | 146 | 10 | EXT |  | 0.89 | (c)
2888.737 | 8.125 | 7.915 | -3.345 | -3.555 | 1221 | 1241 | 1280 | 1221 | 3130 | 278 |  | CORR | GENE | 05:49 | 05:52 | 05:58 | 425 | 117 | 11 | EXT |  | 0.94 | (c)
2890.138 | 9.526 | 9.41 | -1.944 | -2.06 | 799 | 1216 | 1028 | 799 | 1930 | 278 |  | CORR | GENE | 04:41 | 05:48 | 05:17 | 130 | 458 | 11 | EXT |  | 0.9 | (c)
2891.972 | 11.36 | 11.329 | -0.11 | -0.141 | 269 | 435 | 473 | 269 | 85 | 278 |  | CORR | GENE | 03:15 | 03:42 | 03:48 | 56 | 408 | 10 | EXT |  | 0.89 | (c)
2892.14 | 0.058 | 0.037 | -11.132 | -11.153 | -1436 | -163 | -648 | 0 | 37 | 279 |  | CORR | GENE | 03:50 | 07:15 | 05:57 | 118 | 1576 | 11 | EXT |  | 0.89 | (c)
2900.263 | 8.181 | 8.171 | -3.009 | -3.019 | -713 | -643 | -649 | 586 | 2996 | 279 |  | CORR | CIGR | 05:47 | 05:58 | 05:57 | 23 | 127 | 11 | EXT |  | 0.89 | (c)
2903.385 | 0.113 | 0.071 | -11.037 | -11.079 | -859 | -520 | -582 | 305 | 71 | 280 |  | CORR | GENE | 04:08 | 05:02 | 04:52 | 55 | 553 | 11 | EXT |  | 0.89 | (c)
2903.639 | 0.367 | 0.307 | -10.783 | -10.843 | -288 | -123 | -132 | 0 | 307 | 280 |  | CORR | GENE | 05:40 | 06:06 | 06:05 | 87 | 312 | 11 | EXT |  | 0.89 | (c)
2905.303 | 2.031 | 2.012 | -9.119 | -9.138 | -729 | -686 | -643 | 556 | 2012 | 280 |  | CORR | CIGR | 04:28 | 04:35 | 04:42 | 27 | 174 | 15 | EXT |  | 0.89 | (c)
2912.387 | 9.115 | 8.997 | -2.035 | -2.153 | 431 | 490 | 472 | 431 | 1805 | 280 |  | CORR | GENE | 07:36 | 07:45 | 07:42 | 348 | 83 | 11 | EXT |  | 0.93 | (c)
2914.02 | 10.748 | 10.312 | -0.402 | -0.838 | 979 | 1045 | 1053 | 979 | 182 | 280 |  | CORR | GENE | 09:04 | 09:15 | 09:16 | 656 | 149 | 11 | EXT |  | 0.95 | (c)
2933.535 | 7.513 | 7.477 | -4.217 | -4.253 | -1600 | -1481 | -1485 | 1371 | 4199 | 282 |  | CORR | GENE | 09:16 | 09:35 | 09:34 | 54 | 229 | 11 | EXT |  | 0.89 | (c)
2938.365 | 0.613 | 0.602 | -11.177 | -11.188 | 48 | 134 | 120 | 48 | 602 | 283 |  | CORR | CIGR | 04:02 | 04:15 | 04:13 | 25 | 143 | 10 | EXT |  | 0.89 | (c)
2939.326 | 1.574 | 1.543 | -10.216 | -10.247 | 8 | 128 | 167 | 8 | 1543 | 283 |  | CORR | GENE | 03:55 | 04:15 | 04:21 | 56 | 318 | 13 | EXT |  | 0.89 | (c)
2949.228 | 11.476 | 11.454 | -0.314 | -0.336 | 978 | 1070 | 1049 | 978 | 307 | 283 |  | CORR | CIGR | 06:32 | 06:46 | 06:43 | 29 | 141 | 13 | EXT |  | 0.89 | (c)
2950.814 | 1.272 | 1.219 | -6.15 | -6.203 | -22 | 54 | 138 | 0 | 1219 | 284 |  | CORR | GENE | 05:32 | 05:44 | 05:57 | 53 | 321 | 10 | EXT |  | 0.89 | (c)
2991.376 | 6.971 | 5.41 | -4.339 | -5.9 | 1376 | 1547 | 1505 | 1376 | 2348 | 288 |  | CORR | GENE | 04:36 | 05:04 | 04:57 | 3552 | 258 | 13 | EXT |  | 1.01 | (b)
2995.645 | 11.24 | 11.226 | -0.07 | -0.084 | 995 | 1105 | 1083 | 995 | 61 | 288 |  | CORR | CIGR | 03:34 | 03:52 | 03:49 | 23 | 176 | 10 | EXT |  | 0.89 | (c)
2996.48 | 0.765 | 0.173 | -10.395 | -10.987 | -1266 | -1165 | -1183 | 1100 | 173 | 289 |  | CORR | GENE | 04:28 | 04:45 | 04:42 | 862 | 166 | 10 | EXT |  | 0.95 | (c)
2997.396 | 1.681 | 1.127 | -9.479 | -10.033 | -1120 | -1061 | -1077 | 1033 | 1127 | 289 |  | CORR | GENE | 04:52 | 05:01 | 04:59 | 957 | 87 | 10 | EXT |  | 0.96 | (c)
3001.393 | 5.678 | 5.611 | -5.482 | -5.549 | -447 | -392 | -398 | 348 | 5431 | 289 |  | DENT | GENE | 06:40 | 06:49 | 06:48 | 118 | 99 | 0.2 | N/A | Глубина вмятины: 3 мм (0,2%). Линейка: 12 см в (561 см; 06:49 ч:мин) |  | (c)
3041.649 | 0.384 | 0.233 | -10.236 | -10.387 | -707 | -672 | -671 | 636 | 233 | 293 |  | CORR | GENE | 03:48 | 03:54 | 03:54 | 193 | 71 | 11 | EXT |  | 0.91 | (c)
3073.304 | 9.919 | 9.852 | -0.131 | -0.198 | 338 | 554 | 539 | 338 | 98 | 295 |  | CORR | GENE | 11:21 | 11:56 | 11:53 | 100 | 403 | 12 | EXT |  | 0.89 | (c)
3096.594 | 0.459 | 0.38 | -10.571 | -10.65 | -1716 | -1370 | -1340 | 964 | 380 | 298 |  | CORR | GENE | 02:47 | 03:43 | 03:48 | 137 | 752 | 14 | EXT |  | 0.9 | (c)
3124.236 | 5.631 | 5.534 | -5.869 | -5.966 | 1314 | 1328 | 1332 | 881 | 5534 | 300 |  | ARTD | AXGR | 01:38 | 01:41 | 01:41 | 266 | 36 |  | EXT | Эквивалент потери металла 10%. Аномалия находится на упругопластическом изгибе: R=668 D, максимальное растяжение на 11.7 час. |  | (c)
3129.136 | 10.531 | 10.259 | -0.969 | -1.241 | -1237 | -1209 | -1205 | 994 | 625 | 300 |  | ARTD | GENE | 06:47 | 06:51 | 06:52 | 616 | 63 |  | EXT | Эквивалент потери металла 13%. |  | (c)
3139.195 | 9.09 | 9.076 | -2.23 | -2.244 | -2206 | -2184 | -2175 | 24 | 2217 | 301 |  | GOUG | CIGR | 07:49 | 07:53 | 07:54 | 27 | 63 | 7 | EXT | Задир. Аномалия находится на упругопластическом изгибе: R=413 D, максимальное растяжение на 6.7 час. |  | (c)
3140.373 | 10.268 | 10.103 | -1.052 | -1.217 | -1256 | -1233 | -1231 | 975 | 750 | 301 |  | ARTD | GENE | 10:23 | 10:26 | 10:27 | 467 | 51 |  | EXT | Эквивалент потери металла 11%. Аномалия находится на упругопластическом изгибе: R=425 D, максимальное растяжение на 6.8 час. |  | (c)
3152.752 | 11.327 | 11.302 | -0.013 | -0.038 | -460 | -221 | -308 | 155 | 9 | 302 |  | CORR | CIGR | 07:46 | 08:25 | 08:11 | 29 | 305 | 12 | EXT | Аномалия находится на упругопластическом изгибе: R=612 D, максимальное растяжение на 6.9 час. | 0.89 | (c)
3152.765 | 0 | -0.021 | -11.76 | -11.781 | 2097 | -2075 | -2132 | 1900 |  | 303 | Нарушение формы кольцевого шва | GWAN |  | 00:30 | 01:16 | 01:07 | 0 | 463 |  | EXT | Нарушение формы кольцевого шва Аномалия находится на упругопластическом изгибе: R=616 D, максимальное растяжение на 6.9 час. |  | (c)
3152.765 | 0 | 0 | -11.76 | -11.76 | -985 | -635 | -725 | 466 | 0 | 303 | Смещение кромок | GWAN |  | 04:12 | 05:09 | 04:54 | 0 | 520 | 18 | EXT | Смещение кромок Наружу Величина смещения - 2.8 мм. Аномалия находится на упругопластическом изгибе: R=616 D, максимальное растяжение на 6.9 час. |  | (c)
3152.765 | 0 | 0 | -11.76 | -11.76 | -319 | 10 | 59 | 0 | 0 | 303 | Смещение кромок | GWAN |  | 05:60 | 06:53 | 07:01 | 0 | 757 | 21 | EXT | Смещение кромок Наружу Величина смещения - 3.3 мм. Аномалия находится на упругопластическом изгибе: R=616 D, максимальное растяжение на 6.9 час. |  | (c)
3218.811 | 8.266 | 8.121 | -2.954 | -3.099 | -11 | 158 | 261 | 0 | 2833 | 308 |  | CORR | GENE | 05:04 | 05:31 | 05:48 | 266 | 545 | 10 | EXT |  | 0.91 | (c)
3220.902 | 10.357 | 10.339 | -0.863 | -0.881 | -10 | 54 | 57 | 0 | 848 | 308 |  | CORR | CIGR | 05:04 | 05:15 | 05:15 | 33 | 133 | 10 | EXT |  | 0.89 | (c)
3221.315 | 10.77 | 10.705 | -0.45 | -0.515 | -520 | -345 | -260 | 0 | 431 | 308 |  | CORR | GENE | 03:42 | 04:10 | 04:24 | 84 | 520 | 12 | EXT |  | 0.89 | (c)
3221.542 | 10.997 | 10.927 | -0.223 | -0.293 | -571 | -346 | -269 | 0 | 194 | 308 |  | CORR | GENE | 03:34 | 04:10 | 04:23 | 99 | 604 | 15 | EXT |  | 0.9 | (c)
3226.312 | 4.547 | 4.523 | -7.203 | -7.227 | 1528 | 1612 | 1691 | 1528 | 4523 | 309 |  | CORR | CIGR | 03:48 | 04:02 | 04:15 | 41 | 326 | 10 | EXT |  | 0.89 | (c)
3267.482 | 0 | -0.016 | -11.363 | -11.379 | 1409 | 1465 | 1721 | 197 |  | 313 | Нарушение формы кольцевого шва | GWAN |  | 00:59 | 01:08 | 01:49 | 0 | 624 |  | EXT | Нарушение формы кольцевого шва |  | (c)
3267.482 | 0 | 0 | -11.363 | -11.363 | -1630 | -1523 | -1422 | 600 | 0 | 313 | Непровар / утяжина | GWAN |  | 04:49 | 05:06 | 05:22 | 0 | 417 | 16 | INT | Непровар / утяжина |  | (c)
3267.482 | 0 | 0 | -11.363 | -11.363 | -1052 | -979 | -909 | 766 | 0 | 313 | Непровар / утяжина | GWAN |  | 06:22 | 06:34 | 06:45 | 0 | 285 | 13 | INT | Непровар / утяжина |  | (c)
3267.482 | 0 | -0.032 | -11.363 | -11.395 | -162 | -60 | -26 | 0 |  | 313 | Нарушение формы кольцевого шва | GWAN |  | 08:45 | 09:02 | 09:08 | 0 | 273 |  | EXT | Нарушение формы кольцевого шва |  | (c)
3276.97 | 9.488 | 9.371 | -1.875 | -1.992 | -1105 | -1019 | -999 | 892 | 1053 | 313 |  | CORR | GENE | 06:13 | 06:27 | 06:30 | 939 | 212 | 13 | EXT | Аномалия находится на упругопластическом изгибе: R=1011 D, максимальное растяжение на 11.9 час. | 0.98 | (c)
3277.337 | 9.855 | 9.829 | -1.508 | -1.534 | 978 | 1053 | 1114 | 978 | 1480 | 313 |  | CORR | GENE | 11:49 | 00:02 | 00:11 | 54 | 272 | 10 | EXT | Аномалия находится на упругопластическом изгибе: R=954 D, максимальное растяжение на 11.9 час. | 0.89 | (c)
3278.225 | 10.743 | 10.438 | -0.62 | -0.925 | -1116 | -1017 | -1010 | 904 | 397 | 313 |  | CORR | GENE | 06:11 | 06:28 | 06:29 | 528 | 212 | 10 | EXT | Аномалия находится на упругопластическом изгибе: R=873 D, максимальное растяжение на 11.9 час. | 0.94 | (c)
3391.244 | 8.899 | 8.872 | -2.861 | -2.888 | 772 | 947 | 929 | 772 | 2840 | 323 |  | CORR | GENE | 05:36 | 06:04 | 06:01 | 48 | 314 | 10 | EXT |  | 0.89 | (c)
3392.031 | 9.686 | 9.308 | -2.074 | -2.452 | 952 | 997 | 991 | 952 | 1787 | 323 |  | CORR | GENE | 06:05 | 06:12 | 06:11 | 665 | 77 | 12 | EXT |  | 0.96 | (c)
3392.271 | 9.926 | 9.859 | -1.834 | -1.901 | 411 | 849 | 665 | 411 | 1787 | 323 |  | CORR | GENE | 04:37 | 05:48 | 05:18 | 114 | 508 | 12 | EXT |  | 0.9 | (c)
3393.962 | 11.617 | 11.436 | -0.143 | -0.324 | -1677 | -1549 | -1544 | 1411 | 47 | 323 |  | DENT | GENE | 11:00 | 11:21 | 11:22 | 277 | 266 | 0.4 | N/A | Глубина вмятины: 5 мм (0,4%). Линейка: 28 см в (1144 см; 11:21 ч:мин) Аномалия находится вблизи кольцевого сварного шва. |  | (c)
3399.395 | 5.29 | 5.279 | -6.31 | -6.321 | 1463 | 1553 | 1539 | 614 | 5279 | 324 |  | CORR | GENE | 04:41 | 04:56 | 04:53 | 59 | 154 | 11 | EXT |  | 0.89 | (c)
3407.941 | 2.236 | 2.215 | -9.09 | -9.111 | 743 | 873 | 827 | 743 | 2215 | 325 |  | CORR | CIGR | 04:56 | 05:17 | 05:10 | 31 | 168 | 12 | EXT |  | 0.89 | (c)
3410.357 | 4.652 | 4.597 | -6.674 | -6.729 | 862 | 985 | 979 | 862 | 4597 | 325 |  | CORR | GENE | 05:15 | 05:35 | 05:34 | 70 | 234 | 10 | EXT |  | 0.89 | (c)
3431.941 | 1.031 | 1.018 | -8.106 | -8.119 | -1074 | -976 | -886 | 697 | 1018 | 328 |  | GOUG | CIGR | 06:23 | 06:39 | 06:53 | 42 | 377 | 8 | EXT | Зона задиров. |  | (c)
3431.942 | 1.032 | 0.999 | -8.105 | -8.138 | -988 | -922 | -869 | 750 | 999 | 328 |  | DENT | GENE | 06:37 | 06:47 | 06:56 | 76 | 238 | 0.2 | N/A | Глубина вмятины: 3 мм (0,2%). Линейка: 8 см в (100 см; 06:47 ч:мин) Аномалия находится вблизи дефекта потери металла. |  | (c)
3449.662 | 9.615 | 9.55 | -1.923 | -1.988 | 2194 | -2121 | -1998 | 0 | 1908 | 329 |  | CORR | GENE | 02:55 | 03:19 | 03:38 | 80 | 538 | 14 | EXT |  | 0.89 | (c)
3472.113 | 9.071 | 8.496 | -2.29 | -2.865 | -2205 | -2169 | -2095 | 26 | 2113 | 331 |  | SCC | GENE | 07:20 | 07:26 | 07:38 | 752 | 220 | 29 | EXT | Аномалия находится в зоне сварного шва. | 1.04 | (a)
3483.043 | 8.64 | 8.614 | -2.382 | -2.408 | 20 | 20 | 81 | 20 | 2143 | 332 |  | GOUG | GENE | 02:56 | 02:56 | 03:06 | 265 | 122 | 6 | EXT | Зона задиров. Аномалия находится на упругопластическом изгибе: R=486 D, максимальное растяжение на 8 час. |  | (c)
3571.707 | 5.682 | 5.593 | -5.598 | -5.687 | -2183 | -2166 | -2164 | 47 | 5470 | 340 |  | ARTD | AXGR | 03:50 | 03:52 | 03:53 | 217 | 38 |  | EXT | Эквивалент потери металла 11%. |  | (c)
3588.322 | 11.017 | 11.001 | -0.453 | -0.469 | 2223 | -2141 | -2156 | 0 | 440 | 341 |  | CORR | CIGR | 04:26 | 04:42 | 04:39 | 29 | 163 | 15 | EXT |  | 0.89 | (c)
3599.097 | 10.322 | 10.303 | -1.148 | -1.167 | -1851 | -1748 | -1763 | 379 | 1133 | 342 |  | CORR | CIGR | 04:40 | 04:57 | 04:54 | 34 | 176 | 10 | EXT |  | 0.89 | (c)
3599.234 | 10.459 | 10.445 | -1.011 | -1.025 | -2106 | -1998 | -2037 | 124 | 998 | 342 |  | CORR | CIGR | 03:59 | 04:16 | 04:10 | 27 | 138 | 10 | EXT |  | 0.89 | (c)
3613.593 | 2.428 | 2.412 | -8.842 | -8.858 | 1361 | 1422 | 1437 | 718 | 2412 | 344 |  | CORR | CIGR | 04:30 | 04:40 | 04:42 | 34 | 151 | 16 | EXT |  | 0.89 | (c)
3681.142 | 2.707 | 2.677 | -8.363 | -8.393 | -33 | 98 | 106 | 0 | 2677 | 350 |  | CORR | GENE | 05:39 | 06:01 | 06:02 | 77 | 278 | 11 | EXT |  | 0.89 | (c)
3689.608 | 0.103 | 0.037 | -11.367 | -11.433 | -2067 | -1560 | -1334 | 600 | 37 | 351 |  | CORR | GENE | 03:05 | 04:27 | 05:03 | 141 | 1466 | 10 | EXT |  | 0.9 | (c)
3776.279 | 6.254 | 6.236 | -5.206 | -5.224 | 1279 | 1604 | 1493 | 524 | 5143 | 358 |  | CORR | GENE | 03:41 | 04:34 | 04:16 | 81 | 428 | 12 | EXT |  | 0.89 | (c)
3792.895 | 0 | -0.037 | -11.38 | -11.417 | 1608 | -1229 | -658 | 0 |  | 362 | Нарушение формы кольцевого шва | GWAN |  | 02:54 | 07:16 | 08:49 | 0 | 4390 |  | EXT | Нарушение формы кольцевого шва |  | (c)
3793.328 | 0.433 | 0.413 | -10.947 | -10.967 | 1962 | 2018 | 2059 | 74 | 413 | 362 |  | CORR | CIGR | 03:51 | 04:00 | 04:07 | 29 | 194 | 10 | EXT |  | 0.89 | (c)
3795.638 | 2.743 | 2.689 | -8.637 | -8.691 | -2198 | -2177 | -2179 | 32 | 2689 | 362 |  | CORR | AXGR | 04:40 | 04:43 | 04:43 | 102 | 39 | 12 | EXT |  | 0.89 | (c)
3804.275 | 0 | -0.038 | -11.44 | -11.478 | -1069 | -807 | -817 | 564 |  | 363 | Вышлифовка на шве | GWAN | GENE | 11:19 | 00:01 | 11:60 | 76 | 505 | 12 | EXT | Вышлифовка на шве |  | (c)
3926.005 | 8.179 | 8.112 | -3.25 | -3.317 | 977 | 1042 | 1114 | 977 | 3239 | 373а |  | CORR | GENE | 03:07 | 03:17 | 03:29 | 78 | 274 | 10 | EXT |  | 0.89 | (c)
3926.727 | 8.901 | 8.886 | -2.528 | -2.543 | 1270 | 1320 | 1325 | 849 | 2518 | 373а |  | CORR | CIGR | 03:54 | 04:02 | 04:03 | 25 | 111 | 10 | EXT |  | 0.89 | (c)
3939.522 | 10.267 | 10.249 | -1.263 | -1.281 | -1645 | -1555 | -1539 | 586 | 1247 | 374 |  | CORR | CIGR | 05:34 | 05:49 | 05:51 | 34 | 212 | 10 | EXT |  | 0.89 | (c)
3963.189 | 10.684 | 10.673 | -1.046 | -1.057 | -1649 | -1591 | -1590 | 1530 | 1034 | 376 |  | CORR | CIGR | 06:09 | 06:19 | 06:19 | 23 | 119 | 10 | EXT |  | 0.89 | (c)
3984.566 | 8.581 | 6.732 | -2.909 | -4.758 | 2156 | 2207 | 2197 | 0 | 2324 | 378 |  | CORR | GENE | 08:47 | 08:55 | 08:53 | 2434 | 83 | 11 | EXT |  | 0.98 | (c)
3987.475 | 0 | -0.022 | -11.49 | -11.512 | 166 | 619 | 480 | 166 |  | 379 | Нарушение формы кольцевого шва | GWAN |  | 11:01 | 00:15 | 11:52 | 0 | 627 |  | EXT | Нарушение формы кольцевого шва |  | (c)
3987.475 | 0 | -0.02 | -11.49 | -11.51 | 1037 | 1439 | 1993 | 0 |  | 379 | Нарушение формы кольцевого шва | GWAN |  | 01:22 | 02:27 | 03:56 | 0 | 1912 |  | EXT | Нарушение формы кольцевого шва |  | (c)
4000.478 | 1.513 | 1.35 | -9.827 | -9.99 | 2010 | 2176 | 2094 | 52 | 1350 | 380 |  | CORR | GENE | 06:09 | 06:36 | 06:23 | 196 | 169 | 12 | EXT |  | 0.91 | (c)
4001.213 | 2.248 | 2.227 | -9.092 | -9.113 | 1911 | 2077 | 2026 | 89 | 2227 | 380 |  | CORR | CIGR | 05:53 | 06:20 | 06:12 | 33 | 231 | 11 | EXT |  | 0.89 | (c)
4083.128 | 4.823 | 4.758 | -5.477 | -5.542 | -150 | -133 | -130 | 110 | 4758 | 387 |  | CORR | AXGR | 07:20 | 07:23 | 07:24 | 162 | 40 | 10 | EXT |  | 0.9 | (c)
4145.657 | 11.252 | 11.077 | -0.128 | -0.303 | -1625 | -1319 | -1031 | 438 | 91 | 392 |  | CORR | GENE | 01:59 | 02:48 | 03:35 | 212 | 1187 | 12 | EXT |  | 0.91 | (c)
4184.771 | 5.466 | 5.43 | -5.084 | -5.12 | -595 | -572 | -580 | 565 | 5017 | 396 |  | CORR | AXGR | 07:18 | 07:22 | 07:20 | 103 | 30 | 11 | EXT |  | 0.89 | (c)
4184.815 | 5.51 | 5.258 | -5.04 | -5.292 | -1693 | -1562 | -1479 | 1265 | 4855 | 396 |  | CORR | GENE | 04:21 | 04:42 | 04:55 | 437 | 428 | 10 | EXT |  | 0.93 | (c)
4206.536 | 5.481 | 5.413 | -5.949 | -6.017 | 999 | 1129 | 1218 | 999 | 5413 | 398 |  | CORR | GENE | 05:11 | 05:31 | 05:46 | 124 | 437 | 10 | EXT |  | 0.89 | (c)
4217.269 | 4.784 | 4.751 | -6.496 | -6.529 | 1893 | 2067 | 2042 | 1893 | 4751 | 399 |  | CORR | GENE | 04:34 | 05:02 | 04:58 | 64 | 298 | 12 | EXT |  | 0.89 | (c)
4313.088 | 9.373 | 9.128 | -1.787 | -2.032 | -1850 | -1802 | -1805 | 1759 | 1603 | 407 |  | CORR | GENE | 06:52 | 06:60 | 06:59 | 429 | 91 | 10 | EXT |  | 0.93 | (c)
4326.717 | 0.112 | 0.092 | -10.528 | -10.548 | 1830 | -2211 | 2176 | 1830 | 92 | 409 |  | CORR | GENE | 06:22 | 07:30 | 07:17 | 56 | 691 | 12 | EXT |  | 0.89 | (c)
4352.364 | 3.869 | 3.852 | -7.311 | -7.328 | -1502 | -1428 | -1378 | 1254 | 3852 | 411 |  | CORR | CIGR | 06:53 | 07:05 | 07:13 | 31 | 248 | 10 | EXT |  | 0.89 | (c)
4424.252 | 7.707 | 7.678 | -3.723 | -3.752 | 1196 | 1271 | 1277 | 872 | 3715 | 417 |  | CORR | CIGR | 05:36 | 05:48 | 05:49 | 37 | 163 | 10 | EXT |  | 0.89 | (c)
4562.263 | 7.008 | 5.8 | -4.522 | -5.73 | 2196 | 2209 | 2224 | 0 | 2812 | 429 |  | CORR | GENE | 05:25 | 05:28 | 05:30 | 2918 | 56 | 11 | EXT |  | 0.99 | (c)
4701.13 | 10.095 | 10.035 | -1.415 | -1.475 | -742 | -472 | -417 | 92 | 1367 | 442 |  | CORR | GENE | 03:09 | 03:53 | 04:02 | 108 | 650 | 11 | EXT |  | 0.89 | (c)
4701.713 | 10.678 | 10.652 | -0.832 | -0.858 | -1526 | -1447 | -1440 | 1355 | 819 | 442 |  | CORR | CIGR | 01:03 | 01:15 | 01:17 | 39 | 172 | 14 | EXT |  | 0.89 | (c)
4714.6 | 0.805 | 0.711 | -10.615 | -10.709 | -843 | -733 | -490 | 136 | 711 | 444 |  | CORR | GENE | 02:15 | 02:33 | 03:12 | 122 | 707 | 12 | EXT |  | 0.9 | (c)
4751.306 | 3.321 | 3.301 | -8.449 | -8.469 | -241 | -198 | -184 | 127 | 3301 | 447 |  | CORR | CIGR | 09:48 | 09:55 | 09:57 | 23 | 114 | 11 | EXT |  | 0.89 | (c)
4828.698 | 1.963 | 1.92 | -5.997 | -6.04 | 1919 | 1972 | 1972 | 1919 | 1920 | 456 |  | DENT | GENE | 01:26 | 01:35 | 01:35 | 83 | 107 | 0.4 | N/A | Глубина вмятины: 5 мм (0,4%). Линейка: 8 см в (192 см; 01:35 ч:мин) Аномалия находится вблизи дефекта потери металла. |  | (c)
4828.742 | 2.007 | 1.908 | -5.953 | -6.052 | 1551 | 1833 | 1802 | 1551 | 1908 | 456 |  | GOUG | GENE | 00:27 | 01:12 | 01:07 | 191 | 500 | 8 | EXT | Зона задиров. |  | (c)
4828.793 | 2.058 | 2.025 | -5.902 | -5.935 | 1846 | 1889 | 1890 | 1846 | 2025 | 456 |  | DENT | GENE | 01:15 | 01:22 | 01:22 | 63 | 89 | 0.2 | N/A | Глубина вмятины: 3 мм (0,2%). Линейка: 6 см в (203 см; 01:22 ч:мин) Аномалия находится вблизи дефекта потери металла. |  | (c)
4845.566 | 10.871 | 10.856 | -0.009 | -0.024 | 1962 | 2125 | 2067 | 1962 | 8 | 457 |  | CORR | CIGR | 05:02 | 05:29 | 05:19 | 16 | 209 | 13 | EXT |  | 0.89 | (c)
4846.979 | 1.404 | 1.386 | -9.626 | -9.644 | 1786 | 1961 | 1945 | 126 | 1386 | 458 |  | CORR | CIGR | 06:37 | 07:05 | 07:02 | 39 | 319 | 11 | EXT |  | 0.89 | (c)
4848.309 | 2.734 | 2.718 | -8.296 | -8.312 | 1841 | 1924 | 1928 | 216 | 2718 | 458 |  | CORR | CIGR | 06:46 | 06:59 | 06:60 | 20 | 173 | 11 | EXT |  | 0.89 | (c)
4980.008 | 4.033 | 3.288 | -6.647 | -7.392 | 2176 | 2226 | 2224 | 0 | 3288 | 471 |  | CORR | GENE | 07:30 | 07:38 | 07:38 | 2271 | 96 | 10 | EXT |  | 0.97 | (c)
4981.481 | 5.506 | 5.477 | -5.174 | -5.203 | 1340 | 1564 | 1538 | 494 | 5143 | 471 |  | CORR | GENE | 05:15 | 05:51 | 05:47 | 60 | 396 | 10 | EXT |  | 0.89 | (c)
4984.817 | 8.842 | 8.815 | -1.838 | -1.865 | 1118 | 1304 | 1351 | 646 | 1775 | 471 |  | CORR | GENE | 04:39 | 05:09 | 05:17 | 90 | 466 | 10 | EXT |  | 0.89 | (c)
4985.239 | 9.264 | 9.24 | -1.416 | -1.44 | 1773 | 1884 | 1905 | 195 | 1403 | 471 |  | CORR | CIGR | 06:25 | 06:43 | 06:46 | 37 | 263 | 10 | EXT |  | 0.89 | (c)
4986.609 | 10.634 | 10.538 | -0.046 | -0.142 | 1660 | 1748 | 1929 | 32 | 28 | 471 |  | CORR | GENE | 06:06 | 06:21 | 06:50 | 114 | 538 | 10 | EXT |  | 0.89 | (c)
4986.776 | 0.121 | 0.049 | -11.009 | -11.081 | -1118 | -669 | -831 | 544 | 49 | 472 |  | CORR | GENE | 06:08 | 07:20 | 06:54 | 124 | 574 | 11 | EXT |  | 0.9 | (c)
5006.397 | 8.612 | 8.596 | -2.748 | -2.764 | 1503 | 1575 | 1568 | 597 | 2743 | 473 |  | CORR | CIGR | 06:05 | 06:17 | 06:16 | 21 | 130 | 15 | EXT |  | 0.89 | (c)
5030.986 | 10.491 | 10.425 | -0.639 | -0.705 | 2190 | -2203 | -2213 | 2156 | 583 | 475 |  | DENT | GENE | 10:42 | 10:53 | 10:52 | 122 | 116 | 0.4 | N/A | Глубина вмятины: 5 мм (0,4%). Линейка: 12 см в (1043 см; 10:53 ч:мин) |  | (c)
5031.342 | 10.847 | 10.827 | -0.283 | -0.303 | -1193 | -1034 | -1023 | 854 | 242 | 475 |  | CORR | GENE | 01:36 | 02:02 | 02:04 | 61 | 339 | 11 | EXT |  | 0.89 | (c)
5314.595 | 0 | -0.025 | -11.26 | -11.285 | 1581 | 1807 | 1882 | 1581 |  | 501 | Нарушение формы кольцевого шва | GWAN |  | 02:52 | 03:28 | 03:40 | 0 | 602 |  | EXT | Нарушение формы кольцевого шва |  | (c)
5314.595 | 0 | -0.021 | -11.26 | -11.281 | -880 | -719 | -687 | 494 |  | 501 | Нарушение формы кольцевого шва | GWAN |  | 08:15 | 08:41 | 08:46 | 0 | 386 |  | EXT | Нарушение формы кольцевого шва |  | (c)
5314.595 | 0 | 0 | -11.26 | -11.26 | -280 | -53 | -110 | 0 | 0 | 501 | Смещение кромок | GWAN |  | 09:51 | 10:28 | 10:19 | 0 | 341 | 16 | EXT | Смещение кромок Вовнутрь Величина смещения - 2.6 мм. |  | (c)
5359.845 | 0 | -0.035 | -11.24 | -11.275 | 261 | 419 | 409 | 261 |  | 505 | Нарушение формы кольцевого шва | GWAN |  | 00:45 | 01:10 | 01:09 | 0 | 296 |  | EXT | Нарушение формы кольцевого шва |  | (c)
5359.845 | 0 | -0.017 | -11.24 | -11.257 | 1425 | 1662 | 1697 | 260 |  | 505 | Нарушение формы кольцевого шва | GWAN |  | 03:52 | 04:31 | 04:36 | 0 | 545 |  | EXT | Нарушение формы кольцевого шва |  | (c)
5359.845 | 0 | -0.02 | -11.24 | -11.26 | -2217 | -1548 | -1874 | 13 |  | 505 | Нарушение формы кольцевого шва | GWAN |  | 06:05 | 07:53 | 07:00 | 0 | 688 |  | EXT | Нарушение формы кольцевого шва |  | (c)
5359.845 | 0 | -0.031 | -11.24 | -11.271 | -1001 | -775 | -813 | 625 |  | 505 | Нарушение формы кольцевого шва | GWAN |  | 09:21 | 09:58 | 09:51 | 0 | 376 |  | EXT | Нарушение формы кольцевого шва |  | (c)
5370.797 | 10.952 | 10.727 | -0.288 | -0.513 | 2177 | 2190 | 2190 | 28 | 68 | 505 |  | LWAN | AXGR | 05:54 | 05:56 | 05:56 | 445 | 26 |  | EXT | Эквивалент потери металла 14%. |  | (c)
5409.996 | 4.521 | 4.503 | -7.249 | -7.267 | 1624 | 1687 | 1698 | 1624 | 4503 | 509 |  | CORR | CIGR | 06:30 | 06:40 | 06:42 | 36 | 147 | 12 | EXT |  | 0.89 | (c)
5411.354 | 5.879 | 5.831 | -5.891 | -5.939 | 1897 | 2032 | 2023 | 1897 | 5831 | 509 |  | CORR | GENE | 07:14 | 07:36 | 07:34 | 90 | 252 | 12 | EXT |  | 0.89 | (c)
5412.901 | 7.426 | 6.578 | -4.344 | -5.192 | 1810 | 1956 | 1916 | 1810 | 3996 | 509 |  | SCC | GENE | 06:60 | 07:24 | 07:17 | 1196 | 212 | 20 | EXT |  | 1 | (b)
5415.239 | 9.764 | 9.68 | -2.006 | -2.09 | 1660 | 1701 | 1691 | 1660 | 1831 | 509 |  | SCC | GENE | 06:36 | 06:42 | 06:41 | 259 | 63 | 26 | EXT |  | 1 | (b)
5417.288 | 0.043 | 0.038 | -11.717 | -11.722 | -907 | -885 | -895 | 883 | 38 | 510 |  | CORR | AXGR | 02:54 | 02:58 | 02:56 | 61 | 24 | 10 | EXT |  | 0.89 | (c)
5418.068 | 0.823 | 0.76 | -10.937 | -11 | -10 | 121 | 231 | 0 | 760 | 510 |  | CORR | GENE | 05:19 | 05:40 | 05:58 | 65 | 482 | 10 | EXT |  | 0.89 | (c)
5440.176 | 0.041 | 0.036 | -11.529 | -11.534 | 1750 | 1965 | 1953 | 1750 | 36 | 512 |  | CORR | GENE | 07:41 | 08:16 | 08:14 | 218 | 405 | 13 | EXT |  | 0.92 | (c)
5492.091 | 6.426 | 6.424 | -5.004 | -5.006 | 1581 | 1683 | 1657 | 497 | 4988 | 516 |  | CORR | CIGR | 03:34 | 03:50 | 03:46 | 18 | 152 | 10 | EXT |  | 0.89 | (c)
5495.485 | 9.82 | 9.804 | -1.61 | -1.626 | 2192 | 2208 | 2206 | 11 | 1513 | 516 |  | CORR | AXGR | 05:12 | 05:15 | 05:14 | 113 | 27 | 11 | EXT |  | 0.89 | (c)
5568.919 | 4.289 | 4.23 | -6.461 | -6.52 | 820 | 854 | 868 | 820 | 4230 | 523 |  | DENT | GENE | 07:06 | 07:11 | 07:13 | 121 | 95 | 0.6 | N/A | Глубина вмятины: 8 мм (0,6%). Линейка: 12 см в (423 см; 07:11 ч:мин) |  | (c)
5587.061 | 0 | -0.076 | -11.289 | -11.365 | -754 | -577 | -527 | 300 |  | 526 | Вышлифовка на шве | GWAN | GENE | 00:23 | 00:51 | 00:59 | 126 | 454 | 10 | EXT | Вышлифовка на шве |  | (c)
5587.061 | 0 | 0 | -11.289 | -11.289 | 367 | 475 | 517 | 367 | 0 | 526 | Непровар / утяжина | GWAN |  | 03:24 | 03:41 | 03:48 | 0 | 300 | 6 | INT | Непровар / утяжина |  | (c)
5587.061 | 0 | 0 | -11.289 | -11.289 | 1063 | 1109 | 1126 | 1042 | 0 | 526 | Непровар / утяжина | GWAN |  | 05:16 | 05:23 | 05:26 | 0 | 125 | 7 | INT | Непровар / утяжина |  | (c)
5649.989 | 5.659 | 5.65 | -5.831 | -5.84 | 1270 | 1359 | 1345 | 1270 | 5650 | 531 |  | CORR | CIGR | 04:47 | 05:01 | 04:59 | 22 | 150 | 10 | EXT |  | 0.89 | (c)
5662.331 | 6.511 | 5.318 | -5.199 | -6.392 | 86 | 291 | 284 | 86 | 3247 | 532 |  | GOUG | GENE | 03:09 | 03:42 | 03:41 | 3145 | 395 | 10 | EXT | Зона задиров. |  | (c)
5792.33 | 0 | 0 | -11.6 | -11.6 | -249 | -162 | -142 | 35 | 0 | 544 | Смещение кромок | GWAN |  | 07:29 | 07:43 | 07:47 | 0 | 213 | 21 | EXT | Смещение кромок Наружу Величина смещения - 3.3 мм. |  | (c)
5861.45 | 0 | -0.03 | -11.47 | -11.5 | 1202 | 1548 | 1431 | 570 |  | 550 | Нарушение формы кольцевого шва | GWAN |  | 00:60 | 01:56 | 01:37 | 0 | 458 |  | EXT | Нарушение формы кольцевого шва |  | (c)
5861.45 | 0 | 0 | -11.47 | -11.47 | 1705 | 1915 | 1880 | 176 | 0 | 550 | Смещение кромок | GWAN |  | 02:21 | 02:55 | 02:49 | 0 | 349 | 17 | EXT | Смещение кромок Наружу Величина смещения - 2.7 мм. |  | (c)
5861.45 | 0 | 0 | -11.47 | -11.47 | 2207 | -1935 | -2000 | 0 | 0 | 550 | Смещение кромок | GWAN |  | 03:42 | 04:34 | 04:23 | 0 | 508 | 20 | EXT | Смещение кромок Вовнутрь Величина смещения - 3.2 мм. |  | (c)
5861.45 | 0 | 0 | -11.47 | -11.47 | -975 | -870 | -816 | 656 | 0 | 550 | Смещение кромок | GWAN |  | 07:08 | 07:25 | 07:34 | 0 | 319 | 18 | EXT | Смещение кромок Вовнутрь Величина смещения - 2.8 мм. |  | (c)
5861.45 | 0 | 0 | -11.47 | -11.47 | 567 | 724 | 680 | 567 | 0 | 550 | Смещение кромок | GWAN |  | 11:17 | 11:43 | 11:36 | 0 | 225 | 16 | EXT | Смещение кромок Наружу Величина смещения - 2.5 мм. |  | (c)
5919.575 | 0.625 | 0.608 | -11.075 | -11.092 | -941 | -887 | -882 | 823 | 608 | 555 |  | CORR | CIGR | 03:16 | 03:25 | 03:25 | 22 | 118 | 10 | EXT |  | 0.89 | (c)
5921.667 | 2.717 | 2.686 | -8.983 | -9.014 | -668 | -609 | -623 | 577 | 2686 | 555 |  | CORR | GENE | 03:60 | 04:10 | 04:07 | 466 | 91 | 13 | EXT |  | 0.95 | (c)
5926.561 | 7.611 | 7.521 | -4.089 | -4.179 | -656 | -275 | -436 | 216 | 4076 | 555 |  | CORR | GENE | 04:02 | 05:03 | 04:37 | 103 | 440 | 10 | EXT |  | 0.89 | (c)
5965.11 | 0 | -0.032 | -11.4 | -11.432 | 1313 | 1356 | 1397 | 750 |  | 559 | Нарушение формы кольцевого шва | GWAN |  | 02:16 | 02:23 | 02:29 | 0 | 167 |  | MID | Нарушение формы кольцевого шва Аномалия находится на упругопластическом изгибе: R=478 D, максимальное растяжение на 6 час. |  | (c)
5987.8 | 0 | -0.032 | -11.33 | -11.362 | 984 | 1011 | 1104 | 984 |  | 561 | Нарушение формы кольцевого шва | GWAN |  | 02:50 | 02:55 | 03:09 | 0 | 239 |  | EXT | Нарушение формы кольцевого шва |  | (c)
5987.8 | 0 | -0.022 | -11.33 | -11.352 | 1974 | 2009 | 2183 | 0 |  | 561 | Нарушение формы кольцевого шва | GWAN |  | 05:30 | 05:35 | 06:04 | 0 | 418 |  | EXT | Нарушение формы кольцевого шва |  | (c)
6008.013 | 0 | -0.026 | -2.597 | -2.623 | -1190 | -1010 | -728 | 267 |  | 563 | Нарушение формы кольцевого шва | GWAN |  | 01:23 | 01:52 | 02:37 | 0 | 923 |  | EXT | Нарушение формы кольцевого шва |  | (c)
6008.013 | 0 | 0 | -2.597 | -2.597 | 81 | 330 | 300 | 81 | 0 | 563 | Смещение кромок | GWAN |  | 04:48 | 05:28 | 05:23 | 0 | 438 | 15 | EXT | Смещение кромок Наружу Величина смещения - 2.4 мм. |  | (c)
6008.013 | 0 | 0 | -2.597 | -2.597 | 598 | 1206 | 1112 | 598 | 0 | 563 | Смещение кромок | GWAN |  | 06:12 | 07:50 | 07:34 | 0 | 1027 | 17 | EXT | Смещение кромок Наружу Величина смещения - 2.6 мм. |  | (c)
6008.013 | 0 | -0.044 | -2.597 | -2.641 | -2130 | -2093 | -2073 | 2016 |  | 563 | Нарушение формы кольцевого шва | GWAN |  | 10:51 | 10:57 | 11:00 | 0 | 114 |  | EXT | Нарушение формы кольцевого шва |  | (c)
6010.61 | 0 | 0 | -6.418 | -6.418 | 1461 | 1722 | 1713 | 266 | 0 | 564 | Непровар / утяжина | GWAN |  | 05:09 | 05:51 | 05:49 | 0 | 504 | 14 | INT | Непровар / утяжина |  | (c)
6016.072 | 5.462 | 5.438 | -0.956 | -0.98 | 1352 | 1447 | 1417 | 749 | 953 | 564 |  | CORR | CIGR | 04:51 | 05:06 | 05:02 | 27 | 130 | 10 | EXT |  | 0.89 | (c)
6091.665 | 1.715 | 1.701 | -9.255 | -9.269 | 1320 | 1401 | 1401 | 1320 | 1701 | 572 |  | CORR | CIGR | 04:56 | 05:09 | 05:09 | 26 | 162 | 11 | EXT |  | 0.89 | (c)
6121.758 | 9.478 | 8.991 | -1.686 | -2.173 | 1491 | 1567 | 1598 | 526 | 1159 | 574 |  | CORR | GENE | 06:43 | 06:55 | 06:60 | 1014 | 214 | 10 | EXT | Аномалия находится на упругопластическом изгибе: R=887 D, максимальное растяжение на 4.8 час. | 0.96 | (c)
6123.444 | 0 | -0.033 | -2.344 | -2.377 | -1527 | -1212 | -1217 | 906 |  | 575 | Нарушение формы кольцевого шва | GWAN |  | 00:35 | 01:26 | 01:26 | 0 | 621 |  | EXT | Нарушение формы кольцевого шва Аномалия находится на упругопластическом изгибе: R=582 D, максимальное растяжение на 5.1 час. |  | (c)
6123.444 | 0 | -0.028 | -2.344 | -2.372 | -563 | -460 | -499 | 435 |  | 575 | Нарушение формы кольцевого шва | GWAN |  | 03:11 | 03:28 | 03:21 | 0 | 128 |  | EXT | Нарушение формы кольцевого шва Аномалия находится на упругопластическом изгибе: R=582 D, максимальное растяжение на 5.1 час. |  | (c)
6123.444 | 0 | -0.023 | -2.344 | -2.367 | 78 | 272 | 288 | 78 |  | 575 | Нарушение формы кольцевого шва | GWAN |  | 04:55 | 05:26 | 05:28 | 0 | 419 |  | EXT | Нарушение формы кольцевого шва Аномалия находится на упругопластическом изгибе: R=582 D, максимальное растяжение на 5.1 час. |  | (c)
6135.368 | 0 | -0.01 | -11.382 | -11.392 | 1982 | 2167 | 2101 | 10 |  | 577 | Нарушение формы кольцевого шва | GWAN |  | 04:60 | 05:30 | 05:19 | 0 | 238 |  | EXT | Нарушение формы кольцевого шва |  | (c)
6135.593 | 0.225 | 0.17 | -11.157 | -11.212 | -2167 | -2088 | -2112 | 64 | 170 | 577 |  | CORR | GENE | 05:50 | 06:03 | 05:59 | 192 | 110 | 7 | EXT |  | 0.9 | (c)
6136.516 | 1.148 | 0.972 | -10.234 | -10.41 | 2210 | -2228 | -2229 | 0 | 972 | 577 |  | CORR | AXGR | 05:37 | 05:40 | 05:40 | 310 | 45 | 12 | EXT |  | 0.93 | (c)
6139.738 | 4.37 | 4.146 | -7.012 | -7.236 | 2128 | 2160 | 2160 | 38 | 4146 | 577 |  | CORR | GENE | 05:23 | 05:28 | 05:29 | 462 | 65 | 10 | EXT |  | 0.93 | (c)
6149.465 | 2.715 | 2.694 | -8.405 | -8.426 | 662 | 796 | 777 | 662 | 2694 | 578 |  | CORR | CIGR | 07:42 | 08:04 | 08:01 | 26 | 230 | 13 | EXT |  | 0.89 | (c)
6164.889 | 7.019 | 6.731 | -3.931 | -4.219 | 11 | 33 | 31 | 11 | 3759 | 579 |  | CORR | AXGR | 05:03 | 05:06 | 05:06 | 460 | 41 | 10 | EXT |  | 0.93 | (c)
6165.386 | 7.516 | 7.325 | -3.434 | -3.625 | 13 | 40 | 43 | 13 | 3254 | 579 |  | CORR | GENE | 05:03 | 05:07 | 05:08 | 371 | 60 | 13 | EXT |  | 0.94 | (c)
6252.979 | 4.609 | 4.576 | -6.281 | -6.314 | 688 | 965 | 885 | 688 | 4576 | 587 |  | CORR | GENE | 05:01 | 05:45 | 05:33 | 69 | 395 | 10 | EXT |  | 0.89 | (c)
6253.818 | 5.448 | 5.428 | -5.442 | -5.462 | 1106 | 1247 | 1220 | 1106 | 5417 | 587 |  | CORR | CIGR | 06:08 | 06:31 | 06:27 | 45 | 229 | 11 | EXT |  | 0.89 | (c)
6259.26 | 0 | -0.026 | -11.355 | -11.381 | 1377 | 1780 | 1679 | 1377 |  | 588 | Нарушение формы кольцевого шва | GWAN |  | 05:55 | 06:60 | 06:43 | 0 | 605 |  | EXT | Нарушение формы кольцевого шва |  | (c)
6270.615 | 0 | -0.033 | -11.17 | -11.203 | -1862 | -1800 | -1729 | 1596 |  | 589 | Нарушение формы кольцевого шва | GWAN |  | 08:45 | 08:55 | 09:07 | 0 | 266 |  | EXT | Нарушение формы кольцевого шва |  | (c)
6339.265 | 0 | -0.032 | -11.67 | -11.702 | 1515 | 1979 | 1754 | 1515 |  | 595 | Нарушение формы кольцевого шва | GWAN |  | 00:48 | 02:03 | 01:27 | 0 | 477 |  | EXT | Нарушение формы кольцевого шва |  | (c)
6339.265 | 0 | -0.031 | -11.67 | -11.701 | -2027 | -1966 | -1976 | 1924 |  | 595 | Нарушение формы кольцевого шва | GWAN |  | 03:17 | 03:26 | 03:25 | 0 | 103 |  | EXT | Нарушение формы кольцевого шва |  | (c)
6339.265 | 0 | -0.03 | -11.67 | -11.7 | -1627 | -1247 | -1112 | 596 |  | 595 | Нарушение формы кольцевого шва | GWAN |  | 04:21 | 05:22 | 05:44 | 0 | 1031 |  | EXT | Нарушение формы кольцевого шва |  | (c)
6370.325 | 0 | -0.026 | -10.72 | -10.746 | 995 | 1562 | 1406 | 414 |  | 598 | Нарушение формы кольцевого шва | GWAN |  | 02:19 | 03:50 | 03:25 | 0 | 821 |  | EXT | Нарушение формы кольцевого шва |  | (c)
6370.325 | 0 | -0.034 | -10.72 | -10.754 | -1835 | -1495 | -1293 | 396 |  | 598 | Нарушение формы кольцевого шва | GWAN |  | 06:42 | 07:36 | 08:09 | 0 | 1083 |  | EXT | Нарушение формы кольцевого шва |  | (c)
6438.145 | 0 | -0.016 | -11.23 | -11.246 | -868 | -724 | -663 | 458 |  | 604 | Нарушение формы кольцевого шва | GWAN |  | 01:51 | 02:15 | 02:25 | 0 | 410 |  | EXT | Нарушение формы кольцевого шва |  | (c)
6572.165 | 0 | 0 | -11.32 | -11.32 | 1437 | 1507 | 1501 | 665 | 0 | 616 | Смещение кромок | GWAN |  | 02:47 | 02:58 | 02:57 | 0 | 128 | 18 | EXT | Смещение кромок Наружу Величина смещения - 2.9 мм. |  | (c)
6572.165 | 0 | 0 | -11.32 | -11.32 | -1770 | -1014 | -1237 | 460 | 0 | 616 | Смещение кромок | GWAN |  | 06:09 | 08:11 | 07:35 | 0 | 1067 | 16 | EXT | Смещение кромок Наружу Величина смещения - 2.5 мм. |  | (c)
6572.165 | 0 | 0 | -11.32 | -11.32 | -405 | -283 | -133 | 0 | 0 | 616 | Смещение кромок | GWAN |  | 09:49 | 10:09 | 10:33 | 0 | 545 | 23 | EXT | Смещение кромок Наружу Величина смещения - 3.6 мм. |  | (c)
6606.695 | 0 | 0 | -11.44 | -11.44 | -1145 | -816 | -806 | 467 | 0 | 619 | Смещение кромок | GWAN |  | 02:42 | 03:36 | 03:37 | 0 | 678 | 15 | EXT | Смещение кромок Наружу Величина смещения - 2.4 мм. |  | (c)
6689.889 | 3.144 | 3.131 | -8.226 | -8.239 | 1191 | 1256 | 1240 | 1191 | 3131 | 626 |  | CORR | CIGR | 03:08 | 03:19 | 03:16 | 27 | 99 | 15 | EXT |  | 0.89 | (c)
6713.046 | 3.771 | 3.728 | -7.699 | -7.742 | -2006 | -1847 | -1353 | 700 | 3728 | 628 |  | CORR | CIGR | 11:34 | 00:00 | 01:20 | 44 | 1306 | 15 | EXT |  | 0.89 | (c)
6766.814 | 0 | -0.038 | -6.593 | -6.631 | -1455 | -1349 | -1356 | 775 |  | 634 | Нарушение формы кольцевого шва | GWAN |  | 06:60 | 07:17 | 07:16 | 0 | 198 |  | EXT | Нарушение формы кольцевого шва Аномалия находится на упругопластическом изгибе: R=458 D, максимальное растяжение на 6 час. |  | (c)
6775.523 | 0 | 0 | -11.361 | -11.361 | -1623 | -1541 | -1181 | 608 | 0 | 636 | Непровар / утяжина | GWAN |  | 04:48 | 05:01 | 05:59 | 0 | 885 | 11 | INT | Непровар / утяжина |  | (c)
6983.217 | 0 | -0.041 | -9.848 | -9.889 | 856 | 1053 | 1064 | 856 |  | 655а | Нарушение формы кольцевого шва | GWAN |  | 11:45 | 00:17 | 00:19 | 0 | 417 |  | EXT | Нарушение формы кольцевого шва |  | (c)
6983.217 | 0 | -0.042 | -9.848 | -9.89 | -1992 | -1912 | -1902 | 238 |  | 655а | Нарушение формы кольцевого шва | GWAN |  | 04:05 | 04:18 | 04:20 | 0 | 180 |  | EXT | Нарушение формы кольцевого шва |  | (c)
6983.217 | 0 | -0.039 | -9.848 | -9.887 | -91 | -2 | 148 | 0 |  | 655а | Нарушение формы кольцевого шва | GWAN |  | 09:12 | 09:26 | 09:51 | 0 | 478 |  | EXT | Нарушение формы кольцевого шва |  | (c)
7082.268 | 0.046 | 0.033 | -11.367 | -11.38 | 1723 | 2097 | 2008 | 0 | 33 | 664 |  | CORR | GENE | 02:52 | 03:53 | 03:38 | 77 | 572 | 10 | EXT |  | 0.89 | (c)
7084.042 | 1.82 | 1.422 | -9.593 | -9.991 | -2128 | -2090 | -2097 | 103 | 1422 | 664 |  | SCC | GENE | 04:31 | 04:37 | 04:36 | 580 | 62 | 30 | EXT |  | 1.05 | (a)
7124.258 | 8.043 | 8.04 | -3.197 | -3.2 | 1659 | 1707 | 1719 | 1659 | 3155 | 667 |  | CORR | CIGR | 05:57 | 06:04 | 06:06 | 45 | 120 | 11 | EXT |  | 0.89 | (c)
7124.529 | 8.314 | 8.199 | -2.926 | -3.041 | 1655 | 1679 | 1693 | 1655 | 2720 | 667 |  | CORR | GENE | 05:56 | 05:60 | 06:02 | 321 | 75 | 11 | EXT |  | 0.93 | (c)
7184.975 | 0 | -0.026 | -10.77 | -10.796 | -2060 | -1966 | -1960 | 1859 |  | 673 | Нарушение формы кольцевого шва | GWAN |  | 04:47 | 05:02 | 05:03 | 0 | 201 |  | EXT | Нарушение формы кольцевого шва |  | (c)
7184.975 | 0 | -0.025 | -10.77 | -10.795 | -1454 | -1281 | -1287 | 1121 |  | 673 | Нарушение формы кольцевого шва | GWAN |  | 06:24 | 06:52 | 06:51 | 0 | 333 |  | EXT | Нарушение формы кольцевого шва |  | (c)
7286.503 | 11.298 | 11.214 | -0.237 | -0.321 | -1649 | -1406 | -1424 | 1199 | 220 | 681 |  | CORR | GENE | 04:08 | 04:47 | 04:44 | 101 | 450 | 9 | EXT |  | 0.89 | (c)
7384.835 | 8.295 | 8.216 | -2.685 | -2.764 | -240 | -188 | -169 | 98 | 2610 | 690 |  | DENT | GENE | 10:60 | 11:08 | 11:11 | 154 | 142 | 0.8 | N/A | Глубина вмятины: 12 мм (0,8%). Линейка: 15 см в (822 см; 11:08 ч:мин) Аномалия находится вблизи продольного шва. |  | (c)
7515.446 | 3.506 | 3.496 | -8.084 | -8.094 | 1211 | 1257 | 1249 | 1211 | 3496 | 702 |  | CORR | CIGR | 06:37 | 06:45 | 06:43 | 20 | 76 | 13 | EXT |  | 0.89 | (c)
7523.53 | 0 | -0.042 | -11.42 | -11.462 | -2159 | -2107 | -2051 | 1943 |  | 703 | Нарушение формы кольцевого шва | GWAN |  | 01:46 | 01:55 | 02:04 | 0 | 215 |  | EXT | Нарушение формы кольцевого шва |  | (c)
7613.71 | 0 | 0 | -11.14 | -11.14 | 1497 | 1633 | -2070 | 0 | 0 | 711 | Смещение кромок | GWAN |  | 01:48 | 02:10 | 04:12 | 0 | 1789 | 19 | EXT | Смещение кромок Наружу Величина смещения - 3 мм. Аномалия находится на упругопластическом изгибе: R=467 D, максимальное растяжение на 7 час. |  | (c)
7618.303 | 4.593 | 4.218 | -6.547 | -6.922 | -195 | -61 | -128 | 60 | 4218 | 711 |  | GOUG | GENE | 09:14 | 09:36 | 09:25 | 1302 | 135 | 10 | EXT | Зона задиров. Аномалия находится на упругопластическом изгибе: R=521 D, максимальное растяжение на 6.9 час. |  | (c)
7715.5 | 0 | 0 | -11.25 | -11.25 | -1111 | -1007 | -895 | 680 | 0 | 720 | Смещение кромок | GWAN |  | 02:32 | 02:49 | 03:07 | 0 | 431 | 17 | EXT | Смещение кромок Наружу Величина смещения - 2.7 мм. Аномалия находится на упругопластическом изгибе: R=448 D, максимальное растяжение на 6.3 час. |  | (c)
7823.045 | 5.755 | 5.637 | -5.555 | -5.673 | 620 | 700 | 698 | 620 | 5470 | 729 |  | DENT | GENE | 05:02 | 05:15 | 05:15 | 203 | 157 | 0.6 | N/A | Глубина вмятины: 8 мм (0,6%). Линейка: 20 см в (564 см; 05:15 ч:мин) |  | (c)
7854.56 | 4.88 | 4.777 | -6.16 | -6.263 | 263 | 331 | 336 | 263 | 4777 | 732 |  | DENT | GENE | 10:22 | 10:33 | 10:33 | 192 | 145 | 0.6 | N/A | Глубина вмятины: 8 мм (0,6%). Линейка: 19 см в (478 см; 10:33 ч:мин) |  | (c)
8019.605 | 0 | 0 | -11.17 | -11.17 | 1932 | 2067 | 2163 | 1932 | 0 | 747 | Смещение кромок | GWAN |  | 02:36 | 02:57 | 03:13 | 0 | 462 | 17 | EXT | Смещение кромок Наружу Величина смещения - 2.6 мм. |  | (c)
8019.605 | 0 | -0.036 | -11.17 | -11.206 | -692 | -521 | -320 | 0 |  | 747 | Нарушение формы кольцевого шва | GWAN |  | 07:32 | 07:60 | 08:32 | 0 | 745 |  | EXT | Нарушение формы кольцевого шва |  | (c)
8041.935 | 11.16 | 11.149 | -0.3 | -0.311 | 1186 | 1243 | 1354 | 1186 | 265 | 748 |  | CORR | CIGR | 03:10 | 03:20 | 03:38 | 46 | 336 | 10 | EXT |  | 0.89 | (c)
8064.945 | 0 | -0.025 | -11.27 | -11.295 | -1040 | -294 | -520 | 1 |  | 751 | Нарушение формы кольцевого шва | GWAN |  | 09:11 | 11:11 | 10:35 | 0 | 1040 |  | EXT | Нарушение формы кольцевого шва |  | (c)
8120.966 | 11.081 | 10.979 | -0.079 | -0.181 | 750 | 774 | 769 | 750 | 14 | 755 | Металлургический дефект | MIAN | AXGR | 05:31 | 05:35 | 05:34 | 167 | 39 |  | EXT | Металлургический дефект Эквивалент потери металла 13%. Аномалия находится в зоне сварного шва. |  | (c)
8155.215 | 0 | -0.029 | -11.63 | -11.659 | 247 | 802 | 631 | 247 |  | 759 | Нарушение формы кольцевого шва | GWAN |  | 01:46 | 03:16 | 02:48 | 0 | 768 |  | EXT | Нарушение формы кольцевого шва Аномалия находится на упругопластическом изгибе: R=372 D, максимальное растяжение на 6.4 час. |  | (c)
8155.215 | 0 | -0.036 | -11.63 | -11.666 | -1287 | -1146 | -1117 | 947 |  | 759 | Нарушение формы кольцевого шва | GWAN |  | 09:39 | 10:02 | 10:06 | 0 | 340 |  | EXT | Нарушение формы кольцевого шва Аномалия находится на упругопластическом изгибе: R=372 D, максимальное растяжение на 6.4 час. |  | (c)
8155.215 | 0 | 0 | -11.63 | -11.63 | -753 | -574 | -634 | 515 | 0 | 759 | Смещение кромок | GWAN |  | 11:05 | 11:34 | 11:24 | 0 | 238 | 15 | EXT | Смещение кромок Наружу Величина смещения - 2.4 мм. Аномалия находится на упругопластическом изгибе: R=372 D, максимальное растяжение на 6.4 час. |  | (c)
8211.336 | 9.861 | 9.789 | -1.669 | -1.741 | 1517 | 1605 | 1797 | 153 | 1634 | 763 |  | CORR | GENE | 04:56 | 05:10 | 05:41 | 107 | 561 | 13 | EXT |  | 0.9 | (c)
8212.786 | 11.311 | 11.28 | -0.219 | -0.25 | 1585 | 1794 | 1748 | 320 | 201 | 763 |  | CORR | GENE | 05:07 | 05:41 | 05:33 | 49 | 326 | 20 | EXT |  | 0.89 | (c)
8212.872 | 11.397 | 11.361 | -0.133 | -0.169 | 1829 | 1888 | 1875 | 309 | 19 | 763 |  | CORR | GENE | 05:47 | 05:56 | 05:54 | 150 | 93 | 14 | EXT |  | 0.9 | (c)
8213.286 | 0.281 | 0.274 | -11.149 | -11.156 | 1193 | 1428 | 1335 | 754 | 274 | 764 |  | CORR | CIGR | 05:26 | 06:04 | 05:48 | 37 | 284 | 14 | EXT |  | 0.89 | (c)
8213.465 | 0.46 | 0.455 | -10.97 | -10.975 | 1194 | 1263 | 1265 | 895 | 455 | 764 |  | CORR | CIGR | 05:26 | 05:37 | 05:37 | 18 | 142 | 12 | EXT |  | 0.89 | (c)
8224.435 | 0 | -0.027 | -10.98 | -11.007 | 916 | 1000 | 1183 | 780 |  | 765 | Нарушение формы кольцевого шва | GWAN |  | 00:37 | 00:51 | 01:20 | 0 | 534 |  | EXT | Нарушение формы кольцевого шва |  | (c)
8224.435 | 0 | -0.034 | -10.98 | -11.014 | -242 | -117 | 76 | 0 |  | 765 | Нарушение формы кольцевого шва | GWAN |  | 09:30 | 09:51 | 10:22 | 0 | 637 |  | EXT | Нарушение формы кольцевого шва |  | (c)
8235.415 | 0 | 0 | -11.49 | -11.49 | -205 | 212 | 425 | 0 | 0 | 766 | Смещение кромок | GWAN |  | 00:51 | 01:58 | 02:32 | 0 | 1260 | 15 | EXT | Смещение кромок Наружу Величина смещения - 2.3 мм. |  | (c)
8235.415 | 0 | 0 | -11.49 | -11.49 | 1559 | 1620 | 1680 | 430 | 0 | 766 | Смещение кромок | GWAN |  | 05:35 | 05:45 | 05:55 | 0 | 242 | 21 | EXT | Смещение кромок Наружу Величина смещения - 3.3 мм. |  | (c)
8268.985 | 0 | 0 | -11.71 | -11.71 | -580 | -142 | -108 | 0 | 0 | 769 | Смещение кромок | GWAN |  | 04:54 | 06:04 | 06:10 | 0 | 944 | 17 | EXT | Смещение кромок Наружу Величина смещения - 2.6 мм. Аномалия находится на упругопластическом изгибе: R=380 D, максимальное растяжение на 0.7 час. |  | (c)
8325.605 | 0 | 0 | -11.57 | -11.57 | 627 | 832 | 764 | 627 | 0 | 774 | Смещение кромок | GWAN |  | 02:22 | 02:56 | 02:45 | 0 | 275 | 17 | EXT | Смещение кромок Наружу Величина смещения - 2.7 мм. |  | (c)
8337.468 | 0.293 | 0.048 | -11.017 | -11.262 | 1298 | 1425 | 1382 | 765 | 48 | 775 |  | SCC | GENE | 05:18 | 05:38 | 05:31 | 994 | 168 | 24 | EXT | Аномалия находится в зоне сварного шва. | 1 | (a)
8337.666 | 0.491 | 0.364 | -10.819 | -10.946 | 2184 | 2187 | 2191 | 32 | 364 | 775 |  | SCC | AXSL | 07:41 | 07:41 | 07:42 | 300 | 14 | 30 | EXT | Аномалия находится в зоне сварного шва. | 1.02 | (a)
8337.936 | 0.761 | 0.689 | -10.549 | -10.621 | 2061 | 2097 | 2091 | 111 | 689 | 775 |  | SCC | GENE | 07:21 | 07:27 | 07:26 | 288 | 59 | 32 | EXT |  | 1.05 | (a)
8344.262 | 7.087 | 5.761 | -4.223 | -5.549 | -2210 | -2185 | -2160 | 21 | 3765 | 775 |  | CORR | GENE | 07:52 | 07:56 | 07:60 | 1784 | 99 | 10 | EXT |  | 0.97 | (c)
8372.807 | 2.842 | 2.832 | -8.878 | -8.888 | 1220 | 1734 | 1520 | 1220 | 2832 | 778 |  | CORR | GENE | 05:59 | 07:22 | 06:48 | 108 | 600 | 12 | EXT |  | 0.89 | (c)
8415.005 | 0 | 0 | -11.7 | -11.7 | -215 | 4 | 3 | 0 | 0 | 782 | Смещение кромок | GWAN |  | 06:38 | 07:13 | 07:13 | 0 | 437 | 19 | EXT | Смещение кромок Наружу Величина смещения - 3.1 мм. |  | (c)
8415.005 | 0 | -0.024 | -11.7 | -11.724 | 326 | 892 | 636 | 326 |  | 782 | Нарушение формы кольцевого шва | GWAN |  | 08:06 | 09:37 | 08:55 | 0 | 619 |  | EXT | Нарушение формы кольцевого шва |  | (c)
8415.005 | 0 | -0.035 | -11.7 | -11.735 | 1236 | 1493 | 1478 | 1236 |  | 782 | Нарушение формы кольцевого шва | GWAN |  | 10:32 | 11:14 | 11:11 | 0 | 483 |  | EXT | Нарушение формы кольцевого шва |  | (c)
8426.705 | 0 | 0 | -11.33 | -11.33 | 1065 | 1120 | 1482 | 1065 | 0 | 783 | Смещение кромок | GWAN |  | 00:38 | 00:47 | 01:45 | 0 | 833 | 16 | EXT | Смещение кромок Вовнутрь Величина смещения - 2.6 мм. |  | (c)
8438.035 | 0 | -0.028 | -11.42 | -11.448 | 1475 | 1757 | 1739 | 1475 |  | 784 | Нарушение формы кольцевого шва | GWAN |  | 01:13 | 01:59 | 01:56 | 0 | 529 |  | EXT | Нарушение формы кольцевого шва |  | (c)
8438.035 | 0 | -0.019 | -11.42 | -11.439 | -2159 | -1995 | -1877 | 1595 |  | 784 | Нарушение формы кольцевого шва | GWAN |  | 03:27 | 03:53 | 04:12 | 0 | 564 |  | EXT | Нарушение формы кольцевого шва |  | (c)
8438.035 | 0 | -0.026 | -11.42 | -11.446 | -1021 | -918 | -939 | 857 |  | 784 | Нарушение формы кольцевого шва | GWAN |  | 06:31 | 06:47 | 06:44 | 0 | 163 |  | EXT | Нарушение формы кольцевого шва |  | (c)
8438.035 | 0 | 0 | -11.42 | -11.42 | -490 | -387 | -361 | 232 | 0 | 784 | Смещение кромок | GWAN |  | 07:56 | 08:13 | 08:17 | 0 | 258 | 22 | EXT | Смещение кромок Наружу Величина смещения - 3.4 мм. |  | (c)
8438.035 | 0 | -0.026 | -11.42 | -11.446 | 214 | 355 | 398 | 214 |  | 784 | Нарушение формы кольцевого шва | GWAN |  | 09:50 | 10:13 | 10:20 | 0 | 368 |  | EXT | Нарушение формы кольцевого шва |  | (c)
8499.34 | 5.485 | 5.445 | -5.765 | -5.805 | 1244 | 1311 | 1307 | 861 | 5445 | 789 |  | CORR | GENE | 02:33 | 02:43 | 02:43 | 83 | 125 | 12 | EXT |  | 0.89 | (c)
8505.392 | 0.287 | 0.277 | -11.123 | -11.133 | 5 | 176 | 115 | 5 | 277 | 790 |  | GOUG | CIGR | 10:30 | 10:58 | 10:48 | 34 | 219 | 10 | EXT | Задир. |  | (b)
8505.402 | 0.297 | 0.244 | -11.113 | -11.166 | 113 | 217 | 186 | 113 | 244 | 790 |  | DENT | GENE | 10:47 | 11:04 | 10:59 | 103 | 146 | 0.8 | N/A | Глубина вмятины: 12 мм (0,8%). Линейка: 10 см в (24 см; 11:04 ч:мин) Аномалия находится вблизи продольного шва. Аномалия находится вблизи дефекта потери металла. |  | (b)
8514.668 | 9.563 | 9.54 | -1.847 | -1.87 | 1952 | 2044 | 2028 | 126 | 1834 | 790 |  | CORR | CIGR | 03:44 | 03:59 | 03:56 | 36 | 152 | 10 | EXT |  | 0.89 | (c)
8515.727 | 10.622 | 10.603 | -0.788 | -0.807 | 1871 | 2106 | 2001 | 100 | 776 | 790 |  | CORR | CIGR | 03:31 | 04:09 | 03:52 | 31 | 259 | 11 | EXT |  | 0.89 | (c)
8534.986 | 7.031 | 6.918 | -4.659 | -4.772 | 1003 | 1069 | 1077 | 1003 | 4592 | 792 |  | DENT | GENE | 02:27 | 02:37 | 02:38 | 180 | 147 | 0.6 | N/A | Глубина вмятины: 8 мм (0,6%). Линейка: 18 см в (692 см; 02:37 ч:мин) |  | (c)
8547.73 | 8.085 | 8.072 | -3.455 | -3.468 | -302 | -242 | -251 | 201 | 3449 | 793 |  | GOUG | CIGR | 01:10 | 01:19 | 01:18 | 19 | 101 | 10 | EXT | Задир. Аномалия находится на упругопластическом изгибе: R=738 D, максимальное растяжение на 5.3 час. |  | (c)
8556.128 | 4.943 | 3.461 | -6.607 | -8.089 | -984 | -933 | -805 | 626 | 3461 | 794 |  | CORR | GENE | 07:17 | 07:25 | 07:45 | 2038 | 358 | 12 | EXT | Аномалия находится на упругопластическом изгибе: R=539 D, максимальное растяжение на 5.3 час. | 0.99 | (c)
8557.007 | 5.822 | 5.566 | -5.728 | -5.984 | -1037 | -843 | -893 | 750 | 5566 | 794 |  | CORR | GENE | 07:08 | 07:39 | 07:31 | 322 | 287 | 11 | EXT | Аномалия находится на упругопластическом изгибе: R=548 D, максимальное растяжение на 5.4 час. | 0.93 | (c)
8557.582 | 6.397 | 5.957 | -5.153 | -5.593 | -1067 | -975 | -794 | 521 | 4557 | 794 |  | CORR | GENE | 07:03 | 07:18 | 07:47 | 1036 | 546 | 10 | EXT | Аномалия находится на упругопластическом изгибе: R=560 D, максимальное растяжение на 5.4 час. | 0.96 | (c)
8558.645 | 7.46 | 7.129 | -4.09 | -4.421 | -925 | -915 | -787 | 650 | 3786 | 794 |  | CORR | GENE | 07:26 | 07:28 | 07:48 | 635 | 275 | 11 | EXT | Аномалия находится на упругопластическом изгибе: R=579 D, максимальное растяжение на 5.5 час. | 0.95 | (c)
8562.735 | 0 | -0.016 | -11.47 | -11.486 | -109 | -92 | -33 | 0 |  | 795 | Нарушение формы кольцевого шва | GWAN |  | 02:39 | 02:42 | 02:51 | 0 | 153 |  | EXT | Нарушение формы кольцевого шва Аномалия находится на упругопластическом изгибе: R=449 D, максимальное растяжение на 5.8 час. |  | (c)
8562.735 | 0 | -0.01 | -11.47 | -11.48 | 327 | 664 | 645 | 327 |  | 795 | Нарушение формы кольцевого шва | GWAN |  | 03:49 | 04:44 | 04:41 | 0 | 635 |  | EXT | Нарушение формы кольцевого шва Аномалия находится на упругопластическом изгибе: R=449 D, максимальное растяжение на 5.8 час. |  | (c)
8562.735 | 0 | -0.02 | -11.47 | -11.49 | 1863 | 1944 | 1953 | 187 |  | 795 | Нарушение формы кольцевого шва | GWAN |  | 07:57 | 08:10 | 08:12 | 0 | 181 |  | EXT | Нарушение формы кольцевого шва Аномалия находится на упругопластическом изгибе: R=449 D, максимальное растяжение на 5.8 час. |  | (c)
8562.735 | 0 | -0.019 | -11.47 | -11.489 | -1648 | -1618 | -1557 | 583 |  | 795 | Нарушение формы кольцевого шва | GWAN |  | 10:31 | 10:35 | 10:45 | 0 | 181 |  | EXT | Нарушение формы кольцевого шва Аномалия находится на упругопластическом изгибе: R=449 D, максимальное растяжение на 5.8 час. |  | (c)
8562.735 | 0 | -0.015 | -11.47 | -11.485 | -1235 | -1200 | -1197 | 996 |  | 795 | Нарушение формы кольцевого шва | GWAN |  | 11:37 | 11:43 | 11:43 | 0 | 75 |  | EXT | Нарушение формы кольцевого шва Аномалия находится на упругопластическом изгибе: R=449 D, максимальное растяжение на 5.8 час. |  | (c)
8654.325 | 0 | -0.035 | -11.07 | -11.105 | 1894 | 2035 | 2153 | 1894 |  | 803 | Нарушение формы кольцевого шва | GWAN |  | 01:44 | 02:06 | 02:25 | 0 | 518 |  | EXT | Нарушение формы кольцевого шва |  | (c)
8654.325 | 0 | -0.035 | -11.07 | -11.105 | 775 | 1043 | 925 | 775 |  | 803 | Нарушение формы кольцевого шва | GWAN |  | 10:43 | 11:26 | 11:07 | 0 | 301 |  | EXT | Нарушение формы кольцевого шва |  | (c)
8755.995 | 0 | -0.023 | -11.49 | -11.513 | 93 | 330 | 566 | 93 |  | 812 | Нарушение формы кольцевого шва | GWAN |  | 04:51 | 05:29 | 06:07 | 0 | 947 |  | EXT | Нарушение формы кольцевого шва |  | (c)
8755.995 | 0 | -0.017 | -11.49 | -11.507 | 1498 | 2131 | 1901 | 1498 |  | 812 | Нарушение формы кольцевого шва | GWAN |  | 08:38 | 10:20 | 09:43 | 0 | 807 |  | EXT | Нарушение формы кольцевого шва |  | (c)
8792.323 | 2.118 | 2.096 | -8.482 | -8.504 | 1952 | 2012 | 2064 | 1952 | 2096 | 815 |  | CORR | CIGR | 08:13 | 08:22 | 08:31 | 39 | 223 | 11 | EXT |  | 0.89 | (c)
8804.059 | 3.254 | 3.102 | -8.436 | -8.588 | -1354 | -1349 | -1337 | 1320 | 3102 | 816 |  | CORR | AXGR | 04:07 | 04:08 | 04:10 | 277 | 34 | 11 | EXT |  | 0.92 | (c)
8931.47 | 5.995 | 5.959 | -5.255 | -5.291 | -1121 | -807 | -941 | 760 | 5201 | 827 |  | CORR | GENE | 08:53 | 09:44 | 09:22 | 90 | 361 | 10 | EXT | Аномалия находится на упругопластическом изгибе: R=480 D, максимальное растяжение на 6.4 час. | 0.89 | (c)
8944.779 | 8.054 | 7.813 | -3.006 | -3.247 | -1139 | -1121 | -1079 | 1020 | 2646 | 828 |  | CORR | GENE | 08:15 | 08:18 | 08:25 | 601 | 119 | 10 | EXT | Аномалия находится на упругопластическом изгибе: R=426 D, максимальное растяжение на 5.9 час. | 0.94 | (c)
8987.92 | 5.855 | 5.853 | -5.345 | -5.347 | -1640 | -1572 | -1571 | 1502 | 5318 | 832 |  | CORR | CIGR | 07:36 | 07:47 | 07:47 | 29 | 138 | 11 | EXT | Аномалия находится на упругопластическом изгибе: R=489 D, максимальное растяжение на 11.6 час. | 0.89 | (c)
9004.095 | 0 | -0.025 | -11.61 | -11.635 | 876 | 1395 | 1644 | 876 |  | 834 | Нарушение формы кольцевого шва | GWAN |  | 06:49 | 08:13 | 08:53 | 0 | 1536 |  | EXT | Нарушение формы кольцевого шва Аномалия находится на упругопластическом изгибе: R=591 D, максимальное растяжение на 11.2 час. |  | (c)
9015.163 | 11.068 | 10.811 | -0.542 | -0.799 | 449 | 857 | 761 | 449 | 493 | 834 |  | CORR | GENE | 05:41 | 06:46 | 06:31 | 306 | 624 | 10 | EXT | Аномалия находится на упругопластическом изгибе: R=704 D, максимальное растяжение на 0.3 час. | 0.92 | (c)
9015.705 | 0 | -0.028 | -11.17 | -11.198 | 1274 | 2050 | 1909 | 1274 |  | 835 | Нарушение формы кольцевого шва | GWAN |  | 02:34 | 04:39 | 04:16 | 0 | 1270 |  | EXT | Нарушение формы кольцевого шва Аномалия находится на упругопластическом изгибе: R=705 D, максимальное растяжение на 0.3 час. |  | (c)
9015.705 | 0 | -0.029 | -11.17 | -11.199 | -896 | -608 | -721 | 546 |  | 835 | Нарушение формы кольцевого шва | GWAN |  | 08:44 | 09:30 | 09:12 | 0 | 350 |  | EXT | Нарушение формы кольцевого шва Аномалия находится на упругопластическом изгибе: R=705 D, максимальное растяжение на 0.3 час. |  | (c)
9024.433 | 8.728 | 8.635 | -2.442 | -2.535 | 2167 | 2201 | 2202 | 2167 | 2154 | 835 |  | CORR | GENE | 04:58 | 05:03 | 05:04 | 381 | 71 | 10 | EXT |  | 0.93 | (c)
9071.265 | 9.85 | 7.536 | -1.8 | -4.114 | 2209 | -2170 | -2139 | 2027 | 498 | 839 |  | CORR | GENE | 08:07 | 08:20 | 08:25 | 3616 | 225 | 11 | EXT |  | 0.99 | (c)
9107.025 | 0 | 0 | -11.42 | -11.42 | 1465 | 1691 | 1627 | 440 | 0 | 843 | Смещение кромок | GWAN |  | 02:21 | 02:58 | 02:48 | 0 | 325 | 15 | EXT | Смещение кромок Наружу Величина смещения - 2.4 мм. |  | (c)
9107.025 | 0 | -0.028 | -11.42 | -11.448 | -1065 | -1065 | -767 | 469 |  | 843 | Нарушение формы кольцевого шва | GWAN |  | 07:33 | 07:33 | 08:21 | 0 | 597 |  | EXT | Нарушение формы кольцевого шва |  | (c)
9133.865 | 3.89 | 3.871 | -7.37 | -7.389 | 1406 | 1488 | 1503 | 1406 | 3871 | 845 |  | CORR | CIGR | 04:06 | 04:19 | 04:22 | 37 | 193 | 12 | EXT |  | 0.89 | (c)
9135.107 | 5.132 | 5.109 | -6.128 | -6.151 | 1809 | 1910 | 1932 | 1809 | 5109 | 845 |  | CORR | GENE | 05:11 | 05:27 | 05:31 | 100 | 245 | 12 | EXT |  | 0.89 | (c)
9136.13 | 6.155 | 6.09 | -5.105 | -5.17 | 781 | 1295 | 1175 | 781 | 5030 | 845 |  | CORR | GENE | 02:25 | 03:48 | 03:29 | 140 | 788 | 13 | EXT |  | 0.9 | (c)
9162.515 | 9.7 | 9.478 | -1.78 | -2.002 | -628 | -599 | -600 | 571 | 1698 | 847 |  | CORR | GENE | 05:29 | 05:34 | 05:33 | 304 | 57 | 11 | EXT |  | 0.92 | (c)
9191.45 | 4.075 | 3.967 | -7.085 | -7.193 | -1476 | -1467 | -1458 | 1441 | 3967 | 850 |  | CORR | AXGR | 05:24 | 05:26 | 05:27 | 134 | 35 | 15 | EXT |  | 0.9 | (c)
9200.762 | 2.227 | 2.214 | -9.043 | -9.056 | 1376 | 1524 | 1483 | 640 | 2214 | 851 |  | CORR | CIGR | 05:34 | 05:58 | 05:52 | 40 | 214 | 14 | EXT |  | 0.89 | (c)
9202.84 | 4.305 | 4.293 | -6.965 | -6.977 | 1340 | 1414 | 1388 | 794 | 4293 | 851 |  | CORR | CIGR | 05:28 | 05:40 | 05:36 | 26 | 96 | 12 | EXT |  | 0.89 | (c)
9224.164 | 2.999 | 2.922 | -8.591 | -8.668 | 1633 | 1664 | 1664 | 536 | 2922 | 853 |  | CORR | GENE | 06:03 | 06:08 | 06:08 | 208 | 61 | 11 | EXT |  | 0.91 | (c)
9255.943 | 0.528 | 0.501 | -11.112 | -11.139 | 1752 | 2110 | 1996 | 0 | 501 | 856 |  | CORR | GENE | 04:37 | 05:35 | 05:16 | 97 | 489 | 10 | EXT | Аномалия находится на упругопластическом изгибе: R=940 D, максимальное растяжение на 5.4 час. | 0.89 | (c)
9277.79 | 10.735 | 10.564 | -0.685 | -0.856 | -1025 | -991 | -992 | 960 | 375 | 857 |  | CORR | GENE | 06:28 | 06:33 | 06:33 | 481 | 65 | 10 | EXT |  | 0.94 | (c)
9278.599 | 0.124 | 0.086 | -9.856 | -9.894 | 1393 | 1681 | 1588 | 447 | 86 | 858 |  | CORR | GENE | 05:20 | 06:07 | 05:52 | 81 | 391 | 15 | EXT |  | 0.89 | (c)
9288.455 | 0 | -0.018 | -11.34 | -11.358 | 1804 | 1949 | 1884 | 267 |  | 859 | Нарушение формы кольцевого шва | GWAN |  | 05:51 | 06:14 | 06:04 | 0 | 159 |  | EXT | Нарушение формы кольцевого шва |  | (c)
9288.455 | 0 | 0 | -11.34 | -11.34 | -905 | -487 | -658 | 410 | 0 | 859 | Смещение кромок | GWAN |  | 10:34 | 11:41 | 11:14 | 0 | 495 | 27 | EXT | Смещение кромок Наружу Величина смещения - 4.3 мм. |  | (c)
9365.438 | 9.683 | 9.674 | -1.917 | -1.926 | 1677 | 1748 | 1732 | 443 | 1901 | 865 |  | CORR | CIGR | 05:48 | 05:59 | 05:57 | 25 | 110 | 10 | EXT |  | 0.89 | (c)
9401.805 | 0 | -0.046 | -11.31 | -11.356 | 1509 | 2132 | -2169 | 0 |  | 869 | Нарушение формы кольцевого шва | GWAN |  | 01:42 | 03:22 | 03:48 | 0 | 1565 |  | EXT | Нарушение формы кольцевого шва Аномалия находится на отводе. |  | (c)
9401.805 | 0 | -0.02 | -11.31 | -11.33 | -1046 | -529 | -732 | 418 |  | 869 | Нарушение формы кольцевого шва | GWAN |  | 06:49 | 08:13 | 07:40 | 0 | 627 |  | EXT | Нарушение формы кольцевого шва Аномалия находится на отводе. |  | (c)
9401.805 | 0 | -0.033 | -11.31 | -11.343 | 325 | 440 | 475 | 325 |  | 869 | Нарушение формы кольцевого шва | GWAN |  | 10:30 | 10:49 | 10:55 | 0 | 300 |  | EXT | Нарушение формы кольцевого шва Аномалия находится на отводе. |  | (c)
9420.574 | 7.459 | 7.442 | -4.291 | -4.308 | -682 | -640 | -639 | 595 | 4288 | 870 |  | CORR | CIGR | 04:08 | 04:15 | 04:15 | 20 | 87 | 11 | EXT |  | 0.89 | (c)
9424.865 | 0 | -0.024 | -11.47 | -11.494 | -1898 | -1141 | -1187 | 475 |  | 871 | Нарушение формы кольцевого шва | GWAN |  | 02:09 | 04:11 | 04:04 | 0 | 1422 |  | EXT | Нарушение формы кольцевого шва |  | (c)
9424.865 | 0 | -0.019 | -11.47 | -11.489 | -236 | -29 | -42 | 0 |  | 871 | Нарушение формы кольцевого шва | GWAN |  | 06:37 | 07:11 | 07:09 | 0 | 388 |  | EXT | Нарушение формы кольцевого шва |  | (c)
9453.831 | 0 | -0.011 | -3.992 | -4.003 | 1941 | -2217 | 2154 | 1941 |  | 874 | Нарушение формы кольцевого шва | GWAN |  | 01:59 | 02:48 | 02:34 | 0 | 425 |  | EXT | Нарушение формы кольцевого шва |  | (c)
9453.831 | 0 | -0.011 | -3.992 | -4.003 | 42 | 203 | 188 | 42 |  | 874 | Нарушение формы кольцевого шва | GWAN |  | 08:53 | 09:19 | 09:17 | 0 | 291 |  | EXT | Нарушение формы кольцевого шва |  | (c)
9457.823 | 0 | -0.032 | -11.389 | -11.421 | 762 | 1143 | 1070 | 762 |  | 875 | Нарушение формы кольцевого шва | GWAN |  | 01:43 | 02:45 | 02:33 | 0 | 616 |  | EXT | Нарушение формы кольцевого шва |  | (c)
9457.823 | 0 | -0.024 | -11.389 | -11.413 | -992 | -539 | -690 | 387 |  | 875 | Нарушение формы кольцевого шва | GWAN |  | 09:00 | 10:13 | 09:49 | 0 | 606 |  | EXT | Нарушение формы кольцевого шва |  | (c)
9535.781 | 11.093 | 11.053 | -0.637 | -0.677 | 609 | 619 | 619 | 609 | 572 | 881 |  | CORR | AXGR | 07:11 | 07:13 | 07:13 | 105 | 21 | 13 | EXT |  | 0.89 | (c)
9559.241 | 0 | -0.016 | -11.67 | -11.686 | -1915 | -1699 | -1609 | 1303 |  | 884 | Нарушение формы кольцевого шва | GWAN |  | 05:32 | 06:07 | 06:21 | 0 | 612 |  | EXT | Нарушение формы кольцевого шва |  | (c)
9600.675 | 0 | -0.017 | -5.592 | -5.609 | 1438 | 1859 | 1668 | 1438 |  | 888 | Нарушение формы кольцевого шва | GWAN |  | 01:49 | 02:57 | 02:26 | 0 | 459 |  | EXT | Нарушение формы кольцевого шва Аномалия находится на упругопластическом изгибе: R=564 D, максимальное растяжение на 5.7 час. |  | (c)
9600.675 | 0 | 0 | -5.592 | -5.592 | -1370 | -987 | -993 | 616 | 0 | 888 | Смещение кромок | GWAN |  | 06:16 | 07:18 | 07:17 | 0 | 754 | 16 | EXT | Смещение кромок Вовнутрь Величина смещения - 2.6 мм. Аномалия находится на упругопластическом изгибе: R=564 D, максимальное растяжение на 5.7 час. |  | (c)
9612.486 | 0 | -0.039 | -8.37 | -8.409 | -1079 | -891 | -904 | 730 |  | 890 | Нарушение формы кольцевого шва | GWAN |  | 09:58 | 10:28 | 10:26 | 0 | 349 |  | EXT | Нарушение формы кольцевого шва |  | (c)
9616.634 | 4.148 | 4.089 | -4.222 | -4.281 | 656 | 678 | 679 | 656 | 4089 | 890 |  | CORR | AXGR | 02:38 | 02:41 | 02:41 | 136 | 45 | 10 | EXT |  | 0.9 | (c)
9619.494 | 7.008 | 6.868 | -1.362 | -1.502 | -746 | -618 | -606 | 467 | 1246 | 890 |  | CORR | GENE | 10:52 | 11:12 | 11:14 | 256 | 279 | 12 | EXT |  | 0.92 | (c)
9649.636 | 11.221 | 11.203 | -0.149 | -0.167 | 1565 | 1682 | 1651 | 494 | 147 | 894 |  | CORR | CIGR | 04:19 | 04:38 | 04:33 | 20 | 171 | 12 | EXT |  | 0.89 | (c)
9649.785 | 0 | -0.081 | -11.53 | -11.611 | -1942 | -1829 | -1855 | 1769 | 0 | 895 | Внутришовный дефект | GWAN |  | 04:45 | 05:03 | 04:59 | 0 | 173 | 17 | MID | Внутришовный дефект |  | (c)
9649.785 | 0 | -0.012 | -11.53 | -11.542 | -1728 | -1712 | -1674 | 1620 |  | 895 | Нарушение формы кольцевого шва | GWAN |  | 05:19 | 05:22 | 05:28 | 0 | 108 |  | EXT | Нарушение формы кольцевого шва |  | (c)
9649.873 | 0.088 | 0.069 | -11.442 | -11.461 | 2062 | 2170 | 2196 | 2062 | 69 | 895 |  | CORR | GENE | 03:31 | 03:48 | 03:53 | 85 | 269 | 10 | EXT |  | 0.89 | (c)
9649.959 | 0.174 | 0.057 | -11.356 | -11.473 | -1762 | -1758 | -1731 | 1700 | 57 | 895 |  | CORR | GENE | 05:14 | 05:14 | 05:19 | 117 | 62 | 10 | EXT |  | 0.89 | (c)
9650.091 | 0.306 | 0.243 | -11.224 | -11.287 | -1753 | -1551 | -1627 | 1500 | 243 | 895 |  | CORR | GENE | 05:15 | 05:48 | 05:36 | 153 | 253 | 10 | EXT |  | 0.9 | (c)
9652.929 | 3.144 | 3.133 | -8.386 | -8.397 | -1755 | -1674 | -1708 | 1660 | 3133 | 895 |  | CORR | CIGR | 05:15 | 05:28 | 05:23 | 36 | 95 | 10 | EXT |  | 0.89 | (c)
9653.691 | 3.906 | 3.852 | -7.624 | -7.678 | -1409 | -1268 | -1309 | 1209 | 3852 | 895 |  | CORR | GENE | 06:11 | 06:34 | 06:27 | 89 | 200 | 13 | EXT |  | 0.89 | (c)
9655.447 | 5.662 | 5.578 | -5.868 | -5.952 | -2047 | -2038 | -2030 | 2013 | 5578 | 895 |  | CORR | AXGR | 04:28 | 04:29 | 04:31 | 167 | 34 | 15 | EXT |  | 0.91 | (c)
9655.591 | 5.806 | 5.768 | -5.724 | -5.762 | -2201 | -2112 | -2119 | 2036 | 5696 | 895 |  | CORR | GENE | 04:03 | 04:17 | 04:16 | 66 | 165 | 12 | EXT |  | 0.89 | (c)
9656.628 | 6.843 | 6.818 | -4.687 | -4.712 | -1682 | -1501 | -1553 | 1423 | 4676 | 895 |  | CORR | CIGR | 05:27 | 05:56 | 05:48 | 36 | 259 | 10 | EXT |  | 0.89 | (c)
9657.002 | 7.217 | 7.161 | -4.313 | -4.369 | -1646 | -1600 | -1611 | 1576 | 4237 | 895 |  | CORR | GENE | 05:33 | 05:40 | 05:38 | 132 | 70 | 10 | EXT |  | 0.9 | (c)
9657.28 | 7.495 | 7.415 | -4.035 | -4.115 | -740 | -722 | -725 | 710 | 3974 | 895 |  | CORR | AXGR | 07:59 | 08:02 | 08:01 | 141 | 30 | 10 | EXT |  | 0.9 | (c)
9657.964 | 8.179 | 8.156 | -3.351 | -3.374 | -1107 | -970 | -1020 | 933 | 3346 | 895 |  | CORR | CIGR | 06:59 | 07:22 | 07:14 | 28 | 174 | 10 | EXT |  | 0.89 | (c)
9658.16 | 8.375 | 8.351 | -3.155 | -3.179 | 2077 | 2139 | 2156 | 2077 | 3143 | 895 |  | CORR | CIGR | 03:33 | 03:43 | 03:46 | 36 | 159 | 10 | EXT |  | 0.89 | (c)
9658.199 | 8.414 | 8.37 | -3.116 | -3.16 | 1773 | 1893 | 1894 | 1773 | 3112 | 895 |  | CORR | GENE | 02:44 | 03:04 | 03:04 | 48 | 243 | 12 | EXT |  | 0.89 | (c)
9658.242 | 8.457 | 8.428 | -3.073 | -3.102 | -819 | -753 | -711 | 602 | 3055 | 895 |  | CORR | CIGR | 07:46 | 07:57 | 08:03 | 47 | 217 | 12 | EXT |  | 0.89 | (c)
9658.588 | 8.803 | 8.775 | -2.727 | -2.755 | -1679 | -1577 | -1583 | 1486 | 2715 | 895 |  | CORR | CIGR | 05:27 | 05:44 | 05:43 | 40 | 193 | 13 | EXT |  | 0.89 | (c)
9659.898 | 10.113 | 10.074 | -1.417 | -1.456 | -1501 | -1222 | -1246 | 991 | 1382 | 895 |  | CORR | GENE | 05:56 | 06:41 | 06:37 | 74 | 510 | 14 | EXT |  | 0.89 | (c)
9659.974 | 10.189 | 10.165 | -1.341 | -1.365 | 2153 | -1724 | -1983 | 1657 | 1294 | 895 |  | CORR | GENE | 03:46 | 05:20 | 04:38 | 71 | 651 | 13 | EXT |  | 0.89 | (c)
9660.216 | 10.431 | 10.41 | -1.099 | -1.12 | -1307 | -1222 | -1234 | 1160 | 1097 | 895 |  | CORR | CIGR | 06:27 | 06:41 | 06:39 | 23 | 147 | 15 | EXT |  | 0.89 | (c)
9660.239 | 10.454 | 10.438 | -1.076 | -1.092 | -1487 | -1417 | -1433 | 1379 | 1071 | 895 |  | CORR | CIGR | 05:58 | 06:10 | 06:07 | 21 | 108 | 11 | EXT |  | 0.89 | (c)
9664.85 | 3.535 | 3.481 | -8.035 | -8.089 | 1818 | 2193 | 2112 | 1818 | 3481 | 896 |  | CORR | GENE | 05:42 | 06:42 | 06:29 | 106 | 588 | 10 | EXT |  | 0.89 | (c)
9683.954 | 1.719 | 1.707 | -9.791 | -9.803 | 1820 | 2170 | 2018 | 14 | 1707 | 898 |  | CORR | GENE | 03:21 | 04:18 | 03:53 | 80 | 397 | 12 | EXT |  | 0.89 | (c)
9686.015 | 3.78 | 3.472 | -7.73 | -8.038 | -1165 | -1140 | -1115 | 1065 | 3472 | 898 |  | CORR | GENE | 07:19 | 07:24 | 07:28 | 601 | 100 | 10 | EXT |  | 0.94 | (c)
9686.251 | 4.016 | 3.999 | -7.494 | -7.511 | 1585 | 1610 | 1662 | 491 | 3999 | 898 |  | CORR | CIGR | 02:43 | 02:47 | 02:56 | 32 | 155 | 12 | EXT |  | 0.89 | (c)
9686.893 | 4.658 | 4.643 | -6.852 | -6.867 | -1925 | -1788 | -1764 | 305 | 4643 | 898 |  | CORR | GENE | 05:17 | 05:39 | 05:43 | 129 | 323 | 10 | EXT |  | 0.9 | (c)
9691.574 | 9.339 | 9.238 | -2.171 | -2.272 | -684 | -665 | -655 | 625 | 2010 | 898 |  | SCC | GENE | 08:37 | 08:40 | 08:42 | 262 | 59 | 31 | EXT |  | 1.02 | (a)
9691.777 | 9.542 | 7.912 | -1.968 | -3.598 | -2219 | -2202 | -2106 | 11 | 1838 | 898 |  | SCC | GENE | 04:29 | 04:32 | 04:48 | 1760 | 226 | 29 | EXT | Аномалия находится в зоне сварного шва. | 1.05 | (a)
9692.912 | 10.677 | 10.436 | -0.833 | -1.074 | -763 | -725 | -707 | 650 | 672 | 898 |  | SCC | GENE | 08:24 | 08:30 | 08:33 | 402 | 113 | 22 | EXT |  | 1 | (b)
9693.267 | 11.032 | 9.56 | -0.478 | -1.95 | -1215 | -1133 | -1109 | 1004 | 69 | 898 |  | SCC | GENE | 07:11 | 07:25 | 07:28 | 1881 | 212 | 31 | EXT | Аномалия находится в зоне сварного шва. | 1.1 | (a)
9693.424 | 11.189 | 10.098 | -0.321 | -1.412 | -2197 | -2147 | -2152 | 34 | 203 | 898 |  | SCC | GENE | 04:33 | 04:41 | 04:40 | 1209 | 89 | 30 | EXT | Аномалия находится в зоне сварного шва. | 1.07 | (a)
9693.843 | 0.098 | 0.056 | -11.232 | -11.274 | 1485 | 1519 | 1530 | 657 | 56 | 899 |  | SCC | GENE | 03:27 | 03:32 | 03:34 | 782 | 88 | 16 | EXT | Аномалия находится в зоне сварного шва. | 1 | (b)
9694.198 | 0.453 | 0.258 | -10.877 | -11.072 | 1792 | 1860 | 1845 | 332 | 258 | 899 |  | SCC | GENE | 04:16 | 04:27 | 04:25 | 525 | 107 | 15 | EXT |  | 1 | (b)
9697.839 | 4.094 | 4.067 | -7.236 | -7.263 | 1023 | 1182 | 1163 | 928 | 4067 | 899 |  | CORR | CIGR | 02:12 | 02:38 | 02:35 | 46 | 279 | 10 | EXT |  | 0.89 | (c)
9701.379 | 7.634 | 7.608 | -3.696 | -3.722 | 1726 | 1797 | 1844 | 269 | 3681 | 899 |  | CORR | CIGR | 04:06 | 04:17 | 04:25 | 41 | 236 | 9 | EXT |  | 0.89 | (c)
9701.517 | 7.772 | 7.742 | -3.558 | -3.588 | 2043 | 2125 | 2145 | 0 | 3546 | 899 |  | CORR | CIGR | 04:57 | 05:10 | 05:13 | 42 | 204 | 11 | EXT |  | 0.89 | (c)
9706.216 | 1.141 | 1.137 | -10.119 | -10.123 | 1875 | 1937 | 1921 | 263 | 1137 | 900 |  | CORR | CIGR | 05:09 | 05:19 | 05:16 | 20 | 92 | 14 | EXT |  | 0.89 | (c)
9708.122 | 3.047 | 2.881 | -8.213 | -8.379 | 1483 | 1948 | 1825 | 64 | 2881 | 900 |  | CORR | GENE | 04:06 | 05:21 | 05:01 | 275 | 683 | 11 | EXT |  | 0.92 | (c)
9708.266 | 3.191 | 3.179 | -8.069 | -8.081 | 1433 | 1580 | 1518 | 627 | 3179 | 900 |  | CORR | GENE | 03:58 | 04:21 | 04:11 | 526 | 170 | 13 | EXT |  | 0.96 | (c)
9708.542 | 3.467 | 3.257 | -7.793 | -8.003 | 1812 | 1847 | 1843 | 357 | 3257 | 900 |  | CORR | GENE | 04:59 | 05:04 | 05:04 | 544 | 61 | 15 | EXT |  | 0.97 | (c)
9708.933 | 3.858 | 3.632 | -7.402 | -7.628 | 1693 | 1718 | 1735 | 454 | 3632 | 900 |  | CORR | GENE | 04:40 | 04:43 | 04:46 | 767 | 83 | 10 | EXT |  | 0.95 | (c)
9711.491 | 6.416 | 6.388 | -4.844 | -4.872 | 1148 | 1240 | 1286 | 807 | 4828 | 900 |  | CORR | CIGR | 03:12 | 03:26 | 03:34 | 44 | 275 | 15 | EXT |  | 0.89 | (c)
9715.017 | 9.942 | 9.895 | -1.318 | -1.365 | 1648 | 1654 | 1662 | 555 | 1259 | 900 |  | CORR | AXGR | 04:32 | 04:33 | 04:34 | 106 | 27 | 12 | EXT |  | 0.89 | (c)
9722.561 | 6.226 | 6.161 | -5.464 | -5.529 | -983 | -862 | -880 | 776 | 5312 | 901 |  | CORR | GENE | 07:46 | 08:06 | 08:03 | 217 | 207 | 10 | EXT |  | 0.91 | (c)
9732.199 | 4.174 | 4.163 | -7.009 | -7.02 | 345 | 428 | 410 | 345 | 4163 | 902 |  | CORR | CIGR | 04:05 | 04:18 | 04:15 | 24 | 129 | 12 | EXT |  | 0.89 | (c)
9732.681 | 4.656 | 4.652 | -6.527 | -6.531 | 514 | 587 | 574 | 514 | 4652 | 902 |  | CORR | CIGR | 04:32 | 04:44 | 04:42 | 23 | 121 | 10 | EXT |  | 0.89 | (c)
9737.601 | 9.576 | 9.576 | -1.607 | -1.607 | 327 | 403 | 396 | 327 | 1588 | 902 |  | CORR | CIGR | 04:02 | 04:14 | 04:13 | 19 | 139 | 10 | EXT |  | 0.89 | (c)
9738.925 | 10.9 | 10.89 | -0.283 | -0.293 | 214 | 296 | 275 | 214 | 269 | 902 |  | CORR | CIGR | 03:43 | 03:57 | 03:53 | 24 | 123 | 11 | EXT |  | 0.89 | (c)
9854.077 | 2.712 | 2.549 | -8.688 | -8.851 | 413 | 539 | 531 | 413 | 2549 | 913 |  | CORR | GENE | 05:42 | 06:02 | 06:01 | 368 | 237 | 10 | EXT |  | 0.93 | (c)
9854.886 | 3.521 | 3.483 | -7.879 | -7.917 | 317 | 596 | 502 | 317 | 3483 | 913 |  | CORR | GENE | 05:27 | 06:12 | 05:56 | 132 | 371 | 10 | EXT |  | 0.9 | (c)
9883.12 | 8.965 | 8.48 | -2.375 | -2.86 | -1974 | -1891 | -1819 | 1664 | 2275 | 915 |  | CORR | GENE | 05:24 | 05:37 | 05:49 | 585 | 310 | 10 | EXT |  | 0.94 | (c)
9884.788 | 10.633 | 10.502 | -0.707 | -0.838 | -1825 | -1731 | -1742 | 1659 | 392 | 915 |  | CORR | GENE | 05:48 | 06:03 | 06:01 | 446 | 166 | 15 | EXT |  | 0.96 | (c)
9934.937 | 4.542 | 4.467 | -7.048 | -7.123 | -855 | -753 | -771 | 688 | 4467 | 920 |  | CORR | GENE | 07:19 | 07:35 | 07:32 | 101 | 167 | 11 | EXT |  | 0.89 | (c)
9955.1 | 3.385 | 3.371 | -8.095 | -8.109 | -2079 | -2011 | -2029 | 151 | 3371 | 922 |  | CORR | CIGR | 04:23 | 04:34 | 04:31 | 18 | 100 | 15 | EXT |  | 0.89 | (c)
9955.503 | 3.788 | 3.77 | -7.692 | -7.71 | -2081 | -1993 | -2018 | 149 | 3770 | 922 |  | CORR | CIGR | 04:23 | 04:37 | 04:33 | 22 | 127 | 13 | EXT |  | 0.89 | (c)
9956.475 | 4.76 | 4.672 | -6.72 | -6.808 | -2015 | -1971 | -1980 | 216 | 4672 | 922 |  | CORR | GENE | 04:34 | 04:41 | 04:39 | 163 | 69 | 11 | EXT |  | 0.9 | (c)
9956.665 | 4.95 | 4.931 | -6.53 | -6.549 | -2099 | -1997 | -2011 | 131 | 4931 | 922 |  | CORR | CIGR | 04:20 | 04:37 | 04:34 | 46 | 176 | 10 | EXT |  | 0.89 | (c)
9974.355 | 0 | -0.034 | -11.5 | -11.534 | 1173 | 1665 | 1496 | 412 |  | 924 | Нарушение формы кольцевого шва | GWAN |  | 01:20 | 02:40 | 02:12 | 0 | 646 |  | EXT | Нарушение формы кольцевого шва |  | (c)
9974.355 | 0 | -0.02 | -11.5 | -11.52 | 2193 | -1542 | -1822 | 0 |  | 924 | Нарушение формы кольцевого шва | GWAN |  | 04:05 | 06:02 | 05:17 | 0 | 892 |  | EXT | Нарушение формы кольцевого шва |  | (c)
9974.355 | 0 | 0 | -11.5 | -11.5 | -1261 | -788 | -986 | 711 | 0 | 924 | Смещение кромок | GWAN |  | 06:47 | 08:04 | 07:32 | 0 | 550 | 15 | EXT | Смещение кромок Вовнутрь Величина смещения - 2.3 мм. |  | (c)
9974.355 | 0 | -0.023 | -11.5 | -11.523 | -646 | -572 | -522 | 397 |  | 924 | Нарушение формы кольцевого шва | GWAN |  | 08:26 | 08:38 | 08:47 | 0 | 249 |  | EXT | Нарушение формы кольцевого шва |  | (c)
9974.355 | 0 | -0.028 | -11.5 | -11.528 | 224 | 265 | 335 | 224 |  | 924 | Нарушение формы кольцевого шва | GWAN |  | 10:47 | 10:54 | 11:05 | 0 | 223 |  | EXT | Нарушение формы кольцевого шва |  | (c)
9993.487 | 7.632 | 7.611 | -3.928 | -3.949 | 1655 | 1750 | 1722 | 441 | 3915 | 925 |  | CORR | CIGR | 04:04 | 04:19 | 04:14 | 34 | 134 | 10 | EXT |  | 0.89 | (c)
9997.415 | 0 | -0.016 | -11.49 | -11.506 | 2199 | -1375 | -1506 | 0 |  | 926 | Нарушение формы кольцевого шва | GWAN |  | 06:10 | 08:34 | 08:13 | 0 | 1513 |  | EXT | Нарушение формы кольцевого шва |  | (c)
10003.275 | 5.86 | 5.232 | -5.63 | -6.258 | -1716 | -1704 | -1665 | 514 | 5232 | 926 |  | CORR | GENE | 07:39 | 07:41 | 07:47 | 804 | 103 | 10 | EXT |  | 0.95 | (c)
10008.905 | 0 | 0 | -11.38 | -11.38 | -715 | -652 | -599 | 484 | 0 | 927 | Смещение кромок | GWAN |  | 11:56 | 00:06 | 00:14 | 0 | 231 | 17 | EXT | Смещение кромок Вовнутрь Величина смещения - 2.7 мм. |  | (c)
10008.905 | 0 | 0 | -11.38 | -11.38 | -30 | 427 | 437 | 0 | 0 | 927 | Смещение кромок | GWAN |  | 01:46 | 02:60 | 03:02 | 0 | 935 | 19 | EXT | Смещение кромок Наружу Величина смещения - 3 мм. |  | (c)
10008.905 | 0 | 0 | -11.38 | -11.38 | 1437 | 1709 | 2223 | 0 | 0 | 927 | Смещение кромок | GWAN |  | 05:43 | 06:27 | 07:50 | 0 | 1573 | 18 | EXT | Смещение кромок Наружу Величина смещения - 2.8 мм. |  | (c)
10031.445 | 0 | 0 | -11.558 | -11.558 | 1366 | 1613 | 1610 | 377 | 0 | 930а | Смещение кромок | GWAN |  | 05:13 | 05:52 | 05:52 | 0 | 488 | 15 | EXT | Смещение кромок Наружу Величина смещения - 2.3 мм. |  | (c)
10031.445 | 0 | -0.034 | -11.558 | -11.592 | -2000 | -1480 | -1641 | 230 |  | 930а | Нарушение формы кольцевого шва | GWAN |  | 08:09 | 09:33 | 09:07 | 0 | 718 |  | EXT | Нарушение формы кольцевого шва |  | (c)
10031.445 | 0 | 0 | -11.558 | -11.558 | -871 | -617 | -669 | 468 | 0 | 930а | Смещение кромок | GWAN |  | 11:11 | 11:52 | 11:44 | 0 | 403 | 18 | EXT | Смещение кромок Наружу Величина смещения - 2.8 мм. |  | (c)
10079.438 | 0 | -0.022 | -8.857 | -8.879 | -1188 | -684 | -860 | 533 |  | 934а | Нарушение формы кольцевого шва | GWAN |  | 10:41 | 00:03 | 11:34 | 0 | 655 |  | EXT | Нарушение формы кольцевого шва |  | (c)
10237.805 | 0 | -0.022 | -11.57 | -11.592 | -441 | 332 | 205 | 0 |  | 948 | Нарушение формы кольцевого шва | GWAN |  | 00:18 | 02:23 | 02:03 | 0 | 1293 |  | EXT | Нарушение формы кольцевого шва |  | (c)
10237.805 | 0 | -0.018 | -11.57 | -11.588 | 1402 | -1168 | -2080 | 0 |  | 948 | Нарушение формы кольцевого шва | GWAN |  | 05:16 | 10:21 | 07:54 | 0 | 1958 |  | EXT | Нарушение формы кольцевого шва |  | (c)
10272.215 | 0 | -0.029 | -5.41 | -5.439 | -51 | 742 | 409 | 0 |  | 951 | Нарушение формы кольцевого шва | GWAN |  | 00:41 | 02:49 | 01:56 | 0 | 919 |  | EXT | Нарушение формы кольцевого шва Аномалия находится на упругопластическом изгибе: R=413 D, максимальное растяжение на 6.3 час. |  | (c)
10272.215 | 0 | -0.028 | -5.41 | -5.438 | 2147 | -2226 | -1973 | 0 |  | 951 | Нарушение формы кольцевого шва | GWAN |  | 06:36 | 06:50 | 07:31 | 0 | 683 |  | EXT | Нарушение формы кольцевого шва Аномалия находится на упругопластическом изгибе: R=413 D, максимальное растяжение на 6.3 час. |  | (c)
10272.215 | 0 | -0.036 | -5.41 | -5.446 | -1181 | -1004 | -856 | 530 |  | 951 | Нарушение формы кольцевого шва | GWAN |  | 09:39 | 10:08 | 10:32 | 0 | 651 |  | EXT | Нарушение формы кольцевого шва Аномалия находится на упругопластическом изгибе: R=413 D, максимальное растяжение на 6.3 час. |  | (c)
10282.935 | 0 | -0.061 | -11.47 | -11.531 | 224 | 1339 | 881 | 224 |  | 953 | Нарушение формы кольцевого шва | GWAN |  | 00:30 | 03:30 | 02:16 | 0 | 1315 |  | EXT | Нарушение формы кольцевого шва Аномалия находится на упругопластическом изгибе: R=530 D, максимальное растяжение на 5.9 час. |  | (c)
10282.935 | 0 | -0.03 | -11.47 | -11.5 | -1517 | -1454 | -1343 | 713 |  | 953 | Нарушение формы кольцевого шва | GWAN |  | 07:49 | 07:59 | 08:17 | 0 | 349 |  | EXT | Нарушение формы кольцевого шва Аномалия находится на упругопластическом изгибе: R=530 D, максимальное растяжение на 5.9 час. |  | (c)
10351.595 | 0 | -0.017 | -11.42 | -11.437 | 232 | 1937 | 1306 | 232 |  | 959 | Нарушение формы кольцевого шва | GWAN |  | 10:26 | 03:02 | 01:20 | 0 | 2148 |  | EXT | Нарушение формы кольцевого шва |  | (c)
10351.595 | 0 | -0.008 | -11.42 | -11.428 | -1727 | -1691 | -1662 | 1596 |  | 959 | Нарушение формы кольцевого шва | GWAN |  | 05:10 | 05:16 | 05:21 | 0 | 131 |  | EXT | Нарушение формы кольцевого шва |  | (c)
10351.595 | 0 | 0 | -11.42 | -11.42 | -1566 | -1474 | -1409 | 1252 | 0 | 959 | Смещение кромок | GWAN |  | 05:36 | 05:51 | 06:01 | 0 | 314 | 16 | EXT | Смещение кромок Наружу Величина смещения - 2.5 мм. |  | (c)
10351.595 | 0 | 0 | -11.42 | -11.42 | -1149 | -848 | -731 | 313 | 0 | 959 | Смещение кромок | GWAN |  | 06:44 | 07:32 | 07:51 | 0 | 836 | 19 | EXT | Смещение кромок Наружу Величина смещения - 2.9 мм. |  | (c)
10386.609 | 0.724 | 0.512 | -10.256 | -10.468 | -766 | -733 | -740 | 715 | 512 | 962 |  | CORR | GENE | 07:07 | 07:12 | 07:11 | 322 | 51 | 3 | EXT |  | 0.9 | (c)
10388.677 | 2.792 | 2.663 | -8.188 | -8.317 | -98 | -89 | -76 | 54 | 2663 | 962 |  | CORR | AXGR | 08:55 | 08:56 | 08:58 | 443 | 44 | 12 | EXT |  | 0.94 | (c)
10406.464 | 9.599 | 9.192 | -1.711 | -2.118 | -1017 | -977 | -961 | 905 | 1084 | 963 |  | CORR | GENE | 05:50 | 05:56 | 05:59 | 1034 | 111 | 11 | EXT |  | 0.97 | (c)
10407.835 | 10.97 | 10.923 | -0.34 | -0.387 | -1176 | -1098 | -1091 | 1006 | 330 | 963 |  | CORR | GENE | 05:24 | 05:36 | 05:38 | 57 | 170 | 10 | EXT |  | 0.89 | (c)
10467.271 | 2.026 | 2 | -9.391 | -9.417 | -1929 | -1742 | -1748 | 302 | 2000 | 969 |  | CORR | CIGR | 05:26 | 05:56 | 05:55 | 43 | 361 | 13 | EXT |  | 0.89 | (c)
10469.214 | 3.969 | 3.957 | -7.448 | -7.46 | -1721 | -1644 | -1665 | 510 | 3957 | 969 |  | CORR | CIGR | 05:59 | 06:12 | 06:08 | 29 | 111 | 10 | EXT |  | 0.89 | (c)
10469.722 | 4.477 | 4.45 | -6.94 | -6.967 | -2146 | -1895 | -1753 | 85 | 4450 | 969 |  | CORR | GENE | 04:51 | 05:31 | 05:54 | 105 | 785 | 12 | EXT |  | 0.89 | (c)
10476.662 | 0 | -0.027 | -9.476 | -9.503 | [5 empty] | 970 | Нарушение формы кольцевого шва | GWAN |  | 01:04 | 01:28 | 01:43 | 0 | 475 |  | EXT | Нарушение формы кольцевого шва Аномалия находится на упругопластическом изгибе: R=584 D, максимальное растяжение на 6.3 час. |  | (c)
10476.662 | 0 | -0.019 | -9.476 | -9.495 | [5 empty] | 970 | Нарушение формы кольцевого шва | GWAN |  | 06:22 | 07:09 | 06:56 | 0 | 425 |  | EXT | Нарушение формы кольцевого шва Аномалия находится на упругопластическом изгибе: R=584 D, максимальное растяжение на 6.3 час. |  | (c)
10476.662 | 0 | -0.033 | -9.476 | -9.509 | [5 empty] | 970 | Вышлифовка на шве | GWAN | GENE | 08:36 | 09:19 | 09:17 | 83 | 512 | 11 | EXT | Вышлифовка на шве Аномалия находится на упругопластическом изгибе: R=584 D, максимальное растяжение на 6.3 час. |  | (c)
10476.662 | 0 | -0.023 | -9.476 | -9.499 | [5 empty] | 970 | Нарушение формы кольцевого шва | GWAN |  | 11:03 | 11:19 | 11:21 | 0 | 221 |  | EXT | Нарушение формы кольцевого шва Аномалия находится на упругопластическом изгибе: R=584 D, максимальное растяжение на 6.3 час. |  | (c)
10529.71 | 7.126 | 7.11 | -4.205 | -4.221 | 864 | 974 | 965 | 864 | 4183 | 975 |  | CORR | CIGR | 02:59 | 03:17 | 03:15 | 38 | 203 | 16 | EXT |  | 0.89 | (c)
10556.384 | 11.049 | 10.984 | -0.011 | -0.076 | 1361 | 2015 | 1724 | 143 | 11 | 977 |  | CORR | GENE | 04:22 | 06:07 | 05:20 | 65 | 726 | 10 | EXT |  | 0.89 | (c)
10606.365 | 4.735 | 4.635 | -6.465 | -6.565 | 1302 | 1414 | 1376 | 780 | 4635 | 982 |  | CORR | GENE | 02:11 | 02:29 | 02:23 | 181 | 148 | 13 | EXT |  | 0.91 | (c)
10630.255 | 6.185 | 6.159 | -5.035 | -5.061 | -732 | -614 | -660 | 587 | 5030 | 984 |  | CORR | CIGR | 07:24 | 07:44 | 07:36 | 31 | 145 | 12 | EXT | Аномалия находится на упругопластическом изгибе: R=536 D, максимальное растяжение на 5 час. | 0.89 | (c)
10630.608 | 6.538 | 6.297 | -4.682 | -4.923 | -1506 | -1451 | -1421 | 725 | 4463 | 984 | Дефект проката | MIAN | GENE | 05:20 | 05:28 | 05:33 | 460 | 169 |  | EXT | Дефект проката Эквивалент потери металла 17%. Аномалия находится на упругопластическом изгибе: R=524 D, максимальное растяжение на 5 час. |  | (c)
10635.755 | 0.465 | 0.457 | -10.255 | -10.263 | -889 | -838 | -846 | 803 | 457 | 985 |  | CORR | CIGR | 06:28 | 06:36 | 06:35 | 16 | 86 | 11 | EXT | Аномалия находится на упругопластическом изгибе: R=362 D, максимальное растяжение на 5.2 час. | 0.89 | (c)
10643.2 | 7.91 | 7.894 | -2.81 | -2.826 | -1286 | -1163 | -1216 | 1145 | 2800 | 985 |  | CORR | CIGR | 05:24 | 05:44 | 05:35 | 26 | 141 | 14 | EXT | Аномалия находится на упругопластическом изгибе: R=333 D, максимальное растяжение на 5.7 час. | 0.99 | (c)
10649.158 | 3.148 | 3.059 | -7.892 | -7.981 | 1633 | 1665 | 1660 | 1633 | 3059 | 986 |  | CORR | GENE | 05:25 | 05:30 | 05:29 | 139 | 54 | 10 | EXT |  | 0.9 | (c)
10650.099 | 4.089 | 3.874 | -6.951 | -7.166 | 1601 | 1651 | 1626 | 1601 | 3874 | 986 |  | CORR | GENE | 05:20 | 05:28 | 05:24 | 282 | 50 | 11 | EXT |  | 0.92 | (c)
10670.206 | 1.776 | 1.64 | -9.214 | -9.35 | -16 | 4 | 0 | 0 | 1640 | 988 |  | LWAN | AXGR | 03:02 | 03:05 | 03:05 | 229 | 31 |  | INT | Эквивалент потери металла 10%. |  | (c)
10686.707 | 7.287 | 7.176 | -4.273 | -4.384 | 1247 | 1304 | 1309 | 1247 | 4216 | 989 |  | DENT | GENE | 03:05 | 03:14 | 03:15 | 168 | 124 | 0.5 | N/A | Глубина вмятины: 7 мм (0,5%). Линейка: 17 см в (718 см; 03:14 ч:мин) |  | (c)
10771.566 | 11.576 | 11.576 | -0.134 | -0.134 | 479 | 513 | 496 | 479 | 26 | 996 |  | CORR | AXGR | 07:12 | 07:17 | 07:15 | 108 | 34 | 15 | EXT |  | 0.9 | (c)
10778.74 | 7.04 | 7.02 | -4.52 | -4.54 | 969 | 1057 | 1049 | 969 | 4495 | 997 |  | CORR | CIGR | 04:51 | 05:05 | 05:04 | 45 | 160 | 11 | EXT |  | 0.89 | (c)
10781.494 | 9.794 | 7.709 | -1.766 | -3.851 | 2098 | 2150 | 2139 | 51 | 1627 | 997 |  | SCC | GENE | 07:53 | 08:02 | 07:60 | 2224 | 82 | 31 | EXT | Аномалия находится в зоне сварного шва. | 1.1 | (a)
10781.917 | 10.217 | 10.089 | -1.343 | -1.471 | 1998 | 2126 | 2075 | 78 | 347 | 997 |  | SCC | GENE | 07:37 | 07:58 | 07:50 | 1124 | 154 | 33 | EXT | Аномалия находится в зоне сварного шва. | 1.14 | (a)
10783.711 | 0.451 | 0.438 | -11.019 | -11.032 | 656 | 715 | 711 | 656 | 438 | 998 |  | CORR | CIGR | 04:25 | 04:34 | 04:33 | 25 | 109 | 12 | EXT |  | 0.89 | (c)
10784.862 | 1.602 | 1.52 | -9.868 | -9.95 | 1609 | 1695 | 1665 | 511 | 1520 | 998 |  | CORR | GENE | 06:59 | 07:12 | 07:07 | 402 | 111 | 12 | EXT |  | 0.94 | (c)
10787.713 | 4.453 | 4.432 | -7.017 | -7.038 | 1761 | 1816 | 1801 | 389 | 4432 | 998 |  | CORR | CIGR | 07:23 | 07:32 | 07:29 | 27 | 80 | 11 | EXT |  | 0.89 | (c)
10795.026 | 0.296 | 0.175 | -11.264 | -11.385 | 2186 | 2219 | 2221 | 0 | 175 | 999 |  | SCC | GENE | 04:46 | 04:51 | 04:51 | 923 | 71 | 15 | EXT | Аномалия находится в зоне сварного шва. | 1 | (a)
10796.108 | 1.378 | 1.251 | -10.182 | -10.309 | 2166 | 2195 | 2205 | 0 | 1251 | 999 |  | SCC | GENE | 04:42 | 04:47 | 04:49 | 642 | 79 | 30 | EXT | Аномалия находится в зоне сварного шва. | 1.06 | (a)
10817.476 | 0.066 | 0.048 | -11.454 | -11.472 | -1989 | -1902 | -1875 | 1760 | 48 | 1001 |  | CORR | CIGR | 06:16 | 06:30 | 06:35 | 38 | 230 | 12 | EXT |  | 0.89 | (c)
10855.802 | 3.822 | 3.803 | -7.398 | -7.417 | -1003 | -804 | -862 | 721 | 3803 | 1004 |  | CORR | CIGR | 05:16 | 05:48 | 05:39 | 34 | 282 | 10 | EXT |  | 0.89 | (c)
10858.097 | 6.117 | 6.099 | -5.103 | -5.121 | 372 | 417 | 454 | 372 | 5080 | 1004 |  | CORR | CIGR | 08:58 | 09:05 | 09:11 | 41 | 164 | 10 | EXT |  | 0.89 | (c)
10860.419 | 8.439 | 8.427 | -2.781 | -2.793 | -177 | -141 | -102 | 27 | 2766 | 1004 |  | GOUG | CIGR | 07:30 | 07:35 | 07:42 | 27 | 149 | 9 | EXT | Задир. |  | (c)
10860.42 | 8.44 | 8.388 | -2.78 | -2.832 | -155 | -111 | -115 | 75 | 2738 | 1004 |  | DENT | GENE | 07:33 | 07:40 | 07:39 | 94 | 80 | 0.6 | N/A | Глубина вмятины: 8 мм (0,6%). Линейка: 9 см в (839 см; 07:40 ч:мин) Аномалия находится вблизи продольного шва. Аномалия находится вблизи дефекта потери металла. |  | (c)
10930.95 | 0 | -0.028 | -11.44 | -11.468 | -886 | -700 | -712 | 538 |  | 1011 | Нарушение формы кольцевого шва | GWAN |  | 11:51 | 00:21 | 00:20 | 0 | 348 |  | EXT | Нарушение формы кольцевого шва |  | (c)
11123.888 | 0.608 | 0.544 | -11.052 | -11.116 | 316 | 715 | 617 | 316 | 544 | 1030 |  | CORR | GENE | 03:49 | 04:53 | 04:37 | 149 | 603 | 12 | EXT |  | 0.9 | (c)
11124.848 | 1.568 | 1.488 | -10.092 | -10.172 | 599 | 645 | 644 | 599 | 1488 | 1030 |  | CORR | GENE | 04:34 | 04:42 | 04:42 | 197 | 91 | 11 | EXT |  | 0.91 | (c)
11157.33 | 0 | -0.021 | -11.55 | -11.571 | 319 | 432 | 440 | 319 |  | 1033 | Нарушение формы кольцевого шва | GWAN |  | 02:05 | 02:23 | 02:24 | 0 | 243 |  | EXT | Нарушение формы кольцевого шва |  | (c)
11157.33 | 0 | -0.017 | -11.55 | -11.567 | 1259 | 1479 | 1504 | 482 |  | 1033 | Нарушение формы кольцевого шва | GWAN |  | 04:37 | 05:12 | 05:16 | 0 | 489 |  | EXT | Нарушение формы кольцевого шва |  | (c)
11157.33 | 0 | -0.027 | -11.55 | -11.577 | -1050 | -700 | -707 | 365 |  | 1033 | Нарушение формы кольцевого шва | GWAN |  | 10:24 | 11:20 | 11:19 | 0 | 684 |  | EXT | Нарушение формы кольцевого шва |  | (c)
11168.88 | 0 | -0.011 | -11.02 | -11.031 | 1267 | 1585 | 1624 | 250 |  | 1034 | Нарушение формы кольцевого шва | GWAN |  | 04:05 | 04:56 | 05:03 | 0 | 714 |  | EXT | Нарушение формы кольцевого шва |  | (c)
11168.88 | 0 | -0.02 | -11.02 | -11.04 | -794 | -525 | -564 | 335 |  | 1034 | Нарушение формы кольцевого шва | GWAN |  | 10:32 | 11:16 | 11:10 | 0 | 459 |  | EXT | Нарушение формы кольцевого шва |  | (c)
11350.67 | 0 | -0.018 | -11.23 | -11.248 | -76 | 9 | 238 | 0 |  | 1051 | Нарушение формы кольцевого шва | GWAN |  | 01:22 | 01:35 | 02:12 | 0 | 627 |  | EXT | Нарушение формы кольцевого шва |  | (c)
11350.67 | 0 | -0.011 | -11.23 | -11.241 | 721 | 1103 | 1166 | 621 |  | 1051 | Нарушение формы кольцевого шва | GWAN |  | 03:30 | 04:32 | 04:42 | 0 | 888 |  | EXT | Нарушение формы кольцевого шва |  | (c)
11350.67 | 0 | -0.021 | -11.23 | -11.251 | -1504 | -1168 | -1274 | 727 |  | 1051 | Нарушение формы кольцевого шва | GWAN |  | 09:31 | 10:25 | 10:08 | 0 | 459 |  | EXT | Нарушение формы кольцевого шва |  | (c)
11361.9 | 0 | -0.024 | -11.3 | -11.324 | 89 | 352 | 440 | 89 |  | 1052 | Нарушение формы кольцевого шва | GWAN |  | 01:26 | 02:08 | 02:22 | 0 | 701 |  | EXT | Нарушение формы кольцевого шва |  | (c)
11369.598 | 7.698 | 7.528 | -3.602 | -3.772 | 2202 | -2225 | 2219 | 0 | 3539 | 1052 |  | LWAN | AXGR | 07:07 | 07:12 | 07:09 | 233 | 34 |  | INT | Эквивалент потери металла 10%. |  | (c)
11387.467 | 2.537 | 2.52 | -8.803 | -8.82 | -917 | -796 | -821 | 725 | 2520 | 1054 |  | CORR | CIGR | 04:41 | 05:01 | 04:57 | 47 | 192 | 11 | EXT |  | 0.89 | (c)
11406.869 | 10.599 | 10.554 | -0.811 | -0.856 | -669 | -603 | -538 | 407 | 783 | 1055 |  | CORR | GENE | 05:40 | 05:51 | 06:01 | 73 | 262 | 10 | EXT |  | 0.89 | (c)
11418.195 | 10.515 | 10.501 | -1.005 | -1.019 | -880 | -814 | -820 | 760 | 992 | 1056 |  | CORR | CIGR | 09:50 | 10:00 | 09:59 | 27 | 120 | 12 | EXT |  | 0.89 | (c)
11489.21 | 2.81 | 2.789 | -8.15 | -8.171 | 1660 | 1706 | 1801 | 1660 | 2789 | 1063 |  | CORR | CIGR | 06:11 | 06:19 | 06:34 | 35 | 282 | 11 | EXT |  | 0.89 | (c)
11490.274 | 3.874 | 3.864 | -7.086 | -7.096 | 2206 | -2221 | -2216 | 2176 | 3864 | 1063 |  | CORR | CIGR | 07:40 | 07:45 | 07:46 | 21 | 79 | 13 | EXT |  | 0.89 | (c)
11491.542 | 5.142 | 5.074 | -5.818 | -5.886 | 1590 | 1688 | 1707 | 1590 | 5074 | 1063 |  | CORR | GENE | 06:00 | 06:16 | 06:19 | 146 | 234 | 11 | EXT |  | 0.9 | (c)
11492.177 | 5.777 | 5.753 | -5.183 | -5.207 | 1244 | 1292 | 1295 | 1244 | 5174 | 1063 |  | CORR | CIGR | 05:04 | 05:12 | 05:13 | 33 | 103 | 10 | EXT |  | 0.89 | (c)
11494.578 | 8.178 | 7.891 | -2.782 | -3.069 | 1510 | 1857 | 1712 | 1510 | 2415 | 1063 |  | CORR | GENE | 05:47 | 06:43 | 06:20 | 654 | 405 | 10 | EXT |  | 0.95 | (c)
11495.004 | 8.604 | 8.573 | -2.356 | -2.387 | 1916 | 1999 | 1979 | 1916 | 2347 | 1063 |  | CORR | CIGR | 06:53 | 07:06 | 07:03 | 40 | 126 | 10 | EXT |  | 0.89 | (c)
11495.66 | 9.26 | 9.026 | -1.7 | -1.934 | 1392 | 1756 | 1730 | 1392 | 1259 | 1063 |  | CORR | GENE | 05:28 | 06:27 | 06:23 | 675 | 676 | 10 | EXT |  | 0.95 | (c)
11497.374 | 0.014 | 0.003 | -11.706 | -11.717 | -179 | 42 | 6 | 0 | 3 | 1064 |  | CORR | GENE | 05:01 | 05:37 | 05:31 | 70 | 370 | 11 | EXT |  | 0.89 | (c)
11497.842 | 0.482 | 0.447 | -11.238 | -11.273 | -18 | 298 | 180 | 0 | 447 | 1064 |  | CORR | GENE | 05:27 | 06:18 | 05:59 | 49 | 397 | 11 | EXT |  | 0.89 | (c)
11498.616 | 1.256 | 0.525 | -10.464 | -11.195 | 69 | 116 | 210 | 69 | 525 | 1064 |  | CORR | GENE | 05:41 | 05:49 | 06:04 | 2113 | 282 | 10 | EXT |  | 0.97 | (c)
11562.578 | 7.978 | 7.964 | -3.522 | -3.536 | 1646 | 1711 | 1706 | 464 | 3503 | 1069 |  | CORR | CIGR | 06:54 | 07:05 | 07:04 | 33 | 120 | 10 | EXT |  | 0.89 | (c)
11580.297 | 2.657 | 2.643 | -8.733 | -8.747 | 1733 | 1776 | 1777 | 410 | 2643 | 1071 |  | CORR | CIGR | 06:16 | 06:23 | 06:23 | 24 | 87 | 10 | EXT |  | 0.89 | (c)
11580.924 | 3.284 | 3.283 | -8.106 | -8.107 | 1351 | 1431 | 1401 | 779 | 3283 | 1071 |  | CORR | CIGR | 05:15 | 05:27 | 05:23 | 23 | 101 | 10 | EXT |  | 0.89 | (c)
11590.41 | 1.38 | 0.907 | -10.14 | -10.613 | -2166 | -2110 | -2077 | 65 | 907 | 1072 |  | SCC | GENE | 03:46 | 03:55 | 04:01 | 1771 | 178 | 26 | EXT | Аномалия находится в зоне сварного шва. | 1 | (b)
11599.284 | 10.254 | 10.145 | -1.266 | -1.375 | -2151 | -2088 | -2100 | 79 | 803 | 1072 |  | SCC | GENE | 03:49 | 03:59 | 03:57 | 572 | 102 | 31 | EXT | Аномалия находится в зоне сварного шва. | 1.07 | (a)
11600.01 | 10.98 | 10.968 | -0.54 | -0.552 | -1171 | -1074 | -1099 | 1026 | 529 | 1072 |  | CORR | CIGR | 06:27 | 06:42 | 06:38 | 23 | 146 | 10 | EXT |  | 0.89 | (c)
11600.616 | 0.066 | 0.039 | -11.354 | -11.381 | 1795 | 2047 | 1985 | 55 | 39 | 1073 |  | CORR | GENE | 07:11 | 07:52 | 07:42 | 83 | 380 | 10 | EXT |  | 0.89 | (c)
11601.021 | 0.471 | 0.438 | -10.949 | -10.982 | 1850 | 1922 | 2009 | 62 | 438 | 1073 |  | CORR | GENE | 07:20 | 07:32 | 07:46 | 48 | 318 | 10 | EXT |  | 0.89 | (c)
11604.443 | 3.893 | 3.873 | -7.527 | -7.547 | 1602 | 1708 | 1807 | 218 | 3873 | 1073 |  | CORR | GENE | 06:40 | 06:57 | 07:13 | 69 | 410 | 10 | EXT |  | 0.89 | (c)
11605.012 | 4.462 | 4.42 | -6.958 | -7 | 1785 | 1956 | 1891 | 234 | 4420 | 1073 |  | CORR | GENE | 07:09 | 07:37 | 07:27 | 53 | 212 | 10 | EXT |  | 0.89 | (c)
11612.031 | 0.061 | 0.022 | -10.389 | -10.428 | 545 | 809 | 743 | 545 | 22 | 1074 |  | CORR | GENE | 03:42 | 04:25 | 04:14 | 63 | 397 | 10 | EXT |  | 0.89 | (c)
11613.028 | 1.058 | 1.008 | -9.392 | -9.442 | 1858 | 1901 | 1990 | 1858 | 1008 | 1074 |  | CORR | GENE | 07:14 | 07:21 | 07:35 | 66 | 265 | 11 | EXT |  | 0.89 | (c)
11613.749 | 1.779 | 1.762 | -8.671 | -8.688 | -2053 | -1965 | -1997 | 1942 | 1762 | 1074 |  | CORR | CIGR | 08:43 | 08:57 | 08:52 | 30 | 111 | 10 | EXT |  | 0.89 | (c)
11630.958 | 8.538 | 8.529 | -2.672 | -2.681 | -2224 | -2125 | -2137 | 2050 | 2663 | 1075 |  | CORR | CIGR | 07:16 | 07:32 | 07:30 | 18 | 174 | 15 | EXT |  | 0.89 | (c)
11631.406 | 8.986 | 8.974 | -2.224 | -2.236 | -2071 | -1999 | -2023 | 1976 | 2214 | 1075 |  | CORR | CIGR | 07:41 | 07:53 | 07:49 | 22 | 95 | 11 | EXT |  | 0.89 | (c)
11703.046 | 0.016 | 0.008 | -11.564 | -11.572 | -1913 | -1788 | -1791 | 1669 | 8 | 1082 |  | CORR | CIGR | 02:14 | 02:34 | 02:34 | 23 | 244 | 11 | EXT |  | 0.89 | (c)
11720.364 | 5.754 | 5.743 | -5.516 | -5.527 | -2156 | -2077 | -2085 | 2015 | 5506 | 1083 |  | CORR | CIGR | 05:16 | 05:29 | 05:28 | 21 | 141 | 10 | EXT |  | 0.89 | (c)
11732.398 | 6.518 | 6.499 | -4.432 | -4.451 | -869 | -799 | -802 | 735 | 4415 | 1084 |  | CORR | CIGR | 08:08 | 08:19 | 08:19 | 36 | 133 | 13 | EXT |  | 0.89 | (c)
11767.14 | 7.4 | 7.379 | -4.17 | -4.191 | -1881 | -1830 | -1806 | 349 | 4146 | 1087 |  | CORR | CIGR | 09:46 | 09:54 | 09:58 | 45 | 152 | 13 | EXT | Аномалия находится на отводе. | 0.89 | (c)
11767.442 | 7.702 | 7.687 | -3.868 | -3.883 | -2061 | -1906 | -1922 | 170 | 3858 | 1087 |  | CORR | CIGR | 09:17 | 09:42 | 09:39 | 25 | 277 | 12 | EXT | Аномалия находится на отводе. | 0.89 | (c)
11767.588 | 7.848 | 7.826 | -3.722 | -3.744 | -2171 | -2055 | -2102 | 60 | 3714 | 1087 |  | CORR | CIGR | 08:59 | 09:18 | 09:10 | 30 | 138 | 10 | EXT | Аномалия находится на отводе. | 0.89 | (c)
11771.529 | 0.219 | 0.194 | -11.561 | -11.586 | 2221 | -2184 | -2180 | 2119 | 194 | 1088 |  | CORR | GENE | 03:52 | 04:01 | 04:02 | 61 | 122 | 12 | EXT |  | 0.89 | (c)
11771.919 | 0.609 | 0.451 | -11.171 | -11.329 | 2079 | -2145 | 2213 | 2079 | 451 | 1088 |  | CORR | GENE | 03:29 | 04:08 | 03:51 | 197 | 268 | 13 | EXT |  | 0.91 | (c)
11772.464 | 1.154 | 1.076 | -10.626 | -10.704 | -1888 | -1825 | -1781 | 1674 | 1076 | 1088 |  | CORR | GENE | 04:49 | 04:59 | 05:06 | 199 | 214 | 12 | EXT |  | 0.91 | (c)
11772.823 | 1.513 | 1.506 | -10.267 | -10.274 | -2230 | -2147 | -2157 | 2085 | 1506 | 1088 |  | CORR | CIGR | 03:54 | 04:07 | 04:06 | 22 | 145 | 14 | EXT |  | 0.89 | (c)
11774.564 | 3.254 | 3.239 | -8.526 | -8.541 | -892 | -849 | -850 | 807 | 3239 | 1088 |  | CORR | CIGR | 07:30 | 07:37 | 07:37 | 31 | 85 | 11 | EXT |  | 0.89 | (c)
11776.851 | 5.541 | 5.533 | -6.239 | -6.247 | -1110 | -886 | -947 | 785 | 5533 | 1088 |  | CORR | CIGR | 06:55 | 07:31 | 07:21 | 27 | 325 | 12 | EXT |  | 0.89 | (c)
11777.204 | 5.894 | 5.866 | -5.886 | -5.914 | -921 | -851 | -845 | 768 | 5866 | 1088 |  | CORR | CIGR | 07:25 | 07:36 | 07:37 | 39 | 153 | 11 | EXT |  | 0.89 | (c)
11778.353 | 7.043 | 7.023 | -4.737 | -4.757 | -1353 | -1243 | -1249 | 1144 | 4704 | 1088 |  | CORR | GENE | 06:15 | 06:33 | 06:32 | 53 | 209 | 10 | EXT |  | 0.89 | (c)
11780.037 | 8.727 | 8.707 | -3.053 | -3.073 | 1942 | 2087 | 2064 | 1942 | 3038 | 1088 |  | CORR | CIGR | 03:07 | 03:30 | 03:27 | 35 | 243 | 10 | EXT |  | 0.89 | (c)
11780.852 | 9.542 | 9.518 | -2.238 | -2.262 | -1888 | -1821 | -1761 | 1634 | 2223 | 1088 |  | CORR | CIGR | 04:49 | 04:60 | 05:10 | 39 | 254 | 10 | EXT |  | 0.89 | (c)
11783.656 | 0.566 | 0.55 | -11.214 | -11.23 | -185 | -111 | -110 | 34 | 550 | 1089 |  | CORR | CIGR | 03:45 | 03:57 | 03:57 | 29 | 151 | 11 | EXT |  | 0.89 | (c)
11784.878 | 1.788 | 1.78 | -9.992 | -10 | -578 | -478 | -506 | 434 | 1780 | 1089 |  | CORR | CIGR | 02:41 | 02:57 | 02:53 | 26 | 143 | 10 | EXT |  | 0.89 | (c)
11784.951 | 1.861 | 1.719 | -9.919 | -10.061 | 17 | 47 | 32 | 17 | 1719 | 1089 |  | CORR | AXGR | 04:17 | 04:22 | 04:20 | 215 | 30 | 15 | EXT |  | 0.92 | (c)
11785.291 | 2.201 | 2.17 | -9.579 | -9.61 | -173 | -102 | -99 | 25 | 2170 | 1089 |  | CORR | CIGR | 03:47 | 03:58 | 03:59 | 42 | 148 | 10 | EXT |  | 0.89 | (c)
11785.783 | 2.693 | 2.678 | -9.087 | -9.102 | 111 | 184 | 187 | 111 | 2678 | 1089 |  | CORR | CIGR | 04:32 | 04:44 | 04:45 | 23 | 152 | 11 | EXT |  | 0.89 | (c)
11787.035 | 3.945 | 3.931 | -7.835 | -7.849 | 327 | 361 | 382 | 327 | 3931 | 1089 |  | CORR | CIGR | 05:07 | 05:13 | 05:16 | 21 | 109 | 10 | EXT |  | 0.89 | (c)
11787.5 | 4.41 | 4.396 | -7.37 | -7.384 | -349 | -252 | -279 | 208 | 4396 | 1089 |  | CORR | CIGR | 03:18 | 03:34 | 03:30 | 29 | 141 | 10 | EXT |  | 0.89 | (c)
11788.009 | 4.919 | 4.896 | -6.861 | -6.884 | -94 | 52 | 15 | 0 | 4896 | 1089 |  | CORR | CIGR | 03:59 | 04:23 | 04:17 | 44 | 219 | 10 | EXT |  | 0.89 | (c)
11788.576 | 5.486 | 5.372 | -6.294 | -6.408 | -441 | -347 | -169 | 0 | 5372 | 1089 |  | CORR | GENE | 03:03 | 03:19 | 03:47 | 120 | 544 | 13 | EXT |  | 0.9 | (c)
11788.953 | 5.863 | 5.847 | -5.917 | -5.933 | -209 | -134 | -140 | 71 | 5847 | 1089 |  | CORR | CIGR | 03:41 | 03:53 | 03:52 | 37 | 139 | 12 | EXT |  | 0.89 | (c)
11789.124 | 6.034 | 6.018 | -5.746 | -5.762 | -352 | -244 | -276 | 200 | 5738 | 1089 |  | CORR | CIGR | 03:18 | 03:35 | 03:30 | 24 | 152 | 14 | EXT |  | 0.89 | (c)
11789.874 | 6.784 | 6.777 | -4.996 | -5.003 | -98 | 278 | 114 | 0 | 4923 | 1089 |  | CORR | GENE | 03:59 | 04:59 | 04:33 | 80 | 424 | 13 | EXT |  | 0.89 | (c)
11794.902 | 0.032 | 0.013 | -11.198 | -11.217 | -5 | 463 | 266 | 0 | 13 | 1090 |  | CORR | GENE | 07:32 | 08:48 | 08:16 | 69 | 543 | 11 | EXT |  | 0.89 | (c)
11795.998 | 1.128 | 1.115 | -10.102 | -10.115 | -1770 | -1671 | -1688 | 1607 | 1115 | 1090 |  | CORR | CIGR | 02:47 | 03:03 | 03:01 | 27 | 163 | 10 | EXT |  | 0.89 | (c)
11797.771 | 2.901 | 2.659 | -8.329 | -8.571 | -1363 | -1243 | -1280 | 1197 | 2659 | 1090 |  | CORR | GENE | 03:53 | 04:12 | 04:06 | 1472 | 166 | 11 | EXT |  | 0.98 | (c)
11798.359 | 3.489 | 3.468 | -7.741 | -7.762 | -1502 | -1436 | -1445 | 1388 | 3468 | 1090 |  | CORR | CIGR | 03:31 | 03:41 | 03:40 | 31 | 114 | 12 | EXT |  | 0.89 | (c)
11800.388 | 5.518 | 5.502 | -5.712 | -5.728 | 734 | 803 | 825 | 734 | 5502 | 1090 |  | CORR | CIGR | 09:32 | 09:43 | 09:46 | 30 | 182 | 11 | EXT |  | 0.89 | (c)
11803.582 | 8.712 | 8.698 | -2.518 | -2.532 | -1538 | -1450 | -1404 | 1271 | 2485 | 1090 |  | CORR | CIGR | 03:25 | 03:39 | 03:46 | 47 | 267 | 13 | EXT |  | 0.89 | (c)
11803.956 | 9.086 | 9.063 | -2.144 | -2.167 | -1075 | -1027 | -999 | 923 | 2135 | 1090 |  | CORR | CIGR | 04:39 | 04:47 | 04:52 | 32 | 152 | 11 | EXT |  | 0.89 | (c)
11815.923 | 9.823 | 9.774 | -1.607 | -1.656 | 2107 | -2225 | -2155 | 0 | 1597 | 1091 |  | CORR | GENE | 03:33 | 03:54 | 04:05 | 59 | 397 | 12 | EXT |  | 0.89 | (c)
11824.143 | 6.613 | 6.59 | -4.617 | -4.64 | 1219 | 1266 | 1303 | 843 | 4610 | 1092 |  | CORR | CIGR | 03:59 | 04:07 | 04:13 | 30 | 169 | 11 | EXT |  | 0.89 | (c)
11828.76 | 0 | -0.016 | -11.29 | -11.306 | 1350 | 1574 | 1528 | 525 |  | 1093 | Нарушение формы кольцевого шва | GWAN |  | 02:21 | 02:57 | 02:50 | 0 | 356 |  | EXT | Нарушение формы кольцевого шва |  | (c)
11828.76 | 0 | -0.017 | -11.29 | -11.307 | -781 | -671 | -603 | 424 |  | 1093 | Нарушение формы кольцевого шва | GWAN |  | 08:37 | 08:55 | 09:06 | 0 | 357 |  | EXT | Нарушение формы кольцевого шва |  | (c)
11884.503 | 10.653 | 10.637 | -0.837 | -0.853 | 2 | 74 | 69 | 2 | 821 | 1097 |  | CORR | CIGR | 04:07 | 04:18 | 04:18 | 32 | 136 | 14 | EXT |  | 0.89 | (c)
11901.167 | 4.747 | 4.47 | -6.433 | -6.71 | -209 | -191 | -163 | 116 | 4470 | 1099 |  | CORR | GENE | 05:03 | 05:06 | 05:11 | 460 | 93 | 10 | EXT |  | 0.93 | (c)
11906.419 | 9.999 | 9.974 | -1.181 | -1.206 | 775 | 822 | 856 | 775 | 1165 | 1099 |  | CORR | CIGR | 07:42 | 07:50 | 07:55 | 41 | 162 | 10 | EXT |  | 0.89 | (c)
11907.516 | 11.096 | 11.039 | -0.084 | -0.141 | -1687 | -847 | -1116 | 544 | 42 | 1099 |  | CORR | GENE | 01:05 | 03:20 | 02:37 | 99 | 1143 | 11 | EXT |  | 0.89 | (c)
11915.76 | 8.16 | 8.141 | -2.56 | -2.579 | 202 | 349 | 321 | 202 | 2528 | 1100 |  | CORR | GENE | 03:56 | 04:19 | 04:15 | 51 | 238 | 10 | EXT |  | 0.89 | (c)
11916.119 | 8.519 | 8.505 | -2.201 | -2.215 | 196 | 301 | 283 | 196 | 2187 | 1100 |  | CORR | CIGR | 03:55 | 04:12 | 04:09 | 28 | 175 | 13 | EXT |  | 0.89 | (c)
11920.993 | 2.673 | 2.547 | -9.027 | -9.153 | -1060 | -1058 | -1044 | 1027 | 2547 | 1101 |  | CORR | AXGR | 06:02 | 06:03 | 06:05 | 576 | 33 | 10 | EXT |  | 0.94 | (c)
11921.377 | 3.057 | 2.398 | -8.643 | -9.302 | -968 | -919 | -919 | 870 | 2398 | 1101 |  | CORR | GENE | 06:17 | 06:25 | 06:25 | 704 | 98 | 13 | EXT |  | 0.97 | (c)
11922.171 | 3.851 | 3.669 | -7.849 | -8.031 | -1055 | -1053 | -1040 | 1025 | 3669 | 1101 |  | CORR | AXGR | 06:03 | 06:04 | 06:06 | 282 | 30 | 13 | EXT |  | 0.93 | (c)
11922.523 | 4.203 | 4.098 | -7.497 | -7.602 | -1121 | -1114 | -1110 | 1099 | 4098 | 1101 |  | CORR | AXGR | 05:53 | 05:54 | 05:54 | 297 | 22 | 11 | EXT |  | 0.92 | (c)
11927.368 | 9.048 | 9.033 | -2.652 | -2.667 | -782 | -685 | -706 | 631 | 2642 | 1101 |  | CORR | CIGR | 06:47 | 07:03 | 06:60 | 25 | 152 | 10 | EXT |  | 0.89 | (c)
11943.903 | 3.153 | 3.108 | -8.207 | -8.252 | -482 | -347 | -294 | 106 | 3108 | 1103 |  | CORR | GENE | 05:24 | 05:46 | 05:54 | 73 | 376 | 10 | EXT |  | 0.89 | (c)
11968.442 | 4.692 | 4.681 | -7.048 | -7.059 | -1764 | -1660 | -1677 | 1590 | 4681 | 1105 |  | CORR | CIGR | 04:36 | 04:53 | 04:50 | 28 | 174 | 15 | EXT |  | 0.89 | (c)
11991.248 | 4.528 | 4.325 | -5.912 | -6.115 | -1629 | -1558 | -1551 | 1474 | 4325 | 1107 |  | CORR | GENE | 05:27 | 05:38 | 05:39 | 226 | 156 | 10 | EXT |  | 0.91 | (c)
11991.253 | 4.533 | 4.533 | -5.907 | -5.907 | -1372 | -1299 | -1313 | 1253 | 4533 | 1107 |  | CORR | CIGR | 06:08 | 06:20 | 06:18 | 21 | 119 | 11 | EXT |  | 0.89 | (c)
11994.036 | 7.316 | 7.053 | -3.124 | -3.387 | -1801 | -1661 | -1673 | 1544 | 3008 | 1107 |  | CORR | GENE | 04:59 | 05:22 | 05:20 | 379 | 257 | 15 | EXT |  | 0.95 | (c)
11994.713 | 7.993 | 7.982 | -2.447 | -2.458 | -1792 | -1686 | -1689 | 1585 | 2409 | 1107 |  | CORR | GENE | 05:00 | 05:18 | 05:17 | 49 | 207 | 10 | EXT |  | 0.89 | (c)
12001.075 | 3.915 | 3.901 | -7.335 | -7.349 | -1498 | -1427 | -1423 | 1349 | 3901 | 1108 |  | CORR | CIGR | 05:11 | 05:23 | 05:23 | 37 | 149 | 11 | EXT |  | 0.89 | (c)
12001.961 | 4.801 | 4.599 | -6.449 | -6.651 | -1196 | -1183 | -1182 | 1168 | 4599 | 1108 |  | CORR | AXGR | 06:00 | 06:02 | 06:02 | 391 | 27 | 10 | EXT |  | 0.93 | (c)
12002.72 | 5.56 | 5.198 | -5.69 | -6.052 | -1191 | -1089 | -1114 | 1038 | 5198 | 1108 |  | CORR | GENE | 06:01 | 06:17 | 06:13 | 669 | 153 | 12 | EXT |  | 0.96 | (c)
12033.712 | 2.472 | 1.768 | -9.078 | -9.782 | 1507 | 1615 | 1622 | 494 | 1768 | 1111 |  | CORR | GENE | 05:04 | 05:21 | 05:23 | 921 | 229 | 10 | EXT |  | 0.96 | (c)
12043.753 | 0.963 | 0.894 | -10.157 | -10.226 | 27 | 231 | 301 | 27 | 894 | 1112 |  | CORR | GENE | 03:37 | 04:10 | 04:21 | 149 | 547 | 10 | EXT |  | 0.9 | (c)
12044.083 | 1.293 | 1.19 | -9.827 | -9.93 | -28 | 157 | 311 | 0 | 1190 | 1112 |  | CORR | GENE | 03:28 | 03:58 | 04:23 | 206 | 679 | 10 | EXT |  | 0.91 | (c)
12064.377 | 10.467 | 10.264 | -0.593 | -0.796 | 1564 | 1908 | 1802 | 1564 | 556 | 1113 |  | CORR | GENE | 05:25 | 06:21 | 06:04 | 240 | 476 | 13 | EXT |  | 0.92 | (c)
12064.647 | 10.737 | 10.614 | -0.323 | -0.446 | 1558 | 1725 | 1789 | 1558 | 215 | 1113 |  | CORR | GENE | 05:24 | 05:51 | 06:02 | 231 | 461 | 11 | EXT |  | 0.91 | (c)
12079.874 | 3.724 | 3.665 | -7.516 | -7.575 | -55 | 151 | 201 | 0 | 3665 | 1115 |  | CORR | GENE | 05:03 | 05:36 | 05:44 | 107 | 513 | 10 | EXT |  | 0.89 | (c)
12080.111 | 3.961 | 3.904 | -7.279 | -7.336 | -95 | 195 | 272 | 0 | 3904 | 1115 |  | CORR | GENE | 04:56 | 05:43 | 05:56 | 332 | 735 | 10 | EXT |  | 0.92 | (c)
12099.26 | 0.86 | 0.84 | -10.65 | -10.67 | -147 | -60 | -54 | 0 | 840 | 1117 |  | CORR | CIGR | 06:47 | 07:01 | 07:02 | 36 | 186 | 10 | EXT |  | 0.89 | (c)
12103.692 | 5.292 | 5.274 | -6.218 | -6.236 | -639 | -520 | -508 | 376 | 5274 | 1117 |  | CORR | CIGR | 05:28 | 05:47 | 05:49 | 31 | 263 | 11 | EXT |  | 0.89 | (c)
12107.414 | 9.014 | 8.992 | -2.496 | -2.518 | -929 | -872 | -856 | 783 | 2483 | 1117 |  | CORR | CIGR | 04:41 | 04:50 | 04:53 | 35 | 146 | 11 | EXT |  | 0.89 | (c)
12108.954 | 10.554 | 10.528 | -0.956 | -0.982 | -540 | -405 | -414 | 288 | 936 | 1117 |  | CORR | CIGR | 05:44 | 06:05 | 06:04 | 46 | 252 | 11 | EXT |  | 0.89 | (c)
12109.317 | 10.917 | 10.889 | -0.593 | -0.621 | -691 | -275 | -451 | 210 | 576 | 1117 |  | CORR | CIGR | 05:19 | 06:26 | 05:58 | 45 | 481 | 11 | EXT |  | 0.89 | (c)
12110.909 | 0.999 | 0.603 | -10.171 | -10.567 | 21 | 61 | 82 | 21 | 603 | 1118 |  | CORR | GENE | 05:03 | 05:09 | 05:13 | 798 | 122 | 10 | EXT |  | 0.95 | (c)
12112.315 | 2.405 | 2.391 | -8.765 | -8.779 | -21 | 256 | 167 | 0 | 2391 | 1118 |  | CORR | GENE | 04:56 | 05:41 | 05:27 | 69 | 377 | 11 | EXT |  | 0.89 | (c)
12113.811 | 3.901 | 3.884 | -7.269 | -7.286 | 279 | 334 | 336 | 279 | 3884 | 1118 |  | CORR | CIGR | 05:45 | 05:54 | 05:54 | 29 | 114 | 12 | EXT |  | 0.89 | (c)
12122.071 | 0.991 | 0.622 | -10.759 | -11.128 | 691 | 753 | 750 | 691 | 622 | 1119 |  | CORR | GENE | 05:13 | 05:23 | 05:23 | 659 | 118 | 14 | EXT |  | 0.98 | (c)
12254.047 | 7.297 | 7.168 | -4.433 | -4.562 | 1454 | 1497 | 1478 | 1454 | 4272 | 1130 |  | CORR | GENE | 06:28 | 06:35 | 06:32 | 290 | 48 | 11 | EXT |  | 0.92 | (c)
12283.453 | 2.943 | 2.931 | -8.357 | -8.369 | 1014 | 1236 | 1160 | 925 | 2931 | 1133 |  | CORR | GENE | 05:36 | 06:12 | 05:60 | 50 | 292 | 11 | EXT |  | 0.89 | (c)
12293.629 | 1.819 | 1.803 | -9.501 | -9.517 | -1352 | -1312 | -1298 | 879 | 1803 | 1134 |  | CORR | CIGR | 06:27 | 06:33 | 06:35 | 28 | 108 | 10 | EXT |  | 0.89 | (c)
12297.041 | 5.231 | 5.203 | -6.089 | -6.117 | -1843 | -1382 | -1587 | 387 | 5203 | 1134 |  | CORR | GENE | 05:07 | 06:22 | 05:49 | 83 | 513 | 15 | EXT |  | 0.89 | (c)
12300.46 | 8.65 | 8.625 | -2.67 | -2.695 | -1760 | -1625 | -1660 | 470 | 2648 | 1134 |  | CORR | CIGR | 05:21 | 05:42 | 05:37 | 47 | 200 | 11 | EXT |  | 0.89 | (c)
12301.247 | 9.437 | 9.378 | -1.883 | -1.942 | -1475 | -1365 | -1282 | 755 | 1872 | 1134 |  | CORR | GENE | 06:07 | 06:24 | 06:38 | 70 | 387 | 10 | EXT |  | 0.89 | (c)
12303.741 | 0.611 | 0.587 | -11.099 | -11.123 | -328 | -194 | -201 | 73 | 587 | 1135 |  | CORR | GENE | 06:23 | 06:45 | 06:44 | 50 | 254 | 11 | EXT |  | 0.89 | (c)
12307.149 | 4.019 | 4.005 | -7.691 | -7.705 | -386 | -315 | -318 | 250 | 4005 | 1135 |  | CORR | CIGR | 06:14 | 06:25 | 06:25 | 27 | 136 | 11 | EXT |  | 0.89 | (c)
12310.19 | 7.06 | 7.04 | -4.65 | -4.67 | -876 | -703 | -749 | 622 | 4633 | 1135 |  | CORR | CIGR | 04:55 | 05:23 | 05:15 | 37 | 254 | 10 | EXT |  | 0.89 | (c)
12325.732 | 10.892 | 10.872 | -0.358 | -0.378 | 348 | 423 | 431 | 348 | 341 | 1136 |  | CORR | CIGR | 04:40 | 04:52 | 04:54 | 37 | 164 | 10 | EXT |  | 0.89 | (c)
12349.938 | 1.318 | 1.288 | -10.222 | -10.252 | -1100 | -934 | -989 | 878 | 1288 | 1139 |  | CORR | CIGR | 05:19 | 05:46 | 05:37 | 40 | 221 | 10 | EXT |  | 0.89 | (c)
12496.14 | 0 | 0 | -11.43 | -11.43 | -1388 | -1228 | -1298 | 842 | 0 | 1153 | Смещение кромок | GWAN |  | 07:52 | 08:18 | 08:06 | 0 | 181 | 24 | EXT | Смещение кромок Наружу Величина смещения - 3.7 мм. |  | (c)
12496.14 | 0 | -0.027 | -11.43 | -11.457 | -1059 | -743 | -823 | 586 |  | 1153 | Нарушение формы кольцевого шва | GWAN |  | 08:45 | 09:36 | 09:23 | 0 | 472 |  | EXT | Нарушение формы кольцевого шва |  | (c)
12507.57 | 0 | -0.025 | -9.81 | -9.835 | -838 | -633 | -676 | 513 |  | 1154 | Нарушение формы кольцевого шва | GWAN |  | 00:28 | 01:01 | 00:54 | 0 | 324 |  | EXT | Нарушение формы кольцевого шва |  | (c)
12507.57 | 0 | -0.026 | -9.81 | -9.836 | 1124 | 1531 | 1721 | 0 |  | 1154 | Нарушение формы кольцевого шва | GWAN |  | 05:44 | 06:50 | 07:21 | 0 | 1194 |  | EXT | Нарушение формы кольцевого шва |  | (c)
12507.57 | 0 | -0.026 | -9.81 | -9.836 | -1943 | -1732 | -1745 | 288 |  | 1154 | Нарушение формы кольцевого шва | GWAN |  | 09:29 | 10:03 | 10:01 | 0 | 395 |  | EXT | Нарушение формы кольцевого шва |  | (c)
12517.38 | 0 | -0.018 | -11.5 | -11.518 | 1241 | 1816 | 2131 | 0 |  | 1155 | Нарушение формы кольцевого шва | GWAN |  | 01:50 | 03:23 | 04:14 | 0 | 1780 |  | EXT | Нарушение формы кольцевого шва |  | (c)
12517.38 | 0 | -0.034 | -11.5 | -11.534 | -1014 | -893 | -105 | 0 |  | 1155 | Нарушение формы кольцевого шва | GWAN |  | 07:46 | 08:05 | 10:13 | 0 | 1818 |  | EXT | Нарушение формы кольцевого шва |  | (c)
12518.78 | 1.4 | 1.131 | -10.1 | -10.369 | 2164 | 2184 | 2185 | 26 | 1131 | 1155 |  | SCC | AXGR | 04:19 | 04:22 | 04:22 | 568 | 40 | 35 | EXT | Аномалия находится в зоне сварного шва. | 1.16 | (a)
12519.7 | 2.32 | 1.909 | -9.18 | -9.591 | 2189 | 2227 | -2221 | 0 | 1909 | 1155 |  | SCC | GENE | 04:23 | 04:29 | 04:31 | 2270 | 102 | 29 | EXT | Аномалия находится в зоне сварного шва. | 1.06 | (a)
12522.052 | 4.672 | 4.437 | -6.828 | -7.063 | 2180 | 2194 | 2196 | 18 | 4437 | 1155 |  | SCC | AXGR | 04:21 | 04:24 | 04:24 | 407 | 32 | 24 | EXT | Аномалия находится в зоне сварного шва. | 1 | (a)
12522.667 | 5.287 | 5.009 | -6.213 | -6.491 | 2171 | 2192 | 2201 | 0 | 5009 | 1155 |  | SCC | GENE | 04:20 | 04:23 | 04:25 | 621 | 62 | 37 | EXT | Аномалия находится в зоне сварного шва. | 1.22 | (a)
12555.684 | 4.274 | 4.264 | -7.016 | -7.026 | 1808 | 1909 | 1918 | 202 | 4264 | 1158 |  | CORR | CIGR | 04:26 | 04:43 | 04:44 | 22 | 220 | 12 | EXT |  | 0.89 | (c)
12558.9 | 7.49 | 7.468 | -3.8 | -3.822 | -1774 | -1623 | -1663 | 457 | 3775 | 1158 |  | CORR | CIGR | 06:48 | 07:13 | 07:06 | 47 | 222 | 11 | EXT |  | 0.89 | (c)
12567.424 | 4.724 | 4.716 | -6.536 | -6.544 | -1637 | -1571 | -1578 | 594 | 4716 | 1159 |  | CORR | CIGR | 06:17 | 06:28 | 06:27 | 23 | 117 | 10 | EXT |  | 0.89 | (c)
12604.813 | 8.283 | 8.141 | -2.847 | -2.989 | -1589 | -1564 | -1560 | 641 | 2751 | 1162 |  | SCC | GENE | 04:48 | 04:52 | 04:53 | 238 | 59 | 30 | EXT |  | 1 | (a)
12687.639 | 0.019 | 0.019 | -11.541 | -11.541 | -605 | -417 | -451 | 297 | 19 | 1170 |  | CORR | CIGR | 05:51 | 06:22 | 06:16 | 22 | 308 | 13 | EXT |  | 0.89 | (c)
12716.347 | 5.767 | 5.75 | -5.953 | -5.97 | -1308 | -1226 | -1242 | 1177 | 5750 | 1172 |  | CORR | CIGR | 09:10 | 09:24 | 09:21 | 23 | 131 | 14 | EXT |  | 0.89 | (c)
12815.928 | 1.028 | 0.982 | -10.592 | -10.638 | -466 | -284 | -277 | 88 | 982 | 1181 |  | CORR | GENE | 05:07 | 05:37 | 05:38 | 80 | 378 | 12 | EXT |  | 0.89 | (c)
12816.599 | 1.699 | 1.674 | -9.921 | -9.946 | -458 | -249 | -269 | 80 | 1674 | 1181 |  | CORR | GENE | 05:08 | 05:42 | 05:39 | 95 | 378 | 13 | EXT |  | 0.89 | (c)
12907.108 | 2.318 | 2.294 | -9.112 | -9.136 | 871 | 1008 | 1005 | 871 | 2294 | 1189 |  | CORR | GENE | 05:19 | 05:41 | 05:41 | 50 | 269 | 10 | EXT |  | 0.89 | (c)
12942.312 | 3.462 | 3.451 | -7.868 | -7.879 | 726 | 957 | 878 | 726 | 3451 | 1193 |  | CORR | GENE | 04:52 | 05:29 | 05:16 | 54 | 304 | 12 | EXT |  | 0.89 | (c)
12958.856 | 8.676 | 8.62 | -2.684 | -2.74 | -1634 | -1605 | -1608 | 597 | 2579 | 1194 |  | CORR | GENE | 05:36 | 05:41 | 05:40 | 161 | 51 | 12 | EXT |  | 0.9 | (c)
12959.009 | 8.829 | 8.809 | -2.531 | -2.551 | -1667 | -1430 | -1518 | 564 | 2457 | 1194 |  | CORR | GENE | 05:31 | 06:09 | 05:55 | 94 | 298 | 10 | EXT |  | 0.89 | (c)
12960.693 | 10.513 | 10.5 | -0.847 | -0.86 | -1638 | -1524 | -1580 | 593 | 838 | 1194 |  | CORR | CIGR | 05:36 | 05:54 | 05:45 | 22 | 115 | 11 | EXT |  | 0.89 | (c)
12977.299 | 4.289 | 4.276 | -7.161 | -7.174 | -2182 | -2063 | -2084 | 48 | 4276 | 1196 |  | CORR | CIGR | 06:24 | 06:43 | 06:39 | 46 | 196 | 13 | EXT |  | 0.89 | (c)
12979.623 | 6.613 | 6.599 | -4.837 | -4.851 | 1662 | 1840 | 1788 | 317 | 4817 | 1196 |  | CORR | CIGR | 04:44 | 05:13 | 05:04 | 34 | 251 | 11 | EXT |  | 0.89 | (c)
13045.857 | 4.067 | 4.057 | -6.873 | -6.883 | 1297 | 1357 | 1356 | 815 | 4057 | 1202 |  | CORR | CIGR | 05:25 | 05:35 | 05:35 | 25 | 118 | 10 | EXT |  | 0.89 | (c)
13046.269 | 4.479 | 4.466 | -6.461 | -6.474 | 1227 | 1333 | 1331 | 796 | 4466 | 1202 |  | CORR | CIGR | 05:14 | 05:31 | 05:31 | 43 | 207 | 12 | EXT |  | 0.89 | (c)
13063.802 | 11.072 | 10.771 | -0.268 | -0.569 | 1009 | 1048 | 1036 | 1009 | 207 | 1203 |  | CORR | GENE | 05:29 | 05:36 | 05:34 | 362 | 55 | 10 | EXT | Аномалия находится на отводе. | 0.93 | (c)
13086.7 | 0 | -0.021 | -11.49 | -11.511 | 332 | 505 | 631 | 332 |  | 1206 | Нарушение формы кольцевого шва | GWAN |  | 02:47 | 03:15 | 03:35 | 0 | 598 |  | EXT | Нарушение формы кольцевого шва |  | (c)
13291.77 | 0 | -0.032 | -11.69 | -11.722 | 1441 | 1627 | 1719 | 1441 |  | 1224 | Нарушение формы кольцевого шва | GWAN |  | 00:58 | 01:28 | 01:43 | 0 | 556 |  | EXT | Нарушение формы кольцевого шва |  | (c)
13440.121 | 10.781 | 10.541 | -0.169 | -0.409 | -204 | -159 | -169 | 133 | 9 | 1236 |  | CORR | GENE | 06:00 | 06:08 | 06:06 | 400 | 71 | 10 | EXT | Аномалия находится на упругопластическом изгибе: R=483 D, максимальное растяжение на 5.7 час. | 0.93 | (c)
13509.601 | 0.201 | 0.182 | -11.039 | -11.058 | 632 | 704 | 735 | 632 | 182 | 1243 |  | CORR | CIGR | 06:20 | 06:32 | 06:37 | 31 | 205 | 10 | EXT |  | 0.89 | (c)
13523.649 | 3.009 | 3.001 | -8.381 | -8.389 | -1801 | -1759 | -1756 | 429 | 3001 | 1244 |  | CORR | CIGR | 04:12 | 04:19 | 04:19 | 30 | 91 | 12 | EXT | Аномалия находится на отводе. | 0.89 | (c)
13523.963 | 3.323 | 3.248 | -8.067 | -8.142 | -1701 | -1631 | -1630 | 529 | 3248 | 1244 |  | CORR | GENE | 04:28 | 04:39 | 04:40 | 85 | 142 | 10 | EXT | Аномалия находится на отводе. | 0.89 | (c)
13524.219 | 3.579 | 3.555 | -7.811 | -7.835 | -1249 | -1194 | -1184 | 981 | 3555 | 1244 |  | CORR | CIGR | 05:41 | 05:50 | 05:51 | 39 | 129 | 10 | EXT | Аномалия находится на отводе. | 0.89 | (c)
13526.436 | 5.796 | 5.781 | -5.594 | -5.609 | -270 | -217 | -217 | 164 | 5580 | 1244 |  | CORR | CIGR | 08:19 | 08:28 | 08:28 | 29 | 106 | 13 | EXT | Аномалия находится на отводе. | 0.89 | (c)
13531.94 | 11.3 | 11.269 | -0.09 | -0.121 | -2028 | -1978 | -1956 | 203 | 80 | 1244 |  | CORR | CIGR | 03:35 | 03:43 | 03:47 | 41 | 144 | 11 | EXT | Аномалия находится на отводе. | 0.89 | (c)
13637.415 | 4.655 | 4.638 | -6.605 | -6.622 | 1892 | 1959 | 1977 | 1892 | 4638 | 1255 |  | GOUG | GENE | 02:33 | 02:44 | 02:47 | 647 | 171 | 11 | EXT | Зона задиров. |  | (c)
13964.679 | 5.649 | 5.233 | -5.901 | -6.317 | 2196 | -2222 | -2219 | 0 | 5233 | 1284 |  | SCC | GENE | 05:34 | 05:40 | 05:41 | 826 | 90 | 25 | EXT | Аномалия находится в зоне сварного шва. | 1 | (a)
13967.132 | 8.102 | 7.77 | -3.448 | -3.78 | -2010 | -1997 | -1968 | 221 | 3192 | 1284 |  | SCC | GENE | 06:15 | 06:17 | 06:21 | 588 | 82 | 23 | EXT |  | 1 | (b)
13970.58 | 0 | -0.029 | -11.47 | -11.499 | 1554 | 1702 | 1722 | 340 |  | 1285 | Нарушение формы кольцевого шва | GWAN |  | 02:45 | 03:09 | 03:12 | 0 | 337 |  | EXT | Нарушение формы кольцевого шва |  | (c)
13970.58 | 0 | -0.034 | -11.47 | -11.504 | -609 | -251 | -395 | 181 |  | 1285 | Нарушение формы кольцевого шва | GWAN |  | 08:56 | 09:53 | 09:30 | 0 | 428 |  | EXT | Нарушение формы кольцевого шва |  | (c)
13971.584 | 1.004 | 0.171 | -10.466 | -11.299 | -2210 | -2144 | -2156 | 20 | 171 | 1285 |  | SCC | GENE | 04:37 | 04:48 | 04:46 | 2755 | 109 | 15 | EXT | Аномалия находится в зоне сварного шва. | 1 | (a)
13974.191 | 3.611 | 3.372 | -7.859 | -8.098 | -2151 | -2144 | -2124 | 80 | 3372 | 1285 |  | SCC | GENE | 04:47 | 04:48 | 04:51 | 361 | 55 | 26 | EXT | Аномалия находится в зоне сварного шва. | 1 | (b)
14085.126 | 11.666 | 11.629 | -0.034 | -0.071 | -2017 | -1880 | -1862 | 1706 | 33 | 1294 |  | CORR | CIGR | 11:29 | 11:51 | 11:54 | 38 | 311 | 11 | EXT |  | 0.89 | (c)
14283.616 | 6.956 | 6.942 | -4.524 | -4.538 | 981 | 1021 | 1017 | 981 | 4519 | 1313 |  | CORR | CIGR | 04:55 | 05:01 | 05:01 | 19 | 71 | 10 | EXT |  | 0.89 | (c)
14288.14 | 0 | -0.023 | -11.53 | -11.553 | 224 | 523 | 434 | 224 |  | 1314 | Нарушение формы кольцевого шва | GWAN |  | 03:31 | 04:19 | 04:05 | 0 | 420 |  | EXT | Нарушение формы кольцевого шва |  | (c)
14288.14 | 0 | -0.011 | -11.53 | -11.541 | 1582 | 1728 | 1746 | 321 |  | 1314 | Нарушение формы кольцевого шва | GWAN |  | 07:10 | 07:33 | 07:36 | 0 | 327 |  | EXT | Нарушение формы кольцевого шва |  | (c)
14288.14 | 0 | 0 | -11.53 | -11.53 | -2035 | -1772 | -1808 | 195 | 0 | 1314 | Непровар / утяжина | GWAN |  | 09:26 | 10:08 | 10:03 | 0 | 456 | 10 | INT | Непровар / утяжина |  | (c)
14299.354 | 11.214 | 11.182 | -0.316 | -0.348 | 1341 | 1493 | 1461 | 649 | 296 | 1314 |  | CORR | GENE | 06:31 | 06:56 | 06:50 | 52 | 241 | 15 | EXT |  | 0.89 | (c)
14370.812 | 2.842 | 2.831 | -8.178 | -8.189 | 1428 | 1482 | 1477 | 705 | 2831 | 1321 |  | CORR | CIGR | 05:40 | 05:48 | 05:47 | 20 | 98 | 10 | EXT |  | 0.89 | (c)
14375.785 | 7.815 | 7.785 | -3.205 | -3.235 | 1789 | 1916 | 1895 | 230 | 3190 | 1321 |  | CORR | CIGR | 06:38 | 06:58 | 06:55 | 45 | 211 | 13 | EXT |  | 0.89 | (c)
14382.923 | 3.933 | 3.923 | -7.497 | -7.507 | -2196 | -2156 | -2153 | 34 | 3923 | 1322 |  | CORR | CIGR | 03:29 | 03:36 | 03:36 | 21 | 86 | 10 | EXT |  | 0.89 | (c)
14384.63 | 5.64 | 5.632 | -5.79 | -5.798 | -579 | -497 | -511 | 444 | 5632 | 1322 |  | CORR | CIGR | 07:50 | 08:03 | 08:01 | 24 | 135 | 12 | EXT |  | 0.89 | (c)
14420.441 | 7.521 | 7.5 | -3.989 | -4.01 | 1485 | 1573 | 1567 | 1485 | 3972 | 1325 |  | CORR | CIGR | 06:01 | 06:15 | 06:14 | 38 | 164 | 10 | EXT | Аномалия находится на упругопластическом изгибе: R=636 D, максимальное растяжение на 1.2 час. | 0.89 | (c)
14423.051 | 10.131 | 10.124 | -1.379 | -1.386 | 2066 | 2131 | 2123 | 2066 | 1366 | 1325 |  | CORR | CIGR | 07:34 | 07:45 | 07:44 | 20 | 113 | 10 | EXT | Аномалия находится на упругопластическом изгибе: R=550 D, максимальное растяжение на 0.6 час. | 0.89 | (c)
14444.935 | 9.185 | 9.171 | -2.325 | -2.339 | -244 | -191 | -179 | 113 | 2300 | 1327 |  | GOUG | CIGR | 09:46 | 09:54 | 09:56 | 39 | 131 | 11 | EXT | Задир. Аномалия находится на упругопластическом изгибе: R=405 D, максимальное растяжение на 0.2 час. |  | (c)
14479.078 | 8.698 | 8.678 | -2.792 | -2.812 | 19 | 147 | 178 | 19 | 2651 | 1330 |  | CORR | GENE | 04:59 | 05:19 | 05:24 | 161 | 319 | 14 | EXT |  | 0.91 | (c)
14518.955 | 2.315 | 2.299 | -9.175 | -9.191 | -685 | -611 | -611 | 538 | 2299 | 1334 |  | CORR | CIGR | 06:10 | 06:21 | 06:21 | 37 | 147 | 13 | EXT |  | 0.89 | (c)
14524.387 | 7.747 | 7.674 | -3.743 | -3.816 | -1037 | -979 | -947 | 858 | 3725 | 1334 |  | CORR | GENE | 05:13 | 05:22 | 05:27 | 91 | 179 | 10 | EXT |  | 0.89 | (c)
14524.609 | 7.969 | 7.942 | -3.521 | -3.548 | -1019 | -969 | -960 | 901 | 3495 | 1334 |  | CORR | GENE | 05:16 | 05:24 | 05:25 | 53 | 118 | 11 | EXT |  | 0.89 | (c)
14525.169 | 8.529 | 8.448 | -2.961 | -3.042 | -1109 | -1036 | -987 | 866 | 2938 | 1334 |  | CORR | GENE | 05:01 | 05:13 | 05:21 | 104 | 243 | 13 | EXT |  | 0.89 | (c)
14543.134 | 3.284 | 2.912 | -8.256 | -8.628 | 151 | 192 | 189 | 151 | 2912 | 1336 |  | CORR | GENE | 04:05 | 04:11 | 04:11 | 559 | 77 | 10 | EXT |  | 0.94 | (c)
14640.54 | 0 | 0 | -4.67 | -4.67 | 71 | 195 | 171 | 71 | 0 | 1347 | Непровар / утяжина | GWAN |  | 02:11 | 02:31 | 02:27 | 0 | 200 | 12 | INT | Непровар / утяжина Аномалия находится на упругопластическом изгибе: R=317 D, максимальное растяжение на 5.8 час. |  | (b)
14640.54 | 0 | -0.026 | -4.67 | -4.696 | -2226 | -2179 | -2127 | 2028 |  | 1347 | Нарушение формы кольцевого шва | GWAN |  | 08:00 | 08:08 | 08:16 | 0 | 198 |  | EXT | Нарушение формы кольцевого шва Аномалия находится на упругопластическом изгибе: R=317 D, максимальное растяжение на 5.8 час. |  | (c)
14640.54 | 0 | -0.033 | -4.67 | -4.703 | -951 | -832 | -850 | 749 |  | 1347 | Нарушение формы кольцевого шва | GWAN |  | 11:26 | 11:45 | 11:43 | 0 | 202 |  | EXT | Нарушение формы кольцевого шва Аномалия находится на упругопластическом изгибе: R=317 D, максимальное растяжение на 5.8 час. |  | (c)
14644.442 | 3.902 | 3.519 | -0.768 | -1.151 | -661 | -142 | 2 | 0 | 525 | 1347 |  | ARTD | GENE | 00:13 | 01:37 | 01:60 | 626 | 1325 |  | EXT | Эквивалент потери металла 10%. От изолировочной машины. Аномалия находится на упругопластическом изгибе: R=421 D, максимальное растяжение на 6.1 час. |  | (c)
14645.148 | 4.608 | 4.588 | -0.062 | -0.082 | 1326 | 1424 | 1475 | 1326 | 49 | 1347 |  | CORR | CIGR | 05:34 | 05:50 | 05:58 | 33 | 297 | 13 | EXT | Аномалия находится на упругопластическом изгибе: R=478 D, максимальное растяжение на 6.2 час. | 0.89 | (c)
14645.21 | 0 | -0.022 | -11.09 | -11.112 | 668 | 1073 | 949 | 668 |  | 1348 | Нарушение формы кольцевого шва | GWAN |  | 11:11 | 00:16 | 11:56 | 0 | 561 |  | EXT | Нарушение формы кольцевого шва Аномалия находится на упругопластическом изгибе: R=478 D, максимальное растяжение на 6.2 час. |  | (c)
14738.147 | 4.787 | 4.773 | -6.463 | -6.477 | -1996 | -1937 | -1925 | 1854 | 4773 | 1356 |  | CORR | CIGR | 05:17 | 05:27 | 05:29 | 25 | 142 | 10 | EXT | Аномалия находится на упругопластическом изгибе: R=578 D, максимальное растяжение на 6 час. | 0.89 | (c)
14738.25 | 4.89 | 4.881 | -6.36 | -6.369 | -1981 | -1921 | -1913 | 1846 | 4881 | 1356 |  | CORR | CIGR | 05:20 | 05:29 | 05:31 | 26 | 135 | 10 | EXT | Аномалия находится на упругопластическом изгибе: R=578 D, максимальное растяжение на 6 час. | 0.89 | (c)
14739.797 | 6.437 | 6.422 | -4.813 | -4.828 | -2038 | -1963 | -1968 | 1898 | 4803 | 1356 |  | CORR | CIGR | 05:10 | 05:23 | 05:22 | 25 | 140 | 11 | EXT | Аномалия находится на упругопластическом изгибе: R=483 D, максимальное растяжение на 5.9 час. | 0.89 | (c)
14740.315 | 6.955 | 6.9 | -4.295 | -4.35 | -2030 | -1954 | -1934 | 1839 | 4273 | 1356 |  | CORR | GENE | 05:12 | 05:24 | 05:27 | 77 | 191 | 10 | EXT | Аномалия находится на упругопластическом изгибе: R=460 D, максимальное растяжение на 5.9 час. | 0.89 | (c)
14774.141 | 7.191 | 7.105 | -4.319 | -4.405 | 1999 | 2018 | 2018 | 193 | 4217 | 1359 | Металлургический дефект | MIAN | AXGR | 04:43 | 04:46 | 04:46 | 188 | 39 |  | INT | Металлургический дефект Эквивалент потери металла 10%. |  | (c)
14789.88 | 0 | -0.023 | -11.41 | -11.433 | 606 | 983 | 873 | 606 |  | 1361 | Нарушение формы кольцевого шва | GWAN |  | 03:47 | 04:48 | 04:30 | 0 | 533 |  | EXT | Нарушение формы кольцевого шва |  | (c)
14789.88 | 0 | -0.031 | -11.41 | -11.441 | 1907 | 2055 | 2074 | 0 |  | 1361 | Нарушение формы кольцевого шва | GWAN |  | 07:17 | 07:41 | 07:44 | 0 | 335 |  | EXT | Нарушение формы кольцевого шва |  | (c)
14801.354 | 0.064 | 0.049 | -11.346 | -11.361 | 2197 | -2207 | -2198 | 0 | 49 | 1362 |  | CORR | CIGR | 06:39 | 06:48 | 06:50 | 24 | 133 | 10 | EXT |  | 0.89 | (c)
14802.039 | 0.749 | 0.734 | -10.661 | -10.676 | 1662 | 1738 | 1718 | 456 | 734 | 1362 |  | CORR | CISL | 05:13 | 05:25 | 05:22 | 15 | 112 | 15 | EXT |  | 0.89 | (c)
14804.485 | 3.195 | 3.181 | -8.215 | -8.229 | 1977 | 2040 | 2031 | 145 | 3181 | 1362 |  | CORR | CIGR | 06:03 | 06:14 | 06:12 | 28 | 109 | 10 | EXT |  | 0.89 | (c)
14805.641 | 4.351 | 4.1 | -7.059 | -7.31 | 1683 | 1774 | 1935 | 43 | 4100 | 1362 |  | CORR | GENE | 05:16 | 05:31 | 05:57 | 406 | 504 | 11 | EXT |  | 0.93 | (c)
14806.352 | 5.062 | 4.932 | -6.348 | -6.478 | 1719 | 1937 | 1912 | 125 | 4932 | 1362 |  | CORR | GENE | 05:22 | 05:57 | 05:53 | 132 | 386 | 11 | EXT |  | 0.9 | (c)
15207.839 | 6.179 | 5.585 | -5.101 | -5.695 | 1235 | 1276 | 1292 | 1235 | 4810 | 1398 |  | CORR | GENE | 06:46 | 06:53 | 06:55 | 885 | 115 | 11 | EXT |  | 0.96 | (c)
15220.552 | 7.612 | 7.369 | -3.718 | -3.961 | -27 | 91 | 167 | 0 | 3437 | 1399 |  | GOUG | GENE | 01:46 | 02:05 | 02:18 | 524 | 387 | 7 | EXT | Задир. |  | (c)
15415.468 | 10.208 | 10.036 | -0.492 | -0.664 | 1602 | 1651 | 1648 | 1602 | 307 | 1416 |  | CORR | GENE | 07:35 | 07:42 | 07:42 | 357 | 91 | 13 | EXT | Аномалия находится на отводе. | 0.94 | (c)
15415.899 | 10.639 | 10.577 | -0.061 | -0.123 | 1591 | 1631 | 1627 | 1591 | 9 | 1416 |  | CORR | GENE | 07:33 | 07:39 | 07:39 | 114 | 71 | 13 | EXT | Аномалия находится на отводе. | 0.9 | (c)
15416 | 0.04 | 0.034 | -11.65 | -11.656 | 1991 | 2028 | 2021 | 1991 | 34 | 1417 |  | CORR | GENE | 07:29 | 07:34 | 07:33 | 196 | 58 | 11 | EXT |  | 0.91 | (c)
15427.506 | 11.546 | 11.518 | -0.144 | -0.172 | 709 | 959 | 929 | 709 | 117 | 1417 |  | CORR | GENE | 04:02 | 04:42 | 04:37 | 55 | 440 | 11 | EXT |  | 0.89 | (c)
15427.537 | 11.577 | 11.56 | -0.113 | -0.13 | 1857 | 1927 | 1932 | 1857 | 93 | 1417 |  | CORR | CIGR | 07:07 | 07:18 | 07:19 | 37 | 150 | 12 | EXT |  | 0.89 | (c)
15440.021 | 0.631 | 0.613 | -10.439 | -10.457 | 353 | 432 | 413 | 353 | 613 | 1419 |  | CORR | CIGR | 06:34 | 06:46 | 06:43 | 18 | 120 | 12 | EXT |  | 0.89 | (c)
15453.719 | 3.259 | 3.217 | -7.941 | -7.983 | 704 | 821 | 829 | 704 | 3217 | 1420 |  | CORR | GENE | 06:54 | 07:13 | 07:14 | 87 | 250 | 10 | EXT |  | 0.89 | (c)
15512.863 | 5.913 | 5.786 | -5.427 | -5.554 | -1640 | -1614 | -1621 | 1602 | 5374 | 1425 |  | CORR | AXGR | 04:53 | 04:57 | 04:56 | 180 | 38 | 12 | EXT |  | 0.91 | (c)
15513.047 | 6.097 | 5.944 | -5.243 | -5.396 | -1568 | -1541 | -1543 | 1518 | 5025 | 1425 |  | CORR | GENE | 05:04 | 05:09 | 05:08 | 371 | 50 | 13 | EXT |  | 0.94 | (c)
15522.552 | 4.262 | 4.15 | -7.028 | -7.14 | 2167 | 2187 | 2190 | 2167 | 4150 | 1426 |  | CORR | AXGR | 04:01 | 04:04 | 04:05 | 313 | 47 | 10 | EXT |  | 0.92 | (c)
15528.431 | 10.141 | 10.111 | -1.149 | -1.179 | 1719 | 1787 | 1810 | 1719 | 1138 | 1426 |  | CORR | CIGR | 02:49 | 02:59 | 03:03 | 41 | 181 | 10 | EXT |  | 0.89 | (c)
15540.743 | 11.163 | 11.148 | -0.107 | -0.122 | 1573 | 1686 | 1692 | 1573 | 93 | 1427 |  | CORR | CIGR | 04:34 | 04:52 | 04:53 | 29 | 237 | 10 | EXT |  | 0.89 | (c)
15695.319 | 6.969 | 6.828 | -4.291 | -4.432 | 1505 | 1515 | 1523 | 1505 | 4203 | 1441 |  | CORR | AXGR | 03:15 | 03:17 | 03:18 | 229 | 37 | 11 | EXT |  | 0.91 | (c)
15706.617 | 7.007 | 7 | -4.733 | -4.74 | -1445 | -1366 | -1376 | 1307 | 4709 | 1442 |  | CORR | CIGR | 07:27 | 07:40 | 07:38 | 31 | 138 | 10 | EXT |  | 0.89 | (c)
15711.359 | 0.009 | 0.001 | -10.811 | -10.819 | 1399 | 1562 | 1539 | 552 | 1 | 1443 |  | CORR | CIGR | 04:26 | 04:52 | 04:49 | 32 | 279 | 14 | EXT |  | 0.89 | (c)
15722.17 | 0 | -0.021 | -11.33 | -11.351 | 138 | 422 | 511 | 138 |  | 1444 | Нарушение формы кольцевого шва | GWAN |  | 00:48 | 01:34 | 01:49 | 0 | 746 |  | EXT | Нарушение формы кольцевого шва |  | (c)
15734.768 | 1.268 | 0.716 | -10.212 | -10.764 | 833 | 854 | 857 | 833 | 716 | 1445 |  | CORR | GENE | 03:39 | 03:43 | 03:43 | 679 | 49 | 10 | EXT | Аномалия находится на упругопластическом изгибе: R=573 D, максимальное растяжение на 6.1 час. | 0.95 | (c)
15764.75 | 8.23 | 8.219 | -3.44 | -3.451 | 1054 | 1152 | 1125 | 1054 | 3429 | 1447 |  | CORR | CIGR | 02:29 | 02:45 | 02:41 | 22 | 143 | 14 | EXT |  | 0.89 | (c)
15811.947 | 9.437 | 9.429 | -2.183 | -2.191 | -2195 | -2146 | -2154 | 2113 | 2172 | 1451 |  | CORR | CIGR | 05:11 | 05:19 | 05:18 | 19 | 82 | 13 | EXT |  | 0.89 | (c)
15812.645 | 10.135 | 10.117 | -1.485 | -1.503 | -1759 | -1677 | -1668 | 1577 | 1477 | 1451 |  | CORR | CIGR | 06:21 | 06:35 | 06:36 | 26 | 182 | 9 | EXT |  | 0.89 | (c)
15812.755 | 10.245 | 10.201 | -1.375 | -1.419 | -1747 | -1696 | -1668 | 1589 | 1357 | 1451 |  | CORR | GENE | 06:23 | 06:32 | 06:36 | 62 | 158 | 14 | EXT |  | 0.89 | (c)
15815.02 | 0.89 | 0.739 | -10.85 | -11.001 | 869 | 902 | 893 | 869 | 739 | 1452 |  | CORR | GENE | 04:24 | 04:30 | 04:28 | 240 | 48 | 12 | EXT |  | 0.92 | (c)
15978.499 | 5.849 | 5.836 | -5.001 | -5.014 | 626 | 710 | 719 | 626 | 4984 | 1466 |  | CORR | CIGR | 04:23 | 04:37 | 04:38 | 30 | 187 | 11 | EXT |  | 0.89 | (c)
16035.655 | 7.375 | 7.362 | -4.005 | -4.018 | -18 | 2 | 0 | 0 | 3733 | 1471 |  | CORR | AXGR | 05:17 | 05:20 | 05:20 | 285 | 37 | 15 | EXT |  | 0.93 | (c)
16036.271 | 7.991 | 7.95 | -3.389 | -3.43 | 63 | 66 | 84 | 63 | 3265 | 1471 |  | CORR | AXGR | 05:30 | 05:30 | 05:33 | 165 | 42 | 10 | EXT |  | 0.9 | (c)
16040.724 | 1.064 | 1.051 | -10.466 | -10.479 | 516 | 558 | 565 | 516 | 1051 | 1472 |  | CORR | CIGR | 05:41 | 05:47 | 05:48 | 26 | 97 | 10 | EXT |  | 0.89 | (c)
16331.11 | 6.43 | 6.421 | -5.24 | -5.249 | -18 | 17 | 19 | 0 | 5233 | 1497 |  | CORR | CIGR | 03:53 | 03:58 | 03:59 | 16 | 73 | 10 | EXT |  | 0.89 | (c)
16343.783 | 7.433 | 7.424 | -3.937 | -3.946 | -1538 | -1498 | -1493 | 1449 | 3915 | 1498 |  | CORR | CIGR | 04:57 | 05:04 | 05:04 | 31 | 89 | 11 | EXT | Аномалия находится на упругопластическом изгибе: R=458 D, максимальное растяжение на 7 час. | 0.89 | (c)
16366.129 | 7.559 | 7.551 | -3.911 | -3.919 | 908 | 973 | 966 | 908 | 3899 | 1500 |  | CORR | CIGR | 03:30 | 03:41 | 03:40 | 20 | 115 | 10 | EXT |  | 0.89 | (c)
16414.059 | 10.909 | 10.868 | -0.321 | -0.362 | -2016 | -1999 | -1994 | 1972 | 263 | 1504 |  | CORR | AXGR | 05:33 | 05:36 | 05:37 | 99 | 44 | 10 | EXT |  | 0.89 | (c)
16414.096 | 10.946 | 10.853 | -0.284 | -0.377 | -1803 | -1789 | -1775 | 1748 | 233 | 1504 |  | CORR | GENE | 06:08 | 06:10 | 06:12 | 144 | 55 | 12 | EXT |  | 0.9 | (c)
16426.671 | 1.171 | 1.103 | -9.979 | -10.047 | 1109 | 1276 | 1262 | 815 | 1103 | 1506 |  | CORR | GENE | 04:19 | 04:46 | 04:44 | 121 | 306 | 13 | EXT |  | 0.9 | (c)
16433.366 | 7.866 | 7.842 | -3.284 | -3.308 | 1270 | 1352 | 1338 | 824 | 3284 | 1506 |  | CORR | CIGR | 04:45 | 04:58 | 04:56 | 24 | 136 | 14 | EXT |  | 0.89 | (c)
16433.568 | 8.068 | 8.014 | -3.082 | -3.136 | 1136 | 1237 | 1259 | 848 | 3012 | 1506 |  | CORR | GENE | 04:23 | 04:39 | 04:43 | 124 | 246 | 11 | EXT |  | 0.9 | (c)
16450.268 | 2.248 | 1.777 | -9.172 | -9.643 | -2227 | -2209 | -2169 | 4 | 1777 | 1508 |  | CORR | GENE | 05:49 | 05:51 | 05:58 | 1011 | 115 | 10 | EXT | Аномалия находится на упругопластическом изгибе: R=759 D, максимальное растяжение на 6.3 час. | 0.96 | (c)
16470.73 | 0 | -0.024 | -11.11 | -11.134 | 69 | 561 | 531 | 69 |  | 1510 | Нарушение формы кольцевого шва | GWAN |  | 05:45 | 07:05 | 06:60 | 0 | 924 |  | EXT | Нарушение формы кольцевого шва Аномалия находится на упругопластическом изгибе: R=457 D, максимальное растяжение на 5.8 час. |  | (c)
16513.505 | 8.475 | 8.475 | -3.185 | -3.185 | 112 | 462 | 297 | 112 | 3104 | 1513 |  | GOUG | GENE | 05:13 | 06:10 | 05:43 | 81 | 369 | 7 | EXT | Задир. |  | (c)
16570.172 | 8.092 | 8.084 | -3.608 | -3.616 | -745 | -638 | -541 | 338 | 3414 | 1518 |  | GOUG | GENE | 05:32 | 05:50 | 06:05 | 202 | 406 | 7 | EXT | Задир. Аномалия находится на упругопластическом изгибе: R=642 D, максимальное растяжение на 0.6 час. |  | (c)
16570.278 | 8.198 | 8.128 | -3.502 | -3.572 | -746 | -629 | -662 | 579 | 3398 | 1518 |  | DENT | GENE | 05:32 | 05:51 | 05:46 | 174 | 167 | 0.2 | N/A | Глубина вмятины: 3 мм (0,2%). Линейка: 17 см в (813 см; 05:51 ч:мин) Аномалия находится вблизи дефекта потери металла. Аномалия находится на упругопластическом изгибе. |  | (c)
16603.577 | 6.597 | 6.517 | -4.843 | -4.923 | 2030 | 2110 | 2137 | 2030 | 4768 | 1521 |  | DENT | GENE | 02:48 | 03:01 | 03:06 | 155 | 214 | 0.3 | N/A | Глубина вмятины: 4 мм (0,3%). Линейка: 16 см в (652 см; 03:01 ч:мин) Аномалия находится вблизи дефекта потери металла. |  | (c)
16603.583 | 6.603 | 6.437 | -4.837 | -5.003 | 1998 | -1937 | -2051 | 1640 | 4805 | 1521 |  | GOUG | GENE | 02:43 | 04:08 | 03:50 | 198 | 823 | 7 | EXT | Зона задиров. |  | (c)
16636.608 | 6.028 | 6.027 | -5.302 | -5.303 | -943 | -849 | -878 | 814 | 5255 | 1524 |  | GOUG | GENE | 04:17 | 04:32 | 04:28 | 48 | 130 | 7 | EXT | Задир. |  | (c)
16636.722 | 6.142 | 6.125 | -5.188 | -5.205 | -1411 | -1272 | -1315 | 1218 | 5107 | 1524 |  | GOUG | GENE | 03:02 | 03:24 | 03:17 | 98 | 192 | 7 | EXT | Задир. |  | (c)
16636.963 | 6.383 | 6.363 | -4.947 | -4.967 | -1426 | -1283 | -1337 | 1249 | 4938 | 1524 |  | GOUG | CIGR | 02:59 | 03:22 | 03:13 | 29 | 177 | 7 | EXT | Задир. |  | (c)
16655.294 | 2.074 | 1.955 | -9.296 | -9.415 | 814 | 840 | 839 | 814 | 1955 | 1526 |  | CORR | GENE | 04:29 | 04:33 | 04:33 | 190 | 50 | 12 | EXT |  | 0.91 | (c)
16690.882 | 4.512 | 4.497 | -7.058 | -7.073 | 1868 | 1939 | 1939 | 1868 | 4497 | 1529 |  | CORR | CIGR | 03:59 | 04:11 | 04:11 | 40 | 141 | 9 | EXT |  | 0.89 | (c)
16693.467 | 7.097 | 7.052 | -4.473 | -4.518 | 1511 | 1557 | 1551 | 1511 | 4451 | 1529 |  | DENT | GENE | 03:02 | 03:09 | 03:08 | 67 | 81 | 0.3 | N/A | Глубина вмятины: 4 мм (0,3%). Линейка: 7 см в (705 см; 03:09 ч:мин) Аномалия находится вблизи дефекта потери металла. |  | (c)
16693.473 | 7.103 | 7.068 | -4.467 | -4.502 | 1333 | 1358 | 1462 | 1333 | 4457 | 1529 |  | GOUG | CIGR | 02:33 | 02:37 | 02:54 | 45 | 260 | 7 | EXT | Задир. |  | (c)
16733.494 | 1.074 | 0.933 | -10.076 | -10.217 | 690 | 719 | 717 | 690 | 933 | 1533 |  | CORR | GENE | 04:29 | 04:34 | 04:33 | 282 | 56 | 16 | EXT | Аномалия находится на упругопластическом изгибе: R=426 D, максимальное растяжение на 6.3 час. | 0.94 | (c)
16759.272 | 4.262 | 4.182 | -6.938 | -7.018 | 1064 | 1196 | 1248 | 798 | 4182 | 1535 |  | CORR | GENE | 05:23 | 05:45 | 05:53 | 118 | 369 | 10 | EXT |  | 0.89 | (c)
16770.134 | 3.924 | 3.814 | -7.126 | -7.236 | -1026 | -848 | -858 | 690 | 3814 | 1536 |  | DENT | GENE | 05:48 | 06:16 | 06:15 | 195 | 336 | 0.4 | N/A | Глубина вмятины: 6 мм (0,4%). Линейка: 20 см в (381 см; 06:16 ч:мин) |  | (c)
16902.69 | 0 | -0.009 | -10.98 | -10.989 | 785 | 883 | 1144 | 785 |  | 1548 | Нарушение формы кольцевого шва | GWAN |  | 04:47 | 05:03 | 05:45 | 0 | 718 |  | EXT | Нарушение формы кольцевого шва |  | (c)
16945.16 | 8.87 | 8.495 | -2.36 | -2.735 | -887 | -631 | -721 | 555 | 2292 | 1551 |  | GOUG | GENE | 01:40 | 02:21 | 02:07 | 443 | 332 | 10 | EXT | Зона задиров. |  | (c)
16988.85 | 8.99 | 8.692 | -2.73 | -3.028 | 250 | 283 | 291 | 250 | 2552 | 1555 |  | CORR | GENE | 07:49 | 07:54 | 07:56 | 476 | 82 | 10 | EXT |  | 0.94 | (c)
17029.908 | 5.048 | 4.969 | -5.662 | -5.741 | -1172 | -793 | -921 | 669 | 4969 | 1559 |  | GOUG | GENE | 03:15 | 04:17 | 03:56 | 80 | 503 | 9 | EXT | Задир. |  | (c)
17035.57 | 0 | -0.041 | -11.05 | -11.091 | 1684 | 1949 | 1916 | 1684 |  | 1560 | Вышлифовка на шве | GWAN | GENE | 00:12 | 00:55 | 00:49 | 56 | 464 | 15 | EXT | Вышлифовка на шве Аномалия находится на упругопластическом изгибе: R=486 D, максимальное растяжение на 5.4 час. |  | (c)
17035.57 | 0 | -0.025 | -11.05 | -11.075 | -2224 | -2088 | -2123 | 2021 |  | 1560 | Нарушение формы кольцевого шва | GWAN |  | 01:41 | 02:03 | 01:58 | 0 | 202 |  | EXT | Нарушение формы кольцевого шва Аномалия находится на упругопластическом изгибе: R=486 D, максимальное растяжение на 5.4 час. |  | (c)
17042.061 | 6.491 | 6.43 | -4.559 | -4.62 | -145 | -136 | -130 | 115 | 4404 | 1560 |  | CORR | AXGR | 07:17 | 07:18 | 07:19 | 216 | 30 | 10 | EXT | Аномалия находится на упругопластическом изгибе: R=450 D, максимальное растяжение на 5.4 час. | 0.91 | (c)
17148.402 | 0.072 | 0.06 | -10.608 | -10.62 | -743 | -597 | -626 | 508 | 60 | 1570 |  | CORR | CIGR | 07:02 | 07:25 | 07:21 | 31 | 235 | 10 | EXT |  | 0.89 | (c)
17148.449 | 0.119 | 0.115 | -10.561 | -10.565 | -1967 | -1825 | -1761 | 1555 | 115 | 1570 |  | GOUG | GENE | 03:44 | 04:07 | 04:17 | 245 | 412 | 7 | EXT | Зона задиров. |  | (c)
17165.875 | 6.865 | 6.852 | -4.285 | -4.298 | 861 | 947 | 926 | 861 | 4275 | 1571 |  | CORR | CIGR | 08:46 | 09:00 | 08:57 | 23 | 130 | 10 | EXT |  | 0.89 | (c)
17185.935 | 4.615 | 4.42 | -6.665 | -6.86 | -1777 | -1661 | -1626 | 1476 | 4420 | 1573 |  | GOUG | GENE | 05:55 | 06:14 | 06:19 | 381 | 301 | 6 | EXT | Зона задиров. |  | (c)
17213.153 | 8.873 | 8.838 | -2.857 | -2.892 | 1446 | 1621 | 1553 | 1446 | 2855 | 1575 |  | CORR | CIGR | 05:05 | 05:33 | 05:22 | 37 | 213 | 10 | EXT |  | 0.89 | (c)
17222.008 | 5.998 | 5.977 | -3.222 | -3.243 | -628 | -565 | -527 | 427 | 3199 | 1576 |  | CORR | CIGR | 07:01 | 07:11 | 07:17 | 44 | 201 | 10 | EXT |  | 0.89 | (c)
17222.529 | 6.519 | 6.501 | -2.701 | -2.719 | -612 | -550 | -549 | 486 | 2680 | 1576 |  | CORR | CIGR | 07:04 | 07:14 | 07:14 | 39 | 126 | 10 | EXT |  | 0.89 | (c)
17223.549 | 7.539 | 7.513 | -1.681 | -1.707 | -814 | -726 | -729 | 645 | 1665 | 1576 |  | CORR | CIGR | 06:31 | 06:45 | 06:45 | 42 | 169 | 11 | EXT |  | 0.89 | (c)
17233.487 | 8.257 | 7.88 | -3.023 | -3.4 | 546 | 590 | 580 | 546 | 2741 | 1577 |  | CORR | GENE | 04:42 | 04:49 | 04:47 | 659 | 67 | 11 | EXT |  | 0.95 | (c)
17236.461 | 11.231 | 11.213 | -0.049 | -0.067 | 565 | 834 | 839 | 565 | 18 | 1577 |  | CORR | GENE | 04:45 | 05:28 | 05:29 | 49 | 549 | 12 | EXT |  | 0.89 | (c)
17236.557 | 0.047 | 0.023 | -11.653 | -11.677 | -2022 | -1758 | -1811 | 1599 | 23 | 1578 |  | CORR | GENE | 07:31 | 08:13 | 08:05 | 57 | 423 | 10 | EXT |  | 0.89 | (c)
17244.077 | 7.567 | 7.507 | -4.133 | -4.193 | 1553 | 1656 | 1836 | 1553 | 4112 | 1578 |  | CORR | GENE | 05:08 | 05:24 | 05:53 | 81 | 565 | 10 | EXT |  | 0.89 | (c)
17244.342 | 7.832 | 7.826 | -3.868 | -3.874 | 1919 | 1998 | 1974 | 1919 | 3854 | 1578 |  | CORR | CIGR | 06:07 | 06:20 | 06:16 | 20 | 110 | 10 | EXT |  | 0.89 | (c)
17255.056 | 6.846 | 6.652 | -4.764 | -4.958 | -1506 | -1460 | -1470 | 1433 | 4221 | 1579 |  | CORR | GENE | 04:54 | 05:01 | 04:60 | 737 | 73 | 11 | EXT |  | 0.96 | (c)
17304.639 | 11.519 | 11.508 | -0.121 | -0.132 | 709 | 813 | 808 | 709 | 100 | 1583 |  | CORR | CIGR | 05:55 | 06:12 | 06:11 | 32 | 198 | 11 | EXT |  | 0.89 | (c)
17307.478 | 2.718 | 2.696 | -7.962 | -7.984 | 2017 | 2102 | 2091 | 2017 | 2696 | 1584 |  | CORR | CIGR | 06:39 | 06:53 | 06:51 | 33 | 148 | 10 | EXT |  | 0.89 | (c)
17313.632 | 8.872 | 8.645 | -1.808 | -2.035 | 2094 | 2150 | 2135 | 2094 | 1429 | 1584 |  | CORR | GENE | 06:51 | 07:00 | 06:58 | 606 | 83 | 11 | EXT |  | 0.95 | (c)
17315.515 | 0.075 | 0.058 | -11.265 | -11.282 | -1159 | -996 | -1044 | 930 | 58 | 1585 |  | CORR | GENE | 06:11 | 06:37 | 06:29 | 49 | 229 | 12 | EXT |  | 0.89 | (c)
17316.272 | 0.832 | 0.807 | -10.508 | -10.533 | -707 | -546 | -532 | 357 | 807 | 1585 |  | CORR | GENE | 07:24 | 07:49 | 07:52 | 54 | 350 | 12 | EXT |  | 0.89 | (c)
17322.158 | 6.718 | 6.646 | -4.622 | -4.694 | -489 | -450 | -450 | 411 | 4564 | 1585 |  | DENT | GENE | 07:59 | 08:05 | 08:05 | 130 | 78 | 0.3 | N/A | Глубина вмятины: 4 мм (0,3%). Линейка: 13 см в (665 см; 08:05 ч:мин) |  | (c)
17328.966 | 2.186 | 2.132 | -8.984 | -9.038 | 1894 | 1997 | 2067 | 1894 | 2132 | 1586 |  | CORR | GENE | 04:02 | 04:19 | 04:30 | 94 | 345 | 10 | EXT |  | 0.89 | (c)
17331.193 | 4.413 | 4.364 | -6.757 | -6.806 | -2076 | -1954 | -1915 | 1754 | 4364 | 1586 |  | CORR | GENE | 05:21 | 05:41 | 05:47 | 71 | 322 | 10 | EXT |  | 0.89 | (c)
17333.118 | 6.338 | 6.302 | -4.832 | -4.868 | -2102 | -1783 | -1919 | 1737 | 4785 | 1586 |  | CORR | GENE | 05:17 | 06:09 | 05:47 | 83 | 365 | 10 | EXT |  | 0.89 | (c)
17333.24 | 6.46 | 6.443 | -4.71 | -4.727 | -2005 | -1949 | -1881 | 1756 | 4692 | 1586 |  | CORR | CIGR | 05:33 | 05:42 | 05:53 | 35 | 248 | 11 | EXT |  | 0.89 | (c)
17333.361 | 6.581 | 6.562 | -4.589 | -4.608 | -2105 | -1949 | -1987 | 1869 | 4557 | 1586 |  | CORR | GENE | 05:17 | 05:42 | 05:36 | 51 | 236 | 10 | EXT |  | 0.89 | (c)
17335.189 | 8.409 | 8.394 | -2.761 | -2.776 | 1516 | 1566 | 1573 | 1516 | 2750 | 1586 |  | CORR | CIGR | 03:01 | 03:09 | 03:10 | 26 | 113 | 10 | EXT |  | 0.89 | (c)
17335.517 | 8.737 | 8.547 | -2.433 | -2.623 | -1812 | -1792 | -1778 | 1744 | 2132 | 1586 |  | CORR | GENE | 06:04 | 06:07 | 06:10 | 491 | 68 | 14 | EXT |  | 0.96 | (c)
17336.238 | 9.458 | 9.142 | -1.712 | -2.028 | -1717 | -1672 | -1683 | 1648 | 1640 | 1586 |  | CORR | GENE | 06:19 | 06:27 | 06:25 | 388 | 69 | 10 | EXT |  | 0.93 | (c)
17336.906 | 10.126 | 9.941 | -1.044 | -1.229 | -2219 | -2196 | -2195 | 2172 | 871 | 1586 |  | CORR | AXGR | 04:58 | 05:02 | 05:02 | 358 | 47 | 10 | EXT |  | 0.93 | (c)
17337.237 | 10.457 | 9.928 | -0.713 | -1.242 | -1570 | -1504 | -1522 | 1474 | 240 | 1586 |  | CORR | GENE | 06:43 | 06:54 | 06:51 | 1002 | 96 | 10 | EXT |  | 0.96 | (c)
17338.011 | 0.061 | 0.044 | -11.609 | -11.626 | 903 | 1100 | 1098 | 903 | 44 | 1587 |  | CORR | CIGR | 05:41 | 06:13 | 06:12 | 41 | 391 | 14 | EXT |  | 0.89 | (c)
17341.274 | 3.324 | 3.289 | -8.346 | -8.381 | 337 | 484 | 643 | 337 | 3289 | 1587 |  | CORR | GENE | 04:10 | 04:33 | 04:59 | 88 | 613 | 14 | EXT |  | 0.89 | (c)
17343.152 | 5.202 | 5.202 | -6.468 | -6.468 | 879 | 1228 | 1117 | 879 | 5202 | 1587 |  | CORR | GENE | 05:37 | 06:33 | 06:15 | 86 | 476 | 10 | EXT |  | 0.89 | (c)
17344.734 | 6.784 | 6.783 | -4.886 | -4.887 | 498 | 604 | 589 | 498 | 4827 | 1587 |  | CORR | GENE | 04:36 | 04:53 | 04:50 | 60 | 183 | 13 | EXT |  | 0.89 | (c)
17346.307 | 8.357 | 8.054 | -3.313 | -3.616 | 406 | 486 | 531 | 406 | 3154 | 1587 |  | CORR | GENE | 04:21 | 04:34 | 04:41 | 462 | 251 | 15 | EXT |  | 0.96 | (c)
17349.61 | 11.66 | 11.63 | -0.01 | -0.04 | 1400 | 1762 | 1634 | 1400 | 10 | 1587 |  | CORR | CIGR | 07:01 | 07:60 | 07:39 | 30 | 469 | 11 | EXT |  | 0.89 | (c)
17349.637 | 0.017 | 0.012 | -11.143 | -11.148 | -700 | -581 | -459 | 219 | 12 | 1588 |  | CORR | CIGR | 07:38 | 07:58 | 08:17 | 19 | 481 | 14 | EXT |  | 0.89 | (c)
17349.731 | 0.111 | 0.1 | -11.049 | -11.06 | -867 | -706 | -749 | 631 | 100 | 1588 |  | CORR | CIGR | 07:11 | 07:37 | 07:30 | 25 | 236 | 12 | EXT |  | 0.89 | (c)
17349.745 | 0.125 | 0.095 | -11.035 | -11.065 | -2194 | -1950 | -1990 | 1786 | 95 | 1588 |  | CORR | GENE | 03:37 | 04:17 | 04:10 | 83 | 408 | 11 | EXT |  | 0.89 | (c)
17349.931 | 0.311 | 0.297 | -10.849 | -10.863 | -1710 | -580 | -1000 | 290 | 297 | 1588 |  | CORR | GENE | 04:55 | 07:58 | 06:50 | 104 | 1420 | 11 | EXT |  | 0.89 | (c)
17350.222 | 0.602 | 0.488 | -10.558 | -10.672 | 2082 | -1975 | -2115 | 1850 | 488 | 1588 |  | CORR | GENE | 03:07 | 04:13 | 03:50 | 145 | 529 | 10 | EXT |  | 0.9 | (c)
17352.009 | 2.389 | 2.336 | -8.771 | -8.824 | -650 | -438 | -365 | 81 | 2336 | 1588 |  | CORR | GENE | 07:46 | 08:21 | 08:32 | 108 | 569 | 12 | EXT |  | 0.89 | (c)
17352.757 | 3.137 | 2.769 | -8.023 | -8.391 | -2071 | -1951 | -1991 | 1911 | 2769 | 1588 |  | CORR | GENE | 03:57 | 04:16 | 04:10 | 1006 | 160 | 10 | EXT |  | 0.96 | (c)
17353.084 | 3.464 | 3.178 | -7.696 | -7.982 | -951 | -906 | -911 | 871 | 3178 | 1588 |  | CORR | GENE | 06:58 | 07:05 | 07:04 | 419 | 80 | 10 | EXT |  | 0.93 | (c)
17353.907 | 4.287 | 4.041 | -6.873 | -7.119 | -2088 | -2047 | -2030 | 1972 | 4041 | 1588 |  | CORR | GENE | 03:54 | 04:01 | 04:04 | 396 | 116 | 13 | EXT |  | 0.94 | (c)
17354.03 | 4.41 | 4.398 | -6.75 | -6.762 | -873 | -549 | -632 | 392 | 4398 | 1588 |  | CORR | GENE | 07:10 | 08:03 | 07:49 | 77 | 481 | 12 | EXT |  | 0.89 | (c)
17355.698 | 6.078 | 5.904 | -5.082 | -5.256 | -1980 | -1398 | -1475 | 971 | 5045 | 1588 |  | CORR | GENE | 04:12 | 05:46 | 05:33 | 211 | 1009 | 11 | EXT |  | 0.91 | (c)
17359.838 | 10.218 | 10.206 | -0.942 | -0.954 | -862 | -759 | -726 | 590 | 917 | 1588 |  | CORR | CIGR | 07:12 | 07:29 | 07:34 | 37 | 272 | 10 | EXT |  | 0.89 | (c)
17360.489 | 10.869 | 10.841 | -0.291 | -0.319 | -933 | -743 | -732 | 532 | 266 | 1588 |  | CORR | GENE | 07:01 | 07:31 | 07:33 | 53 | 401 | 11 | EXT |  | 0.89 | (c)
17362.32 | 1.54 | 1.532 | -9.626 | -9.634 | 1240 | 1400 | 1410 | 1240 | 1532 | 1589 |  | CORR | GENE | 02:60 | 03:25 | 03:27 | 57 | 340 | 10 | EXT |  | 0.89 | (c)
17371.337 | 10.557 | 10.54 | -0.609 | -0.626 | -1538 | -1340 | -1408 | 1278 | 555 | 1589 |  | CORR | GENE | 07:31 | 08:03 | 07:52 | 71 | 260 | 10 | EXT |  | 0.89 | (c)
17371.785 | 11.005 | 10.767 | -0.161 | -0.399 | -1577 | -1528 | -1523 | 1469 | 95 | 1589 |  | CORR | GENE | 07:25 | 07:33 | 07:34 | 304 | 108 | 11 | EXT |  | 0.92 | (c)
17397.515 | 0.041 | 0.009 | -8.275 | -8.307 | -498 | -299 | -268 | 38 | 9 | 1593 |  | CORR | GENE | 02:14 | 02:46 | 02:51 | 49 | 460 | 10 | EXT | Аномалия находится на упругопластическом изгибе: R=414 D, максимальное растяжение на 6 час. | 0.89 | (c)
17399.684 | 2.21 | 1.776 | -6.106 | -6.54 | 29 | 45 | 55 | 29 | 1776 | 1593 |  | CORR | GENE | 03:39 | 03:41 | 03:43 | 881 | 51 | 11 | EXT | Аномалия находится на упругопластическом изгибе: R=426 D, максимальное растяжение на 5.9 час. | 0.96 | (c)
17401.381 | 3.907 | 3.865 | -4.409 | -4.451 | -194 | -145 | -76 | 0 | 3865 | 1593 |  | CORR | GENE | 03:03 | 03:11 | 03:22 | 55 | 237 | 10 | EXT | Аномалия находится на упругопластическом изгибе: R=438 D, максимальное растяжение на 5.8 час. | 0.89 | (c)
17401.425 | 3.951 | 3.923 | -4.365 | -4.393 | -473 | -401 | -381 | 289 | 3923 | 1593 |  | CORR | GENE | 02:18 | 02:29 | 02:33 | 50 | 184 | 10 | EXT | Аномалия находится на упругопластическом изгибе: R=438 D, максимальное растяжение на 5.8 час. | 0.89 | (c)
17402.723 | 5.249 | 5.233 | -3.067 | -3.083 | 776 | 837 | 864 | 776 | 3056 | 1593 |  | CORR | CIGR | 05:39 | 05:49 | 05:54 | 27 | 175 | 10 | EXT | Аномалия находится на упругопластическом изгибе: R=471 D, максимальное растяжение на 5.6 час. | 0.89 | (c)
17402.814 | 5.34 | 5.322 | -2.976 | -2.994 | -50 | 94 | 49 | 0 | 2955 | 1593 |  | CORR | CIGR | 03:26 | 03:49 | 03:42 | 39 | 198 | 10 | EXT | Аномалия находится на упругопластическом изгибе: R=482 D, максимальное растяжение на 5.6 час. | 0.89 | (c)
17407.795 | 2.005 | 0.264 | -9.025 | -10.766 | 855 | 922 | 941 | 855 | 264 | 1594 |  | CORR | GENE | 03:37 | 03:48 | 03:51 | 1780 | 171 | 13 | EXT | Аномалия находится на упругопластическом изгибе: R=1184 D, максимальное растяжение на 4 час. | 1 | (c)
17407.948 | 2.158 | 2.15 | -8.872 | -8.88 | 656 | 846 | 790 | 656 | 2150 | 1594 |  | CORR | GENE | 03:05 | 03:36 | 03:27 | 50 | 268 | 10 | EXT |  | 0.89 | (c)
17408.215 | 2.425 | 2.239 | -8.605 | -8.791 | 808 | 872 | 864 | 808 | 2239 | 1594 |  | CORR | GENE | 03:30 | 03:40 | 03:39 | 336 | 112 | 10 | EXT |  | 0.92 | (c)
17408.407 | 2.617 | 2.615 | -8.413 | -8.415 | 618 | 778 | 737 | 618 | 2615 | 1594 |  | CORR | CIGR | 02:59 | 03:25 | 03:18 | 37 | 238 | 11 | EXT |  | 0.89 | (c)
17414.733 | 8.943 | 8.65 | -2.087 | -2.38 | 2026 | 2103 | 2078 | 2026 | 1491 | 1594 |  | CORR | GENE | 06:46 | 06:59 | 06:55 | 889 | 105 | 10 | EXT |  | 0.96 | (c)
17416.736 | 10.946 | 10.859 | -0.084 | -0.171 | 670 | 719 | 987 | 670 | 58 | 1594 |  | CORR | GENE | 03:07 | 03:15 | 03:59 | 113 | 633 | 14 | EXT |  | 0.9 | (c)
17421.901 | 5.081 | 4.823 | -5.749 | -6.007 | 652 | 823 | 835 | 652 | 4823 | 1595 |  | GOUG | GENE | 02:05 | 02:33 | 02:35 | 399 | 365 | 10 | EXT | Зона задиров. |  | (c)
17427.228 | 10.408 | 8.519 | -0.422 | -2.311 | -1559 | -1515 | -1446 | 1334 | 219 | 1595 |  | CORR | GENE | 08:08 | 08:15 | 08:26 | 2092 | 225 | 11 | EXT |  | 0.98 | (c)
17440.498 | 1.518 | 0.992 | -9.662 | -10.188 | 1355 | 1410 | 1398 | 1355 | 992 | 1597 |  | CORR | GENE | 03:48 | 03:56 | 03:54 | 718 | 86 | 12 | EXT | Аномалия находится на упругопластическом изгибе: R=462 D, максимальное растяжение на 6.1 час. | 0.96 | (c)
17454.678 | 4.518 | 3.521 | -6.472 | -7.469 | -2007 | -1810 | -1743 | 1480 | 3521 | 1598 |  | GOUG | GENE | 01:56 | 02:27 | 02:38 | 1062 | 527 | 10 | EXT | Зона задиров. Аномалия находится на упругопластическом изгибе: R=1025 D, максимальное растяжение на 7.2 час. |  | (c)
17457.953 | 7.793 | 7.769 | -3.197 | -3.221 | -422 | -226 | -264 | 107 | 3155 | 1598 |  | CORR | GENE | 06:11 | 06:43 | 06:37 | 66 | 315 | 12 | EXT |  | 0.89 | (c)
17458.178 | 8.018 | 8.008 | -2.972 | -2.982 | -740 | -591 | -627 | 515 | 2929 | 1598 |  | CORR | GENE | 05:20 | 05:44 | 05:38 | 53 | 225 | 10 | EXT |  | 0.89 | (c)
17459.76 | 9.6 | 7.967 | -1.39 | -3.023 | -266 | -220 | -178 | 91 | 1288 | 1598 |  | CORR | GENE | 06:37 | 06:44 | 06:51 | 1735 | 175 | 12 | EXT |  | 0.99 | (c)
17460.353 | 10.193 | 10.165 | -0.797 | -0.825 | -477 | -312 | -285 | 93 | 756 | 1598 |  | CORR | GENE | 06:02 | 06:29 | 06:33 | 69 | 384 | 10 | EXT |  | 0.89 | (c)
17461.074 | 10.914 | 10.894 | -0.076 | -0.096 | -260 | 30 | -80 | 0 | 21 | 1598 |  | CORR | GENE | 06:38 | 07:24 | 07:07 | 75 | 360 | 12 | EXT |  | 0.89 | (c)
17461.263 | 0.113 | 0.103 | -11.457 | -11.467 | 1610 | 1692 | 1672 | 1610 | 103 | 1599 |  | CORR | CIGR | 06:49 | 07:02 | 06:59 | 26 | 124 | 12 | EXT |  | 0.89 | (c)
17484.006 | 0.386 | 0.364 | -10.774 | -10.796 | -377 | -340 | -323 | 269 | 364 | 1601 |  | CORR | CIGR | 06:17 | 06:23 | 06:26 | 26 | 108 | 12 | EXT |  | 0.89 | (c)
17484.174 | 0.554 | 0.527 | -10.606 | -10.633 | -512 | -416 | -374 | 236 | 527 | 1601 |  | CORR | CIGR | 05:55 | 06:11 | 06:17 | 43 | 275 | 12 | EXT |  | 0.89 | (c)
17487.987 | 4.367 | 4.32 | -6.793 | -6.84 | -1679 | -1443 | -1489 | 1299 | 4320 | 1601 |  | GOUG | GENE | 02:47 | 03:25 | 03:18 | 359 | 380 | 7 | EXT | Зона задиров. |  | (c)
17491.927 | 8.307 | 8.177 | -2.853 | -2.983 | -39 | -33 | -28 | 17 | 2353 | 1601 |  | CORR | AXGR | 07:12 | 07:12 | 07:13 | 630 | 22 | 12 | EXT |  | 0.96 | (c)
17493.04 | 9.42 | 9.317 | -1.74 | -1.843 | -745 | -724 | -728 | 711 | 1699 | 1601 |  | CORR | AXGR | 05:18 | 05:21 | 05:20 | 144 | 34 | 10 | EXT |  | 0.9 | (c)
17498.949 | 4.169 | 4.121 | -7.201 | -7.249 | 1231 | 1233 | 1248 | 1231 | 4121 | 1602 |  | CORR | AXGR | 05:10 | 05:10 | 05:12 | 381 | 34 | 11 | EXT |  | 0.93 | (c)
17517.521 | 0.031 | 0.016 | -11.169 | -11.184 | 15 | 143 | 136 | 15 | 16 | 1604 |  | CORR | CIGR | 04:37 | 04:58 | 04:57 | 21 | 242 | 11 | EXT | Аномалия находится на упругопластическом изгибе: R=412 D, максимальное растяжение на 6.6 час. | 0.89 | (c)
17517.658 | 0.168 | 0.146 | -11.032 | -11.054 | 114 | 232 | 203 | 114 | 146 | 1604 |  | CORR | CIGR | 04:53 | 05:12 | 05:07 | 36 | 178 | 11 | EXT | Аномалия находится на упругопластическом изгибе: R=409 D, максимальное растяжение на 6.6 час. | 0.89 | (c)
17527.614 | 10.124 | 10.113 | -1.076 | -1.087 | 740 | 760 | 774 | 740 | 1063 | 1604 |  | CORR | CIGR | 06:34 | 06:37 | 06:40 | 24 | 67 | 10 | EXT | Аномалия находится на упругопластическом изгибе: R=332 D, максимальное растяжение на 6.4 час. | 0.97 | (c)
17539.318 | 10.628 | 10.593 | -0.952 | -0.987 | -1237 | -1186 | -1130 | 1023 | 935 | 1605 |  | CORR | GENE | 06:28 | 06:36 | 06:45 | 52 | 213 | 10 | EXT | Аномалия находится на упругопластическом изгибе: R=439 D, максимальное растяжение на 6.5 час. | 0.89 | (c)
17541.711 | 1.441 | 1.382 | -9.819 | -9.878 | 738 | 920 | 1033 | 738 | 1382 | 1606 |  | GOUG | GENE | 01:44 | 02:13 | 02:31 | 156 | 591 | 9 | EXT | Задир. Аномалия находится на упругопластическом изгибе: R=527 D, максимальное растяжение на 6.5 час. |  | (c)
17571.153 | 8.633 | 8.589 | -2.777 | -2.821 | 786 | 902 | 956 | 786 | 2769 | 1608 |  | CORR | GENE | 05:06 | 05:25 | 05:34 | 52 | 340 | 10 | EXT |  | 0.89 | (c)
17612.332 | 3.912 | 3.848 | -7.628 | -7.692 | 2091 | -2088 | -2155 | 1939 | 3848 | 1612 |  | GOUG | GENE | 10:07 | 10:53 | 10:42 | 99 | 431 | 7 | EXT | Задир. |  | (c)
17631.32 | 11.36 | 11.317 | -0.06 | -0.103 | 485 | 544 | 702 | 485 | 37 | 1613 |  | CORR | GENE | 05:53 | 06:03 | 06:28 | 66 | 435 | 10 | EXT |  | 0.89 | (c)
17646.405 | 3.405 | 3.404 | -8.195 | -8.196 | 986 | 1064 | 1142 | 986 | 3404 | 1615 |  | GOUG | GENE | 03:49 | 04:01 | 04:14 | 408 | 312 | 7 | EXT | Зона задиров. |  | (c)
17658.23 | 3.63 | 3.477 | -7.26 | -7.413 | -1054 | -1035 | -1021 | 987 | 3477 | 1616 |  | CORR | GENE | 07:22 | 07:25 | 07:28 | 255 | 68 | 10 | EXT |  | 0.91 | (c)
17658.416 | 3.816 | 3.791 | -7.074 | -7.099 | -1360 | -1096 | -1170 | 979 | 3791 | 1616 |  | CORR | GENE | 06:33 | 07:16 | 07:04 | 87 | 381 | 11 | EXT |  | 0.89 | (c)
17660.572 | 5.972 | 5.958 | -4.918 | -4.932 | -1759 | -1486 | -1622 | 1486 | 4850 | 1616 |  | GOUG | GENE | 05:29 | 06:13 | 05:51 | 82 | 272 | 7 | EXT | Задир. |  | (c)
17704.953 | 6.553 | 6.46 | -4.747 | -4.84 | -2031 | -1916 | -1957 | 1884 | 4722 | 1620 |  | GOUG | GENE | 11:34 | 11:52 | 11:46 | 118 | 147 | 6 | EXT | Задир. |  | (c)
17713.728 | 4.028 | 4.026 | -7.572 | -7.574 | -888 | -408 | -647 | 406 | 4026 | 1621 |  | GOUG | GENE | 00:53 | 02:11 | 01:32 | 80 | 482 | 7 | EXT | Задир. |  | (c)
17747.547 | 3.557 | 3.471 | -8.073 | -8.159 | 2077 | 2123 | -2199 | 2015 | 3471 | 1624 |  | GOUG | GENE | 08:09 | 08:17 | 08:39 | 313 | 369 | 7 | EXT | Зона задиров. |  | (c)
17755.62 | 0 | 0 | -11.42 | -11.42 | 922 | 1116 | 1110 | 922 | 0 | 1625 | Смещение кромок | GWAN |  | 06:02 | 06:33 | 06:32 | 0 | 375 | 23 | EXT | Смещение кромок Наружу Величина смещения - 3.6 мм. |  | (c)
17816.715 | 3.885 | 3.823 | -7.455 | -7.517 | 547 | 629 | 707 | 547 | 3823 | 1630 |  | GOUG | GENE | 03:31 | 03:44 | 03:57 | 219 | 320 | 8 | EXT | Зона задиров. |  | (c)
17817.096 | 4.266 | 4.205 | -7.074 | -7.135 | 446 | 571 | 518 | 446 | 4205 | 1630 |  | CORR | GENE | 03:14 | 03:35 | 03:26 | 523 | 145 | 11 | EXT |  | 0.95 | (c)
17831.015 | 6.845 | 6.845 | -4.545 | -4.545 | 774 | 997 | 938 | 774 | 4209 | 1631 |  | GOUG | GENE | 11:22 | 11:58 | 11:48 | 336 | 327 | 7 | EXT | Зона задиров. |  | (c)
17831.601 | 7.431 | 7.391 | -3.959 | -3.999 | -703 | -543 | -475 | 247 | 3958 | 1631 |  | GOUG | CIGR | 07:23 | 07:49 | 08:00 | 41 | 457 | 9 | EXT | Задир. |  | (c)
17858.56 | 0 | 0 | -11.71 | -11.71 | -1903 | -1791 | -1811 | 1718 | 0 | 1634 | Смещение кромок | GWAN |  | 00:46 | 01:04 | 01:00 | 0 | 185 | 25 | EXT | Смещение кромок Вовнутрь Величина смещения - 4 мм. |  | (c)
17865.498 | 6.938 | 6.842 | -4.772 | -4.868 | 764 | 921 | 859 | 764 | 4751 | 1634 |  | GOUG | GENE | 07:56 | 08:21 | 08:11 | 117 | 191 | 7 | EXT | Задир. |  | (c)
17895.406 | 2.226 | 2.097 | -9.224 | -9.353 | 2153 | 2175 | 2173 | 36 | 2097 | 1637 |  | LWAN | AXGR | 05:46 | 05:50 | 05:50 | 296 | 41 |  | EXT | Эквивалент потери металла 14%. |  | (c)
17908.51 | 3.88 | 2.623 | -7.61 | -8.867 | -2208 | -2191 | -2194 | 23 | 2623 | 1638 |  | CORR | AXGR | 05:22 | 05:25 | 05:24 | 1504 | 28 | 10 | EXT |  | 0.97 | (c)
17938.094 | 10.554 | 10.18 | -0.946 | -1.32 | -2124 | -2081 | -2077 | 107 | 575 | 1640 |  | CORR | GENE | 05:24 | 05:31 | 05:32 | 745 | 94 | 10 | EXT |  | 0.95 | (c)
17944.286 | 5.246 | 5.16 | -5.944 | -6.03 | 1610 | 1788 | 1789 | 263 | 5160 | 1641 |  | CORR | GENE | 05:24 | 05:53 | 05:53 | 130 | 357 | 10 | EXT |  | 0.9 | (c)
17948.612 | 9.572 | 9.556 | -1.618 | -1.634 | 1721 | 1841 | 1830 | 290 | 1603 | 1641 |  | CORR | CIGR | 05:42 | 06:01 | 05:60 | 31 | 220 | 13 | EXT |  | 0.89 | (c)
17949.15 | 10.11 | 10.08 | -1.08 | -1.11 | 1674 | 1763 | 1769 | 366 | 1068 | 1641 |  | CORR | CIGR | 05:34 | 05:49 | 05:50 | 42 | 190 | 13 | EXT |  | 0.89 | (c)
17949.303 | 10.263 | 10.246 | -0.927 | -0.944 | 1776 | 1877 | 1848 | 311 | 910 | 1641 |  | CORR | CIGR | 05:51 | 06:07 | 06:02 | 34 | 144 | 10 | EXT |  | 0.89 | (c)
17949.536 | 10.496 | 10.479 | -0.694 | -0.711 | 1539 | 1621 | 1607 | 556 | 683 | 1641 |  | CORR | CIGR | 05:13 | 05:26 | 05:24 | 28 | 136 | 10 | EXT |  | 0.89 | (c)
17950.312 | 0.082 | 0.027 | -11.458 | -11.513 | 2134 | -2027 | -2074 | 0 | 27 | 1642 |  | CORR | GENE | 05:23 | 06:11 | 06:04 | 73 | 505 | 10 | EXT |  | 0.89 | (c)
17975.825 | 3.125 | 3.105 | -8.295 | -8.315 | 923 | 989 | 994 | 923 | 3105 | 1644 |  | CORR | CIGR | 05:22 | 05:32 | 05:33 | 42 | 142 | 10 | EXT | Аномалия находится на упругопластическом изгибе: R=577 D, максимальное растяжение на 5.9 час. | 0.89 | (c)
17980.107 | 7.407 | 7.392 | -4.013 | -4.028 | 897 | 1153 | 1062 | 897 | 3982 | 1644 |  | CORR | CIGR | 05:17 | 05:59 | 05:44 | 46 | 330 | 10 | EXT | Аномалия находится на упругопластическом изгибе: R=498 D, максимальное растяжение на 6.2 час. | 0.89 | (c)
18024.28 | 5.85 | 5.843 | -5.71 | -5.717 | 1470 | 1522 | 1522 | 1470 | 5699 | 1648 |  | CORR | CIGR | 04:49 | 04:57 | 04:57 | 18 | 103 | 13 | EXT | Аномалия находится на упругопластическом изгибе: R=840 D, максимальное растяжение на 4.5 час. | 0.89 | (c)
18031.289 | 1.299 | 1.29 | -9.801 | -9.81 | -1587 | -1496 | -1474 | 1361 | 1290 | 1649 |  | CORR | GENE | 04:02 | 04:16 | 04:20 | 63 | 226 | 10 | EXT | Аномалия находится на упругопластическом изгибе: R=549 D, максимальное растяжение на 5.7 час. | 0.89 | (c)
18040.904 | 10.914 | 10.903 | -0.186 | -0.197 | -546 | -446 | -412 | 279 | 167 | 1649 |  | CORR | CIGR | 06:50 | 07:06 | 07:11 | 30 | 267 | 11 | EXT | Аномалия находится на упругопластическом изгибе: R=938 D, максимальное растяжение на 5.2 час. | 0.89 | (c)
18041.146 | 0.056 | 0.048 | -11.284 | -11.292 | -1900 | -1767 | -1784 | 1669 | 48 | 1650 |  | CORR | CIGR | 06:27 | 06:48 | 06:45 | 27 | 231 | 10 | EXT | Аномалия находится на упругопластическом изгибе: R=989 D, максимальное растяжение на 5.2 час. | 0.89 | (c)
18056.504 | 4.074 | 4.014 | -7.526 | -7.586 | 978 | 1354 | 1166 | 978 | 4014 | 1651 |  | GOUG | GENE | 00:40 | 01:41 | 01:11 | 334 | 377 | 7 | EXT | Зона задиров. |  | (c)
18164.619 | 0.039 | 0.022 | -11.481 | -11.498 | -1158 | -983 | -871 | 583 | 22 | 1661 |  | CORR | CIGR | 04:00 | 04:29 | 04:47 | 40 | 575 | 13 | EXT | Аномалия находится на упругопластическом изгибе: R=721 D, максимальное растяжение на 6.3 час. | 0.89 | (c)
18198.684 | 0.054 | 0.014 | -10.846 | -10.886 | 1767 | -2169 | 2203 | 0 | 14 | 1664 |  | CORR | GENE | 03:46 | 05:11 | 04:56 | 73 | 873 | 11 | EXT |  | 0.89 | (c)
18203.209 | 4.579 | 4.556 | -6.321 | -6.344 | -2230 | -2125 | -2088 | 1 | 4556 | 1664 |  | CORR | CIGR | 05:01 | 05:18 | 05:24 | 38 | 284 | 11 | EXT |  | 0.89 | (c)
18204.569 | 5.939 | 4.564 | -4.961 | -6.336 | 243 | 289 | 390 | 243 | 2612 | 1664 |  | GOUG | GENE | 11:40 | 11:47 | 00:04 | 3724 | 295 | 10 | EXT | Задир. |  | (c)
18205.667 | 7.037 | 6.945 | -3.863 | -3.955 | 1671 | 1716 | 1715 | 473 | 3808 | 1664 |  | DENT | GENE | 03:30 | 03:37 | 03:37 | 147 | 87 | 0.4 | N/A | Глубина вмятины: 6 мм (0,4%). Линейка: 15 см в (695 см; 03:37 ч:мин) |  | (c)
18217.619 | 8.089 | 8.072 | -3.271 | -3.288 | 1970 | 2051 | 2043 | 114 | 3255 | 1665 |  | CORR | CIGR | 05:28 | 05:41 | 05:40 | 33 | 147 | 10 | EXT | Аномалия находится на отводе. | 0.89 | (c)
18223.891 | 3.001 | 2.973 | -8.709 | -8.737 | -2156 | -2004 | -1994 | 1831 | 2973 | 1666 |  | CORR | GENE | 06:18 | 06:42 | 06:44 | 67 | 325 | 11 | EXT |  | 0.89 | (c)
18235.049 | 2.449 | 2.433 | -8.671 | -8.687 | -684 | -566 | -583 | 483 | 2433 | 1667 |  | CORR | CIGR | 06:24 | 06:43 | 06:40 | 40 | 201 | 12 | EXT |  | 0.89 | (c)
18235.07 | 2.47 | 2.45 | -8.65 | -8.67 | -1136 | -1008 | -1007 | 878 | 2450 | 1667 |  | CORR | GENE | 05:11 | 05:31 | 05:32 | 54 | 258 | 10 | EXT |  | 0.89 | (c)
18273.724 | 6.904 | 6.889 | -3.436 | -3.451 | 1026 | 1132 | 1088 | 1026 | 3433 | 1670 |  | CORR | CIGR | 05:39 | 05:56 | 05:49 | 18 | 124 | 12 | EXT | Аномалия находится на отводе. | 0.89 | (c)
18282.487 | 5.327 | 5.316 | -5.443 | -5.454 | 1140 | 1224 | 1200 | 1140 | 5316 | 1671 |  | CORR | CIGR | 05:21 | 05:35 | 05:31 | 24 | 120 | 10 | EXT |  | 0.89 | (c)
18304.073 | 4.933 | 4.932 | -6.167 | -6.168 | 606 | 764 | 742 | 606 | 4932 | 1673 |  | GOUG | GENE | 10:41 | 11:06 | 11:02 | 308 | 270 | 7 | EXT | Зона задиров. |  | (c)
18304.299 | 5.159 | 4.912 | -5.941 | -6.188 | -488 | -370 | -383 | 278 | 4912 | 1673 |  | GOUG | GENE | 07:44 | 08:03 | 08:01 | 424 | 209 | 10 | EXT | Зона задиров. |  | (c)
18328.722 | 7.182 | 7.166 | -3.568 | -3.584 | -951 | -881 | -871 | 792 | 3552 | 1675 |  | CORR | CIGR | 05:44 | 05:55 | 05:57 | 32 | 159 | 11 | EXT |  | 0.89 | (c)
18329.509 | 7.969 | 7.94 | -2.781 | -2.81 | -955 | -888 | -868 | 780 | 2766 | 1675 |  | CORR | CIGR | 05:43 | 05:54 | 05:57 | 44 | 175 | 10 | EXT |  | 0.89 | (c)
18331.617 | 10.077 | 10.055 | -0.673 | -0.695 | -1323 | -1202 | -1187 | 1051 | 650 | 1675 |  | CORR | CIGR | 04:44 | 05:03 | 05:06 | 45 | 271 | 10 | EXT |  | 0.89 | (c)
18350.867 | 7.147 | 7.131 | -3.723 | -3.739 | 243 | 304 | 297 | 243 | 3710 | 1677 |  | CORR | CIGR | 04:49 | 04:59 | 04:58 | 29 | 108 | 11 | EXT |  | 0.89 | (c)
18355.994 | 1.404 | 1.397 | -9.506 | -9.513 | 943 | 996 | 1005 | 943 | 1397 | 1678 |  | CORR | CIGR | 05:15 | 05:24 | 05:25 | 23 | 123 | 10 | EXT | Аномалия находится на упругопластическом изгибе: R=595 D, максимальное растяжение на 5.7 час. | 0.89 | (c)
18356.432 | 1.842 | 1.819 | -9.068 | -9.091 | 1220 | 1372 | 1338 | 1220 | 1819 | 1678 |  | CORR | GENE | 05:60 | 06:24 | 06:19 | 50 | 236 | 9 | EXT | Аномалия находится на упругопластическом изгибе: R=580 D, максимальное растяжение на 5.6 час. | 0.89 | (c)
18368.116 | 2.616 | 2.55 | -8.904 | -8.97 | -2011 | -1701 | -1805 | 1598 | 2550 | 1679 |  | GOUG | GENE | 04:54 | 05:44 | 05:27 | 103 | 412 | 7 | EXT | Задир. Аномалия находится на упругопластическом изгибе: R=403 D, максимальное растяжение на 5.4 час. |  | (c)
18373.096 | 7.596 | 7.568 | -3.924 | -3.952 | 2052 | 2208 | 2222 | 2052 | 3893 | 1679 |  | CORR | GENE | 03:50 | 04:15 | 04:17 | 59 | 342 | 14 | EXT | Аномалия находится на упругопластическом изгибе: R=359 D, максимальное растяжение на 5.3 час. | 0.91 | (c)
18375.536 | 10.036 | 10.01 | -1.484 | -1.51 | 2059 | -2214 | 2208 | 2059 | 1450 | 1679 |  | CORR | GENE | 03:51 | 04:21 | 04:15 | 60 | 297 | 12 | EXT | Аномалия находится на упругопластическом изгибе: R=339 D, максимальное растяжение на 5.4 час. | 0.92 | (c)
18382.596 | 5.576 | 5.521 | -6.114 | -6.169 | -1901 | -1706 | -1695 | 1489 | 5521 | 1680 |  | CORR | GENE | 05:41 | 06:12 | 06:14 | 116 | 412 | 12 | EXT | Аномалия находится на упругопластическом изгибе: R=339 D, максимальное растяжение на 5.7 час. | 0.99 | (c)
18406.443 | 6.923 | 6.676 | -4.347 | -4.594 | -102 | -62 | -72 | 41 | 4044 | 1682 |  | CORR | GENE | 05:04 | 05:10 | 05:08 | 550 | 61 | 10 | EXT |  | 0.94 | (c)
18414.132 | 3.342 | 3.303 | -7.998 | -8.037 | -1958 | -1752 | -1742 | 1527 | 3303 | 1683 |  | CORR | GENE | 05:41 | 06:14 | 06:16 | 82 | 430 | 11 | EXT |  | 0.89 | (c)
18443.568 | 10.218 | 10.176 | -1.152 | -1.194 | 531 | 685 | 683 | 531 | 1126 | 1685 |  | CORR | GENE | 04:31 | 04:56 | 04:55 | 68 | 303 | 12 | EXT |  | 0.89 | (c)
18473.644 | 6.924 | 6.864 | -4.066 | -4.126 | -1887 | -1372 | -1484 | 1081 | 3954 | 1688 |  | CORR | GENE | 02:35 | 03:59 | 03:41 | 172 | 806 | 11 | EXT |  | 0.9 | (c)
18473.8 | 7.08 | 6.993 | -3.91 | -3.997 | 2031 | 2190 | 2169 | 2031 | 3824 | 1688 |  | DENT | GENE | 01:08 | 01:33 | 01:30 | 173 | 277 | 0.4 | N/A | Глубина вмятины: 5 мм (0,4%). Линейка: 17 см в (699 см; 01:33 ч:мин) |  | (c)
18483.08 | 5.37 | 5.354 | -6.14 | -6.156 | 235 | 327 | 347 | 235 | 5354 | 1689 |  | CORR | CIGR | 03:42 | 03:57 | 04:00 | 38 | 223 | 12 | EXT |  | 0.89 | (c)
18487.828 | 10.118 | 10.101 | -1.392 | -1.409 | 593 | 687 | 685 | 593 | 1363 | 1689 |  | CORR | CIGR | 04:40 | 04:55 | 04:55 | 46 | 184 | 10 | EXT |  | 0.89 | (c)
18553.132 | 6.692 | 6.692 | -4.548 | -4.548 | 2040 | -1858 | -1532 | 642 | 4254 | 1695 |  | GOUG | GENE | 06:16 | 07:46 | 08:39 | 294 | 1778 | 9 | EXT | Задир. |  | (c)
18562.677 | 4.997 | 4.987 | -6.453 | -6.463 | -880 | -805 | -813 | 746 | 4987 | 1696 |  | CORR | CIGR | 05:53 | 06:05 | 06:04 | 29 | 134 | 10 | EXT |  | 0.89 | (c)
18580.412 | 11.282 | 11.249 | -0.158 | -0.191 | 1763 | 1869 | 1994 | 6 | 83 | 1697 |  | CORR | GENE | 04:17 | 04:35 | 04:55 | 108 | 462 | 11 | EXT |  | 0.89 | (c)
18773.409 | 0.059 | 0.007 | -11.281 | -11.333 | -432 | -48 | -63 | 0 | 7 | 1716 |  | CORR | GENE | 01:24 | 02:26 | 02:23 | 149 | 739 | 11 | EXT |  | 0.9 | (c)
18892.323 | 5.383 | 5.344 | -6.037 | -6.076 | -319 | -273 | -248 | 177 | 5344 | 1726 |  | DENT | GENE | 01:32 | 01:39 | 01:44 | 74 | 141 | 0.4 | N/A | Глубина вмятины: 5 мм (0,4%). Линейка: 7 см в (534 см; 01:39 ч:мин) |  | (c)
18953.511 | 9.191 | 9.171 | -1.959 | -1.979 | -1893 | -1840 | -1789 | 1684 | 1939 | 1731 |  | CORR | CIGR | 06:36 | 06:45 | 06:53 | 40 | 209 | 10 | EXT |  | 0.89 | (c)
18955.389 | 11.069 | 10.994 | -0.081 | -0.156 | -1761 | -1572 | -1456 | 1152 | 35 | 1731 |  | CORR | GENE | 06:58 | 07:28 | 07:47 | 121 | 610 | 13 | EXT |  | 0.9 | (c)
18977.567 | 10.347 | 10.298 | -0.553 | -0.602 | -802 | -419 | -546 | 290 | 530 | 1733 |  | CORR | GENE | 05:13 | 06:15 | 05:54 | 72 | 512 | 12 | EXT |  | 0.89 | (c)
18978.085 | 10.865 | 10.731 | -0.035 | -0.169 | -431 | -390 | -397 | 364 | 10 | 1733 |  | CORR | GENE | 06:13 | 06:20 | 06:18 | 159 | 66 | 13 | EXT |  | 0.9 | (c)
18978.691 | 0.571 | 0.088 | -10.349 | -10.832 | -1079 | -1037 | -1024 | 970 | 88 | 1734 |  | CORR | GENE | 06:18 | 06:25 | 06:27 | 1179 | 109 | 14 | EXT | Аномалия находится на отводе. | 1 | (c)
18979.362 | 1.242 | 0.048 | -9.678 | -10.872 | -1440 | -1403 | -1347 | 791 | 48 | 1734 |  | CORR | GENE | 05:20 | 05:26 | 05:35 | 1426 | 186 | 10 | EXT | Аномалия находится на отводе. | 0.97 | (c)
18982.001 | 3.881 | 2.781 | -7.039 | -8.139 | -1154 | -999 | -1076 | 999 | 2781 | 1734 |  | CORR | GENE | 06:06 | 06:31 | 06:19 | 1101 | 155 | 10 | EXT | Аномалия находится на отводе. | 0.96 | (c)
18987.76 | 9.64 | 9.15 | -1.28 | -1.77 | -1282 | -1236 | -1246 | 949 | 882 | 1734 |  | SCC | GENE | 05:46 | 05:53 | 05:51 | 888 | 72 | 20 | EXT | Аномалия находится на отводе. | 1 | (b)
18990.858 | 1.818 | 1.807 | -9.512 | -9.523 | 1731 | 1799 | 1785 | 391 | 1807 | 1735 |  | CORR | CIGR | 06:31 | 06:42 | 06:40 | 25 | 109 | 10 | EXT |  | 0.89 | (c)
18991.643 | 2.603 | 2.581 | -8.727 | -8.749 | 1489 | 1564 | 1579 | 561 | 2581 | 1735 |  | CORR | CIGR | 05:52 | 06:04 | 06:06 | 31 | 181 | 12 | EXT |  | 0.89 | (c)
18998.027 | 8.987 | 8.973 | -2.343 | -2.357 | 1800 | 1885 | 1864 | 302 | 2333 | 1735 |  | CORR | CIGR | 06:42 | 06:56 | 06:52 | 24 | 129 | 10 | EXT |  | 0.89 | (c)
19015.171 | 3.261 | 3.235 | -8.459 | -8.485 | -1052 | -1001 | -980 | 909 | 3235 | 1737 |  | GOUG | CIGR | 02:01 | 02:09 | 02:12 | 45 | 143 | 7 | EXT | Задир. |  | (c)
19030.027 | 6.397 | 6.393 | -4.973 | -4.977 | -2061 | -1954 | -1984 | 169 | 4948 | 1738 |  | CORR | CIGR | 05:12 | 05:30 | 05:25 | 29 | 154 | 10 | EXT | Аномалия находится на упругопластическом изгибе: R=513 D, максимальное растяжение на 6.2 час. | 0.89 | (c)
19045.064 | 10.064 | 10.041 | -1.516 | -1.539 | -1735 | -1628 | -1634 | 495 | 1495 | 1739 |  | CORR | CIGR | 06:35 | 06:53 | 06:52 | 44 | 202 | 13 | EXT | Аномалия находится на упругопластическом изгибе: R=524 D, максимальное растяжение на 6.2 час. | 0.89 | (c)
19046.609 | 0.029 | 0.006 | -11.431 | -11.454 | 1538 | 1954 | 2013 | 0 | 6 | 1740 |  | CORR | GENE | 01:15 | 02:22 | 02:32 | 147 | 950 | 10 | EXT | Аномалия находится на упругопластическом изгибе: R=490 D, максимальное растяжение на 6.2 час. | 0.9 | (c)
19111.188 | 7.788 | 7.758 | -3.392 | -3.422 | 1027 | 1299 | 1203 | 852 | 3275 | 1745 |  | CORR | GENE | 05:32 | 06:16 | 06:00 | 147 | 351 | 11 | EXT | Аномалия находится на отводе. | 0.9 | (c)
19111.585 | 8.185 | 8.167 | -2.995 | -3.013 | 1086 | 1210 | 1230 | 856 | 2977 | 1745 |  | CORR | CIGR | 05:41 | 06:01 | 06:05 | 36 | 288 | 13 | EXT | Аномалия находится на отводе. | 0.89 | (c)
19112.823 | 9.423 | 9.29 | -1.757 | -1.89 | 697 | 898 | 1118 | 692 | 1645 | 1745 |  | CORR | GENE | 04:39 | 05:11 | 05:46 | 245 | 841 | 11 | EXT | Аномалия находится на отводе. | 0.91 | (c)
19113.558 | 10.158 | 10.141 | -1.022 | -1.039 | 1232 | 1327 | 1306 | 850 | 1006 | 1745 |  | CORR | CIGR | 06:05 | 06:20 | 06:17 | 33 | 148 | 11 | EXT | Аномалия находится на отводе. | 0.89 | (c)
19114.869 | 0.289 | 0.265 | -10.911 | -10.935 | 1291 | 1326 | 1362 | 1291 | 265 | 1746 |  | CORR | CIGR | 06:41 | 06:47 | 06:53 | 39 | 143 | 10 | EXT |  | 0.89 | (c)
19117.47 | 2.89 | 2.874 | -8.31 | -8.326 | 304 | 443 | 401 | 304 | 2874 | 1746 |  | CORR | CIGR | 04:02 | 04:25 | 04:18 | 39 | 195 | 12 | EXT |  | 0.89 | (c)
19120.331 | 5.751 | 5.728 | -5.449 | -5.472 | 197 | 317 | 297 | 197 | 5397 | 1746 |  | CORR | GENE | 03:45 | 04:04 | 04:01 | 75 | 200 | 11 | EXT |  | 0.89 | (c)
19128.538 | 2.758 | 2.663 | -8.912 | -9.007 | 29 | 42 | 47 | 29 | 2663 | 1747 |  | CORR | AXGR | 07:24 | 07:26 | 07:27 | 242 | 36 | 11 | EXT | Аномалия находится на упругопластическом изгибе: R=735 D, максимальное растяжение на 5.7 час. | 0.91 | (c)
19131.382 | 5.602 | 5.583 | -6.068 | -6.087 | -1439 | -1321 | -1337 | 1236 | 5583 | 1747 |  | CORR | CIGR | 03:27 | 03:46 | 03:44 | 33 | 203 | 15 | EXT | Аномалия находится на упругопластическом изгибе: R=573 D, максимальное растяжение на 5.2 час. | 0.89 | (c)
19137.631 | 0.181 | 0.11 | -11.189 | -11.26 | 2137 | 2154 | 2161 | 2137 | 110 | 1748 |  | CORR | GENE | 04:29 | 04:31 | 04:32 | 167 | 48 | 12 | EXT | Аномалия находится на упругопластическом изгибе: R=452 D, максимальное растяжение на 5.4 час. | 0.9 | (c)
19140.135 | 2.685 | 2.667 | -8.685 | -8.703 | 1989 | 2063 | 2109 | 1989 | 2667 | 1748 |  | CORR | CIGR | 04:05 | 04:17 | 04:24 | 35 | 239 | 10 | EXT | Аномалия находится на упругопластическом изгибе: R=517 D, максимальное растяжение на 5.6 час. | 0.89 | (c)
19140.181 | 2.731 | 2.706 | -8.639 | -8.664 | -1149 | -1053 | -1032 | 914 | 2706 | 1748 |  | CORR | GENE | 07:38 | 07:54 | 07:57 | 59 | 236 | 10 | EXT | Аномалия находится на упругопластическом изгибе: R=517 D, максимальное растяжение на 5.6 час. | 0.89 | (c)
19141.365 | 3.915 | 3.887 | -7.455 | -7.483 | -1972 | -1959 | -1801 | 1631 | 3887 | 1748 |  | GOUG | CIGR | 05:25 | 05:28 | 05:53 | 32 | 341 | 7 | EXT | Задир. Аномалия находится на упругопластическом изгибе: R=577 D, максимальное растяжение на 5.6 час. |  | (c)
19141.939 | 4.489 | 4.416 | -6.881 | -6.954 | 335 | 359 | 370 | 335 | 4416 | 1748 |  | GOUG | GENE | 11:38 | 11:42 | 11:43 | 125 | 70 | 10 | EXT | Задир. Аномалия находится на упругопластическом изгибе: R=607 D, максимальное растяжение на 5.6 час. |  | (c)
19148.537 | 11.087 | 11.058 | -0.283 | -0.312 | -1955 | -1851 | -1825 | 1695 | 261 | 1748 |  | CORR | GENE | 05:28 | 05:45 | 05:49 | 51 | 260 | 10 | EXT |  | 0.89 | (c)
19152.62 | 3.8 | 3.777 | -7.58 | -7.603 | 1325 | 1407 | 1457 | 1325 | 3777 | 1749 |  | CORR | GENE | 04:01 | 04:14 | 04:22 | 48 | 264 | 13 | EXT |  | 0.89 | (c)
19152.908 | 4.088 | 4.06 | -7.292 | -7.32 | 1395 | 1505 | 1628 | 1395 | 4060 | 1749 |  | CORR | GENE | 04:12 | 04:30 | 04:50 | 79 | 466 | 10 | EXT |  | 0.89 | (c)
19174.304 | 2.794 | 2.777 | -7.686 | -7.703 | 113 | 175 | 174 | 113 | 2777 | 1751 |  | CORR | CIGR | 06:52 | 07:02 | 07:02 | 29 | 122 | 10 | EXT |  | 0.89 | (c)
19175.591 | 4.081 | 4.066 | -6.399 | -6.414 | 259 | 526 | 438 | 259 | 4066 | 1751 |  | GOUG | GENE | 07:16 | 07:59 | 07:45 | 57 | 358 | 8 | EXT | Задир. |  | (c)
19192.385 | 10.395 | 10.366 | -1.005 | -1.034 | -9 | 27 | 82 | 0 | 982 | 1752 |  | CORR | GENE | 05:38 | 05:44 | 05:53 | 52 | 183 | 11 | EXT |  | 0.89 | (c)
19208.258 | 3.628 | 3.592 | -7.882 | -7.918 | -2091 | -1897 | -1960 | 1830 | 3592 | 1754 |  | CORR | GENE | 06:42 | 07:13 | 07:03 | 55 | 261 | 9 | EXT |  | 0.89 | (c)
19208.523 | 3.893 | 3.83 | -7.617 | -7.68 | 926 | 1231 | 1085 | 926 | 3830 | 1754 |  | GOUG | GENE | 02:49 | 03:38 | 03:15 | 298 | 318 | 7 | EXT | Задир. |  | (c)
19209.199 | 4.569 | 4.546 | -6.941 | -6.964 | 1569 | 1805 | 1742 | 1569 | 4546 | 1754 |  | CORR | GENE | 04:33 | 05:11 | 05:01 | 69 | 345 | 12 | EXT |  | 0.89 | (c)
19213.814 | 9.184 | 8.993 | -2.326 | -2.517 | 963 | 1105 | 1142 | 963 | 2076 | 1754 |  | GOUG | GENE | 02:55 | 03:18 | 03:24 | 441 | 358 | 10 | EXT | Зона задиров. |  | (c)
19294.814 | 0.079 | 0.037 | -11.611 | -11.653 | -2057 | -1430 | -1582 | 1107 | 37 | 1762 |  | CORR | GENE | 05:28 | 07:10 | 06:45 | 115 | 950 | 10 | EXT |  | 0.89 | (c)
19324.946 | 6.911 | 6.856 | -4.419 | -4.474 | 1168 | 1213 | 1265 | 1168 | 4417 | 1764 |  | GOUG | GENE | 05:25 | 05:33 | 05:41 | 57 | 194 | 7 | EXT | Задир. |  | (c)
19436.019 | 4.234 | 4.142 | -7.316 | -7.408 | -704 | -687 | -529 | 353 | 4142 | 1774 |  | GOUG | GENE | 01:56 | 01:59 | 02:25 | 338 | 351 | 9 | EXT | Зона задиров. |  | (c)
19450.654 | 7.319 | 7.319 | -4.421 | -4.421 | -1596 | -1228 | -1404 | 1212 | 4042 | 1775 |  | GOUG | GENE | 06:27 | 07:26 | 06:58 | 379 | 384 | 8 | EXT | Зона задиров. |  | (c)
19593.909 | 2.144 | 1.736 | -8.386 | -8.794 | 427 | 464 | 475 | 427 | 1736 | 1788 |  | CORR | GENE | 06:09 | 06:15 | 06:16 | 616 | 96 | 10 | EXT |  | 0.94 | (c)
19617.528 | 3.698 | 3.154 | -7.692 | -8.236 | 173 | 181 | 231 | 173 | 3154 | 1790 |  | CORR | GENE | 03:37 | 03:38 | 03:46 | 546 | 115 | 13 | EXT | Аномалия находится на отводе. | 0.96 | (c)
19617.818 | 3.988 | 3.949 | -7.402 | -7.441 | 35 | 237 | 229 | 35 | 3949 | 1790 |  | CORR | GENE | 03:14 | 03:47 | 03:46 | 83 | 390 | 13 | EXT | Аномалия находится на отводе. | 0.89 | (c)
19625.214 | 11.384 | 11.36 | -0.006 | -0.03 | 821 | 983 | 980 | 821 | 6 | 1790 |  | CORR | CIGR | 05:21 | 05:47 | 05:47 | 24 | 318 | 12 | EXT | Аномалия находится на отводе. | 0.89 | (c)
19632.832 | 7.612 | 7.588 | -3.868 | -3.892 | -1678 | -1573 | -1555 | 552 | 3842 | 1791 |  | CORR | GENE | 05:33 | 05:50 | 05:53 | 50 | 248 | 10 | EXT | Аномалия находится на упругопластическом изгибе: R=437 D, максимальное растяжение на 6.8 час. | 0.89 | (c)
19637.162 | 0.462 | 0.455 | -10.938 | -10.945 | -1458 | -1414 | -1350 | 773 | 455 | 1792 |  | CORR | CIGR | 05:15 | 05:22 | 05:32 | 28 | 215 | 10 | EXT | Аномалия находится на отводе. | 0.89 | (c)
19638.789 | 2.089 | 1.882 | -9.311 | -9.518 | -1486 | -1433 | -1453 | 745 | 1882 | 1792 |  | SCC | GENE | 05:10 | 05:19 | 05:15 | 321 | 65 | 30 | EXT | Аномалия находится на отводе. | 1.02 | (a)
19639.367 | 2.667 | 2.612 | -8.733 | -8.788 | -2119 | -1906 | -1823 | 112 | 2612 | 1792 |  | CORR | GENE | 03:28 | 04:02 | 04:16 | 104 | 591 | 10 | EXT | Аномалия находится на отводе. | 0.89 | (c)
19640.188 | 3.488 | 3.031 | -7.912 | -8.369 | 2193 | -1970 | -1928 | 0 | 3031 | 1792 |  | CORR | GENE | 03:04 | 03:52 | 03:59 | 497 | 681 | 11 | EXT | Аномалия находится на отводе. | 0.94 | (c)
19640.637 | 3.937 | 3.728 | -7.463 | -7.672 | 2200 | -2135 | -1978 | 0 | 3728 | 1792 |  | CORR | GENE | 03:05 | 03:25 | 03:51 | 226 | 567 | 14 | EXT | Аномалия находится на отводе. | 0.92 | (c)
19640.786 | 4.086 | 4.069 | -7.314 | -7.331 | 2205 | -2124 | -2141 | 0 | 4069 | 1792 |  | CORR | CIGR | 03:06 | 03:27 | 03:24 | 40 | 230 | 12 | EXT | Аномалия находится на отводе. | 0.89 | (c)
19641.004 | 4.304 | 4.274 | -7.096 | -7.126 | -2195 | -1971 | -1999 | 36 | 4274 | 1792 |  | CORR | GENE | 03:16 | 03:52 | 03:47 | 143 | 392 | 11 | EXT | Аномалия находится на отводе. | 0.9 | (c)
19862.919 | 0.649 | 0.458 | -10.611 | -10.802 | 371 | 403 | 393 | 371 | 458 | 1812 |  | CORR | AXGR | 05:06 | 05:12 | 05:10 | 295 | 45 | 8 | EXT |  | 0.91 | (c)
19873.617 | 0.087 | 0.035 | -11.443 | -11.495 | 1773 | 1841 | 2106 | 1773 | 35 | 1813 |  | CORR | GENE | 03:09 | 03:20 | 04:02 | 141 | 666 | 14 | EXT |  | 0.9 | (c)
19876.537 | 3.007 | 2.987 | -8.523 | -8.543 | 1763 | 1847 | 1911 | 1763 | 2987 | 1813 |  | CORR | CIGR | 03:07 | 03:21 | 03:31 | 42 | 296 | 11 | EXT |  | 0.89 | (c)
19884.946 | 11.416 | 11.37 | -0.114 | -0.16 | 1605 | 1848 | 1949 | 1605 | 36 | 1813 |  | CORR | GENE | 02:42 | 03:21 | 03:37 | 124 | 687 | 15 | EXT | Аномалия находится на упругопластическом изгибе: R=567 D, максимальное растяжение на 5.7 час. | 0.9 | (c)
19891.363 | 6.303 | 6.271 | -4.867 | -4.899 | 301 | 378 | 448 | 301 | 4852 | 1814 |  | CORR | CIGR | 03:08 | 03:21 | 03:32 | 47 | 293 | 10 | EXT | Аномалия находится на упругопластическом изгибе: R=359 D, максимальное растяжение на 5.6 час. | 0.89 | (c)
19896.162 | 11.102 | 11.078 | -0.068 | -0.092 | 1310 | 1511 | 1458 | 1310 | 28 | 1814 |  | CORR | GENE | 05:51 | 06:24 | 06:15 | 64 | 296 | 10 | EXT | Аномалия находится на упругопластическом изгибе: R=355 D, максимальное растяжение на 5.7 час. | 0.93 | (c)
19896.295 | 0.065 | 0.032 | -11.275 | -11.308 | -1509 | -1178 | -1203 | 898 | 32 | 1815 |  | CORR | GENE | 05:27 | 06:20 | 06:16 | 100 | 611 | 10 | EXT | Аномалия находится на упругопластическом изгибе: R=355 D, максимальное растяжение на 5.7 час. | 0.97 | (c)
19896.428 | 0.198 | 0.173 | -11.142 | -11.167 | -433 | -319 | -273 | 112 | 173 | 1815 |  | CORR | GENE | 08:20 | 08:39 | 08:46 | 73 | 321 | 11 | EXT | Аномалия находится на упругопластическом изгибе: R=357 D, максимальное растяжение на 5.7 час. | 0.89 | (c)
19918.896 | 0.086 | 0.055 | -11.294 | -11.325 | 925 | 1553 | 1409 | 925 | 55 | 1817 |  | CORR | GENE | 05:31 | 07:12 | 06:49 | 61 | 967 | 11 | EXT |  | 0.89 | (c)
19937.12 | 6.93 | 6.445 | -4.2 | -4.685 | -1680 | -1604 | -1614 | 1549 | 3641 | 1818 |  | CORR | GENE | 06:32 | 06:45 | 06:43 | 1044 | 131 | 11 | EXT |  | 0.97 | (c)
19940.27 | 10.08 | 9.96 | -1.05 | -1.17 | 1855 | 2001 | 2004 | 1855 | 1009 | 1818 |  | CORR | GENE | 04:03 | 04:27 | 04:27 | 161 | 299 | 14 | EXT |  | 0.91 | (c)
19951.88 | 10.56 | 10.514 | -1.15 | -1.196 | 20 | 226 | 233 | 20 | 1111 | 1819 |  | CORR | GENE | 04:55 | 05:28 | 05:29 | 85 | 426 | 15 | EXT |  | 0.89 | (c)
19953.17 | 0.14 | 0.063 | -11.39 | -11.467 | 833 | 1075 | 1082 | 833 | 63 | 1820 |  | CORR | GENE | 05:29 | 06:08 | 06:09 | 82 | 498 | 10 | EXT |  | 0.89 | (c)
19959.647 | 6.617 | 6.085 | -4.913 | -5.445 | 1224 | 1293 | 1292 | 1224 | 2993 | 1820 |  | CORR | GENE | 06:32 | 06:43 | 06:43 | 2452 | 136 | 10 | EXT |  | 0.97 | (c)
19963.75 | 10.72 | 10.696 | -0.81 | -0.834 | 1207 | 1468 | 1392 | 1207 | 763 | 1820 |  | CORR | GENE | 06:30 | 07:12 | 06:59 | 71 | 370 | 11 | EXT |  | 0.89 | (c)
19981.491 | 5.801 | 5.777 | -5.389 | -5.413 | 153 | 219 | 206 | 153 | 5389 | 1822 |  | CORR | CIGR | 04:53 | 05:04 | 05:02 | 24 | 107 | 11 | EXT |  | 0.89 | (c)
20074.268 | 9.458 | 8.714 | -1.922 | -2.666 | 1253 | 1312 | 1358 | 1253 | 1527 | 1830 |  | CORR | GENE | 06:32 | 06:41 | 06:48 | 1139 | 210 | 10 | EXT |  | 0.96 | (c)
20075.076 | 10.266 | 10.106 | -1.114 | -1.274 | 1459 | 1492 | 1493 | 1459 | 546 | 1830 |  | CORR | GENE | 07:05 | 07:10 | 07:10 | 728 | 68 | 10 | EXT |  | 0.95 | (c)
20087.881 | 11.691 | 11.666 | -0.059 | -0.084 | 497 | 691 | 628 | 497 | 52 | 1831 |  | CORR | CIGR | 06:37 | 07:09 | 06:59 | 32 | 262 | 12 | EXT |  | 0.89 | (c)
20089.306 | 1.366 | 1.322 | -10.214 | -10.258 | -2105 | -2036 | -1967 | 1830 | 1322 | 1832 |  | CORR | CIGR | 01:55 | 02:06 | 02:17 | 44 | 275 | 11 | EXT |  | 0.89 | (c)
20107.289 | 7.769 | 6.99 | -3.601 | -4.38 | -2138 | -2129 | -2071 | 93 | 2362 | 1833 |  | CORR | GENE | 06:57 | 06:58 | 07:08 | 2018 | 133 | 11 | EXT |  | 0.98 | (c)
20110.044 | 10.524 | 10.511 | -0.846 | -0.859 | 1898 | 2104 | 2034 | 60 | 794 | 1833 |  | CORR | GENE | 05:48 | 06:21 | 06:10 | 65 | 273 | 9 | EXT |  | 0.89 | (c)
20110.89 | 0 | -0.021 | -11.44 | -11.461 | -195 | -109 | 7 | 0 |  | 1834 | Нарушение формы кольцевого шва | GWAN |  | 02:08 | 02:22 | 02:41 | 0 | 405 |  | EXT | Нарушение формы кольцевого шва |  | (c)
20110.89 | 0 | -0.014 | -11.44 | -11.454 | 494 | 728 | 880 | 494 |  | 1834 | Нарушение формы кольцевого шва | GWAN |  | 03:59 | 04:37 | 05:02 | 0 | 773 |  | EXT | Нарушение формы кольцевого шва |  | (c)
20110.89 | 0 | -0.015 | -11.44 | -11.455 | 1686 | 1964 | 1988 | 0 |  | 1834 | Нарушение формы кольцевого шва | GWAN |  | 07:12 | 07:56 | 08:00 | 0 | 603 |  | EXT | Нарушение формы кольцевого шва |  | (c)
20111.008 | 0.118 | 0.105 | -11.322 | -11.335 | 1419 | 1485 | 1496 | 657 | 105 | 1834 |  | CORR | CIGR | 06:28 | 06:39 | 06:41 | 17 | 155 | 12 | EXT |  | 0.89 | (c)
20113.749 | 2.859 | 2.542 | -8.581 | -8.898 | 1503 | 1542 | 1555 | 624 | 2542 | 1834 |  | CORR | GENE | 06:42 | 06:48 | 06:50 | 1335 | 103 | 10 | EXT |  | 0.96 | (c)
20115.731 | 4.841 | 4.83 | -6.599 | -6.61 | 1376 | 1434 | 1430 | 748 | 4830 | 1834 |  | CORR | CIGR | 06:22 | 06:31 | 06:30 | 22 | 106 | 10 | EXT |  | 0.89 | (c)
20122.33 | 0 | -0.027 | -11.42 | -11.447 | 765 | 1564 | 1597 | 0 |  | 1835 | Нарушение формы кольцевого шва | GWAN |  | 02:43 | 04:52 | 04:57 | 0 | 1664 |  | EXT | Нарушение формы кольцевого шва |  | (c)
20124.694 | 2.364 | 2.339 | -9.056 | -9.081 | 1768 | 1878 | 1866 | 266 | 2339 | 1835 |  | CORR | GENE | 05:25 | 05:42 | 05:41 | 51 | 196 | 13 | EXT |  | 0.89 | (c)
20151.759 | 6.929 | 6.912 | -4.221 | -4.238 | 2100 | 2160 | 2176 | 2100 | 4192 | 1837 |  | CORR | CIGR | 06:13 | 06:22 | 06:25 | 46 | 151 | 10 | EXT |  | 0.89 | (c)
20166.695 | 10.715 | 10.683 | -0.375 | -0.407 | 1277 | 1408 | 1380 | 1277 | 349 | 1838 |  | CORR | GENE | 07:33 | 07:54 | 07:50 | 58 | 206 | 10 | EXT |  | 0.89 | (c)
20181.014 | 2.714 | 2.611 | -7.916 | -8.019 | 805 | 928 | 887 | 805 | 2611 | 1840 |  | CORR | GENE | 04:51 | 05:11 | 05:04 | 1370 | 164 | 10 | EXT |  | 0.97 | (c)
20188.847 | 10.547 | 10.419 | -0.083 | -0.211 | 788 | 937 | 1102 | 788 | 78 | 1840 |  | CORR | GENE | 04:48 | 05:12 | 05:39 | 133 | 627 | 10 | EXT |  | 0.9 | (c)
20245.254 | 11.304 | 11.284 | -0.096 | -0.116 | -1034 | -869 | -913 | 792 | 67 | 1845 |  | CORR | GENE | 05:28 | 05:55 | 05:48 | 49 | 242 | 11 | EXT |  | 0.89 | (c)
20267.476 | 0.386 | 0.38 | -11.064 | -11.07 | 380 | 445 | 423 | 380 | 380 | 1848 |  | CORR | CIGR | 06:15 | 06:25 | 06:22 | 20 | 85 | 12 | EXT |  | 0.89 | (c)
20283.968 | 5.428 | 5.374 | -6.022 | -6.076 | 1398 | 1537 | 1508 | 1398 | 5374 | 1849 |  | CORR | GENE | 05:29 | 05:51 | 05:46 | 90 | 221 | 12 | EXT |  | 0.89 | (c)
20288.375 | 9.835 | 9.778 | -1.615 | -1.672 | 1269 | 1535 | 1440 | 1269 | 1595 | 1849 |  | CORR | GENE | 05:08 | 05:51 | 05:35 | 77 | 342 | 12 | EXT |  | 0.89 | (c)
20289.679 | 11.139 | 11.119 | -0.311 | -0.331 | 681 | 803 | 785 | 681 | 269 | 1849 |  | CORR | GENE | 03:33 | 03:53 | 03:50 | 62 | 207 | 11 | EXT |  | 0.89 | (c)
20289.921 | 11.381 | 11.342 | -0.069 | -0.108 | 1344 | 1536 | 1589 | 1344 | 27 | 1849 |  | CORR | GENE | 05:20 | 05:51 | 05:59 | 81 | 491 | 15 | EXT |  | 0.89 | (c)
20290.091 | 0.101 | 0.084 | -11.269 | -11.286 | -1578 | -1448 | -1435 | 1292 | 84 | 1850 |  | CORR | CIGR | 05:30 | 05:51 | 05:53 | 30 | 286 | 10 | EXT |  | 0.89 | (c)
20294.182 | 4.192 | 4.184 | -7.178 | -7.186 | -1672 | -1584 | -1549 | 1427 | 4184 | 1850 |  | CORR | CIGR | 05:15 | 05:29 | 05:35 | 30 | 245 | 11 | EXT |  | 0.89 | (c)
20299.407 | 9.417 | 9.399 | -1.953 | -1.971 | -1628 | -1551 | -1535 | 1442 | 1927 | 1850 |  | CORR | CIGR | 05:22 | 05:35 | 05:37 | 44 | 186 | 13 | EXT |  | 0.89 | (c)
20301.064 | 11.074 | 10.732 | -0.296 | -0.638 | -1786 | -1611 | -1511 | 1237 | 234 | 1850 |  | CORR | GENE | 04:57 | 05:25 | 05:41 | 404 | 550 | 12 | EXT |  | 0.94 | (c)
20311.78 | 10.42 | 8.943 | -1.19 | -2.667 | -1581 | -1464 | -1483 | 1386 | 231 | 1851 |  | CORR | GENE | 07:04 | 07:23 | 07:20 | 2436 | 195 | 10 | EXT |  | 0.97 | (c)
20317.045 | 4.075 | 4.059 | -7.595 | -7.611 | 147 | 182 | 228 | 147 | 4059 | 1852 |  | CORR | CIGR | 05:15 | 05:20 | 05:28 | 30 | 162 | 13 | EXT |  | 0.89 | (c)
20317.408 | 4.438 | 4.41 | -7.232 | -7.26 | 247 | 339 | 339 | 247 | 4410 | 1852 |  | CORR | GENE | 05:31 | 05:46 | 05:46 | 50 | 183 | 10 | EXT |  | 0.89 | (c)
20322.085 | 9.115 | 9.106 | -2.555 | -2.564 | 108 | 195 | 210 | 108 | 2536 | 1852 |  | CORR | CIGR | 05:08 | 05:22 | 05:25 | 28 | 204 | 13 | EXT |  | 0.89 | (c)
20328.919 | 4.279 | 3.585 | -6.741 | -7.435 | 53 | 92 | 98 | 53 | 3585 | 1853 |  | CORR | GENE | 03:10 | 03:16 | 03:17 | 2448 | 90 | 12 | EXT |  | 0.99 | (c)
20335.557 | 10.917 | 10.902 | -0.103 | -0.118 | 1071 | 1165 | 1168 | 1071 | 75 | 1853 |  | CORR | CIGR | 05:54 | 06:09 | 06:10 | 43 | 193 | 14 | EXT |  | 0.89 | (c)
20368.529 | 10.329 | 10.177 | -0.931 | -1.083 | -1094 | -1058 | -1041 | 988 | 806 | 1856 |  | CORR | GENE | 06:48 | 06:54 | 06:57 | 277 | 106 | 10 | EXT |  | 0.92 | (c)
20372.908 | 3.448 | 3.2 | -8.292 | -8.54 | -579 | -529 | -533 | 487 | 3200 | 1857 |  | CORR | GENE | 04:24 | 04:32 | 04:31 | 556 | 93 | 10 | EXT |  | 0.94 | (c)
20412.371 | 8.661 | 8.627 | -2.409 | -2.443 | -1532 | -1295 | -1306 | 1081 | 2385 | 1860 |  | CORR | GENE | 03:49 | 04:27 | 04:25 | 58 | 451 | 10 | EXT |  | 0.89 | (c)
20413.636 | 9.926 | 9.897 | -1.144 | -1.173 | -1835 | -1668 | -1495 | 1155 | 1011 | 1860 |  | CORR | GENE | 03:00 | 03:27 | 03:55 | 162 | 680 | 10 | EXT |  | 0.9 | (c)
20426.578 | 0.078 | 0.028 | -11.092 | -11.142 | -684 | -563 | -459 | 234 | 28 | 1862 |  | CORR | GENE | 05:15 | 05:34 | 05:51 | 86 | 450 | 15 | EXT |  | 0.89 | (c)
20427.15 | 0.65 | 0.612 | -10.52 | -10.558 | -960 | -633 | -699 | 438 | 612 | 1862 |  | CORR | GENE | 04:30 | 05:23 | 05:12 | 104 | 522 | 10 | EXT |  | 0.89 | (c)
20427.756 | 1.256 | 1.239 | -9.914 | -9.931 | 319 | 403 | 402 | 319 | 1239 | 1862 |  | CORR | CIGR | 07:57 | 08:10 | 08:10 | 35 | 167 | 10 | EXT |  | 0.89 | (c)
20428.011 | 1.511 | 1.487 | -9.659 | -9.683 | -612 | -508 | -467 | 323 | 1487 | 1862 |  | CORR | CIGR | 05:26 | 05:43 | 05:50 | 36 | 289 | 11 | EXT |  | 0.89 | (c)
20428.235 | 1.735 | 1.714 | -9.435 | -9.456 | -171 | -106 | -111 | 51 | 1714 | 1862 |  | CORR | CIGR | 06:38 | 06:48 | 06:47 | 45 | 120 | 11 | EXT |  | 0.89 | (c)
20437.298 | 10.798 | 10.788 | -0.372 | -0.382 | -1525 | -1471 | -1481 | 1437 | 358 | 1862 |  | CORR | CIGR | 02:59 | 03:08 | 03:06 | 24 | 88 | 10 | EXT |  | 0.89 | (c)
20445.843 | 8.173 | 8.07 | -3.277 | -3.38 | 124 | 275 | 351 | 124 | 3261 | 1863 |  | CORR | GENE | 05:21 | 05:45 | 05:58 | 119 | 455 | 12 | EXT |  | 0.9 | (c)
20464.681 | 3.911 | 3.839 | -6.789 | -6.861 | 1273 | 1319 | 1332 | 1273 | 3839 | 1865 |  | DENT | GENE | 10:36 | 10:43 | 10:45 | 125 | 119 | 0.5 | N/A | Глубина вмятины: 7 мм (0,5%). Линейка: 13 см в (384 см; 10:43 ч:мин) |  | (c)
20477.443 | 5.973 | 5.954 | -5.057 | -5.076 | -1824 | -1753 | -1688 | 1552 | 4989 | 1866 |  | CORR | GENE | 04:01 | 04:13 | 04:23 | 87 | 272 | 10 | EXT |  | 0.89 | (c)
20479.637 | 8.167 | 8.155 | -2.863 | -2.875 | -1920 | -1872 | -1837 | 1755 | 2847 | 1866 |  | CORR | CIGR | 03:46 | 03:53 | 03:59 | 28 | 165 | 12 | EXT |  | 0.89 | (c)
20481.209 | 9.739 | 9.723 | -1.291 | -1.307 | -1789 | -1744 | -1720 | 1650 | 1274 | 1866 |  | CORR | CIGR | 04:07 | 04:14 | 04:18 | 33 | 139 | 12 | EXT |  | 0.89 | (c)
20485.008 | 2.508 | 2.408 | -8.942 | -9.042 | 461 | 475 | 489 | 461 | 2408 | 1867 |  | CORR | GENE | 04:17 | 04:20 | 04:22 | 269 | 55 | 11 | EXT | Аномалия находится на отводе. | 0.92 | (c)
20499.43 | 0 | -0.011 | -6.395 | -6.406 | 812 | 892 | 1054 | 812 |  | 1869 | Нарушение формы кольцевого шва | GWAN |  | 05:02 | 05:15 | 05:41 | 0 | 484 |  | EXT | Нарушение формы кольцевого шва |  | (c)
20499.43 | 0 | -0.012 | -6.395 | -6.407 | 1451 | 1681 | 1696 | 1451 | 0 | 1869 | Внутришовный дефект | GWAN |  | 06:45 | 07:22 | 07:25 | 0 | 490 | 10 | MID | Внутришовный дефект |  | (c)
20532.584 | 7.16 | 6.971 | -4.053 | -4.242 | 1066 | 1116 | 1096 | 1066 | 3974 | 1871б |  | CORR | GENE | 02:58 | 03:07 | 03:03 | 268 | 61 | 11 | EXT | Аномалия находится на упругопластическом изгибе: R=460 D, максимальное растяжение на 6.3 час. | 0.77 | (c)
20533.195 | 7.771 | 7.43 | -3.442 | -3.783 | 1013 | 1030 | 1030 | 1013 | 3337 | 1871б |  | CORR | AXGR | 02:50 | 02:53 | 02:53 | 446 | 35 | 10 | EXT | Аномалия находится на упругопластическом изгибе: R=408 D, максимальное растяжение на 6.2 час. | 0.78 | (c)
20590.223 | 7.253 | 7.143 | -4.467 | -4.577 | -441 | -283 | -333 | 225 | 4413 | 1877 |  | DENT | GENE | 03:17 | 03:43 | 03:35 | 164 | 216 | 0.5 | N/A | Глубина вмятины: 7 мм (0,5%). Линейка: 16 см в (714 см; 03:43 ч:мин) |  | (c)
20617.33 | 0 | -0.002 | -11.29 | -11.292 | -1769 | -1563 | -1397 | 462 |  | 1880 | Нарушение формы кольцевого шва | GWAN |  | 04:37 | 05:10 | 05:37 | 0 | 743 |  | EXT | Нарушение формы кольцевого шва |  | (c)
20617.33 | 0 | -0.014 | -11.29 | -11.304 | 280 | 817 | 755 | 280 |  | 1880 | Нарушение формы кольцевого шва | GWAN |  | 10:08 | 11:34 | 11:24 | 0 | 951 |  | EXT | Нарушение формы кольцевого шва |  | (c)
20617.59 | 0.26 | 0.027 | -11.03 | -11.263 | -1896 | -1847 | -1853 | 334 | 27 | 1880 |  | SCC | GENE | 04:16 | 04:24 | 04:23 | 398 | 87 | 29 | EXT | Аномалия находится в зоне сварного шва. | 1.02 | (a)
20617.867 | 0.537 | 0.404 | -10.753 | -10.886 | -2101 | -2073 | -2080 | 129 | 404 | 1880 |  | SCC | AXGR | 03:43 | 03:48 | 03:47 | 315 | 43 | 15 | EXT |  | 1 | (b)
20618.514 | 1.184 | 0.818 | -10.106 | -10.472 | -1724 | -1697 | -1694 | 506 | 818 | 1880 |  | CORR | GENE | 04:44 | 04:49 | 04:49 | 641 | 60 | 15 | EXT |  | 0.98 | (c)
20618.673 | 1.343 | 0.219 | -9.947 | -11.071 | -1776 | -1755 | -1705 | 454 | 219 | 1880 |  | SCC | GENE | 04:36 | 04:39 | 04:47 | 1288 | 144 | 11 | EXT |  | 1 | (b)
20619.176 | 1.846 | 1.284 | -9.444 | -10.006 | -2040 | -1977 | -1917 | 190 | 1284 | 1880 |  | SCC | GENE | 03:53 | 04:03 | 04:13 | 978 | 248 | 15 | EXT |  | 1 | (b)
20619.176 | 1.846 | 1.284 | -9.444 | -10.006 | -2040 | -1977 | -1917 | 190 | 1284 | 1880 |  | CORR | GENE | 03:53 | 04:03 | 04:13 | 978 | 248 | 14 | EXT |  | 0.99 | (c)
20619.605 | 2.275 | 1.331 | -9.015 | -9.959 | 2080 | 2177 | 2137 | 37 | 1331 | 1880 |  | CORR | GENE | 02:58 | 03:14 | 03:07 | 1618 | 113 | 13 | EXT |  | 1 | (c)
20622.005 | 4.675 | 4.219 | -6.615 | -7.071 | 2003 | 2104 | 2089 | 56 | 4219 | 1880 |  | CORR | GENE | 02:46 | 03:02 | 02:60 | 856 | 171 | 10 | EXT |  | 0.95 | (c)
20627.551 | 10.221 | 9.832 | -1.069 | -1.458 | -2209 | -2197 | -2191 | 21 | 840 | 1880 |  | LWAN | AXGR | 03:26 | 03:28 | 03:29 | 618 | 38 |  | EXT | Эквивалент потери металла 11%. |  | (c)
20628.62 | 0 | -0.021 | -10.7 | -10.721 | 1578 | 1770 | 1743 | 323 |  | 1881 | Нарушение формы кольцевого шва | GWAN |  | 05:16 | 05:47 | 05:43 | 0 | 329 |  | EXT | Нарушение формы кольцевого шва |  | (c)
20628.62 | 0 | -0.027 | -10.7 | -10.727 | -1849 | -1743 | -1642 | 381 |  | 1881 | Нарушение формы кольцевого шва | GWAN |  | 08:03 | 08:20 | 08:37 | 0 | 415 |  | EXT | Нарушение формы кольцевого шва |  | (c)
20636.228 | 7.608 | 7.259 | -3.092 | -3.441 | 2205 | -2214 | -2222 | 0 | 2983 | 1881 |  | CORR | GENE | 06:58 | 07:04 | 07:03 | 458 | 68 | 10 | EXT |  | 0.93 | (c)
20685.056 | 11.546 | 11.542 | -0.164 | -0.168 | 1327 | 1466 | 1426 | 1327 | 144 | 1885 |  | CORR | CIGR | 05:17 | 05:39 | 05:33 | 24 | 197 | 12 | EXT |  | 0.89 | (c)
20717.346 | 8.986 | 8.973 | -2.504 | -2.517 | 1423 | 1502 | 1509 | 635 | 2493 | 1888 |  | CORR | CIGR | 05:18 | 05:31 | 05:32 | 24 | 173 | 11 | EXT | Аномалия находится на упругопластическом изгибе: R=435 D, максимальное растяжение на 5.5 час. | 0.89 | (c)
20740.592 | 9.282 | 9.178 | -2.238 | -2.342 | -83 | -65 | -62 | 41 | 2095 | 1890 |  | CORR | AXGR | 09:22 | 09:25 | 09:26 | 247 | 43 | 11 | EXT |  | 0.91 | (c)
20765.266 | 0.086 | 0.061 | -11.314 | -11.339 | -282 | -139 | -148 | 13 | 61 | 1893 |  | CORR | CIGR | 04:55 | 05:19 | 05:17 | 39 | 269 | 15 | EXT |  | 0.89 | (c)
20816.711 | 6.471 | 6.199 | -5.089 | -5.361 | 967 | 1044 | 1052 | 967 | 5069 | 1897 |  | GOUG | GENE | 03:32 | 03:45 | 03:46 | 292 | 171 | 10 | EXT | Зона задиров. |  | (c)
20816.903 | 6.663 | 6.649 | -4.897 | -4.911 | 1032 | 1089 | 1099 | 1032 | 4885 | 1897 |  | GOUG | CIGR | 03:43 | 03:52 | 03:54 | 26 | 134 | 10 | EXT | Задир. |  | (c)
20950.196 | 2.696 | 2.622 | -8.764 | -8.838 | 994 | 1049 | 1056 | 994 | 2622 | 1909 |  | DENT | GENE | 10:38 | 10:47 | 10:48 | 132 | 125 | 0.6 | N/A | Глубина вмятины: 8 мм (0,6%). Линейка: 13 см в (262 см; 10:47 ч:мин) |  | (c)
21094.865 | 10.605 | 10.593 | -1.075 | -1.087 | -1025 | -969 | -978 | 932 | 1061 | 1921 |  | CORR | CIGR | 04:42 | 04:51 | 04:49 | 26 | 93 | 10 | EXT |  | 0.89 | (c)
21123.672 | 4.802 | 4.792 | -6.558 | -6.568 | -1741 | -1679 | -1672 | 489 | 4792 | 1924 |  | CORR | CIGR | 05:37 | 05:47 | 05:48 | 24 | 138 | 10 | EXT |  | 0.89 | (c)
21123.945 | 5.075 | 5.067 | -6.285 | -6.293 | -1692 | -1640 | -1636 | 539 | 5067 | 1924 |  | CORR | CIGR | 05:45 | 05:54 | 05:54 | 21 | 111 | 12 | EXT |  | 0.89 | (c)
21124.24 | 5.37 | 5.361 | -5.99 | -5.999 | -1714 | -1652 | -1653 | 516 | 5361 | 1924 |  | CORR | CIGR | 05:42 | 05:52 | 05:52 | 23 | 122 | 12 | EXT |  | 0.89 | (c)
21230.755 | 10.21 | 10.188 | -1.17 | -1.192 | 356 | 476 | 449 | 356 | 1164 | 1933 |  | CORR | CIGR | 01:42 | 02:01 | 01:57 | 28 | 187 | 11 | EXT | Аномалия находится на упругопластическом изгибе: R=565 D, максимальное растяжение на 6.1 час. | 0.89 | (c)
21399.049 | 7.534 | 7.434 | -3.016 | -3.116 | -2209 | -2185 | -2158 | 22 | 2675 | 1948 |  | SCC | GENE | 05:19 | 05:23 | 05:27 | 441 | 102 | 29 | EXT | Аномалия находится в зоне сварного шва. | 1.02 | (a)
21401.207 | 9.692 | 7.907 | -0.858 | -2.643 | -2195 | -2140 | -2112 | 36 | 126 | 1948 |  | CORR | GENE | 05:21 | 05:30 | 05:35 | 2517 | 166 | 12 | EXT |  | 0.99 | (c)
21401.207 | 9.692 | 7.907 | -0.858 | -2.643 | -2195 | -2140 | -2112 | 36 | 126 | 1948 |  | SCC | GENE | 05:21 | 05:30 | 05:35 | 2517 | 166 | 15 | EXT | Аномалия находится в зоне сварного шва. | 1 | (a)
21402.298 | 0.233 | 0.225 | -11.137 | -11.145 | -1109 | -1027 | -1046 | 983 | 225 | 1949 |  | CORR | CIGR | 06:08 | 06:21 | 06:18 | 17 | 126 | 12 | EXT |  | 0.89 | (c)
21416.459 | 3.024 | 2.977 | -8.556 | -8.603 | -2075 | -1758 | -1866 | 156 | 2977 | 1950 |  | CORR | GENE | 05:35 | 06:26 | 06:08 | 77 | 418 | 10 | EXT |  | 0.89 | (c)
21466.473 | 7.598 | 7.484 | -4.022 | -4.136 | 1230 | 1397 | 1364 | 1230 | 3991 | 1954 |  | CORR | GENE | 05:16 | 05:43 | 05:38 | 145 | 268 | 10 | EXT |  | 0.9 | (c)
21493.145 | 11.33 | 11.316 | -0.15 | -0.164 | 1035 | 1126 | 1129 | 1035 | 132 | 1956 |  | CORR | CIGR | 06:44 | 06:58 | 06:59 | 32 | 187 | 14 | EXT | Аномалия находится на упругопластическом изгибе: R=473 D, максимальное растяжение на 7 час. | 0.89 | (c)
21499.737 | 6.442 | 6.362 | -4.998 | -5.078 | 620 | 663 | 744 | 620 | 4962 | 1957 |  | GOUG | GENE | 03:31 | 03:38 | 03:51 | 116 | 248 | 7 | EXT | Задир. Аномалия находится на упругопластическом изгибе: R=384 D, максимальное растяжение на 6.7 час. |  | (c)
21504.777 | 0.042 | 0.01 | -11.268 | -11.3 | 1628 | -2034 | 2091 | 0 | 10 | 1958 |  | CORR | GENE | 01:36 | 03:45 | 02:51 | 114 | 926 | 11 | EXT | Аномалия находится на упругопластическом изгибе: R=426 D, максимальное растяжение на 6.8 час. | 0.89 | (c)
21509.651 | 4.916 | 4.88 | -6.394 | -6.43 | -2084 | -1947 | -1936 | 147 | 4880 | 1958 |  | CORR | GENE | 03:37 | 03:59 | 04:01 | 58 | 297 | 14 | EXT | Аномалия находится на упругопластическом изгибе: R=606 D, максимальное растяжение на 6.9 час. | 0.89 | (c)
21509.662 | 4.927 | 4.902 | -6.383 | -6.408 | -502 | -392 | -410 | 318 | 4902 | 1958 |  | CORR | GENE | 07:52 | 08:10 | 08:07 | 62 | 184 | 10 | EXT | Аномалия находится на упругопластическом изгибе: R=606 D, максимальное растяжение на 6.9 час. | 0.89 | (c)
21521.255 | 5.21 | 5.095 | -6.24 | -6.355 | 1785 | 2071 | 2028 | 0 | 5095 | 1959 |  | CORR | GENE | 05:23 | 06:09 | 06:02 | 401 | 487 | 13 | EXT | Аномалия находится на упругопластическом изгибе: R=926 D, максимальное растяжение на 7.4 час. | 0.94 | (c)
21601.58 | 6.23 | 6.21 | -5.08 | -5.1 | 1404 | 1611 | 1566 | 504 | 5061 | 1966 |  | CORR | CIGR | 05:06 | 05:39 | 05:32 | 39 | 322 | 12 | EXT |  | 0.89 | (c)
21651.97 | 0.06 | 0.019 | -11.42 | -11.461 | -1564 | -778 | -718 | 129 | 19 | 1971 |  | CORR | GENE | 07:56 | 10:02 | 10:12 | 67 | 1694 | 12 | EXT |  | 0.89 | (c)
21666.859 | 3.469 | 3.452 | -8.261 | -8.278 | -1990 | -1816 | -1858 | 1726 | 3452 | 1972 |  | CORR | CIGR | 06:53 | 07:21 | 07:14 | 39 | 264 | 12 | EXT |  | 0.89 | (c)
21721.918 | 1.168 | 1.152 | -10.272 | -10.288 | -1166 | -996 | -1023 | 880 | 1152 | 1977 |  | CORR | CIGR | 07:38 | 08:05 | 08:01 | 44 | 286 | 11 | EXT |  | 0.89 | (c)
21778.203 | 1.453 | 1.334 | -9.877 | -9.996 | -1207 | -719 | -673 | 138 | 1334 | 1982 |  | CORR | GENE | 05:51 | 07:10 | 07:17 | 181 | 1069 | 10 | EXT |  | 0.9 | (c)
21783.043 | 6.293 | 6.106 | -5.037 | -5.224 | -2139 | -2113 | -2118 | 91 | 4859 | 1982 |  | CORR | AXGR | 03:21 | 03:25 | 03:24 | 365 | 43 | 9 | EXT |  | 0.92 | (c)
21783.694 | 6.944 | 6.923 | -4.386 | -4.407 | -2115 | -1957 | -1981 | 116 | 4366 | 1982 |  | CORR | CIGR | 03:25 | 03:50 | 03:46 | 41 | 269 | 11 | EXT |  | 0.89 | (c)
21784.242 | 7.492 | 7.47 | -3.838 | -3.86 | -2028 | -1956 | -1950 | 203 | 3834 | 1982 |  | CORR | CIGR | 03:39 | 03:50 | 03:51 | 26 | 156 | 12 | EXT |  | 0.89 | (c)
21784.826 | 8.076 | 8.061 | -3.254 | -3.269 | -2169 | -2087 | -2048 | 62 | 3219 | 1982 |  | CORR | GENE | 03:16 | 03:29 | 03:36 | 50 | 242 | 12 | EXT |  | 0.89 | (c)
21785.967 | 9.217 | 9.182 | -2.113 | -2.148 | -2177 | -2087 | -2042 | 54 | 2090 | 1982 |  | CORR | GENE | 03:15 | 03:29 | 03:37 | 58 | 270 | 10 | EXT |  | 0.89 | (c)
21844.096 | 11.366 | 10.793 | -0.374 | -0.947 | -606 | -12 | -85 | 0 | 373 | 1987 |  | GOUG | GENE | 09:53 | 11:29 | 11:17 | 574 | 1042 | 9 | EXT | Задир. |  | (c)
21859.757 | 3.547 | 3.547 | -7.863 | -7.863 | -357 | -350 | -226 | 94 | 3547 | 1989 |  | GOUG | GENE | 09:10 | 09:11 | 09:31 | 50 | 263 | 7 | EXT | Задир. |  | (c)
21867.312 | 11.102 | 11.079 | -0.308 | -0.331 | -591 | -440 | -457 | 323 | 246 | 1989 |  | CORR | GENE | 08:32 | 08:56 | 08:54 | 85 | 268 | 11 | EXT |  | 0.89 | (c)
21893.608 | 2.898 | 2.891 | -8.602 | -8.609 | -1189 | -1099 | -1089 | 990 | 2891 | 1992 |  | CORR | CIGR | 04:03 | 04:17 | 04:19 | 31 | 199 | 10 | EXT | Аномалия находится на упругопластическом изгибе: R=461 D, максимальное растяжение на 11.4 час. | 0.89 | (c)
21896.505 | 5.795 | 5.778 | -5.705 | -5.722 | -1111 | -1040 | -1056 | 1001 | 5699 | 1992 |  | CORR | CIGR | 04:15 | 04:27 | 04:24 | 23 | 110 | 14 | EXT | Аномалия находится на упругопластическом изгибе: R=483 D, максимальное растяжение на 11.3 час. | 0.89 | (c)
21899.809 | 9.099 | 9.083 | -2.401 | -2.417 | -705 | -546 | -599 | 493 | 2395 | 1992 |  | CORR | CIGR | 05:21 | 05:47 | 05:38 | 22 | 212 | 12 | EXT | Аномалия находится на упругопластическом изгибе: R=585 D, максимальное растяжение на 11.6 час. | 0.89 | (c)
21899.877 | 9.167 | 9.133 | -2.333 | -2.367 | -1049 | -986 | -955 | 861 | 2333 | 1992 |  | CORR | CIGR | 04:25 | 04:36 | 04:41 | 34 | 188 | 10 | EXT | Аномалия находится на упругопластическом изгибе: R=593 D, максимальное растяжение на 11.6 час. | 0.89 | (c)
21915.24 | 1.41 | 1.386 | -10.03 | -10.054 | -1880 | -1813 | -1828 | 1776 | 1386 | 1994 |  | ARTD | GENE | 09:58 | 10:09 | 10:07 | 78 | 104 |  | EXT | Аномалия находится на отводе. Наплавка. |  | (c)
21919.641 | 5.811 | 5.785 | -5.629 | -5.655 | 2085 | -2201 | 2226 | 2085 | 5591 | 1994 |  | CORR | GENE | 08:38 | 09:07 | 09:01 | 64 | 282 | 11 | EXT | Аномалия находится на отводе. | 0.89 | (c)
21920.55 | 6.72 | 6.669 | -4.72 | -4.771 | 1519 | 1619 | 1597 | 1519 | 4683 | 1994 |  | CORR | GENE | 07:07 | 07:23 | 07:20 | 88 | 156 | 13 | EXT | Аномалия находится на отводе. | 0.89 | (c)
21921.241 | 7.411 | 7.389 | -4.029 | -4.051 | 2094 | -2198 | -2229 | 2091 | 3999 | 1994 |  | CORR | GENE | 08:40 | 09:07 | 09:02 | 52 | 276 | 11 | EXT | Аномалия находится на отводе. | 0.89 | (c)
21921.326 | 7.496 | 7.475 | -3.944 | -3.965 | 1735 | 1836 | 1814 | 1735 | 3919 | 1994 |  | CORR | CIGR | 07:42 | 07:58 | 07:55 | 46 | 159 | 10 | EXT | Аномалия находится на отводе. | 0.89 | (c)
21924.54 | 10.71 | 10.637 | -0.73 | -0.803 | 1853 | 1904 | 1895 | 1853 | 526 | 1994 |  | CORR | GENE | 08:01 | 08:09 | 08:08 | 277 | 84 | 10 | EXT | Аномалия находится на отводе. | 0.92 | (c)
21934.271 | 2.995 | 2.981 | -2.299 | -2.313 | -750 | -650 | -660 | 570 | 2274 | 1996 |  | CORR | CIGR | 02:32 | 02:48 | 02:46 | 39 | 180 | 10 | EXT |  | 0.89 | (c)
21970.311 | 11.101 | 11.024 | -0.099 | -0.176 | -1830 | -1541 | -1164 | 497 | 56 | 1999 |  | CORR | GENE | 08:10 | 08:57 | 09:58 | 120 | 1333 | 10 | EXT |  | 0.89 | (c)
22099.562 | 3.682 | 3.642 | -7.898 | -7.938 | 1668 | 1722 | 1812 | 1668 | 3642 | 2011 |  | CORR | GENE | 03:59 | 04:08 | 04:22 | 60 | 288 | 12 | EXT | Аномалия находится на отводе. | 0.89 | (c)
22114.682 | 7.222 | 7.217 | -3.868 | -3.873 | -414 | -246 | -262 | 111 | 3801 | 2012 |  | CORR | GENE | 05:09 | 05:36 | 05:33 | 72 | 303 | 11 | EXT | Аномалия находится на отводе. | 0.89 | (c)
22143.5 | 2.01 | 1.981 | -9.67 | -9.699 | -695 | -561 | -576 | 457 | 1981 | 2015 |  | CORR | CIGR | 06:34 | 06:56 | 06:54 | 46 | 238 | 10 | EXT |  | 0.89 | (c)
22214.675 | 4.625 | 4.593 | -7.085 | -7.117 | 1669 | 1921 | 1853 | 1669 | 4593 | 2021 |  | CORR | GENE | 02:56 | 03:37 | 03:26 | 58 | 369 | 10 | EXT | Аномалия находится на упругопластическом изгибе: R=797 D, максимальное растяжение на 6.3 час. | 0.89 | (c)
22216.005 | 5.955 | 5.935 | -5.755 | -5.775 | 2007 | 2090 | 2176 | 2007 | 5713 | 2021 |  | CORR | GENE | 03:51 | 04:04 | 04:18 | 62 | 338 | 9 | EXT | Аномалия находится на упругопластическом изгибе: R=717 D, максимальное растяжение на 6.1 час. | 0.89 | (c)
22216.129 | 6.079 | 6.068 | -5.631 | -5.642 | 2144 | -1716 | -1957 | 1596 | 5527 | 2021 |  | CORR | GENE | 04:13 | 05:50 | 05:11 | 115 | 721 | 9 | EXT | Аномалия находится на упругопластическом изгибе: R=705 D, максимальное растяжение на 6.1 час. | 0.89 | (c)
22333.191 | 10.021 | 10.007 | -0.839 | -0.853 | 654 | 802 | 789 | 654 | 778 | 2031 |  | CORR | GENE | 04:42 | 05:06 | 05:04 | 75 | 270 | 9 | EXT |  | 0.89 | (c)
22349.725 | 3.996 | 3.956 | -7.644 | -7.684 | -2085 | -1814 | -1891 | 1697 | 3956 | 2033 |  | CORR | GENE | 05:30 | 06:14 | 06:01 | 65 | 388 | 9 | EXT |  | 0.89 | (c)
22368.423 | 11.054 | 10.857 | -0.346 | -0.543 | 769 | 897 | 987 | 769 | 320 | 2034 |  | CORR | GENE | 05:56 | 06:16 | 06:31 | 223 | 436 | 12 | EXT |  | 0.91 | (c)
22378.876 | 10.107 | 9.805 | -1.613 | -1.915 | -1452 | -1000 | -1065 | 679 | 1495 | 2035 |  | CORR | GENE | 04:50 | 06:03 | 05:53 | 420 | 773 | 9 | EXT |  | 0.93 | (c)
22379.508 | 10.739 | 10.573 | -0.981 | -1.147 | -1166 | -1039 | -1046 | 927 | 672 | 2035 |  | CORR | GENE | 05:37 | 05:57 | 05:56 | 475 | 239 | 10 | EXT |  | 0.94 | (c)
22380.44 | 11.671 | 11.127 | -0.049 | -0.593 | -1154 | -1036 | -976 | 799 | 48 | 2035 |  | CORR | GENE | 05:39 | 05:57 | 06:07 | 545 | 355 | 10 | EXT |  | 0.94 | (c)
22380.47 | 11.701 | 11.592 | -0.019 | -0.128 | -1667 | -1349 | -1424 | 1181 | 11 | 2035 |  | CORR | GENE | 04:16 | 05:07 | 04:55 | 117 | 486 | 10 | EXT |  | 0.89 | (c)
22386.911 | 6.422 | 6.362 | -5.088 | -5.148 | -97 | 221 | 214 | 0 | 5032 | 2036 |  | CORR | GENE | 02:25 | 03:16 | 03:15 | 116 | 622 | 8 | EXT | Аномалия находится на упругопластическом изгибе: R=433 D, максимальное растяжение на 11.4 час. | 0.89 | (c)
22388.18 | 7.691 | 7.663 | -3.819 | -3.847 | 1461 | 1631 | 1640 | 411 | 3797 | 2036 |  | CORR | GENE | 06:36 | 07:04 | 07:05 | 50 | 358 | 11 | EXT | Аномалия находится на упругопластическом изгибе: R=381 D, максимальное растяжение на 11.6 час. | 0.89 | (c)
22396.658 | 4.659 | 3.676 | -6.741 | -7.724 | 2145 | 2169 | 2174 | 27 | 3676 | 2037 |  | CORR | GENE | 05:39 | 05:43 | 05:44 | 1189 | 58 | 12 | EXT | Аномалия находится на упругопластическом изгибе: R=342 D, максимальное растяжение на 11.5 час. | 0.98 | (c)
22403.399 | 0 | -0.024 | -11.48 | -11.504 | 1244 | 1518 | 1437 | 601 |  | 2038 | Нарушение формы кольцевого шва | GWAN |  | 03:03 | 03:47 | 03:34 | 0 | 386 |  | EXT | Нарушение формы кольцевого шва Аномалия находится на упругопластическом изгибе: R=331 D, максимальное растяжение на 11.5 час. |  | (c)
22467.215 | 7.686 | 7.64 | -3.964 | -4.01 | 2198 | -2217 | -2120 | 1978 | 3956 | 2043 |  | CORR | GENE | 05:34 | 05:41 | 05:57 | 54 | 285 | 8 | EXT | Аномалия находится на упругопластическом изгибе: R=504 D, максимальное растяжение на 5.7 час. | 0.89 | (c)
22484.588 | 1.979 | 1.78 | -9.111 | -9.31 | 20 | 45 | 49 | 20 | 1780 | 2045 |  | CORR | GENE | 03:31 | 03:35 | 03:36 | 414 | 57 | 10 | EXT | Аномалия находится на упругопластическом изгибе: R=820 D, максимальное растяжение на 5.1 час. | 0.93 | (c)
22487.652 | 5.043 | 4.961 | -6.047 | -6.129 | -39 | 115 | 112 | 0 | 4961 | 2045 |  | CORR | GENE | 03:22 | 03:47 | 03:46 | 103 | 301 | 8 | EXT | Аномалия находится на упругопластическом изгибе: R=639 D, максимальное растяжение на 4.5 час. | 0.89 | (c)
22488.066 | 5.457 | 5.421 | -5.633 | -5.669 | -43 | 106 | 75 | 0 | 5421 | 2045 |  | CORR | GENE | 03:21 | 03:45 | 03:40 | 64 | 237 | 10 | EXT | Аномалия находится на упругопластическом изгибе: R=600 D, максимальное растяжение на 4.4 час. | 0.89 | (c)
22491.295 | 8.686 | 8.627 | -2.404 | -2.463 | 351 | 970 | 838 | 351 | 2291 | 2045 |  | CORR | GENE | 04:25 | 06:05 | 05:43 | 172 | 973 | 15 | EXT | Аномалия находится на упругопластическом изгибе: R=456 D, максимальное растяжение на 4.5 час. | 0.91 | (c)
22492.593 | 9.984 | 9.963 | -1.106 | -1.127 | 257 | 363 | 364 | 257 | 1090 | 2045 |  | CORR | CIGR | 04:10 | 04:27 | 04:27 | 37 | 214 | 14 | EXT | Аномалия находится на упругопластическом изгибе: R=442 D, максимальное растяжение на 4.6 час. | 0.89 | (c)
22493.337 | 10.728 | 10.708 | -0.362 | -0.382 | -2228 | -1870 | -1980 | 1731 | 311 | 2045 |  | CORR | GENE | 09:28 | 10:26 | 10:09 | 71 | 497 | 11 | EXT | Аномалия находится на упругопластическом изгибе: R=435 D, максимальное растяжение на 4.7 час. | 0.89 | (c)
22572.959 | 0 | -0.025 | -11.63 | -11.655 | -679 | 502 | 297 | 679 |  | 2053 | Нарушение формы кольцевого шва | GWAN |  | 11:18 | 02:28 | 01:55 | 0 | 1953 |  | EXT | Нарушение формы кольцевого шва |  | (c)
22572.959 | 0 | -0.014 | -11.63 | -11.644 | 1335 | 1446 | 1443 | 1335 | 0 | 2053 | Подгиб кромки со смещением | GWAN |  | 04:43 | 05:01 | 05:00 | 0 | 215 | 29 | EXT | Подгиб кромки со смещением Величина смещения - 4.6 мм. |  | (c)
22572.959 | 0 | -0.015 | -11.63 | -11.645 | 1616 | 1729 | 1737 | 1616 |  | 2053 | Нарушение формы кольцевого шва | GWAN |  | 05:28 | 05:47 | 05:48 | 0 | 241 |  | EXT | Нарушение формы кольцевого шва |  | (c)
22572.959 | 0 | -0.026 | -11.63 | -11.656 | -1452 | -1319 | -1214 | 975 |  | 2053 | Нарушение формы кольцевого шва | GWAN |  | 09:13 | 09:35 | 09:52 | 0 | 477 |  | EXT | Нарушение формы кольцевого шва |  | (c)
22682.884 | 7.665 | 7.645 | -4.025 | -4.045 | -1502 | -1391 | -1387 | 1271 | 3994 | 2062 |  | CORR | GENE | 05:50 | 06:08 | 06:09 | 51 | 232 | 10 | EXT |  | 0.89 | (c)
22683.228 | 8.009 | 7.902 | -3.681 | -3.788 | -1121 | -930 | -898 | 675 | 3648 | 2062 |  | CORR | GENE | 06:51 | 07:22 | 07:27 | 140 | 446 | 8 | EXT |  | 0.89 | (c)
22698.316 | 0.057 | 0.027 | -11.223 | -11.253 | 306 | 1154 | 1418 | 306 | 27 | 2064 |  | CORR | GENE | 03:20 | 05:37 | 06:19 | 216 | 2224 | 12 | EXT |  | 0.91 | (c)
22734.531 | 2.462 | 2.414 | -9.048 | -9.096 | -1378 | -1181 | -1156 | 853 | 2414 | 2067 |  | CORR | GENE | 05:49 | 06:21 | 06:25 | 65 | 444 | 12 | EXT |  | 0.89 | (c)
22742.432 | 10.363 | 10.331 | -1.147 | -1.179 | -1781 | -1640 | -1637 | 450 | 1137 | 2067 |  | CORR | CIGR | 04:44 | 05:07 | 05:07 | 42 | 288 | 14 | EXT | Аномалия находится на упругопластическом изгибе: R=533 D, максимальное растяжение на 11.9 час. | 0.89 | (c)
22743.579 | 0 | -0.01 | -11.51 | -11.52 | 1892 | 1977 | 2025 | 72 |  | 2068 | Нарушение формы кольцевого шва | GWAN |  | 04:29 | 04:42 | 04:50 | 0 | 267 |  | EXT | Нарушение формы кольцевого шва Аномалия находится на упругопластическом изгибе: R=488 D, максимальное растяжение на 11.9 час. |  | (c)
22765.71 | 10.621 | 10.595 | -0.699 | -0.725 | -1290 | -1219 | -1174 | 940 | 682 | 2069 |  | CORR | CIGR | 05:52 | 06:04 | 06:11 | 43 | 234 | 10 | EXT |  | 0.89 | (c)
22790.955 | 1.726 | 1.541 | -9.034 | -9.219 | -1760 | -1733 | -1716 | 1672 | 1541 | 2072 |  | CORR | GENE | 03:45 | 03:49 | 03:52 | 830 | 88 | 10 | EXT |  | 0.95 | (c)
22846.159 | 0 | -0.044 | -11.55 | -11.594 | 1285 | 1644 | 1511 | 495 |  | 2077 | Нарушение формы кольцевого шва | GWAN |  | 01:47 | 02:45 | 02:23 | 0 | 451 |  | EXT | Нарушение формы кольцевого шва Аномалия находится на упругопластическом изгибе: R=536 D, максимальное растяжение на 5.6 час. |  | (c)
22846.159 | 0 | 0 | -11.55 | -11.55 | -1408 | -1020 | -1120 | 822 | 0 | 2077 | Смещение кромок | GWAN |  | 06:32 | 07:35 | 07:19 | 0 | 577 | 19 | EXT | Смещение кромок Вовнутрь Величина смещения - 3 мм. Аномалия находится на упругопластическом изгибе: R=536 D, максимальное растяжение на 5.6 час. |  | (c)
22846.159 | 0 | 0 | -11.55 | -11.55 | -705 | -462 | -564 | 422 | 0 | 2077 | Смещение кромок | GWAN |  | 08:26 | 09:05 | 08:49 | 0 | 283 | 16 | EXT | Смещение кромок Наружу Величина смещения - 2.6 мм. Аномалия находится на упругопластическом изгибе: R=536 D, максимальное растяжение на 5.6 час. |  | (c)
22846.159 | 0 | -0.031 | -11.55 | -11.581 | 135 | 375 | 499 | 135 |  | 2077 | Нарушение формы кольцевого шва | GWAN |  | 10:41 | 11:20 | 11:40 | 0 | 728 |  | EXT | Нарушение формы кольцевого шва Аномалия находится на упругопластическом изгибе: R=536 D, максимальное растяжение на 5.6 час. |  | (c)
22871.07 | 2.061 | 0.781 | -9.339 | -10.619 | 2117 | 2175 | 2165 | 18 | 781 | 2079 |  | CORR | GENE | 03:34 | 03:43 | 03:41 | 2787 | 95 | 11 | EXT |  | 0.98 | (c)
22959.196 | 11.307 | 11.285 | -0.343 | -0.365 | -2025 | -1895 | -1865 | 1706 | 290 | 2087 |  | CORR | GENE | 01:58 | 02:19 | 02:24 | 75 | 319 | 9 | EXT |  | 0.89 | (c)
22967.142 | 7.603 | 7.231 | -3.947 | -4.319 | -10 | 6 | 8 | 0 | 3753 | 2088 |  | LWAN | AXGR | 11:34 | 11:36 | 11:37 | 566 | 36 |  | EXT | Эквивалент потери металла 14%. |  | (c)
22978.51 | 7.421 | 7.329 | -3.819 | -3.911 | 1289 | 1522 | 1548 | 424 | 3811 | 2089 |  | CORR | GENE | 02:39 | 03:16 | 03:20 | 100 | 517 | 12 | EXT |  | 0.89 | (c)
22979.46 | 8.371 | 8.271 | -2.869 | -2.969 | -2154 | -2125 | -2113 | 77 | 2617 | 2089 |  | CORR | GENE | 05:23 | 05:28 | 05:30 | 352 | 83 | 10 | EXT |  | 0.92 | (c)
22979.664 | 8.575 | 8.558 | -2.665 | -2.682 | 1911 | 1983 | 1976 | 190 | 2647 | 2089 |  | CORR | CIGR | 04:19 | 04:31 | 04:29 | 35 | 129 | 13 | EXT |  | 0.89 | (c)
22983.19 | 0.861 | 0.753 | -10.549 | -10.657 | 1025 | 1189 | 1351 | 554 | 753 | 2090 |  | CORR | GENE | 04:48 | 05:14 | 05:40 | 120 | 652 | 10 | EXT |  | 0.89 | (c)
22983.463 | 1.134 | 1.128 | -10.276 | -10.282 | 1778 | 1865 | 1837 | 335 | 1128 | 2090 |  | CORR | CIGR | 06:49 | 07:03 | 06:59 | 20 | 118 | 14 | EXT |  | 0.89 | (c)
22983.795 | 1.466 | 1.448 | -9.944 | -9.962 | 785 | 835 | 845 | 785 | 1448 | 2090 |  | CORR | CIGR | 04:09 | 04:17 | 04:19 | 43 | 120 | 10 | EXT |  | 0.89 | (c)
22984.02 | 1.691 | 1.673 | -9.719 | -9.737 | 1058 | 1169 | 1128 | 1033 | 1673 | 2090 |  | CORR | CIGR | 04:53 | 05:11 | 05:04 | 34 | 140 | 11 | EXT |  | 0.89 | (c)
22984.412 | 2.083 | 2.068 | -9.327 | -9.342 | 1203 | 1257 | 1255 | 924 | 2068 | 2090 |  | CORR | CIGR | 05:16 | 05:25 | 05:25 | 30 | 104 | 10 | EXT |  | 0.89 | (c)
22985.989 | 3.66 | 3.636 | -7.75 | -7.774 | 1711 | 1788 | 1767 | 407 | 3636 | 2090 |  | CORR | CIGR | 06:38 | 06:51 | 06:47 | 24 | 113 | 11 | EXT |  | 0.89 | (c)
22988.105 | 5.776 | 5.746 | -5.634 | -5.664 | 1491 | 1684 | 1657 | 407 | 5576 | 2090 |  | CORR | GENE | 06:03 | 06:34 | 06:30 | 88 | 333 | 15 | EXT |  | 0.89 | (c)
22988.505 | 6.176 | 6.116 | -5.234 | -5.294 | 1522 | 1623 | 1626 | 501 | 5232 | 2090 |  | CORR | GENE | 06:08 | 06:24 | 06:25 | 62 | 208 | 14 | EXT |  | 0.89 | (c)
22988.578 | 6.249 | 6.232 | -5.161 | -5.178 | 1285 | 1336 | 1334 | 847 | 5150 | 2090 |  | CORR | CIGR | 05:30 | 05:38 | 05:38 | 28 | 99 | 10 | EXT |  | 0.89 | (c)
22990.155 | 7.826 | 7.744 | -3.584 | -3.666 | 1651 | 1717 | 1827 | 227 | 3572 | 2090 |  | CORR | GENE | 06:29 | 06:39 | 06:57 | 94 | 352 | 9 | EXT |  | 0.89 | (c)
22990.608 | 8.279 | 8.257 | -3.131 | -3.153 | 947 | 1021 | 1017 | 947 | 3100 | 2090 |  | CORR | GENE | 04:35 | 04:47 | 04:46 | 53 | 141 | 10 | EXT |  | 0.89 | (c)
22990.917 | 8.588 | 8.47 | -2.822 | -2.94 | 1540 | -2219 | 1921 | 0 | 2687 | 2090 |  | CORR | GENE | 06:11 | 08:04 | 07:12 | 253 | 763 | 10 | EXT |  | 0.91 | (c)
22992.376 | 10.047 | 10.031 | -1.363 | -1.379 | -2227 | -2108 | -2114 | 3 | 1345 | 2090 |  | CORR | CIGR | 08:03 | 08:22 | 08:21 | 34 | 226 | 15 | EXT |  | 0.89 | (c)
22992.517 | 10.188 | 10.171 | -1.222 | -1.239 | 655 | 828 | 765 | 655 | 1217 | 2090 |  | CORR | CIGR | 03:48 | 04:16 | 04:06 | 22 | 221 | 11 | EXT |  | 0.89 | (c)
22993.363 | 11.034 | 11.012 | -0.376 | -0.398 | 1086 | 1188 | 1190 | 936 | 354 | 2090 |  | CORR | CIGR | 04:58 | 05:14 | 05:14 | 44 | 208 | 13 | EXT |  | 0.89 | (c)
22993.54 | 11.211 | 11.195 | -0.199 | -0.215 | 685 | 743 | 762 | 685 | 183 | 2090 |  | CORR | CIGR | 03:53 | 04:02 | 04:05 | 32 | 153 | 12 | EXT |  | 0.89 | (c)
23002.522 | 8.783 | 8.776 | -2.617 | -2.624 | -1238 | -1118 | -1164 | 993 | 2596 | 2091 |  | CORR | CIGR | 07:06 | 07:25 | 07:18 | 28 | 148 | 13 | EXT |  | 0.89 | (c)
23061.673 | 0.414 | 0.298 | -11.036 | -11.152 | 2187 | 2197 | 2198 | 21 | 298 | 2098 |  | LWAN | AXGR | 05:01 | 05:03 | 05:03 | 273 | 23 |  | INT | Эквивалент потери металла 16%. |  | (c)
23065.209 | 3.95 | 3.756 | -7.5 | -7.694 | 2183 | 2197 | 2218 | 0 | 3756 | 2098 |  | LWAN | GENE | 05:00 | 05:03 | 05:06 | 362 | 70 |  | INT | Эквивалент потери металла 13%. |  | (c)
23114.689 | 8.14 | 8.116 | -2.89 | -2.914 | 1296 | 1380 | 1437 | 1296 | 2858 | 2102 |  | CORR | CIGR | 09:52 | 10:06 | 10:15 | 56 | 282 | 9 | EXT |  | 0.89 | (c)
23115.597 | 9.048 | 9.009 | -1.982 | -2.021 | -1569 | -1332 | -1388 | 1207 | 1959 | 2102 |  | CORR | GENE | 02:10 | 02:48 | 02:39 | 62 | 361 | 13 | EXT |  | 0.89 | (c)
23116.041 | 9.492 | 9.442 | -1.538 | -1.588 | -1814 | -1681 | -1603 | 1393 | 1502 | 2102 |  | CORR | GENE | 01:30 | 01:52 | 02:04 | 86 | 421 | 10 | EXT |  | 0.89 | (c)
23116.824 | 10.275 | 10.237 | -0.755 | -0.793 | -1779 | -1340 | -1476 | 1173 | 645 | 2102 |  | CORR | GENE | 01:36 | 02:47 | 02:25 | 148 | 607 | 11 | EXT |  | 0.9 | (c)
23117.271 | 10.722 | 10.653 | -0.308 | -0.377 | -1588 | -1346 | -1301 | 1014 | 277 | 2102 |  | CORR | GENE | 02:07 | 02:46 | 02:53 | 100 | 573 | 12 | EXT |  | 0.89 | (c)
23117.64 | 0.061 | 0.019 | -11.489 | -11.531 | -2163 | -1968 | -1845 | 1527 | 19 | 2103 |  | CORR | GENE | 02:40 | 03:11 | 03:31 | 68 | 636 | 15 | EXT |  | 0.89 | (c)
23119.07 | 1.491 | 1.46 | -10.059 | -10.09 | 2051 | -2146 | -2208 | 2007 | 1460 | 2103 |  | CORR | GENE | 01:60 | 02:42 | 02:32 | 114 | 403 | 13 | EXT |  | 0.9 | (c)
23120.896 | 3.317 | 3.139 | -8.233 | -8.411 | 1517 | 1635 | 1915 | 1517 | 3139 | 2103 |  | CORR | GENE | 00:34 | 00:53 | 01:38 | 248 | 795 | 11 | EXT |  | 0.91 | (c)
23121.084 | 3.505 | 3.463 | -8.045 | -8.087 | 1815 | 2194 | 2101 | 1815 | 3463 | 2103 |  | CORR | GENE | 01:22 | 02:23 | 02:08 | 111 | 572 | 13 | EXT |  | 0.9 | (c)
23123.192 | 5.613 | 5.569 | -5.937 | -5.981 | 2190 | -2160 | -2117 | 1963 | 5569 | 2103 |  | CORR | GENE | 02:22 | 02:40 | 02:47 | 69 | 308 | 11 | EXT |  | 0.89 | (c)
23123.6 | 6.021 | 5.97 | -5.529 | -5.58 | 2186 | -2189 | -2110 | 1944 | 5509 | 2103 |  | CORR | GENE | 02:22 | 02:35 | 02:48 | 71 | 331 | 14 | EXT |  | 0.89 | (c)
23144.525 | 4.136 | 4.084 | -7.124 | -7.176 | 326 | 705 | 670 | 326 | 4084 | 2105 |  | CORR | GENE | 03:15 | 04:16 | 04:11 | 150 | 689 | 10 | EXT |  | 0.9 | (c)
23163.038 | 0.059 | 0.036 | -11.151 | -11.174 | 932 | 1441 | 1571 | 932 | 36 | 2107 |  | CORR | GENE | 06:30 | 07:52 | 08:13 | 87 | 1278 | 12 | EXT |  | 0.89 | (c)
23171.908 | 8.929 | 8.874 | -2.281 | -2.336 | -431 | -194 | -179 | 0 | 2237 | 2107 |  | CORR | GENE | 02:50 | 03:29 | 03:31 | 99 | 505 | 11 | EXT |  | 0.89 | (c)
23172.368 | 9.389 | 9.369 | -1.821 | -1.841 | -344 | -153 | -193 | 41 | 1784 | 2107 |  | CORR | GENE | 03:04 | 03:35 | 03:29 | 57 | 303 | 10 | EXT | Аномалия находится на упругопластическом изгибе: R=996 D, максимальное растяжение на 6 час. | 0.89 | (c)
23174.017 | 11.038 | 10.827 | -0.172 | -0.383 | 1338 | 1615 | 1769 | 1338 | 133 | 2107 |  | CORR | GENE | 07:36 | 08:21 | 08:45 | 250 | 861 | 9 | EXT | Аномалия находится на упругопластическом изгибе: R=816 D, максимальное растяжение на 6 час. | 0.91 | (c)
23179.818 | 5.629 | 5.624 | -5.821 | -5.826 | -542 | -500 | -477 | 412 | 5624 | 2108 |  | CORR | CIGR | 08:54 | 09:01 | 09:05 | 22 | 130 | 12 | EXT | Аномалия находится на упругопластическом изгибе: R=497 D, максимальное растяжение на 5.9 час. | 0.89 | (c)
23179.841 | 5.652 | 5.626 | -5.798 | -5.824 | 1586 | 1677 | 1756 | 1586 | 5626 | 2108 |  | CORR | GENE | 02:38 | 02:52 | 03:05 | 61 | 339 | 10 | EXT | Аномалия находится на упругопластическом изгибе: R=497 D, максимальное растяжение на 5.9 час. | 0.89 | (c)
23188.621 | 2.982 | 2.956 | -7.768 | -7.794 | 1383 | 1577 | 1545 | 1383 | 2956 | 2109 |  | CORR | GENE | 08:06 | 08:38 | 08:32 | 60 | 323 | 12 | EXT | Аномалия находится на упругопластическом изгибе: R=369 D, максимальное растяжение на 5.7 час. | 0.89 | (c)
23190.253 | 4.614 | 4.584 | -6.136 | -6.166 | -337 | -153 | -182 | 28 | 4584 | 2109 |  | CORR | GENE | 03:29 | 03:58 | 03:54 | 66 | 309 | 9 | EXT | Аномалия находится на упругопластическом изгибе: R=373 D, максимальное растяжение на 5.7 час. | 0.89 | (c)
23190.699 | 5.06 | 4.861 | -5.69 | -5.889 | -611 | 60 | 216 | 0 | 4861 | 2109 |  | CORR | GENE | 02:44 | 04:33 | 04:58 | 326 | 1655 | 9 | EXT | Аномалия находится на упругопластическом изгибе: R=373 D, максимальное растяжение на 5.7 час. | 0.92 | (c)
23191.216 | 5.577 | 5.554 | -5.173 | -5.196 | 1912 | 2060 | 2068 | 1912 | 5146 | 2109 |  | CORR | CIGR | 09:32 | 09:56 | 09:57 | 50 | 311 | 13 | EXT | Аномалия находится на упругопластическом изгибе: R=377 D, максимальное растяжение на 5.7 час. | 0.89 | (c)
23195.73 | 10.091 | 10.026 | -0.659 | -0.724 | 753 | 1156 | 1091 | 753 | 572 | 2109 |  | CORR | GENE | 06:25 | 07:30 | 07:19 | 152 | 675 | 11 | EXT | Аномалия находится на упругопластическом изгибе: R=432 D, максимальное растяжение на 5.6 час. | 0.9 | (c)
23197.536 | 1.147 | 0.509 | -10.203 | -10.841 | -1788 | -1557 | -1329 | 870 | 509 | 2110 |  | CORR | GENE | 00:49 | 01:27 | 02:03 | 660 | 919 | 14 | EXT | Аномалия находится на упругопластическом изгибе: R=474 D, максимальное растяжение на 5.5 час. | 0.97 | (c)
23200.057 | 3.668 | 3.605 | -7.682 | -7.745 | -469 | -291 | -166 | 0 | 3605 | 2110 |  | CORR | GENE | 04:22 | 04:51 | 05:11 | 311 | 606 | 8 | EXT | Аномалия находится на упругопластическом изгибе: R=544 D, максимальное растяжение на 5.4 час. | 0.91 | (c)
23202.221 | 5.832 | 5.779 | -5.518 | -5.571 | -1204 | -954 | -492 | 0 | 5170 | 2110 |  | CORR | GENE | 02:24 | 03:04 | 04:18 | 401 | 1424 | 9 | EXT | Аномалия находится на упругопластическом изгибе: R=666 D, максимальное растяжение на 5 час. | 0.92 | (c)
23238.032 | 7.483 | 7.371 | -3.817 | -3.929 | 584 | 657 | 633 | 584 | 3322 | 2113 |  | CORR | GENE | 03:21 | 03:32 | 03:29 | 607 | 97 | 15 | EXT |  | 0.98 | (c)
23238.614 | 8.065 | 7.944 | -3.235 | -3.356 | -1919 | -1890 | -1888 | 1856 | 3050 | 2113 |  | CORR | GENE | 08:37 | 08:41 | 08:42 | 306 | 63 | 11 | EXT |  | 0.92 | (c)
23239.9 | 9.351 | 9.31 | -1.949 | -1.99 | 459 | 568 | 596 | 459 | 1913 | 2113 |  | CORR | GENE | 03:01 | 03:18 | 03:23 | 77 | 274 | 15 | EXT |  | 0.89 | (c)
23240.245 | 9.696 | 9.668 | -1.604 | -1.632 | -1605 | -1520 | -1493 | 1381 | 1571 | 2113 |  | CORR | GENE | 09:27 | 09:41 | 09:45 | 61 | 223 | 9 | EXT |  | 0.89 | (c)
23247.788 | 5.939 | 5.771 | -5.631 | -5.799 | -232 | -77 | 176 | 0 | 5575 | 2114 |  | CORR | GENE | 07:28 | 07:53 | 08:34 | 224 | 817 | 8 | EXT |  | 0.9 | (c)
23248.138 | 6.289 | 6.191 | -5.281 | -5.379 | -90 | 208 | 114 | 0 | 5218 | 2114 |  | CORR | GENE | 07:51 | 08:39 | 08:24 | 161 | 408 | 10 | EXT |  | 0.9 | (c)
23249.908 | 8.059 | 7.973 | -3.511 | -3.597 | -133 | 65 | 147 | 0 | 3472 | 2114 |  | CORR | GENE | 07:44 | 08:16 | 08:29 | 125 | 559 | 8 | EXT |  | 0.89 | (c)
23253.391 | 11.542 | 11.519 | -0.028 | -0.051 | 1917 | 2103 | 2096 | 1917 | 21 | 2114 |  | CORR | CIGR | 01:15 | 01:45 | 01:44 | 30 | 357 | 14 | EXT |  | 0.89 | (c)
23255.762 | 2.343 | 2.301 | -9.217 | -9.259 | 2012 | -2014 | -2127 | 1806 | 2301 | 2115 |  | CORR | GENE | 03:08 | 04:18 | 03:60 | 129 | 644 | 13 | EXT |  | 0.9 | (c)
23257.74 | 4.321 | 4.288 | -7.239 | -7.272 | -351 | -198 | -219 | 87 | 4288 | 2115 |  | CORR | CIGR | 08:46 | 09:11 | 09:08 | 52 | 264 | 13 | EXT |  | 0.89 | (c)
23258.03 | 4.611 | 4.439 | -6.949 | -7.121 | -906 | -648 | -623 | 340 | 4439 | 2115 |  | CORR | GENE | 07:17 | 07:58 | 08:02 | 247 | 566 | 11 | EXT |  | 0.91 | (c)
23258.712 | 5.293 | 5.253 | -6.267 | -6.307 | -985 | -933 | -861 | 738 | 5253 | 2115 |  | CORR | GENE | 07:04 | 07:12 | 07:24 | 58 | 247 | 10 | EXT |  | 0.89 | (c)
23259.768 | 6.349 | 6.286 | -5.211 | -5.274 | -2127 | -2041 | -2018 | 1908 | 5197 | 2115 |  | CORR | GENE | 03:60 | 04:14 | 04:17 | 77 | 218 | 9 | EXT |  | 0.89 | (c)
23259.793 | 6.374 | 6.261 | -5.186 | -5.299 | -810 | -584 | -521 | 232 | 5151 | 2115 |  | CORR | GENE | 07:32 | 08:09 | 08:19 | 148 | 577 | 9 | EXT |  | 0.9 | (c)
23260.96 | 7.541 | 7.482 | -4.019 | -4.078 | 1703 | -2067 | 2189 | 1703 | 3914 | 2115 |  | CORR | GENE | 02:18 | 04:09 | 03:36 | 164 | 972 | 10 | EXT |  | 0.9 | (c)
23261.873 | 8.454 | 8.379 | -3.106 | -3.181 | 1761 | 1960 | 2080 | 1761 | 3079 | 2115 |  | CORR | GENE | 02:27 | 02:59 | 03:19 | 102 | 638 | 9 | EXT |  | 0.89 | (c)
23263.631 | 10.212 | 10.194 | -1.348 | -1.366 | 1549 | 1672 | 1673 | 1549 | 1306 | 2115 |  | CORR | GENE | 01:53 | 02:13 | 02:13 | 60 | 249 | 9 | EXT |  | 0.89 | (c)
23274.782 | 9.803 | 9.726 | -1.727 | -1.804 | 1344 | 1457 | 1637 | 1344 | 1705 | 2116 |  | CORR | GENE | 02:23 | 02:41 | 03:10 | 99 | 585 | 13 | EXT |  | 0.89 | (c)
23277.747 | 1.238 | 1.156 | -10.322 | -10.404 | 2104 | -2184 | -2122 | 1888 | 1156 | 2117 |  | CORR | GENE | 03:53 | 04:21 | 04:31 | 133 | 469 | 13 | EXT |  | 0.9 | (c)
23278.711 | 2.202 | 2.126 | -9.358 | -9.434 | 1457 | 1508 | 1742 | 1457 | 2126 | 2117 |  | CORR | GENE | 02:08 | 02:17 | 02:54 | 108 | 570 | 10 | EXT |  | 0.89 | (c)
23279.466 | 2.957 | 2.911 | -8.603 | -8.649 | -479 | -279 | -335 | 192 | 2911 | 2117 |  | CORR | GENE | 08:56 | 09:28 | 09:19 | 73 | 287 | 11 | EXT |  | 0.89 | (c)
23279.974 | 3.465 | 3.409 | -8.095 | -8.151 | 1319 | 1608 | 1621 | 1319 | 3409 | 2117 |  | CORR | GENE | 01:46 | 02:33 | 02:35 | 107 | 605 | 11 | EXT |  | 0.89 | (c)
23281.309 | 4.8 | 4.723 | -6.76 | -6.837 | -1120 | -806 | -747 | 375 | 4723 | 2117 |  | CORR | GENE | 07:12 | 08:03 | 08:13 | 142 | 745 | 11 | EXT |  | 0.9 | (c)
23281.528 | 5.019 | 4.62 | -6.541 | -6.94 | 1695 | -1959 | 2191 | 1695 | 4620 | 2117 |  | CORR | GENE | 02:47 | 04:57 | 04:07 | 486 | 991 | 14 | EXT |  | 0.96 | (c)
23281.823 | 5.314 | 5.234 | -6.246 | -6.326 | -1076 | -935 | -595 | 115 | 5234 | 2117 |  | CORR | GENE | 07:20 | 07:42 | 08:37 | 399 | 960 | 10 | EXT |  | 0.93 | (c)
23282.207 | 5.698 | 5.615 | -5.862 | -5.945 | 1724 | 1939 | 1952 | 1724 | 5615 | 2117 |  | CORR | GENE | 02:51 | 03:26 | 03:28 | 166 | 456 | 9 | EXT |  | 0.9 | (c)
23282.466 | 5.957 | 5.934 | -5.603 | -5.626 | -822 | -702 | -716 | 611 | 5569 | 2117 |  | CORR | GENE | 08:01 | 08:20 | 08:18 | 57 | 210 | 9 | EXT |  | 0.89 | (c)
23289.903 | 1.834 | 1.799 | -9.606 | -9.641 | -962 | -820 | -760 | 557 | 1799 | 2118 |  | CORR | GENE | 03:14 | 03:37 | 03:47 | 80 | 405 | 13 | EXT |  | 0.89 | (c)
23290.261 | 2.192 | 2.13 | -9.248 | -9.31 | -1134 | -1021 | -876 | 618 | 2130 | 2118 |  | CORR | GENE | 02:47 | 03:05 | 03:28 | 75 | 517 | 10 | EXT |  | 0.89 | (c)
23291.105 | 3.036 | 3.001 | -8.404 | -8.439 | -1202 | -897 | -945 | 688 | 3001 | 2118 |  | CORR | GENE | 02:36 | 03:25 | 03:17 | 83 | 513 | 13 | EXT |  | 0.89 | (c)
23291.152 | 3.083 | 3.056 | -8.357 | -8.384 | 991 | 1134 | 1117 | 991 | 3056 | 2118 |  | CORR | GENE | 08:30 | 08:53 | 08:50 | 57 | 252 | 12 | EXT |  | 0.89 | (c)
23292.516 | 4.447 | 4.304 | -6.993 | -7.136 | 525 | 764 | 954 | 525 | 4304 | 2118 |  | CORR | GENE | 07:15 | 07:53 | 08:24 | 169 | 858 | 12 | EXT |  | 0.9 | (c)
23292.859 | 4.79 | 4.735 | -6.65 | -6.705 | -1178 | -1041 | -946 | 715 | 4735 | 2118 |  | CORR | GENE | 02:40 | 03:02 | 03:17 | 75 | 463 | 8 | EXT |  | 0.89 | (c)
23295.027 | 6.958 | 6.601 | -4.482 | -4.839 | 642 | 941 | 963 | 642 | 4443 | 2118 |  | CORR | GENE | 07:33 | 08:22 | 08:25 | 396 | 643 | 8 | EXT |  | 0.92 | (c)
23295.152 | 7.083 | 7.009 | -4.357 | -4.431 | -1188 | -928 | -943 | 698 | 4318 | 2118 |  | CORR | GENE | 02:38 | 03:20 | 03:18 | 113 | 490 | 9 | EXT |  | 0.89 | (c)
23295.429 | 7.36 | 7.316 | -4.08 | -4.124 | -1213 | -934 | -942 | 671 | 4034 | 2118 |  | CORR | GENE | 02:34 | 03:19 | 03:18 | 90 | 542 | 10 | EXT |  | 0.89 | (c)
23295.984 | 7.915 | 7.847 | -3.525 | -3.593 | -1176 | -735 | -877 | 578 | 3410 | 2118 |  | CORR | GENE | 02:40 | 03:51 | 03:28 | 183 | 598 | 9 | EXT |  | 0.9 | (c)
23296.863 | 8.794 | 8.732 | -2.646 | -2.708 | -1251 | -873 | -926 | 600 | 2562 | 2118 |  | CORR | GENE | 02:28 | 03:29 | 03:20 | 146 | 651 | 12 | EXT |  | 0.9 | (c)
23297.724 | 9.655 | 9.598 | -1.785 | -1.842 | -1224 | -829 | -918 | 613 | 1713 | 2118 |  | CORR | GENE | 02:32 | 03:36 | 03:21 | 129 | 611 | 11 | EXT |  | 0.9 | (c)
23298.057 | 9.988 | 9.905 | -1.452 | -1.535 | -1310 | -1226 | -986 | 661 | 1436 | 2118 |  | CORR | GENE | 02:18 | 02:32 | 03:11 | 99 | 650 | 9 | EXT |  | 0.89 | (c)
23298.236 | 10.167 | 10.073 | -1.273 | -1.367 | 703 | 892 | 927 | 703 | 1233 | 2118 |  | CORR | GENE | 07:43 | 08:14 | 08:19 | 134 | 448 | 8 | EXT |  | 0.89 | (c)
23298.892 | 10.823 | 10.765 | -0.617 | -0.675 | -1108 | -957 | -873 | 638 | 592 | 2118 |  | CORR | GENE | 02:51 | 03:15 | 03:29 | 83 | 470 | 14 | EXT |  | 0.89 | (c)
23299.491 | 11.422 | 11.408 | -0.018 | -0.032 | -1286 | -1090 | -1014 | 742 | 13 | 2118 |  | CORR | CIGR | 02:22 | 02:54 | 03:06 | 19 | 544 | 10 | EXT |  | 0.89 | (c)
23300.513 | 1.004 | 0.976 | -10.636 | -10.664 | 1900 | 2151 | 2103 | 1900 | 976 | 2119 |  | CORR | CIGR | 02:34 | 03:14 | 03:06 | 51 | 405 | 12 | EXT |  | 0.89 | (c)
23303.228 | 3.719 | 3.68 | -7.921 | -7.96 | 1738 | 2018 | 2004 | 1738 | 3680 | 2119 |  | CORR | CIGR | 02:07 | 02:53 | 02:50 | 53 | 532 | 13 | EXT |  | 0.89 | (c)
23304.897 | 5.388 | 5.356 | -6.252 | -6.284 | 2225 | -2065 | -2079 | 1922 | 5356 | 2119 |  | CORR | GENE | 03:26 | 03:54 | 03:51 | 62 | 314 | 10 | EXT |  | 0.89 | (c)
23305.486 | 5.977 | 5.955 | -5.663 | -5.685 | -845 | -600 | -684 | 523 | 5609 | 2119 |  | CORR | GENE | 07:11 | 07:50 | 07:37 | 76 | 322 | 10 | EXT |  | 0.89 | (c)
23306.323 | 6.814 | 6.772 | -4.826 | -4.868 | -654 | -509 | -498 | 343 | 4813 | 2119 |  | CORR | CIGR | 07:41 | 08:05 | 08:07 | 55 | 311 | 12 | EXT |  | 0.89 | (c)
23307.131 | 7.622 | 7.555 | -4.018 | -4.085 | -766 | -264 | -293 | 0 | 3903 | 2119 |  | CORR | GENE | 07:23 | 08:44 | 08:40 | 182 | 946 | 11 | EXT |  | 0.9 | (c)
23307.699 | 8.19 | 8.123 | -3.45 | -3.517 | -978 | -763 | -747 | 516 | 3410 | 2119 |  | CORR | GENE | 06:49 | 07:24 | 07:26 | 107 | 463 | 10 | EXT |  | 0.89 | (c)
23311.081 | 11.572 | 11.552 | -0.068 | -0.088 | -717 | -526 | -425 | 132 | 38 | 2119 |  | CORR | CIGR | 07:31 | 08:02 | 08:18 | 50 | 584 | 11 | EXT |  | 0.89 | (c)
23311.87 | 0.721 | 0.69 | -10.379 | -10.41 | 1719 | -2001 | 2143 | 1719 | 690 | 2120 |  | CORR | GENE | 07:01 | 09:00 | 08:09 | 196 | 848 | 9 | EXT |  | 0.9 | (c)
23312.316 | 1.167 | 1.144 | -9.933 | -9.956 | 1912 | -2139 | 2176 | 1912 | 1144 | 2120 |  | CORR | GENE | 07:32 | 08:38 | 08:14 | 114 | 529 | 10 | EXT |  | 0.89 | (c)
23312.805 | 1.656 | 1.545 | -9.444 | -9.555 | 1830 | 2177 | 2187 | 1830 | 1545 | 2120 |  | CORR | GENE | 07:19 | 08:14 | 08:16 | 193 | 713 | 9 | EXT |  | 0.9 | (c)
23314.9 | 3.751 | 3.639 | -7.349 | -7.461 | 1870 | -2164 | 2187 | 1870 | 3639 | 2120 |  | CORR | GENE | 07:25 | 08:34 | 08:16 | 181 | 634 | 10 | EXT |  | 0.9 | (c)
23315.443 | 4.294 | 4.231 | -6.806 | -6.869 | 1775 | 2003 | 2056 | 1775 | 4231 | 2120 |  | CORR | GENE | 07:10 | 07:46 | 07:55 | 92 | 561 | 14 | EXT |  | 0.89 | (c)
23315.656 | 4.507 | 4.487 | -6.593 | -6.613 | 1970 | 2068 | -2126 | 1760 | 4487 | 2120 |  | CORR | GENE | 07:41 | 07:57 | 08:40 | 227 | 732 | 9 | EXT |  | 0.91 | (c)
23317.828 | 6.679 | 6.631 | -4.421 | -4.469 | 1838 | 2049 | 2126 | 1838 | 4395 | 2120 |  | CORR | GENE | 07:20 | 07:54 | 08:06 | 74 | 577 | 15 | EXT |  | 0.89 | (c)
23318.02 | 6.871 | 6.822 | -4.229 | -4.278 | 1766 | 2048 | 1998 | 1766 | 4161 | 2120 |  | CORR | GENE | 07:08 | 07:54 | 07:46 | 117 | 465 | 11 | EXT |  | 0.9 | (c)
23318.922 | 7.773 | 7.731 | -3.327 | -3.369 | 1798 | 1924 | 1955 | 1798 | 3308 | 2120 |  | CORR | GENE | 07:13 | 07:34 | 07:39 | 61 | 314 | 10 | EXT |  | 0.89 | (c)
23320.509 | 9.36 | 9.32 | -1.74 | -1.78 | 1908 | -1806 | -2068 | 1584 | 1576 | 2120 |  | CORR | GENE | 07:31 | 09:32 | 08:49 | 204 | 969 | 10 | EXT |  | 0.91 | (c)
23321.521 | 10.372 | 10.249 | -0.728 | -0.851 | 1885 | 1984 | 2195 | 1885 | 705 | 2120 |  | CORR | GENE | 07:27 | 07:43 | 08:17 | 146 | 619 | 9 | EXT |  | 0.9 | (c)
23322.376 | 0.127 | 0.044 | -10.243 | -10.326 | 569 | 1054 | 1072 | 569 | 44 | 2121 |  | CORR | GENE | 06:43 | 08:01 | 08:04 | 115 | 1006 | 10 | EXT |  | 0.89 | (c)
23323.284 | 1.035 | 0.968 | -9.335 | -9.402 | 676 | 838 | 905 | 676 | 968 | 2121 |  | CORR | GENE | 07:01 | 07:27 | 07:38 | 106 | 458 | 10 | EXT |  | 0.89 | (c)
23325.302 | 3.053 | 2.908 | -7.317 | -7.462 | -769 | -650 | -275 | 0 | 2908 | 2121 |  | CORR | GENE | 03:07 | 03:26 | 04:27 | 174 | 989 | 10 | EXT |  | 0.9 | (c)
23325.65 | 3.401 | 3.371 | -6.969 | -6.999 | -788 | -443 | -281 | 0 | 3371 | 2121 |  | CORR | GENE | 03:04 | 03:60 | 04:26 | 176 | 1014 | 13 | EXT |  | 0.91 | (c)
23325.7 | 3.451 | 3.43 | -6.919 | -6.94 | 329 | 542 | 889 | 329 | 3430 | 2121 |  | CORR | GENE | 06:04 | 06:39 | 07:35 | 65 | 1121 | 11 | EXT |  | 0.89 | (c)
23326.013 | 3.764 | 3.575 | -6.606 | -6.795 | -378 | -343 | -331 | 284 | 3575 | 2121 |  | CORR | GENE | 04:10 | 04:16 | 04:18 | 305 | 94 | 10 | EXT |  | 0.92 | (c)
23327.279 | 5.03 | 4.94 | -5.34 | -5.43 | -184 | -108 | -110 | 36 | 4940 | 2121 |  | DENT | GENE | 04:42 | 04:54 | 04:54 | 172 | 149 | 0.8 | N/A | Глубина вмятины: 12 мм (0,8%). Линейка: 17 см в (494 см; 04:54 ч:мин) Аномалия находится вблизи продольного шва. |  | (c)
23332.571 | 10.322 | 10.234 | -0.048 | -0.136 | -1341 | -490 | -660 | 0 | 28 | 2121 |  | CORR | GENE | 01:35 | 03:52 | 03:25 | 108 | 1363 | 12 | EXT |  | 0.9 | (c)
23332.578 | 10.329 | 10.259 | -0.041 | -0.111 | 287 | 891 | 870 | 287 | 29 | 2121 |  | CORR | GENE | 05:58 | 07:35 | 07:32 | 82 | 1164 | 12 | EXT |  | 0.89 | (c)
23337.473 | 4.854 | 4.781 | -6.081 | -6.154 | 52 | 64 | 74 | 52 | 4781 | 2122 |  | CORR | AXGR | 07:51 | 07:53 | 07:54 | 157 | 43 | 12 | EXT |  | 0.9 | (c)
23338.068 | 5.449 | 5.359 | -5.486 | -5.576 | -77 | -59 | -53 | 30 | 5305 | 2122 |  | CORR | AXGR | 07:30 | 07:33 | 07:34 | 271 | 47 | 13 | EXT |  | 0.92 | (c)
23338.701 | 6.082 | 5.799 | -4.853 | -5.136 | 41 | 41 | 61 | 41 | 4723 | 2122 |  | CORR | AXGR | 07:49 | 07:49 | 07:52 | 413 | 39 | 13 | EXT |  | 0.94 | (c)
23339.144 | 6.525 | 6.467 | -4.41 | -4.468 | 39 | 43 | 63 | 39 | 4117 | 2122 |  | CORR | AXGR | 07:49 | 07:49 | 07:53 | 351 | 48 | 11 | EXT |  | 0.93 | (c)
23339.705 | 7.086 | 6.961 | -3.849 | -3.974 | 60 | 61 | 73 | 60 | 3677 | 2122 |  | CORR | AXGR | 07:52 | 07:52 | 07:54 | 297 | 26 | 12 | EXT |  | 0.92 | (c)
23341.57 | 8.951 | 8.893 | -1.984 | -2.042 | -1684 | -1545 | -1433 | 1182 | 1952 | 2122 |  | CORR | GENE | 03:11 | 03:33 | 03:51 | 90 | 501 | 13 | EXT |  | 0.89 | (c)
23341.621 | 9.002 | 8.975 | -1.933 | -1.96 | 221 | 354 | 360 | 221 | 1907 | 2122 |  | CORR | CIGR | 08:18 | 08:40 | 08:41 | 53 | 279 | 11 | EXT |  | 0.89 | (c)
23341.971 | 9.352 | 9.312 | -1.583 | -1.623 | 2185 | -1478 | -1742 | 1209 | 1430 | 2122 |  | CORR | GENE | 01:35 | 03:44 | 03:01 | 193 | 1067 | 9 | EXT |  | 0.9 | (c)
23344.167 | 0.613 | 0.578 | -10.427 | -10.462 | 1106 | 1273 | 1293 | 1106 | 578 | 2123 |  | CORR | GENE | 08:25 | 08:52 | 08:56 | 58 | 374 | 14 | EXT |  | 0.89 | (c)
23346.689 | 3.135 | 3.101 | -7.905 | -7.939 | 605 | 696 | 737 | 605 | 3101 | 2123 |  | CORR | CIGR | 07:04 | 07:19 | 07:26 | 52 | 265 | 11 | EXT |  | 0.89 | (c)
23347.58 | 4.026 | 3.977 | -7.014 | -7.063 | -845 | -661 | -590 | 335 | 3977 | 2123 |  | CORR | GENE | 03:10 | 03:40 | 03:52 | 94 | 510 | 11 | EXT |  | 0.89 | (c)
23347.861 | 4.307 | 4.252 | -6.733 | -6.788 | -942 | -662 | -679 | 416 | 4252 | 2123 |  | CORR | GENE | 02:55 | 03:40 | 03:37 | 106 | 526 | 10 | EXT |  | 0.89 | (c)
23347.998 | 4.444 | 4.401 | -6.596 | -6.639 | -1001 | -661 | -700 | 398 | 4401 | 2123 |  | CORR | GENE | 02:45 | 03:40 | 03:34 | 106 | 603 | 10 | EXT |  | 0.89 | (c)
23349.085 | 5.531 | 5.382 | -5.509 | -5.658 | -1123 | -668 | -620 | 117 | 5359 | 2123 |  | CORR | GENE | 02:26 | 03:39 | 03:47 | 299 | 1007 | 9 | EXT |  | 0.91 | (c)
23349.385 | 5.831 | 5.794 | -5.209 | -5.246 | -1138 | -669 | -554 | 0 | 4924 | 2123 |  | CORR | GENE | 02:23 | 03:39 | 03:57 | 322 | 1169 | 10 | EXT |  | 0.92 | (c)
23349.894 | 6.34 | 6.219 | -4.7 | -4.821 | 1113 | 1349 | 1300 | 1113 | 4634 | 2123 |  | CORR | GENE | 08:27 | 09:05 | 08:57 | 187 | 373 | 12 | EXT |  | 0.91 | (c)
23350.188 | 6.634 | 6.524 | -4.406 | -4.516 | 444 | 685 | 819 | 444 | 4273 | 2123 |  | CORR | GENE | 06:39 | 07:17 | 07:39 | 243 | 750 | 9 | EXT |  | 0.91 | (c)
23350.414 | 6.86 | 6.596 | -4.18 | -4.444 | -995 | -172 | -470 | 0 | 3996 | 2123 |  | CORR | GENE | 02:46 | 04:59 | 04:11 | 448 | 1050 | 11 | EXT |  | 0.94 | (c)
23351.422 | 7.868 | 7.85 | -3.172 | -3.19 | 13 | 677 | 625 | 13 | 3143 | 2123 |  | CORR | CIGR | 05:29 | 07:16 | 07:08 | 47 | 1226 | 10 | EXT |  | 0.89 | (c)
23351.437 | 7.883 | 7.856 | -3.157 | -3.184 | -917 | -617 | -564 | 211 | 3117 | 2123 |  | CORR | GENE | 02:59 | 03:47 | 03:56 | 67 | 707 | 10 | EXT |  | 0.89 | (c)
23354.051 | 10.497 | 10.469 | -0.543 | -0.571 | 511 | 634 | 583 | 511 | 96 | 2123 |  | CORR | GENE | 06:49 | 07:09 | 07:01 | 475 | 145 | 13 | EXT |  | 0.95 | (c)
23354.639 | 0.045 | 0.03 | -11.635 | -11.65 | 1638 | 1743 | 1805 | 1638 | 30 | 2124 |  | CORR | GENE | 04:28 | 04:45 | 04:55 | 77 | 334 | 11 | EXT |  | 0.89 | (c)
23354.68 | 0.086 | 0.038 | -11.594 | -11.642 | 2224 | -1903 | -1953 | 1669 | 38 | 2124 |  | CORR | GENE | 06:03 | 06:57 | 06:49 | 98 | 568 | 12 | EXT |  | 0.89 | (c)
23354.798 | 0.204 | 0.184 | -11.476 | -11.496 | -2050 | -1958 | -1973 | 1896 | 184 | 2124 |  | CORR | CIGR | 06:33 | 06:48 | 06:46 | 24 | 154 | 13 | EXT |  | 0.89 | (c)
23355.572 | 0.978 | 0.956 | -10.702 | -10.724 | -1955 | -1879 | -1872 | 1790 | 956 | 2124 |  | CORR | CIGR | 06:48 | 07:01 | 07:02 | 26 | 165 | 11 | EXT |  | 0.89 | (c)
23356.041 | 1.447 | 1.422 | -10.233 | -10.258 | -2126 | -2006 | -1950 | 1774 | 1422 | 2124 |  | CORR | GENE | 06:21 | 06:40 | 06:49 | 107 | 352 | 9 | EXT |  | 0.89 | (c)
23359.683 | 5.089 | 4.989 | -6.591 | -6.691 | 1657 | 1795 | 1750 | 1657 | 4989 | 2124 |  | CORR | GENE | 04:32 | 04:54 | 04:46 | 394 | 185 | 10 | EXT |  | 0.93 | (c)
23361.762 | 7.168 | 7.113 | -4.512 | -4.567 | -2165 | -2137 | -2139 | 2112 | 4448 | 2124 |  | CORR | AXGR | 06:15 | 06:19 | 06:19 | 119 | 53 | 9 | EXT |  | 0.89 | (c)
23363.138 | 8.544 | 8.379 | -3.136 | -3.301 | -1838 | -1782 | -1804 | 1770 | 2932 | 2124 |  | CORR | GENE | 07:07 | 07:16 | 07:13 | 369 | 68 | 13 | EXT |  | 0.94 | (c)
23363.792 | 9.198 | 9.009 | -2.482 | -2.671 | -2019 | -1883 | -1938 | 1857 | 2122 | 2124 |  | CORR | GENE | 06:38 | 07:00 | 06:51 | 549 | 162 | 10 | EXT |  | 0.94 | (c)
23364.403 | 9.809 | 9.635 | -1.871 | -2.045 | -2004 | -1961 | -1958 | 1912 | 1565 | 2124 |  | CORR | GENE | 06:41 | 06:48 | 06:48 | 480 | 93 | 14 | EXT |  | 0.96 | (c)
23364.953 | 10.359 | 10.267 | -1.321 | -1.413 | -2114 | -1894 | -1929 | 1745 | 1195 | 2124 |  | CORR | GENE | 06:23 | 06:58 | 06:53 | 218 | 369 | 11 | EXT |  | 0.91 | (c)
23365.222 | 10.628 | 10.508 | -1.052 | -1.172 | -2033 | -1939 | -1985 | 1938 | 806 | 2124 |  | CORR | GENE | 06:36 | 06:51 | 06:44 | 366 | 95 | 10 | EXT |  | 0.92 | (c)
23366.308 | 0.034 | 0.027 | -11.616 | -11.623 | -1147 | -781 | -917 | 687 | 27 | 2125 |  | CORR | GENE | 07:14 | 08:13 | 07:51 | 83 | 460 | 10 | EXT |  | 0.89 | (c)
23367.982 | 1.708 | 1.686 | -9.942 | -9.964 | -1186 | -1051 | -1069 | 952 | 1686 | 2125 |  | CORR | CIGR | 07:07 | 07:29 | 07:26 | 43 | 235 | 12 | EXT |  | 0.89 | (c)
23390.154 | 0.51 | 0.484 | -10.89 | -10.916 | 621 | 723 | 738 | 621 | 484 | 2127 |  | CORR | CIGR | 05:40 | 05:57 | 05:59 | 49 | 233 | 11 | EXT |  | 0.89 | (c)
23396.528 | 6.884 | 6.84 | -4.516 | -4.56 | -677 | -480 | -461 | 245 | 4487 | 2127 |  | CORR | GENE | 02:11 | 02:42 | 02:45 | 73 | 432 | 10 | EXT |  | 0.89 | (c)
23403.045 | 2.001 | 1.899 | -9.649 | -9.751 | -332 | -225 | 9 | 0 | 1899 | 2128 |  | CORR | GENE | 07:44 | 08:02 | 08:40 | 130 | 682 | 10 | EXT |  | 0.9 | (c)
23403.287 | 2.243 | 2.183 | -9.407 | -9.467 | -304 | 79 | 79 | 0 | 2183 | 2128 |  | CORR | GENE | 07:49 | 08:51 | 08:51 | 97 | 767 | 11 | EXT |  | 0.89 | (c)
23403.912 | 2.868 | 2.675 | -8.782 | -8.975 | -528 | -251 | -4 | 0 | 2675 | 2128 |  | CORR | GENE | 07:13 | 07:58 | 08:37 | 262 | 1048 | 14 | EXT |  | 0.92 | (c)
23404.777 | 3.733 | 3.592 | -7.917 | -8.058 | -1059 | -262 | -405 | 0 | 3592 | 2128 |  | CORR | GENE | 05:47 | 07:56 | 07:33 | 310 | 1310 | 11 | EXT |  | 0.92 | (c)
23406.409 | 5.365 | 5.331 | -6.285 | -6.319 | -223 | 151 | 42 | 0 | 5331 | 2128 |  | CORR | GENE | 08:02 | 09:02 | 08:45 | 105 | 529 | 11 | EXT |  | 0.89 | (c)
23406.969 | 5.925 | 5.892 | -5.725 | -5.758 | -343 | -148 | -109 | 0 | 5701 | 2128 |  | CORR | GENE | 07:43 | 08:14 | 08:20 | 57 | 468 | 12 | EXT |  | 0.89 | (c)
23414.802 | 2.108 | 2.057 | -9.482 | -9.533 | -142 | 259 | 157 | 0 | 2057 | 2129 |  | CORR | GENE | 07:36 | 08:41 | 08:24 | 96 | 598 | 8 | EXT |  | 0.89 | (c)
23415.904 | 3.21 | 3.157 | -8.38 | -8.433 | -256 | -146 | 2 | 0 | 3157 | 2129 |  | CORR | GENE | 07:18 | 07:35 | 07:59 | 77 | 516 | 9 | EXT |  | 0.89 | (c)
23435.834 | 11.55 | 11.497 | -0.04 | -0.093 | -2134 | -1936 | -1870 | 1606 | 23 | 2130 |  | CORR | GENE | 04:20 | 04:52 | 05:02 | 70 | 528 | 9 | EXT |  | 0.89 | (c)
23538.564 | 0 | -0.037 | -11.32 | -11.357 | 1334 | 1511 | 1505 | 1334 | 0 | 2140 | Подгиб кромки со смещением | GWAN |  | 06:23 | 06:52 | 06:51 | 0 | 341 | 20 | EXT | Подгиб кромки со смещением Аномалия находится на отводе. Величина смещения - 3.8 мм. |  | (c)
23538.992 | 0.428 | 0.413 | -10.892 | -10.907 | -589 | -457 | -479 | 370 | 413 | 2140 |  | CORR | CIGR | 01:13 | 01:34 | 01:31 | 30 | 219 | 10 | EXT | Аномалия находится на отводе. | 0.89 | (c)
23678.997 | 11.353 | 11.332 | -0.057 | -0.078 | 634 | 708 | 719 | 634 | 41 | 2152 |  | CORR | CIGR | 04:08 | 04:20 | 04:22 | 37 | 170 | 15 | EXT |  | 0.89 | (c)
23688.444 | 9.39 | 9.372 | -2.29 | -2.308 | 1296 | 1385 | 1387 | 1296 | 2266 | 2153 |  | CORR | CIGR | 02:17 | 02:31 | 02:32 | 42 | 182 | 11 | EXT |  | 0.89 | (c)
23693.216 | 2.482 | 2.463 | -0.058 | -0.077 | -1596 | -1526 | -1520 | 1444 | 35 | 2154 |  | CORR | CIGR | 07:18 | 07:30 | 07:31 | 42 | 152 | 9 | EXT |  | 0.89 | (c)
23693.235 | 2.501 | 2.466 | -0.039 | -0.074 | 1467 | 1583 | 1572 | 1467 | 16 | 2154 |  | CORR | GENE | 03:33 | 03:51 | 03:50 | 58 | 210 | 10 | EXT |  | 0.89 | (c)
23715.272 | 4.428 | 4.419 | -6.692 | -6.701 | -533 | -462 | -486 | 439 | 4419 | 2157 |  | GOUG | CIGR | 09:36 | 09:48 | 09:44 | 20 | 95 | 9 | EXT | Задир. |  | (c)
23728.106 | 6.142 | 6.118 | -0.078 | -0.102 | 700 | 802 | 799 | 700 | 67 | 2158 |  | CORR | CIGR | 03:01 | 03:17 | 03:17 | 35 | 198 | 12 | EXT |  | 0.89 | (c)
23732.118 | 0.644 | 0.616 | -10.776 | -10.804 | -1612 | -1551 | -1538 | 1465 | 616 | 2160 |  | CORR | CIGR | 03:30 | 03:40 | 03:42 | 55 | 147 | 14 | EXT |  | 0.89 | (c)
23770.464 | 0.13 | 0.13 | -11.42 | -11.42 | -1390 | -1141 | -1261 | 1132 | 130 | 2164 |  | CORR | GENE | 09:57 | 10:37 | 10:18 | 55 | 258 | 10 | EXT |  | 0.89 | (c)
23770.831 | 0.497 | 0.469 | -11.053 | -11.081 | -1884 | -1783 | -1806 | 1729 | 469 | 2164 |  | CORR | CIGR | 08:37 | 08:53 | 08:50 | 29 | 155 | 10 | EXT |  | 0.89 | (c)
23808.076 | 3.792 | 3.774 | -7.578 | -7.596 | -2200 | -1965 | -2016 | 1832 | 3774 | 2167 |  | CORR | CIGR | 00:18 | 00:56 | 00:48 | 46 | 368 | 9 | EXT |  | 0.89 | (c)
23808.736 | 4.452 | 4.364 | -6.918 | -7.006 | -2158 | -1895 | -1733 | 1308 | 4364 | 2167 |  | CORR | GENE | 00:25 | 01:07 | 01:33 | 119 | 850 | 9 | EXT |  | 0.89 | (c)
23809.488 | 5.204 | 5.118 | -6.166 | -6.252 | 830 | 1493 | 1378 | 830 | 5118 | 2167 |  | CORR | GENE | 08:27 | 10:14 | 09:55 | 269 | 1096 | 10 | EXT |  | 0.91 | (c)
23814.414 | 10.13 | 8.584 | -1.24 | -2.786 | 1260 | 1321 | 1415 | 1260 | 970 | 2167 |  | CORR | GENE | 09:36 | 09:46 | 10:01 | 1816 | 310 | 11 | EXT |  | 0.98 | (c)
23814.846 | 10.562 | 10.481 | -0.808 | -0.889 | 1042 | 1327 | 1318 | 1042 | 729 | 2167 |  | CORR | GENE | 09:01 | 09:47 | 09:46 | 160 | 552 | 12 | EXT |  | 0.9 | (c)
23817.846 | 2.192 | 2.09 | -8.648 | -8.75 | -1000 | -631 | -687 | 374 | 2090 | 2168 |  | CORR | GENE | 00:36 | 01:35 | 01:26 | 223 | 626 | 8 | EXT |  | 0.9 | (c)
23818.233 | 2.579 | 2.559 | -8.261 | -8.281 | -2203 | -2045 | -1994 | 1784 | 2559 | 2168 |  | CORR | GENE | 09:21 | 09:47 | 09:55 | 76 | 419 | 13 | EXT |  | 0.89 | (c)
23818.622 | 2.968 | 2.942 | -7.872 | -7.898 | -1908 | -1781 | -1678 | 1448 | 2942 | 2168 |  | CORR | GENE | 10:09 | 10:30 | 10:46 | 87 | 460 | 9 | EXT |  | 0.89 | (c)
23818.942 | 3.288 | 3.214 | -7.552 | -7.626 | -2056 | -1749 | -1820 | 1584 | 3214 | 2168 |  | CORR | GENE | 09:45 | 10:35 | 10:23 | 116 | 472 | 9 | EXT |  | 0.89 | (c)
23819.418 | 3.764 | 3.721 | -7.076 | -7.119 | -1486 | -678 | -836 | 186 | 3721 | 2168 |  | CORR | GENE | 11:17 | 01:28 | 01:02 | 186 | 1300 | 13 | EXT |  | 0.91 | (c)
23820.124 | 4.47 | 4.404 | -6.37 | -6.436 | -112 | 57 | 116 | 0 | 4404 | 2168 |  | CORR | GENE | 02:59 | 03:26 | 03:36 | 88 | 457 | 9 | EXT |  | 0.89 | (c)
23823.955 | 8.301 | 8.2 | -2.539 | -2.64 | -256 | 60 | 5 | 0 | 2516 | 2168 |  | CORR | GENE | 02:36 | 03:27 | 03:18 | 124 | 522 | 8 | EXT |  | 0.89 | (c)
23828.047 | 1.553 | 1.49 | -9.557 | -9.62 | -1265 | -1172 | -933 | 601 | 1490 | 2169 |  | CORR | GENE | 01:35 | 01:50 | 02:28 | 158 | 664 | 10 | EXT |  | 0.9 | (c)
23828.415 | 1.921 | 1.881 | -9.189 | -9.229 | -1636 | -1473 | -1151 | 665 | 1881 | 2169 |  | CORR | GENE | 00:35 | 01:01 | 01:53 | 401 | 972 | 8 | EXT |  | 0.92 | (c)
23837.542 | 11.048 | 10.993 | -0.062 | -0.117 | -2068 | -1951 | -1809 | 1551 | 59 | 2169 |  | CORR | GENE | 11:25 | 11:44 | 00:07 | 58 | 517 | 12 | EXT |  | 0.89 | (c)
23883.251 | 0.117 | 0.059 | -10.523 | -10.581 | 1473 | -1702 | -2057 | 1126 | 59 | 2174 |  | CORR | GENE | 04:19 | 07:46 | 06:49 | 85 | 1861 | 12 | EXT |  | 0.89 | (c)
23899.785 | 6.011 | 5.909 | -5.479 | -5.581 | 1696 | 2215 | 2096 | 1696 | 5416 | 2175 |  | CORR | GENE | 07:28 | 08:52 | 08:33 | 165 | 799 | 11 | EXT |  | 0.9 | (c)
23904.13 | 10.356 | 10.297 | -1.134 | -1.193 | 342 | 554 | 633 | 342 | 1114 | 2175 |  | CORR | GENE | 03:50 | 04:24 | 04:37 | 79 | 582 | 11 | EXT |  | 0.89 | (c)
23905.216 | 11.442 | 11.334 | -0.048 | -0.156 | -667 | 659 | 662 | 0 | 28 | 2175 |  | CORR | GENE | 01:07 | 04:41 | 04:42 | 128 | 2658 | 10 | EXT |  | 0.9 | (c)
23916.728 | 0.054 | 0.028 | -11.286 | -11.312 | 799 | -2144 | 2079 | 799 | 28 | 2177 |  | CORR | GENE | 11:15 | 03:20 | 02:42 | 75 | 2559 | 12 | EXT |  | 0.89 | (c)
23917.094 | 0.42 | 0.198 | -10.92 | -11.142 | -2201 | -2181 | -2117 | 29 | 198 | 2177 |  | CORR | GENE | 03:11 | 03:14 | 03:25 | 1476 | 168 | 11 | EXT |  | 0.98 | (c)
23923.55 | 6.876 | 6.865 | -4.464 | -4.475 | -2140 | -1965 | -2017 | 90 | 4439 | 2177 |  | CORR | CIGR | 03:21 | 03:49 | 03:41 | 36 | 247 | 10 | EXT |  | 0.89 | (c)
23930.954 | 2.94 | 2.64 | -8.43 | -8.73 | -2105 | -2040 | -2036 | 125 | 2640 | 2178 |  | CORR | GENE | 03:59 | 04:09 | 04:10 | 501 | 139 | 11 | EXT |  | 0.94 | (c)
23939.612 | 0.228 | 0.089 | -11.202 | -11.341 | -2186 | -2156 | -2151 | 45 | 89 | 2179 |  | CORR | GENE | 03:47 | 03:52 | 03:52 | 623 | 70 | 10 | EXT |  | 0.95 | (c)
23947.405 | 8.021 | 7.883 | -3.409 | -3.547 | -2221 | -2186 | -2195 | 10 | 3164 | 2179 |  | CORR | GENE | 03:41 | 03:47 | 03:45 | 383 | 51 | 11 | EXT |  | 0.93 | (c)
23948.67 | 9.286 | 9.167 | -2.144 | -2.263 | -2172 | -2159 | -2157 | 58 | 1848 | 2179 |  | CORR | AXGR | 03:49 | 03:51 | 03:51 | 415 | 31 | 10 | EXT |  | 0.93 | (c)
23956.073 | 5.259 | 5.215 | -6.271 | -6.315 | -1860 | -1485 | -1550 | 370 | 5215 | 2180 |  | CORR | GENE | 04:21 | 05:22 | 05:11 | 148 | 619 | 12 | EXT |  | 0.9 | (c)
23960.404 | 9.59 | 9.502 | -1.94 | -2.028 | -1959 | -1807 | -1681 | 271 | 1895 | 2180 |  | CORR | GENE | 04:05 | 04:29 | 04:50 | 133 | 557 | 9 | EXT |  | 0.89 | (c)
23961.894 | 11.08 | 11.017 | -0.45 | -0.513 | -1274 | -743 | -744 | 214 | 343 | 2180 |  | CORR | GENE | 05:56 | 07:21 | 07:21 | 170 | 1059 | 8 | EXT |  | 0.9 | (c)
23962.408 | 0.064 | 0.025 | -10.566 | -10.605 | 1693 | -1225 | -1266 | 0 | 25 | 2181 |  | CORR | GENE | 02:05 | 06:14 | 06:07 | 117 | 3004 | 14 | EXT |  | 0.9 | (c)
23966.099 | 3.755 | 3.57 | -6.875 | -7.06 | -2210 | -2168 | -2163 | 20 | 3570 | 2181 |  | CORR | GENE | 03:35 | 03:42 | 03:42 | 417 | 94 | 14 | EXT |  | 0.95 | (c)
23967.143 | 4.799 | 4.732 | -5.831 | -5.898 | 2195 | -1854 | -1857 | 0 | 4732 | 2181 |  | CORR | GENE | 03:26 | 04:32 | 04:32 | 170 | 818 | 8 | EXT |  | 0.9 | (c)
23983.744 | 10.77 | 10.648 | -0.79 | -0.912 | -132 | -92 | -98 | 65 | 630 | 2182 |  | CORR | GENE | 08:35 | 08:42 | 08:40 | 282 | 67 | 10 | EXT |  | 0.92 | (c)
24018.62 | 11.466 | 11.4 | -0.064 | -0.13 | 417 | 1363 | 1328 | 0 | 43 | 2185 |  | CORR | GENE | 03:41 | 06:13 | 06:08 | 87 | 1821 | 12 | EXT | Аномалия находится на упругопластическом изгибе: R=552 D, максимальное растяжение на 5.6 час. | 0.93 | (c)
24019.01 | 0.326 | 0.204 | -10.914 | -11.036 | -2184 | -2169 | -2142 | 46 | 204 | 2186 |  | CORR | GENE | 03:24 | 03:26 | 03:31 | 651 | 85 | 12 | EXT | Аномалия находится на упругопластическом изгибе: R=521 D, максимальное растяжение на 5.6 час. | 0.96 | (c)
24019.679 | 0.995 | 0.955 | -10.245 | -10.285 | -1059 | -855 | -812 | 565 | 955 | 2186 |  | CORR | GENE | 06:25 | 06:58 | 07:05 | 64 | 494 | 9 | EXT | Аномалия находится на упругопластическом изгибе: R=477 D, максимальное растяжение на 5.6 час. | 0.89 | (c)
24021.824 | 3.14 | 3.072 | -8.1 | -8.168 | 2185 | -2130 | -2130 | 0 | 3072 | 2186 |  | CORR | GENE | 03:09 | 03:32 | 03:32 | 68 | 293 | 11 | EXT | Аномалия находится на упругопластическом изгибе: R=377 D, максимальное растяжение на 5.7 час. | 0.89 | (c)
24021.969 | 3.285 | 3.235 | -7.955 | -8.005 | -1300 | -1114 | -1000 | 701 | 3235 | 2186 |  | CORR | GENE | 05:47 | 06:17 | 06:35 | 76 | 599 | 11 | EXT | Аномалия находится на упругопластическом изгибе: R=367 D, максимальное растяжение на 5.8 час. | 0.99 | (c)
24023.365 | 4.681 | 4.67 | -6.559 | -6.57 | -1074 | -1004 | -1009 | 945 | 4670 | 2186 |  | CORR | CIGR | 06:23 | 06:34 | 06:33 | 22 | 129 | 10 | EXT | Аномалия находится на упругопластическом изгибе: R=327 D, максимальное растяжение на 5.8 час. | 0.97 | (c)
24041.972 | 0.808 | 0.783 | -10.672 | -10.697 | 207 | 880 | 604 | 207 | 783 | 2188 |  | CORR | GENE | 06:55 | 08:43 | 07:59 | 130 | 794 | 9 | EXT | Аномалия находится на упругопластическом изгибе: R=271 D, максимальное растяжение на 6.1 час. | 0.89 | (c)
24063.387 | 10.743 | 10.64 | -0.687 | -0.79 | 2166 | 2202 | 2199 | 2166 | 576 | 2189 |  | CORR | GENE | 07:25 | 07:31 | 07:30 | 214 | 67 | 10 | EXT | Аномалия находится на упругопластическом изгибе: R=306 D, максимальное растяжение на 11.8 час. | 0.91 | (c)
24064.811 | 0.737 | 0.644 | -10.763 | -10.856 | -1142 | -1014 | -851 | 560 | 644 | 2190 |  | CORR | GENE | 03:00 | 03:21 | 03:47 | 141 | 582 | 9 | EXT | Аномалия находится на упругопластическом изгибе: R=290 D, максимальное растяжение на 11.8 час. | 0.9 | (c)
24067.371 | 3.297 | 3.234 | -8.203 | -8.266 | -1243 | -1031 | -979 | 714 | 3234 | 2190 |  | CORR | GENE | 02:44 | 03:18 | 03:27 | 97 | 529 | 9 | EXT | Аномалия находится на упругопластическом изгибе: R=287 D, максимальное растяжение на 11.8 час. | 0.89 | (c)
24086.988 | 0.074 | 0.035 | -11.146 | -11.185 | -1990 | -1564 | -1534 | 1078 | 35 | 2192 |  | CORR | GENE | 07:19 | 08:27 | 08:32 | 100 | 911 | 10 | EXT |  | 0.89 | (c)
24108.632 | 10.498 | 10.483 | -1.182 | -1.197 | -46 | 270 | 145 | 0 | 1145 | 2193 |  | CORR | GENE | 03:25 | 04:16 | 03:56 | 52 | 381 | 10 | EXT | Аномалия находится на упругопластическом изгибе: R=610 D, максимальное растяжение на 7.2 час. | 0.89 | (c)
24109.478 | 11.344 | 11.331 | -0.336 | -0.349 | -44 | 173 | 122 | 0 | 316 | 2193 |  | CORR | CIGR | 03:26 | 04:01 | 03:53 | 33 | 332 | 14 | EXT | Аномалия находится на упругопластическом изгибе: R=694 D, максимальное растяжение на 7.3 час. | 0.89 | (c)
24111.909 | 2.095 | 1.811 | -9.145 | -9.429 | -2182 | -2149 | -2154 | 2126 | 1811 | 2194 |  | CORR | GENE | 03:50 | 03:55 | 03:55 | 682 | 56 | 10 | EXT |  | 0.95 | (c)
24132.009 | 10.955 | 10.932 | -0.58 | -0.603 | -1388 | -1255 | -1302 | 1215 | 557 | 2195 |  | CORR | CIGR | 05:04 | 05:25 | 05:18 | 46 | 173 | 12 | EXT |  | 0.89 | (c)
24135.062 | 2.473 | 2.281 | -9.297 | -9.489 | -1438 | -1326 | -1237 | 1036 | 2281 | 2196 |  | CORR | GENE | 06:05 | 06:23 | 06:38 | 315 | 402 | 10 | EXT |  | 0.92 | (c)
24135.537 | 2.948 | 2.727 | -8.822 | -9.043 | -2186 | -2169 | -2160 | 2133 | 2727 | 2196 |  | CORR | GENE | 04:04 | 04:07 | 04:09 | 424 | 53 | 10 | EXT |  | 0.93 | (c)
24144.427 | 0.068 | 0.036 | -11.612 | -11.644 | -1370 | -1286 | -1135 | 901 | 36 | 2197 |  | CORR | GENE | 02:38 | 02:51 | 03:15 | 104 | 469 | 12 | EXT |  | 0.89 | (c)
24153.297 | 8.938 | 8.885 | -2.742 | -2.795 | -321 | -74 | -52 | 0 | 2689 | 2197 |  | CORR | GENE | 05:27 | 06:07 | 06:10 | 106 | 538 | 9 | EXT |  | 0.89 | (c)
24153.726 | 9.367 | 9.292 | -2.313 | -2.388 | -141 | -53 | 146 | 0 | 2300 | 2197 |  | CORR | GENE | 05:56 | 06:10 | 06:42 | 88 | 575 | 14 | EXT |  | 0.89 | (c)
24168.863 | 1.684 | 1.387 | -10.026 | -10.323 | -1342 | -1306 | -1316 | 1290 | 1387 | 2199 |  | CORR | GENE | 08:06 | 08:12 | 08:10 | 399 | 51 | 9 | EXT | Аномалия находится на отводе. | 0.92 | (c)
24186.022 | 7.133 | 7.106 | -4.517 | -4.544 | 610 | 673 | 699 | 610 | 4496 | 2200 |  | CORR | GENE | 07:17 | 07:28 | 07:32 | 48 | 177 | 11 | EXT |  | 0.89 | (c)
24190.185 | 11.296 | 11.277 | -0.354 | -0.373 | -2070 | -1828 | -1393 | 716 | 338 | 2200 |  | ARTD | CIGR | 00:05 | 00:44 | 01:54 | 35 | 1354 |  | EXT | Эквивалент потери металла 10%. |  | (c)
24208.155 | 6.456 | 6.444 | -4.844 | -4.856 | 269 | 351 | 327 | 269 | 4833 | 2202 |  | CORR | CIGR | 03:34 | 03:48 | 03:44 | 23 | 116 | 11 | EXT |  | 0.89 | (c)
24212.851 | 11.152 | 11.06 | -0.148 | -0.24 | 376 | 628 | 621 | 376 | 128 | 2202 |  | CORR | GENE | 03:52 | 04:32 | 04:31 | 112 | 490 | 9 | EXT |  | 0.89 | (c)
24256.923 | 0.094 | 0.044 | -11.466 | -11.516 | 2214 | -2006 | -1909 | 1571 | 44 | 2207 |  | CORR | GENE | 08:10 | 08:49 | 09:05 | 87 | 675 | 12 | EXT | Аномалия находится на упругопластическом изгибе: R=268 D, максимальное растяжение на 5.4 час. | 0.89 | (c)
24290.13 | 10.121 | 10.082 | -1.279 | -1.318 | -162 | 61 | 406 | 0 | 1095 | 2209 |  | CORR | GENE | 04:14 | 04:49 | 05:45 | 223 | 1137 | 10 | EXT |  | 0.91 | (c)
24299.912 | 8.503 | 8.444 | -2.557 | -2.616 | -1946 | -1672 | -1772 | 1598 | 2443 | 2210 |  | CORR | GENE | 04:04 | 04:48 | 04:32 | 173 | 348 | 10 | EXT | Аномалия находится на отводе. | 0.9 | (c)
24302.04 | 10.631 | 10.344 | -0.429 | -0.716 | -1653 | -1621 | -1628 | 1604 | 126 | 2210 |  | CORR | GENE | 04:51 | 04:57 | 04:55 | 590 | 48 | 15 | EXT | Аномалия находится на отводе. | 0.98 | (c)
24302.606 | 0.137 | 0.083 | -11.553 | -11.607 | -282 | -237 | -195 | 108 | 83 | 2211 |  | CORR | GENE | 04:47 | 04:54 | 05:01 | 438 | 173 | 13 | EXT |  | 0.79 | (c)
24302.62 | 0.151 | 0.063 | -11.539 | -11.627 | 832 | 859 | 867 | 832 | 63 | 2211 |  | CORR | GENE | 07:46 | 07:51 | 07:52 | 168 | 71 | 11 | EXT |  | 0.76 | (c)
24332.044 | 6.155 | 5.808 | -5.275 | -5.622 | 1699 | 1720 | 1754 | 1699 | 5196 | 2213 |  | CORR | GENE | 07:42 | 07:45 | 07:51 | 426 | 109 | 10 | EXT |  | 0.93 | (c)
24335.502 | 9.613 | 9.087 | -1.817 | -2.343 | 1487 | 1669 | 1591 | 1487 | 303 | 2213 |  | CORR | GENE | 07:08 | 07:37 | 07:25 | 2040 | 207 | 11 | EXT |  | 0.98 | (c)
24438.706 | 10.667 | 10.49 | -0.553 | -0.73 | 410 | 431 | 441 | 410 | 128 | 2222 |  | CORR | GENE | 08:02 | 08:06 | 08:07 | 602 | 61 | 13 | EXT |  | 0.96 | (c)
24451.16 | 0.561 | 0.091 | -10.149 | -10.619 | -37 | -9 | -18 | 0 | 91 | 2224 |  | CORR | AXGR | 07:09 | 07:14 | 07:12 | 907 | 40 | 14 | EXT | Аномалия находится на упругопластическом изгибе: R=807 D, максимальное растяжение на 6.9 час. | 0.99 | (c)
24452.122 | 1.523 | 1.319 | -9.187 | -9.391 | -29 | -9 | -15 | 2 | 1319 | 2224 |  | CORR | AXGR | 07:11 | 07:14 | 07:13 | 464 | 28 | 13 | EXT | Аномалия находится на упругопластическом изгибе: R=802 D, максимальное растяжение на 6.9 час. | 0.95 | (c)
24456.575 | 5.976 | 5.817 | -4.734 | -4.893 | -70 | -46 | -47 | 24 | 4650 | 2224 |  | CORR | AXGR | 07:04 | 07:08 | 07:08 | 243 | 46 | 10 | EXT | Аномалия находится на упругопластическом изгибе: R=769 D, максимальное растяжение на 7.3 час. | 0.91 | (c)
24458.109 | 7.51 | 7.174 | -3.2 | -3.536 | -71 | -37 | -54 | 37 | 3200 | 2224 |  | CORR | AXGR | 07:04 | 07:09 | 07:07 | 336 | 34 | 11 | EXT | Аномалия находится на упругопластическом изгибе: R=699 D, максимальное растяжение на 7.4 час. | 0.93 | (c)
24460.352 | 9.753 | 9.189 | -0.957 | -1.521 | -68 | -17 | -41 | 13 | 774 | 2224 |  | CORR | GENE | 07:04 | 07:13 | 07:09 | 747 | 55 | 10 | EXT | Аномалия находится на упругопластическом изгибе: R=556 D, максимальное растяжение на 7.4 час. | 0.95 | (c)
24461.219 | 10.62 | 10.583 | -0.09 | -0.127 | -348 | -238 | -150 | 0 | 67 | 2224 |  | CORR | GENE | 06:19 | 06:37 | 06:51 | 60 | 396 | 13 | EXT | Аномалия находится на упругопластическом изгибе: R=528 D, максимальное растяжение на 7.3 час. | 0.89 | (c)
24472.309 | 0 | 0 | -11.64 | -11.64 | -647 | -294 | -386 | 125 | 0 | 2226 | Смещение кромок | GWAN |  | 00:45 | 01:42 | 01:28 | 0 | 522 | 16 | EXT | Смещение кромок Вовнутрь Величина смещения - 2.5 мм. Аномалия находится на упругопластическом изгибе: R=308 D, максимальное растяжение на 6.2 час. |  | (c)
24567.919 | 4.1 | 4.085 | -7.15 | -7.165 | 529 | 584 | 594 | 529 | 4085 | 2234 |  | CORR | CIGR | 04:44 | 04:53 | 04:54 | 26 | 129 | 11 | EXT |  | 0.89 | (c)
24568.309 | 4.49 | 4.412 | -6.76 | -6.838 | 571 | 583 | 586 | 571 | 4412 | 2234 |  | CORR | AXGR | 04:51 | 04:53 | 04:53 | 111 | 29 | 9 | EXT |  | 0.89 | (c)
24591.726 | 5.417 | 5.349 | -5.863 | -5.931 | -29 | 43 | 103 | 0 | 4609 | 2236 |  | GOUG | GENE | 10:45 | 10:56 | 11:06 | 1322 | 263 | 7 | EXT | Зона задиров. Аномалия находится на упругопластическом изгибе: R=463 D, максимальное растяжение на 5.9 час. |  | (c)
24592.877 | 6.568 | 6.515 | -4.712 | -4.765 | 1745 | 1933 | 1868 | 1745 | 4703 | 2236 |  | GOUG | GENE | 03:31 | 04:01 | 03:51 | 62 | 246 | 7 | EXT | Задир. Аномалия находится на упругопластическом изгибе: R=475 D, максимальное растяжение на 5.7 час. |  | (c)
24597.506 | 11.197 | 11.163 | -0.083 | -0.117 | 2182 | -1512 | -1460 | 641 | 51 | 2236 |  | CORR | GENE | 04:41 | 06:45 | 06:53 | 66 | 1638 | 13 | EXT | Аномалия находится на упругопластическом изгибе: R=663 D, максимальное растяжение на 5.7 час. | 0.89 | (c)
24624.767 | 4.198 | 4.117 | -7.352 | -7.433 | 1232 | 1299 | 1378 | 1232 | 4117 | 2239 |  | CORR | GENE | 03:59 | 04:10 | 04:23 | 90 | 293 | 9 | EXT |  | 0.89 | (c)
24626.993 | 6.424 | 6.353 | -5.126 | -5.197 | -1868 | -1809 | -1809 | 1750 | 5063 | 2239 |  | DENT | GENE | 07:39 | 07:48 | 07:48 | 134 | 118 | 0.5 | N/A | Глубина вмятины: 7 мм (0,5%). Линейка: 13 см в (635 см; 07:48 ч:мин) |  | (c)
24631.523 | 10.954 | 10.892 | -0.596 | -0.658 | 1077 | 1125 | 1149 | 1077 | 580 | 2239 |  | CORR | GENE | 03:34 | 03:42 | 03:46 | 78 | 144 | 8 | EXT |  | 0.89 | (c)
24634.328 | 2.209 | 2.09 | -9.521 | -9.64 | 708 | 807 | 903 | 708 | 2090 | 2240 |  | CORR | GENE | 03:60 | 04:16 | 04:31 | 163 | 391 | 10 | EXT |  | 0.9 | (c)
24640.683 | 8.564 | 8.493 | -3.166 | -3.237 | 1588 | 1817 | 1753 | 1588 | 3080 | 2240 |  | CORR | GENE | 06:22 | 06:59 | 06:48 | 157 | 330 | 14 | EXT |  | 0.91 | (c)
24643.789 | 11.67 | 11.621 | -0.06 | -0.109 | 1849 | 1928 | 1992 | 1849 | 49 | 2240 |  | CORR | GENE | 07:04 | 07:17 | 07:27 | 60 | 287 | 9 | EXT |  | 0.89 | (c)
24645.083 | 1.234 | 1.173 | -10.186 | -10.247 | 653 | 668 | 669 | 653 | 1173 | 2241 |  | CORR | AXGR | 04:11 | 04:14 | 04:14 | 173 | 33 | 13 | EXT |  | 0.91 | (c)
24655.123 | 11.274 | 11.21 | -0.146 | -0.21 | 191 | 800 | 647 | 191 | 56 | 2241 |  | CORR | GENE | 02:57 | 04:35 | 04:10 | 154 | 911 | 9 | EXT |  | 0.9 | (c)
24667.003 | 0.084 | 0.059 | -11.376 | -11.401 | 1245 | 1952 | 1702 | 1245 | 59 | 2243 |  | CORR | GENE | 06:54 | 08:48 | 08:07 | 66 | 915 | 11 | EXT |  | 0.89 | (c)
24667.02 | 0.101 | 0.057 | -11.359 | -11.403 | -198 | 262 | 197 | 0 | 57 | 2243 |  | CORR | GENE | 03:01 | 04:15 | 04:04 | 81 | 790 | 11 | EXT |  | 0.89 | (c)
24668.102 | 1.183 | 0.256 | -10.277 | -11.204 | 28 | 71 | 103 | 28 | 256 | 2243 |  | CORR | GENE | 03:37 | 03:44 | 03:49 | 1581 | 151 | 12 | EXT |  | 0.99 | (c)
24668.353 | 1.434 | 1.387 | -10.026 | -10.073 | 1571 | 1753 | 1741 | 1571 | 1387 | 2243 |  | CORR | GENE | 07:46 | 08:16 | 08:14 | 69 | 341 | 9 | EXT |  | 0.89 | (c)
24670.434 | 3.515 | 3.491 | -7.945 | -7.969 | 1651 | 1823 | 1777 | 1651 | 3491 | 2243 |  | CORR | GENE | 07:59 | 08:27 | 08:19 | 61 | 252 | 10 | EXT |  | 0.89 | (c)
24691.78 | 2.221 | 2.11 | -8.699 | -8.81 | 329 | 470 | 645 | 329 | 2110 | 2245 |  | CORR | GENE | 03:30 | 03:53 | 04:21 | 146 | 632 | 10 | EXT |  | 0.9 | (c)
24706.684 | 6.205 | 6.179 | -5.185 | -5.211 | -1266 | -1075 | -1112 | 958 | 5163 | 2246 |  | CORR | GENE | 04:12 | 04:43 | 04:37 | 48 | 308 | 10 | EXT |  | 0.89 | (c)
24707.364 | 6.885 | 6.809 | -4.505 | -4.581 | -1376 | -924 | -1064 | 753 | 4358 | 2246 |  | CORR | GENE | 03:55 | 05:07 | 04:45 | 223 | 623 | 9 | EXT |  | 0.91 | (c)
24711.04 | 10.561 | 9.358 | -0.829 | -2.032 | -90 | -19 | -40 | 0 | 201 | 2246 |  | CORR | GENE | 07:22 | 07:34 | 07:30 | 1831 | 100 | 12 | EXT |  | 0.99 | (c)
24730.098 | 6.819 | 6.722 | -4.911 | -5.008 | -1430 | -1363 | -1359 | 1288 | 4851 | 2248 |  | DENT | GENE | 08:38 | 08:49 | 08:49 | 157 | 142 | 0.5 | N/A | Глубина вмятины: 7 мм (0,5%). Линейка: 16 см в (672 см; 08:49 ч:мин) |  | (c)
24747.884 | 1.425 | 1.408 | -10.075 | -10.092 | -2142 | -2042 | -2063 | 89 | 1408 | 2250 |  | CORR | GENE | 07:02 | 07:18 | 07:15 | 48 | 158 | 10 | EXT |  | 0.89 | (c)
24750.478 | 4.019 | 3.934 | -7.481 | -7.566 | 1969 | -2112 | -2126 | 0 | 3934 | 2250 |  | CORR | GENE | 06:06 | 07:07 | 07:05 | 151 | 731 | 8 | EXT |  | 0.9 | (c)
24753.688 | 7.229 | 7.19 | -4.271 | -4.31 | 726 | 894 | 889 | 726 | 4241 | 2250 |  | CORR | GENE | 02:45 | 03:12 | 03:11 | 69 | 326 | 13 | EXT |  | 0.89 | (c)
24770.275 | 0.956 | 0.94 | -10.344 | -10.36 | 1117 | 1253 | 1211 | 926 | 940 | 2252 |  | CORR | CIGR | 02:48 | 03:10 | 03:04 | 34 | 188 | 15 | EXT |  | 0.89 | (c)
24803.829 | 0 | 0 | -11.3 | -11.3 | -446 | 38 | -172 | 0 | 0 | 2255 | Смещение кромок | GWAN |  | 04:27 | 05:45 | 05:11 | 0 | 549 | 16 | EXT | Смещение кромок Наружу Величина смещения - 2.5 мм. Аномалия находится на упругопластическом изгибе: R=381 D, максимальное растяжение на 0.8 час. |  | (c)
24803.829 | 0 | 0 | -11.3 | -11.3 | 597 | 916 | 870 | 597 | 0 | 2255 | Смещение кромок | GWAN |  | 07:15 | 08:07 | 07:59 | 0 | 546 | 15 | EXT | Смещение кромок Наружу Величина смещения - 2.3 мм. Аномалия находится на упругопластическом изгибе: R=381 D, максимальное растяжение на 0.8 час. |  | (c)
24897.544 | 2.985 | 2.969 | -8.775 | -8.791 | -2221 | -2167 | -2169 | 2118 | 2969 | 2263 |  | GOUG | CIGR | 07:24 | 07:33 | 07:32 | 33 | 103 | 8 | EXT | Задир. |  | (c)
24963.955 | 1.286 | 1.27 | -10.044 | -10.06 | 1883 | 1942 | 1942 | 229 | 1270 | 2269 |  | CORR | CIGR | 05:25 | 05:35 | 05:35 | 44 | 118 | 11 | EXT |  | 0.89 | (c)
24966.661 | 3.992 | 2.694 | -7.338 | -8.636 | 1644 | 1936 | 1878 | 119 | 2694 | 2269 |  | GOUG | GENE | 04:47 | 05:34 | 05:25 | 2693 | 467 | 7 | EXT | Зона задиров. |  | (c)
24973.634 | 10.965 | 9.761 | -0.365 | -1.569 | -2150 | -2068 | -2052 | 81 | 165 | 2269 |  | CORR | GENE | 06:35 | 06:48 | 06:50 | 1404 | 195 | 10 | EXT | Аномалия находится на упругопластическом изгибе: R=652 D, максимальное растяжение на 11.4 час. | 0.97 | (c)
24987.343 | 2.184 | 1.964 | -9.326 | -9.546 | -1784 | -1783 | -1758 | 447 | 1964 | 2271 |  | CORR | GENE | 04:34 | 04:34 | 04:38 | 502 | 51 | 10 | EXT | Аномалия находится на упругопластическом изгибе: R=377 D, максимальное растяжение на 0.1 час. | 0.94 | (c)
24996.669 | 0 | -0.048 | -11.28 | -11.328 | -927 | -785 | -293 | 341 |  | 2272 | Нарушение формы кольцевого шва | GWAN |  | 09:60 | 10:23 | 11:42 | 0 | 1268 |  | INT | Нарушение формы кольцевого шва Аномалия находится на упругопластическом изгибе: R=636 D, максимальное растяжение на 5.6 час. |  | (c)
25026.352 | 7.143 | 7.124 | -3.567 | -3.586 | 1017 | 1052 | 1057 | 1017 | 3555 | 2274 |  | CORR | CIGR | 08:20 | 08:25 | 08:26 | 31 | 80 | 11 | EXT |  | 0.89 | (c)
25045.431 | 4.262 | 4.231 | -7.448 | -7.479 | 2059 | -2089 | -2179 | 1956 | 4231 | 2276 |  | CORR | GENE | 07:09 | 07:60 | 07:45 | 89 | 446 | 10 | EXT |  | 0.89 | (c)
25128.427 | 6.688 | 6.564 | -4.962 | -5.086 | 658 | 763 | 1061 | 658 | 4937 | 2283 |  | CORR | GENE | 04:46 | 05:03 | 05:51 | 149 | 807 | 10 | EXT |  | 0.9 | (c)
25129.851 | 8.112 | 7.647 | -3.538 | -4.003 | -1920 | -1554 | -1717 | 1515 | 3486 | 2283 |  | GOUG | GENE | 09:50 | 10:49 | 10:23 | 517 | 405 | 7 | EXT | Зона задиров. |  | (c)
25130.032 | 8.293 | 8.233 | -3.357 | -3.417 | 387 | 1251 | 947 | 387 | 3227 | 2283 |  | CORR | GENE | 04:03 | 06:22 | 05:33 | 190 | 1120 | 12 | EXT |  | 0.91 | (c)
25156.317 | 11.348 | 10.959 | -0.272 | -0.661 | -701 | -649 | -654 | 608 | 118 | 2285 |  | CORR | GENE | 06:54 | 07:03 | 07:02 | 543 | 93 | 10 | EXT |  | 0.94 | (c)
25157.146 | 0.557 | 0.495 | -9.853 | -9.915 | 1596 | 1775 | 1865 | 1596 | 495 | 2286 |  | CORR | GENE | 05:10 | 05:39 | 05:53 | 127 | 538 | 9 | EXT |  | 0.89 | (c)
25170.144 | 3.145 | 3.145 | -7.585 | -7.585 | -1020 | -903 | -930 | 840 | 3145 | 2287 |  | CORR | CIGR | 06:16 | 06:35 | 06:31 | 27 | 180 | 11 | EXT |  | 0.89 | (c)
25170.541 | 3.542 | 3.514 | -7.188 | -7.216 | -993 | -811 | -857 | 721 | 3514 | 2287 |  | CORR | GENE | 06:21 | 06:50 | 06:43 | 56 | 272 | 12 | EXT |  | 0.89 | (c)
25188.242 | 10.513 | 10.507 | -0.307 | -0.313 | -407 | -223 | -234 | 61 | 276 | 2288 |  | CORR | CIGR | 02:42 | 03:11 | 03:09 | 37 | 346 | 10 | EXT |  | 0.89 | (c)
25188.277 | 10.548 | 8.096 | -0.272 | -2.724 | 1238 | 1299 | 1291 | 1238 | 116 | 2288 |  | CORR | GENE | 07:07 | 07:17 | 07:16 | 2608 | 106 | 12 | EXT |  | 0.99 | (c)
25196.792 | 8.243 | 8.237 | -3.427 | -3.433 | 1857 | -2122 | 2191 | 1857 | 3324 | 2289 |  | CORR | GENE | 02:30 | 03:48 | 03:24 | 109 | 670 | 9 | EXT |  | 0.89 | (c)
25200.385 | 0.166 | 0.086 | -11.604 | -11.684 | -1121 | -927 | -827 | 533 | 86 | 2290 |  | CORR | GENE | 06:34 | 07:05 | 07:22 | 126 | 587 | 10 | EXT |  | 0.9 | (c)
25202.889 | 2.67 | 2.617 | -9.1 | -9.153 | -1343 | -746 | -939 | 536 | 2617 | 2290 |  | CORR | GENE | 05:58 | 07:35 | 07:04 | 170 | 807 | 11 | EXT |  | 0.9 | (c)
25208.123 | 7.904 | 7.893 | -3.866 | -3.877 | 2138 | 2199 | 2202 | 2138 | 3854 | 2290 |  | GOUG | CIGR | 03:20 | 03:30 | 03:31 | 23 | 127 | 17 | EXT | Задир. |  | (c)
25230.122 | 6.423 | 6.354 | -5.047 | -5.116 | -1262 | -1255 | -1245 | 1229 | 4907 | 2292 |  | CORR | AXGR | 11:45 | 11:46 | 11:47 | 209 | 33 | 9 | EXT |  | 0.9 | (c)
25314.117 | 11.268 | 11.031 | -0.222 | -0.459 | -1343 | -1233 | -1246 | 1149 | 210 | 2299 |  | CORR | GENE | 05:01 | 05:18 | 05:16 | 249 | 194 | 9 | EXT |  | 0.91 | (c)
25314.177 | 11.328 | 11.32 | -0.162 | -0.17 | -1430 | -1357 | -1322 | 1215 | 146 | 2299 |  | CORR | CIGR | 04:47 | 04:58 | 05:04 | 24 | 215 | 12 | EXT |  | 0.89 | (c)
25336.478 | 11.059 | 11.031 | -0.181 | -0.209 | 441 | 850 | 660 | 441 | 136 | 2301 |  | CORR | GENE | 03:24 | 04:30 | 03:59 | 73 | 439 | 11 | EXT |  | 0.89 | (c)
25337.352 | 0.693 | 0.611 | -10.697 | -10.779 | 208 | 370 | 448 | 208 | 611 | 2302 |  | CORR | GENE | 03:21 | 03:47 | 03:60 | 89 | 481 | 10 | EXT |  | 0.89 | (c)
25342.294 | 5.635 | 5.604 | -5.755 | -5.786 | 471 | 661 | 681 | 471 | 5604 | 2302 |  | CORR | GENE | 04:03 | 04:34 | 04:37 | 64 | 421 | 10 | EXT |  | 0.89 | (c)
25343.188 | 6.529 | 6.473 | -4.861 | -4.917 | 271 | 407 | 476 | 271 | 4855 | 2302 |  | CORR | GENE | 03:31 | 03:53 | 04:04 | 62 | 410 | 10 | EXT |  | 0.89 | (c)
25343.825 | 7.166 | 7.111 | -4.224 | -4.279 | 1346 | 1510 | 1566 | 445 | 4176 | 2302 |  | CORR | GENE | 06:25 | 06:51 | 07:00 | 103 | 440 | 11 | EXT |  | 0.89 | (c)
25344.807 | 8.148 | 7.957 | -3.242 | -3.433 | 359 | 670 | 1083 | 359 | 3181 | 2302 |  | CORR | GENE | 03:45 | 04:36 | 05:42 | 252 | 1447 | 11 | EXT |  | 0.92 | (c)
25345.451 | 8.792 | 8.757 | -2.598 | -2.633 | 1531 | 1786 | 1726 | 309 | 2558 | 2302 |  | CORR | GENE | 06:54 | 07:36 | 07:26 | 75 | 391 | 10 | EXT |  | 0.89 | (c)
25345.677 | 9.018 | 8.971 | -2.372 | -2.419 | 283 | 605 | 568 | 283 | 2328 | 2302 |  | CORR | GENE | 03:33 | 04:25 | 04:19 | 91 | 569 | 10 | EXT |  | 0.89 | (c)
25346.309 | 9.65 | 9.605 | -1.74 | -1.785 | 1499 | 1701 | 1715 | 300 | 1708 | 2302 |  | CORR | GENE | 06:49 | 07:22 | 07:24 | 77 | 432 | 8 | EXT |  | 0.89 | (c)
25346.523 | 9.864 | 9.78 | -1.526 | -1.61 | 69 | 467 | 495 | 69 | 1450 | 2302 |  | CORR | GENE | 02:59 | 04:03 | 04:07 | 160 | 851 | 9 | EXT |  | 0.9 | (c)
25347.149 | 10.49 | 10.432 | -0.9 | -0.958 | 1445 | 1679 | 1715 | 246 | 843 | 2302 |  | CORR | GENE | 06:41 | 07:18 | 07:24 | 115 | 540 | 9 | EXT |  | 0.89 | (c)
25347.357 | 10.698 | 10.635 | -0.692 | -0.755 | 225 | 597 | 582 | 225 | 624 | 2302 |  | CORR | GENE | 03:24 | 04:24 | 04:21 | 131 | 714 | 11 | EXT |  | 0.9 | (c)
25348.009 | 11.35 | 11.291 | -0.04 | -0.099 | 1384 | 2019 | 1780 | 56 | 15 | 2302 |  | CORR | GENE | 06:31 | 08:13 | 07:35 | 84 | 791 | 9 | EXT |  | 0.89 | (c)
25348.236 | 0.187 | 0.108 | -11.413 | -11.492 | 1818 | 2185 | 2001 | 45 | 108 | 2303 |  | CORR | GENE | 03:54 | 04:53 | 04:24 | 80 | 368 | 11 | EXT |  | 0.89 | (c)
25348.991 | 0.942 | 0.933 | -10.658 | -10.667 | 1419 | 2216 | 1852 | 0 | 933 | 2303 |  | CORR | GENE | 02:50 | 04:58 | 03:60 | 128 | 867 | 9 | EXT |  | 0.89 | (c)
25353.214 | 5.165 | 5.125 | -6.435 | -6.475 | 1833 | 1990 | 1979 | 106 | 5125 | 2303 |  | CORR | GENE | 03:57 | 04:22 | 04:20 | 65 | 291 | 10 | EXT |  | 0.89 | (c)
25353.962 | 5.913 | 5.883 | -5.687 | -5.717 | -2218 | -1967 | -2012 | 13 | 5634 | 2303 |  | CORR | GENE | 05:03 | 05:43 | 05:36 | 83 | 413 | 10 | EXT |  | 0.89 | (c)
25354.044 | 5.995 | 5.955 | -5.605 | -5.645 | 1567 | 1989 | 1851 | 97 | 5501 | 2303 |  | CORR | GENE | 03:14 | 04:22 | 03:59 | 144 | 566 | 10 | EXT |  | 0.9 | (c)
25358.05 | 10.001 | 9.972 | -1.599 | -1.628 | -1612 | -1490 | -1482 | 618 | 1582 | 2303 |  | CORR | CIGR | 06:41 | 07:00 | 07:02 | 46 | 260 | 10 | EXT |  | 0.89 | (c)
25358.897 | 10.848 | 10.79 | -0.752 | -0.81 | 1916 | -1554 | -1925 | 0 | 542 | 2303 |  | CORR | GENE | 04:10 | 06:50 | 05:50 | 268 | 1240 | 11 | EXT |  | 0.92 | (c)
25361.699 | 2.05 | 2.047 | -9.34 | -9.343 | 2216 | -2069 | -2155 | 0 | 2047 | 2304 |  | CORR | CIGR | 07:31 | 07:60 | 07:46 | 37 | 180 | 10 | EXT |  | 0.89 | (c)
25366.083 | 6.434 | 6.401 | -4.956 | -4.989 | 492 | 1017 | 876 | 492 | 4856 | 2304 |  | CORR | GENE | 02:53 | 04:18 | 03:55 | 133 | 768 | 9 | EXT |  | 0.89 | (c)
25366.675 | 7.026 | 6.992 | -4.364 | -4.398 | 2204 | -2189 | -2148 | 0 | 4346 | 2304 |  | CORR | GENE | 07:30 | 07:40 | 07:47 | 52 | 217 | 9 | EXT |  | 0.89 | (c)
25367.079 | 7.43 | 7.354 | -3.96 | -4.036 | 2222 | -2204 | -2206 | 0 | 3854 | 2304 |  | CORR | GENE | 07:32 | 07:38 | 07:38 | 182 | 66 | 10 | EXT |  | 0.9 | (c)
25369.225 | 9.576 | 9.548 | -1.814 | -1.842 | 847 | 1016 | 1006 | 847 | 1783 | 2304 |  | CORR | GENE | 03:51 | 04:18 | 04:16 | 59 | 317 | 9 | EXT |  | 0.89 | (c)
25384.477 | 2.038 | 2.024 | -8.992 | -9.006 | -2115 | -1742 | -1893 | 116 | 2024 | 2306 |  | CORR | GENE | 06:34 | 07:35 | 07:10 | 97 | 445 | 11 | EXT |  | 0.89 | (c)
25403.705 | 10.236 | 10.178 | -1.364 | -1.422 | 1244 | 1338 | 1440 | 594 | 1357 | 2307 |  | CORR | GENE | 03:24 | 03:40 | 03:56 | 65 | 392 | 13 | EXT |  | 0.89 | (c)
25416.11 | 11.041 | 10.884 | -0.539 | -0.696 | -1459 | -1391 | -1406 | 771 | 43 | 2308 |  | CORR | GENE | 07:26 | 07:37 | 07:35 | 653 | 106 | 11 | EXT |  | 0.95 | (c)
25419.159 | 2.51 | 1.955 | -8.77 | -9.325 | 2220 | -2222 | -2208 | 0 | 1955 | 2309 |  | CORR | GENE | 05:07 | 05:10 | 05:12 | 1953 | 67 | 12 | EXT | Аномалия находится на упругопластическом изгибе: R=933 D, максимальное растяжение на 0.4 час. | 0.99 | (c)
25424.061 | 7.412 | 7.248 | -3.868 | -4.032 | 2180 | 2197 | 2196 | 18 | 3767 | 2309 |  | CORR | AXGR | 05:00 | 05:03 | 05:03 | 265 | 33 | 9 | EXT | Аномалия находится на упругопластическом изгибе: R=603 D, максимальное растяжение на 0.5 час. | 0.91 | (c)
25424.888 | 8.239 | 8.171 | -3.041 | -3.109 | 1826 | 1935 | 1938 | 181 | 3019 | 2309 |  | CORR | GENE | 04:03 | 04:21 | 04:21 | 90 | 224 | 9 | EXT | Аномалия находится на упругопластическом изгибе: R=567 D, максимальное растяжение на 0.5 час. | 0.89 | (c)
25426.765 | 10.116 | 9.84 | -1.164 | -1.44 | 2010 | 2161 | 2097 | 46 | 143 | 2309 |  | CORR | GENE | 04:33 | 04:57 | 04:47 | 1297 | 174 | 10 | EXT | Аномалия находится на упругопластическом изгибе: R=493 D, максимальное растяжение на 0.7 час. | 0.96 | (c)
25428.53 | 0.601 | 0.181 | -10.869 | -11.289 | 932 | 980 | 981 | 932 | 181 | 2310 |  | CORR | GENE | 04:31 | 04:38 | 04:39 | 723 | 96 | 15 | EXT | Аномалия находится на упругопластическом изгибе: R=441 D, максимальное растяжение на 0.7 час. | 0.99 | (c)
25439.647 | 0.248 | 0.093 | -11.112 | -11.267 | 977 | 1009 | 1031 | 977 | 93 | 2311 |  | CORR | GENE | 05:04 | 05:09 | 05:12 | 452 | 109 | 10 | EXT | Аномалия находится на упругопластическом изгибе: R=662 D, максимальное растяжение на 11.9 час. | 0.93 | (c)
25440.859 | 1.46 | 1.369 | -9.9 | -9.991 | 2108 | 2153 | 2141 | 56 | 1369 | 2311 |  | CORR | GENE | 08:06 | 08:13 | 08:11 | 532 | 66 | 11 | EXT | Аномалия находится на упругопластическом изгибе: R=754 D, максимальное растяжение на 11.9 час. | 0.95 | (c)
25444.611 | 5.212 | 3.418 | -6.148 | -7.942 | 2126 | 2145 | 2149 | 58 | 3418 | 2311 |  | CORR | AXGR | 08:09 | 08:12 | 08:13 | 2098 | 46 | 12 | EXT | Аномалия находится на упругопластическом изгибе: R=1202 D, максимальное растяжение на 0.9 час. | 0.99 | (c)
25448.974 | 9.575 | 8.541 | -1.785 | -2.819 | 2119 | 2162 | 2160 | 30 | 228 | 2311 |  | CORR | GENE | 08:08 | 08:15 | 08:15 | 2591 | 82 | 11 | EXT |  | 0.98 | (c)
25475.352 | 2.143 | 2.107 | -8.867 | -8.903 | 19 | 73 | 196 | 19 | 2107 | 2314 |  | CORR | GENE | 03:05 | 03:14 | 03:34 | 302 | 353 | 9 | EXT | Аномалия находится на отводе. | 0.91 | (c)
25476.156 | 2.947 | 2.624 | -8.063 | -8.386 | -100 | 220 | 184 | 0 | 2624 | 2314 |  | CORR | GENE | 02:46 | 03:37 | 03:32 | 375 | 569 | 10 | EXT | Аномалия находится на отводе. | 0.93 | (c)
25478.365 | 5.156 | 4.782 | -5.854 | -6.228 | -250 | 96 | 95 | 0 | 4782 | 2314 |  | CORR | GENE | 02:22 | 03:17 | 03:17 | 451 | 690 | 9 | EXT | Аномалия находится на отводе. | 0.93 | (c)
25479.558 | 6.349 | 5.86 | -4.661 | -5.15 | -29 | -13 | -6 | 0 | 4634 | 2314 |  | CORR | AXGR | 02:57 | 02:60 | 03:01 | 516 | 46 | 12 | EXT | Аномалия находится на отводе. | 0.95 | (c)
25479.936 | 6.727 | 6.531 | -4.283 | -4.479 | -34 | -32 | -14 | 0 | 4139 | 2314 |  | CORR | AXGR | 02:56 | 02:57 | 02:60 | 340 | 41 | 11 | EXT | Аномалия находится на отводе. | 0.93 | (c)
25487 | 2.781 | 2.743 | -8.739 | -8.777 | 776 | 979 | 984 | 776 | 2743 | 2315 |  | CORR | GENE | 03:30 | 04:03 | 04:04 | 63 | 415 | 11 | EXT |  | 0.89 | (c)
25488.678 | 4.459 | 4.428 | -7.061 | -7.092 | 572 | 662 | 676 | 572 | 4428 | 2315 |  | CORR | CIGR | 02:57 | 03:12 | 03:14 | 47 | 207 | 13 | EXT |  | 0.89 | (c)
25492.175 | 7.956 | 7.944 | -3.564 | -3.576 | 627 | 708 | 692 | 627 | 3545 | 2315 |  | CORR | CIGR | 03:06 | 03:19 | 03:17 | 31 | 130 | 11 | EXT |  | 0.89 | (c)
25495.641 | 11.422 | 11.405 | -0.098 | -0.115 | 661 | 741 | 803 | 661 | 74 | 2315 |  | CORR | CIGR | 03:12 | 03:25 | 03:35 | 41 | 284 | 11 | EXT |  | 0.89 | (c)
25495.965 | 0.226 | 0.1 | -11.124 | -11.25 | 1154 | 1313 | 1327 | 1154 | 100 | 2316 |  | CORR | GENE | 03:12 | 03:37 | 03:40 | 156 | 346 | 13 | EXT |  | 0.9 | (c)
25502.191 | 6.452 | 6.389 | -4.898 | -4.961 | 1510 | 1898 | 1866 | 1510 | 4881 | 2316 |  | CORR | GENE | 04:09 | 05:12 | 05:07 | 80 | 712 | 12 | EXT |  | 0.89 | (c)
25504.57 | 8.831 | 8.814 | -2.519 | -2.536 | -1565 | -1476 | -1384 | 1203 | 2460 | 2316 |  | CORR | GENE | 07:53 | 08:07 | 08:22 | 76 | 362 | 9 | EXT |  | 0.89 | (c)
25519.368 | 0.819 | 0.456 | -10.891 | -11.254 | -157 | -110 | -131 | 104 | 456 | 2318 |  | CORR | GENE | 05:59 | 06:06 | 06:03 | 544 | 53 | 10 | EXT |  | 0.94 | (c)
25519.814 | 1.265 | 1.032 | -10.445 | -10.678 | -166 | -122 | -144 | 121 | 1032 | 2318 |  | CORR | AXGR | 05:57 | 06:05 | 06:01 | 323 | 45 | 10 | EXT |  | 0.92 | (c)
25523.017 | 4.468 | 4.434 | -7.242 | -7.276 | -174 | -32 | -32 | 0 | 4434 | 2318 |  | CORR | GENE | 05:56 | 06:19 | 06:19 | 68 | 285 | 11 | EXT |  | 0.89 | (c)
25523.373 | 4.824 | 4.669 | -6.886 | -7.041 | -34 | 253 | 545 | 0 | 4669 | 2318 |  | CORR | GENE | 06:19 | 07:05 | 07:52 | 201 | 1157 | 12 | EXT |  | 0.91 | (c)
25524.62 | 6.071 | 6.003 | -5.639 | -5.707 | -810 | 574 | 75 | 0 | 5376 | 2318 |  | CORR | GENE | 04:13 | 07:57 | 06:36 | 331 | 1770 | 9 | EXT |  | 0.92 | (c)
25525.4 | 6.851 | 6.806 | -4.859 | -4.904 | -1423 | -1321 | -1255 | 1088 | 4833 | 2318 |  | CORR | GENE | 02:35 | 02:51 | 03:02 | 71 | 335 | 9 | EXT |  | 0.89 | (c)
25529.211 | 10.662 | 10.585 | -1.048 | -1.125 | 642 | 794 | 1018 | 642 | 919 | 2318 |  | CORR | GENE | 08:08 | 08:32 | 09:08 | 206 | 752 | 10 | EXT |  | 0.91 | (c)
25530.128 | 11.579 | 11.544 | -0.131 | -0.166 | -406 | 604 | 314 | 0 | 38 | 2318 |  | CORR | GENE | 05:19 | 08:02 | 07:15 | 128 | 1439 | 10 | EXT |  | 0.9 | (c)
25530.35 | 0.091 | 0.067 | -11.249 | -11.273 | 1190 | 1427 | 1382 | 1190 | 67 | 2319 |  | CORR | GENE | 06:00 | 06:39 | 06:31 | 53 | 384 | 12 | EXT |  | 0.89 | (c)
25533.755 | 3.496 | 3.179 | -7.844 | -8.161 | 1115 | 1681 | 1983 | 1115 | 3179 | 2319 | Дефект проката | MIAN | GENE | 05:48 | 07:20 | 08:08 | 378 | 1736 |  | INT | Дефект проката Эквивалент потери металла 12%. |  | (c)
25541.474 | 11.215 | 11.188 | -0.125 | -0.152 | 904 | 1027 | 1065 | 904 | 85 | 2319 |  | CORR | GENE | 05:14 | 05:34 | 05:40 | 67 | 322 | 13 | EXT |  | 0.89 | (c)
25541.662 | 0.063 | 0.019 | -11.287 | -11.331 | 1483 | -1652 | -1825 | 671 | 19 | 2320 |  | CORR | GENE | 03:02 | 06:37 | 06:09 | 106 | 2308 | 14 | EXT |  | 0.9 | (c)
25552.657 | 11.058 | 10.694 | -0.292 | -0.656 | -1850 | -1507 | -1219 | 589 | 200 | 2320 |  | CORR | GENE | 06:05 | 06:60 | 07:46 | 456 | 1261 | 11 | EXT |  | 0.94 | (c)
25575.126 | 0.107 | 0.04 | -11.633 | -11.7 | -970 | 56 | -313 | 0 | 40 | 2323 |  | CORR | GENE | 03:55 | 06:41 | 05:41 | 116 | 1313 | 14 | EXT |  | 0.9 | (c)
25578.797 | 3.778 | 3.754 | -7.962 | -7.986 | -676 | -484 | -536 | 397 | 3754 | 2323 |  | CORR | GENE | 04:43 | 05:14 | 05:05 | 107 | 279 | 11 | EXT |  | 0.89 | (c)
25586.759 | 0 | -0.029 | -11.63 | -11.659 | 1822 | 1904 | 1914 | 1822 |  | 2324 | Нарушение формы кольцевого шва | GWAN |  | 03:17 | 03:30 | 03:32 | 0 | 184 |  | EXT | Нарушение формы кольцевого шва |  | (c)
25598.304 | 11.545 | 10.71 | -0.085 | -0.92 | -1123 | -1000 | -1016 | 909 | 15 | 2324 |  | CORR | GENE | 07:21 | 07:41 | 07:39 | 905 | 214 | 11 | EXT |  | 0.96 | (c)
25645.551 | 1.612 | 1.497 | -10.068 | -10.183 | -1266 | -952 | -1073 | 881 | 1497 | 2329 |  | CORR | GENE | 03:56 | 04:46 | 04:27 | 186 | 385 | 10 | EXT |  | 0.9 | (c)
25649.489 | 5.55 | 5.518 | -6.13 | -6.162 | -365 | -173 | -229 | 93 | 5518 | 2329 |  | CORR | CIGR | 06:21 | 06:52 | 06:43 | 40 | 272 | 12 | EXT |  | 0.89 | (c)
25667.169 | 11.55 | 10.575 | -0.05 | -1.025 | -2199 | -2121 | -2150 | 2101 | 39 | 2330 |  | CORR | GENE | 07:07 | 07:20 | 07:15 | 986 | 98 | 12 | EXT |  | 0.97 | (c)
25667.651 | 0.432 | 0.416 | -10.218 | -10.234 | 245 | 331 | 440 | 245 | 416 | 2331 |  | CORR | GENE | 06:22 | 06:36 | 06:54 | 148 | 388 | 9 | EXT |  | 0.9 | (c)
25669.345 | 2.126 | 2.106 | -8.524 | -8.544 | -41 | 26 | 43 | 0 | 2106 | 2331 |  | CORR | CIGR | 05:36 | 05:47 | 05:50 | 36 | 168 | 11 | EXT |  | 0.89 | (c)
25686.164 | 8.295 | 8.289 | -2.865 | -2.871 | 647 | 791 | 729 | 647 | 2845 | 2332 |  | CORR | CIGR | 07:17 | 07:40 | 07:30 | 26 | 164 | 10 | EXT |  | 0.89 | (c)
25688.973 | 11.104 | 11.035 | -0.056 | -0.125 | -243 | -7 | -66 | 0 | 38 | 2332 |  | CORR | GENE | 04:53 | 05:31 | 05:22 | 87 | 352 | 10 | EXT |  | 0.89 | (c)
25689.079 | 0.05 | 0.036 | -11.14 | -11.154 | 317 | 433 | 437 | 317 | 36 | 2333 |  | CORR | CIGR | 06:20 | 06:39 | 06:40 | 27 | 241 | 12 | EXT |  | 0.89 | (c)
25689.624 | 0.595 | 0.541 | -10.595 | -10.649 | 325 | 423 | 445 | 325 | 541 | 2333 |  | CORR | GENE | 06:22 | 06:38 | 06:41 | 70 | 240 | 10 | EXT |  | 0.89 | (c)
25700.967 | 0.748 | 0.093 | -10.482 | -11.137 | 1506 | 1575 | 1606 | 1506 | 93 | 2334 |  | CORR | GENE | 04:09 | 04:20 | 04:25 | 1757 | 200 | 10 | EXT |  | 0.97 | (c)
25710.98 | 10.761 | 10.464 | -0.469 | -0.766 | 2144 | 2167 | 2169 | 2144 | 331 | 2334 |  | CORR | GENE | 05:52 | 05:56 | 05:56 | 435 | 51 | 11 | EXT |  | 0.94 | (c)
25711.158 | 10.939 | 10.388 | -0.291 | -0.842 | -2174 | -1928 | -2048 | 1922 | 52 | 2334 |  | CORR | GENE | 06:15 | 06:55 | 06:35 | 790 | 252 | 10 | EXT |  | 0.95 | (c)
25711.558 | 0.109 | 0.058 | -11.331 | -11.382 | -1950 | -1575 | -1633 | 1316 | 58 | 2335 |  | CORR | GENE | 05:32 | 06:33 | 06:23 | 106 | 634 | 11 | EXT |  | 0.89 | (c)
25711.706 | 0.257 | 0.239 | -11.183 | -11.201 | -1792 | -1660 | -1656 | 1521 | 239 | 2335 |  | CORR | GENE | 05:58 | 06:19 | 06:20 | 91 | 271 | 10 | EXT |  | 0.89 | (c)
25712.972 | 1.523 | 0.938 | -9.917 | -10.502 | 2099 | 2187 | 2212 | 2099 | 938 | 2335 |  | CORR | GENE | 04:26 | 04:40 | 04:44 | 1492 | 226 | 13 | EXT |  | 0.99 | (c)
25721.275 | 9.826 | 9.47 | -1.614 | -1.97 | -1705 | -1659 | -1651 | 1598 | 1538 | 2335 |  | CORR | GENE | 06:12 | 06:19 | 06:21 | 432 | 107 | 11 | EXT |  | 0.94 | (c)
25721.363 | 9.914 | 9.779 | -1.526 | -1.661 | 2121 | 2141 | -2201 | 2062 | 1456 | 2335 |  | CORR | GENE | 04:29 | 04:33 | 04:52 | 205 | 278 | 9 | EXT |  | 0.9 | (c)
25722.063 | 10.614 | 10.15 | -0.826 | -1.29 | 2213 | -1500 | -1818 | 1388 | 718 | 2335 |  | CORR | GENE | 04:44 | 06:45 | 05:54 | 572 | 860 | 9 | EXT |  | 0.94 | (c)
25722.349 | 10.9 | 10.587 | -0.54 | -0.853 | -1361 | -1304 | -1296 | 1232 | 409 | 2335 |  | CORR | GENE | 07:07 | 07:17 | 07:18 | 444 | 129 | 13 | EXT |  | 0.95 | (c)
25722.619 | 11.17 | 11.025 | -0.27 | -0.415 | -1578 | -1465 | -1470 | 1361 | 98 | 2335 |  | CORR | GENE | 06:32 | 06:51 | 06:50 | 317 | 217 | 12 | EXT |  | 0.93 | (c)
25722.695 | 11.246 | 11.211 | -0.194 | -0.229 | -2033 | -1901 | -1861 | 1689 | 175 | 2335 |  | CORR | GENE | 05:19 | 05:40 | 05:47 | 54 | 344 | 11 | EXT |  | 0.89 | (c)
25722.792 | 11.343 | 11.296 | -0.097 | -0.144 | -2229 | -2034 | -2071 | 1914 | 87 | 2335 |  | CORR | GENE | 04:47 | 05:19 | 05:13 | 57 | 316 | 11 | EXT |  | 0.89 | (c)
25729.391 | 6.502 | 6.437 | -4.948 | -5.013 | -486 | -460 | -469 | 452 | 4888 | 2336 |  | CORR | AXGR | 07:49 | 07:53 | 07:52 | 125 | 34 | 10 | EXT |  | 0.89 | (c)
25730.584 | 7.695 | 7.681 | -3.755 | -3.769 | -2008 | -1711 | -1780 | 1552 | 3418 | 2336 |  | CORR | GENE | 03:44 | 04:32 | 04:20 | 351 | 456 | 10 | EXT |  | 0.92 | (c)
25731.848 | 8.959 | 8.924 | -2.491 | -2.526 | -2007 | -1802 | -1818 | 1630 | 2459 | 2336 |  | CORR | GENE | 03:44 | 04:17 | 04:14 | 67 | 377 | 12 | EXT |  | 0.89 | (c)
25732.268 | 9.379 | 9.232 | -2.071 | -2.218 | -520 | -500 | -503 | 485 | 1986 | 2336 |  | CORR | AXGR | 07:44 | 07:47 | 07:47 | 232 | 35 | 11 | EXT |  | 0.91 | (c)
25734.064 | 11.175 | 11.154 | -0.275 | -0.296 | -2032 | -1716 | -1848 | 1664 | 186 | 2336 |  | CORR | GENE | 03:40 | 04:31 | 04:09 | 110 | 369 | 11 | EXT |  | 0.89 | (c)
25734.241 | 11.352 | 11.325 | -0.098 | -0.125 | -2107 | -1980 | -1956 | 1805 | 94 | 2336 |  | CORR | CIGR | 03:28 | 03:48 | 03:52 | 31 | 302 | 14 | EXT |  | 0.89 | (c)
25734.464 | 0.125 | 0.108 | -10.995 | -11.012 | -972 | -853 | -802 | 633 | 108 | 2337 |  | CORR | CIGR | 06:59 | 07:18 | 07:26 | 33 | 339 | 14 | EXT |  | 0.89 | (c)
25734.609 | 0.27 | 0.079 | -10.85 | -11.041 | -2012 | -1915 | -1932 | 1852 | 79 | 2337 |  | CORR | GENE | 04:11 | 04:27 | 04:24 | 865 | 160 | 12 | EXT |  | 0.97 | (c)
25734.898 | 0.559 | 0.421 | -10.561 | -10.699 | -1188 | -738 | -888 | 587 | 421 | 2337 |  | CORR | GENE | 06:24 | 07:37 | 07:13 | 172 | 601 | 9 | EXT |  | 0.9 | (c)
25735.048 | 0.709 | 0.686 | -10.411 | -10.434 | -946 | -709 | -786 | 627 | 686 | 2337 |  | CORR | CIGR | 07:03 | 07:41 | 07:29 | 46 | 319 | 11 | EXT |  | 0.89 | (c)
25737.137 | 2.798 | 2.782 | -8.322 | -8.338 | -816 | -698 | -680 | 545 | 2782 | 2337 |  | CORR | CIGR | 07:24 | 07:43 | 07:46 | 46 | 271 | 12 | EXT |  | 0.89 | (c)
25740.569 | 6.23 | 6.207 | -4.89 | -4.913 | -1077 | -727 | -829 | 582 | 4871 | 2337 |  | CORR | CIGR | 06:42 | 07:39 | 07:22 | 42 | 495 | 10 | EXT |  | 0.89 | (c)
25742.093 | 7.754 | 7.675 | -3.366 | -3.445 | -748 | -716 | -717 | 686 | 3242 | 2337 |  | CORR | GENE | 07:35 | 07:40 | 07:40 | 203 | 62 | 13 | EXT |  | 0.91 | (c)
25742.53 | 8.191 | 8.179 | -2.929 | -2.941 | -798 | -709 | -693 | 588 | 2887 | 2337 |  | CORR | GENE | 07:27 | 07:42 | 07:44 | 54 | 210 | 9 | EXT |  | 0.89 | (c)
25742.973 | 8.634 | 8.601 | -2.486 | -2.519 | -1084 | -835 | -851 | 619 | 2371 | 2337 |  | CORR | GENE | 06:41 | 07:21 | 07:18 | 148 | 465 | 10 | EXT |  | 0.9 | (c)
25768.194 | 0.075 | 0.031 | -11.485 | -11.529 | 1162 | 1414 | 1366 | 1162 | 31 | 2340 |  | CORR | GENE | 03:36 | 04:16 | 04:09 | 65 | 407 | 15 | EXT |  | 0.89 | (c)
25777.833 | 9.714 | 9.677 | -1.846 | -1.883 | 1793 | 2110 | 2104 | 1793 | 1776 | 2340 |  | CORR | GENE | 05:17 | 06:09 | 06:08 | 107 | 623 | 10 | EXT |  | 0.89 | (c)
25780.859 | 1.18 | 0.732 | -10.48 | -10.928 | 261 | 295 | 342 | 261 | 732 | 2341 |  | CORR | GENE | 04:00 | 04:06 | 04:14 | 894 | 163 | 10 | EXT |  | 0.96 | (c)
25781.457 | 1.778 | 1.746 | -9.882 | -9.914 | 274 | 324 | 324 | 274 | 1746 | 2341 |  | CORR | GENE | 04:03 | 04:11 | 04:11 | 630 | 101 | 15 | EXT |  | 0.98 | (c)
25782.735 | 3.056 | 2.95 | -8.604 | -8.71 | 149 | 344 | 376 | 149 | 2950 | 2341 |  | CORR | GENE | 03:42 | 04:14 | 04:19 | 160 | 455 | 10 | EXT |  | 0.9 | (c)
25783.493 | 3.814 | 3.72 | -7.846 | -7.94 | 274 | 307 | 291 | 274 | 3720 | 2341 |  | CORR | AXGR | 04:03 | 04:08 | 04:05 | 134 | 34 | 10 | EXT |  | 0.9 | (c)
25783.743 | 4.064 | 4.036 | -7.596 | -7.624 | 110 | 335 | 276 | 110 | 4036 | 2341 |  | CORR | GENE | 03:36 | 04:12 | 04:03 | 55 | 332 | 12 | EXT |  | 0.89 | (c)
25784.14 | 4.461 | 4.431 | -7.199 | -7.229 | 132 | 334 | 349 | 132 | 4431 | 2341 |  | CORR | GENE | 03:40 | 04:12 | 04:15 | 71 | 434 | 11 | EXT |  | 0.89 | (c)
25788.017 | 8.338 | 8.295 | -3.322 | -3.365 | 354 | 572 | 568 | 354 | 3301 | 2341 |  | CORR | GENE | 04:16 | 04:51 | 04:50 | 64 | 427 | 9 | EXT |  | 0.89 | (c)
25789.666 | 9.987 | 9.966 | -1.673 | -1.694 | 221 | 624 | 568 | 221 | 1601 | 2341 |  | CORR | GENE | 03:54 | 04:59 | 04:50 | 93 | 695 | 10 | EXT |  | 0.89 | (c)
25791.043 | 11.364 | 11.287 | -0.296 | -0.373 | 347 | 425 | 526 | 347 | 280 | 2341 |  | CORR | GENE | 04:14 | 04:27 | 04:43 | 93 | 358 | 11 | EXT |  | 0.89 | (c)
25796.327 | 4.988 | 4.945 | -6.502 | -6.545 | 1763 | 2001 | 1986 | 21 | 4945 | 2342 |  | CORR | GENE | 07:08 | 07:47 | 07:44 | 83 | 447 | 12 | EXT |  | 0.89 | (c)
25796.558 | 5.219 | 5.161 | -6.271 | -6.329 | 1795 | 1969 | 2072 | 0 | 5161 | 2342 |  | CORR | GENE | 07:13 | 07:41 | 07:58 | 124 | 554 | 9 | EXT |  | 0.89 | (c)
25797.837 | 6.498 | 6.478 | -4.992 | -5.012 | 369 | 578 | 512 | 369 | 4956 | 2342 |  | CORR | GENE | 03:23 | 03:57 | 03:46 | 56 | 286 | 9 | EXT |  | 0.89 | (c)
25798.015 | 6.676 | 6.617 | -4.814 | -4.873 | 1686 | 1997 | 1910 | 97 | 4799 | 2342 |  | CORR | GENE | 06:56 | 07:46 | 07:32 | 74 | 447 | 11 | EXT |  | 0.89 | (c)
25800.889 | 9.55 | 9.443 | -1.94 | -2.047 | 2092 | 2125 | 2146 | 30 | 1222 | 2342 |  | CORR | GENE | 08:01 | 08:07 | 08:10 | 825 | 108 | 12 | EXT |  | 0.97 | (c)
25801.423 | 10.084 | 9.899 | -1.406 | -1.591 | -2216 | -2213 | -2198 | 15 | 1114 | 2342 |  | CORR | AXGR | 08:26 | 08:26 | 08:29 | 477 | 35 | 11 | EXT |  | 0.94 | (c)
25802.099 | 10.76 | 10.553 | -0.73 | -0.937 | 2107 | 2138 | 2149 | 40 | 176 | 2342 |  | CORR | GENE | 08:04 | 08:09 | 08:10 | 761 | 83 | 12 | EXT |  | 0.97 | (c)
25804.316 | 1.487 | 0.228 | -9.853 | -11.112 | -2211 | -2187 | -2160 | 20 | 228 | 2343 |  | CORR | GENE | 04:40 | 04:44 | 04:48 | 1650 | 103 | 12 | EXT |  | 0.99 | (c)
25809.649 | 6.82 | 6.784 | -4.52 | -4.556 | -2195 | -1997 | -1971 | 36 | 4445 | 2343 |  | CORR | GENE | 04:42 | 05:14 | 05:19 | 111 | 447 | 11 | EXT |  | 0.89 | (c)
25814.233 | 0.064 | 0.042 | -10.706 | -10.728 | -1272 | -1152 | -1196 | 959 | 42 | 2344 |  | CORR | CIGR | 06:10 | 06:30 | 06:23 | 26 | 152 | 11 | EXT |  | 0.89 | (c)
25814.573 | 0.404 | 0.383 | -10.366 | -10.387 | -1732 | -1639 | -1671 | 499 | 383 | 2344 |  | CORR | CIGR | 04:56 | 05:11 | 05:06 | 21 | 122 | 10 | EXT |  | 0.89 | (c)
25815.002 | 0.833 | 0.791 | -9.937 | -9.979 | -1744 | -1639 | -1648 | 487 | 791 | 2344 |  | CORR | GENE | 04:54 | 05:11 | 05:09 | 53 | 191 | 10 | EXT |  | 0.89 | (c)
25815.738 | 1.569 | 1.216 | -9.201 | -9.554 | -2198 | -2164 | -2143 | 33 | 1216 | 2344 |  | CORR | GENE | 03:41 | 03:46 | 03:50 | 2011 | 110 | 11 | EXT |  | 0.98 | (c)
25819.024 | 4.855 | 4.827 | -5.915 | -5.943 | -2154 | -2104 | -2102 | 76 | 4827 | 2344 |  | CORR | CIGR | 03:48 | 03:56 | 03:56 | 47 | 103 | 12 | EXT |  | 0.89 | (c)
25827.847 | 2.908 | 2.895 | -8.412 | -8.425 | 2217 | -2166 | -2185 | 0 | 2895 | 2345 |  | CORR | CIGR | 03:47 | 03:59 | 03:56 | 25 | 118 | 11 | EXT |  | 0.89 | (c)
25831.129 | 6.19 | 5.029 | -5.13 | -6.291 | -331 | -232 | -213 | 94 | 4379 | 2345 |  | GOUG | GENE | 08:56 | 09:12 | 09:15 | 1912 | 237 | 7 | EXT | Задир. |  | (c)
25859.079 | 0 | -0.013 | -11.42 | -11.433 | 1561 | 1569 | 1568 | 1561 | 0 | 2348 | Внутришовный дефект | GWAN |  | 05:58 | 05:59 | 05:59 | 0 | 14 | 14 | MID | Внутришовный дефект |  | (c)
25859.922 | 0.843 | 0.372 | -10.577 | -11.048 | 529 | 835 | 836 | 529 | 372 | 2348 |  | CORR | GENE | 03:12 | 04:01 | 04:01 | 489 | 612 | 10 | EXT |  | 0.94 | (c)
25860.584 | 1.505 | 1.479 | -9.915 | -9.941 | 1247 | 1634 | 1486 | 1247 | 1479 | 2348 |  | CORR | GENE | 05:08 | 06:10 | 05:46 | 65 | 479 | 9 | EXT |  | 0.89 | (c)
25861.162 | 2.083 | 2.006 | -9.337 | -9.414 | 777 | 837 | 947 | 777 | 2006 | 2348 |  | CORR | GENE | 03:52 | 04:01 | 04:19 | 109 | 340 | 10 | EXT |  | 0.89 | (c)
25863.218 | 4.139 | 3.959 | -7.281 | -7.461 | 724 | 827 | 860 | 724 | 3959 | 2348 |  | CORR | GENE | 03:43 | 03:60 | 04:05 | 202 | 273 | 11 | EXT |  | 0.91 | (c)
25875.826 | 5.327 | 5.297 | -6.093 | -6.123 | -937 | -835 | -772 | 606 | 5297 | 2349 |  | CORR | CIGR | 06:11 | 06:28 | 06:38 | 44 | 331 | 11 | EXT |  | 0.89 | (c)
25882.027 | 0.108 | 0.075 | -11.272 | -11.305 | 1265 | 1465 | 1532 | 1265 | 75 | 2350 |  | CORR | GENE | 08:02 | 08:34 | 08:45 | 71 | 533 | 10 | EXT |  | 0.89 | (c)
25882.514 | 0.595 | 0.529 | -10.785 | -10.851 | -351 | -195 | -174 | 0 | 529 | 2350 |  | CORR | GENE | 03:41 | 04:06 | 04:10 | 95 | 353 | 10 | EXT |  | 0.89 | (c)
25893.909 | 0.61 | 0.476 | -10.95 | -11.084 | -1217 | -1060 | -1021 | 825 | 476 | 2351 |  | CORR | GENE | 03:36 | 04:02 | 04:08 | 151 | 392 | 9 | EXT |  | 0.9 | (c)
25901.616 | 8.317 | 8.299 | -3.243 | -3.261 | -744 | -438 | -471 | 199 | 3172 | 2351 |  | CORR | GENE | 04:53 | 05:42 | 05:37 | 89 | 545 | 11 | EXT |  | 0.89 | (c)
25902.014 | 8.715 | 8.678 | -2.845 | -2.882 | -559 | -493 | -376 | 194 | 2835 | 2351 |  | CORR | CIGR | 05:23 | 05:33 | 05:52 | 47 | 365 | 13 | EXT |  | 0.89 | (c)
25906.738 | 1.879 | 1.784 | -9.581 | -9.676 | 982 | 1315 | 1269 | 982 | 1784 | 2352 |  | CORR | GENE | 06:21 | 07:15 | 07:07 | 134 | 573 | 9 | EXT |  | 0.89 | (c)
25909.715 | 4.856 | 4.814 | -6.604 | -6.646 | 317 | 1019 | 708 | 317 | 4814 | 2352 |  | CORR | GENE | 04:34 | 06:27 | 05:37 | 162 | 783 | 9 | EXT |  | 0.9 | (c)
25910.204 | 5.345 | 5.122 | -6.115 | -6.338 | 165 | 626 | 711 | 165 | 5122 | 2352 |  | CORR | GENE | 04:09 | 05:24 | 05:37 | 293 | 1092 | 10 | EXT |  | 0.92 | (c)
25916.234 | 11.375 | 11.32 | -0.085 | -0.14 | 1349 | 1556 | 1537 | 1349 | 57 | 2352 |  | CORR | GENE | 07:20 | 07:54 | 07:51 | 83 | 377 | 9 | EXT |  | 0.89 | (c)
25939.543 | 11.534 | 11.296 | -0.196 | -0.434 | -2173 | -2111 | -2123 | 2073 | 45 | 2354 |  | CORR | GENE | 07:32 | 07:42 | 07:40 | 389 | 100 | 13 | EXT |  | 0.94 | (c)
25968.618 | 6.879 | 6.813 | -4.361 | -4.427 | -1102 | -1051 | -1049 | 996 | 4304 | 2357 |  | DENT | GENE | 00:07 | 00:15 | 00:15 | 123 | 106 | 0.6 | N/A | Глубина вмятины: 9 мм (0,6%). Линейка: 12 см в (681 см; 00:15 ч:мин) |  | (c)
25989.608 | 5.609 | 5.575 | -5.511 | -5.545 | 890 | 945 | 973 | 890 | 5494 | 2359 |  | CORR | GENE | 03:51 | 04:00 | 04:05 | 51 | 166 | 11 | EXT |  | 0.89 | (c)
25991.828 | 7.829 | 7.802 | -3.291 | -3.318 | -2186 | -2106 | -2072 | 1957 | 3271 | 2359 |  | CORR | CIGR | 07:35 | 07:48 | 07:53 | 47 | 229 | 11 | EXT |  | 0.89 | (c)
25992.125 | 8.126 | 8.11 | -2.994 | -3.01 | 919 | 1107 | 1051 | 919 | 2926 | 2359 |  | CORR | GENE | 03:56 | 04:26 | 04:17 | 84 | 262 | 11 | EXT |  | 0.89 | (c)
25992.775 | 8.776 | 8.593 | -2.344 | -2.527 | -2144 | -2128 | -2122 | 2100 | 1964 | 2359 |  | CORR | AXGR | 07:42 | 07:44 | 07:45 | 563 | 44 | 10 | EXT |  | 0.94 | (c)
25995.181 | 0.062 | 0.038 | -11.328 | -11.352 | 2213 | -2058 | -1917 | 0 | 38 | 2360 |  | CORR | GENE | 07:03 | 07:34 | 07:56 | 94 | 662 | 12 | EXT |  | 0.89 | (c)
26001.604 | 6.485 | 6.448 | -4.905 | -4.942 | 661 | 978 | 909 | 661 | 4865 | 2360 |  | CORR | GENE | 02:53 | 03:44 | 03:33 | 77 | 497 | 9 | EXT |  | 0.89 | (c)
26004.057 | 8.938 | 8.903 | -2.452 | -2.487 | 1039 | 1432 | 1383 | 504 | 2386 | 2360 |  | CORR | GENE | 03:54 | 04:57 | 04:49 | 101 | 688 | 9 | EXT |  | 0.89 | (c)
26012.376 | 5.867 | 5.839 | -5.573 | -5.601 | -741 | -665 | -691 | 640 | 5570 | 2361 |  | CORR | CIGR | 07:41 | 07:53 | 07:49 | 31 | 101 | 12 | EXT |  | 0.89 | (c)
26015.571 | 9.062 | 9.043 | -2.378 | -2.397 | -2076 | -2063 | -2022 | 154 | 2378 | 2361 |  | CORR | CIGR | 04:06 | 04:08 | 04:14 | 19 | 108 | 13 | EXT |  | 0.89 | (c)
26023.037 | 5.088 | 4.865 | -6.252 | -6.475 | -2147 | -2104 | -2106 | 83 | 4865 | 2362 |  | CORR | GENE | 05:05 | 05:12 | 05:12 | 392 | 82 | 11 | EXT |  | 0.93 | (c)
26023.715 | 5.766 | 5.73 | -5.574 | -5.61 | 2220 | -2178 | -2172 | 0 | 5574 | 2362 |  | CORR | CIGR | 04:50 | 05:00 | 05:01 | 36 | 137 | 10 | EXT |  | 0.89 | (c)
26026.68 | 8.731 | 8.717 | -2.609 | -2.623 | -1287 | -1208 | -1229 | 944 | 2602 | 2362 |  | CORR | CIGR | 07:24 | 07:37 | 07:33 | 21 | 116 | 11 | EXT |  | 0.89 | (c)
26029.248 | 11.299 | 11.206 | -0.041 | -0.134 | -2065 | -1922 | -1863 | 166 | 21 | 2362 |  | CORR | GENE | 05:18 | 05:42 | 05:51 | 113 | 404 | 10 | EXT |  | 0.89 | (c)
26029.904 | 0.615 | 0.55 | -10.885 | -10.95 | -718 | -423 | -453 | 187 | 550 | 2363 |  | CORR | GENE | 03:51 | 04:39 | 04:34 | 115 | 531 | 10 | EXT |  | 0.89 | (c)
26030.106 | 0.817 | 0.808 | -10.683 | -10.692 | 177 | 289 | 265 | 177 | 808 | 2363 |  | CORR | CIGR | 06:16 | 06:34 | 06:30 | 33 | 175 | 12 | EXT |  | 0.89 | (c)
26033.314 | 4.025 | 3.519 | -7.475 | -7.981 | -534 | -498 | -486 | 438 | 3519 | 2363 |  | CORR | GENE | 04:21 | 04:27 | 04:29 | 686 | 96 | 11 | EXT |  | 0.96 | (c)
26040.789 | 0 | 0 | -11.21 | -11.21 | -1594 | -1318 | -1352 | 1111 | 0 | 2364 | Смещение кромок | GWAN |  | 03:10 | 03:55 | 03:49 | 0 | 483 | 15 | EXT | Смещение кромок Наружу Величина смещения - 2.4 мм. |  | (c)
26040.789 | 0 | 0 | -11.21 | -11.21 | -205 | -62 | 69 | 0 | 0 | 2364 | Смещение кромок | GWAN |  | 06:54 | 07:17 | 07:39 | 0 | 548 | 16 | EXT | Смещение кромок Наружу Величина смещения - 2.5 мм. |  | (c)
26051.941 | 11.152 | 11.07 | -0.058 | -0.14 | -576 | -440 | -243 | 0 | 43 | 2364 |  | CORR | GENE | 05:55 | 06:16 | 06:48 | 97 | 666 | 14 | EXT |  | 0.89 | (c)
26058.536 | 6.537 | 6.499 | -4.093 | -4.131 | -1052 | -824 | -894 | 736 | 4076 | 2365 |  | CORR | GENE | 07:52 | 08:29 | 08:17 | 55 | 316 | 9 | EXT |  | 0.89 | (c)
26085.002 | 11.303 | 11.198 | -0.287 | -0.392 | -2181 | -2143 | -2137 | 2093 | 38 | 2367 |  | CORR | GENE | 07:34 | 07:40 | 07:41 | 354 | 88 | 12 | EXT |  | 0.93 | (c)
26086.827 | 1.538 | 1.534 | -9.832 | -9.836 | -1572 | -1462 | -1489 | 1405 | 1534 | 2368 |  | CORR | CIGR | 07:30 | 07:48 | 07:44 | 36 | 167 | 14 | EXT |  | 0.89 | (c)
26097.134 | 0.475 | 0.171 | -11.195 | -11.499 | -2146 | -2024 | -2069 | 1993 | 171 | 2369 |  | CORR | GENE | 03:47 | 04:06 | 03:59 | 452 | 153 | 10 | EXT |  | 0.93 | (c)
26101.402 | 4.743 | 4.544 | -6.927 | -7.126 | -2106 | -2093 | -2080 | 2054 | 4544 | 2369 |  | CORR | GENE | 03:53 | 03:55 | 03:57 | 271 | 52 | 12 | EXT |  | 0.92 | (c)
26109.64 | 1.311 | 1.267 | -9.849 | -9.893 | 882 | 1085 | 1146 | 882 | 1267 | 2370 |  | CORR | GENE | 06:22 | 06:55 | 07:05 | 80 | 529 | 10 | EXT |  | 0.89 | (c)
26110.583 | 2.254 | 2.131 | -8.906 | -9.029 | 1032 | 1126 | 1248 | 1032 | 2131 | 2370 |  | CORR | GENE | 06:46 | 07:02 | 07:21 | 153 | 432 | 9 | EXT |  | 0.9 | (c)
26112.141 | 3.812 | 3.772 | -7.348 | -7.388 | 1148 | 1401 | 1391 | 1148 | 3772 | 2370 |  | CORR | GENE | 07:05 | 07:46 | 07:44 | 133 | 486 | 9 | EXT |  | 0.89 | (c)
26112.502 | 4.173 | 4.154 | -6.987 | -7.006 | 22 | 88 | 87 | 22 | 4154 | 2370 |  | CORR | CIGR | 04:03 | 04:14 | 04:14 | 20 | 130 | 10 | EXT |  | 0.89 | (c)
26115.933 | 7.604 | 7.578 | -3.556 | -3.582 | 1207 | 1426 | 1367 | 1207 | 3518 | 2370 |  | CORR | GENE | 07:15 | 07:50 | 07:40 | 64 | 319 | 10 | EXT |  | 0.89 | (c)
26120.658 | 1.169 | 1.076 | -10.001 | -10.094 | 856 | 874 | 873 | 856 | 1076 | 2371 |  | CORR | AXGR | 04:29 | 04:32 | 04:32 | 163 | 35 | 9 | EXT |  | 0.9 | (c)
26137.673 | 7.014 | 6.934 | -4.516 | -4.596 | 1148 | 1204 | 1200 | 1148 | 4447 | 2372 |  | DENT | GENE | 03:04 | 03:13 | 03:12 | 149 | 103 | 0.4 | N/A | Глубина вмятины: 6 мм (0,4%). Линейка: 15 см в (693 см; 03:13 ч:мин) |  | (c)
26141.64 | 10.981 | 10.88 | -0.549 | -0.65 | 1752 | 2173 | 2124 | 1752 | 187 | 2372 |  | CORR | GENE | 04:41 | 05:49 | 05:42 | 463 | 745 | 9 | EXT |  | 0.93 | (c)
26155.307 | 2.218 | 2.193 | -8.162 | -8.187 | -1501 | -1393 | -1346 | 1190 | 2193 | 2374 |  | CORR | GENE | 07:32 | 07:49 | 07:57 | 59 | 311 | 9 | EXT |  | 0.89 | (c)
26177.021 | 1.932 | 1.894 | -9.548 | -9.586 | -785 | -606 | -593 | 400 | 1894 | 2376 |  | CORR | GENE | 06:45 | 07:14 | 07:16 | 51 | 385 | 10 | EXT |  | 0.89 | (c)
26201.325 | 3.436 | 3.217 | -8.284 | -8.503 | 534 | 561 | 565 | 534 | 3217 | 2378 |  | CORR | GENE | 04:30 | 04:35 | 04:35 | 632 | 63 | 12 | EXT |  | 0.96 | (c)
26201.736 | 3.847 | 3.829 | -7.873 | -7.891 | 791 | 873 | 1015 | 791 | 3829 | 2378 |  | CORR | GENE | 05:12 | 05:25 | 05:48 | 78 | 448 | 10 | EXT |  | 0.89 | (c)
26208.598 | 10.709 | 10.681 | -1.011 | -1.039 | 887 | 1031 | 1047 | 887 | 947 | 2378 |  | CORR | GENE | 05:27 | 05:51 | 05:53 | 92 | 320 | 11 | EXT |  | 0.89 | (c)
26209.736 | 0.127 | 0.073 | -10.923 | -10.977 | -1560 | -1357 | -1345 | 1130 | 73 | 2379 |  | CORR | GENE | 07:16 | 07:49 | 07:50 | 93 | 430 | 9 | EXT |  | 0.89 | (c)
26257.733 | 3.574 | 3.538 | -7.746 | -7.782 | -765 | -695 | -671 | 577 | 3538 | 2383 |  | CORR | CIGR | 09:30 | 09:42 | 09:46 | 42 | 188 | 11 | EXT |  | 0.89 | (c)
26259.35 | 5.191 | 5.167 | -6.129 | -6.153 | 1373 | 1555 | 1525 | 553 | 5167 | 2383 |  | CORR | GENE | 03:15 | 03:45 | 03:40 | 107 | 305 | 15 | EXT |  | 0.9 | (c)
26259.911 | 5.752 | 5.734 | -5.568 | -5.586 | 1263 | 1324 | 1343 | 808 | 5558 | 2383 |  | CORR | CIGR | 02:58 | 03:07 | 03:11 | 28 | 159 | 12 | EXT | Аномалия находится на упругопластическом изгибе: R=827 D, максимальное растяжение на 6.2 час. | 0.89 | (c)
26260.683 | 6.524 | 6.455 | -4.796 | -4.865 | 1928 | 2009 | 2002 | 154 | 4780 | 2383 |  | CORR | GENE | 04:45 | 04:58 | 04:57 | 85 | 148 | 9 | EXT | Аномалия находится на упругопластическом изгибе: R=632 D, максимальное растяжение на 6.3 час. | 0.89 | (c)
26288.502 | 0.153 | 0.152 | -11.157 | -11.158 | -1479 | -1254 | -1310 | 751 | 152 | 2386 |  | CORR | GENE | 07:46 | 08:22 | 08:13 | 74 | 339 | 15 | EXT | Аномалия находится на упругопластическом изгибе: R=447 D, максимальное растяжение на 6.3 час. | 0.89 | (c)
26291.501 | 3.152 | 3.134 | -8.158 | -8.176 | 1005 | 1101 | 1094 | 1005 | 3134 | 2386 |  | CORR | CIGR | 02:27 | 02:42 | 02:41 | 41 | 178 | 10 | EXT | Аномалия находится на упругопластическом изгибе: R=680 D, максимальное растяжение на 6.3 час. | 0.89 | (c)
26306.868 | 7.209 | 7.191 | -3.271 | -3.289 | -1370 | -712 | -970 | 571 | 3159 | 2387 |  | CORR | GENE | 04:31 | 06:17 | 05:35 | 130 | 799 | 9 | EXT |  | 0.89 | (c)
26309.638 | 9.979 | 8.994 | -0.501 | -1.486 | -503 | -422 | -395 | 288 | 161 | 2387 |  | CORR | GENE | 06:51 | 07:04 | 07:08 | 1325 | 214 | 10 | EXT |  | 0.96 | (c)
26309.909 | 10.25 | 10.156 | -0.23 | -0.324 | -201 | -154 | -159 | 118 | 86 | 2387 |  | CORR | GENE | 07:39 | 07:47 | 07:46 | 238 | 82 | 10 | EXT |  | 0.91 | (c)
26333.676 | 0.317 | 0.118 | -10.903 | -11.102 | 1028 | 1050 | 1087 | 1028 | 118 | 2390 |  | CORR | GENE | 04:17 | 04:20 | 04:26 | 510 | 119 | 11 | EXT |  | 0.94 | (c)
26362.727 | 6.658 | 6.281 | -4.632 | -5.009 | 2121 | 2168 | 2155 | 43 | 3583 | 2392 |  | CORR | GENE | 06:17 | 06:25 | 06:23 | 1426 | 67 | 11 | EXT |  | 0.97 | (c)
26366.426 | 10.357 | 8.703 | -0.933 | -2.587 | 2140 | 2202 | 2198 | 0 | 370 | 2392 |  | CORR | GENE | 06:20 | 06:30 | 06:30 | 2217 | 117 | 13 | EXT |  | 1 | (b)
26422.987 | 11.378 | 11.353 | -0.172 | -0.197 | 1087 | 1183 | 1196 | 1087 | 154 | 2397 |  | CORR | CIGR | 03:55 | 04:11 | 04:13 | 43 | 219 | 12 | EXT |  | 0.89 | (c)
26434.358 | 11.199 | 11.174 | -0.541 | -0.566 | 651 | 1212 | 1015 | 651 | 402 | 2398 |  | CORR | GENE | 06:42 | 08:13 | 07:41 | 164 | 729 | 10 | EXT |  | 0.9 | (c)
26436.188 | 1.289 | 1.14 | -10.111 | -10.26 | 618 | 628 | 636 | 618 | 1140 | 2399 |  | CORR | AXGR | 02:57 | 02:58 | 02:60 | 303 | 36 | 11 | EXT |  | 0.92 | (c)
26445.67 | 10.771 | 9.725 | -0.629 | -1.675 | 2183 | -2228 | -2230 | 0 | 116 | 2399 |  | CORR | GENE | 07:09 | 07:18 | 07:17 | 1559 | 96 | 11 | EXT |  | 0.98 | (c)
26446.299 | 0 | -0.027 | -11.45 | -11.477 | -958 | 255 | 116 | 958 |  | 2400 | Нарушение формы кольцевого шва | GWAN |  | 10:46 | 02:02 | 01:39 | 0 | 2148 |  | EXT | Нарушение формы кольцевого шва |  | (c)
26446.299 | 0 | -0.022 | -11.45 | -11.472 | 1873 | 2208 | -1983 | 0 |  | 2400 | Нарушение формы кольцевого шва | GWAN |  | 06:23 | 07:17 | 08:00 | 0 | 1211 |  | EXT | Нарушение формы кольцевого шва |  | (c)
26451.631 | 5.332 | 3.682 | -6.118 | -7.768 | 2161 | 2205 | 2211 | 0 | 3682 | 2400 |  | CORR | GENE | 07:09 | 07:16 | 07:17 | 2719 | 100 | 10 | EXT |  | 0.97 | (c)
26468.461 | 10.712 | 9.519 | -0.718 | -1.911 | 2118 | 2178 | 2169 | 10 | 180 | 2401 |  | CORR | GENE | 08:22 | 08:32 | 08:30 | 1731 | 102 | 11 | EXT |  | 0.98 | (c)
26470.937 | 1.758 | 1.378 | -9.552 | -9.932 | -820 | -593 | -644 | 468 | 1378 | 2402 |  | GOUG | GENE | 08:56 | 09:33 | 09:25 | 2363 | 352 | 7 | EXT | Зона задиров. |  | (c)
26482.562 | 2.073 | 1.774 | -9.437 | -9.736 | 937 | 983 | 976 | 937 | 1774 | 2403 |  | LWAN | GENE | 04:55 | 05:02 | 05:01 | 549 | 78 |  | INT | Эквивалент потери металла 7%. |  | (c)
26484.805 | 4.316 | 4.295 | -7.194 | -7.215 | 732 | 884 | 858 | 732 | 4295 | 2403 |  | CORR | GENE | 04:22 | 04:46 | 04:42 | 50 | 252 | 9 | EXT |  | 0.89 | (c)
26499.656 | 7.657 | 7.368 | -3.833 | -4.122 | 2184 | 2200 | 2198 | 18 | 3588 | 2404 |  | CORR | AXGR | 04:10 | 04:13 | 04:13 | 534 | 29 | 12 | EXT |  | 0.95 | (c)
26501.456 | 9.457 | 9.437 | -2.033 | -2.053 | -1213 | -1078 | -1102 | 992 | 2009 | 2404 |  | CORR | CIGR | 07:02 | 07:24 | 07:20 | 44 | 221 | 15 | EXT |  | 0.89 | (c)
26502.713 | 10.714 | 10.695 | -0.776 | -0.795 | -2152 | -1889 | -1968 | 78 | 682 | 2404 |  | CORR | GENE | 04:30 | 05:13 | 05:00 | 113 | 368 | 9 | EXT |  | 0.89 | (c)
26529.439 | 3.11 | 2.827 | -8.45 | -8.733 | 2103 | 2197 | 2153 | 27 | 2827 | 2407 |  | CORR | GENE | 05:21 | 05:36 | 05:29 | 1749 | 100 | 12 | EXT |  | 0.99 | (c)
26531.394 | 5.065 | 4.988 | -6.495 | -6.572 | 1580 | 1738 | 1774 | 263 | 4988 | 2407 |  | CORR | GENE | 03:57 | 04:22 | 04:28 | 86 | 388 | 9 | EXT |  | 0.89 | (c)
26540.147 | 2.258 | 2.195 | -9.242 | -9.305 | -1476 | -1323 | -1346 | 755 | 2195 | 2408 |  | CORR | GENE | 05:31 | 05:56 | 05:52 | 83 | 260 | 10 | EXT |  | 0.89 | (c)
26544.49 | 6.601 | 6.555 | -4.899 | -4.945 | -2150 | -2006 | -1959 | 81 | 4875 | 2408 |  | CORR | GENE | 03:43 | 04:06 | 04:13 | 70 | 381 | 12 | EXT | Аномалия находится на упругопластическом изгибе: R=595 D, максимальное растяжение на 6 час. | 0.89 | (c)
26555.738 | 6.349 | 6.325 | -4.861 | -4.885 | -1974 | -1897 | -1894 | 257 | 4838 | 2409 |  | CORR | CIGR | 05:11 | 05:24 | 05:24 | 47 | 159 | 8 | EXT | Аномалия находится на упругопластическом изгибе: R=543 D, максимальное растяжение на 6.2 час. | 0.89 | (c)
26560.599 | 0 | 0 | -11.52 | -11.52 | 1114 | 1382 | 1349 | 647 | 0 | 2410 | Смещение кромок | GWAN |  | 05:13 | 05:56 | 05:51 | 0 | 470 | 15 | EXT | Смещение кромок Вовнутрь Величина смещения - 2.4 мм. Аномалия находится на упругопластическом изгибе: R=760 D, максимальное растяжение на 6.2 час. |  | (c)
26682.423 | 7.474 | 7.382 | -4.186 | -4.278 | -998 | -987 | -983 | 967 | 4096 | 2420 |  | SCC | AXGR | 03:22 | 03:24 | 03:25 | 182 | 31 | 33 | EXT |  | 1.02 | (a)
26682.532 | 7.583 | 7.521 | -4.077 | -4.139 | -1243 | -976 | -1103 | 964 | 3768 | 2420 |  | GOUG | GENE | 02:43 | 03:26 | 03:05 | 371 | 280 | 7 | EXT | Зона задиров. |  | (c)
26716.232 | 6.753 | 6.531 | -4.687 | -4.909 | -1941 | -1826 | -1794 | 1647 | 3294 | 2423 |  | GOUG | GENE | 08:05 | 08:23 | 08:28 | 1615 | 294 | 7 | EXT | Задир. |  | (c)
26801.232 | 0.123 | 0.09 | -10.947 | -10.98 | 1773 | 1837 | 1884 | 236 | 90 | 2431 |  | CORR | GENE | 05:31 | 05:41 | 05:49 | 60 | 222 | 11 | EXT |  | 0.89 | (c)
26802.598 | 1.489 | 1.465 | -9.581 | -9.605 | 1861 | 1989 | 2002 | 88 | 1465 | 2431 |  | CORR | GENE | 05:45 | 06:06 | 06:08 | 48 | 282 | 11 | EXT |  | 0.89 | (c)
26804.858 | 3.749 | 3.709 | -7.321 | -7.361 | 1844 | 2079 | 1988 | 98 | 3709 | 2431 |  | CORR | GENE | 05:42 | 06:20 | 06:06 | 61 | 289 | 10 | EXT |  | 0.89 | (c)
26805.001 | 3.892 | 3.838 | -7.178 | -7.232 | -1837 | -1752 | -1665 | 394 | 3838 | 2431 |  | CORR | GENE | 07:48 | 08:02 | 08:16 | 75 | 343 | 9 | EXT |  | 0.89 | (c)
26870.117 | 1.628 | 1.602 | -9.602 | -9.628 | 991 | 1119 | 1072 | 991 | 1602 | 2437 |  | CORR | CIGR | 07:46 | 08:06 | 07:59 | 36 | 162 | 14 | EXT |  | 0.89 | (c)
26891.299 | 11.58 | 11.547 | -0.15 | -0.183 | -1945 | -1013 | -1334 | 724 | 72 | 2438 |  | CORR | GENE | 05:28 | 07:58 | 07:07 | 111 | 1221 | 10 | EXT |  | 0.89 | (c)
27019.148 | 3.279 | 3.201 | -8.001 | -8.079 | -2087 | -1824 | -1665 | 1243 | 3201 | 2450 |  | CORR | GENE | 06:39 | 07:21 | 07:47 | 194 | 844 | 9 | EXT | Аномалия находится на упругопластическом изгибе: R=405 D, максимальное растяжение на 7.7 час. | 0.94 | (c)
27048.932 | 10.753 | 10.633 | -0.837 | -0.957 | -239 | -190 | -180 | 121 | 165 | 2452 |  | CORR | GENE | 07:20 | 07:28 | 07:29 | 792 | 118 | 10 | EXT | Аномалия находится на упругопластическом изгибе: R=680 D, максимальное растяжение на 7.4 час. | 0.95 | (c)
27072.689 | 0 | 0 | -11.59 | -11.59 | 1422 | 1643 | 1630 | 393 | 0 | 2455 | Смещение кромок | GWAN |  | 01:58 | 02:34 | 02:31 | 0 | 416 | 19 | EXT | Смещение кромок Наружу Величина смещения - 2.9 мм. Аномалия находится на упругопластическом изгибе: R=794 D, максимальное растяжение на 10 час. |  | (c)
27078.92 | 6.231 | 6.223 | -5.359 | -5.367 | -1077 | -1060 | -1058 | 1039 | 5349 | 2455 |  | CORR | CIGR | 07:15 | 07:17 | 07:18 | 18 | 38 | 11 | EXT | Аномалия находится на упругопластическом изгибе: R=975 D, максимальное растяжение на 8.7 час. | 0.89 | (c)
27092.993 | 8.714 | 8.64 | -2.626 | -2.7 | -333 | -293 | -286 | 240 | 2565 | 2456 |  | DENT | GENE | 04:09 | 04:16 | 04:17 | 135 | 92 | 0.4 | N/A | Глубина вмятины: 6 мм (0,4%). Линейка: 14 см в (864 см; 04:16 ч:мин) Аномалия находится на упругопластическом изгибе. |  | (c)
27094.881 | 10.602 | 10.468 | -0.738 | -0.872 | 312 | 322 | 367 | 312 | 613 | 2456 |  | CORR | GENE | 05:53 | 05:55 | 06:02 | 259 | 110 | 11 | EXT | Аномалия находится на упругопластическом изгибе: R=877 D, максимальное растяжение на 6.9 час. | 0.92 | (c)
27095.174 | 10.895 | 10.875 | -0.445 | -0.465 | 110 | 432 | 310 | 110 | 376 | 2456 |  | CORR | GENE | 05:21 | 06:13 | 05:53 | 89 | 402 | 14 | EXT | Аномалия находится на упругопластическом изгибе: R=905 D, максимальное растяжение на 6.9 час. | 0.89 | (c)
27095.725 | 0.106 | 0.048 | -11.104 | -11.162 | -137 | 443 | 323 | 0 | 48 | 2457 |  | CORR | GENE | 04:39 | 06:13 | 05:54 | 101 | 921 | 12 | EXT | Аномалия находится на упругопластическом изгибе: R=977 D, максимальное растяжение на 7 час. | 0.89 | (c)
27119.537 | 0.928 | 0.761 | -10.412 | -10.579 | -2181 | -2177 | -2160 | 49 | 761 | 2459 |  | CORR | AXGR | 07:15 | 07:16 | 07:18 | 339 | 42 | 13 | EXT |  | 0.94 | (c)
27122.043 | 3.434 | 2.981 | -7.906 | -8.359 | 2160 | 2194 | 2196 | 0 | 2981 | 2459 |  | CORR | GENE | 06:56 | 07:01 | 07:01 | 1699 | 71 | 11 | EXT |  | 0.98 | (c)
27124.889 | 6.28 | 6.106 | -5.06 | -5.234 | 2164 | 2203 | 2185 | 24 | 4518 | 2459 |  | CORR | AXGR | 06:56 | 07:02 | 06:60 | 716 | 43 | 10 | EXT |  | 0.95 | (c)
27125.92 | 7.311 | 7.017 | -4.029 | -4.323 | 2202 | 2218 | 2218 | 0 | 3416 | 2459 |  | CORR | AXGR | 07:02 | 07:05 | 07:05 | 907 | 32 | 13 | EXT |  | 0.98 | (c)
27128.424 | 9.815 | 9.555 | -1.525 | -1.785 | 2177 | 2217 | 2205 | 0 | 190 | 2459 |  | CORR | GENE | 06:58 | 07:05 | 07:03 | 1595 | 57 | 12 | EXT |  | 0.99 | (c)
27143.137 | 2.008 | 1.99 | -9.482 | -9.5 | -2016 | -1917 | -1819 | 214 | 1990 | 2461 |  | CORR | GENE | 06:08 | 06:24 | 06:40 | 48 | 394 | 11 | EXT |  | 0.89 | (c)
27154.762 | 2.143 | 2.096 | -9.007 | -9.054 | -2134 | -2020 | -2024 | 1914 | 2096 | 2462 |  | CORR | GENE | 06:08 | 06:26 | 06:26 | 64 | 219 | 10 | EXT |  | 0.89 | (c)
27221.024 | 11.385 | 11.096 | -0.085 | -0.374 | -1571 | -31 | -756 | 0 | 24 | 2467 |  | CORR | GENE | 04:08 | 08:17 | 06:20 | 350 | 1629 | 12 | EXT |  | 0.93 | (c)
27252.051 | 8.082 | 8.07 | -3.578 | -3.59 | -256 | -210 | -177 | 98 | 3555 | 2470 |  | CORR | CIGR | 07:03 | 07:11 | 07:16 | 35 | 158 | 13 | EXT |  | 0.89 | (c)
27252.059 | 8.09 | 7.852 | -3.57 | -3.808 | -92 | -76 | -58 | 24 | 3430 | 2470 |  | CORR | GENE | 07:30 | 07:32 | 07:35 | 378 | 68 | 10 | EXT |  | 0.93 | (c)
27252.559 | 8.59 | 8.521 | -3.07 | -3.139 | -349 | -215 | -173 | 0 | 2961 | 2470 |  | CORR | GENE | 06:48 | 07:10 | 07:17 | 178 | 351 | 10 | EXT |  | 0.9 | (c)
27253.624 | 9.655 | 9.647 | -2.005 | -2.013 | -387 | -214 | -274 | 162 | 1976 | 2470 |  | CORR | CIGR | 06:42 | 07:10 | 07:00 | 37 | 225 | 11 | EXT |  | 0.89 | (c)
27256.594 | 0.965 | 0.305 | -10.285 | -10.945 | -112 | -68 | -70 | 27 | 305 | 2471 |  | CORR | GENE | 07:25 | 07:33 | 07:32 | 747 | 85 | 11 | EXT |  | 0.96 | (c)
27278.569 | 0 | 0 | -11.47 | -11.47 | -512 | -460 | -463 | 415 | 0 | 2473 |  | GWAN |  | 11:16 | 11:24 | 11:24 | 0 | 97 |  | EXT | Подбивка кромок величиной 8 мм. |  | (c)
27278.683 | 0.114 | 0.065 | -11.356 | -11.405 | 1760 | 2025 | 2000 | 1760 | 65 | 2473 |  | CORR | GENE | 05:22 | 06:05 | 06:01 | 117 | 480 | 10 | EXT |  | 0.89 | (c)
27312.134 | 0.055 | 0.039 | -11.605 | -11.621 | 2134 | -2125 | -2141 | 1956 | 39 | 2476 |  | CORR | GENE | 04:60 | 05:32 | 05:30 | 57 | 371 | 12 | EXT |  | 0.89 | (c)
27318.445 | 6.366 | 6.334 | -5.294 | -5.326 | 2079 | 2223 | 2195 | 2079 | 5274 | 2476 |  | CORR | GENE | 04:51 | 05:14 | 05:10 | 52 | 233 | 9 | EXT |  | 0.89 | (c)
27331.909 | 8.17 | 8.138 | -3.26 | -3.292 | -1443 | -1368 | -1349 | 1255 | 3244 | 2477 |  | CORR | GENE | 02:45 | 02:57 | 02:60 | 48 | 188 | 10 | EXT | Аномалия находится на отводе. | 0.89 | (c)
27354.532 | 7.753 | 7.751 | -3.627 | -3.629 | -1673 | -1615 | -1619 | 1566 | 3613 | 2479 |  | CORR | CIGR | 07:24 | 07:33 | 07:32 | 16 | 107 | 11 | EXT | Аномалия находится на отводе. | 0.89 | (c)
27354.733 | 7.954 | 7.951 | -3.426 | -3.429 | -1699 | -1620 | -1648 | 1598 | 3405 | 2479 |  | CORR | CIGR | 07:20 | 07:32 | 07:28 | 24 | 101 | 12 | EXT | Аномалия находится на отводе. | 0.89 | (c)
27382.392 | 2.183 | 2.157 | -9.357 | -9.383 | -1338 | -669 | -924 | 511 | 2157 | 2482 |  | CORR | GENE | 06:05 | 07:53 | 07:12 | 162 | 827 | 10 | EXT |  | 0.9 | (c)
27385.621 | 5.412 | 5.399 | -6.128 | -6.141 | -2035 | -1985 | -1985 | 195 | 5399 | 2482 |  | CORR | CIGR | 04:12 | 04:20 | 04:21 | 22 | 101 | 10 | EXT |  | 0.89 | (c)
27386.22 | 6.011 | 5.995 | -5.529 | -5.545 | -753 | -621 | -667 | 580 | 5502 | 2482 |  | CORR | CIGR | 07:39 | 08:01 | 07:53 | 43 | 173 | 13 | EXT |  | 0.89 | (c)
27387.57 | 7.361 | 7.326 | -4.179 | -4.214 | -1878 | -1825 | -1815 | 353 | 4167 | 2482 |  | CORR | CIGR | 04:38 | 04:46 | 04:48 | 47 | 125 | 11 | EXT |  | 0.89 | (c)
27387.893 | 7.684 | 7.641 | -3.856 | -3.899 | -782 | -548 | -562 | 342 | 3803 | 2482 |  | CORR | GENE | 07:35 | 08:13 | 08:10 | 96 | 439 | 9 | EXT |  | 0.89 | (c)
27390.675 | 10.466 | 10.412 | -1.074 | -1.128 | -1993 | -1632 | -1718 | 237 | 1020 | 2482 |  | CORR | GENE | 04:19 | 05:17 | 05:04 | 108 | 551 | 11 | EXT |  | 0.89 | (c)
27391.811 | 0.062 | 0.04 | -11.168 | -11.19 | 734 | 1511 | 1727 | 0 | 40 | 2483 |  | CORR | GENE | 02:40 | 04:45 | 05:20 | 73 | 1985 | 13 | EXT |  | 0.89 | (c)
27398.471 | 6.722 | 6.519 | -4.508 | -4.711 | 2190 | -2220 | 2226 | 0 | 3434 | 2483 |  | CORR | GENE | 06:35 | 06:43 | 06:40 | 1277 | 72 | 10 | EXT |  | 0.96 | (c)
27484.869 | 1.86 | 0.76 | -9.45 | -10.55 | 2112 | 2173 | 2162 | 19 | 760 | 2491 |  | CORR | GENE | 04:31 | 04:41 | 04:39 | 2787 | 99 | 11 | EXT |  | 0.98 | (c)
27500.635 | 6.316 | 6.27 | -5.054 | -5.1 | -1528 | -1201 | -1262 | 703 | 4968 | 2492 |  | CORR | GENE | 06:17 | 07:09 | 06:60 | 132 | 532 | 9 | EXT |  | 0.89 | (c)
27508.381 | 2.692 | 2.621 | -8.708 | -8.779 | 2206 | 2218 | 2222 | 0 | 2621 | 2493 |  | CORR | AXGR | 03:39 | 03:41 | 03:42 | 215 | 33 | 12 | EXT |  | 0.91 | (c)
27516.067 | 10.378 | 10.37 | -1.022 | -1.03 | -2147 | -2101 | -2096 | 84 | 1010 | 2493 |  | CORR | CIGR | 03:57 | 04:04 | 04:05 | 20 | 102 | 12 | EXT |  | 0.89 | (c)
27521.269 | 4.18 | 4.122 | -7.04 | -7.098 | 888 | 994 | 1008 | 888 | 4122 | 2494 |  | CORR | GENE | 03:44 | 04:01 | 04:03 | 133 | 241 | 9 | EXT |  | 0.89 | (c)
27525.032 | 7.943 | 7.914 | -3.277 | -3.306 | 2130 | -2216 | -2200 | 0 | 3247 | 2494 |  | CORR | GENE | 07:04 | 07:23 | 07:26 | 59 | 262 | 8 | EXT |  | 0.89 | (c)
27551.051 | 0.132 | 0.038 | -11.638 | -11.732 | 658 | 1037 | 934 | 658 | 38 | 2497 |  | CORR | GENE | 06:45 | 07:46 | 07:29 | 134 | 550 | 11 | EXT |  | 0.9 | (c)
27571.755 | 9.066 | 9.058 | -2.334 | -2.342 | 923 | 983 | 1004 | 923 | 2320 | 2498 |  | CORR | CIGR | 03:13 | 03:22 | 03:26 | 22 | 162 | 10 | EXT |  | 0.89 | (c)
27665.679 | 0.04 | 0.019 | -10.71 | -10.731 | -24 | 60 | 95 | 0 | 19 | 2507 |  | ARTD | CIGR | 02:18 | 02:31 | 02:37 | 40 | 238 |  | EXT | Эквивалент потери металла 12%. |  | (c)
27747.272 | 2.253 | 2.184 | -9.187 | -9.256 | 614 | 678 | 677 | 614 | 2184 | 2514 |  | DENT | GENE | 05:18 | 05:28 | 05:28 | 143 | 126 | 0.6 | N/A | Глубина вмятины: 9 мм (0,6%). Линейка: 14 см в (218 см; 05:28 ч:мин) |  | (c)
27849.459 | 0 | -0.019 | -11.5 | -11.519 | 651 | 1264 | 1116 | 651 |  | 2523 | Нарушение формы кольцевого шва | GWAN |  | 10:16 | 11:55 | 11:31 | 0 | 930 |  | EXT | Нарушение формы кольцевого шва |  | (c)
27909.07 | 2.411 | 2.384 | -8.919 | -8.946 | -50 | 149 | 108 | 0 | 2384 | 2528 |  | CORR | CIGR | 08:53 | 09:25 | 09:19 | 44 | 315 | 11 | EXT |  | 0.89 | (c)
27990.157 | 5.418 | 5.257 | -5.812 | -5.973 | 293 | 326 | 320 | 293 | 5257 | 2535 |  | CORR | AXGR | 06:53 | 06:58 | 06:57 | 342 | 55 | 12 | EXT |  | 0.93 | (c)
27995.907 | 11.168 | 11.096 | -0.062 | -0.134 | 252 | 307 | 325 | 252 | 25 | 2535 |  | ARTD | GENE | 06:46 | 06:55 | 06:58 | 109 | 146 |  | EXT | Наплавка. |  | (c)
28009.043 | 1.614 | 1.604 | -9.316 | -9.326 | 155 | 235 | 231 | 155 | 1604 | 2537 |  | CORR | CIGR | 09:11 | 09:24 | 09:23 | 26 | 152 | 13 | EXT |  | 0.89 | (c)
28155.078 | 0.709 | 0.67 | -11.011 | -11.05 | -60 | 11 | 49 | 0 | 670 | 2550 |  | CORR | GENE | 00:58 | 01:09 | 01:15 | 62 | 218 | 11 | EXT | Аномалия находится на отводе. | 0.89 | (c)
28156.366 | 1.997 | 1.963 | -9.723 | -9.757 | -47 | 41 | 56 | 0 | 1963 | 2550 |  | CORR | GENE | 00:60 | 01:14 | 01:16 | 70 | 206 | 10 | EXT | Аномалия находится на отводе. | 0.89 | (c)
28156.583 | 2.214 | 2.181 | -9.506 | -9.539 | -29 | 43 | 58 | 0 | 2181 | 2550 |  | CORR | GENE | 01:03 | 01:14 | 01:17 | 91 | 174 | 11 | EXT | Аномалия находится на отводе. | 0.89 | (c)
28158.822 | 4.453 | 4.408 | -7.267 | -7.312 | 260 | 513 | 451 | 260 | 4408 | 2550 |  | CORR | GENE | 01:49 | 02:30 | 02:20 | 81 | 382 | 13 | EXT | Аномалия находится на отводе. | 0.89 | (c)
28159.07 | 4.701 | 4.659 | -7.019 | -7.061 | -88 | 24 | 42 | 0 | 4659 | 2550 |  | CORR | GENE | 00:53 | 01:11 | 01:14 | 104 | 260 | 10 | EXT | Аномалия находится на отводе. | 0.89 | (c)
28159.834 | 5.465 | 5.367 | -6.255 | -6.353 | -92 | 37 | 61 | 0 | 5367 | 2550 |  | CORR | GENE | 00:52 | 01:13 | 01:17 | 147 | 306 | 10 | EXT | Аномалия находится на отводе. | 0.9 | (c)
28161.12 | 6.751 | 6.705 | -4.969 | -5.015 | -67 | 133 | 92 | 0 | 4813 | 2550 |  | CORR | GENE | 00:56 | 01:29 | 01:22 | 202 | 319 | 14 | EXT | Аномалия находится на отводе. | 0.91 | (c)
28162.44 | 8.071 | 8.011 | -3.649 | -3.709 | -91 | 41 | 111 | 0 | 3623 | 2550 |  | CORR | GENE | 00:53 | 01:14 | 01:25 | 86 | 403 | 11 | EXT | Аномалия находится на отводе. | 0.89 | (c)
28162.987 | 8.618 | 8.547 | -3.102 | -3.173 | -93 | 111 | 146 | 0 | 3062 | 2550 |  | CORR | GENE | 00:52 | 01:25 | 01:31 | 111 | 478 | 14 | EXT | Аномалия находится на отводе. | 0.9 | (c)
28163.846 | 9.477 | 9.4 | -2.243 | -2.32 | -100 | 33 | 142 | 0 | 2217 | 2550 |  | CORR | GENE | 00:51 | 01:13 | 01:30 | 103 | 483 | 12 | EXT | Аномалия находится на отводе. | 0.89 | (c)
28164.717 | 10.348 | 10.305 | -1.372 | -1.415 | -88 | 15 | 74 | 0 | 1277 | 2550 |  | CORR | GENE | 00:53 | 01:10 | 01:19 | 138 | 323 | 11 | EXT | Аномалия находится на отводе. | 0.9 | (c)
28165.996 | 11.627 | 11.607 | -0.093 | -0.113 | 301 | 413 | 454 | 301 | 77 | 2550 |  | CORR | CIGR | 01:56 | 02:14 | 02:20 | 36 | 306 | 10 | EXT | Аномалия находится на отводе. | 0.89 | (c)
28179.406 | 1.527 | 1.507 | -10.113 | -10.133 | 1719 | 1753 | 1769 | 1719 | 1507 | 2552 |  | GOUG | CIGR | 04:57 | 05:02 | 05:05 | 37 | 100 | 10 | EXT | Задир. |  | (c)
28274.504 | 3.745 | 3.725 | -7.765 | -7.785 | -1494 | -1314 | -1379 | 1264 | 3725 | 2560 |  | GOUG | GENE | 05:20 | 05:49 | 05:39 | 465 | 230 | 10 | EXT | Зона задиров. |  | (c)
28311.606 | 6.367 | 6.286 | -5.383 | -5.464 | -2165 | -2106 | -2110 | 2055 | 5311 | 2563 |  | DENT | GENE | 05:54 | 06:03 | 06:02 | 153 | 110 | 0.6 | N/A | Глубина вмятины: 8 мм (0,6%). Линейка: 15 см в (629 см; 06:03 ч:мин) |  | (c)
28416.509 | 8.01 | 7.994 | -3.11 | -3.126 | -630 | -558 | -557 | 484 | 3099 | 2572 |  | CORR | CIGR | 01:32 | 01:43 | 01:44 | 27 | 146 | 13 | EXT |  | 0.89 | (c)
28460.527 | 6.608 | 6.409 | -4.672 | -4.871 | -813 | -594 | -586 | 358 | 4407 | 2576 |  | DENT | GENE | 05:31 | 06:06 | 06:08 | 464 | 454 | 0.4 | N/A | Глубина вмятины: 6 мм (0,4%). Линейка: 46 см в (641 см; 06:06 ч:мин) |  | (c)
28483.042 | 7.563 | 7.518 | -3.847 | -3.892 | -2018 | -1750 | -1776 | 1533 | 3788 | 2578 |  | CORR | GENE | 07:07 | 07:50 | 07:46 | 104 | 486 | 10 | EXT |  | 0.89 | (c)
28588.475 | 10.166 | 9.733 | -1.554 | -1.987 | 245 | 284 | 291 | 245 | 1143 | 2587 |  | CORR | GENE | 07:45 | 07:52 | 07:53 | 844 | 92 | 10 | EXT |  | 0.95 | (c)
28618.862 | 5.823 | 5.811 | -5.567 | -5.579 | -1757 | -1665 | -1646 | 1535 | 5534 | 2590 |  | CORR | CIGR | 02:18 | 02:32 | 02:35 | 45 | 221 | 13 | EXT |  | 0.89 | (c)
28619.466 | 6.427 | 6.364 | -4.963 | -5.026 | 626 | 783 | 920 | 626 | 4860 | 2590 |  | CORR | GENE | 08:42 | 09:07 | 09:29 | 166 | 588 | 13 | EXT |  | 0.91 | (c)
28621.234 | 8.195 | 8.181 | -3.195 | -3.209 | -1568 | -1413 | -1447 | 1326 | 3185 | 2590 |  | CORR | CIGR | 02:48 | 03:13 | 03:08 | 24 | 242 | 12 | EXT |  | 0.89 | (c)
28621.49 | 8.451 | 8.399 | -2.939 | -2.991 | -1666 | -1361 | -1410 | 1153 | 2886 | 2590 |  | CORR | GENE | 02:32 | 03:21 | 03:14 | 105 | 512 | 12 | EXT |  | 0.89 | (c)
28621.761 | 8.722 | 8.658 | -2.668 | -2.732 | -1679 | -1467 | -1389 | 1100 | 2639 | 2590 |  | CORR | GENE | 02:30 | 03:04 | 03:17 | 93 | 579 | 14 | EXT |  | 0.89 | (c)
28653.636 | 6.387 | 6.361 | -5.293 | -5.319 | 332 | 410 | 421 | 332 | 5283 | 2593 |  | CORR | CIGR | 02:51 | 03:03 | 03:05 | 36 | 177 | 10 | EXT |  | 0.89 | (c)
28654.362 | 7.113 | 7.095 | -4.567 | -4.585 | -259 | 36 | -18 | 0 | 4502 | 2593 |  | CORR | GENE | 01:15 | 02:03 | 01:54 | 83 | 483 | 10 | EXT |  | 0.89 | (c)
28659.779 | 0.85 | 0.782 | -10.79 | -10.858 | 239 | 387 | 425 | 239 | 782 | 2594 |  | CORR | GENE | 02:42 | 03:06 | 03:12 | 88 | 371 | 10 | EXT |  | 0.89 | (c)
28704.909 | 0.32 | 0.291 | -11.12 | -11.149 | -398 | -327 | -333 | 269 | 291 | 2598 |  | CORR | CIGR | 09:52 | 10:03 | 10:02 | 29 | 129 | 13 | EXT |  | 0.89 | (c)
28716.029 | 0 | -0.038 | -11.42 | -11.458 | -971 | -765 | -776 | 581 |  | 2599 | Нарушение формы кольцевого шва | GWAN |  | 08:59 | 09:32 | 09:30 | 0 | 390 |  | EXT | Нарушение формы кольцевого шва |  | (c)
28716.045 | 0.016 | 0.002 | -11.404 | -11.418 | 1410 | 1519 | 1524 | 593 | 2 | 2599 |  | CORR | CIGR | 03:23 | 03:41 | 03:41 | 33 | 228 | 24 | EXT |  | 0.89 | (c)
28716.481 | 0.452 | 0.414 | -10.968 | -11.006 | 828 | 1028 | 990 | 828 | 414 | 2599 |  | CORR | GENE | 01:49 | 02:21 | 02:15 | 73 | 325 | 11 | EXT |  | 0.89 | (c)
28722.947 | 6.918 | 6.863 | -4.502 | -4.557 | 1812 | 1927 | 2010 | 23 | 4471 | 2599 |  | CORR | GENE | 04:28 | 04:46 | 04:60 | 86 | 396 | 10 | EXT |  | 0.89 | (c)
28724.291 | 8.262 | 8.203 | -3.158 | -3.217 | 1482 | 1583 | 1705 | 302 | 3136 | 2599 |  | CORR | GENE | 03:35 | 03:51 | 04:11 | 81 | 446 | 12 | EXT |  | 0.89 | (c)
28725.607 | 9.578 | 9.52 | -1.842 | -1.9 | 1585 | 1649 | 1777 | 261 | 1834 | 2599 |  | CORR | GENE | 03:51 | 04:01 | 04:22 | 66 | 385 | 12 | EXT |  | 0.89 | (c)
28726.572 | 10.543 | 10.522 | -0.877 | -0.898 | 1306 | 1396 | 1394 | 749 | 858 | 2599 |  | CORR | CIGR | 03:06 | 03:21 | 03:20 | 40 | 176 | 10 | EXT |  | 0.89 | (c)
28726.88 | 10.851 | 10.8 | -0.569 | -0.62 | 1535 | 1663 | 1758 | 249 | 553 | 2599 |  | CORR | GENE | 03:43 | 04:04 | 04:19 | 67 | 447 | 13 | EXT |  | 0.89 | (c)
28727.449 | 0 | -0.025 | -11.02 | -11.045 | 274 | 645 | 544 | 274 |  | 2600 | Нарушение формы кольцевого шва | GWAN |  | 00:01 | 01:01 | 00:44 | 0 | 540 |  | EXT | Нарушение формы кольцевого шва |  | (c)
28727.449 | 0 | -0.021 | -11.02 | -11.041 | 1200 | 1571 | 1549 | 332 |  | 2600 | Коррозия на шве | GWAN | CIGR | 02:30 | 03:30 | 03:26 | 45 | 699 | 21 | N/A | Коррозия на шве |  | (c)
28728.198 | 0.749 | 0.68 | -10.271 | -10.34 | 1700 | 1808 | 1999 | 0 | 680 | 2600 |  | CORR | GENE | 03:51 | 04:08 | 04:39 | 88 | 599 | 12 | EXT |  | 0.89 | (c)
28730.394 | 2.945 | 2.922 | -8.075 | -8.098 | 1499 | 1547 | 1559 | 611 | 2922 | 2600 |  | CORR | CIGR | 03:18 | 03:26 | 03:28 | 27 | 121 | 12 | EXT |  | 0.89 | (c)
28738.138 | 10.689 | 10.668 | -0.331 | -0.352 | -1166 | -1049 | -1040 | 914 | 315 | 2600 |  | CORR | CIGR | 08:08 | 08:27 | 08:29 | 37 | 251 | 13 | EXT |  | 0.89 | (c)
28743.845 | 5.376 | 5.161 | -6.044 | -6.259 | -1828 | -1815 | -1815 | 403 | 5161 | 2601 |  | CORR | AXGR | 09:02 | 09:04 | 09:04 | 312 | 26 | 11 | EXT |  | 0.92 | (c)
28747.176 | 8.707 | 8.687 | -2.713 | -2.733 | 338 | 452 | 446 | 338 | 2700 | 2601 |  | CORR | CIGR | 02:52 | 03:10 | 03:09 | 33 | 216 | 10 | EXT |  | 0.89 | (c)
28752.686 | 2.797 | 2.549 | -8.663 | -8.911 | -919 | -864 | -846 | 774 | 2549 | 2602 |  | CORR | GENE | 07:42 | 07:51 | 07:54 | 429 | 145 | 17 | EXT |  | 0.97 | (c)
28757.076 | 7.187 | 7.172 | -4.273 | -4.288 | -1609 | -1523 | -1529 | 621 | 4239 | 2602 |  | CORR | GENE | 05:50 | 06:04 | 06:03 | 49 | 161 | 11 | EXT |  | 0.89 | (c)
28761.181 | 11.292 | 11.271 | -0.168 | -0.189 | 1693 | 1730 | 1741 | 441 | 164 | 2602 |  | CORR | CIGR | 02:43 | 02:49 | 02:51 | 25 | 97 | 12 | EXT |  | 0.89 | (c)
28764.187 | 2.838 | 2.81 | -8.222 | -8.25 | 736 | 802 | 827 | 736 | 2810 | 2603 |  | CORR | CIGR | 01:57 | 02:07 | 02:11 | 40 | 183 | 12 | EXT |  | 0.89 | (c)
28776.585 | 4.176 | 4.159 | -7.174 | -7.191 | -436 | -357 | -364 | 292 | 4159 | 2604 |  | CORR | CIGR | 08:01 | 08:14 | 08:13 | 34 | 144 | 10 | EXT |  | 0.89 | (c)
28776.796 | 4.387 | 4.387 | -6.963 | -6.963 | -1023 | -938 | -927 | 832 | 4387 | 2604 |  | CORR | CIGR | 06:27 | 06:40 | 06:42 | 25 | 191 | 14 | EXT |  | 0.89 | (c)
28776.866 | 4.457 | 4.419 | -6.893 | -6.931 | -1797 | -1785 | -1787 | 434 | 4419 | 2604 |  | CORR | AXGR | 04:22 | 04:23 | 04:23 | 78 | 20 | 12 | EXT |  | 0.89 | (c)
28783.23 | 10.821 | 10.815 | -0.529 | -0.535 | 1978 | 2044 | 2039 | 130 | 515 | 2604 |  | CORR | CIGR | 02:31 | 02:42 | 02:41 | 20 | 122 | 15 | EXT |  | 0.89 | (c)
28783.759 | 0 | -0.028 | -11.47 | -11.498 | 199 | 316 | 345 | 199 |  | 2605 | Нарушение формы кольцевого шва | GWAN |  | 00:10 | 00:29 | 00:34 | 0 | 291 |  | EXT | Нарушение формы кольцевого шва |  | (c)
28859.174 | 6.825 | 6.817 | -4.505 | -4.513 | -2093 | -2049 | -2052 | 137 | 4492 | 2611 |  | CORR | CIGR | 03:26 | 03:33 | 03:33 | 21 | 83 | 10 | EXT |  | 0.89 | (c)
28863.679 | 0 | 0 | -11.44 | -11.44 | 1300 | 1520 | 1570 | 390 | 0 | 2612 | Смещение кромок | GWAN |  | 01:05 | 01:40 | 01:48 | 0 | 540 | 20 | EXT | Смещение кромок Наружу Величина смещения - 3.1 мм. |  | (c)
28863.679 | 0 | 0 | -11.44 | -11.44 | -1935 | -1682 | -1740 | 295 | 0 | 2612 | Смещение кромок | GWAN |  | 04:23 | 05:03 | 04:54 | 0 | 391 | 22 | EXT | Смещение кромок Наружу Величина смещения - 3.4 мм. |  | (c)
28886.713 | 11.594 | 11.535 | -0.076 | -0.135 | -1166 | -805 | -855 | 545 | 33 | 2613 |  | CORR | GENE | 08:32 | 09:30 | 09:22 | 102 | 621 | 10 | EXT |  | 0.89 | (c)
28922.108 | 1.039 | 1.016 | -10.211 | -10.234 | -59 | -22 | 17 | 0 | 1016 | 2617 |  | CORR | GENE | 03:50 | 03:56 | 04:02 | 68 | 152 | 11 | EXT |  | 0.89 | (c)
28927.306 | 6.237 | 6.229 | -5.013 | -5.021 | -57 | -3 | -7 | 0 | 4992 | 2617 |  | CORR | CIGR | 03:50 | 03:59 | 03:58 | 29 | 101 | 13 | EXT |  | 0.89 | (c)
28929.807 | 8.738 | 8.725 | -2.512 | -2.525 | -84 | 14 | -19 | 0 | 2487 | 2617 |  | CORR | CIGR | 03:46 | 04:02 | 03:56 | 38 | 131 | 11 | EXT |  | 0.89 | (c)
28931.327 | 10.258 | 10.205 | -0.992 | -1.045 | -287 | 8 | -121 | 0 | 976 | 2617 |  | CORR | GENE | 03:13 | 04:01 | 03:40 | 69 | 332 | 14 | EXT |  | 0.89 | (c)
28931.721 | 10.652 | 10.646 | -0.598 | -0.604 | -109 | 14 | -37 | 0 | 582 | 2617 |  | CORR | CIGR | 03:42 | 04:02 | 03:53 | 22 | 145 | 15 | EXT |  | 0.89 | (c)
29045.939 | 0 | 0 | -11.17 | -11.17 | -2095 | -1811 | -1765 | 1436 | 0 | 2628 | Смещение кромок | GWAN |  | 00:60 | 01:46 | 01:53 | 0 | 659 | 17 | EXT | Смещение кромок Наружу Величина смещения - 2.7 мм. |  | (c)
29045.939 | 0 | -0.027 | -11.17 | -11.197 | -1281 | -1234 | -1164 | 1047 |  | 2628 | Нарушение формы кольцевого шва | GWAN |  | 03:11 | 03:19 | 03:30 | 0 | 234 |  | EXT | Нарушение формы кольцевого шва |  | (c)
29062 | 4.891 | 4.868 | -6.049 | -6.072 | -1787 | -1665 | -1682 | 444 | 4868 | 2629 |  | CORR | CIGR | 04:31 | 04:51 | 04:48 | 32 | 210 | 11 | EXT |  | 0.89 | (c)
29080.862 | 1.383 | 1.378 | -10.147 | -10.152 | 1940 | 2020 | 2015 | 141 | 1378 | 2631 |  | CORR | CIGR | 04:22 | 04:35 | 04:34 | 30 | 149 | 10 | EXT |  | 0.89 | (c)
29082.134 | 2.655 | 2.637 | -8.875 | -8.893 | 1553 | 1665 | 1663 | 459 | 2637 | 2631 |  | CORR | CIGR | 03:19 | 03:37 | 03:37 | 37 | 218 | 10 | EXT |  | 0.89 | (c)
29083.534 | 4.055 | 4.002 | -7.475 | -7.528 | 1097 | 1625 | 1590 | 147 | 4002 | 2631 |  | CORR | GENE | 02:06 | 03:31 | 03:25 | 241 | 986 | 10 | EXT |  | 0.91 | (c)
29092.569 | 1.56 | 1.507 | -9.49 | -9.543 | 1615 | 1758 | 1797 | 251 | 1507 | 2632 |  | CORR | GENE | 06:29 | 06:52 | 06:58 | 83 | 364 | 14 | EXT |  | 0.89 | (c)
29124.479 | 0.03 | 0.011 | -11.43 | -11.449 | -1733 | -1136 | -1347 | 498 | 11 | 2635 |  | CORR | GENE | 06:24 | 08:00 | 07:26 | 103 | 771 | 15 | EXT |  | 0.9 | (c)
29150.086 | 3.107 | 2.652 | -8.213 | -8.668 | -1973 | -1911 | -1927 | 257 | 2652 | 2637 |  | CORR | GENE | 03:52 | 04:02 | 03:60 | 597 | 92 | 12 | EXT |  | 0.96 | (c)
29192.333 | 0.654 | 0.111 | -10.926 | -11.469 | -1567 | -1493 | -1478 | 1389 | 111 | 2641 |  | CORR | GENE | 04:56 | 05:08 | 05:11 | 1785 | 178 | 10 | EXT |  | 0.97 | (c)
29195.82 | 4.141 | 3.651 | -7.439 | -7.929 | -2086 | -2052 | -2046 | 2006 | 3651 | 2641 |  | CORR | GENE | 03:33 | 03:38 | 03:39 | 871 | 80 | 10 | EXT |  | 0.96 | (c)
29224.548 | 10.099 | 10.061 | -0.591 | -0.629 | 527 | 730 | 754 | 527 | 439 | 2643 |  | CORR | GENE | 06:28 | 07:01 | 07:05 | 190 | 454 | 10 | EXT |  | 0.9 | (c)
29224.62 | 10.171 | 10.095 | -0.519 | -0.595 | -11 | 276 | 191 | 0 | 443 | 2643 |  | CORR | GENE | 05:02 | 05:48 | 05:34 | 152 | 404 | 10 | EXT |  | 0.9 | (c)
29225.116 | 10.667 | 10.543 | -0.023 | -0.147 | 79 | 380 | 404 | 79 | 14 | 2643 |  | CORR | GENE | 05:16 | 06:05 | 06:09 | 133 | 651 | 11 | EXT |  | 0.9 | (c)
29225.796 | 0.657 | 0.599 | -10.753 | -10.811 | 883 | 978 | 961 | 883 | 599 | 2644 |  | CORR | GENE | 04:09 | 04:24 | 04:22 | 59 | 157 | 14 | EXT |  | 0.89 | (c)
29230.758 | 5.619 | 5.569 | -5.791 | -5.841 | 1143 | 1329 | 1278 | 1143 | 5569 | 2644 |  | CORR | GENE | 04:51 | 05:21 | 05:13 | 59 | 270 | 15 | EXT |  | 0.89 | (c)
29231.222 | 6.083 | 5.919 | -5.327 | -5.491 | 917 | 1102 | 1119 | 917 | 5310 | 2644 |  | CORR | GENE | 04:14 | 04:44 | 04:47 | 181 | 404 | 10 | EXT |  | 0.9 | (c)
29233.642 | 8.503 | 8.49 | -2.907 | -2.92 | 840 | 886 | 893 | 840 | 2897 | 2644 |  | CORR | CIGR | 04:02 | 04:10 | 04:11 | 23 | 106 | 12 | EXT |  | 0.89 | (c)
29239.244 | 2.695 | 2.673 | -8.635 | -8.657 | 785 | 846 | 852 | 785 | 2673 | 2645 |  | CORR | CIGR | 04:41 | 04:50 | 04:52 | 46 | 134 | 11 | EXT |  | 0.89 | (c)
29255.423 | 7.544 | 7.366 | -3.856 | -4.034 | -1506 | -1476 | -1472 | 1439 | 3634 | 2646 |  | CORR | GENE | 07:50 | 07:55 | 07:56 | 400 | 67 | 11 | EXT | Аномалия находится на упругопластическом изгибе: R=578 D, максимальное растяжение на 5.5 час. | 0.93 | (c)
29268.056 | 8.777 | 8.182 | -2.043 | -2.638 | 621 | 804 | 773 | 621 | 1892 | 2647 |  | CORR | GENE | 05:23 | 05:52 | 05:47 | 746 | 305 | 10 | EXT | Аномалия находится на упругопластическом изгибе: R=428 D, максимальное растяжение на 5.8 час. | 0.95 | (c)
29271.548 | 1.449 | 1.077 | -10.071 | -10.443 | -1643 | -1617 | -1621 | 1600 | 1077 | 2648 |  | CORR | AXGR | 04:19 | 04:23 | 04:22 | 685 | 43 | 11 | EXT | Аномалия находится на отводе. | 0.96 | (c)
29292.556 | 10.937 | 10.905 | -0.193 | -0.225 | 425 | 565 | 581 | 425 | 173 | 2649 |  | CORR | GENE | 04:01 | 04:24 | 04:27 | 52 | 313 | 12 | EXT |  | 0.89 | (c)
29292.749 | 0 | -0.02 | -11.35 | -11.37 | -1779 | -1559 | -1510 | 451 |  | 2650 | Нарушение формы кольцевого шва | GWAN |  | 07:08 | 07:43 | 07:51 | 0 | 539 |  | EXT | Нарушение формы кольцевого шва |  | (c)
29292.749 | 0 | -0.032 | -11.35 | -11.382 | -1135 | -861 | -823 | 512 |  | 2650 | Нарушение формы кольцевого шва | GWAN |  | 08:52 | 09:36 | 09:42 | 0 | 622 |  | EXT | Нарушение формы кольцевого шва |  | (c)
29311.256 | 7.157 | 7.095 | -4.153 | -4.215 | -1355 | -1235 | -1133 | 876 | 4130 | 2651 |  | CORR | GENE | 07:18 | 07:38 | 07:54 | 85 | 443 | 11 | EXT |  | 0.89 | (c)
29328.78 | 1.941 | 1.929 | -9.529 | -9.541 | 2195 | -2176 | -2206 | 0 | 1929 | 2653 |  | CORR | CIGR | 05:55 | 06:10 | 06:05 | 25 | 119 | 11 | EXT |  | 0.89 | (c)
29329.691 | 2.852 | 2.836 | -8.618 | -8.634 | 1497 | 1820 | 1696 | 335 | 2836 | 2653 |  | CORR | GENE | 04:02 | 04:55 | 04:35 | 159 | 399 | 10 | EXT |  | 0.9 | (c)
29357.303 | 7.804 | 7.794 | -3.606 | -3.616 | 112 | 207 | 200 | 112 | 3592 | 2655 |  | CORR | CIGR | 04:51 | 05:07 | 05:06 | 24 | 177 | 10 | EXT | Аномалия находится на упругопластическом изгибе: R=431 D, максимальное растяжение на 0.1 час. | 0.89 | (c)
29372.292 | 0.123 | 0.112 | -11.387 | -11.398 | 1255 | 1458 | 1410 | 665 | 112 | 2657 |  | CORR | CIGR | 05:49 | 06:22 | 06:14 | 36 | 311 | 10 | EXT | Аномалия находится на упругопластическом изгибе: R=317 D, максимальное растяжение на 11.7 час. | 0.89 | (c)
29373.109 | 0.94 | 0.784 | -10.57 | -10.726 | 1176 | 1794 | 1490 | 426 | 784 | 2657 |  | CORR | GENE | 05:36 | 07:16 | 06:27 | 190 | 629 | 10 | EXT | Аномалия находится на упругопластическом изгибе: R=326 D, максимальное растяжение на 11.5 час. | 0.9 | (c)
29394.879 | 0 | -0.02 | -11.5 | -11.52 | 1094 | 1428 | 1447 | 431 |  | 2659 | Нарушение формы кольцевого шва | GWAN |  | 03:27 | 04:21 | 04:24 | 0 | 706 |  | EXT | Нарушение формы кольцевого шва Аномалия находится на упругопластическом изгибе: R=843 D, максимальное растяжение на 11.3 час. |  | (c)
29394.879 | 0 | -0.024 | -11.5 | -11.524 | -2108 | -1870 | -1913 | 123 |  | 2659 | Нарушение формы кольцевого шва | GWAN |  | 06:51 | 07:29 | 07:22 | 0 | 389 |  | EXT | Нарушение формы кольцевого шва Аномалия находится на упругопластическом изгибе: R=843 D, максимальное растяжение на 11.3 час. |  | (c)
29417.849 | 0 | -0.022 | -11.56 | -11.582 | 1342 | 1673 | 1810 | 0 |  | 2661 | Нарушение формы кольцевого шва | GWAN |  | 01:19 | 02:12 | 02:34 | 0 | 935 |  | EXT | Нарушение формы кольцевого шва Аномалия находится на упругопластическом изгибе: R=319 D, максимальное растяжение на 11.8 час. |  | (c)
29440.869 | 0.06 | 0.011 | -11.41 | -11.459 | 1682 | 2156 | 2132 | 0 | 11 | 2663 |  | CORR | GENE | 03:09 | 04:25 | 04:22 | 113 | 901 | 11 | EXT | Аномалия находится на упругопластическом изгибе: R=691 D, максимальное растяжение на 10.8 час. | 0.89 | (c)
29442.501 | 1.692 | 1.35 | -9.778 | -10.12 | 2201 | -2205 | -2194 | 0 | 1350 | 2663 |  | CORR | GENE | 04:33 | 04:42 | 04:43 | 456 | 131 | 11 | EXT | Аномалия находится на упругопластическом изгибе: R=767 D, максимальное растяжение на 10.6 час. | 0.94 | (c)
29443.329 | 2.52 | 2.158 | -8.95 | -9.312 | 2209 | -2204 | -2210 | 0 | 2158 | 2663 |  | CORR | GENE | 04:34 | 04:42 | 04:41 | 628 | 85 | 13 | EXT | Аномалия находится на упругопластическом изгибе: R=833 D, максимальное растяжение на 10.4 час. | 0.97 | (c)
29443.535 | 2.726 | 2.616 | -8.744 | -8.854 | 2101 | 2161 | 2133 | 65 | 2616 | 2663 |  | CORR | GENE | 04:17 | 04:26 | 04:22 | 282 | 64 | 11 | EXT | Аномалия находится на упругопластическом изгибе: R=863 D, максимальное растяжение на 10.4 час. | 0.92 | (c)
29443.993 | 3.184 | 3.054 | -8.286 | -8.416 | 2202 | 2208 | 2211 | 11 | 3054 | 2663 |  | CORR | AXGR | 04:33 | 04:34 | 04:34 | 153 | 18 | 13 | EXT | Аномалия находится на упругопластическом изгибе: R=892 D, максимальное растяжение на 10.3 час. | 0.9 | (c)
29444.333 | 3.524 | 3.442 | -7.946 | -8.028 | 2098 | 2165 | 2135 | 58 | 3442 | 2663 |  | CORR | GENE | 04:16 | 04:27 | 04:22 | 231 | 74 | 10 | EXT | Аномалия находится на упругопластическом изгибе: R=960 D, максимальное растяжение на 10.1 час. | 0.91 | (c)
29474.005 | 10.246 | 9.694 | -0.914 | -1.466 | -2172 | -2147 | -2152 | 59 | 793 | 2665 |  | CORR | AXGR | 04:28 | 04:32 | 04:31 | 673 | 39 | 12 | EXT | Аномалия находится на упругопластическом изгибе: R=411 D, максимальное растяжение на 6 час. | 0.96 | (c)
29474.835 | 11.076 | 11.064 | -0.084 | -0.096 | -1562 | -1508 | -1494 | 669 | 72 | 2665 |  | CORR | CIGR | 06:06 | 06:15 | 06:17 | 24 | 136 | 10 | EXT | Аномалия находится на упругопластическом изгибе: R=411 D, максимальное растяжение на 6 час. | 0.91 | (c)
29498.093 | 0.544 | 0.387 | -10.906 | -11.063 | -2179 | -2149 | -2149 | 51 | 387 | 2668 |  | CORR | GENE | 05:54 | 05:59 | 05:59 | 402 | 61 | 10 | EXT |  | 0.93 | (c)
29508.367 | 10.818 | 10.714 | -0.632 | -0.736 | 1780 | 1792 | 1795 | 419 | 366 | 2668 |  | CORR | AXGR | 04:33 | 04:35 | 04:36 | 370 | 31 | 10 | EXT |  | 0.93 | (c)
29525.014 | 4.615 | 4.604 | -6.755 | -6.766 | -974 | -906 | -905 | 835 | 4604 | 2670 |  | CORR | CIGR | 06:60 | 07:11 | 07:11 | 26 | 139 | 10 | EXT |  | 0.89 | (c)
29633.498 | 10.879 | 10.872 | -0.181 | -0.188 | -179 | -126 | -124 | 70 | 169 | 2679 |  | CORR | CIGR | 06:41 | 06:50 | 06:50 | 19 | 109 | 11 | EXT |  | 0.89 | (c)
29637.318 | 3.639 | 3.626 | -7.471 | -7.484 | -2193 | -2050 | -2064 | 37 | 3626 | 2680 |  | CORR | CIGR | 03:45 | 04:08 | 04:06 | 37 | 260 | 10 | EXT |  | 0.89 | (c)
29667.178 | 0.079 | 0.012 | -11.431 | -11.498 | 1211 | 1894 | 1661 | 120 | 12 | 2683 |  | CORR | GENE | 03:13 | 05:03 | 04:25 | 111 | 899 | 10 | EXT |  | 0.89 | (c)
29671.122 | 4.023 | 3.982 | -7.487 | -7.528 | 1736 | 2001 | 1966 | 34 | 3982 | 2683 |  | CORR | GENE | 04:37 | 05:20 | 05:14 | 97 | 460 | 10 | EXT |  | 0.89 | (c)
29692.561 | 2.342 | 0.889 | -8.998 | -10.451 | 20 | 78 | 76 | 20 | 889 | 2685 |  | CORR | GENE | 05:18 | 05:27 | 05:27 | 2174 | 113 | 12 | EXT |  | 0.99 | (c)
29696.921 | 6.702 | 6.439 | -4.638 | -4.901 | -26 | 19 | 17 | 0 | 4356 | 2685 |  | CORR | GENE | 05:11 | 05:18 | 05:18 | 545 | 87 | 10 | EXT |  | 0.94 | (c)
29697.315 | 7.096 | 7.083 | -4.244 | -4.257 | 702 | 761 | 759 | 702 | 4234 | 2685 |  | CORR | CIGR | 07:08 | 07:18 | 07:17 | 23 | 115 | 10 | EXT |  | 0.89 | (c)
29701.484 | 11.265 | 11.176 | -0.075 | -0.164 | -262 | -145 | -87 | 0 | 14 | 2685 |  | CORR | GENE | 04:33 | 04:51 | 05:01 | 150 | 349 | 11 | EXT |  | 0.9 | (c)
29701.634 | 0.075 | 0.05 | -11.285 | -11.31 | -799 | -654 | -677 | 555 | 50 | 2686 |  | CORR | GENE | 06:43 | 07:07 | 07:03 | 102 | 244 | 10 | EXT |  | 0.89 | (c)
29801.846 | 10.197 | 10.187 | -0.883 | -0.893 | 1221 | 1456 | 1375 | 1221 | 864 | 2694 |  | CORR | CIGR | 06:23 | 07:01 | 06:48 | 29 | 309 | 11 | EXT |  | 0.89 | (c)
29839.838 | 3.789 | 0.104 | -7.481 | -11.166 | 1996 | -1981 | -2115 | 1765 | 104 | 2698 |  | GOUG | GENE | 10:22 | 11:41 | 11:19 | 6652 | 700 | 10 | EXT | Задир. |  | (c)
29858.334 | 11.015 | 10.986 | -0.125 | -0.154 | -740 | -526 | -570 | 400 | 93 | 2699 |  | CORR | GENE | 07:06 | 07:40 | 07:33 | 61 | 340 | 10 | EXT | Аномалия находится на отводе. | 0.89 | (c)
29858.611 | 0.152 | 0.124 | -11.568 | -11.596 | 443 | 525 | 531 | 443 | 124 | 2700 |  | CORR | CIGR | 07:37 | 07:51 | 07:52 | 41 | 176 | 13 | EXT |  | 0.89 | (c)
29867.522 | 9.063 | 9.049 | -2.657 | -2.671 | 663 | 760 | 755 | 663 | 2629 | 2700 |  | CORR | CIGR | 08:13 | 08:29 | 08:28 | 42 | 184 | 13 | EXT |  | 0.89 | (c)
29915.156 | 10.257 | 10.073 | -1.133 | -1.317 | -1955 | -1909 | -1919 | 1883 | 926 | 2704 |  | CORR | GENE | 07:51 | 07:58 | 07:56 | 391 | 72 | 11 | EXT |  | 0.93 | (c)
29954.108 | 3.519 | 3.507 | -8.041 | -8.053 | 1580 | 1671 | 1687 | 1580 | 3507 | 2708 |  | CORR | CIGR | 03:22 | 03:37 | 03:40 | 28 | 213 | 10 | EXT | Аномалия находится на упругопластическом изгибе: R=318 D, максимальное растяжение на 6.2 час. | 0.89 | (c)
29984.834 | 11.175 | 11.098 | -0.045 | -0.122 | 1503 | 1712 | 1708 | 1503 | 13 | 2710 |  | CORR | GENE | 03:50 | 04:24 | 04:23 | 109 | 410 | 13 | EXT |  | 0.9 | (c)
29986.666 | 1.787 | 1.519 | -9.483 | -9.751 | -190 | -145 | -165 | 141 | 1519 | 2711 |  | CORR | GENE | 04:28 | 04:36 | 04:32 | 692 | 49 | 10 | EXT |  | 0.95 | (c)
30018.736 | 11.247 | 11.22 | -0.133 | -0.16 | -545 | -370 | -371 | 196 | 100 | 2713 |  | CORR | GENE | 07:08 | 07:36 | 07:36 | 60 | 349 | 11 | EXT |  | 0.89 | (c)
30018.81 | 11.321 | 11.275 | -0.059 | -0.105 | -2021 | -1558 | -1622 | 1222 | 14 | 2713 |  | CORR | GENE | 03:10 | 04:24 | 04:14 | 91 | 800 | 14 | EXT |  | 0.89 | (c)
30024.837 | 5.968 | 5.953 | -4.982 | -4.997 | -2206 | -2146 | -2126 | 25 | 4964 | 2714 |  | CORR | CIGR | 07:23 | 07:32 | 07:35 | 33 | 158 | 11 | EXT |  | 0.89 | (c)
30030.794 | 0.975 | 0.94 | -10.575 | -10.61 | -1168 | -974 | -981 | 794 | 940 | 2715 |  | CORR | CIGR | 06:22 | 06:54 | 06:53 | 47 | 373 | 10 | EXT |  | 0.89 | (c)
30055.938 | 3.199 | 3.059 | -8.221 | -8.361 | 2167 | 2190 | 2184 | 29 | 3059 | 2717 |  | CORR | AXGR | 07:29 | 07:33 | 07:32 | 223 | 34 | 10 | EXT |  | 0.91 | (c)
30072.636 | 8.477 | 8.166 | -2.493 | -2.804 | 2215 | -2202 | -2191 | 0 | 812 | 2718 |  | CORR | GENE | 05:28 | 05:35 | 05:37 | 1992 | 110 | 10 | EXT |  | 0.97 | (c)
30123.986 | 3.614 | 3.442 | -6.451 | -6.623 | -643 | -538 | -479 | 315 | 3442 | 2723а |  | DENT | GENE | 02:10 | 02:27 | 02:37 | 295 | 328 | 0.4 | N/A | Глубина вмятины: 6 мм (0,4%). Линейка: 30 см в (344 см; 02:27 ч:мин) Аномалия находится на упругопластическом изгибе. |  | (c)
30130.437 | 0 | -0.03 | -1.774 | -1.804 | -424 | -91 | -153 | 0 |  | 2723б | Нарушение формы кольцевого шва | GWAN |  | 00:23 | 01:17 | 01:07 | 0 | 542 |  | EXT | Нарушение формы кольцевого шва Аномалия находится на упругопластическом изгибе: R=455 D, максимальное растяжение на 6.4 час. |  | (c)
30130.437 | 0 | -0.016 | -1.774 | -1.79 | 262 | 537 | 509 | 262 |  | 2723б | Нарушение формы кольцевого шва | GWAN |  | 02:14 | 02:58 | 02:53 | 0 | 494 |  | EXT | Нарушение формы кольцевого шва Аномалия находится на упругопластическом изгибе: R=455 D, максимальное растяжение на 6.4 час. |  | (c)
30130.437 | 0 | -0.031 | -1.774 | -1.805 | -1410 | -1287 | -1125 | 821 |  | 2723б | Вышлифовка на шве | GWAN | GENE | 09:44 | 10:04 | 10:30 | 49 | 570 | 16 | EXT | Вышлифовка на шве Аномалия находится на упругопластическом изгибе: R=455 D, максимальное растяжение на 6.4 час. |  | (c)
30132.211 | 0 | -0.033 | -11.068 | -11.101 | -176 | 308 | 164 | 0 |  | 2724а | Нарушение формы кольцевого шва | GWAN |  | 00:30 | 01:48 | 01:25 | 0 | 679 |  | EXT | Нарушение формы кольцевого шва Аномалия находится на упругопластическом изгибе: R=505 D, максимальное растяжение на 6.6 час. |  | (c)
30155.085 | 0.596 | 0.432 | -4.594 | -4.758 | 398 | 676 | 604 | 398 | 432 | 2726 |  | GOUG | GENE | 03:34 | 04:18 | 04:07 | 273 | 412 | 10 | EXT | Зона задиров. |  | (c)
30155.272 | 0.783 | 0.725 | -4.407 | -4.465 | 418 | 506 | 570 | 418 | 725 | 2726 |  | GOUG | GENE | 03:37 | 03:51 | 04:01 | 82 | 303 | 10 | EXT | Задир. |  | (c)
30179.15 | 2.321 | 2.309 | -8.949 | -8.961 | 1839 | 2004 | 1973 | 124 | 2309 | 2729 |  | CORR | CIGR | 07:53 | 08:20 | 08:15 | 32 | 267 | 11 | EXT |  | 0.89 | (c)
30184.503 | 7.674 | 7.641 | -3.596 | -3.629 | 1618 | 2022 | 1892 | 64 | 3513 | 2729 |  | CORR | GENE | 07:18 | 08:23 | 08:02 | 116 | 548 | 10 | EXT |  | 0.89 | (c)
30185.264 | 8.435 | 8.339 | -2.835 | -2.931 | 1737 | 1996 | 1944 | 80 | 2788 | 2729 |  | CORR | GENE | 07:37 | 08:18 | 08:10 | 143 | 414 | 10 | EXT |  | 0.9 | (c)
30187.937 | 11.108 | 11.011 | -0.162 | -0.259 | -1243 | -1177 | -1178 | 987 | 35 | 2729 |  | DENT | GENE | 11:36 | 11:46 | 11:46 | 224 | 130 | 0.5 | N/A | Глубина вмятины: 7 мм (0,5%). Линейка: 22 см в (1101 см; 11:46 ч:мин) Аномалия находится вблизи кольцевого сварного шва. |  | (c)
30188.342 | 0.243 | 0.187 | -11.257 | -11.313 | -351 | -118 | -154 | 0 | 187 | 2730 |  | CORR | GENE | 07:09 | 07:46 | 07:40 | 482 | 395 | 10 | EXT |  | 0.94 | (c)
30197.519 | 9.42 | 8.832 | -2.08 | -2.668 | 64 | 77 | 93 | 64 | 1399 | 2730 |  | CORR | GENE | 08:16 | 08:18 | 08:20 | 1269 | 57 | 10 | EXT | Аномалия находится на упругопластическом изгибе: R=702 D, максимальное растяжение на 6.6 час. | 0.96 | (c)
30197.712 | 9.613 | 9.223 | -1.887 | -2.277 | -69 | -19 | -37 | 4 | 1491 | 2730 |  | CORR | GENE | 07:54 | 08:02 | 07:59 | 786 | 65 | 13 | EXT | Аномалия находится на упругопластическом изгибе: R=688 D, максимальное растяжение на 6.5 час. | 0.98 | (c)
30246.946 | 1.727 | 1.583 | -9.463 | -9.607 | -2223 | -2215 | -2210 | 8 | 1583 | 2735 |  | LWAN | AXGR | 05:06 | 05:07 | 05:08 | 285 | 26 |  | EXT | Эквивалент потери металла 15%. |  | (c)
30259.474 | 3.065 | 2.514 | -8.115 | -8.666 | -2174 | -2166 | -2140 | 57 | 2514 | 2736 |  | CORR | GENE | 04:01 | 04:02 | 04:06 | 1813 | 67 | 11 | EXT |  | 0.98 | (c)
30261.903 | 5.494 | 4.367 | -5.686 | -6.813 | -2170 | -2164 | -2148 | 61 | 4367 | 2736 |  | CORR | AXGR | 04:01 | 04:02 | 04:05 | 1360 | 43 | 13 | EXT |  | 0.99 | (c)
30262.205 | 5.796 | 5.736 | -5.384 | -5.444 | -2139 | -2129 | -2127 | 92 | 5283 | 2736 |  | CORR | AXGR | 04:06 | 04:08 | 04:08 | 161 | 23 | 11 | EXT |  | 0.9 | (c)
30264.08 | 7.671 | 7.585 | -3.509 | -3.595 | -2171 | -2156 | -2159 | 60 | 3383 | 2736 |  | CORR | AXGR | 04:01 | 04:04 | 04:03 | 212 | 25 | 12 | EXT |  | 0.91 | (c)
30279.023 | 0.074 | 0.029 | -10.756 | -10.801 | 774 | 790 | 790 | 774 | 29 | 2738 |  | CORR | AXGR | 04:14 | 04:17 | 04:17 | 173 | 32 | 12 | EXT |  | 0.91 | (c)
30283.334 | 4.385 | 3.774 | -6.445 | -7.056 | 2108 | 2158 | 2138 | 62 | 3774 | 2738 |  | CORR | GENE | 07:50 | 07:58 | 07:55 | 1157 | 60 | 10 | EXT |  | 0.96 | (c)
30284.399 | 5.45 | 4.968 | -5.38 | -5.862 | 2139 | 2159 | 2154 | 61 | 4968 | 2738 |  | CORR | AXGR | 07:55 | 07:58 | 07:57 | 860 | 31 | 10 | EXT |  | 0.95 | (c)
30285.613 | 6.664 | 6.65 | -4.166 | -4.18 | 530 | 582 | 602 | 530 | 4155 | 2738 |  | CORR | CIGR | 03:35 | 03:43 | 03:47 | 25 | 143 | 10 | EXT |  | 0.89 | (c)
30290.062 | 0.283 | 0.094 | -11.267 | -11.456 | -2179 | -2163 | -2139 | 52 | 94 | 2739 |  | CORR | GENE | 05:02 | 05:05 | 05:09 | 263 | 80 | 10 | EXT |  | 0.91 | (c)
30290.439 | 0.66 | 0.461 | -10.89 | -11.089 | 2122 | 2166 | 2148 | 57 | 461 | 2739 |  | CORR | GENE | 04:36 | 04:43 | 04:40 | 408 | 51 | 14 | EXT |  | 0.95 | (c)
30295.11 | 5.331 | 5.206 | -6.219 | -6.344 | -1294 | -1279 | -1281 | 936 | 5206 | 2739 |  | SCC | AXGR | 07:25 | 07:27 | 07:27 | 303 | 26 | 21 | EXT |  | 1 | (b)
30295.427 | 5.648 | 5.55 | -5.902 | -6 | -939 | -914 | -916 | 894 | 5550 | 2739 |  | SCC | AXGR | 08:22 | 08:26 | 08:26 | 313 | 45 | 13 | EXT |  | 1 | (b)
30295.619 | 5.84 | 5.71 | -5.71 | -5.84 | 2205 | 2212 | 2215 | 7 | 5598 | 2739 |  | CORR | AXGR | 04:50 | 04:51 | 04:51 | 242 | 19 | 11 | EXT |  | 0.91 | (c)
30296.015 | 6.236 | 6.047 | -5.314 | -5.503 | -1368 | -1296 | -1324 | 863 | 4875 | 2739 |  | SCC | GENE | 07:13 | 07:25 | 07:20 | 628 | 89 | 27 | EXT |  | 1 | (b)
30300.082 | 10.303 | 10.174 | -1.247 | -1.376 | -1369 | -1349 | -1351 | 862 | 1173 | 2739 |  | SCC | AXGR | 07:13 | 07:16 | 07:16 | 203 | 35 | 12 | EXT |  | 1 | (b)
30303.109 | 1.78 | 1.647 | -9.42 | -9.553 | -1182 | -1129 | -1123 | 1049 | 1647 | 2740 |  | SCC | GENE | 07:20 | 07:28 | 07:29 | 221 | 118 | 14 | EXT |  | 1 | (b)
30303.508 | 2.179 | 1.829 | -9.021 | -9.371 | -2191 | -2156 | -2157 | 39 | 1829 | 2740 |  | CORR | GENE | 04:37 | 04:43 | 04:42 | 625 | 68 | 10 | EXT |  | 0.95 | (c)
30312.529 | 0 | -0.016 | -11.52 | -11.536 | 1207 | 1551 | 1523 | 393 |  | 2741 | Нарушение формы кольцевого шва | GWAN |  | 03:36 | 04:32 | 04:27 | 0 | 631 |  | EXT | Нарушение формы кольцевого шва |  | (c)
30325.615 | 1.566 | 1.293 | -9.934 | -10.207 | -2054 | -2035 | -2031 | 176 | 1293 | 2742 |  | CORR | AXGR | 04:41 | 04:44 | 04:45 | 392 | 47 | 14 | EXT |  | 0.95 | (c)
30325.745 | 1.696 | 1.683 | -9.804 | -9.817 | -2180 | -2127 | -2133 | 50 | 1683 | 2742 |  | CORR | CIGR | 04:20 | 04:29 | 04:28 | 32 | 94 | 10 | EXT |  | 0.89 | (c)
30327.835 | 3.786 | 3.733 | -7.714 | -7.767 | -2137 | -1971 | -2009 | 94 | 3733 | 2742 |  | CORR | GENE | 04:27 | 04:54 | 04:48 | 128 | 256 | 11 | EXT |  | 0.9 | (c)
30333.554 | 9.505 | 9.488 | -1.995 | -2.012 | 2220 | -2162 | -2180 | 0 | 1984 | 2742 |  | CORR | CIGR | 04:10 | 04:23 | 04:20 | 28 | 124 | 13 | EXT |  | 0.89 | (c)
30337.847 | 2.298 | 2.146 | -9.212 | -9.364 | 2114 | 2171 | 2145 | 54 | 2146 | 2743 |  | CORR | GENE | 08:05 | 08:15 | 08:10 | 252 | 63 | 13 | EXT |  | 0.92 | (c)
30340.167 | 4.618 | 4.567 | -6.892 | -6.943 | 2166 | 2190 | 2202 | 0 | 4567 | 2743 |  | CORR | GENE | 08:14 | 08:18 | 08:20 | 1040 | 71 | 10 | EXT |  | 0.96 | (c)
30359.601 | 1.152 | 1.138 | -9.818 | -9.832 | -2002 | -1900 | -1895 | 228 | 1138 | 2745 |  | CORR | CIGR | 07:38 | 07:54 | 07:55 | 22 | 214 | 11 | EXT |  | 0.89 | (c)
30493.196 | 0 | 0 | -11.255 | -11.255 | -2051 | -1824 | -1887 | 180 | 0 | 2757б | Непровар / утяжина | GWAN |  | 04:57 | 05:34 | 05:24 | 0 | 327 | 13 | INT | Непровар / утяжина Толщины: 15,7 / 18,7 мм Аномалия находится на отводе. |  | (c)
30493.196 | 0 | 0 | -11.255 | -11.255 | -1358 | -1286 | -1204 | 872 | 0 | 2757б | Непровар / утяжина | GWAN |  | 06:49 | 07:01 | 07:14 | 0 | 308 | 10 | INT | Непровар / утяжина Толщины: 15,7 / 18,7 мм Аномалия находится на отводе. |  | (c)
30559.675 | 8.034 | 7.527 | -3.474 | -3.981 | 417 | 568 | 526 | 417 | 2594 | 2763а |  | CORR | GENE | 07:43 | 08:07 | 08:00 | 1387 | 217 | 12 | EXT |  | 0.98 | (c)
30570.757 | 7.608 | 7.54 | -3.772 | -3.84 | 2094 | -2044 | -2137 | 1908 | 3738 | 2764 |  | CORR | GENE | 03:21 | 04:13 | 03:58 | 102 | 459 | 11 | EXT |  | 0.89 | (c)
30574.455 | 11.306 | 11.263 | -0.074 | -0.117 | -870 | -455 | -577 | 285 | 54 | 2764 |  | CORR | GENE | 07:22 | 08:29 | 08:09 | 63 | 585 | 15 | EXT |  | 0.89 | (c)
30577.118 | 2.589 | 2.514 | -8.911 | -8.986 | -90 | 58 | 50 | 0 | 2514 | 2765 |  | CORR | GENE | 07:05 | 07:29 | 07:27 | 247 | 280 | 10 | EXT |  | 0.91 | (c)
30579.536 | 5.007 | 5.003 | -6.493 | -6.497 | -1135 | -1054 | -1040 | 944 | 5003 | 2765 |  | CORR | CIGR | 04:16 | 04:29 | 04:32 | 32 | 191 | 14 | EXT |  | 0.89 | (c)
30597.183 | 0.074 | 0.032 | -11.336 | -11.378 | -615 | -161 | -223 | 0 | 32 | 2767 |  | CORR | GENE | 07:22 | 08:35 | 08:25 | 191 | 784 | 12 | EXT |  | 0.91 | (c)
30614.176 | 5.657 | 5.635 | -5.379 | -5.401 | 661 | 767 | 850 | 661 | 5341 | 2768 |  | CORR | GENE | 03:28 | 03:46 | 03:59 | 60 | 377 | 11 | EXT |  | 0.89 | (c)
30618.263 | 9.744 | 9.655 | -1.292 | -1.381 | 132 | 547 | 436 | 132 | 1224 | 2768 |  | CORR | GENE | 02:03 | 03:10 | 02:52 | 157 | 608 | 11 | EXT |  | 0.9 | (c)
30619.504 | 10.985 | 10.906 | -0.051 | -0.13 | 734 | 1040 | 1140 | 684 | 19 | 2768 |  | CORR | GENE | 03:40 | 04:30 | 04:46 | 111 | 813 | 14 | EXT |  | 0.9 | (c)
30633.475 | 2.834 | 2.483 | -8.584 | -8.935 | 2139 | 2182 | 2161 | 48 | 2483 | 2770 |  | CORR | AXGR | 04:04 | 04:11 | 04:07 | 1372 | 44 | 10 | EXT |  | 0.97 | (c)
30649.588 | 7.529 | 7.506 | -3.931 | -3.954 | 1383 | 1466 | 1496 | 622 | 3921 | 2771 |  | CORR | CIGR | 03:03 | 03:17 | 03:22 | 33 | 226 | 10 | EXT |  | 0.89 | (c)
30652.39 | 10.331 | 10.011 | -1.129 | -1.449 | -981 | -891 | -909 | 837 | 791 | 2771 |  | CORR | GENE | 08:42 | 08:56 | 08:53 | 658 | 144 | 10 | EXT |  | 0.95 | (c)
30656.195 | 2.676 | 2.655 | -9.024 | -9.045 | -2120 | -1900 | -1942 | 1763 | 2655 | 2772 |  | CORR | CIGR | 06:08 | 06:43 | 06:36 | 41 | 357 | 10 | EXT |  | 0.89 | (c)
30754.841 | 11.022 | 10.957 | -0.188 | -0.253 | 698 | 755 | 759 | 698 | 137 | 2786 |  | DENT | GENE | 06:58 | 07:07 | 07:08 | 116 | 122 | 0.4 | N/A | Глубина вмятины: 5 мм (0,4%). Линейка: 12 см в (1096 см; 07:07 ч:мин) Аномалия находится вблизи кольцевого сварного шва. Аномалия находится вблизи дефекта потери металла. |  | (c)
30754.943 | 11.124 | 11.071 | -0.086 | -0.139 | 494 | 781 | 709 | 494 | 19 | 2786 |  | CORR | GENE | 06:25 | 07:12 | 07:00 | 120 | 432 | 10 | EXT |  | 0.89 | (c)
30766.529 | 0 | -0.027 | -11.21 | -11.237 | 1295 | 1469 | 1532 | 462 |  | 2788 | Нарушение формы кольцевого шва | GWAN |  | 00:60 | 01:28 | 01:38 | 0 | 473 |  | EXT | Нарушение формы кольцевого шва Аномалия находится на отводе. |  | (c)
30766.529 | 0 | -0.013 | -11.21 | -11.223 | -1232 | -861 | -781 | 330 |  | 2788 | Нарушение формы кольцевого шва | GWAN |  | 06:12 | 07:12 | 07:25 | 0 | 903 |  | EXT | Нарушение формы кольцевого шва Аномалия находится на отводе. |  | (c)
30766.529 | 0 | -0.016 | -11.21 | -11.226 | 142 | 716 | 499 | 142 |  | 2788 | Нарушение формы кольцевого шва | GWAN |  | 09:53 | 11:26 | 10:51 | 0 | 715 |  | EXT | Нарушение формы кольцевого шва Аномалия находится на отводе. |  | (c)
30768.881 | 2.352 | 2.273 | -8.858 | -8.937 | -1846 | -1723 | -1493 | 384 | 2273 | 2788 |  | CORR | GENE | 04:33 | 04:52 | 05:30 | 130 | 707 | 11 | EXT | Аномалия находится на отводе. | 0.9 | (c)
30779.227 | 1.488 | 1.466 | -9.872 | -9.894 | -2051 | -1946 | -1953 | 180 | 1466 | 2789 |  | CORR | CIGR | 04:11 | 04:28 | 04:26 | 39 | 195 | 12 | EXT |  | 0.89 | (c)
30818.769 | 7.43 | 7.413 | -4 | -4.017 | -2095 | -2014 | -2000 | 1905 | 3972 | 2792 |  | CORR | CIGR | 06:15 | 06:28 | 06:30 | 45 | 189 | 11 | EXT |  | 0.89 | (c)
30876.259 | 0 | -0.026 | -11.37 | -11.396 | 1250 | 1879 | 1601 | 278 |  | 2804 | Нарушение формы кольцевого шва | GWAN |  | 00:23 | 02:05 | 01:20 | 0 | 702 |  | EXT | Нарушение формы кольцевого шва Аномалия находится на отводе. |  | (c)
30876.259 | 0 | 0 | -11.37 | -11.37 | -1210 | -1138 | -1139 | 1021 | 0 | 2804 | Смещение кромок | GWAN |  | 05:46 | 05:58 | 05:58 | 0 | 142 | 24 | EXT | Смещение кромок Наружу Аномалия находится на отводе. Величина смещения - 3.8 мм. |  | (c)
30876.259 | 0 | 0 | -11.37 | -11.37 | -891 | -691 | -555 | 219 | 0 | 2804 | Смещение кромок | GWAN |  | 06:38 | 07:10 | 07:32 | 0 | 672 | 17 | EXT | Смещение кромок Наружу Аномалия находится на отводе. Величина смещения - 2.7 мм. |  | (c)
30876.259 | 0 | -0.023 | -11.37 | -11.393 | -215 | -58 | -65 | 0 |  | 2804 | Нарушение формы кольцевого шва | GWAN |  | 08:27 | 08:52 | 08:51 | 0 | 298 |  | EXT | Нарушение формы кольцевого шва Аномалия находится на отводе. |  | (c)
30876.259 | 0 | -0.022 | -11.37 | -11.392 | 251 | 365 | 582 | 251 |  | 2804 | Нарушение формы кольцевого шва | GWAN |  | 09:42 | 10:01 | 10:36 | 0 | 663 |  | EXT | Нарушение формы кольцевого шва Аномалия находится на отводе. |  | (c)
30879.585 | 3.326 | 3.315 | -8.044 | -8.055 | -1395 | -1328 | -1338 | 836 | 3315 | 2804 |  | GOUG | CIGR | 05:17 | 05:27 | 05:26 | 25 | 114 | 10 | EXT | Аномалия находится на отводе. Задир. |  | (c)
30930.475 | 5.736 | 5.72 | -5.514 | -5.53 | 1216 | 1244 | 1234 | 978 | 5322 | 2811 |  | CORR | AXGR | 04:48 | 04:53 | 04:51 | 208 | 37 | 13 | EXT |  | 0.91 | (c)
30971.879 | 0 | -0.022 | -8.2 | -8.222 | -940 | -454 | -359 | 0 |  | 2819 | Нарушение формы кольцевого шва | GWAN |  | 08:22 | 09:41 | 09:56 | 0 | 1163 |  | EXT | Нарушение формы кольцевого шва |  | (c)
30982.075 | 1.996 | 1.886 | -9.554 | -9.664 | 1251 | 1316 | 1314 | 854 | 1886 | 2820 |  | DENT | GENE | 02:44 | 02:55 | 02:55 | 186 | 126 | 0.4 | N/A | Глубина вмятины: 5 мм (0,4%). Линейка: 19 см в (189 см; 02:55 ч:мин) |  | (c)
31015.668 | 1.169 | 1.147 | -10.131 | -10.153 | -1957 | -1795 | -1866 | 274 | 1147 | 2823 |  | CORR | CIGR | 05:20 | 05:46 | 05:34 | 28 | 181 | 12 | EXT |  | 0.89 | (c)
31025.799 | 0 | 0 | -11.37 | -11.37 | -2042 | -1722 | -1745 | 189 | 0 | 2824 | Смещение кромок | GWAN |  | 05:12 | 06:04 | 05:60 | 0 | 594 | 18 | EXT | Смещение кромок Наружу Величина смещения - 2.8 мм. |  | (c)
31025.857 | 0.058 | 0.055 | -11.312 | -11.315 | -1575 | -1486 | -1497 | 656 | 55 | 2824 |  | CORR | CIGR | 06:27 | 06:42 | 06:40 | 30 | 155 | 11 | EXT |  | 0.89 | (c)
31026.364 | 0.565 | 0.565 | -10.805 | -10.805 | -1631 | -1527 | -1551 | 600 | 565 | 2824 |  | CORR | CIGR | 06:18 | 06:35 | 06:31 | 24 | 160 | 13 | EXT |  | 0.89 | (c)
31060.204 | 0.605 | 0.22 | -10.755 | -11.14 | -2194 | -2169 | -2171 | 36 | 220 | 2827 |  | SCC | AXGR | 03:35 | 03:39 | 03:39 | 751 | 47 | 26 | EXT | Аномалия находится на отводе. Аномалия находится в зоне сварного шва. | 1 | (a)
31062.609 | 3.01 | 2.801 | -8.35 | -8.559 | -2131 | -2118 | -2108 | 99 | 2801 | 2827 |  | SCC | AXGR | 03:45 | 03:47 | 03:49 | 399 | 46 | 33 | EXT | Аномалия находится на отводе. Аномалия находится в зоне сварного шва. | 1.09 | (a)
31062.628 | 3.029 | 2.837 | -8.331 | -8.523 | -2194 | -2194 | -2173 | 37 | 2837 | 2827 |  | CORR | AXGR | 03:35 | 03:35 | 03:38 | 316 | 43 | 10 | EXT | Аномалия находится на отводе. | 0.92 | (c)
31069.534 | 9.935 | 9.585 | -1.425 | -1.775 | -2184 | -2167 | -2160 | 47 | 1035 | 2827 |  | SCC | AXGR | 03:37 | 03:39 | 03:40 | 740 | 47 | 16 | EXT | Аномалия находится на отводе. Аномалия находится в зоне сварного шва. | 1 | (a)
31070.959 | 0 | 0 | -11.37 | -11.37 | 423 | 735 | 677 | 423 | 0 | 2828 | Смещение кромок | GWAN |  | 11:48 | 00:39 | 00:29 | 0 | 507 | 19 | EXT | Смещение кромок Наружу Аномалия находится на отводе. Величина смещения - 3 мм. |  | (c)
31070.959 | 0 | -0.031 | -11.37 | -11.401 | 1046 | 1528 | 1516 | 244 |  | 2828 | Нарушение формы кольцевого шва | GWAN |  | 01:29 | 02:47 | 02:45 | 0 | 940 |  | EXT | Нарушение формы кольцевого шва Аномалия находится на отводе. |  | (c)
31070.959 | 0 | -0.024 | -11.37 | -11.394 | -1659 | -1533 | -1247 | 571 |  | 2828 | Нарушение формы кольцевого шва | GWAN |  | 06:12 | 06:33 | 07:19 | 0 | 824 |  | EXT | Нарушение формы кольцевого шва Аномалия находится на отводе. |  | (c)
31070.959 | 0 | -0.024 | -11.37 | -11.394 | -815 | -341 | -329 | 0 |  | 2828 | Нарушение формы кольцевого шва | GWAN |  | 08:28 | 09:45 | 09:47 | 0 | 972 |  | EXT | Нарушение формы кольцевого шва Аномалия находится на отводе. |  | (c)
31116.309 | 0 | -0.036 | -11.51 | -11.546 | 2217 | -2103 | -2104 | 1964 |  | 2832 | Нарушение формы кольцевого шва | GWAN |  | 00:30 | 00:53 | 00:52 | 0 | 281 |  | EXT | Нарушение формы кольцевого шва |  | (c)
31116.309 | 0 | -0.022 | -11.51 | -11.532 | -1508 | -1133 | -1153 | 797 | 0 | 2832 | Внутришовный дефект | GWAN |  | 02:28 | 03:29 | 03:26 | 0 | 711 | 19 | MID | Внутришовный дефект |  | (c)
31116.309 | 0 | 0 | -11.51 | -11.51 | -137 | -27 | 330 | 0 | 0 | 2832 | Смещение кромок | GWAN |  | 06:10 | 06:28 | 07:25 | 0 | 934 | 23 | EXT | Смещение кромок Наружу Величина смещения - 3.6 мм. |  | (c)
31116.309 | 0 | -0.021 | -11.51 | -11.531 | 834 | 894 | 990 | 834 |  | 2832 | Нарушение формы кольцевого шва | GWAN |  | 08:46 | 08:56 | 09:12 | 0 | 314 |  | EXT | Нарушение формы кольцевого шва |  | (c)
31143.841 | 10.212 | 10.141 | -1.038 | -1.109 | -805 | -750 | -752 | 699 | 961 | 2834 |  | DENT | GENE | 07:19 | 07:28 | 07:28 | 148 | 106 | 0.4 | N/A | Глубина вмятины: 6 мм (0,4%). Линейка: 15 см в (1014 см; 07:28 ч:мин) Аномалия находится на отводе. |  | (c)
31147.943 | 3.064 | 3.056 | -8.126 | -8.134 | -986 | -972 | -956 | 927 | 3056 | 2835 |  | GOUG | CIGR | 06:20 | 06:22 | 06:25 | 19 | 59 | 10 | EXT | Задир. |  | (c)
31147.943 | 3.064 | 3.015 | -8.126 | -8.175 | -988 | -956 | -949 | 910 | 3015 | 2835 |  | DENT | GENE | 06:20 | 06:25 | 06:26 | 86 | 78 | 0.3 | N/A | Глубина вмятины: 4 мм (0,3%). Линейка: 9 см в (302 см; 06:25 ч:мин) Аномалия находится вблизи дефекта потери металла. |  | (c)
31178.319 | 0 | -0.027 | -10.63 | -10.657 | -728 | -292 | -409 | 90 |  | 2838 | Нарушение формы кольцевого шва | GWAN |  | 09:07 | 10:17 | 09:58 | 0 | 638 |  | EXT | Нарушение формы кольцевого шва |  | (c)
31209.948 | 9.479 | 9.412 | -1.661 | -1.728 | 991 | 1018 | 1014 | 991 | 1567 | 2840 |  | CORR | AXGR | 05:27 | 05:31 | 05:31 | 161 | 46 | 10 | EXT |  | 0.9 | (c)
31210.331 | 9.862 | 9.851 | -1.278 | -1.289 | 962 | 1248 | 1165 | 863 | 1255 | 2840 |  | CORR | CIGR | 05:22 | 06:08 | 05:55 | 34 | 405 | 10 | EXT |  | 0.89 | (c)
31214.19 | 2.581 | 1.785 | -8.749 | -9.545 | -1137 | -1108 | -1101 | 1064 | 1785 | 2841 |  | CORR | GENE | 07:59 | 08:04 | 08:05 | 1065 | 73 | 10 | EXT |  | 0.96 | (c)
31229.89 | 4.441 | 4.408 | -3.489 | -3.522 | 1032 | 1361 | 1296 | 670 | 3477 | 2843 |  | CORR | CIGR | 05:34 | 06:27 | 06:16 | 45 | 529 | 12 | EXT | Аномалия находится на отводе. | 0.89 | (c)
31233.379 | 0 | -0.023 | -5.3 | -5.323 | -657 | -585 | -438 | 219 |  | 2844 | Нарушение формы кольцевого шва | GWAN |  | 11:53 | 00:05 | 00:29 | 0 | 438 |  | EXT | Нарушение формы кольцевого шва Аномалия находится на отводе. |  | (c)
31233.379 | 0 | -0.02 | -5.3 | -5.32 | 501 | 1089 | 1183 | 365 |  | 2844 | Нарушение формы кольцевого шва | GWAN |  | 03:00 | 04:35 | 04:50 | 0 | 1365 |  | EXT | Нарушение формы кольцевого шва Аномалия находится на отводе. |  | (c)
31255.199 | 0 | -0.009 | -11.44 | -11.449 | 2163 | -2118 | -2135 | 1972 | 0 | 2847 | Внутришовный дефект | GWAN |  | 08:23 | 08:52 | 08:49 | 0 | 326 | 15 | MID | Внутришовный дефект Аномалия находится на отводе. |  | (c)
31295.519 | 0 | -0.027 | -11.09 | -11.117 | 762 | 963 | 911 | 762 |  | 2851 | Нарушение формы кольцевого шва | GWAN |  | 06:08 | 06:40 | 06:32 | 0 | 297 |  | EXT | Нарушение формы кольцевого шва Аномалия находится на упругопластическом изгибе: R=790 D, максимальное растяжение на 4.6 час. |  | (c)
31329.489 | 0 | -0.018 | -11.31 | -11.328 | -283 | -191 | -176 | 69 |  | 2854 | Нарушение формы кольцевого шва | GWAN |  | 00:17 | 00:32 | 00:34 | 0 | 215 |  | EXT | Нарушение формы кольцевого шва Аномалия находится на упругопластическом изгибе: R=249 D, максимальное растяжение на 6.6 час. |  | (c)
31385.029 | 0 | -0.029 | -11.38 | -11.409 | 289 | 716 | 694 | 289 |  | 2859 | Нарушение формы кольцевого шва | GWAN |  | 01:44 | 02:53 | 02:49 | 0 | 809 |  | EXT | Нарушение формы кольцевого шва Аномалия находится на упругопластическом изгибе: R=281 D, максимальное растяжение на 6 час. |  | (c)
31385.029 | 0 | -0.018 | -11.38 | -11.398 | 1458 | 1593 | 1586 | 516 |  | 2859 | Нарушение формы кольцевого шва | GWAN |  | 04:53 | 05:15 | 05:13 | 0 | 257 |  | EXT | Нарушение формы кольцевого шва Аномалия находится на упругопластическом изгибе: R=281 D, максимальное растяжение на 6 час. |  | (c)
31385.029 | 0 | -0.018 | -11.38 | -11.398 | -1993 | -1810 | -1847 | 238 |  | 2859 | Нарушение формы кольцевого шва | GWAN |  | 07:36 | 08:05 | 07:59 | 0 | 291 |  | EXT | Нарушение формы кольцевого шва Аномалия находится на упругопластическом изгибе: R=281 D, максимальное растяжение на 6 час. |  | (c)
31385.029 | 0 | -0.028 | -11.38 | -11.408 | -1406 | -1243 | -1306 | 824 |  | 2859 | Нарушение формы кольцевого шва | GWAN |  | 09:10 | 09:37 | 09:27 | 0 | 200 |  | EXT | Нарушение формы кольцевого шва Аномалия находится на упругопластическом изгибе: R=281 D, максимальное растяжение на 6 час. |  | (c)
31396.409 | 0 | -0.036 | -11.07 | -11.106 | 1811 | 2033 | -1980 | 0 |  | 2860 | Нарушение формы кольцевого шва | GWAN |  | 04:53 | 05:29 | 06:41 | 0 | 1341 |  | EXT | Нарушение формы кольцевого шва Аномалия находится на упругопластическом изгибе: R=182 D, максимальное растяжение на 6.2 час. |  | (c)
31396.409 | 0 | -0.03 | -11.07 | -11.1 | -1026 | -949 | -901 | 777 |  | 2860 | Нарушение формы кольцевого шва | GWAN |  | 09:15 | 09:28 | 09:36 | 0 | 249 |  | EXT | Нарушение формы кольцевого шва Аномалия находится на упругопластическом изгибе: R=182 D, максимальное растяжение на 6.2 час. |  | (c)
31510.033 | 2.964 | 2.94 | -8.396 | -8.42 | 203 | 249 | 249 | 203 | 2940 | 2871 |  | GOUG | CIGR | 03:12 | 03:19 | 03:19 | 43 | 92 | 10 | EXT | Аномалия находится на отводе. Задир. |  | (c)
31525.147 | 6.718 | 6.696 | -4.742 | -4.764 | 2225 | -2199 | -2186 | 0 | 4727 | 2872 |  | GOUG | CIGR | 07:35 | 07:41 | 07:43 | 37 | 100 | 10 | EXT | Задир. |  | (c)
31540.026 | 0 | 0 | -12.07 | -12.07 | 115 | 425 | 333 | 115 | 0 | 2873б | Непровар / утяжина | GWAN |  | 06:23 | 07:13 | 06:59 | 0 | 436 | 10 | INT | Непровар / утяжина |  | (c)
31560.496 | 8.4 | 8.385 | -1.383 | -1.398 | -1053 | -988 | -984 | 916 | 1369 | 2875а |  | CORR | CIGR | 07:11 | 07:21 | 07:22 | 29 | 136 | 10 | EXT |  | 0.89 | (c)
31567.367 | 5.488 | 5.283 | -6.012 | -6.217 | 2034 | 2070 | 2080 | 106 | 5283 | 2876 |  | SCC | GENE | 07:07 | 07:13 | 07:15 | 309 | 91 | 26 | EXT |  | 1 | (b)
31573.379 | 0 | -0.019 | -11.41 | -11.429 | -1079 | -519 | -324 | 431 |  | 2877 | Нарушение формы кольцевого шва | GWAN |  | 09:22 | 10:52 | 11:24 | 0 | 1510 |  | EXT | Нарушение формы кольцевого шва |  | (c)
31578.615 | 5.236 | 5.222 | -6.174 | -6.188 | -1104 | -1019 | -1031 | 959 | 5222 | 2877 |  | GOUG | CIGR | 09:18 | 09:32 | 09:30 | 30 | 145 | 10 | EXT | Задир. |  | (c)
31589.168 | 4.379 | 4.366 | -7.111 | -7.124 | -855 | -770 | -780 | 705 | 4366 | 2878 |  | CORR | CIGR | 07:04 | 07:18 | 07:16 | 26 | 150 | 13 | EXT |  | 0.89 | (c)
31592.374 | 7.585 | 7.574 | -3.905 | -3.916 | -739 | -585 | -637 | 535 | 3881 | 2878 |  | CORR | CIGR | 07:23 | 07:47 | 07:39 | 35 | 204 | 11 | EXT |  | 0.89 | (c)
31594.372 | 9.583 | 9.443 | -1.907 | -2.047 | -160 | -119 | -112 | 64 | 1804 | 2878 |  | CORR | GENE | 08:56 | 09:03 | 09:04 | 243 | 95 | 11 | EXT |  | 0.91 | (c)
31595.427 | 10.638 | 10.616 | -0.852 | -0.874 | -2076 | -1940 | -1911 | 155 | 798 | 2878 |  | CORR | GENE | 03:47 | 04:09 | 04:13 | 76 | 329 | 11 | EXT |  | 0.89 | (c)
31596.524 | 0.245 | 0.142 | -10.915 | -11.018 | -1231 | -1221 | -1216 | 1201 | 142 | 2879 |  | CORR | AXGR | 05:37 | 05:38 | 05:39 | 170 | 30 | 10 | EXT |  | 0.9 | (c)
31659.401 | 6.212 | 5.795 | -5.088 | -5.505 | 648 | 895 | 995 | 648 | 4774 | 2884 |  | WRIN | GENE | 10:46 | 11:26 | 11:42 | 731 | 693 | 1.3 | N/A | Высота гофр: 19 мм (1,3%). Длина волны: 252 мм Аномалия находится на отводе. |  | (c)
31698.119 | 0 | -0.02 | -11.37 | -11.39 | -1846 | -1419 | -1504 | 384 |  | 2888 | Нарушение формы кольцевого шва | GWAN |  | 06:60 | 08:09 | 07:55 | 0 | 685 |  | EXT | Нарушение формы кольцевого шва |  | (c)
31698.119 | 0 | -0.018 | -11.37 | -11.388 | -567 | -344 | -384 | 201 |  | 2888 | Нарушение формы кольцевого шва | GWAN |  | 10:26 | 11:02 | 10:56 | 0 | 365 |  | EXT | Нарушение формы кольцевого шва |  | (c)
31709.489 | 0 | -0.023 | -11.22 | -11.243 | 1110 | 1356 | 1456 | 428 |  | 2889 | Нарушение формы кольцевого шва | GWAN |  | 00:51 | 01:31 | 01:47 | 0 | 692 |  | EXT | Нарушение формы кольцевого шва |  | (c)
31728.509 | 0 | -0.036 | -11.08 | -11.116 | 585 | 922 | 898 | 585 |  | 2891 | Нарушение формы кольцевого шва | GWAN |  | 11:20 | 00:14 | 00:10 | 0 | 626 |  | EXT | Нарушение формы кольцевого шва |  | (c)
31728.509 | 0 | -0.021 | -11.08 | -11.101 | 1424 | 1790 | 1781 | 92 |  | 2891 | Нарушение формы кольцевого шва | GWAN |  | 01:35 | 02:34 | 02:33 | 0 | 715 |  | EXT | Нарушение формы кольцевого шва |  | (c)
31728.509 | 0 | 0 | -11.08 | -11.08 | -1486 | -1296 | -1325 | 745 | 0 | 2891 | Смещение кромок | GWAN |  | 05:45 | 06:16 | 06:11 | 0 | 322 | 14 | EXT | Смещение кромок Наружу Величина смещения - 2.1 мм. |  | (c)
31757.799 | 10.36 | 10.313 | -1.25 | -1.297 | -1789 | -1589 | -1261 | 442 | 1168 | 2893 |  | CORR | GENE | 04:37 | 05:09 | 06:02 | 129 | 1054 | 10 | EXT | Аномалия находится на отводе. | 0.9 | (c)
31803.799 | 0 | 0 | -11.55 | -11.55 | 789 | 1001 | 995 | 789 | 0 | 2898 | Смещение кромок | GWAN |  | 01:23 | 01:57 | 01:56 | 0 | 412 | 19 | EXT | Смещение кромок Наружу Аномалия находится на отводе. Величина смещения - 2.9 мм. |  | (c)
31803.799 | 0 | -0.018 | -11.55 | -11.568 | 1510 | 1573 | 1567 | 606 |  | 2898 | Нарушение формы кольцевого шва | GWAN |  | 03:19 | 03:29 | 03:28 | 0 | 115 |  | EXT | Нарушение формы кольцевого шва Аномалия находится на отводе. |  | (c)
31803.799 | 0 | 0 | -11.55 | -11.55 | 1968 | -1909 | -1992 | 0 | 0 | 2898 | Смещение кромок | GWAN |  | 04:33 | 06:07 | 05:54 | 0 | 1002 | 20 | EXT | Смещение кромок Наружу Аномалия находится на отводе. Величина смещения - 3.1 мм. |  | (c)
31806.252 | 2.453 | 2.438 | -9.097 | -9.112 | 924 | 997 | 1006 | 924 | 2438 | 2898 |  | GOUG | CIGR | 01:44 | 01:56 | 01:58 | 25 | 165 | 10 | EXT | Зона задиров. |  | (c)
31806.258 | 2.459 | 2.408 | -9.091 | -9.142 | 1021 | 1067 | 1067 | 1021 | 2408 | 2898 |  | DENT | GENE | 02:00 | 02:08 | 02:08 | 86 | 93 | 0.4 | N/A | Глубина вмятины: 6 мм (0,4%). Линейка: 9 см в (241 см; 02:08 ч:мин) Аномалия находится вблизи дефекта потери металла. |  | (c)
31806.681 | 2.882 | 2.871 | -8.668 | -8.679 | 910 | 953 | 958 | 910 | 2871 | 2898 |  | GOUG | CIGR | 01:42 | 01:49 | 01:50 | 19 | 95 | 13 | EXT | Задир. |  | (c)
31812.351 | 8.552 | 8.524 | -2.998 | -3.026 | -876 | -778 | -719 | 563 | 2876 | 2898 |  | CORR | GENE | 08:54 | 09:10 | 09:19 | 150 | 313 | 15 | EXT |  | 0.91 | (c)
31815.298 | 11.499 | 11.15 | -0.051 | -0.4 | -2202 | -2062 | -2003 | 29 | 0 | 2898 |  | DENT | GENE | 05:20 | 05:43 | 05:52 | 677 | 397 | 0.3 | N/A | Глубина вмятины: 4 мм (0,3%). Линейка: 68 см в (1115 см; 05:43 ч:мин) Аномалия находится вблизи кольцевого сварного шва. Аномалия находится вблизи продольного шва. |  | (c)
31835.847 | 9.088 | 9.007 | -1.862 | -1.943 | 1487 | 1557 | 1554 | 608 | 1779 | 2900 |  | DENT | GENE | 04:14 | 04:25 | 04:25 | 164 | 136 | 0.7 | N/A | Глубина вмятины: 10 мм (0,7%). Линейка: 16 см в (901 см; 04:25 ч:мин) Аномалия находится вблизи дефекта потери металла. |  | (c)
31835.847 | 9.088 | 9.075 | -1.862 | -1.875 | 1537 | 1557 | 1620 | 529 | 1837 | 2900 |  | GOUG | CIGR | 04:22 | 04:25 | 04:35 | 38 | 165 | 10 | EXT | Зона задиров. |  | (c)
31852.973 | 4.124 | 4.046 | -7.446 | -7.524 | 1494 | 1587 | 1634 | 457 | 4046 | 2902 |  | CORR | GENE | 06:37 | 06:53 | 07:00 | 284 | 280 | 10 | EXT |  | 0.92 | (c)
31858.509 | 9.66 | 9.636 | -1.91 | -1.934 | 1443 | 1530 | 1574 | 525 | 1892 | 2902 |  | CORR | CIGR | 06:29 | 06:43 | 06:50 | 42 | 263 | 11 | EXT |  | 0.89 | (c)
31859.178 | 10.329 | 10.275 | -1.241 | -1.295 | 1194 | 1343 | 1299 | 827 | 1224 | 2902 |  | CORR | GENE | 05:49 | 06:13 | 06:06 | 71 | 210 | 11 | EXT |  | 0.89 | (c)
31859.224 | 10.375 | 10.356 | -1.195 | -1.214 | 1005 | 1082 | 1074 | 1005 | 1178 | 2902 |  | CORR | CIGR | 05:19 | 05:31 | 05:30 | 36 | 139 | 15 | EXT |  | 0.89 | (c)
31862.408 | 1.989 | 1.94 | -9.221 | -9.27 | -1972 | -1758 | -1761 | 258 | 1940 | 2903 |  | CORR | GENE | 05:21 | 05:55 | 05:55 | 90 | 422 | 12 | EXT |  | 0.89 | (c)
31876.841 | 5.212 | 5.189 | -6.298 | -6.321 | -1773 | -1684 | -1662 | 458 | 5189 | 2904 |  | CORR | CIGR | 04:28 | 04:42 | 04:45 | 46 | 221 | 12 | EXT | Аномалия находится на отводе. | 0.89 | (c)
31876.869 | 5.24 | 5.175 | -6.27 | -6.335 | -1549 | -1538 | -1539 | 681 | 5175 | 2904 |  | CORR | AXGR | 05:04 | 05:06 | 05:05 | 180 | 20 | 10 | EXT | Аномалия находится на отводе. | 0.9 | (c)
31907.897 | 1.918 | 1.455 | -9.752 | -10.215 | 2046 | 2130 | 2114 | 2046 | 1455 | 2907 |  | CORR | GENE | 04:42 | 04:55 | 04:53 | 982 | 137 | 10 | EXT |  | 0.96 | (c)
31940.362 | 1.673 | 1.444 | -9.827 | -10.056 | 2104 | 2157 | 2147 | 41 | 1444 | 2910 |  | CORR | GENE | 05:39 | 05:47 | 05:46 | 546 | 86 | 13 | EXT |  | 0.96 | (c)
31943.229 | 4.54 | 4.513 | -6.96 | -6.987 | -2150 | -2015 | -2036 | 80 | 4513 | 2910 |  | CORR | GENE | 06:12 | 06:34 | 06:31 | 52 | 229 | 11 | EXT |  | 0.89 | (c)
31950.926 | 0.737 | 0.712 | -10.713 | -10.738 | -1678 | -1571 | -1559 | 553 | 712 | 2911 |  | CORR | CIGR | 07:30 | 07:48 | 07:50 | 37 | 238 | 11 | EXT |  | 0.89 | (c)
31960.986 | 10.797 | 10.697 | -0.653 | -0.753 | 2039 | 2179 | 2118 | 34 | 251 | 2911 |  | CORR | GENE | 05:30 | 05:53 | 05:43 | 502 | 157 | 12 | EXT |  | 0.95 | (c)
32027.001 | 9.122 | 9.05 | -2.138 | -2.21 | 1332 | 1350 | 1350 | 1332 | 2060 | 2917 |  | CORR | AXGR | 04:37 | 04:40 | 04:40 | 150 | 36 | 10 | EXT |  | 0.9 | (c)
32029.086 | 11.207 | 11.179 | -0.053 | -0.081 | 784 | 1070 | 1188 | 784 | 16 | 2917 |  | CORR | GENE | 03:08 | 03:55 | 04:14 | 65 | 809 | 14 | EXT |  | 0.89 | (c)
32069.507 | 5.418 | 5.404 | -4.352 | -4.366 | 583 | 662 | 698 | 583 | 4337 | 2921 |  | CORR | CIGR | 03:50 | 04:02 | 04:08 | 29 | 230 | 10 | EXT |  | 0.89 | (c)
32077.984 | 4.125 | 4.046 | -6.985 | -7.064 | -457 | -410 | -413 | 368 | 4046 | 2922 |  | DENT | GENE | 00:14 | 00:21 | 00:21 | 143 | 89 | 0.4 | N/A | Глубина вмятины: 5 мм (0,4%). Линейка: 14 см в (405 см; 00:21 ч:мин) |  | (c)
32083.657 | 9.798 | 8.771 | -1.312 | -2.339 | 2120 | 2187 | 2187 | 0 | 925 | 2922 |  | CORR | GENE | 07:10 | 07:20 | 07:20 | 1414 | 135 | 11 | EXT |  | 0.97 | (c)
32084.758 | 10.899 | 10.24 | -0.211 | -0.87 | 2162 | 2192 | 2200 | 0 | 51 | 2922 |  | CORR | GENE | 07:16 | 07:21 | 07:23 | 819 | 77 | 12 | EXT |  | 0.97 | (c)
32117.096 | 10.267 | 10.215 | -0.953 | -1.005 | -1544 | -1461 | -1342 | 686 | 935 | 2926 |  | CORR | GENE | 05:07 | 05:21 | 05:40 | 70 | 404 | 10 | EXT | Аномалия находится на упругопластическом изгибе: R=421 D, максимальное растяжение на 5.2 час. | 0.92 | (c)
32129.055 | 11.006 | 10.994 | -0.114 | -0.126 | 1495 | 1572 | 1604 | 517 | 93 | 2927 |  | CORR | CIGR | 05:57 | 06:10 | 06:15 | 33 | 218 | 10 | EXT | Аномалия находится на упругопластическом изгибе: R=428 D, максимальное растяжение на 5.6 час. | 0.89 | (c)
32163.087 | 0.088 | 0.02 | -5.592 | -5.66 | -875 | -517 | -581 | 287 | 20 | 2931 |  | CORR | GENE | 07:19 | 08:17 | 08:06 | 73 | 588 | 10 | EXT |  | 0.89 | (c)
32177.886 | 4.427 | 4.415 | -6.871 | -6.883 | -2012 | -1897 | -1917 | 219 | 4415 | 2933а |  | CORR | CIGR | 04:47 | 05:05 | 05:02 | 31 | 191 | 15 | EXT |  | 0.89 | (c)
32180.99 | 7.531 | 7.506 | -3.767 | -3.792 | -2078 | -1906 | -1958 | 152 | 3750 | 2933а |  | CORR | CIGR | 04:36 | 05:04 | 04:56 | 42 | 241 | 11 | EXT |  | 0.89 | (c)
32248.171 | 7.402 | 7.388 | -4.098 | -4.112 | -2168 | -2110 | -2117 | 63 | 4081 | 2941 |  | CORR | CIGR | 04:07 | 04:16 | 04:15 | 31 | 101 | 11 | EXT | Аномалия находится на упругопластическом изгибе: R=310 D, максимальное растяжение на 6.2 час. | 0.89 | (c)
32311.898 | 2.679 | 2.613 | -8.631 | -8.697 | -2185 | -2149 | -2147 | 45 | 2613 | 2947 |  | DENT | GENE | 08:22 | 08:27 | 08:28 | 110 | 78 | 0.4 | N/A | Глубина вмятины: 5 мм (0,4%). Линейка: 11 см в (261 см; 08:27 ч:мин) Аномалия находится вблизи продольного шва. Аномалия находится на упругопластическом изгибе. |  | (c)
32342.388 | 10.859 | 10.79 | -0.641 | -0.71 | 1502 | 1549 | 1559 | 1502 | 589 | 2950 |  | DENT | GENE | 09:16 | 09:24 | 09:25 | 121 | 116 | 0.8 | N/A | Глубина вмятины: 12 мм (0,8%). Линейка: 12 см в (1079 см; 09:24 ч:мин) Аномалия находится на упругопластическом изгибе. |  | (c)
32342.442 | 10.913 | 10.873 | -0.587 | -0.627 | 1844 | 1878 | 1875 | 1844 | 554 | 2950 |  | DENT | GENE | 10:11 | 10:17 | 10:16 | 73 | 62 | 0.1 | N/A | Глубина вмятины: 2 мм (0,1%). Линейка: 7 см в (1087 см; 10:17 ч:мин) |  | (c)
32358.544 | 4.195 | 3.764 | -7.005 | -7.436 | 55 | 103 | 93 | 55 | 3764 | 2952 |  | CORR | GENE | 04:10 | 04:18 | 04:16 | 650 | 76 | 12 | EXT |  | 0.96 | (c)
32358.955 | 4.606 | 4.512 | -6.594 | -6.688 | 28 | 128 | 143 | 28 | 4512 | 2952 |  | DENT | GENE | 04:06 | 04:22 | 04:24 | 152 | 230 | 0.2 | N/A | Глубина вмятины: 3 мм (0,2%). Линейка: 15 см в (451 см; 04:22 ч:мин) Аномалия находится вблизи продольного шва. Аномалия находится вблизи дефекта потери металла. |  | (c)
32366.156 | 0.607 | 0.239 | -10.843 | -11.211 | -2183 | -2159 | -2122 | 47 | 239 | 2953 |  | CORR | GENE | 03:59 | 04:03 | 04:09 | 763 | 122 | 13 | EXT |  | 0.97 | (c)
32435.508 | 1.249 | 1.229 | -10.191 | -10.211 | 1248 | 1339 | 1340 | 799 | 1229 | 2959 |  | CORR | CIGR | 05:04 | 05:19 | 05:19 | 33 | 183 | 10 | EXT |  | 0.89 | (c)
32520.402 | 6.353 | 6.301 | -4.647 | -4.699 | -250 | -171 | -111 | 0 | 4561 | 2966 |  | GOUG | GENE | 10:07 | 10:20 | 10:30 | 138 | 278 | 10 | EXT | Задир. Аномалия находится на упругопластическом изгибе: R=650 D, максимальное растяжение на 5.8 час. |  | (c)
32534.271 | 9.222 | 9.062 | -1.698 | -1.858 | 1548 | 1578 | 1563 | 1548 | 1698 | 2967 |  | CORR | AXGR | 07:32 | 07:37 | 07:34 | 160 | 31 | 10 | EXT | Аномалия находится на отводе. | 0.9 | (c)
32562.992 | 5.313 | 5.205 | -6.227 | -6.335 | 2103 | 2121 | 2117 | 99 | 5205 | 2970 |  | CORR | AXGR | 04:54 | 04:57 | 04:56 | 186 | 29 | 12 | EXT |  | 0.91 | (c)
32581.773 | 1.104 | 0.834 | -10.436 | -10.706 | 675 | 752 | 727 | 675 | 834 | 2972 |  | CORR | GENE | 04:40 | 04:52 | 04:48 | 456 | 103 | 16 | EXT |  | 0.97 | (c)
32581.859 | 1.19 | 1.163 | -10.35 | -10.377 | 819 | 949 | 920 | 819 | 1163 | 2972 |  | CORR | CIGR | 05:03 | 05:24 | 05:19 | 38 | 203 | 10 | EXT |  | 0.89 | (c)
32597.069 | 4.86 | 4.722 | -6.1 | -6.238 | 1930 | 1956 | 1952 | 257 | 4722 | 2973 |  | CORR | AXGR | 06:49 | 06:53 | 06:52 | 227 | 43 | 10 | EXT |  | 0.91 | (c)
32601.754 | 9.545 | 9.528 | -1.415 | -1.432 | 1304 | 1539 | 1442 | 650 | 1356 | 2973 |  | CORR | GENE | 05:08 | 05:46 | 05:30 | 76 | 276 | 10 | EXT |  | 0.89 | (c)
32603.169 | 0 | -0.01 | -11.64 | -11.65 | 540 | 714 | 709 | 540 |  | 2974 | Нарушение формы кольцевого шва | GWAN |  | 06:03 | 06:31 | 06:30 | 0 | 338 |  | EXT | Нарушение формы кольцевого шва |  | (c)
32649.009 | 0 | 0 | -11.38 | -11.38 | 1360 | 1639 | 1604 | 383 | 0 | 2978 | Смещение кромок | GWAN |  | 04:50 | 05:35 | 05:30 | 0 | 488 | 21 | EXT | Смещение кромок Наружу Аномалия находится на отводе. Величина смещения - 3.3 мм. |  | (c)
32650.96 | 1.951 | 1.816 | -9.429 | -9.564 | 1861 | 1911 | 1922 | 248 | 1816 | 2978 |  | CORR | GENE | 06:11 | 06:19 | 06:21 | 225 | 122 | 14 | EXT |  | 0.92 | (c)
32671.769 | 0 | -0.007 | -11.34 | -11.347 | -2035 | -1639 | -1737 | 196 |  | 2980 | Нарушение формы кольцевого шва | GWAN |  | 04:50 | 05:54 | 05:38 | 0 | 595 |  | EXT | Нарушение формы кольцевого шва |  | (c)
32705.786 | 0.057 | 0.024 | -11.273 | -11.306 | 1975 | -1979 | -2120 | 0 | 24 | 2983 |  | CORR | GENE | 04:51 | 06:13 | 05:50 | 134 | 733 | 10 | EXT |  | 0.9 | (c)
32709.799 | 4.07 | 3.83 | -7.26 | -7.5 | 1987 | -1932 | -2144 | 0 | 3830 | 2983 |  | CORR | GENE | 04:53 | 06:21 | 05:47 | 316 | 661 | 11 | EXT |  | 0.92 | (c)
32726.375 | 9.316 | 9.298 | -1.854 | -1.872 | 1776 | 1856 | 1868 | 270 | 1845 | 2984 |  | CORR | CIGR | 05:57 | 06:10 | 06:12 | 27 | 184 | 10 | EXT | Аномалия находится на упругопластическом изгибе: R=485 D, максимальное растяжение на 9.4 час. | 0.89 | (c)
32739.604 | 11.375 | 11.361 | -0.035 | -0.049 | -2048 | -1490 | -1697 | 183 | 14 | 2985 |  | CORR | CIGR | 04:30 | 05:60 | 05:26 | 35 | 701 | 12 | EXT | Аномалия находится на упругопластическом изгибе: R=850 D, максимальное растяжение на 7 час. | 0.89 | (c)
32745.529 | 5.89 | 5.559 | -5.5 | -5.831 | -1662 | -1276 | -1250 | 839 | 5091 | 2986 |  | WRIN | GENE | 04:50 | 05:52 | 05:57 | 740 | 823 | 0.9 | N/A | Высота гофр: 13 мм (0,9%). Длина волны: 242 мм Аномалия находится на отводе. |  | (c)
32749.754 | 10.115 | 10.09 | -1.275 | -1.3 | -1858 | -1593 | -1686 | 1514 | 1137 | 2986 |  | CORR | GENE | 04:19 | 05:01 | 04:46 | 163 | 344 | 10 | EXT | Аномалия находится на отводе. | 0.9 | (c)
32759.707 | 8.678 | 8.583 | -2.692 | -2.787 | 948 | 1183 | 1164 | 850 | 2650 | 2987 |  | CORR | GENE | 05:23 | 06:01 | 05:58 | 137 | 433 | 10 | EXT | Аномалия находится на отводе. | 0.9 | (c)
32760.154 | 9.125 | 9.111 | -2.245 | -2.259 | 1186 | 1240 | 1262 | 892 | 2223 | 2987 |  | CORR | CIGR | 06:01 | 06:10 | 06:14 | 36 | 153 | 10 | EXT | Аномалия находится на отводе. | 0.89 | (c)
32762.399 | 0 | 0 | -11.48 | -11.48 | 1336 | 1664 | 1712 | 143 | 0 | 2988 | Смещение кромок | GWAN |  | 04:30 | 05:23 | 05:30 | 0 | 752 | 24 | EXT | Смещение кромок Наружу Аномалия находится на отводе. Величина смещения - 3.8 мм. |  | (c)
32762.399 | 0 | 0 | -11.48 | -11.48 | -2061 | -1758 | -1682 | 170 | 0 | 2988 | Смещение кромок | GWAN |  | 07:22 | 08:11 | 08:23 | 0 | 757 | 20 | EXT | Смещение кромок Наружу Аномалия находится на отводе. Величина смещения - 3.1 мм. |  | (c)
32799.983 | 3.444 | 3.432 | -7.926 | -7.938 | 1205 | 1345 | 1319 | 798 | 3432 | 2991 |  | CORR | CIGR | 05:53 | 06:16 | 06:12 | 40 | 228 | 11 | EXT |  | 0.89 | (c)
32830.559 | 0 | 0 | -11.58 | -11.58 | -825 | -592 | -668 | 511 | 0 | 2994 | Смещение кромок | GWAN |  | 11:36 | 00:13 | 00:01 | 0 | 314 | 21 | EXT | Смещение кромок Наружу Величина смещения - 3.3 мм. |  | (c)
32842.21 | 0.071 | 0.04 | -11.129 | -11.16 | -2209 | -1978 | -2036 | 22 | 40 | 2995 |  | CORR | GENE | 07:05 | 07:43 | 07:33 | 53 | 346 | 11 | EXT |  | 0.89 | (c)
32843.253 | 1.114 | 1.09 | -10.086 | -10.11 | -1828 | -1711 | -1683 | 402 | 1090 | 2995 |  | CORR | CIGR | 08:07 | 08:26 | 08:30 | 41 | 291 | 13 | EXT |  | 0.89 | (c)
32843.958 | 1.819 | 1.789 | -9.381 | -9.411 | -2027 | -1775 | -1838 | 203 | 1789 | 2995 |  | CORR | GENE | 07:35 | 08:15 | 08:05 | 74 | 379 | 10 | EXT |  | 0.89 | (c)
32845.244 | 3.105 | 3.093 | -8.095 | -8.107 | -1929 | -1884 | -1876 | 302 | 3093 | 2995 |  | CORR | CIGR | 07:51 | 07:58 | 07:59 | 28 | 106 | 11 | EXT |  | 0.89 | (c)
32845.385 | 3.246 | 3.19 | -7.954 | -8.01 | -2014 | -1852 | -1848 | 217 | 3190 | 2995 |  | CORR | GENE | 07:37 | 08:03 | 08:04 | 115 | 332 | 10 | EXT |  | 0.89 | (c)
32851.09 | 8.951 | 8.504 | -2.249 | -2.696 | 1870 | 1966 | 1938 | 224 | 1923 | 2995 |  | SCC | GENE | 06:04 | 06:19 | 06:15 | 773 | 136 | 30 | EXT |  | 1.06 | (a)
32852.465 | 10.326 | 10.009 | -0.874 | -1.191 | 1980 | 2004 | 2020 | 170 | 464 | 2995 |  | SCC | GENE | 06:21 | 06:25 | 06:28 | 727 | 81 | 19 | EXT |  | 1 | (b)
32853.243 | 11.104 | 10.974 | -0.096 | -0.226 | 1589 | 1617 | 1629 | 561 | 28 | 2995 |  | SCC | GENE | 05:18 | 05:23 | 05:25 | 198 | 80 | 33 | EXT | Аномалия находится в зоне сварного шва. | 1.03 | (a)
32853.574 | 0.235 | 0.007 | -11.065 | -11.293 | -1566 | -1510 | -1502 | 665 | 7 | 2996 |  | SCC | GENE | 05:03 | 05:12 | 05:14 | 327 | 128 | 31 | EXT | Аномалия находится в зоне сварного шва. | 1.04 | (a)
32858.311 | 4.972 | 4.708 | -6.328 | -6.592 | -1044 | -1026 | -1023 | 1002 | 4708 | 2996 |  | SCC | AXGR | 06:28 | 06:30 | 06:31 | 377 | 42 | 29 | EXT |  | 1.01 | (a)
32859.545 | 6.206 | 6.187 | -5.094 | -5.113 | -455 | -390 | -388 | 322 | 5074 | 2996 |  | CORR | CIGR | 08:03 | 08:13 | 08:13 | 39 | 133 | 15 | EXT |  | 0.89 | (c)
32859.719 | 6.38 | 6.358 | -4.92 | -4.942 | -955 | -904 | -887 | 819 | 4909 | 2996 |  | CORR | CIGR | 06:42 | 06:50 | 06:53 | 33 | 135 | 11 | EXT |  | 0.89 | (c)
32859.919 | 6.58 | 6.559 | -4.72 | -4.741 | -460 | -370 | -375 | 290 | 4697 | 2996 |  | CORR | CIGR | 08:02 | 08:16 | 08:15 | 44 | 170 | 12 | EXT |  | 0.89 | (c)
32860.234 | 6.895 | 6.864 | -4.405 | -4.436 | -622 | -351 | -367 | 112 | 4365 | 2996 |  | CORR | GENE | 07:36 | 08:19 | 08:17 | 71 | 510 | 10 | EXT |  | 0.89 | (c)
32864.288 | 10.949 | 10.928 | -0.351 | -0.372 | -1038 | -983 | -948 | 858 | 335 | 2996 |  | CORR | CIGR | 06:29 | 06:37 | 06:43 | 37 | 180 | 10 | EXT |  | 0.89 | (c)
32865.704 | 1.065 | 0.854 | -10.505 | -10.716 | 1104 | 1165 | 1164 | 1006 | 854 | 2997 |  | CORR | GENE | 04:56 | 05:06 | 05:06 | 441 | 120 | 11 | EXT |  | 0.94 | (c)
32870.506 | 5.867 | 5.867 | -5.703 | -5.703 | 2072 | 2072 | 2091 | 120 | 5532 | 2997 |  | CORR | AXGR | 07:33 | 07:33 | 07:36 | 171 | 39 | 11 | EXT |  | 0.9 | (c)
32872.236 | 7.597 | 7.57 | -3.973 | -4 | 1820 | 1986 | 1917 | 216 | 3965 | 2997 |  | CORR | CIGR | 06:52 | 07:19 | 07:08 | 35 | 195 | 10 | EXT |  | 0.89 | (c)
32876.127 | 11.488 | 11.425 | -0.082 | -0.145 | 2173 | -2034 | -2018 | 0 | 11 | 2997 |  | CORR | GENE | 07:49 | 08:30 | 08:33 | 134 | 541 | 11 | EXT |  | 0.9 | (c)
32876.445 | 0.236 | 0.05 | -11.204 | -11.39 | 1961 | 2004 | 2006 | 180 | 50 | 2998 |  | CORR | GENE | 04:44 | 04:51 | 04:51 | 642 | 90 | 10 | EXT |  | 0.95 | (c)
32910.251 | 11.102 | 10.804 | -0.418 | -0.716 | -1996 | -1871 | -1925 | 235 | 282 | 3000 |  | CORR | GENE | 07:52 | 08:12 | 08:03 | 434 | 142 | 11 | EXT | Аномалия находится на упругопластическом изгибе: R=556 D, максимальное растяжение на 0.2 час. | 0.94 | (c)
32915.071 | 4.402 | 4.249 | -6.688 | -6.841 | 2003 | 2153 | 2093 | 47 | 4249 | 3001 |  | CORR | GENE | 03:59 | 04:23 | 04:14 | 663 | 180 | 13 | EXT | Аномалия находится на упругопластическом изгибе: R=368 D, максимальное растяжение на 12 час. | 0.97 | (c)
32918.401 | 7.732 | 7.481 | -3.358 | -3.609 | -1125 | -1066 | -1091 | 1056 | 3261 | 3001 |  | CORR | GENE | 07:34 | 07:44 | 07:40 | 348 | 69 | 10 | EXT | Аномалия находится на упругопластическом изгибе: R=336 D, максимальное растяжение на 12 час. | 0.92 | (c)
32934.163 | 1.254 | 1.104 | -10.236 | -10.386 | 335 | 389 | 377 | 335 | 1104 | 3003 |  | CORR | GENE | 03:34 | 03:42 | 03:40 | 284 | 84 | 11 | EXT | Аномалия находится на упругопластическом изгибе: R=693 D, максимальное растяжение на 11.2 час. | 0.92 | (c)
32934.21 | 1.301 | 1.274 | -10.189 | -10.216 | 87 | 227 | 207 | 87 | 1274 | 3003 |  | CORR | CIGR | 02:54 | 03:16 | 03:13 | 43 | 239 | 13 | EXT | Аномалия находится на упругопластическом изгибе: R=693 D, максимальное растяжение на 11.2 час. | 0.89 | (c)
32935.25 | 2.341 | 2.323 | -9.149 | -9.167 | 375 | 438 | 462 | 375 | 2323 | 3003 |  | CORR | CIGR | 03:40 | 03:50 | 03:54 | 35 | 175 | 11 | EXT | Аномалия находится на упругопластическом изгибе: R=760 D, максимальное растяжение на 11.1 час. | 0.89 | (c)
32935.373 | 2.464 | 2.273 | -9.026 | -9.217 | 357 | 385 | 381 | 357 | 2273 | 3003 |  | CORR | GENE | 03:37 | 03:42 | 03:41 | 342 | 48 | 12 | EXT | Аномалия находится на упругопластическом изгибе: R=778 D, максимальное растяжение на 11.1 час. | 0.93 | (c)
32935.494 | 2.585 | 2.558 | -8.905 | -8.932 | 2084 | 2166 | 2173 | 0 | 2558 | 3003 |  | CORR | CIGR | 08:16 | 08:29 | 08:30 | 41 | 178 | 10 | EXT | Аномалия находится на упругопластическом изгибе: R=778 D, максимальное растяжение на 11.1 час. | 0.89 | (c)
32935.893 | 2.984 | 2.937 | -8.506 | -8.553 | 350 | 381 | 376 | 350 | 2937 | 3003 |  | CORR | GENE | 03:36 | 03:41 | 03:40 | 112 | 53 | 11 | EXT | Аномалия находится на упругопластическом изгибе: R=816 D, максимальное растяжение на 11.1 час. | 0.89 | (c)
32936.637 | 3.728 | 3.686 | -7.762 | -7.804 | 231 | 301 | 354 | 231 | 3686 | 3003 |  | CORR | GENE | 03:17 | 03:28 | 03:37 | 61 | 246 | 10 | EXT | Аномалия находится на упругопластическом изгибе: R=907 D, максимальное растяжение на 11.1 час. | 0.89 | (c)
32936.77 | 3.861 | 3.817 | -7.629 | -7.673 | 2130 | -2195 | -2134 | 0 | 3817 | 3003 |  | CORR | GENE | 08:23 | 08:45 | 08:55 | 74 | 395 | 10 | EXT | Аномалия находится на упругопластическом изгибе: R=907 D, максимальное растяжение на 11.1 час. | 0.89 | (c)
32937.756 | 4.847 | 4.798 | -6.643 | -6.692 | -107 | 285 | 228 | 0 | 4798 | 3003 |  | CORR | GENE | 02:22 | 03:25 | 03:16 | 88 | 669 | 10 | EXT |  | 0.89 | (c)
32938.393 | 5.484 | 5.451 | -6.006 | -6.039 | 240 | 357 | 367 | 240 | 5451 | 3003 |  | CORR | GENE | 03:18 | 03:37 | 03:39 | 49 | 255 | 13 | EXT |  | 0.89 | (c)
32938.497 | 5.588 | 5.57 | -5.902 | -5.92 | -74 | 81 | 40 | 0 | 5570 | 3003 |  | CORR | CIGR | 02:28 | 02:52 | 02:46 | 30 | 228 | 10 | EXT |  | 0.89 | (c)
32944.341 | 11.432 | 11.39 | -0.058 | -0.1 | 1790 | 2085 | 1986 | 49 | 40 | 3003 |  | CORR | GENE | 07:28 | 08:16 | 07:60 | 60 | 391 | 11 | EXT |  | 0.89 | (c)
33006.263 | 5.824 | 5.587 | -5.556 | -5.793 | -1714 | -1684 | -1678 | 516 | 5369 | 3011 |  | CORR | GENE | 04:51 | 04:56 | 04:56 | 424 | 72 | 11 | EXT |  | 0.94 | (c)
33006.968 | 6.529 | 6.516 | -4.851 | -4.864 | -1768 | -1720 | -1709 | 462 | 4837 | 3011 |  | CORR | CIGR | 04:42 | 04:50 | 04:51 | 27 | 118 | 12 | EXT |  | 0.89 | (c)
33007.225 | 6.786 | 6.66 | -4.594 | -4.72 | -463 | -445 | -440 | 418 | 4388 | 3011 |  | CORR | AXGR | 08:13 | 08:16 | 08:16 | 332 | 45 | 14 | EXT |  | 0.94 | (c)
33015.825 | 4.006 | 3.991 | -7.404 | -7.419 | -1223 | -1082 | -1108 | 993 | 3991 | 3012 |  | CORR | CIGR | 04:23 | 04:45 | 04:41 | 37 | 230 | 14 | EXT |  | 0.89 | (c)
33017.514 | 5.695 | 5.691 | -5.715 | -5.719 | -1000 | -926 | -958 | 915 | 5691 | 3012 |  | CORR | CIGR | 04:59 | 05:11 | 05:06 | 20 | 85 | 15 | EXT |  | 0.89 | (c)
33025.65 | 2.421 | 2.401 | -8.859 | -8.879 | 2121 | 2190 | 2195 | 2121 | 2401 | 3013 |  | CORR | CIGR | 05:13 | 05:24 | 05:25 | 34 | 150 | 18 | EXT |  | 0.89 | (c)
33031.15 | 7.921 | 7.903 | -3.359 | -3.377 | 2004 | 2074 | 2069 | 2004 | 3346 | 3013 |  | CORR | CIGR | 04:54 | 05:05 | 05:05 | 31 | 128 | 11 | EXT |  | 0.89 | (c)
33036.138 | 1.629 | 1.609 | -9.481 | -9.501 | -874 | -820 | -816 | 757 | 1609 | 3014 |  | CORR | CIGR | 06:11 | 06:20 | 06:21 | 35 | 117 | 10 | EXT |  | 0.89 | (c)
33113.952 | 11.573 | 11.548 | -0.037 | -0.062 | -1571 | -1504 | -1496 | 1422 | 20 | 3020 |  | CORR | CIGR | 05:25 | 05:36 | 05:37 | 42 | 149 | 15 | EXT |  | 0.89 | (c)
33170.969 | 0 | 0 | -11.43 | -11.43 | -552 | -240 | -161 | 230 | 0 | 3026 | Смещение кромок | GWAN |  | 10:37 | 11:27 | 11:40 | 0 | 782 | 16 | EXT | Смещение кромок Наружу Величина смещения - 2.5 мм. Аномалия находится на упругопластическом изгибе: R=595 D, максимальное растяжение на 5 час. |  | (c)
33182.399 | 0 | 0 | -11.49 | -11.49 | -547 | -298 | -68 | 0 | 0 | 3027 | Смещение кромок | GWAN |  | 10:02 | 10:42 | 11:19 | 0 | 958 | 16 | EXT | Смещение кромок Вовнутрь Величина смещения - 2.5 мм. Аномалия находится на упругопластическом изгибе: R=460 D, максимальное растяжение на 5.3 час. |  | (c)
33250.919 | 0 | 0 | -11.29 | -11.29 | 271 | 682 | 1186 | 131 | 0 | 3033 | Смещение кромок | GWAN |  | 01:36 | 02:43 | 04:04 | 0 | 1829 | 15 | EXT | Смещение кромок Вовнутрь Величина смещения - 2.3 мм. |  | (c)
33357.327 | 4.098 | 3.273 | -5.542 | -6.367 | -1012 | -817 | -900 | 789 | 3273 | 3042 |  | SCC | GENE | 07:35 | 08:06 | 07:53 | 1434 | 223 | 17 | EXT |  | 1 | (b)
33358.058 | 4.829 | 4.747 | -4.811 | -4.893 | -1023 | -979 | -995 | 967 | 4600 | 3042 |  | SCC | GENE | 07:33 | 07:40 | 07:37 | 293 | 55 | 32 | EXT |  | 1.05 | (a)
33361.836 | 8.607 | 8.511 | -1.033 | -1.129 | -2205 | -2075 | -2126 | 26 | 410 | 3042 |  | SCC | GENE | 04:22 | 04:43 | 04:35 | 719 | 158 | 17 | EXT | Аномалия находится в зоне сварного шва. | 1 | (a)
33412.386 | 2.387 | 2.306 | -8.713 | -8.794 | 1256 | 1373 | 1360 | 766 | 2306 | 3048 |  | CORR | GENE | 02:55 | 03:14 | 03:12 | 108 | 209 | 10 | EXT |  | 0.89 | (c)
33431.259 | 10.16 | 10.133 | -1.13 | -1.157 | 1870 | 1966 | 1970 | 161 | 1109 | 3049 |  | CORR | GENE | 05:41 | 05:56 | 05:57 | 48 | 200 | 10 | EXT |  | 0.89 | (c)
33477.459 | 0 | 0 | -11.6 | -11.6 | -736 | -723 | -726 | 717 | 0 | 3054 | Непровар / утяжина | GWAN |  | 06:55 | 06:57 | 06:57 | 0 | 18 | 16 | INT | Непровар / утяжина |  | (c)
33492.959 | 3.9 | 3.883 | -7.65 | -7.667 | -679 | -613 | -598 | 517 | 3883 | 3055 |  | CORR | CIGR | 03:52 | 04:03 | 04:05 | 32 | 162 | 10 | EXT |  | 0.89 | (c)
33508.323 | 2.154 | 2.137 | -3.166 | -3.183 | -1102 | -1008 | -997 | 892 | 2137 | 3057 |  | CORR | CIGR | 06:27 | 06:42 | 06:44 | 34 | 210 | 11 | EXT |  | 0.89 | (c)
33510.899 | 4.73 | 4.267 | -0.59 | -1.053 | -762 | -685 | -699 | 635 | 173 | 3057 |  | CORR | GENE | 07:22 | 07:34 | 07:32 | 880 | 127 | 10 | EXT |  | 0.96 | (c)
33529.133 | 6.074 | 6.041 | -5.346 | -5.379 | 1338 | 1509 | 1538 | 493 | 5297 | 3059 |  | CORR | GENE | 05:05 | 05:32 | 05:37 | 82 | 400 | 11 | EXT |  | 0.89 | (c)
33605.032 | 3.163 | 3.11 | -7.837 | -7.89 | 1120 | 1242 | 1265 | 822 | 3110 | 3066 |  | CORR | GENE | 04:55 | 05:15 | 05:18 | 79 | 289 | 10 | EXT |  | 0.89 | (c)
33609.569 | 7.7 | 7.665 | -3.3 | -3.335 | 1877 | 1968 | 1949 | 211 | 3300 | 3066 |  | CORR | CIGR | 06:57 | 07:12 | 07:09 | 35 | 143 | 12 | EXT |  | 0.89 | (c)
33610.001 | 8.132 | 7.556 | -2.868 | -3.444 | 2126 | 2177 | 2158 | 41 | 2672 | 3066 |  | CORR | GENE | 07:37 | 07:46 | 07:43 | 772 | 64 | 10 | EXT |  | 0.95 | (c)
33612.167 | 10.298 | 10.279 | -0.702 | -0.721 | 616 | 687 | 694 | 616 | 685 | 3066 |  | CORR | CIGR | 03:34 | 03:45 | 03:46 | 36 | 156 | 10 | EXT |  | 0.89 | (c)
33612.577 | 10.708 | 10.638 | -0.292 | -0.362 | -2156 | -1748 | -1797 | 74 | 103 | 3066 |  | CORR | GENE | 08:06 | 09:12 | 09:04 | 259 | 719 | 10 | EXT |  | 0.91 | (c)
33624.56 | 0.031 | 0.027 | -11.459 | -11.463 | 2025 | 2122 | 2141 | 2025 | 27 | 3068 |  | CORR | GENE | 05:60 | 06:15 | 06:18 | 48 | 231 | 11 | EXT |  | 0.89 | (c)
33624.654 | 0.125 | 0.099 | -11.365 | -11.391 | -1373 | -1242 | -1243 | 1112 | 99 | 3068 |  | CORR | GENE | 08:51 | 09:12 | 09:12 | 54 | 261 | 11 | EXT |  | 0.89 | (c)
33658.889 | 0 | -0.035 | -10.7 | -10.735 | -2036 | -1864 | -1755 | 1475 |  | 3071 | Нарушение формы кольцевого шва | GWAN |  | 03:08 | 03:36 | 03:53 | 0 | 562 |  | EXT | Нарушение формы кольцевого шва |  | (c)
33672.616 | 3.027 | 3.011 | -8.463 | -8.479 | 1258 | 1401 | 1407 | 1258 | 3011 | 3072 |  | CORR | GENE | 08:07 | 08:30 | 08:31 | 55 | 298 | 11 | EXT |  | 0.89 | (c)
33703.544 | 0.225 | 0.211 | -11.165 | -11.179 | -1241 | -1174 | -1179 | 989 | 211 | 3075 |  | CORR | CIGR | 07:51 | 08:01 | 08:01 | 44 | 125 | 10 | EXT |  | 0.89 | (c)
33710.645 | 7.326 | 7.286 | -4.064 | -4.104 | 1799 | 1887 | 1946 | 138 | 4053 | 3075 |  | CORR | GENE | 04:01 | 04:16 | 04:25 | 51 | 294 | 10 | EXT |  | 0.89 | (c)
33725.142 | 10.433 | 10.413 | -0.457 | -0.477 | -1800 | -1645 | -1678 | 431 | 443 | 3076 |  | CORR | CIGR | 08:16 | 08:41 | 08:36 | 34 | 243 | 11 | EXT |  | 0.89 | (c)
33726.962 | 1.363 | 0.6 | -9.667 | -10.43 | 1669 | 2013 | 1863 | 173 | 600 | 3077 |  | GOUG | GENE | 01:53 | 02:48 | 02:24 | 889 | 389 | 8 | EXT | Зона задиров. |  | (c)
33728.389 | 2.79 | 2.765 | -8.24 | -8.265 | 2223 | -2153 | -2137 | 0 | 2765 | 3077 |  | CORR | CIGR | 03:22 | 03:36 | 03:38 | 41 | 203 | 11 | EXT |  | 0.89 | (c)
33729.822 | 4.223 | 4.148 | -6.807 | -6.882 | -744 | -625 | -632 | 520 | 4148 | 3077 |  | DENT | GENE | 07:23 | 07:42 | 07:41 | 387 | 224 | 0.2 | N/A | Глубина вмятины: 3 мм (0,2%). Линейка: 39 см в (415 см; 07:42 ч:мин) Аномалия находится вблизи дефекта потери металла. |  | (c)
33729.891 | 4.292 | 4.221 | -6.738 | -6.809 | -682 | -663 | -666 | 650 | 4221 | 3077 |  | SCC | AXGR | 07:33 | 07:36 | 07:36 | 217 | 32 | 29 | EXT |  | 1 | (b)
33730.007 | 4.408 | 4.344 | -6.622 | -6.686 | -152 | -123 | -131 | 110 | 4344 | 3077 |  | SCC | AXGR | 08:59 | 09:03 | 09:02 | 187 | 42 | 22 | EXT |  | 1 | (b)
33730.416 | 4.817 | 4.472 | -6.213 | -6.558 | -2219 | -2206 | -2171 | 12 | 4472 | 3077 |  | CORR | GENE | 03:25 | 03:27 | 03:33 | 738 | 95 | 10 | EXT |  | 0.95 | (c)
33732.253 | 6.654 | 6.632 | -4.376 | -4.398 | -2171 | -2085 | -2021 | 59 | 4351 | 3077 |  | CORR | CIGR | 03:33 | 03:47 | 03:57 | 47 | 301 | 10 | EXT |  | 0.89 | (c)
33740.396 | 3.767 | 3.744 | -6.323 | -6.346 | -2104 | -2031 | -1938 | 1772 | 3744 | 3078 |  | CORR | GENE | 06:06 | 06:18 | 06:33 | 52 | 332 | 10 | EXT | Аномалия находится на отводе. | 0.89 | (c)
33744.872 | 8.243 | 8.074 | -1.847 | -2.016 | -2040 | -1968 | -1987 | 1933 | 1451 | 3078 |  | CORR | GENE | 06:17 | 06:28 | 06:25 | 565 | 107 | 10 | EXT | Аномалия находится на отводе. | 0.94 | (c)
33748.826 | 2.107 | 1.818 | -9.253 | -9.542 | 411 | 568 | 536 | 411 | 1818 | 3079 |  | CORR | GENE | 08:22 | 08:47 | 08:42 | 396 | 251 | 10 | EXT |  | 0.93 | (c)
33757.09 | 10.371 | 10.345 | -0.989 | -1.015 | -2182 | -2112 | -2095 | 2008 | 989 | 3079 |  | CORR | CIGR | 01:23 | 01:35 | 01:37 | 26 | 174 | 11 | EXT |  | 0.89 | (c)
33765.274 | 7.195 | 7.146 | -4.265 | -4.314 | -1570 | -1497 | -1322 | 660 | 4228 | 3080 |  | CORR | GENE | 05:49 | 06:01 | 06:29 | 86 | 497 | 11 | EXT |  | 0.89 | (c)
33785.139 | 4.35 | 4.332 | -7.04 | -7.058 | -1783 | -1711 | -1652 | 448 | 4332 | 3082 |  | CORR | CIGR | 09:35 | 09:46 | 09:56 | 36 | 262 | 12 | EXT |  | 0.89 | (c)
33802.523 | 0.394 | 0.02 | -10.636 | -11.01 | 896 | 993 | 946 | 896 | 20 | 3084 |  | CORR | GENE | 03:56 | 04:11 | 04:04 | 375 | 98 | 10 | EXT |  | 0.93 | (c)
33820.255 | 7.096 | 7.077 | -3.924 | -3.943 | -412 | -258 | -221 | 30 | 3876 | 3085 |  | CORR | GENE | 05:26 | 05:51 | 05:57 | 67 | 382 | 12 | EXT |  | 0.89 | (c)
33820.665 | 7.506 | 7.487 | -3.514 | -3.533 | -274 | -130 | -177 | 80 | 3503 | 3085 |  | CORR | CIGR | 05:48 | 06:11 | 06:04 | 30 | 194 | 10 | EXT |  | 0.89 | (c)
33820.88 | 7.721 | 7.717 | -3.299 | -3.303 | -280 | 73 | -32 | 0 | 3221 | 3085 |  | CORR | GENE | 05:47 | 06:44 | 06:27 | 82 | 496 | 10 | EXT |  | 0.89 | (c)
33821.048 | 7.889 | 7.889 | -3.131 | -3.131 | -376 | -264 | -251 | 126 | 3080 | 3085 |  | CORR | GENE | 05:32 | 05:50 | 05:52 | 51 | 250 | 15 | EXT |  | 0.89 | (c)
33824.179 | 0 | -0.022 | -11.38 | -11.402 | 481 | 676 | 677 | 481 |  | 3086 | Нарушение формы кольцевого шва | GWAN |  | 05:40 | 06:11 | 06:11 | 0 | 391 |  | EXT | Нарушение формы кольцевого шва |  | (c)
33859.036 | 0.117 | 0.044 | -11.543 | -11.616 | -1026 | -958 | -879 | 732 | 44 | 3089 |  | CORR | GENE | 03:58 | 04:09 | 04:22 | 98 | 294 | 10 | EXT |  | 0.89 | (c)
33859.487 | 0.568 | 0.504 | -11.092 | -11.156 | -1035 | -1014 | -1011 | 987 | 504 | 3089 |  | CORR | GENE | 03:57 | 04:00 | 04:01 | 187 | 48 | 10 | EXT |  | 0.9 | (c)
33864.571 | 5.652 | 5.637 | -6.008 | -6.023 | -804 | -680 | -664 | 525 | 5637 | 3089 |  | CORR | CIGR | 04:34 | 04:54 | 04:57 | 32 | 279 | 11 | EXT |  | 0.89 | (c)
33868.737 | 9.818 | 9.8 | -1.842 | -1.86 | -940 | -840 | -805 | 670 | 1818 | 3089 |  | CORR | CIGR | 04:12 | 04:28 | 04:34 | 42 | 270 | 10 | EXT |  | 0.89 | (c)
33870.511 | 11.592 | 11.572 | -0.068 | -0.088 | -1393 | -1255 | -1236 | 1078 | 49 | 3089 |  | CORR | CIGR | 02:59 | 03:21 | 03:24 | 39 | 316 | 13 | EXT |  | 0.89 | (c)
33881.939 | 0 | -0.045 | -11.65 | -11.695 | -888 | 430 | 124 | 0 |  | 3091 | Нарушение формы кольцевого шва | GWAN |  | 09:10 | 00:43 | 11:53 | 0 | 2023 |  | EXT | Нарушение формы кольцевого шва |  | (c)
33896.787 | 3.198 | 3.17 | -7.862 | -7.89 | -1463 | -1304 | -1263 | 1063 | 3170 | 3092 |  | CORR | GENE | 07:37 | 08:03 | 08:10 | 74 | 400 | 10 | EXT |  | 0.89 | (c)
33901.394 | 7.805 | 7.791 | -3.255 | -3.269 | 1827 | 1919 | 1912 | 1827 | 3240 | 3092 |  | CORR | CIGR | 04:28 | 04:43 | 04:42 | 29 | 170 | 12 | EXT |  | 0.89 | (c)
33916.159 | 0 | -0.028 | -11.18 | -11.208 | 1905 | -2116 | 2179 | 1905 |  | 3094 | Нарушение формы кольцевого шва | GWAN |  | 00:59 | 02:10 | 01:43 | 0 | 548 |  | EXT | Нарушение формы кольцевого шва |  | (c)
33916.159 | 0 | -0.02 | -11.18 | -11.2 | -1853 | -1710 | -1622 | 1391 |  | 3094 | Нарушение формы кольцевого шва | GWAN |  | 02:53 | 03:16 | 03:30 | 0 | 462 |  | EXT | Нарушение формы кольцевого шва |  | (c)
33980.768 | 6.729 | 6.701 | -4.961 | -4.989 | 993 | 1159 | 1178 | 993 | 4932 | 3099 |  | CORR | GENE | 03:18 | 03:45 | 03:48 | 57 | 368 | 12 | EXT |  | 0.89 | (c)
34157.106 | 3.577 | 3.055 | -7.983 | -8.505 | 1673 | 2030 | 2029 | 1673 | 3055 | 3115 |  | ARTD | GENE | 04:38 | 05:36 | 05:36 | 566 | 711 |  | EXT | Эквивалент потери металла 10%. Аномалия находится на отводе. От изолировочной машины. |  | (c)
34158.517 | 4.988 | 4.096 | -6.572 | -7.464 | 1551 | 2025 | 2077 | 1551 | 4096 | 3115 |  | ARTD | GENE | 04:19 | 05:35 | 05:44 | 1763 | 1051 |  | EXT | Эквивалент потери металла 10%. Аномалия находится на отводе. От изолировочной машины. |  | (c)
34160.494 | 6.965 | 6.353 | -4.595 | -5.207 | 1608 | 1925 | 2097 | 1608 | 4451 | 3115 |  | ARTD | GENE | 04:28 | 05:19 | 05:47 | 756 | 979 |  | EXT | Эквивалент потери металла 10%. Аномалия находится на отводе. От изолировочной машины. |  | (c)
34165.127 | 0.038 | 0.038 | -10.492 | -10.492 | 1924 | 2055 | 2016 | 123 | 38 | 3116 |  | CORR | CIGR | 04:22 | 04:43 | 04:37 | 20 | 183 | 15 | EXT |  | 0.89 | (c)
34196.46 | 9.431 | 8.855 | -2.009 | -2.585 | -1162 | -1077 | -1042 | 922 | 1696 | 3118 |  | SCC | GENE | 07:15 | 07:28 | 07:34 | 889 | 239 | 32 | EXT |  | 1.11 | (a)
34216.234 | 6.175 | 5.908 | -3.405 | -3.672 | -160 | -101 | -118 | 77 | 3316 | 3120а |  | SCC | GENE | 06:36 | 06:45 | 06:42 | 356 | 84 | 34 | EXT | Аномалия находится в зоне сварного шва. | 1.1 | (a)
34338.573 | 4.274 | 4.223 | -6.786 | -6.837 | 2210 | -2124 | -2059 | 0 | 4223 | 3131 |  | CORR | GENE | 03:53 | 04:14 | 04:24 | 58 | 385 | 10 | EXT |  | 0.89 | (c)
34361.428 | 4.689 | 4.67 | -6.121 | -6.14 | 1154 | 1305 | 1314 | 756 | 4670 | 3133 |  | CORR | GENE | 03:55 | 04:19 | 04:21 | 58 | 321 | 11 | EXT |  | 0.89 | (c)
34362.653 | 5.914 | 5.883 | -4.896 | -4.927 | 1100 | 1236 | 1220 | 891 | 4877 | 3133 |  | CORR | GENE | 03:46 | 04:08 | 04:06 | 50 | 240 | 10 | EXT |  | 0.89 | (c)
34364.737 | 7.998 | 7.929 | -2.812 | -2.881 | -2111 | -2005 | -1940 | 119 | 2766 | 3133 |  | CORR | GENE | 07:08 | 07:25 | 07:36 | 115 | 343 | 13 | EXT |  | 0.9 | (c)
34373.167 | 5.618 | 5.596 | -5.522 | -5.544 | 2001 | 2080 | 2057 | 2001 | 5510 | 3134 |  | CORR | CIGR | 07:32 | 07:44 | 07:41 | 34 | 112 | 11 | EXT |  | 0.89 | (c)
34373.431 | 5.882 | 5.866 | -5.258 | -5.274 | 385 | 491 | 484 | 385 | 5239 | 3134 |  | CORR | CIGR | 03:11 | 03:28 | 03:27 | 35 | 198 | 11 | EXT |  | 0.89 | (c)
34378.726 | 0.037 | 0.023 | -11.453 | -11.467 | -1549 | -1464 | -1469 | 1390 | 23 | 3135 |  | ARTD | GENE | 02:31 | 02:45 | 02:44 | 121 | 159 |  | EXT | Эквивалент потери металла 11%. |  | (c)
34387.515 | 8.826 | 8.8 | -2.664 | -2.69 | -520 | -380 | -385 | 250 | 2628 | 3135 |  | CORR | GENE | 05:17 | 05:40 | 05:39 | 62 | 269 | 13 | EXT |  | 0.89 | (c)
34388.424 | 9.735 | 9.6 | -1.755 | -1.89 | -916 | -514 | -505 | 94 | 1685 | 3135 |  | CORR | GENE | 04:13 | 05:18 | 05:20 | 205 | 822 | 11 | EXT |  | 0.91 | (c)
34388.524 | 9.835 | 9.796 | -1.655 | -1.694 | 279 | 427 | 469 | 279 | 1618 | 3135 |  | CORR | GENE | 07:26 | 07:50 | 07:57 | 76 | 381 | 10 | EXT |  | 0.89 | (c)
34388.577 | 9.888 | 9.86 | -1.602 | -1.63 | -282 | -233 | -183 | 85 | 1560 | 3135 |  | CORR | GENE | 05:56 | 06:04 | 06:12 | 70 | 197 | 10 | EXT |  | 0.89 | (c)
34388.767 | 10.078 | 9.967 | -1.412 | -1.523 | -659 | -212 | -383 | 107 | 1372 | 3135 |  | CORR | GENE | 04:55 | 06:07 | 05:39 | 151 | 552 | 23 | EXT |  | 0.92 | (c)
34388.981 | 10.292 | 10.278 | -1.198 | -1.212 | 562 | 767 | 729 | 562 | 1166 | 3135 |  | CORR | CIGR | 08:12 | 08:45 | 08:39 | 46 | 334 | 12 | EXT |  | 0.89 | (c)
34389.204 | 10.515 | 10.427 | -0.975 | -1.063 | -635 | -440 | -357 | 78 | 905 | 3135 |  | CORR | GENE | 04:59 | 05:30 | 05:44 | 158 | 557 | 12 | EXT |  | 0.9 | (c)
34389.51 | 10.821 | 10.801 | -0.669 | -0.689 | -570 | -480 | -395 | 220 | 504 | 3135 |  | CORR | GENE | 05:09 | 05:24 | 05:37 | 185 | 350 | 10 | EXT |  | 0.9 | (c)
34389.974 | 11.285 | 11.27 | -0.205 | -0.22 | -729 | -645 | -656 | 584 | 192 | 3135 |  | CORR | CIGR | 04:43 | 04:57 | 04:55 | 28 | 146 | 11 | EXT |  | 0.89 | (c)
34396.158 | 5.979 | 5.956 | -4.981 | -5.004 | 1675 | 1737 | 1724 | 1675 | 4974 | 3136 |  | CORR | CIGR | 03:15 | 03:25 | 03:23 | 30 | 98 | 11 | EXT |  | 0.89 | (c)
34397.078 | 6.899 | 6.733 | -4.061 | -4.227 | -1267 | -1216 | -1132 | 996 | 3989 | 3136 |  | DENT | GENE | 07:20 | 07:28 | 07:42 | 238 | 272 | 0.4 | N/A | Глубина вмятины: 6 мм (0,4%). Линейка: 24 см в (673 см; 07:28 ч:мин) |  | (c)
34413.538 | 1.039 | 1 | -10.471 | -10.51 | 2109 | -2219 | 2214 | 2109 | 1000 | 3138 |  | CORR | CIGR | 08:30 | 08:52 | 08:47 | 44 | 210 | 14 | EXT |  | 0.89 | (c)
34414.67 | 2.171 | 1.86 | -9.339 | -9.65 | 0 | 29 | 24 | 0 | 1860 | 3138 |  | CORR | GENE | 02:50 | 02:54 | 02:54 | 405 | 48 | 10 | EXT |  | 0.93 | (c)
34415.536 | 3.037 | 2.627 | -8.473 | -8.883 | 18 | 38 | 36 | 18 | 2627 | 3138 |  | CORR | AXGR | 02:53 | 02:56 | 02:56 | 505 | 35 | 10 | EXT |  | 0.94 | (c)
34419.426 | 6.927 | 6.863 | -4.583 | -4.647 | 688 | 753 | 758 | 688 | 4539 | 3138 |  | DENT | GENE | 04:41 | 04:51 | 04:52 | 108 | 140 | 0.6 | N/A | Глубина вмятины: 9 мм (0,6%). Линейка: 11 см в (686 см; 04:51 ч:мин) |  | (c)
34450.43 | 3.071 | 3.049 | -8.009 | -8.031 | -1248 | -1171 | -1192 | 1137 | 3049 | 3141 |  | GOUG | CIGR | 04:29 | 04:41 | 04:38 | 39 | 111 | 10 | EXT | Задир. |  | (c)
34451.034 | 3.675 | 3.659 | -7.405 | -7.421 | -1154 | -1065 | -1095 | 1035 | 3659 | 3141 |  | GOUG | GENE | 04:44 | 04:58 | 04:54 | 66 | 119 | 7 | EXT | Задир. |  | (c)
34524.303 | 9.294 | 9.272 | -2.286 | -2.308 | -498 | -463 | -445 | 391 | 2270 | 3147 |  | GOUG | CIGR | 09:47 | 09:53 | 09:56 | 38 | 107 | 10 | EXT | Задир. |  | (c)
34537.959 | 0 | -0.025 | -11.29 | -11.315 | -358 | -112 | -85 | 187 |  | 3149 | Вышлифовка на шве | GWAN | CIGR | 11:22 | 00:02 | 00:06 | 45 | 545 | 11 | EXT | Вышлифовка на шве |  | (c)
34537.959 | 0 | -0.022 | -11.29 | -11.312 | -2050 | -1866 | -1750 | 181 |  | 3149 | Нарушение формы кольцевого шва | GWAN |  | 06:49 | 07:19 | 07:38 | 0 | 600 |  | EXT | Нарушение формы кольцевого шва |  | (c)
34549.249 | 0 | -0.025 | -11.12 | -11.145 | -897 | -654 | -623 | 349 |  | 3150 | Нарушение формы кольцевого шва | GWAN |  | 11:25 | 00:04 | 00:09 | 0 | 548 |  | EXT | Нарушение формы кольцевого шва |  | (c)
34549.249 | 0 | -0.019 | -11.12 | -11.139 | -148 | 41 | 284 | 0 |  | 3150 | Нарушение формы кольцевого шва | GWAN |  | 01:26 | 01:56 | 02:35 | 0 | 865 |  | EXT | Нарушение формы кольцевого шва |  | (c)
34549.249 | 0 | -0.019 | -11.12 | -11.139 | 773 | 1018 | 1248 | 508 |  | 3150 | Нарушение формы кольцевого шва | GWAN |  | 03:54 | 04:34 | 05:11 | 0 | 949 |  | EXT | Нарушение формы кольцевого шва |  | (c)
34549.249 | 0 | -0.026 | -11.12 | -11.146 | 1888 | 2012 | 2047 | 24 |  | 3150 | Нарушение формы кольцевого шва | GWAN |  | 06:54 | 07:14 | 07:20 | 0 | 319 |  | EXT | Нарушение формы кольцевого шва |  | (c)
34549.249 | 0 | -0.026 | -11.12 | -11.146 | -1916 | -1775 | -1482 | 315 |  | 3150 | Нарушение формы кольцевого шва | GWAN |  | 08:40 | 09:03 | 09:50 | 0 | 868 |  | EXT | Нарушение формы кольцевого шва |  | (c)
34572.857 | 1.248 | 1.237 | -10.302 | -10.313 | -2046 | -1974 | -1997 | 185 | 1237 | 3152 |  | CORR | CIGR | 08:33 | 08:45 | 08:41 | 19 | 97 | 13 | EXT |  | 0.89 | (c)
34609.641 | 4.372 | 4.276 | -6.908 | -7.004 | -94 | -43 | -33 | 0 | 4276 | 3155 |  | DENT | GENE | 06:09 | 06:18 | 06:19 | 168 | 120 | 0.4 | N/A | Глубина вмятины: 5 мм (0,4%). Линейка: 17 см в (428 см; 06:18 ч:мин) Аномалия находится вблизи продольного шва. |  | (c)
34697.349 | 0 | 0 | -11.38 | -11.38 | 885 | 1058 | 1080 | 885 | 0 | 3163 | Смещение кромок | GWAN |  | 05:01 | 05:29 | 05:33 | 0 | 389 | 22 | EXT | Смещение кромок Наружу Величина смещения - 3.5 мм. |  | (c)
34712.789 | 4.06 | 3.983 | -7.33 | -7.407 | 1569 | 1620 | 1619 | 562 | 3983 | 3164 |  | DENT | GENE | 01:20 | 01:28 | 01:28 | 130 | 99 | 0.6 | N/A | Глубина вмятины: 9 мм (0,6%). Линейка: 13 см в (398 см; 01:28 ч:мин) Аномалия находится на отводе. Аномалия находится вблизи дефекта потери металла. |  | (c)
34712.798 | 4.069 | 4.046 | -7.321 | -7.344 | 1544 | 1665 | 1632 | 510 | 4046 | 3164 |  | GOUG | CIGR | 01:16 | 01:36 | 01:30 | 36 | 176 | 9 | EXT | Аномалия находится на отводе. Задир. |  | (c)
34714.024 | 5.295 | 5.199 | -6.095 | -6.191 | -520 | -507 | -508 | 497 | 5199 | 3164 |  | CORR | AXGR | 07:43 | 07:45 | 07:45 | 172 | 23 | 10 | EXT | Аномалия находится на отводе. | 0.9 | (c)
34720.023 | 11.294 | 11.216 | -0.096 | -0.174 | -1211 | -1197 | -1200 | 1020 | 76 | 3164 |  | CORR | AXGR | 05:52 | 05:54 | 05:53 | 98 | 22 | 13 | EXT | Аномалия находится на отводе. | 0.89 | (c)
34739.878 | 8.069 | 7.774 | -2.531 | -2.826 | 623 | 1052 | 908 | 623 | 2505 | 3166 |  | GOUG | GENE | 08:39 | 09:49 | 09:25 | 321 | 571 | 9 | EXT | Зона задиров. |  | (c)
34822.52 | 2.951 | 2.88 | -7.909 | -7.98 | 2136 | 2160 | 2165 | 37 | 2880 | 3176 |  | CORR | GENE | 05:27 | 05:31 | 05:32 | 307 | 57 | 10 | EXT |  | 0.92 | (c)
34830.429 | 0 | -0.017 | -11.54 | -11.557 | 1308 | 1400 | 1617 | 305 |  | 3177 | Нарушение формы кольцевого шва | GWAN |  | 02:12 | 02:27 | 03:02 | 0 | 617 |  | EXT | Нарушение формы кольцевого шва |  | (c)
34865.193 | 0.604 | 0.528 | -10.726 | -10.802 | 2154 | 2203 | 2187 | 11 | 528 | 3180 |  | CORR | GENE | 07:59 | 08:07 | 08:04 | 636 | 66 | 12 | EXT |  | 0.96 | (c)
34918.506 | 0.087 | 0.056 | -2.853 | -2.884 | -1390 | -1327 | -1288 | 840 | 56 | 3185 |  | CORR | GENE | 05:19 | 05:30 | 05:36 | 54 | 204 | 10 | EXT | Аномалия находится на упругопластическом изгибе: R=403 D, максимальное растяжение на 6.3 час. | 0.89 | (c)
34931.66 | 10.301 | 9.368 | -1.129 | -2.062 | -715 | -463 | -558 | 402 | 62 | 3186 |  | CORR | GENE | 07:33 | 08:14 | 07:58 | 2000 | 314 | 10 | EXT | Аномалия находится на отводе. | 0.97 | (c)
34981.503 | 3.414 | 3.315 | -7.836 | -7.935 | -1351 | -1101 | -965 | 580 | 3315 | 3191 |  | CORR | GENE | 05:03 | 05:44 | 06:05 | 139 | 770 | 11 | EXT |  | 0.9 | (c)
35087.182 | 7.963 | 7.942 | -3.067 | -3.088 | -88 | -40 | -32 | 0 | 3052 | 3200 |  | GOUG | CIGR | 02:41 | 02:49 | 02:50 | 36 | 111 | 9 | EXT | Аномалия находится на отводе. Задир. |  | (c)
35090.249 | 0 | -0.015 | -11.2 | -11.215 | -598 | -349 | -423 | 247 |  | 3201 | Вышлифовка на шве | GWAN | GENE | 07:56 | 08:37 | 08:25 | 49 | 351 | 11 | EXT | Вышлифовка на шве Аномалия находится на отводе. |  | (c)
35124.219 | 0 | -0.028 | -10.83 | -10.858 | -267 | -133 | -103 | 0 |  | 3204 | Нарушение формы кольцевого шва | GWAN |  | 07:56 | 08:18 | 08:23 | 0 | 328 |  | EXT | Нарушение формы кольцевого шва |  | (c)
35145.206 | 10.157 | 10.141 | -1.363 | -1.379 | 200 | 301 | 308 | 200 | 1352 | 3205 |  | CORR | CIGR | 04:15 | 04:31 | 04:33 | 27 | 217 | 10 | EXT |  | 0.89 | (c)
35154.452 | 7.883 | 7.864 | -3.087 | -3.106 | -699 | -594 | -601 | 504 | 3074 | 3206 |  | CORR | CIGR | 04:59 | 05:16 | 05:15 | 32 | 194 | 10 | EXT |  | 0.89 | (c)
35169.629 | 0.48 | 0.397 | -11.05 | -11.133 | -382 | -290 | -204 | 27 | 397 | 3208 |  | CORR | GENE | 04:45 | 05:00 | 05:14 | 106 | 356 | 10 | EXT |  | 0.89 | (c)
35180.841 | 0.162 | 0.084 | -10.688 | -10.766 | -1009 | -706 | -637 | 264 | 84 | 3209 |  | CORR | GENE | 04:47 | 05:36 | 05:47 | 112 | 745 | 10 | EXT |  | 0.89 | (c)
35242.037 | 5.028 | 4.515 | -6.472 | -6.985 | 1363 | 1914 | 1909 | 0 | 4515 | 3214 |  | ARTD | GENE | 00:49 | 02:18 | 02:18 | 542 | 1092 |  | EXT | Эквивалент потери металла 10%. Аномалия находится на отводе. От изолировочной машины. |  | (c)
35245.817 | 8.808 | 8.795 | -2.692 | -2.705 | -1108 | -1048 | -1032 | 956 | 2676 | 3214 |  | CORR | CIGR | 06:11 | 06:20 | 06:23 | 29 | 152 | 10 | EXT | Аномалия находится на отводе. | 0.89 | (c)
35246.535 | 9.526 | 9.504 | -1.974 | -1.996 | -1322 | -1113 | -1207 | 909 | 1951 | 3214 |  | CORR | CIGR | 05:36 | 06:10 | 05:55 | 45 | 229 | 10 | EXT | Аномалия находится на отводе. | 0.89 | (c)
35292.57 | 0.141 | 0.124 | -11.299 | -11.316 | 1901 | 1992 | 1994 | 143 | 124 | 3219 |  | CORR | CIGR | 05:40 | 05:55 | 05:55 | 37 | 187 | 11 | EXT |  | 0.89 | (c)
35320.839 | 5.61 | 5.596 | -5.8 | -5.814 | -2023 | -1960 | -1958 | 208 | 5596 | 3221 |  | CORR | CIGR | 04:10 | 04:20 | 04:20 | 25 | 129 | 11 | EXT | Аномалия находится на упругопластическом изгибе: R=453 D, максимальное растяжение на 5.5 час. | 0.89 | (c)
35326.049 | 10.82 | 10.761 | -0.59 | -0.649 | -1990 | -1676 | -1764 | 241 | 533 | 3221 |  | CORR | GENE | 04:15 | 05:05 | 04:51 | 116 | 452 | 11 | EXT | Аномалия находится на упругопластическом изгибе: R=955 D, максимальное растяжение на 4.3 час. | 0.89 | (c)
35326.365 | 11.136 | 11.132 | -0.274 | -0.278 | -580 | -567 | -568 | 556 | 259 | 3221 |  | CORR | PITT | 08:02 | 08:05 | 08:04 | 19 | 24 | 18 | EXT | Аномалия находится на упругопластическом изгибе: R=976 D, максимальное растяжение на 4.3 час. | 0.89 | (c)
35326.788 | 0.149 | 0.024 | -11.301 | -11.426 | 1030 | 1059 | 1082 | 1030 | 24 | 3222 |  | CORR | GENE | 04:39 | 04:43 | 04:47 | 186 | 104 | 10 | EXT |  | 0.9 | (c)
35342.278 | 4.189 | 4.172 | -7.341 | -7.358 | -707 | -584 | -563 | 420 | 4172 | 3223 |  | CORR | CIGR | 07:09 | 07:29 | 07:33 | 39 | 287 | 11 | EXT | Аномалия находится на отводе. | 0.89 | (c)
35428.497 | 0.088 | 0.06 | -10.732 | -10.76 | 455 | 587 | 623 | 455 | 60 | 3231 |  | CORR | GENE | 03:26 | 03:47 | 03:53 | 51 | 335 | 10 | EXT |  | 0.89 | (c)
35539.985 | 10.536 | 10.333 | -1.014 | -1.217 | -2092 | -2080 | -2048 | 138 | 852 | 3240 |  | CORR | GENE | 07:42 | 07:44 | 07:49 | 365 | 88 | 10 | EXT |  | 0.93 | (c)
35540.999 | 0 | -0.02 | -11.17 | -11.19 | -605 | -394 | -451 | 296 |  | 3241 | Нарушение формы кольцевого шва | GWAN |  | 01:21 | 01:55 | 01:46 | 0 | 309 |  | EXT | Нарушение формы кольцевого шва |  | (c)
35540.999 | 0 | -0.013 | -11.17 | -11.183 | -118 | 387 | 415 | 0 |  | 3241 | Нарушение формы кольцевого шва | GWAN |  | 02:39 | 04:01 | 04:05 | 0 | 1066 |  | EXT | Нарушение формы кольцевого шва |  | (c)
35540.999 | 0 | -0.023 | -11.17 | -11.193 | -2090 | -1426 | -1541 | 140 |  | 3241 | Нарушение формы кольцевого шва | GWAN |  | 09:21 | 11:08 | 10:50 | 0 | 1097 |  | EXT | Нарушение формы кольцевого шва |  | (c)
35545.837 | 4.838 | 4.803 | -6.332 | -6.367 | 172 | 261 | 286 | 172 | 4803 | 3241 |  | CORR | GENE | 03:26 | 03:41 | 03:45 | 103 | 228 | 11 | EXT |  | 0.89 | (c)
35659.517 | 6.758 | 6.339 | -4.242 | -4.661 | -2115 | -1906 | -1957 | 1800 | 4108 | 3251 |  | GOUG | GENE | 06:60 | 07:33 | 07:25 | 553 | 314 | 8 | EXT | Зона задиров. Аномалия находится на упругопластическом изгибе: R=516 D, максимальное растяжение на 5.7 час. |  | (c)
35703.227 | 4.858 | 4.812 | -6.892 | -6.938 | 598 | 999 | 921 | 598 | 4812 | 3255 |  | CORR | GENE | 03:32 | 04:36 | 04:24 | 113 | 645 | 10 | EXT |  | 0.89 | (c)
35704.89 | 6.521 | 6.508 | -5.229 | -5.242 | 634 | 999 | 896 | 634 | 5184 | 3255 |  | CORR | GENE | 03:37 | 04:36 | 04:20 | 58 | 524 | 11 | EXT |  | 0.89 | (c)
35717.032 | 6.913 | 6.898 | -3.287 | -3.302 | -2138 | -2015 | -2057 | 1976 | 3275 | 3256 |  | CORR | CIGR | 04:50 | 05:10 | 05:03 | 27 | 162 | 12 | EXT |  | 0.89 | (c)
35717.304 | 7.185 | 7.14 | -3.015 | -3.06 | -2114 | -1889 | -1955 | 1797 | 3013 | 3256 |  | CORR | CIGR | 04:54 | 05:30 | 05:19 | 47 | 317 | 10 | EXT |  | 0.89 | (c)
35719.184 | 9.065 | 8.783 | -1.135 | -1.417 | 2144 | -1212 | -1642 | 967 | 942 | 3256 |  | CORR | GENE | 04:21 | 07:19 | 06:10 | 475 | 1350 | 15 | EXT |  | 0.97 | (c)
35720.259 | 10.14 | 10.112 | -0.06 | -0.088 | -315 | -137 | -213 | 112 | 56 | 3256 |  | CORR | CIGR | 09:44 | 10:13 | 10:01 | 32 | 203 | 10 | EXT |  | 0.89 | (c)
35720.319 | 0 | -0.018 | -1.39 | -1.408 | 693 | 780 | 840 | 693 |  | 3257 | Нарушение формы кольцевого шва | GWAN |  | 01:33 | 01:47 | 01:56 | 0 | 293 |  | EXT | Нарушение формы кольцевого шва |  | (c)
35720.319 | 0 | -0.022 | -1.39 | -1.412 | 2098 | -2174 | -2130 | 0 |  | 3257 | Нарушение формы кольцевого шва | GWAN |  | 05:19 | 05:50 | 05:57 | 0 | 467 |  | EXT | Нарушение формы кольцевого шва |  | (c)
35720.319 | 0 | 0 | -1.39 | -1.39 | -1003 | -876 | -862 | 721 | 0 | 3257 | Непровар / утяжина | GWAN |  | 08:59 | 09:19 | 09:22 | 0 | 281 | 11 | INT | Непровар / утяжина |  | (c)
35721.682 | 1.363 | 1.337 | -0.027 | -0.053 | 2004 | 2151 | 2104 | 27 | 20 | 3257 |  | CORR | CIGR | 05:04 | 05:28 | 05:20 | 33 | 199 | 11 | EXT |  | 0.89 | (c)
35742.461 | 2.822 | 2.602 | -8.648 | -8.868 | 2084 | 2134 | 2109 | 96 | 2602 | 3260 |  | CORR | GENE | 05:11 | 05:19 | 05:15 | 280 | 50 | 10 | EXT |  | 0.92 | (c)
35775.258 | 1.729 | 1.517 | -9.061 | -9.273 | 1327 | 1344 | 1360 | 1327 | 1517 | 3263 |  | CORR | GENE | 05:10 | 05:13 | 05:15 | 365 | 65 | 10 | EXT |  | 0.93 | (c)
35777.497 | 3.968 | 3.904 | -6.822 | -6.886 | 1603 | 1782 | 1716 | 1603 | 3904 | 3263 |  | DENT | GENE | 05:54 | 06:23 | 06:13 | 165 | 227 | 0.5 | N/A | Глубина вмятины: 7 мм (0,5%). Линейка: 17 см в (390 см; 06:23 ч:мин) |  | (c)
35812.602 | 5.563 | 5.547 | -6.157 | -6.173 | -1525 | -1465 | -1451 | 1378 | 5547 | 3266 |  | CORR | CIGR | 06:14 | 06:24 | 06:26 | 28 | 147 | 12 | EXT |  | 0.89 | (c)
35817.185 | 10.146 | 10.009 | -1.574 | -1.711 | -1004 | -922 | -938 | 873 | 1129 | 3266 |  | CORR | GENE | 07:38 | 07:51 | 07:49 | 582 | 131 | 10 | EXT |  | 0.94 | (c)
35855.71 | 3.961 | 3.39 | -7.609 | -8.18 | 1870 | -2100 | -2220 | 1850 | 3390 | 3270 |  | GOUG | GENE | 06:35 | 07:54 | 07:35 | 909 | 742 | 12 | EXT | Зона задиров. |  | (c)
35867.079 | 3.76 | 3.745 | -7.59 | -7.605 | -1888 | -1801 | -1819 | 1750 | 3745 | 3271 |  | CORR | CIGR | 04:29 | 04:43 | 04:41 | 22 | 138 | 10 | EXT |  | 0.89 | (c)
35874.46 | 11.141 | 11.129 | -0.209 | -0.221 | -1616 | -1495 | -1533 | 1449 | 197 | 3271 |  | CORR | CIGR | 05:13 | 05:33 | 05:27 | 24 | 167 | 11 | EXT |  | 0.89 | (c)
35880.107 | 5.438 | 5.365 | -6.172 | -6.245 | 1117 | 1420 | 1309 | 1117 | 5365 | 3272 |  | CORR | GENE | 06:09 | 06:58 | 06:40 | 99 | 383 | 11 | EXT |  | 0.89 | (c)
35953.069 | 0 | -0.022 | -10.93 | -10.952 | 962 | 1422 | 1382 | 962 |  | 3279 | Нарушение формы кольцевого шва | GWAN |  | 05:44 | 06:58 | 06:52 | 0 | 840 |  | EXT | Нарушение формы кольцевого шва Аномалия находится на упругопластическом изгибе: R=635 D, максимальное растяжение на 7.7 час. |  | (c)
35953.876 | 0.807 | 0.785 | -10.123 | -10.145 | 784 | 1185 | 1033 | 784 | 785 | 3279 |  | CORR | GENE | 05:15 | 06:20 | 05:55 | 94 | 497 | 10 | EXT | Аномалия находится на упругопластическом изгибе: R=648 D, максимальное растяжение на 7.7 час. | 0.89 | (c)
35957.078 | 4.009 | 3.978 | -6.921 | -6.952 | 729 | 829 | 836 | 729 | 3978 | 3279 |  | CORR | GENE | 05:06 | 05:23 | 05:24 | 51 | 214 | 10 | EXT | Аномалия находится на упругопластическом изгибе: R=920 D, максимальное растяжение на 8.1 час. | 0.89 | (c)
35961.161 | 8.092 | 8.066 | -2.838 | -2.864 | 1002 | 1301 | 1211 | 1002 | 2807 | 3279 |  | CORR | GENE | 05:50 | 06:39 | 06:24 | 57 | 419 | 11 | EXT | Аномалия находится на упругопластическом изгибе: R=479 D, максимальное растяжение на 8.7 час. | 0.89 | (c)
35961.589 | 8.52 | 8.506 | -2.41 | -2.424 | 1626 | 1699 | 1706 | 1626 | 2394 | 3279 |  | CORR | CIGR | 07:31 | 07:43 | 07:44 | 30 | 161 | 10 | EXT | Аномалия находится на упругопластическом изгибе: R=465 D, максимальное растяжение на 8.8 час. | 0.89 | (c)
35961.697 | 8.628 | 8.619 | -2.302 | -2.311 | 1532 | 1573 | 1575 | 1532 | 2292 | 3279 |  | CORR | CIGR | 07:16 | 07:23 | 07:23 | 19 | 87 | 10 | EXT | Аномалия находится на упругопластическом изгибе: R=460 D, максимальное растяжение на 8.8 час. | 0.89 | (c)
35965.816 | 1.817 | 1.801 | -9.383 | -9.399 | 924 | 1015 | 1001 | 924 | 1801 | 3280 |  | CORR | CIGR | 05:17 | 05:32 | 05:30 | 41 | 154 | 14 | EXT | Аномалия находится на упругопластическом изгибе: R=426 D, максимальное растяжение на 9.1 час. | 0.89 | (c)
35986.379 | 11.18 | 11.161 | -0.37 | -0.389 | 365 | 460 | 421 | 365 | 364 | 3281 |  | CORR | CIGR | 05:43 | 05:58 | 05:52 | 25 | 111 | 10 | EXT |  | 0.89 | (c)
36006.242 | 7.763 | 7.758 | -3.817 | -3.822 | -1138 | -1065 | -1093 | 1048 | 3781 | 3283 |  | CORR | CIGR | 06:53 | 07:04 | 06:60 | 41 | 90 | 11 | EXT |  | 0.89 | (c)
36009.827 | 11.348 | 11.217 | -0.232 | -0.363 | -1758 | -1508 | -1503 | 1249 | 173 | 3283 |  | CORR | GENE | 05:13 | 05:53 | 05:54 | 190 | 509 | 10 | EXT |  | 0.9 | (c)
36009.872 | 11.393 | 10.769 | -0.187 | -0.811 | -1168 | -1119 | -1133 | 1098 | 81 | 3283 |  | CORR | GENE | 06:48 | 06:56 | 06:53 | 730 | 71 | 11 | EXT |  | 0.96 | (c)
36158.279 | 0 | -0.016 | -10.27 | -10.286 | -298 | 972 | 575 | 0 |  | 3297 | Нарушение формы кольцевого шва | GWAN |  | 05:22 | 08:47 | 07:43 | 0 | 1746 |  | EXT | Нарушение формы кольцевого шва Аномалия находится на отводе. |  | (c)
36158.279 | 0 | -0.023 | -10.27 | -10.293 | 1706 | 1805 | 1820 | 1706 |  | 3297 | Нарушение формы кольцевого шва | GWAN |  | 10:45 | 11:02 | 11:04 | 0 | 228 |  | EXT | Нарушение формы кольцевого шва Аномалия находится на отводе. |  | (c)
36179.609 | 0 | -0.021 | -11.1 | -11.121 | -1072 | 288 | 755 | 1072 |  | 3299 | Нарушение формы кольцевого шва | GWAN |  | 09:19 | 00:59 | 02:14 | 0 | 3654 |  | EXT | Нарушение формы кольцевого шва Аномалия находится на отводе. |  | (c)
36183.021 | 3.412 | 3.326 | -7.688 | -7.774 | -863 | -834 | -824 | 784 | 3326 | 3299 |  | GOUG | GENE | 09:53 | 09:58 | 09:59 | 140 | 79 | 15 | EXT | Аномалия находится на отводе. Задир. |  | (c)
36235.779 | 0 | -0.018 | -11.66 | -11.678 | -1556 | -809 | -938 | 320 |  | 3304 | Нарушение формы кольцевого шва | GWAN |  | 02:36 | 04:36 | 04:16 | 0 | 1237 |  | EXT | Нарушение формы кольцевого шва |  | (c)
36345.216 | 7.177 | 7.083 | -3.843 | -3.937 | -2114 | -2103 | -2092 | 116 | 3549 | 3313 |  | CORR | AXGR | 03:52 | 03:53 | 03:55 | 388 | 44 | 12 | EXT |  | 0.94 | (c)
36377.17 | 5.651 | 4.79 | -5.559 | -6.42 | -2136 | -2084 | -2099 | 94 | 4790 | 3316 |  | CORR | GENE | 07:30 | 07:38 | 07:36 | 1046 | 74 | 10 | EXT |  | 0.96 | (c)
36387.879 | 5.15 | 5.129 | -6.18 | -6.201 | -1965 | -1861 | -1862 | 266 | 5129 | 3317 |  | CORR | CIGR | 06:34 | 06:50 | 06:50 | 41 | 205 | 10 | EXT |  | 0.89 | (c)
36439.439 | 0 | -0.017 | -11.57 | -11.587 | 1203 | 1401 | 1472 | 489 |  | 3322 | Нарушение формы кольцевого шва | GWAN |  | 03:53 | 04:25 | 04:37 | 0 | 539 |  | EXT | Нарушение формы кольцевого шва Аномалия находится на упругопластическом изгибе: R=305 D, максимальное растяжение на 5.9 час. |  | (c)
36439.439 | 0 | -0.022 | -11.57 | -11.592 | -2036 | -1186 | -1409 | 195 |  | 3322 | Нарушение формы кольцевого шва | GWAN |  | 07:11 | 09:28 | 08:52 | 0 | 1255 |  | EXT | Нарушение формы кольцевого шва Аномалия находится на упругопластическом изгибе: R=305 D, максимальное растяжение на 5.9 час. |  | (c)
36439.439 | 0 | -0.022 | -11.57 | -11.592 | -713 | -628 | -522 | 330 |  | 3322 | Нарушение формы кольцевого шва | GWAN |  | 10:44 | 10:58 | 11:15 | 0 | 383 |  | EXT | Нарушение формы кольцевого шва Аномалия находится на упругопластическом изгибе: R=305 D, максимальное растяжение на 5.9 час. |  | (c)
36451.009 | 0 | 0 | -11.41 | -11.41 | -1690 | -1270 | -1361 | 540 | 0 | 3323 | Смещение кромок | GWAN |  | 05:34 | 06:42 | 06:27 | 0 | 660 | 18 | EXT | Смещение кромок Вовнутрь Величина смещения - 2.8 мм. Аномалия находится на упругопластическом изгибе: R=732 D, максимальное растяжение на 5.3 час. |  | (c)
36479.007 | 4.988 | 2.904 | -5.642 | -7.726 | 158 | 214 | 507 | 158 | 2904 | 3325 |  | GOUG | GENE | 04:59 | 05:08 | 05:56 | 2256 | 700 | 12 | EXT | Зона задиров. |  | (c)
36517.294 | 9.615 | 9.61 | -1.805 | -1.81 | 577 | 847 | 727 | 577 | 1724 | 3328 |  | CORR | GENE | 07:20 | 08:04 | 07:45 | 86 | 301 | 10 | EXT | Аномалия находится на упругопластическом изгибе: R=719 D, максимальное растяжение на 6.2 час. | 0.89 | (c)
36518.146 | 10.467 | 10.315 | -0.953 | -1.105 | 882 | 913 | 910 | 882 | 849 | 3328 |  | CORR | GENE | 08:10 | 08:15 | 08:14 | 256 | 56 | 10 | EXT | Аномалия находится на упругопластическом изгибе: R=632 D, максимальное растяжение на 6.2 час. | 0.91 | (c)
36559.358 | 6.359 | 6.264 | -5.331 | -5.426 | 2122 | 2139 | 2131 | 2122 | 5331 | 3332 |  | CORR | AXGR | 06:09 | 06:12 | 06:11 | 95 | 17 | 15 | EXT |  | 0.89 | (c)
36679.881 | 1.042 | 0.969 | -10.398 | -10.471 | 124 | 177 | 166 | 124 | 969 | 3343 |  | CORR | GENE | 06:23 | 06:31 | 06:29 | 168 | 86 | 10 | EXT | Аномалия находится на отводе. | 0.9 | (c)
36685.808 | 6.969 | 6.951 | -4.471 | -4.489 | -771 | -666 | -673 | 576 | 4447 | 3343 |  | CORR | CIGR | 03:58 | 04:15 | 04:14 | 42 | 195 | 10 | EXT | Аномалия находится на отводе. | 0.89 | (c)
36701.499 | 11.22 | 11.185 | -0.11 | -0.145 | 178 | 335 | 345 | 178 | 104 | 3344 |  | CORR | CIGR | 03:02 | 03:27 | 03:29 | 41 | 333 | 11 | EXT | Аномалия находится на упругопластическом изгибе: R=489 D, максимальное растяжение на 0.2 час. | 0.89 | (c)
36707.167 | 5.558 | 5.536 | -5.912 | -5.934 | 1749 | 1926 | 1956 | 68 | 5536 | 3345 |  | CORR | GENE | 05:45 | 06:14 | 06:19 | 134 | 414 | 11 | EXT | Аномалия находится на упругопластическом изгибе: R=475 D, максимальное растяжение на 0.9 час. | 0.9 | (c)
36794.612 | 2.803 | 2.574 | -8.777 | -9.006 | -1045 | -1015 | -1004 | 964 | 2574 | 3353 |  | CORR | GENE | 06:12 | 06:17 | 06:19 | 319 | 82 | 10 | EXT |  | 0.92 | (c)
36897.831 | 4.182 | 4.157 | -7.138 | -7.163 | -1421 | -1322 | -1338 | 1256 | 4157 | 3362 |  | CORR | CIGR | 03:01 | 03:17 | 03:15 | 40 | 164 | 12 | EXT |  | 0.89 | (c)
36901.648 | 7.999 | 7.92 | -3.321 | -3.4 | 451 | 464 | 465 | 451 | 3254 | 3362 |  | CORR | AXGR | 08:03 | 08:06 | 08:06 | 146 | 28 | 11 | EXT |  | 0.9 | (c)
36904.926 | 11.277 | 11.245 | -0.043 | -0.075 | -1243 | -1134 | -1147 | 1052 | 43 | 3362 |  | CORR | CIGR | 03:30 | 03:48 | 03:46 | 32 | 191 | 15 | EXT |  | 0.89 | (c)
36960.701 | 10.982 | 10.851 | -0.198 | -0.329 | 1577 | 1601 | 1602 | 1577 | 98 | 3367 |  | CORR | GENE | 06:28 | 06:32 | 06:32 | 231 | 51 | 13 | EXT |  | 0.92 | (c)
36960.823 | 11.104 | 11.068 | -0.076 | -0.112 | 1689 | 1858 | 1803 | 1689 | 69 | 3367 |  | CORR | CIGR | 06:46 | 07:13 | 07:04 | 43 | 229 | 12 | EXT |  | 0.89 | (c)
36984.195 | 0.076 | 0.053 | -11.144 | -11.167 | 1226 | 1303 | 1322 | 1226 | 53 | 3370 |  | CORR | CIGR | 02:30 | 02:42 | 02:45 | 38 | 192 | 10 | EXT |  | 0.89 | (c)
37002.235 | 6.896 | 6.837 | -4.554 | -4.613 | -854 | -779 | -737 | 620 | 4529 | 3371 |  | CORR | GENE | 07:15 | 07:27 | 07:34 | 84 | 234 | 17 | EXT | Аномалия находится на упругопластическом изгибе: R=784 D, максимальное растяжение на 5.7 час. | 0.89 | (c)
37003.447 | 8.108 | 8.088 | -3.342 | -3.362 | -776 | -697 | -653 | 530 | 3315 | 3371 |  | CORR | CIGR | 07:27 | 07:40 | 07:47 | 47 | 246 | 11 | EXT | Аномалия находится на упругопластическом изгибе: R=750 D, максимальное растяжение на 5.8 час. | 0.89 | (c)
37006.789 | 0 | -0.017 | -11.38 | -11.397 | 103 | 589 | 419 | 103 |  | 3372 | Нарушение формы кольцевого шва | GWAN |  | 03:16 | 04:35 | 04:07 | 0 | 631 |  | EXT | Нарушение формы кольцевого шва Аномалия находится на упругопластическом изгибе: R=578 D, максимальное растяжение на 5.9 час. |  | (c)
37006.789 | 0 | -0.012 | -11.38 | -11.392 | 1116 | 1281 | 1297 | 753 |  | 3372 | Нарушение формы кольцевого шва | GWAN |  | 05:60 | 06:26 | 06:29 | 0 | 361 |  | EXT | Нарушение формы кольцевого шва Аномалия находится на упругопластическом изгибе: R=578 D, максимальное растяжение на 5.9 час. |  | (c)
37006.789 | 0 | 0 | -11.38 | -11.38 | -2153 | -1930 | -1312 | 78 | 0 | 3372 | Смещение кромок | GWAN |  | 09:12 | 09:48 | 11:28 | 0 | 1681 | 15 | EXT | Смещение кромок Вовнутрь Величина смещения - 2.3 мм. Аномалия находится на упругопластическом изгибе: R=578 D, максимальное растяжение на 5.9 час. |  | (c)
37084.399 | 0 | -0.005 | -11.37 | -11.375 | 467 | 1869 | 1368 | 0 |  | 3380 | Нарушение формы кольцевого шва | GWAN |  | 01:53 | 05:39 | 04:19 | 0 | 1804 |  | EXT | Нарушение формы кольцевого шва |  | (c)
37084.399 | 0 | -0.016 | -11.37 | -11.386 | -2070 | -2029 | -1015 | 39 |  | 3380 | Нарушение формы кольцевого шва | GWAN |  | 07:04 | 07:10 | 09:54 | 0 | 2109 |  | EXT | Нарушение формы кольцевого шва |  | (c)
37096.415 | 0.646 | 0.614 | -10.694 | -10.726 | 314 | 406 | 421 | 314 | 614 | 3381 |  | CORR | GENE | 05:24 | 05:39 | 05:42 | 50 | 214 | 11 | EXT |  | 0.89 | (c)
37109.654 | 2.545 | 2.529 | -8.525 | -8.541 | 705 | 749 | 781 | 705 | 2529 | 3382 |  | CORR | CIGR | 07:21 | 07:28 | 07:33 | 35 | 150 | 11 | EXT |  | 0.89 | (c)
37109.777 | 2.668 | 2.631 | -8.402 | -8.439 | -564 | -363 | -408 | 251 | 2631 | 3382 |  | CORR | GENE | 03:56 | 04:29 | 04:22 | 82 | 313 | 10 | EXT |  | 0.89 | (c)
37112.41 | 5.301 | 5.061 | -5.769 | -6.009 | 757 | 897 | 860 | 757 | 5061 | 3382 |  | CORR | GENE | 07:30 | 07:52 | 07:46 | 619 | 205 | 10 | EXT |  | 0.95 | (c)
37113.284 | 6.175 | 6.161 | -4.895 | -4.909 | 675 | 877 | 841 | 675 | 4844 | 3382 |  | CORR | GENE | 07:16 | 07:49 | 07:43 | 65 | 331 | 10 | EXT |  | 0.89 | (c)
37128.49 | 10.311 | 10.267 | -0.899 | -0.943 | 1758 | 1894 | 1837 | 1758 | 891 | 3383 |  | CORR | GENE | 04:53 | 05:15 | 05:06 | 52 | 158 | 10 | EXT |  | 0.89 | (c)
37129.166 | 10.987 | 10.963 | -0.223 | -0.247 | 1502 | 1723 | 1683 | 1502 | 202 | 3383 |  | CORR | CIGR | 04:12 | 04:47 | 04:41 | 45 | 362 | 13 | EXT |  | 0.89 | (c)
37137.778 | 8.389 | 8.364 | -2.951 | -2.976 | 935 | 1031 | 1020 | 935 | 2938 | 3384 |  | CORR | CIGR | 04:10 | 04:25 | 04:24 | 38 | 171 | 10 | EXT |  | 0.89 | (c)
37152.069 | 0 | -0.017 | -11.57 | -11.587 | 350 | 1136 | 826 | 350 |  | 3386 | Нарушение формы кольцевого шва | GWAN |  | 10:31 | 00:38 | 11:48 | 0 | 953 |  | EXT | Нарушение формы кольцевого шва |  | (c)
37152.069 | 0 | -0.016 | -11.57 | -11.586 | 1522 | 1836 | 1882 | 0 |  | 3386 | Нарушение формы кольцевого шва | GWAN |  | 01:40 | 02:31 | 02:39 | 0 | 721 |  | EXT | Нарушение формы кольцевого шва |  | (c)
37152.069 | 0 | -0.011 | -11.57 | -11.581 | -1867 | -1613 | -1416 | 364 |  | 3386 | Нарушение формы кольцевого шва | GWAN |  | 04:33 | 05:14 | 05:46 | 0 | 901 |  | EXT | Нарушение формы кольцевого шва |  | (c)
37152.069 | 0 | -0.018 | -11.57 | -11.588 | -777 | -393 | -301 | 0 |  | 3386 | Нарушение формы кольцевого шва | GWAN |  | 07:29 | 08:31 | 08:46 | 0 | 954 |  | EXT | Нарушение формы кольцевого шва |  | (c)
37178.866 | 4.197 | 4.18 | -7.293 | -7.31 | -1203 | -1143 | -1150 | 1027 | 4180 | 3388 |  | CORR | CIGR | 07:57 | 08:07 | 08:05 | 29 | 107 | 10 | EXT | Аномалия находится на упругопластическом изгибе: R=608 D, максимальное растяжение на 7 час. | 0.89 | (c)
37297.03 | 9.071 | 9.059 | -2.579 | -2.591 | 1991 | 2058 | 2039 | 1991 | 2571 | 3398 |  | GOUG | CIGR | 11:45 | 11:56 | 11:53 | 20 | 96 | 10 | EXT | Аномалия находится на отводе. Задир. |  | (c)
37318.985 | 7.676 | 7.646 | -4.014 | -4.044 | 1112 | 1189 | 1208 | 1112 | 4013 | 3400 |  | CORR | CIGR | 05:00 | 05:12 | 05:16 | 31 | 192 | 13 | EXT | Аномалия находится на упругопластическом изгибе: R=631 D, максимальное растяжение на 6.7 час. | 0.89 | (c)
37334.476 | 11.477 | 11.464 | -0.123 | -0.136 | 1594 | 1652 | 1683 | 1594 | 95 | 3401 |  | CORR | CIGR | 04:38 | 04:48 | 04:53 | 41 | 180 | 11 | EXT | Аномалия находится на упругопластическом изгибе: R=631 D, максимальное растяжение на 0.5 час. | 0.89 | (c)
37409.363 | 8.024 | 7.684 | -2.816 | -3.156 | -1268 | -1214 | -1199 | 1129 | 2527 | 3408 |  | CORR | GENE | 07:29 | 07:37 | 07:40 | 629 | 139 | 14 | EXT |  | 0.97 | (c)
37412.179 | 0 | -0.014 | -11.25 | -11.264 | 408 | 693 | 613 | 408 |  | 3409 | Нарушение формы кольцевого шва | GWAN |  | 05:53 | 06:38 | 06:25 | 0 | 409 |  | EXT | Нарушение формы кольцевого шва |  | (c)
37412.719 | 0.54 | 0.344 | -10.71 | -10.906 | -140 | -106 | -115 | 90 | 344 | 3409 | Металлургический дефект | MIAN | GENE | 04:24 | 04:29 | 04:28 | 267 | 50 |  | INT | Металлургический дефект Эквивалент потери металла 11%. |  | (c)
37412.992 | 0.813 | 0.803 | -10.437 | -10.447 | 193 | 261 | 257 | 193 | 803 | 3409 |  | CORR | GENE | 05:18 | 05:29 | 05:28 | 78 | 127 | 10 | EXT |  | 0.89 | (c)
37437.421 | 2.472 | 2.152 | -9.308 | -9.628 | 18 | 41 | 62 | 18 | 2152 | 3411 |  | CORR | GENE | 03:36 | 03:40 | 03:44 | 475 | 88 | 11 | EXT |  | 0.94 | (c)
37438.114 | 3.165 | 3.135 | -8.615 | -8.645 | 1221 | 1291 | 1316 | 1221 | 3135 | 3411 |  | CORR | CIGR | 06:51 | 07:02 | 07:06 | 36 | 190 | 13 | EXT |  | 0.89 | (c)
37446.63 | 11.681 | 10.349 | -0.099 | -1.431 | 1280 | 1392 | 1364 | 1280 | 23 | 3411 |  | CORR | GENE | 07:00 | 07:18 | 07:14 | 1408 | 168 | 11 | EXT |  | 0.97 | (c)
37446.844 | 0.115 | 0.098 | -11.365 | -11.382 | 1372 | 1786 | 1854 | 0 | 98 | 3412 |  | CORR | CIGR | 02:14 | 03:21 | 03:32 | 40 | 964 | 12 | EXT |  | 0.89 | (c)
37446.851 | 0.122 | 0.113 | -11.358 | -11.367 | -1636 | -1364 | -1447 | 595 | 113 | 3412 |  | CORR | CIGR | 06:09 | 06:53 | 06:39 | 25 | 378 | 15 | EXT |  | 0.89 | (c)
37463.369 | 5.16 | 4.96 | -6.33 | -6.53 | 2130 | 2153 | 2154 | 52 | 4960 | 3413 |  | SCC | GENE | 07:35 | 07:39 | 07:39 | 404 | 48 | 25 | EXT | Аномалия находится в зоне сварного шва. | 1 | (b)
37471.718 | 2.019 | 1.866 | -9.461 | -9.614 | 1738 | 1788 | 1792 | 384 | 1866 | 3414 |  | CORR | GENE | 03:13 | 03:21 | 03:21 | 324 | 108 | 14 | EXT |  | 0.94 | (c)
37496.149 | 3.56 | 3.557 | -7.99 | -7.993 | 1940 | 2036 | 2045 | 80 | 3557 | 3416 |  | CORR | CIGR | 03:51 | 04:07 | 04:08 | 17 | 210 | 11 | EXT |  | 0.89 | (c)
37497.246 | 4.657 | 4.652 | -6.893 | -6.898 | -1353 | -1268 | -1275 | 878 | 4652 | 3416 |  | CORR | CIGR | 06:60 | 07:13 | 07:12 | 28 | 155 | 10 | EXT |  | 0.89 | (c)
37523.73 | 8.321 | 8.306 | -2.839 | -2.854 | 1375 | 1455 | 1447 | 712 | 2821 | 3418 |  | CORR | CIGR | 06:16 | 06:29 | 06:27 | 33 | 143 | 10 | EXT |  | 0.89 | (c)
37526.569 | 0 | -0.026 | -11.12 | -11.146 | 1139 | 1826 | 1483 | 403 |  | 3419 | Нарушение формы кольцевого шва | GWAN |  | 00:35 | 02:26 | 01:31 | 0 | 688 |  | EXT | Нарушение формы кольцевого шва |  | (c)
37526.569 | 0 | -0.017 | -11.12 | -11.137 | 2200 | -2060 | -1897 | 0 |  | 3419 | Нарушение формы кольцевого шва | GWAN |  | 03:26 | 03:59 | 04:25 | 0 | 727 |  | EXT | Нарушение формы кольцевого шва |  | (c)
37526.569 | 0 | -0.023 | -11.12 | -11.143 | -1205 | -808 | -751 | 297 |  | 3419 | Нарушение формы кольцевого шва | GWAN |  | 06:17 | 07:21 | 07:30 | 0 | 909 |  | EXT | Нарушение формы кольцевого шва |  | (c)
37526.569 | 0 | -0.026 | -11.12 | -11.146 | -226 | 457 | 236 | 0 |  | 3419 | Нарушение формы кольцевого шва | GWAN |  | 08:55 | 10:45 | 10:09 | 0 | 923 |  | EXT | Нарушение формы кольцевого шва |  | (c)
37528.267 | 1.698 | 1.686 | -9.422 | -9.434 | -14 | 13 | 42 | 0 | 1686 | 3419 |  | GOUG | CIGR | 09:29 | 09:33 | 09:38 | 43 | 114 | 9 | EXT | Задир. |  | (c)
37530.293 | 3.724 | 3.706 | -7.396 | -7.414 | -113 | -2 | -26 | 0 | 3706 | 3419 |  | GOUG | CIGR | 09:13 | 09:31 | 09:27 | 40 | 175 | 12 | EXT | Задир. |  | (b)
37583.009 | 10.93 | 10.915 | -0.35 | -0.365 | 1225 | 1322 | 1288 | 1225 | 337 | 3423 |  | CORR | CIGR | 00:50 | 01:06 | 01:00 | 28 | 126 | 13 | EXT |  | 0.89 | (c)
37583.269 | 11.19 | 11.173 | -0.09 | -0.107 | 1186 | 1261 | 1263 | 1186 | 70 | 3423 |  | CORR | CIGR | 00:43 | 00:56 | 00:56 | 37 | 155 | 10 | EXT |  | 0.89 | (c)
37583.294 | 11.215 | 11.206 | -0.065 | -0.074 | -1716 | -1611 | -1642 | 1569 | 56 | 3423 |  | CORR | CIGR | 04:55 | 05:12 | 05:07 | 18 | 147 | 14 | EXT |  | 0.89 | (c)
37590.307 | 6.948 | 6.922 | -4.512 | -4.538 | -1764 | -1687 | -1668 | 467 | 4492 | 3424 |  | CORR | CIGR | 05:37 | 05:49 | 05:52 | 46 | 192 | 10 | EXT |  | 0.89 | (c)
37596.848 | 2.029 | 0.788 | -9.351 | -10.592 | -2215 | -2188 | -2182 | 16 | 788 | 3425 |  | SCC | GENE | 05:53 | 05:57 | 05:58 | 1315 | 65 | 10 | EXT | Аномалия находится в зоне сварного шва. | 1 | (a)
37596.848 | 2.029 | 0.788 | -9.351 | -10.592 | -2215 | -2188 | -2182 | 16 | 788 | 3425 |  | CORR | GENE | 05:53 | 05:57 | 05:58 | 1315 | 65 | 10 | EXT |  | 0.96 | (c)
37597.565 | 2.746 | 2.57 | -8.634 | -8.81 | -2163 | -2140 | -2142 | 68 | 2570 | 3425 |  | SCC | AXGR | 06:02 | 06:05 | 06:05 | 307 | 41 | 31 | EXT | Аномалия находится в зоне сварного шва. | 1.04 | (a)
37598.406 | 3.587 | 3.452 | -7.793 | -7.928 | -2163 | -2148 | -2146 | 67 | 3452 | 3425 |  | SCC | AXGR | 06:01 | 06:04 | 06:04 | 307 | 34 | 32 | EXT | Аномалия находится в зоне сварного шва. | 1.06 | (a)
37603.713 | 8.894 | 8.245 | -2.486 | -3.135 | -2228 | -2207 | -2184 | 3 | 2423 | 3425 |  | CORR | GENE | 05:51 | 05:54 | 05:58 | 712 | 88 | 13 | EXT |  | 0.97 | (c)
37687.38 | 3.671 | 3.668 | -7.759 | -7.762 | -1416 | -1333 | -1349 | 815 | 3668 | 3434 |  | CORR | CIGR | 06:03 | 06:17 | 06:14 | 26 | 134 | 11 | EXT |  | 0.89 | (c)
37691.573 | 7.864 | 7.713 | -3.566 | -3.717 | 8 | 8 | 21 | 8 | 3555 | 3434 |  | LWAN | AXGR | 09:53 | 09:53 | 09:55 | 162 | 25 |  | EXT | Эквивалент потери металла 10%. |  | (c)
37696.174 | 1.035 | 0.928 | -10.035 | -10.142 | -2220 | -2190 | -2198 | 10 | 928 | 3435 |  | CORR | AXGR | 05:31 | 05:36 | 05:34 | 433 | 44 | 12 | EXT |  | 0.94 | (c)
37696.978 | 1.839 | 1.198 | -9.231 | -9.872 | 2191 | 2208 | 2204 | 13 | 1198 | 3435 |  | LWAN | AXGR | 05:23 | 05:25 | 05:25 | 1453 | 27 |  | EXT | Эквивалент потери металла 18%. |  | (c)
37706.209 | 0 | -0.024 | -11.55 | -11.574 | -478 | -44 | -117 | 0 |  | 3436 | Нарушение формы кольцевого шва | GWAN |  | 00:09 | 01:19 | 01:07 | 0 | 721 |  | EXT | Нарушение формы кольцевого шва |  | (c)
37706.209 | 0 | -0.011 | -11.55 | -11.561 | 337 | 450 | 464 | 337 |  | 3436 | Нарушение формы кольцевого шва | GWAN |  | 02:20 | 02:39 | 02:41 | 0 | 254 |  | EXT | Нарушение формы кольцевого шва |  | (c)
37706.209 | 0 | -0.006 | -11.55 | -11.556 | 1269 | 1353 | 1428 | 644 |  | 3436 | Нарушение формы кольцевого шва | GWAN |  | 04:51 | 05:04 | 05:16 | 0 | 318 |  | EXT | Нарушение формы кольцевого шва |  | (c)
37752.508 | 0.999 | 0.91 | -10.131 | -10.22 | -2177 | -2150 | -2153 | 53 | 910 | 3440 |  | CORR | GENE | 03:32 | 03:36 | 03:36 | 365 | 49 | 10 | EXT |  | 0.93 | (c)
37753.145 | 1.636 | 1.527 | -9.494 | -9.603 | -2174 | -2125 | -2138 | 56 | 1527 | 3440 |  | CORR | GENE | 03:32 | 03:40 | 03:38 | 402 | 72 | 11 | EXT |  | 0.93 | (c)
37770.821 | 8.182 | 7.782 | -3.218 | -3.618 | 2101 | 2148 | 2140 | 52 | 2779 | 3441 |  | CORR | GENE | 06:27 | 06:35 | 06:33 | 839 | 77 | 12 | EXT |  | 0.97 | (c)
37771.723 | 9.084 | 9.076 | -2.316 | -2.324 | 1685 | 2013 | 1948 | 19 | 2220 | 3441 |  | CORR | GENE | 05:20 | 06:13 | 06:02 | 104 | 526 | 10 | EXT |  | 0.89 | (c)
37773.008 | 10.369 | 9.477 | -1.031 | -1.923 | 2109 | 2141 | 2146 | 47 | 749 | 3441 |  | CORR | GENE | 06:28 | 06:34 | 06:34 | 1174 | 75 | 11 | EXT |  | 0.97 | (c)
37773.829 | 11.19 | 10.778 | -0.21 | -0.622 | 2083 | 2121 | 2137 | 40 | 130 | 3441 |  | CORR | GENE | 06:24 | 06:30 | 06:33 | 492 | 107 | 12 | EXT |  | 0.95 | (c)
37774.144 | 0.105 | 0.02 | -11.355 | -11.44 | 1317 | 1587 | 1619 | 310 | 20 | 3442 |  | CORR | GENE | 04:57 | 05:40 | 05:45 | 110 | 603 | 11 | EXT |  | 0.89 | (c)
37844.935 | 2.286 | 2.274 | -9.344 | -9.356 | -1461 | -1386 | -1379 | 1297 | 2274 | 3448 |  | CORR | CIGR | 05:21 | 05:33 | 05:34 | 28 | 164 | 11 | EXT | Аномалия находится на упругопластическом изгибе: R=734 D, максимальное растяжение на 6 час. | 0.89 | (c)
37888.853 | 0.024 | 0.016 | -11.256 | -11.264 | -1720 | -1442 | -1494 | 511 | 16 | 3452 |  | CORR | CIGR | 05:28 | 06:12 | 06:04 | 24 | 452 | 13 | EXT |  | 0.89 | (c)
37895.61 | 6.781 | 6.77 | -4.499 | -4.51 | -1948 | -1868 | -1906 | 283 | 4492 | 3452 |  | CORR | CIGR | 04:51 | 05:04 | 04:58 | 18 | 83 | 13 | EXT |  | 0.89 | (c)
37906.501 | 6.392 | 6.285 | -5.168 | -5.275 | 2126 | 2195 | 2167 | 22 | 4948 | 3453 |  | CORR | GENE | 07:11 | 07:23 | 07:18 | 327 | 82 | 13 | EXT |  | 0.93 | (c)
37923.268 | 0.059 | 0.032 | -11.451 | -11.478 | 1607 | 1623 | 1817 | 203 | 32 | 3455 |  | CORR | CIGR | 05:46 | 05:49 | 06:20 | 31 | 421 | 11 | EXT |  | 0.89 | (c)
37927.941 | 4.732 | 4.709 | -6.778 | -6.801 | 1858 | 1995 | 1980 | 128 | 4709 | 3455 |  | CORR | GENE | 06:27 | 06:49 | 06:46 | 64 | 244 | 10 | EXT |  | 0.89 | (c)
37968.452 | 10.963 | 10.547 | -0.517 | -0.933 | 2213 | -2190 | -2196 | 0 | 205 | 3458 |  | CORR | GENE | 05:24 | 05:33 | 05:32 | 728 | 105 | 12 | EXT |  | 0.96 | (c)
37969.258 | 0.289 | 0.276 | -11.021 | -11.034 | -1709 | -1619 | -1664 | 522 | 276 | 3459 |  | CORR | CIGR | 05:48 | 06:02 | 05:55 | 19 | 90 | 10 | EXT |  | 0.89 | (c)
37980.279 | 0 | -0.026 | -11.46 | -11.486 | -764 | -515 | -506 | 249 |  | 3460 | Нарушение формы кольцевого шва | GWAN |  | 00:05 | 00:45 | 00:47 | 0 | 515 |  | EXT | Нарушение формы кольцевого шва |  | (c)
37980.279 | 0 | -0.017 | -11.46 | -11.477 | 959 | 1335 | 1380 | 429 |  | 3460 | Нарушение формы кольцевого шва | GWAN |  | 04:43 | 05:44 | 05:51 | 0 | 843 |  | EXT | Нарушение формы кольцевого шва |  | (c)
37980.279 | 0 | -0.038 | -11.46 | -11.498 | 2105 | 2223 | 2227 | 0 |  | 3460 | Нарушение формы кольцевого шва | GWAN |  | 07:48 | 08:07 | 08:08 | 0 | 244 |  | EXT | Нарушение формы кольцевого шва |  | (c)
37980.279 | 0 | -0.041 | -11.46 | -11.501 | -1956 | -1838 | -1729 | 275 |  | 3460 | Нарушение формы кольцевого шва | GWAN |  | 08:53 | 09:12 | 09:29 | 0 | 454 |  | EXT | Нарушение формы кольцевого шва |  | (c)
38007.537 | 4.438 | 4.401 | -6.912 | -6.949 | 1331 | 1394 | 1378 | 1331 | 4401 | 3462 |  | GOUG | GENE | 06:38 | 06:48 | 06:46 | 74 | 94 | 10 | EXT | Задир. |  | (c)
38063.156 | 2.507 | 2.448 | -8.983 | -9.042 | 2119 | 2145 | 2132 | 86 | 2448 | 3467 |  | CORR | AXGR | 08:18 | 08:22 | 08:20 | 109 | 26 | 11 | EXT |  | 0.89 | (c)
38083.395 | 11.256 | 11.146 | -0.084 | -0.194 | 1179 | 1209 | 1204 | 1000 | 30 | 3468 |  | CORR | GENE | 04:59 | 05:04 | 05:03 | 164 | 52 | 10 | EXT |  | 0.9 | (c)
38083.479 | 0 | -0.018 | -11.24 | -11.258 | 258 | 444 | 487 | 258 |  | 3469 | Нарушение формы кольцевого шва | GWAN |  | 01:05 | 01:35 | 01:42 | 0 | 457 |  | EXT | Нарушение формы кольцевого шва |  | (c)
38083.479 | 0 | -0.009 | -11.24 | -11.249 | 1127 | 1698 | 1536 | 285 |  | 3469 | Нарушение формы кольцевого шва | GWAN |  | 03:25 | 04:58 | 04:31 | 0 | 819 |  | EXT | Нарушение формы кольцевого шва |  | (c)
38083.479 | 0 | -0.023 | -11.24 | -11.263 | -2039 | -2035 | -1880 | 192 |  | 3469 | Нарушение формы кольцевого шва | GWAN |  | 06:54 | 06:55 | 07:20 | 0 | 317 |  | EXT | Нарушение формы кольцевого шва |  | (c)
38083.479 | 0 | -0.034 | -11.24 | -11.274 | -1387 | -863 | -875 | 364 |  | 3469 | Нарушение формы кольцевого шва | GWAN |  | 08:40 | 10:04 | 10:02 | 0 | 1023 |  | EXT | Нарушение формы кольцевого шва |  | (c)
38084.855 | 1.376 | 1.145 | -9.864 | -10.095 | 1484 | 1504 | 1526 | 663 | 1145 | 3469 |  | CORR | GENE | 04:23 | 04:26 | 04:30 | 387 | 84 | 10 | EXT |  | 0.93 | (c)
38089.038 | 5.559 | 5.532 | -5.681 | -5.708 | 1548 | 1757 | 1707 | 364 | 5532 | 3469 |  | CORR | GENE | 04:33 | 05:07 | 04:59 | 62 | 318 | 10 | EXT |  | 0.89 | (c)
38117.68 | 0.251 | 0.155 | -10.959 | -11.055 | 6 | 26 | 32 | 6 | 155 | 3472 |  | CORR | GENE | 04:53 | 04:56 | 04:57 | 184 | 52 | 13 | EXT |  | 0.91 | (c)
38118.396 | 0.967 | 0.835 | -10.243 | -10.375 | -3 | 26 | 31 | 0 | 835 | 3472 |  | CORR | GENE | 04:51 | 04:56 | 04:57 | 319 | 67 | 13 | EXT |  | 0.93 | (c)
38119.366 | 1.937 | 1.876 | -9.273 | -9.334 | -213 | -199 | -201 | 188 | 1876 | 3472 |  | CORR | AXGR | 04:17 | 04:19 | 04:19 | 152 | 25 | 13 | EXT |  | 0.9 | (c)
38119.76 | 2.331 | 2.13 | -8.879 | -9.08 | 0 | 17 | 20 | 0 | 2130 | 3472 |  | CORR | AXGR | 04:52 | 04:54 | 04:55 | 331 | 39 | 13 | EXT |  | 0.93 | (c)
38120.389 | 2.96 | 2.511 | -8.25 | -8.699 | -181 | -78 | -127 | 74 | 2511 | 3472 |  | CORR | GENE | 04:22 | 04:39 | 04:31 | 983 | 107 | 11 | EXT |  | 0.97 | (c)
38162.993 | 0.024 | 0.019 | -10.966 | -10.971 | 1268 | 1530 | 1473 | 1268 | 19 | 3476 |  | CORR | CIGR | 05:27 | 06:10 | 06:00 | 18 | 409 | 12 | EXT |  | 0.89 | (c)
38283.201 | 6.282 | 6.168 | -5.428 | -5.542 | -33 | -13 | -19 | 4 | 5277 | 3486 |  | LWAN | AXGR | 10:45 | 10:48 | 10:48 | 265 | 29 |  | EXT | Эквивалент потери металла 10%. |  | (c)
38379.779 | 0 | -0.035 | -11.47 | -11.505 | 1240 | 1568 | 1668 | 1240 |  | 3495 | Нарушение формы кольцевого шва | GWAN |  | 11:31 | 00:24 | 00:41 | 0 | 858 |  | EXT | Нарушение формы кольцевого шва |  | (c)
38399.441 | 8.192 | 8.178 | -3.468 | -3.482 | 1721 | 1817 | 1783 | 1721 | 3463 | 3496 |  | CORR | CIGR | 06:04 | 06:20 | 06:14 | 19 | 125 | 10 | EXT |  | 0.89 | (c)
38399.503 | 8.254 | 8.233 | -3.406 | -3.427 | 1472 | 1545 | 1557 | 1472 | 3404 | 3496 |  | CORR | CIGR | 05:24 | 05:36 | 05:38 | 23 | 171 | 10 | EXT |  | 0.89 | (c)
38400.333 | 9.084 | 9.066 | -2.576 | -2.594 | 1534 | 1613 | 1574 | 1534 | 2570 | 3496 |  | CORR | CIGR | 05:34 | 05:47 | 05:40 | 24 | 80 | 11 | EXT |  | 0.89 | (c)
38425.829 | 0 | -0.014 | -11.44 | -11.454 | 1350 | 1447 | 1544 | 492 |  | 3499 | Нарушение формы кольцевого шва | GWAN |  | 02:27 | 02:43 | 02:58 | 0 | 389 |  | EXT | Нарушение формы кольцевого шва Аномалия находится на упругопластическом изгибе: R=436 D, максимальное растяжение на 4.4 час. |  | (c)
38425.829 | 0 | -0.013 | -11.44 | -11.453 | 2223 | -2043 | -2045 | 0 |  | 3499 | Нарушение формы кольцевого шва | GWAN |  | 04:48 | 05:19 | 05:19 | 0 | 387 |  | EXT | Нарушение формы кольцевого шва Аномалия находится на упругопластическом изгибе: R=436 D, максимальное растяжение на 4.4 час. |  | (c)
38425.829 | 0 | -0.017 | -11.44 | -11.457 | -1235 | -1199 | -1139 | 996 |  | 3499 | Нарушение формы кольцевого шва | GWAN |  | 07:30 | 07:35 | 07:45 | 0 | 191 |  | EXT | Нарушение формы кольцевого шва Аномалия находится на упругопластическом изгибе: R=436 D, максимальное растяжение на 4.4 час. |  | (c)
38425.829 | 0 | -0.017 | -11.44 | -11.457 | -659 | -516 | -543 | 426 |  | 3499 | Нарушение формы кольцевого шва | GWAN |  | 09:03 | 09:26 | 09:21 | 0 | 232 |  | EXT | Нарушение формы кольцевого шва Аномалия находится на упругопластическом изгибе: R=436 D, максимальное растяжение на 4.4 час. |  | (c)
38425.829 | 0 | -0.024 | -11.44 | -11.464 | 37 | 200 | 302 | 37 |  | 3499 | Нарушение формы кольцевого шва | GWAN |  | 10:55 | 11:21 | 11:38 | 0 | 530 |  | EXT | Нарушение формы кольцевого шва Аномалия находится на упругопластическом изгибе: R=436 D, максимальное растяжение на 4.4 час. |  | (c)
38477.487 | 5.928 | 5.914 | -5.252 | -5.266 | -186 | -121 | -135 | 84 | 5241 | 3503 |  | CORR | CIGR | 05:42 | 05:52 | 05:50 | 25 | 102 | 10 | EXT |  | 0.89 | (c)
38497.627 | 3.608 | 3.593 | -7.942 | -7.957 | 1025 | 1112 | 1117 | 1025 | 3593 | 3505 |  | CORR | CIGR | 05:28 | 05:42 | 05:43 | 27 | 183 | 10 | EXT |  | 0.89 | (c)
38505.745 | 0.176 | 0.127 | -11.064 | -11.113 | -33 | -10 | -18 | 3 | 127 | 3506 |  | LWAN | AXGR | 06:09 | 06:13 | 06:11 | 115 | 30 |  | EXT | Эквивалент потери металла 10%. Аномалия находится на отводе. |  | (c)
38516.809 | 0 | -0.041 | -11.51 | -11.551 | 2039 | -215 | -901 | 0 |  | 3507 | Нарушение формы кольцевого шва | GWAN |  | 04:20 | 10:17 | 08:26 | 0 | 3042 |  | EXT | Нарушение формы кольцевого шва Аномалия находится на отводе. |  | (c)
38543.095 | 3.336 | 3.326 | -8.224 | -8.234 | -1475 | -1416 | -1423 | 1371 | 3326 | 3509 |  | GOUG | CIGR | 05:25 | 05:34 | 05:33 | 21 | 104 | 11 | EXT | Задир. Аномалия находится на упругопластическом изгибе: R=465 D, максимальное растяжение на 5.6 час. |  | (c)
38577.82 | 3.391 | 3.295 | -7.299 | -7.395 | -932 | -786 | -784 | 637 | 3295 | 3512 |  | GOUG | GENE | 06:42 | 07:06 | 07:06 | 420 | 295 | 10 | EXT | Зона задиров. |  | (c)
38596.529 | 0 | -0.056 | -11.45 | -11.506 | -1071 | -839 | -767 | 463 |  | 3514 | Нарушение формы кольцевого шва | GWAN |  | 08:21 | 08:58 | 09:10 | 0 | 608 |  | EXT | Нарушение формы кольцевого шва |  | (c)
38596.529 | 0 | -0.096 | -11.45 | -11.546 | -400 | -295 | -263 | 126 |  | 3514 | Нарушение формы кольцевого шва | GWAN |  | 10:09 | 10:26 | 10:31 | 0 | 274 |  | EXT | Нарушение формы кольцевого шва |  | (c)
38619.479 | 0 | 0 | -11.51 | -11.51 | 731 | 836 | 914 | 731 | 0 | 3516 | Смещение кромок | GWAN |  | 04:48 | 05:05 | 05:17 | 0 | 367 | 15 | EXT | Смещение кромок Наружу Величина смещения - 2.3 мм. |  | (c)
38680.08 | 3.571 | 3.554 | -8.149 | -8.166 | 1898 | 1928 | 1928 | 1898 | 3554 | 3521 |  | CORR | PITT | 04:50 | 04:54 | 04:54 | 31 | 60 | 13 | EXT | Аномалия находится на упругопластическом изгибе: R=601 D, максимальное растяжение на 6.4 час. | 0.89 | (c)
38727.252 | 4.683 | 4.551 | -6.847 | -6.979 | 2108 | 2156 | 2155 | 28 | 4551 | 3525 |  | CORR | GENE | 02:55 | 03:03 | 03:03 | 281 | 95 | 12 | EXT | Аномалия находится на упругопластическом изгибе: R=756 D, максимальное растяжение на 10.5 час. | 0.92 | (c)
38735.915 | 1.816 | 1.813 | -9.724 | -9.727 | -933 | -867 | -897 | 861 | 1813 | 3526 |  | CORR | CIGR | 08:25 | 08:35 | 08:30 | 21 | 72 | 10 | EXT | Аномалия находится на упругопластическом изгибе: R=936 D, максимальное растяжение на 11.7 час. | 0.89 | (c)
38737.414 | 3.315 | 3.313 | -8.225 | -8.227 | -2211 | -2112 | -2140 | 20 | 3313 | 3526 |  | CORR | CIGR | 04:58 | 05:14 | 05:10 | 26 | 141 | 11 | EXT | Аномалия находится на упругопластическом изгибе: R=939 D, максимальное растяжение на 11.8 час. | 0.89 | (c)
38737.944 | 3.845 | 3.843 | -7.695 | -7.697 | -2119 | -2067 | -2068 | 112 | 3843 | 3526 |  | CORR | CIGR | 05:13 | 05:22 | 05:22 | 17 | 102 | 13 | EXT | Аномалия находится на упругопластическом изгибе: R=910 D, максимальное растяжение на 11.8 час. | 0.89 | (c)
38744.314 | 10.215 | 10.153 | -1.325 | -1.387 | -1561 | -1550 | -1551 | 669 | 1251 | 3526 |  | CORR | AXGR | 06:43 | 06:45 | 06:45 | 136 | 20 | 12 | EXT | Аномалия находится на упругопластическом изгибе: R=485 D, максимальное растяжение на 0.4 час. | 0.9 | (c)
38745.138 | 11.039 | 11.019 | -0.501 | -0.521 | -1605 | -1387 | -1430 | 626 | 445 | 3526 |  | CORR | GENE | 06:36 | 07:11 | 07:04 | 76 | 350 | 15 | EXT | Аномалия находится на упругопластическом изгибе: R=460 D, максимальное растяжение на 0.5 час. | 0.89 | (c)
38763.759 | 0.8 | 0.8 | -4.25 | -4.25 | 1715 | 1801 | 1765 | 416 | 800 | 3529 |  | CORR | CIGR | 05:47 | 06:00 | 05:55 | 25 | 100 | 14 | EXT |  | 0.89 | (c)
38763.875 | 0.916 | 0.729 | -4.134 | -4.321 | 1825 | 1827 | 1855 | 345 | 729 | 3529 |  | CORR | GENE | 06:04 | 06:05 | 06:09 | 324 | 61 | 10 | EXT |  | 0.92 | (c)
38768.009 | 0 | -0.05 | -11.03 | -11.08 | 906 | 1011 | 1062 | 906 |  | 3530 | Нарушение формы кольцевого шва | GWAN |  | 05:21 | 05:38 | 05:46 | 0 | 312 |  | EXT | Нарушение формы кольцевого шва Аномалия находится на отводе. |  | (c)
38813.559 | 0 | 0 | -11.39 | -11.39 | 1065 | 1227 | 1229 | 838 | 0 | 3534 | Смещение кромок | GWAN |  | 04:47 | 05:13 | 05:14 | 0 | 328 | 15 | EXT | Смещение кромок Наружу Величина смещения - 2.3 мм. |  | (c)
38813.559 | 0 | -0.07 | -11.39 | -11.46 | 1516 | 1848 | 1781 | 184 | 0 | 3534 | Подгиб кромки со смещением | GWAN |  | 06:00 | 06:54 | 06:43 | 0 | 530 | 43 | EXT | Подгиб кромки со смещением Величина смещения - 6.7 мм. |  | (c)
38813.803 | 0.244 | 0.196 | -11.146 | -11.194 | 1605 | 1614 | 1615 | 606 | 196 | 3534 | Металлургический дефект | MIAN | AXGR | 06:14 | 06:16 | 06:16 | 102 | 19 |  | INT | Металлургический дефект Эквивалент потери металла 10%. |  | (c)
38828.432 | 3.483 | 3.239 | -7.867 | -8.111 | 2092 | 2137 | 2129 | 65 | 3239 | 3535 |  | CORR | GENE | 07:01 | 07:08 | 07:07 | 380 | 74 | 13 | EXT |  | 0.94 | (c)
38957.804 | 7.845 | 7.785 | -2.925 | -2.985 | -1723 | -1666 | -1656 | 1589 | 2853 | 3546 |  | GOUG | GENE | 09:10 | 09:19 | 09:21 | 132 | 134 | 10 | EXT | Задир. |  | (c)
38958.485 | 8.526 | 8.488 | -2.244 | -2.282 | -1702 | -1669 | -1666 | 1631 | 2234 | 3546 |  | GOUG | GENE | 09:13 | 09:19 | 09:19 | 48 | 70 | 10 | EXT | Задир. |  | (c)
38964.709 | 3.98 | 3.662 | -7.21 | -7.528 | 1160 | 1284 | 1282 | 1160 | 3662 | 3547 |  | GOUG | GENE | 00:35 | 00:55 | 00:55 | 487 | 243 | 10 | EXT | Зона задиров. Аномалия находится на упругопластическом изгибе: R=469 D, максимальное растяжение на 12 час. |  | (c)
38983.896 | 0.727 | 0.61 | -10.633 | -10.75 | -2109 | -2059 | -2068 | 121 | 610 | 3549 |  | CORR | GENE | 05:52 | 06:00 | 05:59 | 228 | 83 | 11 | EXT | Аномалия находится на упругопластическом изгибе: R=346 D, максимальное растяжение на 11.2 час. | 0.91 | (c)
38993.617 | 10.448 | 10.34 | -0.912 | -1.02 | -2230 | -2118 | -2096 | 1 | 890 | 3549 |  | CORR | GENE | 05:33 | 05:51 | 05:54 | 130 | 267 | 11 | EXT | Аномалия находится на упругопластическом изгибе: R=602 D, максимальное растяжение на 11.6 час. | 0.9 | (c)
38998.071 | 3.542 | 3.512 | -7.978 | -8.008 | 1323 | 1334 | 1331 | 891 | 3512 | 3550 | Металлургический дефект | MIAN | AXGR | 05:30 | 05:32 | 05:31 | 57 | 17 |  | INT | Металлургический дефект Эквивалент потери металла 10%. Аномалия находится на упругопластическом изгибе: R=460 D, максимальное растяжение на 11.9 час. |  | (c)
39119.249 | 0 | 0 | -11.35 | -11.35 | 1509 | 1896 | 1789 | 162 | 0 | 3561 | Смещение кромок | GWAN |  | 02:31 | 03:34 | 03:17 | 0 | 559 | 15 | EXT | Смещение кромок Наружу Величина смещения - 2.3 мм. Аномалия находится на упругопластическом изгибе: R=352 D, максимальное растяжение на 5.7 час. |  | (c)
39119.249 | 0 | -0.031 | -11.35 | -11.381 | -1041 | -754 | -733 | 426 |  | 3561 | Нарушение формы кольцевого шва | GWAN |  | 07:40 | 08:26 | 08:30 | 0 | 615 |  | EXT | Нарушение формы кольцевого шва Аномалия находится на упругопластическом изгибе: R=352 D, максимальное растяжение на 5.7 час. |  | (c)
39119.249 | 0 | 0 | -11.35 | -11.35 | -147 | 89 | 173 | 0 | 0 | 3561 | Смещение кромок | GWAN |  | 10:04 | 10:42 | 10:56 | 0 | 640 | 17 | EXT | Смещение кромок Наружу Величина смещения - 2.6 мм. Аномалия находится на упругопластическом изгибе: R=352 D, максимальное растяжение на 5.7 час. |  | (c)
39201.282 | 2.483 | 2.473 | -8.887 | -8.897 | -2039 | -1997 | -2000 | 1962 | 2473 | 3568 |  | CORR | CIGR | 05:32 | 05:39 | 05:38 | 20 | 77 | 10 | EXT |  | 0.89 | (c)
39218.829 | 8.66 | 8.646 | -2.56 | -2.574 | -2150 | -2125 | -2112 | 2073 | 2542 | 3569 |  | GOUG | CIGR | 06:59 | 07:03 | 07:05 | 32 | 77 | 10 | EXT | Задир. |  | (c)
39225.824 | 4.435 | 4.31 | -6.945 | -7.07 | -1259 | -936 | -1060 | 861 | 4310 | 3570 |  | GOUG | GENE | 03:27 | 04:19 | 03:59 | 264 | 397 | 7 | EXT | Зона задиров. |  | (c)
39259.594 | 4.695 | 4.63 | -6.605 | -6.67 | -1285 | -1125 | -1156 | 1027 | 4630 | 3573 |  | GOUG | GENE | 06:17 | 06:43 | 06:38 | 141 | 257 | 10 | EXT | Задир. |  | (c)
39272.25 | 6.051 | 6.035 | -5.309 | -5.325 | -2147 | -2095 | -2096 | 84 | 5305 | 3574 |  | CORR | CIGR | 05:39 | 05:47 | 05:47 | 20 | 102 | 12 | EXT |  | 0.89 | (c)
39273.609 | 7.41 | 7.281 | -3.95 | -4.079 | -1446 | -1434 | -1417 | 785 | 3774 | 3574 |  | CORR | GENE | 07:32 | 07:34 | 07:37 | 305 | 58 | 9 | EXT |  | 0.92 | (c)
39293.786 | 5.017 | 4.995 | -6.463 | -6.485 | 1551 | 1620 | 1610 | 562 | 4995 | 3576 |  | CORR | GENE | 01:55 | 02:06 | 02:04 | 49 | 118 | 13 | EXT |  | 0.89 | (c)
39380.259 | 0 | 0 | -11.41 | -11.41 | 1659 | 2040 | 2073 | 1659 | 0 | 3584 | Смещение кромок | GWAN |  | 05:08 | 06:10 | 06:15 | 0 | 829 | 15 | EXT | Смещение кромок Наружу Величина смещения - 2.3 мм. Аномалия находится на упругопластическом изгибе: R=645 D, максимальное растяжение на 11.3 час. |  | (c)
39395.685 | 4.016 | 3.209 | -7.394 | -8.201 | -1002 | -771 | -784 | 565 | 3209 | 3585 |  | GOUG | GENE | 04:10 | 04:47 | 04:45 | 862 | 437 | 10 | EXT | Зона задиров. |  | (c)
39402.94 | 11.271 | 11.26 | -0.139 | -0.15 | -237 | -196 | -195 | 154 | 122 | 3585 |  | CORR | CIGR | 06:13 | 06:20 | 06:20 | 28 | 83 | 10 | EXT |  | 0.89 | (c)
39404.612 | 1.533 | 1.53 | -9.427 | -9.43 | -470 | -389 | -405 | 341 | 1530 | 3586 |  | CORR | CIGR | 06:51 | 07:04 | 07:01 | 26 | 129 | 10 | EXT |  | 0.89 | (c)
39429.786 | 4.757 | 4.715 | -6.583 | -6.625 | 968 | 1050 | 1024 | 968 | 4715 | 3588 |  | DENT | GENE | 04:39 | 04:52 | 04:48 | 83 | 112 | 0.5 | N/A | Глубина вмятины: 7 мм (0,5%). Линейка: 8 см в (472 см; 04:52 ч:мин) Аномалия находится вблизи дефекта потери металла. |  | (c)
39429.828 | 4.799 | 4.766 | -6.541 | -6.574 | 1063 | 1071 | 1076 | 1063 | 4766 | 3588 |  | GOUG | AXGR | 04:54 | 04:55 | 04:56 | 57 | 26 | 13 | EXT | Задир. |  | (c)
39443.103 | 6.734 | 6.668 | -4.696 | -4.762 | 388 | 470 | 454 | 388 | 4624 | 3589 |  | GOUG | GENE | 11:07 | 11:20 | 11:18 | 138 | 133 | 10 | EXT | Задир. |  | (c)
39481.794 | 11.365 | 11.356 | -0.055 | -0.064 | 1577 | 1733 | 1671 | 466 | 33 | 3592 |  | CORR | CIGR | 05:60 | 06:25 | 06:15 | 31 | 188 | 10 | EXT |  | 0.89 | (c)
39488.3 | 6.451 | 6.434 | -5.049 | -5.066 | 1350 | 1588 | 1535 | 510 | 4980 | 3593 |  | CORR | GENE | 05:14 | 05:52 | 05:44 | 86 | 370 | 10 | EXT |  | 0.89 | (c)
39598.443 | 3.224 | 3.216 | -8.196 | -8.204 | -968 | -905 | -901 | 835 | 3216 | 3603 |  | CORR | CIGR | 04:51 | 05:01 | 05:01 | 28 | 133 | 10 | EXT |  | 0.89 | (c)
39640.799 | 0 | 0 | -11.45 | -11.45 | -1322 | -1158 | -1023 | 724 | 0 | 3607 | Смещение кромок | GWAN |  | 11:08 | 11:35 | 11:56 | 0 | 598 | 17 | EXT | Смещение кромок Вовнутрь Величина смещения - 2.7 мм. Аномалия находится на упругопластическом изгибе: R=505 D, максимальное растяжение на 6.3 час. |  | (c)
39661.289 | 9.04 | 9.015 | -2.46 | -2.485 | 2133 | 2165 | 2153 | 59 | 2270 | 3608 |  | LWAN | AXGR | 06:00 | 06:05 | 06:03 | 215 | 38 |  | EXT | Эквивалент потери металла 10%. |  | (c)
39700.669 | 2.42 | 2.31 | -9.23 | -9.34 | 24 | 44 | 43 | 24 | 2310 | 3612 |  | CORR | AXGR | 04:36 | 04:40 | 04:39 | 1132 | 38 | 10 | EXT |  | 0.96 | (c)
39703.254 | 5.005 | 3.685 | -6.645 | -7.965 | 8 | 30 | 44 | 8 | 3685 | 3612 |  | CORR | GENE | 04:34 | 04:37 | 04:40 | 1783 | 73 | 10 | EXT |  | 0.97 | (c)
39705.043 | 6.794 | 6.486 | -4.856 | -5.164 | 4 | 20 | 23 | 4 | 4509 | 3612 |  | CORR | AXGR | 04:33 | 04:36 | 04:36 | 655 | 39 | 10 | EXT |  | 0.95 | (c)
39705.761 | 7.512 | 7.289 | -4.138 | -4.361 | 62 | 77 | 84 | 62 | 3921 | 3612 |  | CORR | AXGR | 04:43 | 04:45 | 04:46 | 440 | 43 | 10 | EXT |  | 0.93 | (c)
39713.071 | 3.172 | 3.138 | -8.348 | -8.382 | -1808 | -1333 | -1551 | 1294 | 3138 | 3613 |  | GOUG | GENE | 02:31 | 03:48 | 03:13 | 105 | 514 | 7 | EXT | Зона задиров. |  | (c)
39713.095 | 3.196 | 3.156 | -8.324 | -8.364 | 1796 | 1839 | 1848 | 1796 | 3156 | 3613 |  | GOUG | GENE | 00:13 | 00:20 | 00:21 | 507 | 104 | 7 | EXT | Зона задиров. |  | (c)
39718.492 | 8.593 | 8.343 | -2.927 | -3.177 | -33 | -13 | -15 | 0 | 2781 | 3613 |  | CORR | AXGR | 07:17 | 07:21 | 07:20 | 396 | 36 | 11 | EXT |  | 0.93 | (c)
39720.501 | 10.602 | 9.221 | -0.918 | -2.299 | -33 | -15 | -13 | 0 | 487 | 3613 |  | CORR | AXGR | 07:18 | 07:20 | 07:21 | 1812 | 40 | 11 | EXT |  | 0.98 | (c)
39728.911 | 7.492 | 7.457 | -3.848 | -3.883 | 1324 | 1523 | 1524 | 506 | 3314 | 3614 |  | GOUG | GENE | 06:06 | 06:38 | 06:38 | 569 | 400 | 7 | EXT | Зона задиров. |  | (c)
39729.853 | 8.434 | 8.424 | -2.906 | -2.916 | 914 | 1007 | 1003 | 914 | 2890 | 3614 |  | CORR | CIGR | 04:60 | 05:15 | 05:14 | 26 | 178 | 10 | EXT |  | 0.89 | (c)
39730.482 | 9.063 | 9.051 | -2.277 | -2.289 | 531 | 884 | 731 | 531 | 2224 | 3614 |  | CORR | GENE | 03:58 | 04:55 | 04:30 | 65 | 401 | 10 | EXT |  | 0.89 | (c)
39731.818 | 10.399 | 10.321 | -0.941 | -1.019 | 1069 | 1174 | 1204 | 891 | 771 | 3614 |  | CORR | GENE | 05:25 | 05:42 | 05:47 | 248 | 271 | 13 | EXT |  | 0.92 | (c)
39732.258 | 10.839 | 10.799 | -0.501 | -0.541 | 876 | 1381 | 1227 | 652 | 450 | 3614 |  | CORR | GENE | 04:54 | 06:15 | 05:50 | 91 | 703 | 28 | EXT |  | 0.9 | (c)
39732.816 | 0.057 | 0.04 | -11.353 | -11.37 | 1831 | 2137 | 2019 | 23 | 40 | 3615 |  | CORR | CIGR | 05:58 | 06:47 | 06:28 | 42 | 376 | 13 | EXT |  | 0.89 | (c)
39735.35 | 2.591 | 2.218 | -8.819 | -9.192 | 2203 | 2204 | 2221 | 0 | 2218 | 3615 |  | CORR | AXGR | 06:58 | 06:58 | 07:01 | 607 | 35 | 11 | EXT |  | 0.95 | (c)
39735.89 | 3.131 | 3.114 | -8.279 | -8.296 | 1923 | 2000 | 2015 | 123 | 3114 | 3615 |  | CORR | CIGR | 06:13 | 06:25 | 06:28 | 32 | 184 | 10 | EXT |  | 0.89 | (c)
39736.039 | 3.28 | 3.136 | -8.13 | -8.274 | 1676 | 1681 | 1701 | 505 | 3136 | 3615 |  | CORR | GENE | 05:33 | 05:34 | 05:37 | 323 | 49 | 11 | EXT |  | 0.93 | (c)
39736.074 | 3.315 | 3.219 | -8.095 | -8.191 | 2141 | 2169 | 2167 | 37 | 3219 | 3615 |  | CORR | GENE | 06:48 | 06:53 | 06:52 | 254 | 53 | 9 | EXT |  | 0.91 | (c)
39736.293 | 3.534 | 3.482 | -7.876 | -7.928 | 1491 | 2041 | 1948 | 0 | 3482 | 3615 |  | CORR | GENE | 05:03 | 06:32 | 06:17 | 274 | 913 | 11 | EXT |  | 0.92 | (c)
39736.546 | 3.787 | 3.772 | -7.623 | -7.638 | 1966 | 1979 | 2017 | 162 | 3772 | 3615 |  | CORR | GENE | 06:20 | 06:22 | 06:28 | 196 | 102 | 12 | EXT |  | 0.91 | (c)
39736.761 | 4.002 | 3.975 | -7.408 | -7.435 | 1558 | 1700 | 1667 | 454 | 3975 | 3615 |  | CORR | GENE | 05:14 | 05:37 | 05:32 | 50 | 219 | 10 | EXT |  | 0.89 | (c)
39736.924 | 4.165 | 4.147 | -7.245 | -7.263 | 1600 | 1770 | 1760 | 311 | 4147 | 3615 |  | CORR | GENE | 05:21 | 05:48 | 05:46 | 64 | 320 | 10 | EXT |  | 0.89 | (c)
39737.113 | 4.354 | 4.321 | -7.056 | -7.089 | 1591 | 1837 | 1818 | 186 | 4321 | 3615 |  | CORR | CIGR | 05:19 | 05:59 | 05:56 | 42 | 453 | 10 | EXT |  | 0.89 | (c)
39737.552 | 4.793 | 4.769 | -6.617 | -6.641 | 1470 | 1654 | 1656 | 388 | 4769 | 3615 |  | CORR | GENE | 04:60 | 05:29 | 05:30 | 61 | 372 | 10 | EXT |  | 0.89 | (c)
39738.369 | 5.61 | 5.496 | -5.8 | -5.914 | -1605 | -1475 | -1496 | 626 | 5496 | 3615 |  | GOUG | GENE | 08:43 | 09:04 | 09:01 | 213 | 218 | 7 | EXT | Задир. |  | (c)
39739.702 | 6.943 | 6.613 | -4.467 | -4.797 | -2164 | -2156 | -2144 | 67 | 4387 | 3615 |  | CORR | AXGR | 07:13 | 07:14 | 07:16 | 410 | 39 | 10 | EXT |  | 0.93 | (c)
39751.543 | 7.374 | 7.216 | -4.156 | -4.314 | 827 | 837 | 853 | 827 | 4078 | 3616 |  | CORR | GENE | 04:43 | 04:45 | 04:47 | 236 | 52 | 10 | EXT |  | 0.91 | (c)
39755.555 | 11.386 | 11.365 | -0.144 | -0.165 | 1528 | 1780 | 1665 | 1528 | 133 | 3616 |  | CORR | CIGR | 06:36 | 07:17 | 06:58 | 32 | 274 | 11 | EXT |  | 0.89 | (c)
39758.834 | 3.135 | 3.124 | -8.435 | -8.446 | -269 | -207 | -222 | 175 | 3124 | 3617 |  | CORR | CIGR | 07:09 | 07:19 | 07:16 | 23 | 94 | 12 | EXT |  | 0.89 | (c)
39759.085 | 3.386 | 3.35 | -8.184 | -8.22 | -299 | -288 | -287 | 275 | 3350 | 3617 |  | CORR | AXGR | 07:04 | 07:06 | 07:06 | 103 | 24 | 11 | EXT |  | 0.89 | (c)
39759.387 | 3.688 | 3.413 | -7.882 | -8.157 | -144 | -117 | -117 | 89 | 3413 | 3617 |  | CORR | GENE | 07:29 | 07:33 | 07:33 | 646 | 55 | 15 | EXT |  | 0.98 | (c)
39761.853 | 6.154 | 5.624 | -5.416 | -5.946 | -249 | -185 | -196 | 143 | 5098 | 3617 |  | CORR | GENE | 07:12 | 07:22 | 07:21 | 848 | 106 | 14 | EXT |  | 0.99 | (c)
39762.483 | 6.784 | 6.72 | -4.786 | -4.85 | -2032 | -1947 | -1954 | 1875 | 4564 | 3617 |  | GOUG | GENE | 02:24 | 02:38 | 02:37 | 286 | 157 | 7 | EXT | Зона задиров. |  | (c)
39762.516 | 6.817 | 6.804 | -4.753 | -4.766 | -311 | -268 | -268 | 226 | 4742 | 3617 |  | CORR | CIGR | 07:02 | 07:09 | 07:09 | 24 | 86 | 10 | EXT |  | 0.89 | (c)
39762.583 | 6.884 | 6.499 | -4.686 | -5.071 | -218 | -171 | -161 | 104 | 4264 | 3617 |  | CORR | GENE | 07:17 | 07:25 | 07:26 | 807 | 114 | 10 | EXT |  | 0.95 | (c)
39766.09 | 10.391 | 10.379 | -1.179 | -1.191 | -1395 | -1261 | -1305 | 1214 | 1155 | 3617 |  | CORR | CIGR | 04:07 | 04:29 | 04:22 | 36 | 181 | 10 | EXT | Аномалия находится на упругопластическом изгибе: R=796 D, максимальное растяжение на 7.2 час. | 0.89 | (c)
39766.247 | 10.548 | 10.525 | -1.022 | -1.045 | -1295 | -898 | -1002 | 708 | 935 | 3617 |  | CORR | GENE | 04:23 | 05:27 | 05:11 | 110 | 586 | 11 | EXT | Аномалия находится на упругопластическом изгибе: R=760 D, максимальное растяжение на 7.1 час. | 0.89 | (c)
39766.259 | 10.56 | 10.515 | -1.01 | -1.055 | -1086 | -1055 | -1040 | 993 | 980 | 3617 |  | GOUG | GENE | 04:57 | 05:02 | 05:04 | 75 | 92 | 7 | EXT | Задир. Аномалия находится на упругопластическом изгибе: R=760 D, максимальное растяжение на 7.1 час. |  | (c)
39766.506 | 10.807 | 10.793 | -0.763 | -0.777 | -683 | -447 | -547 | 410 | 755 | 3617 |  | CORR | CIGR | 06:02 | 06:40 | 06:24 | 22 | 273 | 12 | EXT | Аномалия находится на упругопластическом изгибе: R=731 D, максимальное растяжение на 7.1 час. | 0.89 | (c)
39768.376 | 1.107 | 1.059 | -2.643 | -2.691 | 1397 | 1443 | 1430 | 1397 | 1059 | 3618 |  | CORR | GENE | 04:54 | 05:02 | 04:59 | 291 | 66 | 14 | EXT | Аномалия находится на упругопластическом изгибе: R=576 D, максимальное растяжение на 6.7 час. | 0.93 | (c)
39768.821 | 1.552 | 1.54 | -2.198 | -2.21 | 1739 | 1820 | 1805 | 1739 | 1540 | 3618 |  | CORR | CIGR | 05:49 | 06:02 | 06:00 | 23 | 132 | 13 | EXT | Аномалия находится на упругопластическом изгибе: R=546 D, максимальное растяжение на 6.7 час. | 0.89 | (c)
39774.854 | 3.835 | 3.661 | -3.985 | -4.159 | 1179 | 1215 | 1217 | 1179 | 3603 | 3619 |  | CORR | GENE | 04:07 | 04:12 | 04:13 | 556 | 74 | 11 | EXT | Аномалия находится на упругопластическом изгибе: R=387 D, максимальное растяжение на 6.5 час. | 0.95 | (c)
39780.751 | 1.912 | 1.892 | -9.278 | -9.298 | -1315 | -1221 | -1234 | 1153 | 1892 | 3620 |  | GOUG | CIGR | 02:07 | 02:23 | 02:20 | 35 | 162 | 12 | EXT | Задир. Аномалия находится на упругопластическом изгибе: R=419 D, максимальное растяжение на 6.8 час. |  | (c)
39822.08 | 9.071 | 8.974 | -2.219 | -2.316 | 785 | 804 | 815 | 785 | 2009 | 3623 |  | CORR | GENE | 07:01 | 07:04 | 07:05 | 307 | 60 | 10 | EXT |  | 0.92 | (c)
39829.689 | 5.39 | 5.287 | -5.89 | -5.993 | -1054 | -983 | -984 | 914 | 5287 | 3624 |  | DENT | GENE | 09:10 | 09:21 | 09:21 | 165 | 141 | 1.1 | N/A | Глубина вмятины: 15 мм (1,1%). Линейка: 17 см в (529 см; 09:21 ч:мин) |  | (c)
39853.918 | 6.679 | 6.584 | -4.861 | -4.956 | -1776 | -1709 | -1663 | 1549 | 4775 | 3626 |  | DENT | GENE | 08:28 | 08:39 | 08:47 | 181 | 226 | 0.4 | N/A | Глубина вмятины: 6 мм (0,4%). Линейка: 18 см в (658 см; 08:39 ч:мин) |  | (c)
39871.31 | 1.051 | 1.048 | -8.899 | -8.902 | -1823 | -1766 | -1784 | 1745 | 1048 | 3628 |  | CORR | CIGR | 06:11 | 06:20 | 06:18 | 20 | 78 | 12 | EXT |  | 0.89 | (c)
39871.593 | 1.334 | 1.276 | -8.616 | -8.674 | -2028 | -2019 | -2018 | 2007 | 1276 | 3628 |  | CORR | AXGR | 05:38 | 05:40 | 05:40 | 107 | 20 | 12 | EXT |  | 0.89 | (c)
39874.646 | 4.387 | 4.325 | -5.563 | -5.625 | -957 | -809 | -866 | 775 | 4325 | 3628 |  | GOUG | GENE | 08:31 | 08:55 | 08:46 | 89 | 182 | 10 | EXT | Задир. |  | (c)
39914.79 | 6.581 | 6.56 | -4.569 | -4.59 | -903 | -864 | -865 | 828 | 4543 | 3632 |  | GOUG | PITT | 07:47 | 07:53 | 07:53 | 47 | 75 | 6 | EXT | Задир. |  | (c)
39914.874 | 6.665 | 6.626 | -4.485 | -4.524 | -1623 | -1577 | -1571 | 1520 | 4464 | 3632 |  | GOUG | GENE | 05:51 | 05:58 | 05:59 | 60 | 103 | 7 | EXT | Задир. |  | (c)
39915.067 | 6.858 | 6.821 | -4.292 | -4.329 | -952 | -900 | -896 | 841 | 4254 | 3632 |  | GOUG | GENE | 07:39 | 07:48 | 07:48 | 75 | 111 | 8 | EXT | Задир. |  | (c)
39915.492 | 7.283 | 7.274 | -3.867 | -3.876 | -901 | -869 | -873 | 844 | 3852 | 3632 |  | GOUG | CIGR | 07:48 | 07:53 | 07:52 | 24 | 56 | 7 | EXT | Задир. |  | (c)
39915.606 | 7.397 | 7.365 | -3.753 | -3.785 | 1634 | 1665 | 1666 | 1634 | 3714 | 3632 |  | GOUG | GENE | 02:37 | 02:42 | 02:42 | 71 | 66 | 7 | EXT | Задир. |  | (c)
39972.043 | 7.064 | 7.007 | -3.646 | -3.703 | 266 | 345 | 338 | 266 | 3603 | 3637 |  | GOUG | GENE | 07:38 | 07:50 | 07:49 | 100 | 144 | 10 | EXT | Задир. Аномалия находится на упругопластическом изгибе: R=338 D, максимальное растяжение на 5.4 час. |  | (c)
39985.855 | 10.166 | 10.155 | -0.604 | -0.615 | -929 | -874 | -878 | 827 | 593 | 3638 |  | CORR | CIGR | 05:47 | 05:56 | 05:56 | 22 | 102 | 11 | EXT |  | 0.89 | (c)
39994.731 | 8.272 | 8.138 | -3.168 | -3.302 | 580 | 725 | 768 | 580 | 3046 | 3639 |  | DENT | GENE | 05:19 | 05:42 | 05:49 | 256 | 375 | 0.6 | N/A | Глубина вмятины: 8 мм (0,6%). Линейка: 26 см в (814 см; 05:42 ч:мин) |  | (c)
40000.374 | 2.475 | 2.462 | -9.145 | -9.158 | 172 | 318 | 256 | 172 | 2462 | 3640 |  | CORR | CIGR | 05:50 | 06:14 | 06:04 | 20 | 168 | 12 | EXT |  | 0.89 | (c)
40005.599 | 7.7 | 7.583 | -3.92 | -4.037 | 646 | 715 | 774 | 646 | 3622 | 3640 |  | GOUG | GENE | 07:07 | 07:18 | 07:27 | 415 | 255 | 7 | EXT | Зона задиров. |  | (c)
40006.171 | 8.272 | 8.235 | -3.348 | -3.385 | 1125 | 1304 | 1234 | 1125 | 3287 | 3640 |  | GOUG | GENE | 08:24 | 08:53 | 08:41 | 98 | 219 | 7 | EXT | Задир. |  | (c)
40017.439 | 7.92 | 7.902 | -3.77 | -3.788 | -1530 | -1507 | -1506 | 1482 | 3746 | 3641 |  | GOUG | PITT | 04:07 | 04:11 | 04:11 | 42 | 48 | 7 | EXT | Задир. |  | (c)
40077.579 | 0 | 0 | -11.58 | -11.58 | 1228 | 1412 | 1470 | 1228 | 0 | 3647 | Смещение кромок | GWAN |  | 07:56 | 08:26 | 08:35 | 0 | 483 | 17 | EXT | Смещение кромок Наружу Аномалия находится на отводе. Величина смещения - 2.6 мм. |  | (c)
40229.861 | 4.242 | 4.192 | -6.968 | -7.018 | -27 | 56 | 39 | 0 | 4192 | 3660 |  | GOUG | GENE | 05:09 | 05:23 | 05:20 | 312 | 132 | 10 | EXT | Зона задиров. |  | (c)
40236.32 | 10.701 | 10.612 | -0.509 | -0.598 | 811 | 811 | 830 | 811 | 454 | 3660 |  | CORR | AXGR | 07:24 | 07:25 | 07:28 | 144 | 38 | 11 | EXT |  | 0.9 | (c)
40368.522 | 7.593 | 7.587 | -3.897 | -3.903 | 1414 | 1477 | 1466 | 712 | 3884 | 3672 |  | CORR | CIGR | 01:06 | 01:16 | 01:14 | 19 | 104 | 11 | EXT | Аномалия находится на отводе. | 0.89 | (c)
40375.015 | 2.596 | 2.579 | -8.634 | -8.651 | -2100 | -1988 | -2002 | 130 | 2579 | 3673 |  | CORR | CIGR | 05:19 | 05:37 | 05:34 | 39 | 196 | 10 | EXT |  | 0.89 | (c)
40379.081 | 6.662 | 6.609 | -4.568 | -4.621 | 554 | 569 | 570 | 554 | 4538 | 3673 |  | GOUG | AXGR | 00:27 | 00:29 | 00:29 | 83 | 31 | 10 | EXT | Задир. |  | (c)
40390.951 | 7.302 | 7.226 | -4.058 | -4.134 | -310 | -260 | -258 | 207 | 3999 | 3674 |  | DENT | GENE | 08:38 | 08:46 | 08:46 | 135 | 103 | 0.8 | N/A | Глубина вмятины: 12 мм (0,8%). Линейка: 14 см в (723 см; 08:46 ч:мин) |  | (c)
40422.364 | 4.415 | 3.805 | -7.095 | -7.705 | 884 | 888 | 997 | 884 | 3805 | 3677 |  | GOUG | GENE | 11:44 | 11:45 | 00:03 | 649 | 225 | 7 | EXT | Аномалия находится на отводе. Зона задиров. |  | (c)
40424.912 | 6.963 | 5.281 | -4.547 | -6.229 | 1010 | 1135 | 1149 | 942 | 4498 | 3677 |  | GOUG | GENE | 00:05 | 00:25 | 00:27 | 1731 | 278 | 10 | EXT | Аномалия находится на отводе. Зона задиров. |  | (c)
40467.388 | 3.609 | 3.554 | -7.821 | -7.876 | -362 | -310 | -316 | 269 | 3554 | 3681 |  | GOUG | GENE | 08:13 | 08:21 | 08:20 | 147 | 94 | 7 | EXT | Задир. |  | (c)
40482.217 | 7.008 | 6.967 | -4.692 | -4.733 | -1688 | -1636 | -1648 | 1609 | 4661 | 3682 |  | GOUG | GENE | 01:39 | 01:47 | 01:45 | 72 | 79 | 7 | EXT | Задир. |  | (c)
40521.441 | 11.022 | 11.016 | -0.478 | -0.484 | 1881 | 1964 | 1937 | 238 | 465 | 3685 |  | CORR | CIGR | 05:00 | 05:14 | 05:09 | 19 | 112 | 11 | EXT |  | 0.89 | (c)
40521.99 | 0.071 | 0.063 | -11.499 | -11.507 | -1441 | -1340 | -1385 | 790 | 63 | 3686 |  | CORR | CIGR | 06:37 | 06:54 | 06:46 | 18 | 111 | 10 | EXT |  | 0.89 | (c)
40525.282 | 3.363 | 3.295 | -8.207 | -8.275 | -1378 | -1342 | -1354 | 853 | 3295 | 3686 |  | CORR | AXGR | 06:48 | 06:53 | 06:51 | 374 | 47 | 10 | EXT |  | 0.93 | (c)
40530.105 | 8.186 | 7.799 | -3.384 | -3.771 | -1850 | -1791 | -1810 | 380 | 2855 | 3686 |  | CORR | GENE | 05:31 | 05:41 | 05:38 | 916 | 80 | 13 | EXT |  | 0.98 | (c)
40538.766 | 5.277 | 5.19 | -6.203 | -6.29 | 1769 | 1808 | 1806 | 388 | 5190 | 3687 |  | CORR | GENE | 06:33 | 06:39 | 06:39 | 503 | 74 | 11 | EXT |  | 0.94 | (c)
40567.665 | 11.106 | 11.089 | -0.484 | -0.501 | -851 | -758 | -782 | 713 | 455 | 3689 |  | CORR | CIGR | 07:29 | 07:44 | 07:40 | 46 | 138 | 9 | EXT |  | 0.89 | (c)
40568.129 | 11.57 | 11.466 | -0.02 | -0.124 | -1075 | -682 | -817 | 559 | 10 | 3689 |  | CORR | GENE | 06:53 | 07:56 | 07:35 | 114 | 516 | 13 | EXT |  | 0.9 | (c)
40568.507 | 0.358 | 0.249 | -10.832 | -10.941 | 431 | 452 | 469 | 431 | 249 | 3690 |  | CORR | GENE | 07:19 | 07:23 | 07:26 | 223 | 75 | 10 | EXT |  | 0.91 | (c)
40605.973 | 4.074 | 3.787 | -7.416 | -7.703 | 426 | 656 | 664 | 426 | 3787 | 3693 |  | GOUG | GENE | 02:18 | 02:56 | 02:57 | 644 | 477 | 7 | EXT | Зона задиров. |  | (c)
40606.005 | 4.106 | 4.015 | -7.384 | -7.475 | 1807 | 1945 | 1988 | 1807 | 4015 | 3693 |  | GOUG | GENE | 06:01 | 06:24 | 06:31 | 352 | 363 | 7 | EXT | Зона задиров. |  | (c)
40628.831 | 3.652 | 3.618 | -7.758 | -7.792 | -1550 | -1545 | -1540 | 1531 | 3618 | 3695 |  | CORR | AXGR | 04:55 | 04:56 | 04:57 | 94 | 19 | 10 | EXT |  | 0.89 | (c)
40635.436 | 10.257 | 10.247 | -1.153 | -1.163 | -964 | -885 | -877 | 790 | 1145 | 3695 |  | CORR | CIGR | 06:29 | 06:42 | 06:43 | 18 | 174 | 10 | EXT |  | 0.89 | (c)
40640.28 | 3.691 | 3.63 | -7.699 | -7.76 | 1932 | 2017 | 2114 | 1932 | 3630 | 3696 |  | GOUG | GENE | 11:14 | 11:27 | 11:43 | 286 | 363 | 7 | EXT | Зона задиров. |  | (c)
40640.864 | 4.275 | 4.225 | -7.115 | -7.165 | 1433 | 1533 | 1532 | 1433 | 4225 | 3696 |  | GOUG | GENE | 09:53 | 10:09 | 10:09 | 83 | 196 | 7 | EXT | Задир. |  | (c)
40652.474 | 4.495 | 4.477 | -5.495 | -5.513 | -1075 | -1026 | -1028 | 981 | 4477 | 3697 |  | CORR | CIGR | 05:22 | 05:30 | 05:30 | 33 | 94 | 13 | EXT |  | 0.89 | (c)
40661.094 | 3.125 | 3.1 | -8.135 | -8.16 | 600 | 686 | 664 | 600 | 3100 | 3698 |  | GOUG | GENE | 05:34 | 05:48 | 05:44 | 58 | 127 | 10 | EXT | Задир. |  | (c)
40664.265 | 6.296 | 6.242 | -4.964 | -5.018 | 1497 | -2026 | 2005 | 1497 | 4821 | 3698 |  | GOUG | GENE | 07:59 | 10:30 | 09:21 | 197 | 1016 | 7 | EXT | Задир. |  | (c)
40664.593 | 6.624 | 6.611 | -4.636 | -4.649 | 986 | 1071 | 1115 | 986 | 4627 | 3698 |  | GOUG | CIGR | 06:36 | 06:50 | 06:57 | 22 | 256 | 11 | EXT | Задир. |  | (c)
40674.785 | 5.556 | 5.507 | -5.714 | -5.763 | -1953 | -1729 | -1810 | 1668 | 5507 | 3699 |  | GOUG | GENE | 04:10 | 04:46 | 04:33 | 117 | 286 | 10 | EXT | Задир. |  | (c)
40721.895 | 7.456 | 7.378 | -3.904 | -3.982 | 106 | 231 | 250 | 106 | 3607 | 3703 |  | GOUG | GENE | 11:48 | 00:08 | 00:11 | 375 | 290 | 7 | EXT | Зона задиров. |  | (c)
40727.218 | 1.419 | 1.353 | -10.121 | -10.187 | -463 | -426 | -433 | 403 | 1353 | 3704 |  | GOUG | GENE | 10:57 | 11:03 | 11:01 | 98 | 60 | 10 | EXT | Задир. |  | (c)
40748.029 | 10.69 | 10.659 | -0.74 | -0.771 | -2214 | -2110 | -2129 | 16 | 718 | 3705 |  | CORR | GENE | 05:05 | 05:22 | 05:19 | 53 | 171 | 13 | EXT | Аномалия находится на упругопластическом изгибе: R=982 D, максимальное растяжение на 6.7 час. | 0.89 | (c)
40757.419 | 8.65 | 8.65 | -2.77 | -2.77 | -2192 | -2137 | -2153 | 38 | 2746 | 3706 |  | CORR | CIGR | 05:46 | 05:54 | 05:52 | 24 | 79 | 14 | EXT |  | 0.89 | (c)
40786.691 | 4.052 | 4.024 | -7.348 | -7.376 | 2062 | 2085 | 2093 | 107 | 4024 | 3709 |  | GOUG | GENE | 06:38 | 06:42 | 06:43 | 59 | 61 | 10 | EXT | Задир. |  | (c)
40789.933 | 7.294 | 7.202 | -4.106 | -4.198 | -1506 | -1398 | -1372 | 724 | 3659 | 3709 |  | GOUG | GENE | 09:02 | 09:20 | 09:24 | 539 | 268 | 7 | EXT | Зона задиров. |  | (c)
40866.316 | 4.947 | 4.642 | -6.463 | -6.768 | 40 | 248 | 198 | 40 | 4642 | 3716 |  | GOUG | GENE | 05:42 | 06:15 | 06:07 | 400 | 315 | 10 | EXT | Зона задиров. |  | (c)
40895.489 | 11.29 | 11.243 | -0.12 | -0.167 | -1541 | -1482 | -1482 | 690 | 64 | 3718 |  | DENT | GENE | 09:50 | 09:60 | 09:60 | 103 | 118 | 0.6 | N/A | Глубина вмятины: 9 мм (0,6%). Линейка: 10 см в (1124 см; 09:60 ч:мин) Аномалия находится вблизи кольцевого сварного шва. Аномалия находится на упругопластическом изгибе. |  | (a)
40895.609 | 0 | 0 | -11.52 | -11.52 | -1250 | -1118 | -1091 | 931 | 0 | 3719 | Смещение кромок | GWAN |  | 09:39 | 10:00 | 10:05 | 0 | 319 | 22 | EXT | Смещение кромок Вовнутрь Величина смещения - 3.4 мм. Аномалия находится на упругопластическом изгибе: R=552 D, максимальное растяжение на 6.1 час. |  | (c)
40900.275 | 4.666 | 4.633 | -6.854 | -6.887 | 1747 | 1787 | 1778 | 423 | 4633 | 3719 |  | DENT | GENE | 05:43 | 05:49 | 05:47 | 65 | 60 | 0.4 | N/A | Глубина вмятины: 5 мм (0,4%). Линейка: 7 см в (463 см; 05:49 ч:мин) |  | (c)
40920.009 | 2.21 | 2.194 | -9.16 | -9.176 | -1974 | -1903 | -1899 | 1823 | 2194 | 3721 |  | GOUG | CIGR | 08:43 | 08:55 | 08:56 | 31 | 151 | 9 | EXT | Задир. |  | (c)
40920.013 | 2.214 | 2.199 | -9.156 | -9.171 | -2166 | -2109 | -2110 | 2054 | 2199 | 3721 |  | GOUG | CIGR | 08:13 | 08:22 | 08:22 | 26 | 112 | 9 | EXT | Задир. |  | (c)
40926.199 | 8.4 | 8.377 | -2.97 | -2.993 | -2071 | -2041 | -1953 | 1836 | 2891 | 3721 |  | GOUG | GENE | 08:28 | 08:33 | 08:47 | 102 | 235 | 10 | EXT | Задир. |  | (c)
40933.756 | 4.587 | 4.532 | -6.753 | -6.808 | -852 | -774 | -662 | 473 | 4532 | 3722 |  | GOUG | GENE | 06:58 | 07:10 | 07:28 | 388 | 380 | 10 | EXT | Зона задиров. Аномалия находится на упругопластическом изгибе: R=480 D, максимальное растяжение на 5.5 час. |  | (c)
40959.016 | 7.067 | 6.806 | -3.593 | -3.854 | -1330 | -1330 | -1292 | 1254 | 3266 | 3724 |  | CORR | GENE | 04:13 | 04:13 | 04:19 | 588 | 76 | 11 | EXT |  | 0.95 | (c)
40959.994 | 8.045 | 7.991 | -2.615 | -2.669 | -1736 | -1660 | -1651 | 1566 | 2580 | 3724 |  | GOUG | GENE | 03:07 | 03:20 | 03:21 | 89 | 170 | 10 | EXT | Задир. |  | (c)
40960.681 | 8.732 | 8.723 | -1.928 | -1.937 | -182 | -117 | -88 | 0 | 1911 | 3724 |  | CORR | CIGR | 07:18 | 07:29 | 07:33 | 26 | 188 | 10 | EXT |  | 0.89 | (c)
40962.544 | 10.595 | 10.529 | -0.065 | -0.131 | -314 | -255 | -232 | 149 | 53 | 3724 |  | CORR | GENE | 06:57 | 07:06 | 07:10 | 78 | 165 | 10 | EXT |  | 0.89 | (c)
40964.011 | 1.402 | 1.116 | -10.278 | -10.564 | -1585 | -1548 | -1540 | 1494 | 1116 | 3725 |  | CORR | GENE | 03:31 | 03:37 | 03:39 | 537 | 91 | 11 | EXT |  | 0.95 | (c)
40971.731 | 9.122 | 9.109 | -2.558 | -2.571 | -81 | -42 | -43 | 4 | 2525 | 3725 |  | LWAN | PITT | 07:34 | 07:40 | 07:40 | 46 | 76 |  | EXT | Эквивалент потери металла 10%. |  | (c)
40992.59 | 6.701 | 6.603 | -4.849 | -4.947 | 1530 | 1530 | 1568 | 625 | 4770 | 3727 |  | CORR | GENE | 06:01 | 06:01 | 06:07 | 177 | 76 | 12 | EXT |  | 0.91 | (c)
40993.686 | 7.797 | 7.753 | -3.753 | -3.797 | 1457 | 1514 | 1551 | 586 | 3735 | 3727 |  | CORR | GENE | 05:50 | 05:59 | 06:05 | 62 | 188 | 14 | EXT |  | 0.89 | (c)
40994.17 | 8.281 | 8.279 | -3.269 | -3.271 | 1173 | 1669 | 1468 | 467 | 3128 | 3727 |  | CORR | GENE | 05:04 | 06:24 | 05:51 | 143 | 591 | 11 | EXT |  | 0.9 | (c)
41013.226 | 4.177 | 4.138 | -7.143 | -7.182 | 135 | 271 | 297 | 135 | 4138 | 3729 |  | CORR | GENE | 03:52 | 04:14 | 04:18 | 62 | 323 | 10 | EXT | Аномалия находится на отводе. | 0.89 | (c)
41014.283 | 5.234 | 5.167 | -6.086 | -6.153 | 1077 | 1281 | 1302 | 1077 | 5167 | 3729 |  | CORR | GENE | 06:24 | 06:57 | 06:60 | 112 | 450 | 9 | EXT | Аномалия находится на отводе. | 0.89 | (c)
41065.919 | 0 | 0 | -11.4 | -11.4 | -547 | -376 | -260 | 0 | 0 | 3734 | Смещение кромок | GWAN |  | 08:59 | 09:27 | 09:45 | 0 | 575 | 16 | EXT | Смещение кромок Наружу Величина смещения - 2.5 мм. Аномалия находится на упругопластическом изгибе: R=501 D, максимальное растяжение на 6.5 час. |  | (c)
41077.319 | 0 | 0 | -11.34 | -11.34 | 798 | 885 | 1422 | 185 | 0 | 3735 | Смещение кромок | GWAN |  | 02:50 | 03:05 | 04:31 | 0 | 1248 | 17 | EXT | Смещение кромок Вовнутрь Величина смещения - 2.7 мм. Аномалия находится на упругопластическом изгибе: R=901 D, максимальное растяжение на 5.7 час. |  | (c)
41087.066 | 9.747 | 9.637 | -1.593 | -1.703 | -2214 | -2209 | -2204 | 17 | 1502 | 3735 |  | CORR | AXGR | 06:44 | 06:45 | 06:46 | 201 | 20 | 11 | EXT |  | 0.91 | (c)
41087.23 | 9.911 | 9.896 | -1.429 | -1.444 | -2030 | -1944 | -1892 | 201 | 1356 | 3735 |  | CORR | GENE | 07:14 | 07:28 | 07:36 | 88 | 275 | 9 | EXT |  | 0.89 | (c)
41088.698 | 0.039 | 0.028 | -11.481 | -11.492 | 2126 | 2149 | 2155 | 47 | 28 | 3736 |  | CORR | GENE | 05:01 | 05:04 | 05:06 | 215 | 58 | 10 | EXT |  | 0.91 | (c)
41130.239 | 7.2 | 7.161 | -4.22 | -4.259 | -1110 | -1055 | -1068 | 1026 | 4189 | 3739 |  | GOUG | GENE | 09:49 | 09:58 | 09:56 | 70 | 83 | 10 | EXT | Задир. |  | (c)
41157.329 | 0 | 0 | -11.37 | -11.37 | -893 | -599 | -583 | 274 | 0 | 3742 | Смещение кромок | GWAN |  | 07:56 | 08:44 | 08:46 | 0 | 620 | 17 | EXT | Смещение кромок Наружу Величина смещения - 2.6 мм. |  | (c)
41171.423 | 2.724 | 2.704 | -8.706 | -8.726 | 1689 | 1746 | 1738 | 1689 | 2704 | 3743 |  | CORR | CIGR | 07:00 | 07:10 | 07:08 | 42 | 98 | 10 | EXT |  | 0.89 | (c)
41218.481 | 4.702 | 4.687 | -6.948 | -6.963 | 1165 | 1238 | 1225 | 1165 | 4687 | 3747 |  | CORR | CIGR | 06:25 | 06:37 | 06:35 | 24 | 120 | 12 | EXT |  | 0.89 | (c)
41219.197 | 5.418 | 5.376 | -6.232 | -6.274 | 1311 | 1328 | 1327 | 1311 | 5376 | 3747 |  | CORR | AXGR | 06:49 | 06:51 | 06:51 | 113 | 32 | 10 | EXT |  | 0.89 | (c)
41220.975 | 7.196 | 7.143 | -4.454 | -4.507 | 2049 | 2073 | 2075 | 2049 | 4404 | 3747 |  | DENT | GENE | 08:48 | 08:52 | 08:52 | 103 | 53 | 0.4 | N/A | Глубина вмятины: 6 мм (0,4%). Линейка: 10 см в (714 см; 08:52 ч:мин) |  | (c)
41229.169 | 3.74 | 3.707 | -7.03 | -7.063 | 155 | 235 | 349 | 155 | 3707 | 3748 |  | GOUG | GENE | 05:01 | 05:14 | 05:33 | 355 | 389 | 7 | EXT | Зона задиров. |  | (c)
41311.701 | 7.382 | 7.322 | -4.038 | -4.098 | 205 | 330 | 362 | 205 | 3765 | 3755 |  | GOUG | GENE | 07:50 | 08:10 | 08:15 | 333 | 313 | 10 | EXT | Зона задиров. |  | (c)
41311.765 | 7.446 | 7.119 | -3.974 | -4.301 | 1913 | 2045 | 2028 | 1913 | 3893 | 3755 |  | GOUG | GENE | 00:26 | 00:47 | 00:44 | 408 | 229 | 7 | EXT | Зона задиров. |  | (c)
41318.48 | 2.741 | 2.676 | -8.749 | -8.814 | -114 | -88 | -101 | 88 | 2676 | 3756 |  | CORR | AXGR | 08:10 | 08:14 | 08:12 | 240 | 26 | 10 | EXT |  | 0.91 | (c)
41334.145 | 6.916 | 6.813 | -4.804 | -4.907 | -990 | -807 | -879 | 767 | 4762 | 3757 |  | GOUG | GENE | 03:47 | 04:17 | 04:05 | 145 | 222 | 7 | EXT | Задир. |  | (c)
41338.992 | 0.043 | 0.026 | -11.547 | -11.564 | -1532 | -1144 | -1301 | 698 | 26 | 3758 |  | CORR | CIGR | 05:19 | 06:21 | 05:56 | 30 | 463 | 11 | EXT |  | 0.89 | (c)
41361.033 | 10.494 | 10.37 | -0.946 | -1.07 | -1239 | -1218 | -1223 | 992 | 902 | 3759 |  | CORR | AXGR | 08:18 | 08:21 | 08:20 | 168 | 31 | 10 | EXT |  | 0.9 | (c)
41399.43 | 3.521 | 2.695 | -7.949 | -8.775 | -828 | -725 | -741 | 653 | 2695 | 3763 |  | CORR | GENE | 07:14 | 07:31 | 07:29 | 916 | 175 | 14 | EXT |  | 0.99 | (c)
41399.557 | 3.648 | 3.631 | -7.822 | -7.839 | -1992 | -1891 | -1894 | 238 | 3631 | 3763 |  | CORR | CIGR | 04:07 | 04:23 | 04:22 | 34 | 196 | 14 | EXT |  | 0.89 | (c)
41399.774 | 3.865 | 3.736 | -7.605 | -7.734 | -2211 | -2145 | -2104 | 19 | 3736 | 3763 |  | CORR | GENE | 03:31 | 03:42 | 03:49 | 147 | 214 | 12 | EXT |  | 0.9 | (c)
41400.396 | 4.487 | 4.472 | -6.983 | -6.998 | -2102 | -1921 | -1972 | 128 | 4472 | 3763 |  | CORR | GENE | 03:49 | 04:18 | 04:10 | 92 | 260 | 12 | EXT |  | 0.89 | (c)
41400.549 | 4.64 | 4.614 | -6.83 | -6.856 | -873 | -730 | -732 | 590 | 4614 | 3763 |  | CORR | GENE | 07:07 | 07:30 | 07:30 | 78 | 283 | 10 | EXT |  | 0.89 | (c)
41404.148 | 8.239 | 8.168 | -3.231 | -3.302 | -617 | -505 | -505 | 393 | 3197 | 3763 |  | CORR | GENE | 07:49 | 08:07 | 08:07 | 105 | 224 | 26 | EXT |  | 0.91 | (c)
41404.469 | 8.56 | 8.56 | -2.91 | -2.91 | 2102 | 2121 | 2118 | 97 | 2742 | 3763 |  | CORR | AXGR | 03:07 | 03:10 | 03:10 | 168 | 32 | 12 | EXT |  | 0.9 | (c)
41404.604 | 8.695 | 8.295 | -2.775 | -3.175 | -109 | -109 | -79 | 48 | 2339 | 3763 |  | CORR | GENE | 09:11 | 09:11 | 09:15 | 836 | 61 | 10 | EXT |  | 0.95 | (c)
41405.025 | 9.116 | 9.076 | -2.354 | -2.394 | -668 | -488 | -560 | 452 | 2333 | 3763 |  | CORR | GENE | 07:40 | 08:09 | 07:58 | 61 | 215 | 11 | EXT |  | 0.89 | (c)
41405.699 | 9.79 | 9.486 | -1.68 | -1.984 | -723 | -701 | -688 | 654 | 1631 | 3763 |  | CORR | GENE | 07:31 | 07:35 | 07:37 | 353 | 69 | 10 | EXT |  | 0.92 | (c)
41406.077 | 10.168 | 9.778 | -1.302 | -1.692 | -97 | -63 | -72 | 47 | 1136 | 3763 |  | CORR | GENE | 09:12 | 09:18 | 09:16 | 556 | 50 | 11 | EXT |  | 0.95 | (c)
41408.201 | 0.822 | 0.79 | -10.308 | -10.34 | -543 | -455 | -393 | 243 | 790 | 3764 |  | CORR | GENE | 07:18 | 07:33 | 07:43 | 62 | 300 | 9 | EXT |  | 0.89 | (c)
41408.932 | 1.553 | 1.445 | -9.577 | -9.685 | -1904 | -1854 | -1859 | 1815 | 1445 | 3764 |  | CORR | GENE | 03:39 | 03:47 | 03:46 | 522 | 89 | 11 | EXT |  | 0.95 | (c)
41430.159 | 0 | -0.071 | -11.55 | -11.621 | 1139 | 1548 | 1585 | 1139 |  | 3766 | Нарушение формы кольцевого шва | GWAN |  | 07:01 | 08:07 | 08:13 | 0 | 892 |  | EXT | Нарушение формы кольцевого шва |  | (c)
41440.553 | 10.394 | 10.375 | -1.156 | -1.175 | 777 | 857 | 837 | 777 | 1083 | 3766 |  | CORR | GENE | 06:03 | 06:16 | 06:13 | 92 | 119 | 12 | EXT |  | 0.89 | (c)
41441.227 | 11.068 | 11.049 | -0.482 | -0.501 | 590 | 812 | 750 | 590 | 460 | 3766 |  | CORR | CIGR | 05:33 | 06:09 | 05:59 | 41 | 319 | 11 | EXT |  | 0.89 | (c)
41464.639 | 0 | -0.063 | -11.51 | -11.573 | 1457 | 1730 | 1627 | 433 |  | 3769 | Нарушение формы кольцевого шва | GWAN |  | 03:55 | 04:39 | 04:22 | 0 | 341 |  | EXT | Нарушение формы кольцевого шва |  | (c)
41483.037 | 6.888 | 6.842 | -4.412 | -4.458 | 2006 | 2078 | 2058 | 2006 | 4345 | 3770 |  | GOUG | GENE | 09:14 | 09:26 | 09:23 | 113 | 103 | 10 | EXT | Задир. |  | (c)
41483.051 | 6.902 | 6.837 | -4.398 | -4.463 | 1336 | 1405 | 1476 | 1336 | 3975 | 3770 |  | GOUG | GENE | 07:26 | 07:37 | 07:49 | 488 | 280 | 10 | EXT | Зона задиров. |  | (c)
41490.94 | 3.491 | 3.434 | -8.219 | -8.276 | 1955 | 2007 | 2030 | 1955 | 3434 | 3771 |  | GOUG | GENE | 03:09 | 03:18 | 03:21 | 112 | 150 | 10 | EXT | Задир. |  | (c)
41520.465 | 9.526 | 9.442 | -1.714 | -1.798 | -1233 | -995 | -938 | 643 | 1687 | 3773 |  | CORR | GENE | 05:12 | 05:50 | 05:60 | 111 | 590 | 11 | EXT |  | 0.89 | (c)
41559.969 | 3.81 | 3.763 | -7.44 | -7.487 | -613 | -511 | -546 | 480 | 3763 | 3777 |  | GOUG | GENE | 03:29 | 03:46 | 03:40 | 86 | 133 | 10 | EXT | Задир. Аномалия находится на упругопластическом изгибе: R=477 D, максимальное растяжение на 5.4 час. |  | (c)
41605.742 | 4.243 | 4.191 | -6.757 | -6.809 | -443 | 1236 | 448 | 0 | 4191 | 3781 |  | GOUG | GENE | 04:34 | 09:05 | 06:57 | 302 | 1782 | 7 | EXT | Зона задиров. |  | (c)
41631.435 | 7.516 | 7.488 | -3.794 | -3.822 | 2093 | 2121 | 2147 | 2093 | 3740 | 3783 |  | GOUG | GENE | 05:43 | 05:48 | 05:52 | 82 | 109 | 7 | EXT | Задир. |  | (c)
41678.964 | 9.385 | 9.375 | -1.805 | -1.815 | 412 | 493 | 472 | 412 | 1793 | 3787 |  | CORR | CIGR | 05:54 | 06:07 | 06:04 | 22 | 120 | 10 | EXT |  | 0.89 | (c)
41678.978 | 9.399 | 9.377 | -1.791 | -1.813 | 109 | 198 | 235 | 109 | 1747 | 3787 |  | CORR | GENE | 05:05 | 05:20 | 05:26 | 66 | 253 | 12 | EXT |  | 0.89 | (c)
41700.242 | 7.983 | 7.976 | -3.657 | -3.664 | 700 | 718 | 727 | 700 | 3630 | 3789 |  | GOUG | PITT | 05:20 | 05:23 | 05:25 | 34 | 55 | 7 | EXT | Задир. |  | (c)
41802.952 | 8.773 | 8.728 | -2.107 | -2.152 | 570 | 582 | 583 | 570 | 2050 | 3798 |  | CORR | AXGR | 06:01 | 06:03 | 06:03 | 102 | 26 | 10 | EXT |  | 0.89 | (c)
41850.169 | 0 | -0.03 | -11.34 | -11.37 | 1955 | 1964 | 1964 | 1955 | 0 | 3803 | Внутришовный дефект | GWAN |  | 04:32 | 04:33 | 04:33 | 0 | 17 | 14 | MID | Внутришовный дефект |  | (c)
41997.359 | 0 | 0 | -11.52 | -11.52 | -82 | 51 | 171 | 0 | 0 | 3816 | Смещение кромок | GWAN |  | 05:49 | 06:11 | 06:30 | 0 | 505 | 16 | EXT | Смещение кромок Наружу Величина смещения - 2.5 мм. Аномалия находится на упругопластическом изгибе: R=354 D, максимальное растяжение на 6.2 час. |  | (c)
41997.359 | 0 | 0 | -11.52 | -11.52 | 1999 | 2122 | 2208 | 1999 | 0 | 3816 | Смещение кромок | GWAN |  | 11:25 | 11:45 | 11:59 | 0 | 419 | 18 | EXT | Смещение кромок Наружу Величина смещения - 2.8 мм. Аномалия находится на упругопластическом изгибе: R=354 D, максимальное растяжение на 6.2 час. |  | (c)
42018.951 | 10.072 | 10.064 | -0.888 | -0.896 | 1153 | 1247 | 1216 | 1153 | 876 | 3817 |  | CORR | CIGR | 04:36 | 04:51 | 04:46 | 20 | 127 | 11 | EXT |  | 0.89 | (c)
42041.615 | 10.096 | 9.735 | -1.244 | -1.605 | -900 | -898 | -855 | 809 | 1088 | 3819 |  | CORR | GENE | 04:19 | 04:20 | 04:27 | 517 | 91 | 10 | EXT |  | 0.94 | (c)
42110.319 | 0 | -0.04 | -11.46 | -11.5 | -438 | 675 | 300 | 438 |  | 3826 | Нарушение формы кольцевого шва | GWAN |  | 11:36 | 02:35 | 01:35 | 0 | 1475 |  | EXT | Нарушение формы кольцевого шва |  | (c)
42126.916 | 5.137 | 5.11 | -5.833 | -5.86 | -1558 | -1495 | -1494 | 1430 | 5110 | 3827 |  | CORR | CIGR | 04:54 | 05:04 | 05:05 | 33 | 128 | 10 | EXT |  | 0.89 | (c)
42136.382 | 3.633 | 3.424 | -7.097 | -7.306 | 935 | 955 | 951 | 935 | 3424 | 3828 |  | CORR | AXGR | 04:57 | 04:60 | 04:59 | 589 | 31 | 10 | EXT |  | 0.94 | (c)
42137.825 | 5.076 | 4.381 | -5.654 | -6.349 | 961 | 1027 | 1018 | 961 | 4381 | 3828 |  | CORR | GENE | 05:01 | 05:11 | 05:10 | 991 | 115 | 9 | EXT |  | 0.95 | (c)
42303.908 | 0.519 | 0.196 | -10.911 | -11.234 | 2212 | 2229 | -2212 | 0 | 196 | 3843 |  | SCC | GENE | 03:56 | 03:59 | 04:02 | 698 | 76 | 15 | EXT | Аномалия находится в зоне сварного шва. | 1 | (a)
42303.908 | 0.519 | 0.196 | -10.911 | -11.234 | 2212 | 2229 | -2212 | 0 | 196 | 3843 |  | CORR | GENE | 03:56 | 03:59 | 04:02 | 698 | 76 | 10 | EXT |  | 0.95 | (c)
42304.741 | 1.352 | 0.833 | -10.078 | -10.597 | -2104 | -2086 | -2061 | 127 | 833 | 3843 |  | SCC | GENE | 04:19 | 04:22 | 04:26 | 821 | 85 | 12 | EXT |  | 1 | (b)
42304.741 | 1.352 | 0.833 | -10.078 | -10.597 | -2104 | -2086 | -2061 | 127 | 833 | 3843 |  | CORR | GENE | 04:19 | 04:22 | 04:26 | 821 | 85 | 10 | EXT |  | 0.95 | (c)
42305.72 | 2.331 | 1.794 | -9.099 | -9.636 | -2129 | -2114 | -2089 | 102 | 1794 | 3843 |  | SCC | GENE | 04:15 | 04:18 | 04:22 | 1002 | 80 | 15 | EXT |  | 1 | (b)
42305.72 | 2.331 | 1.794 | -9.099 | -9.636 | -2129 | -2114 | -2089 | 102 | 1794 | 3843 |  | CORR | GENE | 04:15 | 04:18 | 04:22 | 1002 | 80 | 11 | EXT |  | 0.97 | (c)
42308.418 | 5.029 | 3.708 | -6.401 | -7.722 | -2143 | -2091 | -2106 | 88 | 3708 | 3843 |  | SCC | GENE | 04:13 | 04:21 | 04:19 | 1878 | 74 | 10 | EXT | Аномалия находится в зоне сварного шва. | 1 | (b)
42308.418 | 5.029 | 3.708 | -6.401 | -7.722 | -2143 | -2091 | -2106 | 88 | 3708 | 3843 |  | CORR | GENE | 04:13 | 04:21 | 04:19 | 1878 | 74 | 10 | EXT |  | 0.97 | (c)
42484.589 | 0 | 0 | -11.19 | -11.19 | 1605 | 1853 | 1801 | 1605 | 0 | 3859 | Смещение кромок | GWAN |  | 05:55 | 06:35 | 06:27 | 0 | 391 | 18 | EXT | Смещение кромок Наружу Величина смещения - 2.8 мм. |  | (c)
42517.979 | 0 | -0.043 | -11.71 | -11.753 | 1076 | -2058 | 1832 | 1076 |  | 3862 | Нарушение формы кольцевого шва | GWAN |  | 05:16 | 08:50 | 07:18 | 0 | 1512 |  | EXT | Нарушение формы кольцевого шва |  | (c)
42550.288 | 9.219 | 9.188 | -2.481 | -2.512 | 274 | 313 | 305 | 274 | 2447 | 3864 |  | GOUG | GENE | 03:01 | 03:07 | 03:06 | 65 | 61 | 10 | EXT | Задир. |  | (c)
42683.698 | 6.629 | 6.579 | -4.981 | -5.031 | -546 | -392 | -452 | 359 | 4888 | 3876 |  | GOUG | GENE | 06:27 | 06:52 | 06:42 | 143 | 187 | 10 | EXT | Задир. |  | (c)
42684.43 | 7.361 | 7.133 | -4.249 | -4.477 | 270 | 403 | 346 | 270 | 4220 | 3876 |  | GOUG | GENE | 08:39 | 09:00 | 08:51 | 257 | 152 | 10 | EXT | Зона задиров. |  | (c)
42717.534 | 5.875 | 5.857 | -5.785 | -5.803 | -1247 | -1154 | -1098 | 948 | 5767 | 3879 |  | CSCC | CIGR | 05:36 | 05:51 | 06:00 | 36 | 299 | 42 | EXT | Аномалия находится на отводе. | 1 | (b)
42718.6 | 6.941 | 6.624 | -4.719 | -5.036 | -1425 | -1023 | -1132 | 838 | 4648 | 3879 |  | CSCC | GENE | 05:08 | 06:12 | 05:55 | 388 | 587 | 39 | EXT | Аномалия находится на отводе. | 1 | (b)
42718.759 | 7.1 | 7.078 | -4.56 | -4.582 | 1699 | 1762 | 1768 | 1699 | 4537 | 3879 |  | CORR | CIGR | 01:32 | 01:42 | 01:43 | 45 | 138 | 10 | EXT | Аномалия находится на отводе. | 0.89 | (c)
42719.849 | 8.19 | 7.435 | -3.47 | -4.225 | -1388 | -1296 | -1255 | 1122 | 2892 | 3879 |  | CORR | GENE | 05:14 | 05:28 | 05:35 | 1333 | 266 | 10 | EXT | Аномалия находится на отводе. | 0.96 | (c)
42798.515 | 6.596 | 6.573 | -4.614 | -4.637 | 795 | 864 | 849 | 795 | 4614 | 3886 |  | CORR | CIGR | 04:18 | 04:29 | 04:27 | 23 | 109 | 11 | EXT |  | 0.89 | (c)
42843.348 | 6.719 | 6.689 | -4.331 | -4.361 | -814 | -813 | -791 | 769 | 4243 | 3890 |  | GOUG | AXGR | 04:08 | 04:08 | 04:12 | 118 | 45 | 7 | EXT | Аномалия находится на упругопластическом изгибе: R=397 D, максимальное растяжение на 11.8 час. |  | (c)
42843.562 | 6.933 | 6.607 | -4.117 | -4.443 | -285 | 29 | -65 | 0 | 3995 | 3890 |  | GOUG | GENE | 05:33 | 06:24 | 06:09 | 448 | 440 | 10 | EXT | Зона задиров. Аномалия находится на упругопластическом изгибе: R=397 D, максимальное растяжение на 11.8 час. |  | (c)
42844.087 | 7.458 | 7.243 | -3.592 | -3.807 | -366 | -226 | -195 | 25 | 3411 | 3890 |  | GOUG | GENE | 05:21 | 05:43 | 05:48 | 396 | 341 | 10 | EXT | Зона задиров. Аномалия находится на упругопластическом изгибе: R=397 D, максимальное растяжение на 11.8 час. |  | (c)
42844.13 | 7.501 | 7.187 | -3.549 | -3.863 | -339 | -131 | -183 | 26 | 3414 | 3890 |  | DENT | GENE | 05:25 | 05:58 | 05:50 | 449 | 312 | 0.8 | N/A | Глубина вмятины: 11 мм (0,8%). Линейка: 45 см в (719 см; 05:58 ч:мин) Аномалия находится вблизи продольного шва. Аномалия находится вблизи дефекта потери металла. Аномалия находится на упругопластическом изгибе. |  | (c)
42847.679 | 0 | -0.063 | -11.34 | -11.403 | 581 | 844 | 784 | 581 |  | 3891 | Нарушение формы кольцевого шва | GWAN |  | 01:48 | 02:31 | 02:21 | 0 | 407 |  | EXT | Нарушение формы кольцевого шва Аномалия находится на упругопластическом изгибе: R=417 D, максимальное растяжение на 11.9 час. |  | (c)
42875.042 | 4.863 | 4.798 | -6.707 | -6.772 | 1719 | 1751 | 1811 | 1719 | 4798 | 3893 |  | GOUG | GENE | 03:19 | 03:24 | 03:34 | 125 | 184 | 10 | EXT | Задир. |  | (c)
42911.763 | 6.944 | 6.944 | -4.676 | -4.676 | -1806 | -1751 | -1771 | 425 | 4648 | 3896 |  | CORR | CIGR | 05:51 | 05:60 | 05:57 | 28 | 70 | 10 | EXT |  | 0.89 | (c)
42915.417 | 10.598 | 10.586 | -1.022 | -1.034 | -1797 | -1743 | -1754 | 434 | 1012 | 3896 |  | CORR | CIGR | 05:52 | 06:01 | 05:59 | 22 | 85 | 12 | EXT |  | 0.89 | (c)
42961.049 | 0 | 0 | -11.49 | -11.49 | -2195 | -2063 | -2064 | 35 | 0 | 3901 | Смещение кромок | GWAN |  | 06:06 | 06:27 | 06:27 | 0 | 263 | 16 | EXT | Смещение кромок Вовнутрь Величина смещения - 2.6 мм. Аномалия находится на упругопластическом изгибе: R=685 D, максимальное растяжение на 5.6 час. |  | (c)
42961.049 | 0 | 0 | -11.49 | -11.49 | -838 | -617 | -552 | 266 | 0 | 3901 | Смещение кромок | GWAN |  | 09:45 | 10:20 | 10:31 | 0 | 572 | 20 | EXT | Смещение кромок Наружу Величина смещения - 3.1 мм. Аномалия находится на упругопластическом изгибе: R=685 D, максимальное растяжение на 5.6 час. |  | (c)
42961.683 | 0.634 | 0.614 | -10.856 | -10.876 | 2135 | 2143 | 2160 | 46 | 614 | 3901 |  | CORR | CIGR | 05:45 | 05:46 | 05:49 | 20 | 50 | 11 | EXT | Аномалия находится на упругопластическом изгибе: R=641 D, максимальное растяжение на 5.6 час. | 0.89 | (c)
42982.18 | 9.641 | 9.621 | -1.179 | -1.199 | -1518 | -1407 | -1444 | 713 | 1168 | 3902 |  | CORR | CIGR | 07:05 | 07:23 | 07:17 | 31 | 147 | 10 | EXT |  | 0.89 | (c)
43005.939 | 0 | -0.042 | -11.46 | -11.502 | -223 | 369 | 272 | 223 |  | 3905 | Нарушение формы кольцевого шва | GWAN |  | 11:38 | 01:13 | 00:58 | 0 | 990 |  | EXT | Нарушение формы кольцевого шва Аномалия находится на упругопластическом изгибе: R=622 D, максимальное растяжение на 11.8 час. |  | (c)
43005.939 | 0 | 0 | -11.46 | -11.46 | 1906 | 2166 | 2122 | 0 | 0 | 3905 | Смещение кромок | GWAN |  | 05:21 | 06:03 | 05:56 | 0 | 432 | 19 | EXT | Смещение кромок Вовнутрь Величина смещения - 3 мм. Аномалия находится на упругопластическом изгибе: R=622 D, максимальное растяжение на 11.8 час. |  | (c)
43005.939 | 0 | 0 | -11.46 | -11.46 | -1539 | -922 | -1186 | 691 | 0 | 3905 | Смещение кромок | GWAN |  | 08:05 | 09:45 | 09:02 | 0 | 706 | 17 | EXT | Смещение кромок Вовнутрь Величина смещения - 2.6 мм. Аномалия находится на упругопластическом изгибе: R=622 D, максимальное растяжение на 11.8 час. |  | (c)
43098.131 | 0.702 | 0.657 | -9.798 | -9.843 | 2008 | -2227 | 2153 | 2008 | 657 | 3913 |  | CORR | CIGR | 05:10 | 05:47 | 05:34 | 45 | 290 | 10 | EXT | Аномалия находится на упругопластическом изгибе: R=695 D, максимальное растяжение на 6 час. | 0.89 | (c)
43098.556 | 1.127 | 1.096 | -9.373 | -9.404 | -2126 | -1814 | -1932 | 1739 | 1096 | 3913 |  | CORR | GENE | 06:03 | 06:53 | 06:34 | 48 | 387 | 10 | EXT | Аномалия находится на упругопластическом изгибе: R=673 D, максимальное растяжение на 6 час. | 0.89 | (c)
43100.05 | 2.621 | 1.881 | -7.879 | -8.619 | -2099 | -2024 | -2054 | 2009 | 1881 | 3913 |  | CORR | GENE | 06:07 | 06:20 | 06:15 | 886 | 90 | 11 | EXT | Аномалия находится на упругопластическом изгибе: R=579 D, максимальное растяжение на 6.1 час. | 0.96 | (c)
43101.655 | 4.226 | 4.004 | -6.274 | -6.496 | 1928 | -2016 | -2159 | 1786 | 4004 | 3913 |  | CORR | GENE | 04:57 | 06:21 | 05:58 | 383 | 747 | 14 | EXT | Аномалия находится на упругопластическом изгибе: R=512 D, максимальное растяжение на 6.1 час. | 0.95 | (c)
43102.067 | 4.638 | 4.599 | -5.862 | -5.901 | -2022 | -1833 | -1903 | 1785 | 4599 | 3913 |  | CORR | GENE | 06:20 | 06:50 | 06:39 | 50 | 237 | 10 | EXT | Аномалия находится на упругопластическом изгибе: R=502 D, максимальное растяжение на 6.1 час. | 0.89 | (c)
43209.27 | 10.376 | 10.376 | -1.364 | -1.364 | -1188 | -1024 | -1087 | 985 | 1339 | 3922 |  | CORR | CIGR | 05:09 | 05:36 | 05:26 | 25 | 203 | 10 | EXT |  | 0.89 | (c)
43214.228 | 3.594 | 3.318 | -7.866 | -8.142 | -504 | -493 | -470 | 436 | 3318 | 3923 |  | CORR | GENE | 05:58 | 05:60 | 06:03 | 474 | 67 | 10 | EXT |  | 0.94 | (c)
43244.244 | 0 | -0.072 | -11.66 | -11.732 | 695 | 856 | 834 | 695 |  | 3926 | Нарушение формы кольцевого шва | GWAN |  | 01:01 | 01:26 | 01:23 | 0 | 278 |  | EXT | Нарушение формы кольцевого шва Аномалия находится на упругопластическом изгибе: R=292 D, максимальное растяжение на 6.2 час. |  | (c)
43318.355 | 5.461 | 5.374 | -6.079 | -6.166 | 153 | 311 | 313 | 153 | 5374 | 3932 |  | GOUG | GENE | 04:02 | 04:27 | 04:27 | 184 | 319 | 10 | EXT | Задир. Аномалия находится на упругопластическом изгибе: R=547 D, максимальное растяжение на 5 час. |  | (c)
43318.44 | 5.546 | 5.484 | -5.994 | -6.056 | -1354 | -1227 | -1234 | 1114 | 5484 | 3932 |  | GOUG | GENE | 11:58 | 00:19 | 00:18 | 96 | 240 | 10 | EXT | Задир. Аномалия находится на упругопластическом изгибе: R=547 D, максимальное растяжение на 5 час. |  | (c)
43320.434 | 7.54 | 7.488 | -4 | -4.052 | 1136 | 1714 | 1578 | 1136 | 3882 | 3932 |  | CORR | GENE | 06:40 | 08:14 | 07:52 | 170 | 885 | 11 | EXT | Аномалия находится на упругопластическом изгибе: R=675 D, максимальное растяжение на 4.8 час. | 0.9 | (c)
43320.712 | 7.818 | 7.751 | -3.722 | -3.789 | 667 | 743 | 825 | 667 | 3706 | 3932 |  | CORR | GENE | 05:25 | 05:37 | 05:50 | 83 | 316 | 14 | EXT | Аномалия находится на упругопластическом изгибе: R=697 D, максимальное растяжение на 4.8 час. | 0.89 | (c)
43321.202 | 8.308 | 8.297 | -3.232 | -3.243 | 1850 | 1916 | 1907 | 1850 | 3225 | 3932 |  | CORR | CIGR | 08:36 | 08:46 | 08:45 | 18 | 115 | 10 | EXT | Аномалия находится на упругопластическом изгибе: R=738 D, максимальное растяжение на 4.8 час. | 0.89 | (c)
43388.106 | 7.172 | 7.105 | -3.758 | -3.825 | -1767 | -1518 | -1516 | 1265 | 3259 | 3938 |  | GOUG | GENE | 05:27 | 06:07 | 06:07 | 566 | 502 | 10 | EXT | Зона задиров. |  | (c)
43389.588 | 8.654 | 8.448 | -2.276 | -2.482 | -1582 | -1552 | -1536 | 1490 | 2192 | 3938 |  | CORR | GENE | 05:57 | 06:01 | 06:04 | 290 | 92 | 9 | EXT |  | 0.91 | (c)
43412.569 | 8.965 | 8.95 | -2.175 | -2.19 | -352 | -255 | -268 | 185 | 2173 | 3940 |  | CORR | CIGR | 06:49 | 07:05 | 07:03 | 17 | 167 | 10 | EXT |  | 0.89 | (c)
43438.781 | 1.107 | 1.094 | -9.863 | -9.876 | -204 | -127 | -108 | 12 | 1094 | 3943 |  | CORR | CIGR | 03:08 | 03:20 | 03:23 | 24 | 192 | 12 | EXT |  | 0.89 | (c)
43438.989 | 1.315 | 1.298 | -9.655 | -9.672 | -244 | -130 | -135 | 26 | 1298 | 3943 |  | CORR | CIGR | 03:02 | 03:20 | 03:19 | 35 | 218 | 9 | EXT |  | 0.89 | (c)
43533.697 | 4.848 | 4.81 | -6.712 | -6.75 | -1518 | -1446 | -1442 | 1366 | 4810 | 3951 |  | CORR | GENE | 07:19 | 07:31 | 07:32 | 63 | 153 | 12 | EXT | Аномалия находится на упругопластическом изгибе: R=504 D, максимальное растяжение на 6.5 час. | 0.89 | (c)
43534.15 | 5.301 | 5.028 | -6.259 | -6.532 | -1325 | -1294 | -1287 | 1248 | 5028 | 3951 |  | CORR | GENE | 07:50 | 07:55 | 07:57 | 385 | 77 | 11 | EXT | Аномалия находится на упругопластическом изгибе: R=524 D, максимальное растяжение на 6.5 час. | 0.93 | (c)
43541.546 | 1.137 | 1.074 | -10.373 | -10.436 | 1953 | 1994 | 1978 | 227 | 1074 | 3952 |  | CORR | GENE | 03:32 | 03:38 | 03:36 | 285 | 50 | 12 | EXT | Аномалия находится на упругопластическом изгибе: R=834 D, максимальное растяжение на 6.7 час. | 0.92 | (c)
43564.322 | 0.913 | 0.894 | -10.487 | -10.506 | 1743 | 1941 | 1871 | 232 | 894 | 3954 |  | CORR | GENE | 06:10 | 06:42 | 06:31 | 52 | 256 | 9 | EXT | Аномалия находится на упругопластическом изгибе: R=486 D, максимальное растяжение на 6.4 час. | 0.89 | (c)
43564.615 | 1.206 | 1.157 | -10.194 | -10.243 | 1839 | 1945 | 2025 | 20 | 1157 | 3954 |  | CORR | GENE | 06:26 | 06:43 | 06:56 | 216 | 372 | 13 | EXT | Аномалия находится на упругопластическом изгибе: R=492 D, максимальное растяжение на 6.4 час. | 0.91 | (c)
43632.958 | 1.659 | 1.3 | -10.051 | -10.41 | 81 | 395 | 455 | 81 | 1300 | 3960 |  | WRIN | GENE | 05:11 | 06:02 | 06:11 | 699 | 748 | 2.3 | N/A | Высота гофр: 33 мм (2,3%). Длина волны: 359 мм Аномалия находится вблизи продольного шва. |  | (c)
43762.038 | 6.169 | 6.02 | -5.331 | -5.48 | 977 | 1003 | 1010 | 977 | 5107 | 3971 |  | CORR | GENE | 03:37 | 03:41 | 03:42 | 373 | 67 | 11 | EXT |  | 0.93 | (c)
43763.339 | 7.47 | 6.891 | -4.03 | -4.609 | 813 | 843 | 880 | 813 | 3966 | 3971 |  | CORR | GENE | 03:10 | 03:15 | 03:21 | 643 | 135 | 10 | EXT |  | 0.95 | (c)
43764.268 | 8.399 | 8.399 | -3.101 | -3.101 | -1921 | -1837 | -1854 | 309 | 3074 | 3971 |  | CORR | CIGR | 07:49 | 08:03 | 07:60 | 27 | 134 | 10 | EXT |  | 0.89 | (c)
43772.379 | 5.01 | 4.973 | -6.26 | -6.297 | -2165 | -2061 | -2062 | 65 | 4973 | 3972 |  | CORR | GENE | 07:38 | 07:55 | 07:55 | 92 | 206 | 13 | EXT |  | 0.89 | (c)
43782.131 | 3.492 | 3.264 | -7.788 | -8.016 | 279 | 556 | 448 | 279 | 3264 | 3973 |  | CORR | GENE | 03:41 | 04:25 | 04:08 | 249 | 338 | 10 | EXT |  | 0.91 | (c)
43783.366 | 4.727 | 4.581 | -6.553 | -6.699 | 557 | 926 | 765 | 557 | 4581 | 3973 |  | CORR | GENE | 04:25 | 05:25 | 04:59 | 774 | 415 | 15 | EXT |  | 0.99 | (c)
43793.012 | 3.093 | 3.073 | -7.717 | -7.737 | 1902 | 2033 | 2006 | 1902 | 3073 | 3974 |  | CORR | GENE | 03:59 | 04:20 | 04:15 | 48 | 208 | 11 | EXT |  | 0.89 | (c)
43793.339 | 3.42 | 3.391 | -7.39 | -7.419 | 1700 | 1769 | 1799 | 1700 | 3391 | 3974 |  | CORR | GENE | 03:26 | 03:37 | 03:42 | 70 | 198 | 9 | EXT |  | 0.89 | (c)
43796.581 | 6.662 | 6.633 | -4.148 | -4.177 | 1614 | 1684 | 1658 | 1614 | 4100 | 3974 |  | CORR | GENE | 03:12 | 03:23 | 03:19 | 77 | 87 | 12 | EXT |  | 0.89 | (c)
43796.787 | 6.868 | 6.794 | -3.942 | -4.016 | 1708 | 1764 | 1836 | 1708 | 3338 | 3974 |  | CORR | GENE | 03:27 | 03:36 | 03:48 | 678 | 255 | 12 | EXT |  | 0.96 | (c)
43797.061 | 7.142 | 6.84 | -3.668 | -3.97 | -1348 | -1157 | -1186 | 1025 | 3371 | 3974 |  | CORR | GENE | 07:14 | 07:45 | 07:40 | 599 | 323 | 12 | EXT |  | 0.96 | (c)
43797.373 | 7.454 | 7.426 | -3.356 | -3.384 | 2076 | 2156 | 2224 | 2076 | 3356 | 3974 |  | CORR | CIGR | 04:27 | 04:40 | 04:50 | 28 | 295 | 13 | EXT |  | 0.89 | (c)
43797.38 | 7.461 | 7.436 | -3.349 | -3.374 | 1340 | 1343 | 1361 | 1340 | 3194 | 3974 |  | CORR | AXGR | 02:28 | 02:28 | 02:31 | 180 | 42 | 10 | EXT |  | 0.9 | (c)
43800.193 | 10.274 | 10.201 | -0.536 | -0.609 | -1601 | -1559 | -1559 | 1517 | 406 | 3974 |  | CORR | GENE | 06:33 | 06:40 | 06:40 | 203 | 84 | 11 | EXT |  | 0.91 | (c)
43800.667 | 10.748 | 10.683 | -0.062 | -0.127 | -1421 | -1401 | -1395 | 1370 | 6 | 3974 |  | CORR | GENE | 07:02 | 07:06 | 07:06 | 121 | 51 | 12 | EXT |  | 0.9 | (c)
43800.795 | 0.066 | 0.01 | -11.384 | -11.44 | 601 | 602 | 614 | 601 | 10 | 3975 |  | CORR | AXGR | 07:01 | 07:01 | 07:03 | 91 | 26 | 12 | EXT |  | 0.89 | (c)
43801.571 | 0.842 | 0.437 | -10.608 | -11.013 | 821 | 1008 | 1021 | 821 | 437 | 3975 |  | CORR | GENE | 07:37 | 08:07 | 08:09 | 1163 | 400 | 12 | EXT |  | 0.98 | (c)
43801.608 | 0.879 | 0.824 | -10.571 | -10.626 | 407 | 590 | 526 | 407 | 824 | 3975 |  | CORR | GENE | 06:30 | 06:59 | 06:49 | 55 | 237 | 11 | EXT |  | 0.89 | (c)
43802.798 | 2.069 | 1.856 | -9.381 | -9.594 | 520 | 826 | 871 | 520 | 1856 | 3975 |  | CORR | GENE | 06:48 | 07:37 | 07:45 | 314 | 702 | 14 | EXT |  | 0.94 | (c)
43803.092 | 2.363 | 2.051 | -9.087 | -9.399 | -448 | -446 | -395 | 343 | 2051 | 3975 |  | CORR | GENE | 04:12 | 04:12 | 04:20 | 506 | 105 | 10 | EXT |  | 0.94 | (c)
43803.377 | 2.648 | 2.619 | -8.802 | -8.831 | -630 | -545 | -548 | 466 | 2619 | 3975 |  | CORR | CIGR | 03:42 | 03:56 | 03:56 | 30 | 164 | 10 | EXT |  | 0.89 | (c)
43805.123 | 4.394 | 4.348 | -7.056 | -7.102 | -457 | -444 | -441 | 426 | 4348 | 3975 |  | CORR | AXGR | 04:10 | 04:12 | 04:13 | 89 | 31 | 10 | EXT |  | 0.89 | (c)
43805.443 | 4.714 | 4.647 | -6.736 | -6.803 | -19 | 111 | 72 | 0 | 4647 | 3975 |  | GOUG | GENE | 05:21 | 05:42 | 05:36 | 119 | 182 | 10 | EXT | Задир. |  | (c)
43807.374 | 6.645 | 6.635 | -4.805 | -4.815 | -841 | -745 | -781 | 722 | 4796 | 3975 |  | CORR | CIGR | 03:08 | 03:24 | 03:18 | 19 | 119 | 10 | EXT |  | 0.89 | (c)
43810.034 | 9.305 | 9.168 | -2.145 | -2.282 | 1253 | 1275 | 1285 | 1253 | 2061 | 3975 |  | CORR | GENE | 08:46 | 08:50 | 08:51 | 221 | 65 | 13 | EXT |  | 0.92 | (c)
43810.482 | 9.753 | 9.626 | -1.697 | -1.824 | 745 | 779 | 777 | 745 | 1376 | 3975 |  | CORR | GENE | 07:24 | 07:30 | 07:29 | 448 | 64 | 10 | EXT |  | 0.93 | (c)
43810.606 | 9.877 | 9.52 | -1.573 | -1.93 | 1280 | 1322 | 1313 | 1280 | 1441 | 3975 |  | CORR | GENE | 08:51 | 08:57 | 08:56 | 489 | 66 | 10 | EXT |  | 0.94 | (c)
43810.792 | 10.063 | 10.063 | -1.387 | -1.387 | 760 | 779 | 789 | 760 | 1049 | 3975 |  | CORR | GENE | 07:27 | 07:30 | 07:31 | 338 | 58 | 10 | EXT |  | 0.92 | (c)
43811.867 | 11.138 | 11.103 | -0.312 | -0.347 | 586 | 780 | 756 | 586 | 260 | 3975 |  | CORR | GENE | 06:59 | 07:30 | 07:26 | 87 | 341 | 16 | EXT |  | 0.89 | (c)
43812.053 | 11.324 | 11.143 | -0.126 | -0.307 | 726 | 750 | 738 | 726 | 22 | 3975 |  | CORR | AXGR | 07:21 | 07:25 | 07:23 | 285 | 24 | 11 | EXT |  | 0.92 | (c)
43812.488 | 0.309 | 0.226 | -11.281 | -11.364 | 1636 | 1696 | 1669 | 1636 | 226 | 3976 |  | CORR | GENE | 07:17 | 07:27 | 07:23 | 371 | 66 | 14 | EXT |  | 0.95 | (c)
43812.564 | 0.385 | 0.069 | -11.205 | -11.521 | 486 | 521 | 517 | 486 | 69 | 3976 |  | CORR | GENE | 04:12 | 04:17 | 04:17 | 517 | 62 | 25 | EXT |  | 1.05 | (b)
43812.958 | 0.779 | 0.658 | -10.811 | -10.932 | 518 | 526 | 546 | 518 | 658 | 3976 |  | CORR | GENE | 04:17 | 04:18 | 04:21 | 659 | 55 | 13 | EXT |  | 0.97 | (c)
43815.014 | 2.835 | 2.717 | -8.755 | -8.873 | 194 | 212 | 223 | 194 | 2717 | 3976 |  | CORR | GENE | 03:25 | 03:28 | 03:29 | 215 | 58 | 10 | EXT |  | 0.91 | (c)
43816.311 | 4.132 | 4.109 | -7.458 | -7.481 | 1256 | 1380 | 1382 | 1256 | 4109 | 3976 |  | CORR | GENE | 06:16 | 06:36 | 06:36 | 49 | 251 | 11 | EXT |  | 0.89 | (c)
43816.775 | 4.596 | 4.428 | -6.994 | -7.162 | 1511 | 1523 | 1537 | 1511 | 4428 | 3976 |  | CORR | GENE | 06:57 | 06:59 | 07:01 | 338 | 52 | 14 | EXT |  | 0.94 | (c)
43817.073 | 4.894 | 4.891 | -6.696 | -6.699 | 1473 | 1548 | 1527 | 1473 | 4891 | 3976 |  | CORR | CIGR | 06:51 | 07:03 | 06:60 | 22 | 107 | 12 | EXT |  | 0.89 | (c)
43817.761 | 5.582 | 5.478 | -6.008 | -6.112 | 1523 | 1537 | 1554 | 1523 | 5478 | 3976 |  | CORR | GENE | 06:59 | 07:01 | 07:04 | 298 | 63 | 13 | EXT |  | 0.93 | (c)
43819.335 | 7.156 | 6.768 | -4.434 | -4.822 | 457 | 493 | 517 | 457 | 4249 | 3976 |  | CORR | GENE | 04:07 | 04:13 | 04:17 | 573 | 120 | 15 | EXT |  | 0.98 | (c)
43845.244 | 9.935 | 9.838 | -1.825 | -1.922 | 341 | 367 | 382 | 341 | 1550 | 3978 |  | CORR | GENE | 07:54 | 07:58 | 08:01 | 372 | 82 | 12 | EXT |  | 0.94 | (c)
43852.042 | 4.973 | 4.851 | -5.887 | -6.009 | -787 | -712 | -745 | 704 | 4851 | 3979 |  | CORR | GENE | 07:23 | 07:35 | 07:30 | 164 | 83 | 15 | EXT |  | 0.91 | (c)
43852.576 | 5.507 | 5.496 | -5.353 | -5.364 | -756 | -695 | -722 | 689 | 5343 | 3979 |  | CORR | CIGR | 07:28 | 07:38 | 07:34 | 21 | 67 | 13 | EXT |  | 0.89 | (c)
43853.006 | 5.937 | 5.929 | -4.923 | -4.931 | -760 | -708 | -731 | 702 | 4913 | 3979 |  | CORR | CIGR | 07:28 | 07:36 | 07:32 | 18 | 58 | 10 | EXT |  | 0.89 | (c)
43853.389 | 6.32 | 6.31 | -4.54 | -4.55 | -816 | -735 | -764 | 712 | 4529 | 3979 |  | CORR | CIGR | 07:19 | 07:32 | 07:27 | 21 | 104 | 10 | EXT |  | 0.89 | (c)
43969.987 | 9.338 | 9.314 | -2.312 | -2.336 | 888 | 1052 | 1001 | 888 | 2275 | 3989 |  | CORR | GENE | 06:28 | 06:54 | 06:46 | 61 | 226 | 9 | EXT | Аномалия находится на упругопластическом изгибе: R=383 D, максимальное растяжение на 5.8 час. | 0.89 | (c)
43991.384 | 7.845 | 7.834 | -3.675 | -3.686 | -1064 | -989 | -996 | 928 | 3665 | 3991 |  | CORR | CIGR | 07:44 | 07:56 | 07:55 | 21 | 136 | 10 | EXT |  | 0.89 | (c)
44087.993 | 0.734 | 0.69 | -10.346 | -10.39 | 83 | 154 | 141 | 83 | 690 | 4000 |  | CORR | GENE | 01:46 | 01:57 | 01:55 | 81 | 115 | 9 | EXT |  | 0.89 | (c)
44105.129 | 6.79 | 6.763 | -4.45 | -4.477 | 283 | 326 | 325 | 283 | 4446 | 4001 |  | CORR | CIGR | 03:15 | 03:22 | 03:22 | 31 | 84 | 10 | EXT |  | 0.89 | (c)
44152.369 | 0 | 0 | -2.45 | -2.45 | 399 | 638 | 683 | 399 | 0 | 4006 | Непровар / утяжина | GWAN |  | 06:31 | 07:09 | 07:17 | 0 | 569 | 11 | INT | Непровар / утяжина Аномалия находится на упругопластическом изгибе: R=383 D, максимальное растяжение на 5.5 час. |  | (c)
44159.793 | 4.974 | 4.841 | -6.776 | -6.909 | -565 | -520 | -529 | 492 | 4841 | 4007 |  | CORR | GENE | 08:09 | 08:16 | 08:15 | 368 | 73 | 10 | EXT |  | 0.93 | (c)
44160.453 | 5.634 | 5.618 | -6.116 | -6.132 | -622 | -573 | -550 | 478 | 5618 | 4007 |  | CORR | CIGR | 07:60 | 08:07 | 08:11 | 33 | 144 | 10 | EXT |  | 0.89 | (c)
44169.642 | 3.073 | 3.053 | -8.407 | -8.427 | 1751 | 1820 | 1811 | 1751 | 3053 | 4008 |  | GOUG | CIGR | 07:34 | 07:45 | 07:44 | 32 | 120 | 9 | EXT | Аномалия находится на отводе. Задир. |  | (c)
44194.489 | 4.81 | 4.763 | -6.7 | -6.747 | 2201 | 2218 | 2221 | 2201 | 4763 | 4010 |  | CORR | AXGR | 02:22 | 02:24 | 02:25 | 90 | 39 | 11 | EXT |  | 0.89 | (c)
44297.189 | 2.93 | 2.916 | -8.61 | -8.624 | 1041 | 1123 | 1114 | 1041 | 2916 | 4019 |  | CORR | CIGR | 05:54 | 06:07 | 06:06 | 29 | 147 | 12 | EXT | Аномалия находится на отводе. | 0.89 | (c)
44323.859 | 6.38 | 6.356 | -5.24 | -5.264 | 2159 | -2082 | -2132 | 1962 | 5222 | 4021 |  | CORR | CIGR | 05:60 | 06:35 | 06:27 | 42 | 340 | 10 | EXT | Аномалия находится на упругопластическом изгибе: R=625 D, максимальное растяжение на 0.1 час. | 0.89 | (c)
44519.583 | 7.734 | 7.719 | -3.586 | -3.601 | 1915 | 1993 | 2002 | 142 | 3575 | 4038 |  | CORR | CIGR | 04:06 | 04:18 | 04:20 | 26 | 174 | 10 | EXT |  | 0.89 | (c)
44521.291 | 9.442 | 9.429 | -1.878 | -1.891 | 1932 | 1993 | 2003 | 155 | 1868 | 4038 |  | CORR | CIGR | 04:08 | 04:18 | 04:20 | 23 | 143 | 11 | EXT |  | 0.89 | (c)
44523.447 | 0.278 | 0.154 | -10.842 | -10.966 | -1742 | -1684 | -1706 | 1669 | 154 | 4039 |  | CORR | GENE | 04:34 | 04:43 | 04:40 | 329 | 73 | 10 | EXT | Аномалия находится на отводе. | 0.92 | (c)
44529.448 | 6.279 | 6.024 | -4.841 | -5.096 | -1838 | -1799 | -1788 | 1738 | 4206 | 4039 |  | CORR | GENE | 04:19 | 04:25 | 04:27 | 890 | 100 | 10 | EXT | Аномалия находится на отводе. | 0.96 | (c)
44530.748 | 7.579 | 7.457 | -3.541 | -3.663 | -1850 | -1850 | -1833 | 1816 | 3456 | 4039 |  | CORR | AXGR | 04:17 | 04:17 | 04:19 | 207 | 34 | 15 | EXT | Аномалия находится на отводе. | 0.92 | (c)
44531.702 | 8.533 | 8.232 | -2.587 | -2.888 | -1867 | -1836 | -1770 | 1673 | 2539 | 4039 |  | CORR | GENE | 04:14 | 04:19 | 04:30 | 349 | 194 | 10 | EXT | Аномалия находится на отводе. | 0.92 | (c)
44532.03 | 8.861 | 8.852 | -2.259 | -2.268 | -1969 | -1935 | -1882 | 1794 | 2237 | 4039 |  | CORR | CIGR | 03:57 | 04:03 | 04:12 | 31 | 175 | 11 | EXT | Аномалия находится на отводе. | 0.89 | (c)
44532.128 | 8.959 | 8.946 | -2.161 | -2.174 | -1925 | -1857 | -1865 | 1804 | 2138 | 4039 |  | CORR | CIGR | 04:05 | 04:16 | 04:14 | 36 | 121 | 12 | EXT | Аномалия находится на отводе. | 0.89 | (c)
44543.706 | 9.417 | 9.401 | -1.633 | -1.649 | 191 | 243 | 248 | 191 | 1623 | 4040 |  | CORR | CIGR | 04:50 | 04:59 | 04:59 | 26 | 113 | 10 | EXT |  | 0.89 | (c)
44546.797 | 1.458 | 1.363 | -9.472 | -9.567 | 764 | 778 | 782 | 764 | 1363 | 4041 |  | CORR | AXGR | 04:07 | 04:09 | 04:09 | 249 | 35 | 10 | EXT |  | 0.91 | (c)
44619.84 | 6.831 | 6.771 | -4.659 | -4.719 | 1723 | 1803 | 1790 | 374 | 4606 | 4047 |  | DENT | GENE | 03:41 | 03:54 | 03:52 | 113 | 134 | 0.6 | N/A | Глубина вмятины: 8 мм (0,6%). Линейка: 11 см в (677 см; 03:54 ч:мин) |  | (c)
44621.283 | 8.274 | 8.263 | -3.216 | -3.227 | -2109 | -2049 | -2033 | 121 | 3198 | 4047 |  | CORR | CIGR | 05:22 | 05:32 | 05:34 | 29 | 152 | 9 | EXT |  | 0.89 | (c)
44623.2 | 10.191 | 10.173 | -1.299 | -1.317 | 1755 | 1838 | 1837 | 312 | 1289 | 4047 |  | CORR | CIGR | 03:46 | 03:59 | 03:59 | 28 | 164 | 10 | EXT |  | 0.89 | (c)
44624.782 | 0.283 | 0.249 | -11.377 | -11.411 | 1023 | 1087 | 1109 | 1023 | 249 | 4048 |  | CORR | CIGR | 05:50 | 06:00 | 06:04 | 34 | 172 | 11 | EXT |  | 0.89 | (c)
44627.732 | 3.233 | 3.221 | -8.427 | -8.439 | 1038 | 1110 | 1119 | 1038 | 3221 | 4048 |  | CORR | CIGR | 05:52 | 06:04 | 06:05 | 32 | 162 | 11 | EXT |  | 0.89 | (c)
44636.532 | 0.373 | 0.356 | -10.427 | -10.444 | -1757 | -1672 | -1674 | 1591 | 356 | 4049 |  | CORR | CIGR | 05:57 | 06:11 | 06:10 | 34 | 166 | 10 | EXT |  | 0.89 | (c)
44636.926 | 0.767 | 0.753 | -10.033 | -10.047 | -1705 | -1650 | -1601 | 1497 | 753 | 4049 |  | CORR | CIGR | 06:05 | 06:14 | 06:22 | 38 | 208 | 13 | EXT |  | 0.89 | (c)
44659.061 | 0.672 | 0.325 | -10.798 | -11.145 | -2212 | -2185 | -2181 | 19 | 325 | 4051 |  | CORR | GENE | 03:25 | 03:29 | 03:30 | 1730 | 61 | 11 | EXT |  | 0.98 | (c)
44660.779 | 2.39 | 2.153 | -9.08 | -9.317 | -2217 | -2193 | -2154 | 14 | 2153 | 4051 |  | CORR | GENE | 03:24 | 03:28 | 03:34 | 405 | 126 | 13 | EXT |  | 0.94 | (c)
44672.01 | 2.151 | 2.107 | -9.149 | -9.193 | 1859 | 1859 | 1879 | 331 | 2107 | 4052 |  | CORR | AXGR | 06:08 | 06:08 | 06:11 | 386 | 40 | 11 | EXT |  | 0.93 | (c)
44673.93 | 4.071 | 3.796 | -7.229 | -7.504 | 1651 | 1659 | 1670 | 542 | 3796 | 4052 |  | CORR | AXGR | 05:34 | 05:36 | 05:38 | 343 | 38 | 10 | EXT |  | 0.92 | (c)
44677.792 | 7.933 | 7.921 | -3.367 | -3.379 | 1298 | 1325 | 1329 | 871 | 3357 | 4052 |  | CORR | CIGR | 04:38 | 04:42 | 04:43 | 22 | 61 | 11 | EXT |  | 0.89 | (c)
44697.285 | 4.616 | 4.601 | -6.624 | -6.639 | 1145 | 1219 | 1236 | 1145 | 4601 | 4054 |  | CORR | CIGR | 08:20 | 08:32 | 08:35 | 27 | 183 | 12 | EXT |  | 0.89 | (c)
44698.418 | 5.749 | 5.737 | -5.491 | -5.503 | -495 | -391 | -384 | 273 | 5469 | 4054 |  | CORR | CIGR | 03:55 | 04:12 | 04:13 | 34 | 222 | 14 | EXT |  | 0.89 | (c)
44715.597 | 0.118 | 0.008 | -11.472 | -11.582 | -1307 | -1306 | -1271 | 1235 | 8 | 4056 |  | CORR | GENE | 05:32 | 05:32 | 05:37 | 206 | 72 | 10 | EXT |  | 0.91 | (c)
44730.547 | 3.478 | 3.462 | -7.682 | -7.698 | -261 | -150 | -174 | 86 | 3462 | 4057 |  | CORR | CIGR | 07:45 | 08:03 | 07:59 | 37 | 175 | 12 | EXT |  | 0.89 | (c)
44731.06 | 3.991 | 3.956 | -7.169 | -7.204 | -1106 | -979 | -863 | 619 | 3956 | 4057 |  | CORR | GENE | 05:29 | 05:49 | 06:08 | 127 | 488 | 11 | EXT |  | 0.9 | (c)
44774.803 | 2.574 | 2.57 | -7.826 | -7.83 | -1896 | -1869 | -1864 | 334 | 2570 | 4061 |  | CORR | CIGR | 04:53 | 04:57 | 04:58 | 19 | 64 | 10 | EXT |  | 0.89 | (c)
44774.855 | 2.626 | 2.618 | -7.774 | -7.782 | -2138 | -2108 | -2104 | 93 | 2618 | 4061 |  | CORR | CIGR | 04:14 | 04:18 | 04:19 | 17 | 66 | 10 | EXT |  | 0.89 | (c)
44790.198 | 7.569 | 6.81 | -3.801 | -4.56 | 399 | 461 | 506 | 399 | 3764 | 4062 |  | CORR | GENE | 03:26 | 03:36 | 03:43 | 796 | 214 | 10 | EXT |  | 0.95 | (c)
44791.348 | 8.719 | 8.69 | -2.651 | -2.68 | 573 | 619 | 658 | 573 | 2637 | 4062 |  | CORR | CIGR | 03:54 | 04:02 | 04:08 | 43 | 169 | 10 | EXT |  | 0.89 | (c)
44796.037 | 2.038 | 2.011 | -9.532 | -9.559 | 904 | 946 | 949 | 904 | 2011 | 4063 |  | CORR | CIGR | 06:03 | 06:10 | 06:11 | 41 | 91 | 11 | EXT |  | 0.89 | (c)
44798.913 | 4.914 | 4.885 | -6.656 | -6.685 | -219 | -130 | -129 | 40 | 4885 | 4063 | Дефект проката | MIAN | GENE | 03:02 | 03:16 | 03:17 | 62 | 179 |  | INT | Дефект проката Эквивалент потери металла 11%. |  | (c)
44805.202 | 11.203 | 10.891 | -0.367 | -0.679 | 1279 | 1298 | 1306 | 1279 | 171 | 4063 |  | CORR | GENE | 07:04 | 07:07 | 07:08 | 508 | 53 | 12 | EXT |  | 0.95 | (c)
44914.141 | 5.882 | 5.592 | -5.378 | -5.668 | 210 | 255 | 233 | 210 | 4798 | 4073 |  | CORR | AXGR | 02:27 | 02:34 | 02:30 | 870 | 45 | 10 | EXT |  | 0.96 | (c)
44974.998 | 9.549 | 9.524 | -1.811 | -1.836 | 2100 | 2121 | 2130 | 70 | 1811 | 4078 |  | CORR | CIGR | 07:01 | 07:05 | 07:06 | 25 | 61 | 10 | EXT | Аномалия находится на упругопластическом изгибе: R=849 D, максимальное растяжение на 5.4 час. | 0.89 | (c)
45049.992 | 5.393 | 5.377 | -6.117 | -6.133 | 1937 | 2004 | 2019 | 130 | 5377 | 4085 |  | CORR | CIGR | 05:50 | 06:01 | 06:03 | 36 | 163 | 10 | EXT |  | 0.89 | (c)
45050.131 | 5.532 | 5.456 | -5.978 | -6.054 | 1596 | 1732 | 1796 | 234 | 5456 | 4085 |  | CORR | GENE | 04:55 | 05:17 | 05:27 | 112 | 400 | 12 | EXT |  | 0.9 | (c)
45051.324 | 6.725 | 6.622 | -4.785 | -4.888 | 1756 | 1773 | 1775 | 437 | 4722 | 4085 |  | CORR | AXGR | 05:21 | 05:24 | 05:24 | 166 | 37 | 10 | EXT |  | 0.9 | (c)
45066.023 | 9.914 | 9.897 | -1.376 | -1.393 | 1324 | 1423 | 1423 | 708 | 1365 | 4086 |  | CORR | CIGR | 04:29 | 04:45 | 04:45 | 28 | 198 | 10 | EXT |  | 0.89 | (c)
45084.792 | 5.923 | 5.913 | -5.307 | -5.317 | -1195 | -1142 | -1129 | 1035 | 5284 | 4088 |  | CORR | CIGR | 05:59 | 06:08 | 06:10 | 33 | 132 | 11 | EXT | Аномалия находится на упругопластическом изгибе: R=959 D, максимальное растяжение на 7 час. | 0.89 | (c)
45084.804 | 5.935 | 5.814 | -5.295 | -5.416 | -1405 | -1363 | -1378 | 826 | 5218 | 4088 |  | CORR | GENE | 05:26 | 05:32 | 05:30 | 198 | 54 | 11 | EXT | Аномалия находится на упругопластическом изгибе: R=959 D, максимальное растяжение на 7 час. | 0.91 | (c)
45085.884 | 7.015 | 6.824 | -4.215 | -4.406 | -1142 | -1117 | -1123 | 1088 | 4081 | 4088 |  | CORR | AXGR | 06:08 | 06:12 | 06:11 | 325 | 40 | 10 | EXT | Аномалия находится на упругопластическом изгибе: R=895 D, максимальное растяжение на 6.3 час. | 0.92 | (c)
45086.698 | 7.829 | 7.798 | -3.401 | -3.432 | -1103 | -1091 | -1092 | 1082 | 3359 | 4088 |  | CORR | AXGR | 06:14 | 06:16 | 06:16 | 73 | 21 | 10 | EXT | Аномалия находится на упругопластическом изгибе: R=755 D, максимальное растяжение на 6 час. | 0.89 | (c)
45123.069 | 0 | -0.032 | -11.46 | -11.492 | 542 | 701 | 698 | 542 |  | 4092 | Нарушение формы кольцевого шва | GWAN |  | 11:38 | 00:03 | 00:03 | 0 | 312 |  | EXT | Нарушение формы кольцевого шва |  | (c)
45123.069 | 0 | -0.027 | -11.46 | -11.487 | -687 | -417 | -468 | 249 |  | 4092 | Нарушение формы кольцевого шва | GWAN |  | 08:19 | 09:03 | 08:55 | 0 | 438 |  | EXT | Нарушение формы кольцевого шва |  | (c)
45123.069 | 0 | -0.037 | -11.46 | -11.497 | -4 | 143 | 84 | 0 |  | 4092 | Нарушение формы кольцевого шва | GWAN |  | 10:10 | 10:33 | 10:24 | 0 | 176 |  | EXT | Нарушение формы кольцевого шва |  | (c)
45134.873 | 0.344 | 0.332 | -10.586 | -10.598 | -1858 | -1801 | -1803 | 372 | 332 | 4093 |  | CORR | CIGR | 06:49 | 06:58 | 06:58 | 22 | 110 | 10 | EXT |  | 0.89 | (c)
45150.802 | 5.343 | 5.334 | -6.167 | -6.176 | 1380 | 1428 | 1423 | 765 | 5334 | 4094 |  | CORR | CIGR | 05:55 | 06:02 | 06:01 | 18 | 85 | 10 | EXT |  | 0.89 | (c)
45155.869 | 10.41 | 10.398 | -1.1 | -1.112 | 1363 | 1469 | 1457 | 680 | 1067 | 4094 |  | CORR | CIGR | 05:52 | 06:09 | 06:07 | 45 | 187 | 10 | EXT |  | 0.89 | (c)
45219.742 | 6.653 | 6.642 | -4.677 | -4.688 | 1793 | 1856 | 1851 | 321 | 4664 | 4100 |  | CORR | CIGR | 06:21 | 06:31 | 06:30 | 24 | 116 | 10 | EXT |  | 0.89 | (c)
45292.779 | 0 | -0.015 | -11.43 | -11.445 | 779 | 1240 | 1341 | 328 |  | 4107 | Нарушение формы кольцевого шва | GWAN |  | 00:52 | 02:06 | 02:22 | 0 | 1123 |  | EXT | Нарушение формы кольцевого шва |  | (c)
45292.779 | 0 | -0.008 | -11.43 | -11.438 | -1930 | -1749 | -1747 | 301 |  | 4107 | Нарушение формы кольцевого шва | GWAN |  | 05:35 | 06:04 | 06:04 | 0 | 366 |  | EXT | Нарушение формы кольцевого шва |  | (c)
45292.779 | 0 | -0.019 | -11.43 | -11.449 | 108 | 254 | 261 | 108 |  | 4107 | Нарушение формы кольцевого шва | GWAN |  | 11:03 | 11:27 | 11:28 | 0 | 307 |  | EXT | Нарушение формы кольцевого шва |  | (c)
45317.19 | 1.581 | 1.568 | -9.699 | -9.712 | 1722 | 1775 | 1837 | 278 | 1568 | 4109 |  | CORR | CIGR | 05:02 | 05:11 | 05:21 | 31 | 230 | 11 | EXT | Аномалия находится на упругопластическом изгибе: R=884 D, максимальное растяжение на 6.9 час. | 0.89 | (c)
45322.313 | 6.704 | 6.538 | -4.576 | -4.742 | 1737 | 1760 | 1778 | 412 | 4347 | 4109 |  | CORR | GENE | 05:05 | 05:09 | 05:12 | 395 | 81 | 10 | EXT | Аномалия находится на упругопластическом изгибе: R=387 D, максимальное растяжение на 6.1 час. | 0.93 | (c)
45338.299 | 0 | -0.029 | -11.4 | -11.429 | -622 | -123 | -200 | 0 |  | 4111 | Нарушение формы кольцевого шва | GWAN |  | 08:37 | 09:58 | 09:45 | 0 | 844 |  | EXT | Нарушение формы кольцевого шва Аномалия находится на упругопластическом изгибе: R=234 D, максимальное растяжение на 6 час. |  | (c)
45357.408 | 7.709 | 7.692 | -3.771 | -3.788 | 1903 | 1986 | 1967 | 200 | 3771 | 4112 |  | CORR | CIGR | 06:08 | 06:22 | 06:19 | 17 | 128 | 10 | EXT |  | 0.89 | (c)
45357.96 | 8.261 | 8.235 | -3.219 | -3.245 | 1697 | 1826 | 1789 | 350 | 3219 | 4112 |  | CORR | CIGR | 05:35 | 05:56 | 05:50 | 26 | 184 | 12 | EXT |  | 0.89 | (c)
45359.091 | 9.392 | 9.364 | -2.088 | -2.116 | 1578 | 1635 | 1646 | 516 | 2088 | 4112 |  | CORR | CIGR | 05:16 | 05:25 | 05:27 | 28 | 137 | 10 | EXT |  | 0.89 | (c)
45384.079 | 0 | 0 | -11.18 | -11.18 | -1709 | -1630 | -1447 | 1184 | 0 | 4115 | Смещение кромок | GWAN |  | 04:14 | 04:27 | 04:57 | 0 | 525 | 15 | EXT | Смещение кромок Вовнутрь Аномалия находится на отводе. Величина смещения - 2.4 мм. |  | (c)
45384.079 | 0 | 0 | -11.18 | -11.18 | -875 | -515 | -469 | 62 | 0 | 4115 | Смещение кромок | GWAN |  | 06:29 | 07:27 | 07:35 | 0 | 813 | 17 | EXT | Смещение кромок Наружу Аномалия находится на отводе. Величина смещения - 2.6 мм. |  | (c)
45386.304 | 2.225 | 2.215 | -8.955 | -8.965 | 1627 | 1660 | 1662 | 1627 | 2215 | 4115 |  | CORR | CIGR | 01:13 | 01:18 | 01:18 | 19 | 70 | 11 | EXT | Аномалия находится на отводе. | 0.89 | (c)
45436.6 | 7.151 | 7.14 | -4.259 | -4.27 | 1597 | 1629 | 1630 | 567 | 4249 | 4119 |  | CORR | CIGR | 06:01 | 06:06 | 06:06 | 21 | 66 | 10 | EXT |  | 0.89 | (c)
45436.635 | 7.186 | 7.176 | -4.224 | -4.234 | 1747 | 1822 | 1798 | 382 | 4213 | 4119 |  | CORR | CIGR | 06:25 | 06:37 | 06:33 | 21 | 101 | 13 | EXT |  | 0.89 | (c)
45437.025 | 7.576 | 7.532 | -3.834 | -3.878 | 1229 | 1386 | 1360 | 740 | 3781 | 4119 |  | CORR | GENE | 05:01 | 05:27 | 05:23 | 97 | 261 | 10 | EXT |  | 0.89 | (c)
45437.064 | 7.615 | 7.558 | -3.795 | -3.852 | 1774 | 1786 | 1787 | 431 | 3700 | 4119 |  | CORR | AXGR | 06:29 | 06:31 | 06:31 | 152 | 25 | 10 | EXT |  | 0.9 | (c)
45437.361 | 7.912 | 7.899 | -3.498 | -3.511 | 1240 | 1278 | 1316 | 839 | 3493 | 4119 |  | CORR | CIGR | 05:03 | 05:09 | 05:15 | 18 | 151 | 14 | EXT |  | 0.89 | (c)
45438.163 | 8.714 | 8.701 | -2.696 | -2.709 | 1296 | 1344 | 1336 | 854 | 2690 | 4119 |  | CORR | CIGR | 05:12 | 05:20 | 05:19 | 19 | 80 | 11 | EXT |  | 0.89 | (c)
45440.75 | 11.301 | 11.28 | -0.109 | -0.13 | 1478 | 1550 | 1550 | 609 | 107 | 4119 |  | CORR | CIGR | 05:42 | 05:53 | 05:53 | 23 | 143 | 12 | EXT |  | 0.89 | (c)
45440.786 | 11.337 | 11.316 | -0.073 | -0.094 | 1307 | 1372 | 1351 | 835 | 73 | 4119 |  | CORR | CIGR | 05:14 | 05:25 | 05:21 | 21 | 88 | 10 | EXT |  | 0.89 | (c)
45440.859 | 0 | -0.027 | -11.41 | -11.437 | 1673 | -1694 | -1458 | 0 |  | 4120 | Нарушение формы кольцевого шва | GWAN |  | 02:50 | 05:47 | 06:25 | 0 | 2660 |  | EXT | Нарушение формы кольцевого шва |  | (c)
45440.859 | 0 | -0.039 | -11.41 | -11.449 | 125 | 420 | 379 | 125 |  | 4120 | Нарушение формы кольцевого шва | GWAN |  | 10:40 | 11:28 | 11:21 | 0 | 508 |  | EXT | Нарушение формы кольцевого шва |  | (c)
45452.375 | 0.106 | 0.095 | -11.384 | -11.395 | 1381 | 1494 | 1481 | 649 | 95 | 4121 |  | CORR | CIGR | 06:18 | 06:36 | 06:34 | 44 | 201 | 15 | EXT |  | 0.89 | (c)
45452.58 | 0.311 | 0.303 | -11.179 | -11.187 | 1511 | 1552 | 1541 | 660 | 303 | 4121 |  | CORR | CIGR | 06:39 | 06:45 | 06:43 | 20 | 60 | 12 | EXT |  | 0.89 | (c)
45453.099 | 0.83 | 0.778 | -10.66 | -10.712 | 864 | 883 | 880 | 864 | 778 | 4121 |  | CORR | AXGR | 04:54 | 04:57 | 04:57 | 178 | 31 | 11 | EXT |  | 0.9 | (c)
45487.214 | 1.225 | 1.121 | -7.895 | -7.999 | -1633 | -1602 | -1605 | 1578 | 1121 | 4124 |  | CORR | GENE | 06:10 | 06:15 | 06:15 | 247 | 55 | 10 | EXT | Аномалия находится на упругопластическом изгибе: R=409 D, максимальное растяжение на 6 час. | 0.91 | (c)
45516.929 | 10.49 | 10.478 | -1.06 | -1.072 | 1794 | 1865 | 1857 | 311 | 1046 | 4126 |  | CORR | CIGR | 06:07 | 06:18 | 06:17 | 26 | 125 | 12 | EXT |  | 0.89 | (c)
45523.504 | 5.515 | 5.484 | -5.975 | -6.006 | -1685 | -1613 | -1565 | 546 | 5484 | 4127 |  | CORR | CIGR | 06:21 | 06:33 | 06:41 | 44 | 240 | 10 | EXT |  | 0.89 | (c)
45533.753 | 4.274 | 4.059 | -7.136 | -7.351 | -1857 | -1848 | -1839 | 1822 | 4059 | 4128 |  | CORR | AXGR | 07:14 | 07:16 | 07:17 | 338 | 35 | 15 | EXT |  | 0.94 | (c)
45541.99 | 1.101 | 1.089 | -10.149 | -10.161 | 437 | 472 | 474 | 437 | 1089 | 4129 |  | CORR | CIGR | 06:04 | 06:09 | 06:10 | 18 | 74 | 10 | EXT |  | 0.89 | (c)
45547.817 | 6.928 | 6.913 | -4.322 | -4.337 | 63 | 98 | 92 | 63 | 4319 | 4129 |  | CORR | CIGR | 05:03 | 05:09 | 05:08 | 18 | 59 | 10 | EXT |  | 0.89 | (c)
45559.397 | 7.258 | 7.12 | -3.412 | -3.55 | 59 | 67 | 70 | 59 | 3372 | 4130 |  | CORR | AXGR | 04:53 | 04:54 | 04:54 | 178 | 21 | 11 | EXT |  | 0.9 | (c)
45559.614 | 7.475 | 7.464 | -3.195 | -3.206 | 46 | 87 | 84 | 46 | 3186 | 4130 |  | CORR | CIGR | 04:50 | 04:57 | 04:57 | 20 | 77 | 12 | EXT |  | 0.89 | (c)
45562.833 | 0.024 | 0.008 | -11.316 | -11.332 | 2144 | -1987 | -1075 | 0 | 8 | 4131 | Дефект проката | MIAN | GENE | 05:34 | 06:28 | 08:55 | 446 | 2484 |  | INT | Дефект проката Эквивалент потери металла 17%. |  | (c)
45575.23 | 1.081 | 1.068 | -10.239 | -10.252 | 1624 | 1702 | 1687 | 480 | 1068 | 4132 |  | CORR | CIGR | 07:02 | 07:14 | 07:12 | 28 | 126 | 10 | EXT |  | 0.89 | (c)
45597.46 | 0.591 | 0.579 | -10.809 | -10.821 | 1974 | 2032 | 2031 | 1974 | 579 | 4134 |  | CORR | CIGR | 06:25 | 06:35 | 06:34 | 26 | 113 | 12 | EXT |  | 0.89 | (c)
45601.785 | 4.916 | 4.819 | -6.484 | -6.581 | 1701 | 1865 | 1866 | 1701 | 4819 | 4134 |  | CORR | GENE | 05:41 | 06:08 | 06:08 | 140 | 331 | 11 | EXT |  | 0.9 | (c)
45608.324 | 0.055 | 0.049 | -10.955 | -10.961 | 1854 | 2016 | 1986 | 1854 | 49 | 4135 |  | CORR | GENE | 07:10 | 07:37 | 07:32 | 87 | 263 | 10 | EXT |  | 0.89 | (c)
45615.372 | 7.103 | 6.979 | -3.907 | -4.031 | 926 | 1077 | 1110 | 926 | 3742 | 4135 |  | DENT | GENE | 04:41 | 05:05 | 05:10 | 289 | 368 | 0.6 | N/A | Глубина вмятины: 8 мм (0,6%). Линейка: 29 см в (698 см; 05:05 ч:мин) |  | (c)
45615.745 | 7.476 | 7.333 | -3.534 | -3.677 | 1268 | 1438 | 1471 | 1268 | 3314 | 4135 |  | DENT | GENE | 05:36 | 06:03 | 06:09 | 363 | 407 | 0.4 | N/A | Глубина вмятины: 6 мм (0,4%). Линейка: 36 см в (733 см; 06:03 ч:мин) |  | (c)
45620.558 | 1.279 | 1.261 | -10.381 | -10.399 | 1457 | 1517 | 1530 | 1457 | 1261 | 4136 |  | CORR | CIGR | 05:17 | 05:27 | 05:29 | 30 | 147 | 10 | EXT |  | 0.89 | (c)
45622.255 | 2.976 | 2.966 | -8.684 | -8.694 | 1040 | 1127 | 1127 | 1040 | 2966 | 4136 |  | CORR | CIGR | 04:10 | 04:24 | 04:24 | 33 | 174 | 12 | EXT |  | 0.89 | (c)
45630.015 | 10.736 | 10.706 | -0.924 | -0.954 | 1071 | 1173 | 1173 | 1071 | 911 | 4136 |  | CORR | CIGR | 04:15 | 04:31 | 04:31 | 43 | 205 | 10 | EXT |  | 0.89 | (c)
45642.449 | 0 | 0 | -11.59 | -11.59 | 512 | 799 | 887 | 512 | 0 | 4138 | Смещение кромок | GWAN |  | 04:02 | 04:48 | 05:03 | 0 | 750 | 15 | EXT | Смещение кромок Вовнутрь Величина смещения - 2.4 мм. |  | (c)
45642.449 | 0 | 0 | -11.59 | -11.59 | -1599 | -1318 | -1349 | 632 | 0 | 4138 | Смещение кромок | GWAN |  | 10:21 | 11:07 | 11:02 | 0 | 500 | 17 | EXT | Смещение кромок Вовнутрь Величина смещения - 2.7 мм. |  | (c)
45652.995 | 10.546 | 10.489 | -1.044 | -1.101 | 1256 | 1272 | 1278 | 929 | 999 | 4138 |  | CORR | AXGR | 06:02 | 06:05 | 06:06 | 102 | 46 | 14 | EXT |  | 0.9 | (c)
45669.255 | 3.796 | 3.78 | -7.724 | -7.74 | 1159 | 1210 | 1221 | 1159 | 3780 | 4140 |  | CORR | CIGR | 05:37 | 05:45 | 05:47 | 38 | 125 | 10 | EXT |  | 0.89 | (c)
45729.303 | 7.594 | 7.59 | -3.316 | -3.32 | -1235 | -1161 | -1174 | 1114 | 3296 | 4145 |  | CORR | CIGR | 05:46 | 05:58 | 05:56 | 24 | 121 | 10 | EXT |  | 0.89 | (c)
45729.46 | 7.751 | 7.737 | -3.159 | -3.173 | -1371 | -1289 | -1303 | 1236 | 3151 | 4145 |  | CORR | CIGR | 05:24 | 05:37 | 05:35 | 22 | 135 | 11 | EXT |  | 0.89 | (c)
45765.08 | 9.611 | 9.554 | -1.629 | -1.686 | -47 | -19 | -32 | 18 | 1406 | 4148 |  | CORR | AXGR | 07:40 | 07:45 | 07:43 | 280 | 29 | 11 | EXT |  | 0.92 | (c)
45766.972 | 0.263 | 0.171 | -11.287 | -11.379 | 1789 | 1805 | 1814 | 1789 | 171 | 4149 |  | CORR | GENE | 07:24 | 07:26 | 07:28 | 136 | 51 | 10 | EXT |  | 0.9 | (c)
45767.041 | 0.332 | 0.317 | -11.218 | -11.233 | 569 | 621 | 623 | 569 | 317 | 4149 |  | CORR | CIGR | 04:07 | 04:15 | 04:15 | 34 | 109 | 13 | EXT |  | 0.89 | (c)
45771.451 | 4.742 | 4.717 | -6.808 | -6.833 | 1451 | 1477 | 1472 | 1451 | 4717 | 4149 |  | DENT | PITT | 06:29 | 06:33 | 06:32 | 51 | 42 | 0.2 | N/A | Глубина вмятины: 3 мм (0,2%). Линейка: 5 см в (472 см; 06:33 ч:мин) |  | (c)
45798.141 | 8.372 | 8.357 | -3.208 | -3.223 | 368 | 423 | 426 | 368 | 3195 | 4151 |  | CORR | CIGR | 05:55 | 06:04 | 06:04 | 28 | 116 | 11 | EXT |  | 0.89 | (c)
45831.43 | 8.291 | 8.216 | -2.859 | -2.934 | 857 | 1068 | 1055 | 857 | 2823 | 4154 |  | CORR | GENE | 05:38 | 06:12 | 06:10 | 111 | 396 | 10 | EXT | Аномалия находится на упругопластическом изгибе: R=315 D, максимальное растяжение на 11.9 час. | 0.89 | (c)
45858.843 | 1.404 | 1.379 | -10.016 | -10.041 | -1630 | -1535 | -1548 | 1466 | 1379 | 4157 |  | CORR | CIGR | 06:27 | 06:42 | 06:40 | 42 | 163 | 10 | EXT |  | 0.89 | (c)
45897.529 | 5.79 | 5.735 | -5.83 | -5.885 | 2177 | -2102 | -2085 | 1887 | 5735 | 4160 |  | CORR | GENE | 07:34 | 08:03 | 08:06 | 101 | 397 | 10 | EXT |  | 0.89 | (c)
45897.713 | 5.974 | 5.933 | -5.646 | -5.687 | 1089 | 1255 | 1210 | 1089 | 5628 | 4160 |  | CORR | GENE | 04:38 | 05:05 | 04:58 | 59 | 243 | 10 | EXT |  | 0.89 | (c)
45972.042 | 1.653 | 1.639 | -9.247 | -9.261 | -470 | -387 | -292 | 113 | 1639 | 4167 |  | CORR | GENE | 04:57 | 05:11 | 05:26 | 87 | 357 | 10 | EXT |  | 0.89 | (c)
45987.816 | 6.527 | 6.478 | -4.603 | -4.652 | -372 | -330 | -321 | 270 | 4558 | 4168 |  | DENT | GENE | 09:49 | 09:56 | 09:58 | 94 | 102 | 0.7 | N/A | Глубина вмятины: 10 мм (0,7%). Линейка: 9 см в (648 см; 09:56 ч:мин) |  | (c)
46063.163 | 3.004 | 2.994 | -7.376 | -7.386 | -1682 | -1629 | -1624 | 1566 | 2994 | 4175 |  | CORR | CIGR | 04:22 | 04:31 | 04:32 | 26 | 116 | 10 | EXT | Аномалия находится на упругопластическом изгибе: R=555 D, максимальное растяжение на 6.1 час. | 0.89 | (c)
46081.589 | 0.51 | 0.491 | -11.13 | -11.149 | 568 | 619 | 675 | 568 | 491 | 4177 |  | CORR | GENE | 08:04 | 08:12 | 08:21 | 64 | 215 | 11 | EXT |  | 0.89 | (c)
46090.673 | 9.594 | 9.502 | -2.046 | -2.138 | 627 | 651 | 652 | 627 | 1968 | 4177 |  | CORR | GENE | 08:13 | 08:17 | 08:17 | 170 | 49 | 11 | EXT |  | 0.9 | (c)
46138.863 | 0.354 | 0.246 | -10.876 | -10.984 | 284 | 338 | 328 | 284 | 246 | 4182 |  | CORR | GENE | 03:14 | 03:22 | 03:21 | 250 | 89 | 10 | EXT | Аномалия находится на упругопластическом изгибе: R=944 D, максимальное растяжение на 7.3 час. | 0.91 | (c)
46193.981 | 10.052 | 10.012 | -1.018 | -1.058 | -731 | -622 | -618 | 505 | 983 | 4186 |  | CORR | GENE | 07:46 | 08:03 | 08:04 | 75 | 226 | 10 | EXT |  | 0.89 | (c)
46204.714 | 9.715 | 9.702 | -0.885 | -0.898 | -1946 | -1922 | -1919 | 1892 | 874 | 4187 | Металлургический дефект | MIAN | CIGR | 08:19 | 08:23 | 08:23 | 24 | 54 |  | INT | Металлургический дефект Эквивалент потери металла 10%. |  | (c)
46244.125 | 4.026 | 3.728 | -7.524 | -7.822 | 1206 | 1223 | 1225 | 1206 | 3728 | 4191 |  | CORR | AXGR | 03:41 | 03:44 | 03:44 | 435 | 38 | 10 | EXT |  | 0.93 | (c)
46246.939 | 6.84 | 6.774 | -4.71 | -4.776 | -1766 | -1728 | -1705 | 1645 | 4644 | 4191 |  | DENT | GENE | 07:42 | 07:48 | 07:51 | 132 | 121 | 0.4 | N/A | Глубина вмятины: 6 мм (0,4%). Линейка: 13 см в (677 см; 07:48 ч:мин) |  | (c)
46253.286 | 1.637 | 1.62 | -10.073 | -10.09 | -1155 | -1056 | -1077 | 999 | 1620 | 4192 |  | CORR | CIGR | 03:53 | 04:09 | 04:05 | 30 | 156 | 11 | EXT |  | 0.89 | (c)
46300.095 | 2.516 | 2.509 | -8.804 | -8.811 | 2127 | 2152 | 2157 | 2127 | 2509 | 4196 |  | GOUG | CIGR | 02:48 | 02:52 | 02:53 | 20 | 58 | 9 | EXT | Задир. |  | (c)
46300.72 | 3.141 | 3.039 | -8.179 | -8.281 | -1883 | -1869 | -1867 | 1851 | 3039 | 4196 |  | CORR | AXGR | 04:01 | 04:03 | 04:03 | 174 | 32 | 10 | EXT |  | 0.9 | (c)
46343.279 | 0 | -0.029 | -11.45 | -11.479 | 1923 | -2228 | 2156 | 1923 |  | 4200 | Нарушение формы кольцевого шва | GWAN |  | 06:59 | 07:49 | 07:37 | 0 | 466 |  | EXT | Нарушение формы кольцевого шва |  | (c)
46393.867 | 4.648 | 4.591 | -6.652 | -6.709 | 787 | 860 | 925 | 787 | 4591 | 4204 |  | CORR | GENE | 06:12 | 06:24 | 06:34 | 75 | 276 | 10 | EXT |  | 0.89 | (c)
46397.755 | 8.536 | 8.395 | -2.764 | -2.905 | 1188 | 1243 | 1241 | 1188 | 2192 | 4204 |  | CORR | GENE | 07:16 | 07:25 | 07:25 | 713 | 106 | 10 | EXT |  | 0.95 | (c)
46401.758 | 1.239 | 1.218 | -9.951 | -9.972 | -775 | -689 | -688 | 601 | 1218 | 4205 |  | CORR | CIGR | 07:11 | 07:25 | 07:25 | 40 | 173 | 13 | EXT |  | 0.89 | (c)
46417.348 | 5.639 | 5.55 | -5.861 | -5.95 | -1945 | -1805 | -1701 | 286 | 5550 | 4206 |  | DENT | GENE | 07:06 | 07:28 | 07:45 | 197 | 487 | 0.5 | N/A | Глубина вмятины: 7 мм (0,5%). Линейка: 20 см в (555 см; 07:28 ч:мин) |  | (c)
46423.022 | 11.313 | 11.3 | -0.187 | -0.2 | 1612 | 1678 | 1672 | 498 | 174 | 4206 |  | CORR | CIGR | 04:40 | 04:50 | 04:50 | 26 | 120 | 10 | EXT |  | 0.89 | (c)
46437.791 | 3.402 | 3.385 | -8.298 | -8.315 | -833 | -783 | -711 | 589 | 3385 | 4208 |  | CORR | GENE | 04:23 | 04:31 | 04:43 | 116 | 243 | 10 | EXT |  | 0.89 | (c)
46482.24 | 1.331 | 1.174 | -10.089 | -10.246 | 52 | 94 | 86 | 52 | 1174 | 4212 |  | CORR | GENE | 05:20 | 05:27 | 05:25 | 262 | 68 | 11 | EXT |  | 0.92 | (c)
46483.551 | 2.642 | 2.622 | -8.778 | -8.798 | 130 | 237 | 225 | 130 | 2622 | 4212 |  | CORR | CIGR | 05:32 | 05:50 | 05:48 | 35 | 189 | 10 | EXT |  | 0.89 | (c)
46496.397 | 4.068 | 4.056 | -7.242 | -7.254 | 1774 | 1852 | 1823 | 1774 | 4056 | 4213 |  | CORR | CIGR | 07:25 | 07:37 | 07:33 | 23 | 98 | 11 | EXT |  | 0.89 | (c)
46501.77 | 9.441 | 9.331 | -1.869 | -1.979 | 1274 | 1402 | 1393 | 1274 | 1784 | 4213 |  | DENT | GENE | 06:04 | 06:25 | 06:23 | 195 | 239 | 0.4 | N/A | Глубина вмятины: 5 мм (0,4%). Линейка: 20 см в (933 см; 06:25 ч:мин) |  | (c)
46571.969 | 0 | 0 | -11.07 | -11.07 | 563 | 640 | 786 | 563 | 0 | 4220 | Смещение кромок | GWAN |  | 10:17 | 10:30 | 10:53 | 0 | 446 | 16 | EXT | Смещение кромок Наружу Величина смещения - 2.5 мм. Аномалия находится на упругопластическом изгибе: R=319 D, максимальное растяжение на 5.9 час. |  | (c)
46594.389 | 11.35 | 11.157 | -0.1 | -0.293 | -1714 | -1684 | -1678 | 516 | 18 | 4221 |  | ARTD | GENE | 06:49 | 06:54 | 06:54 | 275 | 72 |  | EXT | Эквивалент потери металла 10%. |  | (c)
46594.419 | 11.38 | 10.969 | -0.07 | -0.481 | -1299 | -1273 | -1270 | 931 | 36 | 4221 |  | CORR | GENE | 07:56 | 07:60 | 08:00 | 445 | 59 | 11 | EXT |  | 0.94 | (c)
46601.703 | 7.214 | 6.904 | -4.296 | -4.606 | 1578 | 1954 | 2099 | 0 | 3993 | 4222 |  | WRIN | GENE | 04:31 | 05:31 | 05:55 | 613 | 1041 | 1.2 | N/A | Высота гофр: 17 мм (1,2%). Длина волны: 423 мм Аномалия находится вблизи продольного шва. |  | (a)
46602.203 | 7.714 | 6.273 | -3.796 | -5.237 | -99 | 2150 | 2131 | 0 |  | 4222 |  | OVAL |  | 00:00 | 06:03 | 06:00 | 3569 |  |  | N/A | Овальность: 0,04 |  | (c)
46614.197 | 8.198 | 8.167 | -2.832 | -2.863 | 1605 | 1828 | 1737 | 362 | 2818 | 4223 |  | CORR | CIGR | 05:58 | 06:34 | 06:19 | 45 | 264 | 12 | EXT |  | 0.89 | (c)
46615.092 | 9.093 | 9.075 | -1.937 | -1.955 | 1459 | 1549 | 1536 | 617 | 1923 | 4223 |  | CORR | CIGR | 05:34 | 05:49 | 05:47 | 32 | 155 | 10 | EXT |  | 0.89 | (c)
46655.584 | 4.605 | 4.58 | -6.985 | -7.01 | 740 | 883 | 854 | 740 | 4580 | 4227 |  | CORR | CIGR | 05:56 | 06:19 | 06:14 | 43 | 227 | 13 | EXT | Аномалия находится на упругопластическом изгибе: R=362 D, максимальное растяжение на 6 час. | 0.95 | (c)
46667.214 | 4.645 | 4.592 | -7.045 | -7.098 | -1380 | -1368 | -1365 | 1349 | 4592 | 4228 |  | CORR | AXGR | 05:46 | 05:48 | 05:48 | 143 | 31 | 10 | EXT | Аномалия находится на упругопластическом изгибе: R=355 D, максимальное растяжение на 5.8 час. | 0.95 | (c)
46700.803 | 3.944 | 3.912 | -7.566 | -7.598 | -952 | -851 | -837 | 722 | 3912 | 4231 |  | DENT | GENE | 06:18 | 06:34 | 06:36 | 67 | 230 | 0.4 | N/A | Глубина вмятины: 5 мм (0,4%). Линейка: 7 см в (391 см; 06:34 ч:мин) |  | (c)
46774.175 | 10.076 | 10.061 | -1.644 | -1.659 | -2147 | -2113 | -2105 | 2062 | 1627 | 4237 |  | CORR | CIGR | 04:01 | 04:07 | 04:08 | 32 | 85 | 11 | EXT |  | 0.89 | (c)
46794.527 | 7.468 | 7.458 | -4.202 | -4.212 | 1133 | 1173 | 1183 | 1133 | 4188 | 4239 |  | CORR | CIGR | 06:18 | 06:25 | 06:27 | 24 | 101 | 10 | EXT | Аномалия находится на отводе. | 0.89 | (c)
46794.695 | 7.636 | 7.621 | -4.034 | -4.049 | 1139 | 1181 | 1195 | 1139 | 4016 | 4239 |  | CORR | CIGR | 06:19 | 06:26 | 06:28 | 33 | 112 | 10 | EXT | Аномалия находится на отводе. | 0.89 | (c)
46795.481 | 8.422 | 8.301 | -3.248 | -3.369 | 1200 | 1236 | 1227 | 1200 | 2917 | 4239 |  | CORR | GENE | 06:29 | 06:35 | 06:34 | 452 | 54 | 10 | EXT | Аномалия находится на отводе. | 0.93 | (c)
46795.771 | 8.712 | 8.694 | -2.958 | -2.976 | 965 | 1178 | 1078 | 965 | 2911 | 4239 |  | CORR | GENE | 05:51 | 06:26 | 06:10 | 65 | 227 | 10 | EXT | Аномалия находится на отводе. | 0.89 | (c)
46796.189 | 9.13 | 9.101 | -2.54 | -2.569 | 985 | 1062 | 1039 | 985 | 2533 | 4239 |  | CORR | CIGR | 05:55 | 06:07 | 06:03 | 36 | 108 | 10 | EXT | Аномалия находится на отводе. | 0.89 | (c)
46806.123 | 7.394 | 7.367 | -4.366 | -4.393 | -1453 | -1364 | -1399 | 1345 | 4366 | 4240 |  | CORR | CIGR | 03:50 | 04:05 | 03:59 | 27 | 108 | 11 | EXT |  | 0.89 | (c)
46889.254 | 0.585 | 0.23 | -10.855 | -11.21 | 1800 | 1835 | 1827 | 1800 | 230 | 4248 |  | CORR | GENE | 04:09 | 04:14 | 04:13 | 527 | 54 | 11 | EXT |  | 0.95 | (c)
46980.479 | 0 | 0 | -11.7 | -11.7 | 1539 | 1754 | 1781 | 1539 | 0 | 4256 | Смещение кромок | GWAN |  | 03:28 | 04:03 | 04:07 | 0 | 484 | 15 | EXT | Смещение кромок Наружу Величина смещения - 2.4 мм. Аномалия находится на упругопластическом изгибе: R=276 D, максимальное растяжение на 5.4 час. |  | (c)
46990.918 | 10.439 | 10.414 | -1.261 | -1.286 | -965 | -891 | -899 | 833 | 1240 | 4256 |  | CORR | CIGR | 08:44 | 08:56 | 08:54 | 46 | 133 | 13 | EXT | Аномалия находится на упругопластическом изгибе: R=392 D, максимальное растяжение на 5.2 час. | 0.89 | (c)
46992.179 | 0 | 0 | -11.59 | -11.59 | 1581 | 1768 | 1711 | 1581 | 0 | 4257 |  | GWAN |  | 11:45 | 00:15 | 00:06 | 0 | 259 |  | EXT | Подбивка кромок величиной 7 мм. Аномалия находится на упругопластическом изгибе: R=446 D, максимальное растяжение на 5.2 час. |  | (c)
46992.179 | 0 | 0 | -11.59 | -11.59 | 2080 | 2164 | 2228 | 2080 | 0 | 4257 |  | GWAN |  | 01:05 | 01:19 | 01:29 | 0 | 295 |  | EXT | Подбивка кромок величиной 8 мм. Аномалия находится на упругопластическом изгибе: R=446 D, максимальное растяжение на 5.2 час. |  | (c)
46992.179 | 0 | 0 | -11.59 | -11.59 | -764 | -365 | -539 | 315 | 0 | 4257 |  | GWAN |  | 05:26 | 06:31 | 06:03 | 0 | 449 |  | EXT | Подбивка кромок величиной 8 мм. Аномалия находится на упругопластическом изгибе: R=446 D, максимальное растяжение на 5.2 час. |  | (c)
47024.849 | 9.45 | 9.442 | -0.59 | -0.598 | 1194 | 1306 | 1272 | 1194 | 575 | 4259 |  | CORR | CIGR | 05:56 | 06:14 | 06:09 | 23 | 156 | 15 | EXT |  | 0.89 | (c)
47025.493 | 0.054 | 0.052 | -10.696 | -10.698 | -2151 | -2029 | -2051 | 1952 | 52 | 4260 |  | CORR | GENE | 05:54 | 06:14 | 06:10 | 49 | 199 | 10 | EXT |  | 0.89 | (c)
47025.609 | 0.17 | 0.143 | -10.58 | -10.607 | 2137 | 2214 | -2222 | 2121 | 143 | 4260 |  | CORR | GENE | 05:26 | 05:39 | 05:43 | 57 | 203 | 10 | EXT |  | 0.89 | (c)
47033.232 | 7.793 | 7.78 | -2.957 | -2.97 | -1977 | -1937 | -1931 | 1885 | 2941 | 4260 |  | CORR | CIGR | 06:22 | 06:29 | 06:30 | 29 | 92 | 10 | EXT |  | 0.89 | (c)
47035.737 | 10.298 | 10.284 | -0.452 | -0.466 | -2025 | -1944 | -1947 | 1870 | 439 | 4260 |  | CORR | CIGR | 06:14 | 06:28 | 06:27 | 27 | 155 | 14 | EXT |  | 0.89 | (c)
47066.647 | 7.638 | 7.558 | -4.092 | -4.172 | 2226 | -2158 | -2112 | 1988 | 4034 | 4263 |  | DENT | GENE | 05:27 | 05:39 | 05:46 | 138 | 247 | 0.3 | N/A | Глубина вмятины: 4 мм (0,3%). Линейка: 14 см в (756 см; 05:39 ч:мин) |  | (c)
47119.302 | 3.403 | 3.394 | -7.997 | -8.006 | 622 | 700 | 674 | 622 | 3394 | 4268 |  | CORR | CIGR | 04:46 | 04:59 | 04:55 | 19 | 103 | 10 | EXT | Аномалия находится на отводе. | 0.89 | (c)
47120.133 | 4.234 | 4.217 | -7.166 | -7.183 | 1213 | 1439 | 1368 | 1213 | 4217 | 4268 |  | CORR | GENE | 06:22 | 06:58 | 06:47 | 65 | 309 | 11 | EXT | Аномалия находится на отводе. | 0.89 | (c)
47121.079 | 5.18 | 5.143 | -6.22 | -6.257 | 221 | 314 | 295 | 221 | 5143 | 4268 |  | CORR | GENE | 03:42 | 03:57 | 03:54 | 49 | 149 | 10 | EXT | Аномалия находится на отводе. | 0.89 | (c)
47129.671 | 2.372 | 2.35 | -9.278 | -9.3 | -589 | -521 | -541 | 493 | 2350 | 4269 |  | CORR | CIGR | 03:42 | 03:53 | 03:50 | 23 | 96 | 15 | EXT |  | 0.89 | (c)
47132.821 | 5.522 | 5.432 | -6.128 | -6.218 | 183 | 229 | 215 | 183 | 5432 | 4269 |  | CORR | GENE | 05:47 | 05:54 | 05:52 | 642 | 64 | 11 | EXT |  | 0.95 | (c)
47153.603 | 3.214 | 3.2 | -8.506 | -8.52 | 1694 | 1741 | 1748 | 1694 | 3200 | 4271 |  | CORR | CIGR | 06:14 | 06:22 | 06:23 | 32 | 108 | 10 | EXT | Аномалия находится на упругопластическом изгибе: R=618 D, максимальное растяжение на 11.4 час. | 0.89 | (c)
47188.34 | 3.361 | 3.348 | -8.009 | -8.022 | -1120 | -1056 | -1038 | 956 | 3348 | 4274 |  | CORR | CIGR | 05:49 | 05:60 | 06:02 | 33 | 164 | 12 | EXT | Аномалия находится на отводе. | 0.89 | (c)
47192.605 | 7.626 | 7.447 | -3.744 | -3.923 | -796 | -772 | -777 | 757 | 3709 | 4274 |  | CORR | AXGR | 06:41 | 06:45 | 06:45 | 214 | 39 | 10 | EXT | Аномалия находится на отводе. | 0.91 | (c)
47235.825 | 4.366 | 4.35 | -7.324 | -7.34 | 439 | 522 | 549 | 439 | 4350 | 4278 |  | CORR | GENE | 03:52 | 04:05 | 04:09 | 48 | 221 | 10 | EXT |  | 0.89 | (c)
47236.764 | 5.305 | 5.292 | -6.385 | -6.398 | 473 | 527 | 559 | 473 | 5292 | 4278 |  | CORR | CIGR | 03:57 | 04:06 | 04:11 | 30 | 172 | 12 | EXT |  | 0.89 | (c)
47281.983 | 4.324 | 4.206 | -6.986 | -7.104 | -40 | -31 | -24 | 9 | 4206 | 4282 |  | CORR | AXGR | 04:59 | 05:01 | 05:02 | 174 | 31 | 10 | EXT | Аномалия находится на упругопластическом изгибе: R=464 D, максимальное растяжение на 6 час. | 0.9 | (c)
47285.259 | 7.6 | 7.584 | -3.71 | -3.726 | 1448 | 1529 | 1524 | 1448 | 3696 | 4282 |  | CORR | CIGR | 08:59 | 09:12 | 09:11 | 30 | 152 | 10 | EXT | Аномалия находится на упругопластическом изгибе: R=484 D, максимальное растяжение на 5.9 час. | 0.89 | (c)
47288.297 | 10.638 | 10.625 | -0.672 | -0.685 | -302 | -105 | -181 | 60 | 630 | 4282 |  | CORR | GENE | 04:17 | 04:49 | 04:36 | 55 | 243 | 11 | EXT | Аномалия находится на упругопластическом изгибе: R=510 D, максимальное растяжение на 6 час. | 0.89 | (c)
47288.553 | 10.894 | 10.874 | -0.416 | -0.436 | -225 | -106 | -134 | 44 | 400 | 4282 |  | CORR | CIGR | 04:29 | 04:48 | 04:44 | 36 | 181 | 14 | EXT | Аномалия находится на упругопластическом изгибе: R=511 D, максимальное растяжение на 5.9 час. | 0.89 | (c)
47310.551 | 10.972 | 10.894 | -0.418 | -0.496 | 1852 | 2090 | 2122 | 1852 | 383 | 4284 |  | CORR | GENE | 04:46 | 05:24 | 05:29 | 113 | 540 | 10 | EXT |  | 0.89 | (c)
47311.063 | 0.094 | 0.031 | -11.636 | -11.699 | -1721 | -1410 | -1163 | 605 | 31 | 4285 |  | CORR | GENE | 04:25 | 05:15 | 05:55 | 120 | 1116 | 10 | EXT | Аномалия находится на отводе. | 0.89 | (c)
47322.423 | 11.454 | 11.371 | -0.276 | -0.359 | -411 | -297 | -348 | 285 | 62 | 4285 |  | CORR | GENE | 07:57 | 08:15 | 08:07 | 297 | 126 | 10 | EXT | Аномалия находится на отводе. | 0.92 | (c)
47357.009 | 0.13 | 0.051 | -10.99 | -11.069 | 489 | 498 | 528 | 489 | 51 | 4289 |  | CORR | GENE | 04:10 | 04:11 | 04:16 | 272 | 78 | 13 | EXT | Аномалия находится на отводе. | 0.93 | (c)
47407.041 | 5.092 | 5.066 | -6.448 | -6.474 | -2000 | -1855 | -1894 | 230 | 5066 | 4293 |  | CORR | CIGR | 05:05 | 05:28 | 05:22 | 32 | 212 | 11 | EXT |  | 0.89 | (c)
47410.649 | 8.7 | 8.687 | -2.84 | -2.853 | -2113 | -2033 | -1953 | 118 | 2776 | 4293 |  | CORR | GENE | 04:46 | 04:59 | 05:12 | 77 | 319 | 10 | EXT |  | 0.89 | (c)
47449.488 | 1.089 | 1.067 | -10.291 | -10.313 | -1978 | -1885 | -1898 | 253 | 1067 | 4297 |  | CORR | CIGR | 05:01 | 05:16 | 05:14 | 23 | 160 | 11 | EXT |  | 0.89 | (c)
47449.649 | 1.25 | 1.227 | -10.13 | -10.153 | -1936 | -1845 | -1867 | 295 | 1227 | 4297 |  | CORR | CIGR | 05:08 | 05:22 | 05:19 | 28 | 138 | 12 | EXT |  | 0.89 | (c)
47467.413 | 7.634 | 7.606 | -3.736 | -3.764 | -794 | -719 | -750 | 707 | 3732 | 4298 |  | CORR | CIGR | 00:51 | 01:03 | 00:58 | 32 | 87 | 10 | EXT | Аномалия находится на отводе. | 0.89 | (c)
47528.328 | 0.079 | 0.053 | -11.201 | -11.227 | -1380 | -1099 | -1205 | 1031 | 53 | 4304 |  | CORR | CIGR | 03:24 | 04:10 | 03:52 | 37 | 349 | 11 | EXT |  | 0.89 | (c)
47585.202 | 0.413 | 0.393 | -11.087 | -11.107 | -1881 | -1803 | -1748 | 350 | 393 | 4309 |  | CORR | GENE | 04:31 | 04:43 | 04:52 | 59 | 266 | 10 | EXT |  | 0.89 | (c)
47585.595 | 0.806 | 0.792 | -10.694 | -10.708 | -1892 | -1773 | -1803 | 339 | 792 | 4309 |  | CORR | CIGR | 04:29 | 04:48 | 04:43 | 27 | 178 | 11 | EXT |  | 0.89 | (c)
47585.709 | 0.92 | 0.904 | -10.58 | -10.596 | -1747 | -1649 | -1656 | 484 | 904 | 4309 |  | CORR | CIGR | 04:52 | 05:08 | 05:07 | 26 | 181 | 15 | EXT |  | 0.89 | (c)
47585.826 | 1.037 | 0.999 | -10.463 | -10.501 | -1646 | -1636 | -1635 | 585 | 999 | 4309 |  | CORR | AXGR | 05:09 | 05:10 | 05:10 | 71 | 22 | 14 | EXT |  | 0.89 | (c)
47588.3 | 3.511 | 3.499 | -7.989 | -8.001 | 1679 | 1722 | 1723 | 463 | 3499 | 4309 |  | CORR | CIGR | 02:05 | 02:12 | 02:13 | 20 | 88 | 15 | EXT |  | 0.89 | (c)
47685.686 | 10.877 | 10.852 | -0.383 | -0.408 | -1929 | -1869 | -1813 | 1698 | 366 | 4317 |  | CORR | CIGR | 03:54 | 04:03 | 04:12 | 42 | 231 | 10 | EXT |  | 0.89 | (c)
47685.964 | 11.155 | 11.141 | -0.105 | -0.119 | -1908 | -1868 | -1863 | 1817 | 94 | 4317 |  | CORR | CIGR | 03:57 | 04:03 | 04:04 | 25 | 91 | 10 | EXT |  | 0.89 | (c)
47696.64 | 10.571 | 9.988 | -0.739 | -1.322 | 2120 | 2145 | 2151 | 48 | 570 | 4318 |  | CORR | GENE | 07:16 | 07:20 | 07:22 | 752 | 63 | 12 | EXT |  | 0.97 | (c)
47708.288 | 10.909 | 10.781 | -0.671 | -0.799 | -1582 | -1551 | -1552 | 648 | 491 | 4319 |  | CORR | GENE | 07:11 | 07:16 | 07:16 | 308 | 60 | 10 | EXT |  | 0.92 | (c)
47731.129 | 0 | -0.029 | -11.33 | -11.359 | -973 | -627 | -333 | 0 |  | 4322 | Нарушение формы кольцевого шва | GWAN |  | 00:14 | 01:10 | 01:58 | 0 | 1281 |  | EXT | Нарушение формы кольцевого шва |  | (c)
47731.129 | 0 | 0 | -11.33 | -11.33 | 368 | 585 | 603 | 368 | 0 | 4322 | Смещение кромок | GWAN |  | 03:51 | 04:26 | 04:29 | 0 | 471 | 16 | EXT | Смещение кромок Наружу Величина смещения - 2.6 мм. |  | (c)
47731.129 | 0 | -0.012 | -11.33 | -11.342 | 891 | 1492 | 1311 | 500 |  | 4322 | Нарушение формы кольцевого шва | GWAN |  | 05:15 | 06:52 | 06:23 | 0 | 840 |  | EXT | Нарушение формы кольцевого шва |  | (c)
47731.129 | 0 | -0.027 | -11.33 | -11.357 | 2178 | -1502 | -1758 | 0 |  | 4322 | Нарушение формы кольцевого шва | GWAN |  | 08:43 | 10:49 | 10:08 | 0 | 1050 |  | EXT | Нарушение формы кольцевого шва |  | (c)
47742.459 | 0 | 0 | -11.36 | -11.36 | -1682 | -1298 | -1454 | 549 | 0 | 4323 | Смещение кромок | GWAN |  | 05:13 | 06:15 | 05:50 | 0 | 455 | 15 | EXT | Смещение кромок Наружу Величина смещения - 2.4 мм. |  | (c)
47798.829 | 0 | -0.025 | -10.97 | -10.995 | -1737 | -1138 | -1306 | 493 |  | 4328 | Нарушение формы кольцевого шва | GWAN |  | 06:03 | 07:40 | 07:13 | 0 | 864 |  | EXT | Нарушение формы кольцевого шва |  | (c)
47821.177 | 11.378 | 11.354 | -0.022 | -0.046 | -2120 | -1914 | -1978 | 111 | 12 | 4329 |  | CORR | CIGR | 04:20 | 04:53 | 04:42 | 34 | 283 | 15 | EXT |  | 0.89 | (c)
47872.06 | 0.061 | 0.028 | -11.329 | -11.362 | 1174 | 1462 | 1344 | 717 | 28 | 4335 |  | CORR | CIGR | 04:39 | 05:26 | 05:07 | 40 | 340 | 12 | EXT |  | 0.89 | (c)
47881.073 | 9.074 | 9.048 | -2.316 | -2.342 | 1615 | 1873 | 1787 | 271 | 2308 | 4335 |  | CORR | CIGR | 05:51 | 06:32 | 06:18 | 34 | 345 | 10 | EXT |  | 0.89 | (c)
47882.121 | 10.122 | 10.105 | -1.268 | -1.285 | 1336 | 1452 | 1441 | 684 | 1263 | 4335 |  | CORR | CIGR | 05:06 | 05:24 | 05:23 | 22 | 211 | 10 | EXT | Аномалия находится на упругопластическом изгибе: R=967 D, максимальное растяжение на 6.7 час. | 0.89 | (c)
47882.468 | 10.469 | 10.447 | -0.921 | -0.943 | 1198 | 1265 | 1282 | 865 | 921 | 4335 |  | CORR | CIGR | 04:43 | 04:54 | 04:57 | 22 | 168 | 14 | EXT | Аномалия находится на упругопластическом изгибе: R=895 D, максимальное растяжение на 6.6 час. | 0.89 | (c)
47884.783 | 1.394 | 1.38 | -9.906 | -9.92 | 1788 | 2051 | 1949 | 120 | 1380 | 4336 |  | CORR | CIGR | 07:44 | 08:27 | 08:10 | 43 | 323 | 11 | EXT | Аномалия находится на упругопластическом изгибе: R=649 D, максимальное растяжение на 6.4 час. | 0.89 | (c)
47888.836 | 5.447 | 5.419 | -5.853 | -5.881 | 85 | 293 | 336 | 85 | 5419 | 4336 |  | CORR | GENE | 03:09 | 03:43 | 03:50 | 65 | 503 | 10 | EXT | Аномалия находится на упругопластическом изгибе: R=417 D, максимальное растяжение на 6.2 час. | 0.89 | (c)
47906.229 | 0 | -0.022 | -11.68 | -11.702 | 1059 | 1179 | 1752 | 1059 |  | 4338 | Нарушение формы кольцевого шва | GWAN |  | 11:33 | 11:52 | 01:25 | 0 | 1386 |  | EXT | Нарушение формы кольцевого шва Аномалия находится на упругопластическом изгибе: R=419 D, максимальное растяжение на 5.8 час. |  | (c)
47921.824 | 3.915 | 3.905 | -7.055 | -7.065 | 2029 | 2073 | 2071 | 2029 | 3905 | 4339 |  | CORR | CIGR | 02:30 | 02:37 | 02:37 | 25 | 86 | 11 | EXT |  | 0.89 | (c)
47985.772 | 3.233 | 3.22 | -6.957 | -6.97 | -262 | -208 | -199 | 136 | 3220 | 4345 |  | GOUG | CIGR | 06:44 | 06:53 | 06:54 | 30 | 126 | 12 | EXT | Задир. |  | (c)
48047.605 | 8.686 | 8.654 | -3.014 | -3.046 | 802 | 881 | 919 | 802 | 2988 | 4350 |  | CORR | GENE | 08:47 | 08:60 | 09:06 | 58 | 234 | 11 | EXT |  | 0.89 | (c)
48050.139 | 11.22 | 11.219 | -0.48 | -0.481 | -1100 | -982 | -970 | 841 | 448 | 4350 |  | CORR | CIGR | 03:40 | 03:59 | 04:01 | 33 | 259 | 11 | EXT |  | 0.89 | (c)
48063.158 | 0.829 | 0.816 | -10.891 | -10.904 | -1132 | -1064 | -1066 | 1001 | 816 | 4352 |  | CORR | CIGR | 03:32 | 03:43 | 03:43 | 21 | 131 | 11 | EXT |  | 0.89 | (c)
48063.803 | 1.474 | 1.425 | -10.246 | -10.295 | -1169 | -1013 | -1020 | 870 | 1425 | 4352 |  | CORR | GENE | 03:26 | 03:51 | 03:50 | 76 | 299 | 10 | EXT |  | 0.89 | (c)
48064.254 | 1.925 | 1.907 | -9.795 | -9.813 | -1081 | -1020 | -991 | 901 | 1907 | 4352 |  | CORR | CIGR | 03:40 | 03:50 | 03:55 | 35 | 180 | 11 | EXT |  | 0.89 | (c)
48064.589 | 2.26 | 2.247 | -9.46 | -9.473 | -1040 | -923 | -937 | 834 | 2247 | 4352 |  | CORR | CIGR | 03:47 | 04:06 | 04:04 | 24 | 206 | 12 | EXT |  | 0.89 | (c)
48065.223 | 2.894 | 2.866 | -8.826 | -8.854 | -1245 | -1160 | -1169 | 1094 | 2866 | 4352 |  | CORR | GENE | 03:14 | 03:28 | 03:26 | 57 | 151 | 10 | EXT |  | 0.89 | (c)
48066.202 | 3.873 | 3.838 | -7.847 | -7.882 | -1231 | -1035 | -1075 | 919 | 3838 | 4352 |  | CORR | CIGR | 03:16 | 03:48 | 03:41 | 47 | 312 | 12 | EXT |  | 0.89 | (c)
48068.752 | 6.423 | 6.405 | -5.297 | -5.315 | -1728 | -1613 | -1617 | 1506 | 5284 | 4352 |  | CORR | CIGR | 01:56 | 02:14 | 02:14 | 31 | 222 | 11 | EXT |  | 0.89 | (c)
48068.818 | 6.489 | 6.468 | -5.231 | -5.252 | -856 | -784 | -764 | 672 | 5214 | 4352 |  | CORR | CIGR | 04:17 | 04:28 | 04:31 | 38 | 184 | 19 | EXT |  | 0.89 | (c)
48077.016 | 2.967 | 2.963 | -8.473 | -8.477 | 394 | 455 | 455 | 394 | 2963 | 4353 |  | CORR | CIGR | 08:16 | 08:26 | 08:26 | 26 | 122 | 12 | EXT |  | 0.89 | (c)
48084.725 | 10.676 | 10.656 | -0.764 | -0.784 | 857 | 941 | 938 | 857 | 761 | 4353 |  | CORR | CIGR | 09:31 | 09:45 | 09:44 | 23 | 161 | 13 | EXT |  | 0.89 | (c)
48216.744 | 6.505 | 6.482 | -4.325 | -4.348 | -495 | -386 | -401 | 307 | 4318 | 4365 |  | CORR | CIGR | 10:59 | 11:16 | 11:14 | 30 | 188 | 10 | EXT |  | 0.89 | (c)
48251.093 | 7.734 | 7.707 | -3.996 | -4.023 | -1832 | -1569 | -1600 | 1367 | 3988 | 4368 |  | CORR | CIGR | 09:00 | 09:42 | 09:38 | 35 | 465 | 10 | EXT |  | 0.89 | (c)
48256.809 | 1.72 | 1.68 | -9.96 | -10 | -1611 | -1366 | -1309 | 1006 | 1680 | 4369 |  | CORR | GENE | 06:09 | 06:49 | 06:58 | 59 | 605 | 14 | EXT |  | 0.89 | (c)
48257.148 | 2.059 | 2.049 | -9.621 | -9.631 | -1579 | -1512 | -1531 | 1482 | 2049 | 4369 |  | CORR | CIGR | 06:15 | 06:25 | 06:22 | 22 | 97 | 12 | EXT |  | 0.89 | (c)
48259.616 | 4.527 | 4.506 | -7.153 | -7.174 | -628 | -518 | -527 | 425 | 4506 | 4369 |  | CORR | CIGR | 08:48 | 09:06 | 09:04 | 36 | 203 | 13 | EXT |  | 0.89 | (c)
48262.892 | 7.803 | 7.752 | -3.877 | -3.928 | 2059 | 2080 | 2075 | 2059 | 3730 | 4369 |  | CORR | AXGR | 04:02 | 04:05 | 04:04 | 198 | 31 | 14 | EXT |  | 0.91 | (c)
48268.437 | 1.668 | 1.636 | -8.922 | -8.954 | -1077 | -901 | -931 | 785 | 1636 | 4370 |  | CORR | CIGR | 05:21 | 05:49 | 05:44 | 40 | 292 | 10 | EXT |  | 0.89 | (c)
48268.669 | 1.9 | 1.889 | -8.69 | -8.701 | -1831 | -1626 | -1698 | 1565 | 1889 | 4370 |  | CORR | CIGR | 03:19 | 03:52 | 03:40 | 41 | 266 | 11 | EXT |  | 0.89 | (c)
48269.052 | 2.283 | 2.273 | -8.307 | -8.317 | -1493 | -1429 | -1417 | 1341 | 2273 | 4370 |  | CORR | CIGR | 04:14 | 04:24 | 04:26 | 24 | 152 | 10 | EXT |  | 0.89 | (c)
48269.78 | 3.011 | 2.988 | -7.579 | -7.602 | -539 | -420 | -411 | 284 | 2988 | 4370 |  | CORR | CIGR | 06:47 | 07:07 | 07:08 | 41 | 256 | 10 | EXT |  | 0.89 | (c)
48277.681 | 0.322 | 0.274 | -11.308 | -11.356 | 1696 | 1780 | 1809 | 1696 | 274 | 4371 |  | CORR | GENE | 07:14 | 07:28 | 07:33 | 63 | 227 | 10 | EXT |  | 0.89 | (c)
48278.916 | 1.557 | 1.513 | -10.073 | -10.117 | 1118 | 1249 | 1366 | 1118 | 1513 | 4371 |  | CORR | GENE | 05:41 | 06:02 | 06:21 | 61 | 495 | 11 | EXT |  | 0.89 | (c)
48279.281 | 1.922 | 1.906 | -9.708 | -9.724 | 1610 | 1694 | 1716 | 1610 | 1906 | 4371 |  | CORR | CIGR | 07:01 | 07:14 | 07:18 | 35 | 210 | 12 | EXT |  | 0.89 | (c)
48280.781 | 3.422 | 3.379 | -8.208 | -8.251 | 1084 | 1234 | 1353 | 1084 | 3379 | 4371 |  | CORR | GENE | 05:36 | 05:60 | 06:19 | 60 | 538 | 11 | EXT |  | 0.89 | (c)
48281.291 | 3.932 | 3.908 | -7.698 | -7.722 | 243 | 330 | 353 | 243 | 3908 | 4371 |  | CORR | CIGR | 03:20 | 03:34 | 03:38 | 37 | 220 | 12 | EXT |  | 0.89 | (c)
48281.353 | 3.994 | 3.982 | -7.636 | -7.648 | 1239 | 1567 | 1463 | 1239 | 3982 | 4371 |  | CORR | CIGR | 06:01 | 06:54 | 06:37 | 47 | 448 | 13 | EXT |  | 0.89 | (c)
48281.867 | 4.508 | 4.492 | -7.122 | -7.138 | 236 | 292 | 349 | 236 | 4492 | 4371 |  | CORR | CIGR | 03:19 | 03:28 | 03:37 | 28 | 227 | 10 | EXT |  | 0.89 | (c)
48282.025 | 4.666 | 4.644 | -6.964 | -6.986 | 458 | 543 | 543 | 458 | 4644 | 4371 |  | CORR | CIGR | 03:55 | 04:08 | 04:08 | 35 | 170 | 13 | EXT |  | 0.89 | (c)
48283.633 | 6.274 | 6.25 | -5.356 | -5.38 | -205 | -75 | -57 | 0 | 5343 | 4371 |  | CORR | CIGR | 02:08 | 02:29 | 02:31 | 37 | 295 | 10 | EXT |  | 0.89 | (c)
48284.601 | 7.242 | 7.224 | -4.388 | -4.406 | 39 | 291 | 201 | 39 | 4362 | 4371 |  | CORR | CIGR | 02:47 | 03:28 | 03:13 | 44 | 323 | 12 | EXT |  | 0.89 | (c)
48317.193 | 6.314 | 6.303 | -4.976 | -4.987 | -597 | -455 | -474 | 352 | 4959 | 4374 |  | CORR | CIGR | 06:44 | 07:07 | 07:04 | 28 | 245 | 10 | EXT |  | 0.89 | (c)
48342.7 | 9.411 | 9.385 | -2.169 | -2.195 | 817 | 966 | 995 | 817 | 2143 | 4376 |  | CORR | CIGR | 08:20 | 08:44 | 08:49 | 52 | 355 | 12 | EXT |  | 0.89 | (c)
48342.86 | 9.571 | 9.568 | -2.009 | -2.012 | 783 | 1116 | 990 | 783 | 1963 | 4376 |  | CORR | CIGR | 08:15 | 09:09 | 08:48 | 49 | 413 | 10 | EXT |  | 0.89 | (c)
48352.23 | 7.361 | 7.333 | -3.839 | -3.867 | 510 | 583 | 634 | 510 | 3829 | 4377 |  | CORR | CIGR | 08:14 | 08:26 | 08:34 | 38 | 247 | 10 | EXT |  | 0.89 | (c)
48355.735 | 10.866 | 10.81 | -0.334 | -0.39 | -1830 | -1743 | -1597 | 1365 | 316 | 4377 |  | CORR | GENE | 01:56 | 02:10 | 02:34 | 74 | 465 | 12 | EXT |  | 0.89 | (c)
48355.912 | 11.043 | 11.025 | -0.157 | -0.175 | -1601 | -1427 | -1455 | 1310 | 155 | 4377 |  | CORR | CIGR | 02:33 | 03:01 | 02:57 | 20 | 291 | 13 | EXT |  | 0.89 | (c)
48394.317 | 4.198 | 4.174 | -7.252 | -7.276 | -2086 | -1800 | -1878 | 1669 | 4174 | 4381 |  | CORR | GENE | 08:25 | 09:11 | 08:59 | 101 | 417 | 11 | EXT |  | 0.89 | (c)
48394.578 | 4.459 | 4.44 | -6.991 | -7.01 | -2020 | -1896 | -1875 | 1729 | 4440 | 4381 |  | CORR | GENE | 08:36 | 08:56 | 08:59 | 74 | 291 | 10 | EXT |  | 0.89 | (c)
48399.145 | 9.026 | 9.009 | -2.424 | -2.441 | -1880 | -1829 | -1819 | 1757 | 2411 | 4381 |  | CORR | CIGR | 08:58 | 09:07 | 09:08 | 30 | 123 | 11 | EXT |  | 0.89 | (c)
48399.292 | 9.173 | 9.15 | -2.277 | -2.3 | -1731 | -1669 | -1635 | 1539 | 2270 | 4381 |  | CORR | CIGR | 09:22 | 09:33 | 09:38 | 30 | 192 | 12 | EXT |  | 0.89 | (c)
48399.345 | 9.226 | 9.206 | -2.224 | -2.244 | 723 | 783 | 770 | 723 | 2223 | 4381 |  | CORR | CIGR | 03:59 | 04:08 | 04:06 | 21 | 94 | 12 | EXT |  | 0.89 | (c)
48400.911 | 10.792 | 10.628 | -0.658 | -0.822 | -2044 | -2007 | -1994 | 1944 | 353 | 4381 |  | CORR | GENE | 08:32 | 08:38 | 08:40 | 469 | 101 | 11 | EXT |  | 0.94 | (c)
48405.663 | 4.094 | 4.082 | -7.166 | -7.178 | 733 | 772 | 781 | 733 | 4082 | 4382 |  | CORR | CIGR | 03:28 | 03:34 | 03:36 | 25 | 97 | 10 | EXT |  | 0.89 | (c)
48492.369 | 0 | -0.037 | -11.32 | -11.357 | 1113 | 1460 | 1477 | 391 |  | 4390 | Нарушение формы кольцевого шва | GWAN |  | 00:35 | 01:31 | 01:34 | 0 | 727 |  | EXT | Нарушение формы кольцевого шва Аномалия находится на упругопластическом изгибе: R=409 D, максимальное растяжение на 6 час. |  | (c)
48492.499 | 0.13 | 0.112 | -11.19 | -11.208 | -1220 | -1086 | -1110 | 999 | 112 | 4390 |  | CORR | CIGR | 06:18 | 06:40 | 06:36 | 40 | 221 | 10 | EXT | Аномалия находится на упругопластическом изгибе: R=409 D, максимальное растяжение на 6 час. | 0.9 | (c)
48492.763 | 0.394 | 0.384 | -10.926 | -10.936 | -1509 | -1183 | -1308 | 722 | 384 | 4390 |  | CORR | CIGR | 05:32 | 06:24 | 06:04 | 37 | 401 | 13 | EXT | Аномалия находится на упругопластическом изгибе: R=409 D, максимальное растяжение на 6 час. | 0.94 | (c)
48497.322 | 4.953 | 4.941 | -6.367 | -6.379 | 471 | 546 | 521 | 471 | 4941 | 4390 |  | CORR | CIGR | 10:51 | 11:03 | 10:59 | 22 | 100 | 10 | EXT | Аномалия находится на упругопластическом изгибе: R=459 D, максимальное растяжение на 6 час. | 0.89 | (c)
48497.994 | 5.625 | 5.614 | -5.695 | -5.706 | -828 | -771 | -769 | 709 | 5614 | 4390 |  | CORR | CIGR | 07:22 | 07:31 | 07:31 | 28 | 119 | 10 | EXT | Аномалия находится на упругопластическом изгибе: R=485 D, максимальное растяжение на 6.1 час. | 0.89 | (c)
48513.397 | 9.708 | 9.695 | -1.732 | -1.745 | 1356 | 1587 | 1541 | 504 | 1703 | 4391 |  | CORR | CIGR | 03:38 | 04:16 | 04:08 | 42 | 370 | 11 | EXT | Аномалия находится на упругопластическом изгибе: R=912 D, максимальное растяжение на 5.8 час. | 0.89 | (c)
48514.191 | 10.502 | 10.464 | -0.938 | -0.976 | 1244 | 1384 | 1529 | 417 | 917 | 4391 |  | CORR | GENE | 03:20 | 03:43 | 04:06 | 59 | 570 | 11 | EXT | Аномалия находится на упругопластическом изгибе: R=968 D, максимальное растяжение на 5.8 час. | 0.89 | (c)
48515.773 | 0.644 | 0.622 | -10.766 | -10.788 | 1228 | 1419 | 1398 | 662 | 622 | 4392 |  | CORR | CIGR | 03:32 | 04:03 | 03:59 | 43 | 341 | 10 | EXT |  | 0.89 | (c)
48517.646 | 2.517 | 2.483 | -8.893 | -8.927 | 908 | 1115 | 1168 | 802 | 2483 | 4392 |  | CORR | CIGR | 02:40 | 03:14 | 03:22 | 45 | 520 | 12 | EXT |  | 0.89 | (c)
48521.58 | 6.451 | 6.434 | -4.959 | -4.976 | -1344 | -1092 | -1157 | 887 | 4919 | 4392 |  | CORR | GENE | 08:37 | 09:17 | 09:07 | 57 | 373 | 10 | EXT |  | 0.89 | (c)
48526.539 | 0 | 0 | -11.34 | -11.34 | 345 | 532 | 548 | 345 | 0 | 4393 |  | GWAN |  | 02:37 | 03:07 | 03:09 | 0 | 406 |  | EXT | Подбивка кромок величиной 8 мм. |  | (c)
48539.213 | 1.334 | 1.304 | -10.016 | -10.046 | -697 | -464 | -409 | 121 | 1304 | 4394 |  | CORR | GENE | 07:46 | 08:23 | 08:32 | 52 | 575 | 10 | EXT |  | 0.89 | (c)
48543.362 | 5.483 | 5.469 | -5.867 | -5.881 | 1977 | 2087 | 2088 | 32 | 5469 | 4394 |  | CORR | CIGR | 02:57 | 03:15 | 03:15 | 31 | 221 | 12 | EXT |  | 0.89 | (c)
48544.841 | 6.962 | 6.948 | -4.388 | -4.402 | -1519 | -1392 | -1386 | 712 | 4377 | 4394 |  | CORR | CIGR | 05:33 | 05:54 | 05:55 | 25 | 265 | 11 | EXT |  | 0.89 | (c)
48545.846 | 7.967 | 7.953 | -3.383 | -3.397 | -688 | -439 | -498 | 308 | 3359 | 4394 |  | CORR | CIGR | 07:47 | 08:27 | 08:18 | 38 | 380 | 10 | EXT |  | 0.89 | (c)
48547.963 | 10.084 | 10.063 | -1.266 | -1.287 | -660 | -580 | -529 | 398 | 1256 | 4394 |  | CORR | CIGR | 07:52 | 08:05 | 08:13 | 31 | 262 | 10 | EXT |  | 0.89 | (c)
48548.849 | 10.97 | 10.948 | -0.38 | -0.402 | -709 | -589 | -584 | 458 | 361 | 4394 |  | CORR | CIGR | 07:44 | 08:03 | 08:04 | 41 | 251 | 10 | EXT |  | 0.89 | (c)
48563.694 | 3.035 | 2.945 | -8.425 | -8.515 | 1488 | 1503 | 1500 | 718 | 2945 | 4396 |  | CORR | AXGR | 04:27 | 04:29 | 04:29 | 238 | 24 | 10 | EXT |  | 0.91 | (c)
48565.771 | 5.112 | 5.1 | -6.348 | -6.36 | 1343 | 1403 | 1375 | 824 | 5100 | 4396 |  | CORR | CIGR | 04:03 | 04:13 | 04:08 | 22 | 63 | 10 | EXT |  | 0.89 | (c)
48570.679 | 10.02 | 10.018 | -1.44 | -1.442 | 1780 | 1952 | 1870 | 270 | 1421 | 4396 |  | CORR | CIGR | 05:14 | 05:42 | 05:28 | 21 | 180 | 12 | EXT |  | 0.89 | (c)
48573.833 | 1.714 | 1.672 | -9.686 | -9.728 | 963 | 990 | 984 | 963 | 1672 | 4397 |  | CORR | AXGR | 03:54 | 03:58 | 03:57 | 135 | 40 | 10 | EXT |  | 0.9 | (c)
48577.254 | 5.135 | 5.115 | -6.265 | -6.285 | 1544 | 1592 | 1616 | 543 | 5115 | 4397 |  | CORR | CIGR | 05:28 | 05:36 | 05:39 | 31 | 144 | 10 | EXT |  | 0.89 | (c)
48592.293 | 8.774 | 8.75 | -2.496 | -2.52 | -1561 | -1433 | -1475 | 670 | 2482 | 4398 |  | CORR | CIGR | 05:20 | 05:41 | 05:34 | 38 | 171 | 12 | EXT |  | 0.89 | (c)
48593.528 | 10.009 | 9.989 | -1.261 | -1.281 | -1472 | -1438 | -1413 | 758 | 1251 | 4398 |  | CORR | CIGR | 05:35 | 05:40 | 05:44 | 30 | 119 | 11 | EXT |  | 0.89 | (c)
48595.381 | 0.592 | 0.577 | -10.578 | -10.593 | -1279 | -1200 | -1186 | 952 | 577 | 4399 |  | CORR | CIGR | 05:43 | 05:56 | 05:58 | 29 | 186 | 10 | EXT | Аномалия находится на отводе. | 0.89 | (c)
48599.009 | 4.22 | 4.097 | -6.95 | -7.073 | -1796 | -1339 | -1429 | 435 | 4097 | 4399 |  | CORR | GENE | 04:20 | 05:33 | 05:19 | 156 | 734 | 11 | EXT | Аномалия находится на отводе. | 0.9 | (c)
48599.575 | 4.786 | 4.773 | -6.384 | -6.397 | -1523 | -1365 | -1398 | 707 | 4773 | 4399 |  | CORR | CIGR | 05:04 | 05:29 | 05:24 | 29 | 251 | 13 | EXT | Аномалия находится на отводе. | 0.89 | (c)
48599.771 | 4.982 | 4.973 | -6.188 | -6.197 | -1181 | -1081 | -1089 | 997 | 4973 | 4399 |  | CORR | CIGR | 05:59 | 06:15 | 06:14 | 23 | 183 | 10 | EXT | Аномалия находится на отводе. | 0.89 | (c)
48600.204 | 5.415 | 5.405 | -5.755 | -5.765 | -1435 | -1192 | -1265 | 796 | 5405 | 4399 |  | CORR | CIGR | 05:18 | 05:57 | 05:45 | 28 | 340 | 10 | EXT | Аномалия находится на отводе. | 0.89 | (c)
48600.881 | 6.092 | 6.084 | -5.078 | -5.086 | -1372 | -1223 | -1252 | 859 | 5021 | 4399 |  | CORR | GENE | 05:28 | 05:52 | 05:47 | 65 | 240 | 16 | EXT | Аномалия находится на отводе. | 0.89 | (c)
48601.187 | 6.398 | 6.359 | -4.772 | -4.811 | -1185 | -981 | -1047 | 910 | 4747 | 4399 |  | CORR | GENE | 05:58 | 06:31 | 06:20 | 64 | 275 | 11 | EXT | Аномалия находится на отводе. | 0.89 | (c)
48601.574 | 6.785 | 6.718 | -4.385 | -4.452 | -914 | -872 | -885 | 857 | 4318 | 4399 |  | CORR | GENE | 06:42 | 06:49 | 06:47 | 134 | 57 | 11 | EXT | Аномалия находится на отводе. | 0.9 | (c)
48602.323 | 7.534 | 7.471 | -3.636 | -3.699 | -1236 | -1192 | -1015 | 795 | 3607 | 4399 |  | CORR | GENE | 05:50 | 05:57 | 06:26 | 92 | 442 | 10 | EXT | Аномалия находится на отводе. | 0.89 | (c)
48603.781 | 8.992 | 8.981 | -2.178 | -2.189 | 803 | 850 | 843 | 803 | 2162 | 4399 |  | GOUG | CIGR | 11:19 | 11:27 | 11:26 | 27 | 80 | 7 | EXT | Аномалия находится на отводе. Задир. |  | (c)
48606.321 | 0.362 | 0.209 | -10.998 | -11.151 | 1603 | 1647 | 1633 | 568 | 209 | 4400 |  | CORR | GENE | 04:58 | 05:05 | 05:03 | 240 | 60 | 10 | EXT |  | 0.91 | (c)
48622.164 | 4.845 | 4.832 | -6.545 | -6.558 | 2024 | 2105 | 2075 | 105 | 4832 | 4401 |  | CORR | CIGR | 06:40 | 06:53 | 06:48 | 29 | 102 | 10 | EXT |  | 0.89 | (c)
48629.829 | 1.12 | 1.106 | -10.1 | -10.114 | 1530 | 1591 | 1598 | 565 | 1106 | 4402 |  | CORR | CIGR | 05:31 | 05:41 | 05:42 | 26 | 136 | 10 | EXT |  | 0.89 | (c)
48633.52 | 4.811 | 4.784 | -6.409 | -6.436 | 1260 | 1416 | 1392 | 707 | 4784 | 4402 |  | CORR | CIGR | 04:48 | 05:13 | 05:09 | 42 | 263 | 10 | EXT |  | 0.89 | (c)
48634.672 | 5.963 | 5.89 | -5.257 | -5.33 | 1647 | 1768 | 1813 | 253 | 5181 | 4402 |  | DENT | GENE | 05:50 | 06:10 | 06:17 | 149 | 331 | 0.3 | N/A | Глубина вмятины: 4 мм (0,3%). Линейка: 15 см в (589 см; 06:10 ч:мин) |  | (c)
48662.619 | 0 | -0.022 | -11.28 | -11.302 | -184 | -1593 | 1748 | 0 |  | 4405 | Нарушение формы кольцевого шва | GWAN |  | 01:15 | 09:27 | 06:27 | 0 | 3865 |  | EXT | Нарушение формы кольцевого шва |  | (c)
48689.702 | 4.683 | 4.489 | -6.737 | -6.931 | 1664 | 1685 | 1701 | 492 | 4489 | 4407 |  | CORR | GENE | 05:00 | 05:04 | 05:06 | 244 | 75 | 10 | EXT |  | 0.91 | (c)
48707.879 | 0.13 | 0.106 | -10.96 | -10.984 | -1307 | -1240 | -1168 | 923 | 106 | 4409 |  | CORR | GENE | 06:02 | 06:12 | 06:24 | 56 | 279 | 11 | EXT |  | 0.89 | (c)
48729.921 | 11.082 | 10.874 | -0.108 | -0.316 | 1756 | 1769 | 1783 | 420 | 35 | 4410 |  | CORR | GENE | 07:35 | 07:37 | 07:39 | 281 | 54 | 10 | EXT |  | 0.92 | (c)
48731.112 | 1.083 | 1.072 | -10.457 | -10.468 | 2025 | 2058 | 2068 | 119 | 1072 | 4411 |  | CORR | CIGR | 07:31 | 07:37 | 07:38 | 21 | 87 | 12 | EXT |  | 0.89 | (c)
48740.089 | 10.06 | 9.792 | -1.48 | -1.748 | 2123 | 2163 | 2151 | 52 | 1247 | 4411 |  | CORR | GENE | 07:47 | 07:53 | 07:51 | 501 | 55 | 11 | EXT |  | 0.94 | (c)
48765.558 | 1.059 | 1.045 | -10.171 | -10.185 | -1096 | -1036 | -989 | 881 | 1045 | 4414 |  | CORR | CIGR | 07:48 | 07:58 | 08:05 | 30 | 215 | 10 | EXT |  | 0.89 | (c)
48768.746 | 4.247 | 4.236 | -6.983 | -6.994 | -1501 | -1419 | -1420 | 730 | 4236 | 4414 |  | CORR | CIGR | 06:43 | 06:56 | 06:56 | 31 | 162 | 10 | EXT |  | 0.89 | (c)
48777.052 | 1.323 | 1.311 | -10.077 | -10.089 | 1740 | 1787 | 1790 | 390 | 1311 | 4415 |  | CORR | CIGR | 05:02 | 05:10 | 05:10 | 23 | 100 | 10 | EXT |  | 0.89 | (c)
48778.683 | 2.954 | 2.898 | -8.446 | -8.502 | 1622 | 1650 | 1644 | 565 | 2898 | 4415 |  | CORR | AXGR | 04:43 | 04:47 | 04:47 | 127 | 43 | 12 | EXT |  | 0.9 | (c)
48780.011 | 4.282 | 4.258 | -7.118 | -7.142 | 1801 | 1834 | 1832 | 367 | 4258 | 4415 |  | CORR | CIGR | 05:12 | 05:17 | 05:17 | 24 | 62 | 12 | EXT |  | 0.89 | (c)
48791.585 | 4.456 | 4.373 | -7.074 | -7.157 | 1505 | 1520 | 1519 | 698 | 4373 | 4416 |  | CORR | AXGR | 05:09 | 05:12 | 05:11 | 280 | 28 | 10 | EXT |  | 0.92 | (c)
48797.524 | 10.395 | 10.387 | -1.135 | -1.143 | 1468 | 1543 | 1532 | 634 | 1115 | 4416 |  | CORR | CIGR | 05:03 | 05:15 | 05:14 | 28 | 129 | 11 | EXT |  | 0.89 | (c)
48800.213 | 1.554 | 1.539 | -9.826 | -9.841 | -1645 | -1572 | -1568 | 586 | 1539 | 4417 |  | CORR | CIGR | 08:03 | 08:15 | 08:16 | 40 | 154 | 12 | EXT |  | 0.89 | (c)
48833.666 | 1.297 | 1.283 | -10.133 | -10.147 | 1833 | 1958 | 1992 | 80 | 1283 | 4420 |  | CORR | CIGR | 07:36 | 07:56 | 08:01 | 44 | 318 | 11 | EXT | Аномалия находится на отводе. | 0.89 | (c)
48840.015 | 7.646 | 7.632 | -3.784 | -3.798 | 272 | 375 | 364 | 272 | 3763 | 4420 |  | CORR | CIGR | 03:24 | 03:41 | 03:39 | 35 | 185 | 10 | EXT | Аномалия находится на отводе. | 0.89 | (c)
48841.327 | 8.958 | 8.916 | -2.472 | -2.514 | 1271 | 1454 | 1432 | 638 | 2456 | 4420 |  | CORR | GENE | 06:05 | 06:35 | 06:31 | 58 | 321 | 10 | EXT | Аномалия находится на отводе. | 0.89 | (c)
48844.769 | 0.97 | 0.96 | -10.45 | -10.46 | 687 | 977 | 953 | 687 | 960 | 4421 |  | CORR | GENE | 04:60 | 05:46 | 05:42 | 69 | 532 | 10 | EXT | Аномалия находится на отводе. | 0.89 | (c)
48868.059 | 1.12 | 1.111 | -10.62 | -10.629 | 1645 | 1729 | 1715 | 1645 | 1111 | 4423 |  | CORR | CIGR | 05:46 | 05:59 | 05:57 | 23 | 141 | 11 | EXT |  | 0.89 | (c)
48881.886 | 3.207 | 3.176 | -8.113 | -8.144 | -2196 | -2135 | -2057 | 1917 | 3176 | 4424 |  | CORR | GENE | 02:59 | 03:09 | 03:22 | 50 | 279 | 10 | EXT | Аномалия находится на отводе. | 0.89 | (c)
48884.313 | 5.634 | 5.578 | -5.686 | -5.742 | -1541 | -1431 | -1300 | 1059 | 5578 | 4424 |  | CORR | GENE | 04:45 | 05:03 | 05:24 | 84 | 481 | 10 | EXT | Аномалия находится на отводе. | 0.89 | (c)
48910.43 | 8.771 | 8.76 | -2.799 | -2.81 | -822 | -774 | -759 | 696 | 2777 | 4426 |  | GOUG | CIGR | 01:08 | 01:15 | 01:18 | 33 | 125 | 7 | EXT | Аномалия находится на отводе. Задир. |  | (c)
48950.701 | 3.212 | 3.194 | -8.158 | -8.176 | 460 | 557 | 551 | 460 | 3194 | 4430 |  | CORR | CIGR | 04:14 | 04:29 | 04:29 | 36 | 182 | 12 | EXT |  | 0.89 | (c)
48951.646 | 4.157 | 4.145 | -7.213 | -7.225 | 539 | 604 | 599 | 539 | 4145 | 4430 |  | CORR | CIGR | 04:26 | 04:37 | 04:36 | 23 | 120 | 12 | EXT |  | 0.89 | (c)
48956.523 | 9.034 | 9.018 | -2.336 | -2.352 | 533 | 625 | 624 | 533 | 2318 | 4430 |  | CORR | CIGR | 04:26 | 04:40 | 04:40 | 34 | 182 | 12 | EXT |  | 0.89 | (c)
49024.899 | 9.52 | 9.51 | -2.03 | -2.04 | 1430 | 1579 | 1534 | 592 | 2011 | 4436 |  | CORR | CIGR | 06:33 | 06:57 | 06:49 | 29 | 209 | 10 | EXT |  | 0.89 | (c)
49025.088 | 9.709 | 9.584 | -1.841 | -1.966 | 1491 | 1527 | 1516 | 689 | 1665 | 4436 |  | CORR | GENE | 06:42 | 06:48 | 06:47 | 301 | 51 | 12 | EXT |  | 0.93 | (c)
49026.85 | 11.471 | 11.431 | -0.079 | -0.119 | 1099 | 1189 | 1275 | 779 | 64 | 4436 |  | CORR | GENE | 05:39 | 05:54 | 06:08 | 55 | 352 | 10 | EXT |  | 0.89 | (c)
49030.42 | 3.491 | 3.482 | -8.049 | -8.058 | -2102 | -2027 | -2053 | 128 | 3482 | 4437 |  | CORR | CIGR | 05:03 | 05:15 | 05:11 | 17 | 99 | 11 | EXT |  | 0.89 | (c)
49030.499 | 3.57 | 3.554 | -7.97 | -7.986 | -1583 | -1425 | -1462 | 648 | 3554 | 4437 |  | CORR | CIGR | 06:27 | 06:52 | 06:46 | 40 | 241 | 10 | EXT |  | 0.89 | (c)
49030.717 | 3.788 | 3.759 | -7.752 | -7.781 | -1702 | -1641 | -1589 | 528 | 3759 | 4437 |  | CORR | CIGR | 06:08 | 06:18 | 06:26 | 32 | 227 | 13 | EXT |  | 0.89 | (c)
49030.836 | 3.907 | 3.882 | -7.633 | -7.658 | -1595 | -1488 | -1505 | 635 | 3882 | 4437 |  | CORR | CIGR | 06:25 | 06:42 | 06:40 | 25 | 181 | 15 | EXT |  | 0.89 | (c)
49030.837 | 3.908 | 3.897 | -7.632 | -7.643 | -1854 | -1830 | -1819 | 377 | 3897 | 4437 |  | CORR | CIGR | 05:43 | 05:47 | 05:49 | 27 | 68 | 10 | EXT |  | 0.89 | (c)
49031.133 | 4.204 | 4.187 | -7.336 | -7.353 | -1592 | -1510 | -1533 | 638 | 4187 | 4437 |  | CORR | CIGR | 06:25 | 06:39 | 06:35 | 19 | 118 | 11 | EXT |  | 0.89 | (c)
49031.478 | 4.549 | 4.526 | -6.991 | -7.014 | -1629 | -1554 | -1558 | 601 | 4526 | 4437 |  | CORR | CIGR | 06:19 | 06:32 | 06:31 | 23 | 142 | 12 | EXT |  | 0.89 | (c)
49033.031 | 6.102 | 6.084 | -5.438 | -5.456 | -1942 | -1850 | -1786 | 289 | 5395 | 4437 |  | CORR | GENE | 05:29 | 05:44 | 05:54 | 61 | 311 | 10 | EXT |  | 0.89 | (c)
49034.702 | 7.773 | 7.761 | -3.767 | -3.779 | -1752 | -1592 | -1650 | 478 | 3757 | 4437 |  | CORR | CIGR | 05:60 | 06:25 | 06:16 | 22 | 204 | 11 | EXT |  | 0.89 | (c)
49034.714 | 7.785 | 7.765 | -3.755 | -3.775 | -2063 | -1981 | -1966 | 168 | 3735 | 4437 |  | CORR | CIGR | 05:09 | 05:23 | 05:25 | 40 | 194 | 10 | EXT |  | 0.89 | (c)
49038.317 | 11.388 | 11.374 | -0.152 | -0.166 | -1709 | -1653 | -1611 | 521 | 110 | 4437 |  | CORR | GENE | 06:07 | 06:16 | 06:22 | 56 | 197 | 11 | EXT |  | 0.89 | (c)
49039.034 | 0.565 | 0.557 | -2.745 | -2.753 | 1136 | 1214 | 1235 | 897 | 557 | 4438 |  | CORR | CIGR | 04:11 | 04:24 | 04:27 | 32 | 197 | 10 | EXT |  | 0.89 | (c)
49040.474 | 2.005 | 1.988 | -1.305 | -1.322 | 1974 | 2051 | 2044 | 117 | 1293 | 4438 |  | CORR | CIGR | 06:26 | 06:39 | 06:38 | 29 | 140 | 10 | EXT |  | 0.89 | (c)
49041.696 | 3.227 | 3.202 | -0.083 | -0.108 | 1812 | 2005 | 2011 | 20 | 31 | 4438 |  | CORR | GENE | 06:00 | 06:31 | 06:32 | 77 | 399 | 10 | EXT |  | 0.89 | (c)
49042.114 | 0.335 | 0.313 | -7.545 | -7.567 | 1486 | 1589 | 1593 | 531 | 313 | 4439 |  | CORR | CIGR | 04:56 | 05:13 | 05:14 | 37 | 214 | 10 | EXT |  | 0.89 | (c)
49043.175 | 1.396 | 1.149 | -6.484 | -6.731 | 2150 | 2165 | 2182 | 16 | 1149 | 4439 |  | CORR | GENE | 06:44 | 06:46 | 06:49 | 534 | 64 | 11 | EXT |  | 0.95 | (c)
49049.53 | 7.751 | 7.721 | -0.129 | -0.159 | -2049 | -1911 | -1884 | 182 | 90 | 4439 |  | CORR | GENE | 07:26 | 07:48 | 07:52 | 69 | 329 | 10 | EXT |  | 0.89 | (c)
49049.825 | 0.166 | 0.142 | -11.094 | -11.118 | 165 | 325 | 398 | 165 | 142 | 4440 |  | CORR | GENE | 03:05 | 03:31 | 03:43 | 62 | 466 | 12 | EXT | Аномалия находится на отводе. | 0.89 | (c)
49051.607 | 1.948 | 1.863 | -9.312 | -9.397 | 613 | 648 | 643 | 613 | 1863 | 4440 |  | CORR | GENE | 04:18 | 04:23 | 04:23 | 159 | 60 | 13 | EXT | Аномалия находится на отводе. | 0.9 | (c)
49052.615 | 2.956 | 2.931 | -8.304 | -8.329 | -1433 | -1411 | -1409 | 797 | 2931 | 4440 |  | DENT | PITT | 10:48 | 10:51 | 10:51 | 47 | 48 | 0.2 | N/A | Глубина вмятины: 3 мм (0,2%). Линейка: 5 см в (293 см; 10:51 ч:мин) Аномалия находится на отводе. |  | (c)
49053.885 | 4.226 | 4.097 | -7.034 | -7.163 | 552 | 664 | 609 | 552 | 4097 | 4440 |  | CORR | GENE | 04:08 | 04:26 | 04:17 | 909 | 114 | 10 | EXT | Аномалия находится на отводе. | 0.96 | (c)
49054.046 | 4.387 | 4.371 | -6.873 | -6.889 | 1750 | 1867 | 1859 | 262 | 4371 | 4440 |  | CORR | CIGR | 07:21 | 07:40 | 07:39 | 36 | 219 | 10 | EXT | Аномалия находится на отводе. | 0.89 | (c)
49054.936 | 5.277 | 5.259 | -5.983 | -6.001 | 309 | 421 | 404 | 309 | 5259 | 4440 |  | CORR | CIGR | 03:29 | 03:47 | 03:44 | 39 | 190 | 10 | EXT | Аномалия находится на отводе. | 0.89 | (c)
49055.084 | 5.425 | 5.409 | -5.835 | -5.851 | 474 | 652 | 616 | 474 | 5409 | 4440 |  | CORR | GENE | 03:55 | 04:24 | 04:18 | 68 | 284 | 10 | EXT | Аномалия находится на отводе. | 0.89 | (c)
49055.277 | 5.618 | 5.606 | -5.642 | -5.654 | 1786 | 1924 | 1898 | 220 | 5606 | 4440 |  | CORR | CIGR | 07:27 | 07:49 | 07:45 | 31 | 224 | 10 | EXT | Аномалия находится на отводе. | 0.89 | (c)
49056.085 | 6.426 | 6.402 | -4.834 | -4.858 | 523 | 605 | 630 | 523 | 4816 | 4440 |  | CORR | CIGR | 04:03 | 04:16 | 04:21 | 42 | 214 | 12 | EXT | Аномалия находится на отводе. | 0.89 | (c)
49056.245 | 6.586 | 6.577 | -4.674 | -4.683 | 543 | 582 | 583 | 543 | 4663 | 4440 |  | CORR | CIGR | 04:06 | 04:13 | 04:13 | 20 | 80 | 12 | EXT | Аномалия находится на отводе. | 0.89 | (c)
49058.514 | 8.855 | 8.844 | -2.405 | -2.416 | 620 | 655 | 653 | 620 | 2397 | 4440 |  | CORR | CIGR | 04:19 | 04:24 | 04:24 | 19 | 66 | 13 | EXT | Аномалия находится на отводе. | 0.89 | (c)
49061.249 | 0.33 | 0.315 | -11.06 | -11.075 | 1038 | 1137 | 1323 | 1038 | 315 | 4441 |  | CORR | GENE | 05:41 | 05:57 | 06:27 | 101 | 570 | 13 | EXT |  | 0.89 | (c)
49061.575 | 0.656 | 0.636 | -10.734 | -10.754 | 935 | 1042 | 1252 | 935 | 636 | 4441 |  | CORR | GENE | 05:24 | 05:41 | 06:15 | 70 | 634 | 10 | EXT |  | 0.89 | (c)
49063.109 | 2.19 | 2.18 | -9.2 | -9.21 | 836 | 885 | 889 | 836 | 2180 | 4441 |  | CORR | CIGR | 05:08 | 05:16 | 05:17 | 19 | 106 | 11 | EXT |  | 0.89 | (c)
49063.18 | 2.261 | 2.247 | -9.129 | -9.143 | 794 | 893 | 887 | 794 | 2247 | 4441 |  | CORR | CIGR | 05:01 | 05:17 | 05:16 | 33 | 185 | 10 | EXT |  | 0.89 | (c)
49063.261 | 2.342 | 2.331 | -9.048 | -9.059 | 625 | 686 | 776 | 625 | 2331 | 4441 |  | CORR | CIGR | 04:34 | 04:44 | 04:58 | 32 | 301 | 10 | EXT |  | 0.89 | (c)
49063.329 | 2.41 | 2.394 | -8.98 | -8.996 | 793 | 889 | 857 | 793 | 2394 | 4441 |  | CORR | CIGR | 05:01 | 05:17 | 05:11 | 25 | 128 | 13 | EXT |  | 0.89 | (c)
49063.666 | 2.747 | 2.729 | -8.643 | -8.661 | 389 | 484 | 479 | 389 | 2729 | 4441 |  | CORR | CIGR | 03:56 | 04:11 | 04:10 | 34 | 180 | 12 | EXT |  | 0.89 | (c)
49067.471 | 6.552 | 6.542 | -4.838 | -4.848 | 2113 | 2222 | 2184 | 2113 | 4829 | 4441 |  | CORR | CIGR | 08:34 | 08:52 | 08:46 | 19 | 142 | 11 | EXT |  | 0.89 | (c)
49072.818 | 0.509 | 0.346 | -10.931 | -11.094 | 862 | 1156 | 1233 | 862 | 346 | 4442 |  | CORR | GENE | 05:23 | 06:11 | 06:23 | 238 | 741 | 11 | EXT | Аномалия находится на отводе. | 0.91 | (c)
49089.255 | 5.506 | 5.483 | -5.894 | -5.917 | -2184 | -2118 | -2102 | 47 | 5483 | 4443 |  | CORR | CIGR | 04:35 | 04:46 | 04:48 | 30 | 163 | 10 | EXT |  | 0.89 | (c)
49090.369 | 6.62 | 6.599 | -4.78 | -4.801 | -1762 | -1655 | -1680 | 469 | 4761 | 4443 |  | CORR | CIGR | 05:43 | 06:00 | 05:56 | 40 | 164 | 11 | EXT |  | 0.89 | (c)
49095.903 | 0.754 | 0.727 | -10.726 | -10.753 | -1964 | -1624 | -1717 | 267 | 727 | 4444 |  | CORR | GENE | 07:50 | 08:45 | 08:30 | 84 | 494 | 13 | EXT |  | 0.89 | (c)
49111.614 | 4.985 | 4.963 | -6.175 | -6.197 | -1783 | -1705 | -1699 | 448 | 4963 | 4445 |  | CORR | CIGR | 05:28 | 05:41 | 05:41 | 39 | 168 | 10 | EXT |  | 0.89 | (c)
49113.117 | 6.488 | 6.478 | -4.672 | -4.682 | -2074 | -1804 | -1905 | 157 | 4628 | 4445 |  | CORR | GENE | 04:41 | 05:25 | 05:08 | 54 | 338 | 14 | EXT |  | 0.89 | (c)
49113.479 | 6.85 | 6.828 | -4.31 | -4.332 | -1888 | -1805 | -1803 | 343 | 4299 | 4445 |  | CORR | CIGR | 05:11 | 05:24 | 05:25 | 33 | 169 | 10 | EXT |  | 0.89 | (c)
49120.247 | 2.458 | 2.423 | -9.042 | -9.077 | 1728 | 1731 | 1743 | 473 | 2423 | 4446 |  | CORR | AXGR | 03:20 | 03:21 | 03:22 | 130 | 29 | 14 | EXT |  | 0.9 | (c)
49130.795 | 1.506 | 1.489 | -9.914 | -9.931 | 372 | 415 | 428 | 372 | 1489 | 4447 |  | CORR | CIGR | 03:17 | 03:24 | 03:26 | 27 | 112 | 10 | EXT |  | 0.89 | (c)
49136.306 | 7.017 | 6.992 | -4.403 | -4.428 | -1096 | -805 | -820 | 543 | 4350 | 4447 | Дефект проката | MIAN | GENE | 11:20 | 00:07 | 00:04 | 78 | 553 |  | INT | Дефект проката Эквивалент потери металла 10%. |  | (c)
49146.278 | 5.569 | 5.542 | -5.481 | -5.508 | -2230 | -2166 | -2088 | 1 | 5468 | 4448 |  | CORR | CIGR | 04:03 | 04:14 | 04:26 | 40 | 283 | 11 | EXT |  | 0.89 | (c)
49165.179 | 2.21 | 2.202 | -9.16 | -9.168 | 1447 | 1535 | 1499 | 679 | 2202 | 4450 |  | CORR | CIGR | 03:46 | 04:01 | 03:55 | 19 | 105 | 12 | EXT |  | 0.89 | (c)
49187.987 | 2.288 | 2.257 | -9.192 | -9.223 | -2037 | -1879 | -1857 | 194 | 2257 | 4452 |  | CORR | CIGR | 03:40 | 04:06 | 04:09 | 45 | 358 | 10 | EXT |  | 0.89 | (c)
49205.144 | 7.965 | 7.945 | -3.455 | -3.475 | 542 | 571 | 588 | 542 | 3452 | 4453 |  | CORR | CIGR | 03:31 | 03:36 | 03:38 | 23 | 91 | 15 | EXT |  | 0.89 | (c)
49221.059 | 1.08 | 1.063 | -10.55 | -10.567 | 974 | 1021 | 1030 | 974 | 1063 | 4455 |  | CORR | CIGR | 06:33 | 06:40 | 06:42 | 36 | 111 | 11 | EXT |  | 0.89 | (c)
49300.749 | 0 | -0.019 | -11.38 | -11.399 | 843 | -525 | -1906 | 193 |  | 4462 | Нарушение формы кольцевого шва | GWAN |  | 06:09 | 02:28 | 10:45 | 0 | 3425 |  | EXT | Нарушение формы кольцевого шва Аномалия находится на упругопластическом изгибе: R=481 D, максимальное растяжение на 6 час. |  | (c)
49333.941 | 10.482 | 10.45 | -0.588 | -0.62 | 313 | 456 | 471 | 313 | 570 | 4464 |  | CORR | CIGR | 03:02 | 03:25 | 03:27 | 50 | 317 | 10 | EXT | Аномалия находится на упругопластическом изгибе: R=470 D, максимальное растяжение на 0.3 час. | 0.89 | (c)
49333.988 | 10.529 | 10.51 | -0.541 | -0.56 | 90 | 191 | 186 | 90 | 520 | 4464 |  | CORR | CIGR | 02:26 | 02:42 | 02:41 | 40 | 193 | 13 | EXT | Аномалия находится на упругопластическом изгибе: R=470 D, максимальное растяжение на 0.3 час. | 0.89 | (c)
49375.301 | 7.252 | 7.194 | -3.778 | -3.836 | -446 | -293 | -229 | 11 | 3749 | 4468 |  | CORR | GENE | 02:11 | 02:36 | 02:46 | 87 | 435 | 10 | EXT |  | 0.89 | (c)
49403.958 | 2.639 | 2.616 | -8.651 | -8.674 | 116 | 464 | 338 | 116 | 2616 | 4471 |  | CORR | GENE | 09:03 | 09:59 | 09:39 | 82 | 445 | 13 | EXT |  | 0.89 | (c)
49422.274 | 9.665 | 9.645 | -2.055 | -2.075 | -2083 | -1945 | -1944 | 1805 | 2028 | 4472 |  | CORR | CIGR | 02:14 | 02:36 | 02:36 | 47 | 279 | 10 | EXT | Аномалия находится на упругопластическом изгибе: R=895 D, максимальное растяжение на 0.8 час. | 0.89 | (c)
49507.944 | 3.465 | 3.37 | -7.655 | -7.75 | -652 | -618 | -618 | 585 | 3370 | 4480 |  | CORR | GENE | 07:50 | 07:56 | 07:56 | 201 | 67 | 11 | EXT |  | 0.91 | (c)
49563.01 | 2.231 | 2.231 | -9.149 | -9.149 | -911 | -813 | -829 | 747 | 2231 | 4485 |  | CORR | CIGR | 06:26 | 06:41 | 06:39 | 47 | 164 | 11 | EXT | Аномалия находится на отводе. | 0.89 | (c)
49585.874 | 2.455 | 1.038 | -8.955 | -10.372 | 1127 | 1410 | 1278 | 801 | 1038 | 4487 |  | CORR | GENE | 05:51 | 06:37 | 06:16 | 1788 | 302 | 10 | EXT |  | 0.97 | (c)
49590.817 | 7.398 | 7.252 | -4.012 | -4.158 | 47 | 56 | 59 | 47 | 3899 | 4487 |  | LWAN | AXGR | 02:57 | 02:58 | 02:59 | 259 | 23 |  | EXT | Эквивалент потери металла 15%. |  | (c)
49593.779 | 10.36 | 10.346 | -1.05 | -1.064 | 1525 | 1563 | 1564 | 628 | 1039 | 4487 |  | CORR | CIGR | 06:56 | 07:02 | 07:02 | 25 | 78 | 11 | EXT |  | 0.89 | (c)
49595.892 | 1.063 | 1.043 | -10.467 | -10.487 | 1917 | 1982 | 1961 | 225 | 1043 | 4488 |  | CORR | CIGR | 06:23 | 06:33 | 06:30 | 20 | 89 | 13 | EXT |  | 0.89 | (c)
49629.633 | 0.494 | 0.3 | -10.836 | -11.03 | -772 | -757 | -746 | 720 | 300 | 4491 |  | CORR | GENE | 06:56 | 06:58 | 06:60 | 234 | 52 | 13 | EXT |  | 0.92 | (c)
49641.356 | 0.887 | 0.877 | -10.293 | -10.303 | 2064 | 2108 | 2111 | 71 | 877 | 4492 |  | CORR | CIGR | 06:32 | 06:39 | 06:40 | 23 | 96 | 14 | EXT |  | 0.89 | (c)
49641.607 | 1.138 | 1.092 | -10.042 | -10.088 | 1986 | 1997 | 1997 | 223 | 1092 | 4492 |  | CORR | AXGR | 06:20 | 06:21 | 06:21 | 82 | 21 | 10 | EXT |  | 0.89 | (c)
49643.044 | 2.575 | 2.562 | -8.605 | -8.618 | 1849 | 1897 | 1902 | 276 | 2562 | 4492 |  | CORR | CIGR | 05:57 | 06:05 | 06:06 | 27 | 105 | 14 | EXT |  | 0.89 | (c)
49643.824 | 3.355 | 3.347 | -7.825 | -7.833 | 1780 | 1822 | 1818 | 375 | 3347 | 4492 |  | CORR | CIGR | 05:46 | 05:53 | 05:52 | 17 | 75 | 15 | EXT |  | 0.89 | (c)
49645.009 | 4.54 | 4.531 | -6.64 | -6.649 | 1708 | 1753 | 1741 | 456 | 4531 | 4492 |  | CORR | CIGR | 05:35 | 05:42 | 05:40 | 19 | 66 | 10 | EXT |  | 0.89 | (c)
49648.487 | 8.018 | 8.008 | -3.162 | -3.172 | 1716 | 1750 | 1748 | 449 | 3152 | 4492 |  | CORR | CIGR | 05:36 | 05:41 | 05:41 | 20 | 66 | 13 | EXT |  | 0.89 | (c)
49650.768 | 10.299 | 10.29 | -0.881 | -0.89 | 1980 | 2035 | 2024 | 162 | 871 | 4492 |  | CORR | CIGR | 06:18 | 06:27 | 06:26 | 19 | 89 | 13 | EXT |  | 0.89 | (c)
49650.847 | 10.378 | 10.366 | -0.802 | -0.814 | 1867 | 1941 | 1925 | 247 | 789 | 4492 |  | CORR | CIGR | 06:00 | 06:12 | 06:10 | 25 | 117 | 13 | EXT |  | 0.89 | (c)
49651.649 | 0 | 0 | -10.75 | -10.75 | 1185 | 1225 | 1245 | 925 | 0 | 4493 |  | GWAN |  | 00:26 | 00:32 | 00:35 | 0 | 121 |  | EXT | Аномалия находится на отводе. Подбивка кромок величиной 8 мм. |  | (c)
49651.649 | 0 | 0 | -10.75 | -10.75 | -1753 | -1551 | -1530 | 478 | 0 | 4493 | Смещение кромок | GWAN |  | 04:32 | 05:04 | 05:07 | 0 | 445 | 15 | EXT | Смещение кромок Наружу Аномалия находится на отводе. Величина смещения - 2.4 мм. |  | (c)
49656.074 | 4.425 | 4.412 | -6.325 | -6.338 | -1162 | -1059 | -1081 | 1001 | 4412 | 4493 |  | CORR | CIGR | 06:07 | 06:24 | 06:20 | 31 | 161 | 10 | EXT | Аномалия находится на отводе. | 0.89 | (c)
49660.071 | 8.422 | 8.408 | -2.328 | -2.342 | -1240 | -1207 | -1189 | 990 | 2316 | 4493 |  | CORR | CIGR | 05:54 | 05:60 | 06:02 | 26 | 102 | 10 | EXT | Аномалия находится на отводе. | 0.89 | (c)
49662.399 | 0 | 0 | -10.88 | -10.88 | 634 | 867 | 795 | 634 | 0 | 4494 | Смещение кромок | GWAN |  | 03:34 | 04:12 | 04:00 | 0 | 321 | 19 | EXT | Смещение кромок Наружу Аномалия находится на отводе. Величина смещения - 3 мм. |  | (c)
49662.399 | 0 | -0.019 | -10.88 | -10.899 | 1339 | 1572 | 1530 | 509 |  | 4494 | Нарушение формы кольцевого шва | GWAN |  | 05:28 | 06:05 | 05:59 | 0 | 382 |  | EXT | Нарушение формы кольцевого шва Аномалия находится на отводе. |  | (c)
49662.399 | 0 | -0.029 | -10.88 | -10.909 | 1968 | 1994 | -2072 | 0 |  | 4494 | Нарушение формы кольцевого шва | GWAN |  | 07:09 | 07:14 | 08:17 | 0 | 842 |  | EXT | Нарушение формы кольцевого шва Аномалия находится на отводе. |  | (c)
49666.856 | 4.457 | 4.25 | -6.423 | -6.63 | 166 | 226 | 201 | 166 | 4250 | 4494 |  | CORR | GENE | 02:19 | 02:28 | 02:24 | 456 | 70 | 13 | EXT |  | 0.95 | (c)
49669.555 | 7.156 | 7.121 | -3.724 | -3.759 | 1708 | 1721 | 1719 | 501 | 3686 | 4494 |  | CORR | AXGR | 06:27 | 06:30 | 06:29 | 73 | 22 | 10 | EXT |  | 0.89 | (c)
49676.263 | 2.984 | 2.971 | -8.606 | -8.619 | -1445 | -1408 | -1408 | 1370 | 2971 | 4495 |  | CORR | CIGR | 06:50 | 06:56 | 06:56 | 22 | 75 | 13 | EXT |  | 0.89 | (c)
49681.61 | 8.331 | 8.316 | -3.259 | -3.274 | -1798 | -1714 | -1730 | 1662 | 3248 | 4495 |  | CORR | CIGR | 05:53 | 06:07 | 06:04 | 26 | 136 | 12 | EXT |  | 0.89 | (c)
49709.829 | 10.81 | 10.802 | -0.18 | -0.188 | 1137 | 1274 | 1235 | 898 | 154 | 4498 |  | CORR | CIGR | 05:54 | 06:16 | 06:09 | 34 | 196 | 12 | EXT | Аномалия находится на отводе. | 0.89 | (c)
49709.969 | 10.95 | 10.772 | -0.04 | -0.218 | 1025 | 1038 | 1045 | 1025 | 7 | 4498 |  | CORR | AXGR | 05:36 | 05:38 | 05:39 | 211 | 40 | 11 | EXT | Аномалия находится на отводе. | 0.91 | (c)
49717.839 | 7.83 | 7.814 | -2.95 | -2.966 | 1450 | 1480 | 1546 | 589 | 2914 | 4499 |  | CORR | GENE | 05:12 | 05:17 | 05:27 | 52 | 192 | 10 | EXT |  | 0.89 | (c)
49718.373 | 8.364 | 8.35 | -2.416 | -2.43 | 1832 | 1908 | 1896 | 271 | 2405 | 4499 |  | CORR | CIGR | 06:13 | 06:26 | 06:24 | 25 | 127 | 10 | EXT |  | 0.89 | (c)
49734.71 | 2.801 | 2.793 | -8.559 | -8.567 | 337 | 378 | 371 | 337 | 2793 | 4501 |  | GOUG | CIGR | 11:03 | 11:09 | 11:08 | 18 | 68 | 7 | EXT | Задир. |  | (c)
49734.716 | 2.807 | 2.767 | -8.553 | -8.593 | 337 | 376 | 376 | 337 | 2767 | 4501 |  | DENT | GENE | 11:03 | 11:09 | 11:09 | 62 | 78 | 0.2 | N/A | Глубина вмятины: 3 мм (0,2%). Линейка: 6 см в (277 см; 11:09 ч:мин) Аномалия находится вблизи дефекта потери металла. |  | (c)
49743.269 | 0 | -0.037 | -11.24 | -11.277 | 1271 | 1352 | 1392 | 718 | 0 | 4502 | Подгиб кромки со смещением | GWAN |  | 05:18 | 05:31 | 05:38 | 0 | 242 | 31 | EXT | Подгиб кромки со смещением Величина смещения - 4.9 мм. |  | (c)
49749.345 | 6.076 | 6.041 | -5.164 | -5.199 | 1204 | 1212 | 1214 | 1007 | 5131 | 4502 |  | CORR | AXGR | 05:08 | 05:09 | 05:09 | 68 | 19 | 10 | EXT |  | 0.89 | (c)
49751.664 | 8.395 | 6.592 | -2.845 | -4.648 | 2041 | 2081 | 2082 | 107 | 2156 | 4502 |  | CORR | GENE | 07:23 | 07:29 | 07:29 | 2492 | 82 | 10 | EXT |  | 0.97 | (c)
49757.181 | 2.672 | 2.616 | -8.658 | -8.714 | 1949 | 2102 | 2045 | 88 | 2616 | 4503 |  | CORR | GENE | 05:48 | 06:12 | 06:03 | 418 | 193 | 10 | EXT |  | 0.93 | (c)
49762.64 | 8.131 | 7.963 | -3.199 | -3.367 | 2036 | 2065 | 2060 | 147 | 2980 | 4503 |  | CORR | GENE | 06:02 | 06:06 | 06:06 | 387 | 48 | 9 | EXT |  | 0.92 | (c)
49787.817 | 10.778 | 10.553 | -0.452 | -0.677 | -1745 | -1689 | -1697 | 485 | 90 | 4505 |  | CORR | GENE | 04:53 | 05:02 | 05:01 | 587 | 96 | 10 | EXT |  | 0.94 | (c)
49788.269 | 0 | 0 | -11.47 | -11.47 | -793 | 56 | -249 | 294 | 0 | 4506 | Смещение кромок | GWAN |  | 10:49 | 01:06 | 00:17 | 0 | 1087 | 17 | EXT | Смещение кромок Наружу Величина смещения - 2.7 мм. |  | (c)
49788.269 | 0 | 0 | -11.47 | -11.47 | 1506 | 2191 | 2188 | 0 | 0 | 4506 | Смещение кромок | GWAN |  | 05:00 | 06:51 | 06:50 | 0 | 1365 | 20 | EXT | Смещение кромок Наружу Величина смещения - 3.1 мм. |  | (c)
49788.35 | 0.081 | 0.06 | -11.389 | -11.41 | 1802 | 1845 | 1842 | 348 | 60 | 4506 |  | CORR | CIGR | 05:48 | 05:55 | 05:54 | 39 | 81 | 15 | EXT |  | 0.89 | (c)
49790.113 | 1.844 | 1.653 | -9.626 | -9.817 | 1417 | 1452 | 1445 | 758 | 1653 | 4506 |  | CORR | GENE | 04:46 | 04:52 | 04:50 | 330 | 55 | 9 | EXT |  | 0.92 | (c)
49798.825 | 10.556 | 10.544 | -0.914 | -0.926 | 2129 | 2144 | 2153 | 55 | 897 | 4506 |  | CORR | PITT | 06:41 | 06:43 | 06:45 | 29 | 46 | 14 | EXT |  | 0.89 | (c)
49799.276 | 11.007 | 10.718 | -0.463 | -0.752 | 2187 | 2229 | 2223 | 0 | 146 | 4506 |  | CORR | GENE | 06:50 | 06:57 | 06:56 | 606 | 72 | 11 | EXT |  | 0.95 | (c)
49799.955 | 0.216 | 0.131 | -11.144 | -11.229 | -2196 | -2184 | -2160 | 35 | 131 | 4507 |  | CORR | GENE | 05:55 | 05:57 | 06:00 | 378 | 71 | 12 | EXT |  | 0.94 | (c)
49800.423 | 0.684 | 0.674 | -10.676 | -10.686 | -2230 | -2164 | -2170 | 1 | 674 | 4507 |  | CORR | CIGR | 05:49 | 05:60 | 05:59 | 21 | 119 | 14 | EXT |  | 0.89 | (c)
49800.773 | 1.034 | 0.904 | -10.326 | -10.456 | -2191 | -2154 | -2149 | 40 | 904 | 4507 |  | CORR | GENE | 05:55 | 06:01 | 06:02 | 630 | 83 | 10 | EXT |  | 0.95 | (c)
49802.243 | 2.504 | 2.499 | -8.856 | -8.861 | -2228 | -2155 | -2180 | 3 | 2499 | 4507 |  | CORR | CIGR | 05:49 | 06:01 | 05:57 | 39 | 95 | 10 | EXT |  | 0.89 | (c)
49802.675 | 2.936 | 2.923 | -8.424 | -8.437 | -2208 | -2176 | -2174 | 22 | 2923 | 4507 |  | CORR | CIGR | 05:53 | 05:58 | 05:58 | 29 | 69 | 13 | EXT |  | 0.89 | (c)
49803.29 | 3.551 | 3.537 | -7.809 | -7.823 | 2194 | -2230 | 2229 | 0 | 3537 | 4507 |  | CORR | CIGR | 05:43 | 05:49 | 05:49 | 25 | 70 | 12 | EXT |  | 0.89 | (c)
49803.654 | 3.915 | 3.64 | -7.445 | -7.72 | -2212 | -2188 | -2186 | 18 | 3640 | 4507 |  | CORR | GENE | 05:52 | 05:56 | 05:56 | 642 | 52 | 15 | EXT |  | 0.98 | (c)
49804.253 | 4.514 | 4.346 | -6.846 | -7.014 | -2212 | -2191 | -2190 | 19 | 4346 | 4507 |  | CORR | AXGR | 05:52 | 05:55 | 05:56 | 717 | 43 | 13 | EXT |  | 0.97 | (c)
49804.939 | 5.2 | 5.187 | -6.16 | -6.173 | 2186 | -2161 | -2188 | 0 | 5187 | 4507 |  | CORR | CIGR | 05:42 | 06:00 | 05:56 | 32 | 174 | 12 | EXT |  | 0.89 | (c)
49805.393 | 5.654 | 5.238 | -5.706 | -6.122 | -2224 | -2193 | -2197 | 6 | 5238 | 4507 |  | CORR | GENE | 05:50 | 05:55 | 05:54 | 765 | 55 | 11 | EXT |  | 0.96 | (c)
49806.744 | 7.005 | 6.388 | -4.355 | -4.972 | 2222 | -2202 | -2205 | 0 | 3809 | 4507 |  | CORR | GENE | 05:48 | 05:54 | 05:53 | 1163 | 67 | 12 | EXT |  | 0.98 | (c)
49807.916 | 8.177 | 8.166 | -3.183 | -3.194 | -2207 | -2163 | -2172 | 24 | 3172 | 4507 |  | CORR | CIGR | 05:53 | 05:60 | 05:58 | 22 | 69 | 11 | EXT |  | 0.89 | (c)
49809.999 | 10.26 | 10.085 | -1.1 | -1.275 | 2150 | 2175 | 2169 | 42 | 982 | 4507 |  | CORR | AXGR | 05:36 | 05:40 | 05:39 | 293 | 39 | 9 | EXT |  | 0.91 | (c)
49810.892 | 11.153 | 11.127 | -0.207 | -0.233 | 1934 | 1974 | 2029 | 106 | 184 | 4507 |  | CORR | GENE | 05:01 | 05:08 | 05:16 | 49 | 190 | 13 | EXT |  | 0.89 | (c)
49814.557 | 3.458 | 3.323 | -6.342 | -6.477 | 2188 | 2190 | 2209 | 0 | 3323 | 4508 |  | CORR | AXGR | 05:42 | 05:42 | 05:45 | 506 | 43 | 11 | EXT |  | 0.94 | (c)
49815.504 | 4.405 | 3.949 | -5.395 | -5.851 | 2181 | -2210 | -2229 | 0 | 3949 | 4508 |  | CORR | GENE | 05:41 | 05:52 | 05:49 | 523 | 101 | 10 | EXT |  | 0.94 | (c)
49815.623 | 4.524 | 4.517 | -5.276 | -5.283 | 2063 | 2125 | 2135 | 24 | 4517 | 4508 |  | CORR | CIGR | 05:22 | 05:32 | 05:33 | 29 | 144 | 10 | EXT |  | 0.89 | (c)
49816.168 | 5.069 | 5.052 | -4.731 | -4.748 | 2133 | 2172 | 2186 | 0 | 4720 | 4508 |  | CORR | CIGR | 05:33 | 05:40 | 05:42 | 28 | 106 | 11 | EXT |  | 0.89 | (c)
49818.663 | 7.564 | 6.166 | -2.236 | -3.634 | 1993 | 2025 | 2072 | 79 | 1878 | 4508 |  | CORR | GENE | 05:11 | 05:16 | 05:23 | 1756 | 159 | 9 | EXT |  | 0.96 | (c)
49819.869 | 8.77 | 8.577 | -1.03 | -1.223 | 1892 | 1903 | 1910 | 302 | 909 | 4508 |  | CORR | AXGR | 04:54 | 04:56 | 04:57 | 314 | 36 | 10 | EXT |  | 0.92 | (c)
49820.342 | 9.243 | 9.216 | -0.557 | -0.584 | 1870 | 1893 | 1922 | 256 | 549 | 4508 |  | CORR | CIGR | 04:51 | 04:55 | 04:59 | 35 | 105 | 9 | EXT |  | 0.89 | (c)
49820.71 | 9.611 | 9.59 | -0.189 | -0.21 | 1888 | 1931 | 1939 | 240 | 182 | 4508 |  | CORR | CIGR | 04:54 | 05:01 | 05:02 | 28 | 103 | 11 | EXT |  | 0.89 | (c)
49821.343 | 0.444 | 0.323 | -10.896 | -11.017 | 1367 | 1448 | 1412 | 774 | 323 | 4509 |  | CORR | GENE | 04:43 | 04:56 | 04:50 | 241 | 89 | 9 | EXT |  | 0.91 | (c)
49822.029 | 1.13 | 1.115 | -10.21 | -10.225 | -1930 | -1788 | -1828 | 300 | 1115 | 4509 |  | CORR | CIGR | 07:51 | 08:14 | 08:07 | 43 | 205 | 10 | EXT |  | 0.89 | (c)
49822.595 | 1.696 | 0.784 | -9.644 | -10.556 | 1244 | 1331 | 1320 | 834 | 784 | 4509 |  | CORR | GENE | 04:23 | 04:37 | 04:36 | 2153 | 152 | 15 | EXT |  | 1.02 | (b)
49823.562 | 2.663 | 2.637 | -8.677 | -8.703 | -1940 | -1776 | -1811 | 291 | 2637 | 4509 |  | CORR | GENE | 07:49 | 08:16 | 08:10 | 63 | 257 | 10 | EXT |  | 0.89 | (c)
49824.322 | 3.423 | 2.968 | -7.917 | -8.372 | 1161 | 1245 | 1234 | 924 | 2968 | 4509 |  | CORR | GENE | 04:10 | 04:23 | 04:22 | 962 | 146 | 13 | EXT |  | 0.98 | (c)
49825.134 | 4.235 | 4.218 | -7.105 | -7.122 | -1926 | -1829 | -1823 | 305 | 4218 | 4509 |  | CORR | CIGR | 07:52 | 08:07 | 08:08 | 39 | 206 | 9 | EXT |  | 0.89 | (c)
49825.319 | 4.42 | 3.995 | -6.92 | -7.345 | 1210 | 1251 | 1256 | 927 | 3995 | 4509 |  | CORR | GENE | 04:18 | 04:24 | 04:25 | 703 | 94 | 11 | EXT |  | 0.96 | (c)
49826.314 | 5.415 | 5.376 | -5.925 | -5.964 | -1925 | -1779 | -1798 | 306 | 5376 | 4509 |  | CORR | GENE | 07:52 | 08:15 | 08:12 | 66 | 253 | 9 | EXT |  | 0.89 | (c)
49827.022 | 6.123 | 5.969 | -5.217 | -5.371 | 1084 | 1139 | 1121 | 1073 | 4892 | 4509 |  | CORR | GENE | 03:57 | 04:06 | 04:03 | 479 | 73 | 10 | EXT |  | 0.94 | (c)
49828.365 | 7.466 | 7.119 | -3.874 | -4.221 | 1178 | 1192 | 1196 | 1016 | 3813 | 4509 |  | CORR | AXGR | 04:13 | 04:15 | 04:15 | 408 | 37 | 13 | EXT |  | 0.95 | (c)
49828.812 | 7.913 | 7.626 | -3.427 | -3.714 | 1211 | 1257 | 1234 | 974 | 3022 | 4509 |  | CORR | AXGR | 04:18 | 04:25 | 04:22 | 692 | 46 | 10 | EXT |  | 0.95 | (c)
49843.599 | 0.07 | 0.021 | -11.3 | -11.349 | -1861 | -1098 | -1428 | 996 | 21 | 4511 |  | CORR | GENE | 02:33 | 04:36 | 03:43 | 86 | 864 | 12 | EXT |  | 0.89 | (c)
49850.639 | 7.11 | 7.027 | -4.26 | -4.343 | -459 | -402 | -403 | 347 | 4204 | 4511 |  | DENT | GENE | 06:19 | 06:28 | 06:28 | 139 | 112 | 0.7 | N/A | Глубина вмятины: 10 мм (0,7%). Линейка: 14 см в (703 см; 06:28 ч:мин) |  | (c)
49867.209 | 1.16 | 1.141 | -10.38 | -10.399 | 1422 | 1479 | 1480 | 692 | 1141 | 4513 |  | CORR | GENE | 03:59 | 04:09 | 04:09 | 82 | 116 | 15 | EXT |  | 0.89 | (c)
49869.894 | 3.845 | 3.786 | -7.695 | -7.754 | -1810 | -1538 | -1511 | 420 | 3786 | 4513 |  | CORR | GENE | 07:18 | 08:02 | 08:06 | 184 | 598 | 9 | EXT |  | 0.9 | (c)
49877.589 | 0 | 0 | -11.23 | -11.23 | 1222 | 1699 | 1557 | 337 | 0 | 4514 | Смещение кромок | GWAN |  | 00:32 | 01:49 | 01:27 | 0 | 672 | 15 | EXT | Смещение кромок Вовнутрь Величина смещения - 2.4 мм. Аномалия находится на упругопластическом изгибе: R=479 D, максимальное растяжение на 6.6 час. |  | (c)
49877.589 | 0 | 0 | -11.23 | -11.23 | -197 | 422 | 167 | 0 | 0 | 4514 | Смещение кромок | GWAN |  | 08:43 | 10:23 | 09:42 | 0 | 728 | 20 | EXT | Смещение кромок Вовнутрь Величина смещения - 3.1 мм. Аномалия находится на упругопластическом изгибе: R=479 D, максимальное растяжение на 6.6 час. |  | (c)
49888.738 | 11.149 | 11.077 | -0.081 | -0.153 | -2101 | -1994 | -1232 | 130 | 19 | 4514 |  | CORR | GENE | 03:36 | 03:53 | 05:56 | 134 | 1737 | 13 | EXT | Аномалия находится на упругопластическом изгибе: R=364 D, максимальное растяжение на 5.9 час. | 0.9 | (c)
49888.819 | 0 | 0 | -11.34 | -11.34 | -1026 | -863 | -919 | 812 | 0 | 4515 | Смещение кромок | GWAN |  | 11:41 | 00:08 | 11:59 | 0 | 214 | 15 | EXT | Смещение кромок Наружу Величина смещения - 2.4 мм. Аномалия находится на упругопластическом изгибе: R=364 D, максимальное растяжение на 5.9 час. |  | (c)
49888.819 | 0 | -0.036 | -11.34 | -11.376 | -120 | 62 | 58 | 0 |  | 4515 | Нарушение формы кольцевого шва | GWAN |  | 02:08 | 02:37 | 02:36 | 0 | 355 |  | EXT | Нарушение формы кольцевого шва Аномалия находится на упругопластическом изгибе: R=364 D, максимальное растяжение на 5.9 час. |  | (c)
49891.215 | 2.396 | 2.368 | -8.944 | -8.972 | 1689 | 1791 | 1756 | 407 | 2368 | 4515 |  | CORR | GENE | 06:59 | 07:16 | 07:10 | 70 | 135 | 14 | EXT | Аномалия находится на упругопластическом изгибе: R=355 D, максимальное растяжение на 5.9 час. | 0.89 | (c)
49893.061 | 4.242 | 4.224 | -7.098 | -7.116 | 621 | 685 | 691 | 621 | 4224 | 4515 |  | CORR | CIGR | 04:07 | 04:17 | 04:18 | 37 | 139 | 12 | EXT | Аномалия находится на упругопластическом изгибе: R=348 D, максимальное растяжение на 6 час. | 0.89 | (c)
49900.159 | 0 | -0.036 | -11.08 | -11.116 | 1320 | -1464 | -2142 | 1143 |  | 4516 | Нарушение формы кольцевого шва | GWAN |  | 09:50 | 02:20 | 00:31 | 0 | 1998 |  | EXT | Нарушение формы кольцевого шва Аномалия находится на упругопластическом изгибе: R=426 D, максимальное растяжение на 6.2 час. |  | (c)
49900.159 | 0 | -0.022 | -11.08 | -11.102 | -529 | -374 | 70 | 0 |  | 4516 | Нарушение формы кольцевого шва | GWAN |  | 04:51 | 05:16 | 06:28 | 0 | 1197 |  | EXT | Нарушение формы кольцевого шва Аномалия находится на упругопластическом изгибе: R=426 D, максимальное растяжение на 6.2 час. |  | (c)
49911.101 | 10.942 | 10.913 | -0.138 | -0.167 | 403 | 623 | 568 | 403 | 94 | 4516 |  | CORR | GENE | 07:22 | 07:57 | 07:48 | 73 | 328 | 9 | EXT |  | 0.89 | (c)
49911.475 | 0.236 | 0.164 | -11.034 | -11.106 | 694 | 743 | 730 | 694 | 164 | 4517 |  | ARTD | GENE | 03:34 | 03:42 | 03:40 | 488 | 72 |  | EXT | Эквивалент потери металла 11%. |  | (c)
49914.641 | 3.402 | 3.349 | -7.868 | -7.921 | 2230 | -2214 | -2216 | 0 | 3349 | 4517 |  | LWAN | AXGR | 07:42 | 07:45 | 07:44 | 177 | 30 |  | EXT | Эквивалент потери металла 11%. |  | (c)
49922.509 | 0 | -0.049 | -11.43 | -11.479 | 1936 | 2026 | 2049 | 69 |  | 4518 | Нарушение формы кольцевого шва | GWAN |  | 03:34 | 03:49 | 03:53 | 0 | 226 |  | EXT | Нарушение формы кольцевого шва |  | (c)
49922.509 | 0 | 0 | -11.43 | -11.43 | 2183 | -1813 | -1930 | 0 | 0 | 4518 | Смещение кромок | GWAN |  | 04:14 | 05:29 | 05:10 | 0 | 697 | 15 | EXT | Смещение кромок Наружу Величина смещения - 2.4 мм. |  | (c)
49922.509 | 0 | -0.06 | -11.43 | -11.49 | -1403 | -605 | -703 | 2 |  | 4518 | Нарушение формы кольцевого шва | GWAN |  | 06:35 | 08:44 | 08:29 | 0 | 1401 |  | EXT | Нарушение формы кольцевого шва |  | (c)
49922.786 | 0.277 | 0.015 | -11.153 | -11.415 | -2141 | -2044 | -2082 | 90 | 15 | 4518 |  | CORR | GENE | 04:36 | 04:52 | 04:46 | 590 | 118 | 10 | EXT |  | 0.94 | (c)
49924.97 | 2.461 | 0.74 | -8.969 | -10.69 | -2202 | -2184 | -2105 | 29 | 740 | 4518 |  | CORR | GENE | 04:27 | 04:29 | 04:42 | 1976 | 193 | 11 | EXT |  | 0.98 | (c)
49925.883 | 3.374 | 2.734 | -8.056 | -8.696 | 2145 | 2176 | 2179 | 18 | 2734 | 4518 |  | CORR | GENE | 04:08 | 04:13 | 04:14 | 1295 | 68 | 9 | EXT |  | 0.96 | (c)
49934.844 | 0.905 | 0.857 | -10.145 | -10.193 | -1266 | -1094 | -1128 | 965 | 857 | 4519 |  | CORR | GENE | 06:20 | 06:48 | 06:42 | 88 | 276 | 9 | EXT |  | 0.89 | (c)
49935.88 | 1.941 | 1.73 | -9.109 | -9.32 | -1534 | -1469 | -1379 | 696 | 1730 | 4519 |  | CORR | GENE | 05:36 | 05:47 | 06:02 | 385 | 312 | 10 | EXT |  | 0.93 | (c)
49936.15 | 2.211 | 2.211 | -8.839 | -8.839 | -1255 | -1180 | -1200 | 975 | 2211 | 4519 |  | CORR | CIGR | 06:22 | 06:34 | 06:30 | 17 | 110 | 10 | EXT |  | 0.89 | (c)
49936.192 | 2.253 | 2.214 | -8.797 | -8.836 | -1574 | -1445 | -1443 | 657 | 2214 | 4519 |  | CORR | GENE | 05:30 | 05:51 | 05:51 | 55 | 262 | 11 | EXT |  | 0.89 | (c)
49936.372 | 2.433 | 2.403 | -8.617 | -8.647 | -1263 | -1252 | -1248 | 968 | 2403 | 4519 |  | CORR | PITT | 06:20 | 06:22 | 06:23 | 50 | 31 | 13 | EXT |  | 0.89 | (c)
49937.338 | 3.399 | 3.391 | -7.651 | -7.659 | -1534 | -1479 | -1488 | 696 | 3391 | 4519 |  | CORR | CIGR | 05:37 | 05:45 | 05:44 | 31 | 93 | 10 | EXT |  | 0.89 | (c)
49939.743 | 5.804 | 5.768 | -5.246 | -5.282 | -1573 | -1430 | -1420 | 658 | 5182 | 4519 |  | CORR | GENE | 05:30 | 05:53 | 05:55 | 100 | 305 | 10 | EXT |  | 0.89 | (c)
49940.225 | 6.286 | 6.269 | -4.764 | -4.781 | -2005 | -1991 | -1990 | 226 | 4747 | 4519 |  | DENT | PITT | 04:21 | 04:23 | 04:23 | 34 | 30 | 0.4 | N/A | Глубина вмятины: 5 мм (0,4%). Линейка: 3 см в (627 см; 04:23 ч:мин) Аномалия находится вблизи дефекта потери металла. |  | (b)
49940.226 | 6.287 | 6.282 | -4.763 | -4.768 | -2019 | -1997 | -1995 | 212 | 4750 | 4519 |  | GOUG | CIGR | 04:18 | 04:22 | 04:22 | 18 | 46 | 7 | EXT | Задир. |  | (b)
49940.667 | 6.728 | 6.728 | -4.322 | -4.322 | -1466 | -1391 | -1390 | 764 | 4303 | 4519 |  | CORR | CIGR | 05:47 | 05:60 | 05:60 | 19 | 152 | 13 | EXT |  | 0.89 | (c)
49941.541 | 7.602 | 7.591 | -3.448 | -3.459 | -1478 | -1397 | -1405 | 752 | 3424 | 4519 |  | CORR | CIGR | 05:46 | 05:59 | 05:57 | 35 | 147 | 10 | EXT |  | 0.89 | (c)
49941.946 | 8.007 | 7.859 | -3.043 | -3.191 | -1552 | -1385 | -1415 | 678 | 3014 | 4519 |  | CORR | GENE | 05:34 | 06:01 | 05:56 | 177 | 274 | 13 | EXT |  | 0.91 | (c)
49942.093 | 8.154 | 8.153 | -2.896 | -2.897 | -1512 | -1433 | -1437 | 718 | 2878 | 4519 |  | CORR | CIGR | 05:40 | 05:53 | 05:52 | 19 | 150 | 11 | EXT |  | 0.89 | (c)
49942.85 | 8.911 | 8.894 | -2.139 | -2.156 | -1533 | -1335 | -1370 | 697 | 2117 | 4519 |  | CORR | CIGR | 05:37 | 06:09 | 06:03 | 39 | 327 | 12 | EXT |  | 0.89 | (c)
49943.212 | 9.273 | 9.177 | -1.777 | -1.873 | -1582 | -1416 | -1390 | 648 | 1759 | 4519 |  | CORR | GENE | 05:29 | 05:56 | 05:60 | 114 | 385 | 10 | EXT |  | 0.89 | (c)
49943.85 | 9.911 | 9.836 | -1.139 | -1.214 | -1626 | -1524 | -1437 | 604 | 1111 | 4519 |  | CORR | GENE | 05:22 | 05:38 | 05:52 | 103 | 379 | 11 | EXT |  | 0.89 | (c)
49944.989 | 0 | 0 | -11.39 | -11.39 | 748 | 1092 | 1119 | 741 | 0 | 4520 | Смещение кромок | GWAN |  | 04:60 | 05:55 | 05:59 | 0 | 741 | 15 | EXT | Смещение кромок Вовнутрь Аномалия находится на отводе. Величина смещения - 2.3 мм. |  | (c)
49944.989 | 0 | -0.045 | -11.39 | -11.435 | 1688 | 1853 | 1937 | 46 |  | 4520 | Нарушение формы кольцевого шва | GWAN |  | 07:31 | 07:58 | 08:11 | 0 | 497 |  | EXT | Нарушение формы кольцевого шва Аномалия находится на отводе. |  | (c)
49944.989 | 0 | -0.039 | -11.39 | -11.429 | -1795 | -1476 | -1463 | 435 |  | 4520 | Нарушение формы кольцевого шва | GWAN |  | 10:09 | 11:00 | 11:03 | 0 | 664 |  | EXT | Нарушение формы кольцевого шва Аномалия находится на отводе. |  | (c)
49945.219 | 0.23 | 0.206 | -11.16 | -11.184 | 1006 | 1159 | 1102 | 1006 | 206 | 4520 |  | CORR | CIGR | 05:41 | 06:06 | 05:57 | 35 | 191 | 11 | EXT | Аномалия находится на отводе. | 0.89 | (c)
49945.647 | 0.658 | 0.622 | -10.732 | -10.768 | 981 | 1091 | 1068 | 981 | 622 | 4520 |  | CORR | CIGR | 05:37 | 05:55 | 05:51 | 36 | 173 | 11 | EXT | Аномалия находится на отводе. | 0.89 | (c)
49950.062 | 5.073 | 5.044 | -6.317 | -6.346 | 903 | 1013 | 1047 | 903 | 5044 | 4520 |  | CORR | GENE | 05:25 | 05:42 | 05:48 | 53 | 287 | 10 | EXT | Аномалия находится на отводе. | 0.89 | (c)
49951.1 | 6.111 | 5.886 | -5.279 | -5.504 | 1134 | 1136 | 1161 | 1042 | 5163 | 4520 |  | CORR | GENE | 06:02 | 06:02 | 06:06 | 341 | 54 | 11 | EXT | Аномалия находится на отводе. | 0.93 | (c)
49951.921 | 6.932 | 6.759 | -4.458 | -4.631 | 920 | 1321 | 1169 | 813 | 4384 | 4520 |  | CORR | GENE | 05:27 | 06:32 | 06:07 | 247 | 498 | 9 | EXT | Аномалия находится на отводе. | 0.91 | (c)
49955.006 | 10.017 | 9.388 | -1.373 | -2.002 | 1490 | 1563 | 1588 | 543 | 684 | 4520 |  | CORR | GENE | 06:59 | 07:11 | 07:15 | 1318 | 198 | 9 | EXT | Аномалия находится на отводе. | 0.96 | (c)
49957.968 | 1.589 | 1.523 | -9.881 | -9.947 | 2066 | 2173 | 2135 | 28 | 1523 | 4521 |  | CORR | GENE | 04:22 | 04:39 | 04:33 | 942 | 136 | 9 | EXT |  | 0.95 | (c)
49959.028 | 2.649 | 2.46 | -8.821 | -9.01 | 2143 | 2179 | 2174 | 25 | 2460 | 4521 |  | CORR | GENE | 04:34 | 04:40 | 04:39 | 1450 | 63 | 11 | EXT |  | 0.98 | (c)
49964.413 | 8.034 | 7.991 | -3.436 | -3.479 | -1661 | -1589 | -1553 | 569 | 3320 | 4521 |  | CORR | GENE | 06:20 | 06:32 | 06:38 | 159 | 217 | 12 | EXT |  | 0.9 | (c)
49966.616 | 10.237 | 9.782 | -1.233 | -1.688 | 2120 | 2140 | 2139 | 72 | 995 | 4521 |  | CORR | AXGR | 04:31 | 04:34 | 04:34 | 693 | 39 | 9 | EXT |  | 0.94 | (c)
49966.798 | 10.419 | 9.336 | -1.051 | -2.134 | -1354 | -1258 | -1245 | 877 | 51 | 4521 |  | CORR | GENE | 07:10 | 07:25 | 07:27 | 2083 | 217 | 10 | EXT |  | 0.97 | (c)
49967.849 | 0 | 0 | -11.38 | -11.38 | 931 | 1448 | 1424 | 314 | 0 | 4522 | Смещение кромок | GWAN |  | 03:56 | 05:19 | 05:15 | 0 | 986 | 16 | EXT | Смещение кромок Наружу Величина смещения - 2.6 мм. |  | (c)
49967.849 | 0 | -0.039 | -11.38 | -11.419 | 2001 | 2208 | -1966 | 0 |  | 4522 | Нарушение формы кольцевого шва | GWAN |  | 06:49 | 07:22 | 08:08 | 0 | 988 |  | EXT | Нарушение формы кольцевого шва |  | (c)
49968.115 | 0.266 | 0.13 | -11.114 | -11.25 | 2147 | 2174 | 2169 | 39 | 130 | 4522 |  | CORR | AXGR | 07:12 | 07:17 | 07:16 | 220 | 44 | 9 | EXT |  | 0.91 | (c)
49969.543 | 1.694 | 1.295 | -9.686 | -10.085 | 1185 | 1222 | 1216 | 984 | 1295 | 4522 |  | CORR | GENE | 04:37 | 04:43 | 04:42 | 576 | 61 | 12 | EXT |  | 0.96 | (c)
49970.388 | 2.539 | 2.331 | -8.841 | -9.049 | 1179 | 1262 | 1231 | 949 | 2331 | 4522 |  | CORR | GENE | 04:36 | 04:49 | 04:44 | 582 | 102 | 14 | EXT |  | 0.97 | (c)
49972.413 | 4.564 | 3.971 | -6.816 | -7.409 | 2158 | 2179 | 2175 | 38 | 3971 | 4522 |  | CORR | AXGR | 07:14 | 07:17 | 07:17 | 1690 | 34 | 12 | EXT |  | 0.99 | (c)
49972.948 | 5.099 | 4.63 | -6.281 | -6.75 | -2230 | -2185 | -2179 | 1 | 4630 | 4522 |  | CORR | GENE | 07:26 | 07:33 | 07:34 | 1672 | 102 | 9 | EXT |  | 0.96 | (c)
49974.049 | 6.2 | 5.861 | -5.18 | -5.519 | 2160 | 2179 | 2177 | 38 | 4693 | 4522 |  | CORR | AXGR | 07:14 | 07:17 | 07:17 | 826 | 32 | 12 | EXT |  | 0.97 | (c)
49978.722 | 10.873 | 10.465 | -0.507 | -0.915 | -2193 | -2166 | -2163 | 37 | 57 | 4522 |  | CORR | GENE | 07:32 | 07:36 | 07:37 | 858 | 61 | 11 | EXT |  | 0.96 | (c)
49979.229 | 0 | -0.033 | -11.54 | -11.573 | 39 | 1595 | 2180 | 39 |  | 4523 | Нарушение формы кольцевого шва | GWAN |  | 11:12 | 03:23 | 04:57 | 0 | 4282 |  | EXT | Нарушение формы кольцевого шва |  | (c)
49979.887 | 0.658 | 0.614 | -10.882 | -10.926 | 2216 | -2223 | -2210 | 0 | 614 | 4523 |  | CORR | GENE | 05:03 | 05:07 | 05:09 | 62 | 70 | 24 | EXT |  | 0.89 | (c)
49981.488 | 2.259 | 2.183 | -9.281 | -9.357 | -2158 | -2103 | -2031 | 72 | 2183 | 4523 |  | CORR | GENE | 05:17 | 05:26 | 05:38 | 103 | 254 | 11 | EXT |  | 0.89 | (c)
49997.425 | 6.656 | 6.53 | -5.034 | -5.16 | 2175 | 2208 | 2203 | 2175 | 4823 | 4524 |  | CORR | GENE | 07:18 | 07:23 | 07:22 | 337 | 56 | 12 | EXT |  | 0.93 | (c)
50013.051 | 10.592 | 10.471 | -0.418 | -0.539 | 2095 | 2147 | 2142 | 42 | 28 | 4525 |  | CORR | GENE | 07:59 | 08:07 | 08:07 | 511 | 94 | 13 | EXT | Аномалия находится на упругопластическом изгибе: R=554 D, максимальное растяжение на 4.8 час. | 0.96 | (c)
50013.093 | 10.634 | 10.227 | -0.376 | -0.783 | -2038 | -1999 | -1994 | 192 | 223 | 4525 |  | CORR | GENE | 08:52 | 08:58 | 08:59 | 560 | 89 | 13 | EXT | Аномалия находится на упругопластическом изгибе: R=557 D, максимальное растяжение на 4.8 час. | 0.96 | (c)
50013.469 | 0 | -0.034 | -8.95 | -8.984 | 358 | 423 | 520 | 358 |  | 4526 | Нарушение формы кольцевого шва | GWAN |  | 00:31 | 00:41 | 00:57 | 0 | 324 |  | EXT | Нарушение формы кольцевого шва Аномалия находится на упругопластическом изгибе: R=562 D, максимальное растяжение на 4.8 час. |  | (c)
50013.469 | 0 | -0.027 | -8.95 | -8.977 | 1455 | 1838 | -1579 | 0 |  | 4526 | Нарушение формы кольцевого шва | GWAN |  | 03:28 | 04:30 | 07:18 | 0 | 2855 |  | EXT | Нарушение формы кольцевого шва Аномалия находится на упругопластическом изгибе: R=562 D, максимальное растяжение на 4.8 час. |  | (c)
50030.458 | 5.889 | 5.852 | -5.541 | -5.578 | -1760 | -1479 | -1586 | 471 | 5493 | 4528 |  | CORR | GENE | 07:33 | 08:18 | 08:01 | 85 | 348 | 9 | EXT | Аномалия находится на упругопластическом изгибе: R=452 D, максимальное растяжение на 5.1 час. | 0.89 | (c)
50043.859 | 7.86 | 7.651 | -3.53 | -3.739 | -1774 | -1738 | -1719 | 457 | 3364 | 4529 |  | CORR | GENE | 04:35 | 04:41 | 04:44 | 375 | 109 | 11 | EXT | Аномалия находится на отводе. | 0.93 | (c)
50045.663 | 9.664 | 9.632 | -1.726 | -1.758 | -734 | -680 | -653 | 572 | 1708 | 4529 |  | CORR | GENE | 07:23 | 07:32 | 07:36 | 50 | 162 | 11 | EXT | Аномалия находится на отводе. | 0.89 | (c)
50045.872 | 9.873 | 9.843 | -1.517 | -1.547 | -1807 | -1722 | -1744 | 424 | 1506 | 4529 |  | CORR | CIGR | 04:30 | 04:44 | 04:40 | 41 | 126 | 13 | EXT | Аномалия находится на отводе. | 0.89 | (c)
50046.001 | 10.002 | 9.949 | -1.388 | -1.441 | -463 | -442 | -445 | 427 | 1281 | 4529 |  | CORR | AXGR | 08:07 | 08:10 | 08:10 | 160 | 36 | 10 | EXT | Аномалия находится на отводе. | 0.9 | (c)
50046.253 | 10.254 | 9.909 | -1.136 | -1.481 | -842 | -816 | -807 | 771 | 875 | 4529 |  | CORR | GENE | 07:06 | 07:10 | 07:11 | 606 | 71 | 10 | EXT | Аномалия находится на отводе. | 0.94 | (c)
50046.469 | 10.47 | 10.147 | -0.92 | -1.243 | -1898 | -1720 | -1784 | 332 | 660 | 4529 |  | CORR | GENE | 04:15 | 04:44 | 04:34 | 583 | 229 | 10 | EXT | Аномалия находится на отводе. | 0.94 | (c)
50046.823 | 10.824 | 10.687 | -0.566 | -0.703 | -872 | -823 | -837 | 803 | 97 | 4529 |  | CORR | GENE | 07:01 | 07:09 | 07:06 | 606 | 69 | 12 | EXT | Аномалия находится на отводе. | 0.96 | (c)
50046.98 | 10.981 | 10.924 | -0.409 | -0.466 | -1663 | -1585 | -1537 | 567 | 395 | 4529 |  | CORR | GENE | 04:53 | 05:06 | 05:13 | 71 | 251 | 12 | EXT | Аномалия находится на отводе. | 0.89 | (c)
50047.331 | 11.332 | 11.296 | -0.058 | -0.094 | -1667 | -1608 | -1600 | 563 | 49 | 4529 |  | CORR | CIGR | 04:52 | 05:02 | 05:03 | 45 | 136 | 15 | EXT | Аномалия находится на отводе. | 0.89 | (c)
50047.389 | 0 | 0 | -11.49 | -11.49 | -1363 | -657 | -958 | 553 | 0 | 4530 | Смещение кромок | GWAN |  | 05:31 | 07:25 | 06:36 | 0 | 810 | 15 | EXT | Смещение кромок Наружу Аномалия находится на отводе. Величина смещения - 2.4 мм. |  | (c)
50047.389 | 0 | 0 | -11.49 | -11.49 | 385 | 573 | 547 | 385 | 0 | 4530 | Смещение кромок | GWAN |  | 10:13 | 10:43 | 10:39 | 0 | 324 | 19 | EXT | Смещение кромок Вовнутрь Аномалия находится на отводе. Величина смещения - 2.9 мм. |  | (c)
50047.92 | 0.531 | 0.13 | -10.959 | -11.36 | -1652 | -1550 | -1580 | 579 | 130 | 4530 |  | CORR | GENE | 04:44 | 05:01 | 04:56 | 964 | 143 | 11 | EXT | Аномалия находится на отводе. | 0.97 | (c)
50048.635 | 1.246 | 1.134 | -10.244 | -10.356 | -1723 | -1668 | -1672 | 508 | 1134 | 4530 |  | CORR | GENE | 04:33 | 04:41 | 04:41 | 625 | 102 | 11 | EXT | Аномалия находится на отводе. | 0.95 | (c)
50049.284 | 1.895 | 1.885 | -9.595 | -9.605 | -1738 | -1537 | -1617 | 493 | 1885 | 4530 |  | CORR | CIGR | 04:30 | 05:03 | 04:50 | 32 | 242 | 10 | EXT | Аномалия находится на отводе. | 0.89 | (c)
50049.518 | 2.129 | 2.005 | -9.361 | -9.485 | -1826 | -1766 | -1659 | 404 | 2005 | 4530 |  | CORR | GENE | 04:16 | 04:26 | 04:43 | 741 | 334 | 11 | EXT | Аномалия находится на отводе. | 0.96 | (c)
50050.197 | 2.808 | 2.193 | -8.682 | -9.297 | -1486 | -1447 | -1421 | 745 | 2193 | 4530 |  | CORR | GENE | 05:11 | 05:17 | 05:21 | 729 | 129 | 10 | EXT | Аномалия находится на отводе. | 0.95 | (c)
50050.372 | 2.983 | 2.957 | -8.507 | -8.533 | -645 | -601 | -559 | 473 | 2957 | 4530 |  | CORR | CIGR | 07:26 | 07:34 | 07:40 | 40 | 172 | 11 | EXT | Аномалия находится на отводе. | 0.89 | (c)
50050.71 | 3.321 | 2.894 | -8.169 | -8.596 | -1773 | -1734 | -1667 | 458 | 2894 | 4530 |  | CORR | GENE | 04:25 | 04:31 | 04:42 | 604 | 211 | 11 | EXT | Аномалия находится на отводе. | 0.95 | (c)
50051.045 | 3.656 | 3.636 | -7.834 | -7.854 | -1917 | -1804 | -1843 | 314 | 3636 | 4530 |  | CORR | CIGR | 04:01 | 04:20 | 04:13 | 24 | 148 | 10 | EXT | Аномалия находится на отводе. | 0.89 | (c)
50051.122 | 3.733 | 3.516 | -7.757 | -7.974 | -1695 | -1672 | -1667 | 535 | 3516 | 4530 |  | CORR | GENE | 04:37 | 04:41 | 04:42 | 385 | 57 | 15 | EXT | Аномалия находится на отводе. | 0.95 | (c)
50051.637 | 4.248 | 3.915 | -7.242 | -7.575 | -1679 | -1660 | -1645 | 552 | 3915 | 4530 |  | CORR | GENE | 04:40 | 04:43 | 04:45 | 532 | 67 | 9 | EXT | Аномалия находится на отводе. | 0.93 | (c)
50052.082 | 4.693 | 4.651 | -6.797 | -6.839 | -746 | -558 | -550 | 354 | 4651 | 4530 |  | CORR | GENE | 07:10 | 07:41 | 07:42 | 92 | 393 | 9 | EXT | Аномалия находится на отводе. | 0.89 | (c)
50052.393 | 5.004 | 4.92 | -6.486 | -6.57 | -1837 | -1740 | -1770 | 393 | 4920 | 4530 |  | CORR | GENE | 04:14 | 04:30 | 04:25 | 448 | 135 | 10 | EXT | Аномалия находится на отводе. | 0.93 | (c)
50055.039 | 7.65 | 7.383 | -3.84 | -4.107 | -1668 | -1529 | -1589 | 563 | 3369 | 4530 |  | CORR | GENE | 04:41 | 05:04 | 04:54 | 738 | 158 | 11 | EXT | Аномалия находится на отводе. | 0.96 | (c)
50055.896 | 8.507 | 8.144 | -2.983 | -3.346 | -1698 | -1659 | -1663 | 533 | 1870 | 4530 |  | CORR | GENE | 04:37 | 04:43 | 04:42 | 1476 | 70 | 14 | EXT | Аномалия находится на отводе. | 1 | (b)
50079.708 | 9.429 | 9.429 | -1.741 | -1.741 | 1975 | 2056 | 2030 | 146 | 1724 | 4532 |  | CORR | CIGR | 06:32 | 06:45 | 06:40 | 17 | 110 | 12 | EXT |  | 0.89 | (c)
50080.885 | 10.606 | 10.48 | -0.564 | -0.69 | 2078 | 2183 | 2134 | 40 | 510 | 4532 | Дефект проката | MIAN | GENE | 06:48 | 07:05 | 06:57 | 180 | 112 |  | INT | Дефект проката Эквивалент потери металла 9%. |  | (c)
50081.273 | 10.994 | 10.982 | -0.176 | -0.188 | 1652 | 1736 | 1726 | 431 | 159 | 4532 |  | CORR | CIGR | 05:39 | 05:53 | 05:51 | 29 | 148 | 10 | EXT |  | 0.89 | (c)
50084.609 | 3.16 | 3.148 | -8.15 | -8.162 | 1557 | 1680 | 1645 | 497 | 3148 | 4533 |  | CORR | CIGR | 05:42 | 06:02 | 05:56 | 32 | 176 | 11 | EXT |  | 0.89 | (c)
50085.021 | 3.572 | 3.552 | -7.738 | -7.758 | 1541 | 1641 | 1609 | 553 | 3552 | 4533 |  | CORR | CIGR | 05:39 | 05:56 | 05:50 | 35 | 136 | 11 | EXT |  | 0.89 | (c)
50087.656 | 6.207 | 6.171 | -5.103 | -5.139 | 1689 | 1755 | 1768 | 383 | 5078 | 4533 |  | CORR | GENE | 06:03 | 06:14 | 06:16 | 61 | 159 | 9 | EXT |  | 0.89 | (c)
50089.791 | 8.342 | 7.772 | -2.968 | -3.538 | 1089 | 1114 | 1171 | 977 | 2888 | 4533 |  | CORR | GENE | 04:26 | 04:30 | 04:40 | 650 | 165 | 15 | EXT |  | 0.98 | (c)
50089.877 | 8.428 | 8.324 | -2.882 | -2.986 | 1813 | 1874 | 1864 | 316 | 2655 | 4533 |  | CORR | GENE | 06:23 | 06:33 | 06:32 | 331 | 102 | 9 | EXT |  | 0.92 | (c)
50090.073 | 8.624 | 8.466 | -2.686 | -2.844 | 1019 | 1023 | 1041 | 1019 | 2337 | 4533 |  | CORR | AXGR | 04:15 | 04:16 | 04:19 | 507 | 43 | 10 | EXT |  | 0.94 | (c)
50090.685 | 9.236 | 9.139 | -2.074 | -2.171 | 1055 | 1061 | 1076 | 1055 | 1712 | 4533 |  | CORR | AXGR | 04:21 | 04:22 | 04:24 | 459 | 42 | 13 | EXT |  | 0.95 | (c)
50091.307 | 9.858 | 9.74 | -1.452 | -1.57 | 2074 | 2089 | 2090 | 125 | 1396 | 4533 |  | CORR | AXGR | 07:05 | 07:08 | 07:08 | 174 | 31 | 15 | EXT |  | 0.91 | (c)
50091.757 | 10.308 | 10.173 | -1.002 | -1.137 | 2035 | 2063 | 2068 | 130 | 830 | 4533 |  | CORR | GENE | 06:59 | 07:04 | 07:04 | 307 | 66 | 10 | EXT |  | 0.92 | (c)
50092.388 | 10.939 | 10.875 | -0.371 | -0.435 | 1979 | 2012 | 2004 | 201 | 241 | 4533 |  | CORR | GENE | 06:50 | 06:55 | 06:54 | 194 | 50 | 12 | EXT |  | 0.91 | (c)
50102.806 | 10.047 | 9.869 | -1.473 | -1.651 | 1548 | 1609 | 1606 | 567 | 1200 | 4534 |  | CORR | GENE | 05:35 | 05:45 | 05:45 | 451 | 115 | 9 | EXT |  | 0.93 | (c)
50140.173 | 2.074 | 2.054 | -9.426 | -9.446 | 2207 | -2119 | -2143 | 0 | 2054 | 4538 |  | CORR | CIGR | 06:03 | 06:24 | 06:21 | 45 | 223 | 9 | EXT |  | 0.89 | (c)
50140.71 | 2.611 | 2.42 | -8.889 | -9.08 | 2062 | 2134 | 2108 | 77 | 2420 | 4538 |  | CORR | GENE | 05:39 | 05:51 | 05:47 | 539 | 91 | 12 | EXT |  | 0.95 | (c)
50142.598 | 4.499 | 4.118 | -7.001 | -7.382 | -2223 | -2210 | -2198 | 7 | 4118 | 4538 |  | CORR | GENE | 06:08 | 06:10 | 06:12 | 702 | 51 | 11 | EXT |  | 0.96 | (c)
50142.925 | 4.826 | 4.802 | -6.674 | -6.698 | 2185 | -2172 | -2174 | 0 | 4802 | 4538 |  | CORR | CIGR | 05:59 | 06:16 | 06:15 | 39 | 203 | 11 | EXT |  | 0.89 | (c)
50161.029 | 0 | -0.062 | -11.41 | -11.472 | -1648 | -1436 | -1500 | 583 |  | 4540 | Нарушение формы кольцевого шва | GWAN |  | 10:31 | 11:05 | 10:55 | 0 | 295 |  | EXT | Нарушение формы кольцевого шва Аномалия находится на отводе. |  | (c)
50163.509 | 2.48 | 1.796 | -8.93 | -9.614 | -87 | -33 | -51 | 15 | 1796 | 4540 |  | CORR | GENE | 02:43 | 02:51 | 02:49 | 2219 | 72 | 10 | EXT |  | 0.97 | (c)
50163.659 | 2.63 | 2.627 | -8.78 | -8.783 | 1088 | 1181 | 1154 | 1010 | 2627 | 4540 |  | CORR | CIGR | 05:52 | 06:07 | 06:03 | 19 | 132 | 11 | EXT |  | 0.89 | (c)
50164.209 | 3.18 | 2.748 | -8.23 | -8.662 | 1062 | 1110 | 1124 | 1045 | 2748 | 4540 |  | CORR | GENE | 05:48 | 05:56 | 05:58 | 686 | 124 | 10 | EXT |  | 0.95 | (c)
50164.914 | 3.885 | 3.877 | -7.525 | -7.533 | 1078 | 1141 | 1124 | 1060 | 3877 | 4540 |  | CORR | CIGR | 05:51 | 06:01 | 05:58 | 20 | 92 | 15 | EXT |  | 0.89 | (c)
50172.556 | 0.117 | 0.051 | -11.343 | -11.409 | -2146 | -2045 | -1992 | 85 | 51 | 4541 |  | CORR | GENE | 05:13 | 05:29 | 05:37 | 109 | 307 | 9 | EXT |  | 0.89 | (c)
50172.743 | 0.304 | 0.291 | -11.156 | -11.169 | -2058 | -1831 | -1905 | 172 | 291 | 4541 |  | CORR | GENE | 05:27 | 06:04 | 05:51 | 73 | 306 | 9 | EXT |  | 0.89 | (c)
50176.578 | 4.139 | 4.122 | -7.321 | -7.338 | -1745 | -1628 | -1670 | 485 | 4122 | 4541 |  | CORR | CIGR | 06:17 | 06:36 | 06:29 | 26 | 152 | 11 | EXT |  | 0.89 | (c)
50192.496 | 8.597 | 8.381 | -2.473 | -2.689 | -1605 | -1556 | -1538 | 626 | 2398 | 4542 |  | CORR | GENE | 06:28 | 06:36 | 06:38 | 291 | 132 | 15 | EXT |  | 0.94 | (c)
50208.212 | 1.973 | 1.961 | -9.437 | -9.449 | 1421 | 1444 | 1464 | 725 | 1961 | 4544 |  | GOUG | CIGR | 02:33 | 02:37 | 02:40 | 24 | 85 | 7 | EXT | Задир. |  | (b)
50208.212 | 1.973 | 1.958 | -9.437 | -9.452 | 1454 | 1471 | 1469 | 747 | 1958 | 4544 |  | DENT | PITT | 02:38 | 02:41 | 02:41 | 30 | 30 | 0.4 | N/A | Глубина вмятины: 5 мм (0,4%). Линейка: 3 см в (196 см; 02:41 ч:мин) Аномалия находится вблизи дефекта потери металла. |  | (b)
50208.316 | 2.077 | 1.991 | -9.333 | -9.419 | 2186 | 2203 | 2199 | 18 | 1991 | 4544 |  | LWAN | AXGR | 04:36 | 04:39 | 04:38 | 197 | 26 |  | EXT | Эквивалент потери металла 14%. |  | (c)
50230.02 | 0.981 | 0.971 | -10.469 | -10.479 | -1819 | -1780 | -1784 | 411 | 971 | 4546 |  | CORR | CIGR | 04:40 | 04:46 | 04:46 | 26 | 70 | 12 | EXT |  | 0.89 | (c)
50233.311 | 4.272 | 4.245 | -7.178 | -7.205 | -2041 | -1890 | -1883 | 190 | 4245 | 4546 |  | CORR | CIGR | 04:04 | 04:28 | 04:29 | 47 | 315 | 12 | EXT |  | 0.89 | (c)
50237.901 | 8.862 | 8.844 | -2.588 | -2.606 | -2152 | -2058 | -2073 | 78 | 2564 | 4546 |  | CORR | CIGR | 03:46 | 04:01 | 03:59 | 42 | 159 | 10 | EXT |  | 0.89 | (c)
50249.534 | 9.045 | 9.032 | -2.395 | -2.408 | -1658 | -1540 | -1533 | 573 | 2371 | 4547 |  | CORR | CIGR | 06:06 | 06:25 | 06:27 | 37 | 250 | 13 | EXT |  | 0.89 | (c)
50249.727 | 9.238 | 9.206 | -2.202 | -2.234 | -1490 | -1481 | -1481 | 740 | 2159 | 4547 |  | CORR | AXGR | 06:33 | 06:35 | 06:35 | 75 | 18 | 15 | EXT |  | 0.89 | (c)
50251.233 | 10.744 | 10.701 | -0.696 | -0.739 | -1489 | -1479 | -1478 | 741 | 631 | 4547 |  | CORR | AXGR | 06:34 | 06:35 | 06:35 | 108 | 22 | 14 | EXT |  | 0.9 | (c)
50251.929 | 0 | 0 | -11.52 | -11.52 | -927 | -528 | -157 | 0 | 0 | 4548 | Смещение кромок | GWAN |  | 00:12 | 01:17 | 02:17 | 0 | 1539 | 21 | EXT | Смещение кромок Наружу Величина смещения - 3.3 мм. |  | (c)
50251.929 | 0 | 0 | -11.52 | -11.52 | 1185 | -1675 | 2172 | 0 | 0 | 4548 | Смещение кромок | GWAN |  | 05:53 | 10:12 | 08:33 | 0 | 1975 | 17 | EXT | Смещение кромок Наружу Величина смещения - 2.7 мм. |  | (c)
50267.101 | 3.652 | 3.643 | -7.738 | -7.747 | 1830 | 1864 | 1870 | 321 | 3643 | 4549 |  | CORR | CIGR | 03:46 | 03:51 | 03:52 | 23 | 80 | 11 | EXT |  | 0.89 | (c)
50267.509 | 4.06 | 4.045 | -7.33 | -7.345 | 1862 | 1889 | 1912 | 269 | 4045 | 4549 |  | CORR | CIGR | 03:51 | 03:56 | 03:59 | 28 | 100 | 10 | EXT |  | 0.89 | (c)
50276.103 | 1.264 | 1.233 | -9.616 | -9.647 | 644 | 829 | 840 | 644 | 1233 | 4550 |  | CORR | GENE | 03:09 | 03:39 | 03:41 | 61 | 393 | 11 | EXT |  | 0.89 | (c)
50293.431 | 7.712 | 7.681 | -3.678 | -3.709 | -1711 | -1612 | -1616 | 520 | 3666 | 4551 |  | CORR | CIGR | 06:20 | 06:36 | 06:35 | 43 | 190 | 9 | EXT |  | 0.89 | (c)
50296.777 | 11.058 | 10.262 | -0.332 | -1.128 | -1493 | -1464 | -1456 | 737 | 244 | 4551 |  | CORR | GENE | 06:55 | 06:60 | 07:01 | 884 | 76 | 12 | EXT |  | 0.97 | (c)
50308.589 | 0 | 0 | -11.6 | -11.6 | 1084 | 1647 | 1686 | 0 | 0 | 4553 | Смещение кромок | GWAN |  | 04:11 | 05:42 | 05:49 | 0 | 1205 | 19 | EXT | Смещение кромок Наружу Величина смещения - 3 мм. |  | (c)
50308.589 | 0 | -0.041 | -11.6 | -11.641 | -1537 | -1010 | -934 | 331 |  | 4553 | Нарушение формы кольцевого шва | GWAN |  | 09:09 | 10:34 | 10:46 | 0 | 1205 |  | EXT | Нарушение формы кольцевого шва |  | (c)
50309.665 | 1.076 | 1.066 | -10.524 | -10.534 | 1392 | 1441 | 1443 | 737 | 1066 | 4553 |  | CORR | CIGR | 05:01 | 05:09 | 05:09 | 31 | 102 | 10 | EXT |  | 0.89 | (c)
50337.163 | 5.924 | 5.874 | -5.596 | -5.646 | 1492 | 1637 | 1609 | 504 | 5579 | 4555 |  | CORR | GENE | 05:34 | 05:57 | 05:53 | 67 | 234 | 9 | EXT |  | 0.89 | (c)
50339.169 | 7.93 | 7.789 | -3.59 | -3.731 | 1209 | 1340 | 1631 | 178 | 3520 | 4555 |  | CORR | GENE | 04:48 | 05:09 | 05:56 | 211 | 843 | 9 | EXT |  | 0.9 | (c)
50347.681 | 4.922 | 4.892 | -6.578 | -6.608 | -1212 | -1188 | -1181 | 1019 | 4892 | 4556 |  | DENT | GENE | 06:25 | 06:29 | 06:30 | 77 | 61 | 0.2 | N/A | Глубина вмятины: 3 мм (0,2%). Линейка: 8 см в (489 см; 06:29 ч:мин) |  | (c)
50348.796 | 6.037 | 6.018 | -5.463 | -5.482 | -872 | -836 | -805 | 738 | 5456 | 4556 |  | GOUG | CIGR | 07:20 | 07:26 | 07:31 | 26 | 134 | 8 | EXT | Задир. |  | (c)
50354.142 | 11.383 | 11.364 | -0.117 | -0.136 | -1475 | -1343 | -1374 | 755 | 86 | 4556 |  | CORR | GENE | 05:42 | 06:04 | 05:59 | 50 | 202 | 9 | EXT |  | 0.89 | (c)
50354.259 | 0 | -0.056 | -11.18 | -11.236 | 2110 | 2213 | 2199 | 0 | 0 | 4557 | Внутришовный дефект | GWAN |  | 05:54 | 06:11 | 06:09 | 0 | 179 | 22 | MID | Внутришовный дефект |  | (c)
50365.007 | 10.748 | 10.576 | -0.432 | -0.604 | 708 | 848 | 1031 | 708 | 342 | 4557 |  | CORR | GENE | 02:08 | 02:30 | 02:60 | 262 | 646 | 9 | EXT |  | 0.91 | (c)
50376.719 | 0 | 0 | -10.97 | -10.97 | 1532 | 1778 | 2034 | 0 | 0 | 4559 | Смещение кромок | GWAN |  | 03:25 | 04:04 | 04:46 | 0 | 1004 | 16 | EXT | Смещение кромок Наружу Величина смещения - 2.5 мм. |  | (c)
50398.939 | 0 | -0.035 | -11.47 | -11.505 | 1724 | 2122 | -1983 | 0 |  | 4561 | Нарушение формы кольцевого шва | GWAN |  | 01:52 | 02:56 | 03:53 | 0 | 1508 |  | EXT | Нарушение формы кольцевого шва Аномалия находится на упругопластическом изгибе: R=422 D, максимальное растяжение на 11.8 час. |  | (c)
50414.242 | 3.833 | 3.763 | -7.177 | -7.247 | 2229 | -2223 | -2221 | 0 | 3763 | 4562 |  | LWAN | AXGR | 06:08 | 06:09 | 06:10 | 301 | 21 |  | EXT | Эквивалент потери металла 10%. |  | (c)
50430.215 | 8.796 | 8.776 | -2.614 | -2.634 | 1981 | 2041 | 2041 | 130 | 2592 | 4563 |  | CORR | CIGR | 06:21 | 06:31 | 06:31 | 42 | 119 | 11 | EXT |  | 0.89 | (c)
50440.413 | 7.584 | 7.58 | -2.706 | -2.71 | -1344 | -1240 | -1277 | 887 | 2686 | 4564 |  | CORR | CIGR | 06:38 | 06:55 | 06:49 | 24 | 133 | 10 | EXT |  | 0.89 | (c)
50453.712 | 10.593 | 10.586 | -0.697 | -0.704 | 572 | 645 | 627 | 572 | 686 | 4565 |  | CORR | CIGR | 02:50 | 03:02 | 02:59 | 18 | 111 | 12 | EXT |  | 0.89 | (c)
50472.453 | 6.564 | 6.554 | -4.956 | -4.966 | 1514 | 1593 | 1573 | 598 | 4946 | 4567 |  | CORR | CIGR | 03:45 | 03:58 | 03:54 | 20 | 119 | 11 | EXT |  | 0.89 | (c)
50488.706 | 11.297 | 11.236 | -0.143 | -0.204 | -1962 | -1873 | -1900 | 268 | 9 | 4568 |  | CORR | GENE | 07:03 | 07:17 | 07:13 | 195 | 125 | 12 | EXT |  | 0.91 | (c)
50488.953 | 0.104 | 0.024 | -11.166 | -11.246 | 1781 | 2227 | 2090 | 0 | 24 | 4569 |  | CORR | GENE | 02:27 | 03:39 | 03:17 | 121 | 620 | 10 | EXT |  | 0.89 | (c)
50489.027 | 0.178 | 0.051 | -11.092 | -11.219 | -1248 | -1051 | -1049 | 850 | 51 | 4569 |  | CORR | GENE | 06:18 | 06:50 | 06:50 | 146 | 398 | 11 | EXT |  | 0.9 | (c)
50490.428 | 1.579 | 1.191 | -9.691 | -10.079 | -2216 | -2190 | -2181 | 15 | 1191 | 4569 |  | CORR | GENE | 03:42 | 03:46 | 03:48 | 1114 | 70 | 11 | EXT |  | 0.97 | (c)
50491.988 | 3.139 | 2.677 | -8.131 | -8.593 | -2215 | -2188 | -2177 | 16 | 2677 | 4569 |  | CORR | GENE | 03:42 | 03:46 | 03:48 | 1209 | 75 | 13 | EXT |  | 0.99 | (c)
50492.678 | 3.829 | 3.254 | -7.441 | -8.016 | 1892 | 2096 | 2037 | 49 | 3254 | 4569 |  | CORR | GENE | 02:45 | 03:18 | 03:08 | 818 | 289 | 10 | EXT |  | 0.95 | (c)
50492.815 | 3.966 | 3.9 | -7.304 | -7.37 | -2187 | -2110 | -2038 | 43 | 3900 | 4569 |  | CORR | GENE | 03:47 | 03:59 | 04:11 | 77 | 299 | 9 | EXT |  | 0.89 | (c)
50497.696 | 8.847 | 8.838 | -2.423 | -2.432 | -1113 | -1046 | -1073 | 1033 | 2412 | 4569 |  | CORR | CIGR | 06:40 | 06:51 | 06:46 | 20 | 80 | 12 | EXT |  | 0.89 | (c)
50500.342 | 0.223 | 0.101 | -10.467 | -10.589 | -1864 | -1597 | -1656 | 367 | 101 | 4570 |  | CORR | GENE | 07:10 | 07:54 | 07:44 | 243 | 416 | 9 | EXT |  | 0.91 | (c)
50500.746 | 0.627 | 0.096 | -10.063 | -10.594 | 2130 | 2144 | 2168 | 24 | 96 | 4570 |  | CORR | GENE | 05:55 | 05:57 | 06:01 | 644 | 77 | 9 | EXT |  | 0.94 | (c)
50503.009 | 2.89 | 2.85 | -7.8 | -7.84 | -1919 | -1858 | -1772 | 311 | 2850 | 4570 |  | CORR | GENE | 07:02 | 07:11 | 07:25 | 58 | 294 | 9 | EXT |  | 0.89 | (c)
50504.84 | 4.721 | 4.676 | -5.969 | -6.014 | 1487 | 1515 | 1511 | 696 | 4676 | 4570 |  | CORR | AXGR | 04:11 | 04:16 | 04:15 | 171 | 47 | 10 | EXT |  | 0.9 | (c)
50508.204 | 8.085 | 8.083 | -2.605 | -2.607 | -2230 | -2168 | -2180 | 0 | 2582 | 4570 |  | CORR | CIGR | 06:11 | 06:21 | 06:20 | 25 | 101 | 11 | EXT |  | 0.89 | (c)
50508.361 | 8.242 | 8.224 | -2.448 | -2.466 | -2192 | -2126 | -2142 | 38 | 2426 | 4570 |  | CORR | CIGR | 06:18 | 06:28 | 06:26 | 40 | 101 | 11 | EXT |  | 0.89 | (c)
50523.78 | 1.861 | 1.817 | -9.539 | -9.583 | -1621 | -1532 | -1543 | 609 | 1817 | 4572 |  | CORR | GENE | 06:27 | 06:42 | 06:40 | 64 | 157 | 13 | EXT |  | 0.89 | (c)
50525.477 | 3.558 | 3.548 | -7.842 | -7.852 | 2168 | -2225 | 2210 | 0 | 3548 | 4572 |  | CORR | CIGR | 04:39 | 04:50 | 04:46 | 18 | 84 | 10 | EXT |  | 0.89 | (c)
50536.196 | 2.877 | 2.837 | -8.453 | -8.493 | -1772 | -1745 | -1753 | 458 | 2837 | 4573 |  | CORR | AXGR | 05:49 | 05:53 | 05:52 | 77 | 38 | 15 | EXT |  | 0.89 | (c)
50536.309 | 2.99 | 2.982 | -8.34 | -8.348 | -1933 | -1898 | -1899 | 298 | 2982 | 4573 |  | CORR | CIGR | 05:23 | 05:29 | 05:28 | 19 | 66 | 15 | EXT |  | 0.89 | (c)
50544.179 | 10.86 | 10.804 | -0.47 | -0.526 | 1456 | 1931 | 1778 | 131 | 440 | 4573 |  | CORR | GENE | 02:30 | 03:47 | 03:22 | 86 | 644 | 9 | EXT |  | 0.89 | (c)
50555.989 | 0 | -0.035 | -11.24 | -11.275 | 179 | 689 | 560 | 179 |  | 4575 | Нарушение формы кольцевого шва | GWAN |  | 01:27 | 02:49 | 02:28 | 0 | 763 |  | EXT | Нарушение формы кольцевого шва Аномалия находится на упругопластическом изгибе: R=616 D, максимальное растяжение на 5.7 час. |  | (c)
50567.229 | 0 | -0.025 | -11.4 | -11.425 | -1636 | 372 | 457 | 320 |  | 4576 | Нарушение формы кольцевого шва | GWAN |  | 09:20 | 02:44 | 02:58 | 0 | 4187 |  | EXT | Нарушение формы кольцевого шва Аномалия находится на упругопластическом изгибе: R=785 D, максимальное растяжение на 5.7 час. |  | (c)
50568.636 | 1.407 | 1.364 | -9.993 | -10.036 | 1338 | 1359 | 1358 | 853 | 1364 | 4576 |  | CORR | AXGR | 05:20 | 05:23 | 05:23 | 89 | 39 | 9 | EXT |  | 0.89 | (c)
50573.837 | 6.608 | 6.579 | -4.792 | -4.821 | 71 | 238 | 209 | 71 | 4757 | 4576 |  | CORR | GENE | 01:56 | 02:22 | 02:18 | 64 | 275 | 9 | EXT |  | 0.89 | (c)
50576.678 | 9.449 | 9.399 | -1.951 | -2.001 | 1248 | 1693 | 1504 | 470 | 1851 | 4576 |  | CORR | GENE | 05:05 | 06:17 | 05:47 | 150 | 513 | 11 | EXT |  | 0.9 | (c)
50578.629 | 0 | -0.037 | -11.59 | -11.627 | 531 | -339 | -1880 | 171 |  | 4577 | Нарушение формы кольцевого шва | GWAN |  | 11:13 | 08:52 | 04:44 | 0 | 4101 |  | EXT | Нарушение формы кольцевого шва |  | (c)
50590.219 | 0 | 0 | -11.31 | -11.31 | 886 | 1874 | 1711 | 0 | 0 | 4578 | Смещение кромок | GWAN |  | 02:15 | 04:55 | 04:28 | 0 | 1651 | 15 | EXT | Смещение кромок Наружу Величина смещения - 2.4 мм. |  | (c)
50590.219 | 0 | -0.04 | -11.31 | -11.35 | -1871 | -401 | -516 | 0 |  | 4578 | Нарушение формы кольцевого шва | GWAN |  | 06:50 | 10:47 | 10:29 | 0 | 2709 |  | EXT | Нарушение формы кольцевого шва |  | (c)
50602.625 | 1.096 | 1.091 | -10.264 | -10.269 | -1937 | -1742 | -1805 | 293 | 1091 | 4579 |  | CORR | GENE | 04:14 | 04:46 | 04:35 | 49 | 264 | 12 | EXT |  | 0.89 | (c)
50619.949 | 7.06 | 6.445 | -3.61 | -4.225 | -1278 | -1230 | -1187 | 952 | 3407 | 4580 |  | CORR | GENE | 07:09 | 07:17 | 07:24 | 818 | 182 | 10 | EXT |  | 0.95 | (c)
50631.178 | 7.619 | 7.553 | -2.851 | -2.917 | 1691 | 1810 | 1951 | 20 | 2820 | 4581 |  | CORR | GENE | 04:54 | 05:13 | 05:36 | 97 | 519 | 10 | EXT |  | 0.89 | (c)
50634.029 | 0 | -0.043 | -11.1 | -11.143 | 775 | 1391 | 1240 | 526 |  | 4582 | Нарушение формы кольцевого шва | GWAN |  | 02:26 | 04:05 | 03:41 | 0 | 929 |  | EXT | Нарушение формы кольцевого шва |  | (c)
50634.029 | 0 | -0.036 | -11.1 | -11.136 | -1702 | -1481 | -1523 | 529 | 0 | 4582 | Подгиб кромки со смещением | GWAN |  | 07:46 | 08:22 | 08:15 | 0 | 358 | 30 | EXT | Подгиб кромки со смещением Величина смещения - 4.7 мм. |  | (c)
50638.647 | 4.618 | 4.597 | -6.482 | -6.503 | -2190 | -2116 | -2077 | 40 | 4597 | 4582 |  | CORR | CIGR | 06:27 | 06:39 | 06:46 | 46 | 226 | 11 | EXT |  | 0.89 | (c)
50646.407 | 1.278 | 1.108 | -10.262 | -10.432 | 2180 | 2204 | 2204 | 4 | 1108 | 4583 |  | CORR | AXGR | 05:45 | 05:49 | 05:49 | 402 | 47 | 9 | EXT |  | 0.92 | (c)
50656.619 | 11.49 | 11.343 | -0.05 | -0.197 | -1937 | -1428 | -1626 | 294 | 20 | 4583 |  | CORR | GENE | 06:41 | 08:03 | 07:31 | 177 | 621 | 9 | EXT |  | 0.9 | (c)
50687.698 | 8.089 | 8.061 | -3.401 | -3.429 | 1615 | 1652 | 1694 | 458 | 3386 | 4586 |  | CORR | CIGR | 03:56 | 04:02 | 04:08 | 43 | 158 | 10 | EXT |  | 0.89 | (c)
50691.567 | 0.468 | 0.292 | -10.882 | -11.058 | 2218 | -2219 | -2221 | 0 | 292 | 4587 |  | CORR | AXGR | 04:05 | 04:09 | 04:09 | 533 | 46 | 11 | EXT |  | 0.95 | (c)
50695.755 | 4.656 | 4.635 | -6.694 | -6.715 | -2181 | -2135 | -2095 | 50 | 4635 | 4587 |  | CORR | CIGR | 04:16 | 04:23 | 04:29 | 40 | 171 | 11 | EXT |  | 0.89 | (c)
50699.057 | 7.958 | 7.958 | -3.392 | -3.392 | 2217 | -2120 | -2115 | 0 | 3355 | 4587 |  | CORR | CIGR | 04:05 | 04:25 | 04:26 | 37 | 258 | 10 | EXT |  | 0.89 | (c)
50700.459 | 9.36 | 9.312 | -1.99 | -2.038 | 2197 | -2138 | -2150 | 0 | 1940 | 4587 |  | CORR | GENE | 04:02 | 04:22 | 04:21 | 98 | 228 | 10 | EXT |  | 0.89 | (c)
50702.717 | 0.268 | 0.036 | -11.142 | -11.374 | 2139 | 2190 | 2176 | 17 | 36 | 4588 |  | CORR | GENE | 04:57 | 05:05 | 05:03 | 522 | 75 | 9 | EXT |  | 0.93 | (c)
50706.293 | 3.844 | 3.833 | -7.566 | -7.577 | -1580 | -1555 | -1528 | 651 | 3833 | 4588 |  | CORR | CIGR | 06:57 | 07:01 | 07:05 | 27 | 104 | 11 | EXT |  | 0.89 | (c)
50707.456 | 5.007 | 4.99 | -6.403 | -6.42 | 2147 | -2208 | 2226 | 0 | 4990 | 4588 |  | CORR | CIGR | 04:58 | 05:16 | 05:11 | 38 | 158 | 10 | EXT |  | 0.89 | (c)
50708.984 | 6.535 | 6.523 | -4.875 | -4.887 | 2224 | -2190 | -2167 | 0 | 4853 | 4588 |  | CORR | CIGR | 05:11 | 05:18 | 05:22 | 34 | 141 | 11 | EXT |  | 0.89 | (c)
50716.978 | 3.119 | 3.098 | -8.301 | -8.322 | 2225 | -2186 | -2136 | 0 | 3098 | 4589 |  | CORR | CIGR | 04:55 | 05:03 | 05:11 | 40 | 200 | 11 | EXT |  | 0.89 | (c)
50717.901 | 4.042 | 4.035 | -7.378 | -7.385 | -1686 | -1590 | -1616 | 545 | 4035 | 4589 |  | CORR | CIGR | 06:24 | 06:39 | 06:35 | 30 | 139 | 12 | EXT |  | 0.89 | (c)
50725.584 | 0.305 | 0.209 | -11.145 | -11.241 | -2216 | -2196 | -2190 | 15 | 209 | 4590 |  | CORR | GENE | 04:57 | 04:60 | 05:01 | 975 | 52 | 10 | EXT |  | 0.96 | (c)
50726.372 | 1.093 | 1.075 | -10.357 | -10.375 | -930 | -857 | -882 | 833 | 1075 | 4590 |  | CORR | CIGR | 08:24 | 08:36 | 08:32 | 22 | 97 | 12 | EXT |  | 0.89 | (c)
50726.919 | 1.64 | 1.605 | -9.81 | -9.845 | 2228 | -2037 | -2040 | 0 | 1605 | 4590 |  | CORR | GENE | 04:54 | 05:25 | 05:25 | 97 | 386 | 10 | EXT |  | 0.89 | (c)
50727.718 | 2.439 | 2.357 | -9.011 | -9.093 | -1638 | -1372 | -1291 | 593 | 2357 | 4590 |  | CORR | GENE | 06:30 | 07:13 | 07:26 | 142 | 693 | 9 | EXT |  | 0.9 | (c)
50728.216 | 2.937 | 2.869 | -8.513 | -8.581 | 1908 | 1931 | 2014 | 111 | 2869 | 4590 |  | CORR | GENE | 04:02 | 04:06 | 04:19 | 88 | 212 | 10 | EXT |  | 0.89 | (c)
50730.162 | 4.883 | 4.865 | -6.567 | -6.585 | -2161 | -1549 | -1810 | 70 | 4865 | 4590 |  | CORR | GENE | 05:05 | 06:44 | 06:02 | 739 | 702 | 10 | EXT |  | 0.95 | (c)
50731.2 | 5.921 | 5.876 | -5.529 | -5.574 | -2158 | -1696 | -1831 | 72 | 5291 | 4590 |  | CORR | GENE | 05:06 | 06:20 | 05:59 | 283 | 655 | 10 | EXT |  | 0.92 | (c)
50733.468 | 8.189 | 7.336 | -3.261 | -4.114 | 2225 | -2219 | -2191 | 0 | 2113 | 4590 |  | CORR | GENE | 04:53 | 04:56 | 05:01 | 2001 | 91 | 10 | EXT |  | 0.97 | (c)
50735.571 | 10.292 | 10.258 | -1.158 | -1.192 | -1925 | -1863 | -1754 | 306 | 1083 | 4590 |  | CORR | GENE | 05:43 | 05:53 | 06:11 | 109 | 343 | 9 | EXT |  | 0.89 | (c)
50737.59 | 0.861 | 0.794 | -10.009 | -10.076 | 2024 | 2069 | 2093 | 68 | 794 | 4591 |  | CORR | GENE | 06:45 | 06:52 | 06:56 | 227 | 138 | 11 | EXT |  | 0.91 | (c)
50737.971 | 1.242 | 1.127 | -9.628 | -9.743 | 2054 | 2143 | 2101 | 83 | 1127 | 4591 |  | CORR | GENE | 06:50 | 07:04 | 06:57 | 687 | 93 | 11 | EXT |  | 0.96 | (c)
50739.163 | 2.434 | 1.875 | -8.436 | -8.995 | 2053 | 2113 | 2086 | 111 | 1875 | 4591 |  | CORR | GENE | 06:50 | 06:59 | 06:55 | 713 | 66 | 14 | EXT |  | 0.98 | (c)
50739.679 | 2.95 | 2.626 | -7.92 | -8.244 | 2097 | 2173 | 2135 | 57 | 2626 | 4591 |  | CORR | GENE | 06:57 | 07:09 | 07:03 | 1024 | 76 | 13 | EXT |  | 0.98 | (c)
50740.69 | 3.961 | 3.733 | -6.909 | -7.137 | 2134 | 2159 | 2154 | 56 | 3733 | 4591 |  | CORR | AXGR | 07:03 | 07:07 | 07:06 | 438 | 40 | 14 | EXT |  | 0.95 | (c)
50741.222 | 4.493 | 4.356 | -6.377 | -6.514 | 2126 | 2146 | 2148 | 60 | 4356 | 4591 |  | CORR | AXGR | 07:01 | 07:05 | 07:05 | 442 | 45 | 15 | EXT |  | 0.96 | (c)
50744.288 | 7.559 | 7.254 | -3.311 | -3.616 | 2156 | 2194 | 2181 | 24 | 2093 | 4591 |  | CORR | GENE | 07:06 | 07:12 | 07:10 | 1523 | 50 | 12 | EXT |  | 0.99 | (c)
50747.242 | 10.513 | 9.197 | -0.357 | -1.673 | 2119 | 2155 | 2153 | 45 | 177 | 4591 |  | CORR | GENE | 07:00 | 07:06 | 07:06 | 1496 | 67 | 10 | EXT |  | 0.97 | (c)
50751.357 | 3.758 | 3.738 | -7.692 | -7.712 | 1147 | 1215 | 1221 | 936 | 3738 | 4592 |  | CORR | CIGR | 04:45 | 04:55 | 04:56 | 26 | 147 | 12 | EXT |  | 0.89 | (c)
50752.401 | 4.802 | 4.782 | -6.648 | -6.668 | 1205 | 1283 | 1278 | 879 | 4782 | 4592 |  | CORR | CIGR | 04:54 | 05:07 | 05:06 | 28 | 146 | 15 | EXT |  | 0.89 | (c)
50756.287 | 8.688 | 8.59 | -2.762 | -2.86 | 1878 | 1893 | 1891 | 326 | 2739 | 4592 |  | CORR | AXGR | 06:43 | 06:45 | 06:45 | 121 | 27 | 9 | EXT |  | 0.89 | (c)
50756.599 | 9 | 8.88 | -2.45 | -2.57 | 1971 | 2002 | 1993 | 216 | 2299 | 4592 |  | CORR | AXGR | 06:57 | 07:03 | 07:01 | 271 | 44 | 8 | EXT |  | 0.91 | (c)
50765.07 | 6.021 | 5.808 | -5.499 | -5.712 | 669 | 816 | 1228 | 445 | 5439 | 4593 |  | CORR | GENE | 04:40 | 05:03 | 06:10 | 273 | 1117 | 10 | EXT |  | 0.92 | (c)
50771.702 | 1.133 | 1.105 | -10.337 | -10.365 | 1084 | 1159 | 1180 | 953 | 1105 | 4594 |  | CORR | CIGR | 05:29 | 05:41 | 05:44 | 42 | 193 | 12 | EXT |  | 0.89 | (c)
50783.619 | 1.58 | 1.561 | -8.73 | -8.749 | 460 | 536 | 562 | 460 | 1561 | 4595 |  | CORR | GENE | 03:48 | 04:00 | 04:04 | 90 | 203 | 10 | EXT |  | 0.89 | (c)
50786.114 | 4.075 | 4.047 | -6.235 | -6.263 | 314 | 390 | 371 | 314 | 4047 | 4595 |  | CORR | CIGR | 03:24 | 03:37 | 03:33 | 28 | 113 | 10 | EXT |  | 0.89 | (c)
50798.673 | 6.324 | 6.307 | -5.026 | -5.043 | -823 | -779 | -773 | 723 | 5001 | 4596 |  | CORR | CIGR | 06:09 | 06:17 | 06:18 | 42 | 101 | 10 | EXT |  | 0.89 | (c)
50816.292 | 0.983 | 0.966 | -10.387 | -10.404 | -1455 | -1284 | -1331 | 775 | 966 | 4598 |  | CORR | GENE | 07:22 | 07:49 | 07:42 | 71 | 248 | 9 | EXT |  | 0.89 | (c)
50821.295 | 5.986 | 5.932 | -5.384 | -5.438 | 2032 | 2155 | 2201 | 0 | 5362 | 4598 |  | CORR | GENE | 04:45 | 05:05 | 05:12 | 76 | 339 | 10 | EXT |  | 0.89 | (c)
50821.638 | 6.329 | 6.322 | -5.041 | -5.048 | 2082 | -2051 | -2193 | 0 | 4969 | 4598 |  | CORR | GENE | 04:53 | 05:46 | 05:23 | 79 | 373 | 10 | EXT |  | 0.89 | (c)
50821.973 | 6.664 | 6.65 | -4.706 | -4.72 | -2216 | -2128 | -2148 | 14 | 4691 | 4598 |  | CORR | CIGR | 05:19 | 05:33 | 05:30 | 29 | 136 | 10 | EXT |  | 0.89 | (c)
50822.864 | 7.555 | 7.538 | -3.815 | -3.832 | 2146 | 2190 | 2196 | 0 | 3805 | 4598 |  | CORR | CIGR | 05:03 | 05:10 | 05:11 | 27 | 101 | 9 | EXT |  | 0.89 | (c)
50823.602 | 8.293 | 8.272 | -3.077 | -3.098 | -360 | -285 | -257 | 154 | 3055 | 4598 |  | CORR | CIGR | 10:19 | 10:31 | 10:35 | 43 | 206 | 9 | EXT | Аномалия находится на упругопластическом изгибе: R=973 D, максимальное растяжение на 6.5 час. | 0.89 | (c)
50825.095 | 9.786 | 9.727 | -1.584 | -1.643 | -1817 | -1677 | -1718 | 413 | 1563 | 4598 |  | CORR | GENE | 06:23 | 06:46 | 06:39 | 80 | 198 | 14 | EXT | Аномалия находится на упругопластическом изгибе: R=880 D, максимальное растяжение на 6.1 час. | 0.89 | (c)
50826.583 | 11.274 | 11.205 | -0.096 | -0.165 | -2025 | -1839 | -1884 | 206 | 15 | 4598 |  | CORR | GENE | 05:50 | 06:20 | 06:13 | 150 | 282 | 15 | EXT | Аномалия находится на упругопластическом изгибе: R=823 D, максимальное растяжение на 5.8 час. | 0.91 | (c)
50826.772 | 0.093 | 0.083 | -11.207 | -11.217 | 926 | 1004 | 977 | 926 | 83 | 4599 |  | CORR | CIGR | 05:16 | 05:29 | 05:25 | 22 | 102 | 10 | EXT | Аномалия находится на упругопластическом изгибе: R=823 D, максимальное растяжение на 5.8 час. | 0.89 | (c)
50827.202 | 0.523 | 0.43 | -10.777 | -10.87 | 1144 | 1339 | 1294 | 787 | 430 | 4599 |  | CORR | GENE | 05:51 | 06:23 | 06:16 | 162 | 300 | 10 | EXT | Аномалия находится на упругопластическом изгибе: R=814 D, максимальное растяжение на 5.7 час. | 0.9 | (c)
50827.525 | 0.846 | 0.832 | -10.454 | -10.468 | 1274 | 1418 | 1360 | 785 | 832 | 4599 |  | CORR | CIGR | 06:13 | 06:36 | 06:26 | 28 | 172 | 10 | EXT | Аномалия находится на упругопластическом изгибе: R=810 D, максимальное растяжение на 5.7 час. | 0.89 | (c)
50830.827 | 4.148 | 3.717 | -7.152 | -7.583 | 1385 | 1430 | 1429 | 758 | 3717 | 4599 |  | CORR | GENE | 06:30 | 06:38 | 06:37 | 542 | 88 | 15 | EXT | Аномалия находится на упругопластическом изгибе: R=728 D, максимальное растяжение на 5.6 час. | 0.97 | (c)
50831.066 | 4.387 | 4.366 | -6.913 | -6.934 | 1277 | 1383 | 1348 | 812 | 4366 | 4599 |  | CORR | CIGR | 06:13 | 06:30 | 06:24 | 38 | 141 | 15 | EXT | Аномалия находится на упругопластическом изгибе: R=719 D, максимальное растяжение на 5.6 час. | 0.89 | (c)
50831.206 | 4.527 | 4.482 | -6.773 | -6.818 | 766 | 851 | 864 | 766 | 4482 | 4599 |  | CORR | GENE | 04:51 | 05:04 | 05:06 | 105 | 196 | 19 | EXT | Аномалия находится на упругопластическом изгибе: R=707 D, максимальное растяжение на 5.7 час. | 0.9 | (c)
50831.274 | 4.595 | 4.49 | -6.705 | -6.81 | 1277 | 1340 | 1321 | 865 | 4490 | 4599 |  | CORR | GENE | 06:13 | 06:23 | 06:20 | 624 | 88 | 15 | EXT | Аномалия находится на упругопластическом изгибе: R=707 D, максимальное растяжение на 5.7 час. | 0.98 | (c)
50831.319 | 4.64 | 4.617 | -6.66 | -6.683 | 820 | 841 | 838 | 820 | 4617 | 4599 |  | CORR | PITT | 04:59 | 05:03 | 05:02 | 51 | 36 | 40 | EXT | Аномалия находится на упругопластическом изгибе: R=707 D, максимальное растяжение на 5.7 час. | 0.9 | (c)
50831.326 | 4.647 | 4.602 | -6.653 | -6.698 | 926 | 956 | 961 | 926 | 4602 | 4599 |  | CORR | GENE | 05:16 | 05:21 | 05:22 | 58 | 70 | 15 | EXT | Аномалия находится на упругопластическом изгибе: R=707 D, максимальное растяжение на 5.7 час. | 0.89 | (c)
50831.416 | 4.737 | 4.728 | -6.563 | -6.572 | 902 | 992 | 964 | 902 | 4728 | 4599 |  | CORR | CIGR | 05:12 | 05:27 | 05:22 | 39 | 125 | 20 | EXT | Аномалия находится на упругопластическом изгибе: R=693 D, максимальное растяжение на 5.7 час. | 0.89 | (c)
50832.607 | 5.928 | 5.792 | -5.372 | -5.508 | 1910 | 1996 | 1959 | 222 | 5155 | 4599 |  | CORR | GENE | 07:55 | 08:09 | 08:03 | 353 | 98 | 13 | EXT | Аномалия находится на упругопластическом изгибе: R=620 D, максимальное растяжение на 6 час. | 0.94 | (c)
50832.804 | 6.125 | 6.06 | -5.175 | -5.24 | 1712 | 1805 | 1782 | 380 | 5135 | 4599 |  | CORR | GENE | 07:23 | 07:38 | 07:34 | 105 | 139 | 21 | EXT | Аномалия находится на упругопластическом изгибе: R=604 D, максимальное растяжение на 6 час. | 0.9 | (c)
50839.207 | 1.228 | 1.227 | -10.232 | -10.233 | 1710 | 1810 | 1788 | 365 | 1227 | 4600 |  | CORR | CIGR | 05:05 | 05:21 | 05:18 | 23 | 155 | 10 | EXT | Аномалия находится на упругопластическом изгибе: R=475 D, максимальное растяжение на 6.8 час. | 0.89 | (c)
50849.439 | 0 | -0.036 | -10.85 | -10.886 | 593 | -1119 | -1803 | 0 |  | 4601 | Нарушение формы кольцевого шва | GWAN |  | 00:12 | 07:36 | 05:46 | 0 | 4130 |  | EXT | Нарушение формы кольцевого шва |  | (c)
50862.132 | 1.843 | 1.831 | -9.607 | -9.619 | -841 | -776 | -794 | 746 | 1831 | 4602 |  | CORR | CIGR | 07:55 | 08:06 | 08:03 | 29 | 95 | 12 | EXT |  | 0.89 | (c)
50871.553 | 11.264 | 10.71 | -0.186 | -0.74 | 2192 | -2218 | -1730 | 0 | 51 | 4602 |  | SCC | GENE | 04:05 | 04:13 | 05:32 | 689 | 1078 | 10 | EXT | Аномалия находится в зоне сварного шва. | 1 | (a)
50871.553 | 11.264 | 10.71 | -0.186 | -0.74 | 2192 | -2218 | -1730 | 0 | 51 | 4602 |  | CORR | GENE | 04:05 | 04:13 | 05:32 | 689 | 1078 | 10 | EXT |  | 0.95 | (c)
50871.739 | 0 | -0.025 | -11.41 | -11.435 | 1109 | -1744 | -1902 | 0 |  | 4603 | Нарушение формы кольцевого шва | GWAN |  | 01:49 | 06:08 | 05:43 | 0 | 2900 |  | EXT | Нарушение формы кольцевого шва |  | (c)
50871.739 | 0 | 0 | -11.41 | -11.41 | -467 | 136 | -33 | 0 | 0 | 4603 | Смещение кромок | GWAN |  | 09:34 | 11:12 | 10:44 | 0 | 867 | 15 | EXT | Смещение кромок Вовнутрь Величина смещения - 2.4 мм. |  | (c)
50872.881 | 1.142 | 0.685 | -10.268 | -10.725 | -2185 | -2147 | -2147 | 45 | 685 | 4603 |  | SCC | GENE | 04:57 | 05:03 | 05:03 | 614 | 76 | 29 | EXT | Аномалия находится в зоне сварного шва. | 1.03 | (a)
50873.555 | 1.816 | 0.058 | -9.594 | -11.352 | -2198 | -2147 | -2121 | 33 | 58 | 4603 |  | SCC | GENE | 04:55 | 05:03 | 05:07 | 2574 | 155 | 15 | EXT | Аномалия находится в зоне сварного шва. | 1 | (a)
50874.113 | 2.374 | 2.351 | -9.036 | -9.059 | -1633 | -1579 | -1547 | 597 | 2351 | 4603 |  | CORR | CIGR | 06:26 | 06:35 | 06:40 | 34 | 172 | 9 | EXT |  | 0.89 | (c)
50876.033 | 4.294 | 3.962 | -7.116 | -7.448 | -2216 | -2196 | -2184 | 15 | 3962 | 4603 |  | SCC | GENE | 04:52 | 04:55 | 04:57 | 424 | 63 | 32 | EXT | Аномалия находится в зоне сварного шва. | 1.08 | (a)
50878.154 | 6.415 | 5.236 | -4.995 | -6.174 | 2219 | -2187 | -2188 | 0 | 2953 | 4603 |  | SCC | GENE | 04:48 | 04:57 | 04:57 | 3221 | 108 | 15 | EXT | Аномалия находится в зоне сварного шва. | 1 | (a)
50878.985 | 7.246 | 7.012 | -4.164 | -4.398 | -2213 | -2190 | -2182 | 18 | 3981 | 4603 |  | SCC | GENE | 04:53 | 04:56 | 04:57 | 417 | 61 | 25 | EXT | Аномалия находится в зоне сварного шва. | 1 | (a)
50879.978 | 8.239 | 8.014 | -3.171 | -3.396 | -2209 | -2159 | -2174 | 22 | 3047 | 4603 |  | SCC | GENE | 04:53 | 05:01 | 04:59 | 349 | 70 | 24 | EXT | Аномалия находится в зоне сварного шва. | 1 | (a)
50882.013 | 10.274 | 10.244 | -1.136 | -1.166 | -2199 | -2115 | -2142 | 32 | 632 | 4603 |  | SCC | GENE | 04:55 | 05:08 | 05:04 | 534 | 112 | 13 | EXT | Аномалия находится в зоне сварного шва. | 1 | (a)
50882.998 | 11.259 | 10.743 | -0.151 | -0.667 | -1726 | -1589 | -1647 | 505 | 60 | 4603 |  | CORR | GENE | 06:11 | 06:33 | 06:24 | 607 | 157 | 10 | EXT |  | 0.94 | (c)
50885.636 | 2.487 | 2.038 | -8.993 | -9.442 | 2065 | 2096 | 2101 | 93 | 2038 | 4604 |  | CORR | GENE | 07:33 | 07:38 | 07:39 | 689 | 72 | 11 | EXT |  | 0.96 | (c)
50887.051 | 3.902 | 3.745 | -7.578 | -7.735 | 1934 | 2076 | 2013 | 139 | 3745 | 4604 |  | CORR | GENE | 07:12 | 07:35 | 07:25 | 899 | 158 | 11 | EXT |  | 0.96 | (c)
50895.588 | 0.959 | 0.722 | -10.381 | -10.618 | 2183 | 2210 | 2227 | 0 | 722 | 4605 |  | LWAN | GENE | 02:52 | 02:57 | 02:60 | 392 | 89 |  | INT | Эквивалент потери металла 13%. |  | (c)
50895.714 | 1.085 | 1.07 | -10.255 | -10.27 | 2174 | -2159 | -2104 | 0 | 1070 | 4605 |  | CORR | GENE | 02:51 | 03:12 | 03:21 | 49 | 367 | 10 | EXT |  | 0.89 | (c)
50899.076 | 4.447 | 4.407 | -6.893 | -6.933 | -1790 | -1752 | -1681 | 440 | 4407 | 4605 |  | CORR | GENE | 04:11 | 04:17 | 04:29 | 58 | 219 | 10 | EXT |  | 0.89 | (c)
50899.362 | 4.733 | 4.638 | -6.607 | -6.702 | -1105 | -1023 | -851 | 597 | 4638 | 4605 |  | CORR | GENE | 06:02 | 06:15 | 06:43 | 105 | 508 | 10 | EXT |  | 0.89 | (c)
50900.27 | 5.641 | 5.625 | -5.699 | -5.715 | -1248 | -1193 | -1190 | 983 | 5625 | 4605 |  | CORR | CIGR | 05:39 | 05:48 | 05:48 | 36 | 117 | 9 | EXT |  | 0.89 | (c)
50903.899 | 9.27 | 9.179 | -2.07 | -2.161 | -1418 | -996 | -1113 | 808 | 1942 | 4605 |  | CORR | GENE | 05:11 | 06:19 | 06:01 | 219 | 610 | 10 | EXT |  | 0.91 | (c)
50904.474 | 9.845 | 9.831 | -1.495 | -1.509 | -1022 | -924 | -922 | 823 | 1468 | 4605 |  | CORR | CIGR | 06:15 | 06:31 | 06:31 | 41 | 200 | 9 | EXT |  | 0.89 | (c)
50904.741 | 10.112 | 10.059 | -1.228 | -1.281 | -1402 | -1191 | -1035 | 669 | 1077 | 4605 |  | CORR | GENE | 05:14 | 05:48 | 06:13 | 204 | 733 | 10 | EXT |  | 0.91 | (c)
50907.199 | 1.23 | 1.197 | -10.22 | -10.253 | 1338 | 1498 | 1432 | 704 | 1197 | 4606 |  | CORR | CIGR | 05:47 | 06:13 | 06:02 | 43 | 189 | 10 | EXT |  | 0.89 | (c)
50908.699 | 2.73 | 2.679 | -8.72 | -8.771 | 1638 | 1874 | 1879 | 111 | 2679 | 4606 |  | CORR | GENE | 06:35 | 07:13 | 07:14 | 92 | 482 | 9 | EXT |  | 0.89 | (c)
50916.286 | 10.317 | 10.272 | -1.133 | -1.178 | 1412 | 1506 | 1540 | 563 | 1128 | 4606 |  | CORR | GENE | 05:59 | 06:14 | 06:19 | 50 | 256 | 10 | EXT |  | 0.89 | (c)
50932.836 | 4.017 | 4 | -7.153 | -7.17 | -1041 | -658 | -809 | 577 | 4000 | 4608 |  | CORR | GENE | 07:43 | 08:45 | 08:21 | 110 | 464 | 12 | EXT |  | 0.89 | (c)
50933.794 | 4.975 | 4.392 | -6.195 | -6.778 | -1400 | -1320 | -1310 | 830 | 4392 | 4608 |  | CORR | GENE | 06:45 | 06:58 | 06:60 | 838 | 181 | 10 | EXT |  | 0.95 | (c)
50939.699 | 10.88 | 10.868 | -0.29 | -0.302 | -1588 | -1525 | -1527 | 642 | 246 | 4608 |  | CORR | GENE | 06:15 | 06:25 | 06:25 | 56 | 123 | 14 | EXT |  | 0.89 | (c)
50942.054 | 2.065 | 2.059 | -9.335 | -9.341 | 1471 | 1526 | 1528 | 645 | 2059 | 4609 |  | CORR | CIGR | 05:11 | 05:20 | 05:21 | 18 | 115 | 10 | EXT |  | 0.89 | (c)
50944.764 | 4.775 | 4.582 | -6.625 | -6.818 | 2119 | 2148 | 2142 | 65 | 4582 | 4609 |  | CORR | AXGR | 06:56 | 07:01 | 06:60 | 273 | 47 | 14 | EXT |  | 0.93 | (c)
50950.387 | 10.398 | 10.218 | -1.002 | -1.182 | 1935 | 1980 | 1966 | 233 | 849 | 4609 |  | CORR | GENE | 06:26 | 06:34 | 06:31 | 333 | 62 | 12 | EXT |  | 0.93 | (c)
50951.147 | 11.158 | 11.145 | -0.242 | -0.255 | 1914 | 1958 | 1989 | 166 | 214 | 4609 |  | CORR | CIGR | 06:23 | 06:30 | 06:35 | 41 | 150 | 10 | EXT |  | 0.89 | (c)
50951.817 | 0.428 | 0.189 | -11.042 | -11.281 | -1476 | -1413 | -1420 | 755 | 189 | 4610 |  | CORR | GENE | 06:20 | 06:30 | 06:29 | 389 | 111 | 13 | EXT |  | 0.94 | (c)
50964.424 | 1.565 | 1.543 | -9.905 | -9.927 | -1717 | -1614 | -1636 | 514 | 1543 | 4611 |  | CORR | CIGR | 06:20 | 06:37 | 06:33 | 27 | 162 | 10 | EXT |  | 0.89 | (c)
50964.425 | 1.566 | 0.509 | -9.904 | -10.961 | -2181 | -2095 | -2087 | 50 | 509 | 4611 |  | CORR | GENE | 05:05 | 05:19 | 05:20 | 1692 | 188 | 12 | EXT |  | 0.99 | (c)
50964.586 | 1.727 | 1.704 | -9.743 | -9.766 | -1723 | -1660 | -1581 | 507 | 1704 | 4611 |  | CORR | GENE | 06:19 | 06:29 | 06:42 | 77 | 284 | 9 | EXT |  | 0.89 | (c)
50964.72 | 1.861 | 1.842 | -9.609 | -9.628 | -1698 | -1585 | -1590 | 533 | 1842 | 4611 |  | CORR | CIGR | 06:23 | 06:41 | 06:41 | 28 | 216 | 10 | EXT |  | 0.89 | (c)
50964.941 | 2.082 | 1.973 | -9.388 | -9.497 | -1765 | -1590 | -1475 | 466 | 1973 | 4611 |  | CORR | GENE | 06:12 | 06:41 | 06:59 | 150 | 579 | 10 | EXT |  | 0.9 | (c)
50965.21 | 2.351 | 2.336 | -9.119 | -9.134 | -1668 | -1584 | -1533 | 563 | 2336 | 4611 |  | CORR | CIGR | 06:28 | 06:42 | 06:50 | 35 | 270 | 12 | EXT |  | 0.89 | (c)
50965.292 | 2.433 | 2.398 | -9.037 | -9.072 | -1693 | -1547 | -1522 | 537 | 2398 | 4611 |  | CORR | GENE | 06:24 | 06:47 | 06:52 | 53 | 343 | 12 | EXT |  | 0.89 | (c)
50965.321 | 2.462 | 2.406 | -9.008 | -9.064 | -2230 | -2104 | -2088 | 1 | 2406 | 4611 |  | CORR | GENE | 04:57 | 05:18 | 05:20 | 73 | 283 | 10 | EXT |  | 0.89 | (c)
50965.839 | 2.98 | 2.96 | -8.49 | -8.51 | -2204 | -2121 | -2139 | 27 | 2960 | 4611 |  | CORR | CIGR | 05:01 | 05:15 | 05:12 | 21 | 130 | 12 | EXT |  | 0.89 | (c)
50966.2 | 3.341 | 3.325 | -8.129 | -8.145 | -1775 | -1544 | -1601 | 456 | 3325 | 4611 |  | CORR | CIGR | 06:11 | 06:48 | 06:39 | 33 | 348 | 10 | EXT |  | 0.89 | (c)
50966.519 | 3.66 | 3.312 | -7.81 | -8.158 | 2191 | 2207 | 2205 | 13 | 3312 | 4611 |  | CORR | AXGR | 04:51 | 04:53 | 04:53 | 537 | 27 | 13 | EXT |  | 0.96 | (c)
50966.757 | 3.898 | 3.841 | -7.572 | -7.629 | -1875 | -1617 | -1629 | 356 | 3841 | 4611 |  | CORR | GENE | 05:55 | 06:36 | 06:34 | 93 | 491 | 9 | EXT |  | 0.89 | (c)
50966.927 | 4.068 | 3.771 | -7.402 | -7.699 | -2169 | -2153 | -2138 | 61 | 3771 | 4611 |  | CORR | GENE | 05:07 | 05:10 | 05:12 | 656 | 63 | 12 | EXT |  | 0.96 | (c)
50967.098 | 4.239 | 4.215 | -7.231 | -7.255 | -1154 | -1125 | -1130 | 1077 | 4215 | 4611 |  | DENT | PITT | 07:51 | 07:56 | 07:55 | 49 | 47 | 0.3 | N/A | Глубина вмятины: 4 мм (0,3%). Линейка: 5 см в (422 см; 07:56 ч:мин) |  | (c)
50967.311 | 4.452 | 4.433 | -7.018 | -7.037 | -1535 | -1457 | -1427 | 696 | 4433 | 4611 |  | CORR | CIGR | 06:49 | 07:02 | 07:07 | 42 | 216 | 10 | EXT |  | 0.89 | (c)
50967.317 | 4.458 | 4.342 | -7.012 | -7.128 | 2179 | 2207 | 2197 | 14 | 4342 | 4611 |  | CORR | AXGR | 04:49 | 04:53 | 04:52 | 431 | 38 | 15 | EXT |  | 0.96 | (c)
50967.631 | 4.772 | 4.751 | -6.698 | -6.719 | -1552 | -1458 | -1415 | 679 | 4751 | 4611 |  | CORR | CIGR | 06:47 | 07:02 | 07:09 | 33 | 273 | 11 | EXT |  | 0.89 | (c)
50967.954 | 5.095 | 4.559 | -6.375 | -6.911 | -2127 | -2088 | -2051 | 103 | 4559 | 4611 |  | CORR | GENE | 05:14 | 05:20 | 05:26 | 625 | 152 | 9 | EXT |  | 0.94 | (c)
50967.956 | 5.097 | 5.073 | -6.373 | -6.397 | 1972 | 2198 | 2145 | 0 | 5073 | 4611 |  | CORR | GENE | 04:15 | 04:52 | 04:43 | 165 | 346 | 11 | EXT |  | 0.9 | (c)
50968.24 | 5.381 | 5.219 | -6.089 | -6.251 | -1733 | -1657 | -1650 | 498 | 5219 | 4611 |  | CORR | GENE | 06:17 | 06:30 | 06:31 | 434 | 165 | 9 | EXT |  | 0.93 | (c)
50968.673 | 5.814 | 5.74 | -5.656 | -5.73 | -1680 | -1618 | -1461 | 551 | 5597 | 4611 |  | CORR | GENE | 06:26 | 06:36 | 07:01 | 133 | 437 | 10 | EXT |  | 0.9 | (c)
50968.997 | 6.138 | 5.92 | -5.332 | -5.55 | -1501 | -1471 | -1446 | 730 | 5293 | 4611 |  | CORR | GENE | 06:55 | 06:60 | 07:04 | 257 | 109 | 11 | EXT |  | 0.92 | (c)
50970.934 | 8.075 | 8.029 | -3.395 | -3.441 | 1786 | 1956 | 1904 | 209 | 3386 | 4611 |  | CORR | GENE | 03:45 | 04:13 | 04:04 | 55 | 236 | 12 | EXT |  | 0.89 | (c)
50973.002 | 10.143 | 10.127 | -1.327 | -1.343 | 1819 | 1950 | 1970 | 109 | 1292 | 4611 |  | CORR | GENE | 03:51 | 04:12 | 04:15 | 51 | 303 | 10 | EXT |  | 0.89 | (c)
50973.696 | 10.837 | 10.821 | -0.633 | -0.649 | 1688 | 1752 | 1762 | 394 | 621 | 4611 |  | CORR | CIGR | 03:29 | 03:40 | 03:42 | 28 | 149 | 15 | EXT |  | 0.89 | (c)
50974.329 | 0 | -0.044 | -11.24 | -11.284 | -1255 | -1123 | -1173 | 975 |  | 4612 | Нарушение формы кольцевого шва | GWAN |  | 06:14 | 06:36 | 06:28 | 0 | 164 |  | EXT | Нарушение формы кольцевого шва |  | (c)
50974.329 | 0 | 0 | -11.24 | -11.24 | -1069 | -581 | -564 | 58 | 0 | 4612 | Смещение кромок | GWAN |  | 06:44 | 08:03 | 08:06 | 0 | 1011 | 18 | EXT | Смещение кромок Наружу Величина смещения - 2.8 мм. |  | (c)
50977.178 | 2.849 | 2.828 | -8.391 | -8.412 | -1596 | -1300 | -1417 | 634 | 2828 | 4612 |  | CORR | CIGR | 05:19 | 06:07 | 05:48 | 44 | 359 | 10 | EXT |  | 0.89 | (c)
50985.016 | 10.687 | 10.67 | -0.553 | -0.57 | -1761 | -1631 | -1674 | 469 | 546 | 4612 |  | CORR | CIGR | 04:53 | 05:14 | 05:07 | 24 | 175 | 15 | EXT |  | 0.89 | (c)
50991.844 | 6.275 | 6.105 | -5.165 | -5.335 | -1908 | -1873 | -1881 | 322 | 5072 | 4613 |  | CORR | GENE | 06:53 | 06:59 | 06:58 | 263 | 54 | 11 | EXT |  | 0.92 | (c)
51004.477 | 7.468 | 7.4 | -4.012 | -4.08 | -1619 | -1364 | -1320 | 612 | 3953 | 4614 |  | CORR | GENE | 05:15 | 05:56 | 06:04 | 127 | 598 | 9 | EXT |  | 0.89 | (c)
51004.92 | 7.911 | 7.855 | -3.569 | -3.625 | -1582 | -1535 | -1395 | 648 | 3557 | 4614 |  | CORR | GENE | 05:21 | 05:29 | 05:52 | 68 | 375 | 10 | EXT |  | 0.89 | (c)
51019.809 | 0 | -0.023 | -11.4 | -11.423 | -1160 | -1026 | -1044 | 928 |  | 4616 | Нарушение формы кольцевого шва | GWAN |  | 06:04 | 06:26 | 06:23 | 0 | 232 |  | EXT | Нарушение формы кольцевого шва |  | (c)
51019.828 | 0.019 | 0.013 | -11.381 | -11.387 | -1201 | -1021 | -1061 | 920 | 13 | 4616 |  | CORR | CIGR | 05:57 | 06:27 | 06:20 | 18 | 281 | 15 | EXT |  | 0.89 | (c)
51019.887 | 0.078 | 0.055 | -11.322 | -11.345 | -1025 | -938 | -887 | 748 | 55 | 4616 |  | CORR | CIGR | 06:26 | 06:40 | 06:48 | 47 | 276 | 16 | EXT |  | 0.89 | (c)
51029.397 | 9.588 | 9.388 | -1.812 | -2.012 | -951 | -772 | -830 | 710 | 1635 | 4616 |  | CORR | GENE | 06:38 | 07:07 | 06:57 | 377 | 241 | 10 | EXT |  | 0.93 | (c)
51037.051 | 5.842 | 5.76 | -5.858 | -5.94 | 480 | 514 | 518 | 480 | 5535 | 4617 |  | CORR | GENE | 07:20 | 07:25 | 07:26 | 405 | 76 | 9 | EXT |  | 0.92 | (c)
51043.04 | 0.131 | 0.082 | -11.569 | -11.618 | -1293 | -1123 | -882 | 471 | 82 | 4618 |  | CORR | GENE | 04:46 | 05:13 | 05:52 | 80 | 822 | 9 | EXT |  | 0.89 | (c)
51050.336 | 7.427 | 7.071 | -4.273 | -4.629 | 1723 | 2059 | 1936 | 1723 | 2789 | 4618 |  | GOUG | GENE | 00:53 | 01:47 | 01:27 | 1840 | 426 | 7 | EXT | Задир. |  | (c)
51055.355 | 0.746 | 0.585 | -10.914 | -11.075 | -2133 | -2060 | -2057 | 1981 | 585 | 4619 |  | CORR | GENE | 05:47 | 05:59 | 05:59 | 428 | 152 | 15 | EXT |  | 0.96 | (c)
51055.665 | 1.056 | 1.017 | -10.604 | -10.643 | -2171 | -2106 | -2056 | 1941 | 1017 | 4619 |  | CORR | GENE | 05:41 | 05:51 | 05:59 | 54 | 230 | 15 | EXT |  | 0.89 | (c)
51055.997 | 1.388 | 1.086 | -10.272 | -10.574 | 2104 | 2212 | -2120 | 1883 | 1086 | 4619 |  | CORR | GENE | 05:11 | 05:28 | 05:49 | 724 | 474 | 14 | EXT |  | 0.98 | (c)
51057.134 | 2.525 | 1.982 | -9.135 | -9.678 | 2026 | 2180 | 2140 | 2026 | 1982 | 4619 |  | CORR | GENE | 04:58 | 05:23 | 05:17 | 1074 | 229 | 11 | EXT |  | 0.97 | (c)
51057.823 | 3.214 | 1.988 | -8.446 | -9.672 | -2017 | -1856 | -1790 | 1562 | 1988 | 4619 |  | CORR | GENE | 06:06 | 06:32 | 06:42 | 1278 | 455 | 9 | EXT |  | 0.96 | (c)
51065.912 | 11.303 | 11.282 | -0.357 | -0.378 | 1939 | 2040 | 2081 | 1939 | 276 | 4619 |  | CORR | GENE | 04:44 | 05:00 | 05:07 | 102 | 284 | 12 | EXT |  | 0.89 | (c)
51065.941 | 11.332 | 11.229 | -0.328 | -0.431 | -1701 | -1625 | -1437 | 1173 | 88 | 4619 |  | CORR | GENE | 06:57 | 07:09 | 07:39 | 343 | 527 | 9 | EXT |  | 0.92 | (c)
51066.111 | 11.502 | 11.487 | -0.158 | -0.173 | 1393 | 1849 | 1650 | 1393 | 107 | 4619 |  | CORR | GENE | 03:16 | 04:30 | 03:57 | 66 | 513 | 10 | EXT |  | 0.89 | (c)
51084.198 | 6.469 | 6.449 | -4.331 | -4.351 | 1352 | 1985 | 1723 | 136 | 4212 | 4621 |  | CORR | GENE | 02:45 | 04:28 | 03:45 | 139 | 743 | 9 | EXT |  | 0.9 | (c)
51089.64 | 1.111 | 1.085 | -10.319 | -10.345 | 1647 | 1793 | 1739 | 400 | 1085 | 4622 |  | CORR | CIGR | 05:44 | 06:07 | 05:59 | 41 | 184 | 9 | EXT |  | 0.89 | (c)
51100.008 | 0.049 | 0.026 | -11.281 | -11.304 | 1474 | 1796 | 1651 | 402 | 26 | 4623 |  | CORR | CIGR | 04:34 | 05:26 | 05:03 | 42 | 355 | 11 | EXT |  | 0.89 | (c)
51100.29 | 0.331 | 0.207 | -10.999 | -11.123 | 2120 | 2142 | 2147 | 56 | 207 | 4623 |  | CORR | GENE | 06:18 | 06:22 | 06:23 | 245 | 55 | 9 | EXT |  | 0.91 | (c)
51101.734 | 1.775 | 1.586 | -9.555 | -9.744 | 1706 | 1808 | 1774 | 389 | 1586 | 4623 |  | CORR | GENE | 05:12 | 05:28 | 05:22 | 385 | 135 | 11 | EXT |  | 0.93 | (c)
51105.071 | 5.112 | 3.699 | -6.218 | -7.631 | 1636 | 1739 | 1751 | 364 | 3699 | 4623 |  | CORR | GENE | 05:00 | 05:17 | 05:19 | 2031 | 231 | 9 | EXT |  | 0.96 | (c)
51126.044 | 3.275 | 3.229 | -8.005 | -8.051 | -1162 | -1124 | -1133 | 1068 | 3229 | 4625 |  | CORR | GENE | 06:18 | 06:24 | 06:22 | 107 | 59 | 10 | EXT | Аномалия находится на упругопластическом изгибе: R=770 D, максимальное растяжение на 4.6 час. | 0.89 | (c)
51127.751 | 4.982 | 4.937 | -6.298 | -6.343 | -1472 | -1369 | -1303 | 758 | 4937 | 4625 |  | CORR | CIGR | 05:27 | 05:44 | 05:55 | 47 | 338 | 14 | EXT | Аномалия находится на упругопластическом изгибе: R=765 D, максимальное растяжение на 5 час. | 0.89 | (c)
51127.875 | 5.106 | 5.08 | -6.174 | -6.2 | -1591 | -1494 | -1451 | 639 | 5080 | 4625 |  | CORR | GENE | 05:08 | 05:24 | 05:31 | 60 | 280 | 14 | EXT | Аномалия находится на упругопластическом изгибе: R=772 D, максимальное растяжение на 5.1 час. | 0.89 | (c)
51128.45 | 5.681 | 5.658 | -5.599 | -5.622 | -1490 | -1406 | -1416 | 740 | 5594 | 4625 |  | CORR | CIGR | 05:25 | 05:38 | 05:37 | 28 | 148 | 14 | EXT | Аномалия находится на упругопластическом изгибе: R=788 D, максимальное растяжение на 5.2 час. | 0.89 | (c)
51129.985 | 7.216 | 7.167 | -4.064 | -4.113 | -1516 | -1508 | -1495 | 714 | 3999 | 4625 |  | CORR | AXGR | 05:20 | 05:22 | 05:24 | 114 | 42 | 9 | EXT | Аномалия находится на упругопластическом изгибе: R=827 D, максимальное растяжение на 5.6 час. | 0.89 | (c)
51133.405 | 10.636 | 10.583 | -0.644 | -0.697 | -1068 | -933 | -901 | 734 | 627 | 4625 |  | CORR | GENE | 06:33 | 06:55 | 06:60 | 70 | 334 | 13 | EXT | Аномалия находится на упругопластическом изгибе: R=817 D, максимальное растяжение на 5.6 час. | 0.89 | (c)
51134.049 | 0 | -0.062 | -11.14 | -11.202 | -960 | -840 | -855 | 750 |  | 4626 | Нарушение формы кольцевого шва | GWAN |  | 07:32 | 07:52 | 07:49 | 0 | 210 |  | EXT | Нарушение формы кольцевого шва Аномалия находится на упругопластическом изгибе: R=796 D, максимальное растяжение на 5.6 час. |  | (c)
51134.947 | 0.898 | 0.875 | -10.242 | -10.265 | -938 | -877 | -841 | 744 | 875 | 4626 |  | CORR | CIGR | 07:36 | 07:46 | 07:51 | 44 | 194 | 10 | EXT | Аномалия находится на упругопластическом изгибе: R=748 D, максимальное растяжение на 5.6 час. | 0.89 | (c)
51135.774 | 1.725 | 1.687 | -9.415 | -9.453 | -1100 | -997 | -961 | 823 | 1687 | 4626 |  | CORR | GENE | 07:10 | 07:26 | 07:32 | 62 | 277 | 9 | EXT | Аномалия находится на упругопластическом изгибе: R=707 D, максимальное растяжение на 5.6 час. | 0.89 | (c)
51135.907 | 1.858 | 1.842 | -9.282 | -9.298 | -1972 | -1762 | -1829 | 258 | 1842 | 4626 |  | CORR | GENE | 04:49 | 05:23 | 05:12 | 67 | 287 | 11 | EXT | Аномалия находится на упругопластическом изгибе: R=695 D, максимальное растяжение на 5.7 час. | 0.89 | (c)
51137.423 | 3.374 | 3.275 | -7.766 | -7.865 | -1577 | -1545 | -1557 | 653 | 3275 | 4626 |  | CORR | AXGR | 05:53 | 05:58 | 05:56 | 486 | 40 | 11 | EXT | Аномалия находится на упругопластическом изгибе: R=620 D, максимальное растяжение на 5.8 час. | 0.94 | (c)
51145.189 | 0 | -0.049 | -11.44 | -11.489 | -1864 | -1342 | -1562 | 366 |  | 4627 | Нарушение формы кольцевого шва | GWAN |  | 06:53 | 08:17 | 07:42 | 0 | 604 |  | EXT | Нарушение формы кольцевого шва Аномалия находится на упругопластическом изгибе: R=505 D, максимальное растяжение на 6.2 час. |  | (c)
51169.503 | 1.404 | 1.382 | -9.966 | -9.988 | 1174 | 1436 | 1384 | 637 | 1382 | 4629 |  | CORR | GENE | 02:59 | 03:41 | 03:33 | 63 | 420 | 13 | EXT | Аномалия находится на упругопластическом изгибе: R=396 D, максимальное растяжение на 0.2 час. | 0.89 | (c)
51193.538 | 2.649 | 2.329 | -8.791 | -9.111 | -2212 | -2191 | -2194 | 19 | 2329 | 4631 |  | CORR | AXGR | 04:32 | 04:36 | 04:35 | 1479 | 35 | 13 | EXT |  | 0.99 | (c)
51202.329 | 0 | 0 | -10.98 | -10.98 | -812 | -683 | -608 | 404 | 0 | 4632 | Смещение кромок | GWAN |  | 00:18 | 00:38 | 00:50 | 0 | 408 | 17 | EXT | Смещение кромок Наружу Величина смещения - 2.6 мм. |  | (c)
51202.329 | 0 | 0 | -10.98 | -10.98 | 978 | 1297 | 1328 | 553 | 0 | 4632 | Смещение кромок | GWAN |  | 05:06 | 05:58 | 06:03 | 0 | 700 | 15 | EXT | Смещение кромок Наружу Величина смещения - 2.4 мм. |  | (c)
51234.095 | 9.336 | 9.273 | -2.064 | -2.127 | 1051 | 1529 | 1381 | 520 | 1969 | 4634 |  | CORR | GENE | 05:06 | 06:24 | 05:60 | 158 | 660 | 9 | EXT |  | 0.9 | (c)
51234.562 | 9.803 | 9.784 | -1.597 | -1.616 | 1559 | 1644 | 1616 | 558 | 1597 | 4634 |  | CORR | CIGR | 06:28 | 06:42 | 06:38 | 19 | 113 | 10 | EXT |  | 0.89 | (c)
51234.898 | 10.139 | 10.109 | -1.261 | -1.291 | 1421 | 1517 | 1484 | 683 | 1258 | 4634 |  | CORR | CIGR | 06:06 | 06:22 | 06:16 | 33 | 126 | 10 | EXT |  | 0.89 | (c)
51236.206 | 0.047 | 0.015 | -10.873 | -10.905 | -1481 | -781 | -879 | 276 | 15 | 4635 |  | CORR | GENE | 04:20 | 06:13 | 05:57 | 139 | 1205 | 10 | EXT |  | 0.9 | (c)
51244.281 | 8.122 | 8.103 | -2.798 | -2.817 | -2105 | -2084 | -2084 | 2064 | 2781 | 4635 |  | DENT | PITT | 02:39 | 02:43 | 02:43 | 36 | 41 | 0.4 | N/A | Глубина вмятины: 5 мм (0,4%). Линейка: 4 см в (810 см; 02:43 ч:мин) |  | (c)
51245.06 | 8.901 | 8.876 | -2.019 | -2.044 | -1867 | -1848 | -1847 | 1827 | 1988 | 4635 |  | ARTD | PITT | 03:18 | 03:21 | 03:21 | 56 | 40 |  | EXT | Наплавка. |  | (c)
51257.719 | 10.64 | 10.504 | -0.64 | -0.776 | -1111 | -1080 | -1067 | 1023 | 179 | 4636 |  | CORR | GENE | 05:54 | 05:59 | 06:01 | 597 | 88 | 15 | EXT | Аномалия находится на отводе. | 0.98 | (c)
51258.547 | 0.188 | 0.13 | -11.182 | -11.24 | 1188 | 1208 | 1210 | 998 | 130 | 4637 |  | CORR | AXGR | 05:35 | 05:39 | 05:39 | 220 | 45 | 9 | EXT | Аномалия находится на упругопластическом изгибе: R=668 D, максимальное растяжение на 6.3 час. | 0.91 | (c)
51272.149 | 2.42 | 2.376 | -9 | -9.044 | 1950 | 2005 | 2016 | 149 | 2376 | 4638 |  | GOUG | GENE | 02:25 | 02:33 | 02:35 | 82 | 131 | 7 | EXT | Задир. Аномалия находится на упругопластическом изгибе: R=455 D, максимальное растяжение на 6.7 час. |  | (c)
51272.688 | 2.959 | 2.948 | -8.461 | -8.472 | -2027 | -2005 | -2003 | 204 | 2948 | 4638 |  | GOUG | CIGR | 03:43 | 03:46 | 03:46 | 23 | 46 | 7 | EXT | Задир. Аномалия находится на упругопластическом изгибе: R=466 D, максимальное растяжение на 6.7 час. |  | (b)
51272.697 | 2.968 | 2.955 | -8.452 | -8.465 | -2008 | -1991 | -1992 | 222 | 2955 | 4638 |  | DENT | PITT | 03:46 | 03:49 | 03:48 | 25 | 33 | 0.6 | N/A | Глубина вмятины: 8 мм (0,6%). Линейка: 3 см в (296 см; 03:49 ч:мин) Аномалия находится вблизи дефекта потери металла. Аномалия находится на упругопластическом изгибе. |  | (b)
51281.149 | 0 | -0.041 | -11.23 | -11.271 | 1557 | 1884 | -747 | 0 |  | 4639 | Нарушение формы кольцевого шва | GWAN |  | 02:58 | 03:51 | 08:46 | 0 | 4313 |  | EXT | Нарушение формы кольцевого шва Аномалия находится на упругопластическом изгибе: R=621 D, максимальное растяжение на 6.2 час. |  | (c)
51292.551 | 0.172 | 0.155 | -11.138 | -11.155 | -1506 | -1463 | -1438 | 725 | 155 | 4640 |  | CORR | CIGR | 05:02 | 05:09 | 05:13 | 28 | 136 | 12 | EXT | Аномалия находится на отводе. | 0.89 | (c)
51295.386 | 3.007 | 2.998 | -8.303 | -8.312 | 389 | 439 | 439 | 389 | 2998 | 4640 |  | CORR | CIGR | 10:08 | 10:16 | 10:16 | 33 | 101 | 11 | EXT | Аномалия находится на отводе. | 0.89 | (c)
51295.73 | 3.351 | 3.177 | -7.959 | -8.133 | 319 | 381 | 395 | 319 | 3177 | 4640 |  | CORR | GENE | 09:56 | 10:06 | 10:09 | 195 | 152 | 13 | EXT | Аномалия находится на отводе. | 0.91 | (c)
51296.984 | 4.605 | 4.562 | -6.705 | -6.748 | -1077 | -966 | -952 | 827 | 4562 | 4640 |  | CORR | GENE | 06:11 | 06:29 | 06:31 | 66 | 250 | 10 | EXT | Аномалия находится на отводе. | 0.89 | (c)
51297.409 | 5.03 | 5.03 | -6.28 | -6.28 | -966 | -966 | -915 | 863 | 5030 | 4640 |  | CORR | CIGR | 06:29 | 06:29 | 06:37 | 23 | 103 | 10 | EXT | Аномалия находится на отводе. | 0.89 | (c)
51298.71 | 6.331 | 6.272 | -4.979 | -5.038 | -1644 | -1571 | -1469 | 587 | 4940 | 4640 |  | CORR | GENE | 04:40 | 04:51 | 05:08 | 98 | 349 | 9 | EXT | Аномалия находится на отводе. | 0.89 | (c)
51299.669 | 7.29 | 7.005 | -4.02 | -4.305 | -1582 | -1148 | -1193 | 649 | 3754 | 4640 |  | CORR | GENE | 04:50 | 05:60 | 05:52 | 551 | 776 | 9 | EXT | Аномалия находится на отводе. | 0.93 | (c)
51300.538 | 8.159 | 7.659 | -3.151 | -3.651 | -1580 | -1144 | -1151 | 650 | 2996 | 4640 |  | CORR | GENE | 04:50 | 06:00 | 05:59 | 655 | 859 | 9 | EXT | Аномалия находится на отводе. | 0.94 | (c)
51300.753 | 8.374 | 8.352 | -2.936 | -2.958 | -1340 | -1211 | -1197 | 890 | 2917 | 4640 |  | CORR | CIGR | 05:29 | 05:49 | 05:52 | 41 | 287 | 10 | EXT | Аномалия находится на отводе. | 0.89 | (c)
51300.984 | 8.605 | 8.512 | -2.705 | -2.798 | -1376 | -1154 | -1170 | 854 | 2521 | 4640 |  | CORR | GENE | 05:23 | 05:59 | 05:56 | 277 | 412 | 9 | EXT | Аномалия находится на отводе. | 0.91 | (c)
51301.582 | 9.203 | 8.999 | -2.107 | -2.311 | -1369 | -1158 | -1236 | 862 | 1965 | 4640 |  | CORR | GENE | 05:24 | 05:58 | 05:45 | 346 | 266 | 10 | EXT | Аномалия находится на отводе. | 0.92 | (c)
51301.834 | 9.455 | 9.362 | -1.855 | -1.948 | -1331 | -1220 | -1130 | 899 | 1682 | 4640 |  | CORR | GENE | 05:30 | 05:48 | 06:03 | 266 | 403 | 14 | EXT | Аномалия находится на отводе. | 0.93 | (c)
51303.175 | 10.796 | 10.593 | -0.514 | -0.717 | -1277 | -1198 | -1212 | 953 | 248 | 4640 |  | CORR | GENE | 05:39 | 05:51 | 05:49 | 469 | 131 | 9 | EXT | Аномалия находится на отводе. | 0.93 | (c)
51303.444 | 11.065 | 11.06 | -0.245 | -0.25 | -1109 | -1029 | -1003 | 897 | 196 | 4640 |  | CORR | GENE | 06:06 | 06:19 | 06:23 | 54 | 212 | 12 | EXT | Аномалия находится на отводе. | 0.89 | (c)
51303.523 | 11.144 | 11.128 | -0.166 | -0.182 | -1324 | -1198 | -1253 | 906 | 98 | 4640 |  | CORR | GENE | 05:31 | 05:52 | 05:43 | 84 | 143 | 13 | EXT | Аномалия находится на отводе. | 0.89 | (c)
51303.953 | 0.264 | 0.258 | -10.846 | -10.852 | 1903 | 2016 | 1996 | 142 | 258 | 4641 |  | CORR | CIGR | 05:47 | 06:06 | 06:02 | 28 | 186 | 14 | EXT |  | 0.89 | (c)
51320.445 | 5.646 | 5.615 | -5.734 | -5.765 | 1126 | 1150 | 1149 | 1058 | 5615 | 4642 |  | DENT | PITT | 01:50 | 01:54 | 01:54 | 61 | 46 | 0.4 | N/A | Глубина вмятины: 5 мм (0,4%). Линейка: 6 см в (562 см; 01:54 ч:мин) |  | (c)
51323.082 | 8.283 | 8.261 | -3.097 | -3.119 | -1886 | -1690 | -1746 | 345 | 3062 | 4642 |  | CORR | GENE | 05:44 | 06:15 | 06:06 | 57 | 279 | 10 | EXT |  | 0.89 | (c)
51323.905 | 9.106 | 9.097 | -2.274 | -2.283 | -1902 | -1854 | -1860 | 329 | 2265 | 4642 |  | CORR | CIGR | 05:41 | 05:49 | 05:48 | 18 | 84 | 10 | EXT |  | 0.89 | (c)
51328.768 | 2.589 | 2.243 | -8.711 | -9.057 | 2171 | -1937 | -2054 | 0 | 2243 | 4643 |  | CORR | GENE | 05:53 | 06:50 | 06:31 | 467 | 473 | 10 | EXT |  | 0.94 | (c)
51337.014 | 10.835 | 10.629 | -0.465 | -0.671 | 2202 | -2218 | -2220 | 0 | 88 | 4643 |  | CORR | GENE | 05:58 | 06:04 | 06:04 | 583 | 78 | 12 | EXT |  | 0.96 | (c)
51337.479 | 0 | -0.024 | -10.53 | -10.554 | 1223 | 1731 | 2152 | 0 |  | 4644 | Нарушение формы кольцевого шва | GWAN |  | 01:04 | 02:26 | 03:34 | 0 | 1857 |  | EXT | Нарушение формы кольцевого шва |  | (c)
51342.249 | 4.77 | 4.732 | -5.76 | -5.798 | -1086 | -994 | -970 | 854 | 4732 | 4644 |  | CORR | GENE | 06:51 | 07:06 | 07:10 | 56 | 232 | 22 | EXT |  | 0.89 | (c)
51342.37 | 4.891 | 4.823 | -5.639 | -5.707 | -1069 | -1038 | -1013 | 957 | 4823 | 4644 |  | CORR | GENE | 06:54 | 06:59 | 07:03 | 118 | 112 | 29 | EXT |  | 0.92 | (c)
51342.488 | 5.009 | 4.952 | -5.521 | -5.578 | -1033 | -1015 | -1018 | 1003 | 4952 | 4644 |  | CORR | AXGR | 06:60 | 07:03 | 07:02 | 104 | 29 | 17 | EXT |  | 0.9 | (c)
51349.542 | 1.533 | 1.533 | -9.257 | -9.257 | -1409 | -1346 | -1341 | 821 | 1533 | 4645 |  | CORR | CIGR | 05:14 | 05:24 | 05:25 | 28 | 136 | 15 | EXT | Аномалия находится на отводе. | 0.89 | (c)
51351.893 | 3.884 | 3.842 | -6.906 | -6.948 | -1534 | -1407 | -1384 | 697 | 3842 | 4645 |  | CORR | GENE | 04:54 | 05:15 | 05:18 | 66 | 299 | 9 | EXT | Аномалия находится на отводе. | 0.89 | (c)
51365.463 | 6.664 | 6.475 | -4.566 | -4.755 | 1363 | 1525 | 1603 | 387 | 4515 | 4646 |  | CORR | GENE | 05:28 | 05:54 | 06:07 | 240 | 480 | 11 | EXT |  | 0.91 | (c)
51366.335 | 7.536 | 7.285 | -3.694 | -3.945 | 1201 | 1733 | 1569 | 293 | 3676 | 4646 |  | CORR | GENE | 05:02 | 06:28 | 06:01 | 269 | 737 | 10 | EXT |  | 0.91 | (c)
51391.507 | 10.448 | 10.414 | -0.822 | -0.856 | -2195 | -1873 | -1932 | 35 | 757 | 4648 |  | CORR | GENE | 05:09 | 06:01 | 05:52 | 99 | 528 | 9 | EXT |  | 0.89 | (c)
51391.613 | 10.554 | 9.619 | -0.716 | -1.651 | 2226 | -2192 | -2194 | 0 | 55 | 4648 |  | CORR | GENE | 05:03 | 05:10 | 05:09 | 1596 | 81 | 10 | EXT |  | 0.97 | (c)
51397.975 | 5.646 | 5.564 | -5.414 | -5.496 | -1802 | -1549 | -1582 | 428 | 5367 | 4649 |  | CORR | GENE | 05:20 | 06:01 | 05:56 | 129 | 440 | 12 | EXT |  | 0.9 | (c)
51398.344 | 6.015 | 5.997 | -5.045 | -5.063 | -1719 | -1573 | -1587 | 512 | 5011 | 4649 |  | CORR | GENE | 05:34 | 05:57 | 05:55 | 52 | 263 | 9 | EXT |  | 0.89 | (c)
51398.732 | 6.403 | 6.393 | -4.657 | -4.667 | -1808 | -1531 | -1645 | 423 | 4604 | 4649 |  | CORR | GENE | 05:19 | 06:04 | 05:45 | 63 | 325 | 10 | EXT |  | 0.89 | (c)
51403.389 | 0 | 0 | -11.48 | -11.48 | 679 | 921 | 1675 | 0 | 0 | 4650 | Смещение кромок | GWAN |  | 02:15 | 02:54 | 04:56 | 0 | 1993 | 22 | EXT | Смещение кромок Наружу Величина смещения - 3.4 мм. |  | (c)
51427.41 | 1.431 | 0.223 | -10.019 | -11.227 | 862 | 923 | 914 | 862 | 223 | 4652 |  | CORR | GENE | 04:26 | 04:36 | 04:34 | 1461 | 104 | 9 | EXT |  | 0.96 | (c)
51427.741 | 1.762 | 1.663 | -9.688 | -9.787 | 966 | 1058 | 1025 | 966 | 1663 | 4652 |  | SCC | GENE | 04:43 | 04:57 | 04:52 | 476 | 118 | 29 | EXT |  | 1.03 | (a)
51431.164 | 5.185 | 5.168 | -6.265 | -6.282 | 832 | 897 | 899 | 832 | 5168 | 4652 |  | CORR | CIGR | 04:21 | 04:31 | 04:32 | 32 | 133 | 10 | EXT |  | 0.89 | (c)
51433.463 | 7.484 | 7.455 | -3.966 | -3.995 | 594 | 726 | 772 | 594 | 3964 | 4652 |  | CORR | CIGR | 03:42 | 04:04 | 04:11 | 31 | 357 | 10 | EXT |  | 0.89 | (c)
51434.934 | 8.955 | 8.915 | -2.495 | -2.535 | 970 | 1025 | 1132 | 936 | 2481 | 4652 |  | CORR | GENE | 04:43 | 04:52 | 05:09 | 54 | 325 | 9 | EXT |  | 0.89 | (c)
51436.523 | 10.544 | 10.512 | -0.906 | -0.938 | 346 | 521 | 500 | 346 | 896 | 4652 |  | CORR | CIGR | 03:02 | 03:31 | 03:27 | 42 | 308 | 10 | EXT |  | 0.89 | (c)
51438.082 | 0.653 | 0.267 | -10.577 | -10.963 | 2154 | 2201 | 2199 | 0 | 267 | 4653 |  | CORR | GENE | 04:54 | 05:01 | 05:01 | 1084 | 90 | 11 | EXT |  | 0.97 | (c)
51440.573 | 3.144 | 1.778 | -8.086 | -9.452 | 2075 | 2132 | 2112 | 82 | 1778 | 4653 |  | CORR | GENE | 04:41 | 04:50 | 04:47 | 1625 | 74 | 11 | EXT |  | 0.98 | (c)
51441.499 | 4.07 | 2.703 | -7.16 | -8.527 | 2202 | -2222 | -2219 | 0 | 2703 | 4653 |  | CORR | GENE | 05:01 | 05:07 | 05:08 | 1732 | 81 | 13 | EXT |  | 1 | (c)
51441.839 | 4.41 | 4.081 | -6.82 | -7.149 | 2055 | 2109 | 2096 | 93 | 4081 | 4653 |  | CORR | GENE | 04:38 | 04:46 | 04:44 | 955 | 82 | 12 | EXT |  | 0.97 | (c)
51482.519 | 0 | 0 | -11.44 | -11.44 | 89 | 206 | 251 | 89 | 0 | 4657 |  | GWAN |  | 00:51 | 01:10 | 01:17 | 0 | 325 |  | EXT | Подбивка кромок величиной 5 мм. Аномалия находится на упругопластическом изгибе: R=357 D, максимальное растяжение на 4.9 час. |  | (c)
51482.519 | 0 | 0 | -11.44 | -11.44 | 2027 | 2225 | -2190 | 0 | 0 | 4657 | Смещение кромок | GWAN |  | 06:04 | 06:36 | 06:43 | 0 | 488 | 17 | EXT | Смещение кромок Наружу Величина смещения - 2.7 мм. Аномалия находится на упругопластическом изгибе: R=357 D, максимальное растяжение на 4.9 час. |  | (c)
51482.519 | 0 | -0.045 | -11.44 | -11.485 | -1264 | -1000 | -988 | 713 |  | 4657 | Нарушение формы кольцевого шва | GWAN |  | 09:13 | 09:55 | 09:57 | 0 | 552 |  | EXT | Нарушение формы кольцевого шва Аномалия находится на упругопластическом изгибе: R=357 D, максимальное растяжение на 4.9 час. |  | (c)
51482.556 | 0.037 | 0.007 | -11.403 | -11.433 | -53 | 332 | 320 | 0 | 7 | 4657 |  | CORR | GENE | 00:28 | 01:31 | 01:29 | 78 | 746 | 12 | EXT | Аномалия находится на упругопластическом изгибе: R=354 D, максимальное растяжение на 4.9 час. | 0.89 | (c)
51486.438 | 3.919 | 2.936 | -7.521 | -8.504 | -2224 | -2208 | -2197 | 7 | 2936 | 4657 |  | CORR | GENE | 06:38 | 06:40 | 06:42 | 1483 | 52 | 9 | EXT | Аномалия находится на упругопластическом изгибе: R=347 D, максимальное растяжение на 5 час. | 0.96 | (c)
51493.959 | 0 | 0 | -11.38 | -11.38 | -463 | -96 | -157 | 149 | 0 | 4658 | Смещение кромок | GWAN |  | 11:41 | 00:40 | 00:30 | 0 | 613 | 21 | EXT | Смещение кромок Вовнутрь Величина смещения - 3.2 мм. Аномалия находится на упругопластическом изгибе: R=416 D, максимальное растяжение на 5.6 час. |  | (c)
51493.959 | 0 | 0 | -11.38 | -11.38 | 2127 | -1796 | -1915 | 0 | 0 | 4658 | Смещение кромок | GWAN |  | 06:39 | 08:06 | 07:47 | 0 | 839 | 17 | EXT | Смещение кромок Наружу Величина смещения - 2.7 мм. Аномалия находится на упругопластическом изгибе: R=416 D, максимальное растяжение на 5.6 час. |  | (c)
51505.793 | 0.454 | 0.415 | -11.156 | -11.195 | 1059 | 1105 | 1208 | 873 | 415 | 4659 |  | CORR | GENE | 05:09 | 05:16 | 05:33 | 52 | 299 | 12 | EXT |  | 0.89 | (c)
51506.431 | 1.092 | 1.072 | -10.518 | -10.538 | -1730 | -1650 | -1648 | 501 | 1072 | 4659 |  | CORR | CIGR | 09:39 | 09:51 | 09:52 | 42 | 163 | 11 | EXT |  | 0.89 | (c)
51508.93 | 3.591 | 3.555 | -8.019 | -8.055 | 1121 | 1233 | 1251 | 849 | 3555 | 4659 |  | CORR | GENE | 05:19 | 05:37 | 05:40 | 53 | 261 | 13 | EXT |  | 0.89 | (c)
51512.207 | 6.868 | 6.853 | -4.742 | -4.757 | 1986 | 2147 | 2105 | 7 | 4702 | 4659 |  | CORR | GENE | 07:38 | 08:04 | 07:57 | 55 | 237 | 10 | EXT |  | 0.89 | (c)
51512.766 | 7.427 | 7.404 | -4.183 | -4.206 | -1875 | -1672 | -1731 | 355 | 4160 | 4659 |  | CORR | CIGR | 09:15 | 09:48 | 09:38 | 46 | 289 | 10 | EXT |  | 0.89 | (c)
51516.191 | 10.852 | 10.83 | -0.758 | -0.78 | 1299 | 1513 | 1468 | 594 | 740 | 4659 |  | CORR | CIGR | 05:47 | 06:22 | 06:15 | 40 | 338 | 14 | EXT |  | 0.89 | (c)
51516.949 | 0 | -0.036 | -11.37 | -11.406 | -1653 | -791 | -912 | 172 |  | 4660 | Нарушение формы кольцевого шва | GWAN |  | 10:41 | 00:60 | 00:40 | 0 | 1481 |  | EXT | Нарушение формы кольцевого шва Аномалия находится на отводе. |  | (c)
51518.309 | 1.36 | 1.322 | -10.01 | -10.048 | -1623 | -1597 | -1590 | 1558 | 1322 | 4660 |  | DENT | GENE | 10:45 | 10:49 | 10:51 | 130 | 64 | 0.4 | N/A | Глубина вмятины: 6 мм (0,4%). Линейка: 13 см в (132 см; 10:49 ч:мин) Аномалия находится на отводе. Аномалия находится вблизи дефекта потери металла. |  | (c)
51518.309 | 1.36 | 1.318 | -10.01 | -10.052 | -1691 | -1597 | -1606 | 1522 | 1318 | 4660 |  | GOUG | GENE | 10:34 | 10:49 | 10:48 | 232 | 169 | 7 | EXT | Аномалия находится на отводе. Зона задиров. |  | (c)
51518.834 | 1.885 | 1.856 | -9.485 | -9.514 | -272 | -235 | -246 | 220 | 1856 | 4660 |  | DENT | GENE | 02:23 | 02:29 | 02:28 | 60 | 53 | 0.4 | N/A | Глубина вмятины: 5 мм (0,4%). Линейка: 6 см в (186 см; 02:29 ч:мин) Аномалия находится на отводе. |  | (c)
51522.561 | 5.612 | 5.533 | -5.758 | -5.837 | -1101 | -998 | -995 | 889 | 5533 | 4660 |  | DENT | GENE | 00:10 | 00:26 | 00:27 | 120 | 212 | 0.4 | N/A | Глубина вмятины: 6 мм (0,4%). Линейка: 12 см в (553 см; 00:26 ч:мин) Аномалия находится на отводе. |  | (c)
51522.764 | 5.815 | 5.767 | -5.555 | -5.603 | 1606 | 1802 | 1841 | 1606 | 5513 | 4660 |  | CORR | GENE | 07:26 | 07:58 | 08:04 | 90 | 471 | 14 | EXT | Аномалия находится на отводе. | 0.89 | (c)
51523.856 | 6.907 | 6.892 | -4.463 | -4.478 | 1840 | 1944 | 1927 | 1840 | 4450 | 4660 |  | CORR | CIGR | 08:04 | 08:21 | 08:18 | 28 | 174 | 12 | EXT | Аномалия находится на отводе. | 0.89 | (c)
51524.742 | 7.793 | 7.784 | -3.577 | -3.586 | 1558 | 1637 | 1613 | 1558 | 3563 | 4660 |  | CORR | CIGR | 07:19 | 07:31 | 07:28 | 23 | 110 | 12 | EXT | Аномалия находится на отводе. | 0.89 | (c)
51525.355 | 8.406 | 8.362 | -2.964 | -3.008 | -334 | 104 | 129 | 0 | 2338 | 4660 |  | CORR | GENE | 02:13 | 03:24 | 03:28 | 670 | 926 | 10 | EXT | Аномалия находится на отводе. | 0.95 | (c)
51526.354 | 9.405 | 9.392 | -1.965 | -1.978 | -5 | 22 | 26 | 0 | 1953 | 4660 |  | CORR | CIGR | 03:06 | 03:11 | 03:11 | 25 | 61 | 11 | EXT | Аномалия находится на отводе. | 0.89 | (c)
51526.901 | 9.952 | 9.926 | -1.418 | -1.444 | -49 | 69 | 44 | 0 | 1366 | 4660 |  | CORR | GENE | 02:59 | 03:18 | 03:14 | 78 | 186 | 11 | EXT | Аномалия находится на отводе. | 0.89 | (c)
51527.449 | 10.5 | 10.482 | -0.87 | -0.888 | -11 | 102 | 138 | 0 | 845 | 4660 |  | CORR | CIGR | 03:05 | 03:24 | 03:30 | 43 | 299 | 10 | EXT | Аномалия находится на отводе. | 0.89 | (c)
51527.682 | 10.733 | 10.711 | -0.637 | -0.659 | 357 | 469 | 484 | 357 | 633 | 4660 |  | CORR | CIGR | 04:05 | 04:23 | 04:25 | 26 | 255 | 12 | EXT | Аномалия находится на отводе. | 0.89 | (c)
51527.878 | 10.929 | 10.662 | -0.441 | -0.708 | 703 | 1012 | 951 | 703 | 394 | 4660 |  | CORR | GENE | 05:01 | 05:51 | 05:41 | 314 | 497 | 11 | EXT | Аномалия находится на отводе. | 0.92 | (c)
51528.386 | 0.067 | 0.016 | -10.383 | -10.434 | 468 | 690 | 627 | 468 | 16 | 4661 |  | CORR | GENE | 04:07 | 04:43 | 04:33 | 87 | 319 | 10 | EXT |  | 0.89 | (c)
51529.193 | 0.874 | 0.592 | -9.576 | -9.858 | 351 | 488 | 432 | 351 | 592 | 4661 |  | CORR | GENE | 03:49 | 04:11 | 04:02 | 884 | 161 | 10 | EXT |  | 0.96 | (c)
51529.23 | 0.911 | 0.898 | -9.539 | -9.552 | 204 | 311 | 289 | 204 | 898 | 4661 |  | CORR | CIGR | 03:25 | 03:42 | 03:39 | 23 | 170 | 11 | EXT |  | 0.89 | (c)
51530.463 | 2.144 | 2.118 | -8.306 | -8.332 | 711 | 929 | 916 | 711 | 2118 | 4661 |  | CORR | CIGR | 04:47 | 05:22 | 05:20 | 43 | 410 | 10 | EXT |  | 0.89 | (c)
51530.604 | 2.285 | 2.27 | -8.165 | -8.18 | 515 | 621 | 605 | 515 | 2270 | 4661 |  | CORR | CIGR | 04:15 | 04:32 | 04:30 | 46 | 181 | 12 | EXT |  | 0.89 | (c)
51530.801 | 2.482 | 2.324 | -7.968 | -8.126 | 345 | 428 | 433 | 345 | 2324 | 4661 |  | CORR | GENE | 03:48 | 04:01 | 04:02 | 451 | 175 | 11 | EXT |  | 0.94 | (c)
51531.641 | 3.322 | 3.312 | -7.128 | -7.138 | 1902 | 1985 | 1986 | 160 | 3312 | 4661 |  | CORR | CIGR | 07:59 | 08:12 | 08:13 | 27 | 168 | 10 | EXT |  | 0.89 | (c)
51532.317 | 3.998 | 3.771 | -6.452 | -6.679 | -2090 | -1403 | -1495 | 141 | 3771 | 4661 |  | CORR | GENE | 09:15 | 11:06 | 10:51 | 346 | 1189 | 9 | EXT |  | 0.92 | (c)
51533.721 | 5.402 | 4.822 | -5.048 | -5.628 | -2136 | -2114 | -2110 | 95 | 4772 | 4661 |  | CORR | GENE | 09:07 | 09:11 | 09:11 | 856 | 50 | 10 | EXT |  | 0.95 | (c)
51534.652 | 6.333 | 6.239 | -4.117 | -4.211 | 430 | 624 | 814 | 430 | 4088 | 4661 |  | CORR | GENE | 04:01 | 04:33 | 05:03 | 123 | 768 | 12 | EXT |  | 0.9 | (c)
51534.987 | 6.668 | 6.652 | -3.782 | -3.798 | 602 | 953 | 826 | 602 | 3731 | 4661 |  | CORR | GENE | 04:29 | 05:26 | 05:05 | 67 | 449 | 10 | EXT |  | 0.89 | (c)
51537.39 | 9.071 | 8.985 | -1.379 | -1.465 | 291 | 570 | 668 | 291 | 1343 | 4661 |  | CORR | GENE | 03:39 | 04:24 | 04:40 | 122 | 754 | 11 | EXT |  | 0.9 | (c)
51537.416 | 9.097 | 9.087 | -1.353 | -1.363 | 1214 | 1316 | 1291 | 863 | 1336 | 4661 |  | CORR | CIGR | 06:08 | 06:24 | 06:20 | 27 | 153 | 13 | EXT |  | 0.89 | (c)
51538.135 | 9.816 | 8.73 | -0.634 | -1.72 | 955 | 1197 | 1090 | 955 | 21 | 4661 |  | CORR | GENE | 05:26 | 06:05 | 05:48 | 1699 | 271 | 11 | EXT |  | 0.98 | (c)
51539.412 | 0.643 | 0.11 | -10.737 | -11.27 | -2197 | -2152 | -2143 | 34 | 110 | 4662 |  | CORR | GENE | 05:34 | 05:42 | 05:43 | 2912 | 108 | 12 | EXT |  | 1 | (c)
51544.359 | 5.59 | 5.197 | -5.79 | -6.183 | -1837 | -1836 | -1821 | 393 | 5197 | 4662 |  | CORR | AXGR | 06:33 | 06:33 | 06:35 | 623 | 33 | 14 | EXT |  | 0.97 | (c)
51546.508 | 7.739 | 7.586 | -3.641 | -3.794 | -2139 | -2111 | -2116 | 91 | 2917 | 4662 |  | CORR | AXGR | 05:44 | 05:48 | 05:48 | 877 | 47 | 10 | EXT |  | 0.96 | (c)
51546.724 | 7.955 | 7.865 | -3.425 | -3.515 | -1557 | -1533 | -1525 | 674 | 3366 | 4662 |  | CORR | GENE | 07:18 | 07:22 | 07:23 | 149 | 63 | 9 | EXT |  | 0.9 | (c)
51550.389 | 0.24 | 0.182 | -11.35 | -11.408 | -1599 | -841 | -1055 | 511 | 182 | 4663 |  | CORR | GENE | 09:37 | 11:40 | 11:05 | 204 | 1088 | 11 | EXT |  | 0.91 | (c)
51553.681 | 3.532 | 2.697 | -8.058 | -8.893 | -680 | -247 | -450 | 220 | 2697 | 4663 |  | GOUG | GENE | 00:06 | 01:16 | 00:43 | 1111 | 459 | 7 | EXT | Зона задиров. |  | (c)
51559.331 | 9.182 | 9.144 | -2.408 | -2.446 | 217 | 489 | 411 | 217 | 2353 | 4663 |  | CORR | GENE | 02:30 | 03:14 | 03:02 | 93 | 388 | 10 | EXT |  | 0.89 | (c)
51563.994 | 2.255 | 2.232 | -9.455 | -9.478 | 1990 | 2157 | 2085 | 1990 | 2232 | 4664 |  | CORR | CIGR | 08:42 | 09:09 | 08:57 | 33 | 190 | 13 | EXT | Аномалия находится на отводе. | 0.89 | (c)
51565.877 | 4.138 | 4.128 | -7.572 | -7.582 | -1712 | -1612 | -1643 | 1573 | 4128 | 4664 |  | CORR | CIGR | 10:44 | 11:01 | 10:56 | 32 | 139 | 11 | EXT | Аномалия находится на отводе. | 0.89 | (c)
51565.921 | 4.182 | 4.159 | -7.528 | -7.551 | -1958 | -1846 | -1869 | 1780 | 4159 | 4664 |  | CORR | CIGR | 10:05 | 10:23 | 10:19 | 28 | 178 | 10 | EXT | Аномалия находится на отводе. | 0.89 | (c)
51566.258 | 4.519 | 4.496 | -7.191 | -7.214 | 776 | 841 | 840 | 776 | 4496 | 4664 |  | CORR | CIGR | 05:26 | 05:37 | 05:36 | 38 | 128 | 11 | EXT | Аномалия находится на отводе. | 0.89 | (c)
51566.539 | 4.8 | 4.786 | -6.91 | -6.924 | 773 | 818 | 833 | 773 | 4786 | 4664 |  | CORR | CIGR | 05:26 | 05:33 | 05:35 | 28 | 119 | 11 | EXT | Аномалия находится на отводе. | 0.89 | (c)
51578.051 | 4.602 | 4.569 | -6.898 | -6.931 | 1314 | 1335 | 1334 | 877 | 4569 | 4665 |  | DENT | PITT | 01:43 | 01:46 | 01:46 | 56 | 39 | 0.2 | N/A | Глубина вмятины: 3 мм (0,2%). Линейка: 6 см в (457 см; 01:46 ч:мин) |  | (c)
51595.895 | 10.946 | 8.813 | -0.384 | -2.517 | 2126 | 2144 | 2164 | 29 | 246 | 4666 |  | CORR | GENE | 07:35 | 07:38 | 07:41 | 2271 | 76 | 10 | EXT | Аномалия находится на упругопластическом изгибе: R=404 D, максимальное растяжение на 5.7 час. | 0.97 | (c)
51621.314 | 2.255 | 2.224 | -9.095 | -9.126 | -597 | -561 | -554 | 510 | 2224 | 4669 |  | DENT | GENE | 00:26 | 00:32 | 00:33 | 66 | 87 | 0.5 | N/A | Глубина вмятины: 7 мм (0,5%). Линейка: 7 см в (222 см; 00:32 ч:мин) Аномалия находится на упругопластическом изгибе. |  | (c)
51622.685 | 3.626 | 3.617 | -7.724 | -7.733 | 743 | 957 | 992 | 743 | 3617 | 4669 |  | CORR | CIGR | 04:02 | 04:37 | 04:43 | 44 | 498 | 10 | EXT | Аномалия находится на упругопластическом изгибе: R=517 D, максимальное растяжение на 6 час. | 0.89 | (c)
51629.376 | 10.317 | 10.265 | -1.033 | -1.085 | 1177 | 1528 | 1486 | 435 | 905 | 4669 |  | CORR | GENE | 05:12 | 06:09 | 06:02 | 180 | 619 | 9 | EXT | Аномалия находится на упругопластическом изгибе: R=515 D, максимальное растяжение на 5.6 час. | 0.9 | (c)
51630.409 | 0 | -0.038 | -11.29 | -11.328 | 665 | 849 | 1616 | 0 |  | 4670 | Нарушение формы кольцевого шва | GWAN |  | 01:55 | 02:25 | 04:29 | 0 | 1901 |  | EXT | Нарушение формы кольцевого шва Аномалия находится на упругопластическом изгибе: R=533 D, максимальное растяжение на 5.6 час. |  | (c)
51640.497 | 10.088 | 9.892 | -1.202 | -1.398 | -2061 | -1981 | -2003 | 169 | 1049 | 4670 |  | CORR | GENE | 06:35 | 06:48 | 06:45 | 349 | 117 | 11 | EXT |  | 0.93 | (c)
51646.21 | 4.511 | 4.503 | -5.649 | -5.657 | 1247 | 1298 | 1305 | 868 | 4503 | 4671 |  | CORR | CIGR | 05:25 | 05:33 | 05:34 | 20 | 116 | 10 | EXT |  | 0.89 | (c)
51658.368 | 6.509 | 6.498 | -4.911 | -4.922 | -1073 | -983 | -1003 | 934 | 4671 | 4672 |  | CORR | GENE | 06:10 | 06:24 | 06:21 | 251 | 139 | 10 | EXT | Аномалия находится на отводе. | 0.91 | (c)
51658.686 | 6.827 | 6.816 | -4.593 | -4.604 | -1188 | -1114 | -1119 | 1043 | 4580 | 4672 |  | CORR | CIGR | 05:51 | 06:03 | 06:02 | 24 | 137 | 12 | EXT | Аномалия находится на отводе. | 0.89 | (c)
51694.521 | 10.512 | 10.487 | -0.998 | -1.023 | -831 | -824 | -817 | 803 | 979 | 4675 |  | ARTD | PITT | 03:03 | 03:04 | 03:05 | 44 | 28 |  | EXT | Эквивалент потери металла 11%. |  | (c)
51710.271 | 3.602 | 3.585 | -7.828 | -7.845 | 1554 | 1604 | 1635 | 514 | 3585 | 4677 |  | CORR | CIGR | 07:04 | 07:13 | 07:18 | 31 | 163 | 10 | EXT | Аномалия находится на отводе. | 0.89 | (c)
51718.154 | 0.055 | 0.019 | -10.255 | -10.291 | 1495 | 2224 | 2199 | 0 | 19 | 4678 |  | CORR | GENE | 04:26 | 06:24 | 06:19 | 124 | 1408 | 13 | EXT | Аномалия находится на упругопластическом изгибе: R=488 D, максимальное растяжение на 6 час. | 0.97 | (c)
51735.623 | 7.214 | 7.195 | -4.316 | -4.335 | 463 | 536 | 528 | 463 | 4307 | 4679 |  | CORR | CIGR | 03:12 | 03:24 | 03:23 | 28 | 131 | 9 | EXT | Аномалия находится на упругопластическом изгибе: R=372 D, максимальное растяжение на 5.9 час. | 0.89 | (c)
51739.939 | 0 | -0.052 | -11.43 | -11.482 | -875 | 1660 | 961 | 0 |  | 4680 | Нарушение формы кольцевого шва | GWAN |  | 00:26 | 07:15 | 05:22 | 0 | 3673 |  | EXT | Нарушение формы кольцевого шва Аномалия находится на упругопластическом изгибе: R=403 D, максимальное растяжение на 5.9 час. |  | (c)
51745.156 | 5.217 | 5.2 | -6.213 | -6.23 | 1405 | 1475 | 1484 | 667 | 5200 | 4680 |  | CORR | CIGR | 06:34 | 06:45 | 06:46 | 29 | 158 | 11 | EXT | Аномалия находится на упругопластическом изгибе: R=636 D, максимальное растяжение на 6.1 час. | 0.89 | (c)
51751.183 | 11.244 | 11.231 | -0.186 | -0.199 | 1161 | 1233 | 1241 | 910 | 172 | 4680 |  | CORR | CIGR | 05:54 | 06:06 | 06:07 | 27 | 159 | 9 | EXT |  | 0.89 | (c)
51752.119 | 0.75 | 0.727 | -10.62 | -10.643 | -1078 | -950 | -963 | 847 | 727 | 4681 |  | CORR | CIGR | 09:06 | 09:27 | 09:25 | 33 | 231 | 6 | EXT |  | 0.89 | (c)
51756.302 | 4.933 | 4.897 | -6.437 | -6.473 | 2218 | -2118 | -2107 | 0 | 4897 | 4681 |  | CORR | GENE | 05:58 | 06:18 | 06:20 | 63 | 272 | 10 | EXT |  | 0.89 | (c)
51758.142 | 6.773 | 6.753 | -4.597 | -4.617 | 1724 | 1795 | 1794 | 366 | 4592 | 4681 |  | CORR | CIGR | 04:38 | 04:50 | 04:50 | 25 | 141 | 10 | EXT |  | 0.89 | (c)
51759.181 | 7.812 | 7.353 | -3.558 | -4.017 | -1837 | -1751 | -1777 | 394 | 3374 | 4681 |  | CORR | GENE | 07:04 | 07:17 | 07:13 | 643 | 119 | 10 | EXT |  | 0.95 | (c)
51808.424 | 0.045 | 0.021 | -11.215 | -11.239 | -1611 | -1305 | -1434 | 619 | 21 | 4686 |  | CORR | GENE | 04:50 | 05:40 | 05:19 | 85 | 355 | 15 | EXT | Аномалия находится на отводе. | 0.89 | (c)
51811.857 | 3.478 | 3.469 | -7.782 | -7.791 | -1453 | -1419 | -1401 | 778 | 3469 | 4686 |  | CORR | CIGR | 05:16 | 05:21 | 05:24 | 20 | 103 | 11 | EXT | Аномалия находится на отводе. | 0.89 | (c)
51811.873 | 3.494 | 3.464 | -7.766 | -7.796 | -1230 | -982 | -1050 | 869 | 3464 | 4686 |  | CORR | GENE | 05:52 | 06:32 | 06:21 | 81 | 361 | 7 | EXT | Аномалия находится на отводе. | 0.89 | (c)
51818.794 | 10.415 | 10.388 | -0.845 | -0.872 | -958 | -944 | -946 | 934 | 785 | 4686 |  | CORR | AXGR | 06:36 | 06:38 | 06:38 | 87 | 24 | 10 | EXT | Аномалия находится на отводе. | 0.89 | (c)
51819.168 | 10.789 | 10.752 | -0.471 | -0.508 | -1335 | -1037 | -1152 | 895 | 435 | 4686 |  | CORR | GENE | 05:35 | 06:23 | 06:04 | 73 | 366 | 10 | EXT | Аномалия находится на отводе. | 0.89 | (c)
51819.594 | 11.215 | 11.129 | -0.045 | -0.131 | -961 | -944 | -932 | 902 | 6 | 4686 |  | CORR | GENE | 06:35 | 06:38 | 06:40 | 125 | 58 | 10 | EXT | Аномалия находится на отводе. | 0.89 | (c)
51819.902 | 0.263 | 0.196 | -10.897 | -10.964 | 2100 | 2134 | 2128 | 74 | 196 | 4687 |  | CORR | GENE | 06:44 | 06:49 | 06:48 | 157 | 57 | 9 | EXT |  | 0.9 | (c)
51819.978 | 0.339 | 0.314 | -10.821 | -10.846 | 1943 | 2080 | 2037 | 100 | 314 | 4687 |  | CORR | CIGR | 06:18 | 06:41 | 06:33 | 25 | 188 | 12 | EXT |  | 0.89 | (c)
51820.381 | 0.742 | 0.638 | -10.418 | -10.522 | 2033 | 2078 | 2117 | 30 | 638 | 4687 |  | CORR | GENE | 06:33 | 06:40 | 06:46 | 400 | 168 | 7 | EXT |  | 0.92 | (c)
51822.263 | 2.624 | 2.568 | -8.536 | -8.592 | 2092 | 2187 | 2148 | 26 | 2568 | 4687 |  | CORR | GENE | 06:42 | 06:58 | 06:51 | 591 | 113 | 10 | EXT |  | 0.94 | (c)
51823.059 | 3.42 | 3.383 | -7.74 | -7.777 | 2106 | 2145 | 2131 | 74 | 3383 | 4687 |  | CORR | GENE | 06:45 | 06:51 | 06:49 | 179 | 50 | 12 | EXT |  | 0.91 | (c)
51828.884 | 9.245 | 8.781 | -1.915 | -2.379 | 2134 | 2147 | 2160 | 45 | 1716 | 4687 |  | CORR | GENE | 06:49 | 06:51 | 06:53 | 663 | 52 | 11 | EXT |  | 0.95 | (c)
51832.693 | 1.894 | 1.3 | -8.856 | -9.45 | 1738 | 1788 | 1770 | 428 | 1300 | 4688 |  | CORR | GENE | 04:58 | 05:06 | 05:03 | 721 | 64 | 10 | EXT |  | 0.95 | (c)
51835.291 | 4.492 | 4.33 | -6.258 | -6.42 | -1763 | -1742 | -1745 | 467 | 4330 | 4688 |  | CORR | AXGR | 07:33 | 07:36 | 07:36 | 203 | 36 | 9 | EXT |  | 0.9 | (c)
51860.278 | 7.429 | 7.401 | -3.421 | -3.449 | 2111 | 2199 | 2212 | 0 | 3392 | 4690 |  | CORR | GENE | 03:15 | 03:29 | 03:31 | 57 | 202 | 9 | EXT |  | 0.89 | (c)
51894.657 | 8.348 | 8.311 | -3.362 | -3.399 | -2074 | -1993 | -1983 | 1892 | 3328 | 4693 |  | CORR | GENE | 05:04 | 05:17 | 05:18 | 71 | 182 | 13 | EXT |  | 0.89 | (c)
51894.871 | 8.562 | 8.527 | -3.148 | -3.183 | -2062 | -1992 | -1942 | 1822 | 3137 | 4693 |  | CORR | CIGR | 05:05 | 05:17 | 05:25 | 46 | 241 | 12 | EXT |  | 0.89 | (c)
51895.106 | 8.797 | 8.786 | -2.913 | -2.924 | -1934 | -1887 | -1874 | 1814 | 2894 | 4693 |  | CORR | CIGR | 05:26 | 05:34 | 05:36 | 30 | 121 | 13 | EXT |  | 0.89 | (c)
51921.951 | 0.832 | 0.809 | -10.468 | -10.491 | 994 | 1668 | 1361 | 994 | 809 | 4696 |  | CORR | GENE | 06:49 | 08:38 | 07:48 | 146 | 735 | 9 | EXT |  | 0.9 | (c)
51924.711 | 3.592 | 1.103 | -7.708 | -10.197 | -161 | -134 | -126 | 92 | 1103 | 4696 |  | CORR | GENE | 03:43 | 03:47 | 03:48 | 2818 | 68 | 11 | EXT |  | 0.98 | (c)
51927.084 | 5.965 | 5.275 | -5.335 | -6.025 | -105 | -78 | -82 | 58 | 4297 | 4696 |  | CORR | AXGR | 03:52 | 03:56 | 03:55 | 1728 | 47 | 11 | EXT |  | 0.98 | (c)
51932.62 | 0.201 | 0.07 | -10.769 | -10.9 | 825 | 903 | 1260 | 825 | 70 | 4697 |  | GOUG | GENE | 02:20 | 02:32 | 03:30 | 1240 | 870 | 7 | EXT | Задир. |  | (b)
51960.08 | 5.151 | 5.015 | -6.149 | -6.285 | -14 | 33 | 20 | 0 | 5015 | 4699 |  | CORR | GENE | 09:06 | 09:14 | 09:12 | 410 | 67 | 13 | EXT |  | 0.95 | (c)
52010.743 | 0.174 | 0.156 | -9.886 | -9.904 | 1660 | 1713 | 1704 | 483 | 156 | 4704 |  | ARTD | CIGR | 04:20 | 04:29 | 04:27 | 40 | 88 |  | EXT | Эквивалент потери металла 14%. |  | (c)
52011.075 | 0.506 | 0.44 | -9.554 | -9.62 | 1683 | 1705 | 1708 | 497 | 440 | 4704 |  | ARTD | GENE | 04:24 | 04:28 | 04:28 | 142 | 50 |  | EXT | Эквивалент потери металла 13%. |  | (c)
52011.8 | 1.231 | 1.172 | -8.829 | -8.888 | -1903 | -1708 | -1616 | 327 | 1172 | 4704 |  | CORR | GENE | 06:45 | 07:17 | 07:32 | 92 | 574 | 9 | EXT |  | 0.89 | (c)
52020.283 | 9.714 | 9.682 | -0.346 | -0.378 | -1716 | -1525 | -1540 | 515 | 300 | 4704 |  | CORR | GENE | 07:15 | 07:46 | 07:44 | 78 | 351 | 12 | EXT |  | 0.89 | (c)
52031.332 | 10.703 | 10.412 | -0.487 | -0.778 | -1495 | -1417 | -1439 | 736 | 47 | 4705 |  | CORR | GENE | 07:16 | 07:28 | 07:25 | 731 | 112 | 12 | EXT |  | 0.96 | (c)
52031.819 | 0 | 0 | -11.57 | -11.57 | 1251 | 1544 | 2027 | 0 | 0 | 4706 | Смещение кромок | GWAN |  | 04:06 | 04:53 | 06:11 | 0 | 1551 | 17 | EXT | Смещение кромок Наружу Величина смещения - 2.6 мм. |  | (c)
52042.56 | 10.741 | 10.595 | -0.829 | -0.975 | 2171 | 2229 | -2229 | 0 | 619 | 4706 | Дефект проката | MIAN | GENE | 06:34 | 06:43 | 06:44 | 356 | 123 |  | INT | Дефект проката Эквивалент потери металла 11%. |  | (c)
52043.389 | 0 | -0.05 | -11.3 | -11.35 | 244 | 687 | 614 | 244 |  | 4707 | Нарушение формы кольцевого шва | GWAN |  | 02:22 | 03:34 | 03:22 | 0 | 741 |  | EXT | Нарушение формы кольцевого шва |  | (c)
52043.389 | 0 | 0 | -11.3 | -11.3 | 1802 | 1876 | 1901 | 231 | 0 | 4707 | Смещение кромок | GWAN |  | 06:34 | 06:46 | 06:50 | 0 | 198 | 16 | EXT | Смещение кромок Наружу Величина смещения - 2.5 мм. |  | (c)
52052.966 | 9.577 | 8.935 | -1.723 | -2.365 | 2214 | -2223 | -2225 | 0 | 896 | 4707 |  | CORR | AXGR | 07:40 | 07:44 | 07:44 | 1469 | 44 | 12 | EXT |  | 0.98 | (c)
52054.418 | 11.029 | 10.872 | -0.271 | -0.428 | 2142 | -2220 | 2201 | 0 | 123 | 4707 |  | CORR | GENE | 07:29 | 07:45 | 07:38 | 305 | 118 | 13 | EXT |  | 0.93 | (c)
52055.149 | 0.46 | 0.433 | -11.09 | -11.117 | -1803 | -1636 | -1665 | 428 | 433 | 4708 |  | CORR | GENE | 07:30 | 07:57 | 07:53 | 61 | 276 | 11 | EXT |  | 0.89 | (c)
52066.239 | 0 | 0 | -11.52 | -11.52 | -344 | -51 | -45 | 0 | 0 | 4709 | Смещение кромок | GWAN |  | 01:28 | 02:16 | 02:17 | 0 | 598 | 15 | EXT | Смещение кромок Вовнутрь Величина смещения - 2.4 мм. |  | (c)
52066.239 | 0 | 0 | -11.52 | -11.52 | -1371 | -1209 | -1214 | 859 | 0 | 4709 | Смещение кромок | GWAN |  | 10:43 | 11:09 | 11:08 | 0 | 315 | 21 | EXT | Смещение кромок Вовнутрь Величина смещения - 3.3 мм. |  | (c)
52077.759 | 0 | -0.04 | -11.15 | -11.19 | 1652 | 1774 | -1136 | 0 |  | 4710 | Нарушение формы кольцевого шва | GWAN |  | 02:47 | 03:07 | 07:18 | 0 | 3347 |  | EXT | Нарушение формы кольцевого шва Аномалия находится на упругопластическом изгибе: R=762 D, максимальное растяжение на 0 час. |  | (c)
52080.183 | 2.424 | 0.324 | -8.726 | -10.826 | -2178 | -2133 | -2130 | 53 | 324 | 4710 |  | CORR | GENE | 04:29 | 04:37 | 04:37 | 3484 | 96 | 9 | EXT | Аномалия находится на упругопластическом изгибе: R=625 D, максимальное растяжение на 0 час. | 0.97 | (c)
52081.555 | 3.796 | 2.337 | -7.354 | -8.813 | 2165 | 2189 | 2188 | 20 | 2337 | 4710 |  | CORR | AXGR | 04:10 | 04:14 | 04:14 | 4373 | 46 | 9 | EXT | Аномалия находится на упругопластическом изгибе: R=581 D, максимальное растяжение на 0 час. | 0.97 | (c)
52088.909 | 0 | -0.047 | -11.37 | -11.417 | -522 | 367 | 491 | 0 |  | 4711 | Нарушение формы кольцевого шва | GWAN |  | 01:57 | 04:21 | 04:41 | 0 | 2026 |  | EXT | Нарушение формы кольцевого шва Аномалия находится на отводе. Аномалия находится на упругопластическом изгибе: R=614 D, максимальное растяжение на 0.2 час. |  | (c)
52111.959 | 0 | -0.031 | -11.06 | -11.091 | 1292 | 1866 | 1885 | 0 |  | 4713 | Нарушение формы кольцевого шва | GWAN |  | 03:22 | 04:55 | 04:58 | 0 | 1187 |  | EXT | Нарушение формы кольцевого шва Аномалия находится на упругопластическом изгибе: R=695 D, максимальное растяжение на 4.9 час. |  | (c)
52111.959 | 0 | -0.044 | -11.06 | -11.104 | -822 | -202 | -214 | 0 |  | 4713 | Нарушение формы кольцевого шва | GWAN |  | 09:41 | 11:21 | 11:19 | 0 | 1216 |  | EXT | Нарушение формы кольцевого шва Аномалия находится на упругопластическом изгибе: R=695 D, максимальное растяжение на 4.9 час. |  | (c)
52121.922 | 9.963 | 9.92 | -1.097 | -1.14 | -1740 | -1438 | -1492 | 490 | 1046 | 4713 |  | CORR | GENE | 07:13 | 08:01 | 07:53 | 94 | 496 | 10 | EXT | Аномалия находится на упругопластическом изгибе: R=792 D, максимальное растяжение на 5.3 час. | 0.89 | (c)
52123.019 | 0 | 0 | -11.45 | -11.45 | -1868 | -1176 | -1304 | 363 | 0 | 4714 | Смещение кромок | GWAN |  | 04:33 | 06:25 | 06:05 | 0 | 1128 | 15 | EXT | Смещение кромок Наружу Величина смещения - 2.4 мм. Аномалия находится на упругопластическом изгибе: R=748 D, максимальное растяжение на 5.4 час. |  | (c)
52124.582 | 1.563 | 1.54 | -9.887 | -9.91 | -896 | -798 | -799 | 702 | 1540 | 4714 |  | CORR | GENE | 07:10 | 07:26 | 07:26 | 57 | 194 | 10 | EXT | Аномалия находится на упругопластическом изгибе: R=677 D, максимальное растяжение на 5.5 час. | 0.89 | (c)
52145.839 | 0 | 0 | -11.45 | -11.45 | 1946 | -2164 | -1954 | 0 | 0 | 4716 | Смещение кромок | GWAN |  | 04:16 | 05:12 | 05:46 | 0 | 1122 | 15 | EXT | Смещение кромок Наружу Величина смещения - 2.3 мм. Аномалия находится на упругопластическом изгибе: R=609 D, максимальное растяжение на 4.5 час. |  | (c)
52153.544 | 7.705 | 7.466 | -3.745 | -3.984 | 2206 | 2219 | 2226 | 0 | 3627 | 4716 |  | CORR | AXGR | 04:58 | 04:60 | 05:01 | 357 | 39 | 10 | EXT |  | 0.93 | (c)
52154.551 | 8.712 | 8.16 | -2.738 | -3.29 | -2191 | -2175 | -2153 | 40 | 2587 | 4716 |  | CORR | GENE | 05:08 | 05:11 | 05:14 | 703 | 75 | 11 | EXT |  | 0.96 | (c)
52156.216 | 10.377 | 10.317 | -1.073 | -1.133 | 2043 | 2097 | 2080 | 113 | 864 | 4716 |  | CORR | GENE | 04:31 | 04:40 | 04:37 | 269 | 74 | 9 | EXT |  | 0.91 | (c)
52156.666 | 10.827 | 10.306 | -0.623 | -1.144 | -2207 | -2163 | -2165 | 24 | 537 | 4716 |  | CORR | GENE | 05:06 | 05:13 | 05:12 | 607 | 84 | 10 | EXT |  | 0.94 | (c)
52156.861 | 11.022 | 10.888 | -0.428 | -0.562 | 2139 | 2167 | 2165 | 40 | 229 | 4716 |  | CORR | GENE | 04:47 | 04:51 | 04:51 | 333 | 51 | 13 | EXT |  | 0.94 | (c)
52157.528 | 0.239 | 0.008 | -11.311 | -11.542 | -2227 | -2208 | -2209 | 3 | 8 | 4717 |  | CORR | AXGR | 04:43 | 04:47 | 04:46 | 280 | 35 | 11 | EXT |  | 0.92 | (c)
52157.661 | 0.372 | 0.245 | -11.178 | -11.305 | -2140 | -2117 | -2114 | 90 | 245 | 4717 |  | CORR | GENE | 04:57 | 05:01 | 05:02 | 171 | 54 | 14 | EXT |  | 0.91 | (c)
52158.694 | 1.405 | 1.389 | -10.145 | -10.161 | -1364 | -1270 | -1280 | 866 | 1389 | 4717 |  | CORR | CIGR | 07:03 | 07:18 | 07:16 | 33 | 168 | 14 | EXT |  | 0.89 | (c)
52159.36 | 2.071 | 1.365 | -9.479 | -10.185 | -2225 | -2189 | -2183 | 6 | 1365 | 4717 |  | CORR | GENE | 04:44 | 04:50 | 04:51 | 961 | 84 | 12 | EXT |  | 0.97 | (c)
52161.849 | 4.56 | 4.54 | -6.99 | -7.01 | 2119 | -2159 | 2215 | 0 | 4540 | 4717 |  | CORR | CIGR | 04:25 | 04:54 | 04:40 | 31 | 192 | 10 | EXT |  | 0.89 | (c)
52162.604 | 5.315 | 4.885 | -6.235 | -6.665 | 2229 | -2187 | -2193 | 0 | 4885 | 4717 |  | CORR | GENE | 04:43 | 04:50 | 04:49 | 487 | 78 | 15 | EXT |  | 0.97 | (c)
52162.901 | 5.612 | 5.589 | -5.938 | -5.961 | -1289 | -1188 | -1212 | 941 | 5589 | 4717 |  | CORR | CIGR | 07:15 | 07:31 | 07:27 | 30 | 155 | 12 | EXT |  | 0.89 | (c)
52167.228 | 9.939 | 9.523 | -1.611 | -2.027 | 2220 | -2173 | -2175 | 0 | 1159 | 4717 |  | CORR | GENE | 04:41 | 04:52 | 04:52 | 868 | 132 | 10 | EXT |  | 0.96 | (c)
52168.839 | 0 | -0.046 | -11.45 | -11.496 | 1929 | 2074 | 2050 | 60 |  | 4718 | Нарушение формы кольцевого шва | GWAN |  | 02:57 | 03:20 | 03:17 | 0 | 241 |  | EXT | Нарушение формы кольцевого шва |  | (c)
52168.839 | 0 | 0 | -11.45 | -11.45 | -1829 | -1479 | -1590 | 401 | 0 | 4718 | Смещение кромок | GWAN |  | 04:51 | 05:47 | 05:29 | 0 | 478 | 16 | EXT | Смещение кромок Наружу Величина смещения - 2.6 мм. |  | (c)
52168.839 | 0 | 0 | -11.45 | -11.45 | -350 | -180 | -182 | 14 | 0 | 4718 | Смещение кромок | GWAN |  | 08:49 | 09:17 | 09:16 | 0 | 336 | 15 | EXT | Смещение кромок Вовнутрь Величина смещения - 2.4 мм. |  | (c)
52168.876 | 0.037 | 0.005 | -11.413 | -11.445 | -382 | 161 | 115 | 0 | 5 | 4718 |  | CORR | GENE | 08:44 | 10:12 | 10:04 | 99 | 995 | 14 | EXT |  | 0.89 | (c)
52168.879 | 0.04 | 0.012 | -11.41 | -11.438 | 1868 | -2139 | 2172 | 0 | 12 | 4718 |  | CORR | GENE | 02:47 | 04:00 | 03:36 | 65 | 607 | 11 | EXT |  | 0.89 | (c)
52176.443 | 7.604 | 7.58 | -3.846 | -3.87 | -1621 | -1200 | -1356 | 609 | 3767 | 4718 |  | CORR | GENE | 05:24 | 06:32 | 06:07 | 103 | 530 | 12 | EXT |  | 0.89 | (c)
52186.892 | 6.603 | 6.587 | -4.777 | -4.793 | -1481 | -1427 | -1387 | 1293 | 4754 | 4719 |  | CORR | CIGR | 05:05 | 05:14 | 05:21 | 39 | 188 | 12 | EXT | Аномалия находится на отводе. | 0.89 | (c)
52187.184 | 6.895 | 6.862 | -4.485 | -4.518 | -1363 | -1303 | -1323 | 1282 | 4420 | 4719 |  | CORR | GENE | 05:24 | 05:34 | 05:31 | 98 | 81 | 12 | EXT | Аномалия находится на отводе. | 0.89 | (c)
52187.652 | 7.363 | 7.206 | -4.017 | -4.174 | -1432 | -1351 | -1364 | 1295 | 3995 | 4719 |  | CORR | GENE | 05:13 | 05:26 | 05:24 | 179 | 137 | 14 | EXT | Аномалия находится на отводе. | 0.91 | (c)
52191.783 | 0.114 | 0.023 | -11.606 | -11.697 | -2 | 14 | 14 | 0 | 23 | 4720 |  | CORR | AXGR | 04:24 | 04:26 | 04:26 | 193 | 31 | 11 | EXT |  | 0.91 | (c)
52203.389 | 0 | -0.043 | -11.74 | -11.783 | -1424 | -1251 | -1251 | 1078 |  | 4721 | Нарушение формы кольцевого шва | GWAN |  | 02:12 | 02:40 | 02:40 | 0 | 346 |  | EXT | Нарушение формы кольцевого шва Аномалия находится на отводе. |  | (c)
52203.389 | 0 | -0.042 | -11.74 | -11.782 | 731 | 1034 | 970 | 731 |  | 4721 | Нарушение формы кольцевого шва | GWAN |  | 07:59 | 08:48 | 08:38 | 0 | 479 |  | EXT | Нарушение формы кольцевого шва Аномалия находится на отводе. |  | (c)
52215.082 | 11.693 | 11.544 | -0.047 | -0.196 | 298 | 1117 | 810 | 298 | 14 | 4721 |  | CORR | GENE | 06:50 | 09:02 | 08:12 | 182 | 1023 | 11 | EXT | Аномалия находится на отводе. | 0.9 | (c)
52232.752 | 6.433 | 6.378 | -4.937 | -4.992 | 872 | 909 | 913 | 872 | 4879 | 4723 |  | DENT | GENE | 08:10 | 08:16 | 08:17 | 113 | 82 | 0.2 | N/A | Глубина вмятины: 3 мм (0,2%). Линейка: 11 см в (638 см; 08:16 ч:мин) Аномалия находится на отводе. |  | (c)
52234.649 | 8.33 | 8.242 | -3.04 | -3.128 | 400 | 483 | 445 | 400 | 2946 | 4723 |  | CORR | GENE | 06:54 | 07:07 | 07:01 | 182 | 91 | 13 | EXT | Аномалия находится на отводе. | 0.91 | (c)
52236.991 | 10.672 | 10.133 | -0.698 | -1.237 | 1258 | 1289 | 1304 | 1258 | 555 | 4723 |  | CORR | GENE | 09:12 | 09:17 | 09:20 | 682 | 93 | 15 | EXT | Аномалия находится на отводе. | 0.98 | (c)
52237.81 | 0.121 | 0.005 | -11.179 | -11.295 | 793 | 805 | 818 | 793 | 5 | 4724 |  | CORR | GENE | 05:08 | 05:10 | 05:12 | 163 | 51 | 9 | EXT |  | 0.9 | (c)
52245.702 | 8.013 | 7.337 | -3.287 | -3.963 | 657 | 768 | 746 | 657 | 3074 | 4724 |  | GOUG | GENE | 04:46 | 05:04 | 05:01 | 889 | 179 | 7 | EXT | Задир. |  | (c)
52257.853 | 8.864 | 8.831 | -2.226 | -2.259 | -1311 | -1276 | -1280 | 919 | 1967 | 4725 |  | CORR | GENE | 08:27 | 08:33 | 08:32 | 292 | 63 | 11 | EXT | Аномалия находится на отводе. | 0.92 | (c)
52258.39 | 9.401 | 9.38 | -1.689 | -1.71 | -1378 | -1335 | -1327 | 852 | 1669 | 4725 |  | CORR | CIGR | 08:16 | 08:23 | 08:25 | 41 | 103 | 13 | EXT | Аномалия находится на отводе. | 0.89 | (c)
52263.828 | 3.749 | 3.709 | -7.761 | -7.801 | 1720 | 1747 | 1740 | 471 | 3709 | 4726 |  | CORR | AXGR | 05:19 | 05:23 | 05:22 | 206 | 39 | 10 | EXT | Аномалия находится на упругопластическом изгибе: R=510 D, максимальное растяжение на 0.7 час. | 0.91 | (c)
52266.56 | 6.481 | 6.265 | -5.029 | -5.245 | 1637 | 1655 | 1656 | 555 | 4897 | 4726 |  | CORR | AXGR | 05:06 | 05:09 | 05:09 | 348 | 39 | 13 | EXT | Аномалия находится на упругопластическом изгибе: R=452 D, максимальное растяжение на 11.7 час. | 0.94 | (c)
52267.424 | 7.345 | 7.118 | -4.165 | -4.392 | -2186 | -2157 | -2162 | 44 | 3958 | 4726 |  | CORR | GENE | 06:49 | 06:53 | 06:53 | 434 | 48 | 11 | EXT | Аномалия находится на упругопластическом изгибе: R=417 D, максимальное растяжение на 11.6 час. | 0.94 | (c)
52269.651 | 9.572 | 9.419 | -1.938 | -2.091 | 1402 | 1433 | 1431 | 771 | 1484 | 4726 |  | CORR | GENE | 04:28 | 04:33 | 04:33 | 607 | 57 | 10 | EXT | Аномалия находится на упругопластическом изгибе: R=394 D, максимальное растяжение на 11.4 час. | 0.94 | (c)
52270.883 | 10.804 | 10.089 | -0.706 | -1.421 | 1349 | 1381 | 1408 | 763 | 183 | 4726 |  | CORR | GENE | 04:19 | 04:24 | 04:29 | 1238 | 119 | 14 | EXT | Аномалия находится на упругопластическом изгибе: R=412 D, максимальное растяжение на 11.6 час. | 1 | (c)
52271.589 | 0 | -0.055 | -11.63 | -11.685 | 503 | 895 | 974 | 503 |  | 4727 | Нарушение формы кольцевого шва | GWAN |  | 01:31 | 02:35 | 02:48 | 0 | 943 |  | EXT | Нарушение формы кольцевого шва Аномалия находится на отводе. Аномалия находится на упругопластическом изгибе: R=430 D, максимальное растяжение на 11.8 час. |  | (c)
52271.589 | 0 | -0.045 | -11.63 | -11.675 | -1329 | -1122 | -1150 | 970 |  | 4727 | Нарушение формы кольцевого шва | GWAN |  | 08:36 | 09:09 | 09:05 | 0 | 359 |  | EXT | Нарушение формы кольцевого шва Аномалия находится на отводе. Аномалия находится на упругопластическом изгибе: R=430 D, максимальное растяжение на 11.8 час. |  | (c)
52271.706 | 0.117 | 0.05 | -11.513 | -11.58 | 1480 | 1554 | 1548 | 1480 | 50 | 4727 |  | CORR | GENE | 04:09 | 04:21 | 04:20 | 689 | 135 | 14 | EXT | Аномалия находится на отводе. | 0.98 | (c)
52273.242 | 1.653 | 1.169 | -9.977 | -10.461 | 1391 | 1470 | 1449 | 1391 | 1169 | 4727 |  | CORR | GENE | 03:55 | 04:08 | 04:04 | 553 | 117 | 13 | EXT | Аномалия находится на отводе. | 0.96 | (c)
52274.08 | 2.491 | 2.315 | -9.139 | -9.315 | 1583 | 1644 | 1628 | 1583 | 2315 | 4727 |  | CORR | GENE | 04:26 | 04:36 | 04:33 | 355 | 89 | 10 | EXT | Аномалия находится на отводе. | 0.92 | (c)
52275.053 | 3.464 | 3.156 | -8.166 | -8.474 | 1650 | 1695 | 1683 | 1650 | 3156 | 4727 |  | CORR | GENE | 04:37 | 04:44 | 04:42 | 366 | 67 | 11 | EXT | Аномалия находится на отводе. | 0.93 | (c)
52279.311 | 7.722 | 7.71 | -3.908 | -3.92 | 1687 | 1897 | 1827 | 1687 | 3863 | 4727 |  | CORR | GENE | 04:43 | 05:16 | 05:05 | 57 | 280 | 12 | EXT | Аномалия находится на отводе. | 0.89 | (c)
52283.75 | 0.531 | 0.309 | -10.719 | -10.941 | -1141 | -853 | -928 | 715 | 309 | 4728 |  | CORR | GENE | 06:34 | 07:21 | 07:08 | 258 | 425 | 10 | EXT |  | 0.91 | (c)
52284.063 | 0.844 | 0.749 | -10.406 | -10.501 | -1165 | -1061 | -1042 | 920 | 749 | 4728 |  | CORR | GENE | 06:30 | 06:47 | 06:50 | 131 | 245 | 10 | EXT |  | 0.9 | (c)
52285.468 | 2.249 | 2.219 | -9.001 | -9.031 | -2197 | -2163 | -2077 | 1957 | 2219 | 4728 |  | CORR | CIGR | 03:44 | 03:49 | 04:03 | 32 | 240 | 12 | EXT |  | 0.89 | (c)
52302.39 | 7.921 | 7.905 | -3.319 | -3.335 | 2197 | -2172 | -2158 | 0 | 3302 | 4729 |  | CORR | CIGR | 08:34 | 08:49 | 08:51 | 33 | 213 | 10 | EXT |  | 0.89 | (c)
52304.952 | 10.483 | 10.362 | -0.757 | -0.878 | 1208 | 1225 | 1249 | 942 | 330 | 4729 |  | CORR | GENE | 05:55 | 05:57 | 06:01 | 548 | 80 | 11 | EXT |  | 0.95 | (c)
52305.646 | 11.177 | 11.093 | -0.063 | -0.147 | 1277 | 1604 | 1580 | 348 | 40 | 4729 |  | CORR | GENE | 06:06 | 06:59 | 06:55 | 107 | 606 | 10 | EXT |  | 0.89 | (c)
52307.56 | 1.851 | 1.004 | -9.679 | -10.526 | 2093 | 2170 | 2132 | 60 | 1004 | 4730 |  | CORR | GENE | 06:11 | 06:23 | 06:17 | 1190 | 77 | 10 | EXT |  | 0.96 | (c)
52316.24 | 10.531 | 9.886 | -0.999 | -1.644 | 2093 | 2140 | 2137 | 49 | 588 | 4730 |  | CORR | GENE | 06:11 | 06:18 | 06:18 | 1056 | 88 | 11 | EXT |  | 0.97 | (c)
52328.236 | 10.997 | 9.989 | -0.553 | -1.561 | 2221 | -2183 | -2169 | 0 | 235 | 4731 |  | CORR | GENE | 07:13 | 07:22 | 07:25 | 1326 | 142 | 9 | EXT |  | 0.96 | (c)
52328.519 | 11.28 | 11.13 | -0.27 | -0.42 | -1908 | -1880 | -1880 | 323 | 184 | 4731 |  | ARTD | GENE | 08:07 | 08:11 | 08:11 | 236 | 56 |  | EXT | Эквивалент потери металла 11%. |  | (c)
52342.836 | 2.617 | 2.477 | -8.583 | -8.723 | -1938 | -1794 | -1711 | 1484 | 2477 | 4733 |  | GOUG | GENE | 08:32 | 08:55 | 09:08 | 161 | 454 | 7 | EXT | Зона задиров. |  | (c)
52344.9 | 4.681 | 3.123 | -6.519 | -8.077 | 2184 | -2080 | -1970 | 1663 | 3123 | 4733 |  | GOUG | GENE | 07:37 | 08:09 | 08:27 | 2694 | 614 | 7 | EXT | Задир. |  | (c)
52350.789 | 10.57 | 8.731 | -0.63 | -2.469 | 1805 | 1925 | 1900 | 1805 | 236 | 4733 |  | CORR | GENE | 06:36 | 06:55 | 06:51 | 2233 | 190 | 13 | EXT |  | 1 | (b)
52363.073 | 11.654 | 11.551 | -0.076 | -0.179 | 1791 | 2130 | 2080 | 1791 | 22 | 4734 |  | CORR | GENE | 05:01 | 05:56 | 05:47 | 157 | 579 | 10 | EXT |  | 0.9 | (c)
52364.499 | 1.35 | 1.311 | -10.02 | -10.059 | 1226 | 1308 | 1402 | 653 | 1311 | 4735 |  | CORR | GENE | 05:25 | 05:38 | 05:53 | 67 | 351 | 9 | EXT |  | 0.89 | (c)
52367.584 | 4.435 | 4.325 | -6.935 | -7.045 | 2147 | -2226 | -1992 | 0 | 4325 | 4735 |  | CORR | GENE | 07:54 | 08:08 | 08:46 | 138 | 643 | 9 | EXT |  | 0.9 | (c)
52374.5 | 11.351 | 11.297 | -0.019 | -0.073 | 1378 | 1540 | 1585 | 438 | 11 | 4735 |  | CORR | GENE | 05:50 | 06:16 | 06:23 | 62 | 414 | 11 | EXT |  | 0.89 | (c)
52401.146 | 3.817 | 3.805 | -7.113 | -7.125 | -2066 | -2032 | -2038 | 2011 | 3805 | 4738 |  | CORR | CIGR | 06:06 | 06:12 | 06:11 | 25 | 56 | 10 | EXT | Аномалия находится на упругопластическом изгибе: R=415 D, максимальное растяжение на 6.1 час. | 0.89 | (c)
52401.325 | 3.996 | 3.983 | -6.934 | -6.947 | 2180 | -2205 | -2226 | 2171 | 3983 | 4738 |  | CORR | CIGR | 05:32 | 05:44 | 05:40 | 40 | 110 | 13 | EXT | Аномалия находится на упругопластическом изгибе: R=419 D, максимальное растяжение на 6.1 час. | 0.89 | (c)
52417.198 | 8.939 | 8.926 | -1.571 | -1.584 | 1114 | 1176 | 1158 | 1114 | 1563 | 4739 |  | GOUG | CIGR | 04:60 | 05:10 | 05:07 | 21 | 89 | 8 | EXT | Задир. Аномалия находится на упругопластическом изгибе: R=673 D, максимальное растяжение на 6 час. |  | (b)
52417.201 | 8.942 | 8.928 | -1.568 | -1.582 | 1139 | 1155 | 1161 | 1139 | 1553 | 4739 |  | DENT | PITT | 05:04 | 05:06 | 05:07 | 29 | 45 | 0.4 | N/A | Глубина вмятины: 5 мм (0,4%). Линейка: 3 см в (893 см; 05:06 ч:мин) Аномалия находится вблизи дефекта потери металла. Аномалия находится на упругопластическом изгибе. |  | (b)
52420.294 | 1.525 | 1.426 | -10.135 | -10.234 | 1973 | 2115 | 2154 | 1973 | 1426 | 4740 |  | CORR | GENE | 04:32 | 04:55 | 05:02 | 195 | 363 | 13 | EXT | Аномалия находится на упругопластическом изгибе: R=887 D, максимальное растяжение на 6.2 час. | 0.91 | (c)
52420.983 | 2.214 | 2.2 | -9.446 | -9.46 | 2186 | -2157 | -2193 | 2111 | 2200 | 4740 |  | CORR | CIGR | 05:07 | 05:26 | 05:20 | 28 | 164 | 12 | EXT | Аномалия находится на упругопластическом изгибе: R=945 D, максимальное растяжение на 6.1 час. | 0.89 | (c)
52421.612 | 2.843 | 2.826 | -8.817 | -8.834 | 2100 | 2185 | 2178 | 2100 | 2826 | 4740 |  | CORR | CIGR | 04:53 | 05:07 | 05:05 | 30 | 156 | 13 | EXT |  | 0.89 | (c)
52426.876 | 8.107 | 7.727 | -3.553 | -3.933 | 1593 | 1971 | 1867 | 1593 | 3339 | 4740 |  | CORR | GENE | 03:31 | 04:32 | 04:15 | 594 | 547 | 10 | EXT |  | 0.94 | (c)
52433.843 | 3.414 | 3.407 | -8.006 | -8.013 | -1813 | -1748 | -1756 | 417 | 3407 | 4741 |  | CORR | CIGR | 07:11 | 07:21 | 07:20 | 25 | 115 | 10 | EXT |  | 0.89 | (c)
52438.188 | 7.759 | 7.618 | -3.661 | -3.802 | -1977 | -1848 | -1902 | 253 | 3622 | 4741 |  | CORR | GENE | 06:44 | 07:05 | 06:56 | 180 | 151 | 13 | EXT |  | 0.91 | (c)
52438.821 | 8.392 | 7.853 | -3.028 | -3.567 | -1899 | -1789 | -1786 | 332 | 2714 | 4741 |  | CORR | GENE | 06:57 | 07:15 | 07:15 | 853 | 225 | 12 | EXT |  | 0.97 | (c)
52440.871 | 10.442 | 10.429 | -0.978 | -0.991 | 2115 | 2144 | 2159 | 27 | 963 | 4741 |  | CORR | CIGR | 05:45 | 05:49 | 05:52 | 28 | 89 | 10 | EXT |  | 0.89 | (c)
52443.893 | 2.044 | 2.024 | -9.346 | -9.366 | 2150 | -2144 | -2116 | 0 | 2024 | 4742 |  | CORR | GENE | 06:38 | 07:05 | 07:09 | 59 | 391 | 13 | EXT |  | 0.89 | (c)
52444.294 | 2.445 | 2.321 | -8.945 | -9.069 | 2056 | 2122 | 2102 | 82 | 2321 | 4742 |  | CORR | GENE | 06:23 | 06:33 | 06:30 | 599 | 93 | 10 | EXT |  | 0.94 | (c)
52445.324 | 3.475 | 3.372 | -7.915 | -8.018 | -2198 | -2191 | -2162 | 32 | 3372 | 4742 |  | CORR | GENE | 06:56 | 06:57 | 07:02 | 214 | 74 | 10 | EXT |  | 0.91 | (c)
52446.49 | 4.641 | 4.621 | -6.749 | -6.769 | 2159 | -2202 | -2223 | 0 | 4621 | 4742 |  | CORR | CIGR | 06:39 | 06:55 | 06:52 | 27 | 158 | 11 | EXT |  | 0.89 | (c)
52446.932 | 5.083 | 5.061 | -6.307 | -6.329 | 2175 | -2203 | -2206 | 0 | 5061 | 4742 |  | CORR | CIGR | 06:42 | 06:55 | 06:55 | 27 | 161 | 13 | EXT |  | 0.89 | (c)
52447.245 | 5.396 | 5.359 | -5.994 | -6.031 | 1217 | 1427 | 1358 | 731 | 5359 | 4742 |  | CORR | GENE | 04:07 | 04:41 | 04:30 | 53 | 283 | 10 | EXT |  | 0.89 | (c)
52447.376 | 5.527 | 5.454 | -5.863 | -5.936 | 1303 | 1412 | 1474 | 586 | 5454 | 4742 |  | CORR | GENE | 04:21 | 04:39 | 04:49 | 78 | 342 | 15 | EXT |  | 0.89 | (c)
52449.203 | 7.354 | 7.321 | -4.036 | -4.069 | -2188 | -2167 | -2164 | 43 | 4009 | 4742 |  | DENT | GENE | 06:58 | 07:01 | 07:01 | 60 | 48 | 0.4 | N/A | Глубина вмятины: 6 мм (0,4%). Линейка: 6 см в (732 см; 07:01 ч:мин) Аномалия находится вблизи продольного шва. |  | (c)
52449.638 | 7.789 | 7.745 | -3.601 | -3.645 | 2185 | -2163 | -2174 | 0 | 3592 | 4742 |  | CORR | GENE | 06:43 | 07:02 | 06:60 | 53 | 204 | 11 | EXT |  | 0.89 | (c)
52450.962 | 9.113 | 8.648 | -2.277 | -2.742 | -2220 | -2206 | -2186 | 11 | 2114 | 4742 |  | CORR | GENE | 06:52 | 06:55 | 06:58 | 628 | 67 | 10 | EXT |  | 0.95 | (c)
52451.221 | 9.372 | 9.348 | -2.018 | -2.042 | 2118 | -2077 | -2175 | 0 | 1996 | 4742 |  | CORR | CIGR | 06:33 | 07:15 | 06:60 | 46 | 336 | 10 | EXT |  | 0.89 | (c)
52452.085 | 10.236 | 10.19 | -1.154 | -1.2 | 1759 | 2005 | 1978 | 34 | 1108 | 4742 |  | CORR | GENE | 05:35 | 06:14 | 06:10 | 92 | 437 | 9 | EXT |  | 0.89 | (c)
52454.491 | 1.252 | 1.227 | -10.118 | -10.143 | -1405 | -1326 | -1323 | 826 | 1227 | 4743 |  | CORR | CIGR | 06:24 | 06:37 | 06:37 | 38 | 163 | 10 | EXT |  | 0.89 | (c)
52454.542 | 1.303 | 1.24 | -10.067 | -10.13 | -1861 | -1738 | -1721 | 370 | 1240 | 4743 |  | CORR | GENE | 05:11 | 05:30 | 05:33 | 63 | 280 | 11 | EXT |  | 0.89 | (c)
52457.287 | 4.048 | 3.982 | -7.322 | -7.388 | -2009 | -1320 | -1580 | 222 | 3982 | 4743 |  | CORR | GENE | 04:47 | 06:38 | 05:56 | 192 | 857 | 11 | EXT |  | 0.91 | (c)
52458.488 | 5.249 | 5.231 | -6.121 | -6.139 | -1615 | -1442 | -1500 | 616 | 5231 | 4743 |  | CORR | CIGR | 05:50 | 06:18 | 06:09 | 22 | 229 | 11 | EXT |  | 0.89 | (c)
52459.086 | 5.847 | 5.826 | -5.523 | -5.544 | -1954 | -1797 | -1828 | 277 | 5513 | 4743 |  | CORR | CIGR | 04:56 | 05:21 | 05:16 | 31 | 251 | 12 | EXT |  | 0.89 | (c)
52459.733 | 6.494 | 6.478 | -4.876 | -4.892 | -1699 | -1683 | -1681 | 532 | 4862 | 4743 |  | CORR | PITT | 05:37 | 05:39 | 05:40 | 30 | 36 | 16 | EXT |  | 0.89 | (c)
52460.148 | 6.909 | 6.869 | -4.461 | -4.501 | 1654 | 2005 | 1946 | 0 | 4406 | 4743 |  | CORR | GENE | 02:38 | 03:34 | 03:25 | 95 | 583 | 11 | EXT |  | 0.89 | (c)
52461.123 | 7.884 | 7.577 | -3.486 | -3.793 | -2138 | -2108 | -2096 | 93 | 3438 | 4743 |  | CORR | GENE | 04:26 | 04:31 | 04:33 | 355 | 84 | 9 | EXT |  | 0.92 | (c)
52461.864 | 8.625 | 8.604 | -2.745 | -2.766 | 1725 | 2004 | 1915 | 125 | 2697 | 4743 |  | CORR | GENE | 02:49 | 03:34 | 03:20 | 69 | 380 | 11 | EXT |  | 0.89 | (c)
52462.67 | 9.431 | 9.403 | -1.939 | -1.967 | -2178 | -2169 | -2168 | 52 | 1895 | 4743 |  | CORR | AXGR | 04:19 | 04:21 | 04:21 | 72 | 21 | 11 | EXT |  | 0.89 | (c)
52463.383 | 10.144 | 10.125 | -1.226 | -1.245 | 2214 | -2182 | -2186 | 0 | 1205 | 4743 |  | CORR | CIGR | 04:08 | 04:19 | 04:18 | 40 | 122 | 13 | EXT |  | 0.89 | (c)
52463.518 | 10.279 | 10.258 | -1.091 | -1.112 | 2182 | -2183 | -2196 | 0 | 1084 | 4743 |  | CORR | CIGR | 04:03 | 04:18 | 04:16 | 28 | 166 | 13 | EXT |  | 0.89 | (c)
52464.926 | 0.317 | 0.261 | -10.963 | -11.019 | 1210 | 1382 | 1445 | 551 | 261 | 4744 |  | CORR | GENE | 03:07 | 03:34 | 03:44 | 84 | 469 | 12 | EXT |  | 0.89 | (c)
52485.806 | 9.917 | 9.807 | -0.903 | -1.013 | 1568 | 1649 | 1638 | 524 | 888 | 4745 |  | CORR | GENE | 06:41 | 06:54 | 06:52 | 125 | 138 | 9 | EXT |  | 0.89 | (c)
52486.547 | 10.658 | 10.401 | -0.162 | -0.419 | 990 | 1017 | 1083 | 990 | 31 | 4745 |  | CORR | GENE | 05:08 | 05:12 | 05:23 | 388 | 186 | 10 | EXT |  | 0.93 | (c)
52486.643 | 10.754 | 10.349 | -0.066 | -0.471 | 1746 | 1769 | 1783 | 411 | 38 | 4745 |  | CORR | GENE | 07:10 | 07:14 | 07:16 | 433 | 73 | 15 | EXT |  | 0.96 | (c)
52515.032 | 6.573 | 6.542 | -4.677 | -4.708 | 1207 | 1217 | 1217 | 1003 | 4642 | 4748 |  | CORR | AXGR | 06:12 | 06:13 | 06:13 | 66 | 20 | 12 | EXT |  | 0.89 | (c)
52518.98 | 10.521 | 10.51 | -0.729 | -0.74 | 956 | 1040 | 1019 | 956 | 715 | 4748 |  | CORR | CIGR | 05:31 | 05:45 | 05:41 | 25 | 126 | 12 | EXT |  | 0.89 | (c)
52519.344 | 10.885 | 10.81 | -0.365 | -0.44 | 857 | 1114 | 1014 | 857 | 303 | 4748 |  | CORR | GENE | 05:15 | 05:57 | 05:41 | 137 | 314 | 10 | EXT |  | 0.9 | (c)
52522.083 | 2.374 | 2.129 | -7.986 | -8.231 | 1263 | 1313 | 1314 | 865 | 2129 | 4749 |  | CORR | GENE | 05:45 | 05:53 | 05:53 | 289 | 103 | 9 | EXT |  | 0.91 | (c)
52528.468 | 8.759 | 8.739 | -1.601 | -1.621 | 1682 | 1749 | 1774 | 365 | 1587 | 4749 |  | CORR | CIGR | 06:53 | 07:04 | 07:08 | 34 | 184 | 10 | EXT |  | 0.89 | (c)
52541.534 | 11.465 | 10.855 | -0.035 | -0.645 | 1663 | 1697 | 1688 | 518 | 1 | 4750 |  | CORR | GENE | 04:47 | 04:52 | 04:51 | 644 | 49 | 10 | EXT |  | 0.95 | (c)
52558.66 | 5.431 | 5.064 | -5.119 | -5.486 | 2186 | -2223 | 2225 | 0 | 4884 | 4752 |  | CORR | GENE | 07:59 | 08:07 | 08:05 | 602 | 77 | 11 | EXT |  | 0.95 | (c)
52564.619 | 0.84 | 0.828 | -10.6 | -10.612 | 2095 | 2186 | 2172 | 0 | 828 | 4753 |  | CORR | CIGR | 05:54 | 06:09 | 06:06 | 39 | 152 | 10 | EXT |  | 0.89 | (c)
52617.445 | 8.656 | 8.075 | -2.604 | -3.185 | 1586 | 1684 | 1661 | 495 | 2348 | 4757 |  | CORR | GENE | 06:54 | 07:10 | 07:06 | 837 | 150 | 9 | EXT | Аномалия находится на отводе. | 0.95 | (c)
52621.68 | 1.631 | 1.617 | -9.789 | -9.803 | -1877 | -1858 | -1856 | 354 | 1617 | 4758 |  | ARTD | PITT | 08:49 | 08:52 | 08:52 | 30 | 43 |  | EXT | Эквивалент потери металла 17%. |  | (c)
52692.842 | 5.003 | 4.982 | -6.397 | -6.418 | -992 | -880 | -896 | 801 | 4982 | 4764 |  | CORR | CIGR | 05:08 | 05:26 | 05:24 | 35 | 191 | 11 | EXT |  | 0.89 | (c)
52722.499 | 0.29 | 0.097 | -10.36 | -10.553 | 1578 | 1608 | 1637 | 1578 | 97 | 4767 |  | CORR | GENE | 03:42 | 03:47 | 03:51 | 352 | 117 | 11 | EXT | Аномалия находится на упругопластическом изгибе: R=590 D, максимальное растяжение на 7 час. | 0.93 | (c)
52726.02 | 3.811 | 3.798 | -6.839 | -6.852 | 1597 | 1651 | 1692 | 1597 | 3798 | 4767 |  | CORR | CIGR | 03:45 | 03:54 | 04:00 | 30 | 190 | 15 | EXT | Аномалия находится на упругопластическом изгибе: R=536 D, максимальное растяжение на 7 час. | 0.89 | (c)
52726.145 | 3.936 | 3.914 | -6.714 | -6.736 | -1917 | -1809 | -1832 | 1747 | 3914 | 4767 |  | CORR | CIGR | 06:18 | 06:35 | 06:32 | 33 | 170 | 11 | EXT | Аномалия находится на упругопластическом изгибе: R=537 D, максимальное растяжение на 7 час. | 0.89 | (c)
52726.182 | 3.973 | 3.845 | -6.677 | -6.805 | 1628 | 1928 | 1970 | 1628 | 3845 | 4767 |  | CORR | GENE | 03:50 | 04:38 | 04:45 | 315 | 684 | 11 | EXT | Аномалия находится на упругопластическом изгибе: R=537 D, максимальное растяжение на 7 час. | 0.92 | (c)
52727.628 | 5.419 | 4.223 | -5.231 | -6.427 | 2030 | -2174 | 2224 | 2030 | 4223 | 4767 |  | CORR | GENE | 04:55 | 05:36 | 05:26 | 1391 | 388 | 10 | EXT | Аномалия находится на упругопластическом изгибе: R=524 D, максимальное растяжение на 6.9 час. | 0.97 | (c)
52727.888 | 5.679 | 5.659 | -4.971 | -4.991 | 1996 | 2089 | 2085 | 1996 | 4948 | 4767 |  | CORR | CIGR | 04:49 | 05:04 | 05:04 | 43 | 178 | 13 | EXT | Аномалия находится на упругопластическом изгибе: R=521 D, максимальное растяжение на 6.9 час. | 0.89 | (c)
52728.847 | 6.638 | 6.625 | -4.012 | -4.025 | 2154 | -2067 | -2156 | 2005 | 3932 | 4767 |  | CORR | GENE | 05:15 | 05:54 | 05:39 | 93 | 302 | 9 | EXT | Аномалия находится на упругопластическом изгибе: R=514 D, максимальное растяжение на 6.9 час. | 0.89 | (c)
52729.205 | 6.996 | 6.962 | -3.654 | -3.688 | 1940 | 2086 | 2169 | 1940 | 3612 | 4767 |  | CORR | GENE | 04:40 | 05:04 | 05:17 | 76 | 457 | 9 | EXT | Аномалия находится на упругопластическом изгибе: R=512 D, максимальное растяжение на 6.9 час. | 0.89 | (c)
52734.449 | 1.59 | 1.55 | -9.98 | -10.02 | -1904 | -1858 | -1865 | 1827 | 1550 | 4768 |  | DENT | GENE | 08:20 | 08:28 | 08:27 | 73 | 77 | 0.4 | N/A | Глубина вмятины: 5 мм (0,4%). Линейка: 7 см в (155 см; 08:28 ч:мин) Аномалия находится на упругопластическом изгибе. |  | (c)
52738.254 | 5.395 | 5.382 | -6.175 | -6.188 | 1217 | 1310 | 1291 | 1217 | 5382 | 4768 |  | CORR | CIGR | 04:44 | 04:59 | 04:56 | 22 | 148 | 11 | EXT | Аномалия находится на упругопластическом изгибе: R=390 D, максимальное растяжение на 6.3 час. | 0.89 | (c)
52751.334 | 6.905 | 6.887 | -4.845 | -4.863 | 564 | 584 | 582 | 564 | 4830 | 4769 |  | DENT | PITT | 02:41 | 02:45 | 02:44 | 33 | 36 | 0.2 | N/A | Глубина вмятины: 3 мм (0,2%). Линейка: 3 см в (689 см; 02:45 ч:мин) |  | (c)
52755.411 | 10.982 | 10.944 | -0.768 | -0.806 | 1254 | 1376 | 1366 | 1254 | 552 | 4769 |  | CORR | GENE | 04:33 | 04:53 | 04:51 | 254 | 224 | 11 | EXT |  | 0.92 | (c)
52755.95 | 11.521 | 11.5 | -0.229 | -0.25 | 1268 | 1371 | 1341 | 1268 | 217 | 4769 |  | CORR | CIGR | 04:35 | 04:52 | 04:47 | 33 | 145 | 14 | EXT |  | 0.89 | (c)
52756.122 | 11.693 | 11.64 | -0.057 | -0.11 | 1238 | 1401 | 1406 | 1238 | 50 | 4769 |  | CORR | GENE | 04:30 | 04:57 | 04:57 | 60 | 336 | 10 | EXT |  | 0.89 | (c)
52756.132 | 11.703 | 11.681 | -0.047 | -0.069 | 2113 | -2095 | -2201 | 2054 | 38 | 4769 |  | CORR | CIGR | 06:52 | 07:32 | 07:15 | 31 | 294 | 14 | EXT |  | 0.89 | (c)
52757.428 | 1.249 | 0.661 | -9.041 | -9.629 | -952 | -898 | -882 | 811 | 661 | 4770 |  | CORR | GENE | 04:47 | 04:56 | 04:58 | 937 | 140 | 12 | EXT |  | 0.97 | (c)
52759.676 | 3.497 | 3.44 | -6.793 | -6.85 | 1868 | 1911 | 1923 | 1868 | 3440 | 4770 |  | DENT | GENE | 00:22 | 00:29 | 00:31 | 99 | 110 | 0.5 | N/A | Глубина вмятины: 7 мм (0,5%). Линейка: 10 см в (344 см; 00:29 ч:мин) |  | (c)
52766.45 | 10.271 | 10.072 | -0.019 | -0.218 | -970 | -504 | -568 | 166 | 11 | 4770 |  | CORR | GENE | 04:44 | 05:59 | 05:49 | 207 | 804 | 10 | EXT |  | 0.91 | (c)
52772.522 | 6.053 | 6.036 | -4.497 | -4.514 | 2152 | -2131 | -2124 | 1940 | 4464 | 4771 |  | CORR | GENE | 05:33 | 06:02 | 06:03 | 50 | 369 | 10 | EXT |  | 0.89 | (c)
52776.746 | 10.277 | 10.209 | -0.273 | -0.341 | -1818 | -1776 | -1784 | 1751 | 54 | 4771 |  | CORR | GENE | 06:52 | 06:59 | 06:58 | 287 | 66 | 12 | EXT |  | 0.92 | (c)
52777.172 | 0.153 | 0.043 | -10.337 | -10.447 | 33 | 97 | 81 | 33 | 43 | 4772 |  | CORR | GENE | 06:41 | 06:52 | 06:49 | 424 | 95 | 10 | EXT |  | 0.93 | (c)
52789.479 | 1.97 | 1.554 | -9.58 | -9.996 | 2156 | 2179 | 2196 | 0 | 1554 | 4773 |  | CORR | GENE | 03:29 | 03:33 | 03:36 | 728 | 80 | 10 | EXT |  | 0.95 | (c)
52798.911 | 11.402 | 11.33 | -0.148 | -0.22 | -1777 | -1617 | -1515 | 453 | 99 | 4773 |  | CORR | GENE | 04:54 | 05:20 | 05:37 | 121 | 524 | 12 | EXT |  | 0.9 | (c)
52808.214 | 9.155 | 9.116 | -2.205 | -2.244 | -1383 | -1334 | -1351 | 847 | 1957 | 4774 |  | CORR | GENE | 07:19 | 07:27 | 07:24 | 287 | 66 | 10 | EXT | Аномалия находится на упругопластическом изгибе: R=372 D, максимальное растяжение на 0.7 час. | 0.92 | (c)
52810.419 | 0 | 0 | -10.71 | -10.71 | 2192 | -695 | -1070 | 0 | 0 | 4775 | Смещение кромок | GWAN |  | 07:50 | 00:04 | 11:03 | 0 | 2399 | 18 | EXT | Смещение кромок Вовнутрь Величина смещения - 2.8 мм. Аномалия находится на упругопластическом изгибе: R=409 D, максимальное растяжение на 0.8 час. |  | (c)
52810.419 | 0 | 0 | -10.71 | -10.71 | 266 | 1667 | 1088 | 266 | 0 | 4775 | Смещение кромок | GWAN |  | 02:39 | 06:25 | 04:52 | 0 | 1644 | 17 | EXT | Смещение кромок Наружу Величина смещения - 2.6 мм. Аномалия находится на упругопластическом изгибе: R=409 D, максимальное растяжение на 0.8 час. |  | (c)
52816.604 | 6.185 | 5.693 | -4.525 | -5.017 | 2227 | -2205 | -2202 | 0 | 4242 | 4775 |  | CORR | GENE | 07:56 | 08:00 | 08:01 | 775 | 64 | 13 | EXT |  | 0.97 | (c)
52820.771 | 10.352 | 10.297 | -0.358 | -0.413 | 1726 | 1830 | 1913 | 130 | 332 | 4775 |  | CORR | GENE | 06:35 | 06:51 | 07:05 | 81 | 375 | 10 | EXT |  | 0.89 | (c)
52820.822 | 10.403 | 10.343 | -0.307 | -0.367 | 694 | 901 | 942 | 694 | 291 | 4775 |  | CORR | GENE | 03:48 | 04:22 | 04:28 | 76 | 497 | 10 | EXT |  | 0.89 | (c)
52823.173 | 2.044 | 2.034 | -9.406 | -9.416 | -1844 | -1799 | -1794 | 387 | 2034 | 4776 |  | CORR | CIGR | 04:11 | 04:18 | 04:19 | 28 | 101 | 13 | EXT |  | 0.89 | (c)
52825.752 | 4.623 | 4.435 | -6.827 | -7.015 | -2161 | -1910 | -1790 | 70 | 4435 | 4776 |  | CORR | GENE | 03:20 | 04:00 | 04:20 | 601 | 741 | 10 | EXT |  | 0.94 | (c)
52826.023 | 4.894 | 4.56 | -6.556 | -6.89 | -1216 | -867 | -790 | 364 | 4560 | 4776 |  | CORR | GENE | 05:52 | 06:49 | 07:01 | 472 | 853 | 9 | EXT |  | 0.93 | (c)
52826.787 | 5.658 | 5.633 | -5.792 | -5.817 | -966 | -818 | -831 | 696 | 5633 | 4776 |  | CORR | GENE | 06:33 | 06:57 | 06:54 | 48 | 270 | 10 | EXT |  | 0.89 | (c)
52828.129 | 7 | 6.976 | -4.45 | -4.474 | -1145 | -1096 | -1067 | 989 | 4437 | 4776 |  | CORR | CIGR | 06:04 | 06:12 | 06:16 | 37 | 156 | 12 | EXT |  | 0.89 | (c)
52833.493 | 0.914 | 0.742 | -10.736 | -10.908 | 992 | 1048 | 1068 | 992 | 742 | 4777 |  | CORR | GENE | 04:59 | 05:08 | 05:11 | 483 | 153 | 9 | EXT |  | 0.93 | (c)
52833.676 | 1.097 | 1.052 | -10.553 | -10.598 | 608 | 835 | 776 | 608 | 1052 | 4777 |  | CORR | GENE | 03:57 | 04:33 | 04:24 | 190 | 336 | 13 | EXT |  | 0.91 | (c)
52834.269 | 1.69 | 1.532 | -9.96 | -10.118 | 646 | 658 | 660 | 646 | 1532 | 4777 |  | CORR | AXGR | 04:03 | 04:05 | 04:05 | 226 | 28 | 9 | EXT |  | 0.91 | (c)
52855.071 | 10.842 | 10.805 | -0.068 | -0.105 | 507 | 597 | 672 | 507 | 33 | 4778 |  | CORR | GENE | 06:51 | 07:05 | 07:17 | 72 | 330 | 12 | EXT |  | 0.89 | (c)
52857.28 | 2.141 | 2.108 | -9.379 | -9.412 | -2030 | -1933 | -1844 | 200 | 2108 | 4779 |  | CORR | GENE | 03:39 | 03:55 | 04:09 | 51 | 373 | 13 | EXT | Аномалия находится на отводе. | 0.89 | (c)
52862.757 | 7.618 | 7.535 | -3.902 | -3.985 | -2001 | -1933 | -1683 | 229 | 3873 | 4779 |  | CORR | GENE | 03:44 | 03:55 | 04:35 | 112 | 637 | 10 | EXT | Аномалия находится на отводе. | 0.89 | (c)
52863.505 | 8.366 | 8.357 | -3.154 | -3.163 | -1979 | -1669 | -1737 | 251 | 3087 | 4779 |  | CORR | GENE | 03:47 | 04:37 | 04:26 | 76 | 485 | 11 | EXT | Аномалия находится на отводе. | 0.89 | (c)
52863.902 | 8.763 | 8.681 | -2.757 | -2.839 | 2229 | -1743 | -1746 | 0 | 2677 | 4779 |  | CORR | GENE | 03:06 | 04:25 | 04:25 | 162 | 973 | 11 | EXT | Аномалия находится на отводе. | 0.9 | (c)
52864.22 | 9.081 | 8.899 | -2.439 | -2.621 | -2221 | -1300 | -1312 | 10 | 2203 | 4779 |  | CORR | GENE | 03:08 | 05:37 | 05:35 | 418 | 1819 | 10 | EXT | Аномалия находится на отводе. | 0.93 | (c)
52864.7 | 9.561 | 9.46 | -1.959 | -2.06 | 2166 | -2069 | -1825 | 0 | 1899 | 4779 |  | CORR | GENE | 02:56 | 03:33 | 04:12 | 161 | 940 | 12 | EXT | Аномалия находится на отводе. | 0.9 | (c)
52865.02 | 9.881 | 9.861 | -1.639 | -1.659 | -2051 | -1564 | -1758 | 180 | 1548 | 4779 |  | CORR | GENE | 03:36 | 04:54 | 04:23 | 111 | 585 | 13 | EXT | Аномалия находится на отводе. | 0.9 | (c)
52865.117 | 9.978 | 9.675 | -1.542 | -1.845 | -1351 | -932 | -899 | 447 | 1493 | 4779 |  | CORR | GENE | 05:29 | 06:36 | 06:41 | 352 | 904 | 9 | EXT | Аномалия находится на отводе. | 0.92 | (c)
52865.19 | 10.051 | 9.944 | -1.469 | -1.576 | 2155 | 2164 | 2187 | 12 | 1150 | 4779 |  | CORR | GENE | 02:54 | 02:56 | 02:59 | 426 | 64 | 12 | EXT | Аномалия находится на отводе. | 0.94 | (c)
52865.192 | 10.053 | 10.048 | -1.467 | -1.472 | -506 | -303 | -382 | 258 | 1444 | 4779 |  | CORR | CIGR | 07:45 | 08:18 | 08:05 | 28 | 248 | 10 | EXT | Аномалия находится на отводе. | 0.89 | (c)
52865.336 | 10.197 | 10.124 | -1.323 | -1.396 | -974 | -938 | -944 | 913 | 1184 | 4779 |  | CORR | GENE | 06:29 | 06:35 | 06:34 | 212 | 61 | 11 | EXT | Аномалия находится на отводе. | 0.91 | (c)
52865.578 | 10.439 | 10.419 | -1.081 | -1.101 | -887 | -349 | -570 | 253 | 986 | 4779 |  | CORR | GENE | 06:43 | 08:10 | 07:34 | 115 | 634 | 12 | EXT | Аномалия находится на отводе. | 0.9 | (c)
52865.845 | 10.706 | 10.647 | -0.814 | -0.873 | -2035 | -1793 | -1747 | 195 | 780 | 4779 |  | CORR | GENE | 03:38 | 04:17 | 04:25 | 93 | 576 | 13 | EXT | Аномалия находится на отводе. | 0.89 | (c)
52865.967 | 10.828 | 10.711 | -0.692 | -0.809 | -745 | -449 | -570 | 394 | 676 | 4779 |  | CORR | GENE | 07:06 | 07:54 | 07:35 | 133 | 351 | 11 | EXT | Аномалия находится на отводе. | 0.9 | (c)
52866.097 | 10.958 | 10.245 | -0.562 | -1.275 | -182 | -156 | -156 | 129 | 170 | 4779 |  | CORR | GENE | 08:37 | 08:41 | 08:41 | 1105 | 53 | 10 | EXT | Аномалия находится на отводе. | 0.96 | (c)
52866.136 | 10.997 | 10.901 | -0.523 | -0.619 | 2175 | 2186 | 2187 | 32 | 442 | 4779 |  | CORR | AXGR | 02:57 | 02:59 | 02:59 | 177 | 24 | 14 | EXT | Аномалия находится на отводе. | 0.91 | (c)
52866.227 | 11.088 | 11.059 | -0.432 | -0.461 | -1880 | -1743 | -1738 | 350 | 401 | 4779 |  | CORR | GENE | 04:03 | 04:25 | 04:26 | 60 | 285 | 12 | EXT | Аномалия находится на отводе. | 0.89 | (c)
52869.907 | 3.248 | 2.32 | -8.202 | -9.13 | 694 | 864 | 830 | 694 | 2320 | 4780 |  | CORR | GENE | 04:01 | 04:29 | 04:23 | 2314 | 273 | 14 | EXT |  | 1.01 | (b)
52870.509 | 3.85 | 3.627 | -7.6 | -7.823 | -2214 | -2197 | -2194 | 16 | 3627 | 4780 |  | CORR | AXGR | 08:12 | 08:15 | 08:15 | 419 | 40 | 10 | EXT |  | 0.93 | (c)
52880.315 | 2.206 | 2.161 | -9.244 | -9.289 | -2073 | -2013 | -1934 | 157 | 2161 | 4781 |  | CORR | GENE | 03:26 | 03:36 | 03:49 | 65 | 279 | 10 | EXT | Аномалия находится на отводе. | 0.89 | (c)
52889.148 | 11.039 | 11.01 | -0.411 | -0.44 | -896 | -783 | -817 | 738 | 393 | 4781 |  | CORR | CIGR | 06:36 | 06:55 | 06:49 | 47 | 159 | 9 | EXT | Аномалия находится на отводе. | 0.89 | (c)
52897.079 | 7.52 | 7.506 | -3.92 | -3.934 | 1715 | 1731 | 1732 | 482 | 3907 | 4782 | Металлургический дефект | MIAN | PITT | 03:36 | 03:39 | 03:39 | 27 | 34 |  | INT | Металлургический дефект Эквивалент потери металла 7%. |  | (c)
52915.579 | 3.23 | 3.219 | -8.3 | -8.311 | -526 | -475 | -485 | 445 | 3219 | 4784 |  | CORR | CIGR | 07:49 | 07:57 | 07:55 | 25 | 82 | 11 | EXT | Аномалия находится на отводе. | 0.89 | (c)
52916.312 | 3.963 | 3.923 | -7.567 | -7.607 | -683 | -511 | -531 | 379 | 3923 | 4784 |  | CORR | GENE | 07:23 | 07:51 | 07:48 | 82 | 304 | 9 | EXT | Аномалия находится на отводе. | 0.89 | (c)
52916.697 | 4.348 | 4.317 | -7.182 | -7.213 | -684 | -643 | -564 | 443 | 4317 | 4784 |  | CORR | CIGR | 07:23 | 07:30 | 07:43 | 43 | 242 | 10 | EXT | Аномалия находится на отводе. | 0.89 | (c)
52918.843 | 6.494 | 6.476 | -5.036 | -5.054 | -701 | -525 | -574 | 447 | 4998 | 4784 |  | CORR | GENE | 07:21 | 07:49 | 07:41 | 56 | 253 | 12 | EXT | Аномалия находится на отводе. | 0.89 | (c)
52934.879 | 0 | -0.055 | -11.2 | -11.255 | -1862 | -1332 | -1101 | 340 |  | 4786 | Нарушение формы кольцевого шва | GWAN |  | 04:19 | 05:44 | 06:21 | 0 | 1522 |  | INT | Нарушение формы кольцевого шва Аномалия находится на отводе. |  | (c)
52938.716 | 3.837 | 3.821 | -7.363 | -7.379 | -2008 | -1944 | -1955 | 1903 | 3821 | 4786 |  | CORR | CIGR | 03:55 | 04:05 | 04:04 | 35 | 106 | 11 | EXT | Аномалия находится на отводе. | 0.89 | (c)
52940.273 | 5.394 | 5.269 | -5.806 | -5.931 | -1813 | -1793 | -1794 | 1774 | 5269 | 4786 |  | CORR | AXGR | 04:26 | 04:30 | 04:30 | 197 | 39 | 9 | EXT | Аномалия находится на отводе. | 0.9 | (c)
52940.372 | 5.493 | 5.465 | -5.707 | -5.735 | -2154 | -1934 | -1983 | 1812 | 5465 | 4786 |  | CORR | CIGR | 03:31 | 04:07 | 03:59 | 37 | 342 | 13 | EXT | Аномалия находится на отводе. | 0.89 | (c)
52941.748 | 6.869 | 6.856 | -4.331 | -4.344 | -1852 | -1732 | -1714 | 1576 | 4311 | 4786 |  | CORR | CIGR | 04:20 | 04:40 | 04:42 | 33 | 276 | 12 | EXT | Аномалия находится на отводе. | 0.89 | (c)
52963.828 | 6.319 | 6.304 | -4.871 | -4.886 | 1287 | 1354 | 1341 | 1287 | 4854 | 4788 |  | CORR | CIGR | 07:17 | 07:28 | 07:25 | 32 | 107 | 13 | EXT | Аномалия находится на упругопластическом изгибе: R=423 D, максимальное растяжение на 5.9 час. | 0.89 | (c)
52972.694 | 3.995 | 3.625 | -7.655 | -8.025 | -854 | -786 | -754 | 653 | 3625 | 4789 |  | CORR | GENE | 07:11 | 07:22 | 07:27 | 793 | 200 | 10 | EXT | Аномалия находится на упругопластическом изгибе: R=584 D, максимальное растяжение на 6.7 час. | 0.95 | (c)
52989.335 | 8.986 | 8.971 | -2.694 | -2.709 | 502 | 549 | 552 | 502 | 2670 | 4790 |  | CORR | CIGR | 05:43 | 05:51 | 05:51 | 39 | 100 | 11 | EXT | Аномалия находится на упругопластическом изгибе: R=536 D, максимальное растяжение на 11 час. | 0.89 | (c)
52991.688 | 11.339 | 11.048 | -0.341 | -0.632 | 359 | 493 | 437 | 359 | 17 | 4790 |  | CORR | GENE | 05:20 | 05:42 | 05:33 | 615 | 157 | 15 | EXT | Аномалия находится на упругопластическом изгибе: R=422 D, максимальное растяжение на 11.2 час. | 0.98 | (c)
52991.978 | 11.629 | 11.527 | -0.051 | -0.153 | 756 | 1352 | 1360 | 756 | 10 | 4790 |  | CORR | GENE | 06:24 | 08:00 | 08:02 | 143 | 1208 | 13 | EXT | Аномалия находится на упругопластическом изгибе: R=413 D, максимальное растяжение на 11.2 час. | 0.9 | (c)
52992.336 | 0.307 | 0.294 | -11.453 | -11.466 | -1152 | -1089 | -1090 | 1027 | 294 | 4791 |  | CORR | CIGR | 07:07 | 07:17 | 07:17 | 30 | 125 | 10 | EXT | Аномалия находится на упругопластическом изгибе: R=397 D, максимальное растяжение на 11.2 час. | 0.89 | (c)
52992.89 | 0.861 | 0.655 | -10.899 | -11.105 | -1245 | -1058 | -1047 | 849 | 655 | 4791 |  | CORR | GENE | 06:52 | 07:22 | 07:24 | 1104 | 397 | 10 | EXT | Аномалия находится на упругопластическом изгибе: R=381 D, максимальное растяжение на 11.2 час. | 0.96 | (c)
52995.845 | 3.816 | 3.799 | -7.944 | -7.961 | -1155 | -1052 | -1053 | 951 | 3799 | 4791 |  | CORR | CIGR | 07:07 | 07:23 | 07:23 | 39 | 204 | 14 | EXT | Аномалия находится на упругопластическом изгибе: R=315 D, максимальное растяжение на 11.3 час. | 0.89 | (c)
52996.205 | 4.176 | 4.113 | -7.584 | -7.647 | -1238 | -918 | -840 | 442 | 4113 | 4791 |  | CORR | GENE | 06:53 | 07:45 | 07:58 | 168 | 796 | 11 | EXT | Аномалия находится на упругопластическом изгибе: R=307 D, максимальное растяжение на 11.3 час. | 0.9 | (c)
52997.518 | 5.489 | 5.425 | -6.271 | -6.335 | -1153 | -1087 | -985 | 817 | 5425 | 4791 |  | CORR | GENE | 07:07 | 07:18 | 07:34 | 92 | 335 | 10 | EXT | Аномалия находится на упругопластическом изгибе: R=296 D, максимальное растяжение на 11.3 час. | 0.89 | (c)
52997.938 | 5.909 | 5.873 | -5.851 | -5.887 | -1164 | -1008 | -1047 | 930 | 5822 | 4791 |  | CORR | GENE | 07:05 | 07:30 | 07:24 | 65 | 234 | 11 | EXT | Аномалия находится на упругопластическом изгибе: R=296 D, максимальное растяжение на 11.3 час. | 0.89 | (c)
53003.789 | 0 | -0.035 | -11.5 | -11.535 | 539 | 685 | 634 | 539 |  | 4792 | Нарушение формы кольцевого шва | GWAN |  | 04:28 | 04:52 | 04:44 | 0 | 191 |  | EXT | Нарушение формы кольцевого шва Аномалия находится на отводе. Аномалия находится на упругопластическом изгибе: R=296 D, максимальное растяжение на 11.3 час. |  | (c)
53017.11 | 1.821 | 1.804 | -9.479 | -9.496 | 1299 | 1395 | 1387 | 756 | 1804 | 4793 |  | CORR | CIGR | 05:30 | 05:46 | 05:44 | 30 | 176 | 13 | EXT |  | 0.89 | (c)
53021.365 | 6.076 | 6.041 | -5.224 | -5.259 | 1674 | 1758 | 1737 | 430 | 5191 | 4793 |  | DENT | GENE | 06:31 | 06:44 | 06:41 | 68 | 126 | 0.2 | N/A | Глубина вмятины: 3 мм (0,2%). Линейка: 7 см в (604 см; 06:44 ч:мин) |  | (c)
53025.631 | 10.342 | 10.33 | -0.958 | -0.97 | 883 | 948 | 941 | 883 | 953 | 4793 |  | CORR | CIGR | 04:23 | 04:34 | 04:32 | 17 | 116 | 15 | EXT |  | 0.89 | (c)
53027.449 | 0.86 | 0.649 | -10.68 | -10.891 | -1064 | -925 | -946 | 829 | 649 | 4794 |  | CORR | GENE | 06:24 | 06:47 | 06:43 | 504 | 235 | 15 | EXT | Аномалия находится на отводе. | 0.97 | (c)
53063.26 | 2.281 | 2.269 | -9.039 | -9.051 | -2188 | -2120 | -2136 | 42 | 2269 | 4797 |  | CORR | CIGR | 05:34 | 05:45 | 05:42 | 31 | 104 | 11 | EXT |  | 0.89 | (c)
53064.402 | 3.423 | 3.41 | -7.897 | -7.91 | -2088 | -2054 | -2049 | 142 | 3410 | 4797 |  | CORR | CIGR | 05:50 | 05:55 | 05:56 | 24 | 78 | 11 | EXT |  | 0.89 | (c)
53080.584 | 8.285 | 8.144 | -3.175 | -3.316 | 1093 | 1208 | 1178 | 967 | 3082 | 4798 |  | CORR | GENE | 05:39 | 05:58 | 05:53 | 234 | 171 | 10 | EXT | Аномалия находится на отводе. | 0.91 | (c)
53081.435 | 9.136 | 8.595 | -2.324 | -2.865 | 849 | 942 | 1167 | 745 | 2033 | 4798 |  | CORR | GENE | 04:60 | 05:15 | 05:51 | 832 | 637 | 11 | EXT | Аномалия находится на отводе. | 0.96 | (c)
53082.616 | 10.317 | 10.274 | -1.143 | -1.186 | 1609 | 1653 | 1651 | 537 | 673 | 4798 |  | CORR | GENE | 07:02 | 07:10 | 07:09 | 513 | 85 | 13 | EXT | Аномалия находится на отводе. | 0.96 | (c)
53082.852 | 10.553 | 10.278 | -0.907 | -1.182 | 850 | 882 | 876 | 850 | 813 | 4798 |  | CORR | GENE | 04:60 | 05:05 | 05:04 | 369 | 53 | 12 | EXT | Аномалия находится на отводе. | 0.94 | (c)
53123.318 | 5.159 | 5.071 | -6.391 | -6.479 | -621 | -497 | -511 | 401 | 5071 | 4802 |  | DENT | GENE | 01:56 | 02:16 | 02:14 | 156 | 220 | 0.5 | N/A | Глубина вмятины: 7 мм (0,5%). Линейка: 16 см в (507 см; 02:16 ч:мин) Аномалия находится на отводе. |  | (c)
53142.741 | 2.662 | 1.507 | -8.878 | -10.033 | 462 | 1005 | 1064 | 462 | 1507 | 4804 |  | CORR | GENE | 04:20 | 05:48 | 05:58 | 1579 | 1204 | 10 | EXT | Аномалия находится на отводе. | 0.97 | (c)
53143.308 | 3.229 | 3.207 | -8.311 | -8.333 | -1989 | -1966 | -1957 | 1925 | 3207 | 4804 |  | ARTD | GENE | 09:45 | 09:49 | 09:50 | 81 | 64 |  | EXT | Аномалия находится на отводе. Наплавка. |  | (c)
53144.562 | 4.483 | 4.069 | -7.057 | -7.471 | 702 | 1006 | 1085 | 702 | 4069 | 4804 |  | CORR | GENE | 04:59 | 05:48 | 06:01 | 477 | 767 | 11 | EXT | Аномалия находится на отводе. | 0.94 | (c)
53144.81 | 4.731 | 4.599 | -6.809 | -6.941 | 468 | 1129 | 1068 | 468 | 4599 | 4804 |  | CORR | GENE | 04:22 | 06:08 | 05:58 | 167 | 1199 | 11 | EXT | Аномалия находится на отводе. | 0.9 | (c)
53150.32 | 10.241 | 10.227 | -1.299 | -1.313 | -548 | -296 | -400 | 252 | 1264 | 4804 |  | CORR | GENE | 01:37 | 02:18 | 02:01 | 49 | 296 | 9 | EXT | Аномалия находится на отводе. | 0.89 | (c)
53151.619 | 0 | -0.08 | -11.55 | -11.63 | -1616 | -1022 | -1074 | 533 |  | 4805 | Нарушение формы кольцевого шва | GWAN |  | 04:49 | 06:25 | 06:16 | 0 | 1083 |  | INT | Нарушение формы кольцевого шва Аномалия находится на отводе. |  | (c)
53203.333 | 6.634 | 6.562 | -4.626 | -4.698 | -1308 | -1120 | -1164 | 1021 | 4614 | 4809 |  | CORR | GENE | 05:35 | 06:05 | 05:58 | 84 | 286 | 11 | EXT | Аномалия находится на отводе. | 0.89 | (c)
53203.395 | 6.696 | 6.69 | -4.564 | -4.57 | -1242 | -1161 | -1186 | 1130 | 4551 | 4809 |  | CORR | CIGR | 05:45 | 05:58 | 05:54 | 19 | 112 | 11 | EXT | Аномалия находится на отводе. | 0.89 | (c)
53239.93 | 9.251 | 8.933 | -2.199 | -2.517 | 2117 | 2141 | 2144 | 59 | 2143 | 4812 |  | CORR | GENE | 07:34 | 07:38 | 07:38 | 374 | 54 | 10 | EXT |  | 0.93 | (c)
53249.267 | 7.138 | 7.083 | -4.112 | -4.167 | 438 | 566 | 582 | 438 | 4062 | 4813 |  | DENT | GENE | 03:54 | 04:15 | 04:18 | 105 | 286 | 0.2 | N/A | Глубина вмятины: 3 мм (0,2%). Линейка: 11 см в (708 см; 04:15 ч:мин) |  | (c)
53253.427 | 0.048 | 0.036 | -11.192 | -11.204 | 1745 | 1874 | 1847 | 281 | 36 | 4814 |  | CORR | CIGR | 07:41 | 08:02 | 07:57 | 28 | 204 | 14 | EXT |  | 0.89 | (c)
53254.794 | 1.415 | 1.382 | -9.825 | -9.858 | 442 | 479 | 511 | 442 | 1382 | 4814 |  | CORR | CIGR | 04:11 | 04:17 | 04:22 | 47 | 138 | 10 | EXT |  | 0.89 | (c)
53255.215 | 1.836 | 1.809 | -9.404 | -9.431 | 422 | 475 | 493 | 422 | 1809 | 4814 |  | CORR | GENE | 04:07 | 04:16 | 04:19 | 52 | 142 | 9 | EXT |  | 0.89 | (c)
53256.278 | 2.899 | 2.846 | -8.341 | -8.394 | 413 | 472 | 494 | 413 | 2846 | 4814 |  | CORR | GENE | 04:06 | 04:15 | 04:19 | 77 | 163 | 10 | EXT |  | 0.89 | (c)
53262.19 | 8.811 | 8.797 | -2.429 | -2.443 | 1806 | 1842 | 1872 | 292 | 2407 | 4814 |  | CORR | CIGR | 07:51 | 07:57 | 08:01 | 36 | 132 | 12 | EXT |  | 0.89 | (c)
53287.589 | 0 | -0.032 | -11.33 | -11.362 | -1506 | -51 | -555 | 0 |  | 4817 | Нарушение формы кольцевого шва | GWAN |  | 04:17 | 08:12 | 06:50 | 0 | 1901 |  | EXT | Нарушение формы кольцевого шва |  | (c)
53298.919 | 0 | -0.041 | -11.12 | -11.161 | 1924 | 2147 | -2199 | 1861 |  | 4818 | Нарушение формы кольцевого шва | GWAN |  | 04:25 | 05:01 | 05:19 | 0 | 676 |  | EXT | Нарушение формы кольцевого шва Аномалия находится на упругопластическом изгибе: R=838 D, максимальное растяжение на 7.9 час. |  | (c)
53298.919 | 0 | -0.043 | -11.12 | -11.163 | -824 | -722 | -721 | 618 | 0 | 4818 | Подгиб кромки со смещением | GWAN |  | 09:01 | 09:18 | 09:18 | 0 | 206 | 15 | EXT | Подгиб кромки со смещением Величина смещения - 2.4 мм. Аномалия находится на упругопластическом изгибе: R=838 D, максимальное растяжение на 7.9 час. |  | (c)
53355.92 | 0.061 | 0.011 | -11.369 | -11.419 | -452 | -323 | -184 | 0 | 11 | 4823 |  | CORR | GENE | 03:46 | 04:07 | 04:29 | 149 | 536 | 11 | EXT |  | 0.9 | (c)
53379.517 | 1.188 | 1.175 | -10.462 | -10.475 | -1264 | -1196 | -1205 | 1146 | 1175 | 4825 |  | CORR | CIGR | 05:56 | 06:07 | 06:06 | 28 | 118 | 10 | EXT |  | 0.89 | (c)
53390.041 | 0.062 | 0.019 | -11.468 | -11.511 | -542 | -318 | -136 | 0 | 19 | 4826 |  | CORR | GENE | 04:26 | 05:02 | 05:31 | 91 | 810 | 14 | EXT |  | 0.89 | (c)
53402.266 | 0.757 | 0.277 | -10.713 | -11.193 | -57 | -30 | -22 | 0 | 277 | 4827 |  | CORR | GENE | 04:22 | 04:27 | 04:28 | 813 | 72 | 11 | EXT |  | 0.96 | (c)
53412.979 | 0 | -0.048 | -11.07 | -11.118 | -906 | -845 | -847 | 787 | 0 | 4828 | Подгиб кромки со смещением | GWAN |  | 09:26 | 09:36 | 09:36 | 0 | 119 | 27 | EXT | Подгиб кромки со смещением Величина смещения - 4.3 мм. |  | (c)
53440.997 | 5.458 | 5.208 | -5.692 | -5.942 | -1902 | -1874 | -1877 | 1852 | 5208 | 4830 |  | CORR | GENE | 05:15 | 05:20 | 05:19 | 298 | 50 | 11 | EXT |  | 0.92 | (c)
53441.136 | 5.597 | 5.553 | -5.553 | -5.597 | -1890 | -1867 | -1873 | 1855 | 5476 | 4830 |  | CORR | AXGR | 05:17 | 05:21 | 05:20 | 121 | 35 | 20 | EXT |  | 0.91 | (c)
53441.372 | 5.833 | 5.818 | -5.317 | -5.332 | -1909 | -1893 | -1892 | 1875 | 5306 | 4830 |  | CORR | PITT | 05:14 | 05:17 | 05:17 | 26 | 34 | 23 | EXT |  | 0.89 | (c)
53446.87 | 0.181 | 0.142 | -11.329 | -11.368 | -1239 | -701 | -913 | 588 | 142 | 4831 |  | CORR | GENE | 05:48 | 07:15 | 06:41 | 64 | 651 | 9 | EXT |  | 0.89 | (c)
53446.871 | 0.182 | 0.165 | -11.328 | -11.345 | -1640 | -1539 | -1561 | 1482 | 165 | 4831 |  | CORR | CIGR | 04:44 | 04:60 | 04:56 | 20 | 158 | 10 | EXT |  | 0.89 | (c)
53463.155 | 4.956 | 4.862 | -6.544 | -6.638 | 899 | 918 | 917 | 899 | 4862 | 4832 |  | CORR | AXGR | 06:04 | 06:08 | 06:07 | 190 | 37 | 9 | EXT |  | 0.9 | (c)
53469.606 | 11.407 | 11.388 | -0.093 | -0.112 | 452 | 521 | 551 | 452 | 48 | 4832 |  | CORR | GENE | 04:52 | 05:04 | 05:08 | 64 | 197 | 14 | EXT |  | 0.89 | (c)
53469.763 | 0.064 | 0.024 | -11.356 | -11.396 | -2184 | -2139 | -2085 | 46 | 24 | 4833 |  | CORR | GENE | 04:48 | 04:55 | 05:04 | 62 | 199 | 13 | EXT |  | 0.89 | (c)
53470.156 | 0.457 | 0.252 | -10.963 | -11.168 | 2184 | 2194 | 2214 | 0 | 252 | 4833 |  | CORR | GENE | 04:33 | 04:34 | 04:38 | 303 | 60 | 13 | EXT |  | 0.93 | (c)
53472.071 | 2.372 | 2.318 | -9.048 | -9.102 | -1843 | -1827 | -1824 | 388 | 2318 | 4833 |  | CORR | AXGR | 05:43 | 05:45 | 05:46 | 87 | 38 | 13 | EXT |  | 0.89 | (c)
53472.259 | 2.56 | 2.56 | -8.86 | -8.86 | -2073 | -1894 | -1925 | 158 | 2560 | 4833 |  | CORR | CIGR | 05:06 | 05:35 | 05:30 | 39 | 295 | 10 | EXT |  | 0.89 | (c)
53477.19 | 7.491 | 7.441 | -3.929 | -3.979 | 2150 | -2203 | -2111 | 0 | 3897 | 4833 |  | CORR | GENE | 04:27 | 04:45 | 04:60 | 82 | 400 | 11 | EXT |  | 0.89 | (c)
53480.185 | 10.486 | 10.471 | -0.934 | -0.949 | -2226 | -2151 | -2134 | 4 | 883 | 4833 |  | CORR | GENE | 04:41 | 04:53 | 04:56 | 66 | 185 | 12 | EXT |  | 0.89 | (c)
53480.558 | 10.859 | 10.843 | -0.561 | -0.577 | -1876 | -1610 | -1692 | 355 | 526 | 4833 |  | CORR | GENE | 05:38 | 06:21 | 06:07 | 51 | 368 | 11 | EXT |  | 0.89 | (c)
53487.399 | 6.28 | 6.245 | -5.07 | -5.105 | 1642 | 2023 | 1916 | 41 | 4997 | 4834 |  | CORR | GENE | 06:02 | 07:03 | 06:46 | 108 | 548 | 10 | EXT |  | 0.89 | (c)
53518.443 | 3.824 | 3.763 | -7.736 | -7.797 | -853 | -787 | -660 | 466 | 3763 | 4837 |  | CORR | GENE | 06:46 | 06:57 | 07:17 | 79 | 387 | 9 | EXT |  | 0.89 | (c)
53528.783 | 2.604 | 2.534 | -7.826 | -7.896 | -1825 | -1724 | -1700 | 406 | 2534 | 4838 |  | CORR | GENE | 04:28 | 04:44 | 04:48 | 96 | 250 | 15 | EXT |  | 0.89 | (c)
53530.839 | 4.66 | 4.542 | -5.77 | -5.888 | -1594 | -1425 | -1432 | 636 | 4542 | 4838 |  | CORR | GENE | 05:05 | 05:32 | 05:31 | 138 | 324 | 15 | EXT |  | 0.9 | (c)
53532.089 | 5.91 | 5.901 | -4.52 | -4.529 | -1884 | -1851 | -1856 | 346 | 4509 | 4838 |  | CORR | CIGR | 04:18 | 04:23 | 04:22 | 20 | 56 | 15 | EXT |  | 0.89 | (c)
53540.164 | 3.555 | 3.541 | -7.785 | -7.799 | -1306 | -1226 | -1226 | 924 | 3541 | 4839 |  | CORR | CIGR | 06:12 | 06:25 | 06:25 | 27 | 160 | 9 | EXT |  | 0.89 | (c)
53546.63 | 10.021 | 10.006 | -1.319 | -1.334 | 2222 | -2095 | -2138 | 0 | 1308 | 4839 |  | CORR | CIGR | 03:41 | 04:04 | 03:57 | 26 | 202 | 11 | EXT |  | 0.89 | (c)
53557.574 | 9.625 | 9.611 | -1.505 | -1.519 | -1495 | -1449 | -1433 | 736 | 1490 | 4840 |  | CORR | CIGR | 05:18 | 05:25 | 05:28 | 29 | 123 | 11 | EXT |  | 0.89 | (c)
53581.899 | 0.61 | 0.589 | -10.56 | -10.581 | 297 | 550 | 482 | 297 | 589 | 4843 |  | CORR | GENE | 03:23 | 04:04 | 03:53 | 61 | 370 | 10 | EXT |  | 0.89 | (c)
53597.196 | 4.737 | 4.683 | -4.363 | -4.417 | -1959 | -1895 | -1773 | 271 | 4345 | 4844 |  | CORR | GENE | 05:02 | 05:13 | 05:32 | 72 | 372 | 9 | EXT |  | 0.89 | (c)
53597.587 | 5.128 | 5.072 | -3.972 | -4.028 | -1793 | -1746 | -1627 | 438 | 3958 | 4844 |  | CORR | GENE | 05:29 | 05:37 | 05:56 | 70 | 331 | 10 | EXT |  | 0.89 | (c)
53603.726 | 0.457 | 0.436 | -10.813 | -10.834 | -1747 | -1673 | -1681 | 483 | 436 | 4846 |  | CORR | CIGR | 04:35 | 04:47 | 04:45 | 33 | 133 | 10 | EXT |  | 0.89 | (c)
53604.129 | 0.86 | 0.856 | -10.41 | -10.414 | -1927 | -1787 | -1808 | 304 | 856 | 4846 |  | CORR | CIGR | 04:06 | 04:28 | 04:25 | 40 | 237 | 12 | EXT |  | 0.89 | (c)
53618.689 | 4.15 | 4.129 | -7.16 | -7.181 | -1865 | -1811 | -1813 | 365 | 4129 | 4847 |  | CORR | CIGR | 04:26 | 04:35 | 04:35 | 22 | 105 | 10 | EXT |  | 0.89 | (c)
53619.765 | 5.226 | 5.108 | -6.084 | -6.202 | -1642 | -1602 | -1598 | 588 | 5108 | 4847 |  | CORR | GENE | 05:02 | 05:09 | 05:10 | 205 | 89 | 10 | EXT |  | 0.91 | (c)
53642.466 | 6.417 | 6.384 | -5.293 | -5.326 | 2167 | 2200 | 2214 | 2167 | 5270 | 4849 |  | DENT | GENE | 01:32 | 01:37 | 01:39 | 56 | 93 | 0.2 | N/A | Глубина вмятины: 3 мм (0,2%). Линейка: 6 см в (638 см; 01:37 ч:мин) |  | (c)
53653.931 | 6.172 | 6.053 | -5.518 | -5.637 | 1109 | 1195 | 1194 | 1109 | 5445 | 4850 |  | GOUG | GENE | 02:12 | 02:26 | 02:25 | 192 | 170 | 7 | EXT | Задир. |  | (c)
53711.748 | 6.329 | 6.298 | -5.011 | -5.042 | -2223 | -2196 | -2185 | 2148 | 4994 | 4855 |  | GOUG | GENE | 02:56 | 02:60 | 03:02 | 48 | 75 | 8 | EXT | Аномалия находится на отводе. Задир. |  | (b)
53711.764 | 6.345 | 6.308 | -4.995 | -5.032 | 2230 | -2203 | -2196 | 2162 | 4977 | 4855 |  | DENT | GENE | 02:54 | 02:59 | 02:60 | 55 | 69 | 0.6 | N/A | Глубина вмятины: 9 мм (0,6%). Линейка: 6 см в (631 см; 02:59 ч:мин) Аномалия находится на отводе. Аномалия находится вблизи дефекта потери металла. |  | (b)
53714.19 | 8.771 | 8.746 | -2.569 | -2.594 | -1158 | -1104 | -1122 | 1087 | 2413 | 4855 |  | CORR | GENE | 05:47 | 05:56 | 05:53 | 181 | 71 | 11 | EXT | Аномалия находится на отводе. | 0.9 | (c)
53715.407 | 9.988 | 9.688 | -1.352 | -1.652 | -1227 | -1204 | -1143 | 1060 | 1302 | 4855 |  | CORR | GENE | 05:36 | 05:40 | 05:50 | 350 | 166 | 10 | EXT | Аномалия находится на отводе. | 0.92 | (c)
53715.443 | 10.024 | 9.997 | -1.316 | -1.343 | -946 | -933 | -934 | 922 | 1285 | 4855 |  | CORR | AXGR | 06:22 | 06:24 | 06:24 | 58 | 24 | 10 | EXT | Аномалия находится на отводе. | 0.89 | (c)
53716.043 | 10.624 | 10.59 | -0.716 | -0.75 | -863 | -842 | -845 | 828 | 675 | 4855 |  | CORR | AXGR | 06:35 | 06:38 | 06:38 | 75 | 35 | 9 | EXT | Аномалия находится на отводе. | 0.89 | (c)
53716.071 | 10.652 | 10.563 | -0.688 | -0.777 | -1179 | -1179 | -1069 | 959 | 679 | 4855 |  | CORR | GENE | 05:44 | 05:44 | 06:02 | 98 | 220 | 10 | EXT | Аномалия находится на отводе. | 0.89 | (c)
53716.989 | 0.23 | 0.032 | -11.41 | -11.608 | 951 | 983 | 979 | 951 | 32 | 4856 |  | CORR | GENE | 06:35 | 06:40 | 06:40 | 239 | 56 | 9 | EXT |  | 0.91 | (c)
53717.189 | 0.43 | 0.099 | -11.21 | -11.541 | 65 | 121 | 120 | 65 | 99 | 4856 |  | CORR | GENE | 04:12 | 04:21 | 04:21 | 470 | 109 | 14 | EXT |  | 0.96 | (c)
53739.654 | 0.155 | 0.083 | -11.345 | -11.417 | 1543 | 1604 | 1593 | 589 | 83 | 4858 |  | CORR | GENE | 05:43 | 05:53 | 05:51 | 387 | 99 | 10 | EXT |  | 0.93 | (c)
53740.239 | 0.74 | 0.721 | -10.76 | -10.779 | 1715 | 1777 | 1782 | 381 | 721 | 4858 |  | CORR | CIGR | 06:11 | 06:21 | 06:22 | 26 | 134 | 12 | EXT |  | 0.89 | (c)
53744.418 | 4.919 | 4.8 | -6.581 | -6.7 | -581 | 451 | -6 | 0 | 4800 | 4858 |  | GOUG | GENE | 00:00 | 02:47 | 01:33 | 628 | 1149 | 7 | EXT | Задир. |  | (c)
53761.77 | 10.771 | 10.747 | -0.629 | -0.653 | 2074 | 2146 | 2123 | 59 | 629 | 4859 |  | CORR | CIGR | 08:05 | 08:16 | 08:13 | 24 | 97 | 11 | EXT | Аномалия находится на упругопластическом изгибе: R=993 D, максимальное растяжение на 5.9 час. | 0.89 | (c)
53773.599 | 0 | -0.035 | -11.08 | -11.115 | -451 | 53 | 23 | 0 |  | 4861 | Нарушение формы кольцевого шва | GWAN |  | 09:59 | 11:20 | 11:15 | 0 | 949 |  | EXT | Нарушение формы кольцевого шва Аномалия находится на упругопластическом изгибе: R=434 D, максимальное растяжение на 6.8 час. |  | (c)
53783.455 | 9.856 | 9.78 | -1.224 | -1.3 | -1885 | -1361 | -1529 | 346 | 950 | 4861 |  | CORR | GENE | 06:07 | 07:32 | 07:05 | 350 | 713 | 11 | EXT | Аномалия находится на упругопластическом изгибе: R=593 D, максимальное растяжение на 6 час. | 0.93 | (c)
53796.314 | 0.075 | 0.06 | -11.625 | -11.64 | -1158 | -1004 | -1022 | 886 | 60 | 4863 |  | CORR | CIGR | 07:03 | 07:28 | 07:25 | 37 | 273 | 15 | EXT | Аномалия находится на упругопластическом изгибе: R=596 D, максимальное растяжение на 5.7 час. | 0.89 | (c)
53796.315 | 0.076 | 0.036 | -11.624 | -11.664 | 1744 | 1837 | 1920 | 1744 | 36 | 4863 |  | CORR | GENE | 02:52 | 03:07 | 03:20 | 67 | 353 | 9 | EXT | Аномалия находится на упругопластическом изгибе: R=596 D, максимальное растяжение на 5.7 час. | 0.89 | (c)
53797.088 | 0.849 | 0.814 | -10.851 | -10.886 | -2156 | -1930 | -2017 | 1878 | 814 | 4863 |  | CORR | GENE | 04:22 | 04:59 | 04:45 | 56 | 278 | 14 | EXT | Аномалия находится на упругопластическом изгибе: R=560 D, максимальное растяжение на 5.7 час. | 0.89 | (c)
53819.427 | 0.098 | 0.082 | -11.232 | -11.248 | 645 | 738 | 758 | 645 | 82 | 4865 |  | CORR | CIGR | 06:37 | 06:52 | 06:55 | 33 | 224 | 9 | EXT |  | 0.89 | (c)
53819.956 | 0.627 | 0.062 | -10.703 | -11.268 | -308 | -229 | -231 | 153 | 62 | 4865 |  | CORR | GENE | 04:03 | 04:15 | 04:15 | 1399 | 155 | 13 | EXT |  | 0.99 | (c)
53830.716 | 0.057 | 0.033 | -11.483 | -11.507 | -470 | -287 | -247 | 24 | 33 | 4866 |  | CORR | GENE | 07:48 | 08:18 | 08:24 | 59 | 446 | 15 | EXT | Аномалия находится на отводе. | 0.89 | (c)
53852.226 | 10.027 | 9.999 | -1.723 | -1.751 | -1337 | -1192 | -1182 | 1026 | 1691 | 4867 |  | CORR | GENE | 02:13 | 02:37 | 02:38 | 60 | 311 | 10 | EXT |  | 0.89 | (c)
53853.426 | 11.227 | 11.123 | -0.523 | -0.627 | -446 | -137 | -259 | 71 | 499 | 4867 |  | CORR | GENE | 04:37 | 05:27 | 05:07 | 128 | 375 | 10 | EXT |  | 0.9 | (c)
53853.736 | 11.537 | 11.308 | -0.213 | -0.442 | 18 | 37 | 59 | 18 | 45 | 4867 |  | CORR | GENE | 05:52 | 05:55 | 05:59 | 397 | 81 | 10 | EXT |  | 0.93 | (c)
53853.854 | 11.655 | 11.532 | -0.095 | -0.218 | -889 | -643 | -494 | 98 | 32 | 4867 |  | CORR | GENE | 03:25 | 04:05 | 04:29 | 186 | 792 | 11 | EXT |  | 0.91 | (c)
53854.025 | 0.076 | 0.047 | -11.294 | -11.323 | -2193 | -2119 | -2037 | 37 | 47 | 4868 |  | CORR | GENE | 03:59 | 04:11 | 04:24 | 80 | 313 | 11 | EXT |  | 0.89 | (c)
53854.47 | 0.521 | 0.346 | -10.849 | -11.024 | -2200 | -2155 | -2154 | 30 | 346 | 4868 |  | CORR | GENE | 03:58 | 04:05 | 04:05 | 1248 | 94 | 11 | EXT |  | 0.97 | (c)
53857.165 | 3.216 | 3.145 | -8.154 | -8.225 | -674 | -454 | -347 | 20 | 3145 | 4868 |  | CORR | GENE | 08:04 | 08:40 | 08:57 | 123 | 653 | 9 | EXT |  | 0.89 | (c)
53861.428 | 7.479 | 7.427 | -3.891 | -3.943 | 1768 | 1930 | 1880 | 238 | 3865 | 4868 |  | CORR | GENE | 02:38 | 03:04 | 02:56 | 78 | 225 | 10 | EXT |  | 0.89 | (c)
53972.926 | 6.317 | 6.271 | -5.363 | -5.409 | -1365 | -1254 | -1279 | 1194 | 5305 | 4878 |  | DENT | GENE | 10:07 | 10:25 | 10:21 | 104 | 170 | 0.8 | N/A | Глубина вмятины: 11 мм (0,8%). Линейка: 10 см в (627 см; 10:25 ч:мин) |  | (c)
53972.97 | 6.361 | 6.334 | -5.319 | -5.346 | -1855 | -1800 | -1737 | 1618 | 5307 | 4878 |  | GOUG | CIGR | 08:48 | 08:57 | 09:07 | 39 | 238 | 7 | EXT | Задир. |  | (c)
53992.009 | 2.78 | 2.767 | -7.81 | -7.823 | -1086 | -1046 | -1038 | 991 | 2767 | 4880 |  | CORR | CIGR | 02:38 | 02:45 | 02:46 | 41 | 95 | 9 | EXT |  | 0.89 | (c)
53995.51 | 6.281 | 5.751 | -4.309 | -4.839 | 3 | 26 | 79 | 3 | 3949 | 4880 |  | CORR | GENE | 05:34 | 05:38 | 05:46 | 890 | 152 | 9 | EXT |  | 0.95 | (c)
53999.724 | 10.495 | 10.465 | -0.095 | -0.125 | -858 | -687 | -695 | 531 | 68 | 4880 |  | CORR | GENE | 03:15 | 03:43 | 03:41 | 57 | 327 | 9 | EXT |  | 0.89 | (c)
54019.663 | 8.434 | 8.412 | -2.946 | -2.968 | 134 | 253 | 239 | 134 | 2919 | 4882 |  | CORR | GENE | 03:01 | 03:21 | 03:18 | 49 | 210 | 9 | EXT | Аномалия находится на упругопластическом изгибе: R=655 D, максимальное растяжение на 6.2 час. | 0.89 | (c)
54022.487 | 11.258 | 11.069 | -0.122 | -0.311 | -188 | 135 | 94 | 0 | 47 | 4882 |  | CORR | GENE | 02:09 | 03:02 | 02:55 | 264 | 564 | 11 | EXT | Аномалия находится на упругопластическом изгибе: R=511 D, максимальное растяжение на 6.1 час. | 0.92 | (c)
54022.609 | 0 | -0.057 | -11.72 | -11.777 | 765 | 887 | 1018 | 765 | 0 | 4883 | Подгиб кромки со смещением | GWAN |  | 05:43 | 06:03 | 06:24 | 0 | 507 | 25 | EXT | Подгиб кромки со смещением Величина смещения - 3.8 мм. Аномалия находится на упругопластическом изгибе: R=503 D, максимальное растяжение на 6.1 час. |  | (c)
54023.65 | 1.041 | 0.982 | -10.679 | -10.738 | -308 | -233 | -231 | 154 | 982 | 4883 |  | DENT | GENE | 02:50 | 03:02 | 03:03 | 82 | 154 | 0.2 | N/A | Глубина вмятины: 3 мм (0,2%). Линейка: 8 см в (98 см; 03:02 ч:мин) Аномалия находится на упругопластическом изгибе. |  | (c)
54067.933 | 10.654 | 10.611 | -0.686 | -0.729 | 871 | 908 | 903 | 871 | 657 | 4886 |  | DENT | GENE | 02:16 | 02:22 | 02:21 | 72 | 63 | 0.2 | N/A | Глубина вмятины: 3 мм (0,2%). Линейка: 7 см в (1061 см; 02:22 ч:мин) |  | (c)
54068.945 | 0.326 | 0.302 | -11.064 | -11.088 | 144 | 172 | 178 | 144 | 302 | 4887 |  | DENT | GENE | 02:16 | 02:21 | 02:22 | 56 | 68 | 0.2 | N/A | Глубина вмятины: 3 мм (0,2%). Линейка: 6 см в (30 см; 02:21 ч:мин) Аномалия находится вблизи продольного шва. |  | (c)
54076.388 | 7.769 | 7.275 | -3.621 | -4.115 | 33 | 67 | 78 | 33 | 3389 | 4887 |  | CORR | GENE | 01:59 | 02:04 | 02:06 | 726 | 88 | 10 | EXT |  | 0.95 | (c)
54076.848 | 8.229 | 8.206 | -3.161 | -3.184 | 234 | 357 | 340 | 234 | 3126 | 4887 |  | CORR | GENE | 02:31 | 02:51 | 02:48 | 58 | 212 | 10 | EXT |  | 0.89 | (c)
54108.991 | 6.422 | 6.193 | -4.118 | -4.347 | 1081 | 1494 | 1347 | 1081 | 4078 | 4890 |  | GOUG | GENE | 01:01 | 02:08 | 01:44 | 269 | 533 | 7 | EXT | Задир. |  | (c)
54113.635 | 0.526 | 0.464 | -10.834 | -10.896 | 41 | 176 | 216 | 41 | 464 | 4891 |  | CORR | GENE | 04:08 | 04:30 | 04:36 | 96 | 349 | 11 | EXT |  | 0.89 | (c)
54114.971 | 1.862 | 1.688 | -9.498 | -9.672 | 357 | 410 | 404 | 357 | 1688 | 4891 |  | CORR | GENE | 04:59 | 05:08 | 05:07 | 354 | 94 | 11 | EXT |  | 0.93 | (c)
54123.254 | 10.145 | 10.022 | -1.215 | -1.338 | 53 | 118 | 89 | 53 | 1120 | 4891 |  | CORR | GENE | 04:10 | 04:21 | 04:16 | 218 | 72 | 13 | EXT |  | 0.92 | (c)
54131.925 | 7.456 | 7.372 | -3.474 | -3.558 | -1895 | -1570 | -1535 | 336 | 3393 | 4892 |  | CORR | GENE | 04:44 | 05:36 | 05:42 | 165 | 719 | 11 | EXT |  | 0.9 | (c)
54135.409 | 0.01 | 0.01 | -11.43 | -11.43 | 1021 | 1042 | 1079 | 1021 | 10 | 4893 |  | CORR | GENE | 04:15 | 04:18 | 04:24 | 369 | 116 | 11 | EXT |  | 0.93 | (c)
54161.501 | 3.662 | 3.222 | -8.028 | -8.468 | -1078 | -1048 | -1037 | 996 | 3222 | 4895 |  | CORR | GENE | 05:02 | 05:07 | 05:09 | 779 | 82 | 10 | EXT |  | 0.95 | (c)
54180.14 | 10.611 | 10.534 | -0.929 | -1.006 | -872 | -826 | -834 | 797 | 680 | 4896 |  | CORR | GENE | 06:36 | 06:43 | 06:42 | 326 | 75 | 10 | EXT |  | 0.92 | (c)
54202.354 | 9.555 | 9.155 | -1.265 | -1.665 | 2055 | 2222 | 2155 | 2055 | 627 | 4898 |  | CORR | GENE | 07:10 | 07:36 | 07:26 | 1038 | 199 | 9 | EXT |  | 0.95 | (c)
54205.257 | 1.638 | 1.587 | -10.112 | -10.163 | 1084 | 1226 | 1216 | 1084 | 1587 | 4899 |  | CORR | GENE | 05:35 | 05:58 | 05:56 | 88 | 264 | 9 | EXT |  | 0.89 | (c)
54216.164 | 0.795 | 0.067 | -10.225 | -10.953 | 1558 | 1643 | 1661 | 1558 | 67 | 4900 |  | CORR | GENE | 04:05 | 04:19 | 04:21 | 1324 | 205 | 11 | EXT |  | 0.97 | (c)
54249.1 | 0.261 | 0.051 | -10.979 | -11.189 | 1719 | 1736 | 1875 | 1719 | 51 | 4903 |  | CORR | GENE | 05:11 | 05:14 | 05:36 | 548 | 313 | 9 | EXT | Аномалия находится на отводе. | 0.93 | (c)
54253.553 | 4.714 | 4.627 | -6.526 | -6.613 | 1469 | 1563 | 1654 | 1469 | 4627 | 4903 |  | CORR | GENE | 04:31 | 04:46 | 05:01 | 696 | 371 | 11 | EXT | Аномалия находится на отводе. | 0.96 | (c)
54255.036 | 6.197 | 6.192 | -5.043 | -5.048 | 1601 | 1722 | 1676 | 1601 | 5017 | 4903 |  | CORR | CIGR | 04:52 | 05:12 | 05:04 | 31 | 150 | 10 | EXT | Аномалия находится на отводе. | 0.89 | (c)
54255.807 | 6.968 | 6.92 | -4.272 | -4.32 | 1625 | 1674 | 1661 | 1625 | 4010 | 4903 |  | CORR | GENE | 04:56 | 05:04 | 05:02 | 310 | 72 | 10 | EXT | Аномалия находится на отводе. | 0.92 | (c)
54256.347 | 7.508 | 7.413 | -3.732 | -3.827 | 1648 | 1884 | 1858 | 1648 | 3622 | 4903 |  | CORR | GENE | 04:60 | 05:38 | 05:33 | 205 | 418 | 13 | EXT | Аномалия находится на отводе. | 0.91 | (c)
54256.961 | 8.122 | 7.935 | -3.118 | -3.305 | 1654 | 1699 | 1730 | 1654 | 2929 | 4903 |  | CORR | GENE | 05:01 | 05:08 | 05:13 | 376 | 151 | 11 | EXT | Аномалия находится на отводе. | 0.93 | (c)
54257.46 | 8.621 | 8.577 | -2.619 | -2.663 | 1615 | 1662 | 1661 | 1615 | 2187 | 4903 |  | CORR | GENE | 04:54 | 05:02 | 05:02 | 476 | 93 | 14 | EXT | Аномалия находится на отводе. | 0.96 | (c)
54258.102 | 9.263 | 9.208 | -1.977 | -2.032 | 1606 | 1713 | 1683 | 1606 | 1542 | 4903 |  | CORR | GENE | 04:53 | 05:10 | 05:05 | 490 | 155 | 9 | EXT | Аномалия находится на отводе. | 0.93 | (c)
54258.392 | 9.553 | 9.527 | -1.687 | -1.713 | -2116 | -1965 | -1998 | 1879 | 1569 | 4903 |  | CORR | GENE | 06:52 | 07:16 | 07:11 | 144 | 237 | 10 | EXT | Аномалия находится на отводе. | 0.9 | (c)
54258.627 | 9.788 | 9.708 | -1.452 | -1.532 | 1734 | 1748 | 1753 | 1734 | 1368 | 4903 |  | CORR | AXGR | 05:13 | 05:16 | 05:17 | 164 | 39 | 11 | EXT | Аномалия находится на отводе. | 0.9 | (c)
54258.994 | 10.155 | 10.082 | -1.085 | -1.158 | 1765 | 1776 | 1785 | 1765 | 1025 | 4903 |  | CORR | AXGR | 05:18 | 05:20 | 05:22 | 133 | 40 | 10 | EXT | Аномалия находится на отводе. | 0.9 | (c)
54259.17 | 10.331 | 10.28 | -0.909 | -0.96 | 1545 | -2177 | 1951 | 1545 | 754 | 4903 |  | CORR | GENE | 04:43 | 06:42 | 05:49 | 206 | 813 | 13 | EXT | Аномалия находится на отводе. | 0.91 | (c)
54259.405 | 10.566 | 10.514 | -0.674 | -0.726 | 1477 | 1892 | 1837 | 1477 | 539 | 4903 |  | CORR | GENE | 04:32 | 05:39 | 05:30 | 187 | 720 | 15 | EXT | Аномалия находится на отводе. | 0.91 | (c)
54259.749 | 10.91 | 10.723 | -0.33 | -0.517 | 1547 | 1745 | 1958 | 1547 | 261 | 4903 |  | CORR | GENE | 04:43 | 05:15 | 05:50 | 256 | 821 | 15 | EXT | Аномалия находится на отводе. | 0.93 | (c)
54259.905 | 11.066 | 10.991 | -0.174 | -0.249 | 1536 | 1768 | 1919 | 1536 | 21 | 4903 |  | CORR | GENE | 04:42 | 05:19 | 05:43 | 228 | 765 | 10 | EXT | Аномалия находится на отводе. | 0.91 | (c)
54260.173 | 0.094 | 0.002 | -11.196 | -11.288 | 331 | 507 | 712 | 331 | 2 | 4904 |  | CORR | GENE | 04:52 | 05:21 | 05:54 | 202 | 761 | 20 | EXT |  | 0.93 | (c)
54260.341 | 0.262 | 0.205 | -11.028 | -11.085 | 538 | 575 | 576 | 538 | 205 | 4904 |  | CORR | GENE | 05:26 | 05:32 | 05:32 | 124 | 75 | 15 | EXT |  | 0.9 | (c)
54260.758 | 0.679 | 0.648 | -10.611 | -10.642 | 660 | 680 | 679 | 660 | 648 | 4904 |  | CORR | AXGR | 05:45 | 05:49 | 05:48 | 159 | 37 | 9 | EXT |  | 0.9 | (c)
54261.938 | 1.859 | 1.783 | -9.431 | -9.507 | 485 | 666 | 598 | 485 | 1783 | 4904 |  | CORR | GENE | 05:17 | 05:46 | 05:35 | 363 | 226 | 11 | EXT |  | 0.93 | (c)
54262.275 | 2.196 | 2.188 | -9.094 | -9.102 | 541 | 638 | 621 | 541 | 2188 | 4904 |  | CORR | CIGR | 05:26 | 05:42 | 05:39 | 32 | 160 | 10 | EXT |  | 0.89 | (c)
54262.912 | 2.833 | 2.608 | -8.457 | -8.682 | 433 | 581 | 593 | 433 | 2608 | 4904 |  | CORR | GENE | 05:09 | 05:33 | 05:35 | 243 | 322 | 10 | EXT |  | 0.91 | (c)
54263.13 | 3.051 | 3.009 | -8.239 | -8.281 | 555 | 583 | 658 | 555 | 3009 | 4904 |  | CORR | GENE | 05:28 | 05:33 | 05:45 | 53 | 206 | 9 | EXT |  | 0.89 | (c)
54265.105 | 5.026 | 4.889 | -6.264 | -6.401 | 624 | 639 | 645 | 624 | 4889 | 4904 |  | CORR | AXGR | 05:40 | 05:42 | 05:43 | 393 | 42 | 15 | EXT |  | 0.95 | (c)
54266.805 | 6.726 | 6.149 | -4.564 | -5.141 | 337 | 386 | 398 | 337 | 4464 | 4904 |  | CORR | GENE | 04:53 | 05:01 | 05:03 | 677 | 123 | 11 | EXT |  | 0.95 | (c)
54270.642 | 10.563 | 10.547 | -0.727 | -0.743 | 422 | 574 | 549 | 422 | 711 | 4904 |  | CORR | CIGR | 05:07 | 05:32 | 05:27 | 32 | 254 | 12 | EXT |  | 0.89 | (c)
54271.147 | 11.068 | 10.893 | -0.222 | -0.397 | 601 | 685 | 672 | 601 | 70 | 4904 |  | CORR | GENE | 05:36 | 05:50 | 05:47 | 327 | 143 | 10 | EXT |  | 0.92 | (c)
54274.07 | 2.701 | 2.696 | -8.469 | -8.474 | 2107 | 2155 | 2167 | 4 | 2696 | 4905 |  | CORR | CIGR | 05:28 | 05:36 | 05:38 | 20 | 119 | 11 | EXT |  | 0.89 | (c)
54276.504 | 5.135 | 4.63 | -6.035 | -6.54 | 1928 | 1999 | 1977 | 204 | 4630 | 4905 |  | CORR | GENE | 04:59 | 05:11 | 05:07 | 828 | 98 | 11 | EXT |  | 0.96 | (c)
54277.056 | 5.687 | 5.632 | -5.483 | -5.538 | 1809 | 1893 | 1913 | 214 | 5469 | 4905 |  | CORR | GENE | 04:40 | 04:54 | 04:57 | 69 | 208 | 9 | EXT |  | 0.89 | (c)
54277.277 | 5.908 | 5.897 | -5.262 | -5.273 | 1916 | 1964 | 1974 | 199 | 5249 | 4905 |  | CORR | CIGR | 04:57 | 05:05 | 05:07 | 24 | 115 | 11 | EXT |  | 0.89 | (c)
54283.193 | 0.654 | 0.64 | -10.576 | -10.59 | -774 | -706 | -721 | 668 | 640 | 4906 |  | CORR | CIGR | 07:08 | 07:19 | 07:17 | 18 | 106 | 11 | EXT |  | 0.89 | (c)
54284.99 | 2.451 | 2.411 | -8.779 | -8.819 | -1521 | -1507 | -1508 | 710 | 2411 | 4906 |  | CORR | AXGR | 05:07 | 05:10 | 05:09 | 81 | 26 | 12 | EXT |  | 0.89 | (c)
54293.911 | 0.142 | 0.129 | -11.318 | -11.331 | -1667 | -1560 | -1580 | 564 | 129 | 4907 |  | CORR | CIGR | 06:48 | 07:05 | 07:02 | 22 | 173 | 10 | EXT |  | 0.89 | (c)
54293.93 | 0.161 | 0.076 | -11.299 | -11.384 | 2061 | 2101 | 2096 | 99 | 76 | 4907 |  | CORR | GENE | 04:49 | 04:56 | 04:55 | 422 | 71 | 9 | EXT |  | 0.93 | (c)
54295.804 | 2.035 | 1.855 | -9.425 | -9.605 | -2185 | -2168 | -2159 | 45 | 1855 | 4907 |  | CORR | GENE | 05:24 | 05:27 | 05:28 | 279 | 53 | 11 | EXT |  | 0.92 | (c)
54296.788 | 3.019 | 2.152 | -8.441 | -9.308 | 2166 | 2188 | 2183 | 31 | 2152 | 4907 |  | CORR | AXGR | 05:06 | 05:10 | 05:09 | 1125 | 34 | 10 | EXT |  | 0.96 | (c)
54299.618 | 5.849 | 5.841 | -5.611 | -5.619 | -1759 | -1705 | -1714 | 472 | 5598 | 4907 |  | CORR | CIGR | 06:33 | 06:42 | 06:40 | 21 | 89 | 10 | EXT |  | 0.89 | (c)
54300.866 | 7.097 | 6.963 | -4.363 | -4.497 | 2215 | 2225 | -2227 | 0 | 3995 | 4907 |  | CORR | AXGR | 05:14 | 05:16 | 05:17 | 502 | 39 | 14 | EXT |  | 0.96 | (c)
54316.709 | 0 | -0.049 | -11.41 | -11.459 | 1575 | 1680 | 1685 | 436 | 0 | 4909 | Подгиб кромки со смещением | GWAN |  | 01:58 | 02:14 | 02:15 | 0 | 219 | 28 | EXT | Подгиб кромки со смещением Величина смещения - 4.4 мм. |  | (c)
54316.709 | 0 | -0.048 | -11.41 | -11.458 | -1876 | -1747 | -1644 | 355 |  | 4909 | Нарушение формы кольцевого шва | GWAN |  | 04:41 | 05:01 | 05:18 | 0 | 463 |  | EXT | Нарушение формы кольцевого шва |  | (c)
54321.847 | 5.138 | 5.034 | -6.272 | -6.376 | -1530 | -1401 | -1424 | 701 | 5034 | 4909 |  | CORR | GENE | 05:36 | 05:57 | 05:53 | 154 | 211 | 10 | EXT |  | 0.9 | (c)
54327.615 | 10.906 | 10.891 | -0.504 | -0.519 | -1739 | -1689 | -1680 | 491 | 491 | 4909 |  | CORR | CIGR | 05:03 | 05:11 | 05:12 | 28 | 119 | 11 | EXT |  | 0.89 | (c)
54327.98 | 11.271 | 11.22 | -0.139 | -0.19 | -1416 | -1361 | -1226 | 815 | 39 | 4909 |  | CORR | GENE | 05:55 | 06:04 | 06:25 | 151 | 378 | 11 | EXT |  | 0.9 | (c)
54328.171 | 0.052 | 0.039 | -11.288 | -11.301 | -1933 | -1850 | -1873 | 298 | 39 | 4910 |  | CORR | GENE | 05:07 | 05:20 | 05:16 | 343 | 120 | 11 | EXT |  | 0.93 | (c)
54328.96 | 0.841 | 0.534 | -10.499 | -10.806 | -1858 | -1792 | -1796 | 372 | 534 | 4910 |  | CORR | GENE | 05:19 | 05:30 | 05:29 | 480 | 126 | 11 | EXT |  | 0.94 | (c)
54329.594 | 1.475 | 1.163 | -9.865 | -10.177 | -1950 | -1938 | -1888 | 281 | 1163 | 4910 |  | CORR | GENE | 05:04 | 05:06 | 05:14 | 686 | 124 | 14 | EXT |  | 0.98 | (c)
54332.363 | 4.244 | 4.218 | -7.096 | -7.122 | -1392 | -1226 | -1254 | 839 | 4218 | 4910 |  | CORR | GENE | 06:34 | 07:01 | 06:56 | 52 | 276 | 11 | EXT |  | 0.89 | (c)
54346.817 | 7.358 | 7.349 | -4.182 | -4.191 | 980 | 1031 | 1025 | 980 | 4167 | 4911 |  | CORR | CIGR | 04:29 | 04:37 | 04:36 | 24 | 89 | 10 | EXT |  | 0.89 | (c)
54356.509 | 5.51 | 5.483 | -5.84 | -5.867 | -1995 | -1473 | -1690 | 236 | 5483 | 4912 |  | CORR | GENE | 05:04 | 06:28 | 05:53 | 128 | 611 | 11 | EXT |  | 0.9 | (c)
54358.987 | 7.988 | 7.961 | -3.362 | -3.389 | -1662 | -1602 | -1572 | 569 | 3346 | 4912 |  | CORR | CIGR | 05:58 | 06:08 | 06:12 | 43 | 179 | 11 | EXT |  | 0.89 | (c)
54365.408 | 3.059 | 2.635 | -8.411 | -8.835 | 476 | 492 | 529 | 476 | 2635 | 4913 |  | CORR | GENE | 04:12 | 04:15 | 04:21 | 791 | 108 | 15 | EXT |  | 0.99 | (c)
54372.44 | 10.091 | 9.9 | -1.379 | -1.57 | 518 | 549 | 567 | 518 | 1327 | 4913 |  | CORR | GENE | 04:19 | 04:24 | 04:27 | 243 | 99 | 10 | EXT |  | 0.91 | (c)
54373.826 | 0.007 | 0.003 | -11.523 | -11.527 | -1049 | -921 | -929 | 808 | 3 | 4914 |  | CORR | GENE | 08:33 | 08:53 | 08:52 | 56 | 241 | 14 | EXT |  | 0.89 | (c)
54376.616 | 2.797 | 1.404 | -8.733 | -10.126 | -2211 | -2176 | -2146 | 20 | 1404 | 4914 |  | CORR | GENE | 05:25 | 05:31 | 05:36 | 1508 | 130 | 9 | EXT |  | 0.96 | (c)
54386.539 | 1.19 | 0.729 | -10.18 | -10.641 | 2216 | 2222 | 2230 | 0 | 729 | 4915 |  | LWAN | AXGR | 05:01 | 05:02 | 05:03 | 691 | 28 |  | INT | Эквивалент потери металла 7%. Аномалия находится на упругопластическом изгибе: R=415 D, максимальное растяжение на 5.9 час. |  | (c)
54400.238 | 3.519 | 3.499 | -7.971 | -7.991 | 1961 | 2019 | 2033 | 125 | 3499 | 4916 |  | CORR | CIGR | 06:60 | 07:09 | 07:12 | 31 | 145 | 10 | EXT |  | 0.89 | (c)
54423.044 | 3.135 | 3.079 | -8.515 | -8.571 | -321 | -250 | 15 | 0 | 3079 | 4918 |  | CORR | GENE | 04:27 | 04:39 | 05:22 | 92 | 672 | 9 | EXT | Аномалия находится на отводе. | 0.89 | (c)
54423.149 | 3.24 | 3.223 | -8.41 | -8.427 | -346 | -278 | -237 | 128 | 3223 | 4918 |  | CORR | CIGR | 04:23 | 04:34 | 04:41 | 43 | 218 | 10 | EXT | Аномалия находится на отводе. | 0.89 | (c)
54423.836 | 3.927 | 3.885 | -7.723 | -7.765 | -392 | -217 | -239 | 86 | 3885 | 4918 |  | CORR | GENE | 04:16 | 04:44 | 04:41 | 103 | 306 | 9 | EXT | Аномалия находится на отводе. | 0.89 | (c)
54424.793 | 4.884 | 4.819 | -6.766 | -6.831 | -402 | -198 | -220 | 38 | 4819 | 4918 |  | CORR | GENE | 04:14 | 04:47 | 04:44 | 96 | 364 | 11 | EXT | Аномалия находится на отводе. | 0.89 | (c)
54473.333 | 7.544 | 7.439 | -3.876 | -3.981 | -1270 | -1246 | -1247 | 1224 | 3825 | 4922 |  | CORR | AXGR | 06:15 | 06:19 | 06:19 | 156 | 46 | 8 | EXT | Аномалия находится на отводе. | 0.9 | (c)
54476.083 | 10.294 | 10.211 | -1.126 | -1.209 | -1492 | -1362 | -1400 | 1308 | 1100 | 4922 |  | CORR | GENE | 05:39 | 06:00 | 05:54 | 109 | 184 | 12 | EXT | Аномалия находится на отводе. | 0.89 | (c)
54477.675 | 0.466 | 0.353 | -10.894 | -11.007 | 1426 | 1578 | 1746 | 1426 | 353 | 4923 |  | CORR | GENE | 05:44 | 06:08 | 06:35 | 152 | 640 | 9 | EXT |  | 0.9 | (c)
54478.426 | 1.217 | 1.123 | -10.143 | -10.237 | 1721 | 2011 | 1915 | 1721 | 1123 | 4923 |  | CORR | GENE | 06:31 | 07:18 | 07:03 | 135 | 388 | 9 | EXT |  | 0.9 | (c)
54495.463 | 6.894 | 6.248 | -4.386 | -5.032 | 880 | 1048 | 1056 | 880 | 3789 | 4924 |  | DENT | GENE | 05:41 | 06:08 | 06:09 | 1243 | 353 | 0.4 | N/A | Глубина вмятины: 5 мм (0,4%). Линейка: 124 см в (625 см; 06:08 ч:мин) |  | (c)
54496.618 | 8.049 | 7.843 | -3.231 | -3.437 | 358 | 559 | 498 | 358 | 3183 | 4924 |  | DENT | GENE | 04:16 | 04:49 | 04:39 | 254 | 280 | 0.4 | N/A | Глубина вмятины: 5 мм (0,4%). Линейка: 25 см в (784 см; 04:49 ч:мин) |  | (c)
54497.88 | 9.311 | 9.186 | -1.969 | -2.094 | 1096 | 1162 | 1200 | 1096 | 1830 | 4924 |  | DENT | GENE | 06:15 | 06:26 | 06:32 | 264 | 208 | 0.3 | N/A | Глубина вмятины: 4 мм (0,3%). Линейка: 26 см в (919 см; 06:26 ч:мин) |  | (c)
54521.034 | 9.925 | 9.914 | -1.315 | -1.326 | 1354 | 1384 | 1387 | 1354 | 1304 | 4926 |  | CORR | CIGR | 06:40 | 06:44 | 06:45 | 22 | 65 | 12 | EXT | Аномалия находится на отводе. | 0.89 | (c)
54569.862 | 1.273 | 1.263 | -10.467 | -10.477 | -2102 | -2041 | -2057 | 2011 | 1263 | 4931 |  | CORR | CIGR | 03:50 | 04:00 | 03:58 | 24 | 91 | 13 | EXT |  | 0.89 | (c)
54575.143 | 6.554 | 6.533 | -5.186 | -5.207 | -106 | -51 | -40 | 0 | 5178 | 4931 |  | CORR | CIGR | 09:12 | 09:21 | 09:23 | 29 | 132 | 11 | EXT |  | 0.89 | (c)
54575.196 | 6.607 | 6.592 | -5.133 | -5.148 | -383 | -298 | -322 | 261 | 5117 | 4931 |  | CORR | CIGR | 08:28 | 08:42 | 08:38 | 31 | 122 | 10 | EXT |  | 0.89 | (c)
54585.664 | 5.335 | 5.316 | -5.775 | -5.794 | -1838 | -1728 | -1759 | 1680 | 5316 | 4932 |  | CORR | CIGR | 02:53 | 03:11 | 03:06 | 40 | 158 | 11 | EXT |  | 0.89 | (c)
54589.555 | 9.226 | 9.168 | -1.884 | -1.942 | -989 | -380 | -531 | 73 | 1768 | 4932 |  | CORR | GENE | 05:10 | 06:48 | 06:24 | 174 | 916 | 10 | EXT |  | 0.9 | (c)
54589.874 | 9.545 | 9.534 | -1.565 | -1.576 | -70 | 33 | -11 | 0 | 1559 | 4932 |  | CORR | CIGR | 07:38 | 07:55 | 07:48 | 17 | 118 | 10 | EXT |  | 0.89 | (c)
54590.174 | 9.845 | 9.824 | -1.265 | -1.286 | -92 | 31 | -3 | 0 | 1249 | 4932 |  | CORR | CIGR | 07:35 | 07:55 | 07:49 | 37 | 178 | 12 | EXT |  | 0.89 | (c)
54591.328 | 10.999 | 10.931 | -0.111 | -0.179 | -7 | 14 | 21 | 0 | 11 | 4932 |  | CORR | GENE | 07:48 | 07:52 | 07:53 | 168 | 56 | 15 | EXT |  | 0.91 | (c)
54611.623 | 8.964 | 8.93 | -2.696 | -2.73 | -350 | -212 | -194 | 38 | 2692 | 4934 |  | CORR | CIGR | 05:49 | 06:11 | 06:14 | 38 | 312 | 10 | EXT |  | 0.89 | (c)
54613.531 | 10.872 | 10.503 | -0.788 | -1.157 | 41 | 59 | 83 | 41 | 574 | 4934 |  | CORR | GENE | 06:52 | 06:55 | 06:58 | 583 | 84 | 9 | EXT |  | 0.94 | (c)
54613.651 | 10.992 | 10.428 | -0.668 | -1.232 | -351 | -141 | -216 | 81 | 142 | 4934 |  | CORR | GENE | 05:48 | 06:22 | 06:10 | 1090 | 270 | 13 | EXT |  | 0.99 | (c)
54614.209 | 11.55 | 11.379 | -0.11 | -0.281 | 541 | 575 | 577 | 541 | 28 | 4934 |  | CORR | GENE | 08:12 | 08:18 | 08:18 | 253 | 73 | 11 | EXT |  | 0.92 | (c)
54614.21 | 11.551 | 10.812 | -0.109 | -0.848 | 84 | 320 | 249 | 84 | 30 | 4934 |  | GOUG | GENE | 06:59 | 07:37 | 07:25 | 818 | 330 | 7 | EXT | Задир. |  | (b)
54614.517 | 0.198 | 0.17 | -11.302 | -11.33 | -496 | -430 | -391 | 285 | 170 | 4935 |  | CORR | CIGR | 08:32 | 08:43 | 08:49 | 36 | 211 | 13 | EXT |  | 0.89 | (c)
54614.822 | 0.503 | 0.459 | -10.997 | -11.041 | -1534 | -1420 | -1401 | 1268 | 459 | 4935 |  | CORR | GENE | 05:45 | 06:03 | 06:06 | 155 | 266 | 14 | EXT |  | 0.91 | (c)
54614.892 | 0.573 | 0.151 | -10.927 | -11.349 | -1273 | -1170 | -1186 | 1099 | 151 | 4935 |  | GOUG | GENE | 06:27 | 06:43 | 06:41 | 1154 | 174 | 7 | EXT | Задир. |  | (c)
54615.068 | 0.749 | 0.693 | -10.751 | -10.807 | -1514 | -1482 | -1450 | 1387 | 693 | 4935 |  | CORR | GENE | 05:48 | 05:53 | 05:58 | 687 | 127 | 10 | EXT |  | 0.95 | (c)
54615.478 | 1.159 | 1.124 | -10.341 | -10.376 | -864 | -766 | -706 | 547 | 1124 | 4935 |  | CORR | GENE | 07:33 | 07:49 | 07:58 | 50 | 317 | 9 | EXT |  | 0.89 | (c)
54619.568 | 5.249 | 5.23 | -6.251 | -6.27 | -1794 | -1673 | -1671 | 1547 | 5230 | 4935 |  | CORR | CIGR | 05:03 | 05:22 | 05:23 | 30 | 247 | 15 | EXT |  | 0.89 | (c)
54620.261 | 5.942 | 5.924 | -5.558 | -5.576 | -1019 | -966 | -935 | 851 | 5554 | 4935 |  | CORR | CIGR | 07:08 | 07:16 | 07:21 | 22 | 168 | 11 | EXT |  | 0.89 | (c)
54621.48 | 7.161 | 7.09 | -4.339 | -4.41 | -1895 | -1886 | -1886 | 1876 | 4278 | 4935 |  | CORR | AXGR | 04:47 | 04:48 | 04:48 | 132 | 19 | 14 | EXT |  | 0.9 | (c)
54622.231 | 7.912 | 7.88 | -3.588 | -3.62 | 1782 | 1973 | 1897 | 1782 | 3560 | 4935 |  | CORR | GENE | 02:40 | 03:11 | 02:58 | 60 | 230 | 9 | EXT |  | 0.89 | (c)
54625.904 | 0.085 | 0.042 | -11.205 | -11.248 | 883 | 1211 | 1341 | 883 | 42 | 4936 |  | CORR | GENE | 03:40 | 04:33 | 04:54 | 76 | 916 | 10 | EXT |  | 0.89 | (c)
54637.025 | 11.206 | 11.14 | -0.084 | -0.15 | 455 | 1164 | 1016 | 455 | 44 | 4936 |  | CORR | GENE | 02:31 | 04:25 | 04:02 | 106 | 1123 | 15 | EXT |  | 0.9 | (c)
54637.037 | 11.218 | 11.19 | -0.072 | -0.1 | -1744 | -1551 | -1604 | 1465 | 54 | 4936 |  | CORR | CIGR | 08:36 | 09:07 | 08:59 | 46 | 280 | 15 | EXT |  | 0.89 | (c)
54641.466 | 4.357 | 4.288 | -7.033 | -7.102 | -1306 | -1207 | -1064 | 821 | 4288 | 4937 |  | CORR | GENE | 05:30 | 05:46 | 06:09 | 84 | 485 | 11 | EXT |  | 0.89 | (c)
54643.887 | 6.778 | 6.563 | -4.612 | -4.827 | -201 | -181 | -184 | 167 | 4531 | 4937 |  | CORR | AXGR | 08:28 | 08:32 | 08:31 | 296 | 34 | 9 | EXT |  | 0.91 | (c)
54647.689 | 10.58 | 10.477 | -0.81 | -0.913 | -1413 | -1292 | -1115 | 817 | 755 | 4937 |  | CORR | GENE | 05:13 | 05:32 | 06:01 | 158 | 596 | 10 | EXT |  | 0.9 | (c)
54647.773 | 10.664 | 10.596 | -0.726 | -0.794 | -2101 | -1972 | -2005 | 1909 | 707 | 4937 |  | CORR | GENE | 03:22 | 03:43 | 03:37 | 87 | 192 | 11 | EXT |  | 0.89 | (c)
54647.85 | 10.741 | 10.643 | -0.649 | -0.747 | 194 | 208 | 223 | 194 | 610 | 4937 |  | CORR | GENE | 09:32 | 09:34 | 09:37 | 137 | 58 | 9 | EXT |  | 0.9 | (c)
54647.984 | 10.875 | 10.792 | -0.515 | -0.598 | 1985 | 2183 | 2195 | 1985 | 90 | 4937 |  | CORR | GENE | 02:21 | 02:53 | 02:55 | 508 | 420 | 12 | EXT |  | 0.95 | (c)
54648.001 | 10.892 | 10.723 | -0.498 | -0.667 | -1692 | -1609 | -1281 | 871 | 279 | 4937 |  | CORR | GENE | 04:28 | 04:41 | 05:34 | 388 | 820 | 10 | EXT |  | 0.93 | (c)
54648.051 | 10.942 | 10.43 | -0.448 | -0.96 | -77 | -44 | -49 | 20 | 141 | 4937 |  | CORR | GENE | 08:48 | 08:54 | 08:53 | 819 | 57 | 14 | EXT |  | 0.99 | (c)
54648.318 | 11.209 | 11.16 | -0.181 | -0.23 | -1487 | -1093 | -1176 | 865 | 149 | 4937 |  | CORR | GENE | 05:01 | 06:04 | 05:51 | 81 | 622 | 13 | EXT |  | 0.89 | (c)
54648.681 | 0.182 | 0.167 | -11.318 | -11.333 | 727 | 860 | 881 | 727 | 167 | 4938 |  | CORR | GENE | 02:56 | 03:17 | 03:21 | 59 | 309 | 11 | EXT |  | 0.89 | (c)
54651.986 | 3.487 | 3.472 | -8.013 | -8.028 | 837 | 907 | 923 | 837 | 3472 | 4938 |  | CORR | CIGR | 03:14 | 03:25 | 03:27 | 28 | 173 | 10 | EXT |  | 0.89 | (c)
54654.049 | 5.55 | 5.55 | -5.95 | -5.95 | 1949 | 2017 | 2022 | 136 | 5550 | 4938 |  | CORR | CIGR | 06:13 | 06:24 | 06:25 | 24 | 146 | 12 | EXT |  | 0.89 | (c)
54655.08 | 6.581 | 6.541 | -4.919 | -4.959 | 1858 | 2044 | 2071 | 0 | 4802 | 4938 |  | CORR | GENE | 05:58 | 06:28 | 06:33 | 157 | 427 | 10 | EXT |  | 0.9 | (c)
54655.496 | 6.997 | 6.976 | -4.503 | -4.524 | 1400 | 1937 | 1722 | 187 | 4433 | 4938 |  | CORR | GENE | 04:44 | 06:11 | 05:36 | 91 | 644 | 11 | EXT |  | 0.89 | (c)
54656.763 | 8.264 | 8.098 | -3.236 | -3.402 | 1159 | 1178 | 1200 | 989 | 3032 | 4938 |  | CORR | GENE | 04:05 | 04:09 | 04:12 | 370 | 83 | 12 | EXT |  | 0.94 | (c)
54659.199 | 10.7 | 10.687 | -0.8 | -0.813 | 665 | 698 | 711 | 665 | 785 | 4938 |  | CORR | CIGR | 02:46 | 02:51 | 02:53 | 28 | 92 | 10 | EXT |  | 0.89 | (c)
54659.819 | 11.32 | 11.286 | -0.18 | -0.214 | 480 | 618 | 574 | 480 | 166 | 4938 |  | CORR | GENE | 02:16 | 02:38 | 02:31 | 48 | 189 | 9 | EXT |  | 0.89 | (c)
54660.302 | 0.303 | 0.285 | -11.257 | -11.275 | 836 | 888 | 900 | 836 | 285 | 4939 |  | CORR | CIGR | 03:26 | 03:35 | 03:37 | 35 | 127 | 14 | EXT |  | 0.89 | (c)
54665.458 | 5.459 | 5.431 | -6.101 | -6.129 | 1735 | 1749 | 1749 | 468 | 5431 | 4939 |  | CORR | AXGR | 05:51 | 05:54 | 05:54 | 71 | 28 | 9 | EXT |  | 0.89 | (c)
54666.292 | 6.293 | 6.264 | -5.267 | -5.296 | 403 | 611 | 586 | 403 | 5231 | 4939 |  | CORR | GENE | 02:16 | 02:50 | 02:46 | 65 | 367 | 11 | EXT |  | 0.89 | (c)
54669.801 | 9.802 | 9.776 | -1.758 | -1.784 | 825 | 885 | 908 | 825 | 1753 | 4939 |  | CORR | CIGR | 03:24 | 03:34 | 03:38 | 31 | 167 | 10 | EXT |  | 0.89 | (c)
54670.735 | 10.736 | 10.634 | -0.824 | -0.926 | 607 | 761 | 728 | 607 | 794 | 4939 |  | CORR | GENE | 02:49 | 03:14 | 03:09 | 132 | 242 | 10 | EXT |  | 0.9 | (c)
54671.338 | 11.339 | 11.083 | -0.221 | -0.477 | 570 | 896 | 796 | 570 | 215 | 4939 |  | CORR | GENE | 02:43 | 03:36 | 03:20 | 262 | 452 | 15 | EXT |  | 0.93 | (c)
54673.185 | 1.626 | 1.607 | -9.564 | -9.583 | -1636 | -1576 | -1560 | 595 | 1607 | 4940 |  | CORR | CIGR | 07:06 | 07:16 | 07:19 | 20 | 152 | 12 | EXT |  | 0.89 | (c)
54674.293 | 2.734 | 2.711 | -8.456 | -8.479 | -1484 | -1436 | -1423 | 747 | 2711 | 4940 |  | CORR | CIGR | 07:31 | 07:38 | 07:41 | 25 | 121 | 15 | EXT |  | 0.89 | (c)
54680.466 | 8.907 | 8.575 | -2.283 | -2.615 | 901 | 1128 | 1306 | 519 | 2218 | 4940 |  | CORR | GENE | 01:56 | 02:32 | 03:01 | 397 | 810 | 11 | EXT |  | 0.93 | (c)
54685.345 | 2.596 | 2.533 | -8.744 | -8.807 | 1407 | 1667 | 1568 | 1407 | 2533 | 4941 |  | CORR | GENE | 06:47 | 07:29 | 07:13 | 195 | 324 | 10 | EXT | Аномалия находится на отводе. | 0.9 | (c)
54686.482 | 3.733 | 3.677 | -7.607 | -7.663 | -44 | 50 | 39 | 0 | 3677 | 4941 |  | CORR | GENE | 02:53 | 03:08 | 03:06 | 103 | 167 | 10 | EXT | Аномалия находится на отводе. | 0.89 | (c)
54687.116 | 4.367 | 4.352 | -6.973 | -6.988 | -7 | 291 | 159 | 0 | 4352 | 4941 |  | CORR | GENE | 02:59 | 03:47 | 03:25 | 51 | 331 | 10 | EXT | Аномалия находится на отводе. | 0.89 | (c)
54688.929 | 6.18 | 6.053 | -5.16 | -5.287 | 1460 | 1608 | 1765 | 1460 | 5118 | 4941 |  | CORR | GENE | 06:55 | 07:19 | 07:45 | 169 | 609 | 10 | EXT | Аномалия находится на отводе. | 0.9 | (c)
54689.358 | 6.609 | 6.586 | -4.731 | -4.754 | 234 | 295 | 291 | 234 | 4731 | 4941 |  | CORR | CIGR | 03:38 | 03:47 | 03:47 | 23 | 115 | 11 | EXT | Аномалия находится на отводе. | 0.89 | (c)
54691.731 | 8.982 | 8.936 | -2.358 | -2.404 | 220 | 288 | 325 | 220 | 2323 | 4941 |  | CORR | GENE | 03:35 | 03:46 | 03:52 | 81 | 211 | 14 | EXT | Аномалия находится на отводе. | 0.89 | (c)
54691.976 | 9.227 | 9.213 | -2.113 | -2.127 | 65 | 125 | 136 | 65 | 2100 | 4941 |  | CORR | CIGR | 03:10 | 03:20 | 03:22 | 27 | 142 | 12 | EXT | Аномалия находится на отводе. | 0.89 | (c)
54692.308 | 9.559 | 9.55 | -1.781 | -1.79 | -30 | 80 | 47 | 0 | 1749 | 4941 |  | CORR | CIGR | 02:55 | 03:13 | 03:07 | 41 | 155 | 12 | EXT | Аномалия находится на отводе. | 0.89 | (c)
54698.727 | 4.638 | 4.622 | -6.652 | -6.668 | 1547 | 1597 | 1598 | 1547 | 4622 | 4942 |  | CORR | GENE | 08:37 | 08:45 | 08:45 | 50 | 101 | 15 | EXT |  | 0.89 | (c)
54701.748 | 7.659 | 7.611 | -3.631 | -3.679 | 317 | 334 | 332 | 317 | 3601 | 4942 |  | CORR | AXGR | 05:19 | 05:21 | 05:21 | 78 | 31 | 9 | EXT |  | 0.89 | (c)
54702.297 | 8.208 | 8.198 | -3.082 | -3.092 | 371 | 390 | 403 | 371 | 3072 | 4942 |  | CORR | CIGR | 05:27 | 05:30 | 05:33 | 20 | 64 | 11 | EXT |  | 0.89 | (c)
54705.252 | 11.163 | 11.03 | -0.127 | -0.26 | 288 | 442 | 468 | 288 | 91 | 4942 |  | CORR | GENE | 05:14 | 05:39 | 05:43 | 169 | 361 | 13 | EXT |  | 0.91 | (c)
54712.694 | 7.315 | 7.258 | -1.505 | -1.562 | -1963 | -1886 | -1903 | 267 | 1444 | 4943 |  | CORR | GENE | 06:09 | 06:21 | 06:18 | 118 | 120 | 9 | EXT |  | 0.89 | (c)
54712.771 | 7.392 | 7.379 | -1.428 | -1.441 | -1817 | -1803 | -1802 | 413 | 1407 | 4943 |  | CORR | PITT | 06:32 | 06:35 | 06:35 | 34 | 30 | 21 | EXT |  | 0.89 | (c)
54729.99 | 4.371 | 4.355 | -7.129 | -7.145 | -879 | -830 | -814 | 749 | 4355 | 4945 |  | CORR | CIGR | 07:27 | 07:35 | 07:38 | 29 | 130 | 13 | EXT |  | 0.89 | (c)
54732.007 | 6.388 | 6.371 | -5.112 | -5.129 | -581 | -455 | -502 | 423 | 5104 | 4945 |  | CORR | CIGR | 08:15 | 08:36 | 08:28 | 25 | 158 | 10 | EXT |  | 0.89 | (c)
54732.441 | 6.822 | 6.81 | -4.678 | -4.69 | -735 | -692 | -698 | 661 | 4665 | 4945 |  | CORR | CIGR | 07:51 | 07:58 | 07:57 | 25 | 74 | 13 | EXT |  | 0.89 | (c)
54732.716 | 7.097 | 6.861 | -4.403 | -4.639 | -2196 | -2169 | -2153 | 35 | 3462 | 4945 |  | CORR | GENE | 03:55 | 03:59 | 04:02 | 1177 | 86 | 9 | EXT |  | 0.95 | (c)
54736.424 | 10.805 | 10.287 | -0.695 | -1.213 | -1033 | -975 | -976 | 918 | 89 | 4945 |  | CORR | GENE | 07:03 | 07:12 | 07:12 | 1124 | 115 | 11 | EXT |  | 0.97 | (c)
54737.501 | 0.382 | 0.281 | -10.948 | -11.049 | -776 | -256 | -340 | 0 | 281 | 4946 |  | CORR | GENE | 06:50 | 08:14 | 08:01 | 212 | 872 | 11 | EXT |  | 0.91 | (c)
54737.802 | 0.683 | 0.534 | -10.647 | -10.796 | -756 | -377 | -316 | 0 | 534 | 4946 |  | CORR | GENE | 06:54 | 07:55 | 08:05 | 406 | 881 | 11 | EXT |  | 0.93 | (c)
54738.343 | 1.224 | 1.005 | -10.106 | -10.325 | -704 | -378 | -368 | 33 | 1005 | 4946 |  | CORR | GENE | 07:02 | 07:55 | 07:56 | 756 | 671 | 9 | EXT |  | 0.94 | (c)
54764.777 | 5.258 | 5.232 | -6.252 | -6.278 | 94 | 180 | 191 | 94 | 5232 | 4948 |  | CORR | GENE | 07:30 | 07:44 | 07:46 | 61 | 194 | 9 | EXT |  | 0.89 | (c)
54768.688 | 9.169 | 8.012 | -2.341 | -3.498 | 12 | 46 | 99 | 12 | 2082 | 4948 |  | CORR | GENE | 07:17 | 07:22 | 07:31 | 1416 | 173 | 11 | EXT |  | 0.97 | (c)
54770.714 | 11.195 | 10.15 | -0.315 | -1.36 | -2 | 61 | 57 | 0 | 97 | 4948 |  | CORR | GENE | 07:14 | 07:25 | 07:24 | 1263 | 118 | 12 | EXT |  | 0.98 | (c)
54770.844 | 11.325 | 10.323 | -0.185 | -1.187 | -108 | -59 | -75 | 42 | 68 | 4948 |  | CORR | GENE | 06:57 | 07:05 | 07:03 | 1119 | 67 | 13 | EXT |  | 0.99 | (c)
54785.133 | 2.874 | 2.681 | -8.376 | -8.569 | -2014 | -2012 | -1980 | 1946 | 2681 | 4950 |  | CORR | GENE | 03:35 | 03:35 | 03:40 | 463 | 68 | 11 | EXT |  | 0.94 | (c)
54786.184 | 3.925 | 3.599 | -7.325 | -7.651 | -1985 | -1940 | -1952 | 1919 | 3599 | 4950 |  | CORR | GENE | 03:39 | 03:46 | 03:45 | 434 | 65 | 9 | EXT |  | 0.93 | (c)
54786.358 | 4.099 | 4.07 | -7.151 | -7.18 | -185 | -115 | -116 | 47 | 4070 | 4950 |  | CORR | CIGR | 08:30 | 08:41 | 08:41 | 33 | 138 | 11 | EXT |  | 0.89 | (c)
54795.411 | 1.902 | 1.644 | -9.648 | -9.906 | -1725 | -1702 | -1695 | 1664 | 1644 | 4951 |  | CORR | GENE | 03:45 | 03:48 | 03:50 | 421 | 61 | 10 | EXT |  | 0.93 | (c)
54798.608 | 5.099 | 4.812 | -6.451 | -6.738 | -163 | -121 | -125 | 88 | 4812 | 4951 |  | CORR | GENE | 07:57 | 08:04 | 08:03 | 454 | 75 | 9 | EXT |  | 0.93 | (c)
54804.777 | 11.268 | 10.458 | -0.282 | -1.092 | -178 | -68 | -111 | 44 | 24 | 4951 |  | CORR | GENE | 07:54 | 08:12 | 08:05 | 1068 | 134 | 14 | EXT |  | 0.99 | (c)
54823.178 | 6.689 | 6.668 | -4.691 | -4.712 | -321 | -275 | -268 | 215 | 4676 | 4953 |  | CORR | CIGR | 08:41 | 08:48 | 08:49 | 36 | 106 | 11 | EXT |  | 0.89 | (c)
54831.086 | 3.217 | 3.109 | -8.083 | -8.191 | 1729 | 1745 | 1746 | 467 | 3109 | 4954 |  | CORR | AXGR | 04:00 | 04:03 | 04:03 | 154 | 34 | 9 | EXT |  | 0.9 | (c)
54833.064 | 5.195 | 5.179 | -6.105 | -6.121 | 1720 | 1781 | 1807 | 336 | 5179 | 4954 |  | CORR | GENE | 03:59 | 04:08 | 04:13 | 99 | 175 | 10 | EXT |  | 0.89 | (c)
54833.941 | 6.072 | 6.051 | -5.228 | -5.249 | 1673 | 1707 | 1731 | 441 | 5202 | 4954 |  | CORR | CIGR | 03:51 | 03:57 | 04:00 | 47 | 117 | 10 | EXT |  | 0.89 | (c)
54834.511 | 6.642 | 6.469 | -4.658 | -4.831 | 1719 | 1752 | 1754 | 441 | 4473 | 4954 |  | CORR | GENE | 03:59 | 04:04 | 04:04 | 358 | 70 | 9 | EXT |  | 0.92 | (c)
54841.246 | 2.077 | 1.901 | -9.393 | -9.569 | 1166 | 1188 | 1202 | 992 | 1901 | 4955 |  | CORR | GENE | 03:50 | 03:53 | 03:56 | 375 | 73 | 10 | EXT |  | 0.93 | (c)
54845.763 | 6.594 | 6.172 | -4.876 | -5.298 | 1199 | 1233 | 1248 | 934 | 4829 | 4955 |  | CORR | GENE | 03:55 | 04:01 | 04:03 | 469 | 98 | 9 | EXT |  | 0.93 | (c)
54851.32 | 0.681 | 0.634 | -10.569 | -10.616 | 1134 | 1164 | 1165 | 1034 | 634 | 4956 |  | DENT | GENE | 01:22 | 01:27 | 01:27 | 85 | 62 | 0.4 | N/A | Глубина вмятины: 5 мм (0,4%). Линейка: 9 см в (63 см; 01:27 ч:мин) |  | (c)
54861.847 | 11.208 | 11.158 | -0.042 | -0.092 | -2224 | -1948 | -1638 | 7 | 9 | 4956 |  | CORR | GENE | 04:20 | 05:04 | 05:54 | 83 | 1171 | 12 | EXT |  | 0.89 | (c)
54864.425 | 2.536 | 2.375 | -8.524 | -8.685 | 1318 | 1436 | 1410 | 730 | 2375 | 4957 |  | CORR | GENE | 03:42 | 04:01 | 03:56 | 473 | 183 | 9 | EXT |  | 0.93 | (c)
54877.036 | 4.087 | 4.012 | -7.143 | -7.218 | 2155 | 2181 | 2175 | 35 | 4012 | 4958 |  | CORR | AXGR | 04:28 | 04:32 | 04:32 | 242 | 41 | 14 | EXT |  | 0.92 | (c)
54878.209 | 5.26 | 5.247 | -5.97 | -5.983 | 1987 | 2013 | 2019 | 180 | 5247 | 4958 |  | CORR | CIGR | 04:01 | 04:05 | 04:06 | 27 | 63 | 15 | EXT |  | 0.89 | (c)
54885.177 | 0.998 | 0.719 | -10.452 | -10.731 | 1074 | 1156 | 1130 | 1044 | 719 | 4959 |  | CORR | GENE | 03:49 | 04:02 | 03:58 | 412 | 112 | 12 | EXT |  | 0.94 | (c)
54885.615 | 1.436 | 1.192 | -10.014 | -10.258 | 1120 | 1160 | 1159 | 1033 | 1192 | 4959 |  | CORR | GENE | 03:56 | 04:03 | 04:03 | 351 | 77 | 11 | EXT |  | 0.93 | (c)
54887.109 | 2.93 | 2.753 | -8.52 | -8.697 | 1083 | 1155 | 1130 | 1054 | 2753 | 4959 |  | CORR | GENE | 03:50 | 04:02 | 03:58 | 359 | 94 | 9 | EXT |  | 0.92 | (c)
54887.133 | 2.954 | 2.935 | -8.496 | -8.515 | 1599 | 1704 | 1725 | 379 | 2935 | 4959 |  | CORR | GENE | 05:14 | 05:31 | 05:34 | 49 | 253 | 9 | EXT |  | 0.89 | (c)
54887.403 | 3.224 | 3.17 | -8.226 | -8.28 | 1121 | 1131 | 1132 | 1086 | 3170 | 4959 |  | CORR | AXGR | 03:56 | 03:58 | 03:58 | 98 | 24 | 9 | EXT |  | 0.89 | (c)
54902.867 | 7.238 | 7.209 | -2.812 | -2.841 | 1874 | 2024 | 1997 | 111 | 2785 | 4960 |  | CORR | GENE | 06:13 | 06:37 | 06:32 | 56 | 245 | 9 | EXT |  | 0.89 | (c)
54905.624 | 9.995 | 9.892 | -0.055 | -0.158 | 1937 | -2200 | 2133 | 0 | 33 | 4960 |  | CORR | GENE | 06:23 | 07:15 | 06:54 | 125 | 393 | 9 | EXT |  | 0.89 | (c)
54906.633 | 0.954 | 0.785 | -10.546 | -10.715 | 1532 | 1559 | 1563 | 637 | 785 | 4961 |  | CORR | GENE | 04:07 | 04:12 | 04:12 | 351 | 62 | 10 | EXT |  | 0.92 | (c)
54907.964 | 2.285 | 2.27 | -9.215 | -9.23 | 1364 | 1459 | 1442 | 710 | 2270 | 4961 |  | CORR | CIGR | 03:40 | 03:56 | 03:53 | 34 | 156 | 9 | EXT |  | 0.89 | (c)
54912.181 | 6.502 | 6.458 | -4.998 | -5.042 | -2226 | -1663 | -1919 | 4 | 4933 | 4961 |  | CORR | GENE | 06:01 | 07:32 | 06:50 | 109 | 615 | 10 | EXT |  | 0.89 | (c)
54912.206 | 6.527 | 6.493 | -4.973 | -5.007 | -1608 | -1596 | -1596 | 623 | 4904 | 4961 |  | CORR | AXGR | 07:41 | 07:43 | 07:43 | 103 | 25 | 14 | EXT |  | 0.9 | (c)
54937.617 | 9.008 | 8.983 | -2.482 | -2.507 | 1799 | 1887 | 1883 | 263 | 2461 | 4963 |  | CORR | CIGR | 06:30 | 06:44 | 06:44 | 46 | 168 | 10 | EXT |  | 0.89 | (c)
54939.22 | 10.611 | 10.447 | -0.879 | -1.043 | 1518 | 1549 | 1544 | 660 | 775 | 4963 |  | CORR | GENE | 05:45 | 05:50 | 05:49 | 268 | 52 | 9 | EXT |  | 0.91 | (c)
54962.88 | 11.391 | 11.309 | -0.039 | -0.121 | -11 | 328 | 425 | 0 | 9 | 4965 |  | CORR | GENE | 06:01 | 06:55 | 07:11 | 112 | 873 | 13 | EXT |  | 0.9 | (c)
54974.199 | 0 | -0.041 | -11.29 | -11.331 | -74 | 896 | 464 | 0 |  | 4967 | Нарушение формы кольцевого шва | GWAN |  | 01:60 | 04:36 | 03:27 | 0 | 1075 |  | EXT | Нарушение формы кольцевого шва |  | (c)
54975.14 | 0.941 | 0.93 | -10.349 | -10.36 | 1753 | 2059 | 1924 | 136 | 930 | 4967 |  | CORR | GENE | 06:55 | 07:44 | 07:22 | 104 | 341 | 9 | EXT |  | 0.89 | (c)
54975.298 | 1.099 | 1.087 | -10.191 | -10.203 | 1948 | 2053 | 2052 | 74 | 1087 | 4967 |  | CORR | CIGR | 07:26 | 07:43 | 07:43 | 34 | 209 | 11 | EXT |  | 0.89 | (c)
54975.919 | 1.72 | 1.7 | -9.57 | -9.59 | 696 | 944 | 936 | 696 | 1700 | 4967 |  | CORR | GENE | 04:04 | 04:44 | 04:43 | 62 | 481 | 13 | EXT |  | 0.89 | (c)
54975.997 | 1.798 | 1.783 | -9.492 | -9.507 | 1819 | 2056 | 1967 | 115 | 1783 | 4967 |  | CORR | CIGR | 07:05 | 07:44 | 07:29 | 40 | 297 | 10 | EXT |  | 0.89 | (c)
54977.987 | 3.788 | 3.776 | -7.502 | -7.514 | 875 | 935 | 938 | 875 | 3776 | 4967 |  | CORR | CIGR | 04:33 | 04:43 | 04:43 | 26 | 127 | 15 | EXT |  | 0.89 | (c)
54981.256 | 7.057 | 7.018 | -4.233 | -4.272 | -1976 | -1915 | -1851 | 254 | 4190 | 4967 |  | DENT | GENE | 08:53 | 09:03 | 09:13 | 82 | 251 | 0.4 | N/A | Глубина вмятины: 5 мм (0,4%). Линейка: 8 см в (702 см; 09:03 ч:мин) |  | (c)
54983.9 | 9.701 | 9.661 | -1.589 | -1.629 | 1930 | 1995 | 2004 | 153 | 1575 | 4967 |  | CORR | GENE | 07:23 | 07:34 | 07:35 | 54 | 148 | 11 | EXT |  | 0.89 | (c)
54984.501 | 10.302 | 10.287 | -0.988 | -1.003 | 1705 | 1899 | 1844 | 248 | 951 | 4967 |  | CORR | GENE | 06:47 | 07:18 | 07:09 | 52 | 278 | 10 | EXT |  | 0.89 | (c)
54985.489 | 0 | -0.06 | -11.37 | -11.43 | 341 | 496 | 581 | 341 |  | 4968 | Нарушение формы кольцевого шва | GWAN |  | 03:45 | 04:10 | 04:23 | 0 | 480 |  | EXT | Нарушение формы кольцевого шва |  | (c)
54985.687 | 0.198 | 0.051 | -11.172 | -11.319 | 589 | 647 | 629 | 589 | 51 | 4968 |  | CORR | GENE | 04:25 | 04:34 | 04:31 | 254 | 81 | 10 | EXT |  | 0.91 | (c)
54985.856 | 0.367 | 0.353 | -11.003 | -11.017 | 495 | 671 | 628 | 495 | 353 | 4968 |  | CORR | CIGR | 04:10 | 04:38 | 04:31 | 43 | 266 | 10 | EXT |  | 0.89 | (c)
54986.338 | 0.849 | 0.835 | -10.521 | -10.535 | 295 | 594 | 470 | 295 | 835 | 4968 |  | CORR | GENE | 03:37 | 04:26 | 04:06 | 81 | 349 | 9 | EXT |  | 0.89 | (c)
54987.129 | 1.64 | 1.619 | -9.73 | -9.751 | 1692 | 1742 | 1775 | 373 | 1619 | 4968 |  | CORR | CIGR | 07:23 | 07:31 | 07:36 | 46 | 165 | 12 | EXT |  | 0.89 | (c)
54996.891 | 0.032 | 0.007 | -10.908 | -10.933 | 26 | 672 | 618 | 26 | 7 | 4969 |  | CORR | GENE | 02:47 | 04:32 | 04:23 | 94 | 1185 | 10 | EXT |  | 0.89 | (c)
54996.894 | 0.035 | 0.008 | -10.905 | -10.932 | 1771 | 1974 | 2033 | 1771 | 8 | 4969 |  | CORR | GENE | 07:29 | 08:02 | 08:11 | 87 | 523 | 13 | EXT |  | 0.89 | (c)
55002.049 | 5.19 | 5.169 | -5.75 | -5.771 | 784 | 821 | 875 | 784 | 5169 | 4969 |  | CORR | CIGR | 04:50 | 04:56 | 05:04 | 26 | 182 | 11 | EXT |  | 0.89 | (c)
55007.918 | 0.119 | 0.043 | -11.411 | -11.487 | 614 | 694 | 758 | 614 | 43 | 4970 |  | CORR | GENE | 08:02 | 08:14 | 08:25 | 97 | 287 | 10 | EXT |  | 0.89 | (c)
55025.694 | 6.365 | 6.344 | -3.005 | -3.026 | -1276 | -981 | -1093 | 910 | 2947 | 4971 |  | CORR | GENE | 07:18 | 08:06 | 07:48 | 79 | 365 | 11 | EXT |  | 0.89 | (c)
55025.859 | 6.53 | 6.458 | -2.84 | -2.912 | -2106 | -1949 | -1897 | 1688 | 2804 | 4971 |  | CORR | GENE | 05:04 | 05:30 | 05:38 | 108 | 418 | 9 | EXT |  | 0.89 | (c)
55027.155 | 7.826 | 7.503 | -1.544 | -1.867 | -2222 | -2149 | -2172 | 2122 | 817 | 4971 |  | CORR | GENE | 04:46 | 04:57 | 04:54 | 1050 | 100 | 9 | EXT |  | 0.95 | (c)
55035.162 | 6.463 | 6.431 | -4.417 | -4.449 | -975 | -907 | -865 | 754 | 4410 | 4972 |  | CORR | CIGR | 06:10 | 06:21 | 06:28 | 39 | 221 | 10 | EXT |  | 0.89 | (c)
55039.642 | 0.063 | 0.017 | -11.277 | -11.323 | -641 | -314 | -425 | 208 | 17 | 4973 |  | CORR | GENE | 07:35 | 08:28 | 08:10 | 83 | 433 | 11 | EXT |  | 0.89 | (c)
55062.643 | 0.044 | 0.01 | -11.456 | -11.49 | 1724 | 1974 | -1932 | 0 | 10 | 4975 |  | CORR | GENE | 03:37 | 04:17 | 05:47 | 108 | 1611 | 13 | EXT |  | 0.9 | (c)
55062.73 | 0.131 | 0.123 | -11.369 | -11.377 | 1966 | 2016 | 2017 | 163 | 123 | 4975 |  | CORR | CIGR | 04:16 | 04:24 | 04:24 | 17 | 102 | 14 | EXT |  | 0.89 | (c)
55064.826 | 2.227 | 2.125 | -9.273 | -9.375 | -2166 | -1875 | -1626 | 64 | 2125 | 4975 |  | CORR | GENE | 05:09 | 05:56 | 06:36 | 125 | 1080 | 10 | EXT |  | 0.89 | (c)
55065.051 | 2.452 | 2.285 | -9.048 | -9.215 | -1293 | -1222 | -1250 | 937 | 2285 | 4975 |  | CORR | GENE | 07:30 | 07:41 | 07:37 | 389 | 87 | 9 | EXT |  | 0.92 | (c)
55068.172 | 5.573 | 4.242 | -5.927 | -7.258 | 2217 | -2197 | -2195 | 0 | 4242 | 4975 |  | CORR | GENE | 04:56 | 05:04 | 05:04 | 2432 | 98 | 9 | EXT |  | 0.96 | (c)
55070.29 | 7.691 | 7.626 | -3.809 | -3.874 | -2188 | -1862 | -1799 | 42 | 3728 | 4975 |  | CORR | GENE | 05:05 | 05:58 | 06:08 | 146 | 778 | 11 | EXT |  | 0.9 | (c)
55070.606 | 8.007 | 7.939 | -3.493 | -3.561 | -2080 | -1981 | -1827 | 151 | 3355 | 4975 |  | CORR | GENE | 05:23 | 05:39 | 06:04 | 206 | 505 | 9 | EXT |  | 0.9 | (c)
55071.803 | 9.204 | 9.071 | -2.296 | -2.429 | 2116 | -2093 | -1999 | 0 | 2269 | 4975 |  | CORR | GENE | 04:40 | 05:21 | 05:36 | 160 | 692 | 9 | EXT |  | 0.9 | (c)
55071.846 | 9.247 | 9.225 | -2.253 | -2.275 | 1562 | 1696 | 1677 | 438 | 2212 | 4975 |  | CORR | GENE | 03:10 | 03:32 | 03:29 | 63 | 231 | 11 | EXT |  | 0.89 | (c)
55072.197 | 9.598 | 9.531 | -1.902 | -1.969 | 2018 | 2052 | 2229 | 0 | 1882 | 4975 |  | CORR | GENE | 04:24 | 04:30 | 04:58 | 87 | 422 | 10 | EXT |  | 0.89 | (c)
55074.028 | 11.429 | 11.36 | -0.071 | -0.14 | -2194 | -1551 | -1845 | 36 | 39 | 4975 |  | CORR | GENE | 05:04 | 06:48 | 06:01 | 101 | 698 | 9 | EXT |  | 0.89 | (c)
55080.505 | 6.406 | 6.392 | -4.674 | -4.688 | -2122 | -2046 | -2029 | 109 | 4643 | 4976 |  | CORR | CIGR | 07:03 | 07:15 | 07:18 | 45 | 187 | 10 | EXT |  | 0.89 | (c)
55086.297 | 1.118 | 1.074 | -9.912 | -9.956 | 1049 | 1178 | 1187 | 905 | 1074 | 4977 |  | CORR | GENE | 05:02 | 05:23 | 05:24 | 92 | 276 | 10 | EXT |  | 0.89 | (c)
55087.413 | 2.234 | 2.219 | -8.796 | -8.811 | 1662 | 1818 | 1758 | 376 | 2219 | 4977 |  | CORR | CIGR | 06:41 | 07:06 | 06:56 | 46 | 193 | 12 | EXT |  | 0.89 | (c)
55089.535 | 4.356 | 4.268 | -6.674 | -6.762 | -9 | 688 | 556 | 0 | 4268 | 4977 |  | CORR | GENE | 02:11 | 04:04 | 03:43 | 207 | 1131 | 9 | EXT |  | 0.9 | (c)
55090.034 | 4.855 | 4.835 | -6.175 | -6.195 | 779 | 849 | 910 | 779 | 4835 | 4977 |  | CORR | GENE | 04:18 | 04:30 | 04:40 | 52 | 262 | 10 | EXT |  | 0.89 | (c)
55090.31 | 5.131 | 5.058 | -5.899 | -5.972 | 257 | 612 | 657 | 257 | 5058 | 4977 |  | CORR | GENE | 02:54 | 03:52 | 03:59 | 144 | 799 | 9 | EXT |  | 0.9 | (c)
55091.066 | 5.887 | 5.871 | -5.143 | -5.159 | 1534 | 1583 | 1595 | 574 | 5125 | 4977 |  | CORR | CIGR | 06:20 | 06:28 | 06:30 | 34 | 122 | 9 | EXT |  | 0.89 | (c)
55093.514 | 8.335 | 8.315 | -2.695 | -2.715 | 363 | 562 | 518 | 363 | 2638 | 4977 |  | CORR | GENE | 03:11 | 03:43 | 03:36 | 77 | 309 | 10 | EXT |  | 0.89 | (c)
55095.146 | 9.967 | 9.866 | -1.063 | -1.164 | -211 | 555 | 426 | 0 | 924 | 4977 |  | CORR | GENE | 01:39 | 03:42 | 03:22 | 240 | 1275 | 10 | EXT |  | 0.91 | (c)
55095.347 | 10.168 | 9.78 | -0.862 | -1.25 | 1135 | 1649 | 1560 | 246 | 583 | 4977 |  | CORR | GENE | 05:16 | 06:39 | 06:24 | 667 | 849 | 9 | EXT |  | 0.94 | (c)
55095.972 | 10.793 | 10.522 | -0.237 | -0.508 | -2227 | -2202 | -2190 | 4 | 59 | 4977 |  | CORR | GENE | 08:13 | 08:17 | 08:19 | 449 | 73 | 9 | EXT |  | 0.93 | (c)
55096.17 | 10.991 | 10.774 | -0.039 | -0.256 | 865 | 1836 | 1494 | 108 | 5 | 4977 |  | CORR | GENE | 04:32 | 07:09 | 06:14 | 251 | 1258 | 12 | EXT |  | 0.92 | (c)
55099.909 | 3.7 | 3.638 | -7.38 | -7.442 | 1052 | 1419 | 1364 | 554 | 3638 | 4978 |  | CORR | GENE | 04:16 | 05:16 | 05:07 | 135 | 624 | 9 | EXT |  | 0.9 | (c)
55100.196 | 3.987 | 3.516 | -7.093 | -7.564 | 2188 | -2198 | -2208 | 0 | 3516 | 4978 |  | SCC | GENE | 07:20 | 07:32 | 07:30 | 664 | 129 | 31 | EXT | Аномалия находится в зоне сварного шва. | 1.08 | (a)
55100.722 | 4.513 | 4.487 | -6.567 | -6.593 | 2175 | -2222 | -2188 | 0 | 4487 | 4978 |  | CORR | CIGR | 07:18 | 07:28 | 07:33 | 46 | 195 | 10 | EXT |  | 0.89 | (c)
55101.994 | 5.785 | 1.79 | -5.295 | -9.29 | 2166 | 2214 | -2217 | 0 | 1790 | 4978 |  | SCC | GENE | 07:16 | 07:24 | 07:29 | 6172 | 156 | 10 | EXT | Аномалия находится в зоне сварного шва. | 1 | (a)
55102.558 | 6.349 | 6.17 | -4.731 | -4.91 | -2208 | -2188 | -2178 | 23 | 4465 | 4978 |  | SCC | GENE | 07:30 | 07:33 | 07:35 | 445 | 60 | 26 | EXT | Аномалия находится в зоне сварного шва. | 1 | (a)
55105.644 | 9.435 | 9.33 | -1.645 | -1.75 | -2213 | -2154 | -2163 | 17 | 1439 | 4978 |  | SCC | GENE | 07:29 | 07:39 | 07:37 | 311 | 100 | 32 | EXT | Аномалия находится в зоне сварного шва. | 1.06 | (a)
55106.911 | 10.702 | 10.372 | -0.378 | -0.708 | 2119 | -2211 | 2214 | 0 | 6 | 4978 |  | SCC | GENE | 07:08 | 07:30 | 07:24 | 702 | 190 | 14 | EXT | Аномалия находится в зоне сварного шва. | 1 | (a)
55106.911 | 10.702 | 10.372 | -0.378 | -0.708 | 2119 | -2211 | 2214 | 0 | 6 | 4978 |  | CORR | GENE | 07:08 | 07:30 | 07:24 | 702 | 190 | 13 | EXT |  | 0.97 | (c)
55107.356 | 0.067 | 0.002 | -11.053 | -11.118 | -1259 | -1138 | -1139 | 972 | 2 | 4979 |  | SCC | GENE | 07:03 | 07:22 | 07:22 | 100 | 240 | 10 | EXT | Аномалия находится в зоне сварного шва. | 1 | (a)
55109.303 | 2.014 | 1.628 | -9.106 | -9.492 | -2218 | -2202 | -2193 | 12 | 1628 | 4979 |  | CORR | GENE | 04:28 | 04:30 | 04:32 | 484 | 51 | 9 | EXT |  | 0.93 | (c)
55109.958 | 2.669 | 2.664 | -8.451 | -8.456 | -1479 | -1404 | -1397 | 752 | 2664 | 4979 |  | CORR | CIGR | 06:27 | 06:39 | 06:40 | 21 | 164 | 13 | EXT |  | 0.89 | (c)
55110.033 | 2.744 | 2.725 | -8.376 | -8.395 | -2018 | -1836 | -1839 | 212 | 2725 | 4979 |  | CORR | GENE | 05:00 | 05:30 | 05:29 | 96 | 360 | 10 | EXT |  | 0.89 | (c)
55112.429 | 5.14 | 5.125 | -5.98 | -5.995 | 2177 | -1987 | -2111 | 0 | 5125 | 4979 |  | CORR | GENE | 04:17 | 05:05 | 04:45 | 75 | 347 | 12 | EXT |  | 0.89 | (c)
55114.713 | 7.424 | 7.415 | -3.696 | -3.705 | -2229 | -2125 | -2158 | 1 | 3676 | 4979 |  | CORR | CIGR | 04:26 | 04:43 | 04:38 | 29 | 142 | 9 | EXT |  | 0.89 | (c)
55118.213 | 10.924 | 10.91 | -0.196 | -0.21 | -1807 | -1753 | -1751 | 424 | 182 | 4979 |  | CORR | CIGR | 05:34 | 05:43 | 05:43 | 28 | 112 | 11 | EXT |  | 0.89 | (c)
55118.526 | 0.117 | 0.068 | -10.893 | -10.942 | 974 | 1051 | 1171 | 862 | 68 | 4980 |  | CORR | GENE | 04:37 | 04:49 | 05:08 | 62 | 394 | 14 | EXT |  | 0.89 | (c)
55118.528 | 0.119 | 0.032 | -10.891 | -10.978 | 1865 | -2176 | 2218 | 0 | 32 | 4980 |  | CORR | GENE | 07:00 | 08:08 | 07:57 | 111 | 706 | 10 | EXT |  | 0.89 | (c)
55120.229 | 1.82 | 1.762 | -9.19 | -9.248 | 249 | 630 | 621 | 249 | 1762 | 4980 |  | CORR | GENE | 02:40 | 03:41 | 03:40 | 127 | 745 | 10 | EXT |  | 0.9 | (c)
55120.274 | 1.865 | 1.849 | -9.145 | -9.161 | 1482 | 1647 | 1868 | 0 | 1849 | 4980 |  | CORR | GENE | 05:59 | 06:25 | 07:01 | 204 | 772 | 9 | EXT |  | 0.9 | (c)
55121.169 | 2.76 | 2.485 | -8.25 | -8.525 | 2158 | 2198 | 2191 | 6 | 2485 | 4980 |  | CORR | GENE | 07:48 | 07:54 | 07:53 | 592 | 67 | 9 | EXT |  | 0.94 | (c)
55123.863 | 5.454 | 5.432 | -5.556 | -5.578 | 974 | 1024 | 1073 | 974 | 5432 | 4980 |  | CORR | CIGR | 04:37 | 04:45 | 04:53 | 41 | 198 | 12 | EXT |  | 0.89 | (c)
55124 | 5.591 | 5.567 | -5.419 | -5.443 | 946 | 1028 | 1010 | 946 | 5414 | 4980 |  | CORR | CIGR | 04:32 | 04:45 | 04:43 | 29 | 129 | 12 | EXT |  | 0.89 | (c)
55125.605 | 7.196 | 7.123 | -3.814 | -3.887 | 1575 | 1667 | 1834 | 138 | 3795 | 4980 |  | CORR | GENE | 06:14 | 06:29 | 06:55 | 92 | 517 | 10 | EXT |  | 0.89 | (c)
55125.782 | 7.373 | 7.17 | -3.637 | -3.84 | 1018 | 1224 | 1150 | 948 | 3474 | 4980 |  | CORR | GENE | 04:44 | 05:17 | 05:05 | 366 | 265 | 10 | EXT |  | 0.93 | (c)
55125.961 | 7.552 | 5.974 | -3.458 | -5.036 | 2170 | 2223 | 2219 | 0 | 2464 | 4980 |  | CORR | GENE | 07:50 | 07:58 | 07:58 | 2572 | 97 | 10 | EXT |  | 0.97 | (c)
55126.048 | 7.639 | 7.544 | -3.371 | -3.466 | 1076 | 1317 | 1480 | 347 | 3365 | 4980 |  | CORR | GENE | 04:53 | 05:32 | 05:58 | 101 | 808 | 10 | EXT |  | 0.89 | (c)
55126.263 | 7.854 | 7.765 | -3.156 | -3.245 | 935 | 1090 | 1064 | 935 | 2706 | 4980 |  | CORR | GENE | 04:30 | 04:55 | 04:51 | 539 | 258 | 14 | EXT |  | 0.97 | (c)
55126.582 | 8.173 | 8.12 | -2.837 | -2.89 | 2 | 593 | 427 | 2 | 2694 | 4980 |  | CORR | GENE | 01:60 | 03:35 | 03:08 | 196 | 849 | 9 | EXT |  | 0.9 | (c)
55126.987 | 8.578 | 8.573 | -2.432 | -2.437 | 1414 | 1427 | 1759 | 127 | 2403 | 4980 |  | CORR | CIGR | 05:48 | 05:50 | 06:43 | 34 | 690 | 10 | EXT |  | 0.89 | (c)
55129.352 | 10.943 | 10.846 | -0.067 | -0.164 | 2117 | -2064 | -1894 | 0 | 45 | 4980 |  | CORR | GENE | 07:41 | 08:26 | 08:54 | 119 | 899 | 11 | EXT |  | 0.9 | (c)
55129.463 | 0.044 | 0.013 | -11.346 | -11.377 | 1775 | 2004 | 2146 | 0 | 13 | 4981 |  | CORR | GENE | 02:59 | 03:36 | 03:59 | 115 | 741 | 11 | EXT |  | 0.89 | (c)
55131.557 | 2.138 | 1.903 | -9.252 | -9.487 | 1565 | 1608 | 1602 | 591 | 1903 | 4981 |  | CORR | GENE | 02:25 | 02:32 | 02:31 | 886 | 75 | 9 | EXT |  | 0.95 | (c)
55135.225 | 5.806 | 5.628 | -5.584 | -5.762 | -2143 | -1783 | -1571 | 88 | 5518 | 4981 |  | CORR | GENE | 04:27 | 05:25 | 05:59 | 244 | 1143 | 9 | EXT |  | 0.91 | (c)
55144.674 | 3.865 | 3.496 | -7.585 | -7.954 | -2208 | -2195 | -2189 | 22 | 3496 | 4982 |  | CORR | AXGR | 06:31 | 06:33 | 06:34 | 626 | 38 | 9 | EXT |  | 0.94 | (c)
55145.344 | 4.535 | 4.522 | -6.915 | -6.928 | 1936 | 1978 | 1999 | 169 | 4522 | 4982 |  | CORR | CIGR | 05:40 | 05:47 | 05:50 | 38 | 126 | 10 | EXT |  | 0.89 | (c)
55149.144 | 8.335 | 8.244 | -3.115 | -3.206 | 975 | 1663 | 1598 | 9 | 3035 | 4982 |  | CORR | GENE | 03:05 | 04:56 | 04:45 | 171 | 1246 | 10 | EXT |  | 0.9 | (c)
55149.603 | 8.794 | 8.504 | -2.656 | -2.946 | 2179 | 2214 | 2207 | 0 | 2395 | 4982 |  | CORR | GENE | 06:19 | 06:25 | 06:23 | 551 | 55 | 9 | EXT |  | 0.93 | (c)
55149.875 | 9.066 | 8.944 | -2.384 | -2.506 | 798 | 1943 | 1779 | 0 | 2171 | 4982 |  | CORR | GENE | 02:36 | 05:41 | 05:14 | 335 | 1961 | 11 | EXT |  | 0.93 | (c)
55152.333 | 0.074 | 0.029 | -11.296 | -11.341 | 2032 | -1998 | -2132 | 0 | 29 | 4983 |  | CORR | GENE | 03:41 | 04:50 | 04:29 | 119 | 594 | 11 | EXT |  | 0.9 | (c)
55160.304 | 8.045 | 7.496 | -3.325 | -3.874 | -1375 | -1294 | -1310 | 855 | 2057 | 4983 |  | CORR | GENE | 06:31 | 06:44 | 06:41 | 1817 | 131 | 9 | EXT |  | 0.96 | (c)
55162.221 | 9.962 | 9.88 | -1.408 | -1.49 | 1752 | 1804 | 1968 | 47 | 1393 | 4983 |  | CORR | GENE | 02:55 | 03:04 | 03:30 | 97 | 431 | 9 | EXT |  | 0.89 | (c)
55163.561 | 11.302 | 11.247 | -0.068 | -0.123 | 1582 | 1769 | 2043 | 0 | 25 | 4983 |  | CORR | GENE | 02:28 | 02:58 | 03:42 | 98 | 923 | 13 | EXT |  | 0.89 | (c)
55164.86 | 1.231 | 1.185 | -10.049 | -10.095 | 697 | 1536 | 1276 | 375 | 1185 | 4984 |  | CORR | GENE | 02:10 | 04:26 | 03:44 | 161 | 1159 | 12 | EXT |  | 0.9 | (c)
55164.918 | 1.289 | 1.271 | -9.991 | -10.009 | -1725 | -1641 | -1622 | 505 | 1271 | 4984 |  | CORR | CIGR | 07:39 | 07:53 | 07:56 | 42 | 205 | 9 | EXT |  | 0.89 | (c)
55165.737 | 2.108 | 1.932 | -9.172 | -9.348 | 1699 | 1726 | 1725 | 479 | 1932 | 4984 |  | CORR | GENE | 04:52 | 04:56 | 04:56 | 345 | 53 | 11 | EXT |  | 0.93 | (c)
55166.195 | 2.566 | 2.549 | -8.714 | -8.731 | 2120 | -1744 | -1971 | 0 | 2549 | 4984 |  | CORR | GENE | 05:60 | 07:36 | 06:60 | 159 | 740 | 13 | EXT |  | 0.9 | (c)
55166.448 | 2.819 | 2.791 | -8.461 | -8.489 | 1102 | 1248 | 1249 | 834 | 2791 | 4984 |  | CORR | CIGR | 03:16 | 03:39 | 03:39 | 44 | 295 | 12 | EXT |  | 0.89 | (c)
55166.549 | 2.92 | 2.907 | -8.36 | -8.373 | 2212 | -2150 | -2147 | 0 | 2907 | 4984 |  | CORR | CIGR | 06:15 | 06:31 | 06:31 | 25 | 205 | 10 | EXT |  | 0.89 | (c)
55168.947 | 5.318 | 5.307 | -5.962 | -5.973 | 1442 | 1780 | 1643 | 387 | 5307 | 4984 |  | CORR | GENE | 04:11 | 05:05 | 04:43 | 66 | 402 | 10 | EXT |  | 0.89 | (c)
55169.384 | 5.755 | 5.721 | -5.525 | -5.559 | 660 | 2025 | 1451 | 0 | 5317 | 4984 |  | CORR | GENE | 02:04 | 05:45 | 04:12 | 242 | 1582 | 13 | EXT |  | 0.92 | (c)
55169.586 | 5.957 | 5.932 | -5.323 | -5.348 | -1692 | -1478 | -1537 | 538 | 5272 | 4984 |  | CORR | GENE | 07:45 | 08:19 | 08:10 | 76 | 311 | 12 | EXT |  | 0.89 | (c)
55171.05 | 7.421 | 7.399 | -3.859 | -3.881 | 1267 | 1365 | 1404 | 688 | 3836 | 4984 |  | CORR | CIGR | 03:42 | 03:58 | 04:04 | 45 | 275 | 9 | EXT |  | 0.89 | (c)
55171.725 | 8.096 | 8.065 | -3.184 | -3.215 | 1434 | 1883 | 1768 | 129 | 3099 | 4984 |  | CORR | GENE | 04:09 | 05:22 | 05:03 | 116 | 668 | 12 | EXT |  | 0.9 | (c)
55173.305 | 9.676 | 9.665 | -1.604 | -1.615 | 1548 | 1582 | 1581 | 616 | 1592 | 4984 |  | CORR | CIGR | 04:28 | 04:33 | 04:33 | 23 | 67 | 12 | EXT |  | 0.89 | (c)
55173.337 | 9.708 | 9.664 | -1.572 | -1.616 | 1653 | 1884 | 1893 | 98 | 1531 | 4984 |  | CORR | GENE | 04:45 | 05:22 | 05:23 | 85 | 480 | 9 | EXT |  | 0.89 | (c)
55173.42 | 9.791 | 9.773 | -1.489 | -1.507 | 1225 | 1374 | 1357 | 741 | 1463 | 4984 |  | CORR | CIGR | 03:36 | 03:60 | 03:57 | 44 | 265 | 11 | EXT |  | 0.89 | (c)
55174.117 | 10.488 | 10.442 | -0.792 | -0.838 | 1797 | 1858 | 1979 | 70 | 771 | 4984 |  | CORR | GENE | 05:08 | 05:18 | 05:37 | 67 | 363 | 11 | EXT |  | 0.89 | (c)
55174.956 | 0.047 | 0.008 | -11.433 | -11.472 | -854 | -411 | -379 | 0 | 8 | 4985 |  | CORR | GENE | 09:19 | 10:30 | 10:35 | 78 | 950 | 12 | EXT |  | 0.89 | (c)
55180.346 | 5.437 | 5.403 | -6.043 | -6.077 | -1069 | -956 | -986 | 903 | 5403 | 4985 |  | DENT | GENE | 08:44 | 09:02 | 08:57 | 62 | 166 | 0.3 | N/A | Глубина вмятины: 4 мм (0,3%). Линейка: 6 см в (540 см; 09:02 ч:мин) |  | (c)
55203.329 | 5.68 | 5.607 | -5.59 | -5.663 | 344 | 461 | 478 | 344 | 5568 | 4987 |  | CORR | GENE | 06:51 | 07:10 | 07:12 | 95 | 268 | 9 | EXT |  | 0.89 | (c)
55203.792 | 6.143 | 6.1 | -5.127 | -5.17 | 218 | 461 | 451 | 218 | 5073 | 4987 |  | CORR | GENE | 06:30 | 07:10 | 07:08 | 97 | 466 | 9 | EXT |  | 0.89 | (c)
55204.274 | 6.625 | 6.589 | -4.645 | -4.681 | -676 | -589 | -487 | 298 | 4635 | 4987 |  | CORR | CIGR | 04:06 | 04:20 | 04:37 | 46 | 378 | 13 | EXT |  | 0.89 | (c)
55208.852 | 11.203 | 11.154 | -0.067 | -0.116 | -1214 | -657 | -889 | 565 | 47 | 4987 |  | CORR | GENE | 02:39 | 04:09 | 03:32 | 69 | 649 | 10 | EXT |  | 0.89 | (c)
55208.856 | 11.207 | 11.123 | -0.063 | -0.147 | 61 | 650 | 477 | 61 | 46 | 4987 |  | CORR | GENE | 06:05 | 07:40 | 07:12 | 101 | 832 | 12 | EXT |  | 0.89 | (c)
55210.635 | 1.716 | 1.645 | -9.804 | -9.875 | -2220 | -2153 | -1936 | 1653 | 1645 | 4988 |  | CORR | GENE | 04:50 | 05:01 | 05:36 | 83 | 567 | 12 | EXT |  | 0.89 | (c)
55214.543 | 5.624 | 5.614 | -5.896 | -5.906 | 2171 | 2190 | 2194 | 2171 | 5614 | 4988 |  | GOUG | CIGR | 04:38 | 04:42 | 04:42 | 17 | 47 | 7 | EXT | Задир. |  | (c)
55215.074 | 6.155 | 6.141 | -5.365 | -5.379 | -1935 | -1885 | -1878 | 1821 | 5350 | 4988 |  | GOUG | CIGR | 05:36 | 05:44 | 05:45 | 29 | 114 | 7 | EXT | Задир. |  | (c)
55220.488 | 0.049 | 0.005 | -10.681 | -10.725 | -1807 | -528 | -1032 | 257 | 5 | 4989 |  | CORR | GENE | 04:59 | 08:25 | 07:04 | 130 | 1550 | 12 | EXT |  | 0.9 | (c)
55230.549 | 10.11 | 10.022 | -0.62 | -0.708 | -1816 | -1576 | -1317 | 818 | 574 | 4989 |  | CORR | GENE | 04:58 | 05:36 | 06:18 | 134 | 998 | 11 | EXT |  | 0.9 | (c)
55231.12 | 10.681 | 10.62 | -0.049 | -0.11 | -1366 | -858 | -1040 | 713 | 18 | 4989 |  | CORR | GENE | 06:10 | 07:32 | 07:03 | 92 | 653 | 14 | EXT |  | 0.89 | (c)
55236.701 | 5.532 | 5.485 | -5.798 | -5.845 | 1145 | 1335 | 1428 | 519 | 5485 | 4990 |  | CORR | GENE | 04:57 | 05:27 | 05:42 | 83 | 566 | 11 | EXT |  | 0.89 | (c)
55241.255 | 10.086 | 10.011 | -1.244 | -1.319 | 828 | 987 | 1097 | 828 | 1224 | 4990 |  | CORR | GENE | 04:05 | 04:31 | 04:49 | 95 | 538 | 9 | EXT |  | 0.89 | (c)
55242.153 | 10.984 | 9.682 | -0.346 | -1.648 | 2061 | 2087 | 2083 | 126 | 257 | 4990 |  | CORR | AXGR | 07:25 | 07:29 | 07:28 | 1391 | 43 | 10 | EXT |  | 0.97 | (c)
55243.096 | 0.597 | 0.581 | -10.663 | -10.679 | 1032 | 1143 | 1101 | 1032 | 581 | 4991 |  | CORR | CIGR | 04:29 | 04:47 | 04:40 | 45 | 138 | 11 | EXT |  | 0.89 | (c)
55244.247 | 1.748 | 1.679 | -9.512 | -9.581 | 1887 | 1924 | 1914 | 289 | 1679 | 4991 |  | CORR | GENE | 06:47 | 06:53 | 06:51 | 212 | 54 | 9 | EXT |  | 0.9 | (c)
55244.989 | 2.49 | 2.477 | -8.77 | -8.783 | 1725 | 1792 | 1809 | 337 | 2477 | 4991 |  | CORR | CIGR | 06:21 | 06:31 | 06:34 | 27 | 169 | 10 | EXT |  | 0.89 | (c)
55245.195 | 2.696 | 2.688 | -8.564 | -8.572 | 1600 | 1654 | 1698 | 436 | 2688 | 4991 |  | CORR | CIGR | 06:00 | 06:09 | 06:16 | 44 | 194 | 11 | EXT |  | 0.89 | (c)
55247.07 | 4.571 | 4.558 | -6.689 | -6.702 | 979 | 1028 | 1024 | 979 | 4558 | 4991 |  | CORR | CIGR | 04:20 | 04:28 | 04:27 | 28 | 90 | 11 | EXT |  | 0.89 | (c)
55247.686 | 5.187 | 5.104 | -6.073 | -6.156 | 884 | 1078 | 1175 | 765 | 5104 | 4991 |  | CORR | GENE | 04:05 | 04:36 | 04:52 | 105 | 581 | 10 | EXT |  | 0.89 | (c)
55248.174 | 5.675 | 5.58 | -5.585 | -5.68 | 1185 | 1401 | 1586 | 243 | 5546 | 4991 |  | CORR | GENE | 04:53 | 05:28 | 05:58 | 134 | 803 | 15 | EXT |  | 0.9 | (c)
55248.247 | 5.748 | 5.747 | -5.512 | -5.513 | 936 | 1041 | 1013 | 936 | 5485 | 4991 |  | CORR | CIGR | 04:13 | 04:30 | 04:26 | 28 | 155 | 11 | EXT |  | 0.89 | (c)
55248.944 | 6.445 | 6.43 | -4.815 | -4.83 | 1115 | 1396 | 1283 | 780 | 4758 | 4991 |  | CORR | GENE | 04:42 | 05:28 | 05:09 | 72 | 336 | 12 | EXT |  | 0.89 | (c)
55249.974 | 7.475 | 7.461 | -3.785 | -3.799 | 1051 | 1226 | 1221 | 840 | 3751 | 4991 |  | CORR | GENE | 04:32 | 05:00 | 04:59 | 48 | 340 | 9 | EXT |  | 0.89 | (c)
55253.495 | 10.996 | 10.624 | -0.264 | -0.636 | 2203 | 2228 | 2230 | 0 | 140 | 4991 |  | CORR | GENE | 07:38 | 07:42 | 07:42 | 496 | 54 | 11 | EXT |  | 0.94 | (c)
55253.698 | 11.199 | 11.15 | -0.061 | -0.11 | 1640 | 2018 | 1916 | 38 | 37 | 4991 |  | CORR | GENE | 06:07 | 07:08 | 06:51 | 73 | 553 | 9 | EXT |  | 0.89 | (c)
55259.225 | 5.466 | 5.444 | -4.114 | -4.136 | 603 | 676 | 662 | 603 | 4100 | 4992 |  | CORR | CIGR | 04:22 | 04:34 | 04:32 | 36 | 117 | 9 | EXT |  | 0.89 | (c)
55263.416 | 0.077 | 0.016 | -11.083 | -11.144 | 158 | 623 | 566 | 158 | 16 | 4993 |  | CORR | GENE | 03:31 | 04:46 | 04:37 | 140 | 817 | 14 | EXT |  | 0.9 | (c)
55269.239 | 5.9 | 5.863 | -5.26 | -5.297 | -455 | -398 | -400 | 345 | 5227 | 4993 |  | DENT | GENE | 01:52 | 02:02 | 02:01 | 70 | 111 | 0.3 | N/A | Глубина вмятины: 4 мм (0,3%). Линейка: 7 см в (586 см; 02:02 ч:мин) |  | (c)
55283.241 | 8.742 | 8.715 | -2.378 | -2.405 | -641 | -601 | -574 | 506 | 2361 | 4994 |  | CORR | CIGR | 03:18 | 03:25 | 03:29 | 44 | 136 | 11 | EXT |  | 0.89 | (c)
55285.28 | 10.781 | 9.962 | -0.339 | -1.158 | 932 | 1036 | 1031 | 932 | 335 | 4994 |  | CORR | GENE | 07:32 | 07:49 | 07:48 | 823 | 198 | 10 | EXT |  | 0.95 | (c)
55285.477 | 10.978 | 10.855 | -0.142 | -0.265 | -322 | 1261 | 639 | 0 | 22 | 4994 |  | CORR | GENE | 04:10 | 08:25 | 06:45 | 243 | 1923 | 10 | EXT |  | 0.91 | (c)
55300.207 | 4.288 | 4.253 | -6.452 | -6.487 | 1952 | 2138 | 2072 | 1952 | 4253 | 4996 |  | CORR | GENE | 03:09 | 03:39 | 03:29 | 56 | 241 | 9 | EXT |  | 0.89 | (c)
55301.318 | 5.399 | 5.379 | -5.341 | -5.361 | 1860 | 1915 | 2115 | 1860 | 5310 | 4996 |  | CORR | GENE | 02:54 | 03:03 | 03:36 | 51 | 509 | 10 | EXT |  | 0.89 | (c)
55306.743 | 0.084 | 0.064 | -11.026 | -11.046 | -1231 | -1141 | -1112 | 994 | 64 | 4997 |  | CORR | CIGR | 06:32 | 06:47 | 06:51 | 42 | 237 | 9 | EXT |  | 0.89 | (c)
55308.386 | 1.727 | 1.676 | -9.383 | -9.434 | -2174 | -2027 | -1910 | 1646 | 1676 | 4997 |  | CORR | GENE | 04:00 | 04:24 | 04:43 | 67 | 528 | 10 | EXT |  | 0.89 | (c)
55317.841 | 0.072 | 0.044 | -10.698 | -10.726 | 1982 | -1216 | -1773 | 1066 | 44 | 4998 |  | CORR | GENE | 03:24 | 06:48 | 05:18 | 106 | 1413 | 9 | EXT |  | 0.89 | (c)
55328.572 | 0.033 | 0.007 | -11.057 | -11.083 | -941 | -207 | -197 | 0 | 7 | 4999 |  | CORR | GENE | 04:20 | 06:18 | 06:20 | 112 | 1488 | 11 | EXT |  | 0.89 | (c)
55332.508 | 3.969 | 3.738 | -7.121 | -7.352 | 99 | 133 | 123 | 99 | 3738 | 4999 |  | CORR | GENE | 07:07 | 07:13 | 07:11 | 277 | 48 | 10 | EXT |  | 0.92 | (c)
55339.557 | 11.018 | 10.853 | -0.072 | -0.237 | -1365 | 302 | -411 | 0 | 28 | 4999 |  | CORR | GENE | 03:11 | 07:40 | 05:45 | 209 | 1908 | 10 | EXT |  | 0.91 | (c)
55340.268 | 0.639 | 0.611 | -10.661 | -10.689 | 504 | 533 | 559 | 504 | 611 | 5000 |  | CORR | CIGR | 02:56 | 03:01 | 03:05 | 43 | 111 | 11 | EXT |  | 0.89 | (c)
55341.8 | 2.171 | 2.146 | -9.129 | -9.154 | 1840 | 2094 | 1998 | 1840 | 2146 | 5000 |  | CORR | GENE | 06:32 | 07:13 | 06:57 | 96 | 316 | 11 | EXT |  | 0.89 | (c)
55344.627 | 4.998 | 4.961 | -6.302 | -6.339 | -1869 | -1845 | -1751 | 1633 | 4961 | 5000 |  | GOUG | GENE | 08:33 | 08:37 | 08:52 | 137 | 236 | 7 | EXT | Зона задиров. |  | (c)
55345.176 | 5.547 | 5.356 | -5.753 | -5.944 | -1805 | -1767 | -1764 | 1723 | 5356 | 5000 |  | GOUG | GENE | 08:43 | 08:49 | 08:50 | 260 | 82 | 7 | EXT | Зона задиров. |  | (c)
55345.617 | 5.988 | 5.938 | -5.312 | -5.362 | -1626 | -1575 | -1571 | 1517 | 5279 | 5000 |  | DENT | GENE | 09:12 | 09:21 | 09:21 | 83 | 109 | 0.3 | N/A | Глубина вмятины: 4 мм (0,3%). Линейка: 8 см в (594 см; 09:21 ч:мин) |  | (c)
55349.818 | 10.189 | 9.993 | -1.111 | -1.307 | -2161 | -2039 | -2088 | 2016 | 55 | 5000 |  | CORR | GENE | 07:46 | 08:06 | 07:58 | 1252 | 146 | 11 | EXT |  | 0.97 | (c)
55350.817 | 11.188 | 11.17 | -0.112 | -0.13 | 1132 | 1620 | 1487 | 1132 | 41 | 5000 |  | CORR | GENE | 04:37 | 05:56 | 05:35 | 89 | 710 | 9 | EXT |  | 0.89 | (c)
55351.351 | 0.422 | 0.288 | -10.458 | -10.592 | 982 | 1754 | 1658 | 982 | 288 | 5001 |  | CORR | GENE | 02:56 | 05:00 | 04:45 | 439 | 1352 | 11 | EXT |  | 0.94 | (c)
55352.79 | 1.861 | 1.847 | -9.019 | -9.033 | -2015 | -1940 | -1934 | 1854 | 1847 | 5001 |  | CORR | CIGR | 06:52 | 07:04 | 07:05 | 24 | 161 | 13 | EXT |  | 0.89 | (c)
55354.785 | 3.856 | 3.827 | -7.024 | -7.053 | -2218 | -2087 | -2099 | 1979 | 3827 | 5001 |  | CORR | GENE | 06:19 | 06:40 | 06:38 | 63 | 239 | 14 | EXT |  | 0.89 | (c)
55354.881 | 3.952 | 3.936 | -6.928 | -6.944 | 2091 | 2136 | 2150 | 2091 | 3936 | 5001 |  | CORR | CIGR | 05:55 | 06:02 | 06:04 | 17 | 118 | 11 | EXT |  | 0.89 | (c)
55355.493 | 4.564 | 4.485 | -6.316 | -6.395 | 2017 | 2110 | -2204 | 1963 | 4485 | 5001 |  | CORR | GENE | 05:43 | 05:58 | 06:21 | 110 | 481 | 10 | EXT |  | 0.89 | (c)
55356.119 | 5.19 | 5.178 | -5.69 | -5.702 | 1708 | 1782 | 1778 | 1708 | 5178 | 5001 |  | CORR | CIGR | 04:53 | 05:05 | 05:04 | 26 | 140 | 11 | EXT |  | 0.89 | (c)
55356.203 | 5.274 | 5.259 | -5.606 | -5.621 | 1018 | 1230 | 1217 | 1018 | 5259 | 5001 |  | CORR | CIGR | 03:01 | 03:36 | 03:34 | 44 | 399 | 9 | EXT |  | 0.89 | (c)
55358.374 | 7.445 | 7.429 | -3.435 | -3.451 | -2055 | -1842 | -1890 | 1724 | 3398 | 5001 |  | CORR | GENE | 06:45 | 07:20 | 07:12 | 53 | 332 | 10 | EXT |  | 0.89 | (c)
55358.941 | 8.012 | 7.986 | -2.868 | -2.894 | 2055 | 2181 | 2191 | 2055 | 2853 | 5001 |  | CORR | CIGR | 05:49 | 06:09 | 06:11 | 41 | 270 | 11 | EXT |  | 0.89 | (c)
55359.624 | 8.695 | 8.664 | -2.185 | -2.216 | 2160 | -2132 | -2172 | 2042 | 2176 | 5001 |  | CORR | CIGR | 06:06 | 06:33 | 06:27 | 40 | 259 | 15 | EXT |  | 0.89 | (c)
55359.918 | 8.989 | 8.979 | -1.891 | -1.901 | 1990 | 2064 | 2073 | 1990 | 1878 | 5001 |  | CORR | CIGR | 05:38 | 05:50 | 05:52 | 23 | 168 | 9 | EXT |  | 0.89 | (c)
55361.742 | 10.813 | 10.798 | -0.067 | -0.082 | 2188 | -2130 | -2136 | 1999 | 49 | 5001 |  | CORR | CIGR | 06:10 | 06:33 | 06:32 | 33 | 273 | 10 | EXT |  | 0.89 | (c)
55366.611 | 4.802 | 4.776 | -6.218 | -6.244 | -1531 | -1486 | -1478 | 1424 | 4776 | 5002 |  | CORR | CIGR | 08:34 | 08:42 | 08:43 | 26 | 107 | 12 | EXT |  | 0.89 | (c)
55369.044 | 7.235 | 7.219 | -3.785 | -3.801 | 1166 | 1249 | 1241 | 1166 | 3775 | 5002 |  | CORR | CIGR | 03:50 | 04:03 | 04:02 | 26 | 149 | 10 | EXT |  | 0.89 | (c)
55372.971 | 0.142 | 0.098 | -11.428 | -11.472 | 948 | 1578 | 1424 | 948 | 98 | 5003 |  | CORR | GENE | 04:16 | 05:58 | 05:33 | 78 | 952 | 10 | EXT |  | 0.89 | (c)
55398.493 | 2.764 | 2.745 | -8.306 | -8.325 | -1622 | -1490 | -1475 | 1328 | 2745 | 5005 |  | CORR | CIGR | 04:36 | 04:57 | 04:60 | 40 | 294 | 10 | EXT |  | 0.89 | (c)
55415.579 | 8.78 | 8.765 | -2.28 | -2.295 | -1333 | -1134 | -1190 | 1047 | 2253 | 5006 |  | CORR | CIGR | 04:34 | 05:06 | 04:57 | 42 | 286 | 10 | EXT |  | 0.89 | (c)
55430.007 | 1.128 | 1.109 | -10.292 | -10.311 | -1671 | -1347 | -1451 | 1230 | 1109 | 5008 |  | CORR | CIGR | 03:37 | 04:29 | 04:13 | 34 | 441 | 10 | EXT |  | 0.89 | (c)
55431.858 | 2.979 | 2.953 | -8.441 | -8.467 | -1280 | -1170 | -1129 | 978 | 2953 | 5008 |  | CORR | CIGR | 04:40 | 04:58 | 05:05 | 45 | 302 | 11 | EXT |  | 0.89 | (c)
55439.377 | 10.498 | 10.473 | -0.922 | -0.947 | -1798 | -1298 | -1531 | 1263 | 904 | 5008 |  | CORR | CIGR | 03:17 | 04:37 | 03:60 | 43 | 535 | 10 | EXT |  | 0.89 | (c)
55440.235 | 11.356 | 11.299 | -0.064 | -0.121 | -1046 | -881 | -776 | 507 | 59 | 5008 |  | CORR | GENE | 05:18 | 05:45 | 06:02 | 62 | 539 | 14 | EXT |  | 0.89 | (c)
55440.856 | 0.557 | 0.53 | -10.863 | -10.89 | -612 | -107 | -289 | 0 | 530 | 5009 |  | CORR | GENE | 06:55 | 08:17 | 07:47 | 107 | 647 | 13 | EXT |  | 0.9 | (c)
55441.311 | 1.012 | 1.01 | -10.408 | -10.41 | -498 | -367 | -350 | 202 | 1010 | 5009 |  | CORR | CIGR | 07:14 | 07:35 | 07:38 | 41 | 296 | 12 | EXT |  | 0.89 | (c)
55441.713 | 1.414 | 1.392 | -10.006 | -10.028 | -598 | -512 | -465 | 332 | 1392 | 5009 |  | CORR | CIGR | 06:57 | 07:11 | 07:19 | 38 | 267 | 11 | EXT |  | 0.89 | (c)
55444.282 | 3.983 | 3.684 | -7.437 | -7.736 | -1816 | -1408 | -850 | 0 | 3684 | 5009 |  | CORR | GENE | 03:41 | 04:47 | 06:17 | 335 | 1932 | 11 | EXT |  | 0.93 | (c)
55480.014 | 6.125 | 6.11 | -4.995 | -5.01 | -1356 | -1232 | -1245 | 1134 | 4979 | 5012 |  | CORR | CIGR | 04:59 | 05:19 | 05:17 | 31 | 222 | 10 | EXT |  | 0.89 | (c)
55513.108 | 5.129 | 5.006 | -5.811 | -5.934 | -223 | -120 | -162 | 100 | 5006 | 5015 |  | CORR | GENE | 03:45 | 04:02 | 03:55 | 485 | 123 | 11 | EXT |  | 0.94 | (c)
55516.598 | 8.619 | 8.557 | -2.321 | -2.383 | 1377 | 1440 | 1423 | 1377 | 1995 | 5015 |  | CORR | GENE | 08:03 | 08:13 | 08:10 | 388 | 91 | 11 | EXT |  | 0.93 | (c)
55516.815 | 8.836 | 8.789 | -2.104 | -2.151 | 10 | 175 | 202 | 10 | 2090 | 5015 |  | CORR | GENE | 04:22 | 04:49 | 04:53 | 61 | 385 | 10 | EXT |  | 0.89 | (c)
55517.748 | 9.769 | 9.755 | -1.171 | -1.185 | 224 | 370 | 334 | 224 | 1157 | 5015 |  | CORR | CIGR | 04:57 | 05:21 | 05:15 | 28 | 221 | 13 | EXT |  | 0.89 | (c)
55519.398 | 0.479 | 0.463 | -10.621 | -10.637 | 128 | 186 | 176 | 128 | 463 | 5016 |  | CORR | CIGR | 03:51 | 04:01 | 03:59 | 19 | 95 | 14 | EXT |  | 0.89 | (c)
55519.647 | 0.728 | 0.616 | -10.372 | -10.484 | 133 | 202 | 240 | 133 | 616 | 5016 |  | CORR | GENE | 03:52 | 04:03 | 04:09 | 278 | 213 | 18 | EXT |  | 0.95 | (c)
55532.748 | 2.729 | 2.689 | -8.631 | -8.671 | -1608 | -1393 | -1358 | 622 | 2689 | 5017 |  | CORR | GENE | 07:25 | 08:00 | 08:06 | 89 | 501 | 11 | EXT |  | 0.89 | (c)
55533.781 | 3.762 | 3.748 | -7.598 | -7.612 | 1586 | 1634 | 1679 | 457 | 3748 | 5017 |  | CORR | CIGR | 04:01 | 04:09 | 04:16 | 28 | 188 | 11 | EXT |  | 0.89 | (c)
55533.981 | 3.962 | 3.953 | -7.398 | -7.407 | 1958 | 2054 | 2032 | 124 | 3953 | 5017 |  | CORR | CIGR | 05:01 | 05:17 | 05:13 | 18 | 149 | 12 | EXT |  | 0.89 | (c)
55538.171 | 8.152 | 7.896 | -3.208 | -3.464 | -1654 | -1581 | -1585 | 576 | 3092 | 5017 |  | CORR | GENE | 07:18 | 07:30 | 07:29 | 372 | 138 | 11 | EXT |  | 0.93 | (c)
55538.334 | 8.315 | 8.282 | -3.045 | -3.078 | -1675 | -1531 | -1536 | 555 | 3025 | 5017 |  | CORR | GENE | 07:15 | 07:38 | 07:37 | 53 | 278 | 15 | EXT |  | 0.89 | (c)
55547.529 | 6.15 | 6.123 | -5.27 | -5.297 | 69 | 135 | 186 | 69 | 5257 | 5018 |  | CORR | CIGR | 01:29 | 01:40 | 01:48 | 40 | 233 | 10 | EXT |  | 0.89 | (c)
55548.698 | 7.319 | 7.29 | -4.101 | -4.13 | 941 | 1171 | 1189 | 794 | 4056 | 5018 |  | CORR | GENE | 03:50 | 04:27 | 04:30 | 74 | 495 | 12 | EXT |  | 0.89 | (c)
55548.927 | 7.548 | 7.535 | -3.872 | -3.885 | 959 | 1040 | 1080 | 959 | 3853 | 5018 |  | CORR | CIGR | 03:53 | 04:06 | 04:12 | 32 | 242 | 11 | EXT |  | 0.89 | (c)
55552.605 | 11.226 | 11.209 | -0.194 | -0.211 | 1168 | 1256 | 1266 | 867 | 181 | 5018 |  | CORR | CIGR | 04:26 | 04:41 | 04:42 | 30 | 196 | 11 | EXT |  | 0.89 | (c)
55557.192 | 4.393 | 4.373 | -6.797 | -6.817 | 838 | 1000 | 1028 | 838 | 4373 | 5019 |  | CORR | GENE | 04:56 | 05:22 | 05:26 | 73 | 380 | 11 | EXT |  | 0.89 | (c)
55557.32 | 4.521 | 4.478 | -6.669 | -6.712 | 1612 | 1973 | 1836 | 170 | 4478 | 5019 |  | CORR | GENE | 07:01 | 07:59 | 07:37 | 90 | 449 | 10 | EXT |  | 0.89 | (c)
55557.556 | 4.757 | 4.734 | -6.433 | -6.456 | 592 | 652 | 690 | 592 | 4734 | 5019 |  | CORR | CIGR | 04:16 | 04:26 | 04:32 | 34 | 196 | 15 | EXT |  | 0.89 | (c)
55557.733 | 4.934 | 4.895 | -6.256 | -6.295 | 1655 | 1803 | 1842 | 201 | 4895 | 5019 |  | CORR | GENE | 07:08 | 07:32 | 07:38 | 69 | 374 | 10 | EXT |  | 0.89 | (c)
55557.904 | 5.105 | 5.097 | -6.085 | -6.093 | 883 | 993 | 955 | 883 | 5097 | 5019 |  | CORR | CIGR | 05:03 | 05:21 | 05:15 | 20 | 144 | 11 | EXT |  | 0.89 | (c)
55558.15 | 5.351 | 5.283 | -5.839 | -5.907 | 1617 | 1753 | 1803 | 242 | 5283 | 5019 |  | CORR | GENE | 07:02 | 07:23 | 07:31 | 84 | 371 | 10 | EXT |  | 0.89 | (c)
55559.239 | 6.44 | 6.42 | -4.75 | -4.77 | 1337 | 1657 | 1692 | 184 | 4663 | 5019 |  | CORR | GENE | 06:16 | 07:08 | 07:14 | 107 | 710 | 10 | EXT |  | 0.89 | (c)
55561.187 | 8.388 | 8.367 | -2.802 | -2.823 | -55 | 47 | 24 | 0 | 2788 | 5019 |  | CORR | CIGR | 02:32 | 02:48 | 02:44 | 35 | 158 | 11 | EXT |  | 0.89 | (c)
55563.449 | 10.65 | 10.586 | -0.54 | -0.604 | -70 | 7 | 120 | 0 | 511 | 5019 |  | CORR | GENE | 02:29 | 02:42 | 02:60 | 93 | 381 | 10 | EXT |  | 0.89 | (c)
55565.207 | 1.218 | 1.119 | -9.732 | -9.831 | 1808 | 2053 | 2202 | 0 | 1119 | 5020 |  | CORR | GENE | 04:28 | 05:07 | 05:32 | 112 | 788 | 11 | EXT |  | 0.89 | (c)
55583.248 | 8.309 | 8.276 | -3.181 | -3.214 | -2191 | -1690 | -1847 | 39 | 3092 | 5021 |  | CORR | GENE | 04:15 | 05:36 | 05:11 | 122 | 689 | 8 | EXT |  | 0.89 | (c)
55593.208 | 6.779 | 6.758 | -4.701 | -4.722 | 1662 | 1727 | 1776 | 341 | 4691 | 5022 |  | CORR | CIGR | 03:57 | 04:07 | 04:15 | 31 | 228 | 10 | EXT |  | 0.89 | (c)
55598.159 | 0.25 | 0.106 | -10.85 | -10.994 | -2141 | -2048 | -2037 | 1933 | 106 | 5023 |  | CORR | GENE | 02:34 | 02:48 | 02:50 | 447 | 208 | 12 | EXT |  | 0.94 | (c)
55598.397 | 0.488 | 0.31 | -10.612 | -10.79 | -439 | -194 | -22 | 0 | 310 | 5023 |  | CORR | GENE | 07:08 | 07:48 | 08:16 | 1069 | 834 | 10 | EXT |  | 0.96 | (c)
55611.9 | 2.891 | 2.872 | -8.609 | -8.628 | 475 | 553 | 625 | 475 | 2872 | 5024 |  | CORR | CIGR | 05:09 | 05:22 | 05:33 | 33 | 299 | 10 | EXT |  | 0.89 | (c)
55613.076 | 4.067 | 4.046 | -7.433 | -7.454 | 370 | 473 | 461 | 370 | 4046 | 5024 |  | CORR | CIGR | 04:52 | 05:09 | 05:07 | 32 | 182 | 13 | EXT |  | 0.89 | (c)
55615.202 | 6.193 | 6.105 | -5.307 | -5.395 | 139 | 227 | 256 | 139 | 5252 | 5024 |  | DENT | GENE | 04:15 | 04:29 | 04:34 | 143 | 235 | 0.3 | N/A | Глубина вмятины: 4 мм (0,3%). Линейка: 14 см в (611 см; 04:29 ч:мин) Аномалия находится вблизи продольного шва. |  | (c)
55615.882 | 6.873 | 6.76 | -4.627 | -4.74 | 1760 | 1930 | 1891 | 1760 | 4549 | 5024 |  | DENT | GENE | 08:36 | 09:04 | 08:58 | 191 | 262 | 0.3 | N/A | Глубина вмятины: 4 мм (0,3%). Линейка: 19 см в (676 см; 09:04 ч:мин) |  | (c)
55617.536 | 8.527 | 8.294 | -2.973 | -3.206 | 1156 | 1260 | 1225 | 1156 | 2374 | 5024 |  | CORR | GENE | 06:59 | 07:16 | 07:10 | 832 | 137 | 11 | EXT |  | 0.96 | (c)
55618.134 | 9.125 | 8.259 | -2.375 | -3.241 | 1932 | 1965 | 1978 | 1932 | 1532 | 5024 |  | CORR | GENE | 09:04 | 09:10 | 09:12 | 1709 | 93 | 11 | EXT |  | 0.98 | (c)
55618.95 | 9.941 | 9.862 | -1.559 | -1.638 | 1359 | 1423 | 1442 | 1359 | 1246 | 5024 |  | CORR | GENE | 07:32 | 07:42 | 07:45 | 392 | 166 | 7 | EXT |  | 0.91 | (c)
55618.986 | 9.977 | 9.866 | -1.523 | -1.634 | 182 | 551 | 729 | 182 | 1431 | 5024 |  | CORR | GENE | 04:22 | 05:21 | 05:50 | 203 | 1093 | 14 | EXT |  | 0.91 | (c)
55620.662 | 0.153 | 0.121 | -11.507 | -11.539 | 1029 | 1208 | 1202 | 1029 | 121 | 5025 |  | CORR | GENE | 03:45 | 04:14 | 04:13 | 53 | 345 | 13 | EXT |  | 0.89 | (c)
55632.033 | 11.524 | 11.502 | -0.136 | -0.158 | 2090 | -2102 | -2089 | 1807 | 28 | 5025 |  | CORR | GENE | 06:36 | 07:20 | 07:22 | 130 | 564 | 14 | EXT |  | 0.9 | (c)
55632.059 | 11.55 | 11.516 | -0.11 | -0.144 | 1206 | 1541 | 1430 | 1206 | 79 | 5025 |  | CORR | GENE | 04:14 | 05:08 | 04:50 | 65 | 448 | 11 | EXT |  | 0.89 | (c)
55643.375 | 11.206 | 11.172 | -0.114 | -0.148 | 1314 | 1575 | 1723 | 99 | 95 | 5026 |  | CORR | GENE | 02:36 | 03:18 | 03:42 | 53 | 817 | 11 | EXT |  | 0.89 | (c)
55644.748 | 1.259 | 1.244 | -10.261 | -10.276 | -776 | -692 | -685 | 593 | 1244 | 5027 |  | CORR | CIGR | 07:25 | 07:38 | 07:39 | 31 | 184 | 10 | EXT |  | 0.89 | (c)
55645.942 | 2.453 | 2.435 | -9.067 | -9.085 | -654 | -598 | -593 | 531 | 2435 | 5027 |  | CORR | CIGR | 07:44 | 07:53 | 07:54 | 21 | 123 | 11 | EXT |  | 0.89 | (c)
55652.807 | 9.318 | 9.295 | -2.202 | -2.225 | -1817 | -1710 | -1715 | 413 | 2181 | 5027 |  | CORR | CIGR | 04:37 | 04:54 | 04:53 | 44 | 205 | 10 | EXT |  | 0.89 | (c)
55658.23 | 3.221 | 3.196 | -8.089 | -8.114 | 1123 | 1478 | 1407 | 540 | 3196 | 5028 |  | CORR | CIGR | 04:27 | 05:24 | 05:12 | 32 | 568 | 10 | EXT |  | 0.89 | (c)
55658.329 | 3.32 | 3.31 | -7.99 | -8 | 1388 | 1501 | 1692 | 235 | 3310 | 5028 |  | CORR | CIGR | 05:09 | 05:28 | 05:58 | 21 | 608 | 10 | EXT |  | 0.89 | (c)
55660.446 | 5.437 | 5.402 | -5.873 | -5.908 | -2024 | -1807 | -1822 | 206 | 5402 | 5028 |  | CORR | GENE | 07:59 | 08:34 | 08:31 | 80 | 405 | 12 | EXT |  | 0.89 | (c)
55666.222 | 11.213 | 11.129 | -0.097 | -0.181 | 171 | 627 | 841 | 171 | 23 | 5028 |  | CORR | GENE | 01:53 | 03:07 | 03:41 | 158 | 1340 | 14 | EXT |  | 0.91 | (c)
55683.211 | 6.192 | 6.06 | -4.928 | -5.06 | -1326 | -1167 | -1120 | 905 | 4853 | 5030 |  | DENT | GENE | 08:31 | 08:57 | 09:04 | 207 | 410 | 0.4 | N/A | Глубина вмятины: 5 мм (0,4%). Линейка: 21 см в (606 см; 08:57 ч:мин) |  | (c)
55691.812 | 3.673 | 3.556 | -7.277 | -7.394 | -1903 | -1700 | -1456 | 328 | 3556 | 5031 |  | CORR | GENE | 06:47 | 07:20 | 07:59 | 167 | 892 | 13 | EXT |  | 0.91 | (c)
55692.629 | 4.49 | 4.428 | -6.46 | -6.522 | -1868 | -1695 | -1617 | 362 | 4428 | 5031 |  | CORR | GENE | 06:53 | 07:21 | 07:33 | 102 | 503 | 13 | EXT |  | 0.89 | (c)
55693.061 | 4.922 | 4.802 | -6.028 | -6.148 | -1923 | -1793 | -1522 | 308 | 4802 | 5031 |  | CORR | GENE | 06:44 | 07:05 | 07:49 | 144 | 802 | 10 | EXT |  | 0.9 | (c)
55693.39 | 5.251 | 5.159 | -5.699 | -5.791 | -1922 | -1277 | -1423 | 308 | 5159 | 5031 |  | CORR | GENE | 06:44 | 08:28 | 08:05 | 208 | 1000 | 9 | EXT |  | 0.9 | (c)
55693.875 | 5.736 | 5.635 | -5.214 | -5.315 | -1855 | -1691 | -1495 | 375 | 5166 | 5031 |  | CORR | GENE | 06:55 | 07:21 | 07:53 | 149 | 720 | 12 | EXT |  | 0.9 | (c)
55695.936 | 7.797 | 7.66 | -3.153 | -3.29 | -1847 | -1690 | -1401 | 384 | 3116 | 5031 |  | CORR | GENE | 06:56 | 07:21 | 08:08 | 174 | 890 | 10 | EXT |  | 0.9 | (c)
55721.336 | 10.757 | 9.789 | -0.703 | -1.671 | -1252 | -1134 | -1134 | 979 | 39 | 5033 |  | CORR | GENE | 06:41 | 07:00 | 07:00 | 1632 | 235 | 10 | EXT |  | 0.97 | (c)
55733.958 | 0.499 | 0.476 | -10.671 | -10.694 | -2059 | -1810 | -1856 | 172 | 476 | 5035 |  | CORR | GENE | 05:09 | 05:49 | 05:42 | 73 | 406 | 10 | EXT |  | 0.89 | (c)
55736.539 | 3.08 | 3.063 | -8.09 | -8.107 | 1888 | 2224 | 2097 | 0 | 3063 | 5035 |  | CORR | CIGR | 03:46 | 04:40 | 04:20 | 41 | 417 | 10 | EXT |  | 0.89 | (c)
55742.12 | 8.661 | 8.615 | -2.509 | -2.555 | 1879 | 2002 | 2183 | 0 | 2488 | 5035 |  | CORR | GENE | 03:45 | 04:05 | 04:34 | 67 | 608 | 12 | EXT |  | 0.89 | (c)
55751.816 | 7.187 | 6.151 | -4.283 | -5.319 | 2180 | -2228 | -2221 | 0 | 3965 | 5036 |  | CORR | GENE | 06:36 | 06:44 | 06:45 | 1354 | 121 | 11 | EXT |  | 0.97 | (c)
55755.774 | 11.145 | 9.674 | -0.325 | -1.796 | -2106 | -2046 | -2055 | 125 | 87 | 5036 |  | CORR | GENE | 07:04 | 07:14 | 07:12 | 1709 | 100 | 10 | EXT |  | 0.97 | (c)
55759.869 | 3.77 | 3.641 | -7.58 | -7.709 | 1440 | 1844 | 1724 | 222 | 3641 | 5037 |  | CORR | GENE | 04:46 | 05:51 | 05:32 | 183 | 568 | 10 | EXT |  | 0.9 | (c)
55761.074 | 4.975 | 4.962 | -6.375 | -6.388 | 1611 | 1935 | 1827 | 189 | 4962 | 5037 |  | CORR | CIGR | 05:13 | 06:06 | 05:48 | 30 | 431 | 14 | EXT |  | 0.89 | (c)
55766.847 | 10.748 | 10.727 | -0.602 | -0.623 | 1767 | 1859 | 1858 | 282 | 590 | 5037 |  | CORR | CIGR | 05:39 | 05:53 | 05:53 | 33 | 182 | 10 | EXT |  | 0.89 | (c)
55767.458 | 0.009 | 0.009 | -11.661 | -11.661 | -1283 | -1145 | -1165 | 1047 | 9 | 5038 |  | CORR | CIGR | 05:35 | 05:57 | 05:54 | 16 | 236 | 14 | EXT |  | 0.89 | (c)
55767.525 | 0.076 | 0.049 | -11.594 | -11.621 | -1624 | -1419 | -1489 | 1354 | 49 | 5038 |  | CORR | CIGR | 04:40 | 05:13 | 05:01 | 38 | 270 | 10 | EXT |  | 0.89 | (c)
55767.662 | 0.213 | 0.191 | -11.457 | -11.479 | -1399 | -1183 | -1215 | 1031 | 191 | 5038 |  | CORR | CIGR | 05:16 | 05:51 | 05:46 | 45 | 368 | 10 | EXT |  | 0.89 | (c)
55768.397 | 0.948 | 0.833 | -10.722 | -10.837 | -1482 | -964 | -1061 | 639 | 833 | 5038 |  | CORR | GENE | 05:02 | 06:26 | 06:10 | 209 | 843 | 12 | EXT |  | 0.91 | (c)
55768.84 | 1.391 | 1.387 | -10.279 | -10.283 | -1081 | -1028 | -1033 | 986 | 1387 | 5038 |  | CORR | CIGR | 06:07 | 06:16 | 06:15 | 28 | 95 | 11 | EXT |  | 0.89 | (c)
55769.531 | 2.082 | 2.001 | -9.588 | -9.669 | -988 | -974 | -973 | 957 | 2001 | 5038 |  | CORR | AXGR | 06:22 | 06:24 | 06:25 | 120 | 31 | 10 | EXT |  | 0.89 | (c)
55771.589 | 4.14 | 4.119 | -7.53 | -7.551 | -746 | -685 | -680 | 614 | 4119 | 5038 |  | CORR | CIGR | 07:01 | 07:11 | 07:12 | 41 | 131 | 11 | EXT |  | 0.89 | (c)
55772.059 | 4.61 | 4.536 | -7.06 | -7.134 | -1660 | -1626 | -1643 | 1626 | 4536 | 5038 |  | CORR | AXGR | 04:34 | 04:39 | 04:36 | 95 | 34 | 10 | EXT |  | 0.89 | (c)
55772.164 | 4.715 | 4.697 | -6.955 | -6.973 | -1752 | -1681 | -1676 | 1601 | 4697 | 5038 |  | CORR | CIGR | 04:19 | 04:30 | 04:31 | 35 | 151 | 12 | EXT |  | 0.89 | (c)
55772.596 | 5.147 | 5.113 | -6.523 | -6.557 | -1809 | -1741 | -1702 | 1595 | 5113 | 5038 |  | CORR | CIGR | 04:10 | 04:21 | 04:27 | 42 | 214 | 11 | EXT |  | 0.89 | (c)
55772.966 | 5.517 | 5.406 | -6.153 | -6.264 | -1822 | -1598 | -1505 | 1189 | 5406 | 5038 |  | CORR | GENE | 04:08 | 04:44 | 04:59 | 142 | 633 | 20 | EXT |  | 0.91 | (c)
55773.38 | 5.931 | 5.683 | -5.739 | -5.987 | -1899 | -1595 | -1310 | 721 | 5683 | 5038 |  | CORR | GENE | 03:55 | 04:44 | 05:30 | 293 | 1178 | 13 | EXT |  | 0.93 | (c)
55773.683 | 6.234 | 6.189 | -5.436 | -5.481 | -1806 | -1224 | -1447 | 1089 | 5314 | 5038 |  | CORR | GENE | 04:10 | 05:44 | 05:08 | 167 | 717 | 15 | EXT |  | 0.91 | (c)
55774.015 | 6.566 | 6.461 | -5.104 | -5.209 | -942 | -748 | -591 | 241 | 5080 | 5038 |  | CORR | GENE | 06:30 | 07:01 | 07:26 | 129 | 701 | 14 | EXT |  | 0.9 | (c)
55774.74 | 7.291 | 7.222 | -4.379 | -4.448 | -1548 | -1340 | -1297 | 1045 | 4299 | 5038 |  | CORR | GENE | 04:52 | 05:25 | 05:32 | 149 | 503 | 10 | EXT |  | 0.9 | (c)
55779.029 | 11.58 | 11.095 | -0.09 | -0.575 | -207 | -162 | -165 | 123 | 26 | 5038 |  | CORR | GENE | 08:28 | 08:35 | 08:35 | 549 | 84 | 14 | EXT |  | 0.97 | (c)
55779.052 | 11.603 | 11.444 | -0.067 | -0.226 | -915 | -895 | -893 | 871 | 14 | 5038 |  | CORR | AXGR | 06:34 | 06:37 | 06:37 | 212 | 45 | 11 | EXT |  | 0.91 | (c)
55780.8 | 1.681 | 0.12 | -9.479 | -11.04 | -2036 | -1900 | -1916 | 1795 | 120 | 5039 |  | CORR | GENE | 03:41 | 04:03 | 04:00 | 2147 | 241 | 10 | EXT | Аномалия находится на отводе. | 0.97 | (c)
55781.742 | 2.623 | 2.486 | -8.537 | -8.674 | -2045 | -2024 | -1945 | 1845 | 2486 | 5039 |  | CORR | GENE | 03:39 | 03:43 | 03:55 | 1808 | 200 | 12 | EXT | Аномалия находится на отводе. | 0.99 | (c)
55784.197 | 5.078 | 5.035 | -6.082 | -6.125 | 2180 | -2086 | -2085 | 1889 | 5035 | 5039 |  | CORR | GENE | 03:01 | 03:33 | 03:33 | 175 | 392 | 12 | EXT | Аномалия находится на отводе. | 0.91 | (c)
55808.131 | 6.452 | 5.796 | -5.008 | -5.664 | 2012 | 2055 | 2063 | 116 | 4885 | 5041 |  | CORR | GENE | 06:41 | 06:48 | 06:50 | 779 | 102 | 10 | EXT |  | 0.95 | (c)
55809.218 | 7.539 | 7.476 | -3.921 | -3.984 | -2187 | -2164 | -2164 | 43 | 3778 | 5041 |  | CORR | AXGR | 07:24 | 07:27 | 07:27 | 206 | 46 | 12 | EXT |  | 0.91 | (c)
55811.144 | 9.465 | 9.037 | -1.995 | -2.423 | 2221 | -2218 | -2183 | 0 | 1165 | 5041 |  | CORR | GENE | 07:15 | 07:19 | 07:24 | 1258 | 113 | 11 | EXT |  | 0.97 | (c)
55811.59 | 9.911 | 7.814 | -1.549 | -3.646 | 1994 | 2162 | 2090 | 45 | 68 | 5041 |  | CORR | GENE | 06:38 | 07:05 | 06:54 | 3578 | 192 | 12 | EXT |  | 1 | (c)
55813.278 | 0.139 | 0.078 | -11.151 | -11.212 | -1633 | -1418 | -1252 | 598 | 78 | 5042 |  | CORR | GENE | 07:11 | 07:45 | 08:12 | 106 | 762 | 11 | EXT |  | 0.89 | (c)
55816.313 | 3.174 | 3.128 | -8.116 | -8.162 | 1767 | 1796 | 1790 | 417 | 3128 | 5042 |  | CORR | AXGR | 04:19 | 04:24 | 04:23 | 144 | 47 | 9 | EXT |  | 0.9 | (c)
55816.436 | 3.297 | 3.269 | -7.993 | -8.021 | -2073 | -2004 | -1833 | 157 | 3269 | 5042 |  | CORR | CIGR | 05:60 | 06:11 | 06:38 | 44 | 481 | 10 | EXT |  | 0.89 | (c)
55816.671 | 3.532 | 3.515 | -7.758 | -7.775 | 1954 | 2027 | 2033 | 119 | 3515 | 5042 |  | CORR | CIGR | 04:50 | 05:01 | 05:02 | 39 | 158 | 10 | EXT |  | 0.89 | (c)
55817.159 | 4.02 | 3.549 | -7.27 | -7.741 | 1759 | 1770 | 1809 | 372 | 3549 | 5042 |  | CORR | GENE | 04:18 | 04:20 | 04:26 | 734 | 100 | 10 | EXT |  | 0.95 | (c)
55817.844 | 4.705 | 4.616 | -6.585 | -6.674 | 1083 | 1783 | 1628 | 57 | 4616 | 5042 |  | CORR | GENE | 02:29 | 04:22 | 03:57 | 190 | 1091 | 13 | EXT |  | 0.91 | (c)
55820.554 | 7.415 | 7.399 | -3.875 | -3.891 | 1828 | 1884 | 1901 | 257 | 3856 | 5042 |  | CORR | CIGR | 04:29 | 04:38 | 04:41 | 35 | 146 | 13 | EXT |  | 0.89 | (c)
55820.861 | 7.722 | 7.706 | -3.568 | -3.584 | 1808 | 1842 | 1842 | 355 | 3568 | 5042 |  | CORR | CIGR | 04:26 | 04:32 | 04:31 | 16 | 68 | 13 | EXT |  | 0.89 | (c)
55822.691 | 9.552 | 9.538 | -1.738 | -1.752 | 1785 | 1917 | 1855 | 306 | 1723 | 5042 |  | CORR | CIGR | 04:22 | 04:44 | 04:34 | 29 | 140 | 14 | EXT |  | 0.89 | (c)
55824.303 | 11.164 | 10.892 | -0.126 | -0.398 | -1637 | -1548 | -1581 | 593 | 68 | 5042 |  | CORR | GENE | 07:10 | 07:24 | 07:19 | 330 | 113 | 10 | EXT |  | 0.92 | (c)
55825.507 | 1.078 | 0.37 | -10.472 | -11.18 | 43 | 72 | 76 | 43 | 370 | 5043 |  | CORR | GENE | 04:45 | 04:50 | 04:50 | 1123 | 66 | 12 | EXT |  | 0.98 | (c)
55828.347 | 3.918 | 3.432 | -7.632 | -8.118 | -173 | -154 | -111 | 49 | 3432 | 5043 |  | CORR | GENE | 04:10 | 04:13 | 04:20 | 902 | 124 | 10 | EXT |  | 0.96 | (c)
55838.083 | 2.104 | 2.026 | -9.316 | -9.394 | -1519 | -1504 | -1487 | 1456 | 2026 | 5044 |  | CORR | GENE | 04:27 | 04:30 | 04:32 | 160 | 63 | 12 | EXT |  | 0.9 | (c)
55841 | 5.021 | 4.996 | -6.399 | -6.424 | -1626 | -1543 | -1537 | 1449 | 4996 | 5044 |  | CORR | CIGR | 04:10 | 04:23 | 04:24 | 41 | 177 | 13 | EXT |  | 0.89 | (c)
55859.881 | 0.752 | 0.733 | -10.668 | -10.687 | 1620 | 1749 | 1737 | 1620 | 733 | 5046 |  | CORR | CIGR | 08:27 | 08:48 | 08:46 | 46 | 236 | 11 | EXT |  | 0.89 | (c)
55866.786 | 7.657 | 7.6 | -3.763 | -3.82 | 601 | 645 | 644 | 601 | 3708 | 5046 |  | DENT | GENE | 05:43 | 05:50 | 05:50 | 112 | 86 | 0.4 | N/A | Глубина вмятины: 6 мм (0,4%). Линейка: 11 см в (760 см; 05:50 ч:мин) |  | (c)
55870.454 | 11.325 | 11.288 | -0.095 | -0.132 | 992 | 1148 | 1197 | 992 | 50 | 5046 |  | CORR | GENE | 06:46 | 07:11 | 07:19 | 82 | 410 | 10 | EXT |  | 0.89 | (c)
55901.902 | 3.923 | 3.909 | -1.787 | -1.801 | 2056 | 2127 | 2143 | 1 | 1768 | 5050 |  | CORR | CIGR | 06:15 | 06:26 | 06:29 | 33 | 173 | 11 | EXT |  | 0.89 | (c)
55904.377 | 0.688 | 0.405 | -7.422 | -7.705 | 2110 | 2143 | 2150 | 40 | 405 | 5051 |  | CORR | GENE | 04:16 | 04:21 | 04:22 | 1245 | 80 | 13 | EXT |  | 0.99 | (c)
55936.329 | 10.22 | 9.774 | -0.67 | -1.116 | -1949 | -1841 | -1828 | 282 | 565 | 5054 |  | GOUG | GENE | 08:38 | 08:55 | 08:57 | 551 | 243 | 8 | EXT | Зона задиров. |  | (c)
55947.288 | 10.289 | 10.271 | -0.931 | -0.949 | 1640 | 1740 | 1756 | 358 | 915 | 5055 |  | CORR | CIGR | 05:03 | 05:19 | 05:21 | 34 | 233 | 10 | EXT |  | 0.89 | (c)
55949.425 | 1.206 | 0.103 | -10.314 | -11.417 | 2010 | 2101 | 2080 | 81 | 103 | 5056 |  | CORR | GENE | 04:17 | 04:32 | 04:28 | 1104 | 139 | 12 | EXT |  | 0.98 | (c)
55949.717 | 1.498 | 0.86 | -10.022 | -10.66 | 2208 | -2168 | -2190 | 0 | 860 | 5056 |  | CORR | GENE | 04:49 | 05:03 | 04:59 | 1135 | 125 | 11 | EXT |  | 0.97 | (c)
55976.731 | 6.222 | 4.483 | -5.278 | -7.017 | 2065 | 2079 | 2115 | 65 | 4483 | 5058 |  | CORR | GENE | 06:46 | 06:48 | 06:54 | 2015 | 100 | 10 | EXT |  | 0.97 | (c)
55978.771 | 8.262 | 8.249 | -3.238 | -3.251 | -2186 | -2007 | -2062 | 45 | 3215 | 5058 |  | CORR | CIGR | 07:20 | 07:49 | 07:40 | 36 | 247 | 12 | EXT |  | 0.89 | (c)
55980.841 | 10.332 | 10.293 | -1.168 | -1.207 | 1252 | 1456 | 1394 | 693 | 1152 | 5058 |  | CORR | GENE | 04:35 | 05:08 | 04:58 | 55 | 286 | 12 | EXT |  | 0.89 | (c)
55981.149 | 10.64 | 10.615 | -0.86 | -0.885 | 1340 | 1433 | 1415 | 740 | 852 | 5058 |  | CORR | CIGR | 04:49 | 05:04 | 05:01 | 33 | 150 | 14 | EXT |  | 0.89 | (c)
55981.158 | 10.649 | 10.612 | -0.851 | -0.888 | 1859 | 1933 | 2013 | 63 | 845 | 5058 |  | CORR | CIGR | 06:13 | 06:25 | 06:38 | 43 | 309 | 10 | EXT |  | 0.89 | (c)
55981.18 | 10.671 | 10.659 | -0.829 | -0.841 | 1282 | 1395 | 1385 | 743 | 814 | 5058 |  | CORR | CIGR | 04:40 | 04:58 | 04:56 | 27 | 205 | 13 | EXT |  | 0.89 | (c)
55981.296 | 10.787 | 10.736 | -0.713 | -0.764 | 1327 | 1481 | 1461 | 636 | 669 | 5058 |  | CORR | GENE | 04:47 | 05:12 | 05:09 | 95 | 268 | 13 | EXT |  | 0.89 | (c)
55990.753 | 8.744 | 8.707 | -2.806 | -2.843 | 1621 | 1921 | 1840 | 172 | 2778 | 5059 |  | CORR | GENE | 04:53 | 05:41 | 05:28 | 65 | 438 | 10 | EXT |  | 0.89 | (c)
55992.214 | 10.205 | 10.023 | -1.345 | -1.527 | -2150 | -2120 | -2112 | 81 | 1207 | 5059 |  | CORR | GENE | 06:44 | 06:49 | 06:50 | 320 | 75 | 10 | EXT |  | 0.92 | (c)
55994.802 | 1.243 | 1.172 | -9.767 | -9.838 | 38 | 44 | 48 | 38 | 1172 | 5060 |  | CORR | AXGR | 05:17 | 05:18 | 05:19 | 116 | 20 | 11 | EXT |  | 0.89 | (c)
56005.806 | 1.237 | 1.014 | -10.253 | -10.476 | -884 | -845 | -833 | 782 | 1014 | 5061 |  | CORR | GENE | 03:48 | 03:54 | 03:56 | 374 | 102 | 11 | EXT |  | 0.93 | (c)
56022.132 | 6.073 | 6.06 | -5.107 | -5.12 | 291 | 370 | 387 | 291 | 5085 | 5062 |  | CORR | CIGR | 06:10 | 06:23 | 06:25 | 35 | 192 | 10 | EXT |  | 0.89 | (c)
56037.66 | 10.421 | 10.306 | -1.089 | -1.204 | 316 | 333 | 329 | 316 | 1015 | 5063 |  | CORR | AXGR | 04:28 | 04:31 | 04:30 | 189 | 26 | 10 | EXT |  | 0.9 | (c)
56038.109 | 10.87 | 10.859 | -0.64 | -0.651 | 174 | 246 | 237 | 174 | 629 | 5063 |  | CORR | CIGR | 04:05 | 04:17 | 04:16 | 22 | 127 | 12 | EXT |  | 0.89 | (c)
56038.531 | 11.292 | 11.281 | -0.218 | -0.229 | 152 | 249 | 233 | 152 | 204 | 5063 |  | CORR | CIGR | 04:02 | 04:17 | 04:15 | 25 | 162 | 10 | EXT |  | 0.89 | (c)
56038.537 | 11.298 | 11.282 | -0.212 | -0.228 | 364 | 421 | 525 | 364 | 171 | 5063 |  | CORR | GENE | 04:36 | 04:45 | 05:02 | 57 | 321 | 13 | EXT |  | 0.89 | (c)
56038.83 | 0.081 | 0.025 | -11.499 | -11.555 | -792 | -400 | -432 | 73 | 25 | 5064 |  | CORR | GENE | 06:32 | 07:35 | 07:30 | 136 | 719 | 8 | EXT |  | 0.89 | (c)
56038.895 | 0.146 | 0.079 | -11.434 | -11.501 | -1687 | -1477 | -1384 | 1081 | 79 | 5064 |  | CORR | GENE | 04:07 | 04:41 | 04:56 | 120 | 606 | 10 | EXT |  | 0.89 | (c)
56039.183 | 0.434 | 0.303 | -11.146 | -11.277 | -948 | -87 | -377 | 0 | 303 | 5064 |  | CORR | GENE | 06:07 | 08:25 | 07:39 | 323 | 1142 | 10 | EXT |  | 0.92 | (c)
56039.321 | 0.572 | 0.49 | -11.008 | -11.09 | -1444 | -1379 | -1404 | 1364 | 490 | 5064 |  | CORR | GENE | 04:46 | 04:57 | 04:53 | 199 | 80 | 10 | EXT |  | 0.91 | (c)
56039.776 | 1.027 | 1.016 | -10.553 | -10.564 | -1410 | -1366 | -1371 | 1331 | 1016 | 5064 |  | CORR | CIGR | 04:52 | 04:59 | 04:58 | 25 | 79 | 13 | EXT |  | 0.89 | (c)
56041.04 | 2.291 | 2.285 | -9.289 | -9.295 | -1513 | -1430 | -1446 | 1378 | 2285 | 5064 |  | CORR | CIGR | 04:35 | 04:49 | 04:46 | 35 | 135 | 11 | EXT |  | 0.89 | (c)
56042.382 | 3.633 | 3.616 | -7.947 | -7.964 | -606 | -492 | -483 | 361 | 3616 | 5064 |  | CORR | CIGR | 07:02 | 07:20 | 07:22 | 47 | 245 | 11 | EXT |  | 0.89 | (c)
56046.313 | 7.564 | 7.548 | -4.016 | -4.032 | -917 | -816 | -842 | 767 | 3997 | 5064 |  | CORR | CIGR | 06:12 | 06:28 | 06:24 | 35 | 150 | 12 | EXT |  | 0.89 | (c)
56050.271 | 11.522 | 11.41 | -0.058 | -0.17 | -1664 | -784 | -1070 | 476 | 9 | 5064 |  | CORR | GENE | 04:11 | 06:33 | 05:47 | 161 | 1188 | 10 | EXT |  | 0.9 | (c)
56056.816 | 6.487 | 6.469 | -5.223 | -5.241 | -2222 | -2167 | -2090 | 1959 | 5188 | 5065 |  | CORR | GENE | 04:60 | 05:09 | 05:21 | 53 | 263 | 10 | EXT |  | 0.89 | (c)
56074.013 | 0.734 | 0.121 | -10.856 | -11.469 | 2228 | -2191 | -2177 | 0 | 121 | 5067 |  | CORR | GENE | 05:14 | 05:21 | 05:23 | 1050 | 111 | 11 | EXT |  | 0.97 | (c)
56083.936 | 10.657 | 10.438 | -0.933 | -1.152 | -1761 | -1679 | -1644 | 470 | 765 | 5067 |  | CORR | GENE | 06:30 | 06:43 | 06:49 | 387 | 232 | 10 | EXT |  | 0.93 | (c)
56084.843 | 11.564 | 11.501 | -0.026 | -0.089 | 1975 | 1990 | 1988 | 230 | 10 | 5067 |  | CORR | AXGR | 04:33 | 04:35 | 04:35 | 79 | 25 | 14 | EXT |  | 0.89 | (c)
56087.882 | 3.013 | 2.993 | -8.517 | -8.537 | 1152 | 1213 | 1228 | 927 | 2993 | 5068 |  | CORR | CIGR | 05:06 | 05:15 | 05:18 | 31 | 152 | 10 | EXT |  | 0.89 | (c)
56091.011 | 6.142 | 6.114 | -5.388 | -5.416 | 1265 | 1302 | 1308 | 880 | 5377 | 5068 |  | CORR | CIGR | 05:24 | 05:30 | 05:31 | 39 | 86 | 10 | EXT |  | 0.89 | (c)
56096.521 | 0.122 | 0.071 | -11.538 | -11.589 | 1615 | 1742 | 1816 | 1615 | 71 | 5069 |  | CORR | GENE | 06:22 | 06:43 | 06:55 | 70 | 402 | 12 | EXT |  | 0.89 | (c)
56110.041 | 1.982 | 1.961 | -9.678 | -9.699 | -2178 | -2114 | -2108 | 2039 | 1961 | 5070 |  | CORR | CIGR | 06:03 | 06:13 | 06:14 | 47 | 140 | 8 | EXT |  | 0.89 | (c)
56111.757 | 3.698 | 3.674 | -7.962 | -7.986 | 1926 | 2146 | 2063 | 1926 | 3674 | 5070 |  | CORR | CIGR | 05:05 | 05:41 | 05:28 | 38 | 274 | 11 | EXT |  | 0.89 | (c)
56119.839 | 0.12 | 0.081 | -11.27 | -11.309 | 1091 | 1432 | 1346 | 1091 | 81 | 5071 |  | CORR | GENE | 07:49 | 08:44 | 08:30 | 57 | 510 | 10 | EXT |  | 0.89 | (c)
56130.661 | 10.942 | 10.805 | -0.448 | -0.585 | 1689 | 1724 | 1721 | 1689 | 189 | 5071 |  | CORR | GENE | 09:25 | 09:31 | 09:31 | 396 | 64 | 10 | EXT |  | 0.93 | (c)
56144.697 | 2.368 | 2.342 | -8.932 | -8.958 | 179 | 264 | 243 | 179 | 2342 | 5073 |  | CORR | CIGR | 04:13 | 04:26 | 04:23 | 39 | 126 | 10 | EXT |  | 0.89 | (c)
56149.682 | 7.353 | 7.332 | -3.947 | -3.968 | 300 | 386 | 398 | 300 | 3927 | 5073 |  | CORR | CIGR | 04:32 | 04:46 | 04:48 | 41 | 196 | 11 | EXT |  | 0.89 | (c)
56151.848 | 9.519 | 9.499 | -1.781 | -1.801 | 184 | 234 | 283 | 184 | 1770 | 5073 |  | CORR | CIGR | 04:13 | 04:21 | 04:29 | 31 | 198 | 12 | EXT |  | 0.89 | (c)
56159.437 | 5.808 | 5.794 | -5.582 | -5.596 | 2011 | 2171 | 2149 | 2011 | 5561 | 5074 |  | CORR | CIGR | 04:40 | 05:06 | 05:02 | 35 | 276 | 10 | EXT |  | 0.89 | (c)
56167.792 | 2.773 | 2.765 | -8.727 | -8.735 | 1661 | 1761 | 1727 | 438 | 2765 | 5075 |  | CORR | CIGR | 05:03 | 05:20 | 05:14 | 24 | 132 | 11 | EXT |  | 0.89 | (c)
56169.513 | 4.494 | 4.482 | -7.006 | -7.018 | 1620 | 1795 | 1746 | 358 | 4482 | 5075 |  | CORR | CIGR | 04:57 | 05:25 | 05:17 | 39 | 253 | 10 | EXT |  | 0.89 | (c)
56170.266 | 5.247 | 5.238 | -6.253 | -6.262 | -1684 | -1621 | -1650 | 546 | 5238 | 5075 |  | CORR | CIGR | 08:04 | 08:14 | 08:09 | 16 | 68 | 12 | EXT |  | 0.89 | (c)
56173.353 | 8.334 | 8.313 | -3.166 | -3.187 | 1663 | 1925 | 1876 | 141 | 3124 | 5075 |  | CORR | GENE | 05:04 | 05:46 | 05:38 | 63 | 427 | 10 | EXT |  | 0.89 | (c)
56180.706 | 4.187 | 4.167 | -7.353 | -7.373 | 1419 | 1787 | 1700 | 249 | 4167 | 5076 |  | CORR | GENE | 06:17 | 07:16 | 07:02 | 85 | 562 | 11 | EXT |  | 0.89 | (c)
56186.037 | 9.518 | 8.161 | -2.022 | -3.379 | 2133 | 2178 | 2174 | 16 | 1233 | 5076 |  | CORR | GENE | 08:12 | 08:19 | 08:19 | 2146 | 82 | 11 | EXT |  | 0.98 | (c)
56191.085 | 3.026 | 2.758 | -8.254 | -8.522 | -2174 | -2136 | -2139 | 56 | 2758 | 5077 |  | CORR | GENE | 05:29 | 05:35 | 05:35 | 623 | 71 | 13 | EXT |  | 0.97 | (c)
56210.876 | 0.117 | 0.059 | -11.323 | -11.381 | 1064 | 1229 | 1247 | 801 | 59 | 5079 |  | CORR | GENE | 05:00 | 05:27 | 05:30 | 98 | 365 | 10 | EXT |  | 0.89 | (c)
56213.051 | 2.292 | 2.277 | -9.148 | -9.163 | 978 | 1165 | 1109 | 978 | 2277 | 5079 |  | CORR | CIGR | 04:46 | 05:16 | 05:07 | 36 | 261 | 10 | EXT |  | 0.89 | (c)
56221.976 | 11.217 | 11.178 | -0.223 | -0.262 | 1259 | 1327 | 1433 | 624 | 215 | 5079 |  | CORR | CIGR | 05:32 | 05:43 | 05:60 | 47 | 348 | 10 | EXT |  | 0.89 | (c)
56254.845 | 10.006 | 9.988 | -1.264 | -1.282 | 1959 | 2060 | 2040 | 1959 | 1260 | 5082 |  | CORR | CIGR | 02:55 | 03:11 | 03:08 | 22 | 162 | 10 | EXT |  | 0.89 | (c)
56267.545 | 11.436 | 10.603 | -0.304 | -1.137 | -1134 | -983 | -1020 | 905 | 30 | 5083 |  | CORR | GENE | 08:21 | 08:46 | 08:40 | 1107 | 229 | 10 | EXT |  | 0.96 | (c)
56267.819 | 11.71 | 11.211 | -0.03 | -0.529 | -1548 | -1468 | -1410 | 1273 | 2 | 5083 |  | CORR | GENE | 07:15 | 07:28 | 07:37 | 527 | 274 | 10 | EXT |  | 0.94 | (c)
56276.761 | 8.912 | 8.786 | -2.428 | -2.554 | 141 | 153 | 165 | 141 | 2368 | 5084 |  | CORR | GENE | 05:39 | 05:41 | 05:43 | 186 | 48 | 11 | EXT |  | 0.91 | (c)
56278.062 | 10.213 | 10.197 | -1.127 | -1.143 | 150 | 210 | 194 | 150 | 1125 | 5084 |  | CORR | CIGR | 05:41 | 05:50 | 05:48 | 18 | 88 | 12 | EXT |  | 0.89 | (c)
56280.946 | 1.757 | 1.481 | -9.493 | -9.769 | 535 | 661 | 610 | 535 | 1481 | 5085 |  | GOUG | GENE | 07:56 | 08:17 | 08:08 | 315 | 150 | 7 | EXT | Задир. |  | (c)
56282.579 | 3.39 | 3.3 | -7.86 | -7.95 | 894 | 1015 | 984 | 894 | 3300 | 5085 |  | GOUG | GENE | 08:54 | 09:14 | 09:09 | 94 | 180 | 5 | EXT | Задир. |  | (c)
56284.854 | 5.665 | 5.515 | -5.585 | -5.735 | -918 | -719 | -720 | 522 | 5408 | 5085 |  | CORR | GENE | 04:02 | 04:34 | 04:34 | 327 | 396 | 18 | EXT |  | 0.96 | (c)
56285.191 | 6.002 | 5.988 | -5.248 | -5.262 | -830 | -746 | -768 | 705 | 5244 | 5085 |  | CORR | CIGR | 04:16 | 04:30 | 04:26 | 18 | 125 | 10 | EXT |  | 0.89 | (c)
56285.327 | 6.138 | 6.127 | -5.112 | -5.123 | -766 | -673 | -695 | 624 | 5103 | 5085 |  | CORR | CIGR | 04:26 | 04:41 | 04:38 | 20 | 142 | 11 | EXT |  | 0.89 | (c)
56285.606 | 6.417 | 6.403 | -4.833 | -4.847 | 394 | 454 | 454 | 394 | 4817 | 5085 |  | GOUG | CIGR | 07:34 | 07:43 | 07:43 | 30 | 120 | 9 | EXT | Задир. |  | (c)
56285.785 | 6.596 | 6.359 | -4.654 | -4.891 | -786 | -772 | -753 | 720 | 4617 | 5085 |  | CORR | GENE | 04:23 | 04:25 | 04:28 | 274 | 66 | 10 | EXT |  | 0.92 | (c)
56285.925 | 6.736 | 6.681 | -4.514 | -4.569 | -856 | -843 | -842 | 828 | 4438 | 5085 |  | CORR | AXGR | 04:12 | 04:14 | 04:14 | 131 | 27 | 10 | EXT |  | 0.9 | (c)
56286.196 | 7.007 | 6.979 | -4.243 | -4.271 | -1013 | -933 | -956 | 898 | 4231 | 5085 |  | CORR | CIGR | 03:46 | 03:59 | 03:56 | 40 | 115 | 13 | EXT |  | 0.89 | (c)
56287.184 | 7.995 | 7.958 | -3.255 | -3.292 | -1020 | -940 | -857 | 694 | 3246 | 5085 |  | CORR | CIGR | 03:45 | 03:58 | 04:12 | 46 | 326 | 12 | EXT |  | 0.89 | (c)
56287.867 | 8.678 | 8.398 | -2.572 | -2.852 | -926 | -831 | -739 | 552 | 2442 | 5085 |  | CORR | GENE | 04:01 | 04:16 | 04:31 | 410 | 374 | 11 | EXT |  | 0.94 | (c)
56288.561 | 9.372 | 9.353 | -1.878 | -1.897 | -981 | -872 | -913 | 844 | 1873 | 5085 |  | CORR | CIGR | 03:52 | 04:09 | 04:03 | 24 | 137 | 10 | EXT |  | 0.89 | (c)
56288.77 | 9.581 | 9.565 | -1.669 | -1.685 | -874 | -817 | -836 | 797 | 1669 | 5085 |  | CORR | CIGR | 04:09 | 04:18 | 04:15 | 16 | 77 | 10 | EXT |  | 0.89 | (c)
56289.123 | 9.934 | 9.644 | -1.316 | -1.606 | -809 | -764 | -786 | 763 | 1253 | 5085 |  | CORR | AXGR | 04:19 | 04:27 | 04:23 | 353 | 46 | 10 | EXT |  | 0.92 | (c)
56289.225 | 10.036 | 10 | -1.214 | -1.25 | -879 | -802 | -730 | 581 | 1209 | 5085 |  | CORR | CIGR | 04:08 | 04:21 | 04:32 | 41 | 298 | 11 | EXT |  | 0.89 | (c)
56289.398 | 10.209 | 10.166 | -1.041 | -1.084 | -948 | -802 | -746 | 544 | 1031 | 5085 |  | CORR | GENE | 03:57 | 04:21 | 04:30 | 53 | 404 | 13 | EXT |  | 0.89 | (c)
56290.214 | 11.025 | 10.654 | -0.225 | -0.596 | -1155 | -984 | -835 | 514 | 195 | 5085 |  | CORR | GENE | 03:24 | 03:51 | 04:15 | 401 | 640 | 12 | EXT |  | 0.94 | (c)
56290.481 | 0.042 | 0.015 | -11.478 | -11.505 | 857 | 963 | 954 | 857 | 15 | 5086 |  | CORR | GENE | 03:58 | 04:15 | 04:13 | 72 | 194 | 12 | EXT |  | 0.89 | (c)
56290.61 | 0.171 | 0.119 | -11.349 | -11.401 | 966 | 1018 | 1036 | 966 | 119 | 5086 |  | CORR | GENE | 04:15 | 04:24 | 04:26 | 226 | 139 | 13 | EXT |  | 0.92 | (c)
56290.877 | 0.438 | 0.394 | -11.082 | -11.126 | 972 | 1050 | 1015 | 972 | 394 | 5086 |  | CORR | GENE | 04:16 | 04:29 | 04:23 | 174 | 85 | 11 | EXT |  | 0.9 | (c)
56290.97 | 0.531 | 0.519 | -10.989 | -11.001 | 906 | 955 | 931 | 906 | 519 | 5086 |  | CORR | CIGR | 04:05 | 04:13 | 04:09 | 16 | 49 | 14 | EXT |  | 0.89 | (c)
56291.128 | 0.689 | 0.614 | -10.831 | -10.906 | 1008 | 1037 | 1046 | 1008 | 614 | 5086 |  | CORR | GENE | 04:22 | 04:27 | 04:28 | 129 | 75 | 10 | EXT |  | 0.9 | (c)
56291.28 | 0.841 | 0.832 | -10.679 | -10.688 | 1052 | 1125 | 1106 | 1052 | 832 | 5086 |  | CORR | CIGR | 04:29 | 04:41 | 04:38 | 17 | 108 | 12 | EXT |  | 0.89 | (c)
56291.484 | 1.045 | 0.97 | -10.475 | -10.55 | 992 | 1018 | 1007 | 992 | 970 | 5086 |  | CORR | AXGR | 04:19 | 04:23 | 04:22 | 111 | 30 | 14 | EXT |  | 0.9 | (c)
56291.609 | 1.17 | 1.159 | -10.35 | -10.361 | 964 | 1047 | 1013 | 964 | 1159 | 5086 |  | CORR | CIGR | 04:15 | 04:28 | 04:23 | 25 | 97 | 12 | EXT |  | 0.89 | (c)
56291.635 | 1.196 | 1.114 | -10.324 | -10.406 | 828 | 882 | 877 | 828 | 1114 | 5086 |  | CORR | GENE | 03:53 | 04:02 | 04:01 | 594 | 98 | 11 | EXT |  | 0.95 | (c)
56291.679 | 1.24 | 1.213 | -10.28 | -10.307 | 975 | 1019 | 1009 | 975 | 1213 | 5086 |  | CORR | GENE | 04:17 | 04:24 | 04:22 | 283 | 68 | 12 | EXT |  | 0.92 | (c)
56292.594 | 2.155 | 2.14 | -9.365 | -9.38 | 944 | 1090 | 1017 | 944 | 2140 | 5086 |  | CORR | CIGR | 04:12 | 04:35 | 04:23 | 20 | 146 | 11 | EXT |  | 0.89 | (c)
56292.871 | 2.432 | 2.281 | -9.088 | -9.239 | 1061 | 1100 | 1266 | 758 | 2281 | 5086 |  | CORR | GENE | 04:30 | 04:37 | 05:04 | 1251 | 411 | 17 | EXT |  | 1.03 | (b)
56294.852 | 4.413 | 4.397 | -7.107 | -7.123 | 1256 | 1347 | 1305 | 876 | 4397 | 5086 |  | CORR | CIGR | 05:02 | 05:17 | 05:10 | 26 | 98 | 11 | EXT |  | 0.89 | (c)
56295.091 | 4.652 | 4.64 | -6.868 | -6.88 | 1384 | 1443 | 1423 | 769 | 4640 | 5086 |  | CORR | CIGR | 05:23 | 05:32 | 05:29 | 16 | 77 | 10 | EXT |  | 0.89 | (c)
56297.834 | 7.395 | 7.143 | -4.125 | -4.377 | 1796 | 1894 | 1873 | 280 | 4089 | 5086 |  | CORR | GENE | 06:29 | 06:45 | 06:41 | 288 | 155 | 10 | EXT |  | 0.92 | (c)
56298.084 | 7.645 | 7.612 | -3.875 | -3.908 | 1949 | 2011 | 2000 | 180 | 3871 | 5086 |  | CORR | CIGR | 06:54 | 07:04 | 07:02 | 37 | 101 | 10 | EXT |  | 0.89 | (c)
56298.431 | 7.992 | 7.356 | -3.528 | -4.164 | 2082 | 2125 | 2116 | 80 | 2579 | 5086 |  | CORR | GENE | 07:15 | 07:22 | 07:21 | 1585 | 68 | 12 | EXT |  | 0.99 | (c)
56300.068 | 9.629 | 9.506 | -1.891 | -2.014 | 1258 | 1356 | 1423 | 643 | 1876 | 5086 |  | CORR | GENE | 05:02 | 05:18 | 05:29 | 138 | 329 | 11 | EXT |  | 0.9 | (c)
56300.182 | 9.743 | 9.733 | -1.777 | -1.787 | 1129 | 1191 | 1172 | 1015 | 1767 | 5086 |  | CORR | CIGR | 04:41 | 04:51 | 04:48 | 20 | 86 | 11 | EXT |  | 0.89 | (c)
56300.334 | 9.895 | 9.824 | -1.625 | -1.696 | 1438 | 1473 | 1461 | 746 | 1599 | 5086 |  | CORR | AXGR | 05:31 | 05:37 | 05:35 | 97 | 46 | 10 | EXT |  | 0.89 | (c)
56300.682 | 10.243 | 10.178 | -1.277 | -1.342 | 1092 | 1741 | 1560 | 203 | 1090 | 5086 |  | CORR | GENE | 04:36 | 06:20 | 05:51 | 252 | 935 | 15 | EXT |  | 0.93 | (c)
56301.048 | 10.609 | 10.457 | -0.911 | -1.063 | 1490 | 1516 | 1540 | 640 | 865 | 5086 |  | CORR | GENE | 05:40 | 05:44 | 05:48 | 198 | 100 | 10 | EXT |  | 0.9 | (c)
56301.102 | 10.663 | 10.483 | -0.857 | -1.037 | 1692 | 1716 | 1770 | 382 | 813 | 5086 |  | CORR | GENE | 06:12 | 06:16 | 06:25 | 224 | 156 | 13 | EXT |  | 0.92 | (c)
56301.126 | 10.687 | 10.533 | -0.833 | -0.987 | 2019 | 2025 | 2036 | 178 | 750 | 5086 |  | CORR | AXGR | 07:05 | 07:06 | 07:08 | 237 | 33 | 13 | EXT |  | 0.92 | (c)
56301.146 | 10.707 | 10.688 | -0.813 | -0.832 | 1355 | 1503 | 1493 | 599 | 804 | 5086 |  | CORR | CIGR | 05:18 | 05:42 | 05:40 | 28 | 276 | 10 | EXT |  | 0.89 | (c)
56301.409 | 10.97 | 10.833 | -0.55 | -0.687 | 1046 | 1598 | 1561 | 155 | 376 | 5086 |  | CORR | GENE | 04:28 | 05:57 | 05:51 | 311 | 1029 | 11 | EXT |  | 0.92 | (c)
56301.631 | 11.192 | 9.787 | -0.328 | -1.733 | 2121 | 2151 | 2147 | 58 | 253 | 5086 |  | CORR | GENE | 07:22 | 07:26 | 07:26 | 1480 | 51 | 12 | EXT |  | 0.98 | (c)
56301.777 | 11.338 | 11.323 | -0.182 | -0.197 | 1850 | 1968 | 1918 | 245 | 141 | 5086 |  | CORR | GENE | 06:38 | 06:57 | 06:49 | 56 | 135 | 10 | EXT |  | 0.89 | (c)
56301.779 | 11.34 | 11.329 | -0.18 | -0.191 | 2079 | 2180 | 2131 | 48 | 174 | 5086 |  | CORR | CIGR | 07:15 | 07:31 | 07:23 | 17 | 103 | 13 | EXT |  | 0.89 | (c)
56301.802 | 11.363 | 11.355 | -0.157 | -0.165 | 1343 | 1445 | 1431 | 712 | 146 | 5086 |  | CORR | CIGR | 05:16 | 05:32 | 05:30 | 19 | 175 | 12 | EXT |  | 0.89 | (c)
56302.148 | 0.189 | 0.021 | -11.301 | -11.469 | 1374 | -1928 | 2011 | 0 | 21 | 5087 |  | CORR | GENE | 04:11 | 07:18 | 05:53 | 197 | 1274 | 10 | EXT |  | 0.9 | (c)
56307.396 | 5.437 | 5.416 | -6.053 | -6.074 | 1521 | 1688 | 1711 | 330 | 5416 | 5087 |  | CORR | CIGR | 04:34 | 05:01 | 05:05 | 32 | 379 | 13 | EXT |  | 0.89 | (c)
56307.459 | 5.5 | 5.473 | -5.99 | -6.017 | 1692 | 1720 | 1774 | 375 | 5473 | 5087 |  | CORR | GENE | 05:02 | 05:06 | 05:15 | 280 | 164 | 14 | EXT |  | 0.93 | (c)
56308.303 | 6.344 | 6.27 | -5.146 | -5.22 | 1617 | 1755 | 1759 | 330 | 5043 | 5087 |  | CORR | GENE | 04:50 | 05:12 | 05:13 | 177 | 283 | 15 | EXT |  | 0.91 | (c)
56308.762 | 6.803 | 6.585 | -4.687 | -4.905 | 1807 | 1862 | 1860 | 317 | 4558 | 5087 |  | CORR | GENE | 05:20 | 05:29 | 05:29 | 347 | 107 | 10 | EXT |  | 0.92 | (c)
56308.977 | 7.018 | 6.933 | -4.472 | -4.557 | 1756 | 1771 | 1770 | 447 | 4458 | 5087 |  | CORR | AXGR | 05:12 | 05:15 | 05:14 | 99 | 28 | 10 | EXT |  | 0.89 | (c)
56309.023 | 7.064 | 7.034 | -4.426 | -4.456 | 1621 | 1712 | 1728 | 396 | 4388 | 5087 |  | CORR | GENE | 04:51 | 05:05 | 05:08 | 68 | 213 | 10 | EXT |  | 0.89 | (c)
56309.356 | 7.397 | 7.37 | -4.093 | -4.12 | 1531 | 1702 | 1674 | 413 | 4026 | 5087 |  | CORR | GENE | 04:36 | 05:04 | 04:59 | 94 | 286 | 11 | EXT |  | 0.89 | (c)
56309.716 | 7.757 | 7.741 | -3.733 | -3.749 | 1668 | 1760 | 1745 | 408 | 3713 | 5087 |  | CORR | CIGR | 04:58 | 05:13 | 05:11 | 36 | 155 | 12 | EXT |  | 0.89 | (c)
56310.259 | 8.3 | 8.28 | -3.19 | -3.21 | 1555 | 1662 | 1637 | 511 | 3180 | 5087 |  | CORR | CIGR | 04:40 | 04:57 | 04:53 | 30 | 164 | 12 | EXT |  | 0.89 | (c)
56312.92 | 10.961 | 10.899 | -0.529 | -0.591 | 1916 | 1929 | 1930 | 286 | 470 | 5087 |  | CORR | AXGR | 05:38 | 05:40 | 05:40 | 121 | 28 | 9 | EXT |  | 0.89 | (c)
56313.251 | 11.292 | 11.281 | -0.198 | -0.209 | 2088 | 2177 | 2141 | 37 | 190 | 5087 |  | CORR | CIGR | 06:06 | 06:20 | 06:14 | 19 | 105 | 10 | EXT |  | 0.89 | (c)
56313.299 | 11.34 | 11.322 | -0.15 | -0.168 | 1728 | 1847 | 1865 | 229 | 127 | 5087 |  | CORR | CIGR | 05:08 | 05:27 | 05:30 | 41 | 273 | 10 | EXT |  | 0.89 | (c)
56313.343 | 11.384 | 11.155 | -0.106 | -0.335 | 2229 | -2205 | -2190 | 0 | 19 | 5087 |  | CORR | GENE | 06:29 | 06:33 | 06:35 | 316 | 85 | 10 | EXT |  | 0.92 | (c)
56313.348 | 11.389 | 11.347 | -0.101 | -0.143 | 2102 | 2122 | 2124 | 85 | 28 | 5087 |  | CORR | AXGR | 06:08 | 06:11 | 06:12 | 115 | 43 | 11 | EXT |  | 0.89 | (c)
56313.491 | 0.042 | 0.021 | -7.928 | -7.949 | 1831 | 1930 | 1977 | 107 | 21 | 5088 |  | CORR | CIGR | 05:47 | 06:03 | 06:11 | 39 | 293 | 12 | EXT |  | 0.89 | (c)
56313.498 | 0.049 | 0.027 | -7.921 | -7.943 | 1298 | 1466 | 1423 | 681 | 27 | 5088 |  | CORR | GENE | 04:21 | 04:49 | 04:42 | 62 | 252 | 12 | EXT |  | 0.89 | (c)
56313.583 | 0.134 | 0.121 | -7.836 | -7.849 | 1970 | 2053 | 2062 | 77 | 121 | 5088 |  | CORR | CIGR | 06:10 | 06:23 | 06:25 | 28 | 183 | 10 | EXT |  | 0.89 | (c)
56313.785 | 0.336 | 0.259 | -7.634 | -7.711 | 2022 | 2152 | 2098 | 57 | 259 | 5088 |  | CORR | GENE | 06:18 | 06:39 | 06:31 | 223 | 152 | 13 | EXT |  | 0.92 | (c)
56314.24 | 0.791 | 0.777 | -7.179 | -7.193 | 1400 | 1491 | 1469 | 693 | 777 | 5088 |  | CORR | CIGR | 04:38 | 04:53 | 04:49 | 30 | 137 | 12 | EXT |  | 0.89 | (c)
56314.546 | 1.097 | 1.021 | -6.873 | -6.949 | 1570 | 1688 | 1713 | 374 | 1021 | 5088 |  | CORR | GENE | 05:05 | 05:24 | 05:28 | 142 | 286 | 10 | EXT |  | 0.9 | (c)
56314.571 | 1.122 | 1.115 | -6.848 | -6.855 | 1980 | 2042 | 2033 | 144 | 1115 | 5088 |  | CORR | CIGR | 06:12 | 06:21 | 06:20 | 16 | 106 | 10 | EXT |  | 0.89 | (c)
56314.799 | 1.35 | 1.333 | -6.62 | -6.637 | 1591 | 1658 | 1640 | 542 | 1333 | 5088 |  | CORR | CIGR | 05:09 | 05:20 | 05:17 | 33 | 97 | 11 | EXT |  | 0.89 | (c)
56315.25 | 1.801 | 1.773 | -6.169 | -6.197 | 1591 | 1756 | 1708 | 406 | 1773 | 5088 |  | CORR | CIGR | 05:09 | 05:35 | 05:28 | 46 | 234 | 13 | EXT |  | 0.89 | (c)
56315.442 | 1.993 | 1.862 | -5.977 | -6.108 | 1562 | 1615 | 1641 | 510 | 1862 | 5088 |  | CORR | GENE | 05:04 | 05:13 | 05:17 | 374 | 158 | 10 | EXT |  | 0.93 | (c)
56316.133 | 2.684 | 2.676 | -5.286 | -5.294 | 1537 | 1663 | 1829 | 109 | 2676 | 5088 |  | CORR | CIGR | 05:00 | 05:20 | 05:47 | 33 | 584 | 13 | EXT |  | 0.89 | (c)
56316.815 | 3.366 | 3.354 | -4.604 | -4.616 | 1338 | 1411 | 1400 | 768 | 3354 | 5088 |  | CORR | CIGR | 04:28 | 04:40 | 04:38 | 35 | 124 | 10 | EXT |  | 0.89 | (c)
56316.919 | 3.47 | 3.407 | -4.5 | -4.563 | 1559 | 1688 | 1720 | 350 | 3407 | 5088 |  | CORR | GENE | 05:04 | 05:24 | 05:30 | 88 | 321 | 10 | EXT |  | 0.89 | (c)
56317.234 | 3.785 | 3.725 | -4.185 | -4.245 | 1464 | 1523 | 1625 | 444 | 3725 | 5088 |  | CORR | GENE | 04:48 | 04:58 | 05:14 | 86 | 322 | 12 | EXT |  | 0.89 | (c)
56317.974 | 4.525 | 4.437 | -3.445 | -3.533 | 1394 | 1394 | 1414 | 797 | 3414 | 5088 |  | CORR | AXGR | 04:37 | 04:37 | 04:40 | 119 | 39 | 10 | EXT |  | 0.89 | (c)
56319.101 | 5.652 | 5.644 | -2.318 | -2.326 | 1262 | 1341 | 1311 | 871 | 2302 | 5088 |  | CORR | CIGR | 04:16 | 04:28 | 04:23 | 24 | 97 | 10 | EXT |  | 0.89 | (c)
56319.183 | 5.734 | 5.732 | -2.236 | -2.238 | 1390 | 1447 | 1428 | 764 | 2221 | 5088 |  | CORR | CIGR | 04:36 | 04:46 | 04:42 | 17 | 76 | 10 | EXT |  | 0.89 | (c)
56319.319 | 5.87 | 5.86 | -2.1 | -2.11 | 1278 | 1394 | 1353 | 803 | 2072 | 5088 |  | CORR | CIGR | 04:18 | 04:37 | 04:30 | 38 | 149 | 10 | EXT |  | 0.89 | (c)
56319.66 | 6.211 | 6.207 | -1.759 | -1.763 | 1307 | 1376 | 1354 | 829 | 1734 | 5088 |  | CORR | CIGR | 04:23 | 04:34 | 04:31 | 29 | 94 | 10 | EXT |  | 0.89 | (c)
56320.284 | 6.835 | 6.755 | -1.135 | -1.215 | 1398 | 1427 | 1430 | 769 | 1013 | 5088 |  | CORR | GENE | 04:38 | 04:42 | 04:43 | 202 | 63 | 11 | EXT |  | 0.91 | (c)
56321.137 | 7.688 | 7.64 | -0.282 | -0.33 | 1176 | 1296 | 1276 | 855 | 261 | 5088 |  | CORR | GENE | 04:02 | 04:21 | 04:18 | 69 | 199 | 10 | EXT |  | 0.89 | (c)
56321.386 | 7.937 | 7.896 | -0.033 | -0.074 | 1199 | 1368 | 1296 | 838 | 24 | 5088 |  | CORR | GENE | 04:05 | 04:33 | 04:21 | 50 | 193 | 10 | EXT |  | 0.89 | (c)
56321.521 | 0.102 | 0.032 | -2.528 | -2.598 | 1284 | 1320 | 1342 | 831 | 32 | 5089 |  | CORR | GENE | 04:21 | 04:27 | 04:30 | 231 | 116 | 11 | EXT |  | 0.91 | (c)
56322.524 | 1.105 | 0.923 | -1.525 | -1.707 | 1478 | 1500 | 1496 | 716 | 923 | 5089 |  | CORR | AXGR | 04:52 | 04:56 | 04:55 | 278 | 36 | 14 | EXT |  | 0.93 | (c)
56323.281 | 1.862 | 1.848 | -0.768 | -0.782 | 1241 | 1320 | 1284 | 903 | 657 | 5089 |  | CORR | GENE | 04:14 | 04:27 | 04:21 | 125 | 86 | 13 | EXT |  | 0.9 | (c)
56323.78 | 2.361 | 2.068 | -0.269 | -0.562 | 1295 | 1413 | 1440 | 646 | 59 | 5089 |  | CORR | GENE | 04:23 | 04:42 | 04:46 | 503 | 290 | 10 | EXT |  | 0.94 | (c)
56324.199 | 0.15 | 0.051 | -11.4 | -11.499 | 1799 | 1821 | 1825 | 380 | 51 | 5090 |  | CORR | GENE | 04:58 | 05:02 | 05:02 | 190 | 51 | 10 | EXT |  | 0.9 | (c)
56324.667 | 0.618 | 0.318 | -10.932 | -11.232 | 1731 | 1747 | 1795 | 372 | 318 | 5090 |  | CORR | GENE | 04:47 | 04:50 | 04:57 | 467 | 128 | 15 | EXT |  | 0.96 | (c)
56324.73 | 0.681 | 0.649 | -10.869 | -10.901 | 1599 | 1670 | 1650 | 529 | 649 | 5090 |  | CORR | CIGR | 04:26 | 04:37 | 04:34 | 32 | 102 | 15 | EXT |  | 0.89 | (c)
56325.108 | 1.059 | 0.874 | -10.491 | -10.676 | 1684 | 1734 | 1733 | 449 | 874 | 5090 |  | CORR | GENE | 04:40 | 04:48 | 04:47 | 1091 | 98 | 11 | EXT |  | 0.97 | (c)
56327.109 | 3.06 | 2.929 | -8.49 | -8.621 | 1732 | 1771 | 1763 | 436 | 2929 | 5090 |  | CORR | GENE | 04:47 | 04:54 | 04:52 | 173 | 62 | 10 | EXT |  | 0.9 | (c)
56327.286 | 3.237 | 3.214 | -8.313 | -8.336 | -1908 | -1740 | -1769 | 322 | 3214 | 5090 |  | CORR | GENE | 06:60 | 07:27 | 07:22 | 54 | 280 | 10 | EXT |  | 0.89 | (c)
56327.815 | 3.766 | 3.265 | -7.784 | -8.285 | 1734 | 1797 | 1790 | 385 | 3265 | 5090 |  | CORR | GENE | 04:48 | 04:58 | 04:57 | 614 | 111 | 13 | EXT |  | 0.97 | (c)
56328.07 | 4.021 | 4 | -7.529 | -7.55 | 1756 | 1809 | 1813 | 360 | 4000 | 5090 |  | CORR | CIGR | 04:51 | 04:60 | 05:00 | 22 | 114 | 10 | EXT |  | 0.89 | (c)
56328.239 | 4.19 | 4.18 | -7.36 | -7.37 | 1681 | 1749 | 1785 | 340 | 4180 | 5090 |  | CORR | CIGR | 04:39 | 04:50 | 04:56 | 44 | 210 | 13 | EXT |  | 0.89 | (c)
56328.437 | 4.388 | 4.372 | -7.162 | -7.178 | 1582 | 1629 | 1622 | 568 | 4372 | 5090 |  | CORR | CIGR | 04:23 | 04:31 | 04:30 | 16 | 80 | 10 | EXT |  | 0.89 | (c)
56330.012 | 5.963 | 5.909 | -5.587 | -5.641 | 1650 | 1777 | 1755 | 371 | 5420 | 5090 |  | CORR | GENE | 04:34 | 04:55 | 04:51 | 221 | 210 | 11 | EXT |  | 0.91 | (c)
56331.659 | 7.61 | 7.455 | -3.94 | -4.095 | 1509 | 1556 | 1569 | 603 | 3887 | 5090 |  | CORR | GENE | 04:11 | 04:19 | 04:21 | 208 | 119 | 10 | EXT |  | 0.91 | (c)
56332.425 | 8.376 | 8.362 | -3.174 | -3.188 | 1682 | 1729 | 1722 | 469 | 3161 | 5090 |  | CORR | CIGR | 04:39 | 04:47 | 04:46 | 27 | 79 | 10 | EXT |  | 0.89 | (c)
56332.471 | 8.422 | 8.405 | -3.128 | -3.145 | -1711 | -1634 | -1648 | 520 | 3122 | 5090 |  | CORR | CIGR | 07:32 | 07:44 | 07:42 | 23 | 125 | 14 | EXT |  | 0.89 | (c)
56334.166 | 10.117 | 10.091 | -1.433 | -1.459 | -1694 | -1605 | -1618 | 537 | 1412 | 5090 |  | CORR | CIGR | 07:34 | 07:49 | 07:47 | 47 | 152 | 11 | EXT |  | 0.89 | (c)
56334.168 | 10.119 | 10.088 | -1.431 | -1.462 | 2079 | 2189 | -2203 | 0 | 1421 | 5090 |  | CORR | CIGR | 05:43 | 06:01 | 06:12 | 41 | 358 | 10 | EXT |  | 0.89 | (c)
56343.441 | 7.842 | 7.818 | -3.468 | -3.492 | 984 | 1092 | 1097 | 984 | 3450 | 5091 |  | CORR | CIGR | 03:41 | 03:58 | 03:59 | 42 | 226 | 11 | EXT |  | 0.89 | (c)
56347.101 | 0.192 | 0.059 | -11.318 | -11.451 | 1942 | -2211 | 2128 | 0 | 59 | 5092 |  | CORR | GENE | 04:23 | 05:12 | 04:53 | 166 | 373 | 11 | EXT |  | 0.9 | (c)
56348.353 | 1.444 | 1.444 | -10.066 | -10.066 | 2145 | 2193 | 2183 | 9 | 1444 | 5092 |  | CORR | CIGR | 04:55 | 05:03 | 05:02 | 20 | 77 | 11 | EXT |  | 0.89 | (c)
56348.403 | 1.494 | 1.427 | -10.016 | -10.083 | 2193 | 2203 | 2204 | 16 | 1427 | 5092 |  | CORR | AXGR | 05:03 | 05:05 | 05:05 | 147 | 22 | 11 | EXT |  | 0.9 | (c)
56350.305 | 3.396 | 3.38 | -8.114 | -8.13 | -1757 | -1505 | -1564 | 473 | 3380 | 5092 |  | CORR | CIGR | 06:26 | 07:06 | 06:57 | 36 | 386 | 10 | EXT |  | 0.89 | (c)
56355.528 | 8.619 | 8.556 | -2.891 | -2.954 | 1817 | 2035 | 2025 | 0 | 2854 | 5092 |  | CORR | GENE | 04:02 | 04:38 | 04:36 | 100 | 417 | 11 | EXT |  | 0.89 | (c)
56356.704 | 9.795 | 9.766 | -1.715 | -1.744 | 1489 | 1626 | 1680 | 360 | 1699 | 5092 |  | CORR | CIGR | 03:10 | 03:32 | 03:40 | 45 | 381 | 10 | EXT |  | 0.89 | (c)
56357.598 | 10.689 | 10.673 | -0.821 | -0.837 | 1703 | 1818 | 1829 | 276 | 799 | 5092 |  | CORR | CIGR | 03:44 | 04:03 | 04:04 | 38 | 251 | 10 | EXT |  | 0.89 | (c)
56358.016 | 11.107 | 11.09 | -0.403 | -0.42 | 1496 | 1669 | 1648 | 432 | 380 | 5092 |  | CORR | CIGR | 03:11 | 03:39 | 03:35 | 40 | 302 | 11 | EXT |  | 0.89 | (c)
56363.742 | 5.323 | 5.279 | -6.057 | -6.101 | 395 | 666 | 698 | 395 | 5279 | 5093 |  | CORR | GENE | 03:13 | 03:57 | 04:02 | 83 | 607 | 15 | EXT |  | 0.89 | (c)
56365.9 | 7.481 | 7.463 | -3.899 | -3.917 | 1005 | 1541 | 1309 | 617 | 3829 | 5093 |  | CORR | GENE | 04:52 | 06:18 | 05:41 | 88 | 609 | 10 | EXT |  | 0.89 | (c)
56366.923 | 8.504 | 8.487 | -2.876 | -2.893 | 548 | 650 | 712 | 548 | 2853 | 5093 |  | CORR | CIGR | 03:38 | 03:54 | 04:04 | 40 | 329 | 10 | EXT |  | 0.89 | (c)
56367.394 | 8.975 | 8.959 | -2.405 | -2.421 | 396 | 547 | 529 | 396 | 2382 | 5093 |  | CORR | CIGR | 03:13 | 03:38 | 03:35 | 39 | 266 | 11 | EXT |  | 0.89 | (c)
56368.549 | 10.13 | 10.091 | -1.25 | -1.289 | 500 | 838 | 795 | 500 | 1192 | 5093 |  | CORR | GENE | 03:30 | 04:25 | 04:18 | 97 | 590 | 11 | EXT |  | 0.89 | (c)
56381.324 | 11.525 | 11.502 | -0.045 | -0.068 | -2073 | -1927 | -1955 | 158 | 25 | 5094 |  | CORR | CIGR | 09:19 | 09:43 | 09:38 | 43 | 236 | 12 | EXT |  | 0.89 | (c)
56388.626 | 7.257 | 7.087 | -3.783 | -3.953 | 2172 | -2180 | -1910 | 0 | 3736 | 5095 |  | CORR | GENE | 07:31 | 07:48 | 08:32 | 217 | 759 | 8 | EXT |  | 0.9 | (c)
56389.404 | 8.035 | 8.014 | -3.005 | -3.026 | 2175 | -2131 | -2082 | 0 | 2983 | 5095 |  | CORR | CIGR | 07:31 | 07:56 | 08:04 | 43 | 409 | 10 | EXT |  | 0.89 | (c)
56391.738 | 10.369 | 10.076 | -0.671 | -0.964 | -2207 | -2185 | -2179 | 24 | 546 | 5095 |  | CORR | GENE | 07:44 | 07:48 | 07:49 | 418 | 55 | 15 | EXT |  | 0.96 | (c)
56392.232 | 10.863 | 10.855 | -0.177 | -0.185 | 1804 | 2190 | 2022 | 0 | 110 | 5095 |  | CORR | GENE | 06:31 | 07:34 | 07:07 | 75 | 437 | 11 | EXT |  | 0.89 | (c)
56393.829 | 1.42 | 1.398 | -9.84 | -9.862 | -852 | -788 | -717 | 581 | 1398 | 5096 |  | CORR | CIGR | 07:19 | 07:29 | 07:41 | 42 | 271 | 13 | EXT |  | 0.89 | (c)
56395.268 | 2.859 | 2.517 | -8.401 | -8.743 | -2202 | -2185 | -2176 | 28 | 2517 | 5096 |  | CORR | GENE | 03:41 | 03:44 | 03:45 | 405 | 53 | 10 | EXT |  | 0.93 | (c)
56398.519 | 6.11 | 6.039 | -5.15 | -5.221 | -1538 | -1516 | -1527 | 692 | 5116 | 5096 |  | CORR | AXGR | 05:28 | 05:32 | 05:30 | 105 | 23 | 13 | EXT |  | 0.89 | (c)
56398.605 | 6.196 | 6.168 | -5.064 | -5.092 | -1775 | -1551 | -1357 | 455 | 5038 | 5096 |  | CORR | GENE | 04:50 | 05:26 | 05:57 | 54 | 836 | 15 | EXT |  | 0.89 | (c)
56403.34 | 10.931 | 10.315 | -0.329 | -0.945 | -160 | -124 | -121 | 82 | 204 | 5096 |  | CORR | GENE | 09:11 | 09:17 | 09:17 | 741 | 78 | 11 | EXT |  | 0.96 | (c)
56407.92 | 4.251 | 4.23 | -0.069 | -0.09 | 1939 | 2024 | 2077 | 15 | 36 | 5097 |  | CORR | GENE | 03:48 | 04:02 | 04:11 | 54 | 276 | 10 | EXT |  | 0.89 | (c)
56412.651 | 4.662 | 4.638 | -2.018 | -2.042 | 2202 | -2187 | -2174 | 0 | 2009 | 5098 |  | CORR | CIGR | 04:31 | 04:42 | 04:44 | 33 | 170 | 10 | EXT |  | 0.89 | (c)
56413.465 | 5.476 | 5.245 | -1.204 | -1.435 | -2222 | -2203 | -2208 | 8 | 1182 | 5098 |  | CORR | AXGR | 04:37 | 04:40 | 04:39 | 253 | 28 | 11 | EXT |  | 0.92 | (c)
56414.873 | 0.204 | 0.128 | -6.216 | -6.292 | 2188 | 2197 | 2209 | 1 | 128 | 5099 |  | CORR | AXGR | 05:21 | 05:22 | 05:24 | 372 | 42 | 11 | EXT |  | 0.93 | (c)
56414.955 | 0.286 | 0.263 | -6.134 | -6.157 | 1415 | 1515 | 1494 | 657 | 263 | 5099 |  | CORR | CIGR | 03:16 | 03:32 | 03:29 | 28 | 159 | 10 | EXT |  | 0.89 | (c)
56415.021 | 0.352 | 0.332 | -6.068 | -6.088 | 1605 | 1718 | 1801 | 234 | 332 | 5099 |  | CORR | GENE | 03:47 | 04:05 | 04:18 | 62 | 391 | 11 | EXT |  | 0.89 | (c)
56420.987 | 6.318 | 6.298 | -0.102 | -0.122 | -1305 | -1205 | -1190 | 925 | 88 | 5099 |  | CORR | CIGR | 07:57 | 08:13 | 08:16 | 34 | 229 | 10 | EXT |  | 0.89 | (c)
56421.122 | 0.033 | 0.01 | -4.797 | -4.82 | -938 | -878 | -863 | 788 | 10 | 5100 |  | CORR | CIGR | 08:49 | 08:59 | 09:01 | 26 | 150 | 12 | EXT |  | 0.89 | (c)
56422.04 | 0.951 | 0.914 | -3.879 | -3.916 | 1857 | 2076 | 1993 | 100 | 914 | 5100 |  | CORR | GENE | 04:20 | 04:56 | 04:43 | 181 | 273 | 11 | EXT |  | 0.9 | (c)
56423.251 | 2.162 | 2.157 | -2.668 | -2.673 | 1988 | 2080 | 2064 | 92 | 2157 | 5100 |  | CORR | CIGR | 04:42 | 04:57 | 04:54 | 20 | 151 | 11 | EXT |  | 0.89 | (c)
56424.381 | 3.292 | 3.236 | -1.538 | -1.594 | 1528 | 1673 | 1726 | 306 | 1431 | 5100 |  | CORR | GENE | 03:27 | 03:51 | 03:59 | 163 | 396 | 12 | EXT |  | 0.9 | (c)
56426.725 | 0.806 | 0.773 | -10.724 | -10.757 | -1538 | -1412 | -1419 | 693 | 773 | 5101 |  | CORR | CIGR | 06:22 | 06:42 | 06:41 | 44 | 238 | 10 | EXT |  | 0.89 | (c)
56428.496 | 2.577 | 1.625 | -8.953 | -9.905 | 2222 | -2179 | -2195 | 0 | 1625 | 5101 |  | CORR | GENE | 04:29 | 04:39 | 04:36 | 1826 | 89 | 10 | EXT |  | 0.97 | (c)
56431.759 | 5.84 | 5.815 | -5.69 | -5.715 | 1984 | 2079 | -2180 | 0 | 5623 | 5101 |  | CORR | GENE | 03:50 | 04:06 | 04:38 | 92 | 594 | 12 | EXT |  | 0.89 | (c)
56433.076 | 7.157 | 7.003 | -4.373 | -4.527 | -2172 | -2153 | -2146 | 59 | 3911 | 5101 |  | CORR | GENE | 04:40 | 04:43 | 04:44 | 616 | 52 | 13 | EXT |  | 0.97 | (c)
56434.597 | 8.678 | 7.751 | -2.852 | -3.779 | -2185 | -2145 | -2136 | 45 | 2375 | 5101 |  | CORR | GENE | 04:37 | 04:44 | 04:45 | 1404 | 98 | 13 | EXT |  | 0.99 | (c)
56435.311 | 9.392 | 9.245 | -2.138 | -2.285 | -2127 | -2064 | -2077 | 104 | 2052 | 5101 |  | CORR | GENE | 04:47 | 04:57 | 04:55 | 233 | 99 | 12 | EXT |  | 0.92 | (c)
56435.383 | 9.464 | 9.452 | -2.066 | -2.078 | 2073 | 2150 | 2149 | 5 | 2046 | 5101 |  | CORR | CIGR | 04:05 | 04:17 | 04:17 | 32 | 153 | 10 | EXT |  | 0.89 | (c)
56437.514 | 0.065 | 0.043 | -11.205 | -11.227 | 1766 | 2052 | 2046 | 0 | 43 | 5102 |  | CORR | GENE | 05:35 | 06:22 | 06:21 | 54 | 560 | 10 | EXT |  | 0.89 | (c)
56438.264 | 0.815 | 0.812 | -10.455 | -10.458 | 971 | 1047 | 1035 | 971 | 812 | 5102 |  | CORR | CIGR | 03:27 | 03:39 | 03:37 | 16 | 127 | 10 | EXT |  | 0.89 | (c)
56438.564 | 1.115 | 1.099 | -10.155 | -10.171 | 1092 | 1425 | 1293 | 736 | 1099 | 5102 |  | CORR | GENE | 03:47 | 04:40 | 04:19 | 67 | 402 | 10 | EXT |  | 0.89 | (c)
56438.677 | 1.228 | 1.219 | -10.042 | -10.051 | 1180 | 1249 | 1251 | 909 | 1219 | 5102 |  | CORR | CIGR | 04:01 | 04:12 | 04:12 | 20 | 141 | 10 | EXT |  | 0.89 | (c)
56439.308 | 1.859 | 1.663 | -9.411 | -9.607 | 1205 | 1257 | 1318 | 800 | 1663 | 5102 |  | CORR | GENE | 04:05 | 04:13 | 04:23 | 325 | 225 | 12 | EXT |  | 0.93 | (c)
56439.914 | 2.465 | 2.445 | -8.805 | -8.825 | 1373 | 1430 | 1473 | 658 | 2445 | 5102 |  | CORR | CIGR | 04:32 | 04:41 | 04:48 | 28 | 199 | 10 | EXT |  | 0.89 | (c)
56440.163 | 2.714 | 2.695 | -8.556 | -8.575 | 1585 | 1651 | 1659 | 498 | 2695 | 5102 |  | CORR | CIGR | 05:06 | 05:17 | 05:18 | 39 | 147 | 14 | EXT |  | 0.89 | (c)
56440.415 | 2.966 | 2.907 | -8.304 | -8.363 | 1019 | 1091 | 1341 | 567 | 2907 | 5102 |  | CORR | GENE | 03:35 | 03:46 | 04:27 | 68 | 645 | 12 | EXT |  | 0.89 | (c)
56441.044 | 3.595 | 3.588 | -7.675 | -7.682 | 1650 | 1689 | 1695 | 491 | 3588 | 5102 |  | CORR | CIGR | 05:17 | 05:23 | 05:24 | 18 | 89 | 14 | EXT |  | 0.89 | (c)
56442.226 | 4.777 | 4.766 | -6.493 | -6.504 | 1258 | 1334 | 1375 | 739 | 4766 | 5102 |  | CORR | CIGR | 04:13 | 04:26 | 04:32 | 36 | 233 | 11 | EXT |  | 0.89 | (c)
56445.368 | 7.919 | 7.878 | -3.351 | -3.392 | 1114 | 1408 | 1352 | 640 | 3267 | 5102 |  | CORR | GENE | 03:50 | 04:37 | 04:29 | 125 | 476 | 13 | EXT |  | 0.9 | (c)
56446.044 | 8.595 | 8.579 | -2.675 | -2.691 | 1280 | 1758 | 1603 | 305 | 2647 | 5102 |  | CORR | CIGR | 04:17 | 05:34 | 05:09 | 44 | 645 | 10 | EXT |  | 0.89 | (c)
56446.168 | 8.719 | 8.658 | -2.551 | -2.612 | 1460 | 1633 | 1685 | 321 | 2544 | 5102 |  | CORR | GENE | 04:46 | 05:14 | 05:22 | 68 | 449 | 10 | EXT |  | 0.89 | (c)
56446.217 | 8.768 | 8.756 | -2.502 | -2.514 | 1244 | 1631 | 1528 | 418 | 2483 | 5102 |  | CORR | CIGR | 04:11 | 05:14 | 04:57 | 31 | 568 | 11 | EXT |  | 0.89 | (c)
56448.585 | 11.136 | 11.1 | -0.134 | -0.17 | 1003 | 1269 | 1993 | 0 | 113 | 5102 |  | CORR | GENE | 03:32 | 04:15 | 06:12 | 57 | 1979 | 14 | EXT |  | 0.89 | (c)
56450.555 | 1.836 | 1.83 | -9.584 | -9.59 | 1740 | 1816 | 1800 | 370 | 1830 | 5103 |  | CORR | CIGR | 03:26 | 03:39 | 03:36 | 27 | 121 | 12 | EXT |  | 0.89 | (c)
56453.931 | 5.212 | 5.195 | -6.208 | -6.225 | 2059 | -1959 | -2141 | 0 | 5195 | 5103 |  | CORR | GENE | 04:18 | 05:29 | 04:60 | 70 | 522 | 11 | EXT |  | 0.89 | (c)
56454.176 | 5.457 | 5.384 | -5.963 | -6.036 | -2168 | -1802 | -1751 | 62 | 5384 | 5103 |  | CORR | GENE | 04:56 | 05:55 | 06:03 | 137 | 834 | 11 | EXT |  | 0.9 | (c)
56457.994 | 9.275 | 9.214 | -2.145 | -2.206 | -2217 | -2094 | -2037 | 13 | 2123 | 5103 |  | CORR | GENE | 04:48 | 05:08 | 05:17 | 83 | 361 | 11 | EXT |  | 0.89 | (c)
56461.255 | 1.116 | 1.086 | -10.394 | -10.424 | 1910 | 2087 | 2042 | 56 | 1086 | 5104 |  | CORR | GENE | 03:37 | 04:06 | 03:58 | 69 | 265 | 10 | EXT |  | 0.89 | (c)
56462.35 | 2.211 | 2.157 | -9.299 | -9.353 | 2084 | 2147 | 2144 | 26 | 2157 | 5104 |  | CORR | GENE | 04:05 | 04:15 | 04:15 | 374 | 120 | 10 | EXT |  | 0.93 | (c)
56463.248 | 3.109 | 3.059 | -8.401 | -8.451 | 2160 | 2230 | -2195 | 0 | 3059 | 5104 |  | CORR | GENE | 04:17 | 04:29 | 04:35 | 95 | 212 | 10 | EXT |  | 0.89 | (c)
56464.715 | 4.576 | 4.564 | -6.934 | -6.946 | 2222 | -2153 | -2130 | 0 | 4564 | 5104 |  | CORR | CIGR | 04:27 | 04:41 | 04:45 | 40 | 218 | 13 | EXT |  | 0.89 | (c)
56464.831 | 4.692 | 4.685 | -6.818 | -6.825 | -1960 | -1922 | -1924 | 270 | 4685 | 5104 |  | CORR | CIGR | 05:12 | 05:19 | 05:18 | 22 | 73 | 14 | EXT |  | 0.89 | (c)
56465.165 | 5.026 | 4.929 | -6.484 | -6.581 | -2156 | -1905 | -1792 | 74 | 4929 | 5104 |  | CORR | GENE | 04:41 | 05:21 | 05:40 | 149 | 728 | 12 | EXT |  | 0.9 | (c)
56466.282 | 6.143 | 6.119 | -5.367 | -5.391 | -972 | -897 | -860 | 748 | 5349 | 5104 |  | CORR | CIGR | 07:52 | 08:04 | 08:10 | 42 | 224 | 12 | EXT |  | 0.89 | (c)
56470.947 | 10.808 | 10.794 | -0.702 | -0.716 | 1941 | 2122 | 2122 | 0 | 676 | 5104 |  | CORR | CIGR | 03:42 | 04:11 | 04:11 | 40 | 362 | 13 | EXT |  | 0.89 | (c)
56472.534 | 0.885 | 0.874 | -10.425 | -10.436 | -1438 | -1257 | -1258 | 793 | 874 | 5105 |  | CORR | CIGR | 08:12 | 08:41 | 08:41 | 43 | 360 | 12 | EXT |  | 0.89 | (c)
56474.067 | 2.418 | 2.391 | -8.892 | -8.919 | 1502 | 1593 | 1620 | 493 | 2391 | 5105 |  | CORR | CIGR | 04:06 | 04:21 | 04:25 | 43 | 235 | 10 | EXT |  | 0.89 | (c)
56475.608 | 3.959 | 3.783 | -7.351 | -7.527 | 1221 | 1583 | 1472 | 507 | 3783 | 5105 |  | CORR | GENE | 03:21 | 04:19 | 04:01 | 202 | 503 | 11 | EXT |  | 0.91 | (c)
56478.705 | 7.056 | 7.03 | -4.254 | -4.28 | 1499 | 1667 | 1648 | 433 | 4246 | 5105 |  | CORR | CIGR | 04:06 | 04:33 | 04:30 | 34 | 299 | 12 | EXT |  | 0.89 | (c)
56482.078 | 10.429 | 10.401 | -0.881 | -0.909 | 1180 | 1566 | 1463 | 485 | 856 | 5105 |  | CORR | GENE | 03:14 | 04:17 | 03:60 | 53 | 566 | 13 | EXT |  | 0.89 | (c)
56494.309 | 11.35 | 11.304 | -0.06 | -0.106 | 546 | 703 | 728 | 546 | 48 | 5106 |  | CORR | GENE | 03:45 | 04:10 | 04:15 | 58 | 364 | 10 | EXT |  | 0.89 | (c)
56496.198 | 1.829 | 1.684 | -9.471 | -9.616 | -2153 | -2122 | -2117 | 77 | 1684 | 5107 |  | CORR | GENE | 03:13 | 03:18 | 03:19 | 519 | 73 | 10 | EXT |  | 0.94 | (c)
56506.485 | 0.816 | 0.792 | -10.634 | -10.658 | -571 | -410 | -423 | 275 | 792 | 5108 |  | CORR | CIGR | 03:32 | 03:58 | 03:56 | 45 | 296 | 11 | EXT |  | 0.89 | (c)
56506.658 | 0.989 | 0.961 | -10.461 | -10.489 | 722 | 1601 | 1241 | 722 | 961 | 5108 |  | CORR | GENE | 07:01 | 09:23 | 08:25 | 116 | 1038 | 11 | EXT |  | 0.89 | (c)
56507.861 | 2.192 | 2.069 | -9.258 | -9.381 | -1005 | -906 | -660 | 315 | 2069 | 5108 |  | CORR | GENE | 02:22 | 02:38 | 03:18 | 159 | 689 | 8 | EXT |  | 0.9 | (c)
56513.223 | 7.554 | 7.518 | -3.896 | -3.932 | 576 | 869 | 829 | 576 | 3816 | 5108 |  | CORR | GENE | 06:37 | 07:25 | 07:18 | 116 | 506 | 8 | EXT |  | 0.89 | (c)
56516.952 | 11.283 | 11.25 | -0.167 | -0.2 | -129 | -10 | 122 | 0 | 124 | 5108 |  | CORR | GENE | 04:44 | 05:03 | 05:24 | 76 | 501 | 9 | EXT |  | 0.89 | (c)
56537.551 | 9.132 | 9.113 | -2.348 | -2.367 | -494 | -397 | -408 | 322 | 2333 | 5110 |  | CORR | CIGR | 06:23 | 06:39 | 06:37 | 34 | 173 | 10 | EXT |  | 0.89 | (c)
56538.482 | 10.063 | 10.042 | -1.417 | -1.438 | 24 | 448 | 282 | 24 | 1399 | 5110 |  | CORR | CIGR | 07:47 | 08:55 | 08:28 | 39 | 516 | 10 | EXT |  | 0.89 | (c)
56539.541 | 11.122 | 10.317 | -0.358 | -1.163 | -112 | -62 | -59 | 5 | 133 | 5110 |  | CORR | GENE | 07:25 | 07:33 | 07:33 | 1030 | 107 | 13 | EXT |  | 0.98 | (c)
56539.951 | 0.052 | 0.032 | -11.468 | -11.488 | 1313 | 1694 | 1534 | 475 | 32 | 5111 |  | CORR | GENE | 04:53 | 05:54 | 05:28 | 80 | 443 | 10 | EXT |  | 0.89 | (c)
56544.898 | 4.999 | 4.985 | -6.521 | -6.535 | 1372 | 1433 | 1456 | 691 | 4985 | 5111 |  | CORR | CIGR | 05:02 | 05:12 | 05:16 | 34 | 167 | 8 | EXT |  | 0.89 | (c)
56545.388 | 5.489 | 5.456 | -6.031 | -6.064 | 1521 | 1655 | 1696 | 360 | 5456 | 5111 |  | CORR | GENE | 05:26 | 05:48 | 05:54 | 151 | 350 | 10 | EXT |  | 0.9 | (c)
56559.715 | 8.296 | 8.281 | -2.624 | -2.639 | -2096 | -2024 | -1960 | 134 | 2586 | 5112 |  | CORR | GENE | 04:13 | 04:25 | 04:35 | 53 | 272 | 9 | EXT |  | 0.89 | (c)
56571 | 8.661 | 8.64 | -1.749 | -1.77 | 1273 | 1345 | 1345 | 814 | 1739 | 5113 |  | CORR | CIGR | 05:32 | 05:43 | 05:43 | 31 | 144 | 15 | EXT |  | 0.89 | (c)
56572.17 | 9.831 | 9.81 | -0.579 | -0.6 | 2221 | -2167 | -2134 | 0 | 571 | 5113 |  | CORR | CIGR | 08:05 | 08:17 | 08:22 | 29 | 212 | 13 | EXT |  | 0.89 | (c)
56582.994 | 10.245 | 10.241 | -1.265 | -1.269 | -2007 | -1920 | -1943 | 224 | 1231 | 5114 |  | CORR | CIGR | 05:17 | 05:31 | 05:27 | 38 | 128 | 11 | EXT |  | 0.89 | (c)
56583.364 | 10.615 | 10.588 | -0.895 | -0.922 | -1105 | -1029 | -958 | 811 | 867 | 5114 |  | CORR | GENE | 07:42 | 07:55 | 08:06 | 55 | 294 | 12 | EXT |  | 0.89 | (c)
56596.207 | 0.868 | 0.824 | -10.632 | -10.676 | 2162 | -1864 | -1967 | 0 | 824 | 5117 |  | CORR | GENE | 06:00 | 07:10 | 06:54 | 72 | 664 | 10 | EXT |  | 0.89 | (c)
56599.196 | 3.857 | 3.843 | -7.643 | -7.657 | 1563 | 1829 | 1723 | 348 | 3843 | 5117 |  | CORR | GENE | 04:24 | 05:06 | 04:49 | 57 | 319 | 13 | EXT |  | 0.89 | (c)
56607.684 | 0.845 | 0.632 | -10.485 | -10.698 | -448 | 733 | 235 | 0 | 632 | 5118 |  | CORR | GENE | 04:31 | 07:41 | 06:21 | 292 | 1367 | 11 | EXT |  | 0.92 | (c)
56609.64 | 2.801 | 2.776 | -8.529 | -8.554 | -233 | -84 | -99 | 0 | 2776 | 5118 |  | CORR | GENE | 05:05 | 05:29 | 05:27 | 67 | 269 | 11 | EXT |  | 0.89 | (c)
56610.056 | 3.217 | 3.159 | -8.113 | -8.171 | -241 | -61 | -57 | 0 | 3159 | 5118 |  | CORR | GENE | 05:04 | 05:33 | 05:34 | 84 | 368 | 11 | EXT |  | 0.89 | (c)
56616.756 | 9.917 | 9.883 | -1.413 | -1.447 | 557 | 928 | 809 | 557 | 1396 | 5118 |  | CORR | GENE | 07:13 | 08:13 | 07:54 | 51 | 504 | 11 | EXT |  | 0.89 | (c)
56620.364 | 2.195 | 2.152 | -9.135 | -9.178 | 786 | 866 | 878 | 786 | 2152 | 5119 |  | CORR | GENE | 05:32 | 05:45 | 05:47 | 57 | 184 | 12 | EXT |  | 0.89 | (c)
56629.434 | 11.265 | 11.172 | -0.065 | -0.158 | 318 | 1290 | 919 | 318 | 41 | 5119 |  | CORR | GENE | 04:16 | 06:53 | 05:53 | 117 | 1203 | 11 | EXT |  | 0.89 | (c)
56634.066 | 4.567 | 4.551 | -7.133 | -7.149 | 410 | 530 | 526 | 410 | 4551 | 5120 |  | CORR | CIGR | 02:40 | 02:60 | 02:59 | 28 | 232 | 9 | EXT |  | 0.89 | (c)
56645.135 | 3.936 | 3.548 | -7.154 | -7.542 | 1559 | 1615 | 1613 | 563 | 3548 | 5121 |  | CORR | GENE | 05:22 | 05:31 | 05:30 | 506 | 108 | 11 | EXT |  | 0.94 | (c)
56649.589 | 8.39 | 8.39 | -2.7 | -2.7 | 1496 | 1571 | 1559 | 608 | 2678 | 5121 |  | CORR | CIGR | 05:11 | 05:24 | 05:22 | 22 | 126 | 10 | EXT |  | 0.89 | (c)
56660.221 | 7.932 | 7.906 | -3.238 | -3.264 | 1015 | 1091 | 1106 | 1015 | 3211 | 5122 |  | CORR | GENE | 07:52 | 08:04 | 08:06 | 53 | 182 | 10 | EXT |  | 0.89 | (c)
56666.271 | 2.812 | 2.643 | -8.388 | -8.557 | 1217 | 1240 | 1238 | 1217 | 2643 | 5123 |  | CORR | AXGR | 04:40 | 04:44 | 04:44 | 285 | 42 | 11 | EXT |  | 0.92 | (c)
56666.88 | 3.421 | 3.396 | -7.779 | -7.804 | 1253 | 1418 | 1390 | 1253 | 3396 | 5123 |  | CORR | GENE | 04:46 | 05:13 | 05:08 | 51 | 275 | 12 | EXT |  | 0.89 | (c)
56670.136 | 6.677 | 6.664 | -4.523 | -4.536 | 1434 | 1529 | 1534 | 1434 | 4511 | 5123 |  | CORR | CIGR | 05:15 | 05:31 | 05:32 | 25 | 201 | 10 | EXT |  | 0.89 | (c)
56672.882 | 9.423 | 9.395 | -1.777 | -1.805 | 1166 | 1385 | 1348 | 1166 | 1754 | 5123 |  | CORR | GENE | 04:32 | 05:07 | 05:01 | 51 | 362 | 9 | EXT |  | 0.89 | (c)
56674.582 | 11.123 | 11.097 | -0.077 | -0.103 | 1276 | 1411 | 1403 | 1276 | 58 | 5123 |  | CORR | CIGR | 04:50 | 05:12 | 05:10 | 45 | 255 | 11 | EXT |  | 0.89 | (c)
56674.739 | 0.08 | 0.062 | -11.13 | -11.148 | -829 | -716 | -743 | 657 | 62 | 5124 |  | CORR | CIGR | 04:46 | 05:04 | 04:60 | 29 | 173 | 13 | EXT |  | 0.89 | (c)
56684.004 | 9.345 | 9.329 | -1.865 | -1.881 | -240 | -127 | -146 | 52 | 1849 | 5124 |  | CORR | CIGR | 06:21 | 06:39 | 06:36 | 32 | 188 | 11 | EXT |  | 0.89 | (c)
56693.377 | 7.508 | 7.371 | -3.772 | -3.909 | -2130 | -1956 | -1960 | 1790 | 3701 | 5125 |  | DENT | GENE | 09:31 | 09:59 | 09:58 | 208 | 340 | 0.4 | N/A | Глубина вмятины: 6 мм (0,4%). Линейка: 21 см в (737 см; 09:59 ч:мин) |  | (c)
56696.839 | 10.97 | 10.948 | -0.31 | -0.332 | 1626 | 1776 | 1779 | 1626 | 297 | 5125 |  | CORR | CIGR | 07:37 | 08:01 | 08:02 | 35 | 304 | 10 | EXT |  | 0.89 | (c)
56697.214 | 0.065 | 0.038 | -11.285 | -11.312 | -1796 | -1674 | -1645 | 1493 | 38 | 5126 |  | CORR | CIGR | 08:18 | 08:37 | 08:42 | 45 | 303 | 11 | EXT |  | 0.89 | (c)
56703.237 | 6.088 | 6.071 | -5.262 | -5.279 | 1318 | 1361 | 1399 | 1318 | 5240 | 5126 |  | CORR | CIGR | 04:40 | 04:47 | 04:53 | 39 | 162 | 12 | EXT |  | 0.89 | (c)
56704.325 | 7.176 | 7.081 | -4.174 | -4.269 | 1704 | 1818 | 1865 | 1704 | 4154 | 5126 |  | CORR | GENE | 05:43 | 06:01 | 06:09 | 115 | 323 | 10 | EXT |  | 0.89 | (c)
56708.417 | 11.268 | 11.031 | -0.082 | -0.319 | 1843 | 1914 | 1885 | 1843 | 29 | 5126 |  | CORR | GENE | 06:05 | 06:17 | 06:12 | 290 | 84 | 9 | EXT |  | 0.91 | (c)
56708.793 | 0.294 | 0.131 | -10.736 | -10.899 | -2200 | -2032 | -2042 | 1884 | 131 | 5127 |  | CORR | GENE | 05:27 | 05:54 | 05:52 | 289 | 316 | 13 | EXT |  | 0.93 | (c)
56709.231 | 0.732 | 0.538 | -10.298 | -10.492 | -2115 | -2092 | -2080 | 2045 | 538 | 5127 |  | CORR | GENE | 05:40 | 05:44 | 05:46 | 395 | 70 | 10 | EXT |  | 0.93 | (c)
56716.708 | 8.209 | 7.913 | -2.821 | -3.117 | -1982 | -1833 | -1727 | 1471 | 2671 | 5127 |  | CORR | GENE | 06:02 | 06:26 | 06:43 | 446 | 511 | 12 | EXT |  | 0.94 | (c)
56719.671 | 0.142 | 0.126 | -10.998 | -11.014 | 62 | 149 | 176 | 62 | 126 | 5128 |  | CORR | CIGR | 06:34 | 06:48 | 06:52 | 31 | 229 | 14 | EXT |  | 0.89 | (c)
56730.501 | 10.972 | 10.938 | -0.168 | -0.202 | -557 | -476 | -480 | 403 | 168 | 5128 |  | CORR | CIGR | 04:54 | 05:07 | 05:06 | 34 | 154 | 11 | EXT |  | 0.89 | (c)
56738.924 | 8.255 | 8.223 | -3.485 | -3.517 | -1257 | -1083 | -1058 | 859 | 3461 | 5129 |  | CORR | GENE | 05:29 | 05:57 | 06:01 | 56 | 398 | 11 | EXT |  | 0.89 | (c)
56747.081 | 4.672 | 4.663 | -6.888 | -6.897 | 128 | 285 | 241 | 128 | 4663 | 5130 |  | CORR | CIGR | 05:25 | 05:50 | 05:43 | 25 | 225 | 14 | EXT |  | 0.89 | (c)
56753.909 | 11.5 | 11.41 | -0.06 | -0.15 | 18 | 41 | 30 | 18 | 48 | 5130 |  | CORR | AXGR | 05:07 | 05:10 | 05:09 | 102 | 23 | 12 | EXT |  | 0.89 | (c)
56758.106 | 4.137 | 4.116 | -7.613 | -7.634 | -967 | -855 | -824 | 681 | 4116 | 5131 |  | CORR | GENE | 04:21 | 04:39 | 04:44 | 50 | 286 | 10 | EXT |  | 0.89 | (c)
56758.108 | 4.139 | 4.131 | -7.611 | -7.619 | 2079 | 2110 | 2103 | 2079 | 4131 | 5131 |  | GOUG | CIGR | 00:33 | 00:38 | 00:36 | 18 | 47 | 6 | EXT | Задир. |  | (c)
56758.429 | 4.46 | 4.349 | -7.29 | -7.401 | 2130 | 2203 | 2197 | 2130 | 4349 | 5131 |  | DENT | GENE | 00:41 | 00:53 | 00:52 | 176 | 134 | 0.7 | N/A | Глубина вмятины: 10 мм (0,7%). Линейка: 18 см в (435 см; 00:53 ч:мин) |  | (c)
56760.625 | 6.656 | 6.07 | -5.094 | -5.68 | -922 | -901 | -874 | 825 | 4836 | 5131 |  | CORR | GENE | 04:28 | 04:32 | 04:36 | 844 | 97 | 11 | EXT |  | 0.96 | (c)
56763.149 | 9.18 | 8.992 | -2.57 | -2.758 | -93 | -37 | -22 | 0 | 2340 | 5131 |  | CORR | GENE | 06:42 | 06:51 | 06:54 | 418 | 141 | 10 | EXT |  | 0.93 | (c)
56763.715 | 9.746 | 9.666 | -2.004 | -2.084 | -603 | -512 | -528 | 452 | 1945 | 5131 |  | CORR | GENE | 05:20 | 05:34 | 05:32 | 139 | 151 | 10 | EXT |  | 0.9 | (c)
56763.91 | 9.941 | 9.877 | -1.809 | -1.873 | -676 | -384 | -398 | 120 | 1740 | 5131 |  | CORR | GENE | 05:08 | 05:55 | 05:53 | 133 | 556 | 10 | EXT |  | 0.9 | (c)
56767.321 | 1.602 | 1.455 | -10.188 | -10.335 | -1977 | -1902 | -1905 | 1833 | 1455 | 5132 |  | CORR | GENE | 04:39 | 04:52 | 04:51 | 300 | 145 | 12 | EXT |  | 0.93 | (c)
56769.23 | 3.511 | 3.506 | -8.279 | -8.284 | -1774 | -1699 | -1715 | 1656 | 3506 | 5132 |  | CORR | CIGR | 05:12 | 05:24 | 05:22 | 19 | 118 | 10 | EXT |  | 0.89 | (c)
56769.368 | 3.649 | 3.638 | -8.141 | -8.152 | -1730 | -1674 | -1644 | 1558 | 3638 | 5132 |  | CORR | CIGR | 05:19 | 05:28 | 05:33 | 19 | 172 | 12 | EXT |  | 0.89 | (c)
56769.738 | 4.019 | 3.987 | -7.771 | -7.803 | -1693 | -1561 | -1577 | 1461 | 3987 | 5132 |  | CORR | CIGR | 05:25 | 05:47 | 05:44 | 46 | 232 | 10 | EXT |  | 0.89 | (c)
56769.883 | 4.164 | 4.06 | -7.626 | -7.73 | -1778 | -1649 | -1590 | 1402 | 4060 | 5132 |  | CORR | GENE | 05:12 | 05:32 | 05:42 | 117 | 376 | 10 | EXT |  | 0.89 | (c)
56770.205 | 4.486 | 4.468 | -7.304 | -7.322 | -1800 | -1745 | -1734 | 1668 | 4468 | 5132 |  | CORR | CIGR | 05:08 | 05:17 | 05:19 | 32 | 132 | 14 | EXT |  | 0.89 | (c)
56770.805 | 5.086 | 5.057 | -6.704 | -6.733 | -1910 | -1816 | -1793 | 1676 | 5057 | 5132 |  | CORR | CIGR | 04:50 | 05:05 | 05:09 | 36 | 234 | 12 | EXT |  | 0.89 | (c)
56771.501 | 5.782 | 5.762 | -6.008 | -6.028 | -1924 | -1881 | -1863 | 1802 | 5762 | 5132 |  | CORR | CIGR | 04:48 | 04:55 | 04:58 | 38 | 122 | 15 | EXT |  | 0.89 | (c)
56776.047 | 10.328 | 10.303 | -1.462 | -1.487 | -1920 | -1830 | -1846 | 1773 | 1451 | 5132 |  | CORR | CIGR | 04:49 | 05:03 | 05:01 | 36 | 147 | 11 | EXT |  | 0.89 | (c)
56778.187 | 0.678 | 0.139 | -10.492 | -11.031 | -1159 | -1104 | -1095 | 1030 | 139 | 5133 |  | CORR | GENE | 04:26 | 04:35 | 04:36 | 885 | 129 | 11 | EXT |  | 0.96 | (c)
56782.978 | 5.469 | 5.453 | -5.701 | -5.717 | -388 | -298 | -308 | 228 | 5453 | 5133 |  | CORR | CIGR | 06:30 | 06:45 | 06:43 | 34 | 161 | 11 | EXT |  | 0.89 | (c)
56783.586 | 6.077 | 5.884 | -5.093 | -5.286 | -1156 | -942 | -953 | 750 | 5071 | 5133 |  | CORR | GENE | 04:26 | 05:01 | 04:59 | 215 | 406 | 10 | EXT |  | 0.91 | (c)
56785.517 | 8.008 | 7.893 | -3.162 | -3.277 | -191 | -87 | -127 | 64 | 2059 | 5133 |  | CORR | GENE | 07:02 | 07:19 | 07:12 | 1218 | 127 | 11 | EXT |  | 0.97 | (c)
56787.906 | 10.397 | 10.162 | -0.773 | -1.008 | -177 | -87 | -114 | 50 | 355 | 5133 |  | CORR | GENE | 07:04 | 07:19 | 07:15 | 653 | 127 | 13 | EXT |  | 0.97 | (c)
56796.139 | 7.46 | 7.448 | -3.79 | -3.802 | 1402 | 1466 | 1500 | 1402 | 3742 | 5134 |  | CORR | GENE | 04:01 | 04:12 | 04:17 | 60 | 196 | 10 | EXT |  | 0.89 | (c)
56797.926 | 9.247 | 9.192 | -2.003 | -2.058 | 1321 | 1490 | 1464 | 1321 | 1949 | 5134 |  | CORR | GENE | 03:48 | 04:16 | 04:11 | 109 | 287 | 10 | EXT |  | 0.89 | (c)
56806.552 | 6.623 | 6.501 | -4.367 | -4.489 | -1818 | -1775 | -1789 | 1761 | 4067 | 5135 |  | CORR | GENE | 07:44 | 07:51 | 07:48 | 422 | 57 | 11 | EXT |  | 0.94 | (c)
56809.51 | 9.581 | 9.548 | -1.409 | -1.442 | 811 | 908 | 977 | 811 | 1397 | 5135 |  | CORR | CIGR | 02:48 | 03:04 | 03:15 | 45 | 332 | 10 | EXT |  | 0.89 | (c)
56810.786 | 10.857 | 10.828 | -0.133 | -0.162 | -1960 | -1744 | -1756 | 1552 | 100 | 5135 |  | CORR | GENE | 07:21 | 07:56 | 07:54 | 62 | 408 | 10 | EXT |  | 0.89 | (c)
56812.642 | 1.723 | 1.685 | -9.737 | -9.775 | 1795 | 2053 | 1984 | 57 | 1685 | 5136 |  | CORR | GENE | 04:16 | 04:57 | 04:46 | 59 | 378 | 12 | EXT |  | 0.89 | (c)
56818.382 | 7.463 | 7.409 | -3.997 | -4.051 | 1053 | 1634 | 1582 | 121 | 3786 | 5136 |  | CORR | GENE | 02:16 | 03:50 | 03:41 | 265 | 1057 | 11 | EXT |  | 0.92 | (c)
56824.653 | 2.274 | 2.259 | -8.966 | -8.981 | 730 | 773 | 827 | 730 | 2259 | 5137 |  | CORR | CIGR | 03:29 | 03:36 | 03:44 | 28 | 193 | 12 | EXT |  | 0.89 | (c)
56826.981 | 4.602 | 4.597 | -6.638 | -6.643 | 453 | 691 | 616 | 453 | 4597 | 5137 |  | CORR | CIGR | 02:44 | 03:22 | 03:10 | 44 | 325 | 11 | EXT |  | 0.89 | (c)
56830.108 | 7.729 | 7.699 | -3.511 | -3.541 | -44 | 43 | 95 | 0 | 3503 | 5137 |  | CORR | CIGR | 01:24 | 01:38 | 01:46 | 38 | 277 | 9 | EXT |  | 0.89 | (c)
56835.771 | 2.152 | 2.099 | -8.838 | -8.891 | 587 | 685 | 790 | 587 | 2099 | 5138 |  | CORR | GENE | 03:02 | 03:18 | 03:35 | 67 | 408 | 10 | EXT |  | 0.89 | (c)
56838.822 | 5.203 | 5.193 | -5.787 | -5.797 | 1689 | 1912 | 1839 | 241 | 5193 | 5138 |  | CORR | CIGR | 06:00 | 06:36 | 06:24 | 32 | 300 | 11 | EXT |  | 0.89 | (c)
56839.571 | 5.952 | 5.924 | -5.038 | -5.066 | 367 | 467 | 479 | 367 | 5026 | 5138 |  | CORR | CIGR | 02:27 | 02:43 | 02:45 | 40 | 224 | 10 | EXT |  | 0.89 | (c)
56840.585 | 6.966 | 6.954 | -4.024 | -4.036 | -2064 | -1915 | -1888 | 167 | 3985 | 5138 |  | CORR | GENE | 07:54 | 08:18 | 08:23 | 51 | 352 | 9 | EXT |  | 0.89 | (c)
56841.155 | 7.536 | 7.506 | -3.454 | -3.484 | 2157 | -1971 | -2047 | 0 | 3375 | 5138 |  | CORR | GENE | 07:16 | 08:09 | 07:57 | 109 | 515 | 11 | EXT |  | 0.89 | (c)
56844.402 | 10.783 | 9.377 | -0.207 | -1.613 | 2187 | 2210 | -2162 | 0 | 108 | 5138 |  | CORR | GENE | 07:20 | 07:24 | 07:39 | 1505 | 226 | 11 | EXT |  | 0.98 | (c)
56845.689 | 1.08 | 1.073 | -9.59 | -9.597 | -1578 | -1457 | -1414 | 653 | 1073 | 5139 |  | CORR | CIGR | 08:01 | 08:20 | 08:27 | 38 | 328 | 11 | EXT |  | 0.89 | (c)
56855.279 | 0 | -0.035 | -11.23 | -11.265 | -949 | -798 | -754 | 559 |  | 5140 | Нарушение формы кольцевого шва | GWAN |  | 08:54 | 09:19 | 09:26 | 0 | 390 |  | EXT | Нарушение формы кольцевого шва |  | (c)
56868.414 | 1.905 | 1.888 | -9.645 | -9.662 | -2112 | -1870 | -1964 | 119 | 1888 | 5141 |  | CORR | GENE | 07:04 | 07:43 | 07:28 | 80 | 296 | 13 | EXT |  | 0.89 | (c)
56871.203 | 4.694 | 4.468 | -6.856 | -7.082 | 1794 | 1959 | -2191 | 0 | 4468 | 5141 |  | CORR | GENE | 05:34 | 06:01 | 06:51 | 248 | 951 | 7 | EXT |  | 0.9 | (c)
56874.15 | 7.641 | 7.613 | -3.909 | -3.937 | 1346 | 1655 | 1658 | 261 | 3850 | 5141 |  | CORR | GENE | 04:22 | 05:12 | 05:12 | 87 | 624 | 10 | EXT |  | 0.89 | (c)
56876.825 | 10.316 | 10.288 | -1.234 | -1.262 | -1623 | -1419 | -1459 | 607 | 1189 | 5141 |  | CORR | GENE | 08:23 | 08:56 | 08:49 | 73 | 329 | 11 | EXT |  | 0.89 | (c)
56902.245 | 0.996 | 0.883 | -10.594 | -10.707 | -223 | -46 | -69 | 0 | 883 | 5144 |  | CORR | GENE | 04:36 | 05:05 | 05:01 | 216 | 308 | 10 | EXT |  | 0.91 | (c)
56908.166 | 6.917 | 6.896 | -4.673 | -4.694 | -250 | -189 | -135 | 20 | 4657 | 5144 |  | CORR | CIGR | 04:32 | 04:42 | 04:50 | 37 | 230 | 12 | EXT |  | 0.89 | (c)
56916.279 | 3.44 | 3.343 | -7.71 | -7.807 | 555 | 609 | 603 | 555 | 3343 | 5145 |  | DENT | GENE | 02:51 | 03:00 | 02:59 | 156 | 96 | 0.7 | N/A | Глубина вмятины: 10 мм (0,7%). Линейка: 16 см в (334 см; 03:00 ч:мин) |  | (c)
56920.71 | 7.871 | 7.828 | -3.279 | -3.322 | 717 | 758 | 753 | 717 | 3215 | 5145 |  | DENT | GENE | 03:17 | 03:24 | 03:23 | 107 | 73 | 0.2 | N/A | Глубина вмятины: 3 мм (0,2%). Линейка: 11 см в (783 см; 03:24 ч:мин) |  | (c)
56920.931 | 8.092 | 8.071 | -3.058 | -3.079 | 2000 | 2074 | 2054 | 2000 | 3058 | 5145 |  | CORR | CIGR | 06:45 | 06:57 | 06:53 | 21 | 107 | 10 | EXT |  | 0.89 | (c)
56935.806 | 0.077 | 0.054 | -10.923 | -10.946 | 394 | 598 | 576 | 394 | 54 | 5147 |  | CORR | GENE | 04:28 | 05:01 | 04:58 | 101 | 363 | 12 | EXT |  | 0.89 | (c)
56936.302 | 0.573 | 0.541 | -10.427 | -10.459 | 237 | 656 | 579 | 237 | 541 | 5147 |  | CORR | GENE | 04:03 | 05:11 | 04:58 | 151 | 684 | 14 | EXT |  | 0.9 | (c)
56937.465 | 1.736 | 1.72 | -9.264 | -9.28 | -13 | 1241 | 658 | 0 | 1720 | 5147 |  | CORR | GENE | 03:23 | 06:45 | 05:11 | 226 | 1342 | 11 | EXT |  | 0.91 | (c)
56937.905 | 2.176 | 2.165 | -8.824 | -8.835 | 773 | 885 | 888 | 773 | 2165 | 5147 |  | CORR | CIGR | 05:30 | 05:48 | 05:48 | 26 | 230 | 10 | EXT |  | 0.89 | (c)
56938.064 | 2.335 | 2.308 | -8.665 | -8.692 | -16 | 61 | 78 | 0 | 2308 | 5147 |  | CORR | CIGR | 03:22 | 03:35 | 03:37 | 42 | 188 | 16 | EXT |  | 0.89 | (c)
56938.763 | 3.034 | 3.021 | -7.966 | -7.979 | 351 | 789 | 608 | 351 | 3021 | 5147 |  | CORR | GENE | 04:22 | 05:32 | 05:03 | 70 | 513 | 10 | EXT | Аномалия находится на упругопластическом изгибе: R=878 D, максимальное растяжение на 5.6 час. | 0.89 | (c)
56946.201 | 10.472 | 10.433 | -0.528 | -0.567 | -68 | 194 | 134 | 0 | 475 | 5147 |  | CORR | GENE | 03:14 | 03:56 | 03:47 | 92 | 404 | 11 | EXT | Аномалия находится на упругопластическом изгибе: R=350 D, максимальное растяжение на 6.1 час. | 0.89 | (c)
56946.642 | 10.913 | 10.875 | -0.087 | -0.125 | 32 | 182 | 223 | 32 | 59 | 5147 |  | CORR | GENE | 03:30 | 03:54 | 04:01 | 66 | 383 | 15 | EXT | Аномалия находится на упругопластическом изгибе: R=349 D, максимальное растяжение на 6.1 час. | 0.89 | (c)
56946.729 | 0 | -0.031 | -11.72 | -11.751 | 1943 | 2101 | 2103 | 1943 |  | 5148 | Нарушение формы кольцевого шва | GWAN |  | 00:08 | 00:33 | 00:33 | 0 | 319 |  | EXT | Нарушение формы кольцевого шва Аномалия находится на упругопластическом изгибе: R=349 D, максимальное растяжение на 6.1 час. |  | (c)
56953.727 | 6.998 | 6.569 | -4.722 | -5.151 | 223 | 411 | 347 | 223 | 4302 | 5148 |  | CORR | GENE | 07:30 | 08:00 | 07:50 | 849 | 247 | 12 | EXT | Аномалия находится на упругопластическом изгибе: R=433 D, максимальное растяжение на 5.7 час. | 0.97 | (c)
56954.272 | 7.543 | 7.529 | -4.177 | -4.191 | 59 | 143 | 125 | 59 | 4162 | 5148 |  | CORR | CIGR | 07:03 | 07:17 | 07:14 | 29 | 131 | 11 | EXT | Аномалия находится на упругопластическом изгибе: R=448 D, максимальное растяжение на 5.7 час. | 0.89 | (c)
56955.014 | 8.285 | 8.263 | -3.435 | -3.457 | -1615 | -1347 | -1408 | 1201 | 3413 | 5148 |  | CORR | CIGR | 02:33 | 03:16 | 03:07 | 44 | 414 | 11 | EXT | Аномалия находится на упругопластическом изгибе: R=471 D, максимальное растяжение на 5.6 час. | 0.89 | (c)
56955.174 | 8.445 | 8.437 | -3.275 | -3.283 | -1611 | -1497 | -1500 | 1388 | 3267 | 5148 |  | CORR | CIGR | 02:34 | 02:52 | 02:52 | 16 | 224 | 10 | EXT | Аномалия находится на упругопластическом изгибе: R=477 D, максимальное растяжение на 5.6 час. | 0.89 | (c)
56959.768 | 1.319 | 1.309 | -9.871 | -9.881 | 2152 | -2169 | -2206 | 2104 | 1309 | 5149 |  | CORR | CIGR | 02:27 | 02:49 | 02:43 | 26 | 205 | 10 | EXT | Аномалия находится на упругопластическом изгибе: R=698 D, максимальное растяжение на 5.6 час. | 0.89 | (c)
56964.726 | 6.277 | 6.257 | -4.913 | -4.933 | -953 | -850 | -842 | 730 | 4870 | 5149 |  | CORR | GENE | 06:06 | 06:22 | 06:24 | 63 | 223 | 10 | EXT |  | 0.89 | (c)
56967.898 | 9.449 | 9.428 | -1.741 | -1.762 | -1051 | -992 | -943 | 835 | 1730 | 5149 |  | CORR | CIGR | 05:50 | 05:59 | 06:07 | 32 | 216 | 10 | EXT |  | 0.89 | (c)
56969.604 | 11.155 | 11.139 | -0.035 | -0.051 | -1552 | -1369 | -1421 | 1290 | 22 | 5149 |  | CORR | CIGR | 04:29 | 04:59 | 04:50 | 29 | 262 | 11 | EXT |  | 0.89 | (c)
56969.661 | 0.022 | 0.019 | -10.518 | -10.521 | -2001 | -1748 | -1871 | 230 | 19 | 5150 |  | CORR | CIGR | 05:27 | 06:08 | 05:48 | 22 | 260 | 15 | EXT |  | 0.89 | (c)
56970.46 | 0.821 | 0.814 | -9.719 | -9.726 | -1979 | -1900 | -1891 | 252 | 814 | 5150 |  | CORR | CIGR | 05:31 | 05:43 | 05:45 | 38 | 175 | 15 | EXT |  | 0.89 | (c)
56970.8 | 1.161 | 1.142 | -9.379 | -9.398 | -2015 | -1918 | -1940 | 216 | 1142 | 5150 |  | CORR | CIGR | 05:25 | 05:41 | 05:37 | 36 | 149 | 10 | EXT |  | 0.89 | (c)
56977.924 | 8.285 | 8.267 | -2.255 | -2.273 | 1724 | 1894 | 1841 | 274 | 2237 | 5150 |  | CORR | CIGR | 03:28 | 03:56 | 03:47 | 36 | 232 | 13 | EXT |  | 0.89 | (c)
56978.626 | 8.987 | 8.947 | -1.553 | -1.593 | 2189 | -2164 | -2098 | 0 | 1527 | 5150 |  | CORR | GENE | 04:43 | 05:01 | 05:11 | 66 | 348 | 10 | EXT |  | 0.89 | (c)
56978.692 | 9.053 | 9.032 | -1.487 | -1.508 | 1764 | 1895 | 1896 | 202 | 1465 | 5150 |  | CORR | CIGR | 03:35 | 03:56 | 03:56 | 43 | 264 | 10 | EXT |  | 0.89 | (c)
56978.965 | 9.326 | 9.302 | -1.214 | -1.238 | 1830 | 1896 | 1947 | 166 | 1202 | 5150 |  | CORR | CIGR | 03:45 | 03:56 | 04:04 | 36 | 234 | 12 | EXT |  | 0.89 | (c)
56990.598 | 10.419 | 10.192 | -0.801 | -1.028 | 2119 | 2164 | 2154 | 42 | 417 | 5151 |  | CORR | GENE | 05:59 | 06:07 | 06:05 | 611 | 69 | 10 | EXT |  | 0.94 | (c)
56991.205 | 11.026 | 11.018 | -0.194 | -0.202 | 1837 | 2215 | 2043 | 0 | 153 | 5151 |  | CORR | GENE | 05:14 | 06:15 | 05:47 | 49 | 412 | 9 | EXT |  | 0.89 | (c)
56994.791 | 3.392 | 3.377 | -8.068 | -8.083 | 2213 | -1866 | -1972 | 0 | 3377 | 5152 |  | CORR | GENE | 03:55 | 04:56 | 04:39 | 66 | 552 | 11 | EXT |  | 0.89 | (c)
56995.696 | 4.297 | 4.203 | -7.163 | -7.257 | 1928 | 2029 | -2181 | 0 | 4203 | 5152 |  | CORR | GENE | 03:09 | 03:25 | 04:06 | 110 | 703 | 11 | EXT |  | 0.89 | (c)
56997.864 | 6.465 | 6.448 | -4.995 | -5.012 | 1971 | 2026 | 2048 | 106 | 4984 | 5152 |  | CORR | CIGR | 03:16 | 03:25 | 03:28 | 28 | 153 | 12 | EXT |  | 0.89 | (c)
56998.143 | 6.744 | 6.723 | -4.716 | -4.737 | 1929 | 2030 | 2048 | 63 | 4693 | 5152 |  | CORR | CIGR | 03:09 | 03:25 | 03:28 | 44 | 238 | 11 | EXT |  | 0.89 | (c)
57027.317 | 1.088 | 0.864 | -10.002 | -10.226 | 2021 | 2073 | 2057 | 139 | 864 | 5155 |  | CORR | GENE | 05:44 | 05:52 | 05:49 | 1245 | 71 | 13 | EXT | Аномалия находится на упругопластическом изгибе: R=776 D, максимальное растяжение на 6.9 час. | 0.99 | (c)
57027.785 | 1.556 | 0.678 | -9.534 | -10.412 | 2167 | 2189 | 2203 | 0 | 678 | 5155 |  | CORR | GENE | 06:07 | 06:11 | 06:13 | 1325 | 70 | 10 | EXT | Аномалия находится на упругопластическом изгибе: R=744 D, максимальное растяжение на 6.8 час. | 0.96 | (c)
57065.015 | 4.676 | 4.664 | -6.744 | -6.756 | -689 | -576 | -605 | 521 | 4664 | 5158 |  | CORR | CIGR | 08:27 | 08:45 | 08:41 | 32 | 168 | 10 | EXT |  | 0.89 | (c)
57066.674 | 6.335 | 6.307 | -5.085 | -5.113 | -1384 | -1274 | -1256 | 847 | 5067 | 5158 |  | CORR | CIGR | 06:35 | 06:53 | 06:56 | 46 | 255 | 14 | EXT |  | 0.89 | (c)
57071.759 | 0 | 0 | -11.48 | -11.48 | -1053 | -657 | -742 | 431 | 0 | 5159 | Смещение кромок | GWAN |  | 06:52 | 07:56 | 07:43 | 0 | 623 | 16 | EXT | Смещение кромок Наружу Величина смещения - 2.5 мм. |  | (c)
57073.902 | 2.143 | 2.122 | -9.337 | -9.358 | 2174 | -2210 | -2162 | 0 | 2122 | 5159 |  | CORR | CIGR | 03:33 | 03:46 | 03:54 | 34 | 251 | 10 | EXT |  | 0.89 | (c)
57080.225 | 8.466 | 8.355 | -3.014 | -3.125 | 2037 | -2112 | -1974 | 0 | 2971 | 5159 |  | CORR | GENE | 03:11 | 04:02 | 04:24 | 154 | 901 | 10 | EXT |  | 0.9 | (c)
57081.949 | 10.19 | 10.016 | -1.29 | -1.464 | -978 | -874 | -900 | 822 | 1054 | 5159 |  | CORR | GENE | 07:05 | 07:21 | 07:17 | 410 | 156 | 10 | EXT |  | 0.93 | (c)
57121.405 | 3.966 | 3.944 | -7.264 | -7.286 | -1556 | -1461 | -1434 | 675 | 3944 | 5163 |  | CORR | CIGR | 07:44 | 07:59 | 08:03 | 43 | 243 | 10 | EXT |  | 0.89 | (c)
57130.362 | 1.693 | 1.673 | -9.805 | -9.825 | -1531 | -1494 | -1473 | 1415 | 1673 | 5164а |  | CORR | CIGR | 08:49 | 08:55 | 08:59 | 28 | 116 | 10 | EXT |  | 0.89 | (c)
57203.097 | 4.817 | 4.726 | -6.692 | -6.783 | -1577 | -1436 | -1443 | 1308 | 4726 | 5170а |  | GOUG | GENE | 06:33 | 06:55 | 06:54 | 104 | 269 | 13 | EXT | Зона задиров. |  | (c)
57207.152 | 8.872 | 8.75 | -2.637 | -2.759 | -2134 | -2034 | -1897 | 1660 | 2593 | 5170а |  | GOUG | GENE | 05:03 | 05:19 | 05:41 | 166 | 474 | 9 | EXT | Зона задиров. |  | (c)
57221.475 | 0.656 | 0.638 | -10.704 | -10.722 | -1538 | -1422 | -1419 | 1300 | 638 | 5172 |  | CORR | CIGR | 08:27 | 08:45 | 08:46 | 45 | 238 | 11 | EXT |  | 0.89 | (c)
57243.258 | 11.079 | 11.048 | -0.591 | -0.622 | -2120 | -2046 | -2006 | 1893 | 583 | 5173 |  | CORR | CIGR | 06:51 | 07:03 | 07:09 | 39 | 227 | 12 | EXT |  | 0.89 | (c)
57243.299 | 11.12 | 10.936 | -0.55 | -0.734 | -1605 | -1518 | -1527 | 1449 | 373 | 5173 |  | CORR | GENE | 08:14 | 08:28 | 08:26 | 361 | 157 | 10 | EXT |  | 0.93 | (c)
57247.415 | 3.566 | 3.491 | -7.884 | -7.959 | 516 | 574 | 562 | 516 | 3491 | 5174 |  | GOUG | GENE | 07:50 | 07:59 | 07:57 | 287 | 91 | 14 | EXT | Зона задиров. |  | (c)
57264.281 | 8.982 | 8.951 | -2.618 | -2.649 | 2185 | -2219 | -2146 | 2015 | 2610 | 5175 |  | CORR | CIGR | 03:02 | 03:11 | 03:23 | 39 | 260 | 12 | EXT |  | 0.89 | (c)
57266.816 | 11.517 | 11.45 | -0.083 | -0.15 | -322 | -137 | -83 | 0 | 48 | 5175 |  | CORR | GENE | 08:17 | 08:47 | 08:56 | 102 | 478 | 12 | EXT |  | 0.89 | (c)
57268.185 | 1.286 | 1.264 | -10.364 | -10.386 | 725 | 791 | 827 | 725 | 1264 | 5176 |  | CORR | GENE | 02:48 | 02:58 | 03:04 | 52 | 203 | 10 | EXT |  | 0.89 | (c)
57275.06 | 8.161 | 8.095 | -3.489 | -3.555 | 859 | 937 | 934 | 859 | 3487 | 5176 |  | CORR | GENE | 03:09 | 03:22 | 03:21 | 68 | 150 | 13 | EXT |  | 0.89 | (c)
57275.774 | 8.875 | 8.846 | -2.775 | -2.804 | 804 | 874 | 886 | 804 | 2775 | 5176 |  | CORR | CIGR | 03:00 | 03:11 | 03:13 | 29 | 163 | 12 | EXT |  | 0.89 | (c)
57275.778 | 8.879 | 8.808 | -2.771 | -2.842 | 1723 | 1812 | 1894 | 1723 | 2742 | 5176 |  | CORR | GENE | 05:29 | 05:43 | 05:56 | 100 | 340 | 8 | EXT |  | 0.89 | (c)
57276.193 | 9.294 | 9.263 | -2.356 | -2.387 | 850 | 1006 | 958 | 850 | 2333 | 5176 |  | CORR | GENE | 03:08 | 03:33 | 03:25 | 54 | 216 | 12 | EXT |  | 0.89 | (c)
57277.309 | 10.41 | 10.351 | -1.24 | -1.299 | -2082 | -1995 | -1939 | 1796 | 1228 | 5176 |  | CORR | GENE | 07:14 | 07:28 | 07:38 | 71 | 286 | 11 | EXT |  | 0.89 | (c)
57277.913 | 11.014 | 10.99 | -0.636 | -0.66 | 456 | 840 | 715 | 456 | 449 | 5176 |  | CORR | GENE | 02:04 | 03:06 | 02:46 | 211 | 519 | 9 | EXT |  | 0.9 | (c)
57285.851 | 7.302 | 7.251 | -4.428 | -4.479 | 843 | 1004 | 1072 | 843 | 4407 | 5177 |  | CORR | GENE | 02:13 | 02:38 | 02:50 | 72 | 458 | 10 | EXT |  | 0.89 | (c)
57289.236 | 10.687 | 10.667 | -1.043 | -1.063 | -1770 | -1657 | -1629 | 1489 | 1014 | 5177 |  | CORR | GENE | 07:11 | 07:29 | 07:34 | 49 | 281 | 11 | EXT |  | 0.89 | (c)
57298.64 | 8.361 | 8.203 | -2.869 | -3.027 | -1425 | -994 | -1151 | 876 | 2532 | 5178 |  | CORR | GENE | 05:10 | 06:19 | 05:54 | 495 | 549 | 10 | EXT | Аномалия находится на отводе. | 0.94 | (c)
57344.221 | 8.522 | 8.511 | -2.858 | -2.869 | -962 | -876 | -854 | 745 | 2829 | 5182 |  | CORR | CIGR | 06:01 | 06:15 | 06:19 | 40 | 216 | 10 | EXT |  | 0.89 | (c)
57345.934 | 10.235 | 10.222 | -1.145 | -1.158 | -924 | -838 | -859 | 794 | 1132 | 5182 |  | CORR | CIGR | 06:07 | 06:21 | 06:18 | 26 | 130 | 11 | EXT |  | 0.89 | (c)
57352.682 | 5.603 | 5.586 | -5.307 | -5.324 | -972 | -906 | -851 | 730 | 5287 | 5183 |  | CORR | CIGR | 06:19 | 06:30 | 06:38 | 37 | 242 | 8 | EXT | Аномалия находится на отводе. | 0.89 | (c)
57380.634 | 0.125 | 0.114 | -10.845 | -10.856 | -1807 | -1671 | -1638 | 1468 | 114 | 5186 |  | CORR | CIGR | 04:55 | 05:17 | 05:22 | 45 | 338 | 9 | EXT |  | 0.89 | (c)
57393.079 | 1.6 | 1.513 | -9.57 | -9.657 | 2062 | 2079 | 2091 | 110 | 1513 | 5187 |  | CORR | GENE | 06:43 | 06:46 | 06:48 | 342 | 58 | 12 | EXT | Аномалия находится на упругопластическом изгибе: R=612 D, максимальное растяжение на 5.4 час. | 0.93 | (c)
57393.501 | 2.022 | 1.685 | -9.148 | -9.485 | 2169 | 2194 | 2181 | 37 | 1685 | 5187 |  | CORR | AXGR | 07:00 | 07:04 | 07:02 | 392 | 25 | 11 | EXT | Аномалия находится на упругопластическом изгибе: R=626 D, максимальное растяжение на 5.5 час. | 0.93 | (c)
57394.437 | 2.958 | 2.742 | -8.212 | -8.428 | 2158 | 2193 | 2185 | 20 | 2742 | 5187 |  | CORR | GENE | 06:59 | 07:04 | 07:03 | 586 | 52 | 10 | EXT | Аномалия находится на упругопластическом изгибе: R=676 D, максимальное растяжение на 5.5 час. | 0.94 | (c)
57398.233 | 6.754 | 6.444 | -4.416 | -4.726 | 2082 | 2139 | 2114 | 85 | 4416 | 5187 |  | CORR | GENE | 06:46 | 06:56 | 06:52 | 310 | 64 | 10 | EXT | Аномалия находится на упругопластическом изгибе: R=907 D, максимальное растяжение на 6 час. | 0.92 | (c)
57406.119 | 3.47 | 3.31 | -7.66 | -7.82 | 1229 | 1314 | 1321 | 818 | 3310 | 5188 |  | GOUG | GENE | 03:45 | 03:58 | 03:59 | 357 | 183 | 6 | EXT | Зона задиров. Аномалия находится на упругопластическом изгибе: R=394 D, максимальное растяжение на 5.9 час. |  | (c)
57409.637 | 6.988 | 6.924 | -4.142 | -4.206 | 2083 | 2160 | 2185 | 0 | 4118 | 5188 |  | CORR | GENE | 06:02 | 06:15 | 06:19 | 88 | 204 | 9 | EXT | Аномалия находится на упругопластическом изгибе: R=321 D, максимальное растяжение на 5.8 час. | 1.02 | (b)
57410.478 | 7.829 | 7.815 | -3.301 | -3.315 | 1867 | 2107 | 2027 | 43 | 3267 | 5188 |  | CORR | GENE | 05:28 | 06:06 | 05:53 | 48 | 320 | 14 | EXT | Аномалия находится на упругопластическом изгибе: R=319 D, максимальное растяжение на 5.7 час. | 1.06 | (b)
57410.882 | 8.233 | 8.224 | -2.897 | -2.906 | 2018 | 2067 | 2061 | 128 | 2882 | 5188 |  | CORR | CIGR | 05:52 | 05:60 | 05:59 | 24 | 84 | 11 | EXT | Аномалия находится на упругопластическом изгибе: R=319 D, максимальное растяжение на 5.7 час. | 1.02 | (b)
57411.285 | 8.636 | 8.61 | -2.494 | -2.52 | 1988 | 2201 | 2109 | 0 | 2483 | 5188 |  | CORR | CIGR | 05:47 | 06:21 | 06:07 | 37 | 242 | 10 | EXT | Аномалия находится на упругопластическом изгибе: R=318 D, максимальное растяжение на 5.7 час. | 1.01 | (b)
57412.486 | 9.837 | 9.824 | -1.293 | -1.306 | 1813 | 1997 | 1934 | 176 | 1259 | 5188 |  | CORR | CIGR | 05:19 | 05:49 | 05:38 | 47 | 242 | 11 | EXT | Аномалия находится на упругопластическом изгибе: R=320 D, максимальное растяжение на 5.7 час. | 1.04 | (b)
57413.264 | 10.615 | 10.607 | -0.515 | -0.523 | 1352 | 2095 | 1764 | 54 | 373 | 5188 |  | CORR | GENE | 04:04 | 06:04 | 05:11 | 150 | 825 | 6 | EXT | Аномалия находится на упругопластическом изгибе: R=323 D, максимальное растяжение на 5.7 час. | 1.05 | (b)
57413.704 | 11.055 | 10.961 | -0.075 | -0.169 | 2079 | -2092 | -2075 | 0 | 31 | 5188 |  | CORR | GENE | 06:02 | 06:48 | 06:51 | 138 | 613 | 11 | EXT | Аномалия находится на упругопластическом изгибе: R=328 D, максимальное растяжение на 5.7 час. | 0.98 | (c)
57416.349 | 2.57 | 2.543 | -5.28 | -5.307 | -1398 | -1322 | -1293 | 832 | 2543 | 5189 |  | CORR | CIGR | 07:48 | 08:01 | 08:05 | 40 | 211 | 10 | EXT | Аномалия находится на упругопластическом изгибе: R=362 D, максимальное растяжение на 5.6 час. | 0.89 | (c)
57418.348 | 4.569 | 4.549 | -3.281 | -3.301 | -1581 | -1353 | -1414 | 650 | 3209 | 5189 |  | CORR | GENE | 07:19 | 07:56 | 07:46 | 92 | 334 | 11 | EXT | Аномалия находится на упругопластическом изгибе: R=416 D, максимальное растяжение на 5.5 час. | 0.89 | (c)
57421.288 | 7.509 | 7.437 | -0.341 | -0.413 | -2067 | -1859 | -1767 | 164 | 318 | 5189 |  | CORR | GENE | 06:01 | 06:34 | 06:49 | 95 | 598 | 9 | EXT | Аномалия находится на упругопластическом изгибе: R=525 D, максимальное растяжение на 5.4 час. | 0.89 | (c)
57424.041 | 2.412 | 2.37 | -0.848 | -0.89 | -1903 | -1792 | -1672 | 328 | 795 | 5190 |  | CORR | GENE | 06:27 | 06:45 | 07:04 | 95 | 462 | 10 | EXT | Аномалия находится на упругопластическом изгибе: R=568 D, максимальное растяжение на 5.6 час. | 0.89 | (c)
57424.42 | 2.791 | 2.759 | -0.469 | -0.501 | -1819 | -1527 | -1536 | 412 | 387 | 5190 |  | CORR | GENE | 06:41 | 07:28 | 07:26 | 114 | 565 | 8 | EXT | Аномалия находится на упругопластическом изгибе: R=578 D, максимальное растяжение на 5.7 час. | 0.89 | (c)
57433.556 | 4.767 | 4.756 | -2.503 | -2.514 | 1763 | 1869 | 1858 | 278 | 2479 | 5192 |  | CORR | CIGR | 05:13 | 05:30 | 05:28 | 35 | 189 | 10 | EXT |  | 0.89 | (c)
57444.443 | 8.384 | 8.354 | -3.076 | -3.106 | 327 | 372 | 396 | 327 | 3076 | 5193 |  | CORR | CIGR | 02:52 | 02:59 | 03:03 | 30 | 138 | 10 | EXT |  | 0.89 | (c)
57445.968 | 9.909 | 9.846 | -1.551 | -1.614 | 2175 | -2067 | -2078 | 0 | 1540 | 5193 |  | CORR | GENE | 07:50 | 08:25 | 08:24 | 74 | 416 | 11 | EXT |  | 0.89 | (c)
57454.073 | 6.554 | 6.505 | -2.186 | -2.235 | 450 | 1062 | 959 | 450 | 2083 | 5194 |  | CORR | GENE | 03:03 | 04:41 | 04:25 | 152 | 1018 | 10 | EXT |  | 0.9 | (c)
57454.54 | 7.021 | 6.388 | -1.719 | -2.352 | -1754 | -1710 | -1697 | 477 | 1525 | 5194 |  | CORR | GENE | 09:07 | 09:14 | 09:16 | 827 | 113 | 10 | EXT |  | 0.95 | (c)
57456.936 | 0.677 | 0.642 | -1.643 | -1.678 | 42 | 221 | 194 | 42 | 642 | 5195 |  | CORR | CIGR | 02:00 | 02:29 | 02:25 | 39 | 304 | 14 | EXT |  | 0.89 | (c)
57457.69 | 1.431 | 1.401 | -0.889 | -0.919 | 182 | 357 | 379 | 182 | 873 | 5195 |  | CORR | CIGR | 02:23 | 02:51 | 02:54 | 46 | 393 | 10 | EXT |  | 0.89 | (c)
57464.26 | 5.681 | 5.66 | -5.789 | -5.81 | 2196 | -2211 | -2179 | 0 | 5660 | 5196 |  | CORR | CIGR | 05:16 | 05:25 | 05:30 | 33 | 171 | 12 | EXT |  | 0.89 | (c)
57464.648 | 6.069 | 6.055 | -5.401 | -5.415 | -2198 | -2144 | -2127 | 32 | 5392 | 5196 |  | CORR | CIGR | 05:27 | 05:36 | 05:39 | 23 | 142 | 14 | EXT |  | 0.89 | (c)
57468.974 | 10.395 | 10.376 | -1.075 | -1.094 | 1273 | 1543 | 1466 | 573 | 1034 | 5196 |  | CORR | GENE | 02:47 | 03:31 | 03:18 | 60 | 385 | 11 | EXT |  | 0.89 | (c)
57470.667 | 0.618 | 0.588 | -10.792 | -10.822 | 1295 | 1454 | 1489 | 547 | 588 | 5197 |  | CORR | GENE | 03:03 | 03:29 | 03:35 | 52 | 389 | 9 | EXT |  | 0.89 | (c)
57470.862 | 0.813 | 0.799 | -10.597 | -10.611 | 1221 | 1426 | 1395 | 663 | 799 | 5197 |  | CORR | CIGR | 02:52 | 03:25 | 03:20 | 43 | 347 | 12 | EXT |  | 0.89 | (c)
57475.151 | 5.102 | 5.093 | -6.308 | -6.317 | -1037 | -942 | -946 | 855 | 5093 | 5197 |  | CORR | CIGR | 08:47 | 09:02 | 09:02 | 19 | 181 | 9 | EXT |  | 0.89 | (c)
57478.767 | 8.718 | 8.703 | -2.692 | -2.707 | 888 | 1017 | 984 | 888 | 2667 | 5197 |  | CORR | CIGR | 01:58 | 02:19 | 02:13 | 40 | 190 | 11 | EXT | Аномалия находится на упругопластическом изгибе: R=857 D, максимальное растяжение на 6.8 час. | 0.89 | (c)
57484.294 | 2.835 | 2.759 | -8.165 | -8.241 | 1395 | 1502 | 1691 | 243 | 2759 | 5198 |  | CORR | GENE | 04:35 | 04:52 | 05:23 | 89 | 593 | 10 | EXT | Аномалия находится на упругопластическом изгибе: R=636 D, максимальное растяжение на 6.7 час. | 0.89 | (c)
57499.64 | 2.421 | 2.342 | -3.709 | -3.788 | -2167 | -1298 | -1528 | 64 | 2342 | 5200 |  | CORR | GENE | 04:48 | 07:08 | 06:31 | 237 | 1278 | 10 | EXT | Аномалия находится на упругопластическом изгибе: R=470 D, максимальное растяжение на 6.3 час. | 0.93 | (c)
57515.268 | 0.459 | 0.42 | -11.051 | -11.09 | 1109 | 1308 | 1275 | 790 | 420 | 5202 |  | CORR | GENE | 01:55 | 02:27 | 02:21 | 68 | 331 | 8 | EXT |  | 0.89 | (c)
57552.356 | 3.247 | 3.236 | -7.773 | -7.784 | 1977 | 2044 | 2041 | 126 | 3236 | 5205 |  | CORR | CIGR | 05:16 | 05:27 | 05:27 | 24 | 127 | 11 | EXT |  | 0.89 | (c)
57556.267 | 7.158 | 7.127 | -3.862 | -3.893 | 1767 | 1905 | 1892 | 213 | 3832 | 5205 |  | CORR | GENE | 04:42 | 05:05 | 05:03 | 61 | 250 | 11 | EXT |  | 0.89 | (c)
57557.098 | 7.989 | 7.968 | -3.031 | -3.052 | 1757 | 1901 | 1911 | 166 | 2995 | 5205 |  | CORR | GENE | 04:41 | 05:04 | 05:06 | 57 | 308 | 11 | EXT |  | 0.89 | (c)
57557.342 | 8.233 | 8.214 | -2.787 | -2.806 | 1894 | 1974 | 1985 | 154 | 2771 | 5205 |  | CORR | CIGR | 05:03 | 05:16 | 05:18 | 35 | 182 | 14 | EXT |  | 0.89 | (c)
57557.593 | 8.484 | 8.466 | -2.536 | -2.554 | 2155 | -2226 | -2185 | 0 | 2520 | 5205 |  | CORR | CIGR | 05:45 | 05:58 | 06:05 | 34 | 243 | 12 | EXT |  | 0.89 | (c)
57557.679 | 8.57 | 8.289 | -2.45 | -2.731 | 2050 | 2112 | 2081 | 118 | 2141 | 5205 |  | CORR | GENE | 05:28 | 05:38 | 05:33 | 590 | 62 | 12 | EXT |  | 0.96 | (c)
57561.606 | 1.477 | 1.221 | -9.983 | -10.239 | -2200 | -2198 | -2182 | 30 | 1221 | 5206 |  | CORR | AXGR | 05:28 | 05:28 | 05:31 | 366 | 36 | 15 | EXT |  | 0.95 | (c)
57561.961 | 1.832 | 1.546 | -9.628 | -9.914 | 2188 | 2205 | 2200 | 18 | 1546 | 5206 |  | CORR | AXGR | 05:16 | 05:19 | 05:18 | 468 | 24 | 11 | EXT |  | 0.94 | (c)
57561.975 | 1.846 | 1.763 | -9.614 | -9.697 | -2222 | -2214 | -2185 | 9 | 1763 | 5206 |  | CORR | GENE | 05:24 | 05:26 | 05:30 | 675 | 73 | 12 | EXT |  | 0.96 | (c)
57562.469 | 2.34 | 2.221 | -9.12 | -9.239 | 2126 | 2148 | 2167 | 23 | 2221 | 5206 |  | CORR | GENE | 05:06 | 05:10 | 05:13 | 405 | 81 | 10 | EXT |  | 0.93 | (c)
57563.4 | 3.271 | 3.229 | -8.189 | -8.231 | 1777 | 1892 | 1890 | 227 | 3229 | 5206 |  | CORR | GENE | 04:10 | 04:28 | 04:28 | 67 | 227 | 11 | EXT |  | 0.89 | (c)
57563.83 | 3.701 | 3.67 | -7.759 | -7.79 | 1762 | 1939 | 1932 | 128 | 3670 | 5206 |  | CORR | GENE | 04:07 | 04:36 | 04:35 | 60 | 341 | 13 | EXT |  | 0.89 | (c)
57563.909 | 3.78 | 3.751 | -7.68 | -7.709 | -973 | -839 | -881 | 789 | 3751 | 5206 |  | GOUG | CIGR | 08:46 | 09:07 | 09:01 | 47 | 184 | 6 | EXT | Задир. |  | (c)
57567.129 | 7 | 6.94 | -4.46 | -4.52 | -1779 | -1422 | -1513 | 452 | 4407 | 5206 |  | CORR | GENE | 06:36 | 07:33 | 07:19 | 113 | 532 | 10 | EXT |  | 0.89 | (c)
57570.395 | 10.266 | 10.043 | -1.194 | -1.417 | 2130 | 2182 | 2173 | 15 | 561 | 5206 |  | CORR | GENE | 05:07 | 05:15 | 05:14 | 856 | 85 | 11 | EXT |  | 0.96 | (c)
57572.321 | 0.732 | 0.723 | -10.588 | -10.597 | 575 | 835 | 723 | 575 | 723 | 5207 |  | CORR | GENE | 04:21 | 05:03 | 04:45 | 59 | 297 | 10 | EXT |  | 0.89 | (c)
57574.038 | 2.449 | 2.43 | -8.871 | -8.89 | 503 | 626 | 708 | 503 | 2430 | 5207 |  | CORR | CIGR | 04:10 | 04:29 | 04:43 | 41 | 408 | 12 | EXT |  | 0.89 | (c)
57577.357 | 5.768 | 5.739 | -5.552 | -5.581 | 669 | 754 | 778 | 669 | 5534 | 5207 |  | CORR | CIGR | 04:36 | 04:50 | 04:54 | 47 | 219 | 10 | EXT |  | 0.89 | (c)
57577.691 | 6.102 | 6.078 | -5.218 | -5.242 | 878 | 1187 | 1081 | 878 | 5177 | 5207 |  | CORR | GENE | 05:10 | 05:60 | 05:43 | 65 | 407 | 11 | EXT |  | 0.89 | (c)
57578.058 | 6.469 | 6.443 | -4.851 | -4.877 | 1343 | 1464 | 1445 | 683 | 4840 | 5207 |  | CORR | CIGR | 06:25 | 06:45 | 06:42 | 37 | 204 | 12 | EXT |  | 0.89 | (c)
57578.202 | 6.613 | 6.517 | -4.707 | -4.803 | 459 | 681 | 709 | 459 | 4680 | 5207 |  | CORR | GENE | 04:02 | 04:38 | 04:43 | 123 | 501 | 13 | EXT |  | 0.9 | (c)
57578.523 | 6.934 | 6.888 | -4.386 | -4.432 | 435 | 525 | 545 | 435 | 4379 | 5207 |  | CORR | GENE | 03:59 | 04:13 | 04:16 | 53 | 220 | 13 | EXT |  | 0.89 | (c)
57581.482 | 9.893 | 9.879 | -1.427 | -1.441 | 557 | 680 | 671 | 557 | 1405 | 5207 |  | CORR | CIGR | 04:18 | 04:38 | 04:37 | 36 | 227 | 11 | EXT |  | 0.89 | (c)
57594.091 | 11.182 | 10.969 | -0.358 | -0.571 | 904 | 962 | 946 | 904 | 261 | 5208 |  | CORR | GENE | 04:58 | 05:08 | 05:05 | 310 | 83 | 10 | EXT | Аномалия находится на отводе. | 0.92 | (c)
57595.625 | 1.176 | 1.028 | -8.944 | -9.092 | 1832 | 1848 | 1862 | 340 | 1028 | 5209 |  | CORR | GENE | 05:10 | 05:12 | 05:14 | 450 | 59 | 10 | EXT |  | 0.93 | (c)
57596.657 | 2.208 | 2.191 | -7.912 | -7.929 | 1852 | -2166 | 2143 | 0 | 2191 | 5209 |  | CORR | GENE | 05:13 | 06:24 | 05:60 | 132 | 582 | 10 | EXT |  | 0.9 | (c)
57604.03 | 9.581 | 9.575 | -0.539 | -0.545 | 1819 | 1924 | 1879 | 292 | 527 | 5209 |  | CORR | CIGR | 05:08 | 05:25 | 05:17 | 18 | 120 | 14 | EXT |  | 0.89 | (c)
57604.198 | 9.749 | 8.635 | -0.371 | -1.485 | -2229 | -2211 | -2208 | 1 | 167 | 5209 |  | CORR | AXGR | 06:14 | 06:17 | 06:18 | 1318 | 42 | 11 | EXT |  | 0.97 | (c)
57607.356 | 2.787 | 2.774 | -8.743 | -8.756 | 1831 | 2015 | 1946 | 1831 | 2774 | 5210 |  | CORR | CIGR | 05:39 | 06:09 | 05:57 | 37 | 230 | 11 | EXT |  | 0.89 | (c)
57643.369 | 4.45 | 4.44 | -6.95 | -6.96 | 2204 | -2174 | -2167 | 0 | 4440 | 5213 |  | CORR | CIGR | 07:01 | 07:14 | 07:15 | 20 | 180 | 10 | EXT |  | 0.89 | (c)
57644.281 | 5.362 | 5.35 | -6.038 | -6.05 | 1467 | 1509 | 1518 | 662 | 5350 | 5213 |  | CORR | CIGR | 05:02 | 05:09 | 05:10 | 35 | 101 | 10 | EXT |  | 0.89 | (c)
57646.981 | 8.062 | 7.926 | -3.338 | -3.474 | 2188 | 2217 | -2196 | 0 | 3060 | 5213 |  | CORR | GENE | 06:58 | 07:03 | 07:11 | 414 | 155 | 11 | EXT |  | 0.94 | (c)
57686.638 | 1.859 | 1.779 | -9.761 | -9.841 | 695 | 741 | 744 | 695 | 1779 | 5217 |  | DENT | GENE | 01:14 | 01:21 | 01:22 | 192 | 98 | 0.3 | N/A | Глубина вмятины: 4 мм (0,3%). Линейка: 19 см в (178 см; 01:21 ч:мин) |  | (c)
57687.775 | 2.996 | 2.845 | -8.624 | -8.775 | -1856 | -1795 | -1699 | 1542 | 2845 | 5217 |  | GOUG | GENE | 06:22 | 06:32 | 06:47 | 621 | 315 | 6 | EXT | Зона задиров. |  | (c)
57692.316 | 7.537 | 7.153 | -4.083 | -4.467 | 614 | 751 | 814 | 614 | 3728 | 5217 |  | ARTD | GENE | 01:01 | 01:23 | 01:33 | 739 | 400 |  | EXT | Наплавка. |  | (c)
57696.226 | 11.447 | 11.438 | -0.173 | -0.182 | 2141 | -2172 | -2092 | 1865 | 151 | 5217 |  | CORR | CIGR | 05:07 | 05:31 | 05:44 | 31 | 456 | 13 | EXT |  | 0.89 | (c)
57770.284 | 5.245 | 5.231 | -5.975 | -5.989 | 67 | 141 | 137 | 67 | 5231 | 5224 |  | CORR | GENE | 10:36 | 10:48 | 10:47 | 70 | 140 | 11 | EXT |  | 0.89 | (c)
57792.819 | 5.24 | 5.217 | -6.21 | -6.233 | 1544 | 1593 | 1649 | 477 | 5217 | 5226 |  | CORR | CIGR | 05:55 | 06:02 | 06:11 | 38 | 210 | 10 | EXT | Аномалия находится на упругопластическом изгибе: R=423 D, максимальное растяжение на 6.6 час. | 0.89 | (c)
57794.922 | 7.343 | 7.322 | -4.107 | -4.128 | 1421 | 1498 | 1513 | 626 | 4084 | 5226 |  | CORR | CIGR | 05:35 | 05:47 | 05:50 | 44 | 183 | 10 | EXT | Аномалия находится на упругопластическом изгибе: R=450 D, максимальное растяжение на 6.6 час. | 0.89 | (c)
57804.26 | 5.231 | 5.199 | -6.419 | -6.451 | 70 | 146 | 293 | 70 | 5199 | 5227 |  | CORR | GENE | 03:42 | 03:54 | 04:18 | 66 | 446 | 11 | EXT | Аномалия находится на отводе. | 0.89 | (c)
57816.241 | 5.562 | 5.544 | -5.548 | -5.566 | 555 | 629 | 627 | 555 | 5528 | 5228 |  | CORR | CIGR | 04:43 | 04:55 | 04:54 | 38 | 144 | 10 | EXT | Аномалия находится на упругопластическом изгибе: R=392 D, максимальное растяжение на 6.7 час. | 0.89 | (c)
57820.863 | 10.184 | 10.151 | -0.926 | -0.959 | 19 | 284 | 297 | 19 | 912 | 5228 |  | CORR | CIGR | 03:16 | 03:59 | 04:01 | 47 | 556 | 12 | EXT | Аномалия находится на упругопластическом изгибе: R=395 D, максимальное растяжение на 6.6 час. | 0.89 | (c)
57821.2 | 10.521 | 10.503 | -0.589 | -0.607 | 7 | 83 | 150 | 7 | 574 | 5228 |  | CORR | CIGR | 03:14 | 03:26 | 03:37 | 33 | 285 | 10 | EXT | Аномалия находится на упругопластическом изгибе: R=398 D, максимальное растяжение на 6.6 час. | 0.89 | (c)
57828.925 | 7.136 | 7.108 | -3.994 | -4.022 | -1696 | -1523 | -1498 | 534 | 3961 | 5229 |  | CORR | GENE | 06:53 | 07:21 | 07:25 | 61 | 396 | 10 | EXT | Аномалия находится на упругопластическом изгибе: R=557 D, максимальное растяжение на 6.2 час. | 0.89 | (c)
57830.786 | 8.997 | 8.973 | -2.133 | -2.157 | 1582 | 1636 | 1647 | 518 | 2117 | 5229 |  | CORR | CIGR | 03:42 | 03:51 | 03:53 | 40 | 131 | 12 | EXT | Аномалия находится на упругопластическом изгибе: R=638 D, максимальное растяжение на 6.3 час. | 0.89 | (c)
57834.783 | 1.864 | 1.832 | -9.546 | -9.578 | 1863 | 1996 | 2021 | 51 | 1832 | 5230 |  | CORR | GENE | 04:28 | 04:49 | 04:53 | 48 | 317 | 10 | EXT |  | 0.89 | (c)
57869.567 | 2.748 | 2.723 | -8.762 | -8.787 | -1299 | -1236 | -1217 | 1136 | 2723 | 5233 |  | CORR | GENE | 05:19 | 05:29 | 05:32 | 64 | 163 | 10 | EXT | Аномалия находится на отводе. | 0.89 | (c)
57874.44 | 7.621 | 7.607 | -3.889 | -3.903 | -691 | -470 | -488 | 285 | 3862 | 5233 |  | CORR | CIGR | 06:57 | 07:32 | 07:29 | 41 | 406 | 11 | EXT | Аномалия находится на отводе. | 0.89 | (c)
57876.75 | 9.931 | 9.699 | -1.579 | -1.811 | -986 | -904 | -927 | 868 | 1329 | 5233 |  | CORR | GENE | 06:09 | 06:22 | 06:18 | 482 | 118 | 10 | EXT | Аномалия находится на отводе. | 0.94 | (c)
57878.416 | 0.087 | 0.071 | -11.423 | -11.439 | -2071 | -1942 | -1962 | 160 | 71 | 5234 |  | CORR | CIGR | 05:50 | 06:11 | 06:08 | 31 | 219 | 12 | EXT |  | 0.89 | (c)
57882.45 | 4.121 | 4.115 | -7.389 | -7.395 | 2221 | -2216 | -2200 | 0 | 4115 | 5234 |  | CORR | CIGR | 05:23 | 05:27 | 05:29 | 20 | 79 | 11 | EXT |  | 0.89 | (c)
57884.595 | 6.266 | 6.254 | -5.244 | -5.256 | -1934 | -1771 | -1811 | 297 | 5213 | 5234 |  | CORR | CIGR | 06:12 | 06:39 | 06:32 | 43 | 246 | 12 | EXT |  | 0.89 | (c)
57887.866 | 9.537 | 9.525 | -1.973 | -1.985 | -2127 | -2065 | -2073 | 104 | 1965 | 5234 |  | CORR | CIGR | 05:41 | 05:51 | 05:50 | 20 | 108 | 11 | EXT |  | 0.89 | (c)
57888.648 | 10.319 | 10.315 | -1.191 | -1.195 | -1886 | -1813 | -1827 | 345 | 1175 | 5234 |  | CORR | CIGR | 06:20 | 06:32 | 06:30 | 20 | 117 | 14 | EXT |  | 0.89 | (c)
57888.691 | 10.362 | 10.048 | -1.148 | -1.462 | -2061 | -2042 | -2036 | 170 | 1068 | 5234 |  | CORR | GENE | 05:52 | 05:55 | 05:56 | 394 | 50 | 14 | EXT |  | 0.95 | (c)
57888.925 | 10.596 | 10.575 | -0.914 | -0.935 | -2080 | -2052 | -2004 | 151 | 905 | 5234 |  | CORR | CIGR | 05:49 | 05:53 | 06:01 | 30 | 151 | 10 | EXT |  | 0.89 | (c)
57915.636 | 3.157 | 3.125 | -8.313 | -8.345 | 1511 | 1615 | 1655 | 1511 | 3125 | 5237 |  | CORR | CIGR | 06:11 | 06:28 | 06:34 | 44 | 287 | 11 | EXT |  | 0.89 | (c)
57951.616 | 5.067 | 5.049 | -6.193 | -6.211 | -609 | -573 | -541 | 472 | 5049 | 5240 |  | CORR | CIGR | 07:30 | 07:36 | 07:41 | 31 | 137 | 11 | EXT | Аномалия находится на упругопластическом изгибе: R=536 D, максимальное растяжение на 5.4 час. | 0.89 | (c)
57960.772 | 2.963 | 2.945 | -8.527 | -8.545 | 217 | 326 | 449 | 217 | 2945 | 5241 |  | CORR | GENE | 03:33 | 03:50 | 04:10 | 81 | 463 | 9 | EXT | Аномалия находится на упругопластическом изгибе: R=602 D, максимальное растяжение на 4.3 час. | 0.89 | (c)
57961.753 | 3.944 | 3.906 | -7.546 | -7.584 | 524 | 1192 | 913 | 524 | 3906 | 5241 |  | CORR | GENE | 04:22 | 06:10 | 05:25 | 51 | 778 | 13 | EXT | Аномалия находится на упругопластическом изгибе: R=668 D, максимальное растяжение на 4.2 час. | 0.89 | (c)
57970.309 | 1.01 | 0.971 | -10.47 | -10.509 | 2166 | -2227 | -2189 | 0 | 971 | 5242 |  | CORR | CIGR | 05:33 | 05:44 | 05:50 | 45 | 213 | 10 | EXT |  | 0.89 | (c)
57972.151 | 2.852 | 2.8 | -8.628 | -8.68 | 2119 | -2227 | -2204 | 0 | 2800 | 5242 |  | CORR | GENE | 05:25 | 05:44 | 05:48 | 104 | 276 | 9 | EXT |  | 0.89 | (c)
57985.452 | 4.673 | 4.546 | -6.377 | -6.504 | 2134 | 2173 | 2167 | 31 | 4546 | 5243 |  | CORR | GENE | 06:38 | 06:44 | 06:43 | 339 | 66 | 10 | EXT |  | 0.92 | (c)
57985.909 | 5.13 | 5.04 | -5.92 | -6.01 | 2052 | 2160 | 2119 | 44 | 5040 | 5243 |  | CORR | GENE | 06:25 | 06:42 | 06:36 | 378 | 135 | 12 | EXT |  | 0.94 | (c)
58000.275 | 8.446 | 8.213 | -2.944 | -3.177 | -2177 | -2159 | -2155 | 54 | 2885 | 5244 |  | CORR | AXGR | 05:37 | 05:40 | 05:41 | 292 | 43 | 15 | EXT |  | 0.94 | (c)
58003.665 | 0.446 | 0.366 | -7.304 | -7.384 | -1493 | -1357 | -923 | 354 | 366 | 5245 |  | CORR | GENE | 05:08 | 05:30 | 06:40 | 183 | 1139 | 7 | EXT |  | 0.9 | (c)
58007.88 | 4.661 | 4.648 | -3.089 | -3.102 | -1725 | -1635 | -1605 | 505 | 3036 | 5245 |  | CORR | GENE | 04:31 | 04:45 | 04:50 | 66 | 240 | 22 | EXT |  | 0.89 | (c)
58010.344 | 7.125 | 7.107 | -0.625 | -0.643 | -1615 | -1506 | -1475 | 616 | 599 | 5245 |  | CORR | CIGR | 04:49 | 05:06 | 05:11 | 44 | 281 | 10 | EXT |  | 0.89 | (c)
58014.298 | 3.329 | 3.28 | -0.111 | -0.16 | -1461 | -1302 | -1212 | 769 | 92 | 5246 |  | CORR | GENE | 05:20 | 05:45 | 05:60 | 68 | 498 | 11 | EXT |  | 0.89 | (c)
58016.994 | 2.585 | 2.569 | -9.045 | -9.061 | -1700 | -1522 | -1563 | 530 | 2569 | 5247 |  | CORR | GENE | 05:34 | 06:03 | 05:56 | 51 | 275 | 9 | EXT |  | 0.89 | (c)
58018.535 | 4.126 | 4.107 | -7.504 | -7.523 | -1698 | -1640 | -1565 | 532 | 4107 | 5247 |  | CORR | GENE | 05:34 | 05:44 | 05:56 | 50 | 265 | 14 | EXT |  | 0.89 | (c)
58019.726 | 5.317 | 5.292 | -6.313 | -6.338 | -1583 | -1488 | -1507 | 648 | 5292 | 5247 |  | CORR | CIGR | 05:53 | 06:08 | 06:05 | 28 | 151 | 15 | EXT |  | 0.89 | (c)
58020.036 | 5.627 | 5.583 | -6.003 | -6.047 | -1782 | -1648 | -1687 | 448 | 5583 | 5247 |  | CORR | GENE | 05:21 | 05:42 | 05:36 | 61 | 190 | 11 | EXT |  | 0.89 | (c)
58020.106 | 5.697 | 5.679 | -5.933 | -5.951 | -1579 | -1490 | -1474 | 651 | 5679 | 5247 |  | CORR | CIGR | 05:54 | 06:08 | 06:11 | 37 | 210 | 17 | EXT |  | 0.89 | (c)
58020.206 | 5.797 | 5.784 | -5.833 | -5.846 | -1761 | -1695 | -1677 | 470 | 5784 | 5247 |  | CORR | CIGR | 05:24 | 05:35 | 05:38 | 26 | 167 | 11 | EXT |  | 0.89 | (c)
58020.53 | 6.121 | 6.093 | -5.509 | -5.537 | -1752 | -1645 | -1670 | 479 | 5509 | 5247 |  | CORR | CIGR | 05:26 | 05:43 | 05:39 | 28 | 163 | 10 | EXT |  | 0.89 | (c)
58024.871 | 10.462 | 10.454 | -1.168 | -1.176 | -2109 | -2024 | -2034 | 121 | 1149 | 5247 |  | CORR | CIGR | 04:28 | 04:42 | 04:40 | 27 | 151 | 13 | EXT |  | 0.89 | (c)
58025.011 | 10.602 | 10.543 | -1.028 | -1.087 | -1943 | -1918 | -1909 | 287 | 895 | 5247 |  | CORR | GENE | 04:55 | 04:59 | 05:00 | 192 | 68 | 10 | EXT |  | 0.9 | (c)
58025.23 | 10.821 | 10.799 | -0.809 | -0.831 | -1927 | -1832 | -1872 | 304 | 799 | 5247 |  | CORR | CIGR | 04:57 | 05:13 | 05:06 | 32 | 110 | 12 | EXT |  | 0.89 | (c)
58026.1 | 0.061 | 0.006 | -7.529 | -7.584 | 1463 | 1869 | 1760 | 174 | 6 | 5248 |  | CORR | GENE | 04:08 | 05:13 | 04:56 | 64 | 593 | 15 | EXT |  | 0.89 | (c)
58030.946 | 4.907 | 4.899 | -2.683 | -2.691 | 1904 | 1987 | 1986 | 162 | 2662 | 5248 |  | CORR | CIGR | 05:19 | 05:32 | 05:32 | 29 | 164 | 11 | EXT |  | 0.89 | (c)
58031.644 | 5.605 | 5.595 | -1.985 | -1.995 | 1827 | 1904 | 1908 | 242 | 1971 | 5248 |  | CORR | CIGR | 05:07 | 05:19 | 05:20 | 24 | 161 | 15 | EXT |  | 0.89 | (c)
58033.131 | 7.092 | 7.075 | -0.498 | -0.515 | -1774 | -1714 | -1681 | 457 | 479 | 5248 |  | CORR | CIGR | 07:25 | 07:35 | 07:40 | 36 | 185 | 10 | EXT |  | 0.89 | (c)
58048.838 | 0.719 | 0.253 | -10.491 | -10.957 | 1958 | 2006 | 2054 | 1958 | 253 | 5251 |  | CORR | GENE | 03:56 | 04:04 | 04:11 | 835 | 192 | 8 | EXT |  | 0.94 | (c)
58052.476 | 4.357 | 3.995 | -6.853 | -7.215 | 1972 | 2001 | 2003 | 1972 | 3995 | 5251 |  | CORR | GENE | 03:58 | 04:03 | 04:03 | 615 | 60 | 10 | EXT |  | 0.94 | (c)
58055.328 | 7.209 | 7.187 | -4.001 | -4.023 | -1922 | -1814 | -1773 | 1624 | 3981 | 5251 |  | CORR | CIGR | 05:30 | 05:47 | 05:54 | 42 | 298 | 12 | EXT |  | 0.89 | (c)
58070.158 | 10.829 | 10.303 | -0.491 | -1.017 | 2187 | -2200 | -2164 | 2053 | 215 | 5252 |  | CORR | GENE | 08:05 | 08:17 | 08:23 | 802 | 220 | 12 | EXT |  | 0.97 | (c)
58070.506 | 11.177 | 11.146 | -0.143 | -0.174 | 493 | 660 | 658 | 493 | 119 | 5252 |  | CORR | GENE | 03:31 | 03:58 | 03:58 | 55 | 330 | 13 | EXT |  | 0.89 | (c)
58092.173 | 10.244 | 9.891 | -1.106 | -1.459 | -2130 | -2048 | -2074 | 101 | 869 | 5254 |  | CORR | GENE | 06:44 | 06:57 | 06:53 | 590 | 112 | 11 | EXT |  | 0.95 | (c)
58095.562 | 2.283 | 2.259 | -9.107 | -9.131 | 1626 | 1867 | 1796 | 264 | 2259 | 5255 |  | CORR | CIGR | 05:59 | 06:38 | 06:26 | 42 | 340 | 9 | EXT |  | 0.89 | (c)
58105 | 0.331 | 0.315 | -11.109 | -11.125 | 1962 | -2140 | 2184 | 1962 | 315 | 5256 |  | CORR | GENE | 02:59 | 03:56 | 03:34 | 104 | 443 | 11 | EXT |  | 0.89 | (c)
58105.705 | 1.036 | 0.999 | -10.404 | -10.441 | 2174 | -2195 | -2078 | 1869 | 999 | 5256 |  | CORR | GENE | 03:33 | 03:48 | 04:07 | 108 | 418 | 11 | EXT |  | 0.89 | (c)
58106.585 | 1.916 | 1.273 | -9.524 | -10.167 | 2024 | 2098 | 2069 | 2024 | 1273 | 5256 |  | CORR | GENE | 03:08 | 03:20 | 03:16 | 763 | 91 | 9 | EXT |  | 0.94 | (c)
58116.767 | 0.658 | 0.602 | -10.612 | -10.668 | -2227 | -1929 | -2032 | 1838 | 602 | 5257 |  | CORR | GENE | 02:43 | 03:31 | 03:14 | 87 | 389 | 8 | EXT | Аномалия находится на упругопластическом изгибе: R=651 D, максимальное растяжение на 6.1 час. | 0.89 | (c)
58121.938 | 5.829 | 5.803 | -5.441 | -5.467 | -2124 | -1960 | -2027 | 1931 | 5427 | 5257 |  | CORR | CIGR | 02:59 | 03:26 | 03:15 | 40 | 193 | 10 | EXT | Аномалия находится на упругопластическом изгибе: R=563 D, максимальное растяжение на 6.2 час. | 0.89 | (c)
58127.431 | 0.052 | 0.029 | -11.058 | -11.081 | -1161 | -788 | -759 | 357 | 29 | 5258 |  | CORR | GENE | 07:55 | 08:55 | 09:00 | 112 | 804 | 9 | EXT | Аномалия находится на упругопластическом изгибе: R=487 D, максимальное растяжение на 6.1 час. | 0.89 | (c)
58130.394 | 3.015 | 3.008 | -8.095 | -8.102 | 1630 | 1729 | 1718 | 1630 | 3008 | 5258 |  | CORR | CIGR | 03:26 | 03:42 | 03:40 | 35 | 175 | 14 | EXT | Аномалия находится на упругопластическом изгибе: R=473 D, максимальное растяжение на 6.2 час. | 0.89 | (c)
58150.245 | 0.526 | 0.49 | -10.984 | -11.02 | -1270 | -1121 | -1096 | 923 | 490 | 5260 |  | CORR | GENE | 02:57 | 03:21 | 03:25 | 69 | 347 | 14 | EXT |  | 0.89 | (c)
58160.986 | 11.267 | 11.228 | -0.243 | -0.282 | -503 | -402 | -309 | 116 | 223 | 5260 |  | CORR | GENE | 05:01 | 05:17 | 05:32 | 59 | 386 | 10 | EXT |  | 0.89 | (c)
58167.441 | 6.212 | 6.2 | -5.068 | -5.08 | 2127 | 2187 | 2173 | 2127 | 5060 | 5261 |  | CORR | CIGR | 04:06 | 04:15 | 04:13 | 20 | 91 | 10 | EXT |  | 0.89 | (c)
58167.482 | 6.253 | 6.242 | -5.027 | -5.038 | 2009 | 2049 | 2086 | 2009 | 5014 | 5261 |  | CORR | CIGR | 03:47 | 03:53 | 03:59 | 24 | 154 | 10 | EXT |  | 0.89 | (c)
58271.279 | 8.72 | 8.625 | -1.49 | -1.585 | -1682 | -1619 | -1593 | 548 | 1470 | 5270 |  | CORR | GENE | 05:44 | 05:54 | 05:58 | 115 | 179 | 11 | EXT |  | 0.89 | (c)
58272.898 | 0.129 | 0.066 | -11.361 | -11.424 | -2206 | -2179 | -2174 | 24 | 66 | 5271 |  | CORR | GENE | 05:36 | 05:41 | 05:41 | 421 | 65 | 11 | EXT |  | 0.94 | (c)
58273.733 | 0.964 | 0.927 | -10.526 | -10.563 | 2220 | -2131 | -2135 | 0 | 927 | 5271 |  | CORR | GENE | 05:30 | 05:48 | 05:48 | 53 | 213 | 10 | EXT |  | 0.89 | (c)
58283.995 | 11.226 | 9.886 | -0.264 | -1.604 | -2229 | -2212 | -2173 | 1 | 188 | 5271 |  | CORR | GENE | 05:32 | 05:35 | 05:41 | 1416 | 112 | 9 | EXT |  | 0.96 | (c)
58284.259 | 0 | -0.023 | -10.26 | -10.283 | 872 | 1192 | 1138 | 826 |  | 5272 | Нарушение формы кольцевого шва | GWAN |  | 11:22 | 00:14 | 00:05 | 0 | 533 |  | EXT | Нарушение формы кольцевого шва |  | (c)
58284.259 | 0 | -0.028 | -10.26 | -10.288 | 1980 | -1840 | -2039 | 0 |  | 5272 | Нарушение формы кольцевого шва | GWAN |  | 02:21 | 04:05 | 03:32 | 0 | 885 |  | EXT | Нарушение формы кольцевого шва |  | (c)
58293.309 | 9.05 | 8.972 | -1.21 | -1.288 | -1400 | -1044 | -1145 | 830 | 1179 | 5272 |  | CORR | GENE | 05:16 | 06:13 | 05:57 | 109 | 511 | 12 | EXT |  | 0.89 | (c)
58333.291 | 7.062 | 6.784 | -4.418 | -4.696 | 2170 | 2230 | 2217 | 0 | 2683 | 5276 |  | CORR | GENE | 07:10 | 07:20 | 07:18 | 2013 | 94 | 10 | EXT | Аномалия находится на упругопластическом изгибе: R=316 D, максимальное растяжение на 0.6 час. | 0.97 | (c)
58341.017 | 3.308 | 3.202 | -7.422 | -7.528 | 2150 | 2179 | 2175 | 29 | 3202 | 5277 |  | CORR | GENE | 08:01 | 08:06 | 08:05 | 359 | 52 | 10 | EXT | Аномалия находится на упругопластическом изгибе: R=321 D, максимальное растяжение на 1 час. | 0.93 | (c)
58347.637 | 9.928 | 9.865 | -0.802 | -0.865 | 1362 | 1538 | 1603 | 386 | 776 | 5277 |  | CORR | GENE | 05:54 | 06:22 | 06:33 | 89 | 483 | 12 | EXT | Аномалия находится на упругопластическом изгибе: R=428 D, максимальное растяжение на 0.8 час. | 0.89 | (c)
58347.962 | 10.253 | 9.994 | -0.477 | -0.736 | 2142 | 2179 | 2173 | 25 | 103 | 5277 |  | CORR | GENE | 07:59 | 08:06 | 08:05 | 633 | 64 | 14 | EXT | Аномалия находится на упругопластическом изгибе: R=433 D, максимальное растяжение на 0.7 час. | 0.97 | (c)
58348.439 | 0 | -0.033 | -11.38 | -11.413 | 1456 | 1742 | 1699 | 289 |  | 5278 | Нарушение формы кольцевого шва | GWAN |  | 06:18 | 07:04 | 06:57 | 0 | 486 |  | EXT | Нарушение формы кольцевого шва Аномалия находится на упругопластическом изгибе: R=438 D, максимальное растяжение на 0.7 час. |  | (c)
58348.439 | 0 | -0.032 | -11.38 | -11.412 | -1969 | -1876 | -1787 | 261 |  | 5278 | Нарушение формы кольцевого шва | GWAN |  | 09:05 | 09:20 | 09:34 | 0 | 365 |  | EXT | Нарушение формы кольцевого шва Аномалия находится на упругопластическом изгибе: R=438 D, максимальное растяжение на 0.7 час. |  | (c)
58350.049 | 1.61 | 1.598 | -9.77 | -9.782 | 940 | 1110 | 1064 | 940 | 1598 | 5278 |  | CORR | CIGR | 04:55 | 05:22 | 05:15 | 39 | 249 | 15 | EXT | Аномалия находится на упругопластическом изгибе: R=453 D, максимальное растяжение на 0.7 час. | 0.89 | (c)
58352.402 | 3.963 | 3.952 | -7.417 | -7.428 | 969 | 1065 | 1045 | 969 | 3952 | 5278 |  | CORR | CIGR | 04:59 | 05:15 | 05:12 | 24 | 153 | 10 | EXT | Аномалия находится на упругопластическом изгибе: R=489 D, максимальное растяжение на 0.8 час. | 0.89 | (c)
58358.165 | 9.726 | 9.496 | -1.654 | -1.884 | 2161 | 2197 | 2186 | 19 | 954 | 5278 |  | CORR | GENE | 08:12 | 08:18 | 08:16 | 930 | 50 | 11 | EXT | Аномалия находится на упругопластическом изгибе: R=513 D, максимальное растяжение на 1.4 час. | 0.96 | (c)
58362.155 | 2.336 | 2.078 | -9.174 | -9.432 | 1683 | 1707 | 1707 | 500 | 2078 | 5279 |  | CORR | AXGR | 07:31 | 07:35 | 07:35 | 634 | 47 | 10 | EXT | Аномалия находится на упругопластическом изгибе: R=600 D, максимальное растяжение на 1.3 час. | 0.95 | (c)
58404.433 | 10.434 | 10.412 | -0.926 | -0.948 | 655 | 731 | 770 | 655 | 902 | 5282 |  | CORR | CIGR | 03:56 | 04:08 | 04:14 | 46 | 231 | 10 | EXT |  | 0.89 | (c)
58405.31 | 11.311 | 11.29 | -0.049 | -0.07 | 1339 | 1606 | 1501 | 1339 | 26 | 5282 |  | CORR | CIGR | 05:46 | 06:29 | 06:12 | 44 | 324 | 10 | EXT |  | 0.89 | (c)
58405.511 | 0.152 | 0.13 | -11.328 | -11.35 | 2121 | -1740 | -2032 | 0 | 130 | 5283 |  | CORR | GENE | 04:54 | 06:31 | 05:44 | 110 | 616 | 11 | EXT |  | 0.89 | (c)
58406.235 | 0.876 | 0.465 | -10.604 | -11.015 | -2193 | -2082 | -2111 | 38 | 465 | 5283 |  | CORR | GENE | 05:18 | 05:36 | 05:31 | 1243 | 164 | 11 | EXT |  | 0.97 | (c)
58414.68 | 9.321 | 8.319 | -2.159 | -3.161 | 2040 | 2092 | 2100 | 70 | 1571 | 5283 |  | CORR | GENE | 04:41 | 04:49 | 04:51 | 1590 | 121 | 10 | EXT |  | 0.97 | (c)
58416.204 | 10.845 | 10.421 | -0.635 | -1.059 | 2033 | 2122 | 2095 | 74 | 557 | 5283 |  | CORR | GENE | 04:40 | 04:54 | 04:50 | 502 | 123 | 11 | EXT |  | 0.94 | (c)
58417.472 | 0.633 | 0.572 | -10.717 | -10.778 | -1606 | -1591 | -1560 | 625 | 572 | 5284 |  | CORR | GENE | 04:53 | 04:55 | 04:60 | 361 | 90 | 10 | EXT |  | 0.93 | (c)
58423.247 | 6.408 | 5.228 | -4.942 | -6.122 | -2200 | -2104 | -2039 | 31 | 4085 | 5284 |  | GOUG | GENE | 03:17 | 03:32 | 03:43 | 2037 | 321 | 8 | EXT | Зона задиров. |  | (c)
58423.53 | 6.691 | 6.683 | -4.659 | -4.667 | -1282 | -1160 | -1212 | 948 | 4649 | 5284 |  | CORR | CIGR | 05:45 | 06:05 | 05:56 | 18 | 140 | 10 | EXT |  | 0.89 | (c)
58424.239 | 7.4 | 7.379 | -3.95 | -3.971 | -1387 | -994 | -1146 | 844 | 3886 | 5284 |  | CORR | GENE | 05:28 | 06:31 | 06:07 | 85 | 482 | 13 | EXT |  | 0.89 | (c)
58424.513 | 7.674 | 7.636 | -3.676 | -3.714 | -1492 | -1265 | -1297 | 738 | 3640 | 5284 |  | CORR | GENE | 05:11 | 05:48 | 05:42 | 74 | 391 | 12 | EXT |  | 0.89 | (c)
58427.153 | 10.314 | 10.301 | -1.036 | -1.049 | -520 | -450 | -439 | 358 | 1026 | 5284 |  | CORR | CIGR | 07:48 | 07:59 | 08:01 | 23 | 162 | 10 | EXT |  | 0.89 | (c)
58427.48 | 10.641 | 10.629 | -0.709 | -0.721 | -455 | -394 | -400 | 344 | 704 | 5284 |  | CORR | CIGR | 07:58 | 08:08 | 08:07 | 17 | 111 | 10 | EXT |  | 0.89 | (c)
58428.021 | 11.182 | 10.948 | -0.168 | -0.402 | -490 | -478 | -450 | 410 | 38 | 5284 |  | CORR | GENE | 07:53 | 07:55 | 07:59 | 364 | 80 | 11 | EXT |  | 0.93 | (c)
58429.822 | 1.633 | 1.623 | -9.557 | -9.567 | 1937 | 2061 | 2032 | 104 | 1623 | 5285 |  | CORR | CIGR | 06:18 | 06:38 | 06:33 | 34 | 190 | 11 | EXT |  | 0.89 | (c)
58429.928 | 1.739 | 1.737 | -9.451 | -9.453 | 1601 | 1666 | 1641 | 550 | 1737 | 5285 |  | CORR | CIGR | 05:24 | 05:34 | 05:30 | 16 | 80 | 10 | EXT |  | 0.89 | (c)
58435.389 | 7.2 | 6.313 | -3.99 | -4.877 | -2161 | -2132 | -2074 | 69 | 3182 | 5285 |  | CORR | GENE | 07:16 | 07:21 | 07:30 | 1695 | 174 | 10 | EXT |  | 0.97 | (c)
58435.496 | 7.307 | 7.288 | -3.883 | -3.902 | 1402 | 1492 | 1484 | 664 | 3872 | 5285 |  | CORR | CIGR | 04:51 | 05:06 | 05:05 | 30 | 165 | 10 | EXT |  | 0.89 | (c)
58435.639 | 7.45 | 7.376 | -3.74 | -3.814 | 1635 | 1852 | 1896 | 74 | 3684 | 5285 |  | CORR | GENE | 05:29 | 06:04 | 06:11 | 130 | 522 | 10 | EXT |  | 0.9 | (c)
58436.31 | 8.121 | 8.064 | -3.069 | -3.126 | 2078 | 2078 | 2100 | 109 | 3005 | 5285 |  | CORR | AXGR | 06:41 | 06:41 | 06:44 | 121 | 44 | 10 | EXT |  | 0.89 | (c)
58438.024 | 9.835 | 8.435 | -1.355 | -2.755 | 2061 | 2177 | 2150 | 0 | 192 | 5285 |  | CORR | GENE | 06:38 | 06:57 | 06:52 | 2563 | 179 | 11 | EXT |  | 0.98 | (c)
58439.486 | 0.107 | 0.013 | -11.243 | -11.337 | -2003 | -1664 | -1540 | 1077 | 13 | 5286 |  | CORR | GENE | 06:25 | 07:20 | 07:40 | 171 | 926 | 15 | EXT |  | 0.91 | (c)
58439.868 | 0.489 | 0.413 | -10.861 | -10.937 | -1919 | -1661 | -1476 | 1033 | 413 | 5286 |  | CORR | GENE | 06:39 | 07:20 | 07:50 | 230 | 886 | 10 | EXT |  | 0.91 | (c)
58440.459 | 1.08 | 1.067 | -10.27 | -10.283 | 1804 | 1957 | 2140 | 1804 | 1067 | 5286 |  | CORR | GENE | 04:39 | 05:04 | 05:34 | 139 | 673 | 10 | EXT |  | 0.9 | (c)
58440.514 | 1.135 | 0.932 | -10.215 | -10.418 | -1718 | -1117 | -1204 | 691 | 932 | 5286 |  | CORR | GENE | 07:11 | 08:48 | 08:34 | 314 | 1027 | 10 | EXT |  | 0.92 | (c)
58451.674 | 0.945 | 0.757 | -10.605 | -10.793 | 1815 | 1843 | 1876 | 1815 | 757 | 5287 |  | CORR | GENE | 03:40 | 03:45 | 03:50 | 418 | 123 | 13 | EXT |  | 0.95 | (c)
58454.564 | 3.835 | 3.789 | -7.715 | -7.761 | -2085 | -1919 | -1828 | 1571 | 3789 | 5287 |  | CORR | GENE | 05:11 | 05:37 | 05:52 | 88 | 514 | 9 | EXT |  | 0.89 | (c)
58457.891 | 7.162 | 7.152 | -4.388 | -4.398 | -1021 | -943 | -914 | 807 | 4369 | 5287 |  | CORR | CIGR | 08:02 | 08:15 | 08:20 | 29 | 214 | 10 | EXT |  | 0.89 | (c)
58463.289 | 1.01 | 0.688 | -10.47 | -10.792 | 2 | 28 | 20 | 2 | 688 | 5288 |  | CORR | AXGR | 04:44 | 04:48 | 04:47 | 394 | 35 | 14 | EXT |  | 0.95 | (c)
58468.115 | 5.836 | 5.757 | -5.644 | -5.723 | -32 | -11 | -16 | 0 | 5534 | 5288 |  | CORR | AXGR | 04:39 | 04:42 | 04:41 | 189 | 32 | 11 | EXT |  | 0.91 | (c)
58472.585 | 10.306 | 8.286 | -1.174 | -3.194 | 762 | 899 | 928 | 762 | 601 | 5288 |  | CORR | GENE | 06:47 | 07:09 | 07:13 | 2593 | 331 | 12 | EXT |  | 0.99 | (c)
58472.599 | 10.32 | 10.2 | -1.16 | -1.28 | -115 | 17 | 0 | 0 | 1105 | 5288 |  | CORR | GENE | 04:25 | 04:46 | 04:44 | 175 | 230 | 14 | EXT |  | 0.91 | (c)
58472.985 | 10.706 | 10.697 | -0.774 | -0.783 | -90 | -54 | -36 | 0 | 764 | 5288 |  | CORR | CIGR | 04:29 | 04:35 | 04:38 | 19 | 107 | 10 | EXT |  | 0.89 | (c)
58481.146 | 7.387 | 7.359 | -3.923 | -3.951 | 963 | 1045 | 1131 | 963 | 3917 | 5289 |  | CORR | CIGR | 03:14 | 03:27 | 03:41 | 34 | 336 | 10 | EXT |  | 0.89 | (c)
58485.098 | 0.029 | 0.009 | -11.501 | -11.521 | 611 | 743 | 976 | 611 | 9 | 5290 |  | CORR | CIGR | 04:54 | 05:16 | 05:53 | 33 | 730 | 14 | EXT |  | 0.89 | (c)
58485.2 | 0.131 | 0.118 | -11.399 | -11.412 | 891 | 1265 | 1150 | 891 | 118 | 5290 |  | CORR | GENE | 05:40 | 06:40 | 06:21 | 332 | 517 | 12 | EXT |  | 0.93 | (c)
58485.453 | 0.384 | 0.247 | -11.146 | -11.283 | 326 | 381 | 517 | 326 | 247 | 5290 |  | CORR | GENE | 04:08 | 04:17 | 04:39 | 209 | 382 | 10 | EXT |  | 0.91 | (c)
58486.487 | 1.418 | 1.398 | -10.112 | -10.132 | 517 | 582 | 588 | 517 | 1398 | 5290 |  | CORR | CIGR | 04:39 | 04:50 | 04:51 | 20 | 141 | 12 | EXT |  | 0.89 | (c)
58486.631 | 1.562 | 1.501 | -9.968 | -10.029 | 373 | 519 | 485 | 373 | 1501 | 5290 |  | CORR | GENE | 04:16 | 04:40 | 04:34 | 65 | 224 | 10 | EXT |  | 0.89 | (c)
58486.78 | 1.711 | 1.484 | -9.819 | -10.046 | 501 | 611 | 556 | 501 | 1484 | 5290 |  | CORR | GENE | 04:37 | 04:54 | 04:46 | 426 | 110 | 10 | EXT |  | 0.93 | (c)
58487.436 | 2.367 | 2.345 | -9.163 | -9.185 | 251 | 337 | 348 | 251 | 2345 | 5290 |  | CORR | CIGR | 03:56 | 04:10 | 04:12 | 22 | 194 | 10 | EXT |  | 0.89 | (c)
58487.915 | 2.846 | 2.82 | -8.684 | -8.71 | 237 | 362 | 372 | 237 | 2820 | 5290 |  | CORR | CIGR | 03:54 | 04:14 | 04:16 | 45 | 270 | 12 | EXT |  | 0.89 | (c)
58488.144 | 3.075 | 3.028 | -8.455 | -8.502 | 117 | 170 | 251 | 117 | 3028 | 5290 |  | CORR | GENE | 03:35 | 03:43 | 03:56 | 60 | 267 | 10 | EXT |  | 0.89 | (c)
58488.486 | 3.417 | 3.369 | -8.113 | -8.161 | 185 | 589 | 433 | 185 | 3369 | 5290 |  | CORR | GENE | 03:46 | 04:51 | 04:26 | 79 | 496 | 12 | EXT |  | 0.89 | (c)
58488.834 | 3.765 | 3.743 | -7.765 | -7.787 | 381 | 473 | 458 | 381 | 3743 | 5290 |  | CORR | CIGR | 04:17 | 04:32 | 04:30 | 45 | 154 | 10 | EXT |  | 0.89 | (c)
58488.99 | 3.921 | 3.893 | -7.609 | -7.637 | 315 | 358 | 405 | 315 | 3893 | 5290 |  | CORR | CIGR | 04:07 | 04:14 | 04:21 | 40 | 180 | 10 | EXT |  | 0.89 | (c)
58489.809 | 4.74 | 4.724 | -6.79 | -6.806 | 410 | 453 | 455 | 410 | 4724 | 5290 |  | CORR | CIGR | 04:22 | 04:29 | 04:29 | 20 | 90 | 10 | EXT |  | 0.89 | (c)
58490.474 | 5.405 | 5.375 | -6.125 | -6.155 | 271 | 348 | 335 | 271 | 5375 | 5290 |  | CORR | CIGR | 03:60 | 04:12 | 04:10 | 30 | 128 | 12 | EXT |  | 0.89 | (c)
58490.799 | 5.73 | 5.705 | -5.8 | -5.825 | 419 | 486 | 546 | 419 | 5705 | 5290 |  | CORR | CIGR | 04:23 | 04:34 | 04:44 | 35 | 253 | 13 | EXT |  | 0.89 | (c)
58491.333 | 6.264 | 6.24 | -5.266 | -5.29 | 413 | 484 | 489 | 413 | 5260 | 5290 |  | CORR | CIGR | 04:22 | 04:34 | 04:35 | 30 | 151 | 14 | EXT |  | 0.89 | (c)
58491.605 | 6.536 | 6.511 | -4.994 | -5.019 | 6 | 299 | 310 | 6 | 4951 | 5290 |  | CORR | GENE | 03:17 | 04:04 | 04:06 | 68 | 608 | 16 | EXT |  | 0.89 | (c)
58492.152 | 7.083 | 6.685 | -4.447 | -4.845 | 484 | 568 | 723 | 484 | 4374 | 5290 |  | CORR | GENE | 04:34 | 04:47 | 05:13 | 471 | 479 | 10 | EXT |  | 0.94 | (c)
58492.437 | 7.368 | 7.326 | -4.162 | -4.204 | 106 | 373 | 327 | 106 | 4149 | 5290 |  | CORR | GENE | 03:33 | 04:16 | 04:08 | 55 | 441 | 12 | EXT |  | 0.89 | (c)
58493.875 | 8.806 | 8.798 | -2.724 | -2.732 | 493 | 565 | 594 | 493 | 2687 | 5290 |  | CORR | CIGR | 04:35 | 04:47 | 04:52 | 45 | 203 | 10 | EXT |  | 0.89 | (c)
58494.383 | 9.314 | 9.249 | -2.216 | -2.281 | 425 | 537 | 590 | 425 | 2089 | 5290 |  | CORR | GENE | 04:24 | 04:42 | 04:51 | 192 | 330 | 10 | EXT |  | 0.9 | (c)
58496.357 | 11.288 | 11.236 | -0.242 | -0.294 | 206 | 442 | 423 | 206 | 227 | 5290 |  | CORR | GENE | 03:49 | 04:27 | 04:24 | 67 | 433 | 10 | EXT |  | 0.89 | (c)
58499.972 | 3.373 | 3.369 | -7.917 | -7.921 | 409 | 460 | 455 | 409 | 3369 | 5291 |  | CORR | CIGR | 06:08 | 06:16 | 06:15 | 19 | 92 | 11 | EXT |  | 0.89 | (c)
58501.782 | 5.183 | 5.161 | -6.107 | -6.129 | -1299 | -707 | -913 | 527 | 5161 | 5291 |  | CORR | GENE | 01:32 | 03:08 | 02:35 | 123 | 772 | 11 | EXT |  | 0.9 | (c)
58509.163 | 1.274 | 0.384 | -10.216 | -11.106 | 2178 | -2149 | -2186 | 2090 | 384 | 5292 |  | CORR | GENE | 04:38 | 04:60 | 04:54 | 1033 | 193 | 10 | EXT |  | 0.96 | (c)
58519.171 | 11.282 | 11.142 | -0.208 | -0.348 | -1574 | -1542 | -1283 | 992 | 73 | 5292 |  | CORR | GENE | 06:32 | 06:38 | 07:19 | 275 | 582 | 12 | EXT | Аномалия находится на упругопластическом изгибе: R=762 D, максимальное растяжение на 6.2 час. | 0.92 | (c)
58538.048 | 7.429 | 7.417 | -4.251 | -4.263 | -428 | -362 | -371 | 314 | 4235 | 5294 |  | CORR | CIGR | 08:26 | 08:37 | 08:35 | 28 | 115 | 10 | EXT | Аномалия находится на упругопластическом изгибе: R=511 D, максимальное растяжение на 6.3 час. | 0.89 | (c)
58542.204 | 11.585 | 11.545 | -0.095 | -0.135 | 2019 | -2216 | -2212 | 1982 | 55 | 5294 |  | CORR | GENE | 03:01 | 03:38 | 03:38 | 80 | 461 | 13 | EXT | Аномалия находится на упругопластическом изгибе: R=610 D, максимальное растяжение на 6.2 час. | 0.89 | (c)
58542.247 | 11.628 | 11.522 | -0.052 | -0.158 | -1822 | -1572 | -1538 | 1254 | 28 | 5294 |  | CORR | GENE | 04:41 | 05:22 | 05:27 | 130 | 568 | 11 | EXT | Аномалия находится на упругопластическом изгибе: R=622 D, максимальное растяжение на 6.2 час. | 0.9 | (c)
58551.675 | 9.376 | 9.362 | -2.004 | -2.018 | 587 | 726 | 694 | 587 | 1990 | 5295 |  | CORR | CIGR | 03:17 | 03:39 | 03:34 | 28 | 214 | 11 | EXT |  | 0.89 | (c)
58553.679 | 0 | -0.021 | -10.49 | -10.511 | 1145 | 1452 | 1319 | 738 |  | 5296 | Нарушение формы кольцевого шва | GWAN |  | 02:28 | 03:18 | 02:56 | 0 | 348 |  | EXT | Нарушение формы кольцевого шва |  | (c)
58553.679 | 0 | -0.012 | -10.49 | -10.502 | 1821 | 1884 | 1912 | 227 |  | 5296 | Нарушение формы кольцевого шва | GWAN |  | 04:17 | 04:27 | 04:32 | 0 | 183 |  | EXT | Нарушение формы кольцевого шва |  | (c)
58553.679 | 0 | -0.016 | -10.49 | -10.506 | -2190 | -1829 | -1884 | 41 |  | 5296 | Нарушение формы кольцевого шва | GWAN |  | 05:30 | 06:28 | 06:19 | 0 | 612 |  | EXT | Нарушение формы кольцевого шва |  | (c)
58558.491 | 4.812 | 4.782 | -5.678 | -5.708 | 1616 | -2169 | 2035 | 0 | 4782 | 5296 |  | CORR | GENE | 03:44 | 05:33 | 04:52 | 66 | 838 | 10 | EXT |  | 0.89 | (c)
58578.211 | 2.582 | 2.537 | -8.538 | -8.583 | 881 | 1161 | 1161 | 790 | 2537 | 5298 |  | CORR | GENE | 02:53 | 03:38 | 03:38 | 92 | 560 | 10 | EXT |  | 0.89 | (c)
58586.819 | 0.07 | 0.029 | -11.21 | -11.251 | 1023 | 1301 | 1337 | 579 | 29 | 5299 |  | CORR | GENE | 04:34 | 05:19 | 05:25 | 109 | 628 | 10 | EXT | Аномалия находится на упругопластическом изгибе: R=554 D, максимальное растяжение на 6.1 час. | 0.89 | (c)
58586.863 | 0.114 | 0.075 | -11.166 | -11.205 | 105 | 289 | 334 | 105 | 75 | 5299 |  | CORR | GENE | 02:06 | 02:36 | 02:43 | 76 | 458 | 12 | EXT | Аномалия находится на упругопластическом изгибе: R=546 D, максимальное растяжение на 6.1 час. | 0.89 | (c)
58598.09 | 0.061 | 0.032 | -11.019 | -11.048 | 1373 | 1707 | 1614 | 377 | 32 | 5300 |  | CORR | GENE | 03:24 | 04:18 | 04:03 | 93 | 481 | 14 | EXT | Аномалия находится на упругопластическом изгибе: R=311 D, максимальное растяжение на 5.7 час. | 0.96 | (c)
58602.504 | 4.475 | 4.454 | -6.605 | -6.626 | 744 | 845 | 852 | 744 | 4454 | 5300 |  | CORR | CIGR | 01:42 | 01:59 | 01:60 | 37 | 216 | 10 | EXT | Аномалия находится на упругопластическом изгибе: R=330 D, максимальное растяжение на 5.9 час. | 0.89 | (c)
58607.261 | 9.232 | 9.214 | -1.848 | -1.866 | 1479 | 1689 | 1697 | 315 | 1808 | 5300 |  | CORR | GENE | 03:41 | 04:15 | 04:16 | 58 | 437 | 10 | EXT | Аномалия находится на упругопластическом изгибе: R=497 D, максимальное растяжение на 5.8 час. | 0.89 | (c)
58608.58 | 10.551 | 10.531 | -0.529 | -0.549 | -2083 | -1992 | -1992 | 148 | 518 | 5300 |  | CORR | CIGR | 06:06 | 06:21 | 06:21 | 31 | 181 | 12 | EXT | Аномалия находится на упругопластическом изгибе: R=576 D, максимальное растяжение на 5.7 час. | 0.89 | (c)
58609.233 | 0.124 | 0.109 | -11.436 | -11.451 | -1066 | -762 | -829 | 592 | 109 | 5301 |  | CORR | GENE | 07:29 | 08:18 | 08:07 | 77 | 475 | 12 | EXT | Аномалия находится на упругопластическом изгибе: R=643 D, максимальное растяжение на 5.7 час. | 0.89 | (c)
58609.677 | 0.568 | 0.501 | -10.992 | -11.059 | 1711 | 1910 | 1980 | 1711 | 501 | 5301 |  | CORR | GENE | 02:57 | 03:29 | 03:41 | 99 | 538 | 11 | EXT | Аномалия находится на упругопластическом изгибе: R=671 D, максимальное растяжение на 5.7 час. | 0.89 | (c)
58609.893 | 0.784 | 0.709 | -10.776 | -10.851 | 1683 | 2040 | 1980 | 1683 | 709 | 5301 |  | CORR | GENE | 02:53 | 03:51 | 03:41 | 267 | 593 | 11 | EXT | Аномалия находится на упругопластическом изгибе: R=698 D, максимальное растяжение на 5.6 час. | 0.92 | (c)
58610.941 | 1.832 | 1.816 | -9.728 | -9.744 | -507 | -343 | -358 | 210 | 1816 | 5301 |  | CORR | GENE | 08:59 | 09:26 | 09:23 | 94 | 297 | 10 | EXT | Аномалия находится на упругопластическом изгибе: R=828 D, максимальное растяжение на 5.6 час. | 0.89 | (c)
58615.317 | 6.208 | 6.189 | -5.352 | -5.371 | -1095 | -914 | -922 | 750 | 5343 | 5301 |  | CORR | CIGR | 07:24 | 07:54 | 07:52 | 28 | 346 | 10 | EXT |  | 0.89 | (c)
58616.104 | 6.995 | 6.932 | -4.565 | -4.628 | 1806 | 2158 | 2090 | 1806 | 4484 | 5301 |  | CORR | GENE | 03:13 | 04:10 | 03:59 | 144 | 568 | 9 | EXT |  | 0.9 | (c)
58617.687 | 8.578 | 7.949 | -2.982 | -3.611 | -1338 | -1187 | -1251 | 1164 | 2405 | 5301 |  | CORR | GENE | 06:45 | 07:10 | 06:59 | 1206 | 174 | 10 | EXT |  | 0.96 | (c)
58618.396 | 9.287 | 9.264 | -2.273 | -2.296 | 1672 | 1774 | 1779 | 1672 | 2265 | 5301 |  | CORR | CIGR | 02:51 | 03:08 | 03:08 | 31 | 213 | 11 | EXT |  | 0.89 | (c)
58618.617 | 9.508 | 9.371 | -2.052 | -2.189 | -930 | -908 | -910 | 890 | 1976 | 5301 |  | CORR | AXGR | 07:51 | 07:55 | 07:54 | 213 | 40 | 10 | EXT |  | 0.91 | (c)
58619.08 | 9.971 | 9.536 | -1.589 | -2.024 | -1330 | -1303 | -1293 | 1256 | 1262 | 5301 |  | CORR | GENE | 06:47 | 06:51 | 06:53 | 762 | 74 | 13 | EXT |  | 0.97 | (c)
58619.937 | 10.828 | 10.309 | -0.732 | -1.251 | -1066 | -1030 | -1017 | 969 | 534 | 5301 |  | CORR | GENE | 07:29 | 07:35 | 07:37 | 717 | 97 | 8 | EXT |  | 0.94 | (c)
58633.98 | 1.681 | 1.353 | -9.589 | -9.917 | -466 | -200 | -263 | 60 | 1353 | 5303 |  | CORR | GENE | 04:39 | 05:22 | 05:12 | 906 | 407 | 12 | EXT |  | 0.97 | (c)
58634.819 | 2.52 | 2.491 | -8.75 | -8.779 | -522 | -421 | -397 | 272 | 2491 | 5303 |  | CORR | GENE | 04:30 | 04:46 | 04:50 | 59 | 250 | 12 | EXT |  | 0.89 | (c)
58638.967 | 6.668 | 6.655 | -4.602 | -4.615 | -1076 | -1011 | -1017 | 958 | 4582 | 5303 |  | GOUG | CIGR | 03:00 | 03:11 | 03:10 | 33 | 118 | 9 | EXT | Задир. |  | (c)
58639.825 | 7.526 | 6.603 | -3.744 | -4.667 | 507 | 834 | 693 | 507 | 3408 | 5303 |  | CORR | GENE | 07:16 | 08:09 | 07:46 | 1259 | 373 | 10 | EXT |  | 0.96 | (c)
58642.807 | 10.508 | 8.383 | -0.762 | -2.887 | 517 | 685 | 676 | 517 | 279 | 5303 |  | CORR | GENE | 07:18 | 07:45 | 07:43 | 2608 | 317 | 11 | EXT |  | 0.98 | (c)
58643.084 | 10.785 | 10.747 | -0.485 | -0.523 | -904 | -433 | -505 | 106 | 367 | 5303 |  | CORR | GENE | 03:28 | 04:44 | 04:33 | 156 | 799 | 11 | EXT |  | 0.9 | (c)
58644.772 | 1.203 | 0.212 | -10.207 | -11.198 | 2084 | 2123 | 2191 | 2084 | 212 | 5304 |  | CORR | GENE | 04:53 | 04:59 | 05:10 | 1455 | 213 | 10 | EXT |  | 0.97 | (c)
58651.566 | 7.997 | 7.977 | -3.413 | -3.433 | -2153 | -1925 | -1980 | 1807 | 3384 | 5304 |  | CORR | GENE | 05:29 | 06:06 | 05:57 | 49 | 347 | 10 | EXT |  | 0.89 | (c)
58652.449 | 8.88 | 8.862 | -2.53 | -2.548 | -1170 | -1075 | -1090 | 1010 | 2503 | 5304 |  | CORR | CIGR | 08:08 | 08:23 | 08:21 | 45 | 160 | 10 | EXT |  | 0.89 | (c)
58652.984 | 9.415 | 8.622 | -1.995 | -2.788 | -1449 | -1369 | -1390 | 1331 | 811 | 5304 |  | CORR | GENE | 07:23 | 07:36 | 07:32 | 1977 | 118 | 10 | EXT |  | 0.97 | (c)
58667.406 | 0.967 | 0.95 | -10.463 | -10.48 | -1875 | -1623 | -1604 | 1332 | 950 | 5306 |  | CORR | GENE | 06:35 | 07:16 | 07:19 | 106 | 543 | 10 | EXT |  | 0.89 | (c)
58667.552 | 1.113 | 1.098 | -10.317 | -10.332 | 1817 | 1991 | 1986 | 1817 | 1098 | 5306 |  | CORR | CIGR | 04:31 | 04:59 | 04:58 | 34 | 336 | 10 | EXT |  | 0.89 | (c)
58694.425 | 5.296 | 5.255 | -6.074 | -6.115 | -781 | -722 | -693 | 604 | 5255 | 5308 |  | GOUG | GENE | 06:31 | 06:41 | 06:46 | 75 | 177 | 7 | EXT | Задир. Аномалия находится на упругопластическом изгибе: R=949 D, максимальное растяжение на 11.9 час. |  | (c)
58704.439 | 3.94 | 3.299 | -7.76 | -8.401 | 1361 | 1382 | 1428 | 1361 | 3299 | 5309 |  | CORR | GENE | 04:44 | 04:47 | 04:55 | 729 | 134 | 11 | EXT | Аномалия находится на упругопластическом изгибе: R=405 D, максимальное растяжение на 0.1 час. | 0.96 | (c)
58713.725 | 1.526 | 1.495 | -9.264 | -9.295 | -2148 | -1895 | -1960 | 82 | 1495 | 5310 |  | CORR | GENE | 05:47 | 06:28 | 06:17 | 74 | 376 | 9 | EXT | Аномалия находится на упругопластическом изгибе: R=965 D, максимальное растяжение на 10.9 час. | 0.89 | (c)
58715.31 | 3.111 | 3.071 | -7.679 | -7.719 | -1937 | -1876 | -1839 | 293 | 3071 | 5310 |  | CORR | GENE | 06:21 | 06:31 | 06:37 | 54 | 197 | 11 | EXT |  | 0.89 | (c)
58718.68 | 6.481 | 6.459 | -4.309 | -4.331 | 1400 | 1485 | 1524 | 583 | 4294 | 5310 |  | CORR | CIGR | 03:20 | 03:33 | 03:40 | 37 | 248 | 9 | EXT |  | 0.89 | (c)
58718.833 | 6.634 | 6.614 | -4.156 | -4.176 | -1366 | -1253 | -1280 | 864 | 4142 | 5310 |  | CORR | CIGR | 07:53 | 08:12 | 08:07 | 34 | 171 | 10 | EXT |  | 0.89 | (c)
58719.474 | 7.275 | 7.19 | -3.515 | -3.6 | 1413 | 1525 | 1720 | 202 | 3498 | 5310 |  | CORR | GENE | 03:22 | 03:40 | 04:11 | 102 | 615 | 10 | EXT |  | 0.89 | (c)
58721.61 | 9.411 | 9.391 | -1.379 | -1.399 | -1637 | -1343 | -1430 | 593 | 1321 | 5310 |  | CORR | GENE | 07:10 | 07:57 | 07:43 | 78 | 415 | 11 | EXT |  | 0.89 | (c)
58722.419 | 10.22 | 10.152 | -0.57 | -0.638 | -1883 | -1343 | -1516 | 348 | 466 | 5310 |  | CORR | GENE | 06:30 | 07:57 | 07:29 | 172 | 734 | 10 | EXT |  | 0.9 | (c)
58722.834 | 10.635 | 10.624 | -0.155 | -0.166 | -1952 | -1344 | -1617 | 279 | 47 | 5310 |  | CORR | GENE | 06:19 | 07:57 | 07:13 | 119 | 670 | 10 | EXT |  | 0.89 | (c)
58722.989 | 0 | -0.042 | -11.27 | -11.312 | 640 | 689 | 708 | 640 |  | 5311 | Нарушение формы кольцевого шва | GWAN |  | 10:44 | 10:52 | 10:55 | 0 | 136 |  | INT | Нарушение формы кольцевого шва Аномалия находится на отводе. |  | (c)
58723.76 | 0.771 | 0.756 | -10.499 | -10.514 | -1138 | -1046 | -1036 | 935 | 756 | 5311 |  | CORR | CIGR | 05:57 | 06:12 | 06:14 | 35 | 203 | 9 | EXT | Аномалия находится на отводе. | 0.89 | (c)
58726.922 | 3.933 | 3.912 | -7.337 | -7.358 | -364 | -290 | -274 | 184 | 3912 | 5311 |  | CORR | CIGR | 08:02 | 08:14 | 08:17 | 39 | 180 | 10 | EXT | Аномалия находится на отводе. | 0.89 | (c)
58727.194 | 4.205 | 4.175 | -7.065 | -7.095 | -1976 | -1819 | -1854 | 255 | 4175 | 5311 |  | CORR | CIGR | 03:42 | 04:08 | 04:02 | 45 | 243 | 11 | EXT | Аномалия находится на отводе. | 0.89 | (c)
58727.216 | 4.227 | 4.214 | -7.043 | -7.056 | -517 | -398 | -434 | 351 | 4214 | 5311 |  | CORR | CIGR | 07:38 | 07:57 | 07:51 | 30 | 166 | 9 | EXT | Аномалия находится на отводе. | 0.89 | (c)
58731.238 | 8.249 | 8.174 | -3.021 | -3.096 | 2210 | -1546 | -1599 | 0 | 2905 | 5311 |  | CORR | GENE | 02:58 | 04:52 | 04:43 | 191 | 1304 | 10 | EXT | Аномалия находится на отводе. | 0.9 | (c)
58733.857 | 10.868 | 10.709 | -0.402 | -0.561 | -1093 | -1016 | -1043 | 992 | 92 | 5311 |  | CORR | GENE | 06:05 | 06:17 | 06:13 | 469 | 101 | 10 | EXT | Аномалия находится на отводе. | 0.94 | (c)
58734.38 | 0.121 | 0.076 | -10.229 | -10.274 | 1385 | 1496 | 1518 | 1385 | 76 | 5312 |  | CORR | GENE | 03:40 | 03:58 | 04:02 | 1396 | 266 | 13 | EXT |  | 0.99 | (c)
58745.147 | 0.538 | 0.142 | -10.762 | -11.158 | -90 | -63 | -73 | 56 | 142 | 5313 |  | CORR | AXGR | 04:29 | 04:33 | 04:32 | 396 | 34 | 11 | EXT |  | 0.93 | (c)
58755.85 | 11.241 | 11.24 | -0.059 | -0.06 | 685 | 804 | 773 | 685 | 16 | 5313 |  | CORR | CIGR | 06:34 | 06:53 | 06:48 | 44 | 177 | 10 | EXT |  | 0.89 | (c)
58767.424 | 11.515 | 11.493 | -0.015 | -0.037 | -1287 | -1128 | -1162 | 1038 | 15 | 5314 |  | CORR | CIGR | 08:40 | 09:06 | 09:00 | 22 | 249 | 10 | EXT |  | 0.89 | (c)
58804.276 | 1.787 | 1.519 | -8.693 | -8.961 | -1554 | -1523 | -1527 | 1500 | 1519 | 5319 |  | CORR | GENE | 04:33 | 04:38 | 04:37 | 505 | 54 | 14 | EXT | Аномалия находится на отводе. | 0.96 | (c)
58806.01 | 3.521 | 3.158 | -6.959 | -7.322 | -1548 | -1455 | -1476 | 1404 | 3158 | 5319 |  | CORR | GENE | 04:34 | 04:49 | 04:45 | 1530 | 144 | 11 | EXT | Аномалия находится на отводе. | 0.98 | (c)
58810.992 | 8.503 | 8.481 | -1.977 | -1.999 | -1449 | -1371 | -1398 | 1347 | 1977 | 5319 |  | CORR | CIGR | 04:50 | 05:02 | 04:58 | 22 | 102 | 13 | EXT | Аномалия находится на отводе. | 0.89 | (c)
58886.42 | 5.151 | 5.122 | -6.449 | -6.478 | -1431 | -1374 | -1365 | 1299 | 5122 | 5326 |  | CORR | CIGR | 02:02 | 02:11 | 02:13 | 43 | 133 | 10 | EXT |  | 0.89 | (c)
58899.778 | 6.909 | 6.888 | -4.551 | -4.572 | -478 | -452 | -439 | 400 | 4549 | 5327 |  | CORR | CIGR | 03:14 | 03:19 | 03:21 | 23 | 78 | 11 | EXT |  | 0.89 | (c)
58950.569 | 0 | 0 | -10.25 | -10.25 | -173 | 79 | 60 | 0 | 0 | 5332 | Смещение кромок | GWAN |  | 02:21 | 03:02 | 02:59 | 0 | 466 | 16 | EXT | Смещение кромок Наружу Аномалия находится на отводе. Величина смещения - 2.5 мм. |  | (c)
58971.051 | 10.232 | 9.39 | -1.218 | -2.06 | 2119 | 2196 | 2175 | 0 | 731 | 5333 |  | CORR | GENE | 08:35 | 08:47 | 08:44 | 1329 | 111 | 12 | EXT | Аномалия находится на упругопластическом изгибе: R=622 D, максимальное растяжение на 5.6 час. | 0.98 | (c)
58971.992 | 11.173 | 10.838 | -0.277 | -0.612 | 2121 | 2184 | 2172 | 9 | 22 | 5333 |  | CORR | GENE | 08:35 | 08:45 | 08:43 | 590 | 101 | 10 | EXT | Аномалия находится на упругопластическом изгибе: R=587 D, максимальное растяжение на 5.7 час. | 0.94 | (c)
58981.68 | 2.891 | 2.871 | -1.189 | -1.209 | 1249 | 1302 | 1353 | 773 | 1165 | 5335 |  | CORR | CIGR | 03:17 | 03:25 | 03:33 | 44 | 208 | 9 | EXT | Аномалия находится на упругопластическом изгибе: R=534 D, максимальное растяжение на 5.6 час. | 0.89 | (c)
58982.773 | 3.984 | 3.964 | -0.096 | -0.116 | 1266 | 1674 | 1541 | 413 | 16 | 5335 |  | CORR | GENE | 03:19 | 04:25 | 04:04 | 100 | 552 | 11 | EXT | Аномалия находится на упругопластическом изгибе: R=615 D, максимальное растяжение на 5.5 час. | 0.89 | (c)
58990.437 | 7.568 | 7.546 | -3.972 | -3.994 | -712 | -643 | -642 | 573 | 3964 | 5336 |  | CORR | CIGR | 07:16 | 07:27 | 07:27 | 30 | 139 | 14 | EXT |  | 0.89 | (c)
58994.89 | 0.481 | 0.459 | -10.809 | -10.831 | 59 | 256 | 196 | 59 | 459 | 5337 |  | CORR | CIGR | 02:28 | 02:60 | 02:50 | 43 | 275 | 10 | EXT | Аномалия находится на упругопластическом изгибе: R=472 D, максимальное растяжение на 0.1 час. | 0.89 | (c)
59006.369 | 0.67 | 0.654 | -10.95 | -10.966 | -814 | -765 | -755 | 696 | 654 | 5338 |  | CORR | CIGR | 06:37 | 06:45 | 06:47 | 32 | 118 | 10 | EXT | Аномалия находится на отводе. | 0.89 | (c)
59012.957 | 7.258 | 7.113 | -4.362 | -4.507 | -869 | -858 | -841 | 813 | 4264 | 5338 |  | CORR | GENE | 06:28 | 06:30 | 06:33 | 243 | 56 | 10 | EXT | Аномалия находится на отводе. | 0.91 | (c)
59016.02 | 10.321 | 9.966 | -1.299 | -1.654 | -606 | -554 | -565 | 525 | 877 | 5338 |  | CORR | GENE | 07:11 | 07:19 | 07:17 | 777 | 82 | 12 | EXT | Аномалия находится на отводе. | 0.97 | (c)
59042.867 | 3.288 | 3.257 | -8.442 | -8.473 | 1983 | 2144 | 2146 | 1983 | 3257 | 5341 |  | CORR | GENE | 08:54 | 09:20 | 09:20 | 58 | 325 | 10 | EXT |  | 0.89 | (c)
59047.88 | 8.301 | 8.284 | -3.429 | -3.446 | 1275 | 1400 | 1379 | 1275 | 3410 | 5341 |  | CORR | CIGR | 06:59 | 07:19 | 07:16 | 36 | 208 | 10 | EXT |  | 0.89 | (c)
59051.812 | 0.503 | 0.307 | -11.017 | -11.213 | -61 | -38 | -40 | 18 | 307 | 5342 |  | CORR | AXGR | 04:03 | 04:07 | 04:07 | 277 | 43 | 9 | EXT |  | 0.91 | (c)
59084.829 | 10.5 | 10.413 | -0.9 | -0.987 | 1435 | 1508 | 1484 | 1435 | 781 | 5344 |  | CORR | GENE | 07:37 | 07:48 | 07:45 | 206 | 97 | 11 | EXT |  | 0.91 | (c)
59110.5 | 2.041 | 2.022 | -9.399 | -9.418 | -2057 | -1993 | -1934 | 1810 | 2022 | 5347 |  | CORR | CIGR | 06:58 | 07:08 | 07:18 | 33 | 247 | 10 | EXT |  | 0.89 | (c)
59110.957 | 2.498 | 2.462 | -8.942 | -8.978 | -2049 | -2034 | -1980 | 1911 | 2462 | 5347 |  | CORR | GENE | 06:59 | 07:02 | 07:10 | 591 | 138 | 11 | EXT |  | 0.95 | (c)
59115.656 | 7.197 | 6.973 | -4.243 | -4.467 | -2025 | -1959 | -1977 | 1929 | 4005 | 5347 |  | CORR | GENE | 07:03 | 07:14 | 07:11 | 462 | 97 | 13 | EXT |  | 0.95 | (c)
59117.981 | 9.522 | 8.933 | -1.918 | -2.507 | -1641 | -1609 | -1557 | 1474 | 1861 | 5347 |  | CORR | GENE | 08:05 | 08:10 | 08:18 | 646 | 167 | 11 | EXT |  | 0.95 | (c)
59119.955 | 0.056 | 0.045 | -11.584 | -11.595 | 429 | 732 | 976 | 429 | 45 | 5348 |  | CORR | GENE | 04:10 | 04:59 | 05:38 | 140 | 1094 | 12 | EXT |  | 0.9 | (c)
59121.154 | 1.255 | 1.238 | -10.385 | -10.402 | 1016 | 1151 | 1160 | 1016 | 1238 | 5348 |  | CORR | CIGR | 05:44 | 06:06 | 06:08 | 31 | 289 | 10 | EXT |  | 0.89 | (c)
59141.002 | 9.463 | 9.33 | -2.047 | -2.18 | 1568 | 1597 | 1601 | 1568 | 1939 | 5349 |  | CORR | GENE | 07:37 | 07:42 | 07:42 | 241 | 65 | 10 | EXT |  | 0.91 | (c)
59161.147 | 6.818 | 6.797 | -4.912 | -4.933 | 1491 | 1520 | 1539 | 1491 | 4912 | 5351 |  | CORR | CIGR | 06:56 | 07:01 | 07:04 | 21 | 95 | 11 | EXT | Аномалия находится на отводе. | 0.89 | (c)
59161.381 | 7.052 | 6.961 | -4.678 | -4.769 | 1355 | 1442 | 1414 | 1355 | 4397 | 5351 |  | CORR | GENE | 06:34 | 06:48 | 06:43 | 372 | 118 | 10 | EXT | Аномалия находится на отводе. | 0.93 | (c)
59167.209 | 1.15 | 0.265 | -10.08 | -10.965 | -2218 | -2178 | -2148 | 13 | 265 | 5352 |  | CORR | GENE | 04:29 | 04:36 | 04:41 | 1283 | 141 | 11 | EXT |  | 0.97 | (c)
59168.48 | 2.421 | 2.406 | -8.809 | -8.824 | -2019 | -1983 | -1986 | 212 | 2406 | 5352 |  | CORR | CIGR | 05:01 | 05:07 | 05:07 | 24 | 67 | 11 | EXT |  | 0.89 | (c)
59171.891 | 5.832 | 5.822 | -5.398 | -5.408 | -1436 | -1271 | -1318 | 795 | 5366 | 5352 |  | CORR | CIGR | 06:36 | 07:02 | 06:55 | 42 | 237 | 12 | EXT |  | 0.89 | (c)
59181.957 | 4.668 | 4.408 | -6.742 | -7.002 | 114 | 136 | 139 | 114 | 4408 | 5353 |  | CORR | GENE | 03:08 | 03:12 | 03:12 | 484 | 49 | 12 | EXT | Аномалия находится на отводе. | 0.95 | (c)
59184.796 | 7.507 | 7.505 | -3.903 | -3.905 | 2120 | 2155 | 2160 | 31 | 3885 | 5353 |  | CORR | CIGR | 08:32 | 08:38 | 08:38 | 20 | 79 | 12 | EXT | Аномалия находится на отводе. | 0.89 | (c)
59185.582 | 8.293 | 8.125 | -3.117 | -3.285 | 174 | 190 | 237 | 174 | 2319 | 5353 |  | CORR | GENE | 03:18 | 03:20 | 03:28 | 966 | 127 | 10 | EXT | Аномалия находится на отводе. | 0.96 | (c)
59220.218 | 8.519 | 8.512 | -2.951 | -2.958 | 76 | 80 | 100 | 76 | 1796 | 5356 |  | CORR | GENE | 03:02 | 03:03 | 03:06 | 1162 | 48 | 10 | EXT | Аномалия находится на отводе. | 0.96 | (c)
59228.486 | 5.317 | 4.877 | -6.153 | -6.593 | 7 | 34 | 44 | 7 | 4497 | 5357 |  | CORR | GENE | 01:53 | 01:58 | 01:59 | 2096 | 75 | 10 | EXT |  | 0.97 | (c)
59232.476 | 9.307 | 9.173 | -2.163 | -2.297 | 821 | 829 | 840 | 821 | 2075 | 5357 |  | CORR | AXGR | 04:05 | 04:06 | 04:08 | 222 | 39 | 11 | EXT |  | 0.91 | (c)
59233.092 | 9.923 | 9.604 | -1.547 | -1.866 | 2146 | 2228 | 2197 | 0 | 209 | 5357 |  | CORR | GENE | 07:39 | 07:52 | 07:47 | 1657 | 102 | 10 | EXT |  | 0.97 | (c)
59233.188 | 10.019 | 10.004 | -1.451 | -1.466 | 735 | 804 | 802 | 735 | 1438 | 5357 |  | CORR | CIGR | 03:51 | 04:02 | 04:02 | 28 | 135 | 10 | EXT |  | 0.89 | (c)
59238.203 | 3.564 | 3.428 | -7.966 | -8.102 | 911 | 925 | 944 | 911 | 3428 | 5358 |  | CORR | GENE | 04:05 | 04:07 | 04:10 | 426 | 65 | 10 | EXT |  | 0.93 | (c)
59265.414 | 7.985 | 7.979 | -3.765 | -3.771 | -877 | -791 | -779 | 681 | 3744 | 5360 |  | CORR | CIGR | 04:37 | 04:51 | 04:53 | 27 | 196 | 11 | EXT |  | 0.89 | (c)
59265.644 | 8.215 | 8.197 | -3.535 | -3.553 | -1205 | -1060 | -1026 | 847 | 3494 | 5360 |  | CORR | GENE | 03:44 | 04:08 | 04:13 | 59 | 358 | 10 | EXT |  | 0.89 | (c)
59266.897 | 9.468 | 8.571 | -2.282 | -3.179 | 465 | 580 | 568 | 465 | 1557 | 5360 |  | CORR | GENE | 08:14 | 08:33 | 08:31 | 1622 | 205 | 9 | EXT | Аномалия находится на упругопластическом изгибе: R=769 D, максимальное растяжение на 11.7 час. | 0.96 | (c)
59277.382 | 8.203 | 7.915 | -3.067 | -3.355 | -341 | -298 | -305 | 269 | 2800 | 5361 |  | CORR | GENE | 07:24 | 07:31 | 07:29 | 555 | 72 | 13 | EXT | Аномалия находится на упругопластическом изгибе: R=595 D, максимальное растяжение на 0.1 час. | 0.96 | (c)
59280.379 | 11.2 | 11.193 | -0.07 | -0.077 | -1190 | -1054 | -1090 | 989 | 57 | 5361 |  | CORR | CIGR | 05:07 | 05:29 | 05:23 | 20 | 201 | 10 | EXT | Аномалия находится на упругопластическом изгибе: R=787 D, максимальное растяжение на 0.8 час. | 0.89 | (c)
59287.307 | 6.858 | 6.409 | -4.642 | -5.091 | -1062 | -801 | -864 | 666 | 4253 | 5362 |  | GOUG | GENE | 04:06 | 04:48 | 04:38 | 838 | 395 | 12 | EXT | Зона задиров. Аномалия находится на упругопластическом изгибе: R=672 D, максимальное растяжение на 1.3 час. |  | (c)
59296.734 | 4.785 | 4.785 | -6.585 | -6.585 | -990 | -963 | -959 | 928 | 4785 | 5363 |  | CORR | CIGR | 00:20 | 00:24 | 00:25 | 23 | 62 | 13 | EXT | Аномалия находится на упругопластическом изгибе: R=462 D, максимальное растяжение на 1.3 час. | 0.89 | (c)
59298.644 | 6.695 | 6.695 | -4.675 | -4.675 | -929 | -871 | -882 | 835 | 4653 | 5363 |  | CORR | CIGR | 00:30 | 00:39 | 00:37 | 22 | 94 | 13 | EXT | Аномалия находится на упругопластическом изгибе: R=468 D, максимальное растяжение на 1.4 час. | 0.89 | (c)
59302.418 | 10.469 | 10.322 | -0.901 | -1.048 | 1036 | 1089 | 1077 | 1036 | 525 | 5363 |  | CORR | GENE | 05:47 | 05:55 | 05:53 | 523 | 82 | 9 | EXT | Аномалия находится на упругопластическом изгибе: R=530 D, максимальное растяжение на 1.4 час. | 0.93 | (c)
59320.428 | 5.729 | 4.419 | -5.501 | -6.811 | -1622 | -1532 | -1433 | 1244 | 4419 | 5365 |  | GOUG | GENE | 09:51 | 10:05 | 10:21 | 1932 | 378 | 7 | EXT | Зона задиров. Аномалия находится на упругопластическом изгибе: R=1018 D, максимальное растяжение на 1 час. |  | (c)
59336.538 | 10.609 | 10.588 | -0.641 | -0.662 | 560 | 725 | 733 | 560 | 615 | 5366 |  | CORR | CIGR | 06:15 | 06:42 | 06:43 | 47 | 345 | 14 | EXT |  | 0.89 | (c)
59371.11 | 10.791 | 10.671 | -0.899 | -1.019 | -694 | -639 | -646 | 599 | 816 | 5369 |  | ARTD | GENE | 07:35 | 07:44 | 07:42 | 203 | 95 |  | EXT | Эквивалент потери металла 13%. Аномалия находится на отводе. |  | (c)
59379.517 | 7.508 | 7.444 | -4.102 | -4.166 | -1703 | -1498 | -1437 | 528 | 4068 | 5370 |  | CORR | GENE | 08:02 | 08:35 | 08:45 | 98 | 532 | 10 | EXT |  | 0.89 | (c)
59381.074 | 9.065 | 8.683 | -2.545 | -2.927 | -1311 | -1205 | -1205 | 920 | 1720 | 5370 |  | CORR | GENE | 09:05 | 09:23 | 09:22 | 1207 | 211 | 11 | EXT |  | 0.97 | (c)
59383.179 | 11.17 | 10.414 | -0.44 | -1.196 | -1432 | -1353 | -1330 | 798 | 84 | 5370 |  | CORR | GENE | 08:46 | 08:59 | 09:02 | 1112 | 205 | 9 | EXT |  | 0.95 | (c)
59426.189 | 10.48 | 10.241 | -1.21 | -1.449 | 1723 | 1858 | 1842 | 1723 | 968 | 5374 |  | CORR | GENE | 06:12 | 06:33 | 06:31 | 481 | 237 | 10 | EXT |  | 0.94 | (c)
59429.66 | 2.261 | 2.258 | -9.269 | -9.272 | -1062 | -860 | -934 | 806 | 2258 | 5375 |  | CORR | CIGR | 05:47 | 06:20 | 06:07 | 19 | 256 | 11 | EXT | Аномалия находится на отводе. | 0.89 | (c)
59436.327 | 8.928 | 8.895 | -2.602 | -2.635 | -29 | 241 | 132 | 0 | 2565 | 5375 |  | CORR | GENE | 08:34 | 09:17 | 08:60 | 70 | 322 | 11 | EXT | Аномалия находится на отводе. | 0.89 | (c)
59436.526 | 9.127 | 9.017 | -2.403 | -2.513 | -60 | -49 | -37 | 15 | 1659 | 5375 |  | CORR | AXGR | 08:29 | 08:30 | 08:32 | 854 | 45 | 13 | EXT | Аномалия находится на отводе. | 0.98 | (c)
59437.842 | 10.443 | 10.155 | -1.087 | -1.375 | -89 | -68 | -51 | 13 | 816 | 5375 |  | CORR | GENE | 08:24 | 08:27 | 08:30 | 559 | 76 | 11 | EXT | Аномалия находится на отводе. | 0.95 | (c)
59447.909 | 8.98 | 8.791 | -2.1 | -2.289 | 164 | 175 | 185 | 164 | 1660 | 5376 |  | CORR | AXGR | 09:35 | 09:36 | 09:38 | 629 | 43 | 10 | EXT | Аномалия находится на отводе. | 0.95 | (c)
59450.093 | 0.084 | 0.056 | -11.306 | -11.334 | -713 | -263 | -300 | 0 | 56 | 5377 |  | CORR | GENE | 05:56 | 07:08 | 07:02 | 142 | 826 | 10 | EXT |  | 0.9 | (c)
59451.935 | 1.926 | 1.891 | -9.464 | -9.499 | -1243 | -1162 | -1112 | 982 | 1891 | 5377 |  | CORR | CIGR | 04:30 | 04:43 | 04:51 | 42 | 261 | 11 | EXT |  | 0.89 | (c)
59452.198 | 2.189 | 2.188 | -9.201 | -9.202 | -1132 | -1081 | -1089 | 1046 | 2188 | 5377 |  | CORR | CIGR | 04:48 | 04:56 | 04:55 | 22 | 86 | 11 | EXT |  | 0.89 | (c)
59453.409 | 3.4 | 3.378 | -7.99 | -8.012 | -414 | -182 | -138 | 0 | 3378 | 5377 |  | CORR | GENE | 06:44 | 07:21 | 07:28 | 104 | 551 | 10 | EXT |  | 0.89 | (c)
59459.31 | 9.301 | 9.288 | -2.089 | -2.102 | -84 | 42 | 11 | 0 | 2067 | 5377 |  | CORR | CIGR | 07:37 | 07:58 | 07:53 | 35 | 191 | 11 | EXT |  | 0.89 | (c)
59459.692 | 9.683 | 9.673 | -1.707 | -1.717 | -279 | -167 | -183 | 87 | 1685 | 5377 |  | CORR | CIGR | 07:06 | 07:24 | 07:21 | 32 | 192 | 10 | EXT |  | 0.89 | (c)
59460.429 | 10.42 | 10.403 | -0.97 | -0.987 | 275 | 315 | 315 | 275 | 957 | 5377 |  | CORR | CIGR | 08:35 | 08:42 | 08:41 | 30 | 80 | 13 | EXT |  | 0.89 | (c)
59468.643 | 7.244 | 7.218 | -4.426 | -4.452 | -1855 | -1774 | -1761 | 1667 | 4380 | 5378 |  | CORR | GENE | 04:18 | 04:31 | 04:33 | 72 | 188 | 11 | EXT | Аномалия находится на отводе. | 0.89 | (c)
59472.115 | 10.716 | 10.702 | -0.954 | -0.968 | 2167 | -2052 | -2072 | 1849 | 894 | 5378 |  | CORR | GENE | 03:07 | 03:46 | 03:43 | 74 | 445 | 15 | EXT | Аномалия находится на отводе. | 0.89 | (c)
59472.957 | 11.558 | 11.507 | -0.112 | -0.163 | 1936 | -2149 | -1929 | 1332 | 59 | 5378 |  | CORR | GENE | 02:30 | 03:30 | 04:06 | 104 | 1193 | 10 | EXT | Аномалия находится на отводе. | 0.89 | (c)
59473.081 | 0.012 | 0.012 | -11.318 | -11.318 | 1531 | 1688 | 1619 | 524 | 12 | 5379 |  | CORR | CIGR | 04:29 | 04:54 | 04:43 | 18 | 176 | 10 | EXT |  | 0.89 | (c)
59473.087 | 0.018 | 0.013 | -11.312 | -11.317 | 744 | 980 | 1030 | 744 | 13 | 5379 |  | CORR | CIGR | 02:22 | 02:60 | 03:08 | 22 | 572 | 13 | EXT |  | 0.89 | (c)
59483.416 | 10.347 | 10.339 | -0.983 | -0.991 | 1380 | 1483 | 1489 | 632 | 971 | 5379 |  | CORR | CIGR | 04:04 | 04:21 | 04:22 | 20 | 219 | 12 | EXT |  | 0.89 | (c)
59483.77 | 10.701 | 10.673 | -0.629 | -0.657 | 760 | 1257 | 1087 | 760 | 557 | 5379 |  | CORR | GENE | 02:24 | 03:45 | 03:17 | 100 | 654 | 13 | EXT |  | 0.89 | (c)
59485.041 | 0.642 | 0.61 | -10.268 | -10.3 | 1797 | 1876 | 1980 | 66 | 610 | 5380 |  | CORR | CIGR | 03:35 | 03:48 | 04:05 | 46 | 368 | 11 | EXT |  | 0.89 | (c)
59487.817 | 3.418 | 3.401 | -7.492 | -7.509 | -1599 | -1432 | -1468 | 632 | 3401 | 5380 |  | CORR | CIGR | 06:27 | 06:54 | 06:48 | 42 | 261 | 9 | EXT |  | 0.89 | (c)
59495.309 | 0 | 0 | -11.06 | -11.06 | 1311 | 1658 | 2045 | 0 | 0 | 5381 | Смещение кромок | GWAN |  | 05:39 | 06:35 | 07:38 | 0 | 1469 | 17 | EXT | Смещение кромок Наружу Величина смещения - 2.6 мм. |  | (c)
59506.828 | 0.459 | 0.432 | -10.961 | -10.988 | 1818 | 1961 | 1945 | 158 | 432 | 5382 |  | CORR | GENE | 07:03 | 07:26 | 07:24 | 48 | 254 | 8 | EXT |  | 0.89 | (c)
59507.407 | 1.038 | 0.929 | -10.382 | -10.491 | 2092 | 2110 | 2118 | 86 | 929 | 5382 |  | CORR | GENE | 07:47 | 07:50 | 07:51 | 358 | 52 | 10 | EXT |  | 0.93 | (c)
59509.337 | 2.968 | 2.8 | -8.452 | -8.62 | 2085 | 2133 | 2116 | 83 | 2800 | 5382 |  | CORR | GENE | 07:46 | 07:54 | 07:51 | 1429 | 62 | 10 | EXT |  | 0.97 | (c)
59511.646 | 5.277 | 5.257 | -6.143 | -6.163 | 1497 | 1589 | 1585 | 558 | 5257 | 5382 |  | CORR | CIGR | 06:11 | 06:26 | 06:25 | 37 | 176 | 11 | EXT |  | 0.89 | (c)
59512.495 | 6.126 | 6.111 | -5.294 | -5.309 | 1555 | 1690 | 1662 | 462 | 5262 | 5382 |  | CORR | CIGR | 06:21 | 06:42 | 06:38 | 47 | 214 | 10 | EXT |  | 0.89 | (c)
59553.578 | 2.659 | 2.626 | -8.451 | -8.484 | 814 | 972 | 975 | 814 | 2626 | 5386 |  | CORR | GENE | 02:58 | 03:23 | 03:24 | 59 | 322 | 10 | EXT |  | 0.89 | (c)
59575.889 | 2.32 | 2.288 | -8.94 | -8.972 | -1173 | -835 | -885 | 598 | 2288 | 5388 |  | CORR | GENE | 06:54 | 07:49 | 07:40 | 110 | 575 | 12 | EXT |  | 0.89 | (c)
59576.399 | 2.83 | 2.8 | -8.43 | -8.46 | -1166 | -1075 | -1036 | 905 | 2800 | 5388 |  | CORR | CIGR | 06:55 | 07:10 | 07:16 | 42 | 261 | 15 | EXT |  | 0.89 | (c)
59581.114 | 7.545 | 7.515 | -3.715 | -3.745 | -1160 | -976 | -989 | 818 | 3676 | 5388 |  | CORR | GENE | 06:56 | 07:26 | 07:24 | 69 | 342 | 10 | EXT |  | 0.89 | (c)
59581.987 | 8.418 | 8.363 | -2.842 | -2.897 | -1685 | -1156 | -1289 | 546 | 2731 | 5388 |  | CORR | GENE | 05:31 | 06:57 | 06:35 | 166 | 792 | 7 | EXT |  | 0.9 | (c)
59585.634 | 0.805 | 0.259 | -10.935 | -11.481 | 1506 | 1588 | 1562 | 1506 | 259 | 5389 |  | CORR | GENE | 04:44 | 04:58 | 04:54 | 810 | 114 | 8 | EXT |  | 0.94 | (c)
59597.269 | 0.7 | 0.406 | -10.93 | -11.224 | -794 | -162 | -267 | 0 | 406 | 5390 |  | CORR | GENE | 06:43 | 08:25 | 08:08 | 534 | 1053 | 11 | EXT |  | 0.95 | (c)
59598.049 | 1.48 | 1.169 | -10.15 | -10.461 | -816 | -165 | -423 | 30 | 1169 | 5390 |  | CORR | GENE | 06:40 | 08:25 | 07:43 | 719 | 786 | 10 | EXT |  | 0.95 | (c)
59598.247 | 1.678 | 1.632 | -9.952 | -9.998 | -1931 | -1781 | -1771 | 1611 | 1632 | 5390 |  | CORR | GENE | 03:40 | 04:04 | 04:06 | 88 | 320 | 10 | EXT |  | 0.89 | (c)
59608.294 | 0.095 | 0.044 | -11.275 | -11.326 | 460 | 506 | 498 | 460 | 44 | 5391 |  | CORR | GENE | 06:33 | 06:40 | 06:39 | 158 | 76 | 10 | EXT |  | 0.9 | (c)
59608.752 | 0.553 | 0.482 | -10.817 | -10.888 | 292 | 749 | 576 | 292 | 482 | 5391 |  | CORR | GENE | 06:05 | 07:19 | 06:51 | 181 | 568 | 8 | EXT |  | 0.9 | (c)
59618.86 | 10.661 | 10.633 | -0.709 | -0.737 | 482 | 545 | 554 | 482 | 699 | 5391 |  | CORR | CIGR | 06:36 | 06:46 | 06:48 | 38 | 143 | 14 | EXT |  | 0.89 | (c)
59619.415 | 11.216 | 10.948 | -0.154 | -0.422 | 942 | 982 | 1004 | 942 | 38 | 5391 |  | CORR | GENE | 07:50 | 07:57 | 08:00 | 384 | 125 | 10 | EXT |  | 0.93 | (c)
59619.755 | 0.186 | 0.145 | -11.364 | -11.405 | 2090 | 2193 | 2198 | 2090 | 145 | 5392 |  | CORR | GENE | 04:48 | 05:04 | 05:05 | 68 | 215 | 10 | EXT |  | 0.89 | (c)
59620.243 | 0.674 | 0.602 | -10.876 | -10.948 | -1769 | -1712 | -1731 | 1693 | 602 | 5392 |  | CORR | GENE | 06:25 | 06:34 | 06:31 | 266 | 75 | 10 | EXT |  | 0.91 | (c)
59623.182 | 3.613 | 3.597 | -7.937 | -7.953 | -1861 | -1760 | -1765 | 1669 | 3597 | 5392 |  | CORR | GENE | 06:10 | 06:26 | 06:26 | 50 | 192 | 13 | EXT |  | 0.89 | (c)
59629.686 | 10.117 | 10.102 | -1.433 | -1.448 | -2087 | -1995 | -1993 | 1900 | 1412 | 5392 |  | CORR | CIGR | 05:34 | 05:48 | 05:49 | 36 | 187 | 10 | EXT |  | 0.89 | (c)
59635.317 | 4.198 | 4.107 | -7.512 | -7.603 | 2037 | 2126 | -2119 | 1814 | 4107 | 5393 |  | CORR | GENE | 05:00 | 05:15 | 05:50 | 154 | 610 | 11 | EXT |  | 0.9 | (c)
59635.68 | 4.561 | 4.506 | -7.149 | -7.204 | 2022 | 2125 | -2089 | 1740 | 4506 | 5393 |  | CORR | GENE | 04:58 | 05:15 | 05:55 | 154 | 699 | 12 | EXT |  | 0.9 | (c)
59638.666 | 7.547 | 7.432 | -4.163 | -4.278 | 1905 | 2121 | 2035 | 1905 | 4025 | 5393 |  | CORR | GENE | 04:39 | 05:14 | 05:00 | 253 | 260 | 11 | EXT |  | 0.92 | (c)
59639.211 | 8.092 | 7.939 | -3.618 | -3.771 | -2073 | -1758 | -1867 | 1661 | 3564 | 5393 |  | CORR | GENE | 05:57 | 06:48 | 06:30 | 207 | 412 | 9 | EXT |  | 0.9 | (c)
59640.585 | 9.466 | 9.427 | -2.244 | -2.283 | -1929 | -1847 | -1837 | 1744 | 2240 | 5393 |  | CORR | CIGR | 06:20 | 06:34 | 06:35 | 43 | 185 | 10 | EXT |  | 0.89 | (c)
59640.676 | 9.557 | 9.524 | -2.153 | -2.186 | -1963 | -1952 | -1953 | 1943 | 2036 | 5393 |  | CORR | AXGR | 06:15 | 06:17 | 06:17 | 150 | 20 | 10 | EXT |  | 0.9 | (c)
59665.57 | 11.391 | 11.308 | -0.269 | -0.352 | -627 | -556 | -561 | 495 | 196 | 5395 |  | DENT | GENE | 06:44 | 06:56 | 06:55 | 156 | 131 | 0.6 | N/A | Глубина вмятины: 8 мм (0,6%). Линейка: 16 см в (1131 см; 06:56 ч:мин) |  | (c)
59771.327 | 2.838 | 2.649 | -8.642 | -8.831 | -1245 | -1028 | -1005 | 764 | 2649 | 5405 |  | DENT | GENE | 05:41 | 06:16 | 06:20 | 346 | 481 | 0.4 | N/A | Глубина вмятины: 6 мм (0,4%). Линейка: 35 см в (265 см; 06:16 ч:мин) Аномалия находится на отводе. |  | (c)
59788.435 | 8.466 | 7.689 | -2.854 | -3.631 | 1617 | 1656 | 1683 | 1617 | 2726 | 5406 |  | CORR | GENE | 07:03 | 07:09 | 07:14 | 905 | 131 | 7 | EXT | Аномалия находится на отводе. | 0.93 | (c)
59866.637 | 6.788 | 6.662 | -4.942 | -5.068 | 1108 | 1300 | 1455 | 1108 | 4843 | 5415 |  | DENT | GENE | 05:32 | 06:03 | 06:28 | 225 | 694 | 0.8 | N/A | Глубина вмятины: 11 мм (0,8%). Линейка: 23 см в (666 см; 06:03 ч:мин) Аномалия находится на отводе. |  | (c)
59909.899 | 4.2 | 4.145 | -7.39 | -7.445 | -617 | -604 | -602 | 586 | 4145 | 5419 |  | CORR | AXGR | 07:12 | 07:14 | 07:14 | 123 | 30 | 7 | EXT | Аномалия находится на отводе. | 0.89 | (c)
59937.879 | 0 | -0.035 | -11.2 | -11.235 | -973 | -683 | -744 | 515 |  | 5422 | Нарушение формы кольцевого шва | GWAN |  | 00:02 | 00:48 | 00:39 | 0 | 458 |  | EXT | Нарушение формы кольцевого шва Аномалия находится на отводе. |  | (c)
59960.537 | 0.078 | -0.218 | -11.062 | -11.358 | 1623 | 1807 | 1833 | 186 | 0 | 5424 |  | DENT | GENE | 06:06 | 06:36 | 06:40 | 454 | 422 | 0.5 | N/A | Глубина вмятины: 7 мм (0,5%). Линейка: 45 см в (-21 см; 06:36 ч:мин) Аномалия находится вблизи кольцевого сварного шва. |  | (c)
59970.04 | 9.581 | 9.339 | -1.559 | -1.801 | -2212 | -2207 | -2196 | 19 | 1444 | 5424 |  | CORR | AXGR | 07:47 | 07:48 | 07:50 | 357 | 32 | 12 | EXT |  | 0.93 | (c)
60023.971 | 8.412 | 8.377 | -2.838 | -2.873 | 2007 | 2065 | 2095 | 48 | 2798 | 5429 |  | GOUG | GENE | 06:24 | 06:33 | 06:38 | 75 | 175 | 6 | EXT | Задир. Аномалия находится на упругопластическом изгибе: R=356 D, максимальное растяжение на 5.8 час. |  | (c)
60023.976 | 8.417 | 8.329 | -2.833 | -2.921 | 2067 | 2126 | 2122 | 53 | 2779 | 5429 |  | DENT | GENE | 06:33 | 06:43 | 06:42 | 142 | 111 | 0.7 | N/A | Глубина вмятины: 10 мм (0,7%). Линейка: 14 см в (833 см; 06:43 ч:мин) Аномалия находится вблизи продольного шва. Аномалия находится вблизи дефекта потери металла. Аномалия находится на упругопластическом изгибе. |  | (c)
60047.829 | 9.75 | 9.621 | -1.38 | -1.509 | -245 | -222 | -219 | 194 | 1122 | 5431 |  | CORR | GENE | 07:39 | 07:43 | 07:44 | 387 | 51 | 10 | EXT |  | 0.93 | (c)
60047.844 | 9.765 | 9.608 | -1.365 | -1.522 | -553 | -496 | -507 | 462 | 1100 | 5431 |  | CORR | GENE | 06:50 | 06:59 | 06:57 | 422 | 91 | 8 | EXT |  | 0.92 | (c)
60050.566 | 1.357 | 1.283 | -10.003 | -10.077 | -797 | -781 | -777 | 756 | 1283 | 5432 |  | CORR | AXGR | 06:48 | 06:51 | 06:51 | 232 | 41 | 12 | EXT | Аномалия находится на отводе. | 0.92 | (c)
60067.31 | 6.741 | 6.386 | -4.589 | -4.944 | 769 | 946 | 890 | 769 | 4559 | 5433 |  | GOUG | GENE | 04:37 | 05:06 | 04:57 | 385 | 242 | 11 | EXT | Зона задиров. |  | (c)
60080.524 | 8.625 | 8.513 | -2.825 | -2.937 | 1731 | 1880 | 1821 | 321 | 2510 | 5434 |  | CORR | GENE | 07:33 | 07:57 | 07:48 | 427 | 179 | 10 | EXT | Аномалия находится на отводе. | 0.93 | (c)
60088.347 | 4.998 | 4.99 | -6.002 | -6.01 | 1892 | 1958 | 1941 | 241 | 4990 | 5435 |  | CORR | CIGR | 04:51 | 05:01 | 04:58 | 31 | 98 | 10 | EXT |  | 0.89 | (c)
60092.846 | 9.497 | 9.471 | -1.503 | -1.529 | -1615 | -1204 | -1349 | 615 | 1415 | 5435 |  | CORR | GENE | 07:24 | 08:31 | 08:07 | 114 | 533 | 10 | EXT |  | 0.89 | (c)
60092.963 | 9.614 | 9.602 | -1.386 | -1.398 | 2148 | 2210 | 2202 | 0 | 1375 | 5435 |  | CORR | CIGR | 05:32 | 05:42 | 05:41 | 23 | 108 | 10 | EXT |  | 0.89 | (c)
60106.985 | 1.106 | 0.955 | -10.584 | -10.735 | 810 | 1007 | 1155 | 810 | 955 | 5437 |  | CORR | GENE | 02:14 | 02:46 | 03:10 | 327 | 690 | 10 | EXT |  | 0.92 | (c)
60109.247 | 3.368 | 3.354 | -8.322 | -8.336 | 1916 | 2038 | 2003 | 1916 | 3354 | 5437 |  | CORR | CIGR | 05:12 | 05:32 | 05:27 | 28 | 174 | 14 | EXT |  | 0.89 | (c)
60109.497 | 3.618 | 3.349 | -8.072 | -8.341 | 1083 | 1099 | 1104 | 1083 | 3349 | 5437 |  | CORR | AXGR | 02:58 | 03:01 | 03:01 | 467 | 42 | 11 | EXT |  | 0.94 | (c)
60113.435 | 7.556 | 7.539 | -4.134 | -4.151 | 1165 | 1417 | 1329 | 1165 | 4117 | 5437 |  | CORR | CIGR | 03:11 | 03:52 | 03:38 | 34 | 328 | 15 | EXT |  | 0.89 | (c)
60113.736 | 7.857 | 7.832 | -3.833 | -3.858 | 1985 | 2117 | 2080 | 1985 | 3821 | 5437 |  | CORR | CIGR | 05:24 | 05:45 | 05:39 | 37 | 189 | 11 | EXT |  | 0.89 | (c)
60114.058 | 8.179 | 8.163 | -3.511 | -3.527 | 1946 | 2013 | 2037 | 1946 | 3490 | 5437 |  | CORR | CIGR | 05:17 | 05:28 | 05:32 | 37 | 181 | 13 | EXT |  | 0.89 | (c)
60117.525 | 11.646 | 11.613 | -0.044 | -0.077 | -1011 | -753 | -796 | 582 | 21 | 5437 |  | CORR | GENE | 09:20 | 10:02 | 09:55 | 56 | 428 | 15 | EXT |  | 0.89 | (c)
60128.775 | 11.206 | 11.189 | -0.174 | -0.191 | -81 | -14 | -16 | 0 | 165 | 5438 |  | CORR | CIGR | 09:23 | 09:34 | 09:34 | 26 | 131 | 13 | EXT |  | 0.89 | (c)
60128.942 | 11.373 | 11.159 | -0.007 | -0.221 | 92 | 124 | 114 | 92 | 5 | 5438 |  | CORR | AXGR | 09:51 | 09:56 | 09:55 | 216 | 43 | 14 | EXT |  | 0.92 | (c)
60129.183 | 0.234 | 0.012 | -11.336 | -11.558 | -2122 | -1983 | -2022 | 1922 | 12 | 5439 |  | CORR | GENE | 09:26 | 09:48 | 09:42 | 338 | 200 | 24 | EXT |  | 0.99 | (c)
60129.397 | 0.448 | 0.285 | -11.122 | -11.285 | 211 | 239 | 231 | 211 | 285 | 5439 |  | CORR | AXGR | 03:42 | 03:47 | 03:46 | 250 | 40 | 15 | EXT |  | 0.93 | (c)
60140.416 | 11.467 | 11.427 | -0.103 | -0.143 | -26 | 67 | 161 | 0 | 20 | 5439 |  | CORR | GENE | 03:04 | 03:19 | 03:34 | 123 | 375 | 10 | EXT |  | 0.89 | (c)
60156.679 | 4.79 | 4.759 | -6.43 | -6.461 | 1271 | 1344 | 1372 | 758 | 4759 | 5441 |  | CORR | CIGR | 04:09 | 04:21 | 04:26 | 41 | 201 | 14 | EXT | Аномалия находится на упругопластическом изгибе: R=931 D, максимальное растяжение на 6.7 час. | 0.89 | (c)
60158.83 | 6.941 | 6.805 | -4.279 | -4.415 | -681 | -491 | -548 | 414 | 3130 | 5441 |  | GOUG | GENE | 10:54 | 11:25 | 11:16 | 1285 | 267 | 7 | EXT | Зона задиров. Аномалия находится на упругопластическом изгибе: R=804 D, максимальное растяжение на 6.4 час. |  | (c)
60185.392 | 10.773 | 10.722 | -0.677 | -0.728 | 1872 | 1896 | 1931 | 241 | 660 | 5443 |  | GOUG | GENE | 07:20 | 07:24 | 07:30 | 68 | 118 | 6 | EXT | Аномалия находится на отводе. Задир. |  | (c)
60186.613 | 0.544 | 0.476 | -10.616 | -10.684 | 1614 | 1722 | 1820 | 204 | 476 | 5444 |  | CORR | GENE | 07:20 | 07:38 | 07:53 | 89 | 413 | 10 | EXT |  | 0.89 | (c)
60191.418 | 5.349 | 5.21 | -5.811 | -5.95 | 970 | 1146 | 1271 | 658 | 5210 | 5444 |  | DENT | GENE | 05:36 | 06:05 | 06:25 | 284 | 603 | 0.5 | N/A | Глубина вмятины: 7 мм (0,5%). Линейка: 28 см в (521 см; 06:05 ч:мин) |  | (c)
60193.881 | 7.812 | 7.79 | -3.348 | -3.37 | 1819 | 2031 | 1990 | 69 | 3316 | 5444 |  | CORR | GENE | 07:53 | 08:27 | 08:21 | 54 | 342 | 11 | EXT |  | 0.89 | (c)
60228.415 | 8.716 | 8.671 | -2.274 | -2.319 | -1921 | -1846 | -1808 | 1696 | 2274 | 5447 |  | CORR | CIGR | 09:41 | 09:53 | 09:59 | 45 | 225 | 13 | EXT | Аномалия находится на отводе. | 0.89 | (c)
60228.474 | 8.775 | 8.76 | -2.215 | -2.23 | -2200 | -2117 | -2123 | 2046 | 2192 | 5447 |  | CORR | CIGR | 08:55 | 09:09 | 09:08 | 38 | 154 | 12 | EXT | Аномалия находится на отводе. | 0.89 | (c)
60228.778 | 9.079 | 9.026 | -1.911 | -1.964 | 2190 | -1620 | -1817 | 1362 | 1804 | 5447 |  | CORR | GENE | 08:44 | 10:29 | 09:57 | 160 | 909 | 12 | EXT | Аномалия находится на отводе. | 0.9 | (c)
60228.987 | 9.288 | 9.248 | -1.702 | -1.742 | 1862 | 1908 | 1951 | 1862 | 1695 | 5447 |  | CORR | CIGR | 07:51 | 07:59 | 08:05 | 47 | 178 | 11 | EXT | Аномалия находится на отводе. | 0.89 | (c)
60244.956 | 2.807 | 2.756 | -8.423 | -8.474 | -1743 | -1569 | -1573 | 487 | 2756 | 5449 |  | CORR | GENE | 05:50 | 06:18 | 06:18 | 72 | 341 | 11 | EXT |  | 0.89 | (c)
60272.683 | 7.984 | 7.889 | -3.356 | -3.451 | 2203 | 2215 | 2214 | 7 | 3245 | 5451 |  | LWAN | AXGR | 06:10 | 06:12 | 06:11 | 206 | 20 |  | EXT | Эквивалент потери металла 12%. |  | (c)
60277.248 | 1.209 | 1.186 | -10.141 | -10.164 | 1693 | 1740 | 1752 | 420 | 1186 | 5452 |  | CORR | CIGR | 05:14 | 05:21 | 05:23 | 30 | 117 | 10 | EXT |  | 0.89 | (c)
60309.968 | 0.529 | 0.503 | -10.391 | -10.417 | 752 | 826 | 869 | 752 | 503 | 5455 |  | CORR | CIGR | 03:54 | 04:06 | 04:13 | 34 | 233 | 11 | EXT |  | 0.89 | (c)
60342.609 | 0 | -0.034 | -11.12 | -11.154 | -222 | 270 | 118 | 0 |  | 5458 | Нарушение формы кольцевого шва | GWAN |  | 01:11 | 02:31 | 02:06 | 0 | 681 |  | EXT | Нарушение формы кольцевого шва |  | (c)
60342.609 | 0 | -0.034 | -11.12 | -11.154 | 1147 | 1662 | 1957 | 0 |  | 5458 | Нарушение формы кольцевого шва | GWAN |  | 04:52 | 06:16 | 07:03 | 0 | 1619 |  | EXT | Нарушение формы кольцевого шва |  | (c)
60407.342 | 8.113 | 8.093 | -2.947 | -2.967 | 1509 | 1594 | 1606 | 1509 | 2925 | 5463 |  | CORR | CIGR | 02:46 | 03:00 | 03:02 | 42 | 194 | 10 | EXT |  | 0.89 | (c)
60410.762 | 0.473 | 0.331 | -11.037 | -11.179 | 2018 | 2041 | 2036 | 2018 | 331 | 5464 | Дефект проката | MIAN | AXGR | 02:41 | 02:45 | 02:44 | 193 | 36 |  | EXT | Дефект проката Эквивалент потери металла 10%. |  | (c)
60449.149 | 4.74 | 4.643 | -6.52 | -6.617 | 756 | 949 | 942 | 756 | 4643 | 5467 |  | GOUG | GENE | 03:26 | 03:57 | 03:56 | 267 | 371 | 9 | EXT | Задир. |  | (c)
60506.92 | 6.881 | 6.868 | -4.629 | -4.642 | -1529 | -1480 | -1475 | 701 | 4622 | 5472 |  | CORR | CIGR | 06:48 | 06:56 | 06:57 | 20 | 109 | 10 | EXT |  | 0.89 | (c)
60508.025 | 7.986 | 7.975 | -3.524 | -3.535 | -1778 | -1722 | -1731 | 452 | 3516 | 5472 |  | CORR | CIGR | 06:08 | 06:17 | 06:16 | 19 | 95 | 15 | EXT |  | 0.89 | (c)
60526.246 | 3.157 | 3.113 | -8.243 | -8.287 | 1196 | 1407 | 1457 | 512 | 3113 | 5474 |  | CORR | GENE | 05:01 | 05:35 | 05:43 | 76 | 522 | 10 | EXT |  | 0.89 | (c)
60602.501 | 1.212 | 1.202 | -5.258 | -5.268 | 1020 | 1058 | 1067 | 1020 | 1202 | 5483 |  | CORR | CIGR | 03:34 | 03:40 | 03:42 | 17 | 95 | 12 | EXT |  | 0.89 | (c)
60604.172 | 2.883 | 2.74 | -3.587 | -3.73 | 951 | 1019 | 1013 | 951 | 2740 | 5483 |  | CORR | GENE | 03:23 | 03:34 | 03:33 | 616 | 124 | 11 | EXT |  | 0.95 | (c)
60612.548 | 0.849 | 0.665 | -10.351 | -10.535 | -2165 | -2129 | -2136 | 65 | 665 | 5485 |  | CORR | GENE | 03:25 | 03:30 | 03:29 | 788 | 58 | 18 | EXT |  | 1.02 | (b)
60612.952 | 1.253 | 0.79 | -9.947 | -10.41 | -97 | -87 | -75 | 52 | 790 | 5485 |  | CORR | AXGR | 08:58 | 08:60 | 09:02 | 1501 | 45 | 13 | EXT |  | 0.99 | (c)
60614.318 | 2.619 | 2.575 | -8.581 | -8.625 | -2220 | -2213 | -2209 | 10 | 2575 | 5485 |  | CORR | AXGR | 03:16 | 03:17 | 03:17 | 87 | 23 | 12 | EXT |  | 0.89 | (c)
60615.507 | 3.808 | 3.744 | -7.392 | -7.456 | -102 | -76 | -81 | 59 | 3744 | 5485 |  | CORR | AXGR | 08:58 | 09:02 | 09:01 | 191 | 43 | 12 | EXT |  | 0.91 | (c)
60616.479 | 4.78 | 4.66 | -6.42 | -6.54 | -94 | -80 | -81 | 68 | 4660 | 5485 |  | CORR | AXGR | 08:59 | 09:01 | 09:01 | 263 | 26 | 10 | EXT |  | 0.91 | (c)
60617.814 | 6.115 | 5.882 | -5.085 | -5.318 | -2080 | -2069 | -2062 | 150 | 5012 | 5485 |  | CORR | AXGR | 03:38 | 03:40 | 03:41 | 306 | 36 | 10 | EXT |  | 0.92 | (c)
60618.048 | 6.349 | 6.268 | -4.851 | -4.932 | -97 | -76 | -80 | 63 | 4771 | 5485 |  | CORR | AXGR | 08:58 | 09:02 | 09:01 | 161 | 34 | 10 | EXT |  | 0.9 | (c)
60618.455 | 6.756 | 6.627 | -4.444 | -4.573 | -1888 | -1883 | -1868 | 343 | 4261 | 5485 |  | CORR | AXGR | 04:09 | 04:10 | 04:12 | 312 | 39 | 14 | EXT |  | 0.94 | (c)
60618.769 | 7.07 | 7.063 | -4.13 | -4.137 | -1850 | -1836 | -1837 | 381 | 4114 | 5485 |  | CORR | PITT | 04:15 | 04:18 | 04:18 | 23 | 26 | 16 | EXT |  | 0.89 | (c)
60619.494 | 7.795 | 7.473 | -3.405 | -3.727 | -2042 | -2011 | -2001 | 188 | 3191 | 5485 |  | CORR | GENE | 03:44 | 03:49 | 03:51 | 536 | 82 | 10 | EXT |  | 0.94 | (c)
60620.727 | 9.028 | 9.02 | -2.172 | -2.18 | 2216 | -2186 | -2146 | 0 | 2150 | 5485 |  | CORR | CIGR | 03:12 | 03:21 | 03:28 | 30 | 200 | 7 | EXT |  | 0.89 | (c)
60621.057 | 9.358 | 9.343 | -1.842 | -1.857 | -400 | -332 | -316 | 232 | 1805 | 5485 |  | CORR | GENE | 08:10 | 08:20 | 08:23 | 52 | 168 | 10 | EXT |  | 0.89 | (c)
60622.744 | 11.045 | 10.98 | -0.155 | -0.22 | -518 | -499 | -497 | 476 | 52 | 5485 |  | CORR | AXGR | 07:50 | 07:53 | 07:54 | 168 | 42 | 10 | EXT |  | 0.9 | (c)
60645.717 | 0.578 | 0.235 | -10.952 | -11.295 | -2216 | -2183 | -2199 | 14 | 235 | 5489 |  | CORR | AXGR | 04:10 | 04:16 | 04:13 | 403 | 34 | 9 | EXT |  | 0.92 | (c)
60646.158 | 1.019 | 1.018 | -10.511 | -10.512 | -2201 | -2166 | -2147 | 29 | 1018 | 5489 |  | CORR | CIGR | 04:13 | 04:18 | 04:21 | 16 | 109 | 8 | EXT |  | 0.89 | (c)
60646.296 | 1.157 | 1.15 | -10.373 | -10.38 | -2196 | -2149 | -2149 | 35 | 1150 | 5489 |  | CORR | GENE | 04:13 | 04:21 | 04:21 | 107 | 93 | 11 | EXT |  | 0.89 | (c)
60648.462 | 3.323 | 3.159 | -8.207 | -8.371 | -2213 | -2196 | -2197 | 18 | 3159 | 5489 |  | CORR | AXGR | 04:11 | 04:14 | 04:13 | 232 | 33 | 10 | EXT |  | 0.91 | (c)
60648.872 | 3.733 | 3.69 | -7.797 | -7.84 | -1093 | -1053 | -1028 | 962 | 3690 | 5489 |  | CORR | GENE | 07:12 | 07:18 | 07:22 | 62 | 131 | 10 | EXT |  | 0.89 | (c)
60649.064 | 3.925 | 3.915 | -7.605 | -7.615 | -1937 | -1880 | -1890 | 293 | 3915 | 5489 |  | CORR | CIGR | 04:55 | 05:05 | 05:03 | 26 | 95 | 8 | EXT |  | 0.89 | (c)
60650.928 | 5.789 | 5.727 | -5.741 | -5.803 | -1182 | -1112 | -1119 | 1048 | 5690 | 5489 |  | DENT | GENE | 06:57 | 07:08 | 07:07 | 113 | 128 | 0.6 | N/A | Глубина вмятины: 8 мм (0,6%). Линейка: 11 см в (573 см; 07:08 ч:мин) |  | (c)
60652.361 | 7.222 | 7.138 | -4.308 | -4.392 | -1931 | -1717 | -1588 | 299 | 4293 | 5489 |  | CORR | GENE | 04:56 | 05:31 | 05:52 | 99 | 687 | 9 | EXT |  | 0.89 | (c)
60653.217 | 8.078 | 8.076 | -3.452 | -3.454 | -2155 | -2025 | -2067 | 75 | 3414 | 5489 |  | CORR | CIGR | 04:20 | 04:41 | 04:34 | 40 | 176 | 12 | EXT |  | 0.89 | (c)
60653.938 | 8.799 | 8.782 | -2.731 | -2.748 | -1452 | -1363 | -1349 | 778 | 2723 | 5489 |  | CORR | CIGR | 06:13 | 06:28 | 06:30 | 25 | 207 | 7 | EXT |  | 0.89 | (c)
60654.032 | 8.893 | 8.865 | -2.637 | -2.665 | -2040 | -1943 | -1913 | 190 | 2620 | 5489 |  | CORR | CIGR | 04:39 | 04:54 | 04:59 | 45 | 254 | 10 | EXT |  | 0.89 | (c)
60654.311 | 9.172 | 9.162 | -2.358 | -2.368 | -1172 | -1117 | -1115 | 1058 | 2343 | 5489 |  | CORR | CIGR | 06:59 | 07:08 | 07:08 | 25 | 113 | 10 | EXT |  | 0.89 | (c)
60654.493 | 9.354 | 9.24 | -2.176 | -2.29 | -1180 | -1138 | -1151 | 1050 | 2015 | 5489 |  | CORR | GENE | 06:57 | 07:04 | 07:02 | 275 | 58 | 10 | EXT |  | 0.92 | (c)
60655.612 | 10.473 | 10.098 | -1.057 | -1.432 | -2179 | -2073 | -2123 | 51 | 952 | 5489 |  | CORR | GENE | 04:16 | 04:33 | 04:25 | 480 | 113 | 14 | EXT |  | 0.96 | (c)
60666.052 | 9.383 | 9.354 | -1.967 | -1.996 | -1451 | -1379 | -1349 | 780 | 1955 | 5490 |  | CORR | CIGR | 06:42 | 06:54 | 06:58 | 41 | 203 | 9 | EXT |  | 0.89 | (c)
60666.505 | 9.836 | 9.829 | -1.514 | -1.521 | -1230 | -1190 | -1208 | 1001 | 1505 | 5490 |  | CORR | CIGR | 07:18 | 07:24 | 07:21 | 16 | 44 | 11 | EXT |  | 0.89 | (c)
60667.614 | 10.945 | 10.906 | -0.405 | -0.444 | -1716 | -1658 | -1599 | 515 | 391 | 5490 |  | CORR | GENE | 05:59 | 06:09 | 06:18 | 53 | 233 | 7 | EXT |  | 0.89 | (c)
60668.034 | 0.015 | 0.011 | -11.225 | -11.229 | 1088 | 1461 | 1328 | 663 | 11 | 5491 |  | CORR | CIGR | 05:17 | 06:18 | 05:56 | 17 | 480 | 10 | EXT |  | 0.89 | (c)
60668.292 | 0.273 | 0.259 | -10.967 | -10.981 | 1520 | 1582 | 1576 | 599 | 259 | 5491 |  | CORR | CIGR | 06:27 | 06:37 | 06:36 | 26 | 112 | 12 | EXT |  | 0.89 | (c)
60668.688 | 0.669 | 0.65 | -10.571 | -10.59 | 2073 | 2169 | 2219 | 0 | 650 | 5491 |  | CORR | CIGR | 07:56 | 08:12 | 08:20 | 42 | 292 | 10 | EXT |  | 0.89 | (c)
60668.946 | 0.927 | 0.903 | -10.313 | -10.337 | 1971 | -2228 | 2134 | 0 | 903 | 5491 |  | CORR | GENE | 07:40 | 08:22 | 08:06 | 61 | 326 | 7 | EXT |  | 0.89 | (c)
60669.19 | 1.171 | 0.982 | -10.069 | -10.258 | 2168 | 2199 | 2190 | 18 | 982 | 5491 |  | CORR | AXGR | 08:12 | 08:17 | 08:15 | 305 | 44 | 10 | EXT |  | 0.92 | (c)
60669.844 | 1.825 | 1.816 | -9.415 | -9.424 | 1709 | 1837 | 1815 | 309 | 1816 | 5491 |  | CORR | GENE | 06:58 | 07:18 | 07:15 | 48 | 213 | 7 | EXT |  | 0.89 | (c)
60670.949 | 2.93 | 2.691 | -8.31 | -8.549 | 1563 | 1695 | 1680 | 432 | 2691 | 5491 |  | CORR | GENE | 06:34 | 06:55 | 06:53 | 313 | 235 | 13 | EXT |  | 0.93 | (c)
60671.801 | 3.782 | 3.777 | -7.458 | -7.463 | 1959 | 2038 | 2081 | 27 | 3777 | 5491 |  | CORR | CIGR | 07:38 | 07:51 | 07:58 | 31 | 245 | 6 | EXT |  | 0.89 | (c)
60675.526 | 7.507 | 7.505 | -3.733 | -3.735 | 1824 | 1921 | 1879 | 296 | 3714 | 5491 |  | CORR | CIGR | 07:16 | 07:32 | 07:25 | 21 | 111 | 7 | EXT |  | 0.89 | (c)
60681.476 | 2.217 | 2.201 | -9.063 | -9.079 | -833 | -720 | -734 | 635 | 2201 | 5492 |  | CORR | CIGR | 06:16 | 06:34 | 06:32 | 45 | 198 | 11 | EXT |  | 0.89 | (c)
60682.197 | 2.938 | 2.871 | -8.342 | -8.409 | -129 | -95 | -101 | 73 | 2871 | 5492 |  | CORR | GENE | 08:10 | 08:15 | 08:14 | 196 | 56 | 9 | EXT |  | 0.9 | (c)
60690.107 | 10.848 | 10.818 | -0.432 | -0.462 | -1544 | -1430 | -1444 | 1344 | 424 | 5492 |  | CORR | CIGR | 04:22 | 04:40 | 04:38 | 38 | 200 | 7 | EXT |  | 0.89 | (c)
60703.614 | 1.705 | 1.583 | -9.555 | -9.677 | 915 | 939 | 932 | 915 | 1583 | 5494 |  | CORR | AXGR | 04:25 | 04:28 | 04:27 | 177 | 34 | 7 | EXT |  | 0.9 | (c)
60707.708 | 5.799 | 5.78 | -5.461 | -5.48 | 613 | 675 | 682 | 613 | 5459 | 5494 |  | CORR | CIGR | 03:36 | 03:46 | 03:47 | 21 | 138 | 14 | EXT |  | 0.89 | (c)
60720.816 | 7.647 | 7.593 | -3.623 | -3.677 | 1764 | 2152 | 1987 | 20 | 3558 | 5495 |  | CORR | GENE | 07:16 | 08:19 | 07:52 | 119 | 447 | 7 | EXT |  | 0.89 | (c)
60723.358 | 10.189 | 10.171 | -1.081 | -1.099 | 1873 | 1951 | 1928 | 247 | 1065 | 5495 |  | CORR | CIGR | 07:34 | 07:46 | 07:43 | 34 | 111 | 10 | EXT |  | 0.89 | (c)
60725.097 | 0.658 | 0.602 | -5.802 | -5.858 | 981 | 991 | 1003 | 981 | 602 | 5496 |  | CORR | AXGR | 04:26 | 04:28 | 04:30 | 463 | 45 | 9 | EXT |  | 0.93 | (c)
60725.241 | 0.802 | 0.685 | -5.658 | -5.775 | 466 | 701 | 645 | 466 | 685 | 5496 |  | CORR | GENE | 03:03 | 03:41 | 03:32 | 140 | 358 | 10 | EXT |  | 0.9 | (c)
60725.987 | 1.548 | 1.288 | -4.912 | -5.172 | 2144 | 2170 | 2165 | 44 | 1288 | 5496 |  | CORR | AXGR | 07:34 | 07:38 | 07:38 | 803 | 42 | 14 | EXT |  | 0.98 | (c)
60726.071 | 1.632 | 1.576 | -4.828 | -4.884 | 843 | 873 | 868 | 843 | 1576 | 5496 |  | CORR | GENE | 04:04 | 04:09 | 04:08 | 352 | 51 | 12 | EXT |  | 0.93 | (c)
60726.139 | 1.7 | 1.676 | -4.76 | -4.784 | 956 | 957 | 967 | 956 | 1676 | 5496 |  | CORR | AXGR | 04:22 | 04:23 | 04:24 | 179 | 23 | 11 | EXT |  | 0.9 | (c)
60755.183 | 7.774 | 7.761 | -3.636 | -3.649 | -852 | -787 | -798 | 743 | 3609 | 5499 |  | CORR | CIGR | 06:18 | 06:29 | 06:27 | 40 | 109 | 7 | EXT |  | 0.89 | (c)
60772.946 | 2.807 | 2.62 | -8.493 | -8.68 | 1302 | 1315 | 1318 | 896 | 2620 | 5501 |  | CORR | AXGR | 05:36 | 05:38 | 05:39 | 290 | 33 | 11 | EXT |  | 0.92 | (c)
60804.471 | 11.642 | 11.585 | -0.078 | -0.135 | -2224 | -2102 | -2026 | 1829 | 46 | 5503 |  | CORR | GENE | 06:05 | 06:25 | 06:37 | 89 | 395 | 10 | EXT |  | 0.89 | (c)
60841.928 | 2.739 | 2.401 | -8.711 | -9.049 | 2143 | 2200 | 2183 | 9 | 2401 | 5507 |  | CORR | GENE | 08:04 | 08:13 | 08:10 | 855 | 79 | 10 | EXT |  | 0.95 | (c)
60844.992 | 5.803 | 5.779 | -5.647 | -5.671 | 1954 | 2073 | 2070 | 44 | 5626 | 5507 |  | CORR | CIGR | 07:33 | 07:52 | 07:52 | 45 | 232 | 11 | EXT |  | 0.89 | (c)
60849.533 | 10.344 | 10.217 | -1.106 | -1.233 | 973 | 998 | 992 | 973 | 1016 | 5507 | Металлургический дефект | MIAN | AXGR | 04:55 | 04:59 | 04:58 | 217 | 36 |  | INT | Металлургический дефект Эквивалент потери металла 10%. |  | (c)
60850.058 | 10.869 | 10.612 | -0.581 | -0.838 | 2155 | 2182 | 2175 | 35 | 241 | 5507 |  | CORR | AXGR | 08:06 | 08:10 | 08:09 | 597 | 40 | 11 | EXT |  | 0.95 | (c)
60912.745 | 5.206 | 5.058 | -5.984 | -6.132 | 2142 | 2153 | 2161 | 50 | 5058 | 5513 |  | CORR | AXGR | 06:15 | 06:16 | 06:18 | 606 | 39 | 12 | EXT |  | 0.96 | (c)
60944.526 | 3.067 | 3.056 | -8.543 | -8.554 | 11 | 148 | 99 | 11 | 3056 | 5516 |  | CORR | CIGR | 03:53 | 04:15 | 04:07 | 30 | 177 | 10 | EXT | Аномалия находится на упругопластическом изгибе: R=632 D, максимальное растяжение на 4.6 час. | 0.89 | (c)
60964.709 | 0 | -0.038 | -11.35 | -11.388 | -205 | -154 | -124 | 43 | 0 | 5518 | Подгиб кромки со смещением | GWAN |  | 05:20 | 05:29 | 05:34 | 0 | 162 | 23 | EXT | Подгиб кромки со смещением Величина смещения - 3.6 мм. Аномалия находится на упругопластическом изгибе: R=802 D, максимальное растяжение на 5.7 час. |  | (c)
60970.519 | 5.81 | 5.774 | -5.54 | -5.576 | -773 | -712 | -665 | 556 | 5532 | 5518 |  | CORR | CIGR | 03:49 | 03:59 | 04:06 | 44 | 217 | 7 | EXT | Аномалия находится на упругопластическом изгибе: R=498 D, максимальное растяжение на 5.9 час. | 0.89 | (c)
60974.436 | 9.727 | 9.707 | -1.623 | -1.643 | -741 | -696 | -691 | 640 | 1623 | 5518 |  | CORR | CIGR | 03:54 | 04:01 | 04:02 | 20 | 101 | 8 | EXT | Аномалия находится на упругопластическом изгибе: R=379 D, максимальное растяжение на 5.7 час. | 0.89 | (c)
60976.059 | 0 | 0 | -9.17 | -9.17 | 1344 | 1677 | 1550 | 475 | 0 | 5519 | Смещение кромок | GWAN |  | 00:46 | 01:39 | 01:19 | 0 | 411 | 17 | EXT | Смещение кромок Наружу Величина смещения - 2.7 мм. Аномалия находится на упругопластическом изгибе: R=350 D, максимальное растяжение на 5.7 час. |  | (c)
60997.449 | 0 | -0.041 | -10.03 | -10.071 | 304 | 1435 | 939 | 304 |  | 5522 | Нарушение формы кольцевого шва | GWAN |  | 09:59 | 01:02 | 11:42 | 0 | 1271 |  | EXT | Нарушение формы кольцевого шва |  | (c)
60997.449 | 0 | -0.016 | -10.03 | -10.046 | -1710 | -1521 | -1463 | 521 |  | 5522 | Нарушение формы кольцевого шва | GWAN |  | 04:34 | 05:05 | 05:14 | 0 | 494 |  | EXT | Нарушение формы кольцевого шва |  | (c)
60997.449 | 0 | -0.023 | -10.03 | -10.053 | -747 | -656 | -682 | 617 |  | 5522 | Нарушение формы кольцевого шва | GWAN |  | 07:10 | 07:24 | 07:20 | 0 | 130 |  | EXT | Нарушение формы кольцевого шва |  | (c)
61000.385 | 2.936 | 2.913 | -7.094 | -7.117 | -1980 | -1757 | -1814 | 250 | 2913 | 5522 |  | CORR | GENE | 03:51 | 04:27 | 04:17 | 56 | 332 | 10 | EXT |  | 0.89 | (c)
61018.799 | 0 | -0.021 | -10.98 | -11.001 | 1676 | 1822 | 1824 | 1676 |  | 5524 | Нарушение формы кольцевого шва | GWAN |  | 07:27 | 07:50 | 07:51 | 0 | 295 |  | EXT | Нарушение формы кольцевого шва Аномалия находится на отводе. |  | (c)
61034.293 | 4.514 | 4.38 | -6.866 | -7 | -557 | -248 | -358 | 159 | 4380 | 5525 |  | DENT | GENE | 00:13 | 01:03 | 00:45 | 251 | 399 | 0.5 | N/A | Глубина вмятины: 7 мм (0,5%). Линейка: 25 см в (438 см; 01:03 ч:мин) |  | (c)
61046.956 | 5.797 | 5.763 | -5.613 | -5.647 | 1009 | 1137 | 1103 | 1009 | 5606 | 5526 |  | CORR | CIGR | 05:23 | 05:44 | 05:39 | 41 | 189 | 12 | EXT |  | 0.89 | (c)
61052.609 | 0.04 | 0.029 | -11.19 | -11.201 | 1869 | 1922 | 2005 | 90 | 29 | 5527 |  | CORR | CIGR | 05:54 | 06:03 | 06:16 | 44 | 271 | 11 | EXT |  | 0.89 | (c)
61054.195 | 1.626 | 1.615 | -9.604 | -9.615 | 2177 | -2226 | 2224 | 0 | 1615 | 5527 |  | CORR | CIGR | 06:44 | 06:53 | 06:51 | 32 | 93 | 12 | EXT |  | 0.89 | (c)
61059.728 | 7.159 | 7.146 | -4.071 | -4.084 | -1926 | -1841 | -1863 | 305 | 4056 | 5527 |  | CORR | CIGR | 07:42 | 07:55 | 07:52 | 28 | 125 | 11 | EXT |  | 0.89 | (c)
61073.718 | 9.919 | 9.907 | -1.461 | -1.473 | 971 | 1027 | 1055 | 971 | 1436 | 5528 |  | CORR | CIGR | 07:48 | 07:57 | 08:01 | 37 | 168 | 7 | EXT |  | 0.89 | (c)
61075.107 | 11.308 | 11.254 | -0.072 | -0.126 | -561 | -391 | -360 | 158 | 57 | 5528 |  | CORR | GENE | 03:41 | 04:08 | 04:13 | 69 | 403 | 11 | EXT |  | 0.89 | (c)
61075.262 | 0.083 | 0.069 | -11.487 | -11.501 | 1246 | 1301 | 1303 | 1246 | 69 | 5529 |  | CORR | CIGR | 04:14 | 04:23 | 04:23 | 22 | 113 | 11 | EXT | Аномалия находится на отводе. | 0.89 | (c)
61075.668 | 0.489 | 0.418 | -11.081 | -11.152 | 1052 | 1263 | 1213 | 1052 | 418 | 5529 |  | CORR | GENE | 03:42 | 04:16 | 04:08 | 128 | 324 | 10 | EXT | Аномалия находится на отводе. | 0.9 | (c)
61078.021 | 2.842 | 2.782 | -8.728 | -8.788 | 1990 | 2083 | 2229 | 1990 | 2782 | 5529 |  | CORR | GENE | 06:14 | 06:29 | 06:52 | 81 | 478 | 10 | EXT | Аномалия находится на отводе. | 0.89 | (c)
61078.502 | 3.323 | 3.281 | -8.247 | -8.289 | 2020 | -2171 | -2225 | 2010 | 3281 | 5529 |  | CORR | GENE | 06:19 | 07:02 | 06:53 | 120 | 430 | 10 | EXT | Аномалия находится на отводе. | 0.89 | (c)
61078.794 | 3.615 | 3.612 | -7.955 | -7.958 | -2210 | -2106 | -2129 | 2049 | 3612 | 5529 |  | CORR | CIGR | 06:56 | 07:13 | 07:09 | 28 | 161 | 8 | EXT | Аномалия находится на отводе. | 0.89 | (c)
61079.243 | 4.064 | 4.037 | -7.506 | -7.533 | 1923 | 2129 | 2094 | 1923 | 4037 | 5529 |  | CORR | GENE | 06:03 | 06:36 | 06:31 | 155 | 342 | 10 | EXT | Аномалия находится на отводе. | 0.9 | (c)
61079.733 | 4.554 | 4.539 | -7.016 | -7.031 | -1649 | -1593 | -1573 | 1497 | 4539 | 5529 |  | CORR | GENE | 08:26 | 08:35 | 08:39 | 121 | 152 | 10 | EXT | Аномалия находится на отводе. | 0.89 | (c)
61080.28 | 5.101 | 4.89 | -6.469 | -6.68 | -1753 | -1725 | -1739 | 1725 | 4890 | 5529 |  | CORR | AXGR | 08:10 | 08:14 | 08:12 | 317 | 28 | 8 | EXT | Аномалия находится на отводе. | 0.91 | (c)
61081.668 | 6.489 | 6.474 | -5.081 | -5.096 | -2163 | -2050 | -2085 | 2008 | 5063 | 5529 |  | CORR | CIGR | 07:04 | 07:22 | 07:16 | 33 | 155 | 8 | EXT | Аномалия находится на отводе. | 0.89 | (c)
61082.113 | 6.934 | 6.773 | -4.636 | -4.797 | 1412 | 1493 | 1495 | 1412 | 4483 | 5529 |  | CORR | GENE | 04:40 | 04:54 | 04:54 | 314 | 167 | 10 | EXT | Аномалия находится на отводе. | 0.92 | (c)
61082.986 | 7.807 | 7.795 | -3.763 | -3.775 | 1777 | 1906 | 1872 | 1777 | 3743 | 5529 |  | CORR | CIGR | 05:39 | 06:00 | 05:55 | 32 | 190 | 7 | EXT | Аномалия находится на отводе. | 0.89 | (c)
61089.051 | 2.302 | 2.3 | -8.668 | -8.67 | -735 | -663 | -679 | 623 | 2300 | 5530 |  | CORR | CIGR | 07:46 | 07:58 | 07:55 | 20 | 112 | 9 | EXT |  | 0.89 | (c)
61089.092 | 2.343 | 2.331 | -8.627 | -8.639 | -1114 | -904 | -983 | 851 | 2331 | 5530 |  | CORR | GENE | 06:45 | 07:19 | 07:06 | 58 | 263 | 10 | EXT |  | 0.89 | (c)
61089.743 | 2.994 | 2.978 | -7.976 | -7.992 | -646 | -605 | -580 | 514 | 2978 | 5530 |  | CORR | CIGR | 08:01 | 08:07 | 08:11 | 26 | 132 | 12 | EXT |  | 0.89 | (c)
61089.823 | 3.074 | 3.073 | -7.896 | -7.897 | -762 | -672 | -696 | 630 | 3073 | 5530 |  | CORR | CIGR | 07:42 | 07:57 | 07:53 | 30 | 132 | 12 | EXT |  | 0.89 | (c)
61091.739 | 4.99 | 4.967 | -5.98 | -6.003 | 2159 | -2193 | -2168 | 2035 | 4967 | 5530 |  | CORR | CIGR | 03:34 | 03:51 | 03:55 | 40 | 267 | 10 | EXT |  | 0.89 | (c)
61092.523 | 5.774 | 5.736 | -5.196 | -5.234 | -770 | -673 | -697 | 623 | 5171 | 5530 |  | CORR | GENE | 07:41 | 07:56 | 07:53 | 63 | 147 | 7 | EXT |  | 0.89 | (c)
61092.837 | 6.088 | 6.082 | -4.882 | -4.888 | -631 | -534 | -570 | 509 | 4861 | 5530 |  | CORR | CIGR | 08:03 | 08:19 | 08:13 | 27 | 122 | 11 | EXT |  | 0.89 | (c)
61096.3 | 9.551 | 9.505 | -1.419 | -1.465 | -750 | -616 | -530 | 310 | 1392 | 5530 |  | CORR | GENE | 07:44 | 08:06 | 08:19 | 73 | 440 | 11 | EXT |  | 0.89 | (c)
61097.622 | 10.873 | 10.856 | -0.097 | -0.114 | -1632 | -603 | -1037 | 441 | 38 | 5530 |  | CORR | GENE | 05:22 | 08:08 | 06:58 | 76 | 1191 | 11 | EXT |  | 0.89 | (c)
61109.432 | 0.053 | 0.027 | -11.627 | -11.653 | 1288 | 1427 | 1443 | 1288 | 27 | 5532 |  | CORR | GENE | 04:51 | 05:14 | 05:16 | 66 | 309 | 14 | EXT |  | 0.89 | (c)
61127.076 | 6.017 | 6.002 | -4.703 | -4.718 | -752 | -685 | -698 | 645 | 4690 | 5533 |  | CORR | CIGR | 02:43 | 02:54 | 02:52 | 28 | 107 | 10 | EXT | Аномалия находится на отводе. | 0.89 | (c)
61144.816 | 2.417 | 2.408 | -9.273 | -9.282 | -821 | -771 | -775 | 729 | 2408 | 5535 |  | CORR | CIGR | 02:27 | 02:35 | 02:34 | 34 | 92 | 10 | EXT | Аномалия находится на отводе. | 0.89 | (c)
61145.004 | 2.605 | 2.459 | -9.085 | -9.231 | -710 | -683 | -669 | 628 | 2459 | 5535 |  | CORR | GENE | 02:45 | 02:49 | 02:51 | 219 | 81 | 10 | EXT | Аномалия находится на отводе. | 0.91 | (c)
61146.21 | 3.811 | 3.769 | -7.879 | -7.921 | -115 | 52 | 6 | 0 | 3769 | 5535 |  | CORR | GENE | 04:21 | 04:48 | 04:40 | 57 | 242 | 10 | EXT | Аномалия находится на отводе. | 0.89 | (c)
61177.239 | 0 | 0 | -11.44 | -11.44 | 32 | 84 | 192 | 32 | 0 | 5538 | Смещение кромок | GWAN |  | 11:59 | 00:08 | 00:25 | 0 | 320 | 15 | EXT | Смещение кромок Наружу Аномалия находится на отводе. Величина смещения - 2.4 мм. Аномалия находится на упругопластическом изгибе: R=405 D, максимальное растяжение на 11 час. |  | (c)
61177.239 | 0 | 0 | -11.44 | -11.44 | 1630 | 2016 | 1852 | 157 | 0 | 5538 |  | GWAN |  | 04:17 | 05:20 | 04:53 | 0 | 444 |  | EXT | Аномалия находится на отводе. Подбивка кромок величиной 6 мм. Аномалия находится на упругопластическом изгибе: R=405 D, максимальное растяжение на 11 час. |  | (c)
61181.383 | 4.144 | 4.144 | -7.296 | -7.296 | 1862 | 1866 | 1884 | 325 | 4144 | 5538 |  | CORR | CIGR | 04:55 | 04:55 | 04:58 | 17 | 44 | 7 | EXT | Аномалия находится на упругопластическом изгибе: R=552 D, максимальное растяжение на 10 час. | 0.89 | (c)
61183.089 | 5.85 | 5.849 | -5.59 | -5.591 | 1644 | 1691 | 1707 | 461 | 5547 | 5538 |  | CORR | CIGR | 04:19 | 04:27 | 04:30 | 44 | 126 | 8 | EXT | Аномалия находится на упругопластическом изгибе: R=533 D, максимальное растяжение на 10.3 час. | 0.89 | (c)
61187.644 | 10.405 | 10.368 | -1.035 | -1.072 | -1614 | -1398 | -1475 | 617 | 1024 | 5538 |  | CORR | GENE | 07:34 | 08:08 | 07:56 | 48 | 276 | 8 | EXT | Аномалия находится на упругопластическом изгибе: R=434 D, максимальное растяжение на 10.9 час. | 0.89 | (c)
61191.075 | 2.396 | 2.395 | -9.204 | -9.205 | 1892 | 2012 | 1998 | 127 | 2395 | 5539 |  | CORR | CIGR | 06:24 | 06:44 | 06:42 | 36 | 212 | 11 | EXT | Аномалия находится на упругопластическом изгибе: R=405 D, максимальное растяжение на 11 час. | 0.89 | (c)
61194.829 | 6.15 | 6.013 | -5.45 | -5.587 | 2132 | 2161 | 2163 | 36 | 5265 | 5539 |  | CORR | GENE | 07:03 | 07:08 | 07:08 | 322 | 62 | 11 | EXT | Аномалия находится на упругопластическом изгибе: R=452 D, максимальное растяжение на 11.2 час. | 0.93 | (c)
61197.985 | 9.306 | 9.284 | -2.294 | -2.316 | -1780 | -1734 | -1712 | 451 | 2281 | 5539 |  | CORR | CIGR | 08:32 | 08:39 | 08:43 | 35 | 135 | 13 | EXT | Аномалия находится на упругопластическом изгибе: R=582 D, максимальное растяжение на 11.2 час. | 0.89 | (c)
61198.431 | 9.752 | 9.65 | -1.848 | -1.95 | 1310 | 1387 | 1626 | 288 | 1830 | 5539 |  | CORR | GENE | 04:51 | 05:03 | 05:42 | 120 | 632 | 9 | EXT | Аномалия находится на упругопластическом изгибе: R=614 D, максимальное растяжение на 11.1 час. | 0.89 | (c)
61198.581 | 9.902 | 9.889 | -1.698 | -1.711 | 1139 | 1224 | 1213 | 944 | 1682 | 5539 |  | CORR | CIGR | 04:23 | 04:37 | 04:35 | 29 | 148 | 7 | EXT | Аномалия находится на упругопластическом изгибе: R=631 D, максимальное растяжение на 11.1 час. | 0.89 | (c)
61200.279 | 0 | -0.027 | -11.25 | -11.277 | 1422 | 1760 | 2143 | 0 |  | 5540 | Нарушение формы кольцевого шва | GWAN |  | 05:50 | 06:44 | 07:46 | 0 | 1443 |  | EXT | Нарушение формы кольцевого шва Аномалия находится на упругопластическом изгибе: R=762 D, максимальное растяжение на 11 час. |  | (c)
61211.493 | 11.214 | 11.171 | -0.036 | -0.079 | 1452 | 1604 | 1557 | 568 | 28 | 5540 |  | CORR | GENE | 05:55 | 06:19 | 06:12 | 51 | 211 | 12 | EXT |  | 0.89 | (c)
61211.571 | 0.042 | 0.024 | -10.878 | -10.896 | 1871 | 2011 | 2014 | 1871 | 24 | 5541 |  | CORR | CIGR | 05:16 | 05:38 | 05:39 | 31 | 286 | 14 | EXT |  | 0.89 | (c)
61211.937 | 0.408 | 0.34 | -10.512 | -10.58 | 1982 | 2036 | 2075 | 1982 | 340 | 5541 |  | CORR | GENE | 05:34 | 05:42 | 05:49 | 150 | 187 | 15 | EXT |  | 0.91 | (c)
61222.534 | 0.085 | 0.07 | -11.335 | -11.35 | 596 | 758 | 763 | 596 | 70 | 5542 |  | CORR | CIGR | 04:55 | 05:21 | 05:21 | 39 | 333 | 10 | EXT | Аномалия находится на отводе. | 0.89 | (c)
61224.981 | 2.532 | 2.158 | -8.888 | -9.262 | 1570 | 1623 | 1647 | 1570 | 2158 | 5542 |  | DENT | GENE | 07:32 | 07:40 | 07:44 | 563 | 155 | 0.3 | N/A | Глубина вмятины: 4 мм (0,3%). Линейка: 56 см в (216 см; 07:40 ч:мин) Аномалия находится на отводе. |  | (c)
61231.829 | 9.38 | 9.282 | -2.04 | -2.138 | 120 | 577 | 410 | 120 | 2016 | 5542 |  | CORR | GENE | 03:38 | 04:52 | 04:25 | 122 | 580 | 10 | EXT | Аномалия находится на отводе. | 0.89 | (c)
61233.899 | 0.03 | 0.014 | -11.4 | -11.416 | -1026 | -954 | -962 | 897 | 14 | 5543 |  | CORR | CIGR | 07:32 | 07:43 | 07:42 | 43 | 129 | 11 | EXT |  | 0.89 | (c)
61242.693 | 8.824 | 8.598 | -2.606 | -2.832 | -992 | -960 | -954 | 916 | 2445 | 5543 |  | CORR | GENE | 07:37 | 07:42 | 07:43 | 387 | 76 | 10 | EXT |  | 0.93 | (c)
61243.654 | 9.785 | 9.722 | -1.645 | -1.708 | 1923 | 2229 | 2182 | 0 | 1584 | 5543 |  | CORR | GENE | 03:28 | 04:17 | 04:09 | 124 | 517 | 11 | EXT |  | 0.9 | (c)
61279.349 | 0.05 | 0.031 | -11.42 | -11.439 | -2063 | -1817 | -1863 | 168 | 31 | 5547 |  | CORR | GENE | 07:34 | 08:13 | 08:06 | 101 | 399 | 10 | EXT |  | 0.89 | (c)
61295.698 | 4.929 | 4.918 | -6.581 | -6.592 | 514 | 550 | 554 | 514 | 4918 | 5548 |  | CORR | CIGR | 11:39 | 11:45 | 11:46 | 24 | 79 | 14 | EXT |  | 0.89 | (c)
61301.807 | 11.038 | 10.909 | -0.472 | -0.601 | -1108 | -1094 | -1090 | 1071 | 401 | 5548 |  | CORR | AXGR | 07:18 | 07:20 | 07:21 | 200 | 38 | 11 | EXT |  | 0.91 | (c)
61304.076 | 1.797 | 1.612 | -9.563 | -9.748 | -1747 | -1722 | -1717 | 484 | 1612 | 5549 |  | CORR | GENE | 07:09 | 07:13 | 07:14 | 409 | 59 | 7 | EXT |  | 0.92 | (c)
61304.411 | 2.132 | 2.121 | -9.228 | -9.239 | 1653 | 1694 | 1770 | 343 | 2121 | 5549 |  | CORR | CIGR | 04:18 | 04:24 | 04:37 | 46 | 235 | 10 | EXT |  | 0.89 | (c)
61304.608 | 2.329 | 2.288 | -9.031 | -9.072 | -2122 | -1917 | -1831 | 109 | 2288 | 5549 |  | CORR | GENE | 06:09 | 06:42 | 06:56 | 67 | 582 | 10 | EXT |  | 0.89 | (c)
61305.039 | 2.76 | 2.679 | -8.6 | -8.681 | -2023 | -1905 | -1745 | 208 | 2679 | 5549 |  | CORR | GENE | 06:25 | 06:44 | 07:09 | 104 | 555 | 10 | EXT |  | 0.89 | (c)
61305.555 | 3.276 | 3.235 | -8.084 | -8.125 | 1677 | 1846 | 1811 | 285 | 3235 | 5549 |  | CORR | GENE | 04:22 | 04:49 | 04:43 | 60 | 268 | 10 | EXT |  | 0.89 | (c)
61306.666 | 4.387 | 4.362 | -6.973 | -6.998 | -1909 | -1753 | -1756 | 321 | 4362 | 5549 |  | CORR | GENE | 06:43 | 07:08 | 07:08 | 82 | 307 | 12 | EXT |  | 0.89 | (c)
61308.047 | 5.768 | 5.643 | -5.592 | -5.717 | -1691 | -1680 | -1670 | 540 | 5553 | 5549 |  | CORR | AXGR | 07:18 | 07:20 | 07:21 | 164 | 41 | 10 | EXT |  | 0.9 | (c)
61308.259 | 5.98 | 5.965 | -5.38 | -5.395 | 1946 | 1987 | 1994 | 189 | 5375 | 5549 |  | CORR | CIGR | 05:05 | 05:12 | 05:13 | 20 | 95 | 11 | EXT |  | 0.89 | (c)
61313.577 | 11.298 | 11.245 | -0.062 | -0.115 | 1673 | 1880 | 1935 | 33 | 28 | 5549 |  | CORR | GENE | 04:21 | 04:55 | 05:03 | 87 | 525 | 10 | EXT |  | 0.89 | (c)
61324.999 | 0 | 0 | -10.95 | -10.95 | 405 | 610 | 574 | 405 | 0 | 5551 | Смещение кромок | GWAN |  | 00:32 | 01:05 | 00:59 | 0 | 338 | 16 | EXT | Смещение кромок Вовнутрь Величина смещения - 2.5 мм. |  | (c)
61324.999 | 0 | -0.034 | -10.95 | -10.984 | 1446 | 1483 | 1550 | 576 |  | 5551 | Нарушение формы кольцевого шва | GWAN |  | 03:20 | 03:26 | 03:37 | 0 | 209 |  | EXT | Нарушение формы кольцевого шва |  | (c)
61324.999 | 0 | -0.025 | -10.95 | -10.975 | 2047 | 2145 | 2117 | 44 |  | 5551 | Нарушение формы кольцевого шва | GWAN |  | 04:57 | 05:13 | 05:08 | 0 | 139 |  | EXT | Нарушение формы кольцевого шва |  | (c)
61328.537 | 3.538 | 3.529 | -7.412 | -7.421 | -2088 | -2035 | -2038 | 143 | 3529 | 5551 |  | CORR | CIGR | 05:50 | 05:58 | 05:58 | 22 | 99 | 10 | EXT |  | 0.89 | (c)
61328.857 | 3.858 | 3.724 | -7.092 | -7.226 | -2191 | -2096 | -2008 | 40 | 3724 | 5551 |  | CORR | GENE | 05:33 | 05:48 | 06:03 | 144 | 365 | 12 | EXT |  | 0.9 | (c)
61341.289 | 5.34 | 5.317 | -6.09 | -6.113 | 1301 | 1373 | 1376 | 1301 | 5317 | 5552 |  | CORR | CIGR | 04:48 | 04:59 | 04:60 | 26 | 149 | 10 | EXT |  | 0.89 | (c)
61353.009 | 5.63 | 5.628 | -5.93 | -5.932 | 1708 | 1795 | 1788 | 362 | 5628 | 5553 |  | CORR | CIGR | 06:23 | 06:37 | 06:35 | 19 | 160 | 10 | EXT |  | 0.89 | (c)
61354.993 | 7.614 | 7.541 | -3.946 | -4.019 | 1320 | 1614 | 1621 | 308 | 3909 | 5553 |  | CORR | GENE | 05:20 | 06:07 | 06:08 | 110 | 603 | 10 | EXT |  | 0.89 | (c)
61355.782 | 8.403 | 8.332 | -3.157 | -3.228 | 1406 | 1511 | 1635 | 366 | 3143 | 5553 |  | CORR | GENE | 05:34 | 05:51 | 06:11 | 85 | 459 | 13 | EXT |  | 0.89 | (c)
61356.566 | 9.187 | 9.122 | -2.373 | -2.438 | 1079 | 1392 | 1437 | 436 | 2317 | 5553 |  | CORR | GENE | 04:41 | 05:32 | 05:39 | 121 | 716 | 12 | EXT |  | 0.9 | (c)
61363.693 | 4.754 | 4.736 | -6.026 | -6.044 | 881 | 1044 | 1001 | 881 | 4736 | 5554 |  | CORR | CIGR | 04:04 | 04:31 | 04:24 | 47 | 241 | 10 | EXT |  | 0.89 | (c)
61375.874 | 6.155 | 6.141 | -4.985 | -4.999 | -337 | -299 | -266 | 194 | 4957 | 5555 |  | CORR | CIGR | 05:11 | 05:17 | 05:23 | 42 | 142 | 11 | EXT |  | 0.89 | (c)
61378.379 | 8.66 | 8.64 | -2.48 | -2.5 | -404 | -311 | -339 | 274 | 2452 | 5555 |  | CORR | GENE | 05:00 | 05:15 | 05:11 | 48 | 129 | 10 | EXT |  | 0.89 | (c)
61399.257 | 6.728 | 6.699 | -4.622 | -4.651 | -1148 | -889 | -938 | 728 | 4573 | 5557 |  | CORR | GENE | 06:38 | 07:19 | 07:11 | 78 | 419 | 10 | EXT |  | 0.89 | (c)
61403.931 | 0.052 | 0.037 | -11.448 | -11.463 | -184 | -25 | -62 | 0 | 37 | 5558 |  | CORR | CIGR | 03:48 | 04:14 | 04:08 | 37 | 244 | 13 | EXT |  | 0.89 | (c)
61416.497 | 1.118 | 1.106 | -10.232 | -10.244 | 2203 | -2004 | -2111 | 0 | 1106 | 5559 |  | CORR | CIGR | 03:54 | 04:35 | 04:18 | 44 | 294 | 8 | EXT |  | 0.89 | (c)
61431.787 | 5.058 | 5.046 | -6.262 | -6.274 | -1491 | -1430 | -1453 | 740 | 5046 | 5560 |  | CORR | CIGR | 08:48 | 08:57 | 08:54 | 21 | 75 | 12 | EXT |  | 0.89 | (c)
61448.289 | 10.24 | 10.223 | -0.41 | -0.427 | -1451 | -1352 | -1383 | 779 | 399 | 5561 |  | CORR | CIGR | 05:46 | 06:02 | 05:57 | 28 | 138 | 8 | EXT |  | 0.89 | (c)
61452.389 | 3.69 | 3.681 | -0.64 | -0.649 | -1910 | -1874 | -1863 | 321 | 630 | 5562 |  | CORR | CIGR | 05:56 | 06:02 | 06:03 | 19 | 94 | 9 | EXT |  | 0.89 | (c)
61452.957 | 4.258 | 4.246 | -0.072 | -0.084 | -2016 | -1940 | -1961 | 215 | 58 | 5562 |  | CORR | CIGR | 05:39 | 05:51 | 05:47 | 26 | 110 | 11 | EXT |  | 0.89 | (c)
61454.187 | 1.158 | 1.158 | -6.712 | -6.712 | 1080 | 1147 | 1119 | 1072 | 1158 | 5563 |  | CORR | CIGR | 04:38 | 04:49 | 04:44 | 22 | 78 | 13 | EXT |  | 0.89 | (c)
61466.776 | 5.877 | 5.822 | -5.413 | -5.468 | 578 | 606 | 605 | 578 | 5369 | 5564 |  | DENT | GENE | 03:18 | 03:22 | 03:22 | 99 | 55 | 0.2 | N/A | Глубина вмятины: 3 мм (0,2%). Линейка: 10 см в (582 см; 03:22 ч:мин) Аномалия находится вблизи дефекта потери металла. |  | (c)
61466.822 | 5.923 | 5.886 | -5.367 | -5.404 | 538 | 562 | 597 | 538 | 5363 | 5564 |  | GOUG | CIGR | 03:11 | 03:15 | 03:21 | 41 | 119 | 8 | EXT | Задир. |  | (c)
61475.434 | 0.235 | 0.208 | -9.518 | -9.545 | 1070 | 1257 | 1477 | 346 | 208 | 5568 |  | CORR | GENE | 04:12 | 04:42 | 05:18 | 128 | 814 | 10 | EXT | Аномалия находится на отводе. | 1.07 | (b)
61484.952 | 0 | 0 | -3.633 | -3.633 | 2098 | 2164 | 2152 | 2098 | 0 | 5569 | Непровар / утяжина | GWAN |  | 04:43 | 04:53 | 04:51 | 0 | 108 | 14 | INT | Непровар / утяжина Толщины: 15,7 / 18,7 мм Аномалия находится на отводе. |  | (c)
61484.952 | 0 | -0.025 | -3.633 | -3.658 | -1586 | -1489 | -1376 | 1166 |  | 5569 | Нарушение формы кольцевого шва | GWAN |  | 06:48 | 07:04 | 07:22 | 0 | 420 |  | INT | Нарушение формы кольцевого шва Аномалия находится на отводе. |  | (c)
61543.416 | 2.537 | 2.525 | -8.513 | -8.525 | 483 | 531 | 548 | 483 | 2525 | 5579 |  | CORR | CIGR | 05:10 | 05:18 | 05:21 | 24 | 130 | 10 | EXT | Аномалия находится на упругопластическом изгибе: R=839 D, максимальное растяжение на 0.6 час. | 0.89 | (c)
61565.509 | 2.28 | 2.255 | -8.467 | -8.492 | -1259 | -1210 | -1191 | 1123 | 2255 | 5586а |  | CORR | CIGR | 07:21 | 07:29 | 07:32 | 46 | 136 | 11 | EXT |  | 0.89 | (c)
61573.976 | 0 | 0 | -12.046 | -12.046 | 198 | 1143 | 963 | 198 | 0 | 5586б | Непровар / утяжина | GWAN |  | 00:49 | 03:21 | 02:52 | 0 | 1530 | 14 | INT | Непровар / утяжина Толщины: 18,7 / 15,7 мм |  | (c)
61573.976 | 0 | -0.032 | -12.046 | -12.078 | 1923 | -2049 | -1804 | 1070 |  | 5586б | Нарушение формы кольцевого шва | GWAN |  | 05:27 | 06:46 | 07:26 | 0 | 1468 |  | EXT | Нарушение формы кольцевого шва |  | (c)
61573.976 | 0 | 0 | -12.046 | -12.046 | -957 | -729 | -754 | 552 | 0 | 5586б | Непровар / утяжина | GWAN |  | 09:42 | 10:19 | 10:15 | 0 | 406 | 12 | INT | Непровар / утяжина Толщины: 18,7 / 15,7 мм |  | (c)
61590.083 | 4.061 | 4.03 | -6.746 | -6.777 | -1084 | -1070 | -1070 | 1056 | 4030 | 5588а |  | CORR | AXGR | 06:59 | 07:01 | 07:01 | 83 | 27 | 10 | EXT | Аномалия находится на упругопластическом изгибе: R=758 D, максимальное растяжение на 6.9 час. | 0.89 | (c)
61592.62 | 6.598 | 6.555 | -4.209 | -4.252 | -1967 | -1873 | -1798 | 264 | 4193 | 5588а |  | CORR | GENE | 04:36 | 04:51 | 05:04 | 59 | 338 | 10 | EXT |  | 0.89 | (c)
61597.216 | 0.387 | 0.366 | -11.033 | -11.054 | -602 | -532 | -509 | 417 | 366 | 5589 |  | CORR | CIGR | 07:27 | 07:39 | 07:42 | 39 | 185 | 10 | EXT |  | 0.89 | (c)
61597.407 | 0.578 | 0.563 | -10.842 | -10.857 | -1598 | -1553 | -1526 | 633 | 563 | 5589 |  | CORR | CIGR | 04:46 | 04:54 | 04:58 | 29 | 144 | 12 | EXT |  | 0.89 | (c)
61598.19 | 1.361 | 1.344 | -10.059 | -10.076 | -1686 | -1625 | -1613 | 544 | 1344 | 5589 |  | CORR | CIGR | 04:32 | 04:42 | 04:44 | 29 | 147 | 12 | EXT |  | 0.89 | (c)
61602.926 | 6.097 | 6.065 | -5.323 | -5.355 | -1894 | -1843 | -1811 | 336 | 5310 | 5589 |  | CORR | CIGR | 03:59 | 04:07 | 04:12 | 45 | 167 | 14 | EXT |  | 0.89 | (c)
61621.393 | 1.714 | 1.684 | -9.516 | -9.546 | 1665 | 1743 | 1788 | 320 | 1684 | 5591 |  | CORR | CIGR | 04:28 | 04:41 | 04:48 | 43 | 246 | 15 | EXT |  | 0.89 | (c)
61632.219 | 1.31 | 1.296 | -9.87 | -9.884 | -1187 | -1109 | -1119 | 1044 | 1296 | 5592 |  | CORR | CIGR | 06:29 | 06:41 | 06:40 | 24 | 135 | 9 | EXT |  | 0.89 | (c)
61638.113 | 7.204 | 7.19 | -3.976 | -3.99 | -1757 | -1747 | -1744 | 474 | 3953 | 5592 |  | CORR | PITT | 04:57 | 04:58 | 04:59 | 37 | 25 | 15 | EXT |  | 0.89 | (c)
61638.327 | 7.418 | 7.405 | -3.762 | -3.775 | -1751 | -1741 | -1740 | 479 | 3746 | 5592 |  | CORR | PITT | 04:58 | 04:59 | 04:59 | 29 | 22 | 13 | EXT |  | 0.89 | (c)
61641.211 | 10.302 | 10.285 | -0.878 | -0.895 | -1368 | -1314 | -1294 | 863 | 857 | 5592 |  | CORR | CIGR | 05:60 | 06:08 | 06:12 | 38 | 149 | 11 | EXT |  | 0.89 | (c)
61643.449 | 1.36 | 1.347 | -10.21 | -10.223 | 1397 | 1433 | 1454 | 720 | 1347 | 5593 |  | CORR | CIGR | 04:08 | 04:14 | 04:18 | 24 | 114 | 11 | EXT |  | 0.89 | (c)
61668.844 | 3.815 | 3.695 | -6.155 | -6.275 | 2122 | 2134 | 2137 | 79 | 3695 | 5595 |  | CORR | AXGR | 04:25 | 04:27 | 04:27 | 549 | 30 | 11 | EXT |  | 0.95 | (c)
61670.565 | 5.536 | 5.304 | -4.434 | -4.666 | 2054 | 2120 | 2087 | 110 | 3894 | 5595 |  | CORR | GENE | 04:14 | 04:24 | 04:19 | 772 | 66 | 11 | EXT |  | 0.96 | (c)
61674.295 | 9.266 | 9.243 | -0.704 | -0.727 | -2218 | -2188 | -2165 | 13 | 698 | 5595 |  | CORR | CIGR | 04:44 | 04:49 | 04:53 | 29 | 105 | 15 | EXT |  | 0.89 | (c)
61675.022 | 0.023 | 0.013 | -11.207 | -11.217 | 1280 | 1479 | 1424 | 662 | 13 | 5596 |  | CORR | CIGR | 06:14 | 06:46 | 06:37 | 42 | 288 | 11 | EXT |  | 0.89 | (c)
61700.427 | 2.678 | 2.619 | -8.802 | -8.861 | 1213 | 1312 | 1425 | 593 | 2619 | 5598 |  | CORR | GENE | 03:45 | 04:01 | 04:19 | 83 | 425 | 10 | EXT |  | 0.89 | (c)
61701.397 | 3.648 | 3.626 | -7.832 | -7.854 | 1483 | 1521 | 1545 | 623 | 3626 | 5598 |  | CORR | CIGR | 04:29 | 04:35 | 04:39 | 30 | 125 | 10 | EXT |  | 0.89 | (c)
61701.847 | 4.098 | 4.03 | -7.382 | -7.45 | 1455 | 1482 | 1480 | 726 | 4030 | 5598 |  | CORR | GENE | 04:24 | 04:28 | 04:28 | 181 | 49 | 10 | EXT |  | 0.9 | (c)
61708.981 | 11.232 | 10.974 | -0.248 | -0.506 | -1925 | -1895 | -1876 | 305 | 166 | 5598 |  | CORR | GENE | 07:19 | 07:23 | 07:26 | 340 | 98 | 12 | EXT |  | 0.93 | (c)
61709.061 | 11.312 | 11.266 | -0.168 | -0.214 | 1746 | 1772 | 1770 | 437 | 111 | 5598 |  | CORR | AXGR | 05:11 | 05:15 | 05:15 | 103 | 47 | 10 | EXT |  | 0.89 | (c)
61719.134 | 9.905 | 9.885 | -1.775 | -1.795 | 914 | 1042 | 1007 | 914 | 1753 | 5599 |  | CORR | CIGR | 05:54 | 06:14 | 06:09 | 42 | 185 | 12 | EXT |  | 0.89 | (c)
61722.968 | 2.059 | 2.034 | -8.961 | -8.986 | 638 | 668 | 724 | 638 | 2034 | 5600 |  | CORR | CIGR | 04:53 | 04:58 | 05:07 | 36 | 172 | 10 | EXT | Аномалия находится на отводе. | 0.89 | (c)
61726.536 | 5.627 | 5.617 | -5.393 | -5.403 | 291 | 346 | 346 | 291 | 5373 | 5600 |  | CORR | CIGR | 03:57 | 04:06 | 04:06 | 30 | 109 | 10 | EXT | Аномалия находится на отводе. | 0.89 | (c)
61729.861 | 8.952 | 8.92 | -2.068 | -2.1 | 510 | 588 | 595 | 510 | 2054 | 5600 |  | CORR | CIGR | 04:32 | 04:45 | 04:46 | 46 | 169 | 9 | EXT | Аномалия находится на отводе. | 0.89 | (c)
61731.967 | 0.038 | 0.038 | -11.202 | -11.202 | 1421 | 1422 | 1436 | 1421 | 38 | 5601 |  | CORR | AXGR | 05:50 | 05:50 | 05:52 | 161 | 30 | 7 | EXT |  | 0.9 | (c)
61732.348 | 0.419 | 0.37 | -10.821 | -10.87 | 1227 | 1447 | 1415 | 1227 | 370 | 5601 |  | CORR | GENE | 05:18 | 05:54 | 05:49 | 74 | 376 | 10 | EXT |  | 0.89 | (c)
61737.843 | 5.914 | 5.867 | -5.326 | -5.373 | 1362 | 1471 | 1492 | 1362 | 5310 | 5601 |  | CORR | GENE | 05:40 | 05:58 | 06:01 | 63 | 261 | 13 | EXT |  | 0.89 | (c)
61738.047 | 6.118 | 6.104 | -5.122 | -5.136 | 1262 | 1386 | 1492 | 1262 | 4951 | 5601 |  | CORR | GENE | 05:24 | 05:44 | 06:01 | 185 | 461 | 10 | EXT |  | 0.9 | (c)
61741.919 | 9.99 | 9.961 | -1.25 | -1.279 | -1594 | -1501 | -1515 | 1436 | 1235 | 5601 |  | CORR | CIGR | 09:43 | 09:58 | 09:56 | 44 | 158 | 7 | EXT |  | 0.89 | (c)
61744.01 | 0.841 | 0.801 | -10.519 | -10.559 | 553 | 570 | 567 | 553 | 801 | 5602 |  | CORR | AXGR | 04:19 | 04:22 | 04:21 | 307 | 28 | 11 | EXT | Аномалия находится на отводе. | 0.92 | (c)
61746.394 | 3.225 | 3.216 | -8.135 | -8.144 | 670 | 689 | 692 | 670 | 3216 | 5602 |  | CORR | CIGR | 04:38 | 04:41 | 04:42 | 19 | 46 | 11 | EXT | Аномалия находится на отводе. | 0.89 | (c)
61753.412 | 10.243 | 10.227 | -1.117 | -1.133 | 681 | 757 | 788 | 681 | 1062 | 5602 |  | CORR | GENE | 04:40 | 04:52 | 04:57 | 71 | 213 | 10 | EXT | Аномалия находится на отводе. | 0.89 | (c)
61754.137 | 10.968 | 10.926 | -0.392 | -0.434 | 207 | 251 | 279 | 207 | 356 | 5602 |  | CORR | GENE | 03:23 | 03:30 | 03:35 | 78 | 143 | 10 | EXT | Аномалия находится на отводе. | 0.89 | (c)
61754.157 | 10.988 | 10.856 | -0.372 | -0.504 | 1454 | 2146 | 1958 | 1454 | 309 | 5602 |  | CORR | GENE | 06:45 | 08:36 | 08:06 | 195 | 1009 | 10 | EXT | Аномалия находится на отводе. | 0.9 | (c)
61754.381 | 11.212 | 11.192 | -0.148 | -0.168 | 1428 | 1514 | 1692 | 1428 | 72 | 5602 |  | CORR | GENE | 06:40 | 06:54 | 07:23 | 96 | 528 | 10 | EXT | Аномалия находится на отводе. | 0.89 | (c)
61758.413 | 3.884 | 3.851 | -7.006 | -7.039 | -1389 | -1338 | -1282 | 842 | 3851 | 5603 |  | CORR | CIGR | 05:22 | 05:30 | 05:39 | 47 | 215 | 10 | EXT | Аномалия находится на отводе. | 0.89 | (c)
61758.854 | 4.325 | 4.302 | -6.565 | -6.588 | -1611 | -1459 | -1458 | 619 | 4302 | 5603 |  | CORR | CIGR | 04:46 | 05:11 | 05:11 | 47 | 306 | 13 | EXT | Аномалия находится на отводе. | 0.89 | (c)
61759.588 | 5.059 | 5.049 | -5.831 | -5.841 | -1082 | -1012 | -1020 | 958 | 5049 | 5603 |  | CORR | CIGR | 06:12 | 06:23 | 06:22 | 23 | 124 | 10 | EXT | Аномалия находится на отводе. | 0.89 | (c)
61759.965 | 5.436 | 5.415 | -5.454 | -5.475 | -342 | -242 | -253 | 163 | 5415 | 5603 |  | CORR | CIGR | 08:11 | 08:27 | 08:25 | 45 | 179 | 8 | EXT | Аномалия находится на отводе. | 0.89 | (c)
61779.83 | 2.951 | 2.867 | -6.769 | -6.853 | 1999 | 2016 | 2022 | 184 | 2867 | 5605 |  | CORR | AXGR | 04:35 | 04:38 | 04:39 | 130 | 47 | 11 | EXT |  | 0.9 | (c)
61781.875 | 4.996 | 4.978 | -4.724 | -4.742 | 2024 | -2083 | -2228 | 0 | 4661 | 5605 |  | CORR | GENE | 04:39 | 05:36 | 05:13 | 81 | 417 | 9 | EXT |  | 0.89 | (c)
61782.18 | 5.301 | 5.285 | -4.419 | -4.435 | -1691 | -1584 | -1585 | 539 | 4394 | 5605 |  | CORR | CIGR | 06:40 | 06:57 | 06:57 | 41 | 213 | 13 | EXT |  | 0.89 | (c)
61782.329 | 5.45 | 5.446 | -4.27 | -4.274 | 2025 | 2132 | 2091 | 73 | 4238 | 5605 |  | CORR | CIGR | 04:40 | 04:57 | 04:50 | 36 | 132 | 7 | EXT |  | 0.89 | (c)
61789.115 | 2.516 | 2.475 | -8.444 | -8.485 | 909 | 1272 | 1201 | 738 | 2475 | 5606 |  | CORR | GENE | 05:12 | 06:10 | 05:59 | 265 | 584 | 9 | EXT |  | 0.91 | (c)
61789.659 | 3.06 | 3.046 | -7.9 | -7.914 | 560 | 616 | 615 | 560 | 3046 | 5606 |  | CORR | CIGR | 04:15 | 04:24 | 04:24 | 16 | 110 | 10 | EXT |  | 0.89 | (c)
61790.449 | 3.85 | 3.829 | -7.11 | -7.131 | 565 | 647 | 665 | 565 | 3829 | 5606 |  | CORR | CIGR | 04:16 | 04:29 | 04:32 | 35 | 200 | 7 | EXT |  | 0.89 | (c)
61797.429 | 10.83 | 10.821 | -0.13 | -0.139 | 1325 | 1364 | 1366 | 824 | 118 | 5606 |  | CORR | CIGR | 06:19 | 06:25 | 06:25 | 21 | 81 | 11 | EXT |  | 0.89 | (c)
61797.735 | 0.176 | 0.154 | -11.254 | -11.276 | -1595 | -1216 | -1369 | 636 | 154 | 5607 |  | CORR | CIGR | 05:11 | 06:12 | 05:47 | 46 | 451 | 10 | EXT |  | 0.89 | (c)
61799.395 | 1.836 | 1.822 | -9.594 | -9.608 | -1503 | -1401 | -1426 | 727 | 1822 | 5607 |  | CORR | CIGR | 05:25 | 05:42 | 05:38 | 24 | 155 | 13 | EXT |  | 0.89 | (c)
61800.148 | 2.589 | 2.556 | -8.841 | -8.874 | -1206 | -1120 | -1092 | 979 | 2556 | 5607 |  | CORR | CIGR | 06:13 | 06:27 | 06:32 | 46 | 227 | 11 | EXT |  | 0.89 | (c)
61803.942 | 6.383 | 6.369 | -5.047 | -5.061 | -1710 | -1620 | -1627 | 520 | 5039 | 5607 |  | CORR | CIGR | 04:52 | 05:07 | 05:05 | 22 | 167 | 12 | EXT |  | 0.89 | (c)
61804.24 | 6.681 | 6.6 | -4.749 | -4.83 | -1612 | -1481 | -1266 | 619 | 4710 | 5607 |  | CORR | GENE | 05:08 | 05:29 | 06:04 | 120 | 691 | 10 | EXT |  | 0.89 | (c)
61805.047 | 7.488 | 7.419 | -3.942 | -4.011 | -1616 | -1435 | -1314 | 614 | 3913 | 5607 |  | CORR | GENE | 05:07 | 05:36 | 05:56 | 98 | 604 | 10 | EXT |  | 0.89 | (c)
61805.564 | 8.005 | 7.991 | -3.425 | -3.439 | -1652 | -1559 | -1556 | 579 | 3404 | 5607 |  | CORR | CIGR | 05:01 | 05:16 | 05:17 | 35 | 191 | 12 | EXT |  | 0.89 | (c)
61805.828 | 8.269 | 8.252 | -3.161 | -3.178 | -1631 | -1463 | -1389 | 599 | 3081 | 5607 |  | CORR | GENE | 05:05 | 05:32 | 05:44 | 97 | 484 | 11 | EXT |  | 0.89 | (c)
61808.94 | 11.381 | 11.31 | -0.049 | -0.12 | -1325 | -1218 | -1240 | 905 | 28 | 5607 |  | CORR | GENE | 05:54 | 06:11 | 06:08 | 92 | 171 | 10 | EXT |  | 0.89 | (c)
61809.905 | 0.916 | 0.805 | -9.244 | -9.355 | -2113 | -1966 | -1801 | 118 | 805 | 5608 |  | CORR | GENE | 04:52 | 05:16 | 05:43 | 136 | 623 | 11 | EXT |  | 0.9 | (c)
61846.832 | 0.693 | 0.682 | -10.827 | -10.838 | 698 | 733 | 739 | 698 | 682 | 5615 |  | CORR | CIGR | 03:40 | 03:46 | 03:47 | 24 | 82 | 12 | EXT |  | 0.89 | (c)
61850.083 | 3.944 | 3.934 | -7.576 | -7.586 | 1386 | 1483 | 1456 | 704 | 3934 | 5615 |  | CORR | CIGR | 05:31 | 05:47 | 05:43 | 21 | 141 | 12 | EXT |  | 0.89 | (c)
61850.255 | 4.116 | 4.079 | -7.404 | -7.441 | 1133 | 1400 | 1415 | 532 | 4079 | 5615 |  | CORR | GENE | 04:51 | 05:34 | 05:36 | 49 | 565 | 10 | EXT |  | 0.89 | (c)
61851.405 | 5.266 | 5.244 | -6.254 | -6.276 | 843 | 976 | 962 | 843 | 5244 | 5615 |  | CORR | CIGR | 04:04 | 04:25 | 04:23 | 40 | 238 | 7 | EXT |  | 0.89 | (c)
61857.659 | 0 | -0.024 | -7.25 | -7.274 | -601 | -372 | -470 | 338 |  | 5616 | Нарушение формы кольцевого шва | GWAN |  | 07:38 | 08:15 | 07:59 | 0 | 263 |  | EXT | Нарушение формы кольцевого шва |  | (c)
61861.454 | 3.795 | 3.756 | -3.455 | -3.494 | -1520 | -1461 | -1435 | 710 | 3452 | 5616 |  | CORR | CIGR | 05:10 | 05:19 | 05:23 | 42 | 170 | 10 | EXT |  | 0.89 | (c)
61861.801 | 4.142 | 4.082 | -3.108 | -3.168 | -1488 | -1351 | -1271 | 742 | 3097 | 5616 |  | CORR | GENE | 05:15 | 05:37 | 05:50 | 71 | 434 | 12 | EXT |  | 0.89 | (c)
61872.785 | 1.866 | 1.758 | -9.494 | -9.602 | 1473 | 1481 | 1492 | 720 | 1758 | 5621 |  | CORR | AXGR | 04:38 | 04:39 | 04:41 | 509 | 38 | 12 | EXT |  | 0.95 | (c)
61884.677 | 2.398 | 2.347 | -8.942 | -8.993 | 1063 | 1072 | 1075 | 1063 | 2347 | 5622 |  | CORR | AXGR | 03:12 | 03:13 | 03:14 | 93 | 25 | 10 | EXT |  | 0.89 | (c)
61893.619 | 0 | -0.026 | -3.87 | -3.896 | 1759 | 1833 | 1827 | 335 |  | 5623 | Нарушение формы кольцевого шва | GWAN |  | 01:45 | 01:57 | 01:56 | 0 | 136 |  | EXT | Нарушение формы кольцевого шва |  | (c)
61893.619 | 0 | -0.03 | -3.87 | -3.9 | 2167 | -2201 | -2209 | 0 |  | 5623 | Нарушение формы кольцевого шва | GWAN |  | 02:51 | 03:06 | 03:05 | 0 | 171 |  | EXT | Нарушение формы кольцевого шва |  | (c)
61893.619 | 0 | -0.009 | -3.87 | -3.879 | -1529 | -1460 | -1434 | 701 |  | 5623 | Нарушение формы кольцевого шва | GWAN |  | 04:54 | 05:06 | 05:10 | 0 | 190 |  | EXT | Нарушение формы кольцевого шва |  | (c)
61893.619 | 0 | -0.014 | -3.87 | -3.884 | -787 | -460 | -590 | 393 |  | 5623 | Нарушение формы кольцевого шва | GWAN |  | 06:54 | 07:47 | 07:26 | 0 | 394 |  | EXT | Нарушение формы кольцевого шва |  | (c)
61893.619 | 0 | -0.022 | -3.87 | -3.892 | -89 | 84 | 115 | 0 |  | 5623 | Нарушение формы кольцевого шва | GWAN |  | 08:47 | 09:15 | 09:20 | 0 | 408 |  | EXT | Нарушение формы кольцевого шва |  | (c)
61893.619 | 0 | -0.027 | -3.87 | -3.897 | 525 | 641 | 668 | 525 |  | 5623 | Нарушение формы кольцевого шва | GWAN |  | 10:26 | 10:45 | 10:49 | 0 | 286 |  | EXT | Нарушение формы кольцевого шва |  | (c)
61897.489 | 0 | -0.031 | -2.31 | -2.341 | 2040 | 2125 | 2125 | 20 |  | 5624 | Нарушение формы кольцевого шва | GWAN |  | 03:12 | 03:26 | 03:26 | 0 | 170 |  | EXT | Нарушение формы кольцевого шва |  | (c)
61899.883 | 0.084 | 0.059 | -10.506 | -10.531 | 1255 | 1318 | 1308 | 869 | 59 | 5625 |  | CORR | GENE | 04:35 | 04:45 | 04:43 | 52 | 106 | 12 | EXT |  | 0.89 | (c)
61912.477 | 2.088 | 2.076 | -9.542 | -9.554 | 875 | 927 | 924 | 875 | 2076 | 5626 |  | CORR | CIGR | 02:43 | 02:51 | 02:51 | 32 | 98 | 10 | EXT |  | 0.89 | (c)
61928.072 | 6.053 | 5.966 | -5.327 | -5.414 | -1439 | -1395 | -1392 | 1345 | 5245 | 5627 |  | DENT | GENE | 11:04 | 11:11 | 11:11 | 169 | 94 | 0.6 | N/A | Глубина вмятины: 8 мм (0,6%). Линейка: 17 см в (597 см; 11:11 ч:мин) Аномалия находится на отводе. |  | (c)
61938.43 | 5.031 | 5.016 | -6.449 | -6.464 | -2149 | -1907 | -1921 | 82 | 5016 | 5628 |  | CORR | GENE | 03:24 | 04:03 | 04:00 | 72 | 456 | 10 | EXT |  | 0.89 | (c)
61981.914 | 3.315 | 3.294 | -8.235 | -8.256 | -1559 | -1504 | -1463 | 671 | 3294 | 5632 |  | ARTD | GENE | 07:60 | 08:09 | 08:15 | 120 | 192 |  | EXT | Наплавка. |  | (c)
62044.946 | 8.557 | 8.545 | -3.083 | -3.095 | -1332 | -1268 | -1286 | 1239 | 3071 | 5637 |  | CORR | CIGR | 05:22 | 05:32 | 05:29 | 24 | 93 | 12 | EXT |  | 0.89 | (c)
62047.325 | 10.936 | 10.908 | -0.704 | -0.732 | -596 | -320 | -411 | 227 | 663 | 5637 |  | CORR | GENE | 07:20 | 08:05 | 07:50 | 69 | 369 | 10 | EXT |  | 0.89 | (c)
62049.15 | 1.121 | 0.943 | -10.249 | -10.427 | -2193 | -2179 | -2170 | 38 | 943 | 5638 |  | CORR | AXGR | 03:58 | 04:01 | 04:02 | 236 | 45 | 10 | EXT |  | 0.91 | (c)
62054.165 | 6.136 | 6.121 | -5.234 | -5.249 | -2028 | -1805 | -1897 | 203 | 5214 | 5638 |  | CORR | CIGR | 04:25 | 05:01 | 04:46 | 35 | 262 | 11 | EXT |  | 0.89 | (c)
62054.957 | 6.928 | 6.909 | -4.442 | -4.461 | -2159 | -2098 | -2112 | 72 | 4439 | 5638 |  | CORR | CIGR | 04:04 | 04:14 | 04:11 | 22 | 93 | 10 | EXT |  | 0.89 | (c)
62074.213 | 3.444 | 3.389 | -7.776 | -7.831 | -2132 | -2072 | -1874 | 98 | 3389 | 5640 |  | CORR | GENE | 04:06 | 04:16 | 04:48 | 70 | 516 | 10 | EXT | Аномалия находится на упругопластическом изгибе: R=483 D, максимальное растяжение на 6.1 час. | 0.89 | (c)
62076.552 | 5.783 | 5.772 | -5.437 | -5.448 | -1696 | -1613 | -1619 | 535 | 5420 | 5640 |  | CORR | CIGR | 05:17 | 05:30 | 05:29 | 28 | 154 | 11 | EXT | Аномалия находится на упругопластическом изгибе: R=483 D, максимальное растяжение на 5.9 час. | 0.89 | (c)
62081.989 | 0 | -0.025 | -11.51 | -11.535 | -798 | -775 | -701 | 604 |  | 5641 | Нарушение формы кольцевого шва | GWAN |  | 11:58 | 00:01 | 00:13 | 0 | 194 |  | EXT | Нарушение формы кольцевого шва Аномалия находится на упругопластическом изгибе: R=500 D, максимальное растяжение на 5.7 час. |  | (c)
62081.989 | 0 | -0.012 | -11.51 | -11.522 | 720 | 919 | 940 | 720 |  | 5641 | Нарушение формы кольцевого шва | GWAN |  | 04:03 | 04:35 | 04:38 | 0 | 439 |  | EXT | Нарушение формы кольцевого шва Аномалия находится на упругопластическом изгибе: R=500 D, максимальное растяжение на 5.7 час. |  | (c)
62081.989 | 0 | -0.029 | -11.51 | -11.539 | 1875 | 2009 | 2028 | 49 |  | 5641 | Нарушение формы кольцевого шва | GWAN |  | 07:09 | 07:31 | 07:34 | 0 | 307 |  | EXT | Нарушение формы кольцевого шва Аномалия находится на упругопластическом изгибе: R=500 D, максимальное растяжение на 5.7 час. |  | (c)
62093.175 | 11.186 | 10.939 | -0.324 | -0.571 | 1726 | 1766 | 1762 | 432 | 62 | 5641 | Металлургический дефект | MIAN | GENE | 06:45 | 06:51 | 06:51 | 509 | 73 |  | INT | Металлургический дефект Эквивалент потери металла 10%. Аномалия находится на упругопластическом изгибе: R=543 D, максимальное растяжение на 6.2 час. |  | (c)
62093.499 | 0 | -0.011 | -11.4 | -11.411 | -1900 | -1729 | -1782 | 330 |  | 5642 | Нарушение формы кольцевого шва | GWAN |  | 05:26 | 05:53 | 05:45 | 0 | 236 |  | EXT | Нарушение формы кольцевого шва Аномалия находится на упругопластическом изгибе: R=555 D, максимальное растяжение на 6.2 час. |  | (c)
62093.499 | 0 | -0.019 | -11.4 | -11.419 | -843 | -422 | -554 | 265 |  | 5642 | Нарушение формы кольцевого шва | GWAN |  | 08:17 | 09:24 | 09:03 | 0 | 578 |  | EXT | Нарушение формы кольцевого шва Аномалия находится на упругопластическом изгибе: R=555 D, максимальное растяжение на 6.2 час. |  | (c)
62099.32 | 5.821 | 5.54 | -5.579 | -5.86 | 2225 | -2211 | -2209 | 0 | 5362 | 5642 |  | LWAN | GENE | 04:32 | 04:36 | 04:36 | 498 | 56 |  | EXT | Эквивалент потери металла 10%. |  | (c)
62110.051 | 5.152 | 5.091 | -6.268 | -6.329 | 1121 | 1316 | 1368 | 616 | 5091 | 5643 |  | CORR | GENE | 02:58 | 03:30 | 03:38 | 98 | 494 | 10 | EXT |  | 0.89 | (c)
62114.846 | 9.947 | 9.931 | -1.473 | -1.489 | 1395 | 1563 | 1615 | 396 | 1424 | 5643 |  | CORR | GENE | 03:43 | 04:10 | 04:18 | 65 | 439 | 10 | EXT |  | 0.89 | (c)
62116.377 | 0.058 | 0.019 | -11.482 | -11.521 | 1719 | 1901 | 2209 | 0 | 19 | 5644 |  | CORR | GENE | 03:31 | 04:00 | 04:50 | 106 | 981 | 13 | EXT |  | 0.89 | (c)
62117.543 | 1.224 | 1.101 | -10.316 | -10.439 | 1971 | 1996 | 1993 | 217 | 1101 | 5644 |  | CORR | AXGR | 04:12 | 04:16 | 04:15 | 234 | 42 | 14 | EXT |  | 0.92 | (c)
62125.366 | 9.047 | 9.018 | -2.493 | -2.522 | -1677 | -1531 | -1522 | 553 | 2458 | 5644 |  | CORR | GENE | 06:23 | 06:46 | 06:48 | 64 | 311 | 10 | EXT |  | 0.89 | (c)
62127.859 | 0 | -0.024 | -11.52 | -11.544 | -744 | -454 | -544 | 345 |  | 5645 | Нарушение формы кольцевого шва | GWAN |  | 11:47 | 00:34 | 00:19 | 0 | 399 |  | EXT | Нарушение формы кольцевого шва |  | (c)
62127.859 | 0 | 0 | -11.52 | -11.52 | 1686 | 1858 | 1805 | 306 | 0 | 5645 | Смещение кромок | GWAN |  | 06:19 | 06:47 | 06:38 | 0 | 239 | 15 | EXT | Смещение кромок Наружу Величина смещения - 2.4 мм. |  | (c)
62127.859 | 0 | 0 | -11.52 | -11.52 | -1942 | -1730 | -1794 | 288 | 0 | 5645 | Смещение кромок | GWAN |  | 08:34 | 09:08 | 08:57 | 0 | 297 | 19 | EXT | Смещение кромок Наружу Величина смещения - 3 мм. |  | (c)
62129.233 | 1.374 | 1.348 | -10.146 | -10.172 | 513 | 588 | 588 | 513 | 1348 | 5645 |  | CORR | CIGR | 03:10 | 03:22 | 03:22 | 43 | 151 | 10 | EXT |  | 0.89 | (c)
62158.713 | 7.574 | 7.56 | -3.916 | -3.93 | -1357 | -1303 | -1308 | 1260 | 3905 | 5647 |  | CORR | CIGR | 05:06 | 05:14 | 05:13 | 25 | 97 | 10 | EXT | Аномалия находится на отводе. | 0.89 | (c)
62159.977 | 8.838 | 8.812 | -2.652 | -2.678 | -963 | -906 | -858 | 754 | 2638 | 5647 |  | CORR | CIGR | 06:09 | 06:18 | 06:26 | 40 | 209 | 11 | EXT | Аномалия находится на отводе. | 0.89 | (c)
62161.222 | 10.083 | 10.041 | -1.407 | -1.449 | -1166 | -1112 | -1087 | 1007 | 1387 | 5647 |  | CORR | GENE | 05:36 | 05:45 | 05:49 | 62 | 159 | 12 | EXT | Аномалия находится на отводе. | 0.89 | (c)
62170.453 | 7.824 | 7.809 | -3.556 | -3.571 | 647 | 865 | 959 | 647 | 3437 | 5648 |  | CORR | GENE | 03:58 | 04:34 | 04:49 | 134 | 623 | 21 | EXT |  | 0.91 | (c)
62171.058 | 8.429 | 8.404 | -2.951 | -2.976 | 623 | 696 | 747 | 623 | 2925 | 5648 |  | CORR | GENE | 03:55 | 04:06 | 04:15 | 51 | 248 | 14 | EXT |  | 0.89 | (c)
62171.716 | 9.087 | 9.081 | -2.293 | -2.299 | 639 | 684 | 685 | 639 | 2284 | 5648 |  | CORR | CISL | 03:57 | 04:05 | 04:05 | 15 | 92 | 10 | EXT |  | 0.89 | (c)
62175.61 | 1.601 | 1.596 | -9.869 | -9.874 | 779 | 969 | 938 | 779 | 1596 | 5649 |  | CORR | GENE | 04:14 | 04:44 | 04:39 | 54 | 319 | 11 | EXT | Аномалия находится на упругопластическом изгибе: R=540 D, максимальное растяжение на 5.7 час. | 0.89 | (c)
62177.034 | 3.025 | 2.988 | -8.445 | -8.482 | 1264 | 1591 | 1534 | 427 | 2988 | 5649 |  | CORR | GENE | 05:32 | 06:25 | 06:16 | 102 | 540 | 10 | EXT | Аномалия находится на упругопластическом изгибе: R=476 D, максимальное растяжение на 5.7 час. | 0.89 | (c)
62178.037 | 4.028 | 3.486 | -7.442 | -7.984 | 1163 | 1176 | 1198 | 997 | 3486 | 5649 |  | CORR | GENE | 05:16 | 05:18 | 05:21 | 570 | 71 | 10 | EXT | Аномалия находится на упругопластическом изгибе: R=444 D, максимальное растяжение на 5.7 час. | 0.94 | (c)
62178.076 | 4.067 | 4.025 | -7.403 | -7.445 | 676 | 902 | 902 | 676 | 4025 | 5649 |  | CORR | GENE | 03:57 | 04:34 | 04:34 | 130 | 453 | 11 | EXT | Аномалия находится на упругопластическом изгибе: R=444 D, максимальное растяжение на 5.7 час. | 0.9 | (c)
62178.478 | 4.469 | 4.435 | -7.001 | -7.035 | 769 | 947 | 954 | 769 | 4435 | 5649 |  | CORR | GENE | 04:12 | 04:41 | 04:42 | 91 | 371 | 13 | EXT | Аномалия находится на упругопластическом изгибе: R=434 D, максимальное растяжение на 5.8 час. | 0.89 | (c)
62178.918 | 4.909 | 4.626 | -6.561 | -6.844 | 2099 | 2146 | 2138 | 54 | 4626 | 5649 |  | CORR | GENE | 07:47 | 07:54 | 07:53 | 468 | 78 | 12 | EXT | Аномалия находится на упругопластическом изгибе: R=423 D, максимальное растяжение на 5.8 час. | 0.95 | (c)
62178.921 | 4.912 | 4.792 | -6.558 | -6.678 | 725 | 850 | 1011 | 725 | 4792 | 5649 |  | CORR | GENE | 04:05 | 04:25 | 04:51 | 130 | 572 | 12 | EXT | Аномалия находится на упругопластическом изгибе: R=423 D, максимальное растяжение на 5.8 час. | 0.9 | (c)
62179.316 | 5.307 | 5.29 | -6.163 | -6.18 | 851 | 900 | 945 | 851 | 5290 | 5649 |  | CORR | CIGR | 04:25 | 04:33 | 04:41 | 35 | 189 | 11 | EXT | Аномалия находится на упругопластическом изгибе: R=419 D, максимальное растяжение на 5.9 час. | 0.89 | (c)
62179.362 | 5.353 | 5.35 | -6.117 | -6.12 | 1132 | 1184 | 1178 | 1006 | 5350 | 5649 |  | CORR | CIGR | 05:11 | 05:19 | 05:18 | 20 | 93 | 11 | EXT | Аномалия находится на упругопластическом изгибе: R=419 D, максимальное растяжение на 5.9 час. | 0.89 | (c)
62179.732 | 5.723 | 5.703 | -5.747 | -5.767 | 697 | 1022 | 904 | 697 | 5678 | 5649 |  | CORR | GENE | 04:00 | 04:53 | 04:34 | 89 | 415 | 10 | EXT | Аномалия находится на упругопластическом изгибе: R=413 D, максимальное растяжение на 6 час. | 0.89 | (c)
62180.118 | 6.109 | 6.105 | -5.361 | -5.365 | 1011 | 1069 | 1086 | 1011 | 5340 | 5649 |  | CORR | CIGR | 04:51 | 05:00 | 05:03 | 25 | 151 | 13 | EXT | Аномалия находится на упругопластическом изгибе: R=411 D, максимальное растяжение на 6 час. | 0.89 | (c)
62180.576 | 6.567 | 6.513 | -4.903 | -4.957 | 722 | 815 | 902 | 722 | 4892 | 5649 |  | CORR | GENE | 04:05 | 04:20 | 04:34 | 65 | 359 | 14 | EXT | Аномалия находится на упругопластическом изгибе: R=410 D, максимальное растяжение на 6.1 час. | 0.89 | (c)
62181.602 | 7.593 | 7.481 | -3.877 | -3.989 | 1249 | 1645 | 1546 | 388 | 3747 | 5649 |  | CORR | GENE | 05:30 | 06:34 | 06:17 | 242 | 594 | 11 | EXT | Аномалия находится на упругопластическом изгибе: R=409 D, максимальное растяжение на 6.3 час. | 0.97 | (c)
62181.969 | 7.96 | 7.941 | -3.51 | -3.529 | 1595 | 1760 | 1750 | 327 | 3487 | 5649 |  | CORR | CIGR | 06:25 | 06:52 | 06:50 | 42 | 309 | 11 | EXT | Аномалия находится на упругопластическом изгибе: R=411 D, максимальное растяжение на 6.3 час. | 0.91 | (c)
62182.979 | 8.97 | 8.791 | -2.5 | -2.679 | 771 | 1033 | 983 | 771 | 2390 | 5649 |  | CORR | GENE | 04:12 | 04:55 | 04:47 | 289 | 425 | 14 | EXT | Аномалия находится на упругопластическом изгибе: R=413 D, максимальное растяжение на 6.5 час. | 0.93 | (c)
62183.214 | 9.205 | 9.119 | -2.265 | -2.351 | 1566 | 1653 | 1807 | 183 | 2250 | 5649 |  | CORR | GENE | 06:21 | 06:35 | 06:60 | 101 | 482 | 10 | EXT | Аномалия находится на упругопластическом изгибе: R=414 D, максимальное растяжение на 6.5 час. | 0.94 | (c)
62183.763 | 9.754 | 9.747 | -1.716 | -1.723 | 692 | 782 | 787 | 692 | 1702 | 5649 |  | CORR | CIGR | 03:60 | 04:14 | 04:15 | 21 | 191 | 14 | EXT | Аномалия находится на упругопластическом изгибе: R=416 D, максимальное растяжение на 6.5 час. | 0.89 | (c)
62194.026 | 8.547 | 8.418 | -2.793 | -2.922 | 1265 | 1428 | 1378 | 740 | 2748 | 5650 |  | CORR | GENE | 03:26 | 03:53 | 03:44 | 174 | 226 | 11 | EXT | Аномалия находится на упругопластическом изгибе: R=484 D, максимальное растяжение на 5.7 час. | 0.9 | (c)
62194.576 | 9.097 | 9.047 | -2.243 | -2.293 | 1370 | 1496 | 1500 | 600 | 2221 | 5650 |  | CORR | GENE | 03:43 | 04:04 | 04:04 | 72 | 261 | 12 | EXT | Аномалия находится на упругопластическом изгибе: R=485 D, максимальное растяжение на 5.7 час. | 0.89 | (c)
62202.306 | 5.487 | 5.33 | -6.033 | -6.19 | 711 | 892 | 813 | 711 | 5330 | 5651 |  | GOUG | GENE | 04:53 | 05:22 | 05:09 | 167 | 204 | 6 | EXT | Аномалия находится на отводе. Задир. |  | (c)
62208.451 | 0.112 | 0.04 | -10.868 | -10.94 | -2046 | -1965 | -1914 | 1782 | 40 | 5652 |  | CORR | GENE | 05:02 | 05:15 | 05:23 | 84 | 264 | 14 | EXT |  | 0.89 | (c)
62211.391 | 3.052 | 3.012 | -7.928 | -7.968 | 2195 | 2202 | -2212 | 2157 | 3012 | 5652 |  | GOUG | GENE | 04:26 | 04:27 | 04:35 | 100 | 109 | 6 | EXT | Задир. |  | (c)
62231.238 | 0.499 | 0.453 | -10.951 | -10.997 | -1340 | -1203 | -1190 | 1040 | 453 | 5654 |  | CORR | GENE | 05:18 | 05:40 | 05:42 | 64 | 300 | 11 | EXT | Аномалия находится на отводе. | 0.89 | (c)
62260.43 | 6.871 | 6.794 | -4.629 | -4.706 | 2206 | 2221 | 2220 | 0 | 4506 | 5656 |  | CORR | AXGR | 05:49 | 05:51 | 05:51 | 200 | 28 | 10 | EXT |  | 0.91 | (c)
62261.486 | 7.927 | 7.782 | -3.573 | -3.718 | 2174 | 2193 | 2212 | 0 | 3379 | 5656 |  | CORR | GENE | 05:44 | 05:47 | 05:50 | 339 | 76 | 13 | EXT |  | 0.94 | (c)
62262.082 | 8.523 | 8.487 | -2.977 | -3.013 | -2211 | -2197 | -2198 | 20 | 2870 | 5656 |  | CORR | AXGR | 05:56 | 05:58 | 05:58 | 143 | 26 | 10 | EXT |  | 0.9 | (c)
62262.748 | 9.189 | 9.189 | -2.311 | -2.311 | 2176 | -2230 | -2209 | 0 | 2289 | 5656 |  | CORR | CIGR | 05:44 | 05:53 | 05:56 | 22 | 153 | 7 | EXT |  | 0.89 | (c)
62279.058 | 2.499 | 2.463 | -8.971 | -9.007 | 2083 | 2153 | 2129 | 56 | 2463 | 5658 |  | CORR | GENE | 06:02 | 06:13 | 06:09 | 221 | 91 | 10 | EXT |  | 0.91 | (c)
62279.875 | 3.316 | 2.876 | -8.154 | -8.594 | 2124 | 2185 | 2155 | 45 | 2876 | 5658 |  | CORR | GENE | 06:08 | 06:18 | 06:13 | 1306 | 62 | 13 | EXT |  | 0.99 | (c)
62288.029 | 0 | 0 | -11.36 | -11.36 | -1581 | -1418 | -1328 | 650 | 0 | 5659 | Смещение кромок | GWAN |  | 10:22 | 10:48 | 11:03 | 0 | 506 | 17 | EXT | Смещение кромок Вовнутрь Аномалия находится на отводе. Величина смещения - 2.6 мм. |  | (c)
62298.663 | 10.634 | 10.473 | -0.726 | -0.887 | 1174 | 1213 | 1202 | 1000 | 636 | 5659 |  | CORR | GENE | 05:47 | 05:53 | 05:51 | 251 | 56 | 11 | EXT | Аномалия находится на отводе. | 0.92 | (c)
62299.418 | 0.029 | 0.01 | -11.521 | -11.54 | 1871 | -2213 | -2186 | 0 | 10 | 5660 |  | CORR | GENE | 03:04 | 04:05 | 04:10 | 102 | 807 | 11 | EXT |  | 0.89 | (c)
62310.818 | 11.429 | 11.412 | -0.121 | -0.138 | -1716 | -1591 | -1292 | 515 | 5 | 5660 |  | CORR | GENE | 05:25 | 05:46 | 06:34 | 133 | 849 | 10 | EXT |  | 0.9 | (c)
62338.112 | 3.993 | 3.924 | -7.497 | -7.566 | 660 | 679 | 678 | 660 | 3924 | 5663 |  | CORR | AXGR | 05:02 | 05:05 | 05:05 | 132 | 36 | 4 | EXT | Аномалия находится на отводе. | 0.89 | (c)
62345.609 | 0 | -0.02 | -11.29 | -11.31 | 2037 | 2088 | -2187 | 0 |  | 5664 | Нарушение формы кольцевого шва | GWAN |  | 05:41 | 05:49 | 06:19 | 0 | 474 |  | EXT | Нарушение формы кольцевого шва Аномалия находится на отводе. |  | (c)
62345.689 | 0.08 | 0.051 | -11.21 | -11.239 | -2223 | -1953 | -2031 | 8 | 51 | 5664 |  | CORR | GENE | 06:13 | 06:57 | 06:44 | 122 | 383 | 10 | EXT |  | 0.89 | (c)
62348.549 | 2.94 | 2.913 | -8.35 | -8.377 | -2113 | -1968 | -1892 | 117 | 2913 | 5664 |  | CORR | GENE | 06:31 | 06:54 | 07:06 | 68 | 442 | 11 | EXT |  | 0.89 | (c)
62348.94 | 3.331 | 3.299 | -7.959 | -7.991 | 1890 | -2121 | 2187 | 0 | 3299 | 5664 |  | CORR | GENE | 05:17 | 06:30 | 06:05 | 224 | 595 | 10 | EXT |  | 0.91 | (c)
62352.378 | 6.769 | 6.724 | -4.521 | -4.566 | 1853 | -2223 | 2168 | 0 | 4427 | 5664 |  | CORR | GENE | 05:11 | 06:13 | 06:02 | 139 | 630 | 11 | EXT | Аномалия находится на упругопластическом изгибе: R=816 D, максимальное растяжение на 5.9 час. | 0.9 | (c)
62352.727 | 7.118 | 6.946 | -4.172 | -4.344 | -2128 | -1893 | -1576 | 102 | 4133 | 5664 |  | CORR | GENE | 06:28 | 07:06 | 07:57 | 211 | 1104 | 7 | EXT | Аномалия находится на упругопластическом изгибе: R=798 D, максимальное растяжение на 5.9 час. | 0.9 | (c)
62355.597 | 9.988 | 9.972 | -1.302 | -1.318 | 1277 | 1340 | 1331 | 846 | 1285 | 5664 |  | CORR | CIGR | 03:38 | 03:48 | 03:47 | 33 | 107 | 10 | EXT | Аномалия находится на упругопластическом изгибе: R=600 D, максимальное растяжение на 5.7 час. | 0.89 | (c)
62356.613 | 11.004 | 10.857 | -0.286 | -0.433 | 134 | 162 | 155 | 134 | 54 | 5664 | Дефект проката | MIAN | AXGR | 00:34 | 00:38 | 00:37 | 379 | 41 |  | EXT | Дефект проката Эквивалент потери металла 10%. Аномалия находится на упругопластическом изгибе: R=550 D, максимальное растяжение на 5.7 час. |  | (c)
62356.899 | 0 | -0.035 | -11.51 | -11.545 | -1302 | -780 | -930 | 558 |  | 5665 | Нарушение формы кольцевого шва | GWAN |  | 07:22 | 08:46 | 08:22 | 0 | 744 |  | EXT | Нарушение формы кольцевого шва Аномалия находится на упругопластическом изгибе: R=529 D, максимальное растяжение на 5.7 час. |  | (c)
62368.409 | 0 | -0.031 | -11.38 | -11.411 | 1117 | 1196 | 1491 | 365 |  | 5666 | Нарушение формы кольцевого шва | GWAN |  | 01:55 | 02:08 | 02:55 | 0 | 748 |  | EXT | Нарушение формы кольцевого шва Аномалия находится на упругопластическом изгибе: R=396 D, максимальное растяжение на 6 час. |  | (c)
62368.409 | 0 | -0.032 | -11.38 | -11.412 | -14 | 216 | 111 | 0 |  | 5666 | Нарушение формы кольцевого шва | GWAN |  | 10:52 | 11:30 | 11:13 | 0 | 252 |  | EXT | Нарушение формы кольцевого шва Аномалия находится на упругопластическом изгибе: R=396 D, максимальное растяжение на 6 час. |  | (c)
62394.933 | 3.584 | 3.572 | -7.706 | -7.718 | 17 | 53 | 61 | 17 | 3572 | 5668 |  | CORR | CIGR | 03:24 | 03:30 | 03:32 | 26 | 89 | 8 | EXT | Аномалия находится на отводе. | 0.89 | (c)
62395.534 | 4.185 | 4.173 | -7.105 | -7.117 | 4 | 67 | 41 | 4 | 4173 | 5668 |  | CORR | CIGR | 03:22 | 03:33 | 03:28 | 26 | 75 | 12 | EXT | Аномалия находится на отводе. | 0.89 | (c)
62413.799 | 0 | -0.031 | -11.41 | -11.441 | -116 | 67 | -15 | 0 |  | 5670 | Нарушение формы кольцевого шва | GWAN |  | 01:01 | 01:30 | 01:17 | 0 | 201 |  | EXT | Нарушение формы кольцевого шва |  | (c)
62413.799 | 0 | 0 | -11.41 | -11.41 | 894 | 1136 | 1301 | 522 | 0 | 5670 | Смещение кромок | GWAN |  | 03:44 | 04:23 | 04:50 | 0 | 815 | 16 | EXT | Смещение кромок Вовнутрь Величина смещения - 2.5 мм. |  | (c)
62413.799 | 0 | -0.021 | -11.41 | -11.431 | 1923 | 2218 | 2139 | 0 |  | 5670 | Нарушение формы кольцевого шва | GWAN |  | 06:30 | 07:18 | 07:05 | 0 | 432 |  | EXT | Нарушение формы кольцевого шва |  | (c)
62421.509 | 7.71 | 7.688 | -3.7 | -3.722 | 1487 | 1587 | 1588 | 541 | 3687 | 5670 |  | CORR | CIGR | 05:20 | 05:36 | 05:36 | 35 | 202 | 10 | EXT |  | 0.89 | (c)
62425.209 | 0 | -0.019 | -11.33 | -11.349 | -111 | -8 | -42 | 0 |  | 5671 | Нарушение формы кольцевого шва | GWAN |  | 02:19 | 02:35 | 02:30 | 0 | 138 |  | EXT | Нарушение формы кольцевого шва |  | (c)
62425.209 | 0 | 0 | -11.33 | -11.33 | 1186 | 1469 | 1344 | 728 | 0 | 5671 | Смещение кромок | GWAN |  | 05:48 | 06:34 | 06:13 | 0 | 316 | 21 | EXT | Смещение кромок Вовнутрь Величина смещения - 3.3 мм. |  | (c)
62425.209 | 0 | -0.021 | -11.33 | -11.351 | -2213 | -1831 | -2011 | 18 |  | 5671 | Нарушение формы кольцевого шва | GWAN |  | 08:39 | 09:41 | 09:12 | 0 | 403 |  | EXT | Нарушение формы кольцевого шва |  | (c)
62425.209 | 0 | -0.024 | -11.33 | -11.354 | -1322 | -1095 | -951 | 581 |  | 5671 | Нарушение формы кольцевого шва | GWAN |  | 11:03 | 11:40 | 00:03 | 0 | 741 |  | EXT | Нарушение формы кольцевого шва |  | (c)
62426.018 | 0.809 | 0.758 | -10.521 | -10.572 | 784 | 1034 | 1072 | 784 | 758 | 5671 | Дефект проката | MIAN | GENE | 04:43 | 05:23 | 05:29 | 459 | 576 |  | INT | Дефект проката Эквивалент потери металла 10%. |  | (c)
62459.563 | 0.524 | 0.329 | -11.006 | -11.201 | 2029 | 2043 | 2043 | 175 | 329 | 5674 |  | CORR | AXGR | 06:09 | 06:12 | 06:12 | 244 | 27 | 10 | EXT |  | 0.91 | (c)
62460.298 | 1.259 | 1.254 | -10.271 | -10.276 | 1606 | 1728 | 1699 | 439 | 1254 | 5674 |  | CORR | CIGR | 05:01 | 05:21 | 05:16 | 33 | 186 | 6 | EXT |  | 0.89 | (c)
62462.053 | 3.014 | 3.013 | -8.516 | -8.517 | -2188 | -2149 | -2151 | 42 | 3013 | 5674 |  | CORR | CIGR | 06:49 | 06:55 | 06:55 | 23 | 75 | 12 | EXT |  | 0.89 | (c)
62468.539 | 9.5 | 9.471 | -2.03 | -2.059 | 1848 | 1902 | 1970 | 139 | 2018 | 5674 |  | CORR | CIGR | 05:40 | 05:49 | 05:60 | 41 | 244 | 6 | EXT |  | 0.89 | (c)
62469.203 | 10.164 | 10.14 | -1.366 | -1.39 | 2127 | 2195 | 2189 | 0 | 1355 | 5674 |  | CORR | CIGR | 06:25 | 06:36 | 06:35 | 35 | 124 | 8 | EXT |  | 0.89 | (c)
62470.006 | 10.967 | 10.803 | -0.563 | -0.727 | -2132 | -2109 | -2102 | 98 | 478 | 5674 |  | CORR | GENE | 06:58 | 07:01 | 07:03 | 249 | 59 | 12 | EXT |  | 0.92 | (c)
62470.94 | 0.371 | 0.348 | -11.139 | -11.162 | 943 | 1092 | 1065 | 943 | 348 | 5675 |  | CORR | GENE | 05:33 | 05:57 | 05:53 | 76 | 244 | 10 | EXT | Аномалия находится на отводе. | 0.89 | (c)
62503.719 | 10.65 | 10.284 | -1.05 | -1.416 | 1489 | 1787 | 1716 | 1489 | 867 | 5677 |  | ARTD | GENE | 08:21 | 09:09 | 08:58 | 549 | 454 |  | EXT | Наплавка. |  | (c)
62521.949 | 5.86 | 5.829 | -5.68 | -5.711 | 170 | 211 | 213 | 170 | 5680 | 5679 |  | CORR | CIGR | 03:16 | 03:23 | 03:23 | 31 | 86 | 10 | EXT | Аномалия находится на отводе. | 0.89 | (c)
62522.719 | 6.63 | 6.621 | -4.91 | -4.919 | -276 | -46 | -143 | 10 | 4896 | 5679 |  | CORR | CIGR | 02:04 | 02:41 | 02:25 | 23 | 266 | 11 | EXT | Аномалия находится на отводе. | 0.89 | (c)
62527.629 | 0 | 0 | -11.36 | -11.36 | -600 | -406 | -394 | 188 | 0 | 5680 | Смещение кромок | GWAN |  | 01:00 | 01:32 | 01:34 | 0 | 412 | 16 | EXT | Смещение кромок Вовнутрь Аномалия находится на отводе. Величина смещения - 2.5 мм. |  | (c)
62527.629 | 0 | 0 | -11.36 | -11.36 | 376 | 753 | 709 | 376 | 0 | 5680 | Смещение кромок | GWAN |  | 03:38 | 04:39 | 04:32 | 0 | 667 | 20 | EXT | Смещение кромок Вовнутрь Аномалия находится на отводе. Величина смещения - 3.2 мм. |  | (c)
62543.1 | 4.111 | 4.031 | -7.259 | -7.339 | 1155 | 1286 | 1403 | 580 | 4031 | 5681 |  | CORR | GENE | 04:07 | 04:28 | 04:47 | 110 | 496 | 10 | EXT | Аномалия находится на упругопластическом изгибе: R=948 D, максимальное растяжение на 10.6 час. | 0.89 | (c)
62543.769 | 4.78 | 4.762 | -6.59 | -6.608 | -2077 | -2023 | -2011 | 154 | 4762 | 5681 |  | CORR | CIGR | 07:26 | 07:34 | 07:36 | 26 | 131 | 7 | EXT | Аномалия находится на упругопластическом изгибе: R=940 D, максимальное растяжение на 10.6 час. | 0.89 | (c)
62550.359 | 0 | -0.018 | -11.44 | -11.458 | -1172 | -873 | -1018 | 865 |  | 5682 | Нарушение формы кольцевого шва | GWAN |  | 06:08 | 06:56 | 06:33 | 0 | 307 |  | EXT | Нарушение формы кольцевого шва Аномалия находится на упругопластическом изгибе: R=811 D, максимальное растяжение на 10.6 час. |  | (c)
62550.359 | 0 | -0.024 | -11.44 | -11.464 | -715 | -192 | -379 | 44 |  | 5682 | Нарушение формы кольцевого шва | GWAN |  | 07:22 | 08:46 | 08:16 | 0 | 671 |  | EXT | Нарушение формы кольцевого шва Аномалия находится на упругопластическом изгибе: R=811 D, максимальное растяжение на 10.6 час. |  | (c)
62568.003 | 6.204 | 6.196 | -5.086 | -5.094 | -1372 | -1332 | -1327 | 859 | 5069 | 5683 |  | CORR | CIGR | 08:14 | 08:20 | 08:21 | 25 | 90 | 11 | EXT | Аномалия находится на упругопластическом изгибе: R=429 D, максимальное растяжение на 0.2 час. | 0.89 | (c)
62573.039 | 11.24 | 11.213 | -0.05 | -0.077 | 1207 | 1940 | 1613 | 212 | 19 | 5683 |  | CORR | GENE | 03:10 | 05:08 | 04:15 | 58 | 812 | 10 | EXT | Аномалия находится на упругопластическом изгибе: R=812 D, максимальное растяжение на 0.6 час. | 0.89 | (c)
62584.222 | 1.123 | 1.105 | -10.477 | -10.495 | -1390 | -1295 | -1303 | 840 | 1105 | 5685 |  | CORR | GENE | 08:52 | 09:07 | 09:06 | 83 | 173 | 13 | EXT |  | 0.89 | (c)
62599.646 | 4.947 | 4.922 | -6.623 | -6.648 | 972 | 1026 | 1025 | 972 | 4922 | 5686 |  | CORR | CIGR | 04:25 | 04:33 | 04:33 | 25 | 105 | 9 | EXT |  | 0.89 | (c)
62601.306 | 6.607 | 6.566 | -4.963 | -5.004 | 445 | 489 | 494 | 445 | 4955 | 5686 |  | CORR | GENE | 02:59 | 03:07 | 03:07 | 49 | 98 | 7 | EXT |  | 0.89 | (c)
62604.382 | 9.683 | 9.652 | -1.887 | -1.918 | 901 | 936 | 939 | 901 | 1887 | 5686 |  | CORR | CIGR | 04:13 | 04:19 | 04:19 | 31 | 76 | 12 | EXT |  | 0.89 | (c)
62623.076 | 5.527 | 5.509 | -5.653 | -5.671 | -2033 | -1981 | -1979 | 198 | 5509 | 5688 |  | CORR | CIGR | 07:60 | 08:08 | 08:08 | 36 | 108 | 10 | EXT |  | 0.89 | (c)
62627.511 | 9.962 | 9.879 | -1.218 | -1.301 | 2217 | 2226 | 2225 | 0 | 1107 | 5688 |  | LWAN | AXGR | 07:26 | 07:27 | 07:27 | 194 | 17 |  | EXT | Эквивалент потери металла 14%. |  | (c)
62649.87 | 9.691 | 9.575 | -1.949 | -2.065 | 1352 | 1382 | 1381 | 1352 | 1813 | 5690 |  | CORR | GENE | 06:51 | 06:55 | 06:55 | 252 | 59 | 10 | EXT | Аномалия находится на отводе. | 0.91 | (c)
62650.209 | 10.03 | 9.945 | -1.61 | -1.695 | 1295 | 1412 | 1376 | 1295 | 1371 | 5690 |  | CORR | GENE | 06:41 | 07:00 | 06:54 | 324 | 162 | 10 | EXT | Аномалия находится на отводе. | 0.92 | (c)
62650.705 | 10.526 | 10.511 | -1.114 | -1.129 | 1306 | 1371 | 1363 | 1306 | 1102 | 5690 |  | CORR | CIGR | 06:43 | 06:54 | 06:52 | 27 | 113 | 12 | EXT | Аномалия находится на отводе. | 0.89 | (c)
62651.234 | 11.055 | 10.988 | -0.585 | -0.652 | 1524 | 1537 | 1538 | 1524 | 538 | 5690 |  | CORR | AXGR | 07:18 | 07:20 | 07:21 | 114 | 28 | 11 | EXT | Аномалия находится на отводе. | 0.89 | (c)
62655.746 | 3.927 | 3.861 | -5.413 | -5.479 | 160 | 253 | 455 | 160 | 3861 | 5691 |  | CORR | GENE | 05:15 | 05:30 | 06:03 | 95 | 590 | 12 | EXT |  | 0.89 | (c)
62672.707 | 1.828 | 1.628 | -9.662 | -9.862 | 1956 | 1968 | 1973 | 241 | 1628 | 5693 |  | CORR | AXGR | 06:48 | 06:50 | 06:51 | 302 | 34 | 6 | EXT |  | 0.9 | (c)
62673.12 | 2.241 | 2.019 | -9.249 | -9.471 | 2075 | 2173 | 2129 | 48 | 2019 | 5693 |  | CORR | GENE | 07:07 | 07:23 | 07:16 | 816 | 107 | 12 | EXT |  | 0.97 | (c)
62677.394 | 6.515 | 6.091 | -4.975 | -5.399 | 1339 | 1457 | 1418 | 732 | 4686 | 5693 |  | GOUG | GENE | 05:08 | 05:27 | 05:21 | 713 | 160 | 8 | EXT | Зона задиров. |  | (c)
62686.638 | 4.269 | 4.235 | -7.141 | -7.175 | 825 | 885 | 927 | 825 | 4235 | 5694 |  | CORR | CIGR | 04:35 | 04:45 | 04:52 | 45 | 206 | 12 | EXT |  | 0.89 | (c)
62686.704 | 4.335 | 4.302 | -7.075 | -7.108 | 885 | 901 | 902 | 885 | 4302 | 5694 |  | CORR | AXGR | 04:45 | 04:47 | 04:48 | 69 | 34 | 10 | EXT |  | 0.89 | (c)
62693.779 | 0 | -0.026 | -11.37 | -11.396 | 814 | 1014 | 1111 | 814 |  | 5695 | Нарушение формы кольцевого шва | GWAN |  | 01:38 | 02:10 | 02:26 | 0 | 593 |  | EXT | Нарушение формы кольцевого шва |  | (c)
62693.779 | 0 | -0.03 | -11.37 | -11.4 | -1095 | -1031 | -1011 | 927 |  | 5695 | Нарушение формы кольцевого шва | GWAN |  | 08:30 | 08:40 | 08:43 | 0 | 168 |  | EXT | Нарушение формы кольцевого шва |  | (c)
62702.441 | 8.662 | 8.649 | -2.708 | -2.721 | 1731 | 1775 | 1825 | 312 | 2697 | 5695 |  | CORR | CIGR | 04:06 | 04:13 | 04:21 | 24 | 188 | 10 | EXT |  | 0.89 | (c)
62702.755 | 8.976 | 8.94 | -2.394 | -2.43 | 1344 | 1659 | 1540 | 494 | 2384 | 5695 |  | CORR | CIGR | 03:03 | 03:54 | 03:35 | 46 | 393 | 11 | EXT |  | 0.89 | (c)
62705.149 | 0 | 0 | -11.39 | -11.39 | -976 | -890 | -838 | 700 | 0 | 5696 | Смещение кромок | GWAN |  | 06:58 | 07:12 | 07:20 | 0 | 276 | 15 | EXT | Смещение кромок Наружу Величина смещения - 2.3 мм. |  | (c)
62705.149 | 0 | 0 | -11.39 | -11.39 | -212 | 539 | 1072 | 0 | 0 | 5696 | Смещение кромок | GWAN |  | 09:01 | 11:03 | 00:29 | 0 | 2568 | 16 | EXT | Смещение кромок Вовнутрь Величина смещения - 2.5 мм. |  | (c)
62709.307 | 4.158 | 4.141 | -7.232 | -7.249 | -524 | -436 | -451 | 379 | 4141 | 5696 |  | CORR | CIGR | 08:11 | 08:25 | 08:23 | 29 | 145 | 11 | EXT |  | 0.89 | (c)
62744.792 | 5.173 | 5.157 | -6.227 | -6.243 | -1982 | -1736 | -1815 | 1647 | 5157 | 5699 |  | CORR | CIGR | 07:37 | 08:17 | 08:05 | 44 | 336 | 9 | EXT | Аномалия находится на отводе. | 0.89 | (c)
62751.019 | 0 | 0 | -11.41 | -11.41 | -663 | -492 | -549 | 436 | 0 | 5700 | Смещение кромок | GWAN |  | 10:49 | 11:17 | 11:08 | 0 | 227 | 16 | EXT | Смещение кромок Вовнутрь Аномалия находится на отводе. Величина смещения - 2.5 мм. |  | (c)
62758.131 | 7.112 | 7.085 | -4.298 | -4.325 | 877 | 1045 | 1023 | 877 | 4252 | 5700 |  | CORR | GENE | 02:58 | 03:25 | 03:21 | 73 | 292 | 10 | EXT |  | 0.89 | (c)
62773.949 | 0 | -0.011 | -11.64 | -11.651 | -338 | -225 | -193 | 48 |  | 5702 | Нарушение формы кольцевого шва | GWAN |  | 04:17 | 04:35 | 04:40 | 0 | 290 |  | EXT | Нарушение формы кольцевого шва Аномалия находится на отводе. |  | (c)
62773.949 | 0 | -0.007 | -11.64 | -11.647 | 250 | 867 | 631 | 250 |  | 5702 | Нарушение формы кольцевого шва | GWAN |  | 05:52 | 07:31 | 06:53 | 0 | 761 |  | EXT | Нарушение формы кольцевого шва Аномалия находится на отводе. |  | (c)
62773.949 | 0 | -0.02 | -11.64 | -11.66 | 1530 | 1806 | 2041 | 1530 |  | 5702 | Нарушение формы кольцевого шва | GWAN |  | 09:19 | 10:03 | 10:41 | 0 | 1022 |  | EXT | Нарушение формы кольцевого шва Аномалия находится на отводе. |  | (c)
62785.589 | 0 | -0.02 | -11.71 | -11.73 | 1724 | 1794 | 2155 | 1724 |  | 5703 | Нарушение формы кольцевого шва | GWAN |  | 01:56 | 02:07 | 03:05 | 0 | 861 |  | EXT | Нарушение формы кольцевого шва Аномалия находится на отводе. |  | (c)
62785.589 | 0 | 0 | -11.71 | -11.71 | -1180 | -717 | -681 | 183 | 0 | 5703 | Смещение кромок | GWAN |  | 06:07 | 07:22 | 07:27 | 0 | 997 | 15 | EXT | Смещение кромок Наружу Аномалия находится на отводе. Величина смещения - 2.4 мм. |  | (c)
62786.996 | 1.407 | 1.29 | -10.303 | -10.42 | -207 | -169 | -168 | 130 | 1290 | 5703 |  | CORR | GENE | 08:44 | 08:50 | 08:50 | 198 | 77 | 20 | EXT | Аномалия находится на отводе. | 0.93 | (c)
62787.343 | 1.754 | 1.729 | -9.956 | -9.981 | -270 | 9 | -92 | 0 | 1729 | 5703 |  | CORR | GENE | 08:34 | 09:19 | 09:02 | 112 | 356 | 13 | EXT | Аномалия находится на отводе. | 0.9 | (c)
62787.819 | 2.23 | 2.21 | -9.48 | -9.5 | -232 | -110 | -97 | 0 | 2210 | 5703 |  | CORR | GENE | 08:40 | 08:60 | 09:02 | 104 | 270 | 15 | EXT | Аномалия находится на отводе. | 0.9 | (c)
62789.032 | 3.443 | 3.432 | -8.267 | -8.278 | -353 | -316 | -276 | 199 | 3432 | 5703 |  | CORR | CIGR | 08:20 | 08:26 | 08:33 | 28 | 154 | 10 | EXT | Аномалия находится на отводе. | 0.89 | (c)
62797.759 | 0.46 | 0.447 | -10.77 | -10.783 | 207 | 281 | 293 | 207 | 447 | 5704 |  | CORR | CIGR | 03:45 | 03:57 | 03:59 | 36 | 173 | 11 | EXT |  | 0.89 | (c)
62804.604 | 7.305 | 7.153 | -3.925 | -4.077 | 1782 | 1901 | 1892 | 1782 | 3891 | 5704 |  | ARTD | GENE | 07:59 | 08:19 | 08:17 | 186 | 220 |  | EXT | Наплавка. |  | (c)
62805.526 | 8.227 | 8.175 | -3.003 | -3.055 | 1634 | 1970 | 1848 | 1634 | 2155 | 5704 |  | ARTD | GENE | 07:36 | 08:30 | 08:10 | 900 | 426 |  | EXT | Наплавка. |  | (c)
62843.119 | 0 | 0 | -10.88 | -10.88 | -2075 | -1406 | -1324 | 156 | 0 | 5708 | Смещение кромок | GWAN |  | 05:04 | 06:52 | 07:05 | 0 | 1502 | 15 | EXT | Смещение кромок Наружу Величина смещения - 2.3 мм. Аномалия находится на упругопластическом изгибе: R=587 D, максимальное растяжение на 5.6 час. |  | (c)
62865.409 | 0 | 0 | -11.38 | -11.38 | 33 | 451 | 352 | 33 | 0 | 5710 | Смещение кромок | GWAN |  | 02:51 | 03:59 | 03:43 | 0 | 637 | 15 | EXT | Смещение кромок Наружу Аномалия находится на отводе. Величина смещения - 2.3 мм. |  | (c)
62865.409 | 0 | -0.022 | -11.38 | -11.402 | 720 | 877 | 887 | 720 |  | 5710 | Нарушение формы кольцевого шва | GWAN |  | 04:42 | 05:08 | 05:09 | 0 | 333 |  | EXT | Нарушение формы кольцевого шва Аномалия находится на отводе. |  | (c)
62865.409 | 0 | 0 | -11.38 | -11.38 | 1103 | 1577 | 1551 | 231 | 0 | 5710 | Смещение кромок | GWAN |  | 05:44 | 07:01 | 06:56 | 0 | 897 | 15 | EXT | Смещение кромок Наружу Аномалия находится на отводе. Величина смещения - 2.4 мм. |  | (c)
62868.235 | 2.826 | 2.816 | -8.554 | -8.564 | 1376 | 1461 | 1447 | 713 | 2816 | 5710 |  | CORR | CIGR | 06:28 | 06:42 | 06:40 | 37 | 142 | 8 | EXT |  | 0.89 | (c)
62899.869 | 0 | -0.024 | -11.26 | -11.284 | -1661 | -1546 | -1522 | 1382 |  | 5713 | Нарушение формы кольцевого шва | GWAN |  | 04:46 | 05:05 | 05:09 | 0 | 279 |  | EXT | Нарушение формы кольцевого шва Аномалия находится на отводе. |  | (c)
62972.186 | 4.447 | 4.318 | -6.723 | -6.852 | 1426 | 1477 | 1600 | 1426 | 4318 | 5719 |  | GOUG | GENE | 00:40 | 00:49 | 01:09 | 140 | 348 | 6 | EXT | Задир. |  | (c)
63034.579 | 0 | 0 | -11.23 | -11.23 | -2133 | -1688 | -1865 | 1598 | 0 | 5725 | Смещение кромок | GWAN |  | 02:57 | 04:09 | 03:40 | 0 | 534 | 16 | EXT | Смещение кромок Вовнутрь Аномалия находится на отводе. Величина смещения - 2.5 мм. |  | (c)
63045.809 | 0 | 0 | -11.61 | -11.61 | 1620 | 1856 | 1848 | 1620 | 0 | 5726 |  | GWAN |  | 01:11 | 01:49 | 01:47 | 0 | 454 |  | EXT | Аномалия находится на отводе. Подбивка кромок величиной 4 мм. |  | (c)
63074.447 | 6.228 | 6.201 | -5.242 | -5.269 | -1910 | -1858 | -1842 | 320 | 5226 | 5728 |  | CORR | CIGR | 04:09 | 04:17 | 04:20 | 43 | 136 | 12 | EXT | Аномалия находится на отводе. | 0.89 | (c)
63102.753 | 0.894 | 0.867 | -10.416 | -10.443 | -599 | -498 | -484 | 369 | 867 | 5732 |  | CORR | GENE | 07:11 | 07:27 | 07:29 | 50 | 231 | 10 | EXT |  | 0.89 | (c)
63103.134 | 1.275 | 1.262 | -10.035 | -10.048 | 20 | 59 | 66 | 20 | 1262 | 5732 |  | CORR | CIGR | 08:51 | 08:57 | 08:58 | 32 | 92 | 10 | EXT |  | 0.89 | (c)
63110.791 | 8.932 | 8.92 | -2.378 | -2.39 | -236 | -191 | -194 | 151 | 2364 | 5732 |  | CORR | CIGR | 08:09 | 08:17 | 08:16 | 26 | 85 | 15 | EXT |  | 0.89 | (c)
63111.109 | 9.25 | 9.174 | -2.06 | -2.136 | -429 | -413 | -408 | 388 | 1927 | 5732 |  | CORR | AXGR | 07:38 | 07:41 | 07:42 | 209 | 42 | 10 | EXT |  | 0.91 | (c)
63124.379 | 0 | -0.031 | -11.54 | -11.571 | 400 | 557 | 513 | 400 |  | 5734 | Нарушение формы кольцевого шва | GWAN |  | 01:10 | 01:35 | 01:28 | 0 | 226 |  | EXT | Нарушение формы кольцевого шва Аномалия находится на отводе. |  | (c)
63124.379 | 0 | -0.028 | -11.54 | -11.568 | -787 | -728 | -661 | 534 |  | 5734 | Нарушение формы кольцевого шва | GWAN |  | 09:58 | 10:08 | 10:18 | 0 | 253 |  | EXT | Нарушение формы кольцевого шва Аномалия находится на отводе. |  | (c)
63140.939 | 5.02 | 4.848 | -6.29 | -6.462 | -501 | -480 | -482 | 463 | 4848 | 5735 |  | CORR | AXGR | 08:01 | 08:05 | 08:04 | 251 | 38 | 10 | EXT |  | 0.91 | (c)
63166.217 | 7.488 | 7.463 | -3.682 | -3.707 | -1504 | -1386 | -1378 | 726 | 3669 | 5737 |  | CORR | CIGR | 08:39 | 08:58 | 08:59 | 38 | 253 | 10 | EXT |  | 0.89 | (c)
63167.46 | 8.731 | 8.711 | -2.439 | -2.459 | -1370 | -1287 | -1304 | 861 | 2430 | 5737 |  | CORR | CIGR | 09:01 | 09:14 | 09:11 | 29 | 132 | 10 | EXT |  | 0.89 | (c)
63168.786 | 10.057 | 9.647 | -1.113 | -1.523 | -1535 | -1447 | -1475 | 696 | 954 | 5737 |  | CORR | GENE | 08:34 | 08:48 | 08:44 | 569 | 120 | 10 | EXT |  | 0.94 | (c)
63205.575 | 0.966 | 0.505 | -10.514 | -10.975 | -2156 | -2134 | -2133 | 74 | 505 | 5741 |  | CORR | AXGR | 06:39 | 06:42 | 06:42 | 549 | 47 | 13 | EXT |  | 0.96 | (c)
63257.02 | 6.281 | 6.214 | -5.189 | -5.256 | 2191 | 2201 | 2207 | 8 | 5154 | 5745 |  | CORR | AXGR | 08:01 | 08:03 | 08:03 | 102 | 32 | 10 | EXT |  | 0.89 | (c)
63257.593 | 6.854 | 6.784 | -4.616 | -4.686 | 2217 | -2222 | -2226 | 0 | 4398 | 5745 |  | CORR | AXGR | 08:05 | 08:09 | 08:08 | 288 | 38 | 12 | EXT |  | 0.92 | (c)
63258.272 | 7.533 | 7.469 | -3.937 | -4.001 | -2225 | -2203 | -2202 | 6 | 3741 | 5745 |  | CORR | AXGR | 08:08 | 08:12 | 08:12 | 260 | 45 | 14 | EXT |  | 0.93 | (c)
63273.709 | 0 | -0.022 | -11.16 | -11.182 | -519 | -303 | -338 | 157 |  | 5747 | Нарушение формы кольцевого шва | GWAN |  | 01:03 | 01:38 | 01:32 | 0 | 362 |  | EXT | Нарушение формы кольцевого шва |  | (c)
63273.709 | 0 | 0 | -11.16 | -11.16 | 1815 | 1911 | 1944 | 158 | 0 | 5747 |  | GWAN |  | 07:19 | 07:35 | 07:40 | 0 | 258 |  | EXT | Подбивка кромок величиной 4 мм. |  | (c)
63273.709 | 0 | 0 | -11.16 | -11.16 | -1075 | -922 | -957 | 839 | 0 | 5747 | Смещение кромок | GWAN |  | 11:33 | 11:58 | 11:52 | 0 | 236 | 15 | EXT | Смещение кромок Вовнутрь Величина смещения - 2.4 мм. |  | (c)
63284.869 | 0 | -0.026 | -11.34 | -11.366 | -185 | 82 | 124 | 0 |  | 5748 | Нарушение формы кольцевого шва | GWAN |  | 00:14 | 00:58 | 01:04 | 0 | 619 |  | EXT | Нарушение формы кольцевого шва |  | (c)
63284.869 | 0 | -0.023 | -11.34 | -11.363 | 1025 | -2218 | 1781 | 0 |  | 5748 | Нарушение формы кольцевого шва | GWAN |  | 03:30 | 06:46 | 05:32 | 0 | 1512 |  | EXT | Нарушение формы кольцевого шва |  | (c)
63284.869 | 0 | 0 | -11.34 | -11.34 | -1904 | -1689 | -1747 | 326 | 0 | 5748 | Смещение кромок | GWAN |  | 07:37 | 08:12 | 08:02 | 0 | 315 | 16 | EXT | Смещение кромок Наружу Величина смещения - 2.5 мм. |  | (c)
63294.469 | 9.6 | 9.444 | -1.74 | -1.896 | -2219 | -2201 | -2205 | 12 | 1651 | 5748 |  | CORR | AXGR | 06:46 | 06:49 | 06:48 | 245 | 27 | 12 | EXT |  | 0.92 | (c)
63307.769 | 0 | 0 | -11.37 | -11.37 | 1090 | 1190 | 1206 | 1090 | 0 | 5750 | Смещение кромок | GWAN |  | 05:59 | 06:15 | 06:18 | 0 | 232 | 28 | EXT | Смещение кромок Вовнутрь Аномалия находится на отводе. Величина смещения - 4.4 мм. |  | (c)
63360.616 | 6.637 | 6.631 | -4.603 | -4.609 | -58 | 89 | 64 | 0 | 4580 | 5754 |  | CORR | CIGR | 08:58 | 09:22 | 09:18 | 29 | 244 | 7 | EXT |  | 0.89 | (c)
63362.217 | 8.238 | 8.217 | -3.002 | -3.023 | 527 | 663 | 643 | 527 | 2978 | 5754 |  | CORR | CIGR | 10:33 | 10:55 | 10:51 | 45 | 232 | 9 | EXT |  | 0.89 | (c)
63366.249 | 1.03 | 1.023 | -10.5 | -10.507 | -1976 | -1889 | -1907 | 254 | 1023 | 5755 |  | GOUG | CIGR | 08:17 | 08:31 | 08:28 | 28 | 139 | 11 | EXT | Задир. |  | (c)
63368.6 | 3.381 | 3.253 | -8.149 | -8.277 | 1836 | 1928 | 1919 | 228 | 3253 | 5755 |  | DENT | GENE | 06:33 | 06:47 | 06:46 | 217 | 166 | 0.6 | N/A | Глубина вмятины: 9 мм (0,6%). Линейка: 22 см в (325 см; 06:47 ч:мин) |  | (c)
63370.973 | 5.754 | 5.753 | -5.776 | -5.777 | -1737 | -1544 | -1620 | 493 | 5739 | 5755 |  | CORR | CIGR | 08:56 | 09:27 | 09:15 | 38 | 234 | 10 | EXT |  | 0.89 | (c)
63375.088 | 9.869 | 9.853 | -1.661 | -1.677 | -2030 | -1971 | -1930 | 200 | 1641 | 5755 |  | CORR | CIGR | 08:09 | 08:18 | 08:25 | 36 | 201 | 14 | EXT |  | 0.89 | (c)
63375.792 | 10.573 | 10.501 | -0.957 | -1.029 | 2201 | 2226 | 2222 | 0 | 860 | 5755 |  | CORR | AXGR | 07:31 | 07:35 | 07:35 | 169 | 42 | 11 | EXT |  | 0.9 | (c)
63386.999 | 10.25 | 10.236 | -1.29 | -1.304 | -1022 | -900 | -936 | 850 | 1280 | 5756 |  | CORR | CIGR | 06:53 | 07:13 | 07:07 | 24 | 172 | 12 | EXT |  | 0.89 | (c)
63388.314 | 0.025 | 0.015 | -11.505 | -11.515 | 1389 | 1464 | 1476 | 668 | 15 | 5757 |  | CORR | CIGR | 05:55 | 06:07 | 06:09 | 46 | 174 | 13 | EXT |  | 0.89 | (c)
63401.329 | 1.51 | 1.178 | -9.84 | -10.172 | 2143 | 2165 | 2164 | 47 | 1178 | 5758 |  | CORR | AXGR | 06:20 | 06:23 | 06:23 | 538 | 41 | 10 | EXT |  | 0.94 | (c)
63405.299 | 5.48 | 5.151 | -5.87 | -6.199 | 2115 | 2157 | 2146 | 54 | 5151 | 5758 |  | CORR | GENE | 06:15 | 06:22 | 06:20 | 475 | 61 | 10 | EXT |  | 0.94 | (c)
63410.718 | 10.899 | 10.444 | -0.451 | -0.906 | 2230 | -2190 | -2187 | 0 | 208 | 5758 |  | CORR | GENE | 06:34 | 06:40 | 06:41 | 698 | 88 | 10 | EXT |  | 0.95 | (c)
63411.466 | 0.297 | 0.084 | -10.823 | -11.036 | 2185 | 2217 | 2212 | 0 | 84 | 5759 |  | CORR | GENE | 05:46 | 05:51 | 05:50 | 501 | 54 | 10 | EXT |  | 0.94 | (c)
63412.224 | 1.055 | 0.787 | -10.065 | -10.333 | 2085 | 2105 | 2124 | 68 | 787 | 5759 |  | CORR | GENE | 05:30 | 05:33 | 05:36 | 455 | 78 | 9 | EXT |  | 0.93 | (c)
63423.488 | 1.199 | 1.161 | -10.331 | -10.369 | 1044 | 1226 | 1216 | 842 | 1161 | 5760 |  | CORR | GENE | 01:50 | 02:19 | 02:17 | 84 | 344 | 10 | EXT |  | 0.89 | (c)
63433.819 | 0 | 0 | -11.23 | -11.23 | -1519 | -1047 | -1076 | 634 | 0 | 5761 | Смещение кромок | GWAN |  | 05:07 | 06:23 | 06:19 | 0 | 885 | 21 | EXT | Смещение кромок Вовнутрь Аномалия находится на отводе. Величина смещения - 3.3 мм. |  | (c)
63435.033 | 1.214 | 0.95 | -10.016 | -10.28 | -2183 | -2164 | -2163 | 48 | 950 | 5761 |  | CORR | AXGR | 03:20 | 03:23 | 03:23 | 349 | 40 | 14 | EXT | Аномалия находится на отводе. | 0.94 | (c)
63436.19 | 2.371 | 2.335 | -8.859 | -8.895 | -2203 | -2127 | -2142 | 28 | 2335 | 5761 |  | CORR | CIGR | 03:17 | 03:29 | 03:27 | 40 | 121 | 6 | EXT | Аномалия находится на отводе. | 0.89 | (c)
63438.049 | 4.23 | 4.179 | -7 | -7.051 | -482 | -259 | -267 | 52 | 4179 | 5761 |  | CORR | GENE | 07:55 | 08:31 | 08:29 | 101 | 431 | 14 | EXT | Аномалия находится на отводе. | 0.89 | (c)
63438.477 | 4.658 | 4.638 | -6.572 | -6.592 | -410 | -271 | -291 | 172 | 4638 | 5761 |  | CORR | CIGR | 08:06 | 08:29 | 08:26 | 39 | 238 | 14 | EXT | Аномалия находится на отводе. | 0.89 | (c)
63438.856 | 5.037 | 4.992 | -6.193 | -6.238 | -379 | -197 | -169 | 0 | 4992 | 5761 |  | CORR | GENE | 08:11 | 08:41 | 08:45 | 104 | 420 | 14 | EXT | Аномалия находится на отводе. | 0.9 | (c)
63439.996 | 6.177 | 6.106 | -5.053 | -5.124 | -567 | -497 | -387 | 206 | 5033 | 5761 |  | CORR | GENE | 07:41 | 07:52 | 08:10 | 91 | 361 | 12 | EXT | Аномалия находится на отводе. | 0.89 | (c)
63440.044 | 6.225 | 5.834 | -5.005 | -5.396 | -2179 | -2137 | -2155 | 52 | 4895 | 5761 |  | CORR | GENE | 03:21 | 03:27 | 03:25 | 501 | 48 | 10 | EXT | Аномалия находится на отводе. | 0.94 | (c)
63440.265 | 6.446 | 6.417 | -4.784 | -4.813 | -849 | -756 | -756 | 662 | 4772 | 5761 |  | CORR | CIGR | 06:55 | 07:10 | 07:10 | 41 | 187 | 10 | EXT | Аномалия находится на отводе. | 0.89 | (c)
63440.656 | 6.837 | 6.726 | -4.393 | -4.504 | -669 | -607 | -363 | 58 | 4379 | 5761 |  | CORR | GENE | 07:24 | 07:35 | 08:14 | 125 | 611 | 10 | EXT | Аномалия находится на отводе. | 0.89 | (c)
63440.825 | 7.006 | 6.958 | -4.224 | -4.272 | -373 | -263 | -239 | 105 | 4224 | 5761 |  | CORR | GENE | 08:12 | 08:30 | 08:34 | 48 | 268 | 10 | EXT | Аномалия находится на отводе. | 0.89 | (c)
63440.95 | 7.131 | 7.028 | -4.099 | -4.202 | -382 | -344 | -353 | 325 | 3484 | 5761 |  | CORR | GENE | 08:11 | 08:17 | 08:15 | 718 | 57 | 10 | EXT | Аномалия находится на отводе. | 0.95 | (c)
63441.001 | 7.182 | 7.169 | -4.048 | -4.061 | -407 | -352 | -248 | 90 | 4025 | 5761 |  | CORR | CIGR | 08:07 | 08:16 | 08:32 | 36 | 318 | 10 | EXT | Аномалия находится на отводе. | 0.89 | (c)
63441.655 | 7.836 | 7.783 | -3.394 | -3.447 | -653 | -262 | -373 | 93 | 3379 | 5761 |  | CORR | GENE | 07:27 | 08:30 | 08:12 | 68 | 560 | 15 | EXT | Аномалия находится на отводе. | 0.89 | (c)
63441.844 | 8.025 | 7.864 | -3.205 | -3.366 | -155 | -139 | -125 | 94 | 3156 | 5761 |  | CORR | GENE | 08:47 | 08:50 | 08:52 | 210 | 61 | 12 | EXT | Аномалия находится на отводе. | 0.91 | (c)
63443.213 | 9.394 | 9.32 | -1.836 | -1.91 | -217 | -159 | -110 | 4 | 1649 | 5761 |  | CORR | GENE | 08:37 | 08:47 | 08:55 | 261 | 213 | 12 | EXT | Аномалия находится на отводе. | 0.92 | (c)
63443.457 | 9.638 | 9.612 | -1.592 | -1.618 | -432 | -280 | -293 | 154 | 1556 | 5761 |  | CORR | GENE | 08:03 | 08:27 | 08:25 | 62 | 278 | 14 | EXT | Аномалия находится на отводе. | 0.89 | (c)
63443.915 | 10.096 | 9.723 | -1.134 | -1.507 | -636 | -546 | -529 | 423 | 827 | 5761 |  | CORR | GENE | 07:30 | 07:44 | 07:47 | 680 | 213 | 10 | EXT | Аномалия находится на отводе. | 0.95 | (c)
63444.153 | 10.334 | 10.311 | -0.896 | -0.919 | -389 | -277 | -288 | 186 | 878 | 5761 |  | CORR | CIGR | 08:10 | 08:28 | 08:26 | 41 | 203 | 13 | EXT | Аномалия находится на отводе. | 0.89 | (c)
63444.277 | 10.458 | 10.422 | -0.772 | -0.808 | -655 | -492 | -558 | 461 | 58 | 5761 |  | CORR | GENE | 07:27 | 07:53 | 07:42 | 750 | 194 | 12 | EXT | Аномалия находится на отводе. | 0.97 | (c)
63444.314 | 10.495 | 10.123 | -0.735 | -1.107 | -251 | -219 | -154 | 57 | 350 | 5761 |  | CORR | GENE | 08:32 | 08:37 | 08:48 | 757 | 194 | 11 | EXT | Аномалия находится на отводе. | 0.96 | (c)
63444.859 | 11.04 | 11.029 | -0.19 | -0.201 | -388 | -136 | -240 | 92 | 61 | 5761 |  | CORR | GENE | 08:10 | 08:50 | 08:34 | 140 | 296 | 10 | EXT | Аномалия находится на отводе. | 0.9 | (c)
63445.098 | 0.049 | 0.032 | -10.951 | -10.968 | 1995 | -1776 | -2033 | 0 | 32 | 5762 |  | CORR | GENE | 07:34 | 09:26 | 08:44 | 299 | 865 | 14 | EXT |  | 0.93 | (c)
63445.59 | 0.541 | 0.34 | -10.459 | -10.66 | 2158 | 2185 | 2187 | 15 | 340 | 5762 |  | CORR | GENE | 08:01 | 08:05 | 08:05 | 417 | 57 | 11 | EXT |  | 0.94 | (c)
63445.9 | 0.851 | 0.809 | -10.149 | -10.191 | 2188 | -2201 | -2159 | 0 | 809 | 5762 |  | CORR | GENE | 08:06 | 08:17 | 08:24 | 57 | 227 | 10 | EXT |  | 0.89 | (c)
63446.154 | 1.105 | 0.941 | -9.895 | -10.059 | 1567 | 1711 | 1742 | 314 | 941 | 5762 |  | CORR | GENE | 06:25 | 06:49 | 06:53 | 188 | 349 | 15 | EXT |  | 0.91 | (c)
63446.256 | 1.207 | 0.981 | -9.793 | -10.019 | 2149 | 2178 | 2185 | 10 | 981 | 5762 |  | CORR | GENE | 07:59 | 08:04 | 08:05 | 357 | 72 | 12 | EXT |  | 0.93 | (c)
63446.724 | 1.675 | 1.634 | -9.325 | -9.366 | 2132 | -2151 | -2087 | 0 | 1634 | 5762 |  | CORR | GENE | 07:56 | 08:25 | 08:36 | 62 | 485 | 15 | EXT |  | 0.89 | (c)
63447.058 | 2.009 | 1.949 | -8.991 | -9.051 | 1974 | 2101 | 2198 | 0 | 1949 | 5762 |  | CORR | GENE | 07:31 | 07:51 | 08:07 | 86 | 449 | 12 | EXT |  | 0.89 | (c)
63447.264 | 2.215 | 2.083 | -8.785 | -8.917 | 2182 | 2199 | 2202 | 9 | 2083 | 5762 |  | CORR | AXGR | 08:04 | 08:07 | 08:08 | 354 | 40 | 10 | EXT |  | 0.92 | (c)
63447.544 | 2.495 | 2.439 | -8.505 | -8.561 | 2052 | -2122 | -2180 | 0 | 2439 | 5762 |  | CORR | GENE | 07:44 | 08:30 | 08:21 | 68 | 459 | 10 | EXT |  | 0.89 | (c)
63448.279 | 3.23 | 3.175 | -7.77 | -7.825 | 2099 | 2214 | 2162 | 5 | 3175 | 5762 |  | CORR | GENE | 07:51 | 08:10 | 08:01 | 351 | 126 | 11 | EXT |  | 0.93 | (c)
63448.778 | 3.729 | 3.697 | -7.271 | -7.303 | 2126 | -2197 | -2211 | 0 | 3697 | 5762 |  | CORR | GENE | 07:56 | 08:18 | 08:15 | 70 | 248 | 10 | EXT |  | 0.89 | (c)
63449.365 | 4.316 | 4.258 | -6.684 | -6.742 | 2149 | 2170 | 2167 | 45 | 4258 | 5762 |  | CORR | AXGR | 07:59 | 08:03 | 08:02 | 409 | 37 | 10 | EXT |  | 0.93 | (c)
63449.404 | 4.355 | 4.281 | -6.645 | -6.719 | -841 | -794 | -793 | 745 | 4281 | 5762 |  | DENT | GENE | 11:57 | 00:04 | 00:04 | 135 | 96 | 0.3 | N/A | Глубина вмятины: 4 мм (0,3%). Линейка: 14 см в (428 см; 00:04 ч:мин) |  | (c)
63450.722 | 5.673 | 5.412 | -5.327 | -5.588 | 2122 | 2149 | 2154 | 45 | 5262 | 5762 |  | CORR | GENE | 07:55 | 07:59 | 07:60 | 326 | 64 | 12 | EXT |  | 0.93 | (c)
63453.959 | 8.91 | 8.797 | -2.09 | -2.203 | 2170 | 2171 | 2189 | 22 | 1500 | 5762 |  | CORR | AXGR | 08:03 | 08:03 | 08:06 | 703 | 39 | 10 | EXT |  | 0.95 | (c)
63454.774 | 9.725 | 9.699 | -1.275 | -1.301 | 2012 | -2160 | -2213 | 0 | 1201 | 5762 |  | CORR | GENE | 07:37 | 08:24 | 08:15 | 100 | 474 | 10 | EXT |  | 0.89 | (c)
63462.006 | 5.957 | 5.807 | -5.433 | -5.583 | 17 | 36 | 35 | 17 | 5339 | 5763 |  | CORR | AXGR | 02:53 | 02:56 | 02:56 | 244 | 37 | 10 | EXT |  | 0.91 | (c)
63464.317 | 8.268 | 8.236 | -3.122 | -3.154 | 1195 | 1614 | 1468 | 490 | 3047 | 5763 |  | CORR | GENE | 06:03 | 07:11 | 06:47 | 107 | 546 | 10 | EXT |  | 0.89 | (c)
63467.439 | 0 | 0 | -11.48 | -11.48 | 267 | 406 | 408 | 267 | 0 | 5764 | Смещение кромок | GWAN |  | 03:01 | 03:23 | 03:24 | 0 | 283 | 16 | EXT | Смещение кромок Наружу Величина смещения - 2.4 мм. |  | (c)
63467.439 | 0 | 0 | -11.48 | -11.48 | 1049 | 1638 | 1408 | 463 | 0 | 5764 | Смещение кромок | GWAN |  | 05:07 | 06:42 | 06:05 | 0 | 719 | 16 | EXT | Смещение кромок Наружу Величина смещения - 2.5 мм. |  | (c)
63467.439 | 0 | -0.024 | -11.48 | -11.504 | -2196 | -2096 | -2068 | 34 |  | 5764 | Нарушение формы кольцевого шва | GWAN |  | 08:24 | 08:40 | 08:44 | 0 | 257 |  | EXT | Нарушение формы кольцевого шва |  | (c)
63467.439 | 0 | -0.033 | -11.48 | -11.513 | -1054 | -981 | -938 | 821 |  | 5764 | Нарушение формы кольцевого шва | GWAN |  | 11:28 | 11:40 | 11:47 | 0 | 233 |  | EXT | Нарушение формы кольцевого шва |  | (c)
63470.147 | 2.708 | 2.555 | -8.772 | -8.925 | 224 | 562 | 650 | 224 | 2555 | 5764 |  | CORR | GENE | 02:54 | 03:49 | 04:03 | 180 | 851 | 10 | EXT |  | 0.9 | (c)
63470.35 | 2.911 | 2.893 | -8.569 | -8.587 | 997 | 1112 | 1104 | 997 | 2893 | 5764 |  | CORR | CIGR | 04:59 | 05:17 | 05:16 | 37 | 215 | 10 | EXT |  | 0.89 | (c)
63471.768 | 4.329 | 4.189 | -7.151 | -7.291 | -1914 | -1902 | -1898 | 316 | 4189 | 5764 |  | CORR | AXGR | 09:09 | 09:11 | 09:12 | 190 | 33 | 11 | EXT |  | 0.91 | (c)
63471.95 | 4.511 | 4.387 | -6.969 | -7.093 | 2033 | 2097 | 2087 | 90 | 4387 | 5764 |  | CORR | GENE | 07:46 | 07:56 | 07:55 | 642 | 107 | 11 | EXT |  | 0.95 | (c)
63474.305 | 6.866 | 6.755 | -4.614 | -4.725 | -2045 | -2023 | -2014 | 185 | 4415 | 5764 |  | CORR | GENE | 08:48 | 08:52 | 08:53 | 310 | 63 | 11 | EXT |  | 0.92 | (c)
63475.323 | 7.884 | 7.752 | -3.596 | -3.728 | -2196 | -2012 | -2095 | 34 | 2267 | 5764 |  | CORR | GENE | 08:24 | 08:53 | 08:40 | 1461 | 203 | 11 | EXT |  | 0.98 | (c)
63478.327 | 10.888 | 10.868 | -0.592 | -0.612 | 1960 | 2027 | 2033 | 124 | 582 | 5764 |  | CORR | CIGR | 07:34 | 07:45 | 07:46 | 30 | 146 | 11 | EXT |  | 0.89 | (c)
63478.412 | 10.973 | 10.909 | -0.507 | -0.571 | 2097 | 2120 | 2133 | 62 | 333 | 5764 |  | SCC | GENE | 07:56 | 08:00 | 08:02 | 238 | 72 | 25 | EXT | Аномалия находится в зоне сварного шва. | 1 | (b)
63478.653 | 11.214 | 10.915 | -0.266 | -0.565 | 2109 | 2171 | 2149 | 42 | 99 | 5764 |  | CORR | GENE | 07:58 | 08:08 | 08:05 | 466 | 80 | 18 | EXT |  | 0.98 | (c)
63480.686 | 1.767 | 1.662 | -9.633 | -9.738 | 1659 | 1674 | 1678 | 535 | 1662 | 5765 |  | CORR | AXGR | 03:35 | 03:38 | 03:38 | 178 | 37 | 10 | EXT |  | 0.9 | (c)
63486.387 | 7.468 | 7.258 | -3.932 | -4.142 | 2219 | -2224 | -2228 | 0 | 3720 | 5765 |  | LWAN | AXGR | 05:06 | 05:09 | 05:08 | 422 | 28 |  | EXT | Эквивалент потери металла 11%. |  | (c)
63523.667 | 10.478 | 10.319 | -0.772 | -0.931 | 2107 | 2152 | 2139 | 2107 | 654 | 5768 |  | CORR | GENE | 07:46 | 07:54 | 07:52 | 277 | 63 | 11 | EXT |  | 0.92 | (c)
63547.179 | 0 | 0 | -11.53 | -11.53 | 1388 | 1479 | 1573 | 472 | 0 | 5771 | Смещение кромок | GWAN |  | 03:21 | 03:35 | 03:50 | 0 | 371 | 24 | EXT | Смещение кромок Наружу Величина смещения - 3.8 мм. |  | (c)
63547.179 | 0 | 0 | -11.53 | -11.53 | 2121 | -2132 | -2118 | 0 | 0 | 5771 | Смещение кромок | GWAN |  | 05:19 | 05:52 | 05:55 | 0 | 445 | 17 | EXT | Смещение кромок Наружу Величина смещения - 2.6 мм. |  | (c)
63547.179 | 0 | -0.038 | -11.53 | -11.568 | -560 | -461 | -468 | 376 | 0 | 5771 | Подгиб кромки со смещением | GWAN |  | 10:06 | 10:22 | 10:21 | 0 | 184 | 23 | EXT | Подгиб кромки со смещением Величина смещения - 3.6 мм. |  | (c)
63547.179 | 0 | -0.041 | -11.53 | -11.571 | -231 | -170 | -140 | 49 | 0 | 5771 | Подгиб кромки со смещением | GWAN |  | 10:59 | 11:09 | 11:14 | 0 | 182 | 23 | EXT | Подгиб кромки со смещением Величина смещения - 3.6 мм. |  | (c)
63553.33 | 6.151 | 6.151 | -5.379 | -5.379 | -1836 | -1771 | -1787 | 395 | 5363 | 5771 |  | CORR | CIGR | 06:40 | 06:51 | 06:48 | 16 | 97 | 8 | EXT |  | 0.89 | (c)
63592.639 | 0 | -0.043 | -11.39 | -11.433 | -500 | -439 | -377 | 254 |  | 5775 | Нарушение формы кольцевого шва | GWAN |  | 00:57 | 01:07 | 01:17 | 0 | 246 |  | EXT | Нарушение формы кольцевого шва |  | (c)
63592.639 | 0 | 0 | -11.39 | -11.39 | 245 | 315 | 397 | 245 | 0 | 5775 | Смещение кромок | GWAN |  | 02:58 | 03:09 | 03:22 | 0 | 303 | 18 | EXT | Смещение кромок Наружу Величина смещения - 2.9 мм. |  | (c)
63592.639 | 0 | -0.05 | -11.39 | -11.44 | 640 | 705 | 711 | 640 | 0 | 5775 | Подгиб кромки со смещением | GWAN |  | 04:01 | 04:12 | 04:13 | 0 | 142 | 31 | EXT | Подгиб кромки со смещением Величина смещения - 4.8 мм. |  | (c)
63608.866 | 4.837 | 4.818 | -5.423 | -5.442 | 1442 | 1484 | 1498 | 677 | 4818 | 5776 |  | CORR | CIGR | 05:43 | 05:50 | 05:52 | 37 | 111 | 11 | EXT |  | 0.89 | (c)
63619.18 | 4.891 | 4.874 | -6.279 | -6.296 | -71 | 24 | 72 | 0 | 4874 | 5777 |  | CORR | CIGR | 05:00 | 05:16 | 05:24 | 38 | 287 | 10 | EXT |  | 0.89 | (c)
63629.774 | 4.315 | 4.293 | -7.355 | -7.377 | -1136 | -1002 | -1019 | 902 | 4293 | 5778 |  | CORR | CIGR | 05:49 | 06:11 | 06:08 | 31 | 234 | 10 | EXT |  | 0.89 | (c)
63631.946 | 6.487 | 6.461 | -5.183 | -5.209 | -1101 | -1027 | -1040 | 978 | 5169 | 5778 |  | CORR | CIGR | 05:55 | 06:07 | 06:05 | 40 | 123 | 10 | EXT |  | 0.89 | (c)
63645.71 | 8.581 | 8.545 | -2.629 | -2.665 | -725 | -525 | -523 | 321 | 2610 | 5779 |  | CORR | GENE | 05:43 | 06:16 | 06:16 | 55 | 404 | 15 | EXT |  | 0.89 | (c)
63682.208 | 11.169 | 11.137 | -0.341 | -0.373 | -1762 | -1396 | -1485 | 468 | 279 | 5782 |  | CORR | GENE | 05:03 | 06:02 | 05:48 | 94 | 554 | 10 | EXT | Аномалия находится на упругопластическом изгибе: R=652 D, максимальное растяжение на 1.5 час. | 0.89 | (c)
63682.638 | 0.089 | 0.075 | -11.111 | -11.125 | 1721 | 1841 | 1838 | 276 | 75 | 5783 |  | CORR | CIGR | 05:47 | 06:06 | 06:06 | 38 | 234 | 13 | EXT | Аномалия находится на упругопластическом изгибе: R=743 D, максимальное растяжение на 1.7 час. | 0.89 | (c)
63684.297 | 1.748 | 1.476 | -9.452 | -9.724 | 1981 | 1981 | 1997 | 217 | 1476 | 5783 |  | CORR | AXGR | 06:29 | 06:29 | 06:31 | 413 | 33 | 8 | EXT | Аномалия находится на упругопластическом изгибе: R=938 D, максимальное растяжение на 2.4 час. | 0.92 | (c)
63689.722 | 7.173 | 7.124 | -4.027 | -4.076 | 2130 | 2138 | 2140 | 80 | 3989 | 5783 |  | CORR | AXGR | 06:53 | 06:54 | 06:54 | 87 | 20 | 10 | EXT |  | 0.89 | (c)
63714.513 | 9.744 | 9.712 | -1.326 | -1.358 | 1868 | 1877 | 1878 | 341 | 1278 | 5785 |  | CORR | AXGR | 06:57 | 06:59 | 06:59 | 80 | 22 | 10 | EXT |  | 0.89 | (c)
63715.839 | 0 | -0.022 | -11.38 | -11.402 | 1642 | 1783 | 1934 | 4 |  | 5786 | Нарушение формы кольцевого шва | GWAN |  | 01:57 | 02:20 | 02:44 | 0 | 584 |  | EXT | Нарушение формы кольцевого шва |  | (c)
63715.839 | 0 | 0 | -11.38 | -11.38 | -862 | -624 | -719 | 577 | 0 | 5786 | Смещение кромок | GWAN |  | 07:13 | 07:51 | 07:36 | 0 | 285 | 17 | EXT | Смещение кромок Наружу Величина смещения - 2.6 мм. |  | (c)
63715.839 | 0 | 0 | -11.38 | -11.38 | 334 | 461 | 481 | 334 | 0 | 5786 | Смещение кромок | GWAN |  | 10:26 | 10:47 | 10:50 | 0 | 294 | 17 | EXT | Смещение кромок Наружу Величина смещения - 2.7 мм. |  | (c)
63730.958 | 3.739 | 3.588 | -7.741 | -7.892 | -2034 | -1722 | -1760 | 197 | 3588 | 5787 |  | CORR | GENE | 05:27 | 06:17 | 06:11 | 189 | 548 | 10 | EXT |  | 0.9 | (c)
63759.973 | 9.934 | 9.59 | -1.036 | -1.38 | 2010 | 2030 | 2033 | 175 | 839 | 5789 | Дефект проката | MIAN | AXGR | 06:28 | 06:31 | 06:31 | 541 | 46 |  | EXT | Дефект проката Эквивалент потери металла 14%. |  | (c)
63764.729 | 3.72 | 3.586 | -7.48 | -7.614 | 2216 | -2225 | -2229 | 0 | 3586 | 5790 |  | CORR | AXGR | 06:54 | 06:57 | 06:57 | 305 | 33 | 10 | EXT |  | 0.92 | (c)
63770.026 | 9.017 | 8.788 | -2.183 | -2.412 | 1912 | 1975 | 2027 | 88 | 2101 | 5790 |  | CORR | GENE | 06:05 | 06:15 | 06:24 | 311 | 230 | 10 | EXT |  | 0.92 | (c)
63770.431 | 9.422 | 9.34 | -1.778 | -1.86 | 2161 | 2187 | 2180 | 31 | 1451 | 5790 |  | CORR | AXGR | 06:45 | 06:50 | 06:48 | 409 | 38 | 10 | EXT |  | 0.93 | (c)
63771.92 | 10.911 | 10.843 | -0.289 | -0.357 | 1646 | 1707 | 1828 | 221 | 266 | 5790 |  | CORR | GENE | 05:22 | 05:32 | 05:52 | 91 | 364 | 10 | EXT |  | 0.89 | (c)
63772.13 | 11.121 | 11.048 | -0.079 | -0.152 | 1692 | 1755 | 1737 | 447 | 30 | 5790 |  | CORR | GENE | 05:30 | 05:40 | 05:37 | 122 | 91 | 15 | EXT |  | 0.9 | (c)
63772.341 | 0.132 | 0.072 | -11.118 | -11.178 | -1875 | -1807 | -1656 | 356 | 72 | 5791 |  | CORR | GENE | 05:28 | 05:39 | 06:03 | 128 | 437 | 15 | EXT |  | 0.9 | (c)
63772.7 | 0.491 | 0.481 | -10.759 | -10.769 | -1705 | -1650 | -1654 | 526 | 481 | 5791 |  | CORR | CIGR | 05:55 | 06:04 | 06:03 | 23 | 102 | 12 | EXT |  | 0.89 | (c)
63781.937 | 9.728 | 9.71 | -1.522 | -1.54 | -1726 | -1685 | -1654 | 504 | 1501 | 5791 |  | CORR | CIGR | 05:52 | 05:58 | 06:03 | 39 | 143 | 10 | EXT |  | 0.89 | (c)
63784.66 | 1.201 | 1.089 | -10.119 | -10.231 | -2193 | -2183 | -2168 | 38 | 1089 | 5792 |  | CORR | GENE | 07:06 | 07:07 | 07:10 | 688 | 49 | 10 | EXT |  | 0.95 | (c)
63785.817 | 2.358 | 1.625 | -8.962 | -9.695 | 2136 | 2219 | 2184 | 0 | 1625 | 5792 |  | CORR | GENE | 06:44 | 06:58 | 06:52 | 1344 | 96 | 10 | EXT |  | 0.96 | (c)
63788.244 | 4.785 | 4.768 | -6.535 | -6.552 | 1815 | 2110 | 2005 | 36 | 4768 | 5792 |  | CORR | GENE | 05:53 | 06:40 | 06:23 | 102 | 380 | 10 | EXT |  | 0.89 | (c)
63792.497 | 9.038 | 8.853 | -2.282 | -2.467 | -2146 | -2114 | -2113 | 84 | 1737 | 5792 |  | CORR | GENE | 07:13 | 07:19 | 07:19 | 730 | 66 | 10 | EXT |  | 0.95 | (c)
63794.098 | 10.639 | 10.418 | -0.681 | -0.902 | -2126 | -2095 | -2083 | 105 | 528 | 5792 |  | CORR | GENE | 07:17 | 07:22 | 07:24 | 374 | 86 | 15 | EXT |  | 0.95 | (c)
63794.703 | 11.244 | 11.154 | -0.076 | -0.166 | -2008 | -2000 | -1995 | 222 | 55 | 5792 |  | CORR | AXGR | 07:36 | 07:37 | 07:38 | 111 | 28 | 12 | EXT |  | 0.89 | (c)
63804.106 | 9.327 | 9.267 | -2.223 | -2.283 | -2154 | -2046 | -1951 | 77 | 2140 | 5793 |  | CORR | GENE | 05:18 | 05:35 | 05:51 | 143 | 405 | 10 | EXT |  | 0.9 | (c)
63806.391 | 0.062 | 0.026 | -11.368 | -11.404 | -2177 | -2036 | -1869 | 53 | 26 | 5794 |  | CORR | GENE | 05:10 | 05:33 | 05:60 | 76 | 616 | 11 | EXT |  | 0.89 | (c)
63806.854 | 0.525 | 0.51 | -10.905 | -10.92 | -2004 | -1937 | -1931 | 227 | 510 | 5794 |  | CORR | CIGR | 05:38 | 05:49 | 05:50 | 35 | 145 | 10 | EXT |  | 0.89 | (c)
63810.623 | 4.294 | 4.222 | -7.136 | -7.208 | -1643 | -1477 | -1531 | 588 | 4222 | 5794 |  | CORR | GENE | 06:36 | 07:03 | 06:54 | 168 | 225 | 11 | EXT |  | 0.9 | (c)
63815.369 | 9.04 | 8.979 | -2.39 | -2.451 | -2189 | -2151 | -2162 | 42 | 1895 | 5794 |  | CORR | GENE | 05:08 | 05:14 | 05:12 | 556 | 53 | 11 | EXT |  | 0.95 | (c)
63817.296 | 10.967 | 10.68 | -0.463 | -0.75 | -2192 | -2192 | -2155 | 39 | 111 | 5794 |  | CORR | GENE | 05:08 | 05:08 | 05:14 | 639 | 74 | 13 | EXT |  | 0.97 | (c)
63841.125 | 2.286 | 2.259 | -9.264 | -9.291 | -2154 | -2144 | -2144 | 77 | 2259 | 5797 |  | CORR | AXGR | 07:08 | 07:10 | 07:10 | 90 | 19 | 10 | EXT |  | 0.89 | (c)
63843.502 | 4.663 | 4.653 | -6.887 | -6.897 | -1562 | -1524 | -1513 | 669 | 4653 | 5797 |  | CORR | CIGR | 08:44 | 08:50 | 08:52 | 27 | 97 | 10 | EXT |  | 0.89 | (c)
63843.865 | 5.026 | 4.772 | -6.524 | -6.778 | 2134 | 2161 | 2171 | 22 | 4772 | 5797 |  | CORR | GENE | 06:40 | 06:45 | 06:46 | 471 | 74 | 10 | EXT |  | 0.94 | (c)
63844.508 | 5.669 | 5.416 | -5.881 | -6.134 | -2158 | -2152 | -2117 | 73 | 5416 | 5797 |  | CORR | GENE | 07:08 | 07:09 | 07:14 | 505 | 82 | 12 | EXT |  | 0.95 | (c)
63848.832 | 9.993 | 9.464 | -1.557 | -2.086 | 2184 | 2220 | 2212 | 0 | 1370 | 5797 |  | CORR | GENE | 06:48 | 06:54 | 06:53 | 716 | 57 | 10 | EXT |  | 0.95 | (c)
63849.62 | 10.781 | 10.693 | -0.769 | -0.857 | -2031 | -2004 | -2004 | 199 | 681 | 5797 |  | CORR | GENE | 07:28 | 07:33 | 07:33 | 176 | 55 | 10 | EXT |  | 0.9 | (c)
63855.226 | 4.837 | 4.723 | -6.513 | -6.627 | -84 | -75 | -66 | 48 | 4723 | 5798 |  | CORR | AXGR | 09:33 | 09:35 | 09:36 | 272 | 36 | 9 | EXT |  | 0.91 | (c)
63855.295 | 4.906 | 4.843 | -6.444 | -6.507 | 1621 | 1798 | 1773 | 305 | 4843 | 5798 |  | CORR | GENE | 02:09 | 02:37 | 02:33 | 93 | 305 | 12 | EXT |  | 0.89 | (c)
63860.931 | 10.542 | 10.532 | -0.808 | -0.818 | 1719 | 1769 | 1772 | 407 | 784 | 5798 |  | CORR | CIGR | 02:24 | 02:32 | 02:33 | 34 | 105 | 14 | EXT |  | 0.89 | (c)
63865.134 | 3.395 | 3.388 | -7.995 | -8.002 | 1981 | 2063 | 2068 | 76 | 3388 | 5799 |  | CORR | CIGR | 07:39 | 07:53 | 07:54 | 36 | 174 | 7 | EXT |  | 0.89 | (c)
63871.835 | 10.096 | 10.08 | -1.294 | -1.31 | 1655 | 1751 | 1784 | 318 | 1275 | 5799 |  | CORR | CIGR | 06:47 | 07:02 | 07:08 | 35 | 258 | 6 | EXT |  | 0.89 | (c)
63872.478 | 10.739 | 10.73 | -0.651 | -0.66 | 221 | 293 | 285 | 221 | 630 | 5799 |  | CORR | CIGR | 02:55 | 03:07 | 03:06 | 30 | 128 | 13 | EXT |  | 0.89 | (c)
63873.129 | 0 | -0.034 | -11.43 | -11.464 | -616 | -523 | -329 | 43 |  | 5800 | Нарушение формы кольцевого шва | GWAN |  | 01:07 | 01:22 | 01:53 | 0 | 573 |  | EXT | Нарушение формы кольцевого шва |  | (c)
63880.446 | 7.317 | 7.255 | -4.113 | -4.175 | 1677 | 1692 | 1691 | 526 | 4051 | 5800 |  | CORR | AXGR | 07:17 | 07:19 | 07:19 | 124 | 28 | 10 | EXT |  | 0.89 | (c)
63884.194 | 11.065 | 10.558 | -0.365 | -0.872 | 1379 | 1401 | 1408 | 793 | 330 | 5800 |  | CORR | GENE | 06:29 | 06:32 | 06:33 | 542 | 58 | 12 | EXT |  | 0.95 | (c)
63894.678 | 10.119 | 10.074 | -1.171 | -1.216 | -297 | -260 | -274 | 252 | 796 | 5801 |  | CORR | AXGR | 08:15 | 08:21 | 08:18 | 420 | 45 | 11 | EXT |  | 0.94 | (c)
63895.624 | 11.065 | 10.761 | -0.225 | -0.529 | -345 | -259 | -215 | 85 | 79 | 5801 |  | CORR | GENE | 08:07 | 08:21 | 08:28 | 450 | 260 | 11 | EXT |  | 0.94 | (c)
63915.536 | 8.797 | 8.664 | -2.623 | -2.756 | -1620 | -1585 | -1587 | 610 | 2480 | 5803 |  | CORR | GENE | 07:05 | 07:11 | 07:11 | 276 | 65 | 16 | EXT |  | 0.94 | (c)
63915.944 | 9.205 | 9.048 | -2.215 | -2.372 | 2228 | 2228 | -2222 | 0 | 1842 | 5803 |  | CORR | AXGR | 05:27 | 05:27 | 05:28 | 530 | 22 | 10 | EXT |  | 0.94 | (c)
63916.049 | 9.31 | 9.248 | -2.11 | -2.172 | 1414 | 1893 | 1807 | 30 | 2019 | 5803 |  | CORR | GENE | 03:15 | 04:32 | 04:19 | 153 | 786 | 13 | EXT |  | 0.9 | (c)
63920.552 | 2.393 | 2.332 | -9.087 | -9.148 | 84 | 106 | 102 | 84 | 2332 | 5804 |  | CORR | AXGR | 03:11 | 03:14 | 03:13 | 282 | 35 | 10 | EXT | Аномалия находится на отводе. | 0.92 | (c)
63921.58 | 3.421 | 3.357 | -8.059 | -8.123 | 82 | 94 | 95 | 82 | 3357 | 5804 |  | CORR | AXGR | 03:10 | 03:12 | 03:12 | 134 | 25 | 12 | EXT | Аномалия находится на отводе. | 0.9 | (c)
63923.739 | 5.58 | 5.482 | -5.9 | -5.998 | 1512 | 1618 | 1622 | 499 | 5482 | 5804 |  | CORR | GENE | 07:01 | 07:18 | 07:19 | 112 | 220 | 11 | EXT | Аномалия находится на отводе. | 0.89 | (c)
63924.466 | 6.307 | 6.271 | -5.173 | -5.209 | 1303 | 1728 | 1609 | 316 | 5073 | 5804 |  | CORR | GENE | 06:27 | 07:36 | 07:17 | 136 | 612 | 10 | EXT | Аномалия находится на отводе. | 0.9 | (c)
63924.593 | 6.434 | 6.414 | -5.046 | -5.066 | 418 | 477 | 541 | 418 | 5033 | 5804 |  | CORR | CIGR | 04:04 | 04:14 | 04:24 | 33 | 246 | 10 | EXT | Аномалия находится на отводе. | 0.89 | (c)
63927.665 | 9.506 | 9.498 | -1.974 | -1.982 | -16 | 33 | 22 | 0 | 1963 | 5804 |  | CORR | CIGR | 02:54 | 03:02 | 03:01 | 19 | 76 | 10 | EXT | Аномалия находится на отводе. | 0.89 | (c)
63929.569 | 11.41 | 11.388 | -0.07 | -0.092 | 183 | 345 | 314 | 183 | 30 | 5804 |  | CORR | GENE | 03:26 | 03:53 | 03:48 | 62 | 264 | 10 | EXT | Аномалия находится на отводе. | 0.89 | (c)
63929.639 | 0 | 0 | -11.53 | -11.53 | 1296 | 1459 | 1425 | 676 | 0 | 5805 | Смещение кромок | GWAN |  | 04:36 | 05:02 | 04:57 | 0 | 258 | 15 | EXT | Смещение кромок Наружу Аномалия находится на отводе. Величина смещения - 2.4 мм. |  | (c)
63937.03 | 7.391 | 7.278 | -4.139 | -4.252 | 1788 | 1985 | 1894 | 231 | 4082 | 5805 |  | CORR | GENE | 05:55 | 06:27 | 06:12 | 170 | 212 | 14 | EXT |  | 0.91 | (c)
63937.35 | 7.711 | 7.653 | -3.819 | -3.877 | -2116 | -2105 | -2105 | 114 | 3755 | 5805 |  | CORR | AXGR | 07:25 | 07:27 | 07:27 | 122 | 23 | 12 | EXT |  | 0.9 | (c)
63937.604 | 7.965 | 7.843 | -3.565 | -3.687 | -2134 | -2112 | -2106 | 97 | 3529 | 5805 |  | CORR | GENE | 07:22 | 07:26 | 07:27 | 158 | 55 | 15 | EXT |  | 0.91 | (c)
63941.169 | 0 | -0.015 | -11.54 | -11.555 | -1168 | -937 | -768 | 368 |  | 5806 | Нарушение формы кольцевого шва | GWAN |  | 08:35 | 09:12 | 09:39 | 0 | 800 |  | EXT | Нарушение формы кольцевого шва |  | (c)
63975.679 | 0 | -0.022 | -11.44 | -11.462 | 1255 | 1545 | 1555 | 376 |  | 5809 | Нарушение формы кольцевого шва | GWAN |  | 01:39 | 02:26 | 02:28 | 0 | 599 |  | EXT | Нарушение формы кольцевого шва |  | (c)
63975.679 | 0 | -0.027 | -11.44 | -11.467 | -2203 | -2102 | -2124 | 28 |  | 5809 | Нарушение формы кольцевого шва | GWAN |  | 04:21 | 04:37 | 04:34 | 0 | 157 |  | EXT | Нарушение формы кольцевого шва |  | (c)
63975.679 | 0 | -0.022 | -11.44 | -11.462 | -1002 | -912 | -624 | 246 |  | 5809 | Нарушение формы кольцевого шва | GWAN |  | 07:35 | 07:49 | 08:36 | 0 | 756 |  | EXT | Нарушение формы кольцевого шва |  | (c)
63975.752 | 0.073 | 0.042 | -11.367 | -11.398 | -2222 | -2201 | -2189 | 8 | 42 | 5809 |  | CORR | GENE | 04:18 | 04:21 | 04:23 | 293 | 66 | 13 | EXT |  | 0.93 | (c)
63976.358 | 0.679 | 0.545 | -10.761 | -10.895 | -2220 | -2197 | -2193 | 11 | 545 | 5809 |  | CORR | GENE | 04:18 | 04:22 | 04:23 | 178 | 53 | 10 | EXT |  | 0.9 | (c)
63976.783 | 1.104 | 0.921 | -10.336 | -10.519 | -2213 | -2178 | -2148 | 17 | 921 | 5809 |  | CORR | GENE | 04:19 | 04:25 | 04:30 | 317 | 131 | 15 | EXT |  | 0.94 | (c)
63977.287 | 1.608 | 1.599 | -9.832 | -9.841 | -514 | -469 | -465 | 417 | 1599 | 5809 |  | CORR | CIGR | 08:54 | 09:01 | 09:02 | 23 | 97 | 12 | EXT |  | 0.89 | (c)
63978.079 | 2.4 | 1.774 | -9.04 | -9.666 | -2166 | -2102 | -2132 | 65 | 1774 | 5809 |  | CORR | GENE | 04:27 | 04:37 | 04:33 | 1124 | 67 | 13 | EXT |  | 0.99 | (c)
63980.711 | 5.032 | 5.013 | -6.408 | -6.427 | 2005 | 2046 | 2060 | 116 | 5013 | 5809 |  | CORR | CIGR | 03:40 | 03:47 | 03:49 | 31 | 109 | 15 | EXT |  | 0.89 | (c)
63983.545 | 7.866 | 7.803 | -3.574 | -3.637 | -2191 | -2179 | -2177 | 39 | 3530 | 5809 |  | CORR | AXGR | 04:23 | 04:25 | 04:25 | 107 | 28 | 10 | EXT |  | 0.89 | (c)
63984.367 | 8.688 | 8.621 | -2.752 | -2.819 | -2183 | -2159 | -2160 | 47 | 2691 | 5809 |  | CORR | AXGR | 04:24 | 04:28 | 04:28 | 128 | 47 | 10 | EXT |  | 0.9 | (c)
64010.099 | 0 | -0.023 | -11.49 | -11.513 | -730 | 658 | 1185 | 730 |  | 5812 | Нарушение формы кольцевого шва | GWAN |  | 11:40 | 03:24 | 04:49 | 0 | 3829 |  | EXT | Нарушение формы кольцевого шва |  | (c)
64043.424 | 10.295 | 10.161 | -1.165 | -1.299 | 315 | 336 | 339 | 315 | 1039 | 5814 |  | CORR | AXGR | 02:56 | 02:60 | 03:00 | 260 | 47 | 11 | EXT |  | 0.92 | (c)
64068.092 | 1.003 | 0.934 | -10.527 | -10.596 | 347 | 362 | 361 | 347 | 934 | 5817 |  | CORR | AXGR | 03:34 | 03:36 | 03:36 | 179 | 28 | 10 | EXT | Аномалия находится на упругопластическом изгибе: R=494 D, максимальное растяжение на 11.6 час. | 0.9 | (c)
64089.326 | 10.707 | 10.562 | -0.683 | -0.828 | 1304 | 1321 | 1373 | 788 | 501 | 5818 |  | CORR | GENE | 04:41 | 04:44 | 04:52 | 327 | 139 | 13 | EXT |  | 0.93 | (c)
64091.077 | 1.068 | 0.949 | -10.432 | -10.551 | 1754 | 1770 | 1775 | 435 | 949 | 5819 |  | CORR | AXGR | 04:41 | 04:43 | 04:44 | 214 | 42 | 11 | EXT |  | 0.91 | (c)
64091.215 | 1.206 | 1.194 | -10.294 | -10.306 | 1302 | 1374 | 1375 | 782 | 1194 | 5819 |  | CORR | CIGR | 03:28 | 03:40 | 03:40 | 29 | 147 | 12 | EXT |  | 0.89 | (c)
64091.415 | 1.406 | 1.382 | -10.094 | -10.118 | 1253 | 1686 | 1713 | 58 | 1382 | 5819 |  | CORR | GENE | 03:20 | 04:30 | 04:34 | 595 | 919 | 11 | EXT |  | 0.95 | (c)
64092.204 | 2.195 | 2.07 | -9.305 | -9.43 | 1191 | 1947 | 1775 | 0 | 2070 | 5819 |  | CORR | GENE | 03:10 | 05:12 | 04:44 | 389 | 1167 | 18 | EXT |  | 0.97 | (c)
64092.705 | 2.696 | 2.658 | -8.804 | -8.842 | 1193 | 1360 | 1368 | 688 | 2658 | 5819 |  | CORR | GENE | 03:10 | 03:37 | 03:39 | 65 | 350 | 11 | EXT |  | 0.89 | (c)
64092.917 | 2.908 | 2.659 | -8.592 | -8.841 | 1532 | 1623 | 1614 | 536 | 2659 | 5819 |  | CORR | GENE | 04:05 | 04:20 | 04:18 | 599 | 163 | 11 | EXT |  | 0.95 | (c)
64093.568 | 3.559 | 3.33 | -7.941 | -8.17 | 1480 | 1554 | 1582 | 546 | 3330 | 5819 |  | CORR | GENE | 03:57 | 04:09 | 04:13 | 771 | 204 | 10 | EXT |  | 0.95 | (c)
64096.112 | 6.103 | 6.057 | -5.397 | -5.443 | 1318 | 1422 | 1479 | 591 | 5365 | 5819 |  | CORR | GENE | 03:30 | 03:47 | 03:56 | 78 | 322 | 11 | EXT |  | 0.89 | (c)
64096.872 | 6.863 | 6.315 | -4.637 | -5.185 | 1404 | 1447 | 1466 | 703 | 4494 | 5819 |  | CORR | GENE | 03:44 | 03:51 | 03:54 | 691 | 124 | 14 | EXT |  | 0.98 | (c)
64097.543 | 7.534 | 7.397 | -3.966 | -4.103 | 1362 | 1412 | 1446 | 701 | 3442 | 5819 |  | CORR | GENE | 03:38 | 03:46 | 03:51 | 661 | 167 | 11 | EXT |  | 0.95 | (c)
64098.501 | 8.492 | 8.117 | -3.008 | -3.383 | 1371 | 1438 | 1513 | 576 | 2857 | 5819 |  | CORR | GENE | 03:39 | 03:50 | 04:02 | 526 | 284 | 10 | EXT |  | 0.94 | (c)
64098.691 | 8.682 | 8.668 | -2.818 | -2.832 | 1197 | 1279 | 1286 | 856 | 2805 | 5819 |  | CORR | CIGR | 03:11 | 03:24 | 03:25 | 27 | 178 | 12 | EXT |  | 0.89 | (c)
64098.792 | 8.783 | 8.758 | -2.717 | -2.742 | 1316 | 1499 | 1465 | 616 | 2697 | 5819 |  | CORR | CIGR | 03:30 | 03:60 | 03:54 | 45 | 299 | 10 | EXT |  | 0.89 | (c)
64102.515 | 1.006 | 0.259 | -10.324 | -11.071 | -2188 | -2166 | -2142 | 43 | 259 | 5820 |  | CORR | GENE | 03:58 | 04:01 | 04:05 | 961 | 91 | 13 | EXT |  | 0.98 | (c)
64104.474 | 2.965 | 2.926 | -8.365 | -8.404 | 2218 | -2180 | -2115 | 0 | 2926 | 5820 |  | CORR | GENE | 03:49 | 03:59 | 04:09 | 51 | 256 | 10 | EXT |  | 0.89 | (c)
64108.319 | 6.81 | 6.467 | -4.52 | -4.863 | -2203 | -2183 | -2193 | 28 | 4200 | 5820 |  | CORR | AXGR | 03:55 | 03:58 | 03:57 | 663 | 20 | 13 | EXT |  | 0.97 | (c)
64108.907 | 7.398 | 7.141 | -3.932 | -4.189 | 2186 | 2203 | 2201 | 15 | 3018 | 5820 |  | LWAN | AXGR | 03:44 | 03:46 | 03:46 | 1171 | 29 |  | INT | Эквивалент потери металла 10%. |  | (c)
64110.067 | 8.558 | 8.345 | -2.772 | -2.985 | -2216 | -2135 | -2149 | 15 | 2190 | 5820 |  | CORR | GENE | 03:53 | 04:06 | 04:04 | 795 | 133 | 10 | EXT |  | 0.95 | (c)
64112.203 | 10.694 | 10.039 | -0.636 | -1.291 | -1899 | -1878 | -1859 | 332 | 493 | 5820 |  | CORR | GENE | 04:44 | 04:48 | 04:51 | 798 | 79 | 8 | EXT |  | 0.94 | (c)
64117.092 | 4.253 | 4.199 | -7.187 | -7.241 | 1099 | 1113 | 1114 | 1099 | 4199 | 5821 |  | CORR | AXGR | 05:10 | 05:13 | 05:13 | 98 | 31 | 10 | EXT |  | 0.89 | (c)
64119.485 | 6.646 | 6.594 | -4.794 | -4.846 | 515 | 532 | 534 | 515 | 4727 | 5821 |  | CORR | AXGR | 03:36 | 03:39 | 03:39 | 119 | 39 | 15 | EXT |  | 0.9 | (c)
64119.645 | 6.806 | 6.787 | -4.634 | -4.653 | 712 | 792 | 790 | 712 | 4613 | 5821 |  | CORR | CIGR | 04:08 | 04:21 | 04:21 | 40 | 154 | 10 | EXT |  | 0.89 | (c)
64121.073 | 8.234 | 8.214 | -3.206 | -3.226 | 2012 | 2141 | 2125 | 0 | 3188 | 5821 |  | CORR | CIGR | 07:38 | 07:59 | 07:56 | 38 | 227 | 12 | EXT |  | 0.89 | (c)
64121.174 | 8.335 | 8.298 | -3.105 | -3.142 | 754 | 903 | 914 | 754 | 3086 | 5821 |  | CORR | GENE | 04:15 | 04:39 | 04:41 | 56 | 320 | 10 | EXT |  | 0.89 | (c)
64121.246 | 8.407 | 8.358 | -3.033 | -3.082 | 1193 | 1342 | 1340 | 743 | 3011 | 5821 |  | CORR | GENE | 05:26 | 05:50 | 05:49 | 71 | 294 | 10 | EXT |  | 0.89 | (c)
64123.439 | 10.6 | 10.588 | -0.84 | -0.852 | 541 | 729 | 700 | 541 | 810 | 5821 |  | CORR | CIGR | 03:40 | 04:11 | 04:06 | 42 | 318 | 12 | EXT |  | 0.89 | (c)
64124.231 | 11.392 | 11.367 | -0.048 | -0.073 | 1406 | 1588 | 1676 | 285 | 29 | 5821 |  | CORR | CIGR | 05:60 | 06:29 | 06:44 | 44 | 540 | 11 | EXT |  | 0.89 | (c)
64126.42 | 2.141 | 1.147 | -9.169 | -10.163 | -1982 | -1949 | -1899 | 248 | 1147 | 5822 |  | CORR | GENE | 04:47 | 04:52 | 05:00 | 1218 | 167 | 13 | EXT |  | 0.99 | (c)
64127.33 | 3.051 | 2.772 | -8.259 | -8.538 | -1927 | -1885 | -1894 | 303 | 2772 | 5822 |  | CORR | GENE | 04:56 | 05:02 | 05:01 | 505 | 66 | 13 | EXT |  | 0.96 | (c)
64131.58 | 7.301 | 7.162 | -4.009 | -4.148 | -2208 | -2200 | -2183 | 22 | 3465 | 5822 |  | CORR | GENE | 04:10 | 04:12 | 04:15 | 683 | 51 | 11 | EXT |  | 0.96 | (c)
64132.272 | 7.993 | 7.822 | -3.317 | -3.488 | 2138 | 2214 | 2177 | 15 | 2643 | 5822 |  | CORR | GENE | 03:52 | 04:04 | 03:58 | 845 | 77 | 10 | EXT |  | 0.95 | (c)
64136.4 | 0.811 | 0.252 | -10.539 | -11.098 | -1951 | -1888 | -1904 | 280 | 252 | 5823 |  | CORR | GENE | 04:47 | 04:57 | 04:55 | 639 | 94 | 10 | EXT |  | 0.95 | (c)
64137.385 | 1.796 | 1.777 | -9.554 | -9.573 | -2194 | -2086 | -2087 | 37 | 1777 | 5823 |  | CORR | GENE | 04:08 | 04:25 | 04:25 | 49 | 213 | 12 | EXT |  | 0.89 | (c)
64139.858 | 4.269 | 3.594 | -7.081 | -7.756 | 2204 | -2187 | -2026 | 0 | 3594 | 5823 |  | CORR | GENE | 03:58 | 04:09 | 04:35 | 896 | 462 | 11 | EXT |  | 0.96 | (c)
64140.617 | 5.028 | 4.589 | -6.322 | -6.761 | -1822 | -1751 | -1781 | 409 | 4589 | 5823 |  | CORR | GENE | 05:08 | 05:19 | 05:14 | 594 | 81 | 12 | EXT |  | 0.96 | (c)
64141.459 | 5.87 | 5.671 | -5.48 | -5.679 | -2180 | -2176 | -2137 | 51 | 4686 | 5823 |  | CORR | GENE | 04:10 | 04:11 | 04:17 | 993 | 86 | 11 | EXT |  | 0.97 | (c)
64141.965 | 6.376 | 6.367 | -4.974 | -4.983 | -669 | -565 | -592 | 516 | 4960 | 5823 |  | CORR | CIGR | 08:14 | 08:31 | 08:26 | 23 | 154 | 11 | EXT |  | 0.89 | (c)
64142.279 | 6.69 | 6.599 | -4.66 | -4.751 | 1861 | 2105 | 2228 | 0 | 4592 | 5823 |  | CORR | GENE | 03:02 | 03:42 | 04:02 | 159 | 734 | 10 | EXT |  | 0.9 | (c)
64144.363 | 8.774 | 8.561 | -2.576 | -2.789 | -1814 | -1785 | -1791 | 417 | 2494 | 5823 |  | CORR | AXGR | 05:09 | 05:14 | 05:13 | 295 | 45 | 11 | EXT |  | 0.92 | (c)
64146.777 | 11.188 | 11.093 | -0.162 | -0.257 | -1967 | -1955 | -1949 | 264 | 71 | 5823 |  | CORR | AXGR | 04:45 | 04:46 | 04:47 | 186 | 35 | 14 | EXT |  | 0.91 | (c)
64147.616 | 0.677 | 0.399 | -10.783 | -11.061 | 2160 | 2197 | 2192 | 6 | 399 | 5824 |  | CORR | GENE | 04:27 | 04:33 | 04:32 | 920 | 65 | 11 | EXT |  | 0.96 | (c)
64148.098 | 1.159 | 1.14 | -10.301 | -10.32 | 2117 | -2026 | -2142 | 0 | 1140 | 5824 |  | CORR | GENE | 04:20 | 05:12 | 04:53 | 76 | 404 | 11 | EXT |  | 0.89 | (c)
64148.528 | 1.589 | 1.552 | -9.871 | -9.908 | 2104 | -2161 | -2167 | 0 | 1552 | 5824 |  | CORR | GENE | 04:18 | 04:50 | 04:49 | 74 | 380 | 14 | EXT |  | 0.89 | (c)
64148.901 | 1.962 | 1.913 | -9.498 | -9.547 | -2216 | -2200 | -2200 | 15 | 1913 | 5824 |  | CORR | AXGR | 04:41 | 04:43 | 04:43 | 101 | 31 | 10 | EXT |  | 0.89 | (c)
64149.346 | 2.407 | 2.353 | -9.053 | -9.107 | 2159 | -2163 | -2110 | 0 | 2353 | 5824 |  | CORR | GENE | 04:27 | 04:49 | 04:58 | 79 | 384 | 10 | EXT |  | 0.89 | (c)
64151.65 | 4.711 | 4.39 | -6.749 | -7.07 | 2091 | 2164 | -2197 | 0 | 4390 | 5824 |  | CORR | GENE | 04:16 | 04:28 | 04:44 | 808 | 347 | 10 | EXT |  | 0.95 | (c)
64153.241 | 6.302 | 6.284 | -5.158 | -5.176 | -2122 | -2064 | -2057 | 109 | 5129 | 5824 |  | CORR | CIGR | 04:56 | 05:05 | 05:07 | 47 | 129 | 11 | EXT |  | 0.89 | (c)
64154.845 | 7.906 | 7.114 | -3.554 | -4.346 | 2146 | 2151 | -2205 | 0 | 3429 | 5824 |  | CORR | GENE | 04:25 | 04:26 | 04:43 | 917 | 219 | 10 | EXT |  | 0.96 | (c)
64155.781 | 8.842 | 8.337 | -2.618 | -3.123 | 2130 | -2125 | -2182 | 0 | 1656 | 5824 |  | CORR | GENE | 04:22 | 04:56 | 04:46 | 1467 | 299 | 12 | EXT |  | 0.98 | (c)
64158.15 | 11.211 | 11.191 | -0.249 | -0.269 | 2095 | -2002 | -2137 | 0 | 200 | 5824 |  | CORR | GENE | 04:17 | 05:15 | 04:54 | 69 | 459 | 11 | EXT |  | 0.89 | (c)
64174.044 | 4.195 | 4.179 | -7.375 | -7.391 | -2096 | -1980 | -2022 | 135 | 4179 | 5826 |  | CORR | CIGR | 03:48 | 04:07 | 04:00 | 25 | 148 | 10 | EXT |  | 0.89 | (c)
64174.069 | 4.22 | 4.203 | -7.35 | -7.367 | -1720 | -1676 | -1672 | 510 | 4203 | 5826 |  | CORR | CIGR | 04:49 | 04:56 | 04:57 | 28 | 97 | 9 | EXT |  | 0.89 | (c)
64174.545 | 4.696 | 4.478 | -6.874 | -7.092 | -1657 | -1657 | -1633 | 574 | 4478 | 5826 |  | CORR | AXGR | 04:59 | 04:59 | 05:03 | 415 | 47 | 15 | EXT |  | 0.96 | (c)
64179.503 | 9.654 | 9.62 | -1.916 | -1.95 | -1639 | -1562 | -1537 | 591 | 1855 | 5826 |  | CORR | GENE | 05:02 | 05:14 | 05:18 | 95 | 204 | 10 | EXT |  | 0.89 | (c)
64179.895 | 10.046 | 9.942 | -1.524 | -1.628 | -1842 | -1691 | -1679 | 389 | 1487 | 5826 |  | CORR | GENE | 04:29 | 04:54 | 04:56 | 141 | 326 | 23 | EXT |  | 0.92 | (c)
64180.159 | 10.31 | 10.289 | -1.26 | -1.281 | -1735 | -1677 | -1657 | 495 | 1240 | 5826 |  | CORR | CIGR | 04:46 | 04:56 | 04:59 | 41 | 156 | 11 | EXT |  | 0.89 | (c)
64180.369 | 10.52 | 10.496 | -1.05 | -1.074 | -1808 | -1719 | -1650 | 423 | 842 | 5826 |  | CORR | GENE | 04:35 | 04:49 | 05:00 | 232 | 316 | 14 | EXT |  | 0.92 | (c)
64181.314 | 11.465 | 11.432 | -0.105 | -0.138 | -1329 | -1212 | -1204 | 902 | 80 | 5826 |  | CORR | GENE | 05:52 | 06:11 | 06:12 | 58 | 249 | 10 | EXT |  | 0.89 | (c)
64189.22 | 7.801 | 7.774 | -3.489 | -3.516 | 1000 | 1117 | 1095 | 1000 | 3470 | 5827 |  | CORR | CIGR | 03:52 | 04:11 | 04:07 | 46 | 189 | 10 | EXT |  | 0.89 | (c)
64192.709 | 0 | -0.008 | -11.45 | -11.458 | 1835 | 1936 | 1963 | 139 |  | 5828 | Нарушение формы кольцевого шва | GWAN |  | 05:18 | 05:34 | 05:39 | 0 | 256 |  | EXT | Нарушение формы кольцевого шва |  | (c)
64192.709 | 0 | -0.014 | -11.45 | -11.464 | -1758 | -1283 | -1431 | 472 |  | 5828 | Нарушение формы кольцевого шва | GWAN |  | 07:38 | 08:55 | 08:31 | 0 | 655 |  | EXT | Нарушение формы кольцевого шва |  | (c)
64192.709 | 0 | -0.022 | -11.45 | -11.472 | -440 | -166 | -70 | 300 |  | 5828 | Нарушение формы кольцевого шва | GWAN |  | 11:11 | 11:55 | 00:10 | 0 | 739 |  | EXT | Нарушение формы кольцевого шва |  | (c)
64192.92 | 0.211 | 0.067 | -11.239 | -11.383 | 1664 | 1723 | 1725 | 445 | 67 | 5828 |  | CORR | GENE | 04:50 | 04:60 | 05:00 | 759 | 121 | 14 | EXT |  | 0.98 | (c)
64195.022 | 2.313 | 1.721 | -9.137 | -9.729 | 1595 | 1735 | 1687 | 451 | 1721 | 5828 |  | CORR | GENE | 04:39 | 05:02 | 04:54 | 1523 | 184 | 14 | EXT |  | 1 | (b)
64198.275 | 5.566 | 5.066 | -5.884 | -6.384 | 982 | 1303 | 1470 | 274 | 5066 | 5828 |  | CORR | GENE | 03:00 | 03:52 | 04:19 | 610 | 975 | 10 | EXT |  | 0.94 | (c)
64201.97 | 9.261 | 9.2 | -2.189 | -2.25 | 1732 | 1802 | 1842 | 279 | 2034 | 5828 |  | CORR | GENE | 05:01 | 05:13 | 05:19 | 216 | 219 | 10 | EXT |  | 0.91 | (c)
64203.017 | 10.308 | 10.088 | -1.142 | -1.362 | -2053 | -1950 | -1988 | 177 | 723 | 5828 |  | CORR | GENE | 06:50 | 07:07 | 07:01 | 639 | 130 | 14 | EXT |  | 0.97 | (c)
64203.767 | 11.058 | 9.85 | -0.392 | -1.6 | 1674 | 1905 | 1897 | 110 | 313 | 5828 |  | CORR | GENE | 04:52 | 05:29 | 05:28 | 1287 | 446 | 11 | EXT |  | 0.97 | (c)
64204.713 | 0.554 | 0.488 | -10.856 | -10.922 | -906 | -886 | -859 | 812 | 488 | 5829 |  | CORR | GENE | 05:26 | 05:29 | 05:33 | 321 | 94 | 10 | EXT |  | 0.92 | (c)
64206.863 | 2.704 | 2.69 | -8.706 | -8.72 | -968 | -924 | -802 | 636 | 2690 | 5829 |  | CORR | GENE | 05:16 | 05:23 | 05:43 | 78 | 332 | 11 | EXT |  | 0.89 | (c)
64207.135 | 2.976 | 2.962 | -8.434 | -8.448 | -979 | -906 | -893 | 807 | 2962 | 5829 |  | CORR | CIGR | 05:14 | 05:26 | 05:28 | 35 | 172 | 11 | EXT |  | 0.89 | (c)
64226.779 | 0 | 0 | -11.5 | -11.5 | -2214 | -1896 | -2012 | 16 | 0 | 5831 | Смещение кромок | GWAN |  | 05:06 | 05:58 | 05:39 | 0 | 404 | 15 | EXT | Смещение кромок Наружу Аномалия находится на отводе. Величина смещения - 2.3 мм. |  | (c)
64226.779 | 0 | -0.04 | -11.5 | -11.54 | -769 | -766 | -578 | 387 |  | 5831 | Нарушение формы кольцевого шва | GWAN |  | 08:60 | 09:00 | 09:30 | 0 | 381 |  | EXT | Нарушение формы кольцевого шва Аномалия находится на отводе. |  | (c)
64226.779 | 0 | -0.075 | -11.5 | -11.575 | -221 | -93 | -90 | 0 | 0 | 5831 | Подгиб кромки со смещением | GWAN |  | 10:28 | 10:49 | 10:49 | 0 | 261 | 27 | EXT | Подгиб кромки со смещением Аномалия находится на отводе. Величина смещения - 4.3 мм. |  | (c)
64227.568 | 0.789 | 0.776 | -10.711 | -10.724 | -1950 | -1851 | -1870 | 280 | 776 | 5831 |  | CORR | CIGR | 05:49 | 06:05 | 06:02 | 38 | 159 | 11 | EXT |  | 0.89 | (c)
64229.472 | 2.693 | 2.599 | -8.807 | -8.901 | -2090 | -2049 | -2063 | 141 | 2599 | 5831 |  | CORR | GENE | 05:27 | 05:33 | 05:31 | 366 | 54 | 10 | EXT |  | 0.93 | (c)
64237.655 | 10.876 | 10.83 | -0.624 | -0.67 | 2168 | -1980 | -2040 | 0 | 538 | 5831 |  | CORR | GENE | 04:54 | 05:44 | 05:35 | 132 | 507 | 10 | EXT |  | 0.9 | (c)
64237.954 | 11.175 | 11.016 | -0.325 | -0.484 | 2131 | -2181 | -2214 | 0 | 294 | 5831 |  | CORR | GENE | 04:48 | 05:12 | 05:06 | 190 | 233 | 10 | EXT |  | 0.9 | (c)
64239.638 | 1.359 | 1.346 | -10.071 | -10.084 | -2148 | -2083 | -2106 | 82 | 1346 | 5832 |  | CORR | CIGR | 05:26 | 05:36 | 05:33 | 25 | 84 | 12 | EXT |  | 0.89 | (c)
64240.042 | 1.763 | 1.748 | -9.667 | -9.682 | -2096 | -2061 | -1979 | 134 | 1748 | 5832 |  | CORR | CIGR | 05:34 | 05:40 | 05:53 | 46 | 236 | 10 | EXT |  | 0.89 | (c)
64249.709 | 0 | -0.025 | -11.37 | -11.395 | 1059 | 1257 | 1285 | 721 |  | 5833 | Нарушение формы кольцевого шва | GWAN |  | 11:60 | 00:32 | 00:36 | 0 | 451 |  | EXT | Нарушение формы кольцевого шва |  | (c)
64249.709 | 0 | -0.02 | -11.37 | -11.39 | -2128 | -1881 | -1834 | 103 |  | 5833 | Нарушение формы кольцевого шва | GWAN |  | 03:26 | 04:05 | 04:13 | 0 | 587 |  | EXT | Нарушение формы кольцевого шва |  | (c)
64249.709 | 0 | 0 | -11.37 | -11.37 | -1360 | -1294 | -1260 | 871 | 0 | 5833 | Смещение кромок | GWAN |  | 05:30 | 05:40 | 05:46 | 0 | 199 | 21 | EXT | Смещение кромок Вовнутрь Величина смещения - 3.3 мм. |  | (c)
64249.709 | 0 | -0.02 | -11.37 | -11.39 | -871 | -625 | -525 | 179 |  | 5833 | Нарушение формы кольцевого шва | GWAN |  | 06:48 | 07:28 | 07:44 | 0 | 691 |  | EXT | Нарушение формы кольцевого шва |  | (c)
64249.709 | 0 | 0 | -11.37 | -11.37 | 179 | 334 | 317 | 179 | 0 | 5833 | Смещение кромок | GWAN |  | 09:38 | 10:03 | 10:00 | 0 | 276 | 15 | EXT | Смещение кромок Вовнутрь Величина смещения - 2.4 мм. |  | (c)
64264.151 | 3.072 | 2.905 | -8.348 | -8.515 | 2075 | 2089 | 2109 | 88 | 2905 | 5834 |  | CORR | GENE | 05:48 | 05:50 | 05:53 | 628 | 68 | 10 | EXT |  | 0.95 | (c)
64265.186 | 4.107 | 3.276 | -7.313 | -8.144 | 2227 | -2225 | -2204 | 0 | 3276 | 5834 |  | CORR | GENE | 06:12 | 06:14 | 06:17 | 864 | 60 | 12 | EXT |  | 0.97 | (c)
64265.624 | 4.545 | 4.169 | -6.875 | -7.251 | 2087 | 2153 | 2127 | 64 | 4169 | 5834 |  | CORR | GENE | 05:50 | 06:00 | 05:56 | 711 | 80 | 10 | EXT |  | 0.95 | (c)
64271.311 | 10.232 | 10.166 | -1.188 | -1.254 | 1868 | 1904 | 1899 | 300 | 1043 | 5834 |  | CORR | GENE | 05:14 | 05:20 | 05:19 | 211 | 63 | 10 | EXT |  | 0.91 | (c)
64274.351 | 1.852 | 1.711 | -9.608 | -9.749 | 1376 | 1399 | 1400 | 807 | 1711 | 5835 |  | CORR | GENE | 05:12 | 05:16 | 05:16 | 342 | 48 | 12 | EXT |  | 0.93 | (c)
64275.819 | 3.32 | 3.106 | -8.14 | -8.354 | 1291 | 1320 | 1350 | 822 | 3106 | 5835 |  | CORR | GENE | 04:58 | 05:03 | 05:08 | 560 | 118 | 13 | EXT |  | 0.96 | (c)
64276.529 | 4.03 | 3.909 | -7.43 | -7.551 | 1303 | 1315 | 1315 | 904 | 3909 | 5835 |  | CORR | AXGR | 05:00 | 05:02 | 05:02 | 231 | 23 | 13 | EXT |  | 0.92 | (c)
64277.003 | 4.504 | 4.499 | -6.956 | -6.961 | 1376 | 1435 | 1425 | 756 | 4499 | 5835 |  | CORR | CIGR | 05:12 | 05:22 | 05:20 | 28 | 99 | 13 | EXT |  | 0.89 | (c)
64283.589 | 11.09 | 11.021 | -0.37 | -0.439 | 2133 | 2145 | 2146 | 71 | 320 | 5835 |  | CORR | AXGR | 07:14 | 07:16 | 07:16 | 119 | 26 | 10 | EXT |  | 0.89 | (c)
64288.918 | 4.959 | 4.915 | -6.491 | -6.535 | -1796 | -1774 | -1773 | 435 | 4915 | 5836 |  | CORR | AXGR | 05:07 | 05:10 | 05:10 | 109 | 44 | 13 | EXT |  | 0.9 | (c)
64290.691 | 6.732 | 6.548 | -4.718 | -4.902 | 2223 | -2173 | -1994 | 0 | 4685 | 5836 |  | CORR | GENE | 03:55 | 04:06 | 04:35 | 217 | 488 | 10 | EXT |  | 0.91 | (c)
64296.269 | 0.86 | 0.191 | -10.19 | -10.859 | 1760 | 1849 | 1863 | 265 | 191 | 5837 |  | CORR | GENE | 04:42 | 04:57 | 04:59 | 1025 | 205 | 11 | EXT |  | 0.97 | (c)
64313.239 | 6.78 | 6.595 | -4.52 | -4.705 | -1475 | -1396 | -1425 | 756 | 4458 | 5838 |  | CORR | GENE | 05:27 | 05:40 | 05:35 | 247 | 99 | 10 | EXT | Аномалия находится на упругопластическом изгибе: R=452 D, максимальное растяжение на 5.9 час. | 0.91 | (c)
64314.858 | 8.399 | 8.365 | -2.901 | -2.935 | -1599 | -1561 | -1367 | 631 | 2864 | 5838 |  | CORR | GENE | 05:07 | 05:13 | 05:45 | 71 | 464 | 12 | EXT | Аномалия находится на упругопластическом изгибе: R=459 D, максимальное растяжение на 5.8 час. | 0.89 | (c)
64315.682 | 9.223 | 9.162 | -2.077 | -2.138 | -1596 | -1489 | -1314 | 635 | 2052 | 5838 |  | CORR | GENE | 05:08 | 05:25 | 05:53 | 86 | 565 | 11 | EXT | Аномалия находится на упругопластическом изгибе: R=466 D, максимальное растяжение на 5.8 час. | 0.9 | (c)
64330.453 | 1.254 | 1.155 | -10.246 | -10.345 | -740 | -738 | -719 | 698 | 1155 | 5840 |  | CORR | AXGR | 07:09 | 07:10 | 07:13 | 134 | 42 | 10 | EXT |  | 0.9 | (c)
64332.172 | 2.973 | 2.903 | -8.527 | -8.597 | -1683 | -1674 | -1660 | 548 | 2903 | 5840 |  | CORR | AXGR | 04:37 | 04:38 | 04:41 | 121 | 45 | 12 | EXT |  | 0.9 | (c)
64338.343 | 9.144 | 8.684 | -2.356 | -2.816 | -694 | -639 | -644 | 594 | 2134 | 5840 |  | CORR | GENE | 07:17 | 07:26 | 07:25 | 682 | 100 | 12 | EXT |  | 0.96 | (c)
64340.608 | 11.409 | 11.348 | -0.091 | -0.152 | -1436 | -1425 | -1426 | 794 | 34 | 5840 |  | CORR | AXGR | 05:17 | 05:19 | 05:19 | 118 | 21 | 10 | EXT |  | 0.89 | (c)
64341.012 | 0.313 | 0.085 | -10.837 | -11.065 | -1597 | -1572 | -1569 | 633 | 85 | 5841 |  | CORR | GENE | 05:12 | 05:16 | 05:17 | 439 | 57 | 11 | EXT | Аномалия находится на отводе. | 0.94 | (c)
64347.656 | 6.957 | 6.63 | -4.193 | -4.52 | -1012 | -995 | -988 | 963 | 4012 | 5841 |  | CORR | GENE | 06:47 | 06:49 | 06:51 | 508 | 50 | 10 | EXT | Аномалия находится на отводе. | 0.94 | (c)
64351.762 | 11.063 | 10.584 | -0.087 | -0.566 | -780 | -755 | -730 | 679 | 51 | 5841 |  | CORR | GENE | 07:24 | 07:28 | 07:32 | 515 | 101 | 10 | EXT | Аномалия находится на отводе. | 0.94 | (c)
64352.395 | 0.546 | 0.463 | -11.014 | -11.097 | 2151 | 2173 | 2172 | 37 | 463 | 5842 |  | CORR | AXGR | 05:60 | 06:03 | 06:03 | 201 | 43 | 15 | EXT |  | 0.92 | (c)
64358.657 | 6.808 | 6.795 | -4.752 | -4.765 | -2212 | -2078 | -2071 | 19 | 4726 | 5842 |  | CORR | CIGR | 06:16 | 06:37 | 06:39 | 39 | 282 | 9 | EXT |  | 0.89 | (c)
64360.719 | 8.87 | 8.852 | -2.69 | -2.708 | -2016 | -1961 | -1950 | 215 | 2667 | 5842 |  | CORR | CIGR | 06:47 | 06:56 | 06:58 | 41 | 133 | 10 | EXT |  | 0.89 | (c)
64361.974 | 10.125 | 9.63 | -1.435 | -1.93 | -2148 | -2120 | -2121 | 83 | 1353 | 5842 |  | CORR | GENE | 06:26 | 06:31 | 06:30 | 577 | 54 | 9 | EXT |  | 0.94 | (c)
64362.911 | 11.062 | 10.459 | -0.498 | -1.101 | -1930 | -1837 | -1821 | 300 | 329 | 5842 |  | CORR | GENE | 07:01 | 07:16 | 07:19 | 772 | 218 | 13 | EXT |  | 0.97 | (c)
64363.87 | 0.461 | 0.323 | -10.739 | -10.877 | 1690 | 1719 | 1733 | 456 | 323 | 5843 |  | CORR | GENE | 07:14 | 07:18 | 07:21 | 305 | 85 | 11 | EXT |  | 0.92 | (c)
64364.081 | 0.672 | 0.656 | -10.528 | -10.544 | 1721 | 1771 | 1768 | 416 | 656 | 5843 |  | CORR | CIGR | 07:19 | 07:27 | 07:26 | 16 | 94 | 11 | EXT |  | 0.89 | (c)
64364.756 | 1.347 | 1.053 | -9.853 | -10.147 | 1774 | 1931 | 1866 | 274 | 1053 | 5843 |  | CORR | GENE | 07:27 | 07:52 | 07:42 | 502 | 183 | 10 | EXT |  | 0.94 | (c)
64366.889 | 3.48 | 3.34 | -7.72 | -7.86 | 1797 | 1863 | 1843 | 343 | 3340 | 5843 |  | CORR | GENE | 07:31 | 07:42 | 07:38 | 266 | 91 | 10 | EXT |  | 0.91 | (c)
64367.329 | 3.92 | 3.905 | -7.28 | -7.295 | 1722 | 1774 | 1793 | 367 | 3905 | 5843 |  | CORR | CIGR | 07:19 | 07:27 | 07:30 | 30 | 141 | 10 | EXT |  | 0.89 | (c)
64371.355 | 7.946 | 7.472 | -3.254 | -3.728 | 1762 | 1868 | 1843 | 307 | 3058 | 5843 |  | CORR | GENE | 07:25 | 07:42 | 07:38 | 670 | 162 | 10 | EXT |  | 0.95 | (c)
64374.175 | 10.766 | 10.741 | -0.434 | -0.459 | 1388 | 1568 | 1528 | 563 | 413 | 5843 |  | CORR | CIGR | 06:25 | 06:54 | 06:48 | 46 | 280 | 10 | EXT |  | 0.89 | (c)
64374.489 | 11.08 | 10.974 | -0.12 | -0.226 | 1546 | 1556 | 1561 | 655 | 89 | 5843 |  | CORR | AXGR | 06:50 | 06:52 | 06:53 | 137 | 30 | 12 | EXT |  | 0.9 | (c)
64375.123 | 0.514 | 0.35 | -10.976 | -11.14 | 1000 | 1537 | 1448 | 335 | 350 | 5844 |  | CORR | GENE | 05:27 | 06:54 | 06:40 | 339 | 896 | 12 | EXT |  | 0.93 | (c)
64375.296 | 0.687 | 0.627 | -10.803 | -10.863 | 180 | 451 | 357 | 180 | 627 | 5844 |  | CORR | GENE | 03:15 | 03:59 | 03:44 | 88 | 355 | 9 | EXT |  | 0.89 | (c)
64375.434 | 0.825 | 0.736 | -10.665 | -10.754 | 579 | 1008 | 1148 | 514 | 736 | 5844 |  | CORR | GENE | 04:19 | 05:28 | 05:51 | 187 | 1137 | 10 | EXT |  | 0.9 | (c)
64375.872 | 1.263 | 1.209 | -10.227 | -10.281 | 739 | 1398 | 1215 | 538 | 1209 | 5844 |  | CORR | GENE | 04:45 | 06:31 | 06:02 | 127 | 954 | 12 | EXT |  | 0.9 | (c)
64376.106 | 1.497 | 1.473 | -9.993 | -10.017 | 904 | 1389 | 1234 | 666 | 1473 | 5844 |  | CORR | GENE | 05:12 | 06:30 | 06:05 | 150 | 661 | 11 | EXT |  | 0.9 | (c)
64376.795 | 2.186 | 1.852 | -9.304 | -9.638 | 850 | 1562 | 1248 | 585 | 1852 | 5844 |  | CORR | GENE | 05:03 | 06:58 | 06:07 | 338 | 795 | 10 | EXT |  | 0.92 | (c)
64377.077 | 2.468 | 2.367 | -9.022 | -9.123 | 1611 | 1637 | 1632 | 578 | 2367 | 5844 |  | CORR | AXGR | 07:06 | 07:10 | 07:09 | 191 | 41 | 10 | EXT |  | 0.9 | (c)
64377.237 | 2.628 | 2.59 | -8.862 | -8.9 | 1278 | 1495 | 1462 | 585 | 2590 | 5844 |  | CORR | GENE | 06:12 | 06:47 | 06:42 | 90 | 368 | 11 | EXT |  | 0.89 | (c)
64378.338 | 3.729 | 3.426 | -7.761 | -8.064 | 928 | 1002 | 1286 | 586 | 3426 | 5844 |  | CORR | GENE | 05:16 | 05:28 | 06:13 | 379 | 716 | 10 | EXT |  | 0.93 | (c)
64388.841 | 2.742 | 2.68 | -8.748 | -8.81 | -475 | -418 | -270 | 66 | 2680 | 5845 |  | CORR | GENE | 07:48 | 07:58 | 08:21 | 72 | 409 | 12 | EXT | Аномалия находится на отводе. | 0.89 | (c)
64397.331 | 11.232 | 10.717 | -0.258 | -0.773 | -706 | -638 | -658 | 611 | 99 | 5845 |  | CORR | GENE | 07:11 | 07:22 | 07:19 | 674 | 95 | 13 | EXT | Аномалия находится на отводе. | 0.97 | (c)
64401.271 | 3.682 | 3.55 | -7.648 | -7.78 | 2176 | 2213 | 2206 | 0 | 3550 | 5846 |  | CORR | GENE | 03:55 | 04:01 | 03:60 | 284 | 60 | 10 | EXT |  | 0.92 | (c)
64404.3 | 6.711 | 6.397 | -4.619 | -4.933 | 2229 | -2217 | -2182 | 0 | 4563 | 5846 |  | CORR | GENE | 04:04 | 04:06 | 04:12 | 370 | 100 | 12 | EXT |  | 0.94 | (c)
64404.771 | 7.182 | 7.112 | -4.148 | -4.218 | 1846 | 2034 | 2094 | 0 | 4112 | 5846 |  | CORR | GENE | 03:02 | 03:32 | 03:42 | 106 | 496 | 13 | EXT |  | 0.89 | (c)
64405.174 | 7.585 | 7.572 | -3.745 | -3.758 | 1998 | 2051 | 2074 | 80 | 3733 | 5846 |  | CORR | CIGR | 03:26 | 03:35 | 03:39 | 25 | 153 | 11 | EXT |  | 0.89 | (c)
64405.605 | 8.016 | 7.959 | -3.314 | -3.371 | 1898 | 2126 | 2042 | 45 | 3280 | 5846 |  | CORR | GENE | 03:10 | 03:47 | 03:34 | 91 | 288 | 11 | EXT |  | 0.89 | (c)
64409.709 | 0.79 | 0.574 | -10.76 | -10.976 | -85 | -63 | -63 | 41 | 574 | 5847 |  | CORR | AXGR | 08:58 | 09:01 | 09:01 | 449 | 44 | 9 | EXT |  | 0.93 | (c)
64410.392 | 1.473 | 1.293 | -10.077 | -10.257 | -66 | -52 | -54 | 43 | 1293 | 5847 |  | CORR | AXGR | 09:01 | 09:03 | 09:03 | 239 | 23 | 8 | EXT |  | 0.91 | (c)
64434.865 | 2.916 | 2.711 | -8.664 | -8.869 | 1583 | 1852 | 1734 | 345 | 2711 | 5849 |  | CORR | GENE | 03:12 | 03:55 | 03:36 | 274 | 302 | 11 | EXT |  | 0.92 | (c)
64442.038 | 10.089 | 10.08 | -1.491 | -1.5 | 1892 | 1938 | 1936 | 251 | 1472 | 5849 |  | CORR | CIGR | 04:02 | 04:09 | 04:09 | 28 | 88 | 13 | EXT |  | 0.89 | (c)
64444.03 | 0.501 | 0.477 | -10.929 | -10.953 | -1084 | -994 | -996 | 908 | 477 | 5850 |  | CORR | CIGR | 09:44 | 09:59 | 09:58 | 35 | 176 | 8 | EXT |  | 0.89 | (c)
64445.823 | 2.294 | 2.28 | -9.136 | -9.15 | -1591 | -1419 | -1454 | 640 | 2280 | 5850 |  | CORR | CIGR | 08:22 | 08:50 | 08:44 | 42 | 274 | 10 | EXT |  | 0.89 | (c)
64451.645 | 8.116 | 8.095 | -3.314 | -3.335 | -2042 | -1873 | -1895 | 189 | 3287 | 5850 |  | CORR | GENE | 07:10 | 07:37 | 07:33 | 48 | 294 | 10 | EXT |  | 0.89 | (c)
64451.835 | 8.306 | 8.287 | -3.124 | -3.143 | 1166 | 1368 | 1304 | 788 | 3108 | 5850 |  | CORR | CIGR | 03:47 | 04:20 | 04:10 | 35 | 277 | 11 | EXT |  | 0.89 | (c)
64454.959 | 0 | -0.018 | -11.44 | -11.458 | 768 | 1268 | 1245 | 509 |  | 5851 | Нарушение формы кольцевого шва | GWAN |  | 00:26 | 01:47 | 01:43 | 0 | 954 |  | EXT | Нарушение формы кольцевого шва |  | (c)
64454.959 | 0 | -0.014 | -11.44 | -11.454 | -2004 | -1935 | -1887 | 227 |  | 5851 | Нарушение формы кольцевого шва | GWAN |  | 04:59 | 05:10 | 05:18 | 0 | 234 |  | EXT | Нарушение формы кольцевого шва |  | (c)
64454.959 | 0 | 0 | -11.44 | -11.44 | -784 | -609 | -535 | 285 | 0 | 5851 | Смещение кромок | GWAN |  | 08:16 | 08:44 | 08:56 | 0 | 498 | 15 | EXT | Смещение кромок Наружу Величина смещения - 2.3 мм. |  | (c)
64454.959 | 0 | -0.023 | -11.44 | -11.463 | -228 | 295 | 64 | 0 |  | 5851 | Нарушение формы кольцевого шва | GWAN |  | 09:46 | 11:10 | 10:33 | 0 | 585 |  | EXT | Нарушение формы кольцевого шва |  | (c)
64462.681 | 7.722 | 7.706 | -3.718 | -3.734 | -1087 | -983 | -1015 | 943 | 3703 | 5851 |  | CORR | CIGR | 07:27 | 07:44 | 07:39 | 31 | 144 | 7 | EXT |  | 0.89 | (c)
64466.399 | 0 | -0.029 | -11.44 | -11.469 | -375 | -104 | -190 | 5 |  | 5852 | Нарушение формы кольцевого шва | GWAN |  | 08:52 | 09:36 | 09:22 | 0 | 370 |  | EXT | Нарушение формы кольцевого шва |  | (c)
64471.851 | 5.452 | 5.124 | -5.988 | -6.316 | -2169 | -2158 | -2122 | 62 | 5124 | 5852 |  | CORR | GENE | 04:02 | 04:04 | 04:10 | 436 | 93 | 10 | EXT |  | 0.93 | (c)
64475.666 | 9.267 | 9.252 | -2.173 | -2.188 | -1044 | -927 | -939 | 833 | 2144 | 5852 |  | CORR | CIGR | 07:04 | 07:23 | 07:21 | 44 | 211 | 11 | EXT |  | 0.89 | (c)
64480.676 | 2.837 | 2.824 | -8.613 | -8.626 | -948 | -861 | -859 | 771 | 2824 | 5853 |  | CORR | CIGR | 06:43 | 06:57 | 06:57 | 26 | 177 | 8 | EXT |  | 0.89 | (c)
64481.109 | 3.27 | 3.244 | -8.18 | -8.206 | -217 | -163 | -128 | 38 | 3244 | 5853 |  | CORR | CIGR | 08:41 | 08:50 | 08:55 | 43 | 179 | 11 | EXT |  | 0.89 | (c)
64500.829 | 0 | -0.028 | -11.54 | -11.568 | -262 | -125 | -168 | 74 |  | 5855 | Нарушение формы кольцевого шва | GWAN |  | 00:09 | 00:32 | 00:25 | 0 | 189 |  | EXT | Нарушение формы кольцевого шва |  | (c)
64500.829 | 0 | 0 | -11.54 | -11.54 | 1939 | 2059 | 2071 | 26 | 0 | 5855 | Смещение кромок | GWAN |  | 06:05 | 06:24 | 06:26 | 0 | 266 | 17 | EXT | Смещение кромок Вовнутрь Величина смещения - 2.7 мм. |  | (c)
64500.829 | 0 | 0 | -11.54 | -11.54 | -2209 | -1804 | -1846 | 22 | 0 | 5855 | Смещение кромок | GWAN |  | 06:55 | 08:01 | 07:54 | 0 | 724 | 17 | EXT | Смещение кромок Наружу Величина смещения - 2.7 мм. |  | (c)
64515.033 | 2.664 | 2.522 | -8.856 | -8.998 | 986 | 1262 | 1515 | 186 | 2522 | 5856 |  | CORR | GENE | 04:49 | 05:33 | 06:14 | 183 | 1059 | 14 | EXT |  | 0.91 | (c)
64520.725 | 8.356 | 8.018 | -3.164 | -3.502 | 2203 | -2208 | -2223 | 0 | 3079 | 5856 |  | CORR | GENE | 08:05 | 08:13 | 08:11 | 423 | 71 | 11 | EXT |  | 0.94 | (c)
64520.926 | 8.557 | 8.532 | -2.963 | -2.988 | 2174 | -2227 | -2223 | 0 | 2949 | 5856 |  | CORR | CIGR | 08:00 | 08:10 | 08:11 | 39 | 128 | 11 | EXT |  | 0.89 | (c)
64527.899 | 4.01 | 3.985 | -7.45 | -7.475 | -1746 | -1675 | -1671 | 484 | 3985 | 5857 |  | CORR | CIGR | 08:20 | 08:32 | 08:33 | 38 | 151 | 10 | EXT |  | 0.89 | (c)
64535.349 | 0 | 0 | -10.98 | -10.98 | 345 | 615 | 723 | 345 | 0 | 5858 | Смещение кромок | GWAN |  | 01:58 | 02:41 | 02:59 | 0 | 757 | 20 | EXT | Смещение кромок Вовнутрь Величина смещения - 3.1 мм. |  | (c)
64535.349 | 0 | -0.014 | -10.98 | -10.994 | 2004 | 2085 | 2108 | 19 |  | 5858 | Нарушение формы кольцевого шва | GWAN |  | 06:26 | 06:39 | 06:42 | 0 | 207 |  | EXT | Нарушение формы кольцевого шва |  | (c)
64551.754 | 5.425 | 5.203 | -6.125 | -6.347 | 1 | 37 | 30 | 1 | 5203 | 5859 |  | CORR | GENE | 02:47 | 02:53 | 02:52 | 543 | 58 | 13 | EXT |  | 0.96 | (c)
64560.009 | 2.13 | 1.938 | -9.25 | -9.442 | 30 | 55 | 58 | 30 | 1938 | 5860 |  | CORR | GENE | 02:34 | 02:38 | 02:39 | 325 | 56 | 11 | EXT |  | 0.93 | (c)
64568.847 | 10.968 | 10.664 | -0.412 | -0.716 | 2125 | 2175 | 2166 | 22 | 192 | 5860 |  | CORR | GENE | 08:12 | 08:20 | 08:19 | 524 | 83 | 10 | EXT |  | 0.94 | (c)
64603.349 | 0 | 0 | -11.08 | -11.08 | -470 | 90 | -47 | 0 | 0 | 5864 | Смещение кромок | GWAN |  | 09:22 | 10:53 | 10:31 | 0 | 846 | 15 | EXT | Смещение кромок Вовнутрь Величина смещения - 2.4 мм. Аномалия находится на упругопластическом изгибе: R=505 D, максимальное растяжение на 5.3 час. |  | (c)
64610.367 | 7.018 | 6.988 | -4.062 | -4.092 | -991 | -904 | -891 | 791 | 4047 | 5864 |  | CORR | CIGR | 07:58 | 08:12 | 08:15 | 45 | 200 | 10 | EXT |  | 0.89 | (c)
64648.839 | 0 | 0 | -11.35 | -11.35 | -579 | -513 | -346 | 114 | 0 | 5868 | Смещение кромок | GWAN |  | 05:40 | 05:51 | 06:18 | 0 | 466 | 19 | EXT | Смещение кромок Вовнутрь Аномалия находится на отводе. Величина смещения - 3 мм. |  | (c)
64671.369 | 0 | 0 | -11.5 | -11.5 | 1565 | 1970 | 2163 | 0 | 0 | 5870 | Смещение кромок | GWAN |  | 04:13 | 05:18 | 05:49 | 0 | 1197 | 16 | EXT | Смещение кромок Наружу Величина смещения - 2.5 мм. |  | (c)
64705.869 | 0 | -0.028 | -10.58 | -10.608 | -499 | 12 | -179 | 0 |  | 5873 | Нарушение формы кольцевого шва | GWAN |  | 01:14 | 02:37 | 02:06 | 0 | 640 |  | EXT | Нарушение формы кольцевого шва |  | (c)
64705.869 | 0 | -0.045 | -10.58 | -10.625 | -1307 | -1239 | -1242 | 923 | 0 | 5873 | Подгиб кромки со смещением | GWAN |  | 11:04 | 11:15 | 11:14 | 0 | 132 | 18 | EXT | Подгиб кромки со смещением Величина смещения - 2.8 мм. |  | (c)
64727.759 | 0 | 0 | -11.33 | -11.33 | 1200 | 1320 | 1288 | 854 | 0 | 5875 | Смещение кромок | GWAN |  | 05:60 | 06:19 | 06:14 | 0 | 176 | 16 | EXT | Смещение кромок Наружу Величина смещения - 2.4 мм. |  | (c)
64739.089 | 0 | 0 | -11.73 | -11.73 | 317 | 1116 | 1057 | 317 | 0 | 5876 | Смещение кромок | GWAN |  | 03:57 | 06:06 | 05:57 | 0 | 1480 | 19 | EXT | Смещение кромок Вовнутрь Аномалия находится на отводе. Величина смещения - 3.1 мм. |  | (c)
64748.746 | 9.657 | 9.562 | -2.073 | -2.168 | 967 | 1076 | 1091 | 967 | 2029 | 5876 |  | CORR | GENE | 05:42 | 05:60 | 06:02 | 139 | 249 | 10 | EXT | Аномалия находится на отводе. | 0.9 | (c)
64755.514 | 4.695 | 4.635 | -6.745 | -6.805 | -328 | -257 | -285 | 242 | 4635 | 5877 |  | CORR | GENE | 04:56 | 05:07 | 05:03 | 423 | 85 | 12 | EXT |  | 0.94 | (c)
64756.154 | 5.335 | 5.32 | -6.105 | -6.12 | -617 | -575 | -556 | 494 | 5320 | 5877 |  | CORR | CIGR | 04:09 | 04:16 | 04:19 | 27 | 123 | 12 | EXT |  | 0.89 | (c)
64759.482 | 8.663 | 8.652 | -2.777 | -2.788 | 461 | 527 | 537 | 461 | 2758 | 5877 |  | CORR | CIGR | 07:03 | 07:14 | 07:16 | 30 | 154 | 10 | EXT |  | 0.89 | (c)
64759.678 | 8.859 | 8.825 | -2.581 | -2.615 | 518 | 528 | 529 | 518 | 2554 | 5877 |  | CORR | AXGR | 07:13 | 07:14 | 07:14 | 61 | 21 | 11 | EXT |  | 0.89 | (c)
64760.862 | 10.043 | 9.284 | -1.397 | -2.156 | 370 | 466 | 433 | 370 | 583 | 5877 |  | CORR | GENE | 06:49 | 07:04 | 06:59 | 1573 | 127 | 12 | EXT |  | 0.99 | (c)
64761.018 | 10.199 | 10.127 | -1.241 | -1.313 | -823 | -795 | -807 | 790 | 876 | 5877 |  | CORR | AXGR | 03:36 | 03:41 | 03:39 | 437 | 33 | 9 | EXT |  | 0.93 | (c)
64797.07 | 1.561 | 1.473 | -10.129 | -10.217 | 2039 | 2129 | 2112 | 2039 | 1473 | 5881 |  | DENT | GENE | 02:46 | 03:01 | 02:58 | 162 | 147 | 0.6 | N/A | Глубина вмятины: 8 мм (0,6%). Линейка: 16 см в (147 см; 03:01 ч:мин) Аномалия находится на отводе. |  | (c)
64807.199 | 0 | 0 | -11.36 | -11.36 | 141 | 227 | 239 | 141 | 0 | 5882 | Смещение кромок | GWAN |  | 09:32 | 09:46 | 09:48 | 0 | 197 | 15 | EXT | Смещение кромок Наружу Аномалия находится на отводе. Величина смещения - 2.3 мм. |  | (c)
64838.709 | 8.71 | 8.692 | -2.57 | -2.588 | -676 | -583 | -599 | 521 | 2554 | 5884 |  | CORR | CIGR | 07:18 | 07:33 | 07:31 | 34 | 155 | 11 | EXT |  | 0.89 | (c)
64841.385 | 0.106 | 0.097 | -11.294 | -11.303 | 1829 | 1894 | 1899 | 261 | 97 | 5885 |  | CORR | CIGR | 06:18 | 06:29 | 06:29 | 24 | 141 | 11 | EXT |  | 0.89 | (c)
64841.395 | 0.116 | 0.049 | -11.284 | -11.351 | 1159 | 1334 | 1314 | 762 | 49 | 5885 |  | CORR | GENE | 04:30 | 04:58 | 04:55 | 103 | 309 | 10 | EXT |  | 0.89 | (c)
64841.773 | 0.494 | 0.467 | -10.906 | -10.933 | 1978 | 2001 | 2046 | 116 | 467 | 5885 |  | CORR | CIGR | 06:42 | 06:46 | 06:53 | 32 | 136 | 10 | EXT |  | 0.89 | (c)
64864.239 | 0 | 0 | -11.51 | -11.51 | 228 | 1510 | 1174 | 110 | 0 | 5887 | Смещение кромок | GWAN |  | 03:20 | 06:47 | 05:53 | 0 | 1892 | 16 | EXT | Смещение кромок Наружу Величина смещения - 2.6 мм. |  | (c)
64875.22 | 10.981 | 10.851 | -0.529 | -0.659 | 160 | 177 | 179 | 160 | 440 | 5887 |  | CORR | AXGR | 03:09 | 03:12 | 03:12 | 219 | 39 | 10 | EXT |  | 0.91 | (c)
64875.749 | 0 | 0 | -11.49 | -11.49 | -1755 | -1689 | -1680 | 476 | 0 | 5888 | Смещение кромок | GWAN |  | 08:14 | 08:24 | 08:26 | 0 | 150 | 20 | EXT | Смещение кромок Наружу Величина смещения - 3.2 мм. |  | (c)
64875.749 | 0 | -0.029 | -11.49 | -11.519 | -978 | -510 | -722 | 466 |  | 5888 | Нарушение формы кольцевого шва | GWAN |  | 10:19 | 11:35 | 11:00 | 0 | 512 |  | EXT | Нарушение формы кольцевого шва |  | (c)
64890.924 | 3.685 | 3.67 | -7.535 | -7.55 | -2074 | -2024 | -2026 | 157 | 3670 | 5889 |  | CORR | CIGR | 04:17 | 04:25 | 04:24 | 42 | 95 | 10 | EXT |  | 0.89 | (c)
64895.44 | 8.201 | 8.014 | -3.019 | -3.206 | -976 | -941 | -948 | 919 | 2889 | 5889 |  | CORR | GENE | 07:14 | 07:20 | 07:18 | 317 | 57 | 12 | EXT |  | 0.93 | (c)
64896.296 | 9.057 | 8.969 | -2.163 | -2.251 | -1031 | -1014 | -1015 | 1000 | 2099 | 5889 |  | CORR | AXGR | 07:05 | 07:08 | 07:08 | 152 | 31 | 15 | EXT |  | 0.91 | (c)
64896.553 | 9.314 | 9.298 | -1.906 | -1.922 | -403 | -312 | -351 | 298 | 1894 | 5889 |  | CORR | CIGR | 08:46 | 09:01 | 08:55 | 28 | 105 | 10 | EXT |  | 0.89 | (c)
64897.283 | 10.044 | 9.93 | -1.176 | -1.29 | -834 | -823 | -810 | 785 | 1099 | 5889 |  | CORR | GENE | 07:37 | 07:39 | 07:41 | 191 | 49 | 12 | EXT |  | 0.91 | (c)
64898.266 | 11.027 | 10.907 | -0.193 | -0.313 | -1632 | -1605 | -1598 | 599 | 129 | 5889 |  | CORR | GENE | 05:28 | 05:32 | 05:34 | 184 | 67 | 10 | EXT |  | 0.9 | (c)
64900.845 | 2.386 | 2.374 | -8.994 | -9.006 | -1441 | -1390 | -1398 | 790 | 2374 | 5890 |  | CORR | CIGR | 08:49 | 08:57 | 08:56 | 32 | 86 | 10 | EXT |  | 0.89 | (c)
64902.61 | 4.151 | 3.761 | -7.229 | -7.619 | -1950 | -1898 | -1854 | 281 | 3761 | 5890 |  | CORR | GENE | 07:26 | 07:35 | 07:42 | 670 | 192 | 12 | EXT |  | 0.96 | (c)
64903.026 | 4.567 | 4.555 | -6.813 | -6.825 | -1834 | -1797 | -1794 | 397 | 4555 | 5890 |  | CORR | CIGR | 07:45 | 07:51 | 07:52 | 20 | 79 | 13 | EXT |  | 0.89 | (c)
64903.379 | 4.92 | 4.87 | -6.46 | -6.51 | -1828 | -1807 | -1807 | 402 | 4870 | 5890 |  | CORR | AXGR | 07:46 | 07:49 | 07:50 | 230 | 43 | 10 | EXT |  | 0.91 | (c)
64907.421 | 8.962 | 8.947 | -2.418 | -2.433 | -2199 | -1986 | -2057 | 31 | 2378 | 5890 |  | CORR | GENE | 06:46 | 07:21 | 07:09 | 55 | 285 | 11 | EXT |  | 0.89 | (c)
64907.495 | 9.036 | 8.944 | -2.344 | -2.436 | 2217 | 2229 | 2230 | 0 | 2210 | 5890 |  | CORR | AXGR | 06:39 | 06:41 | 06:41 | 226 | 26 | 10 | EXT |  | 0.91 | (c)
64907.529 | 9.07 | 9.053 | -2.31 | -2.327 | 1810 | 1885 | 1871 | 299 | 2296 | 5890 |  | CORR | CIGR | 05:33 | 05:45 | 05:43 | 31 | 121 | 11 | EXT |  | 0.89 | (c)
64907.943 | 9.484 | 9.461 | -1.896 | -1.919 | 1565 | 1646 | 1618 | 560 | 1871 | 5890 |  | CORR | GENE | 04:54 | 05:07 | 05:02 | 48 | 106 | 8 | EXT |  | 0.89 | (c)
64908.005 | 9.546 | 9.517 | -1.834 | -1.863 | -2159 | -2097 | -2091 | 71 | 1811 | 5890 |  | CORR | GENE | 06:53 | 07:03 | 07:04 | 52 | 137 | 10 | EXT |  | 0.89 | (c)
64909.056 | 10.597 | 10.516 | -0.783 | -0.864 | 2179 | 2198 | 2196 | 18 | 616 | 5890 |  | CORR | AXGR | 06:33 | 06:36 | 06:36 | 248 | 33 | 23 | EXT |  | 0.96 | (c)
64909.141 | 10.682 | 10.594 | -0.698 | -0.786 | 1483 | 1509 | 1512 | 689 | 474 | 5890 |  | CORR | GENE | 04:41 | 04:45 | 04:45 | 312 | 58 | 11 | EXT |  | 0.92 | (c)
64909.496 | 11.037 | 10.813 | -0.343 | -0.567 | 2069 | 2078 | 2091 | 117 | 144 | 5890 |  | CORR | AXGR | 06:15 | 06:17 | 06:19 | 423 | 45 | 12 | EXT |  | 0.94 | (c)
64909.578 | 11.119 | 11.111 | -0.261 | -0.269 | 1732 | 1818 | 1827 | 308 | 243 | 5890 |  | CORR | CIGR | 05:21 | 05:35 | 05:36 | 26 | 191 | 15 | EXT |  | 0.89 | (c)
64909.592 | 11.133 | 10.846 | -0.247 | -0.534 | 2169 | 2188 | 2187 | 25 | 138 | 5890 |  | CORR | AXGR | 06:31 | 06:34 | 06:34 | 396 | 37 | 12 | EXT |  | 0.94 | (c)
64909.792 | 11.333 | 11.319 | -0.047 | -0.061 | 1360 | 1451 | 1490 | 610 | 10 | 5890 |  | CORR | GENE | 04:21 | 04:35 | 04:42 | 51 | 261 | 10 | EXT |  | 0.89 | (c)
64909.839 | 0 | 0 | -11.52 | -11.52 | -614 | -307 | -431 | 247 | 0 | 5891 | Смещение кромок | GWAN |  | 01:15 | 02:04 | 01:44 | 0 | 367 | 15 | EXT | Смещение кромок Вовнутрь Величина смещения - 2.3 мм. |  | (c)
64909.839 | 0 | 0 | -11.52 | -11.52 | -206 | -51 | -78 | 0 | 0 | 5891 |  | GWAN |  | 02:21 | 02:46 | 02:41 | 0 | 256 |  | EXT | Подбивка кромок величиной 6 мм. |  | (c)
64909.913 | 0.074 | 0.048 | -11.446 | -11.472 | 410 | 582 | 505 | 410 | 48 | 5891 |  | CORR | GENE | 04:00 | 04:28 | 04:15 | 269 | 190 | 12 | EXT |  | 0.92 | (c)
64910.208 | 0.369 | 0.185 | -11.151 | -11.335 | 836 | 862 | 862 | 836 | 185 | 5891 |  | CORR | GENE | 05:09 | 05:13 | 05:13 | 250 | 53 | 13 | EXT |  | 0.92 | (c)
64910.674 | 0.835 | 0.796 | -10.685 | -10.724 | 892 | 907 | 909 | 892 | 796 | 5891 |  | CORR | AXGR | 05:18 | 05:20 | 05:21 | 75 | 34 | 15 | EXT |  | 0.89 | (c)
64911.481 | 1.642 | 1.296 | -9.878 | -10.224 | 791 | 909 | 855 | 791 | 1296 | 5891 |  | CORR | GENE | 05:02 | 05:21 | 05:12 | 698 | 128 | 16 | EXT |  | 0.99 | (c)
64911.885 | 2.046 | 2.038 | -9.474 | -9.482 | 655 | 759 | 714 | 655 | 2038 | 5891 |  | CORR | CIGR | 04:40 | 04:56 | 04:49 | 24 | 118 | 12 | EXT |  | 0.89 | (c)
64913.036 | 3.197 | 3.19 | -8.323 | -8.33 | 1007 | 1083 | 1061 | 1007 | 3190 | 5891 |  | CORR | CIGR | 05:37 | 05:49 | 05:45 | 37 | 108 | 8 | EXT |  | 0.89 | (c)
64915.9 | 6.061 | 5.876 | -5.459 | -5.644 | -13 | 22 | 38 | 0 | 5231 | 5891 |  | CORR | GENE | 02:52 | 02:57 | 03:00 | 413 | 102 | 11 | EXT |  | 0.94 | (c)
64918.069 | 8.23 | 8.221 | -3.29 | -3.299 | 1723 | 1777 | 1755 | 444 | 3282 | 5891 |  | CORR | CIGR | 07:32 | 07:41 | 07:37 | 17 | 63 | 12 | EXT |  | 0.89 | (c)
64924.256 | 2.897 | 2.793 | -8.463 | -8.567 | 1796 | 1836 | 1861 | 303 | 2793 | 5892 |  | CORR | GENE | 04:04 | 04:11 | 04:15 | 191 | 131 | 11 | EXT |  | 0.91 | (c)
64925.084 | 3.725 | 3.52 | -7.635 | -7.84 | 1549 | 1754 | 1665 | 450 | 3520 | 5892 |  | CORR | GENE | 03:25 | 03:58 | 03:43 | 628 | 232 | 15 | EXT |  | 0.98 | (c)
64925.947 | 4.588 | 4.537 | -6.772 | -6.823 | 1772 | 1793 | 1809 | 385 | 4537 | 5892 |  | CORR | GENE | 04:00 | 04:04 | 04:06 | 208 | 74 | 10 | EXT |  | 0.91 | (c)
64927.455 | 6.096 | 5.279 | -5.264 | -6.081 | 1842 | 1893 | 1882 | 310 | 5181 | 5892 |  | CORR | GENE | 04:12 | 04:20 | 04:18 | 900 | 79 | 23 | EXT |  | 1.07 | (b)
64927.766 | 6.407 | 6.248 | -4.953 | -5.112 | 1919 | 1955 | 1951 | 247 | 4681 | 5892 |  | CORR | GENE | 04:24 | 04:30 | 04:29 | 431 | 64 | 15 | EXT |  | 0.96 | (c)
64928.225 | 6.866 | 6.797 | -4.494 | -4.563 | 2048 | 2063 | 2062 | 155 | 4443 | 5892 |  | CORR | AXGR | 04:45 | 04:48 | 04:47 | 120 | 27 | 10 | EXT | Аномалия находится на упругопластическом изгибе: R=916 D, максимальное растяжение на 6 час. | 0.89 | (c)
64929.176 | 7.817 | 7.168 | -3.543 | -4.192 | 2121 | 2158 | 2167 | 18 | 3450 | 5892 |  | CORR | GENE | 04:57 | 05:03 | 05:04 | 742 | 92 | 15 | EXT | Аномалия находится на упругопластическом изгибе: R=685 D, максимальное растяжение на 6 час. | 0.99 | (c)
64929.668 | 8.309 | 8.205 | -3.051 | -3.155 | -2211 | -2178 | -2094 | 19 | 627 | 5892 |  | CORR | GENE | 05:18 | 05:23 | 05:37 | 2528 | 234 | 33 | EXT | Аномалия находится на упругопластическом изгибе: R=616 D, максимальное растяжение на 6 час. | 1.28 | (b)
64930.9 | 9.541 | 9.527 | -1.819 | -1.833 | 1858 | 1992 | 1945 | 199 | 1807 | 5892 |  | CORR | CIGR | 04:14 | 04:36 | 04:28 | 26 | 174 | 12 | EXT | Аномалия находится на упругопластическом изгибе: R=511 D, максимальное растяжение на 6.1 час. | 0.89 | (c)
64932.719 | 0 | -0.016 | -11.03 | -11.046 | -85 | 163 | 98 | 0 |  | 5893 | Нарушение формы кольцевого шва | GWAN |  | 02:01 | 02:41 | 02:30 | 0 | 366 |  | EXT | Нарушение формы кольцевого шва Аномалия находится на упругопластическом изгибе: R=451 D, максимальное растяжение на 6.2 час. |  | (c)
64932.719 | 0 | 0 | -11.03 | -11.03 | 1176 | 2224 | 1755 | 0 | 0 | 5893 | Смещение кромок | GWAN |  | 05:24 | 08:13 | 06:58 | 0 | 1159 | 19 | EXT | Смещение кромок Наружу Величина смещения - 3 мм. Аномалия находится на упругопластическом изгибе: R=451 D, максимальное растяжение на 6.2 час. |  | (c)
64932.719 | 0 | 0 | -11.03 | -11.03 | -2109 | -2044 | -2029 | 121 | 0 | 5893 | Смещение кромок | GWAN |  | 08:34 | 08:45 | 08:47 | 0 | 161 | 18 | EXT | Смещение кромок Вовнутрь Величина смещения - 2.9 мм. Аномалия находится на упругопластическом изгибе: R=451 D, максимальное растяжение на 6.2 час. |  | (c)
64932.719 | 0 | 0 | -11.03 | -11.03 | -1913 | -1733 | -1795 | 318 | 0 | 5893 | Смещение кромок | GWAN |  | 09:06 | 09:35 | 09:25 | 0 | 236 | 16 | EXT | Смещение кромок Наружу Величина смещения - 2.4 мм. Аномалия находится на упругопластическом изгибе: R=451 D, максимальное растяжение на 6.2 час. |  | (c)
64932.719 | 0 | 0 | -11.03 | -11.03 | -1167 | -1087 | -838 | 508 | 0 | 5893 | Смещение кромок | GWAN |  | 11:06 | 11:19 | 11:59 | 0 | 659 | 15 | EXT | Смещение кромок Наружу Величина смещения - 2.3 мм. Аномалия находится на упругопластическом изгибе: R=451 D, максимальное растяжение на 6.2 час. |  | (c)
64933.875 | 1.156 | 1.141 | -9.874 | -9.889 | 1321 | 1378 | 1386 | 779 | 1141 | 5893 |  | CORR | CIGR | 05:47 | 05:57 | 05:58 | 24 | 131 | 12 | EXT | Аномалия находится на упругопластическом изгибе: R=439 D, максимальное растяжение на 6.2 час. | 0.89 | (c)
64934.258 | 1.539 | 1.443 | -9.491 | -9.587 | 1307 | 1314 | 1319 | 899 | 1443 | 5893 |  | CORR | AXGR | 05:45 | 05:46 | 05:47 | 115 | 25 | 15 | EXT | Аномалия находится на упругопластическом изгибе: R=438 D, максимальное растяжение на 6.2 час. | 0.9 | (c)
64936.572 | 3.853 | 3.834 | -7.177 | -7.196 | 1470 | 1576 | 1554 | 592 | 3834 | 5893 |  | CORR | GENE | 06:12 | 06:29 | 06:25 | 67 | 168 | 13 | EXT | Аномалия находится на упругопластическом изгибе: R=464 D, максимальное растяжение на 6.1 час. | 0.89 | (c)
64939.877 | 7.158 | 7.011 | -3.872 | -4.019 | 630 | 753 | 707 | 630 | 3551 | 5893 |  | CORR | GENE | 03:56 | 04:16 | 04:09 | 468 | 156 | 19 | EXT | Аномалия находится на упругопластическом изгибе: R=540 D, максимальное растяжение на 5.8 час. | 0.99 | (c)
64940.848 | 8.129 | 8.031 | -2.901 | -2.999 | 2173 | 2189 | 2185 | 34 | 2794 | 5893 |  | CORR | AXGR | 08:05 | 08:08 | 08:07 | 205 | 24 | 11 | EXT | Аномалия находится на упругопластическом изгибе: R=549 D, максимальное растяжение на 5.8 час. | 0.91 | (c)
64943.035 | 10.316 | 10.181 | -0.714 | -0.849 | 2208 | -2224 | -2208 | 0 | 517 | 5893 |  | CORR | GENE | 08:11 | 08:15 | 08:18 | 332 | 88 | 15 | EXT | Аномалия находится на упругопластическом изгибе: R=503 D, максимальное растяжение на 5.9 час. | 0.94 | (c)
64943.454 | 10.735 | 10.718 | -0.295 | -0.312 | 1424 | 1481 | 1491 | 672 | 287 | 5893 |  | CORR | CIGR | 06:04 | 06:13 | 06:15 | 25 | 134 | 12 | EXT | Аномалия находится на упругопластическом изгибе: R=498 D, максимальное растяжение на 5.9 час. | 0.89 | (c)
64943.749 | 0 | -0.035 | -11.39 | -11.425 | 1259 | 1639 | 1543 | 403 |  | 5894 | Коррозия на шве | GWAN | GENE | 04:54 | 05:55 | 05:40 | 96 | 568 | 14 | N/A | Коррозия на шве Аномалия находится на упругопластическом изгибе: R=492 D, максимальное растяжение на 5.9 час. |  | (c)
64944.037 | 0.288 | 0.27 | -11.102 | -11.12 | 1450 | 1525 | 1564 | 552 | 270 | 5894 |  | CORR | GENE | 05:24 | 05:37 | 05:43 | 460 | 229 | 11 | EXT | Аномалия находится на упругопластическом изгибе: R=490 D, максимальное растяжение на 5.9 час. | 0.94 | (c)
64945.121 | 1.372 | 1.36 | -10.018 | -10.03 | 558 | 656 | 629 | 558 | 1360 | 5894 |  | CORR | CIGR | 03:01 | 03:16 | 03:12 | 26 | 142 | 11 | EXT | Аномалия находится на упругопластическом изгибе: R=487 D, максимальное растяжение на 5.9 час. | 0.89 | (c)
64945.165 | 1.416 | 1.384 | -9.974 | -10.006 | -2164 | -2120 | -2054 | 67 | 1384 | 5894 |  | CORR | CIGR | 07:41 | 07:48 | 07:59 | 42 | 220 | 11 | EXT | Аномалия находится на упругопластическом изгибе: R=487 D, максимальное растяжение на 5.9 час. | 0.89 | (c)
64945.634 | 1.885 | 1.708 | -9.505 | -9.682 | 56 | 74 | 73 | 56 | 1708 | 5894 |  | CORR | AXGR | 01:40 | 01:42 | 01:42 | 404 | 34 | 12 | EXT | Аномалия находится на упругопластическом изгибе: R=486 D, максимальное растяжение на 5.9 час. | 0.94 | (c)
64945.751 | 2.002 | 1.938 | -9.388 | -9.452 | 804 | 1429 | 1284 | 466 | 1938 | 5894 |  | CORR | GENE | 03:40 | 05:21 | 04:58 | 158 | 960 | 12 | EXT | Аномалия находится на упругопластическом изгибе: R=487 D, максимальное растяжение на 5.9 час. | 0.92 | (c)
64946.758 | 3.009 | 2.583 | -8.381 | -8.807 | 1716 | 1799 | 1797 | 352 | 2583 | 5894 |  | CORR | GENE | 06:07 | 06:21 | 06:21 | 834 | 162 | 14 | EXT | Аномалия находится на упругопластическом изгибе: R=495 D, максимальное растяжение на 6 час. | 0.99 | (c)
64947.621 | 3.872 | 3.863 | -7.518 | -7.527 | 1522 | 1586 | 1577 | 599 | 3863 | 5894 |  | CORR | CIGR | 05:36 | 05:46 | 05:45 | 28 | 110 | 12 | EXT | Аномалия находится на упругопластическом изгибе: R=500 D, максимальное растяжение на 6 час. | 0.89 | (c)
64949.893 | 6.144 | 6.128 | -5.246 | -5.262 | 583 | 1426 | 1042 | 583 | 5121 | 5894 |  | CORR | GENE | 03:05 | 05:21 | 04:19 | 141 | 918 | 11 | EXT | Аномалия находится на упругопластическом изгибе: R=545 D, максимальное растяжение на 5.7 час. | 0.9 | (c)
64950.557 | 6.808 | 6.757 | -4.582 | -4.633 | 1816 | 1965 | 1966 | 114 | 4558 | 5894 |  | CORR | GENE | 06:24 | 06:48 | 06:48 | 75 | 300 | 13 | EXT | Аномалия находится на упругопластическом изгибе: R=557 D, максимальное растяжение на 5.5 час. | 0.89 | (c)
64955.612 | 0.473 | 0.408 | -10.977 | -11.042 | 2141 | 2150 | 2158 | 55 | 408 | 5895 |  | CORR | AXGR | 04:03 | 04:04 | 04:05 | 167 | 34 | 13 | EXT | Аномалия находится на упругопластическом изгибе: R=566 D, максимальное растяжение на 5 час. | 0.91 | (c)
64956.451 | 1.312 | 1.242 | -10.138 | -10.208 | 1822 | 1835 | 1838 | 377 | 1242 | 5895 |  | CORR | AXGR | 03:11 | 03:13 | 03:14 | 142 | 31 | 15 | EXT | Аномалия находится на упругопластическом изгибе: R=567 D, максимальное растяжение на 5 час. | 0.9 | (c)
64958.228 | 3.089 | 3.031 | -8.361 | -8.419 | 1654 | 1672 | 1712 | 460 | 3031 | 5895 |  | CORR | GENE | 02:44 | 02:47 | 02:54 | 382 | 116 | 10 | EXT | Аномалия находится на упругопластическом изгибе: R=589 D, максимальное растяжение на 5.1 час. | 0.93 | (c)
64958.427 | 3.288 | 3.21 | -8.162 | -8.24 | -852 | -585 | -639 | 426 | 3210 | 5895 |  | CORR | GENE | 07:60 | 08:43 | 08:34 | 145 | 426 | 10 | EXT | Аномалия находится на упругопластическом изгибе: R=598 D, максимальное растяжение на 5.1 час. | 0.9 | (c)
64961.338 | 6.199 | 6.168 | -5.251 | -5.282 | -245 | -160 | -169 | 93 | 5208 | 5895 |  | CORR | GENE | 09:38 | 09:51 | 09:50 | 74 | 152 | 10 | EXT | Аномалия находится на упругопластическом изгибе: R=738 D, максимальное растяжение на 5 час. | 0.89 | (c)
64964.302 | 9.163 | 9.091 | -2.287 | -2.359 | -702 | -585 | -486 | 270 | 2272 | 5895 |  | CORR | GENE | 08:24 | 08:43 | 08:59 | 87 | 432 | 10 | EXT | Аномалия находится на упругопластическом изгибе: R=940 D, максимальное растяжение на 4.6 час. | 0.89 | (c)
64965.638 | 10.499 | 10.465 | -0.951 | -0.985 | -1636 | -1423 | -1455 | 594 | 923 | 5895 |  | CORR | GENE | 05:53 | 06:27 | 06:22 | 62 | 363 | 10 | EXT |  | 0.89 | (c)
64968.397 | 1.808 | 1.748 | -9.652 | -9.712 | -2140 | -2126 | -2125 | 91 | 1748 | 5896 |  | CORR | AXGR | 04:28 | 04:31 | 04:31 | 220 | 30 | 12 | EXT |  | 0.91 | (c)
64974.188 | 7.599 | 7.469 | -3.861 | -3.991 | -2197 | -2171 | -2182 | 33 | 3620 | 5896 |  | CORR | AXGR | 04:19 | 04:23 | 04:22 | 371 | 31 | 13 | EXT |  | 0.94 | (c)
64974.453 | 7.864 | 7.826 | -3.596 | -3.634 | -638 | -550 | -477 | 316 | 3580 | 5896 |  | CORR | GENE | 08:31 | 08:45 | 08:57 | 54 | 322 | 13 | EXT |  | 0.89 | (c)
64975.278 | 8.689 | 8.668 | -2.771 | -2.792 | 2188 | -2221 | 2229 | 0 | 2761 | 5896 |  | CORR | CIGR | 04:07 | 04:15 | 04:14 | 31 | 83 | 10 | EXT |  | 0.89 | (c)
64975.857 | 9.268 | 9.196 | -2.192 | -2.264 | -979 | -966 | -963 | 946 | 2151 | 5896 |  | CORR | AXGR | 07:36 | 07:38 | 07:38 | 113 | 34 | 10 | EXT |  | 0.89 | (c)
64978.049 | 0 | -0.017 | -11.76 | -11.777 | 293 | 591 | 823 | 293 |  | 5897 | Нарушение формы кольцевого шва | GWAN |  | 03:51 | 04:39 | 05:17 | 0 | 1059 |  | EXT | Нарушение формы кольцевого шва Аномалия находится на отводе. |  | (c)
64982.748 | 4.699 | 4.668 | -7.061 | -7.092 | -319 | -76 | -161 | 4 | 4668 | 5897 |  | CORR | GENE | 02:12 | 02:52 | 02:38 | 48 | 315 | 14 | EXT | Аномалия находится на отводе. | 0.89 | (c)
64983.597 | 5.548 | 5.519 | -6.212 | -6.241 | 47 | 62 | 62 | 47 | 5519 | 5897 |  | CORR | AXGR | 03:12 | 03:14 | 03:14 | 195 | 29 | 10 | EXT | Аномалия находится на отводе. | 0.9 | (c)
64983.754 | 5.705 | 5.692 | -6.055 | -6.068 | -53 | -20 | -15 | 0 | 5692 | 5897 |  | CORR | CIGR | 02:55 | 03:01 | 03:01 | 32 | 76 | 14 | EXT | Аномалия находится на отводе. | 0.89 | (c)
64989.809 | 0 | -0.011 | -11.55 | -11.561 | -733 | -676 | -573 | 413 |  | 5898 | Нарушение формы кольцевого шва | GWAN |  | 02:49 | 02:58 | 03:15 | 0 | 320 |  | EXT | Нарушение формы кольцевого шва Аномалия находится на отводе. |  | (c)
64990.912 | 1.103 | 1.062 | -10.447 | -10.488 | -871 | -806 | -746 | 621 | 1062 | 5898 |  | CORR | GENE | 02:27 | 02:37 | 02:47 | 52 | 250 | 10 | EXT |  | 0.89 | (c)
64992.043 | 2.234 | 2.007 | -9.316 | -9.543 | 719 | 727 | 848 | 719 | 2007 | 5898 |  | GOUG | GENE | 06:43 | 06:45 | 07:04 | 232 | 259 | 6 | EXT | Задир. |  | (c)
64993.715 | 3.906 | 3.82 | -7.644 | -7.73 | 1177 | 1239 | 1238 | 1177 | 3820 | 5898 |  | DENT | GENE | 07:57 | 08:07 | 08:07 | 150 | 121 | 0.4 | N/A | Глубина вмятины: 5 мм (0,4%). Линейка: 15 см в (382 см; 08:07 ч:мин) |  | (c)
65064.05 | 5.781 | 5.769 | -5.659 | -5.671 | 479 | 575 | 549 | 479 | 5645 | 5904 |  | CORR | CIGR | 07:25 | 07:40 | 07:36 | 26 | 139 | 11 | EXT |  | 0.89 | (c)
65113.168 | 8.819 | 8.747 | -2.801 | -2.873 | -996 | -982 | -975 | 954 | 2626 | 5908 |  | CORR | AXGR | 06:27 | 06:29 | 06:30 | 247 | 43 | 13 | EXT | Аномалия находится на отводе. | 0.92 | (c)
65150.299 | 0 | -0.041 | -11.5 | -11.541 | 867 | 1431 | 1216 | 666 |  | 5912 | Нарушение формы кольцевого шва | GWAN |  | 11:22 | 00:53 | 00:18 | 0 | 698 |  | EXT | Нарушение формы кольцевого шва Аномалия находится на отводе. |  | (c)
65151.115 | 0.816 | 0.754 | -10.684 | -10.746 | -1741 | -1725 | -1727 | 490 | 754 | 5912 |  | CORR | AXGR | 04:21 | 04:24 | 04:24 | 115 | 28 | 12 | EXT | Аномалия находится на отводе. | 0.9 | (c)
65180.269 | 6.91 | 6.45 | -4.6 | -5.06 | 2089 | 2143 | 2128 | 63 | 4404 | 5914 |  | CORR | GENE | 08:07 | 08:16 | 08:13 | 656 | 78 | 13 | EXT |  | 0.97 | (c)
65182.535 | 9.176 | 9.122 | -2.334 | -2.388 | -2075 | -2061 | -2059 | 155 | 2170 | 5914 |  | CORR | AXGR | 08:55 | 08:57 | 08:58 | 218 | 33 | 10 | EXT |  | 0.91 | (c)
65183.152 | 9.793 | 9.694 | -1.717 | -1.816 | 1800 | 1818 | 1822 | 387 | 1675 | 5914 |  | CORR | AXGR | 07:20 | 07:23 | 07:24 | 141 | 43 | 11 | EXT |  | 0.9 | (c)
65185.175 | 0.306 | 0.247 | -11.034 | -11.093 | 1579 | 1652 | 1726 | 357 | 247 | 5915 |  | CORR | GENE | 05:03 | 05:15 | 05:26 | 74 | 294 | 10 | EXT |  | 0.89 | (c)
65193.187 | 8.318 | 8.306 | -3.022 | -3.034 | 1429 | 1464 | 1473 | 714 | 3008 | 5915 |  | CORR | CIGR | 04:38 | 04:44 | 04:46 | 26 | 88 | 11 | EXT | Аномалия находится на упругопластическом изгибе: R=585 D, максимальное растяжение на 0.1 час. | 0.89 | (c)
65195.655 | 10.786 | 10.546 | -0.554 | -0.794 | -2179 | -2156 | -2137 | 52 | 450 | 5915 |  | CORR | GENE | 06:56 | 06:60 | 07:03 | 344 | 84 | 14 | EXT | Аномалия находится на упругопластическом изгибе: R=485 D, максимальное растяжение на 0 час. | 0.94 | (c)
65198.326 | 2.117 | 2.109 | -9.273 | -9.281 | -1431 | -1385 | -1381 | 800 | 2109 | 5916 |  | CORR | CIGR | 06:07 | 06:14 | 06:15 | 17 | 100 | 10 | EXT | Аномалия находится на упругопластическом изгибе: R=426 D, максимальное растяжение на 0 час. | 0.89 | (c)
65199.918 | 3.709 | 3.697 | -7.681 | -7.693 | -1167 | -1117 | -1129 | 1064 | 3697 | 5916 |  | CORR | CIGR | 06:49 | 06:57 | 06:55 | 25 | 76 | 9 | EXT | Аномалия находится на упругопластическом изгибе: R=418 D, максимальное растяжение на 12 час. | 0.89 | (c)
65205.706 | 9.497 | 9.371 | -1.893 | -2.019 | -1016 | -996 | -993 | 970 | 1716 | 5916 |  | CORR | AXGR | 07:14 | 07:17 | 07:17 | 303 | 46 | 11 | EXT | Аномалия находится на упругопластическом изгибе: R=314 D, максимальное растяжение на 0 час. | 0.92 | (c)
65207.769 | 0.17 | 0.109 | -11 | -11.061 | 1516 | 1534 | 1536 | 675 | 109 | 5917 |  | CORR | AXGR | 06:46 | 06:49 | 06:49 | 95 | 39 | 13 | EXT | Аномалия находится на упругопластическом изгибе: R=319 D, максимальное растяжение на 0.1 час. | 0.89 | (c)
65208.255 | 0.656 | 0.521 | -10.514 | -10.649 | 908 | 922 | 1074 | 908 | 521 | 5917 |  | CORR | GENE | 05:08 | 05:10 | 05:35 | 482 | 332 | 11 | EXT | Аномалия находится на упругопластическом изгибе: R=324 D, максимальное растяжение на 0.1 час. | 0.94 | (c)
65208.975 | 1.376 | 1.232 | -9.794 | -9.938 | 798 | 850 | 856 | 798 | 1232 | 5917 |  | CORR | GENE | 04:50 | 04:59 | 04:60 | 809 | 116 | 12 | EXT | Аномалия находится на упругопластическом изгибе: R=333 D, максимальное растяжение на 0 час. | 0.97 | (c)
65210.181 | 2.582 | 2.485 | -8.588 | -8.685 | 883 | 885 | 926 | 883 | 2485 | 5917 |  | CORR | GENE | 05:04 | 05:04 | 05:11 | 506 | 86 | 7 | EXT | Аномалия находится на упругопластическом изгибе: R=356 D, максимальное растяжение на 0 час. | 0.92 | (c)
65213.413 | 5.814 | 5.571 | -5.356 | -5.599 | 1537 | 1560 | 1580 | 608 | 5274 | 5917 |  | CORR | GENE | 06:49 | 06:53 | 06:56 | 325 | 86 | 10 | EXT | Аномалия находится на упругопластическом изгибе: R=453 D, максимальное растяжение на 0 час. | 0.92 | (c)
65213.785 | 6.186 | 6.031 | -4.984 | -5.139 | 1556 | 1661 | 1634 | 518 | 4772 | 5917 |  | CORR | GENE | 06:52 | 07:09 | 07:05 | 367 | 156 | 10 | EXT | Аномалия находится на упругопластическом изгибе: R=468 D, максимальное растяжение на 12 час. | 0.93 | (c)
65214.423 | 6.824 | 6.805 | -4.346 | -4.365 | 748 | 915 | 903 | 748 | 4325 | 5917 |  | CORR | CIGR | 04:42 | 05:09 | 05:07 | 40 | 310 | 9 | EXT | Аномалия находится на упругопластическом изгибе: R=532 D, максимальное растяжение на 11.9 час. | 0.89 | (c)
65230.199 | 0 | -0.024 | -10.87 | -10.894 | 1396 | 1499 | 1480 | 666 |  | 5919 | Нарушение формы кольцевого шва | GWAN |  | 02:40 | 02:57 | 02:54 | 0 | 169 |  | EXT | Нарушение формы кольцевого шва |  | (c)
65230.199 | 0 | 0 | -10.87 | -10.87 | 1590 | 1620 | 1698 | 423 | 0 | 5919 | Смещение кромок | GWAN |  | 03:11 | 03:16 | 03:29 | 0 | 218 | 15 | EXT | Смещение кромок Наружу Величина смещения - 2.3 мм. |  | (c)
65230.199 | 0 | -0.027 | -10.87 | -10.897 | 110 | 382 | 359 | 110 |  | 5919 | Нарушение формы кольцевого шва | GWAN |  | 11:12 | 11:56 | 11:53 | 0 | 498 |  | EXT | Нарушение формы кольцевого шва |  | (c)
65269.025 | 4.946 | 4.903 | -6.794 | -6.837 | 890 | 969 | 1048 | 890 | 4903 | 5922 |  | CORR | GENE | 05:42 | 05:54 | 06:07 | 54 | 316 | 11 | EXT | Аномалия находится на отводе. | 0.89 | (c)
65276.025 | 0.206 | 0.151 | -11.094 | -11.149 | -1531 | -1486 | -1481 | 1432 | 151 | 5923 |  | DENT | GENE | 03:51 | 03:58 | 03:59 | 111 | 99 | 0.6 | N/A | Глубина вмятины: 8 мм (0,6%). Линейка: 11 см в (15 см; 03:58 ч:мин) |  | (c)
65279.369 | 3.55 | 3.533 | -7.75 | -7.767 | -675 | -630 | -615 | 554 | 3533 | 5923 |  | CORR | CIGR | 06:09 | 06:16 | 06:19 | 26 | 121 | 10 | EXT |  | 0.89 | (c)
65298.34 | 11.221 | 11.083 | -0.209 | -0.347 | 1296 | 1330 | 1326 | 875 | 63 | 5924 |  | ARTD | GENE | 06:27 | 06:32 | 06:32 | 284 | 60 |  | EXT | Эквивалент потери металла 10%. |  | (c)
65372.01 | 4.341 | 4.253 | -7.259 | -7.347 | -2109 | -2023 | -2036 | 1963 | 4253 | 5931 |  | DENT | GENE | 00:23 | 00:37 | 00:35 | 172 | 146 | 0.4 | N/A | Глубина вмятины: 6 мм (0,4%). Линейка: 17 см в (425 см; 00:37 ч:мин) |  | (c)
65408.432 | 6.493 | 6.479 | -4.977 | -4.991 | 2025 | 2047 | 2058 | 139 | 4960 | 5934 |  | CORR | CIGR | 07:47 | 07:50 | 07:52 | 31 | 67 | 10 | EXT |  | 0.89 | (c)
65411.024 | 9.085 | 9.018 | -2.385 | -2.452 | 1980 | 2013 | 2027 | 157 | 2124 | 5934 |  | CORR | GENE | 07:40 | 07:45 | 07:47 | 328 | 93 | 11 | EXT |  | 0.93 | (c)
65446.93 | 0.111 | 0.077 | -11.419 | -11.453 | -560 | -466 | -433 | 306 | 77 | 5938 |  | CORR | GENE | 04:19 | 04:34 | 04:40 | 62 | 254 | 11 | EXT |  | 0.89 | (c)
65458.163 | 11.344 | 11.325 | -0.186 | -0.205 | -1004 | -930 | -928 | 852 | 174 | 5938 |  | CORR | CIGR | 03:07 | 03:19 | 03:20 | 31 | 152 | 10 | EXT |  | 0.89 | (c)
65458.778 | 0.429 | 0.429 | -11.251 | -11.251 | 276 | 514 | 417 | 276 | 429 | 5939 |  | GOUG | GENE | 04:00 | 04:39 | 04:23 | 181 | 282 | 6 | EXT | Аномалия находится на отводе. Задир. |  | (c)
65458.815 | 0.466 | 0.429 | -11.214 | -11.251 | 282 | 307 | 338 | 282 | 429 | 5939 |  | DENT | GENE | 04:01 | 04:05 | 04:10 | 92 | 112 | 0.4 | N/A | Глубина вмятины: 5 мм (0,4%). Линейка: 9 см в (43 см; 04:05 ч:мин) Аномалия находится на отводе. Аномалия находится вблизи дефекта потери металла. |  | (c)
65459.937 | 1.588 | 1.569 | -10.092 | -10.111 | 91 | 149 | 160 | 91 | 1569 | 5939 |  | CORR | CIGR | 03:30 | 03:40 | 03:41 | 34 | 138 | 10 | EXT | Аномалия находится на отводе. | 0.89 | (c)
65462.873 | 4.524 | 4.508 | -7.156 | -7.172 | 256 | 328 | 314 | 256 | 4508 | 5939 |  | CORR | CIGR | 03:57 | 04:08 | 04:06 | 28 | 116 | 12 | EXT | Аномалия находится на отводе. | 0.89 | (c)
65478.483 | 8.454 | 8.445 | -2.976 | -2.985 | 1744 | 1825 | 1833 | 308 | 2950 | 5940 |  | CORR | CIGR | 04:20 | 04:34 | 04:35 | 35 | 178 | 13 | EXT |  | 0.89 | (c)
65479.771 | 9.742 | 9.711 | -1.688 | -1.719 | -1860 | -1767 | -1746 | 371 | 1672 | 5940 |  | CORR | CIGR | 06:39 | 06:54 | 06:57 | 47 | 227 | 11 | EXT |  | 0.89 | (c)
65480.79 | 10.761 | 10.747 | -0.669 | -0.683 | 1846 | 1980 | 1972 | 132 | 645 | 5940 |  | CORR | CIGR | 04:37 | 04:59 | 04:57 | 38 | 252 | 10 | EXT |  | 0.89 | (c)
65481.354 | 11.325 | 11.188 | -0.105 | -0.242 | 1358 | 1473 | 1761 | 67 | 83 | 5940 |  | CORR | GENE | 03:18 | 03:37 | 04:23 | 159 | 805 | 14 | EXT |  | 0.91 | (c)
65490.297 | 8.838 | 8.82 | -2.252 | -2.27 | 876 | 926 | 925 | 876 | 2239 | 5941 |  | CORR | CIGR | 03:42 | 03:50 | 03:50 | 31 | 98 | 13 | EXT |  | 0.89 | (c)
65492.549 | 0 | 0 | -11.45 | -11.45 | 782 | 895 | 871 | 782 | 0 | 5942 | Смещение кромок | GWAN |  | 04:46 | 05:04 | 05:00 | 0 | 179 | 23 | EXT | Смещение кромок Вовнутрь Величина смещения - 3.6 мм. |  | (c)
65493.299 | 0.75 | 0.733 | -10.7 | -10.717 | 398 | 680 | 580 | 398 | 733 | 5942 |  | CORR | GENE | 03:44 | 04:30 | 04:13 | 61 | 363 | 11 | EXT |  | 0.89 | (c)
65503.999 | 0 | -0.034 | -11.51 | -11.544 | -351 | -327 | -303 | 254 |  | 5943 | Нарушение формы кольцевого шва | GWAN |  | 00:24 | 00:28 | 00:32 | 0 | 97 |  | EXT | Нарушение формы кольцевого шва Аномалия находится на упругопластическом изгибе: R=708 D, максимальное растяжение на 5.8 час. |  | (c)
65503.999 | 0 | -0.027 | -11.51 | -11.537 | 158 | 343 | 302 | 158 |  | 5943 | Нарушение формы кольцевого шва | GWAN |  | 01:46 | 02:16 | 02:09 | 0 | 287 |  | EXT | Нарушение формы кольцевого шва Аномалия находится на упругопластическом изгибе: R=708 D, максимальное растяжение на 5.8 час. |  | (c)
65503.999 | 0 | 0 | -11.51 | -11.51 | 876 | 1036 | 1066 | 876 | 0 | 5943 | Смещение кромок | GWAN |  | 03:42 | 04:08 | 04:13 | 0 | 380 | 21 | EXT | Смещение кромок Вовнутрь Величина смещения - 3.3 мм. Аномалия находится на упругопластическом изгибе: R=708 D, максимальное растяжение на 5.8 час. |  | (c)
65503.999 | 0 | -0.026 | -11.51 | -11.536 | -1318 | -1188 | -1172 | 913 |  | 5943 | Нарушение формы кольцевого шва | GWAN |  | 09:48 | 10:09 | 10:11 | 0 | 291 |  | EXT | Нарушение формы кольцевого шва Аномалия находится на упругопластическом изгибе: R=708 D, максимальное растяжение на 5.8 час. |  | (c)
65503.999 | 0 | -0.026 | -11.51 | -11.536 | -711 | -643 | -646 | 581 |  | 5943 | Нарушение формы кольцевого шва | GWAN |  | 11:26 | 11:37 | 11:36 | 0 | 130 |  | EXT | Нарушение формы кольцевого шва Аномалия находится на упругопластическом изгибе: R=708 D, максимальное растяжение на 5.8 час. |  | (c)
65515.509 | 0 | 0 | -11.52 | -11.52 | 834 | 1147 | 1156 | 834 | 0 | 5944 | Смещение кромок | GWAN |  | 11:18 | 00:08 | 00:10 | 0 | 645 | 17 | EXT | Смещение кромок Наружу Аномалия находится на отводе. Величина смещения - 2.7 мм. Аномалия находится на упругопластическом изгибе: R=422 D, максимальное растяжение на 5.6 час. |  | (c)
65515.509 | 0 | -0.015 | -11.52 | -11.535 | -1757 | -1726 | -1670 | 1583 |  | 5944 | Нарушение формы кольцевого шва | GWAN |  | 04:20 | 04:25 | 04:34 | 0 | 174 |  | EXT | Нарушение формы кольцевого шва Аномалия находится на отводе. Аномалия находится на упругопластическом изгибе: R=422 D, максимальное растяжение на 5.6 час. |  | (c)
65550.539 | 0 | -0.031 | -11.18 | -11.211 | -1934 | -1462 | -1692 | 1451 |  | 5947 | Нарушение формы кольцевого шва | GWAN |  | 01:24 | 02:40 | 02:03 | 0 | 483 |  | EXT | Нарушение формы кольцевого шва Аномалия находится на отводе. |  | (c)
65550.539 | 0 | 0 | -11.18 | -11.18 | -435 | -194 | -276 | 116 | 0 | 5947 | Смещение кромок | GWAN |  | 05:26 | 06:05 | 05:52 | 0 | 319 | 16 | EXT | Смещение кромок Наружу Аномалия находится на отводе. Величина смещения - 2.4 мм. |  | (c)
65567.201 | 5.482 | 5.482 | -6.068 | -6.068 | 836 | 836 | 962 | 836 | 5482 | 5948 |  | CORR | CIGR | 05:17 | 05:17 | 05:37 | 23 | 251 | 10 | EXT | Аномалия находится на отводе. | 0.89 | (c)
65572.211 | 10.492 | 10.455 | -1.058 | -1.095 | 573 | 576 | 691 | 573 | 1023 | 5948 |  | CORR | GENE | 04:34 | 04:35 | 04:53 | 72 | 235 | 11 | EXT | Аномалия находится на отводе. | 0.89 | (c)
65573.269 | 0 | 0 | -10.89 | -10.89 | -1634 | -1399 | -1480 | 1327 | 0 | 5949 | Смещение кромок | GWAN |  | 06:42 | 07:20 | 07:07 | 0 | 307 | 15 | EXT | Смещение кромок Наружу Аномалия находится на отводе. Величина смещения - 2.4 мм. |  | (c)
65589.235 | 5.076 | 5.076 | -5.994 | -5.994 | -41 | 92 | 53 | 0 | 5076 | 5950 |  | CORR | CIGR | 02:55 | 03:16 | 03:10 | 32 | 187 | 10 | EXT | Аномалия находится на отводе. | 0.89 | (c)
65590.149 | 5.99 | 5.988 | -5.08 | -5.082 | 33 | 92 | 93 | 33 | 5045 | 5950 |  | CORR | CIGR | 03:07 | 03:17 | 03:17 | 37 | 120 | 11 | EXT | Аномалия находится на отводе. | 0.89 | (c)
65591.345 | 7.186 | 7.153 | -3.884 | -3.917 | 30 | 38 | 38 | 30 | 3860 | 5950 |  | CORR | AXGR | 03:06 | 03:08 | 03:08 | 57 | 17 | 10 | EXT | Аномалия находится на отводе. | 0.89 | (c)
65591.51 | 7.351 | 7.314 | -3.719 | -3.756 | 16 | 23 | 27 | 16 | 3678 | 5950 |  | CORR | AXGR | 03:04 | 03:05 | 03:06 | 78 | 22 | 11 | EXT | Аномалия находится на отводе. | 0.89 | (c)
65611.79 | 5.111 | 4.968 | -6.349 | -6.492 | 771 | 1083 | 1134 | 771 | 4968 | 5952 |  | DENT | GENE | 05:02 | 05:52 | 06:01 | 296 | 726 | 0.6 | N/A | Глубина вмятины: 8 мм (0,6%). Линейка: 30 см в (497 см; 05:52 ч:мин) Аномалия находится на отводе. |  | (c)
65670.414 | 8.015 | 8.001 | -3.205 | -3.219 | -1904 | -1846 | -1858 | 327 | 3181 | 5957 |  | CORR | CIGR | 06:03 | 06:13 | 06:11 | 38 | 92 | 10 | EXT | Аномалия находится на упругопластическом изгибе: R=328 D, максимальное растяжение на 5.9 час. | 1 | (b)
65672.148 | 9.749 | 9.729 | -1.471 | -1.491 | -865 | -792 | -816 | 768 | 1463 | 5957 |  | CORR | CIGR | 08:51 | 09:03 | 08:59 | 28 | 97 | 11 | EXT | Аномалия находится на упругопластическом изгибе: R=302 D, максимальное растяжение на 6 час. | 0.89 | (c)
65673.619 | 0 | -0.027 | -11.35 | -11.377 | 1531 | 1619 | 1650 | 461 |  | 5958 | Нарушение формы кольцевого шва | GWAN |  | 01:55 | 02:09 | 02:14 | 0 | 238 |  | EXT | Нарушение формы кольцевого шва Аномалия находится на упругопластическом изгибе: R=289 D, максимальное растяжение на 6.1 час. |  | (c)
65673.619 | 0 | -0.016 | -11.35 | -11.366 | -2169 | -2071 | -2085 | 62 |  | 5958 | Нарушение формы кольцевого шва | GWAN |  | 03:57 | 04:13 | 04:11 | 0 | 169 |  | EXT | Нарушение формы кольцевого шва Аномалия находится на упругопластическом изгибе: R=289 D, максимальное растяжение на 6.1 час. |  | (c)
65673.619 | 0 | -0.015 | -11.35 | -11.365 | -1664 | -1596 | -1562 | 567 |  | 5958 | Нарушение формы кольцевого шва | GWAN |  | 05:19 | 05:30 | 05:35 | 0 | 204 |  | EXT | Нарушение формы кольцевого шва Аномалия находится на упругопластическом изгибе: R=289 D, максимальное растяжение на 6.1 час. |  | (c)
65673.619 | 0 | -0.022 | -11.35 | -11.372 | -1086 | -881 | -944 | 803 |  | 5958 | Нарушение формы кольцевого шва | GWAN |  | 06:52 | 07:25 | 07:15 | 0 | 283 |  | EXT | Нарушение формы кольцевого шва Аномалия находится на упругопластическом изгибе: R=289 D, максимальное растяжение на 6.1 час. |  | (c)
65673.619 | 0 | -0.029 | -11.35 | -11.379 | -621 | -520 | -477 | 333 |  | 5958 | Нарушение формы кольцевого шва | GWAN |  | 08:07 | 08:24 | 08:31 | 0 | 288 |  | EXT | Нарушение формы кольцевого шва Аномалия находится на упругопластическом изгибе: R=289 D, максимальное растяжение на 6.1 час. |  | (c)
65684.969 | 0 | 0 | -11.45 | -11.45 | 770 | 864 | 893 | 770 | 0 | 5959 | Смещение кромок | GWAN |  | 01:25 | 01:40 | 01:44 | 0 | 246 | 16 | EXT | Смещение кромок Наружу Величина смещения - 2.5 мм. Аномалия находится на упругопластическом изгибе: R=374 D, максимальное растяжение на 5.5 час. |  | (c)
65684.969 | 0 | 0 | -11.45 | -11.45 | 1184 | 1293 | 1286 | 844 | 0 | 5959 | Смещение кромок | GWAN |  | 02:31 | 02:49 | 02:48 | 0 | 203 | 15 | EXT | Смещение кромок Наружу Величина смещения - 2.4 мм. Аномалия находится на упругопластическом изгибе: R=374 D, максимальное растяжение на 5.5 час. |  | (c)
65684.969 | 0 | -0.029 | -11.45 | -11.479 | -231 | 147 | 21 | 0 |  | 5959 | Нарушение формы кольцевого шва | GWAN |  | 10:43 | 11:44 | 11:24 | 0 | 504 |  | EXT | Нарушение формы кольцевого шва Аномалия находится на упругопластическом изгибе: R=374 D, максимальное растяжение на 5.5 час. |  | (c)
65692.295 | 7.326 | 7.293 | -4.124 | -4.157 | -1377 | -1198 | -1250 | 853 | 4045 | 5959 |  | CORR | GENE | 07:38 | 08:07 | 07:58 | 112 | 253 | 11 | EXT | Аномалия находится на упругопластическом изгибе: R=352 D, максимальное растяжение на 5.3 час. | 0.89 | (c)
65694.669 | 9.7 | 9.685 | -1.75 | -1.765 | 1134 | 1197 | 1220 | 924 | 1740 | 5959 |  | CORR | CIGR | 02:23 | 02:34 | 02:37 | 25 | 173 | 10 | EXT | Аномалия находится на упругопластическом изгибе: R=392 D, максимальное растяжение на 5.2 час. | 0.89 | (c)
65694.906 | 9.937 | 9.817 | -1.513 | -1.633 | 2173 | 2188 | 2195 | 15 | 1458 | 5959 |  | CORR | AXGR | 05:11 | 05:13 | 05:14 | 175 | 42 | 10 | EXT | Аномалия находится на упругопластическом изгибе: R=399 D, максимальное растяжение на 5.2 час. | 0.93 | (c)
65707.348 | 10.929 | 10.783 | -0.491 | -0.637 | 1725 | 1725 | 1748 | 460 | 272 | 5960 |  | CORR | AXGR | 03:23 | 03:23 | 03:27 | 365 | 46 | 10 | EXT |  | 0.93 | (c)
65727.923 | 8.574 | 8.45 | -2.876 | -3 | 1846 | 1855 | 1860 | 1846 | 2827 | 5962 |  | CORR | AXGR | 07:39 | 07:40 | 07:41 | 173 | 28 | 12 | EXT | Аномалия находится на отводе. | 0.9 | (c)
65744.12 | 1.631 | 1.622 | -9.969 | -9.978 | -1748 | -1703 | -1718 | 1687 | 1622 | 5964 |  | CORR | CIGR | 06:06 | 06:13 | 06:11 | 22 | 61 | 10 | EXT |  | 0.89 | (c)
65762.2 | 8.111 | 8.099 | -3.159 | -3.171 | -888 | -787 | -814 | 741 | 3130 | 5965 |  | CORR | CIGR | 08:02 | 08:18 | 08:13 | 41 | 147 | 15 | EXT |  | 0.89 | (c)
65833.949 | 0 | -0.024 | -10.79 | -10.814 | -895 | 248 | 129 | 0 |  | 5972 | Нарушение формы кольцевого шва | GWAN |  | 03:57 | 07:01 | 06:42 | 0 | 2048 |  | EXT | Нарушение формы кольцевого шва |  | (c)
65903.338 | 2.679 | 2.663 | -8.741 | -8.757 | -93 | -34 | -48 | 2 | 2663 | 5978 |  | CORR | GENE | 09:21 | 09:31 | 09:29 | 116 | 91 | 10 | EXT |  | 0.89 | (c)
65906.312 | 5.653 | 5.629 | -5.767 | -5.791 | -607 | -500 | -493 | 379 | 5629 | 5978 |  | CORR | CIGR | 07:58 | 08:16 | 08:17 | 27 | 227 | 10 | EXT |  | 0.89 | (c)
65931.736 | 8.177 | 8.115 | -3.343 | -3.405 | 1334 | 1334 | 1437 | 691 | 3288 | 5980 |  | GOUG | GENE | 01:01 | 01:01 | 01:18 | 117 | 205 | 6 | EXT | Задир. |  | (c)
65980.569 | 0 | 0 | -11.49 | -11.49 | -795 | -711 | -599 | 403 | 0 | 5985 | Смещение кромок | GWAN |  | 00:00 | 00:14 | 00:32 | 0 | 391 | 17 | EXT | Смещение кромок Вовнутрь Величина смещения - 2.7 мм. |  | (c)
65980.569 | 0 | -0.03 | -11.49 | -11.52 | -283 | -242 | -165 | 46 |  | 5985 | Нарушение формы кольцевого шва | GWAN |  | 01:23 | 01:30 | 01:42 | 0 | 238 |  | EXT | Нарушение формы кольцевого шва |  | (c)
65980.569 | 0 | -0.02 | -11.49 | -11.51 | 317 | 591 | 514 | 317 |  | 5985 | Нарушение формы кольцевого шва | GWAN |  | 02:60 | 03:44 | 03:32 | 0 | 394 |  | EXT | Нарушение формы кольцевого шва |  | (c)
65980.569 | 0 | -0.011 | -11.49 | -11.501 | 1210 | 1563 | 1421 | 598 |  | 5985 | Нарушение формы кольцевого шва | GWAN |  | 05:24 | 06:21 | 05:58 | 0 | 422 |  | EXT | Нарушение формы кольцевого шва |  | (c)
65980.569 | 0 | 0 | -11.49 | -11.49 | 2019 | 2136 | 2122 | 5 | 0 | 5985 | Смещение кромок | GWAN |  | 07:35 | 07:54 | 07:51 | 0 | 206 | 17 | EXT | Смещение кромок Наружу Величина смещения - 2.7 мм. |  | (c)
65980.569 | 0 | -0.031 | -11.49 | -11.521 | -2014 | -1846 | -1778 | 217 |  | 5985 | Нарушение формы кольцевого шва | GWAN |  | 08:44 | 09:11 | 09:22 | 0 | 472 |  | EXT | Нарушение формы кольцевого шва |  | (c)
66002.753 | 10.694 | 10.676 | -0.486 | -0.504 | 1647 | 1664 | 1669 | 539 | 474 | 5986 | Заварка технологического отверстия | ARTD | PITT | 03:00 | 03:03 | 03:04 | 30 | 44 |  | EXT | Заварка технологического отверстия Эквивалент потери металла 25%. |  | (c)
66003.239 | 0 | -0.015 | -2.51 | -2.525 | 1376 | 1497 | 1473 | 1376 |  | 5987 | Нарушение формы кольцевого шва | GWAN |  | 06:02 | 06:22 | 06:18 | 0 | 193 |  | EXT | Нарушение формы кольцевого шва |  | (c)
66040.965 | 1.106 | 1.098 | -10.494 | -10.502 | -464 | -376 | -377 | 290 | 1098 | 5991 |  | CORR | CIGR | 05:41 | 05:55 | 05:55 | 21 | 174 | 11 | EXT |  | 0.89 | (c)
66073.899 | 0 | -0.018 | -11.45 | -11.468 | 2034 | -2035 | -2094 | 0 |  | 5994 | Нарушение формы кольцевого шва | GWAN |  | 03:21 | 04:24 | 04:15 | 0 | 667 |  | EXT | Нарушение формы кольцевого шва |  | (c)
66073.899 | 0 | 0 | -11.45 | -11.45 | 312 | 450 | 468 | 312 | 0 | 5994 | Смещение кромок | GWAN |  | 10:43 | 11:06 | 11:08 | 0 | 311 | 26 | EXT | Смещение кромок Наружу Величина смещения - 4.1 мм. |  | (c)
66108.659 | 0 | -0.023 | -11.68 | -11.703 | -136 | 621 | 391 | 0 |  | 5997 | Нарушение формы кольцевого шва | GWAN |  | 04:46 | 06:49 | 06:11 | 0 | 1052 |  | EXT | Нарушение формы кольцевого шва |  | (c)
66130.489 | 10.15 | 10.129 | -1.01 | -1.031 | -1481 | -1435 | -1400 | 1318 | 1002 | 5998 |  | CORR | CIGR | 08:26 | 08:33 | 08:39 | 29 | 163 | 10 | EXT |  | 0.89 | (c)
66131.402 | 11.063 | 11.049 | -0.097 | -0.111 | -1973 | -1863 | -1854 | 1735 | 91 | 5998 |  | CORR | CIGR | 07:06 | 07:24 | 07:26 | 20 | 238 | 10 | EXT |  | 0.89 | (c)
66144.819 | 2.55 | 2.328 | -8.53 | -8.752 | -2139 | -1904 | -1871 | 1604 | 2328 | 6000 |  | DENT | GENE | 05:49 | 06:27 | 06:32 | 369 | 534 | 0.4 | N/A | Глубина вмятины: 5 мм (0,4%). Линейка: 37 см в (233 см; 06:27 ч:мин) |  | (c)
66157.182 | 3.833 | 3.678 | -7.857 | -8.012 | 1876 | 1958 | 1944 | 1876 | 3678 | 6001 |  | CORR | GENE | 07:30 | 07:43 | 07:41 | 295 | 136 | 10 | EXT |  | 0.92 | (c)
66184.138 | 7.609 | 7.445 | -3.651 | -3.815 | 1711 | 1903 | 2044 | 0 | 3500 | 6003 |  | DENT | GENE | 06:00 | 06:31 | 06:54 | 315 | 666 | 0.8 | N/A | Глубина вмятины: 12 мм (0,8%). Линейка: 32 см в (745 см; 06:31 ч:мин) Аномалия находится вблизи продольного шва. |  | (c)
66196.885 | 9.096 | 8.926 | -1.924 | -2.094 | -829 | -725 | -679 | 528 | 1747 | 6004 |  | DENT | GENE | 06:59 | 07:16 | 07:24 | 347 | 301 | 0.4 | N/A | Глубина вмятины: 6 мм (0,4%). Линейка: 35 см в (893 см; 07:16 ч:мин) |  | (c)
66209.519 | 0 | 0 | -11.7 | -11.7 | -1538 | -1127 | -1239 | 941 | 0 | 6006 | Смещение кромок | GWAN |  | 07:01 | 08:08 | 07:49 | 0 | 597 | 17 | EXT | Смещение кромок Наружу Величина смещения - 2.7 мм. |  | (c)
66209.519 | 0 | 0 | -11.7 | -11.7 | -1047 | -852 | -863 | 680 | 0 | 6006 | Непровар / утяжина | GWAN |  | 08:21 | 08:52 | 08:50 | 0 | 367 | 14 | INT | Непровар / утяжина |  | (c)
66232.009 | 0 | -0.022 | -11.56 | -11.582 | 1575 | 2125 | 1981 | 1575 |  | 6008 | Нарушение формы кольцевого шва | GWAN |  | 04:15 | 05:44 | 05:21 | 0 | 811 |  | EXT | Нарушение формы кольцевого шва |  | (c)
66277.029 | 0 | -0.032 | -10.38 | -10.412 | 7 | 649 | 485 | 7 |  | 6012 | Нарушение формы кольцевого шва | GWAN |  | 01:51 | 03:35 | 03:08 | 0 | 955 |  | EXT | Нарушение формы кольцевого шва Аномалия находится на упругопластическом изгибе: R=430 D, максимальное растяжение на 5.6 час. |  | (c)
66277.029 | 0 | -0.026 | -10.38 | -10.406 | -1636 | -1443 | -1426 | 595 |  | 6012 | Нарушение формы кольцевого шва | GWAN |  | 09:26 | 09:57 | 09:60 | 0 | 420 |  | INT | Нарушение формы кольцевого шва Аномалия находится на упругопластическом изгибе: R=430 D, максимальное растяжение на 5.6 час. |  | (c)
66277.718 | 0.689 | 0.66 | -9.691 | -9.72 | -771 | -751 | -749 | 727 | 660 | 6012 | Металлургический дефект | MIAN | PITT | 11:45 | 11:49 | 11:49 | 43 | 44 |  | INT | Металлургический дефект Эквивалент потери металла 10%. Аномалия находится на упругопластическом изгибе: R=461 D, максимальное растяжение на 5.6 час. |  | (c)
66298.919 | 0 | -0.04 | -11.34 | -11.38 | 711 | 893 | 913 | 711 |  | 6014 | Нарушение формы кольцевого шва | GWAN |  | 01:47 | 02:16 | 02:19 | 0 | 406 |  | EXT | Нарушение формы кольцевого шва Аномалия находится на упругопластическом изгибе: R=359 D, максимальное растяжение на 0.4 час. |  | (c)
66310.259 | 0 | -0.025 | -11.32 | -11.345 | 570 | 678 | 943 | 570 |  | 6015 | Нарушение формы кольцевого шва | GWAN |  | 04:03 | 04:20 | 05:03 | 0 | 745 |  | EXT | Нарушение формы кольцевого шва Аномалия находится на упругопластическом изгибе: R=467 D, максимальное растяжение на 0.3 час. |  | (c)
66310.259 | 0 | -0.037 | -11.32 | -11.357 | 1655 | 1788 | 1912 | 60 |  | 6015 | Нарушение формы кольцевого шва | GWAN |  | 06:58 | 07:19 | 07:40 | 0 | 516 |  | EXT | Нарушение формы кольцевого шва Аномалия находится на упругопластическом изгибе: R=467 D, максимальное растяжение на 0.3 час. |  | (c)
66315.632 | 5.373 | 4.922 | -5.947 | -6.398 | 1341 | 1411 | 1394 | 783 | 4922 | 6015 |  | CORR | GENE | 06:07 | 06:19 | 06:16 | 663 | 107 | 10 | EXT | Аномалия находится на упругопластическом изгибе: R=747 D, максимальное растяжение на 0.6 час. | 0.95 | (c)
66337.094 | 4.025 | 4.013 | -7.485 | -7.497 | -1741 | -1694 | -1704 | 1667 | 4013 | 6017 |  | CORR | CIGR | 07:54 | 08:01 | 07:60 | 18 | 74 | 13 | EXT | Аномалия находится на упругопластическом изгибе: R=543 D, максимальное растяжение на 1.5 час. | 0.89 | (c)
66344.579 | 0 | -0.015 | -11.21 | -11.225 | 1793 | -2137 | 2157 | 1793 |  | 6018 | Нарушение формы кольцевого шва | GWAN |  | 04:41 | 06:06 | 05:40 | 0 | 727 |  | EXT | Нарушение формы кольцевого шва Аномалия находится на отводе. Аномалия находится на упругопластическом изгибе: R=484 D, максимальное растяжение на 1.6 час. |  | (c)
66344.579 | 0 | -0.024 | -11.21 | -11.234 | -1127 | -1009 | -695 | 263 |  | 6018 | Нарушение формы кольцевого шва | GWAN |  | 08:49 | 09:09 | 09:59 | 0 | 865 |  | EXT | Нарушение формы кольцевого шва Аномалия находится на отводе. Аномалия находится на упругопластическом изгибе: R=484 D, максимальное растяжение на 1.6 час. |  | (c)
66399.868 | 8.789 | 8.763 | -2.961 | -2.987 | -1570 | -1472 | -1463 | 1355 | 2951 | 6022 |  | CORR | CIGR | 07:37 | 07:53 | 07:55 | 36 | 215 | 13 | EXT | Аномалия находится на отводе. | 0.89 | (c)
66411.322 | 8.493 | 8.02 | -2.577 | -3.05 | 658 | 949 | 1085 | 658 | 2267 | 6023 |  | WRIN | GENE | 08:17 | 09:04 | 09:26 | 783 | 855 | 1.5 | N/A | Высота гофр: 22 мм (1,5%). Длина волны: 295 мм Аномалия находится на отводе. |  | (c)
66424.949 | 0 | -0.022 | -11.08 | -11.102 | 674 | 1552 | 1424 | 674 |  | 6025 | Нарушение формы кольцевого шва | GWAN |  | 02:02 | 04:24 | 04:03 | 0 | 1500 |  | INT | Нарушение формы кольцевого шва Аномалия находится на отводе. |  | (c)
66474.648 | 4.459 | 4.345 | -6.721 | -6.835 | -2139 | -2118 | -2114 | 91 | 4345 | 6029 |  | CORR | GENE | 03:49 | 03:53 | 03:53 | 216 | 51 | 12 | EXT |  | 0.91 | (c)
66483.701 | 2.332 | 2.164 | -9.218 | -9.386 | 1007 | 1075 | 1060 | 1007 | 2164 | 6030 |  | CORR | GENE | 04:07 | 04:18 | 04:15 | 394 | 105 | 10 | EXT |  | 0.93 | (c)
66488.085 | 6.716 | 6.265 | -4.834 | -5.285 | -2213 | -2186 | -2190 | 17 | 4597 | 6030 |  | CORR | AXGR | 07:27 | 07:31 | 07:31 | 688 | 47 | 11 | EXT |  | 0.96 | (c)
66492.365 | 10.996 | 10.658 | -0.554 | -0.892 | -1712 | -1679 | -1675 | 519 | 379 | 6030 |  | CORR | GENE | 08:48 | 08:53 | 08:54 | 513 | 74 | 11 | EXT |  | 0.94 | (c)
66504.886 | 0.237 | 0.103 | -10.983 | -11.117 | -1926 | -1892 | -1885 | 305 | 103 | 6032 |  | CORR | GENE | 04:01 | 04:06 | 04:07 | 291 | 81 | 10 | EXT |  | 0.92 | (c)
66508.493 | 3.844 | 3.831 | -7.376 | -7.389 | -650 | -627 | -627 | 605 | 3831 | 6032 |  | CORR | PITT | 07:27 | 07:31 | 07:31 | 30 | 45 | 13 | EXT |  | 0.89 | (c)
66515.429 | 10.78 | 10.732 | -0.44 | -0.488 | -1993 | -1854 | -1822 | 237 | 402 | 6032 |  | CORR | GENE | 03:50 | 04:13 | 04:18 | 86 | 344 | 9 | EXT |  | 0.89 | (c)
66515.961 | 0.092 | 0.036 | -7.288 | -7.344 | 1825 | 1948 | 2074 | 0 | 36 | 6033 |  | CORR | GENE | 04:17 | 04:37 | 04:57 | 86 | 498 | 10 | EXT |  | 0.89 | (c)
66516.354 | 0.485 | 0.458 | -6.895 | -6.922 | 1531 | 1632 | 1661 | 440 | 458 | 6033 |  | CORR | GENE | 03:30 | 03:46 | 03:51 | 65 | 260 | 10 | EXT |  | 0.89 | (c)
66516.457 | 0.588 | 0.292 | -6.792 | -7.088 | 1847 | 1944 | 1912 | 254 | 292 | 6033 |  | CORR | GENE | 04:21 | 04:36 | 04:31 | 472 | 129 | 11 | EXT |  | 0.94 | (c)
66517.279 | 1.41 | 1.164 | -5.97 | -6.216 | 1892 | 1950 | 1963 | 196 | 1164 | 6033 |  | CORR | GENE | 04:28 | 04:37 | 04:39 | 267 | 142 | 10 | EXT |  | 0.91 | (c)
66521.486 | 5.617 | 5.463 | -1.763 | -1.917 | -1037 | -1012 | -1006 | 975 | 1674 | 6033 |  | CORR | GENE | 08:35 | 08:39 | 08:40 | 243 | 62 | 10 | EXT |  | 0.91 | (c)
66530.334 | 3.305 | 3.125 | -8.155 | -8.335 | 2170 | 2176 | 2204 | 0 | 3125 | 6035 |  | CORR | GENE | 07:04 | 07:05 | 07:09 | 547 | 69 | 11 | EXT |  | 0.95 | (c)
66533.206 | 6.177 | 6.168 | -5.283 | -5.292 | 1092 | 1109 | 1111 | 1092 | 5271 | 6035 |  | CORR | PITT | 04:10 | 04:13 | 04:13 | 21 | 39 | 11 | EXT |  | 0.89 | (c)
66535.619 | 8.59 | 8.573 | -2.87 | -2.887 | 1910 | 1978 | 1980 | 182 | 2858 | 6035 |  | CORR | CIGR | 06:22 | 06:33 | 06:33 | 29 | 138 | 12 | EXT |  | 0.89 | (c)
66536.898 | 9.869 | 9.811 | -1.591 | -1.649 | 1877 | 1942 | 1919 | 269 | 1336 | 6035 |  | CORR | GENE | 06:16 | 06:27 | 06:23 | 313 | 85 | 10 | EXT |  | 0.92 | (c)
66538.438 | 11.409 | 11.35 | -0.051 | -0.11 | 1396 | 1577 | 1620 | 387 | 29 | 6035 |  | CORR | GENE | 04:59 | 05:28 | 05:35 | 81 | 448 | 15 | EXT |  | 0.89 | (c)
66561.029 | 0 | -0.03 | -11.71 | -11.74 | 1569 | 2206 | -2196 | 1499 |  | 6038 | Нарушение формы кольцевого шва | GWAN |  | 05:15 | 06:58 | 07:08 | 0 | 1393 |  | EXT | Нарушение формы кольцевого шва |  | (c)
66579.48 | 6.741 | 6.73 | -4.909 | -4.92 | -1000 | -979 | -982 | 963 | 4896 | 6039 |  | CORR | PITT | 05:02 | 05:05 | 05:05 | 24 | 37 | 11 | EXT |  | 0.89 | (c)
66583.666 | 10.927 | 10.913 | -0.723 | -0.737 | -229 | -194 | -197 | 165 | 703 | 6039 |  | CORR | PITT | 07:06 | 07:12 | 07:12 | 34 | 63 | 11 | EXT |  | 0.89 | (c)
66583.807 | 11.068 | 11.06 | -0.582 | -0.59 | -226 | -207 | -208 | 189 | 572 | 6039 |  | CORR | CIGR | 07:07 | 07:10 | 07:10 | 18 | 37 | 11 | EXT |  | 0.89 | (c)
66594.723 | 10.334 | 10.154 | -1.036 | -1.216 | -1042 | -978 | -978 | 915 | 797 | 6040 |  | CORR | GENE | 08:05 | 08:15 | 08:15 | 419 | 127 | 9 | EXT | Аномалия находится на упругопластическом изгибе: R=768 D, максимальное растяжение на 5.1 час. | 0.93 | (c)
66629.818 | 0.049 | 0.022 | -11.341 | -11.368 | 1680 | 1944 | 1907 | 98 | 22 | 6044 |  | CORR | GENE | 04:12 | 04:55 | 04:49 | 80 | 452 | 14 | EXT |  | 0.89 | (c)
66630.476 | 0.707 | 0.136 | -10.683 | -11.254 | 1646 | 1739 | 1742 | 393 | 136 | 6044 |  | CORR | GENE | 04:07 | 04:22 | 04:22 | 1719 | 192 | 10 | EXT |  | 0.97 | (c)
66630.569 | 0.8 | 0.579 | -10.59 | -10.811 | -1721 | -1418 | -1542 | 510 | 579 | 6044 |  | CORR | GENE | 07:03 | 07:52 | 07:32 | 1401 | 358 | 10 | EXT |  | 0.97 | (c)
66635.99 | 6.221 | 6.196 | -5.169 | -5.194 | 1487 | 1636 | 1617 | 484 | 5142 | 6044 |  | CORR | GENE | 03:41 | 04:05 | 04:02 | 52 | 260 | 10 | EXT |  | 0.89 | (c)
66659.283 | 7.134 | 6.952 | -4.386 | -4.568 | -2201 | -2181 | -2177 | 29 | 4019 | 6046 |  | CORR | GENE | 07:36 | 07:39 | 07:40 | 549 | 48 | 10 | EXT |  | 0.94 | (c)
66662.005 | 9.856 | 9.625 | -1.664 | -1.895 | -2150 | -2071 | -2101 | 81 | 1553 | 6046 |  | CORR | GENE | 07:44 | 07:57 | 07:52 | 342 | 98 | 10 | EXT |  | 0.92 | (c)
66667.005 | 3.336 | 2.923 | -8.114 | -8.527 | 488 | 561 | 560 | 488 | 2923 | 6047 |  | CORR | GENE | 03:41 | 03:53 | 03:53 | 1924 | 144 | 10 | EXT |  | 0.97 | (c)
66667.136 | 3.467 | 3.36 | -7.983 | -8.09 | -2155 | -2143 | -2139 | 75 | 3360 | 6047 |  | LWAN | AXGR | 08:35 | 08:37 | 08:37 | 214 | 33 |  | EXT | Эквивалент потери металла 13%. |  | (c)
66682.685 | 7.566 | 7.292 | -3.774 | -4.048 | -1542 | -1520 | -1510 | 689 | 3735 | 6048 |  | CORR | GENE | 07:10 | 07:14 | 07:15 | 313 | 63 | 10 | EXT |  | 0.92 | (c)
66696.469 | 10.01 | 9.195 | -1.44 | -2.255 | -670 | -579 | -583 | 495 | 1276 | 6049 |  | CORR | GENE | 07:20 | 07:35 | 07:34 | 979 | 176 | 11 | EXT |  | 0.97 | (c)
66697.56 | 11.101 | 10.898 | -0.349 | -0.552 | -534 | -476 | -459 | 384 | 222 | 6049 |  | CORR | GENE | 07:42 | 07:51 | 07:54 | 330 | 150 | 11 | EXT |  | 0.93 | (c)
66704.004 | 6.095 | 6.059 | -5.485 | -5.521 | -314 | -215 | -200 | 87 | 5387 | 6050 |  | CORR | GENE | 04:11 | 04:27 | 04:29 | 134 | 227 | 8 | EXT |  | 0.89 | (c)
66707.34 | 9.431 | 9.238 | -2.149 | -2.342 | -221 | -187 | -186 | 152 | 1785 | 6050 |  | CORR | GENE | 04:26 | 04:31 | 04:31 | 557 | 69 | 10 | EXT |  | 0.94 | (c)
66708.801 | 10.892 | 10.745 | -0.688 | -0.835 | 859 | 918 | 899 | 859 | 420 | 6050 |  | CORR | GENE | 07:20 | 07:30 | 07:26 | 415 | 80 | 10 | EXT |  | 0.93 | (c)
66709.952 | 0.463 | 0.142 | -10.897 | -11.218 | -40 | 2 | -3 | 0 | 142 | 6051 |  | CORR | GENE | 04:15 | 04:22 | 04:21 | 1650 | 75 | 12 | EXT |  | 0.99 | (c)
66711.618 | 2.129 | 1.986 | -9.231 | -9.374 | -35 | -15 | -5 | 0 | 1986 | 6051 |  | CORR | GENE | 04:16 | 04:19 | 04:21 | 485 | 61 | 11 | EXT |  | 0.94 | (c)
66713.757 | 4.268 | 3.847 | -7.092 | -7.513 | 148 | 553 | 509 | 148 | 3847 | 6051 |  | CORR | GENE | 04:46 | 05:51 | 05:44 | 463 | 722 | 9 | EXT |  | 0.93 | (c)
66714.077 | 4.588 | 4.529 | -6.772 | -6.831 | 1570 | 1615 | 1630 | 1570 | 4529 | 6051 |  | DENT | GENE | 08:35 | 08:42 | 08:45 | 101 | 118 | 0.4 | N/A | Глубина вмятины: 5 мм (0,4%). Линейка: 10 см в (453 см; 08:42 ч:мин) |  | (c)
66718.582 | 9.093 | 8.978 | -2.267 | -2.382 | 217 | 277 | 286 | 217 | 2222 | 6051 |  | DENT | GENE | 04:57 | 05:06 | 05:08 | 160 | 137 | 0.7 | N/A | Глубина вмятины: 10 мм (0,7%). Линейка: 16 см в (898 см; 05:06 ч:мин) |  | (c)
66719.45 | 9.961 | 9.803 | -1.399 | -1.557 | 254 | 822 | 629 | 254 | 1354 | 6051 |  | CORR | GENE | 05:03 | 06:34 | 06:03 | 203 | 750 | 12 | EXT |  | 0.91 | (c)
66720.247 | 10.758 | 10.691 | -0.602 | -0.669 | 142 | 225 | 361 | 142 | 574 | 6051 |  | CORR | GENE | 04:45 | 04:58 | 05:20 | 95 | 438 | 8 | EXT |  | 0.89 | (c)
66720.294 | 10.805 | 10.738 | -0.555 | -0.622 | 688 | 820 | 916 | 688 | 479 | 6051 |  | CORR | GENE | 06:13 | 06:34 | 06:50 | 143 | 455 | 8 | EXT |  | 0.89 | (c)
66720.911 | 0.062 | 0.062 | -11.098 | -11.098 | 28 | 232 | 243 | 28 | 62 | 6052 |  | CORR | CIGR | 05:18 | 05:51 | 05:53 | 32 | 429 | 10 | EXT |  | 0.89 | (c)
66730.994 | 10.145 | 10.07 | -1.015 | -1.09 | 574 | 786 | 813 | 574 | 914 | 6052 |  | CORR | GENE | 06:47 | 07:21 | 07:25 | 176 | 478 | 7 | EXT |  | 0.9 | (c)
66731.435 | 10.586 | 10.542 | -0.574 | -0.618 | 345 | 448 | 595 | 345 | 481 | 6052 |  | CORR | GENE | 06:10 | 06:26 | 06:50 | 137 | 501 | 11 | EXT |  | 0.9 | (c)
66743.074 | 11.065 | 10.596 | -0.535 | -1.004 | 2085 | 2128 | 2126 | 64 | 307 | 6053 |  | CORR | GENE | 07:06 | 07:13 | 07:13 | 697 | 81 | 10 | EXT |  | 0.95 | (c)
66750.231 | 6.622 | 5.751 | -4.728 | -5.599 | -767 | -540 | -589 | 411 | 4296 | 6054 |  | CORR | GENE | 07:30 | 08:06 | 07:58 | 1303 | 356 | 10 | EXT |  | 0.96 | (c)
66752.935 | 9.326 | 9.052 | -2.024 | -2.298 | -779 | -689 | -694 | 609 | 1941 | 6054 |  | CORR | GENE | 07:28 | 07:42 | 07:42 | 357 | 170 | 10 | EXT |  | 0.93 | (c)
66760.069 | 5.11 | 4.658 | -5.89 | -6.342 | -1015 | -966 | -918 | 821 | 4658 | 6055 |  | CORR | GENE | 07:41 | 07:48 | 07:56 | 713 | 194 | 10 | EXT |  | 0.95 | (c)
66764.911 | 9.952 | 9.921 | -1.048 | -1.079 | 1738 | 1856 | 1890 | 188 | 1008 | 6055 |  | CORR | GENE | 03:05 | 03:24 | 03:29 | 71 | 305 | 14 | EXT |  | 0.89 | (c)
66765.862 | 10.903 | 10.853 | -0.097 | -0.147 | -1584 | -1462 | -1156 | 647 | 30 | 6055 |  | CORR | GENE | 06:09 | 06:28 | 07:18 | 117 | 855 | 10 | EXT |  | 0.89 | (c)
66766.707 | 0.748 | 0.355 | -9.642 | -10.035 | -2214 | -2187 | -2191 | 16 | 355 | 6056 |  | LWAN | AXGR | 03:25 | 03:30 | 03:29 | 474 | 47 |  | EXT | Эквивалент потери металла 14%. |  | (c)
66776.349 | 0 | -0.03 | -11.52 | -11.55 | 1227 | 1610 | 1599 | 260 |  | 6057 | Нарушение формы кольцевого шва | GWAN |  | 05:07 | 06:09 | 06:07 | 0 | 743 |  | EXT | Нарушение формы кольцевого шва Аномалия находится на упругопластическом изгибе: R=885 D, максимальное растяжение на 5 час. |  | (c)
66816.946 | 6.127 | 5.853 | -5.323 | -5.597 | -1985 | -1951 | -1955 | 246 | 5206 | 6060 |  | CORR | GENE | 07:14 | 07:20 | 07:19 | 391 | 60 | 10 | EXT |  | 0.93 | (c)
66816.946 | 6.127 | 5.912 | -5.323 | -5.538 | -1977 | -1951 | -1952 | 253 | 5225 | 6060 |  | SCC | GENE | 07:15 | 07:20 | 07:20 | 313 | 51 | 15 | EXT |  | 1 | (b)
66818.61 | 7.791 | 7.638 | -3.659 | -3.812 | -2013 | -1987 | -1991 | 218 | 3554 | 6060 |  | CORR | AXGR | 07:10 | 07:14 | 07:13 | 258 | 45 | 10 | EXT |  | 0.91 | (c)
66821.04 | 10.221 | 10.143 | -1.229 | -1.307 | 2220 | -2211 | -2215 | 0 | 829 | 6060 |  | CORR | GENE | 06:33 | 06:38 | 06:37 | 478 | 52 | 11 | EXT |  | 0.94 | (c)
66822.269 | 0 | -0.026 | -11.41 | -11.436 | -880 | -714 | -523 | 167 |  | 6061 | Нарушение формы кольцевого шва | GWAN |  | 10:34 | 11:01 | 11:32 | 0 | 713 |  | EXT | Нарушение формы кольцевого шва |  | (c)
66845.199 | 0 | -0.031 | -11.44 | -11.471 | 214 | 620 | 513 | 214 |  | 6063 | Нарушение формы кольцевого шва | GWAN |  | 00:59 | 02:05 | 01:47 | 0 | 599 |  | EXT | Нарушение формы кольцевого шва |  | (c)
66845.199 | 0 | -0.03 | -11.44 | -11.47 | 1175 | 1316 | 1513 | 378 |  | 6063 | Нарушение формы кольцевого шва | GWAN |  | 03:34 | 03:57 | 04:29 | 0 | 678 |  | EXT | Нарушение формы кольцевого шва |  | (c)
66853.187 | 7.988 | 7.814 | -3.452 | -3.626 | -1877 | -1828 | -1803 | 354 | 3172 | 6063 |  | CORR | GENE | 07:22 | 07:30 | 07:34 | 454 | 148 | 10 | EXT |  | 0.93 | (c)
66856.053 | 10.854 | 10.552 | -0.586 | -0.888 | -1998 | -1956 | -1942 | 232 | 311 | 6063 |  | CORR | GENE | 07:02 | 07:09 | 07:11 | 577 | 112 | 13 | EXT |  | 0.96 | (c)
66878.476 | 10.257 | 10.143 | -1.283 | -1.397 | -1065 | -1023 | -1035 | 1004 | 1113 | 6065 |  | CORR | GENE | 07:07 | 07:14 | 07:12 | 284 | 61 | 10 | EXT |  | 0.92 | (c)
66879.443 | 11.224 | 11.186 | -0.316 | -0.354 | -1132 | -1071 | -1082 | 1032 | 176 | 6065 |  | CORR | GENE | 06:57 | 07:06 | 07:05 | 178 | 100 | 10 | EXT |  | 0.9 | (c)
66880.977 | 1.218 | 1.173 | -10.032 | -10.077 | 1131 | 1170 | 1158 | 1131 | 1173 | 6066 |  | CORR | GENE | 06:45 | 06:51 | 06:50 | 152 | 55 | 9 | EXT |  | 0.9 | (c)
66885.904 | 6.145 | 6.1 | -5.105 | -5.15 | 775 | 928 | 957 | 775 | 4942 | 6066 |  | CORR | GENE | 05:48 | 06:12 | 06:17 | 208 | 363 | 7 | EXT |  | 0.9 | (c)
66890.593 | 10.834 | 10.593 | -0.416 | -0.657 | 1153 | 1225 | 1205 | 1153 | 74 | 6066 |  | CORR | GENE | 06:49 | 07:00 | 06:57 | 583 | 104 | 15 | EXT |  | 0.98 | (c)
66890.593 | 10.834 | 10.67 | -0.416 | -0.58 | 1178 | 1225 | 1210 | 1178 | 333 | 6066 |  | SCC | GENE | 06:53 | 07:00 | 06:58 | 247 | 64 | 15 | EXT |  | 1 | (b)
66894.861 | 3.852 | 3.031 | -7.478 | -8.299 | 1308 | 1454 | 1393 | 1308 | 3031 | 6067 |  | CORR | GENE | 06:41 | 07:05 | 06:55 | 1058 | 169 | 10 | EXT |  | 0.96 | (c)
66918.117 | 4.488 | 4.442 | -6.632 | -6.678 | 46 | 55 | 62 | 46 | 4442 | 6069 |  | CORR | AXGR | 05:25 | 05:27 | 05:28 | 145 | 31 | 10 | EXT |  | 0.9 | (c)
66921.326 | 7.697 | 7.51 | -3.423 | -3.61 | 416 | 489 | 486 | 416 | 3233 | 6069 |  | CORR | GENE | 06:25 | 06:37 | 06:37 | 377 | 141 | 10 | EXT |  | 0.93 | (c)
66940.818 | 4.349 | 4.317 | -7.311 | -7.343 | -1842 | -1708 | -1749 | 1657 | 4317 | 6071 |  | CORR | GENE | 06:36 | 06:57 | 06:51 | 73 | 185 | 10 | EXT |  | 0.89 | (c)
66943.84 | 7.371 | 7.122 | -4.289 | -4.538 | -1604 | -1568 | -1564 | 1523 | 3627 | 6071 |  | CORR | GENE | 07:14 | 07:20 | 07:21 | 911 | 81 | 10 | EXT |  | 0.96 | (c)
66945.585 | 9.116 | 8.967 | -2.544 | -2.693 | -1593 | -1563 | -1566 | 1540 | 2490 | 6071 |  | CORR | GENE | 07:16 | 07:21 | 07:20 | 203 | 53 | 12 | EXT |  | 0.91 | (c)
66952.624 | 4.495 | 4.474 | -6.675 | -6.696 | -449 | -256 | -296 | 142 | 4474 | 6072 |  | CORR | CIGR | 07:03 | 07:34 | 07:27 | 40 | 307 | 10 | EXT |  | 0.89 | (c)
66969.257 | 9.958 | 9.857 | -1.742 | -1.843 | -179 | -159 | -158 | 136 | 1674 | 6073 |  | CORR | AXGR | 07:14 | 07:17 | 07:17 | 169 | 43 | 12 | EXT |  | 0.9 | (c)
66970.682 | 11.383 | 11.283 | -0.317 | -0.417 | -93 | -53 | -64 | 36 | 231 | 6073 |  | CORR | GENE | 07:28 | 07:34 | 07:32 | 186 | 56 | 11 | EXT |  | 0.91 | (c)
66973.044 | 2.045 | 1.912 | -9.455 | -9.588 | 411 | 446 | 447 | 411 | 1912 | 6074 |  | CORR | GENE | 04:56 | 05:02 | 05:02 | 290 | 71 | 10 | EXT |  | 0.92 | (c)
66977.915 | 6.916 | 6.762 | -4.584 | -4.738 | 1183 | 1220 | 1227 | 1183 | 4513 | 6074 |  | CORR | GENE | 07:01 | 07:07 | 07:08 | 225 | 87 | 10 | EXT |  | 0.91 | (c)
66979.304 | 8.305 | 8.179 | -3.195 | -3.321 | 1184 | 1208 | 1210 | 1184 | 2926 | 6074 |  | CORR | GENE | 07:01 | 07:05 | 07:05 | 395 | 52 | 10 | EXT |  | 0.93 | (c)
66982.386 | 11.387 | 11.345 | -0.113 | -0.155 | 1035 | 1085 | 1145 | 1035 | 92 | 6074 |  | CORR | GENE | 06:37 | 06:45 | 06:55 | 63 | 218 | 11 | EXT |  | 0.89 | (c)
66984.929 | 2.43 | 1.649 | -9.07 | -9.851 | -2195 | -2184 | -2164 | 36 | 1649 | 6075 |  | CORR | GENE | 05:11 | 05:13 | 05:16 | 909 | 61 | 10 | EXT |  | 0.96 | (c)
66985.309 | 2.81 | 2.647 | -8.69 | -8.853 | -2212 | -2164 | -2179 | 19 | 2647 | 6075 |  | CORR | GENE | 05:08 | 05:16 | 05:14 | 537 | 65 | 13 | EXT |  | 0.96 | (c)
66985.996 | 3.497 | 3.242 | -8.003 | -8.258 | -2219 | -2192 | -2186 | 11 | 3242 | 6075 |  | CORR | GENE | 05:07 | 05:12 | 05:12 | 377 | 66 | 10 | EXT |  | 0.93 | (c)
66987.477 | 4.978 | 4.936 | -6.522 | -6.564 | -1970 | -1903 | -1919 | 261 | 4936 | 6075 |  | CORR | GENE | 05:47 | 05:58 | 05:56 | 234 | 102 | 12 | EXT |  | 0.92 | (c)
66993.18 | 10.681 | 10.512 | -0.819 | -0.988 | -1500 | -1464 | -1460 | 730 | 640 | 6075 |  | CORR | GENE | 07:03 | 07:09 | 07:10 | 348 | 81 | 11 | EXT |  | 0.93 | (c)
67005.459 | 0 | 0 | -11.09 | -11.09 | 293 | 534 | 699 | 293 | 0 | 6077 | Непровар / утяжина | GWAN |  | 04:34 | 05:13 | 05:39 | 0 | 814 | 10 | INT | Непровар / утяжина |  | (c)
67021.552 | 5.003 | 4.919 | -6.137 | -6.221 | 589 | 689 | 703 | 589 | 4919 | 6078 |  | ARTD | GENE | 01:13 | 01:29 | 01:31 | 291 | 227 |  | EXT | Наплавка. |  | (c)
67027.196 | 10.647 | 10.529 | -0.493 | -0.611 | 526 | 697 | 671 | 526 | 416 | 6078 |  | ARTD | GENE | 01:03 | 01:30 | 01:26 | 195 | 288 |  | EXT | Наплавка. |  | (c)
67028.467 | 0.778 | 0.102 | -10.832 | -11.508 | 156 | 599 | 393 | 156 | 102 | 6079 |  | ARTD | GENE | 11:47 | 00:58 | 00:25 | 1006 | 474 |  | EXT | Наплавка. |  | (c)
67037.954 | 10.265 | 10.243 | -1.345 | -1.367 | -1830 | -1722 | -1751 | 1673 | 1314 | 6079 |  | CORR | GENE | 06:26 | 06:44 | 06:39 | 53 | 156 | 10 | EXT |  | 0.89 | (c)
67039.383 | 0.084 | 0.053 | -11.666 | -11.697 | 1029 | 1174 | 1152 | 1029 | 53 | 6080 |  | CORR | CIGR | 05:31 | 05:54 | 05:50 | 43 | 245 | 15 | EXT |  | 0.89 | (c)
67040.83 | 1.531 | 1.507 | -10.219 | -10.243 | 1218 | 1312 | 1343 | 1218 | 1507 | 6080 |  | CORR | GENE | 06:01 | 06:16 | 06:21 | 74 | 250 | 11 | EXT |  | 0.89 | (c)
67052.79 | 1.741 | 1.647 | -9.579 | -9.673 | 992 | 1057 | 1047 | 992 | 1647 | 6081 |  | DENT | GENE | 06:23 | 06:34 | 06:32 | 144 | 110 | 0.4 | N/A | Глубина вмятины: 6 мм (0,4%). Линейка: 14 см в (165 см; 06:34 ч:мин) |  | (c)
67071.071 | 8.702 | 8.461 | -3.068 | -3.309 | -1110 | -1074 | -1073 | 1036 | 2650 | 6082 |  | CORR | GENE | 07:08 | 07:14 | 07:14 | 659 | 75 | 13 | EXT |  | 0.97 | (c)
67072.421 | 10.052 | 9.751 | -1.718 | -2.019 | -1628 | -1565 | -1562 | 1495 | 1552 | 6082 |  | CORR | GENE | 05:44 | 05:54 | 05:55 | 467 | 133 | 10 | EXT |  | 0.94 | (c)
67073.02 | 10.651 | 10.546 | -1.119 | -1.224 | -1708 | -1681 | -1682 | 1657 | 1054 | 6082 |  | CORR | GENE | 05:31 | 05:36 | 05:35 | 170 | 51 | 7 | EXT |  | 0.9 | (c)
67097.048 | 0 | -0.022 | -11.73 | -11.752 | -968 | -620 | -223 | 522 |  | 6085 | Нарушение формы кольцевого шва | GWAN |  | 11:02 | 11:59 | 01:03 | 0 | 1490 |  | EXT | Нарушение формы кольцевого шва Аномалия находится на упругопластическом изгибе: R=690 D, максимальное растяжение на 5.8 час. |  | (c)
67206.55 | 5.972 | 5.87 | -5.358 | -5.46 | 312 | 337 | 338 | 312 | 5324 | 6094 |  | CORR | GENE | 04:09 | 04:13 | 04:13 | 136 | 52 | 10 | EXT |  | 0.9 | (c)
67211.908 | 0 | -0.037 | -11.42 | -11.457 | -1860 | -1662 | -1722 | 1585 |  | 6095 | Нарушение формы кольцевого шва | GWAN |  | 05:54 | 06:26 | 06:16 | 0 | 274 |  | EXT | Нарушение формы кольцевого шва Аномалия находится на упругопластическом изгибе: R=861 D, максимальное растяжение на 6 час. |  | (c)
67212.868 | 0.96 | 0.95 | -10.46 | -10.47 | 2041 | 2056 | 2058 | 2041 | 950 | 6095 |  | CORR | PITT | 04:24 | 04:26 | 04:26 | 33 | 34 | 14 | EXT | Аномалия находится на упругопластическом изгибе: R=758 D, максимальное растяжение на 5.9 час. | 0.89 | (c)
67254.251 | 8.313 | 8.286 | -3.227 | -3.254 | -1376 | -1177 | -1221 | 1066 | 3152 | 6098 |  | CORR | GENE | 05:37 | 06:09 | 06:02 | 102 | 310 | 11 | EXT |  | 0.89 | (c)
67255.634 | 9.696 | 9.61 | -1.844 | -1.93 | -1435 | -1142 | -1255 | 1076 | 1594 | 6098 |  | CORR | GENE | 05:27 | 06:14 | 05:56 | 336 | 359 | 10 | EXT |  | 0.92 | (c)
67258.226 | 0.748 | 0.656 | -10.962 | -11.054 | -88 | -63 | -64 | 40 | 656 | 6099 |  | CORR | GENE | 05:58 | 06:02 | 06:02 | 164 | 49 | 10 | EXT |  | 0.9 | (c)
67268.021 | 10.543 | 10.512 | -1.167 | -1.198 | -146 | -105 | -84 | 22 | 1142 | 6099 |  | CORR | GENE | 05:49 | 05:56 | 05:59 | 56 | 124 | 9 | EXT |  | 0.89 | (c)
67268.269 | 10.791 | 10.769 | -0.919 | -0.941 | -83 | -52 | -56 | 28 | 896 | 6099 |  | CORR | PITT | 05:59 | 06:04 | 06:04 | 45 | 55 | 12 | EXT |  | 0.89 | (c)
67269.188 | 0 | -0.037 | -11.69 | -11.727 | -1034 | -577 | -608 | 181 |  | 6100 | Нарушение формы кольцевого шва | GWAN |  | 00:27 | 01:41 | 01:36 | 0 | 853 |  | EXT | Нарушение формы кольцевого шва |  | (c)
67275.902 | 6.714 | 6.668 | -4.976 | -5.022 | 755 | 901 | 961 | 755 | 4950 | 6100 |  | CORR | GENE | 05:16 | 05:40 | 05:50 | 72 | 412 | 13 | EXT |  | 0.89 | (c)
67292.228 | 0 | -0.028 | -11.67 | -11.698 | -1097 | -599 | -741 | 385 |  | 6102 | Нарушение формы кольцевого шва | GWAN |  | 10:59 | 00:19 | 11:56 | 0 | 711 |  | EXT | Нарушение формы кольцевого шва |  | (c)
67292.228 | 0 | -0.011 | -11.67 | -11.681 | 1535 | 1782 | 1741 | 1535 |  | 6102 | Нарушение формы кольцевого шва | GWAN |  | 06:04 | 06:43 | 06:37 | 0 | 413 |  | EXT | Нарушение формы кольцевого шва |  | (c)
67303.462 | 11.234 | 11.148 | -0.436 | -0.522 | 1259 | 1304 | 1297 | 1259 | 261 | 6102 |  | CORR | GENE | 05:19 | 05:26 | 05:25 | 261 | 75 | 10 | EXT |  | 0.91 | (c)
67349.784 | 0.036 | 0.023 | -11.424 | -11.437 | 1004 | 1379 | 1245 | 744 | 23 | 6107 |  | CORR | CIGR | 05:32 | 06:33 | 06:11 | 44 | 483 | 14 | EXT |  | 0.89 | (c)
67351.254 | 1.506 | 1.483 | -9.954 | -9.977 | 460 | 483 | 478 | 460 | 1483 | 6107 |  | CORR | PITT | 04:04 | 04:08 | 04:07 | 35 | 36 | 12 | EXT |  | 0.89 | (c)
67361.208 | 0 | -0.044 | -11.52 | -11.564 | 190 | 475 | 534 | 190 |  | 6108 | Нарушение формы кольцевого шва | GWAN |  | 09:32 | 10:18 | 10:27 | 0 | 689 |  | INT | Нарушение формы кольцевого шва |  | (c)
67380.485 | 7.757 | 7.742 | -3.603 | -3.618 | 826 | 892 | 888 | 826 | 3586 | 6109 |  | CORR | CIGR | 03:10 | 03:20 | 03:20 | 32 | 123 | 9 | EXT |  | 0.89 | (c)
67381.876 | 9.148 | 9.114 | -2.212 | -2.246 | 1981 | 2082 | 2069 | 74 | 2178 | 6109 |  | CORR | GENE | 06:16 | 06:33 | 06:30 | 68 | 175 | 9 | EXT |  | 0.89 | (c)
67383.682 | 10.954 | 10.859 | -0.406 | -0.501 | -2067 | -2046 | -2046 | 164 | 378 | 6109 |  | CORR | AXGR | 07:23 | 07:26 | 07:26 | 123 | 41 | 7 | EXT |  | 0.89 | (c)
67390.537 | 6.449 | 6.447 | -4.981 | -4.983 | -1029 | -855 | -908 | 787 | 4937 | 6110 |  | CORR | CIGR | 06:24 | 06:52 | 06:44 | 46 | 242 | 11 | EXT |  | 0.89 | (c)
67406.239 | 10.721 | 10.601 | -0.569 | -0.689 | 2077 | 2184 | 2138 | 32 | 257 | 6111 |  | CORR | GENE | 06:38 | 06:56 | 06:48 | 432 | 121 | 12 | EXT |  | 0.94 | (c)
67406.808 | 0 | -0.027 | -11.23 | -11.257 | 1321 | 1699 | 1619 | 315 |  | 6112 | Нарушение формы кольцевого шва | GWAN |  | 06:20 | 07:21 | 07:08 | 0 | 594 |  | EXT | Нарушение формы кольцевого шва |  | (c)
67417.992 | 11.184 | 11.167 | -0.046 | -0.063 | 1130 | 1444 | 1382 | 596 | 14 | 6112 |  | CORR | GENE | 05:49 | 06:40 | 06:30 | 49 | 504 | 7 | EXT |  | 0.89 | (c)
67419.536 | 1.498 | 1.227 | -10.022 | -10.293 | -964 | -939 | -935 | 906 | 1227 | 6113 |  | CORR | GENE | 06:41 | 06:45 | 06:45 | 364 | 58 | 11 | EXT |  | 0.93 | (c)
67419.644 | 1.606 | 1.599 | -9.914 | -9.921 | -1100 | -935 | -1000 | 900 | 1599 | 6113 |  | CORR | CIGR | 06:18 | 06:45 | 06:35 | 42 | 200 | 8 | EXT |  | 0.89 | (c)
67437.133 | 7.575 | 7.553 | -3.715 | -3.737 | 730 | 750 | 750 | 730 | 3690 | 6114 |  | CORR | PITT | 03:28 | 03:31 | 03:31 | 47 | 39 | 12 | EXT |  | 0.89 | (c)
67438.633 | 9.075 | 9.006 | -2.215 | -2.284 | 499 | 630 | 646 | 499 | 2198 | 6114 |  | CORR | GENE | 02:51 | 03:12 | 03:14 | 86 | 295 | 10 | EXT |  | 0.89 | (c)
67440.322 | 10.764 | 10.555 | -0.526 | -0.735 | -2193 | -2171 | -2171 | 37 | 357 | 6114 |  | CORR | AXGR | 07:36 | 07:40 | 07:40 | 378 | 45 | 10 | EXT |  | 0.93 | (c)
67442.705 | 1.857 | 1.717 | -8.743 | -8.883 | 569 | 636 | 671 | 569 | 1717 | 6115 |  | CORR | GENE | 04:13 | 04:24 | 04:29 | 327 | 204 | 10 | EXT |  | 0.92 | (c)
67446.196 | 5.348 | 5.322 | -5.252 | -5.278 | 198 | 306 | 290 | 198 | 5243 | 6115 |  | CORR | CIGR | 03:13 | 03:31 | 03:28 | 35 | 183 | 7 | EXT |  | 0.89 | (c)
67450.971 | 10.123 | 9.598 | -0.477 | -1.002 | 2069 | 2126 | 2110 | 80 | 295 | 6115 |  | CORR | GENE | 08:15 | 08:24 | 08:22 | 707 | 81 | 11 | EXT |  | 0.96 | (c)
67542.588 | 10.73 | 10.14 | -0.55 | -1.14 | 358 | 385 | 453 | 358 | 436 | 6123 |  | CORR | GENE | 06:56 | 07:00 | 07:11 | 704 | 190 | 10 | EXT |  | 0.95 | (c)
67554.504 | 11.366 | 11.016 | -0.384 | -0.734 | 1542 | 1678 | 1617 | 1542 | 59 | 6124 |  | CORR | GENE | 07:07 | 07:29 | 07:20 | 675 | 150 | 10 | EXT | Аномалия находится на отводе. | 0.95 | (c)
67555.258 | 0.37 | 0.169 | -11.38 | -11.581 | 1468 | 1530 | 1544 | 1468 | 169 | 6125 |  | CORR | GENE | 06:51 | 07:01 | 07:03 | 773 | 153 | 10 | EXT | Аномалия находится на отводе. | 0.95 | (c)
67563.39 | 8.502 | 8.465 | -3.248 | -3.285 | 1319 | 1653 | 1542 | 1319 | 3187 | 6125 |  | CORR | GENE | 06:27 | 07:20 | 07:03 | 98 | 446 | 11 | EXT | Аномалия находится на отводе. | 0.89 | (c)
67563.544 | 8.656 | 8.416 | -3.094 | -3.334 | 1731 | 1778 | 1764 | 1731 | 3016 | 6125 |  | CORR | GENE | 07:33 | 07:41 | 07:38 | 318 | 65 | 11 | EXT | Аномалия находится на отводе. | 0.92 | (c)
67564.98 | 10.092 | 9.593 | -1.658 | -2.157 | 1608 | 1672 | 1648 | 1608 | 1438 | 6125 |  | CORR | GENE | 07:13 | 07:24 | 07:20 | 719 | 81 | 10 | EXT | Аномалия находится на отводе. | 0.95 | (c)
67566.638 | 0 | -0.012 | -11.68 | -11.692 | -370 | -157 | -125 | 0 |  | 6126 | Нарушение формы кольцевого шва | GWAN |  | 04:43 | 05:17 | 05:22 | 0 | 489 |  | EXT | Нарушение формы кольцевого шва Аномалия находится на отводе. |  | (c)
67589.678 | 0 | -0.033 | -11.71 | -11.743 | -1075 | -769 | -644 | 214 |  | 6128 | Нарушение формы кольцевого шва | GWAN |  | 01:44 | 02:34 | 02:54 | 0 | 861 |  | EXT | Нарушение формы кольцевого шва Аномалия находится на упругопластическом изгибе: R=435 D, максимальное растяжение на 6.3 час. |  | (c)
67589.678 | 0 | -0.025 | -11.71 | -11.735 | 761 | 1166 | 1203 | 761 |  | 6128 | Нарушение формы кольцевого шва | GWAN |  | 06:41 | 07:46 | 07:52 | 0 | 883 |  | EXT | Нарушение формы кольцевого шва Аномалия находится на упругопластическом изгибе: R=435 D, максимальное растяжение на 6.3 час. |  | (c)
67601.388 | 0 | -0.031 | -11.52 | -11.551 | 781 | 1234 | 1180 | 781 |  | 6129 | Нарушение формы кольцевого шва | GWAN |  | 08:27 | 09:40 | 09:32 | 0 | 798 |  | EXT | Нарушение формы кольцевого шва Аномалия находится на упругопластическом изгибе: R=302 D, максимальное растяжение на 6 час. |  | (c)
67602.288 | 0.9 | 0.857 | -10.62 | -10.663 | -846 | -640 | -660 | 475 | 857 | 6129 |  | CORR | GENE | 04:05 | 04:38 | 04:35 | 70 | 371 | 10 | EXT | Аномалия находится на упругопластическом изгибе: R=317 D, максимальное растяжение на 6 час. | 0.9 | (c)
67608.285 | 6.897 | 6.877 | -4.623 | -4.643 | -727 | -692 | -692 | 658 | 4601 | 6129 |  | CORR | PITT | 04:24 | 04:29 | 04:29 | 42 | 70 | 11 | EXT | Аномалия находится на упругопластическом изгибе: R=638 D, максимальное растяжение на 6.2 час. | 0.89 | (c)
67636.058 | 0 | -0.034 | -11.62 | -11.654 | -1689 | -863 | -1044 | 399 |  | 6132 | Нарушение формы кольцевого шва | GWAN |  | 11:23 | 01:36 | 01:07 | 0 | 1290 |  | EXT | Нарушение формы кольцевого шва Аномалия находится на упругопластическом изгибе: R=630 D, максимальное растяжение на 5 час. |  | (c)
67636.058 | 0 | -0.03 | -11.62 | -11.65 | 1647 | 2053 | 2010 | 1647 |  | 6132 | Нарушение формы кольцевого шва | GWAN |  | 08:21 | 09:27 | 09:20 | 0 | 727 |  | EXT | Нарушение формы кольцевого шва Аномалия находится на упругопластическом изгибе: R=630 D, максимальное растяжение на 5 час. |  | (c)
67658.728 | 0 | -0.037 | -11.68 | -11.717 | 1558 | 1681 | 1783 | 1558 |  | 6134 | Нарушение формы кольцевого шва | GWAN |  | 01:24 | 01:44 | 02:00 | 0 | 451 |  | EXT | Нарушение формы кольцевого шва Аномалия находится на отводе. |  | (c)
67667.705 | 8.977 | 8.962 | -2.703 | -2.718 | -1807 | -1760 | -1712 | 1616 | 2680 | 6134 |  | GOUG | CIGR | 04:21 | 04:28 | 04:36 | 38 | 191 | 10 | EXT | Аномалия находится на отводе. Задир. |  | (c)
67679.257 | 8.849 | 8.84 | -2.371 | -2.38 | -1924 | -1905 | -1905 | 1886 | 2355 | 6135 |  | CORR | PITT | 04:12 | 04:15 | 04:15 | 25 | 38 | 10 | EXT |  | 0.89 | (c)
67680.511 | 10.103 | 9.933 | -1.117 | -1.287 | -965 | -944 | -940 | 915 | 1070 | 6135 |  | CORR | GENE | 06:47 | 06:50 | 06:51 | 217 | 50 | 11 | EXT |  | 0.91 | (c)
67688.093 | 6.465 | 6.399 | -4.415 | -4.481 | 1063 | 1127 | 1257 | 1063 | 4379 | 6136 |  | CORR | GENE | 05:07 | 05:18 | 05:39 | 102 | 387 | 10 | EXT |  | 0.89 | (c)
67692.075 | 10.447 | 8.49 | -0.433 | -2.39 | 1689 | 1782 | 1802 | 1689 | 209 | 6136 |  | CORR | GENE | 06:48 | 07:03 | 07:07 | 2181 | 225 | 10 | EXT |  | 0.97 | (c)
67694.639 | 2.131 | 1.12 | -8.839 | -9.85 | 1191 | 1326 | 1305 | 1191 | 1120 | 6137 |  | CORR | GENE | 04:51 | 05:13 | 05:09 | 1467 | 228 | 10 | EXT |  | 0.97 | (c)
67694.929 | 2.421 | 1.806 | -8.549 | -9.164 | 1973 | 2006 | 2016 | 1973 | 1806 | 6137 |  | CORR | GENE | 06:57 | 07:03 | 07:04 | 995 | 85 | 10 | EXT |  | 0.96 | (c)
67709.249 | 5.771 | 5.723 | -5.339 | -5.387 | 1902 | 2007 | 2108 | 0 | 5282 | 6138 |  | CORR | GENE | 04:46 | 05:03 | 05:19 | 105 | 412 | 10 | EXT |  | 0.89 | (c)
67714.588 | 0 | 0 | -11.52 | -11.52 | -2097 | -1947 | -1916 | 134 | 0 | 6139 | Смещение кромок | GWAN |  | 05:55 | 06:19 | 06:24 | 0 | 361 | 15 | EXT | Смещение кромок Наружу Величина смещения - 2.4 мм. |  | (c)
67714.844 | 0.256 | 0.24 | -11.264 | -11.28 | -1948 | -1874 | -1873 | 283 | 240 | 6139 |  | CORR | CIGR | 06:19 | 06:31 | 06:31 | 23 | 149 | 7 | EXT |  | 0.89 | (c)
67715.042 | 0.454 | 0.425 | -11.066 | -11.095 | -1898 | -1747 | -1778 | 333 | 425 | 6139 |  | CORR | GENE | 06:27 | 06:51 | 06:46 | 50 | 240 | 7 | EXT |  | 0.89 | (c)
67720.503 | 5.915 | 5.817 | -5.605 | -5.703 | -2227 | -2226 | -2213 | 4 | 5518 | 6139 |  | CORR | AXGR | 05:34 | 05:34 | 05:36 | 185 | 28 | 8 | EXT |  | 0.9 | (c)
67722.883 | 8.295 | 8.108 | -3.225 | -3.412 | -2110 | -2044 | -2057 | 121 | 2963 | 6139 |  | CORR | GENE | 05:53 | 06:03 | 06:01 | 449 | 105 | 10 | EXT |  | 0.93 | (c)
67733.44 | 7.332 | 7.293 | -4.048 | -4.087 | 1191 | 1202 | 1204 | 1014 | 4012 | 6140 |  | CORR | AXGR | 05:42 | 05:44 | 05:44 | 75 | 25 | 12 | EXT |  | 0.89 | (c)
67734.839 | 8.731 | 8.592 | -2.649 | -2.788 | 1518 | 1543 | 1545 | 659 | 2454 | 6140 |  | CORR | GENE | 06:34 | 06:38 | 06:39 | 334 | 54 | 10 | EXT |  | 0.92 | (c)
67738.177 | 0.689 | 0.526 | -10.311 | -10.474 | -2185 | -2168 | -2150 | 46 | 526 | 6141 |  | CORR | GENE | 05:01 | 05:04 | 05:06 | 261 | 70 | 10 | EXT |  | 0.91 | (c)
67738.513 | 1.025 | 1.009 | -9.975 | -9.991 | -1581 | -1456 | -1495 | 649 | 1009 | 6141 |  | CORR | CIGR | 06:38 | 06:58 | 06:52 | 43 | 172 | 10 | EXT |  | 0.89 | (c)
67740.982 | 3.494 | 3.382 | -7.506 | -7.618 | -2148 | -2137 | -2137 | 82 | 3382 | 6141 |  | CORR | AXGR | 05:07 | 05:09 | 05:09 | 164 | 23 | 10 | EXT |  | 0.9 | (c)
67741.666 | 4.178 | 4.066 | -6.822 | -6.934 | -2155 | -2142 | -2139 | 76 | 4066 | 6141 |  | CORR | AXGR | 05:06 | 05:08 | 05:08 | 367 | 30 | 12 | EXT |  | 0.94 | (c)
67742.078 | 4.59 | 4.506 | -6.41 | -6.494 | -2149 | -2140 | -2138 | 82 | 4506 | 6141 |  | CORR | AXGR | 05:07 | 05:08 | 05:08 | 461 | 23 | 10 | EXT |  | 0.93 | (c)
67748.196 | 10.708 | 10.061 | -0.292 | -0.939 | -2188 | -2173 | -2136 | 42 | 99 | 6141 |  | CORR | GENE | 05:00 | 05:03 | 05:09 | 840 | 105 | 10 | EXT |  | 0.95 | (c)
67748.76 | 0.272 | 0.141 | -10.908 | -11.039 | 1737 | 1798 | 1804 | 360 | 141 | 6142 |  | CORR | GENE | 04:54 | 05:04 | 05:05 | 369 | 134 | 10 | EXT |  | 0.93 | (c)
67749.616 | 1.128 | 0.652 | -10.052 | -10.528 | 1767 | 1817 | 1813 | 371 | 652 | 6142 |  | CORR | GENE | 04:59 | 05:07 | 05:06 | 892 | 92 | 11 | EXT |  | 0.96 | (c)
67752.023 | 3.535 | 3.279 | -7.645 | -7.901 | 1759 | 1868 | 1827 | 336 | 3279 | 6142 |  | CORR | GENE | 04:58 | 05:15 | 05:09 | 586 | 135 | 10 | EXT |  | 0.94 | (c)
67755.178 | 6.69 | 6.663 | -4.49 | -4.517 | 1723 | 1794 | 1802 | 349 | 4473 | 6142 |  | CORR | CIGR | 04:52 | 05:03 | 05:05 | 44 | 158 | 13 | EXT |  | 0.89 | (c)
67755.593 | 7.105 | 7.09 | -4.075 | -4.09 | 1730 | 1778 | 1782 | 397 | 4061 | 6142 |  | CORR | CIGR | 04:53 | 05:01 | 05:01 | 29 | 103 | 9 | EXT |  | 0.89 | (c)
67755.841 | 7.353 | 7.256 | -3.827 | -3.924 | 1748 | 1776 | 1779 | 420 | 3709 | 6142 |  | CORR | GENE | 04:56 | 05:00 | 05:01 | 215 | 62 | 11 | EXT |  | 0.91 | (c)
67756.218 | 7.73 | 7.712 | -3.45 | -3.468 | 1717 | 1733 | 1735 | 478 | 3438 | 6142 |  | CORR | PITT | 04:51 | 04:53 | 04:54 | 30 | 35 | 10 | EXT |  | 0.89 | (c)
67759.611 | 11.123 | 11.093 | -0.057 | -0.087 | -1683 | -1601 | -1568 | 548 | 42 | 6142 |  | CORR | CIGR | 07:42 | 07:55 | 08:01 | 45 | 229 | 10 | EXT |  | 0.89 | (c)
67762.008 | 2.34 | 2.317 | -9.12 | -9.143 | 897 | 1004 | 1006 | 897 | 2317 | 6143 |  | CORR | GENE | 04:48 | 05:05 | 05:05 | 68 | 218 | 10 | EXT |  | 0.89 | (c)
67822.969 | 5.661 | 5.394 | -6.069 | -6.336 | -755 | -722 | -723 | 690 | 5394 | 6148 |  | CORR | GENE | 07:01 | 07:06 | 07:06 | 386 | 65 | 10 | EXT |  | 0.93 | (c)
67831.628 | 2.59 | 2.367 | -8.69 | -8.913 | -596 | -571 | -567 | 538 | 2367 | 6149 |  | CORR | GENE | 05:17 | 05:20 | 05:21 | 345 | 58 | 10 | EXT |  | 0.92 | (c)
67834.364 | 5.326 | 5.32 | -5.954 | -5.96 | -435 | -362 | -389 | 344 | 5320 | 6149 |  | CORR | CIGR | 05:42 | 05:54 | 05:50 | 24 | 91 | 10 | EXT |  | 0.89 | (c)
67836.921 | 7.883 | 7.534 | -3.397 | -3.746 | -96 | -55 | -61 | 27 | 2781 | 6149 |  | CORR | GENE | 06:37 | 06:44 | 06:43 | 965 | 69 | 10 | EXT |  | 0.96 | (c)
67837.093 | 8.055 | 8.042 | -3.225 | -3.238 | -361 | -305 | -324 | 287 | 3218 | 6149 |  | CORR | CIGR | 05:54 | 06:03 | 06:00 | 20 | 74 | 7 | EXT |  | 0.89 | (c)
67838.251 | 9.213 | 9.2 | -2.067 | -2.08 | -372 | -309 | -325 | 278 | 2059 | 6149 |  | CORR | CIGR | 05:53 | 06:03 | 06:00 | 21 | 94 | 7 | EXT |  | 0.89 | (c)
67838.463 | 9.425 | 9.292 | -1.855 | -1.988 | -120 | -64 | -85 | 51 | 1555 | 6149 |  | CORR | GENE | 06:33 | 06:42 | 06:39 | 433 | 69 | 10 | EXT |  | 0.93 | (c)
67838.651 | 9.613 | 9.602 | -1.667 | -1.678 | 227 | 246 | 247 | 227 | 1652 | 6149 |  | CORR | PITT | 07:29 | 07:32 | 07:33 | 26 | 40 | 14 | EXT |  | 0.89 | (c)
67848.403 | 8.085 | 7.757 | -3.475 | -3.803 | 96 | 172 | 184 | 96 | 3304 | 6150 |  | CORR | GENE | 06:53 | 07:05 | 07:07 | 499 | 176 | 13 | EXT |  | 0.96 | (c)
67851.191 | 10.873 | 10.758 | -0.687 | -0.802 | 670 | 687 | 691 | 670 | 571 | 6150 |  | CORR | AXGR | 08:26 | 08:29 | 08:29 | 231 | 41 | 15 | EXT |  | 0.92 | (c)
67851.486 | 11.168 | 10.017 | -0.392 | -1.543 | -111 | -24 | -61 | 11 | 141 | 6150 |  | CORR | GENE | 06:20 | 06:34 | 06:28 | 1402 | 100 | 12 | EXT |  | 0.98 | (c)
67852.191 | 0.313 | 0.295 | -11.047 | -11.065 | -471 | -292 | -274 | 78 | 295 | 6151 |  | CORR | GENE | 06:14 | 06:43 | 06:46 | 51 | 393 | 12 | EXT |  | 0.89 | (c)
67852.72 | 0.842 | 0.54 | -10.518 | -10.82 | -769 | -218 | -415 | 62 | 540 | 6151 |  | CORR | GENE | 05:26 | 06:55 | 06:23 | 362 | 707 | 10 | EXT |  | 0.93 | (c)
67852.974 | 1.096 | 1.069 | -10.264 | -10.291 | -284 | -165 | -172 | 61 | 1069 | 6151 |  | CORR | GENE | 06:44 | 07:04 | 07:02 | 67 | 224 | 12 | EXT |  | 0.89 | (c)
67853.434 | 1.556 | 1.526 | -9.804 | -9.834 | -768 | -639 | -677 | 586 | 1526 | 6151 |  | CORR | CIGR | 05:26 | 05:47 | 05:41 | 37 | 182 | 13 | EXT |  | 0.89 | (c)
67853.515 | 1.637 | 1.59 | -9.723 | -9.77 | -577 | -422 | -415 | 253 | 1590 | 6151 |  | CORR | GENE | 05:57 | 06:22 | 06:23 | 66 | 324 | 16 | EXT |  | 0.89 | (c)
67853.614 | 1.736 | 1.683 | -9.624 | -9.677 | -345 | -142 | -208 | 72 | 1683 | 6151 |  | CORR | GENE | 06:34 | 07:07 | 06:56 | 76 | 274 | 12 | EXT |  | 0.89 | (c)
67853.65 | 1.772 | 1.733 | -9.588 | -9.627 | -786 | -517 | -613 | 440 | 1733 | 6151 |  | CORR | GENE | 05:23 | 06:07 | 05:51 | 76 | 346 | 18 | EXT |  | 0.89 | (c)
67855.594 | 3.716 | 3.473 | -7.644 | -7.887 | 44 | 59 | 61 | 44 | 3473 | 6151 |  | CORR | AXGR | 07:37 | 07:40 | 07:40 | 317 | 35 | 10 | EXT |  | 0.92 | (c)
67857.744 | 5.866 | 5.663 | -5.494 | -5.697 | -89 | -63 | -63 | 38 | 5416 | 6151 |  | CORR | GENE | 07:16 | 07:20 | 07:20 | 281 | 51 | 11 | EXT |  | 0.92 | (c)
67863.163 | 11.285 | 11.17 | -0.075 | -0.19 | -896 | -446 | -590 | 284 | 9 | 6151 |  | CORR | GENE | 05:06 | 06:18 | 05:55 | 181 | 612 | 10 | EXT |  | 0.9 | (c)
67883.265 | 8.597 | 8.586 | -2.663 | -2.674 | -843 | -755 | -737 | 631 | 2651 | 6153 |  | CORR | CIGR | 05:37 | 05:51 | 05:54 | 23 | 212 | 5 | EXT |  | 0.89 | (c)
67887.416 | 1.488 | 1.424 | -10.132 | -10.196 | -1491 | -1467 | -1466 | 1441 | 1424 | 6154 |  | CORR | GENE | 05:42 | 05:46 | 05:46 | 129 | 50 | 12 | EXT |  | 0.9 | (c)
67888.299 | 2.371 | 2.259 | -9.249 | -9.361 | -1479 | -1323 | -1365 | 1251 | 2259 | 6154 |  | CORR | GENE | 05:44 | 06:09 | 06:03 | 923 | 228 | 10 | EXT |  | 0.96 | (c)
67889.768 | 3.84 | 3.782 | -7.78 | -7.838 | -1362 | -1341 | -1341 | 1321 | 3782 | 6154 |  | CORR | AXGR | 06:03 | 06:06 | 06:06 | 109 | 40 | 10 | EXT |  | 0.89 | (c)
67890.116 | 4.188 | 4.129 | -7.432 | -7.491 | -1362 | -1346 | -1346 | 1330 | 4129 | 6154 |  | CORR | AXGR | 06:03 | 06:06 | 06:06 | 104 | 31 | 13 | EXT |  | 0.89 | (c)
67897.673 | 0.125 | 0.077 | -9.725 | -9.773 | 199 | 256 | 253 | 199 | 77 | 6155 |  | CORR | GENE | 04:43 | 04:52 | 04:52 | 246 | 108 | 10 | EXT |  | 0.91 | (c)
67898.246 | 0.698 | 0.546 | -9.152 | -9.304 | 240 | 272 | 264 | 240 | 546 | 6155 |  | CORR | GENE | 04:50 | 04:55 | 04:53 | 290 | 48 | 12 | EXT |  | 0.92 | (c)
67922.927 | 4.179 | 4.079 | -6.871 | -6.971 | -1877 | -1839 | -1842 | 1808 | 4079 | 6157 |  | CORR | GENE | 06:17 | 06:23 | 06:22 | 238 | 69 | 10 | EXT |  | 0.91 | (c)
67924.633 | 5.885 | 5.729 | -5.165 | -5.321 | -2040 | -1948 | -1973 | 1907 | 4858 | 6157 |  | CORR | GENE | 05:50 | 06:05 | 06:01 | 463 | 134 | 10 | EXT |  | 0.93 | (c)
67927.112 | 8.364 | 8.355 | -2.686 | -2.695 | -2051 | -2010 | -2010 | 1969 | 2674 | 6157 |  | CORR | CIGR | 05:49 | 05:55 | 05:55 | 21 | 82 | 10 | EXT |  | 0.89 | (c)
67938.447 | 8.649 | 8.415 | -3.121 | -3.355 | -1259 | -1251 | -1227 | 1195 | 3038 | 6158 |  | CORR | GENE | 07:16 | 07:17 | 07:21 | 317 | 64 | 10 | EXT |  | 0.92 | (c)
67940.688 | 10.89 | 10.276 | -0.88 | -1.494 | -1323 | -1244 | -1262 | 1201 | 738 | 6158 |  | CORR | GENE | 07:06 | 07:18 | 07:15 | 756 | 122 | 15 | EXT |  | 0.99 | (c)
67953.068 | 0 | -0.026 | -11.7 | -11.726 | 1770 | -2025 | 2207 | 1770 |  | 6160 | Нарушение формы кольцевого шва | GWAN |  | 07:09 | 08:56 | 08:19 | 0 | 874 |  | EXT | Нарушение формы кольцевого шва |  | (c)
67974.816 | 10.048 | 9.661 | -0.972 | -1.359 | -249 | -201 | -208 | 168 | 884 | 6161 |  | CORR | GENE | 06:54 | 07:02 | 07:01 | 475 | 80 | 8 | EXT |  | 0.92 | (c)
67984.335 | 8.547 | 8.524 | -3.183 | -3.206 | -843 | -784 | -766 | 688 | 3159 | 6162 |  | CORR | CIGR | 06:10 | 06:20 | 06:23 | 47 | 155 | 10 | EXT |  | 0.89 | (c)
67987.518 | 0 | -0.041 | -11.34 | -11.381 | -427 | -59 | -87 | 252 |  | 6163 | Нарушение формы кольцевого шва | GWAN |  | 11:52 | 00:52 | 00:47 | 0 | 679 |  | EXT | Нарушение формы кольцевого шва |  | (c)
67987.518 | 0 | -0.024 | -11.34 | -11.364 | 1686 | -2119 | 2080 | 1686 |  | 6163 | Нарушение формы кольцевого шва | GWAN |  | 05:33 | 07:19 | 06:37 | 0 | 788 |  | EXT | Нарушение формы кольцевого шва |  | (c)
68032.036 | 10.418 | 10.403 | -0.602 | -0.617 | 1400 | 1473 | 1452 | 1400 | 600 | 6166 |  | CORR | CIGR | 05:05 | 05:16 | 05:13 | 17 | 104 | 9 | EXT |  | 0.89 | (c)
68036.459 | 3.821 | 3.606 | -7.259 | -7.474 | 1550 | 1596 | 1597 | 1550 | 3606 | 6167 |  | CORR | GENE | 03:21 | 03:28 | 03:28 | 368 | 93 | 10 | EXT |  | 0.93 | (c)
68038.348 | 5.71 | 5.686 | -5.37 | -5.394 | -2228 | -2130 | -2121 | 2014 | 5359 | 6167 |  | CORR | CIGR | 05:11 | 05:27 | 05:28 | 35 | 214 | 10 | EXT |  | 0.89 | (c)
68038.981 | 6.343 | 6.317 | -4.737 | -4.763 | 2185 | -2123 | -2109 | 1942 | 4712 | 6167 |  | CORR | GENE | 05:03 | 05:28 | 05:30 | 51 | 334 | 10 | EXT |  | 0.89 | (c)
68039.087 | 6.449 | 6.209 | -4.631 | -4.871 | -1848 | -1805 | -1786 | 1724 | 4135 | 6167 |  | CORR | GENE | 06:12 | 06:19 | 06:22 | 736 | 124 | 10 | EXT |  | 0.95 | (c)
68048.778 | 5.06 | 4.924 | -6.01 | -6.146 | -954 | -880 | -904 | 853 | 4924 | 6168 |  | CORR | GENE | 05:09 | 05:21 | 05:18 | 298 | 101 | 10 | EXT |  | 0.92 | (c)
68054.396 | 10.678 | 10.479 | -0.392 | -0.591 | -508 | -383 | -433 | 358 | 35 | 6168 |  | CORR | GENE | 06:22 | 06:42 | 06:34 | 556 | 150 | 10 | EXT |  | 0.94 | (c)
68054.788 | 0 | 0 | -11.57 | -11.57 | -799 | -553 | -388 | 0 | 0 | 6169 | Смещение кромок | GWAN |  | 09:29 | 10:09 | 10:36 | 0 | 823 | 26 | EXT | Смещение кромок Наружу Величина смещения - 4 мм. |  | (c)
68056.063 | 1.275 | 1.202 | -10.295 | -10.368 | 2027 | 2203 | 2144 | 2027 | 1202 | 6169 |  | CORR | GENE | 05:05 | 05:34 | 05:24 | 94 | 235 | 13 | EXT |  | 0.89 | (c)
68058.824 | 4.036 | 4.019 | -7.534 | -7.551 | 1821 | 2036 | 1959 | 1821 | 4019 | 6169 |  | CORR | GENE | 04:32 | 05:07 | 04:54 | 58 | 275 | 10 | EXT |  | 0.89 | (c)
68066.035 | 11.247 | 11.171 | -0.323 | -0.399 | -1786 | -1763 | -1760 | 1734 | 260 | 6169 |  | CORR | GENE | 06:50 | 06:54 | 06:54 | 139 | 53 | 15 | EXT |  | 0.9 | (c)
68066.199 | 11.411 | 11.398 | -0.159 | -0.172 | -1884 | -1773 | -1802 | 1721 | 149 | 6169 |  | CORR | CIGR | 06:34 | 06:52 | 06:47 | 23 | 163 | 10 | EXT |  | 0.89 | (c)
68066.358 | 0 | -0.028 | -11.73 | -11.758 | -1519 | -1280 | -1297 | 1075 |  | 6170 | Нарушение формы кольцевого шва | GWAN |  | 05:33 | 06:12 | 06:09 | 0 | 444 |  | EXT | Нарушение формы кольцевого шва |  | (c)
68066.466 | 0.108 | 0.051 | -11.622 | -11.679 | -1788 | -1748 | -1730 | 1673 | 51 | 6170 |  | CORR | GENE | 04:50 | 04:56 | 04:59 | 418 | 115 | 12 | EXT |  | 0.94 | (c)
68081.02 | 2.932 | 2.907 | -8.168 | -8.193 | 2132 | 2214 | 2216 | 2132 | 2907 | 6171 |  | CORR | CIGR | 05:45 | 05:58 | 05:59 | 40 | 168 | 11 | EXT |  | 0.89 | (c)
68085.001 | 6.913 | 5.738 | -4.187 | -5.362 | -1833 | -1760 | -1725 | 1616 | 3193 | 6171 |  | CORR | GENE | 07:05 | 07:17 | 07:23 | 2169 | 217 | 10 | EXT |  | 0.97 | (c)
68088.436 | 10.348 | 8.685 | -0.752 | -2.415 | -1740 | -1613 | -1640 | 1539 | 639 | 6171 |  | CORR | GENE | 07:20 | 07:41 | 07:36 | 1776 | 200 | 10 | EXT |  | 0.97 | (c)
68089.798 | 0.61 | 0.489 | -11.06 | -11.181 | 1619 | 1716 | 1684 | 1619 | 489 | 6172 |  | CORR | GENE | 04:43 | 04:59 | 04:54 | 584 | 130 | 10 | EXT |  | 0.94 | (c)
68091.509 | 2.321 | 2.156 | -9.349 | -9.514 | 1571 | 1643 | 1641 | 1571 | 2156 | 6172 |  | CORR | GENE | 04:35 | 04:47 | 04:47 | 601 | 141 | 10 | EXT |  | 0.94 | (c)
68091.587 | 2.399 | 2.381 | -9.271 | -9.289 | -2059 | -2005 | -1991 | 1923 | 2381 | 6172 |  | CORR | CIGR | 06:50 | 06:58 | 07:01 | 29 | 136 | 15 | EXT |  | 0.89 | (c)
68093.711 | 4.523 | 4.484 | -7.147 | -7.186 | 1264 | 1302 | 1321 | 1264 | 4484 | 6172 |  | DENT | GENE | 03:46 | 03:52 | 03:55 | 89 | 114 | 0.6 | N/A | Глубина вмятины: 9 мм (0,6%). Линейка: 9 см в (448 см; 03:52 ч:мин) |  | (c)
68096.775 | 7.587 | 7.195 | -4.083 | -4.475 | -2051 | -2006 | -2008 | 1965 | 3623 | 6172 |  | CORR | GENE | 06:51 | 06:58 | 06:58 | 852 | 86 | 10 | EXT |  | 0.95 | (c)
68100.736 | 11.548 | 11.339 | -0.122 | -0.331 | 2118 | 2152 | 2204 | 2118 | 90 | 6172 |  | CORR | GENE | 06:04 | 06:09 | 06:18 | 241 | 171 | 11 | EXT |  | 0.91 | (c)
68108.609 | 7.751 | 7.703 | -3.979 | -4.027 | -1301 | -1276 | -1274 | 1248 | 3858 | 6173 |  | CORR | GENE | 04:46 | 04:50 | 04:50 | 169 | 53 | 15 | EXT |  | 0.91 | (c)
68111.755 | 10.897 | 10.599 | -0.833 | -1.131 | -551 | -495 | -497 | 444 | 708 | 6173 |  | CORR | GENE | 06:47 | 06:56 | 06:56 | 423 | 107 | 13 | EXT |  | 0.95 | (c)
68112.524 | 11.666 | 11.624 | -0.064 | -0.106 | -1023 | -775 | -746 | 470 | 36 | 6173 |  | CORR | GENE | 05:31 | 06:11 | 06:15 | 70 | 553 | 13 | EXT |  | 0.89 | (c)
68113.128 | 0.54 | 0.4 | -8.7 | -8.84 | -1726 | -1685 | -1684 | 1642 | 400 | 6174 | Дефект проката | MIAN | GENE | 04:53 | 04:59 | 04:60 | 188 | 84 |  | INT | Дефект проката Эквивалент потери металла 10%. |  | (c)
68121.828 | 0 | -0.031 | -10.99 | -11.021 | -491 | -288 | -157 | 0 |  | 6175 | Нарушение формы кольцевого шва | GWAN |  | 02:51 | 03:24 | 03:45 | 0 | 669 |  | EXT | Нарушение формы кольцевого шва |  | (c)
68132.171 | 10.343 | 10.099 | -0.647 | -0.891 | 1188 | 1239 | 1247 | 1188 | 98 | 6175 |  | CORR | GENE | 07:22 | 07:30 | 07:31 | 793 | 118 | 12 | EXT |  | 0.97 | (c)
68136.166 | 3.348 | 3.262 | -8.362 | -8.448 | -375 | -350 | -350 | 325 | 3262 | 6176 |  | CORR | GENE | 04:38 | 04:42 | 04:42 | 160 | 51 | 10 | EXT |  | 0.9 | (c)
68137.728 | 4.91 | 4.826 | -6.8 | -6.884 | 378 | 397 | 406 | 378 | 4826 | 6176 |  | CORR | GENE | 06:39 | 06:42 | 06:44 | 136 | 56 | 10 | EXT |  | 0.9 | (c)
68138.513 | 5.695 | 5.683 | -6.015 | -6.027 | 186 | 274 | 251 | 186 | 5683 | 6176 |  | CORR | CIGR | 06:08 | 06:23 | 06:19 | 19 | 131 | 10 | EXT |  | 0.89 | (c)
68139.368 | 6.55 | 6.484 | -5.16 | -5.226 | 224 | 282 | 264 | 224 | 4861 | 6176 |  | CORR | GENE | 06:15 | 06:24 | 06:21 | 365 | 79 | 12 | EXT |  | 0.93 | (c)
68140.176 | 7.358 | 7.346 | -4.352 | -4.364 | -262 | -245 | -242 | 223 | 4339 | 6176 |  | CORR | PITT | 04:56 | 04:59 | 04:59 | 25 | 39 | 12 | EXT |  | 0.89 | (c)
68140.774 | 7.956 | 7.938 | -3.754 | -3.772 | -264 | -248 | -247 | 231 | 3738 | 6176 |  | CORR | PITT | 04:56 | 04:58 | 04:58 | 34 | 33 | 11 | EXT |  | 0.89 | (c)
68140.972 | 8.154 | 8.135 | -3.556 | -3.575 | 427 | 443 | 443 | 427 | 3541 | 6176 |  | CORR | PITT | 06:47 | 06:50 | 06:50 | 34 | 32 | 14 | EXT |  | 0.89 | (c)
68142.843 | 10.025 | 9.815 | -1.685 | -1.895 | 448 | 493 | 488 | 448 | 1526 | 6176 |  | CORR | GENE | 06:51 | 06:58 | 06:57 | 369 | 80 | 10 | EXT |  | 0.93 | (c)
68143.697 | 10.879 | 10.53 | -0.831 | -1.18 | 201 | 477 | 362 | 201 | 748 | 6176 |  | CORR | GENE | 06:11 | 06:55 | 06:37 | 432 | 323 | 10 | EXT |  | 0.93 | (c)
68144.015 | 11.197 | 11.176 | -0.513 | -0.534 | 273 | 388 | 356 | 273 | 507 | 6176 |  | CORR | CIGR | 06:22 | 06:41 | 06:36 | 27 | 167 | 13 | EXT |  | 0.89 | (c)
68144.582 | 0.054 | 0.038 | -11.326 | -11.342 | 1809 | 2004 | 1950 | 139 | 38 | 6177 |  | CORR | CIGR | 04:36 | 05:07 | 04:59 | 25 | 282 | 14 | EXT |  | 0.89 | (c)
68149.189 | 4.661 | 4.538 | -6.719 | -6.842 | 2131 | 2155 | 2173 | 16 | 4538 | 6177 |  | CORR | GENE | 05:28 | 05:32 | 05:35 | 723 | 84 | 10 | EXT |  | 0.95 | (c)
68156.68 | 0.772 | 0.759 | -10.868 | -10.881 | 832 | 1049 | 982 | 832 | 759 | 6178 |  | CORR | CIGR | 03:55 | 04:30 | 04:19 | 28 | 300 | 12 | EXT |  | 0.89 | (c)
68157.682 | 1.774 | 1.568 | -9.866 | -10.072 | 2156 | 2176 | 2176 | 34 | 1568 | 6178 |  | CORR | AXGR | 07:28 | 07:32 | 07:32 | 275 | 40 | 10 | EXT |  | 0.92 | (c)
68158.035 | 2.127 | 2.016 | -9.513 | -9.624 | 2130 | 2144 | 2151 | 58 | 2016 | 6178 |  | CORR | AXGR | 07:24 | 07:26 | 07:27 | 189 | 43 | 11 | EXT |  | 0.91 | (c)
68163.385 | 7.477 | 7.001 | -4.163 | -4.639 | 1782 | 1866 | 1894 | 225 | 3863 | 6178 |  | CORR | GENE | 06:28 | 06:41 | 06:46 | 776 | 224 | 10 | EXT |  | 0.95 | (c)
68163.761 | 7.853 | 7.746 | -3.787 | -3.894 | 2049 | 2072 | 2072 | 134 | 3707 | 6178 |  | CORR | GENE | 07:11 | 07:15 | 07:15 | 187 | 48 | 13 | EXT |  | 0.91 | (c)
68164.743 | 8.835 | 8.719 | -2.805 | -2.921 | 1819 | 1854 | 1859 | 332 | 2721 | 6178 |  | CORR | GENE | 06:34 | 06:40 | 06:40 | 200 | 79 | 14 | EXT |  | 0.91 | (c)
68164.934 | 9.026 | 9.016 | -2.614 | -2.624 | 1812 | 1901 | 1862 | 318 | 2608 | 6178 |  | CORR | CIGR | 06:33 | 06:47 | 06:41 | 16 | 100 | 11 | EXT |  | 0.89 | (c)
68169.105 | 1.557 | 0.862 | -9.843 | -10.538 | 2087 | 2186 | 2157 | 4 | 862 | 6179 |  | CORR | GENE | 07:03 | 07:19 | 07:14 | 1159 | 139 | 11 | EXT |  | 0.97 | (c)
68169.672 | 2.124 | 2.095 | -9.276 | -9.305 | 1900 | 2011 | 2013 | 105 | 2095 | 6179 |  | CORR | GENE | 06:33 | 06:50 | 06:51 | 124 | 225 | 10 | EXT |  | 0.89 | (c)
68169.732 | 2.184 | 2.166 | -9.216 | -9.234 | -2010 | -2000 | -2000 | 220 | 2166 | 6179 |  | CORR | PITT | 08:01 | 08:03 | 08:03 | 36 | 20 | 14 | EXT |  | 0.89 | (c)
68169.815 | 2.267 | 2.248 | -9.133 | -9.152 | 2041 | 2122 | 2133 | 5 | 2248 | 6179 |  | CORR | CIGR | 06:55 | 07:08 | 07:10 | 39 | 185 | 18 | EXT |  | 0.89 | (c)
68169.88 | 2.332 | 2.309 | -9.068 | -9.091 | 1906 | 1995 | 1994 | 148 | 2309 | 6179 |  | CORR | GENE | 06:33 | 06:48 | 06:48 | 50 | 176 | 7 | EXT |  | 0.89 | (c)
68172.937 | 5.389 | 5.167 | -6.011 | -6.233 | 1967 | 2124 | 2058 | 82 | 5167 | 6179 |  | CORR | GENE | 06:43 | 07:09 | 06:58 | 280 | 182 | 11 | EXT |  | 0.92 | (c)
68173.331 | 5.783 | 5.706 | -5.617 | -5.694 | 2135 | 2156 | 2168 | 29 | 5512 | 6179 |  | CORR | GENE | 07:10 | 07:14 | 07:16 | 182 | 66 | 9 | EXT |  | 0.9 | (c)
68174.299 | 6.751 | 6.387 | -4.649 | -5.013 | 2149 | 2179 | 2191 | 0 | 4162 | 6179 |  | CORR | GENE | 07:13 | 07:18 | 07:19 | 851 | 84 | 12 | EXT |  | 0.97 | (c)
68175.5 | 7.952 | 7.814 | -3.448 | -3.586 | 2120 | 2218 | 2179 | 0 | 3263 | 6179 |  | CORR | GENE | 07:08 | 07:24 | 07:18 | 323 | 119 | 11 | EXT |  | 0.93 | (c)
68176.838 | 9.29 | 9.113 | -2.11 | -2.287 | 1936 | 1971 | 1968 | 230 | 2019 | 6179 |  | CORR | GENE | 06:38 | 06:44 | 06:43 | 268 | 65 | 11 | EXT |  | 0.92 | (c)
68201.532 | 10.894 | 10.711 | -0.666 | -0.849 | -992 | -800 | -887 | 781 | 107 | 6181 |  | CORR | GENE | 06:52 | 07:23 | 07:09 | 742 | 211 | 14 | EXT |  | 0.98 | (c)
68207.765 | 5.567 | 5.312 | -6.163 | -6.418 | 1312 | 1434 | 1439 | 1312 | 5312 | 6182 |  | CORR | GENE | 07:11 | 07:30 | 07:31 | 528 | 255 | 13 | EXT |  | 0.96 | (c)
68208.787 | 6.589 | 6.217 | -5.141 | -5.513 | 1371 | 1391 | 1415 | 1371 | 5046 | 6182 |  | CORR | GENE | 07:20 | 07:23 | 07:27 | 467 | 88 | 10 | EXT |  | 0.94 | (c)
68210.573 | 8.375 | 7.355 | -3.355 | -4.375 | 1338 | 1425 | 1415 | 1338 | 3065 | 6182 |  | CORR | GENE | 07:15 | 07:29 | 07:27 | 1310 | 155 | 10 | EXT |  | 0.96 | (c)
68211.341 | 9.143 | 8.872 | -2.587 | -2.858 | 1331 | 1385 | 1439 | 1331 | 2499 | 6182 |  | CORR | GENE | 07:14 | 07:22 | 07:31 | 359 | 216 | 10 | EXT |  | 0.93 | (c)
68212.174 | 9.976 | 8.853 | -1.754 | -2.877 | 1668 | 1737 | 1720 | 1668 | 1603 | 6182 |  | CORR | GENE | 08:08 | 08:19 | 08:16 | 1274 | 103 | 13 | EXT |  | 0.99 | (c)
68212.21 | 10.012 | 9.871 | -1.718 | -1.859 | 1293 | 1414 | 1379 | 1293 | 627 | 6182 |  | CORR | GENE | 07:07 | 07:27 | 07:21 | 1232 | 173 | 12 | EXT |  | 0.98 | (c)
68213.691 | 11.493 | 11.418 | -0.237 | -0.312 | 1279 | 1337 | 1338 | 1279 | 73 | 6182 |  | CORR | GENE | 07:05 | 07:15 | 07:15 | 239 | 119 | 13 | EXT |  | 0.92 | (c)
68213.716 | 11.518 | 11.423 | -0.212 | -0.307 | 1580 | 1603 | 1601 | 1580 | 178 | 6182 |  | CORR | AXGR | 07:54 | 07:57 | 07:57 | 129 | 42 | 15 | EXT |  | 0.9 | (c)
68214.094 | 0.166 | 0.122 | -11.174 | -11.218 | -57 | -35 | -38 | 19 | 122 | 6183 |  | CORR | AXGR | 07:39 | 07:43 | 07:42 | 215 | 38 | 10 | EXT |  | 0.91 | (c)
68216.082 | 2.154 | 2.127 | -9.186 | -9.213 | -90 | -68 | -73 | 56 | 2127 | 6183 |  | CORR | PITT | 07:34 | 07:38 | 07:37 | 43 | 34 | 10 | EXT |  | 0.89 | (c)
68223.042 | 9.114 | 8.706 | -2.226 | -2.634 | 205 | 288 | 257 | 205 | 1973 | 6183 |  | CORR | GENE | 08:22 | 08:35 | 08:30 | 661 | 105 | 10 | EXT |  | 0.95 | (c)
68224.497 | 10.569 | 10.325 | -0.771 | -1.015 | 29 | 111 | 88 | 29 | 398 | 6183 |  | CORR | GENE | 07:53 | 08:07 | 08:03 | 617 | 117 | 11 | EXT |  | 0.95 | (c)
68236.828 | 0 | -0.053 | -10.97 | -11.023 | 681 | 949 | 898 | 681 |  | 6185 | Нарушение формы кольцевого шва | GWAN |  | 06:16 | 06:59 | 06:51 | 0 | 434 |  | EXT | Нарушение формы кольцевого шва |  | (c)
68243.175 | 6.347 | 6.335 | -4.623 | -4.635 | 32 | 46 | 46 | 32 | 4585 | 6185 |  | CORR | PITT | 04:31 | 04:34 | 04:34 | 50 | 28 | 10 | EXT |  | 0.89 | (c)
68244.957 | 8.129 | 8.111 | -2.841 | -2.859 | 1282 | 1295 | 1297 | 1282 | 2825 | 6185 |  | CORR | PITT | 07:53 | 07:55 | 07:55 | 34 | 30 | 13 | EXT |  | 0.89 | (c)
68258.006 | 10.208 | 10.03 | -0.972 | -1.15 | -152 | -111 | -82 | 13 | 635 | 6186 |  | CORR | GENE | 06:34 | 06:41 | 06:45 | 515 | 139 | 12 | EXT |  | 0.95 | (c)
68281.918 | 0 | -0.023 | -11.31 | -11.333 | -1254 | -1055 | -1052 | 850 |  | 6189 | Нарушение формы кольцевого шва | GWAN |  | 06:43 | 07:15 | 07:16 | 0 | 404 |  | EXT | Нарушение формы кольцевого шва |  | (c)
68289.015 | 7.097 | 6.846 | -4.213 | -4.464 | -1158 | -1011 | -1008 | 859 | 3989 | 6189 |  | CORR | GENE | 06:59 | 07:22 | 07:23 | 475 | 298 | 10 | EXT |  | 0.94 | (c)
68293.228 | 0 | -0.026 | -11.26 | -11.286 | 1621 | 1834 | 2063 | 1621 |  | 6190 | Нарушение формы кольцевого шва | GWAN |  | 03:27 | 04:02 | 04:39 | 0 | 884 |  | EXT | Нарушение формы кольцевого шва |  | (c)
68304.488 | 0 | -0.03 | -11.74 | -11.77 | -22 | 304 | 460 | 0 |  | 6191 | Нарушение формы кольцевого шва | GWAN |  | 02:58 | 03:50 | 04:15 | 0 | 962 |  | EXT | Нарушение формы кольцевого шва |  | (c)
68304.488 | 0 | -0.03 | -11.74 | -11.77 | 1257 | 1717 | 1674 | 1257 |  | 6191 | Нарушение формы кольцевого шва | GWAN |  | 06:24 | 07:38 | 07:31 | 0 | 833 |  | EXT | Нарушение формы кольцевого шва |  | (c)
68304.882 | 0.394 | 0.377 | -11.346 | -11.363 | 555 | 597 | 608 | 555 | 377 | 6191 |  | CORR | CIGR | 04:31 | 04:38 | 04:39 | 17 | 105 | 9 | EXT |  | 0.89 | (c)
68314.744 | 10.256 | 10.058 | -1.484 | -1.682 | 1511 | 1534 | 1539 | 1511 | 1392 | 6191 |  | CORR | GENE | 07:05 | 07:09 | 07:10 | 290 | 57 | 10 | EXT |  | 0.92 | (c)
68323.12 | 6.892 | 6.718 | -4.308 | -4.482 | 1304 | 1384 | 1365 | 1304 | 4162 | 6192 |  | CORR | GENE | 06:18 | 06:31 | 06:28 | 320 | 122 | 10 | EXT | Аномалия находится на отводе. | 0.92 | (c)
68327.819 | 0.391 | 0.383 | -10.899 | -10.907 | 570 | 623 | 626 | 570 | 383 | 6193 |  | CORR | CIGR | 05:53 | 06:02 | 06:02 | 18 | 111 | 13 | EXT | Аномалия находится на упругопластическом изгибе: R=229 D, максимальное растяжение на 11.9 час. | 0.89 | (c)
68328.129 | 0.701 | 0.613 | -10.589 | -10.677 | -606 | -529 | -541 | 476 | 613 | 6193 |  | DENT | GENE | 02:43 | 02:56 | 02:54 | 140 | 130 | 0.4 | N/A | Глубина вмятины: 5 мм (0,4%). Линейка: 14 см в (61 см; 02:56 ч:мин) Аномалия находится на упругопластическом изгибе. |  | (c)
68334.832 | 7.404 | 7.272 | -3.886 | -4.018 | 888 | 919 | 925 | 888 | 3781 | 6193 |  | CORR | GENE | 06:44 | 06:49 | 06:50 | 237 | 76 | 9 | EXT | Аномалия находится на упругопластическом изгибе: R=390 D, максимальное растяжение на 0.3 час. | 0.91 | (c)
68336.045 | 8.617 | 7.854 | -2.673 | -3.436 | 990 | 1148 | 1077 | 990 | 2581 | 6193 |  | CORR | GENE | 07:01 | 07:26 | 07:15 | 855 | 174 | 10 | EXT | Аномалия находится на упругопластическом изгибе: R=345 D, максимальное растяжение на 0.2 час. | 0.95 | (c)
68338.101 | 10.673 | 10.487 | -0.617 | -0.803 | 1016 | 1070 | 1060 | 1016 | 511 | 6193 |  | CORR | GENE | 07:05 | 07:14 | 07:12 | 292 | 88 | 13 | EXT | Аномалия находится на упругопластическом изгибе: R=294 D, максимальное растяжение на 0.2 час. | 0.93 | (c)
68339.428 | 0.71 | 0.651 | -11.04 | -11.099 | 1006 | 1042 | 1038 | 1006 | 651 | 6194 |  | CORR | GENE | 06:32 | 06:38 | 06:37 | 215 | 65 | 12 | EXT | Аномалия находится на упругопластическом изгибе: R=273 D, максимальное растяжение на 0.2 час. | 0.91 | (c)
68341.926 | 3.208 | 3.082 | -8.542 | -8.668 | 374 | 441 | 612 | 374 | 3082 | 6194 |  | CORR | GENE | 04:50 | 05:01 | 05:28 | 203 | 476 | 10 | EXT | Аномалия находится на упругопластическом изгибе: R=245 D, максимальное растяжение на 0.2 час. | 0.91 | (c)
68344.841 | 6.123 | 6.099 | -5.627 | -5.651 | 578 | 637 | 729 | 578 | 5619 | 6194 |  | CORR | CIGR | 05:23 | 05:32 | 05:47 | 32 | 302 | 10 | EXT | Аномалия находится на упругопластическом изгибе: R=230 D, максимальное растяжение на 11.9 час. | 0.89 | (c)
68350.468 | 0 | -0.041 | -11.73 | -11.771 | 774 | 902 | 989 | 774 |  | 6195 | Нарушение формы кольцевого шва | GWAN |  | 02:29 | 02:50 | 03:04 | 0 | 429 |  | EXT | Нарушение формы кольцевого шва Аномалия находится на упругопластическом изгибе: R=250 D, максимальное растяжение на 11.9 час. |  | (c)
68353.276 | 2.808 | 2.671 | -8.922 | -9.059 | 829 | 1162 | 1148 | 829 | 2671 | 6195 | Дефект проката | MIAN | GENE | 02:38 | 03:32 | 03:30 | 247 | 636 |  | INT | Дефект проката Эквивалент потери металла 10%. Аномалия находится на упругопластическом изгибе: R=297 D, максимальное растяжение на 0 час. |  | (c)
68402.579 | 6.771 | 6.76 | -4.559 | -4.57 | 747 | 766 | 769 | 747 | 4547 | 6199 |  | CORR | PITT | 04:48 | 04:51 | 04:51 | 23 | 44 | 15 | EXT | Аномалия находится на отводе. | 0.89 | (c)
68407.138 | 0 | -0.041 | -11.27 | -11.311 | 1935 | -1912 | -1632 | 739 |  | 6200 | Нарушение формы кольцевого шва | GWAN |  | 03:09 | 04:48 | 05:33 | 0 | 1787 |  | EXT | Нарушение формы кольцевого шва Аномалия находится на отводе. |  | (c)
68409.096 | 1.958 | 1.79 | -9.312 | -9.48 | -1896 | -1865 | -1860 | 1824 | 1790 | 6200 |  | CORR | GENE | 04:50 | 04:55 | 04:56 | 296 | 72 | 13 | EXT |  | 0.93 | (c)
68410.891 | 3.753 | 3.518 | -7.517 | -7.752 | -1873 | -1809 | -1820 | 1766 | 3518 | 6200 |  | CORR | GENE | 04:54 | 05:04 | 05:03 | 332 | 107 | 10 | EXT |  | 0.92 | (c)
68486.908 | 0 | -0.035 | -11.72 | -11.755 | -260 | 36 | 88 | 260 |  | 6207 | Нарушение формы кольцевого шва | GWAN |  | 11:49 | 00:37 | 00:46 | 0 | 695 |  | EXT | Нарушение формы кольцевого шва Аномалия находится на упругопластическом изгибе: R=480 D, максимальное растяжение на 6.6 час. |  | (c)
68537.501 | 3.783 | 3.692 | -7.597 | -7.688 | 385 | 475 | 485 | 385 | 3692 | 6211 |  | DENT | GENE | 02:48 | 03:02 | 03:04 | 183 | 202 | 0.4 | N/A | Глубина вмятины: 5 мм (0,4%). Линейка: 18 см в (369 см; 03:02 ч:мин) Аномалия находится на упругопластическом изгибе. |  | (c)
68556.838 | 0 | -0.031 | -11.61 | -11.641 | -193 | 13 | 5 | 0 |  | 6213 | Нарушение формы кольцевого шва | GWAN |  | 03:07 | 03:40 | 03:39 | 0 | 397 |  | EXT | Нарушение формы кольцевого шва Аномалия находится на упругопластическом изгибе: R=314 D, максимальное растяжение на 6.2 час. |  | (c)
68568.31 | 11.472 | 11.386 | -0.138 | -0.224 | 1598 | 1633 | 1622 | 1598 | 90 | 6213 |  | CORR | GENE | 07:56 | 08:02 | 07:60 | 134 | 48 | 15 | EXT | Аномалия находится на упругопластическом изгибе: R=671 D, максимальное растяжение на 6 час. | 0.9 | (c)
68580.258 | 0 | -0.065 | -10.22 | -10.285 | -569 | -189 | -295 | 22 |  | 6215 | Нарушение формы кольцевого шва | GWAN |  | 01:17 | 02:18 | 02:01 | 0 | 547 |  | EXT | Нарушение формы кольцевого шва Аномалия находится на отводе. |  | (c)
68588.429 | 8.171 | 8.094 | -2.049 | -2.126 | 1512 | 1565 | 1578 | 1512 | 1994 | 6215 |  | DENT | GENE | 06:53 | 07:01 | 07:03 | 132 | 132 | 0.3 | N/A | Глубина вмятины: 4 мм (0,3%). Линейка: 13 см в (809 см; 07:01 ч:мин) Аномалия находится на отводе. |  | (c)
68624.968 | 0 | 0 | -11.24 | -11.24 | 562 | 985 | 941 | 562 | 0 | 6219 | Смещение кромок | GWAN |  | 04:54 | 06:03 | 05:56 | 0 | 759 | 19 | EXT | Смещение кромок Вовнутрь Аномалия находится на отводе. Величина смещения - 3.1 мм. Аномалия находится на упругопластическом изгибе: R=252 D, максимальное растяжение на 0.2 час. |  | (c)
68743.191 | 4.953 | 4.583 | -6.457 | -6.827 | -73 | -11 | -24 | 0 | 4583 | 6229 |  | CORR | GENE | 06:16 | 06:26 | 06:24 | 526 | 98 | 10 | EXT |  | 0.94 | (c)
68768.266 | 6.818 | 6.812 | -4.492 | -4.498 | -1370 | -1330 | -1320 | 1269 | 4481 | 6231 |  | GOUG | CIGR | 01:02 | 01:09 | 01:10 | 17 | 101 | 8 | EXT | Задир. |  | (c)
68768.491 | 7.043 | 7.003 | -4.267 | -4.307 | -1191 | -1136 | -1075 | 959 | 4256 | 6231 |  | GOUG | GENE | 01:31 | 01:40 | 01:50 | 51 | 232 | 7 | EXT | Задир. |  | (c)
68768.506 | 7.058 | 7.047 | -4.252 | -4.263 | -824 | -743 | -718 | 611 | 4239 | 6231 |  | GOUG | CIGR | 02:30 | 02:43 | 02:47 | 24 | 212 | 5 | EXT | Задир. |  | (c)
68790.239 | 6.191 | 6.141 | -5.409 | -5.459 | 1659 | 1805 | 1789 | 1659 | 5392 | 6233 |  | CORR | GENE | 07:41 | 08:04 | 08:02 | 67 | 260 | 10 | EXT | Аномалия находится на отводе. | 0.89 | (c)
68825.507 | 6.539 | 6.472 | -4.791 | -4.858 | 311 | 365 | 424 | 311 | 4742 | 6236 |  | GOUG | GENE | 00:14 | 00:23 | 00:32 | 116 | 228 | 10 | EXT | Задир. |  | (c)
68841.428 | 0 | -0.039 | -3.92 | -3.959 | -1190 | -920 | 87 | 0 |  | 6238 | Нарушение формы кольцевого шва | GWAN |  | 02:53 | 03:36 | 06:19 | 0 | 2555 |  | EXT | Нарушение формы кольцевого шва |  | (c)
68842.593 | 1.165 | 1.134 | -2.755 | -2.786 | 442 | 564 | 562 | 442 | 1134 | 6238 |  | CORR | GENE | 07:16 | 07:36 | 07:35 | 59 | 240 | 11 | EXT |  | 0.89 | (c)
68842.63 | 1.202 | 0.892 | -2.718 | -3.028 | 752 | 892 | 867 | 752 | 892 | 6238 |  | CORR | GENE | 08:06 | 08:29 | 08:25 | 518 | 230 | 10 | EXT |  | 0.94 | (c)
68857.078 | 0 | -0.026 | -10.89 | -10.916 | -1267 | -1037 | -1065 | 863 |  | 6240 | Нарушение формы кольцевого шва | GWAN |  | 02:03 | 02:40 | 02:35 | 0 | 404 |  | EXT | Нарушение формы кольцевого шва Аномалия находится на упругопластическом изгибе: R=702 D, максимальное растяжение на 7.4 час. |  | (c)
68864.695 | 7.617 | 7.252 | -3.273 | -3.638 | -440 | -339 | -222 | 3 | 3158 | 6240 |  | CORR | GENE | 04:16 | 04:32 | 04:51 | 480 | 437 | 10 | EXT | Аномалия находится на упругопластическом изгибе: R=445 D, максимальное растяжение на 7.9 час. | 0.94 | (c)
68865.134 | 8.056 | 7.993 | -2.834 | -2.897 | -335 | -263 | -188 | 41 | 2802 | 6240 |  | CORR | GENE | 04:33 | 04:45 | 04:57 | 95 | 293 | 10 | EXT | Аномалия находится на упругопластическом изгибе: R=429 D, максимальное растяжение на 8 час. | 0.89 | (c)
68866.326 | 9.248 | 9.163 | -1.642 | -1.727 | 1437 | 1493 | 1522 | 1437 | 1545 | 6240 |  | DENT | GENE | 09:19 | 09:28 | 09:33 | 182 | 171 | 0.4 | N/A | Глубина вмятины: 5 мм (0,4%). Линейка: 18 см в (916 см; 09:28 ч:мин) Аномалия находится на упругопластическом изгибе. |  | (c)
68872.322 | 0.324 | 0.154 | -11.366 | -11.536 | 785 | 867 | 914 | 785 | 154 | 6242 |  | CORR | GENE | 04:07 | 04:20 | 04:28 | 1046 | 257 | 10 | EXT | Аномалия находится на отводе. | 0.96 | (c)
68878.345 | 6.347 | 6.235 | -5.343 | -5.455 | 622 | 667 | 664 | 622 | 5209 | 6242 |  | CORR | GENE | 03:41 | 03:48 | 03:47 | 246 | 85 | 10 | EXT | Аномалия находится на отводе. | 0.91 | (c)
68883.095 | 11.097 | 10.866 | -0.593 | -0.824 | 681 | 753 | 772 | 681 | 398 | 6242 |  | CORR | GENE | 03:50 | 04:02 | 04:05 | 426 | 180 | 10 | EXT | Аномалия находится на отводе. | 0.93 | (c)
68892.248 | 2.43 | 2.17 | -9.24 | -9.5 | 1833 | 1910 | 1940 | 1833 | 2170 | 6244 |  | CORR | GENE | 04:56 | 05:08 | 05:13 | 425 | 213 | 10 | EXT | Аномалия находится на отводе. | 0.93 | (c)
68893.312 | 3.494 | 3.302 | -8.176 | -8.368 | -2111 | -1905 | -1981 | 1850 | 3302 | 6244 |  | CORR | GENE | 06:19 | 06:52 | 06:40 | 261 | 260 | 10 | EXT | Аномалия находится на отводе. | 0.91 | (c)
68897.913 | 8.095 | 8.022 | -3.575 | -3.648 | 2031 | 2052 | 2052 | 2031 | 3522 | 6244 |  | CORR | AXGR | 05:28 | 05:31 | 05:31 | 126 | 43 | 13 | EXT | Аномалия находится на отводе. | 0.9 | (c)
68904.973 | 3.485 | 3.396 | -7.805 | -7.894 | 406 | 428 | 445 | 406 | 3396 | 6245 |  | CORR | GENE | 05:46 | 05:50 | 05:52 | 240 | 79 | 12 | EXT |  | 0.92 | (c)
68905.546 | 4.058 | 3.939 | -7.232 | -7.351 | 227 | 438 | 408 | 227 | 3939 | 6245 |  | CORR | GENE | 05:17 | 05:51 | 05:47 | 325 | 363 | 11 | EXT |  | 0.93 | (c)
68905.953 | 4.465 | 4.37 | -6.825 | -6.92 | 275 | 412 | 394 | 275 | 4370 | 6245 |  | ARTD | GENE | 05:25 | 05:47 | 05:44 | 256 | 238 |  | EXT | Наплавка. |  | (c)
68917.033 | 4.255 | 4.243 | -7.175 | -7.187 | 1417 | 1505 | 1501 | 1417 | 4243 | 6246 |  | CORR | CIGR | 05:55 | 06:09 | 06:09 | 18 | 168 | 10 | EXT |  | 0.89 | (c)
68923.602 | 10.824 | 10.792 | -0.606 | -0.638 | 764 | 852 | 883 | 764 | 537 | 6246 |  | CORR | GENE | 04:10 | 04:24 | 04:29 | 101 | 238 | 11 | EXT |  | 0.89 | (c)
68923.913 | 11.135 | 11.088 | -0.295 | -0.342 | 729 | 847 | 863 | 729 | 246 | 6246 |  | CORR | GENE | 04:04 | 04:23 | 04:26 | 96 | 267 | 11 | EXT |  | 0.89 | (c)
68924.762 | 0.554 | 0.538 | -11.166 | -11.182 | -2001 | -1984 | -1983 | 1966 | 538 | 6247 |  | CORR | PITT | 07:20 | 07:23 | 07:23 | 32 | 35 | 13 | EXT | Аномалия находится на отводе. | 0.89 | (c)
68970.408 | 0 | -0.023 | -11.42 | -11.443 | -169 | -72 | -87 | 5 |  | 6251 | Нарушение формы кольцевого шва | GWAN |  | 01:60 | 02:16 | 02:13 | 0 | 164 |  | EXT | Нарушение формы кольцевого шва Аномалия находится на отводе. Аномалия находится на упругопластическом изгибе: R=299 D, максимальное растяжение на 11.1 час. |  | (c)
68981.664 | 11.256 | 11.001 | -0.164 | -0.419 | 1974 | 2006 | 2006 | 1974 | 82 | 6251 |  | CORR | GENE | 07:46 | 07:51 | 07:51 | 337 | 64 | 10 | EXT | Аномалия находится на упругопластическом изгибе: R=314 D, максимальное растяжение на 10.6 час. | 0.92 | (c)
69006.009 | 1.271 | 1.257 | -10.009 | -10.023 | 670 | 720 | 733 | 670 | 1257 | 6254 |  | CORR | CIGR | 07:31 | 07:40 | 07:42 | 30 | 128 | 10 | EXT | Аномалия находится на отводе. | 0.89 | (c)
69010.585 | 5.847 | 5.804 | -5.433 | -5.476 | -688 | -568 | -573 | 457 | 5385 | 6254 |  | CORR | GENE | 03:52 | 04:12 | 04:11 | 91 | 231 | 10 | EXT | Аномалия находится на отводе. | 0.89 | (c)
69019.143 | 3.125 | 3.099 | -8.295 | -8.321 | -59 | 78 | 115 | 0 | 3099 | 6255 |  | CORR | GENE | 04:58 | 05:20 | 05:26 | 51 | 350 | 10 | EXT | Аномалия находится на упругопластическом изгибе: R=282 D, максимальное растяжение на 6.5 час. | 0.98 | (c)
69022.375 | 6.357 | 5.824 | -5.063 | -5.596 | 945 | 1043 | 1185 | 945 | 5053 | 6255 |  | CORR | GENE | 07:40 | 07:56 | 08:19 | 543 | 479 | 10 | EXT | Аномалия находится на упругопластическом изгибе: R=284 D, максимальное растяжение на 6.5 час. | 0.99 | (c)
69023.164 | 7.146 | 7.1 | -4.274 | -4.32 | 998 | 1159 | 1190 | 998 | 4207 | 6255 |  | CORR | GENE | 07:49 | 08:15 | 08:20 | 113 | 385 | 8 | EXT | Аномалия находится на упругопластическом изгибе: R=290 D, максимальное растяжение на 6.5 час. | 0.89 | (c)
69026.006 | 9.988 | 9.939 | -1.432 | -1.481 | 112 | 235 | 296 | 112 | 1380 | 6255 |  | CORR | GENE | 05:26 | 05:46 | 05:55 | 101 | 367 | 10 | EXT | Аномалия находится на упругопластическом изгибе: R=336 D, максимальное растяжение на 6.4 час. | 0.97 | (c)
69039.158 | 0 | -0.029 | -11.24 | -11.269 | -163 | -44 | 32 | 0 |  | 6257 | Нарушение формы кольцевого шва | GWAN |  | 00:50 | 01:09 | 01:21 | 0 | 388 |  | EXT | Нарушение формы кольцевого шва Аномалия находится на отводе. |  | (c)
69039.158 | 0 | -0.035 | -11.24 | -11.275 | -1800 | -1603 | -1487 | 1175 |  | 6257 | Нарушение формы кольцевого шва | GWAN |  | 08:26 | 08:58 | 09:16 | 0 | 624 |  | EXT | Нарушение формы кольцевого шва Аномалия находится на отводе. |  | (c)
69055.624 | 5.226 | 5.203 | -6.034 | -6.057 | -1283 | -1202 | -1205 | 1127 | 5203 | 6258 |  | CORR | GENE | 08:22 | 08:35 | 08:35 | 50 | 156 | 7 | EXT | Аномалия находится на отводе. | 0.89 | (c)
69080.997 | 7.599 | 7.539 | -3.781 | -3.841 | 1367 | 1429 | 1424 | 1367 | 3704 | 6260 |  | DENT | GENE | 07:31 | 07:41 | 07:40 | 137 | 114 | 0.6 | N/A | Глубина вмятины: 8 мм (0,6%). Линейка: 14 см в (754 см; 07:41 ч:мин) Аномалия находится на отводе. |  | (c)
69084.843 | 0.065 | 0.02 | -11.525 | -11.57 | 2214 | -1604 | -1727 | 1207 | 20 | 6261 |  | CORR | CIGR | 03:23 | 05:07 | 04:47 | 45 | 1040 | 10 | EXT |  | 0.89 | (c)
69084.988 | 0.21 | 0.183 | -11.38 | -11.407 | 2219 | -2155 | -2060 | 1879 | 183 | 6261 |  | CORR | GENE | 03:24 | 03:38 | 03:53 | 79 | 363 | 9 | EXT |  | 0.89 | (c)
69086.294 | 1.516 | 1.344 | -10.074 | -10.246 | -2207 | -2174 | -2168 | 2130 | 1344 | 6261 |  | CORR | GENE | 03:30 | 03:35 | 03:36 | 549 | 78 | 12 | EXT |  | 0.95 | (c)
69087.17 | 2.392 | 2.165 | -9.198 | -9.425 | -2194 | -2168 | -2167 | 2139 | 2165 | 6261 |  | CORR | GENE | 03:32 | 03:36 | 03:36 | 328 | 55 | 10 | EXT |  | 0.92 | (c)
69095.595 | 10.817 | 10.794 | -0.773 | -0.796 | -1183 | -1087 | -1065 | 948 | 756 | 6261 |  | CORR | CIGR | 06:15 | 06:31 | 06:34 | 40 | 236 | 9 | EXT |  | 0.89 | (c)
69104.721 | 8.353 | 8.326 | -3.437 | -3.464 | -555 | -454 | -448 | 341 | 3420 | 6262 |  | CORR | CIGR | 06:41 | 06:57 | 06:58 | 44 | 214 | 9 | EXT | Аномалия находится на отводе. | 0.89 | (c)
69105.479 | 9.111 | 8.917 | -2.679 | -2.873 | -629 | -556 | -578 | 528 | 2533 | 6262 |  | CORR | GENE | 06:29 | 06:41 | 06:37 | 340 | 101 | 12 | EXT | Аномалия находится на отводе. | 0.93 | (c)
69105.722 | 9.354 | 9.315 | -2.436 | -2.475 | -827 | -731 | -697 | 567 | 2425 | 6262 |  | CORR | GENE | 05:57 | 06:13 | 06:18 | 50 | 260 | 10 | EXT | Аномалия находится на отводе. | 0.89 | (c)
69106.14 | 9.772 | 9.541 | -2.018 | -2.249 | -120 | -97 | -91 | 63 | 1839 | 6262 |  | CORR | GENE | 07:51 | 07:55 | 07:56 | 410 | 57 | 13 | EXT | Аномалия находится на отводе. | 0.95 | (c)
69106.406 | 10.038 | 10.018 | -1.752 | -1.772 | -356 | -246 | -269 | 183 | 1740 | 6262 |  | CORR | CIGR | 07:13 | 07:31 | 07:27 | 32 | 173 | 7 | EXT | Аномалия находится на отводе. | 0.89 | (c)
69108.685 | 0.527 | 0.417 | -10.833 | -10.943 | 502 | 610 | 598 | 502 | 417 | 6263 |  | DENT | GENE | 01:60 | 02:17 | 02:15 | 192 | 191 | 0.5 | N/A | Глубина вмятины: 7 мм (0,5%). Линейка: 19 см в (42 см; 02:17 ч:мин) Аномалия находится на упругопластическом изгибе. |  | (c)
69116.369 | 8.211 | 8.156 | -3.149 | -3.204 | 1954 | 2082 | 2115 | 1954 | 3125 | 6263 |  | CORR | GENE | 05:54 | 06:15 | 06:20 | 79 | 323 | 8 | EXT | Аномалия находится на упругопластическом изгибе: R=438 D, максимальное растяжение на 11.3 час. | 0.89 | (c)
69120.65 | 1.132 | 0.713 | -10.398 | -10.817 | 2103 | 2133 | 2145 | 43 | 713 | 6264 |  | CORR | GENE | 06:28 | 06:33 | 06:35 | 650 | 85 | 12 | EXT | Аномалия находится на упругопластическом изгибе: R=611 D, максимальное растяжение на 11.4 час. | 0.96 | (c)
69127.056 | 7.538 | 7.38 | -3.992 | -4.15 | 2138 | 2145 | 2162 | 45 | 3334 | 6264 |  | CORR | AXGR | 06:33 | 06:35 | 06:37 | 816 | 47 | 11 | EXT | Аномалия находится на упругопластическом изгибе: R=468 D, максимальное растяжение на 11.2 час. | 0.96 | (c)
69127.903 | 8.385 | 8.201 | -3.145 | -3.329 | -2186 | -2165 | -2163 | 45 | 2912 | 6264 |  | CORR | AXGR | 06:56 | 06:59 | 06:59 | 417 | 46 | 9 | EXT | Аномалия находится на упругопластическом изгибе: R=455 D, максимальное растяжение на 11.2 час. | 0.93 | (c)
69129.358 | 9.84 | 8.982 | -1.69 | -2.548 | -2195 | -2173 | -2152 | 36 | 1447 | 6264 |  | CORR | GENE | 06:54 | 06:58 | 07:01 | 1101 | 86 | 10 | EXT | Аномалия находится на упругопластическом изгибе: R=441 D, максимальное растяжение на 11.3 час. | 0.96 | (c)
69130.156 | 10.638 | 10.364 | -0.892 | -1.166 | -2175 | -2119 | -2132 | 56 | 238 | 6264 |  | CORR | GENE | 06:57 | 07:06 | 07:04 | 928 | 86 | 12 | EXT | Аномалия находится на упругопластическом изгибе: R=440 D, максимальное растяжение на 11.3 час. | 0.97 | (c)
69131.048 | 0 | -0.019 | -11.47 | -11.489 | 1598 | -1990 | 2160 | 0 |  | 6265 | Нарушение формы кольцевого шва | GWAN |  | 04:31 | 06:52 | 06:02 | 0 | 1124 |  | EXT | Нарушение формы кольцевого шва Аномалия находится на упругопластическом изгибе: R=445 D, максимальное растяжение на 11.3 час. |  | (c)
69131.048 | 0 | -0.027 | -11.47 | -11.497 | -1627 | -1257 | -1278 | 603 |  | 6265 | Нарушение формы кольцевого шва | GWAN |  | 07:51 | 08:50 | 08:47 | 0 | 698 |  | EXT | Нарушение формы кольцевого шва Аномалия находится на упругопластическом изгибе: R=445 D, максимальное растяжение на 11.3 час. |  | (c)
69136.204 | 5.156 | 5.042 | -6.314 | -6.428 | -1954 | -1924 | -1930 | 277 | 5042 | 6265 |  | CORR | AXGR | 06:58 | 07:03 | 07:02 | 164 | 47 | 11 | EXT | Аномалия находится на упругопластическом изгибе: R=619 D, максимальное растяжение на 11.4 час. | 0.9 | (c)
69142.518 | 0 | -0.041 | -11.33 | -11.371 | 705 | 1042 | 1011 | 705 |  | 6266 | Нарушение формы кольцевого шва | GWAN |  | 01:48 | 02:42 | 02:37 | 0 | 611 |  | EXT | Нарушение формы кольцевого шва |  | (c)
69142.518 | 0 | -0.032 | -11.33 | -11.362 | -1537 | -1181 | -1161 | 693 |  | 6266 | Нарушение формы кольцевого шва | GWAN |  | 07:46 | 08:43 | 08:46 | 0 | 751 |  | EXT | Нарушение формы кольцевого шва |  | (c)
69142.518 | 0 | -0.042 | -11.33 | -11.372 | -283 | -64 | 58 | 0 |  | 6266 | Нарушение формы кольцевого шва | GWAN |  | 11:08 | 11:43 | 00:03 | 0 | 681 |  | EXT | Нарушение формы кольцевого шва |  | (c)
69151.431 | 8.913 | 8.728 | -2.417 | -2.602 | -1482 | -1456 | -1410 | 748 | 1649 | 6266 |  | CORR | GENE | 07:54 | 07:59 | 08:06 | 953 | 145 | 10 | EXT |  | 0.96 | (c)
69167.027 | 2.469 | 2.455 | -9.011 | -9.025 | 1280 | 1339 | 1363 | 1280 | 2455 | 6268 |  | CORR | CIGR | 06:16 | 06:25 | 06:29 | 32 | 167 | 9 | EXT | Аномалия находится на отводе. | 0.89 | (c)
69169.448 | 4.89 | 4.814 | -6.59 | -6.666 | 1558 | 1869 | 1814 | 1558 | 4814 | 6268 |  | CORR | GENE | 07:00 | 07:51 | 07:42 | 171 | 512 | 11 | EXT | Аномалия находится на отводе. | 0.9 | (c)
69191.595 | 4.257 | 4.134 | -7.423 | -7.546 | -2012 | -1870 | -1853 | 1694 | 4134 | 6270 |  | DENT | GENE | 09:21 | 09:43 | 09:46 | 227 | 317 | 0.4 | N/A | Глубина вмятины: 5 мм (0,4%). Линейка: 23 см в (413 см; 09:43 ч:мин) Аномалия находится на отводе. |  | (c)
69199.018 | 0 | -0.035 | -11.72 | -11.755 | 1872 | -2128 | -2152 | 1716 |  | 6271 | Нарушение формы кольцевого шва | GWAN |  | 02:58 | 04:13 | 04:09 | 0 | 873 |  | EXT | Нарушение формы кольцевого шва Аномалия находится на отводе. Аномалия находится на упругопластическом изгибе: R=486 D, максимальное растяжение на 6.6 час. |  | (c)
69199.018 | 0 | -0.034 | -11.72 | -11.754 | 442 | 605 | 672 | 442 |  | 6271 | Нарушение формы кольцевого шва | GWAN |  | 11:08 | 11:34 | 11:45 | 0 | 460 |  | EXT | Нарушение формы кольцевого шва Аномалия находится на отводе. Аномалия находится на упругопластическом изгибе: R=486 D, максимальное растяжение на 6.6 час. |  | (c)
69204.849 | 5.831 | 5.722 | -5.889 | -5.998 | -1658 | -1630 | -1629 | 1599 | 5722 | 6271 |  | CORR | GENE | 05:29 | 05:33 | 05:33 | 210 | 59 | 12 | EXT | Аномалия находится на упругопластическом изгибе: R=500 D, максимальное растяжение на 6.5 час. | 0.91 | (c)
69205.656 | 6.638 | 6.573 | -5.082 | -5.147 | -1574 | -1491 | -1508 | 1442 | 5026 | 6271 |  | DENT | GENE | 05:42 | 05:56 | 05:53 | 121 | 132 | 0.2 | N/A | Глубина вмятины: 3 мм (0,2%). Линейка: 12 см в (657 см; 05:56 ч:мин) Аномалия находится на упругопластическом изгибе. |  | (c)
69208.36 | 9.342 | 8.575 | -2.378 | -3.145 | -1583 | -1371 | -1331 | 1079 | 287 | 6271 |  | ARTD | GENE | 05:41 | 06:15 | 06:21 | 2858 | 504 |  | EXT | Наплавка. Аномалия находится на упругопластическом изгибе: R=514 D, максимальное растяжение на 6.4 час. |  | (c)
69211.972 | 1.234 | 1.209 | -10.086 | -10.111 | 1934 | 2049 | 2019 | 1934 | 1209 | 6272 |  | CORR | CIGR | 04:46 | 05:05 | 04:60 | 37 | 169 | 11 | EXT | Аномалия находится на упругопластическом изгибе: R=636 D, максимальное растяжение на 6.8 час. | 0.89 | (c)
69212.522 | 1.784 | 1.705 | -9.536 | -9.615 | 1842 | 1847 | 1861 | 1842 | 1705 | 6272 |  | CORR | AXGR | 04:31 | 04:32 | 04:34 | 106 | 37 | 10 | EXT | Аномалия находится на упругопластическом изгибе: R=678 D, максимальное растяжение на 6.8 час. | 0.89 | (c)
69213.072 | 2.334 | 2.319 | -8.986 | -9.001 | 1519 | 1589 | 1593 | 1519 | 2319 | 6272 |  | CORR | CIGR | 03:39 | 03:50 | 03:51 | 38 | 148 | 12 | EXT | Аномалия находится на упругопластическом изгибе: R=722 D, максимальное растяжение на 6.9 час. | 0.89 | (c)
69220.657 | 9.919 | 9.768 | -1.401 | -1.552 | 2175 | 2204 | 2199 | 2175 | 1339 | 6272 |  | CORR | GENE | 05:25 | 05:30 | 05:29 | 213 | 48 | 9 | EXT |  | 0.9 | (c)
69224.932 | 2.874 | 2.752 | -8.076 | -8.198 | -1615 | -1358 | -1404 | 1194 | 2752 | 6273 |  | CORR | GENE | 05:26 | 06:07 | 05:60 | 184 | 421 | 7 | EXT |  | 0.9 | (c)
69226.052 | 3.994 | 3.982 | -6.956 | -6.968 | -1965 | -1903 | -1887 | 1809 | 3982 | 6273 |  | CORR | CIGR | 04:30 | 04:39 | 04:42 | 25 | 156 | 11 | EXT |  | 0.89 | (c)
69226.443 | 4.385 | 4.254 | -6.565 | -6.696 | -1892 | -1772 | -1774 | 1657 | 4254 | 6273 |  | CORR | GENE | 04:41 | 05:01 | 05:00 | 147 | 235 | 11 | EXT |  | 0.9 | (c)
69226.743 | 4.685 | 4.545 | -6.265 | -6.405 | -1836 | -1768 | -1763 | 1690 | 4545 | 6273 |  | CORR | GENE | 04:50 | 05:01 | 05:02 | 154 | 146 | 14 | EXT |  | 0.9 | (c)
69233.861 | 0.853 | 0.538 | -10.747 | -11.062 | 2151 | 2215 | 2219 | 2151 | 538 | 6274 |  | CORR | GENE | 05:30 | 05:40 | 05:41 | 378 | 137 | 10 | EXT |  | 0.93 | (c)
69234.16 | 1.152 | 0.939 | -10.448 | -10.661 | -1751 | -1718 | -1717 | 1682 | 939 | 6274 |  | CORR | GENE | 07:00 | 07:05 | 07:06 | 365 | 69 | 15 | EXT |  | 0.95 | (c)
69234.44 | 1.432 | 1.077 | -10.168 | -10.523 | 2179 | 2226 | 2227 | 2179 | 1077 | 6274 |  | CORR | GENE | 05:34 | 05:42 | 05:42 | 432 | 97 | 11 | EXT |  | 0.94 | (c)
69234.78 | 1.772 | 1.628 | -9.828 | -9.972 | 2189 | 2189 | -2226 | 2179 | 1628 | 6274 |  | CORR | GENE | 05:36 | 05:36 | 05:44 | 283 | 93 | 13 | EXT |  | 0.93 | (c)
69256.298 | 0 | -0.035 | -11.22 | -11.255 | -130 | 215 | 148 | 0 |  | 6276 | Нарушение формы кольцевого шва | GWAN |  | 06:25 | 07:20 | 07:10 | 0 | 556 |  | EXT | Нарушение формы кольцевого шва |  | (c)
69256.442 | 0.144 | 0.101 | -11.076 | -11.119 | -616 | -559 | -561 | 506 | 101 | 6276 |  | CORR | GENE | 05:06 | 05:15 | 05:15 | 125 | 109 | 11 | EXT |  | 0.9 | (c)
69258.793 | 2.495 | 2.413 | -8.725 | -8.807 | -452 | -310 | -290 | 128 | 2413 | 6276 |  | CORR | GENE | 05:33 | 05:56 | 05:59 | 102 | 324 | 10 | EXT |  | 0.89 | (c)
69278.541 | 11.023 | 11.004 | -0.677 | -0.696 | -1640 | -1620 | -1580 | 1520 | 667 | 6277 |  | CORR | CIGR | 05:29 | 05:33 | 05:39 | 29 | 121 | 10 | EXT |  | 0.89 | (c)
69279.13 | 11.612 | 11.586 | -0.088 | -0.114 | -1123 | -1027 | -971 | 820 | 48 | 6277 |  | CORR | GENE | 06:53 | 07:09 | 07:17 | 66 | 303 | 10 | EXT |  | 0.89 | (c)
69279.338 | 0.12 | 0.038 | -11.25 | -11.332 | -1153 | -860 | -878 | 603 | 38 | 6278 |  | CORR | GENE | 05:40 | 06:27 | 06:24 | 128 | 550 | 11 | EXT | Аномалия находится на отводе. | 0.9 | (c)
69279.75 | 0.532 | 0.499 | -10.838 | -10.871 | -1487 | -1072 | -1141 | 795 | 499 | 6278 |  | CORR | GENE | 04:46 | 05:53 | 05:42 | 154 | 693 | 10 | EXT | Аномалия находится на отводе. | 0.9 | (c)
69280.252 | 1.034 | 0.926 | -10.336 | -10.444 | -68 | -43 | -49 | 29 | 926 | 6278 |  | CORR | AXGR | 08:35 | 08:39 | 08:38 | 228 | 39 | 10 | EXT | Аномалия находится на отводе. | 0.91 | (c)
69289.106 | 9.888 | 9.865 | -1.482 | -1.505 | -1197 | -1100 | -1076 | 955 | 1455 | 6278 |  | CORR | GENE | 05:33 | 05:48 | 05:52 | 50 | 242 | 9 | EXT | Аномалия находится на отводе. | 0.89 | (c)
69294.841 | 4.253 | 4.082 | -7.387 | -7.558 | -970 | -934 | -930 | 889 | 4082 | 6279 |  | CORR | GENE | 06:47 | 06:53 | 06:54 | 349 | 81 | 10 | EXT |  | 0.92 | (c)
69299.318 | 8.73 | 8.598 | -2.91 | -3.042 | -503 | -450 | -455 | 406 | 2727 | 6279 |  | CORR | GENE | 08:02 | 08:11 | 08:10 | 315 | 97 | 11 | EXT |  | 0.92 | (c)
69299.997 | 9.409 | 9.391 | -2.231 | -2.249 | -705 | -639 | -641 | 577 | 2215 | 6279 |  | CORR | CIGR | 07:30 | 07:40 | 07:40 | 34 | 128 | 12 | EXT |  | 0.89 | (c)
69302.167 | 11.579 | 11.475 | -0.061 | -0.165 | -877 | -689 | -729 | 581 | 40 | 6279 |  | CORR | GENE | 07:02 | 07:32 | 07:26 | 125 | 296 | 12 | EXT |  | 0.9 | (c)
69302.707 | 0.479 | 0.458 | -10.841 | -10.862 | -632 | -548 | -566 | 499 | 458 | 6280 |  | CORR | CIGR | 07:24 | 07:37 | 07:34 | 41 | 133 | 9 | EXT | Аномалия находится на отводе. | 0.89 | (c)
69309.678 | 7.45 | 7.245 | -3.87 | -4.075 | -1045 | -1009 | -1006 | 967 | 3783 | 6280 |  | CORR | GENE | 06:17 | 06:23 | 06:23 | 292 | 78 | 9 | EXT | Аномалия находится на отводе. | 0.91 | (c)
69313.548 | 0 | -0.034 | -11.78 | -11.814 | -2144 | -1908 | -1802 | 1459 |  | 6281 | Нарушение формы кольцевого шва | GWAN |  | 02:37 | 03:15 | 03:32 | 0 | 685 |  | EXT | Нарушение формы кольцевого шва Аномалия находится на отводе. Аномалия находится на упругопластическом изгибе: R=399 D, максимальное растяжение на 0 час. |  | (c)
69352.027 | 3.329 | 2.914 | -8.021 | -8.436 | -317 | -291 | -257 | 197 | 2914 | 6284 |  | CORR | GENE | 04:49 | 04:53 | 04:58 | 523 | 121 | 10 | EXT |  | 0.94 | (c)
69372.092 | 0.854 | 0.837 | -10.436 | -10.453 | -1275 | -1127 | -1159 | 1043 | 837 | 6286 |  | CORR | CIGR | 05:42 | 06:06 | 06:00 | 36 | 232 | 10 | EXT | Аномалия находится на отводе. | 0.89 | (c)
69417.091 | 11.423 | 10.996 | -0.297 | -0.724 | 1919 | 1985 | 1975 | 1919 | 181 | 6289 |  | CORR | GENE | 07:28 | 07:39 | 07:37 | 543 | 111 | 10 | EXT |  | 0.94 | (c)
69428.698 | 0 | -0.035 | -11.75 | -11.785 | -903 | -308 | -490 | 77 |  | 6291 | Нарушение формы кольцевого шва | GWAN |  | 00:03 | 01:39 | 01:10 | 0 | 826 |  | EXT | Нарушение формы кольцевого шва |  | (c)
69447.431 | 6.983 | 6.586 | -4.277 | -4.674 | 1332 | 1366 | 1436 | 1332 | 3902 | 6292 |  | CORR | GENE | 06:43 | 06:49 | 06:60 | 772 | 208 | 8 | EXT |  | 0.94 | (c)
69449.277 | 8.829 | 8.599 | -2.431 | -2.661 | 1499 | 1527 | 1540 | 1499 | 2118 | 6292 |  | CORR | GENE | 07:10 | 07:15 | 07:17 | 543 | 83 | 11 | EXT |  | 0.95 | (c)
69481.977 | 7.759 | 7.262 | -3.971 | -4.468 | -50 | -40 | -34 | 19 | 3624 | 6295 |  | LWAN | AXGR | 04:27 | 04:28 | 04:29 | 844 | 31 |  | EXT | Эквивалент потери металла 16%. Аномалия находится на упругопластическом изгибе: R=882 D, максимальное растяжение на 5.6 час. |  | (c)
69483.713 | 9.495 | 9.478 | -2.235 | -2.252 | -1013 | -944 | -969 | 925 | 2226 | 6295 |  | CORR | CIGR | 01:51 | 02:03 | 01:58 | 26 | 88 | 10 | EXT | Аномалия находится на упругопластическом изгибе: R=805 D, максимальное растяжение на 5.7 час. | 0.89 | (c)
69483.957 | 9.739 | 9.562 | -1.991 | -2.168 | -2 | 16 | 21 | 0 | 1535 | 6295 |  | LWAN | AXGR | 04:35 | 04:38 | 04:38 | 633 | 46 |  | EXT | Эквивалент потери металла 10%. Аномалия находится на упругопластическом изгибе: R=790 D, максимальное растяжение на 5.7 час. |  | (c)
69485.189 | 10.971 | 10.561 | -0.759 | -1.169 | -1 | 12 | 15 | 0 | 613 | 6295 |  | LWAN | AXGR | 04:35 | 04:37 | 04:37 | 556 | 32 |  | EXT | Эквивалент потери металла 10%. Аномалия находится на упругопластическом изгибе: R=708 D, максимальное растяжение на 5.8 час. |  | (c)
69497.699 | 0.041 | 0.023 | -11.249 | -11.267 | 1284 | 1343 | 1438 | 1284 | 23 | 6297 |  | CORR | GENE | 06:09 | 06:19 | 06:34 | 54 | 307 | 13 | EXT | Аномалия находится на отводе. | 0.89 | (c)
69518.692 | 9.744 | 9.681 | -1.686 | -1.749 | 1696 | 1744 | 1752 | 1696 | 1623 | 6298 |  | DENT | GENE | 08:23 | 08:31 | 08:32 | 126 | 113 | 0.4 | N/A | Глубина вмятины: 6 мм (0,4%). Линейка: 13 см в (968 см; 08:31 ч:мин) |  | (c)
69543.658 | 0 | 0 | -11.35 | -11.35 | 1154 | 1396 | 1318 | 748 | 0 | 6301 | Смещение кромок | GWAN |  | 02:32 | 03:11 | 02:58 | 0 | 328 | 20 | EXT | Смещение кромок Наружу Величина смещения - 3.1 мм. |  | (c)
69543.658 | 0 | 0 | -11.35 | -11.35 | -2194 | -2018 | -1973 | 36 | 0 | 6301 | Смещение кромок | GWAN |  | 05:32 | 05:60 | 06:07 | 0 | 443 | 25 | EXT | Смещение кромок Вовнутрь Величина смещения - 4 мм. |  | (c)
69548.783 | 5.125 | 5.104 | -6.225 | -6.246 | 844 | 911 | 913 | 844 | 5104 | 6301 |  | CORR | CIGR | 01:42 | 01:53 | 01:53 | 24 | 139 | 15 | EXT |  | 0.89 | (c)
69555.008 | 0 | 0 | -11.57 | -11.57 | -2106 | -1706 | -1672 | 124 | 0 | 6302 | Смещение кромок | GWAN |  | 06:43 | 07:48 | 07:53 | 0 | 868 | 18 | EXT | Смещение кромок Наружу Величина смещения - 2.9 мм. |  | (c)
69586.578 | 8.39 | 8.343 | -3.37 | -3.417 | 32 | 258 | 233 | 32 | 3308 | 6304 |  | CORR | GENE | 02:48 | 03:25 | 03:21 | 109 | 403 | 11 | EXT | Аномалия находится на отводе. | 0.89 | (c)
69589.81 | 11.622 | 10.202 | -0.138 | -1.558 | 1766 | 1969 | 1900 | 1766 | 75 | 6304 |  | CORR | GENE | 07:28 | 08:01 | 07:50 | 1483 | 269 | 10 | EXT | Аномалия находится на отводе. | 0.97 | (c)
69589.828 | 11.64 | 11.07 | -0.12 | -0.69 | 2120 | 2225 | 2190 | 2120 | 54 | 6304 |  | CORR | GENE | 08:25 | 08:42 | 08:37 | 636 | 141 | 12 | EXT | Аномалия находится на отводе. | 0.96 | (c)
69590.67 | 0.722 | 0.408 | -10.788 | -11.102 | -2229 | -2126 | -2154 | 2079 | 408 | 6305 |  | CORR | GENE | 03:22 | 03:38 | 03:34 | 762 | 150 | 10 | EXT | Аномалия находится на отводе. | 0.95 | (c)
69592.36 | 2.412 | 1.523 | -9.098 | -9.987 | -2168 | -2050 | -2099 | 2029 | 1523 | 6305 |  | CORR | GENE | 03:31 | 03:50 | 03:43 | 1716 | 139 | 10 | EXT | Аномалия находится на отводе. | 0.97 | (c)
69593.273 | 3.325 | 3.015 | -8.185 | -8.495 | -1809 | -1746 | -1608 | 1408 | 3015 | 6305 |  | CORR | GENE | 04:29 | 04:39 | 05:02 | 369 | 401 | 10 | EXT | Аномалия находится на отводе. | 0.93 | (c)
69593.461 | 3.513 | 3.49 | -7.997 | -8.02 | -2011 | -1893 | -1925 | 1838 | 3490 | 6305 |  | CORR | CIGR | 03:57 | 04:16 | 04:11 | 24 | 173 | 10 | EXT | Аномалия находится на отводе. | 0.89 | (c)
69593.762 | 3.814 | 3.799 | -7.696 | -7.711 | -527 | -504 | -508 | 488 | 3799 | 6305 |  | CORR | PITT | 07:56 | 08:00 | 07:59 | 30 | 39 | 10 | EXT | Аномалия находится на отводе. | 0.89 | (c)
69593.888 | 3.94 | 3.726 | -7.57 | -7.784 | -2151 | -2055 | -2090 | 2030 | 3726 | 6305 |  | CORR | GENE | 03:34 | 03:50 | 03:44 | 740 | 122 | 10 | EXT | Аномалия находится на отводе. | 0.95 | (c)
69597.823 | 7.875 | 7.157 | -3.635 | -4.353 | -469 | -431 | -406 | 343 | 2662 | 6305 |  | CORR | GENE | 08:06 | 08:12 | 08:16 | 1691 | 126 | 12 | EXT | Аномалия находится на отводе. | 0.99 | (c)
69607.583 | 6.125 | 6.045 | -4.905 | -4.985 | 138 | 177 | 163 | 138 | 4649 | 6306 |  | CORR | GENE | 05:21 | 05:27 | 05:25 | 336 | 49 | 12 | EXT |  | 0.93 | (c)
69611.439 | 9.981 | 9.931 | -1.049 | -1.099 | 1347 | 1464 | 1481 | 1347 | 1033 | 6306 |  | CORR | GENE | 08:36 | 08:55 | 08:58 | 66 | 268 | 10 | EXT |  | 0.89 | (c)
69612.158 | 10.7 | 10.378 | -0.33 | -0.652 | 1059 | 1251 | 1279 | 1059 | 104 | 6306 |  | CORR | GENE | 07:50 | 08:21 | 08:25 | 548 | 440 | 13 | EXT |  | 0.96 | (c)
69612.41 | 10.952 | 10.876 | -0.078 | -0.154 | -305 | -215 | -156 | 7 | 50 | 6306 |  | CORR | GENE | 04:09 | 04:24 | 04:33 | 104 | 298 | 11 | EXT |  | 0.89 | (c)
69612.448 | 10.99 | 10.917 | -0.04 | -0.113 | 412 | 537 | 628 | 412 | 30 | 6306 |  | CORR | GENE | 06:05 | 06:25 | 06:40 | 83 | 432 | 12 | EXT |  | 0.89 | (c)
69635.328 | 0 | -0.024 | -11.63 | -11.654 | -1507 | -1275 | -1299 | 1090 | 0 | 6309 | Внутришовный дефект | GWAN |  | 11:29 | 00:06 | 00:03 | 0 | 417 | 10 | MID | Внутришовный дефект Аномалия находится на отводе. |  | (c)
69643.509 | 8.181 | 8.093 | -3.449 | -3.537 | 1682 | 1824 | 1803 | 1682 | 3404 | 6309 | Дефект проката | MIAN | GENE | 08:04 | 08:27 | 08:23 | 133 | 242 |  | EXT | Дефект проката Эквивалент потери металла 10%. Аномалия находится на отводе. |  | (c)
69653.841 | 6.883 | 6.772 | -4.557 | -4.668 | 584 | 618 | 621 | 584 | 4304 | 6310 |  | CORR | GENE | 08:03 | 08:08 | 08:09 | 364 | 75 | 11 | EXT |  | 0.93 | (c)
69658.398 | 0 | -0.039 | -11.74 | -11.779 | 139 | 1254 | 799 | 139 |  | 6311 | Нарушение формы кольцевого шва | GWAN |  | 09:42 | 00:42 | 11:29 | 0 | 1318 |  | EXT | Нарушение формы кольцевого шва Аномалия находится на отводе. |  | (c)
69667.372 | 8.974 | 8.74 | -2.766 | -3 | -944 | -919 | -863 | 782 | 2370 | 6311 |  | CORR | GENE | 06:47 | 06:51 | 07:00 | 630 | 162 | 15 | EXT | Аномалия находится на отводе. | 0.98 | (c)
69668.568 | 10.17 | 9.866 | -1.57 | -1.874 | -937 | -819 | -846 | 755 | 1354 | 6311 |  | CORR | GENE | 06:48 | 07:07 | 07:03 | 520 | 182 | 10 | EXT | Аномалия находится на отводе. | 0.94 | (c)
69692.778 | 0 | 0 | -11.57 | -11.57 | 1213 | 1585 | 1512 | 420 | 0 | 6314 | Смещение кромок | GWAN |  | 00:28 | 01:28 | 01:16 | 0 | 597 | 16 | EXT | Смещение кромок Вовнутрь Величина смещения - 2.4 мм. |  | (c)
69692.778 | 0 | -0.008 | -11.57 | -11.578 | -1385 | -1175 | -1077 | 768 |  | 6314 | Нарушение формы кольцевого шва | GWAN |  | 05:28 | 06:02 | 06:18 | 0 | 617 |  | EXT | Нарушение формы кольцевого шва |  | (c)
69704.348 | 0 | -0.032 | -11.44 | -11.472 | 1096 | 1310 | 1287 | 753 |  | 6315 | Нарушение формы кольцевого шва | GWAN |  | 00:05 | 00:40 | 00:36 | 0 | 382 |  | EXT | Нарушение формы кольцевого шва |  | (c)
69709.422 | 5.074 | 5.014 | -6.366 | -6.426 | -1674 | -588 | -1013 | 351 | 5014 | 6315 |  | CORR | GENE | 04:38 | 07:33 | 06:25 | 158 | 1322 | 10 | EXT |  | 0.9 | (c)
69711.643 | 7.295 | 7.158 | -4.145 | -4.282 | -110 | -90 | -77 | 45 | 3984 | 6315 |  | CORR | GENE | 08:51 | 08:54 | 08:56 | 298 | 65 | 9 | EXT |  | 0.91 | (c)
69714.402 | 10.054 | 9.868 | -1.386 | -1.572 | -755 | -693 | -714 | 672 | 1089 | 6315 |  | CORR | GENE | 07:06 | 07:16 | 07:13 | 483 | 84 | 10 | EXT |  | 0.94 | (c)
69715.788 | 0 | -0.037 | -11.35 | -11.387 | -719 | 273 | -59 | 0 |  | 6316 | Нарушение формы кольцевого шва | GWAN |  | 09:20 | 00:00 | 11:06 | 0 | 1320 |  | EXT | Нарушение формы кольцевого шва |  | (c)
69749.698 | 0 | -0.032 | -11.46 | -11.492 | -210 | 590 | 341 | 0 |  | 6319 | Нарушение формы кольцевого шва | GWAN |  | 00:23 | 02:32 | 01:52 | 0 | 1103 |  | EXT | Нарушение формы кольцевого шва |  | (c)
69749.698 | 0 | -0.027 | -11.46 | -11.487 | 2103 | -2186 | -1999 | 1641 |  | 6319 | Нарушение формы кольцевого шва | GWAN |  | 06:36 | 07:04 | 07:34 | 0 | 717 |  | EXT | Нарушение формы кольцевого шва |  | (c)
69765.806 | 4.648 | 4.611 | -7.022 | -7.059 | -282 | -231 | -203 | 124 | 4611 | 6320 |  | CORR | GENE | 07:34 | 07:42 | 07:46 | 59 | 158 | 8 | EXT |  | 0.89 | (c)
69785.316 | 1.168 | 1.002 | -10.302 | -10.468 | -96 | -55 | -62 | 28 | 1002 | 6322 |  | CORR | GENE | 06:54 | 07:01 | 06:60 | 566 | 68 | 10 | EXT |  | 0.94 | (c)
69789.622 | 5.474 | 5.309 | -5.996 | -6.161 | -123 | -66 | -86 | 49 | 5309 | 6322 |  | CORR | GENE | 06:50 | 06:59 | 06:56 | 571 | 74 | 10 | EXT |  | 0.94 | (c)
69795.618 | 0 | -0.024 | -11.48 | -11.504 | -1338 | -991 | -1045 | 753 |  | 6323 | Нарушение формы кольцевого шва | GWAN |  | 05:49 | 06:45 | 06:37 | 0 | 585 |  | EXT | Нарушение формы кольцевого шва |  | (c)
69800.777 | 5.159 | 5.119 | -6.321 | -6.361 | -829 | -600 | -605 | 380 | 5119 | 6323 |  | CORR | GENE | 07:11 | 07:48 | 07:48 | 116 | 449 | 9 | EXT |  | 0.89 | (c)
69815.117 | 8.019 | 7.68 | -3.641 | -3.98 | -78 | 37 | -9 | 0 | 3335 | 6324 |  | CORR | GENE | 08:44 | 09:03 | 08:55 | 645 | 137 | 11 | EXT |  | 0.95 | (c)
69842.895 | 1.637 | 1.62 | -9.573 | -9.59 | 13 | 157 | 107 | 13 | 1620 | 6327 |  | CORR | CIGR | 07:13 | 07:36 | 07:28 | 25 | 188 | 11 | EXT |  | 0.89 | (c)
69844.204 | 2.946 | 2.89 | -8.264 | -8.32 | -400 | -158 | -75 | 0 | 2890 | 6327 |  | CORR | GENE | 06:07 | 06:45 | 06:59 | 110 | 650 | 9 | EXT |  | 0.89 | (c)
69897.267 | 9.959 | 9.918 | -1.371 | -1.412 | 202 | 246 | 313 | 202 | 1336 | 6331 |  | CORR | GENE | 04:16 | 04:23 | 04:33 | 76 | 221 | 9 | EXT |  | 0.89 | (c)
69898.918 | 0.28 | 0.066 | -11.14 | -11.354 | -719 | -663 | -648 | 577 | 66 | 6332 |  | CORR | GENE | 04:33 | 04:42 | 04:44 | 335 | 142 | 12 | EXT |  | 0.93 | (c)
69911.173 | 1.115 | 0.764 | -10.245 | -10.596 | -1130 | -1124 | -1096 | 1063 | 764 | 6333 |  | CORR | GENE | 05:41 | 05:41 | 05:46 | 582 | 67 | 11 | EXT |  | 0.95 | (c)
69911.715 | 1.657 | 1.401 | -9.703 | -9.959 | -1134 | -1120 | -1091 | 1049 | 1401 | 6333 |  | CORR | GENE | 05:40 | 05:42 | 05:47 | 427 | 85 | 10 | EXT |  | 0.93 | (c)
69956.138 | 0 | -0.025 | -11.51 | -11.535 | -1272 | -824 | -693 | 115 |  | 6337 | Нарушение формы кольцевого шва | GWAN |  | 06:27 | 07:39 | 08:00 | 0 | 1157 |  | EXT | Нарушение формы кольцевого шва |  | (c)
69973.564 | 5.916 | 5.901 | -5.594 | -5.609 | 765 | 776 | 775 | 765 | 5576 | 6338 |  | CORR | PITT | 05:02 | 05:04 | 05:04 | 33 | 21 | 11 | EXT |  | 0.89 | (c)
70060.101 | 11.643 | 11.572 | -0.087 | -0.158 | 216 | 427 | 520 | 216 | 51 | 6345 |  | CORR | GENE | 04:21 | 04:55 | 05:10 | 107 | 609 | 12 | EXT |  | 0.89 | (c)
70060.197 | 0.009 | 0.001 | -11.411 | -11.419 | -646 | -511 | -411 | 176 | 1 | 6346 |  | CORR | CIGR | 05:52 | 06:13 | 06:30 | 23 | 469 | 15 | EXT |  | 0.89 | (c)
70060.236 | 0.048 | 0.029 | -11.372 | -11.391 | -876 | -771 | -686 | 497 | 29 | 6346 |  | CORR | CIGR | 05:15 | 05:32 | 05:45 | 41 | 379 | 12 | EXT |  | 0.89 | (c)
70083.378 | 0 | 0 | -10.18 | -10.18 | 766 | 1351 | 1243 | 766 | 0 | 6348 | Смещение кромок | GWAN |  | 00:10 | 01:45 | 01:27 | 0 | 954 | 24 | EXT | Смещение кромок Наружу Величина смещения - 3.7 мм. |  | (c)
70098.63 | 5.072 | 4.97 | -5.988 | -6.09 | 1636 | 1638 | 1657 | 1636 | 4970 | 6349 |  | CORR | AXGR | 07:58 | 07:59 | 08:02 | 164 | 42 | 14 | EXT |  | 0.91 | (c)
70099.087 | 5.529 | 5.219 | -5.531 | -5.841 | 313 | 353 | 350 | 313 | 5219 | 6349 |  | CORR | GENE | 04:25 | 04:31 | 04:31 | 420 | 75 | 8 | EXT |  | 0.92 | (c)
70101.533 | 7.975 | 7.601 | -3.085 | -3.459 | 12 | 20 | 37 | 12 | 2895 | 6349 |  | CORR | GENE | 03:36 | 03:37 | 03:40 | 564 | 51 | 10 | EXT |  | 0.94 | (c)
70109.887 | 5.269 | 4.897 | -5.221 | -5.593 | -1577 | -1552 | -1546 | 1515 | 4874 | 6350 |  | CORR | GENE | 05:23 | 05:27 | 05:28 | 719 | 62 | 11 | EXT |  | 0.96 | (c)
70112.734 | 8.116 | 8.09 | -2.374 | -2.4 | -1582 | -1467 | -1481 | 1380 | 2353 | 6350 |  | CORR | CIGR | 05:22 | 05:41 | 05:38 | 47 | 203 | 12 | EXT |  | 0.89 | (c)
70113.551 | 8.933 | 8.457 | -1.557 | -2.033 | -476 | -434 | -433 | 390 | 1452 | 6350 |  | CORR | GENE | 08:21 | 08:27 | 08:28 | 581 | 86 | 11 | EXT |  | 0.95 | (c)
70114.349 | 9.731 | 9.715 | -0.759 | -0.775 | -1150 | -1059 | -1082 | 1013 | 750 | 6350 |  | CORR | CIGR | 06:32 | 06:47 | 06:43 | 25 | 137 | 15 | EXT |  | 0.89 | (c)
70114.472 | 9.854 | 9.51 | -0.636 | -0.98 | -843 | -822 | -804 | 766 | 513 | 6350 |  | CORR | GENE | 07:21 | 07:25 | 07:28 | 467 | 78 | 11 | EXT |  | 0.94 | (c)
70114.751 | 10.133 | 10.094 | -0.357 | -0.396 | -1005 | -802 | -886 | 767 | 41 | 6350 |  | CORR | GENE | 06:55 | 07:28 | 07:14 | 355 | 239 | 10 | EXT |  | 0.92 | (c)
70117.355 | 2.247 | 2.22 | -9.343 | -9.37 | 739 | 816 | 820 | 739 | 2220 | 6351 |  | CORR | CIGR | 06:46 | 06:59 | 06:59 | 42 | 163 | 9 | EXT |  | 0.89 | (c)
70118.23 | 3.122 | 3.093 | -8.468 | -8.497 | 909 | 979 | 978 | 909 | 3093 | 6351 |  | CORR | GENE | 07:14 | 07:25 | 07:25 | 50 | 137 | 10 | EXT |  | 0.89 | (c)
70185.557 | 1.119 | 0.926 | -9.121 | -9.314 | -1231 | -1159 | -1185 | 1138 | 926 | 6357 |  | CORR | GENE | 05:24 | 05:35 | 05:31 | 625 | 93 | 10 | EXT | Аномалия находится на отводе. | 0.95 | (c)
70186.019 | 1.581 | 0.806 | -8.659 | -9.434 | -1665 | -1570 | -1606 | 1548 | 806 | 6357 |  | CORR | GENE | 04:14 | 04:29 | 04:23 | 1139 | 117 | 10 | EXT | Аномалия находится на отводе. | 0.96 | (c)
70186.621 | 2.183 | 2.144 | -8.057 | -8.096 | -1082 | -969 | -918 | 755 | 2144 | 6357 |  | CORR | GENE | 05:48 | 06:06 | 06:14 | 48 | 327 | 10 | EXT | Аномалия находится на отводе. | 0.89 | (c)
70186.754 | 2.316 | 2.301 | -7.924 | -7.939 | -1296 | -1201 | -1243 | 1190 | 2301 | 6357 |  | CORR | CIGR | 05:13 | 05:29 | 05:22 | 30 | 106 | 11 | EXT | Аномалия находится на отводе. | 0.89 | (c)
70200.818 | 6.14 | 6.115 | -5.56 | -5.585 | 780 | 904 | 912 | 780 | 5535 | 6358 |  | CORR | GENE | 05:29 | 05:49 | 05:50 | 50 | 264 | 10 | EXT |  | 0.89 | (c)
70202.27 | 7.592 | 7.513 | -4.108 | -4.187 | 825 | 913 | 1189 | 825 | 4035 | 6358 |  | CORR | GENE | 05:36 | 05:50 | 06:35 | 152 | 727 | 8 | EXT |  | 0.9 | (c)
70205.45 | 10.772 | 8.917 | -0.928 | -2.783 | 1196 | 1232 | 1370 | 1196 | 481 | 6358 |  | CORR | GENE | 06:36 | 06:42 | 07:04 | 2302 | 347 | 11 | EXT |  | 0.98 | (c)
70205.451 | 10.773 | 10.662 | -0.927 | -1.038 | 778 | 815 | 814 | 778 | 720 | 6358 |  | CORR | GENE | 05:28 | 05:34 | 05:34 | 318 | 72 | 10 | EXT |  | 0.92 | (c)
70205.965 | 11.287 | 11.232 | -0.413 | -0.468 | 461 | 920 | 960 | 461 | 164 | 6358 |  | CORR | GENE | 04:37 | 05:52 | 05:58 | 304 | 997 | 10 | EXT |  | 0.92 | (c)
70206.339 | 11.661 | 11.624 | -0.039 | -0.076 | 797 | 1036 | 1132 | 797 | 25 | 6358 |  | CORR | GENE | 05:32 | 06:10 | 06:26 | 51 | 670 | 10 | EXT |  | 0.89 | (c)
70206.44 | 0.062 | 0.043 | -10.718 | -10.737 | 27 | 403 | 288 | 27 | 43 | 6359 |  | CORR | GENE | 05:29 | 06:30 | 06:11 | 130 | 523 | 12 | EXT |  | 0.9 | (c)
70207.348 | 0.97 | 0.807 | -9.81 | -9.973 | 20 | 273 | 537 | 20 | 807 | 6359 |  | CORR | GENE | 05:28 | 06:09 | 06:51 | 221 | 1034 | 10 | EXT |  | 0.91 | (c)
70217.735 | 0.577 | 0.298 | -10.783 | -11.062 | 1715 | 1733 | 1742 | 1715 | 298 | 6360 |  | CORR | GENE | 04:53 | 04:56 | 04:57 | 682 | 54 | 11 | EXT |  | 0.96 | (c)
70220.199 | 3.041 | 2.837 | -8.319 | -8.523 | 911 | 951 | 964 | 911 | 2837 | 6360 |  | CORR | GENE | 02:43 | 02:50 | 02:52 | 544 | 105 | 8 | EXT |  | 0.93 | (c)
70222.243 | 5.085 | 4.769 | -6.275 | -6.591 | 1001 | 1038 | 1071 | 1001 | 4769 | 6360 |  | CORR | GENE | 02:58 | 03:04 | 03:09 | 480 | 139 | 10 | EXT |  | 0.94 | (c)
70224.407 | 7.249 | 7.224 | -4.111 | -4.136 | -2196 | -2139 | -2122 | 2048 | 4071 | 6360 |  | CORR | GENE | 06:22 | 06:31 | 06:34 | 65 | 148 | 10 | EXT |  | 0.89 | (c)
70227.506 | 10.348 | 10.221 | -1.012 | -1.139 | -1769 | -1713 | -1710 | 1651 | 964 | 6360 |  | CORR | GENE | 07:31 | 07:40 | 07:40 | 175 | 117 | 10 | EXT |  | 0.9 | (c)
70228.961 | 0.443 | 0.248 | -10.907 | -11.102 | 1303 | 1363 | 1365 | 1303 | 248 | 6361 |  | CORR | GENE | 03:43 | 03:53 | 03:53 | 260 | 124 | 10 | EXT |  | 0.91 | (c)
70254.419 | 3.221 | 3.162 | -8.189 | -8.248 | 865 | 969 | 1127 | 865 | 3162 | 6363 |  | CORR | GENE | 05:11 | 05:28 | 05:54 | 127 | 523 | 10 | EXT | Аномалия находится на упругопластическом изгибе: R=542 D, максимальное растяжение на 6.6 час. | 0.9 | (c)
70254.947 | 3.749 | 3.7 | -7.661 | -7.71 | 922 | 963 | 955 | 922 | 3700 | 6363 |  | CORR | GENE | 05:20 | 05:27 | 05:26 | 92 | 67 | 12 | EXT | Аномалия находится на упругопластическом изгибе: R=520 D, максимальное растяжение на 6.6 час. | 0.89 | (c)
70256.584 | 5.386 | 5.323 | -6.024 | -6.087 | 756 | 833 | 958 | 756 | 5323 | 6363 |  | CORR | GENE | 04:54 | 05:06 | 05:26 | 76 | 405 | 11 | EXT | Аномалия находится на упругопластическом изгибе: R=474 D, максимальное растяжение на 6.6 час. | 0.89 | (c)
70260.78 | 9.582 | 9.571 | -1.828 | -1.839 | 1037 | 1078 | 1066 | 1037 | 1818 | 6363 |  | CORR | CIGR | 05:39 | 05:46 | 05:44 | 21 | 58 | 11 | EXT | Аномалия находится на упругопластическом изгибе: R=429 D, максимальное растяжение на 6.6 час. | 0.89 | (c)
70267.899 | 5.291 | 4.955 | -5.819 | -6.155 | -1751 | -1648 | -1390 | 1029 | 4955 | 6364 |  | CORR | GENE | 05:13 | 05:30 | 06:11 | 387 | 722 | 11 | EXT | Аномалия находится на упругопластическом изгибе: R=910 D, максимальное растяжение на 6.6 час. | 0.93 | (c)
70319.208 | 0 | 0 | -11.25 | -11.25 | -993 | -160 | -321 | 0 | 0 | 6369 | Смещение кромок | GWAN |  | 00:17 | 02:32 | 02:06 | 0 | 1344 | 17 | EXT | Смещение кромок Вовнутрь Аномалия находится на отводе. Величина смещения - 2.7 мм. |  | (c)
70330.458 | 0 | 0 | -11.25 | -11.25 | 259 | 975 | 1055 | 259 | 0 | 6370 | Непровар / утяжина | GWAN |  | 03:03 | 04:58 | 05:11 | 0 | 1593 | 17 | INT | Непровар / утяжина Толщины: 15,7 / 18,7 мм Аномалия находится на отводе. |  | (b)
70341.708 | 0 | -0.067 | -11.33 | -11.397 | -1199 | -1061 | -980 | 761 |  | 6371 | Нарушение формы кольцевого шва | GWAN |  | 11:55 | 00:18 | 00:31 | 0 | 438 |  | EXT | Нарушение формы кольцевого шва Аномалия находится на отводе. |  | (c)
70341.708 | 0 | -0.045 | -11.33 | -11.375 | -403 | -89 | -192 | 0 |  | 6371 | Нарушение формы кольцевого шва | GWAN |  | 02:04 | 02:54 | 02:38 | 0 | 421 |  | EXT | Нарушение формы кольцевого шва Аномалия находится на отводе. |  | (c)
70341.708 | 0 | -0.046 | -11.33 | -11.376 | 1934 | -1494 | -1903 | 1280 |  | 6371 | Нарушение формы кольцевого шва | GWAN |  | 08:21 | 11:08 | 10:02 | 0 | 1247 |  | EXT | Нарушение формы кольцевого шва Аномалия находится на отводе. |  | (c)
70363.412 | 10.374 | 10.328 | -0.626 | -0.672 | 303 | 356 | 371 | 303 | 560 | 6372 |  | DENT | GENE | 05:21 | 05:30 | 05:32 | 112 | 136 | 0.4 | N/A | Глубина вмятины: 6 мм (0,4%). Линейка: 11 см в (1033 см; 05:30 ч:мин) |  | (c)
70394.148 | 4.92 | 4.791 | -2.95 | -3.079 | 2193 | 2209 | 2214 | 0 | 2849 | 6376 |  | CORR | AXGR | 06:04 | 06:07 | 06:08 | 230 | 41 | 11 | EXT |  | 0.91 | (c)
70401.895 | 4.797 | 4.547 | -6.743 | -6.993 | -2168 | -1978 | -1929 | 1690 | 4547 | 6377 |  | CORR | GENE | 03:15 | 03:46 | 03:54 | 528 | 478 | 10 | EXT | Аномалия находится на отводе. | 0.94 | (c)
70405.783 | 8.685 | 8.593 | -2.855 | -2.947 | -724 | -688 | -680 | 636 | 2725 | 6377 |  | CORR | GENE | 07:08 | 07:14 | 07:15 | 222 | 88 | 10 | EXT | Аномалия находится на отводе. | 0.91 | (c)
70407.028 | 9.93 | 9.85 | -1.61 | -1.69 | 2116 | -2203 | -2195 | 2044 | 1539 | 6377 |  | CORR | GENE | 02:47 | 03:09 | 03:11 | 151 | 300 | 8 | EXT | Аномалия находится на отводе. | 0.9 | (c)
70407.178 | 10.08 | 9.831 | -1.46 | -1.709 | -446 | -367 | -363 | 279 | 681 | 6377 |  | CORR | GENE | 07:53 | 08:06 | 08:06 | 1028 | 167 | 13 | EXT | Аномалия находится на отводе. | 0.98 | (c)
70428.633 | 8.615 | 8.557 | -2.885 | -2.943 | 953 | 956 | 969 | 953 | 2853 | 6379 |  | CORR | AXGR | 06:25 | 06:25 | 06:27 | 90 | 32 | 10 | EXT |  | 0.89 | (c)
70442.506 | 10.988 | 10.656 | -0.122 | -0.454 | 1103 | 1167 | 1147 | 1103 | 70 | 6380 |  | CORR | GENE | 07:34 | 07:44 | 07:41 | 384 | 89 | 13 | EXT |  | 0.94 | (c)
70443.792 | 1.164 | 0.949 | -10.146 | -10.361 | -1339 | -1323 | -1314 | 1289 | 949 | 6381 |  | CORR | GENE | 05:01 | 05:04 | 05:05 | 329 | 50 | 13 | EXT |  | 0.93 | (c)
70449.644 | 7.016 | 7.001 | -4.294 | -4.309 | -1060 | -1002 | -992 | 925 | 4281 | 6381 |  | CORR | CIGR | 05:46 | 05:55 | 05:57 | 28 | 135 | 12 | EXT |  | 0.89 | (c)
70450.378 | 7.75 | 7.548 | -3.56 | -3.762 | -1054 | -1019 | -974 | 895 | 3407 | 6381 |  | CORR | GENE | 05:47 | 05:53 | 06:00 | 355 | 159 | 7 | EXT |  | 0.91 | (c)
70452.231 | 9.603 | 9.583 | -1.707 | -1.727 | -1279 | -1169 | -1181 | 1084 | 1698 | 6381 |  | CORR | CIGR | 05:11 | 05:29 | 05:27 | 29 | 195 | 13 | EXT |  | 0.89 | (c)
70533.368 | 0 | -0.056 | -11.18 | -11.236 | 528 | 743 | 846 | 528 |  | 6389 | Нарушение формы кольцевого шва | GWAN |  | 11:33 | 00:08 | 00:24 | 0 | 636 |  | EXT | Нарушение формы кольцевого шва Аномалия находится на отводе. Аномалия находится на упругопластическом изгибе: R=283 D, максимальное растяжение на 6.1 час. |  | (c)
70533.368 | 0 | -0.035 | -11.18 | -11.215 | -1544 | -1208 | -1283 | 686 |  | 6389 | Нарушение формы кольцевого шва | GWAN |  | 05:59 | 06:53 | 06:41 | 0 | 522 |  | EXT | Нарушение формы кольцевого шва Аномалия находится на отводе. Аномалия находится на упругопластическом изгибе: R=283 D, максимальное растяжение на 6.1 час. |  | (c)
70536.527 | 3.159 | 3.102 | -8.021 | -8.078 | -1023 | -874 | -838 | 654 | 3102 | 6389 |  | CORR | GENE | 07:23 | 07:47 | 07:53 | 92 | 369 | 8 | EXT | Аномалия находится на упругопластическом изгибе: R=298 D, максимальное растяжение на 6 час. | 0.89 | (c)
70547.664 | 3.116 | 3.101 | -8.434 | -8.449 | -993 | -982 | -983 | 973 | 3101 | 6390 |  | CORR | PITT | 06:53 | 06:54 | 06:54 | 33 | 20 | 13 | EXT | Аномалия находится на упругопластическом изгибе: R=786 D, максимальное растяжение на 6.1 час. | 0.89 | (c)
70554.847 | 10.299 | 10.282 | -1.251 | -1.268 | -737 | -625 | -631 | 525 | 1191 | 6390 |  | CORR | GENE | 07:34 | 07:52 | 07:51 | 77 | 211 | 12 | EXT |  | 0.89 | (c)
70555.172 | 10.624 | 10.45 | -0.926 | -1.1 | -880 | -800 | -810 | 740 | 783 | 6390 |  | CORR | GENE | 07:11 | 07:24 | 07:22 | 317 | 140 | 14 | EXT |  | 0.94 | (c)
70555.711 | 11.163 | 11.068 | -0.387 | -0.482 | -698 | -601 | -615 | 532 | 132 | 6390 |  | CORR | GENE | 07:40 | 07:56 | 07:54 | 350 | 165 | 10 | EXT |  | 0.92 | (c)
70555.995 | 11.447 | 11.24 | -0.103 | -0.31 | -2098 | -2077 | -2074 | 133 | 49 | 6390 |  | CORR | GENE | 03:54 | 03:58 | 03:58 | 261 | 48 | 9 | EXT |  | 0.91 | (c)
70557.043 | 0.945 | 0.82 | -10.625 | -10.75 | 1525 | 1551 | 1565 | 625 | 820 | 6391 |  | CORR | GENE | 04:22 | 04:26 | 04:28 | 166 | 80 | 14 | EXT |  | 0.91 | (c)
70557.195 | 1.097 | 1.053 | -10.473 | -10.517 | -1815 | -1807 | -1806 | 415 | 1053 | 6391 |  | CORR | AXGR | 07:22 | 07:24 | 07:24 | 101 | 19 | 6 | EXT |  | 0.89 | (c)
70558.081 | 1.983 | 1.861 | -9.587 | -9.709 | -1824 | -1795 | -1799 | 406 | 1861 | 6391 |  | CORR | GENE | 07:21 | 07:26 | 07:25 | 430 | 51 | 10 | EXT |  | 0.93 | (c)
70558.185 | 2.087 | 2.018 | -9.483 | -9.552 | 1776 | 1792 | 1798 | 411 | 2018 | 6391 |  | CORR | AXGR | 05:02 | 05:05 | 05:06 | 132 | 43 | 10 | EXT |  | 0.9 | (c)
70560.308 | 4.21 | 4.192 | -7.36 | -7.378 | 1862 | 1981 | 1971 | 151 | 4192 | 6391 |  | CORR | CIGR | 05:16 | 05:35 | 05:33 | 21 | 218 | 11 | EXT |  | 0.89 | (c)
70562.914 | 6.816 | 6.802 | -4.754 | -4.768 | 2182 | 2202 | 2195 | 22 | 4734 | 6391 |  | CORR | PITT | 06:08 | 06:11 | 06:10 | 34 | 26 | 12 | EXT |  | 0.89 | (c)
70567.668 | 0 | -0.022 | -11.05 | -11.072 | 255 | 807 | 717 | 255 |  | 6392 | Нарушение формы кольцевого шва | GWAN |  | 04:10 | 05:39 | 05:24 | 0 | 924 |  | EXT | Нарушение формы кольцевого шва |  | (c)
70584.379 | 5.661 | 5.648 | -5.429 | -5.442 | 1127 | 1163 | 1170 | 1127 | 5420 | 6393 |  | CORR | CIGR | 05:46 | 05:52 | 05:53 | 22 | 87 | 11 | EXT |  | 0.89 | (c)
70589.573 | 10.855 | 10.842 | -0.235 | -0.248 | 1285 | 1324 | 1346 | 1285 | 222 | 6393 |  | CORR | CIGR | 06:11 | 06:18 | 06:21 | 26 | 121 | 10 | EXT |  | 0.89 | (c)
70639.846 | 4.508 | 4.483 | -7.232 | -7.257 | -1303 | -1207 | -1151 | 999 | 4483 | 6398 |  | CORR | GENE | 05:32 | 05:48 | 05:57 | 56 | 304 | 10 | EXT | Аномалия находится на отводе. | 0.89 | (c)
70642.93 | 7.592 | 7.578 | -4.148 | -4.162 | -731 | -715 | -713 | 696 | 4119 | 6398 |  | CORR | PITT | 07:05 | 07:07 | 07:07 | 43 | 35 | 11 | EXT | Аномалия находится на отводе. | 0.89 | (c)
70644.233 | 8.895 | 8.484 | -2.845 | -3.256 | -847 | -773 | -796 | 745 | 2638 | 6398 |  | CORR | GENE | 06:46 | 06:58 | 06:54 | 618 | 102 | 7 | EXT | Аномалия находится на отводе. | 0.93 | (c)
70646.82 | 11.482 | 11.408 | -0.258 | -0.332 | 29 | 45 | 58 | 29 | 197 | 6398 |  | CORR | GENE | 09:07 | 09:10 | 09:12 | 135 | 57 | 12 | EXT | Аномалия находится на отводе. | 0.9 | (c)
70648.732 | 1.654 | 1.55 | -9.836 | -9.94 | 1094 | 1214 | 1179 | 967 | 1550 | 6399 |  | CORR | GENE | 05:52 | 06:11 | 06:06 | 587 | 170 | 8 | EXT |  | 0.93 | (c)
70649.943 | 2.865 | 2.722 | -8.625 | -8.768 | 897 | 941 | 955 | 897 | 2722 | 6399 |  | CORR | GENE | 05:20 | 05:27 | 05:30 | 662 | 115 | 10 | EXT |  | 0.95 | (c)
70651.557 | 4.479 | 3.882 | -7.011 | -7.608 | 530 | 747 | 728 | 530 | 3882 | 6399 |  | CORR | GENE | 04:21 | 04:56 | 04:53 | 776 | 396 | 10 | EXT |  | 0.95 | (c)
70653.759 | 6.681 | 6.66 | -4.809 | -4.83 | 1642 | 1739 | 1758 | 356 | 4789 | 6399 |  | CORR | CIGR | 07:21 | 07:36 | 07:39 | 41 | 233 | 10 | EXT |  | 0.89 | (c)
70654.147 | 7.069 | 6.819 | -4.421 | -4.671 | 642 | 659 | 695 | 642 | 4317 | 6399 |  | CORR | GENE | 04:39 | 04:42 | 04:48 | 354 | 107 | 10 | EXT |  | 0.92 | (c)
70655.085 | 8.007 | 7.924 | -3.483 | -3.566 | 471 | 866 | 893 | 471 | 3391 | 6399 |  | CORR | GENE | 04:11 | 05:15 | 05:20 | 175 | 844 | 10 | EXT |  | 0.9 | (c)
70656.315 | 9.237 | 9.214 | -2.253 | -2.276 | 1169 | 1248 | 1228 | 943 | 2232 | 6399 |  | CORR | CIGR | 06:04 | 06:17 | 06:14 | 44 | 119 | 11 | EXT |  | 0.89 | (c)
70656.698 | 9.62 | 9.58 | -1.87 | -1.91 | 589 | 888 | 841 | 589 | 1848 | 6399 |  | CORR | GENE | 04:31 | 05:19 | 05:11 | 62 | 505 | 10 | EXT |  | 0.89 | (c)
70657.384 | 10.306 | 10.169 | -1.184 | -1.321 | 1430 | 1480 | 1487 | 686 | 1047 | 6399 |  | CORR | GENE | 06:46 | 06:54 | 06:56 | 274 | 114 | 11 | EXT |  | 0.92 | (c)
70657.977 | 10.899 | 10.632 | -0.591 | -0.858 | 1413 | 1453 | 1448 | 748 | 513 | 6399 |  | CORR | GENE | 06:44 | 06:50 | 06:49 | 345 | 69 | 10 | EXT |  | 0.92 | (c)
70658.548 | 11.47 | 11.319 | -0.02 | -0.171 | 1515 | 1547 | 1546 | 655 | 6 | 6399 |  | CORR | GENE | 07:00 | 07:05 | 07:05 | 165 | 60 | 14 | EXT |  | 0.91 | (c)
70668.013 | 9.445 | 9.41 | -1.995 | -2.03 | -1838 | -1685 | -1712 | 392 | 1974 | 6400 |  | CORR | GENE | 06:41 | 07:06 | 07:01 | 56 | 252 | 10 | EXT |  | 0.89 | (c)
70669.251 | 10.683 | 10.395 | -0.757 | -1.045 | -1811 | -1764 | -1736 | 420 | 329 | 6400 |  | CORR | GENE | 06:45 | 06:53 | 06:57 | 716 | 150 | 10 | EXT |  | 0.95 | (c)
70670.008 | 0 | -0.039 | -2.3 | -2.339 | 1353 | 1646 | 1642 | 300 |  | 6401 | Нарушение формы кольцевого шва | GWAN |  | 04:28 | 05:15 | 05:14 | 0 | 577 |  | EXT | Нарушение формы кольцевого шва |  | (c)
70670.008 | 0 | -0.02 | -2.3 | -2.32 | -1871 | -1706 | -1705 | 360 |  | 6401 | Нарушение формы кольцевого шва | GWAN |  | 07:47 | 08:14 | 08:14 | 0 | 330 |  | EXT | Нарушение формы кольцевого шва |  | (c)
70687.941 | 7.243 | 7.224 | -4.027 | -4.046 | 2197 | -2197 | -2191 | 0 | 4017 | 6403 |  | CORR | CIGR | 05:44 | 05:54 | 05:55 | 29 | 145 | 15 | EXT |  | 0.89 | (c)
70695.838 | 3.87 | 3.398 | -7.59 | -8.062 | -1807 | -1778 | -1726 | 424 | 3398 | 6404 |  | CORR | GENE | 04:39 | 04:43 | 04:52 | 622 | 160 | 10 | EXT |  | 0.95 | (c)
70699.254 | 7.286 | 7.273 | -4.174 | -4.187 | -1360 | -1340 | -1339 | 870 | 4162 | 6404 |  | CORR | PITT | 05:51 | 05:54 | 05:54 | 25 | 43 | 12 | EXT |  | 0.89 | (c)
70701.579 | 9.611 | 9.582 | -1.849 | -1.878 | -1286 | -1260 | -1256 | 945 | 1822 | 6404 |  | CORR | GENE | 06:03 | 06:07 | 06:08 | 56 | 60 | 10 | EXT |  | 0.89 | (c)
70706.89 | 3.462 | 3.414 | -7.978 | -8.026 | 814 | 858 | 848 | 814 | 3414 | 6405 |  | CORR | GENE | 04:15 | 04:22 | 04:20 | 117 | 69 | 10 | EXT |  | 0.89 | (c)
70708.507 | 5.079 | 4.908 | -6.361 | -6.532 | 1373 | 1475 | 1469 | 665 | 4908 | 6405 |  | CORR | GENE | 05:45 | 06:01 | 06:00 | 604 | 192 | 10 | EXT |  | 0.94 | (c)
70722.061 | 7.193 | 7.144 | -4.387 | -4.436 | 1014 | 1054 | 1065 | 1014 | 4347 | 6406 |  | DENT | GENE | 06:08 | 06:15 | 06:17 | 89 | 102 | 0.4 | N/A | Глубина вмятины: 6 мм (0,4%). Линейка: 9 см в (714 см; 06:15 ч:мин) Аномалия находится на отводе. |  | (c)
70749.229 | 0.311 | 0.206 | -11.209 | -11.314 | 1972 | 2022 | 2018 | 166 | 206 | 6409 |  | CORR | GENE | 02:19 | 02:27 | 02:27 | 333 | 92 | 11 | EXT |  | 0.93 | (c)
70789.359 | 5.891 | 5.272 | -5.789 | -6.408 | 491 | 841 | 880 | 491 | 5100 | 6412 |  | DENT | GENE | 04:41 | 05:38 | 05:44 | 1308 | 778 | 2 | N/A | Глубина вмятины: 28 мм (2,0%). Линейка: 131 см в (527 см; 05:38 ч:мин) Аномалия находится на упругопластическом изгибе. |  | (c)
70841.658 | 0.45 | 0.309 | -11.15 | -11.291 | 1737 | 1791 | 1772 | 424 | 309 | 6417 |  | CORR | GENE | 03:28 | 03:37 | 03:34 | 246 | 70 | 10 | EXT |  | 0.91 | (c)
70844.138 | 2.93 | 2.797 | -8.67 | -8.803 | -2126 | -2058 | -2064 | 105 | 2797 | 6417 |  | CORR | GENE | 05:05 | 05:16 | 05:15 | 532 | 124 | 13 | EXT |  | 0.96 | (c)
70851.556 | 10.348 | 10.185 | -1.252 | -1.415 | -1586 | -1485 | -1526 | 644 | 1081 | 6417 |  | CORR | GENE | 06:32 | 06:48 | 06:42 | 334 | 120 | 10 | EXT |  | 0.92 | (c)
70852.389 | 11.181 | 10.347 | -0.419 | -1.253 | -2197 | -2185 | -2154 | 34 | 311 | 6417 |  | CORR | GENE | 04:53 | 04:55 | 05:00 | 942 | 85 | 10 | EXT |  | 0.96 | (c)
70853.444 | 0.636 | 0.345 | -10.904 | -11.195 | 1655 | 1885 | 1801 | 283 | 345 | 6418 |  | CORR | GENE | 04:21 | 04:58 | 04:44 | 1102 | 292 | 11 | EXT |  | 0.97 | (c)
70858.088 | 5.28 | 5.257 | -6.26 | -6.283 | 1891 | 2003 | 2023 | 75 | 5257 | 6418 |  | CORR | CIGR | 04:59 | 05:17 | 05:20 | 40 | 265 | 11 | EXT |  | 0.89 | (c)
70862.692 | 9.884 | 9.876 | -1.656 | -1.664 | 1670 | 1738 | 1709 | 483 | 1646 | 6418 |  | CORR | CIGR | 04:23 | 04:34 | 04:29 | 18 | 78 | 15 | EXT |  | 0.89 | (c)
70862.803 | 9.995 | 9.93 | -1.545 | -1.61 | -1163 | -1077 | -1019 | 875 | 1518 | 6418 |  | CORR | GENE | 08:46 | 08:60 | 09:09 | 92 | 289 | 10 | EXT |  | 0.89 | (c)
70864.561 | 0.213 | 0.152 | -11.297 | -11.358 | 2226 | 2229 | -2220 | 0 | 152 | 6419 |  | LWAN | AXGR | 05:37 | 05:37 | 05:39 | 129 | 29 |  | INT | Эквивалент потери металла 14%. |  | (c)
70874.686 | 10.338 | 9.651 | -1.172 | -1.859 | -1811 | -1567 | -1658 | 420 | 1046 | 6419 |  | CORR | GENE | 06:45 | 07:25 | 07:10 | 813 | 305 | 11 | EXT |  | 0.96 | (c)
70875.2 | 10.852 | 10.545 | -0.658 | -0.965 | -1616 | -1597 | -1593 | 614 | 561 | 6419 |  | CORR | AXGR | 07:17 | 07:20 | 07:21 | 404 | 46 | 12 | EXT |  | 0.94 | (c)
70889.794 | 2.466 | 2.439 | -9.144 | -9.171 | -389 | -238 | -278 | 166 | 2439 | 6421 |  | CORR | CIGR | 08:05 | 08:29 | 08:23 | 46 | 223 | 11 | EXT | Аномалия находится на отводе. | 0.89 | (c)
70889.995 | 2.667 | 2.627 | -8.943 | -8.983 | -603 | -507 | -401 | 199 | 2627 | 6421 |  | CORR | GENE | 07:31 | 07:46 | 08:03 | 90 | 404 | 9 | EXT | Аномалия находится на отводе. | 0.89 | (c)
70933.098 | 0 | -0.021 | -11.26 | -11.281 | -949 | -712 | -723 | 497 |  | 6425 | Нарушение формы кольцевого шва | GWAN |  | 06:37 | 07:15 | 07:13 | 0 | 451 |  | EXT | Нарушение формы кольцевого шва Аномалия находится на отводе. |  | (c)
70936.867 | 3.769 | 3.738 | -7.491 | -7.522 | -2052 | -2031 | -2034 | 2016 | 3738 | 6425 |  | CORR | PITT | 03:39 | 03:42 | 03:42 | 59 | 36 | 14 | EXT | Аномалия находится на отводе. | 0.89 | (c)
70944.623 | 0.265 | 0.079 | -11.465 | -11.651 | -329 | -261 | -281 | 232 | 79 | 6426 |  | CORR | GENE | 03:60 | 04:11 | 04:07 | 275 | 97 | 11 | EXT |  | 0.92 | (c)
70964.115 | 8.027 | 8.014 | -2.873 | -2.886 | 120 | 179 | 174 | 120 | 2859 | 6427 |  | GOUG | CIGR | 00:06 | 00:16 | 00:15 | 27 | 109 | 10 | EXT | Задир. |  | (c)
70969.312 | 2.324 | 2.112 | -9.396 | -9.608 | 865 | 928 | 1073 | 865 | 2112 | 6428 |  | CORR | GENE | 05:03 | 05:14 | 05:37 | 246 | 416 | 10 | EXT |  | 0.91 | (c)
70978.049 | 11.061 | 10.404 | -0.659 | -1.316 | 1747 | 1854 | 1930 | 1747 | 122 | 6428 |  | CORR | GENE | 07:26 | 07:43 | 07:55 | 1194 | 365 | 12 | EXT |  | 0.98 | (c)
70979.041 | 0.333 | 0.312 | -10.587 | -10.608 | -1795 | -1662 | -1679 | 1562 | 312 | 6429 |  | CORR | CIGR | 07:50 | 08:11 | 08:09 | 42 | 233 | 10 | EXT |  | 0.89 | (c)
70985.687 | 6.979 | 6.967 | -3.941 | -3.953 | -2009 | -1970 | -1969 | 1928 | 3937 | 6429 |  | CORR | CIGR | 07:15 | 07:22 | 07:22 | 16 | 81 | 13 | EXT |  | 0.89 | (c)
70989.352 | 10.644 | 10.577 | -0.276 | -0.343 | -1545 | -1519 | -1516 | 1487 | 205 | 6429 |  | CORR | GENE | 08:30 | 08:34 | 08:35 | 138 | 58 | 8 | EXT |  | 0.89 | (c)
70989.526 | 10.818 | 10.796 | -0.102 | -0.124 | -2072 | -1930 | -1922 | 1772 | 71 | 6429 |  | CORR | GENE | 07:05 | 07:28 | 07:29 | 53 | 300 | 15 | EXT |  | 0.89 | (c)
71012.499 | 11.121 | 11.089 | -0.289 | -0.321 | -1696 | -1525 | -1539 | 1382 | 256 | 6431 |  | CORR | GENE | 06:49 | 07:17 | 07:15 | 65 | 314 | 11 | EXT |  | 0.89 | (c)
71024.025 | 11.237 | 10.128 | -0.573 | -1.682 | 1057 | 1124 | 1140 | 1057 | 374 | 6432 |  | CORR | GENE | 06:03 | 06:14 | 06:16 | 1308 | 167 | 10 | EXT | Аномалия находится на отводе. | 0.96 | (c)
71025.34 | 0.742 | 0.622 | -10.818 | -10.938 | -1690 | -1685 | -1678 | 1665 | 622 | 6433 |  | CORR | AXGR | 07:02 | 07:03 | 07:04 | 203 | 25 | 10 | EXT | Аномалия находится на упругопластическом изгибе: R=446 D, максимальное растяжение на 0.7 час. | 0.91 | (c)
71032.279 | 7.681 | 7.464 | -3.879 | -4.096 | -1816 | -1765 | -1764 | 1711 | 3722 | 6433 |  | CORR | GENE | 06:42 | 06:50 | 06:50 | 374 | 106 | 15 | EXT | Аномалия находится на упругопластическом изгибе: R=457 D, максимальное растяжение на 0.8 час. | 0.95 | (c)
71057.255 | 10.557 | 10.412 | -0.383 | -0.528 | -47 | -28 | -22 | 0 | 212 | 6435 |  | CORR | GENE | 03:12 | 03:15 | 03:16 | 316 | 49 | 10 | EXT | Аномалия находится на отводе. | 0.92 | (c)
71062.805 | 5.167 | 4.894 | -6.093 | -6.366 | -2179 | -2133 | -2144 | 51 | 4894 | 6436 |  | CORR | GENE | 03:56 | 04:03 | 04:01 | 338 | 70 | 10 | EXT |  | 0.92 | (c)
71068.844 | 11.206 | 11.14 | -0.054 | -0.12 | -1213 | -856 | -944 | 674 | 32 | 6436 |  | CORR | GENE | 06:31 | 07:29 | 07:15 | 88 | 539 | 13 | EXT |  | 0.89 | (c)
71072.411 | 3.513 | 3.492 | -8.057 | -8.078 | 1077 | 1134 | 1127 | 1054 | 3492 | 6437 |  | CORR | CIGR | 05:14 | 05:24 | 05:22 | 21 | 99 | 10 | EXT |  | 0.89 | (c)
71078.209 | 9.311 | 9.266 | -2.259 | -2.304 | 1909 | 2044 | 2073 | 0 | 2203 | 6437 |  | CORR | GENE | 07:29 | 07:50 | 07:55 | 101 | 327 | 10 | EXT |  | 0.89 | (c)
71080.019 | 11.121 | 10.855 | -0.449 | -0.715 | 1057 | 1091 | 1099 | 1057 | 386 | 6437 |  | CORR | GENE | 05:11 | 05:17 | 05:18 | 329 | 83 | 12 | EXT |  | 0.93 | (c)
71080.605 | 0.137 | 0.088 | -11.373 | -11.422 | 803 | 836 | 836 | 803 | 88 | 6438 |  | CORR | GENE | 05:00 | 05:05 | 05:05 | 368 | 66 | 14 | EXT |  | 0.94 | (c)
71083.812 | 3.344 | 3.017 | -8.166 | -8.493 | -434 | -383 | -352 | 270 | 3017 | 6438 |  | GOUG | GENE | 01:40 | 01:49 | 01:54 | 548 | 164 | 10 | EXT | Задир. |  | (c)
71114.795 | 11.247 | 11.228 | -0.143 | -0.162 | -91 | 20 | -11 | 0 | 138 | 6440 |  | CORR | CIGR | 07:01 | 07:19 | 07:14 | 24 | 160 | 10 | EXT | Аномалия находится на упругопластическом изгибе: R=842 D, максимальное растяжение на 5.4 час. | 0.89 | (c)
71119.094 | 4.156 | 4.084 | -7.064 | -7.136 | 1596 | 1683 | 1677 | 1596 | 4084 | 6441 |  | DENT | GENE | 01:20 | 01:34 | 01:33 | 155 | 163 | 0.3 | N/A | Глубина вмятины: 4 мм (0,3%). Линейка: 16 см в (408 см; 01:34 ч:мин) Аномалия находится на упругопластическом изгибе. |  | (c)
71126.001 | 11.063 | 11.05 | -0.157 | -0.17 | -1149 | -1100 | -1083 | 1018 | 147 | 6441 |  | CORR | CIGR | 05:57 | 06:05 | 06:08 | 23 | 131 | 11 | EXT | Аномалия находится на упругопластическом изгибе: R=547 D, максимальное растяжение на 5.1 час. | 0.89 | (c)
71126.12 | 11.182 | 11.156 | -0.038 | -0.064 | -1175 | -1102 | -1088 | 1001 | 18 | 6441 |  | CORR | CIGR | 05:53 | 06:05 | 06:07 | 46 | 175 | 16 | EXT | Аномалия находится на упругопластическом изгибе: R=547 D, максимальное растяжение на 5.1 час. | 0.89 | (c)
71134.761 | 8.603 | 8.554 | -2.797 | -2.846 | 1235 | 1248 | 1247 | 1235 | 2748 | 6442 |  | CORR | AXGR | 06:27 | 06:29 | 06:28 | 98 | 24 | 12 | EXT | Аномалия находится на отводе. | 0.89 | (c)
71193.508 | 9.38 | 9.349 | -2.1 | -2.131 | -439 | -143 | -244 | 48 | 2061 | 6447 |  | CORR | GENE | 08:11 | 08:59 | 08:43 | 70 | 391 | 10 | EXT |  | 0.89 | (c)
71209.045 | 1.917 | 1.88 | -9.543 | -9.58 | 1199 | 1231 | 1215 | 999 | 1880 | 6449 |  | CORR | AXGR | 05:13 | 05:18 | 05:16 | 77 | 33 | 11 | EXT |  | 0.89 | (c)
71210.491 | 3.363 | 3.145 | -8.097 | -8.315 | 1096 | 1113 | 1119 | 1088 | 3145 | 6449 |  | CORR | AXGR | 04:56 | 04:59 | 05:00 | 552 | 46 | 11 | EXT |  | 0.95 | (c)
71285.134 | 9.796 | 9.607 | -1.614 | -1.803 | -1829 | -1773 | -1786 | 1743 | 1316 | 6455 |  | CORR | GENE | 06:27 | 06:36 | 06:34 | 487 | 85 | 10 | EXT |  | 0.94 | (c)
71296.64 | 9.892 | 9.824 | -1.328 | -1.396 | -1258 | -1155 | -1061 | 864 | 1287 | 6456 |  | CORR | GENE | 05:09 | 05:26 | 05:41 | 109 | 393 | 10 | EXT |  | 0.89 | (c)
71310.432 | 1.454 | 1.268 | -9.546 | -9.732 | -735 | -675 | -642 | 549 | 1268 | 6458 |  | CORR | GENE | 05:45 | 05:55 | 05:60 | 514 | 186 | 10 | EXT |  | 0.94 | (c)
71313.578 | 4.6 | 4.589 | -6.4 | -6.411 | -821 | -604 | -677 | 533 | 4589 | 6458 |  | CORR | CIGR | 05:31 | 06:06 | 05:54 | 45 | 288 | 11 | EXT |  | 0.89 | (c)
71313.738 | 4.76 | 4.747 | -6.24 | -6.253 | -492 | -447 | -437 | 382 | 4747 | 6458 |  | CORR | CIGR | 06:24 | 06:31 | 06:33 | 18 | 110 | 10 | EXT |  | 0.89 | (c)
71330.63 | 10.652 | 10.213 | -0.778 | -1.217 | -1860 | -1800 | -1801 | 371 | 583 | 6459 |  | CORR | GENE | 06:32 | 06:42 | 06:42 | 634 | 118 | 11 | EXT |  | 0.95 | (c)
71339.679 | 8.271 | 8.258 | -2.949 | -2.962 | 1258 | 1304 | 1310 | 869 | 2928 | 6460 |  | CORR | CIGR | 06:10 | 06:18 | 06:19 | 34 | 104 | 9 | EXT | Аномалия находится на отводе. | 0.89 | (c)
71345.104 | 2.476 | 2.253 | -9.004 | -9.227 | 439 | 489 | 486 | 439 | 2253 | 6461 |  | CORR | GENE | 03:37 | 03:45 | 03:45 | 369 | 94 | 11 | EXT |  | 0.93 | (c)
71352.816 | 10.188 | 10.171 | -1.292 | -1.309 | 2185 | -2187 | -2124 | 0 | 1275 | 6461 |  | CORR | CIGR | 08:19 | 08:33 | 08:43 | 34 | 305 | 10 | EXT | Аномалия находится на упругопластическом изгибе: R=596 D, максимальное растяжение на 10.3 час. | 0.89 | (c)
71353.479 | 10.851 | 10.355 | -0.629 | -1.125 | 2104 | 2138 | 2138 | 60 | 212 | 6461 |  | CORR | GENE | 08:06 | 08:11 | 08:11 | 913 | 67 | 13 | EXT | Аномалия находится на упругопластическом изгибе: R=561 D, максимальное растяжение на 10.4 час. | 0.98 | (c)
71354.976 | 0.868 | 0.496 | -10.612 | -10.984 | 645 | 680 | 703 | 645 | 496 | 6462 |  | CORR | GENE | 04:41 | 04:47 | 04:50 | 618 | 116 | 9 | EXT | Аномалия находится на упругопластическом изгибе: R=511 D, максимальное растяжение на 10.7 час. | 0.94 | (c)
71363.226 | 9.118 | 8.598 | -2.362 | -2.882 | 2174 | 2199 | 2197 | 11 | 1075 | 6462 |  | CORR | AXGR | 08:48 | 08:52 | 08:51 | 1807 | 46 | 10 | EXT | Аномалия находится на упругопластическом изгибе: R=356 D, максимальное растяжение на 11.5 час. | 0.97 | (c)
71363.238 | 9.13 | 8.917 | -2.35 | -2.563 | 699 | 764 | 746 | 699 | 2033 | 6462 |  | CORR | GENE | 04:50 | 05:00 | 04:57 | 530 | 95 | 7 | EXT | Аномалия находится на упругопластическом изгибе: R=356 D, максимальное растяжение на 11.5 час. | 0.92 | (c)
71365.777 | 0.189 | 0.157 | -11.141 | -11.173 | -708 | -111 | -351 | 0 | 157 | 6463 |  | CORR | GENE | 08:05 | 09:41 | 09:03 | 121 | 715 | 10 | EXT | Аномалия находится на упругопластическом изгибе: R=377 D, максимальное растяжение на 11.5 час. | 0.89 | (c)
71367.791 | 2.203 | 2.178 | -9.127 | -9.152 | 1423 | 1505 | 1610 | 435 | 2178 | 6463 |  | CORR | GENE | 01:49 | 02:02 | 02:19 | 51 | 373 | 10 | EXT | Аномалия находится на упругопластическом изгибе: R=410 D, максимальное растяжение на 11.5 час. | 0.89 | (c)
71385.365 | 8.447 | 8.42 | -3.153 | -3.18 | 1396 | 1541 | 1573 | 1396 | 3109 | 6464 |  | CORR | GENE | 03:16 | 03:39 | 03:44 | 71 | 354 | 14 | EXT |  | 0.89 | (c)
71401.019 | 0.951 | 0.428 | -10.519 | -11.042 | 473 | 527 | 536 | 473 | 428 | 6466 |  | CORR | GENE | 02:52 | 03:01 | 03:03 | 861 | 126 | 10 | EXT |  | 0.95 | (c)
71433.376 | 10.438 | 9.617 | -1.052 | -1.873 | -2159 | -1942 | -2016 | 1874 | 217 | 6468 |  | CORR | GENE | 07:45 | 08:20 | 08:08 | 1656 | 285 | 11 | EXT |  | 0.98 | (c)
71433.438 | 10.5 | 10.455 | -0.99 | -1.035 | 436 | 620 | 634 | 436 | 955 | 6468 |  | CORR | GENE | 02:44 | 03:13 | 03:16 | 80 | 396 | 13 | EXT |  | 0.89 | (c)
71434.163 | 11.225 | 11.051 | -0.265 | -0.439 | 2045 | 2127 | 2104 | 2045 | 109 | 6468 |  | CORR | GENE | 07:03 | 07:17 | 07:13 | 330 | 117 | 11 | EXT |  | 0.93 | (c)
71438.262 | 3.834 | 3.807 | -7.596 | -7.623 | -1042 | -920 | -960 | 878 | 3807 | 6469 |  | CORR | CIGR | 06:31 | 06:51 | 06:45 | 27 | 164 | 12 | EXT |  | 0.89 | (c)
71441.908 | 7.48 | 7.443 | -3.95 | -3.987 | -1755 | -1564 | -1553 | 1352 | 3915 | 6469 |  | CORR | GENE | 04:36 | 05:07 | 05:09 | 72 | 403 | 10 | EXT |  | 0.89 | (c)
71444.963 | 10.535 | 10.39 | -0.895 | -1.04 | -332 | -302 | -308 | 284 | 833 | 6469 |  | CORR | GENE | 08:26 | 08:31 | 08:30 | 207 | 48 | 7 | EXT |  | 0.9 | (c)
71445.937 | 0.079 | 0.046 | -11.641 | -11.674 | 1214 | 1589 | 1470 | 1214 | 46 | 6470 | Дефект проката | MIAN | GENE | 08:43 | 09:44 | 09:25 | 86 | 512 |  | INT | Дефект проката Эквивалент потери металла 10%. |  | (c)
71445.994 | 0.136 | 0.095 | -11.584 | -11.625 | -1011 | -431 | -605 | 198 | 95 | 6470 |  | CORR | GENE | 02:44 | 04:18 | 03:50 | 80 | 813 | 11 | EXT |  | 0.89 | (c)
71449.601 | 3.743 | 3.62 | -7.977 | -8.1 | -17 | 284 | 447 | 0 | 3620 | 6470 |  | CORR | GENE | 05:25 | 06:13 | 06:40 | 145 | 927 | 12 | EXT |  | 0.9 | (c)
71454.246 | 8.388 | 8.324 | -3.332 | -3.396 | 711 | 764 | 762 | 711 | 3279 | 6470 |  | DENT | GENE | 07:22 | 07:31 | 07:30 | 117 | 102 | 0.9 | N/A | Глубина вмятины: 13 мм (0,9%). Линейка: 12 см в (832 см; 07:31 ч:мин) |  | (c)
71503.508 | 0 | -0.039 | -11.47 | -11.509 | -1554 | -1074 | -1260 | 676 |  | 6475 | Нарушение формы кольцевого шва | GWAN |  | 10:41 | 11:59 | 11:29 | 0 | 588 |  | EXT | Нарушение формы кольцевого шва Аномалия находится на отводе. |  | (c)
71509.827 | 6.319 | 6.281 | -5.151 | -5.189 | -990 | -928 | -841 | 691 | 5067 | 6475 |  | GOUG | GENE | 00:12 | 00:22 | 00:37 | 122 | 299 | 6 | EXT | Аномалия находится на отводе. Задир. |  | (c)
71509.828 | 6.32 | 6.284 | -5.15 | -5.186 | -970 | -884 | -867 | 763 | 5096 | 6475 |  | DENT | GENE | 00:16 | 00:29 | 00:32 | 90 | 207 | 0.6 | N/A | Глубина вмятины: 8 мм (0,6%). Линейка: 9 см в (628 см; 00:29 ч:мин) Аномалия находится на отводе. Аномалия находится вблизи дефекта потери металла. |  | (c)
71514.978 | 0 | -0.02 | -11.35 | -11.37 | 1095 | -1613 | -2226 | 0 |  | 6476 | Нарушение формы кольцевого шва | GWAN |  | 00:13 | 04:56 | 03:17 | 0 | 2280 |  | EXT | Нарушение формы кольцевого шва Аномалия находится на отводе. |  | (c)
71518.575 | 3.597 | 3.578 | -7.753 | -7.772 | -1872 | -1749 | -1767 | 358 | 3578 | 6476 |  | CORR | CIGR | 04:14 | 04:34 | 04:31 | 47 | 211 | 10 | EXT |  | 0.89 | (c)
71523.964 | 8.986 | 8.958 | -2.364 | -2.392 | -1533 | -1440 | -1448 | 698 | 2345 | 6476 |  | CORR | CIGR | 05:09 | 05:24 | 05:22 | 47 | 169 | 10 | EXT |  | 0.89 | (c)
71528.52 | 0.842 | 0.69 | -10.548 | -10.7 | -1116 | -698 | -800 | 484 | 690 | 6478 |  | CORR | GENE | 07:13 | 08:20 | 08:04 | 246 | 632 | 11 | EXT |  | 0.91 | (c)
71531.713 | 4.035 | 3.989 | -7.355 | -7.401 | -943 | -871 | -857 | 772 | 3989 | 6478 |  | CORR | GENE | 07:41 | 07:52 | 07:54 | 74 | 171 | 8 | EXT |  | 0.89 | (c)
71533.47 | 5.792 | 5.714 | -5.598 | -5.676 | -883 | -853 | -828 | 773 | 5471 | 6478 |  | CORR | GENE | 07:50 | 07:55 | 07:59 | 205 | 109 | 8 | EXT |  | 0.9 | (c)
71534.519 | 6.841 | 6.83 | -4.549 | -4.56 | -747 | -629 | -672 | 597 | 4533 | 6478 |  | CORR | CIGR | 08:12 | 08:31 | 08:24 | 27 | 150 | 10 | EXT |  | 0.89 | (c)
71535.362 | 7.684 | 7.52 | -3.706 | -3.87 | -898 | -863 | -865 | 833 | 3616 | 6478 |  | CORR | GENE | 07:48 | 07:54 | 07:53 | 254 | 65 | 8 | EXT |  | 0.91 | (c)
71537.39 | 9.712 | 9.58 | -1.678 | -1.81 | -891 | -851 | -860 | 828 | 1564 | 6478 |  | CORR | GENE | 07:49 | 07:55 | 07:54 | 246 | 63 | 9 | EXT |  | 0.91 | (c)
71538.522 | 10.844 | 10.758 | -0.546 | -0.632 | -979 | -945 | -928 | 877 | 358 | 6478 |  | CORR | GENE | 07:35 | 07:40 | 07:43 | 274 | 102 | 10 | EXT |  | 0.92 | (c)
71540.649 | 1.581 | 0.974 | -9.899 | -10.506 | 25 | 35 | 56 | 25 | 974 | 6479 |  | CORR | GENE | 04:29 | 04:30 | 04:34 | 779 | 62 | 11 | EXT |  | 0.96 | (c)
71540.675 | 1.607 | 1.544 | -9.873 | -9.936 | 1379 | 1457 | 1505 | 1379 | 1544 | 6479 |  | CORR | GENE | 08:07 | 08:20 | 08:28 | 118 | 252 | 9 | EXT |  | 0.89 | (c)
71541.545 | 2.477 | 2.365 | -9.003 | -9.115 | 77 | 93 | 102 | 77 | 2365 | 6479 |  | CORR | GENE | 04:37 | 04:40 | 04:41 | 756 | 49 | 13 | EXT |  | 0.97 | (c)
71541.836 | 2.768 | 2.745 | -8.712 | -8.735 | 1470 | 1606 | 1579 | 1470 | 2745 | 6479 |  | CORR | CIGR | 08:22 | 08:44 | 08:40 | 37 | 219 | 10 | EXT |  | 0.89 | (c)
71541.901 | 2.833 | 2.717 | -8.647 | -8.763 | -80 | -68 | -66 | 51 | 2717 | 6479 |  | CORR | AXGR | 04:12 | 04:14 | 04:14 | 224 | 30 | 10 | EXT |  | 0.91 | (c)
71543.282 | 4.214 | 3.44 | -7.266 | -8.04 | 74 | 83 | 99 | 74 | 3440 | 6479 |  | CORR | GENE | 04:37 | 04:38 | 04:41 | 930 | 49 | 10 | EXT |  | 0.96 | (c)
71543.321 | 4.253 | 4.048 | -7.227 | -7.432 | -15 | 3 | -1 | 0 | 4048 | 6479 |  | CORR | AXGR | 04:22 | 04:25 | 04:25 | 285 | 28 | 12 | EXT |  | 0.92 | (c)
71550.393 | 11.325 | 11.288 | -0.155 | -0.192 | 665 | 794 | 776 | 665 | 115 | 6479 |  | CORR | GENE | 06:12 | 06:33 | 06:30 | 77 | 222 | 11 | EXT |  | 0.89 | (c)
71550.681 | 0.133 | 0.118 | -11.507 | -11.522 | -1058 | -976 | -970 | 882 | 118 | 6480 |  | CORR | CIGR | 05:30 | 05:43 | 05:44 | 30 | 176 | 10 | EXT |  | 0.89 | (c)
71578.131 | 4.513 | 4.397 | -6.927 | -7.043 | 2102 | 2162 | 2164 | 2102 | 4397 | 6482 |  | DENT | GENE | 08:03 | 08:13 | 08:13 | 198 | 124 | 0.5 | N/A | Глубина вмятины: 7 мм (0,5%). Линейка: 20 см в (440 см; 08:13 ч:мин) |  | (c)
71580.396 | 6.778 | 6.578 | -4.662 | -4.862 | 2051 | 2122 | 2108 | 2051 | 4609 | 6482 |  | DENT | GENE | 07:55 | 08:06 | 08:04 | 253 | 112 | 0.4 | N/A | Глубина вмятины: 5 мм (0,4%). Линейка: 25 см в (658 см; 08:06 ч:мин) |  | (c)
71591.348 | 6.29 | 6.278 | -5.44 | -5.452 | 128 | 204 | 206 | 128 | 5409 | 6483 |  | GOUG | CIGR | 03:26 | 03:38 | 03:38 | 43 | 157 | 10 | EXT | Аномалия находится на отводе. Задир. |  | (c)
71617.356 | 9.808 | 9.736 | -1.492 | -1.564 | -522 | -374 | -379 | 237 | 1457 | 6485 |  | CORR | GENE | 07:50 | 08:14 | 08:13 | 107 | 284 | 10 | EXT |  | 0.89 | (c)
71674.768 | 0 | -0.034 | -11.21 | -11.244 | 330 | 599 | 622 | 330 |  | 6491 | Нарушение формы кольцевого шва | GWAN |  | 00:44 | 01:28 | 01:31 | 0 | 583 |  | EXT | Нарушение формы кольцевого шва |  | (c)
71750.755 | 8.197 | 8.169 | -3.213 | -3.241 | 308 | 438 | 404 | 308 | 3190 | 6497 |  | CORR | GENE | 05:49 | 06:10 | 06:04 | 51 | 192 | 10 | EXT |  | 0.89 | (c)
71790.743 | 3.035 | 3.028 | -8.455 | -8.462 | -1068 | -1001 | -1013 | 958 | 3028 | 6501 |  | CORR | CIGR | 03:40 | 03:50 | 03:49 | 19 | 110 | 11 | EXT |  | 0.89 | (c)
71797.792 | 10.084 | 10.059 | -1.406 | -1.431 | 525 | 575 | 561 | 525 | 906 | 6501 |  | CORR | GENE | 07:57 | 08:05 | 08:03 | 525 | 72 | 11 | EXT |  | 0.95 | (c)
71804.262 | 5.064 | 4.969 | -6.316 | -6.411 | 1967 | 2031 | 1999 | 199 | 4969 | 6502 |  | CORR | GENE | 05:43 | 05:53 | 05:48 | 144 | 64 | 11 | EXT |  | 0.9 | (c)
71809.498 | 10.3 | 10.251 | -1.08 | -1.129 | -1595 | -1501 | -1546 | 635 | 782 | 6502 |  | CORR | GENE | 08:08 | 08:23 | 08:16 | 347 | 99 | 13 | EXT |  | 0.94 | (c)
71816.967 | 6.389 | 6.364 | -5.091 | -5.116 | 926 | 997 | 999 | 926 | 5089 | 6503 |  | CORR | CIGR | 03:02 | 03:14 | 03:14 | 27 | 146 | 13 | EXT |  | 0.89 | (c)
71821.037 | 10.459 | 10.325 | -1.021 | -1.155 | -1577 | -1550 | -1555 | 653 | 792 | 6503 |  | CORR | AXGR | 08:18 | 08:23 | 08:22 | 363 | 45 | 11 | EXT |  | 0.93 | (c)
71821.235 | 10.657 | 10.582 | -0.823 | -0.898 | 1049 | 1079 | 1085 | 1049 | 648 | 6503 |  | CORR | GENE | 03:22 | 03:27 | 03:28 | 250 | 72 | 13 | EXT |  | 0.92 | (c)
71832.211 | 10.153 | 9.515 | -1.327 | -1.965 | -1595 | -1517 | -1538 | 635 | 288 | 6504 |  | CORR | GENE | 07:32 | 07:45 | 07:42 | 1677 | 114 | 10 | EXT |  | 0.97 | (c)
71843.035 | 9.497 | 9.478 | -1.363 | -1.382 | 700 | 773 | 772 | 700 | 1338 | 6505 |  | CORR | CIGR | 02:12 | 02:23 | 02:23 | 44 | 144 | 10 | EXT |  | 0.89 | (c)
71845.197 | 0.799 | 0.771 | -10.621 | -10.649 | 622 | 712 | 743 | 622 | 771 | 6506 |  | CORR | CIGR | 03:41 | 03:56 | 04:01 | 41 | 242 | 11 | EXT |  | 0.89 | (c)
71848.9 | 4.502 | 4.45 | -6.918 | -6.97 | -846 | -799 | -793 | 739 | 4450 | 6506 |  | DENT | GENE | 11:44 | 11:52 | 11:53 | 90 | 107 | 0.6 | N/A | Глубина вмятины: 8 мм (0,6%). Линейка: 9 см в (445 см; 11:52 ч:мин) |  | (c)
71957.668 | 0 | -0.046 | -11.34 | -11.386 | -223 | -40 | 11 | 0 |  | 6516 | Нарушение формы кольцевого шва | GWAN |  | 04:31 | 05:00 | 05:08 | 0 | 467 |  | EXT | Нарушение формы кольцевого шва |  | (c)
72023.613 | 8.785 | 8.615 | -2.435 | -2.605 | -1381 | -1334 | -1329 | 849 | 2273 | 6521 |  | CORR | GENE | 07:43 | 07:50 | 07:51 | 332 | 104 | 15 | EXT | Аномалия находится на упругопластическом изгибе: R=600 D, максимальное растяжение на 6.3 час. | 0.94 | (c)
72035.871 | 9.823 | 9.812 | -1.297 | -1.308 | 1928 | 2007 | 2005 | 149 | 1270 | 6522 |  | CORR | CIGR | 05:19 | 05:32 | 05:32 | 38 | 154 | 9 | EXT |  | 0.89 | (c)
72037.168 | 0 | -0.064 | -11.68 | -11.744 | 2185 | -2059 | -1990 | 1705 |  | 6523 | Нарушение формы кольцевого шва | GWAN |  | 11:03 | 11:38 | 11:49 | 0 | 571 |  | EXT | Нарушение формы кольцевого шва |  | (c)
72082.708 | 0 | -0.038 | -11.5 | -11.538 | 2038 | 2095 | 2102 | 65 |  | 6527 | Нарушение формы кольцевого шва | GWAN |  | 06:38 | 06:47 | 06:48 | 0 | 128 |  | EXT | Нарушение формы кольцевого шва |  | (c)
72082.708 | 0 | -0.044 | -11.5 | -11.544 | -1824 | -1564 | -1670 | 407 |  | 6527 | Нарушение формы кольцевого шва | GWAN |  | 08:14 | 08:56 | 08:39 | 0 | 309 |  | EXT | Нарушение формы кольцевого шва |  | (c)
72082.708 | 0 | -0.043 | -11.5 | -11.543 | -1377 | -1286 | -1207 | 854 |  | 6527 | Нарушение формы кольцевого шва | GWAN |  | 09:27 | 09:41 | 09:54 | 0 | 339 |  | EXT | Нарушение формы кольцевого шва |  | (c)
72095.05 | 0.842 | 0.803 | -10.758 | -10.797 | 1195 | 1241 | 1302 | 821 | 803 | 6528 |  | CORR | GENE | 03:21 | 03:28 | 03:38 | 94 | 215 | 12 | EXT |  | 0.89 | (c)
72106.207 | 0.399 | 0.276 | -11.111 | -11.234 | 2166 | 2224 | 2198 | 0 | 276 | 6529 |  | CORR | GENE | 07:41 | 07:50 | 07:46 | 656 | 64 | 11 | EXT |  | 0.95 | (c)
72115.206 | 9.398 | 9.001 | -2.112 | -2.509 | 2050 | 2082 | 2105 | 70 | 2003 | 6529 |  | CORR | GENE | 07:22 | 07:27 | 07:31 | 506 | 110 | 10 | EXT |  | 0.94 | (c)
72115.345 | 9.537 | 9.515 | -1.973 | -1.995 | 1720 | 1793 | 1837 | 276 | 1929 | 6529 |  | CORR | GENE | 06:29 | 06:41 | 06:48 | 66 | 234 | 10 | EXT |  | 0.89 | (c)
72115.656 | 9.848 | 9.769 | -1.662 | -1.741 | 2011 | 2023 | 2023 | 195 | 1609 | 6529 |  | CORR | AXGR | 07:16 | 07:18 | 07:18 | 132 | 24 | 15 | EXT |  | 0.9 | (c)
72118.43 | 1.112 | 0.801 | -10.408 | -10.719 | -1187 | -983 | -1076 | 964 | 801 | 6530 |  | CORR | GENE | 05:49 | 06:22 | 06:07 | 1232 | 224 | 10 | EXT |  | 0.96 | (c)
72139.597 | 10.759 | 10.472 | -0.711 | -0.998 | 2175 | 2214 | 2209 | 0 | 420 | 6531 |  | CORR | GENE | 06:49 | 06:55 | 06:54 | 578 | 69 | 15 | EXT | Аномалия находится на упругопластическом изгибе: R=782 D, максимальное растяжение на 5.4 час. | 0.98 | (c)
72140.898 | 0.59 | 0.572 | -10.96 | -10.978 | -505 | -369 | -427 | 348 | 572 | 6532 |  | CORR | CIGR | 09:50 | 10:12 | 10:03 | 42 | 157 | 10 | EXT | Аномалия находится на упругопластическом изгибе: R=696 D, максимальное растяжение на 5.5 час. | 0.89 | (c)
72141.839 | 1.531 | 1.484 | -10.019 | -10.066 | 1432 | 1444 | 1459 | 744 | 1484 | 6532 |  | CORR | GENE | 03:03 | 03:04 | 03:07 | 195 | 55 | 14 | EXT | Аномалия находится на упругопластическом изгибе: R=641 D, максимальное растяжение на 5.6 час. | 0.91 | (c)
72142.737 | 2.429 | 2.415 | -9.121 | -9.135 | 2210 | -2190 | -2192 | 0 | 2415 | 6532 |  | CORR | CIGR | 05:08 | 05:18 | 05:18 | 30 | 119 | 7 | EXT | Аномалия находится на упругопластическом изгибе: R=610 D, максимальное растяжение на 5.7 час. | 0.89 | (c)
72143.426 | 3.118 | 3.093 | -8.432 | -8.457 | -1555 | -1363 | -1394 | 675 | 3093 | 6532 |  | CORR | GENE | 07:00 | 07:31 | 07:27 | 67 | 323 | 7 | EXT | Аномалия находится на упругопластическом изгибе: R=587 D, максимальное растяжение на 5.7 час. | 0.89 | (c)
72150.911 | 10.603 | 10.448 | -0.947 | -1.102 | 1561 | 1610 | 1593 | 605 | 885 | 6532 |  | CORR | GENE | 03:23 | 03:31 | 03:29 | 217 | 65 | 9 | EXT | Аномалия находится на упругопластическом изгибе: R=479 D, максимальное растяжение на 5.8 час. | 0.91 | (c)
72159.144 | 7.286 | 7.275 | -4.304 | -4.315 | 1561 | 1663 | 1642 | 508 | 4271 | 6533 |  | CORR | CIGR | 04:20 | 04:37 | 04:33 | 44 | 161 | 11 | EXT | Аномалия находится на упругопластическом изгибе: R=636 D, максимальное растяжение на 5.9 час. | 0.89 | (c)
72228.45 | 9.052 | 9.03 | -2.658 | -2.68 | -1932 | -1736 | -1801 | 1670 | 2627 | 6539 |  | CORR | GENE | 06:53 | 07:25 | 07:15 | 53 | 262 | 13 | EXT |  | 0.89 | (c)
72229.713 | 10.315 | 10.3 | -1.395 | -1.41 | 1694 | 1794 | 1761 | 1694 | 1388 | 6539 |  | CORR | CIGR | 04:39 | 04:55 | 04:49 | 22 | 133 | 7 | EXT |  | 0.89 | (c)
72250.882 | 8.664 | 8.486 | -2.956 | -3.134 | -114 | -91 | -98 | 83 | 2915 | 6541 |  | LWAN | AXGR | 05:35 | 05:39 | 05:37 | 219 | 31 |  | EXT | Эквивалент потери металла 11%. |  | (c)
72253.987 | 0.149 | 0.051 | -11.201 | -11.299 | -1274 | -1111 | -1039 | 803 | 51 | 6542 |  | CORR | GENE | 05:55 | 06:21 | 06:33 | 186 | 471 | 11 | EXT |  | 0.91 | (c)
72265.153 | 11.315 | 11.184 | -0.035 | -0.166 | -998 | -962 | -971 | 944 | 18 | 6542 |  | CORR | GENE | 06:39 | 06:45 | 06:44 | 148 | 54 | 14 | EXT |  | 0.9 | (c)
72276.925 | 0.217 | 0.203 | -11.003 | -11.017 | 1866 | 1907 | 1910 | 277 | 203 | 6544 |  | CORR | CIGR | 04:41 | 04:48 | 04:48 | 19 | 87 | 14 | EXT |  | 0.89 | (c)
72281.696 | 4.988 | 4.043 | -6.232 | -7.177 | 2181 | 2191 | 2193 | 26 | 4043 | 6544 |  | CORR | AXGR | 05:32 | 05:34 | 05:34 | 1412 | 23 | 11 | EXT |  | 0.97 | (c)
72282.612 | 5.904 | 5.724 | -5.316 | -5.496 | 2173 | 2181 | 2182 | 39 | 5023 | 6544 |  | CORR | AXGR | 05:31 | 05:32 | 05:32 | 473 | 18 | 10 | EXT |  | 0.94 | (c)
72292.48 | 4.552 | 4.549 | -6.958 | -6.961 | -2154 | -2080 | -2104 | 77 | 4549 | 6545 |  | CORR | CIGR | 06:31 | 06:43 | 06:39 | 24 | 100 | 10 | EXT |  | 0.89 | (c)
72292.565 | 4.637 | 4.637 | -6.873 | -6.873 | 1739 | 1941 | 1859 | 252 | 4637 | 6545 |  | CORR | CIGR | 04:59 | 05:32 | 05:19 | 32 | 240 | 11 | EXT |  | 0.89 | (c)
72292.567 | 4.639 | 4.569 | -6.871 | -6.941 | -2226 | -2204 | -2206 | 5 | 4569 | 6545 |  | CORR | AXGR | 06:20 | 06:23 | 06:23 | 727 | 39 | 9 | EXT |  | 0.94 | (c)
72292.753 | 4.825 | 4.75 | -6.685 | -6.76 | 2088 | 2101 | 2099 | 121 | 4750 | 6545 |  | CORR | AXGR | 05:56 | 05:58 | 05:58 | 127 | 22 | 13 | EXT |  | 0.9 | (c)
72293.405 | 5.477 | 5.47 | -6.033 | -6.04 | 1930 | 1982 | 1973 | 215 | 5470 | 6545 |  | CORR | CIGR | 05:30 | 05:39 | 05:37 | 28 | 86 | 12 | EXT |  | 0.89 | (c)
72293.865 | 5.937 | 5.924 | -5.573 | -5.586 | 2183 | -2229 | -2217 | 0 | 5518 | 6545 |  | CORR | GENE | 06:11 | 06:19 | 06:21 | 68 | 123 | 10 | EXT |  | 0.89 | (c)
72318.884 | 8.266 | 7.216 | -3.454 | -4.504 | -1530 | -1184 | -907 | 285 | 3023 | 6547 |  | WRIN | GENE | 03:56 | 04:52 | 05:36 | 1481 | 1246 | 2 | N/A | Высота гофр: 29 мм (2,0%). Длина волны: 366 мм Аномалия находится на упругопластическом изгибе. |  | (c)
72349.47 | 4.302 | 4.288 | -7.248 | -7.262 | 293 | 382 | 361 | 293 | 4288 | 6550 |  | CORR | CIGR | 06:10 | 06:25 | 06:21 | 23 | 137 | 12 | EXT |  | 0.89 | (c)
72392.655 | 1.017 | 0.895 | -9.953 | -10.075 | -904 | -809 | -726 | 548 | 895 | 6554 |  | DENT | GENE | 06:23 | 06:39 | 06:52 | 243 | 357 | 0.4 | N/A | Глубина вмятины: 5 мм (0,4%). Линейка: 24 см в (90 см; 06:39 ч:мин) |  | (c)
72399.272 | 7.634 | 7.607 | -3.336 | -3.363 | -1541 | -1444 | -1381 | 1222 | 3258 | 6554 |  | CORR | GENE | 04:41 | 04:56 | 05:06 | 105 | 319 | 10 | EXT |  | 0.89 | (c)
72512.666 | 7.938 | 7.932 | -3.442 | -3.448 | 2124 | 2154 | 2155 | 2124 | 3419 | 6564 |  | GOUG | CIGR | 08:47 | 08:52 | 08:52 | 29 | 61 | 7 | EXT | Аномалия находится на отводе. Задир. |  | (c)
72541.908 | 2.46 | 2.378 | -9.27 | -9.352 | -799 | -674 | -511 | 224 | 2378 | 6567 |  | CORR | GENE | 03:02 | 03:22 | 03:48 | 90 | 575 | 11 | EXT |  | 0.89 | (c)
72542.451 | 3.003 | 2.899 | -8.727 | -8.831 | -1154 | -673 | -726 | 298 | 2899 | 6567 |  | CORR | GENE | 02:05 | 03:22 | 03:14 | 166 | 856 | 12 | EXT |  | 0.9 | (c)
72542.664 | 3.216 | 3.185 | -8.514 | -8.545 | -422 | -351 | -330 | 238 | 3185 | 6567 |  | CORR | CIGR | 04:03 | 04:14 | 04:18 | 38 | 184 | 8 | EXT |  | 0.89 | (c)
72543.484 | 4.036 | 4.002 | -7.694 | -7.728 | -696 | -387 | -492 | 289 | 4002 | 6567 |  | CORR | GENE | 03:19 | 04:08 | 03:51 | 65 | 407 | 8 | EXT |  | 0.89 | (c)
72544.349 | 4.901 | 4.881 | -6.829 | -6.849 | -917 | -785 | -822 | 728 | 4881 | 6567 |  | CORR | CIGR | 02:43 | 03:04 | 02:58 | 38 | 189 | 11 | EXT |  | 0.89 | (c)
72547.088 | 7.64 | 7.189 | -4.09 | -4.541 | -713 | -334 | -422 | 131 | 3370 | 6567 |  | GOUG | GENE | 03:16 | 04:17 | 04:03 | 1171 | 582 | 7 | EXT | Зона задиров. |  | (c)
72549.632 | 10.184 | 10.147 | -1.546 | -1.583 | 974 | 1073 | 1085 | 974 | 1513 | 6567 |  | CORR | GENE | 07:48 | 08:04 | 08:06 | 70 | 222 | 8 | EXT |  | 0.89 | (c)
72549.731 | 10.283 | 10.181 | -1.447 | -1.549 | 880 | 933 | 911 | 880 | 1295 | 6567 |  | CORR | GENE | 07:33 | 07:41 | 07:38 | 254 | 63 | 11 | EXT |  | 0.92 | (c)
72550.073 | 10.625 | 10.573 | -1.105 | -1.157 | 695 | 1445 | 1260 | 695 | 1018 | 6567 |  | CORR | GENE | 07:03 | 09:04 | 08:34 | 139 | 1130 | 21 | EXT |  | 0.91 | (c)
72559.173 | 7.995 | 7.816 | -3.415 | -3.594 | -131 | 127 | 79 | 0 | 3112 | 6568 |  | GOUG | GENE | 02:40 | 03:22 | 03:14 | 482 | 421 | 7 | EXT | Аномалия находится на отводе. Задир. |  | (c)
72561.802 | 10.624 | 10.61 | -0.786 | -0.8 | 10 | 110 | 92 | 10 | 770 | 6568 |  | CORR | CIGR | 03:03 | 03:19 | 03:16 | 30 | 164 | 9 | EXT | Аномалия находится на отводе. | 0.89 | (c)
72561.897 | 10.719 | 10.674 | -0.691 | -0.736 | 1746 | 1933 | 1934 | 1746 | 684 | 6568 |  | CORR | GENE | 07:43 | 08:14 | 08:14 | 52 | 377 | 9 | EXT | Аномалия находится на отводе. | 0.89 | (c)
72563.672 | 1.084 | 0.492 | -10.616 | -11.208 | -1426 | -1358 | -1321 | 1215 | 492 | 6569 |  | CORR | GENE | 03:38 | 03:49 | 03:55 | 820 | 211 | 12 | EXT | Аномалия находится на упругопластическом изгибе: R=877 D, максимальное растяжение на 6.5 час. | 0.97 | (c)
72582.613 | 8.325 | 8.292 | -3.025 | -3.058 | -1900 | -1900 | -1798 | 1697 | 2949 | 6570 |  | GOUG | GENE | 03:09 | 03:09 | 03:25 | 109 | 204 | 7 | EXT | Задир. Аномалия находится на упругопластическом изгибе: R=378 D, максимальное растяжение на 5.9 час. |  | (c)
72586.32 | 0.682 | 0.598 | -11.088 | -11.172 | -1531 | -1473 | -1424 | 1317 | 598 | 6571 |  | GOUG | GENE | 02:56 | 03:05 | 03:13 | 116 | 213 | 6 | EXT | Зона задиров. Аномалия находится на упругопластическом изгибе: R=432 D, максимальное растяжение на 5.9 час. |  | (c)
72589.631 | 3.993 | 3.945 | -7.777 | -7.825 | -1529 | -1505 | -1463 | 1397 | 3945 | 6571 |  | GOUG | GENE | 02:56 | 03:00 | 03:07 | 73 | 133 | 8 | EXT | Задир. Аномалия находится на упругопластическом изгибе: R=646 D, максимальное растяжение на 5.8 час. |  | (c)
72591.085 | 5.447 | 5.386 | -6.323 | -6.384 | -1629 | -1604 | -1569 | 1510 | 5386 | 6571 |  | GOUG | GENE | 02:40 | 02:44 | 02:50 | 104 | 119 | 8 | EXT | Задир. Аномалия находится на упругопластическом изгибе: R=960 D, максимальное растяжение на 5.7 час. |  | (c)
72604.414 | 7.006 | 6.995 | -4.714 | -4.725 | 1396 | 1531 | 1502 | 1396 | 4693 | 6572 |  | CORR | CIGR | 07:07 | 07:29 | 07:24 | 32 | 212 | 7 | EXT | Аномалия находится на отводе. | 0.89 | (c)
72604.469 | 7.061 | 7.043 | -4.659 | -4.677 | -255 | -159 | -156 | 57 | 4641 | 6572 |  | CORR | CIGR | 02:40 | 02:56 | 02:56 | 36 | 198 | 9 | EXT | Аномалия находится на отводе. | 0.89 | (c)
72605.375 | 7.967 | 7.941 | -3.753 | -3.779 | -40 | 66 | 68 | 0 | 3738 | 6572 |  | CORR | CIGR | 03:15 | 03:32 | 03:32 | 41 | 216 | 12 | EXT | Аномалия находится на отводе. | 0.89 | (c)
72606.675 | 9.267 | 9.245 | -2.453 | -2.475 | 1821 | 2000 | 1927 | 1821 | 2401 | 6572 |  | CORR | GENE | 08:15 | 08:44 | 08:33 | 74 | 213 | 7 | EXT | Аномалия находится на отводе. | 0.89 | (c)
72608.429 | 11.021 | 10.934 | -0.699 | -0.786 | 1920 | 1959 | 1959 | 1920 | 615 | 6572 |  | CORR | GENE | 08:31 | 08:38 | 08:38 | 171 | 77 | 13 | EXT | Аномалия находится на отводе. | 0.91 | (c)
72610.794 | 1.666 | 1.598 | -9.804 | -9.872 | 1496 | 1513 | 1517 | 1496 | 1598 | 6573 |  | CORR | AXGR | 07:23 | 07:26 | 07:27 | 135 | 42 | 11 | EXT |  | 0.9 | (c)
72616.09 | 6.962 | 6.904 | -4.508 | -4.566 | 1345 | 1528 | 1580 | 1345 | 4447 | 6573 |  | CORR | GENE | 06:59 | 07:29 | 07:37 | 119 | 470 | 14 | EXT | Аномалия находится на упругопластическом изгибе: R=344 D, максимальное растяжение на 0.6 час. | 0.9 | (c)
72616.498 | 7.37 | 7.352 | -4.1 | -4.118 | 1489 | 1693 | 1641 | 1489 | 4049 | 6573 |  | CORR | GENE | 07:22 | 07:55 | 07:47 | 69 | 304 | 13 | EXT | Аномалия находится на упругопластическом изгибе: R=342 D, максимальное растяжение на 0.6 час. | 0.89 | (c)
72616.968 | 7.84 | 7.482 | -3.63 | -3.988 | 1349 | 1375 | 1421 | 1349 | 3540 | 6573 |  | CORR | GENE | 06:60 | 07:04 | 07:11 | 448 | 145 | 12 | EXT | Аномалия находится на упругопластическом изгибе: R=340 D, максимальное растяжение на 0.6 час. | 0.94 | (c)
72617.392 | 8.264 | 8.251 | -3.206 | -3.219 | 1543 | 1637 | 1642 | 1543 | 3174 | 6573 |  | CORR | CIGR | 07:31 | 07:46 | 07:47 | 45 | 198 | 8 | EXT | Аномалия находится на упругопластическом изгибе: R=340 D, максимальное растяжение на 0.6 час. | 0.89 | (c)
72618.312 | 9.184 | 9.118 | -2.286 | -2.352 | 1330 | 1509 | 1570 | 1330 | 2252 | 6573 |  | CORR | GENE | 06:57 | 07:26 | 07:35 | 100 | 480 | 15 | EXT | Аномалия находится на упругопластическом изгибе: R=343 D, максимальное растяжение на 0.7 час. | 0.9 | (c)
72618.743 | 9.615 | 9.247 | -1.855 | -2.223 | 1362 | 1365 | 1396 | 1362 | 1803 | 6573 |  | CORR | GENE | 07:02 | 07:02 | 07:07 | 420 | 68 | 12 | EXT | Аномалия находится на упругопластическом изгибе: R=347 D, максимальное растяжение на 0.7 час. | 0.94 | (c)
72623.57 | 2.972 | 2.959 | -8.278 | -8.291 | -913 | -581 | -723 | 533 | 2959 | 6574 |  | CORR | GENE | 07:11 | 08:04 | 07:42 | 96 | 380 | 10 | EXT | Аномалия находится на упругопластическом изгибе: R=418 D, максимальное растяжение на 0.9 час. | 0.89 | (c)
72624.798 | 4.2 | 4.18 | -7.05 | -7.07 | 2157 | 2211 | 2217 | 0 | 4180 | 6574 |  | CORR | GENE | 03:26 | 03:35 | 03:36 | 49 | 121 | 10 | EXT | Аномалия находится на упругопластическом изгибе: R=426 D, максимальное растяжение на 0.9 час. | 0.89 | (c)
72625.847 | 5.249 | 5.224 | -6.001 | -6.026 | -759 | -639 | -628 | 496 | 5224 | 6574 |  | CORR | GENE | 07:36 | 07:55 | 07:57 | 59 | 263 | 8 | EXT | Аномалия находится на упругопластическом изгибе: R=423 D, максимальное растяжение на 1 час. | 0.89 | (c)
72627.992 | 7.394 | 7.372 | -3.856 | -3.878 | 1888 | 1954 | 2019 | 80 | 3841 | 6574 |  | CORR | CIGR | 02:43 | 02:54 | 03:04 | 37 | 263 | 7 | EXT | Аномалия находится на упругопластическом изгибе: R=431 D, максимальное растяжение на 1.2 час. | 0.89 | (c)
72628.381 | 7.783 | 7.777 | -3.467 | -3.473 | 1928 | 1965 | 2002 | 154 | 3449 | 6574 |  | CORR | CIGR | 02:49 | 02:55 | 03:01 | 24 | 149 | 11 | EXT | Аномалия находится на упругопластическом изгибе: R=430 D, максимальное растяжение на 1.2 час. | 0.89 | (c)
72628.5 | 7.902 | 7.882 | -3.348 | -3.368 | -922 | -862 | -853 | 783 | 3324 | 6574 |  | CORR | CIGR | 07:09 | 07:19 | 07:21 | 44 | 139 | 10 | EXT | Аномалия находится на упругопластическом изгибе: R=428 D, максимальное растяжение на 1.2 час. | 0.89 | (c)
72646.084 | 9.866 | 9.841 | -1.364 | -1.389 | 926 | 983 | 985 | 926 | 1338 | 6576 | Металлургический дефект | MIAN | GENE | 03:31 | 03:40 | 03:41 | 51 | 118 |  | INT | Металлургический дефект Эквивалент потери металла 13%. |  | (c)
72728.186 | 4.758 | 4.743 | -6.632 | -6.647 | 1282 | 1368 | 1409 | 1282 | 4743 | 6585 |  | CORR | CIGR | 04:30 | 04:43 | 04:50 | 37 | 254 | 7 | EXT |  | 0.89 | (c)
72728.456 | 5.028 | 5.013 | -6.362 | -6.377 | 1223 | 1285 | 1284 | 1223 | 5013 | 6585 |  | CORR | CIGR | 04:20 | 04:30 | 04:30 | 23 | 122 | 12 | EXT |  | 0.89 | (c)
72786.11 | 4.872 | 4.862 | -6.228 | -6.238 | 1286 | 1381 | 1391 | 1286 | 4862 | 6590 |  | CORR | CIGR | 05:29 | 05:45 | 05:46 | 32 | 210 | 8 | EXT |  | 0.89 | (c)
72791.634 | 10.396 | 10.077 | -0.704 | -1.023 | 1201 | 1215 | 1226 | 1201 | 539 | 6590 |  | CORR | GENE | 05:16 | 05:18 | 05:20 | 484 | 51 | 7 | EXT |  | 0.92 | (c)
72803.347 | 11.009 | 10.987 | -0.021 | -0.043 | -1929 | -1727 | -1807 | 1686 | 11 | 6591 |  | CORR | CIGR | 04:26 | 04:59 | 04:46 | 32 | 243 | 10 | EXT |  | 0.89 | (c)
72822.61 | 7.812 | 7.75 | -3.188 | -3.25 | 450 | 732 | 820 | 450 | 3143 | 6593 |  | CORR | GENE | 03:12 | 03:58 | 04:12 | 107 | 741 | 10 | EXT |  | 0.89 | (c)
72823.525 | 8.727 | 8.608 | -2.273 | -2.392 | 2167 | -2082 | -2069 | 1843 | 2261 | 6593 |  | CORR | GENE | 07:50 | 08:24 | 08:26 | 131 | 451 | 7 | EXT |  | 0.89 | (c)
72825.201 | 10.403 | 10.376 | -0.597 | -0.624 | 1937 | -1928 | -2172 | 1820 | 417 | 6593 |  | CORR | GENE | 07:13 | 08:49 | 08:09 | 207 | 704 | 11 | EXT |  | 0.91 | (c)
72828.694 | 2.896 | 2.792 | -8.584 | -8.688 | 1125 | 1158 | 1160 | 1036 | 2792 | 6594 |  | CORR | GENE | 03:60 | 04:05 | 04:05 | 375 | 69 | 10 | EXT |  | 0.93 | (c)
72831.563 | 5.765 | 5.708 | -5.715 | -5.772 | 707 | 1057 | 909 | 707 | 5693 | 6594 |  | CORR | GENE | 02:52 | 03:49 | 03:25 | 79 | 403 | 7 | EXT |  | 0.89 | (c)
72831.685 | 5.887 | 5.81 | -5.593 | -5.67 | -1888 | -1735 | -1589 | 343 | 5515 | 6594 |  | CORR | GENE | 07:54 | 08:18 | 08:42 | 155 | 597 | 10 | EXT |  | 0.9 | (c)
72832.25 | 6.452 | 6.096 | -5.028 | -5.384 | -1774 | -1734 | -1723 | 456 | 3876 | 6594 |  | CORR | GENE | 08:12 | 08:18 | 08:20 | 1508 | 103 | 11 | EXT |  | 0.98 | (c)
72832.391 | 6.593 | 6.528 | -4.887 | -4.952 | 717 | 1010 | 987 | 717 | 4799 | 6594 |  | CORR | GENE | 02:54 | 03:41 | 03:37 | 153 | 540 | 10 | EXT |  | 0.9 | (c)
72833.164 | 7.366 | 7.073 | -4.114 | -4.407 | 634 | 947 | 835 | 634 | 4077 | 6594 |  | CORR | GENE | 02:40 | 03:31 | 03:13 | 330 | 404 | 10 | EXT |  | 0.92 | (c)
72834.651 | 8.853 | 8.833 | -2.627 | -2.647 | 721 | 880 | 827 | 721 | 2605 | 6594 |  | CORR | CIGR | 02:55 | 03:20 | 03:12 | 42 | 212 | 8 | EXT |  | 0.89 | (c)
72836.102 | 10.304 | 9.887 | -1.176 | -1.593 | -1332 | -1307 | -1253 | 898 | 1025 | 6594 |  | CORR | GENE | 09:23 | 09:27 | 09:36 | 568 | 159 | 10 | EXT |  | 0.94 | (c)
72837.491 | 0.213 | 0.187 | -11.247 | -11.273 | 2128 | -2228 | -2183 | 0 | 187 | 6595 |  | CORR | GENE | 08:38 | 08:55 | 09:02 | 325 | 299 | 10 | EXT |  | 0.92 | (c)
72841.89 | 4.612 | 4.589 | -6.848 | -6.871 | 1065 | 1139 | 1150 | 996 | 4589 | 6595 |  | CORR | CIGR | 05:47 | 05:58 | 06:00 | 30 | 170 | 8 | EXT |  | 0.89 | (c)
72850.857 | 2.119 | 2.096 | -9.231 | -9.254 | 1271 | 1341 | 1347 | 807 | 2096 | 6596 |  | CORR | CIGR | 03:44 | 03:55 | 03:56 | 43 | 152 | 11 | EXT |  | 0.89 | (c)
72853.101 | 4.363 | 4.112 | -6.987 | -7.238 | -1888 | -1740 | -1602 | 343 | 4112 | 6596 |  | CORR | GENE | 07:14 | 07:38 | 07:60 | 318 | 571 | 10 | EXT |  | 0.92 | (c)
72859.882 | 11.144 | 11.079 | -0.206 | -0.271 | -1999 | -1867 | -1797 | 231 | 168 | 6596 |  | CORR | GENE | 06:56 | 07:17 | 07:28 | 103 | 404 | 10 | EXT |  | 0.89 | (c)
73017.584 | 10.006 | 9.92 | -1.534 | -1.62 | 2073 | 2084 | 2088 | 2073 | 1488 | 6612 |  | CORR | AXGR | 08:36 | 08:37 | 08:38 | 132 | 29 | 11 | EXT | Аномалия находится на отводе. | 0.9 | (c)
73020.689 | 1.571 | 1.389 | -10.009 | -10.191 | 770 | 941 | 1071 | 770 | 1389 | 6613 |  | CORR | GENE | 04:59 | 05:27 | 05:48 | 226 | 603 | 10 | EXT | Аномалия находится на отводе. | 0.91 | (c)
73020.875 | 1.757 | 1.751 | -9.823 | -9.829 | 1013 | 1066 | 1070 | 1013 | 1751 | 6613 |  | CORR | CIGR | 05:38 | 05:47 | 05:47 | 29 | 114 | 11 | EXT | Аномалия находится на отводе. | 0.89 | (c)
73027.801 | 8.683 | 8.589 | -2.897 | -2.991 | 1334 | 1382 | 1373 | 1334 | 2575 | 6613 |  | CORR | GENE | 06:30 | 06:38 | 06:36 | 416 | 78 | 11 | EXT | Аномалия находится на отводе. | 0.94 | (c)
73028.051 | 8.933 | 8.915 | -2.647 | -2.665 | 847 | 898 | 902 | 847 | 2620 | 6613 |  | CORR | CIGR | 05:12 | 05:20 | 05:20 | 45 | 110 | 11 | EXT | Аномалия находится на отводе. | 0.89 | (c)
73028.624 | 9.506 | 9.434 | -2.074 | -2.146 | -1980 | -1925 | -1937 | 1894 | 2025 | 6613 |  | DENT | GENE | 09:35 | 09:44 | 09:42 | 121 | 85 | 0.4 | N/A | Глубина вмятины: 6 мм (0,4%). Линейка: 12 см в (943 см; 09:44 ч:мин) Аномалия находится на отводе. |  | (c)
73160.197 | 2.669 | 2.667 | -5.991 | -5.993 | 631 | 710 | 684 | 631 | 2667 | 6625 |  | CORR | CIGR | 05:42 | 05:55 | 05:51 | 17 | 107 | 9 | EXT | Аномалия находится на упругопластическом изгибе: R=287 D, максимальное растяжение на 0.3 час. | 0.89 | (c)
73162.29 | 4.762 | 4.719 | -3.898 | -3.941 | 350 | 445 | 489 | 350 | 3870 | 6625 |  | CORR | GENE | 04:57 | 05:12 | 05:19 | 71 | 278 | 9 | EXT | Аномалия находится на упругопластическом изгибе: R=287 D, максимальное растяжение на 0.3 час. | 0.89 | (c)
73163.756 | 6.228 | 6.203 | -2.432 | -2.457 | -171 | 272 | 240 | 0 | 2391 | 6625 |  | CORR | GENE | 03:33 | 04:44 | 04:39 | 66 | 822 | 10 | EXT | Аномалия находится на упругопластическом изгибе: R=287 D, максимальное растяжение на 0.3 час. | 0.89 | (c)
73164.567 | 7.039 | 7.033 | -1.621 | -1.627 | 641 | 716 | 701 | 641 | 1603 | 6625 |  | CORR | CIGR | 05:44 | 05:56 | 05:53 | 24 | 121 | 12 | EXT | Аномалия находится на упругопластическом изгибе: R=287 D, максимальное растяжение на 0.3 час. | 0.89 | (c)
73164.904 | 7.376 | 7.346 | -1.284 | -1.314 | 556 | 635 | 699 | 556 | 1270 | 6625 |  | CORR | CIGR | 05:30 | 05:43 | 05:53 | 44 | 286 | 11 | EXT | Аномалия находится на упругопластическом изгибе: R=287 D, максимальное растяжение на 0.3 час. | 0.89 | (c)
73230.425 | 8.407 | 8.407 | -2.893 | -2.893 | -589 | -515 | -542 | 494 | 2874 | 6631 |  | CORR | CIGR | 04:05 | 04:17 | 04:13 | 19 | 95 | 9 | EXT |  | 0.89 | (c)
73264.81 | 8.362 | 8.296 | -2.918 | -2.984 | 1870 | 1931 | 1923 | 1870 | 2870 | 6634 |  | GOUG | GENE | 08:20 | 08:30 | 08:29 | 114 | 106 | 4 | EXT | Аномалия находится на отводе. Задир. |  | (c)
73332.855 | 7.607 | 7.381 | -3.803 | -4.029 | -1838 | -1828 | -1799 | 393 | 3703 | 6640 |  | CORR | GENE | 07:40 | 07:42 | 07:46 | 326 | 77 | 8 | EXT |  | 0.91 | (c)
73333.148 | 7.9 | 7.896 | -3.51 | -3.514 | -2011 | -1937 | -1947 | 219 | 3493 | 6640 |  | CORR | CIGR | 07:12 | 07:24 | 07:23 | 21 | 129 | 8 | EXT |  | 0.89 | (c)
73333.52 | 8.272 | 8.261 | -3.138 | -3.149 | -1956 | -1847 | -1874 | 274 | 3126 | 6640 |  | CORR | CIGR | 07:21 | 07:39 | 07:34 | 23 | 164 | 9 | EXT |  | 0.89 | (c)
73341.41 | 4.752 | 4.751 | -5.968 | -5.969 | -1432 | -1357 | -1373 | 798 | 4751 | 6641 |  | CORR | CIGR | 07:29 | 07:41 | 07:38 | 24 | 118 | 10 | EXT |  | 0.89 | (c)
73342.356 | 5.698 | 5.598 | -5.022 | -5.122 | -1518 | -1465 | -1441 | 712 | 4960 | 6641 |  | CORR | GENE | 07:15 | 07:23 | 07:27 | 162 | 154 | 11 | EXT |  | 0.9 | (c)
73343.086 | 6.428 | 6.16 | -4.292 | -4.56 | -1403 | -1339 | -1261 | 827 | 4281 | 6641 |  | CORR | GENE | 07:33 | 07:44 | 07:56 | 279 | 284 | 7 | EXT |  | 0.91 | (c)
73343.218 | 6.56 | 6.508 | -4.16 | -4.212 | 1690 | 1726 | 1764 | 393 | 4160 | 6641 |  | CORR | GENE | 03:53 | 03:58 | 04:05 | 52 | 148 | 8 | EXT |  | 0.89 | (c)
73346.445 | 9.787 | 9.781 | -0.933 | -0.939 | -1498 | -1444 | -1432 | 732 | 917 | 6641 |  | CORR | CIGR | 07:18 | 07:27 | 07:29 | 22 | 133 | 15 | EXT |  | 0.89 | (c)
73409.54 | 5.132 | 5.065 | -6.598 | -6.665 | -286 | -269 | -243 | 201 | 5065 | 6647 |  | GOUG | GENE | 03:15 | 03:18 | 03:22 | 81 | 85 | 6 | EXT | Задир. |  | (c)
73438.271 | 10.843 | 10.814 | -0.777 | -0.806 | 143 | 352 | 310 | 143 | 755 | 6649 |  | CORR | GENE | 04:57 | 05:31 | 05:24 | 51 | 334 | 11 | EXT | Аномалия находится на упругопластическом изгибе: R=514 D, максимальное растяжение на 6 час. | 0.89 | (c)
73459.055 | 8.697 | 8.681 | -1.863 | -1.879 | 1319 | 1395 | 1371 | 1319 | 1852 | 6651 |  | CORR | CIGR | 05:05 | 05:17 | 05:14 | 27 | 105 | 10 | EXT |  | 0.89 | (c)
73460.386 | 10.028 | 9.905 | -0.532 | -0.655 | 1064 | 1102 | 1095 | 1064 | 232 | 6651 |  | CORR | GENE | 04:24 | 04:30 | 04:29 | 423 | 63 | 10 | EXT |  | 0.93 | (c)
73463.531 | 2.613 | 2.385 | -8.707 | -8.935 | -1350 | -1343 | -1073 | 795 | 2385 | 6652 |  | CORR | GENE | 05:28 | 05:29 | 06:13 | 246 | 555 | 12 | EXT | Аномалия находится на отводе. | 0.92 | (c)
73467.277 | 6.359 | 5.945 | -4.961 | -5.375 | -1256 | -1208 | -1222 | 975 | 4917 | 6652 |  | CORR | GENE | 05:43 | 05:51 | 05:48 | 458 | 68 | 12 | EXT | Аномалия находится на отводе. | 0.95 | (c)
73467.461 | 6.543 | 6.518 | -4.777 | -4.802 | -1386 | -1330 | -1291 | 845 | 4777 | 6652 |  | CORR | CIGR | 05:22 | 05:31 | 05:37 | 25 | 191 | 9 | EXT | Аномалия находится на отводе. | 0.89 | (c)
73474.272 | 2.034 | 1.98 | -9.466 | -9.52 | -2167 | -2148 | -2147 | 64 | 1980 | 6653 |  | CORR | AXGR | 04:14 | 04:17 | 04:17 | 127 | 39 | 13 | EXT |  | 0.9 | (c)
73475.137 | 2.899 | 2.81 | -8.601 | -8.69 | -2179 | -2118 | -2138 | 52 | 2810 | 6653 |  | CORR | GENE | 04:12 | 04:22 | 04:18 | 812 | 81 | 10 | EXT |  | 0.95 | (c)
73484.121 | 0.383 | 0.243 | -11.057 | -11.197 | -690 | -667 | -667 | 645 | 243 | 6654 |  | CORR | AXGR | 03:30 | 03:34 | 03:34 | 265 | 45 | 15 | EXT |  | 0.93 | (c)
73497.776 | 2.598 | 2.58 | -8.572 | -8.59 | -931 | -836 | -847 | 763 | 2580 | 6655 |  | CORR | CIGR | 02:38 | 02:53 | 02:51 | 29 | 168 | 13 | EXT |  | 0.89 | (c)
73497.918 | 2.74 | 2.706 | -8.43 | -8.464 | -442 | -425 | -426 | 410 | 2706 | 6655 |  | CORR | AXGR | 03:57 | 03:60 | 03:59 | 84 | 32 | 11 | EXT |  | 0.89 | (c)
73505.235 | 10.057 | 9.928 | -1.113 | -1.242 | 709 | 723 | 726 | 709 | 771 | 6655 |  | CORR | AXGR | 07:03 | 07:05 | 07:05 | 471 | 34 | 13 | EXT |  | 0.95 | (c)
73513.641 | 7.293 | 7.267 | -4.187 | -4.213 | 529 | 733 | 659 | 529 | 4183 | 6656 |  | CORR | CIGR | 08:39 | 09:12 | 09:00 | 30 | 260 | 10 | EXT |  | 0.89 | (c)
73515.88 | 9.532 | 9.353 | -1.948 | -2.127 | -160 | -142 | -143 | 127 | 1885 | 6656 |  | CORR | AXGR | 06:48 | 06:51 | 06:51 | 242 | 33 | 13 | EXT |  | 0.92 | (c)
73528.347 | 10.519 | 10.497 | -0.781 | -0.803 | 863 | 945 | 934 | 863 | 775 | 6657 |  | CORR | CIGR | 02:39 | 02:52 | 02:50 | 28 | 142 | 10 | EXT |  | 0.89 | (c)
73529.036 | 11.208 | 10.72 | -0.092 | -0.58 | -1670 | -1641 | -1616 | 560 | 50 | 6657 |  | CORR | GENE | 07:50 | 07:54 | 07:59 | 530 | 109 | 11 | EXT |  | 0.95 | (c)
73610.551 | 3.223 | 3.223 | -8.087 | -8.087 | 1901 | 1974 | 1962 | 208 | 3223 | 6665 |  | CORR | CIGR | 07:01 | 07:13 | 07:11 | 25 | 121 | 10 | EXT |  | 0.89 | (c)
73614.581 | 7.253 | 7.236 | -4.057 | -4.074 | 1444 | 1444 | 1538 | 598 | 4048 | 6665 |  | CORR | CIGR | 05:47 | 05:47 | 06:02 | 26 | 188 | 9 | EXT |  | 0.89 | (c)
73614.892 | 7.564 | 7.549 | -3.746 | -3.761 | 1232 | 1347 | 1324 | 815 | 3726 | 6665 |  | CORR | CIGR | 05:13 | 05:32 | 05:28 | 35 | 183 | 8 | EXT |  | 0.89 | (c)
73615.827 | 8.499 | 8.488 | -2.811 | -2.822 | 1859 | 2003 | 1953 | 183 | 2791 | 6665 |  | CORR | CIGR | 06:54 | 07:17 | 07:09 | 31 | 188 | 10 | EXT |  | 0.89 | (c)
73655.755 | 10.737 | 10.336 | -0.333 | -0.734 | -1354 | -1340 | -1292 | 876 | 127 | 6669 |  | CORR | GENE | 05:50 | 05:53 | 06:00 | 607 | 124 | 12 | EXT | Аномалия находится на упругопластическом изгибе: R=917 D, максимальное растяжение на 7.2 час. | 0.96 | (c)
73656.933 | 0.845 | 0.761 | -10.195 | -10.279 | -2052 | -2042 | -2039 | 179 | 761 | 6670 |  | CORR | AXGR | 06:13 | 06:15 | 06:15 | 141 | 25 | 10 | EXT | Аномалия находится на упругопластическом изгибе: R=824 D, максимальное растяжение на 7.3 час. | 0.9 | (c)
73657.713 | 1.625 | 1.608 | -9.415 | -9.432 | 2037 | 2101 | 2101 | 66 | 1608 | 6670 |  | CORR | CIGR | 05:13 | 05:23 | 05:23 | 43 | 128 | 10 | EXT | Аномалия находится на упругопластическом изгибе: R=769 D, максимальное растяжение на 7.4 час. | 0.89 | (c)
73657.761 | 1.673 | 1.379 | -9.367 | -9.661 | -2101 | -2093 | -2075 | 130 | 1379 | 6670 |  | CORR | GENE | 06:05 | 06:06 | 06:09 | 410 | 52 | 12 | EXT | Аномалия находится на упругопластическом изгибе: R=769 D, максимальное растяжение на 7.4 час. | 0.94 | (c)
73660.332 | 4.244 | 4.024 | -6.796 | -7.016 | -2077 | -2058 | -2043 | 154 | 4024 | 6670 |  | CORR | GENE | 06:09 | 06:12 | 06:15 | 285 | 68 | 10 | EXT | Аномалия находится на упругопластическом изгибе: R=636 D, максимальное растяжение на 7.7 час. | 0.92 | (c)
73662.728 | 6.64 | 6.6 | -4.4 | -4.44 | -2046 | -1980 | -1865 | 184 | 4370 | 6670 |  | CORR | GENE | 06:14 | 06:25 | 06:43 | 70 | 363 | 10 | EXT | Аномалия находится на упругопластическом изгибе: R=636 D, максимальное растяжение на 7.6 час. | 0.89 | (c)
73672.61 | 5.482 | 5.482 | -5.618 | -5.618 | -1320 | -1221 | -1260 | 910 | 5482 | 6671 |  | CORR | CIGR | 06:05 | 06:21 | 06:15 | 21 | 121 | 14 | EXT | Аномалия находится на упругопластическом изгибе: R=779 D, максимальное растяжение на 9.1 час. | 0.89 | (c)
73672.8 | 5.672 | 5.672 | -5.428 | -5.428 | -1259 | -1113 | -1115 | 970 | 5390 | 6671 |  | CORR | CIGR | 06:15 | 06:38 | 06:38 | 38 | 289 | 12 | EXT | Аномалия находится на упругопластическом изгибе: R=768 D, максимальное растяжение на 9.1 час. | 0.89 | (c)
73673.28 | 6.152 | 5.891 | -4.948 | -5.209 | 2134 | -1739 | -1927 | 0 | 4537 | 6671 |  | CORR | GENE | 03:22 | 04:57 | 04:27 | 672 | 801 | 10 | EXT | Аномалия находится на упругопластическом изгибе: R=753 D, максимальное растяжение на 9.1 час. | 0.95 | (c)
73781.851 | 0.583 | 0.339 | -10.777 | -11.021 | 2180 | 2197 | 2198 | 14 | 339 | 6681 |  | CORR | AXGR | 07:40 | 07:43 | 07:43 | 430 | 36 | 10 | EXT |  | 0.93 | (c)
73788.311 | 7.043 | 7.013 | -4.317 | -4.347 | -1814 | -1710 | -1751 | 417 | 4317 | 6681 |  | CORR | CIGR | 08:56 | 09:13 | 09:06 | 30 | 126 | 10 | EXT |  | 0.89 | (c)
73804.458 | 0.89 | 0.862 | -10.61 | -10.638 | 1811 | 1891 | 1911 | 220 | 862 | 6683 |  | CORR | GENE | 02:58 | 03:11 | 03:14 | 53 | 199 | 10 | EXT | Аномалия находится на упругопластическом изгибе: R=402 D, максимальное растяжение на 6.2 час. | 0.89 | (c)
73818.317 | 3.249 | 2.788 | -8.161 | -8.622 | 2164 | 2194 | 2217 | 0 | 2788 | 6684 |  | CORR | GENE | 08:32 | 08:37 | 08:40 | 1550 | 106 | 9 | EXT | Аномалия находится на упругопластическом изгибе: R=379 D, максимальное растяжение на 5.7 час. | 0.96 | (c)
73821.265 | 6.197 | 6.108 | -5.213 | -5.302 | 2189 | 2207 | 2223 | 0 | 4363 | 6684 |  | CORR | GENE | 08:36 | 08:39 | 08:41 | 939 | 69 | 9 | EXT | Аномалия находится на упругопластическом изгибе: R=565 D, максимальное растяжение на 5.7 час. | 0.95 | (c)
73823.471 | 8.403 | 8.171 | -3.007 | -3.239 | 2195 | 2220 | 2219 | 0 | 2847 | 6684 |  | CORR | GENE | 08:37 | 08:41 | 08:41 | 392 | 49 | 13 | EXT |  | 0.94 | (c)
73824.24 | 9.172 | 9.072 | -2.238 | -2.338 | 1945 | -2046 | -2184 | 0 | 2133 | 6684 |  | CORR | GENE | 07:56 | 09:12 | 08:50 | 205 | 665 | 10 | EXT |  | 0.91 | (c)
73827.562 | 1.084 | 0.585 | -10.366 | -10.865 | 741 | 750 | 789 | 741 | 585 | 6685 |  | CORR | GENE | 04:16 | 04:17 | 04:23 | 521 | 95 | 10 | EXT |  | 0.94 | (c)
73828.701 | 2.223 | 2.133 | -9.227 | -9.317 | 445 | 480 | 664 | 445 | 2133 | 6685 |  | CORR | GENE | 03:28 | 03:34 | 04:03 | 172 | 437 | 8 | EXT |  | 0.9 | (c)
73831.856 | 5.378 | 5.285 | -6.072 | -6.165 | 1685 | 1696 | 1705 | 505 | 5285 | 6685 |  | CORR | AXGR | 06:48 | 06:50 | 06:51 | 140 | 40 | 10 | EXT |  | 0.9 | (c)
73904.425 | 9.477 | 9.386 | -1.953 | -2.044 | 2010 | 2076 | 2067 | 2010 | 1874 | 6691 |  | DENT | GENE | 08:52 | 09:03 | 09:01 | 170 | 113 | 0.6 | N/A | Глубина вмятины: 9 мм (0,6%). Линейка: 17 см в (939 см; 09:03 ч:мин) Аномалия находится на отводе. |  | (c)
73906.431 | 0.053 | 0.043 | -11.247 | -11.257 | -943 | -821 | -843 | 744 | 43 | 6692 |  | CORR | CIGR | 05:55 | 06:14 | 06:11 | 34 | 199 | 9 | EXT |  | 0.89 | (c)
73919.64 | 1.962 | 1.94 | -9.758 | -9.78 | 740 | 797 | 780 | 740 | 1940 | 6693 |  | CORR | CIGR | 04:42 | 04:51 | 04:48 | 28 | 80 | 11 | EXT | Аномалия находится на отводе. | 0.89 | (c)
73928.902 | 11.224 | 11.215 | -0.496 | -0.505 | 1384 | 1435 | 1427 | 1384 | 488 | 6693 |  | CORR | CIGR | 06:26 | 06:34 | 06:33 | 17 | 86 | 9 | EXT | Аномалия находится на отводе. | 0.89 | (c)
73946.934 | 6.256 | 6.175 | -5.094 | -5.175 | 1263 | 1332 | 1324 | 845 | 4442 | 6695 |  | CORR | GENE | 06:14 | 06:25 | 06:24 | 733 | 123 | 11 | EXT | Аномалия находится на отводе. | 0.96 | (c)
73947.882 | 7.204 | 7.164 | -4.146 | -4.186 | 1334 | 1349 | 1356 | 853 | 4091 | 6695 |  | CORR | AXGR | 06:25 | 06:28 | 06:29 | 95 | 43 | 11 | EXT | Аномалия находится на отводе. | 0.89 | (c)
73948.214 | 7.536 | 7.479 | -3.814 | -3.871 | 1370 | 1445 | 1411 | 779 | 3701 | 6695 |  | CORR | GENE | 06:31 | 06:43 | 06:37 | 170 | 81 | 10 | EXT | Аномалия находится на отводе. | 0.9 | (c)
73953.018 | 0.99 | 0.73 | -10.45 | -10.71 | 2120 | 2154 | 2145 | 60 | 730 | 6696 |  | CORR | GENE | 07:53 | 07:58 | 07:57 | 469 | 51 | 10 | EXT |  | 0.94 | (c)
73959.81 | 7.782 | 7.773 | -3.658 | -3.667 | 823 | 911 | 898 | 823 | 3633 | 6696 |  | CORR | CIGR | 04:23 | 04:38 | 04:35 | 34 | 150 | 10 | EXT |  | 0.89 | (c)
73960.01 | 7.982 | 7.976 | -3.458 | -3.464 | 839 | 944 | 909 | 839 | 3442 | 6696 |  | CORR | CIGR | 04:26 | 04:43 | 04:37 | 22 | 140 | 8 | EXT |  | 0.89 | (c)
73962.882 | 10.854 | 10.686 | -0.586 | -0.754 | 1811 | 1871 | 1854 | 333 | 256 | 6696 |  | CORR | GENE | 07:03 | 07:12 | 07:10 | 498 | 86 | 14 | EXT |  | 0.96 | (c)
74003.584 | 5.596 | 5.539 | -6.054 | -6.111 | 831 | 950 | 1036 | 831 | 5539 | 6700 |  | CORR | GENE | 05:42 | 06:01 | 06:15 | 92 | 410 | 17 | EXT | Аномалия находится на упругопластическом изгибе: R=322 D, максимальное растяжение на 5.9 час. | 1.07 | (b)
74009.638 | 0 | -0.05 | -11.46 | -11.51 | -807 | -709 | -423 | 38 |  | 6701 | Нарушение формы кольцевого шва | GWAN |  | 00:40 | 00:56 | 01:42 | 0 | 769 |  | EXT | Нарушение формы кольцевого шва Аномалия находится на отводе. Аномалия находится на упругопластическом изгибе: R=307 D, максимальное растяжение на 6 час. |  | (c)
74009.638 | 0 | -0.05 | -11.46 | -11.51 | 1578 | 1737 | 1808 | 194 |  | 6701 | Нарушение формы кольцевого шва | GWAN |  | 07:05 | 07:31 | 07:42 | 0 | 458 |  | EXT | Нарушение формы кольцевого шва Аномалия находится на отводе. Аномалия находится на упругопластическом изгибе: R=307 D, максимальное растяжение на 6 час. |  | (c)
74061.058 | 5.69 | 5.415 | -5.74 | -6.015 | 521 | 702 | 672 | 521 | 5179 | 6705 |  | GOUG | GENE | 04:23 | 04:52 | 04:48 | 836 | 303 | 9 | EXT | Задир. |  | (c)
74067.674 | 0.876 | 0.777 | -10.354 | -10.453 | -1109 | -1090 | -1092 | 1075 | 777 | 6706 |  | CORR | AXGR | 06:09 | 06:12 | 06:11 | 211 | 34 | 12 | EXT |  | 0.91 | (c)
74094.407 | 5.319 | 5.145 | -6.261 | -6.435 | -1854 | -1529 | -1517 | 377 | 5145 | 6708 |  | DENT | GENE | 05:15 | 06:08 | 06:10 | 316 | 673 | 1.3 | N/A | Глубина вмятины: 18 мм (1,3%). Линейка: 32 см в (515 см; 06:08 ч:мин) Аномалия находится вблизи дефекта потери металла. Аномалия находится на упругопластическом изгибе. |  | (c)
74094.593 | 5.505 | 5.456 | -6.075 | -6.124 | -2077 | -1976 | -2005 | 154 | 5456 | 6708 |  | CORR | GENE | 04:39 | 04:56 | 04:51 | 69 | 143 | 10 | EXT | Аномалия находится на упругопластическом изгибе: R=257 D, максимальное растяжение на 11.7 час. | 0.89 | (c)
74097.853 | 8.765 | 8.271 | -2.815 | -3.309 | -1977 | -1948 | -1947 | 254 | 2117 | 6708 |  | CORR | GENE | 04:55 | 04:60 | 05:00 | 1192 | 59 | 10 | EXT | Аномалия находится на упругопластическом изгибе: R=288 D, максимальное растяжение на 11.7 час. | 0.96 | (c)
74100.668 | 0 | 0 | -11.29 | -11.29 | -2005 | -1876 | -1903 | 226 | 0 | 6709 | Смещение кромок | GWAN |  | 04:13 | 04:34 | 04:30 | 0 | 203 | 16 | EXT | Смещение кромок Наружу Величина смещения - 2.5 мм. Аномалия находится на упругопластическом изгибе: R=373 D, максимальное растяжение на 11.7 час. |  | (c)
74100.668 | 0 | 0 | -11.29 | -11.29 | -1127 | -618 | -722 | 317 | 0 | 6709 | Смещение кромок | GWAN |  | 06:35 | 07:57 | 07:41 | 0 | 810 | 17 | EXT | Смещение кромок Наружу Величина смещения - 2.7 мм. Аномалия находится на упругопластическом изгибе: R=373 D, максимальное растяжение на 11.7 час. |  | (c)
74101.511 | 0.843 | 0.614 | -10.447 | -10.676 | -1531 | -1472 | -1492 | 700 | 614 | 6709 |  | CORR | GENE | 05:30 | 05:39 | 05:36 | 395 | 77 | 12 | EXT | Аномалия находится на упругопластическом изгибе: R=431 D, максимальное растяжение на 11.6 час. | 0.94 | (c)
74122.17 | 10.212 | 10.147 | -1.068 | -1.133 | 1449 | 1471 | 1465 | 749 | 907 | 6710 |  | CORR | AXGR | 04:37 | 04:41 | 04:40 | 226 | 33 | 13 | EXT |  | 0.92 | (c)
74136.181 | 1.513 | 1.402 | -9.987 | -10.098 | 807 | 828 | 832 | 807 | 1402 | 6712 |  | CORR | GENE | 04:10 | 04:13 | 04:14 | 291 | 49 | 10 | EXT |  | 0.92 | (c)
74136.66 | 1.992 | 1.824 | -9.508 | -9.676 | 807 | 826 | 832 | 807 | 1824 | 6712 |  | CORR | GENE | 04:10 | 04:13 | 04:14 | 518 | 51 | 10 | EXT |  | 0.94 | (c)
74163.677 | 5.979 | 5.952 | -5.431 | -5.458 | -1205 | -1142 | -1149 | 1025 | 5415 | 6714 |  | CORR | CIGR | 07:51 | 08:01 | 07:60 | 43 | 113 | 10 | EXT |  | 0.89 | (c)
74163.935 | 6.237 | 6.228 | -5.173 | -5.182 | -1311 | -1159 | -1208 | 919 | 5084 | 6714 |  | CORR | GENE | 07:34 | 07:58 | 07:50 | 98 | 207 | 8 | EXT |  | 0.89 | (c)
74164.37 | 6.672 | 6.617 | -4.738 | -4.793 | -1303 | -1152 | -1131 | 927 | 4721 | 6714 |  | CORR | GENE | 07:35 | 07:59 | 08:03 | 72 | 344 | 7 | EXT |  | 0.89 | (c)
74164.775 | 7.077 | 7.044 | -4.333 | -4.366 | -1434 | -1298 | -1283 | 796 | 4324 | 6714 |  | CORR | CIGR | 07:14 | 07:36 | 07:38 | 42 | 303 | 11 | EXT |  | 0.89 | (c)
74165.154 | 7.456 | 7.433 | -3.954 | -3.977 | -1444 | -1246 | -1227 | 786 | 3909 | 6714 |  | CORR | GENE | 07:12 | 07:44 | 07:47 | 68 | 435 | 9 | EXT |  | 0.89 | (c)
74165.532 | 7.834 | 7.817 | -3.576 | -3.593 | -1404 | -1149 | -1235 | 826 | 3547 | 6714 |  | CORR | CIGR | 07:19 | 07:60 | 07:46 | 46 | 338 | 7 | EXT |  | 0.89 | (c)
74168.167 | 10.469 | 10.436 | -0.941 | -0.974 | 1803 | 1907 | 1928 | 177 | 924 | 6714 |  | CORR | GENE | 03:56 | 04:13 | 04:17 | 50 | 251 | 7 | EXT |  | 0.89 | (c)
74168.379 | 10.681 | 10.41 | -0.729 | -1 | -1736 | -1430 | -1509 | 494 | 642 | 6714 |  | CORR | GENE | 06:25 | 07:15 | 07:02 | 358 | 454 | 10 | EXT |  | 0.93 | (c)
74168.626 | 10.928 | 10.825 | -0.482 | -0.585 | -1528 | -1483 | -1454 | 702 | 323 | 6714 |  | CORR | GENE | 06:59 | 07:06 | 07:11 | 262 | 149 | 14 | EXT |  | 0.93 | (c)
74168.845 | 11.147 | 11.07 | -0.263 | -0.34 | -1262 | -1240 | -1245 | 968 | 180 | 6714 |  | CORR | AXGR | 07:42 | 07:45 | 07:44 | 160 | 34 | 13 | EXT |  | 0.9 | (c)
74172.697 | 3.589 | 3.552 | -7.831 | -7.868 | 1790 | 1807 | 1808 | 404 | 3552 | 6715 |  | CORR | AXGR | 06:41 | 06:44 | 06:44 | 105 | 36 | 15 | EXT |  | 0.9 | (c)
74178.496 | 9.388 | 9.223 | -2.032 | -2.197 | 2075 | 2096 | 2099 | 107 | 1772 | 6715 |  | CORR | GENE | 07:27 | 07:31 | 07:31 | 425 | 49 | 10 | EXT |  | 0.93 | (c)
74179.617 | 10.509 | 9.952 | -0.911 | -1.468 | 2089 | 2117 | 2113 | 92 | 774 | 6715 |  | CORR | GENE | 07:30 | 07:34 | 07:34 | 694 | 50 | 11 | EXT |  | 0.96 | (c)
74185.32 | 4.792 | 4.777 | -6.708 | -6.723 | -1096 | -1010 | -1007 | 919 | 4777 | 6716 |  | CORR | CIGR | 07:08 | 07:21 | 07:22 | 29 | 177 | 9 | EXT |  | 0.89 | (c)
74186.716 | 6.188 | 6.016 | -5.312 | -5.484 | -1078 | -843 | -932 | 786 | 5263 | 6716 |  | CORR | GENE | 07:10 | 07:48 | 07:34 | 221 | 292 | 12 | EXT |  | 0.91 | (c)
74187.638 | 7.11 | 7.018 | -4.39 | -4.482 | -1200 | -1191 | -1186 | 1030 | 4308 | 6716 |  | CORR | AXGR | 06:51 | 06:52 | 06:53 | 174 | 29 | 10 | EXT |  | 0.9 | (c)
74190.076 | 9.548 | 9.476 | -1.952 | -2.024 | -1095 | -1000 | -817 | 540 | 1861 | 6716 |  | CORR | GENE | 07:08 | 07:23 | 07:52 | 163 | 555 | 7 | EXT |  | 0.9 | (c)
74232.84 | 6.552 | 6.519 | -4.918 | -4.951 | 711 | 966 | 963 | 711 | 4837 | 6720 |  | CORR | GENE | 04:38 | 05:19 | 05:19 | 114 | 504 | 13 | EXT |  | 0.9 | (c)
74236.168 | 9.88 | 9.863 | -1.59 | -1.607 | 425 | 671 | 591 | 425 | 1567 | 6720 |  | CORR | CIGR | 03:52 | 04:32 | 04:19 | 40 | 331 | 8 | EXT |  | 0.89 | (c)
74236.542 | 10.254 | 10.225 | -1.216 | -1.245 | 1534 | 1666 | 1814 | 137 | 1025 | 6720 |  | CORR | GENE | 06:51 | 07:12 | 07:36 | 220 | 560 | 7 | EXT |  | 0.9 | (c)
74249.973 | 0.805 | 0.767 | -8.575 | -8.613 | -1457 | -1314 | -1231 | 773 | 767 | 6722 |  | CORR | GENE | 05:54 | 06:17 | 06:31 | 49 | 453 | 11 | EXT |  | 0.89 | (c)
74250.499 | 1.331 | 1.318 | -8.049 | -8.062 | -1798 | -1729 | -1697 | 432 | 1318 | 6722 |  | CORR | CIGR | 04:59 | 05:11 | 05:16 | 27 | 202 | 10 | EXT |  | 0.89 | (c)
74251.832 | 2.664 | 2.641 | -6.716 | -6.739 | -1446 | -1365 | -1315 | 784 | 2641 | 6722 |  | CORR | CIGR | 05:56 | 06:09 | 06:17 | 47 | 262 | 8 | EXT |  | 0.89 | (c)
74254.044 | 4.876 | 4.823 | -4.504 | -4.557 | -1783 | -1735 | -1535 | 447 | 4474 | 6722 |  | CORR | GENE | 05:02 | 05:10 | 05:42 | 83 | 496 | 7 | EXT |  | 0.89 | (c)
74257.437 | 8.269 | 8.208 | -1.111 | -1.172 | -1409 | -1159 | -1262 | 822 | 1096 | 6722 |  | CORR | GENE | 06:02 | 06:43 | 06:26 | 76 | 294 | 10 | EXT |  | 0.89 | (c)
74258.548 | 0 | -0.037 | -2.25 | -2.287 | 1612 | 1625 | 1625 | 1612 | 0 | 6723 | Внутришовный дефект | GWAN |  | 05:27 | 05:29 | 05:29 | 0 | 26 | 12 | MID | Внутришовный дефект |  | (c)
74263.348 | 2.55 | 2.544 | -7.75 | -7.756 | -1807 | -1749 | -1736 | 424 | 2544 | 6724 |  | CORR | CIGR | 05:44 | 05:53 | 05:56 | 26 | 142 | 12 | EXT |  | 0.89 | (c)
74270.031 | 9.233 | 9.029 | -1.067 | -1.271 | -2219 | -2219 | -2198 | 12 | 876 | 6724 |  | CORR | AXGR | 04:38 | 04:38 | 04:41 | 395 | 42 | 11 | EXT |  | 0.93 | (c)
74274.703 | 3.605 | 3.6 | -7.955 | -7.96 | -130 | -57 | -44 | 0 | 3600 | 6725 |  | CORR | CIGR | 04:56 | 05:08 | 05:10 | 29 | 173 | 11 | EXT |  | 0.89 | (c)
74277.595 | 6.497 | 6.483 | -5.063 | -5.077 | 403 | 637 | 553 | 403 | 5050 | 6725 |  | CORR | CIGR | 06:22 | 07:00 | 06:46 | 27 | 300 | 10 | EXT |  | 0.89 | (c)
74280.388 | 9.29 | 9.274 | -2.27 | -2.286 | 546 | 638 | 647 | 546 | 2245 | 6725 |  | CORR | CIGR | 06:45 | 07:00 | 07:02 | 41 | 203 | 8 | EXT |  | 0.89 | (c)
74280.621 | 9.523 | 9.364 | -2.037 | -2.196 | 143 | 156 | 168 | 143 | 1905 | 6725 |  | CORR | GENE | 05:40 | 05:42 | 05:44 | 291 | 51 | 13 | EXT |  | 0.93 | (c)
74281.154 | 10.056 | 9.986 | -1.504 | -1.574 | 57 | 57 | 72 | 57 | 1405 | 6725 |  | CORR | AXGR | 05:26 | 05:26 | 05:29 | 169 | 31 | 9 | EXT |  | 0.9 | (c)
74282.096 | 10.998 | 10.945 | -0.562 | -0.615 | 338 | 417 | 444 | 338 | 550 | 6725 |  | CORR | GENE | 06:12 | 06:24 | 06:29 | 65 | 212 | 10 | EXT |  | 0.89 | (c)
74282.581 | 11.483 | 11.168 | -0.077 | -0.392 | 322 | 379 | 395 | 322 | 31 | 6725 |  | CORR | GENE | 06:09 | 06:18 | 06:21 | 361 | 145 | 12 | EXT |  | 0.93 | (c)
74282.94 | 0.282 | 0.12 | -11.168 | -11.33 | 1260 | 1283 | 1287 | 1260 | 120 | 6726 |  | CORR | GENE | 06:17 | 06:21 | 06:21 | 266 | 55 | 12 | EXT |  | 0.92 | (c)
74283.223 | 0.565 | 0.531 | -10.885 | -10.919 | 1118 | 1284 | 1281 | 1118 | 531 | 6726 |  | CORR | GENE | 05:54 | 06:21 | 06:20 | 77 | 326 | 10 | EXT |  | 0.89 | (c)
74293.41 | 10.752 | 10.706 | -0.698 | -0.744 | 803 | 903 | 914 | 803 | 684 | 6726 |  | CORR | GENE | 05:03 | 05:19 | 05:21 | 60 | 221 | 8 | EXT |  | 0.89 | (c)
74293.78 | 11.122 | 10.912 | -0.328 | -0.538 | 1321 | 1376 | 1366 | 1321 | 204 | 6726 |  | CORR | GENE | 06:27 | 06:36 | 06:34 | 334 | 91 | 10 | EXT |  | 0.92 | (c)
74294.055 | 11.397 | 11.292 | -0.053 | -0.158 | 453 | 903 | 870 | 453 | 11 | 6726 |  | CORR | GENE | 04:07 | 05:19 | 05:14 | 147 | 834 | 7 | EXT |  | 0.89 | (c)
74294.619 | 0.511 | 0.31 | -10.579 | -10.78 | 181 | 228 | 249 | 181 | 310 | 6727 |  | CORR | GENE | 04:53 | 05:01 | 05:04 | 433 | 135 | 10 | EXT |  | 0.93 | (c)
74295.935 | 1.827 | 1.488 | -9.263 | -9.602 | 875 | 917 | 913 | 875 | 1488 | 6727 |  | CORR | GENE | 06:45 | 06:52 | 06:51 | 668 | 77 | 10 | EXT |  | 0.95 | (c)
74297.256 | 3.148 | 3.066 | -7.942 | -8.024 | 935 | 955 | 953 | 935 | 3066 | 6727 |  | CORR | AXGR | 06:55 | 06:58 | 06:58 | 283 | 36 | 10 | EXT |  | 0.92 | (c)
74303.721 | 9.613 | 9.366 | -1.477 | -1.724 | 868 | 979 | 946 | 868 | 1256 | 6727 |  | CORR | GENE | 06:44 | 07:02 | 06:57 | 468 | 155 | 10 | EXT |  | 0.94 | (c)
74324.131 | 7.723 | 7.384 | -3.897 | -4.236 | 2081 | 2143 | 2123 | 2081 | 3787 | 6729 |  | CORR | GENE | 06:56 | 07:06 | 07:03 | 449 | 85 | 12 | EXT | Аномалия находится на упругопластическом изгибе: R=831 D, максимальное растяжение на 11.9 час. | 0.94 | (c)
74335.537 | 7.509 | 7.266 | -4.041 | -4.284 | -2201 | -1854 | -1908 | 30 | 4022 | 6730 |  | CORR | GENE | 05:24 | 06:20 | 06:11 | 262 | 585 | 12 | EXT | Аномалия находится на упругопластическом изгибе: R=654 D, максимальное растяжение на 11.7 час. | 0.92 | (c)
74336.203 | 8.175 | 8.152 | -3.375 | -3.398 | -1948 | -1810 | -1780 | 283 | 3326 | 6730 |  | CORR | GENE | 06:05 | 06:27 | 06:32 | 72 | 336 | 11 | EXT | Аномалия находится на упругопластическом изгибе: R=666 D, максимальное растяжение на 11.7 час. | 0.89 | (c)
74336.575 | 8.547 | 8.442 | -3.003 | -3.108 | -1840 | -1697 | -1753 | 391 | 2760 | 6730 |  | CORR | GENE | 06:22 | 06:45 | 06:36 | 348 | 174 | 11 | EXT | Аномалия находится на упругопластическом изгибе: R=680 D, максимальное растяжение на 11.8 час. | 0.93 | (c)
74339.273 | 11.245 | 10.61 | -0.305 | -0.94 | -1795 | -1723 | -1739 | 436 | 266 | 6730 |  | CORR | GENE | 06:29 | 06:41 | 06:38 | 674 | 112 | 11 | EXT | Аномалия находится на упругопластическом изгибе: R=691 D, максимальное растяжение на 11.8 час. | 0.95 | (c)
74340.759 | 1.181 | 1.015 | -10.099 | -10.265 | 2136 | 2146 | 2151 | 64 | 1015 | 6731 |  | CORR | AXGR | 06:57 | 06:58 | 06:59 | 407 | 31 | 13 | EXT | Аномалия находится на упругопластическом изгибе: R=670 D, максимальное растяжение на 11.8 час. | 0.95 | (c)
74347.462 | 7.884 | 7.611 | -3.396 | -3.669 | 2099 | 2111 | 2130 | 68 | 3345 | 6731 |  | CORR | GENE | 06:50 | 06:52 | 06:56 | 324 | 64 | 10 | EXT | Аномалия находится на упругопластическом изгибе: R=649 D, максимальное растяжение на 11.7 час. | 0.92 | (c)
74373.108 | 0 | -0.057 | -9.88 | -9.937 | -978 | -780 | -831 | 683 |  | 6734 | Нарушение формы кольцевого шва | GWAN |  | 00:18 | 00:50 | 00:42 | 0 | 295 |  | EXT | Нарушение формы кольцевого шва Аномалия находится на отводе. Аномалия находится на упругопластическом изгибе: R=344 D, максимальное растяжение на 0.2 час. |  | (c)
74373.108 | 0 | -0.032 | -9.88 | -9.912 | 9 | 200 | 388 | 9 |  | 6734 | Нарушение формы кольцевого шва | GWAN |  | 02:57 | 03:28 | 03:58 | 0 | 758 |  | EXT | Нарушение формы кольцевого шва Аномалия находится на отводе. Аномалия находится на упругопластическом изгибе: R=344 D, максимальное растяжение на 0.2 час. |  | (c)
74410.89 | 5.102 | 4.34 | -6.188 | -6.95 | -2164 | -1781 | -1895 | 67 | 4340 | 6737 |  | ARTD | GENE | 05:52 | 06:54 | 06:36 | 789 | 538 |  | EXT | Эквивалент потери металла 10%. Аномалия находится на упругопластическом изгибе: R=433 D, максимальное растяжение на 6 час. |  | (c)
74452.118 | 0.05 | 0.031 | -11.5 | -11.519 | -1014 | -537 | -624 | 234 | 31 | 6741 |  | CORR | CIGR | 03:50 | 05:07 | 04:53 | 35 | 780 | 14 | EXT |  | 0.89 | (c)
74452.351 | 0.283 | 0.248 | -11.267 | -11.302 | -771 | -648 | -701 | 631 | 248 | 6741 |  | CORR | GENE | 04:29 | 04:49 | 04:41 | 359 | 140 | 10 | EXT |  | 0.93 | (c)
74589.066 | 0.268 | 0.223 | -11.042 | -11.087 | -1799 | -1799 | -1784 | 432 | 223 | 6753 |  | CORR | AXGR | 08:39 | 08:39 | 08:41 | 157 | 30 | 10 | EXT | Аномалия находится на упругопластическом изгибе: R=494 D, максимальное растяжение на 4.5 час. | 0.9 | (c)
74621.338 | 9.8 | 9.264 | -1.71 | -2.246 | 1781 | 1809 | 1832 | 1781 | 1586 | 6755 |  | CORR | GENE | 07:41 | 07:45 | 07:49 | 660 | 100 | 14 | EXT | Аномалия находится на отводе. | 0.82 | (c)
74929.908 | 0 | 0 | -11.35 | -11.35 | 1882 | -2113 | -2141 | 1704 | 0 | 6784 | Смещение кромок | GWAN |  | 08:28 | 09:43 | 09:39 | 0 | 875 | 16 | EXT | Смещение кромок Наружу Величина смещения - 2.4 мм. |  | (c)
74929.908 | 0 | -0.052 | -11.35 | -11.402 | -1630 | -1417 | -1045 | 461 |  | 6784 | Нарушение формы кольцевого шва | GWAN |  | 11:01 | 11:35 | 00:35 | 0 | 1169 |  | EXT | Нарушение формы кольцевого шва |  | (c)
75012.862 | 3.864 | 3.853 | -7.526 | -7.537 | -2210 | -2114 | -2146 | 21 | 3853 | 6792 |  | CORR | CIGR | 06:55 | 07:10 | 07:05 | 22 | 128 | 10 | EXT |  | 0.89 | (c)
75017.49 | 8.492 | 8.482 | -2.898 | -2.908 | -2078 | -2011 | -2024 | 153 | 2887 | 6792 |  | CORR | CIGR | 07:16 | 07:27 | 07:25 | 21 | 108 | 10 | EXT |  | 0.89 | (c)
75019.738 | 10.74 | 10.612 | -0.65 | -0.778 | 2137 | 2143 | 2164 | 40 | 179 | 6792 |  | CORR | GENE | 06:37 | 06:37 | 06:41 | 599 | 53 | 7 | EXT |  | 0.93 | (c)
75032.299 | 0.261 | 0.092 | -11.149 | -11.318 | 1140 | 1167 | 1173 | 1140 | 92 | 6794 |  | CORR | GENE | 07:28 | 07:33 | 07:34 | 861 | 66 | 7 | EXT |  | 0.93 | (c)
75038.897 | 6.859 | 6.765 | -4.551 | -4.645 | 886 | 949 | 946 | 886 | 3982 | 6794 |  | CORR | GENE | 06:47 | 06:58 | 06:57 | 663 | 120 | 9 | EXT |  | 0.94 | (c)
75040.85 | 8.812 | 8.552 | -2.598 | -2.858 | 877 | 928 | 908 | 877 | 2245 | 6794 |  | CORR | GENE | 06:46 | 06:54 | 06:51 | 613 | 61 | 10 | EXT |  | 0.94 | (c)
75064.607 | 9.849 | 8.386 | -1.781 | -3.244 | -2229 | -2217 | -2211 | 1 | 1343 | 6796 |  | CORR | AXGR | 03:50 | 03:52 | 03:53 | 1901 | 36 | 11 | EXT |  | 0.98 | (c)
75073.952 | 7.564 | 7.539 | -3.826 | -3.851 | 1195 | 1222 | 1258 | 909 | 3782 | 6797 |  | CORR | GENE | 04:47 | 04:51 | 04:57 | 69 | 127 | 10 | EXT |  | 0.89 | (c)
75078.754 | 0.976 | 0.965 | -10.294 | -10.305 | 1964 | 2028 | 2017 | 1964 | 965 | 6798 |  | CORR | CIGR | 06:54 | 07:04 | 07:02 | 34 | 107 | 15 | EXT |  | 0.89 | (c)
75084.347 | 6.569 | 6.489 | -4.701 | -4.781 | 1043 | 1088 | 1096 | 1043 | 4650 | 6798 |  | DENT | GENE | 04:25 | 04:32 | 04:34 | 131 | 107 | 0.3 | N/A | Глубина вмятины: 4 мм (0,3%). Линейка: 13 см в (649 см; 04:32 ч:мин) |  | (c)
75103.109 | 2.561 | 2.427 | -9.079 | -9.213 | -919 | -898 | -898 | 877 | 2427 | 6800 |  | CORR | AXGR | 03:44 | 03:48 | 03:48 | 235 | 42 | 12 | EXT |  | 0.92 | (c)
75112.209 | 0.021 | 0.015 | -11.049 | -11.055 | -1992 | -1747 | -1730 | 239 | 15 | 6801 |  | CORR | CIGR | 05:12 | 05:51 | 05:54 | 29 | 523 | 13 | EXT |  | 0.89 | (c)
75130.317 | 7.059 | 6.472 | -4.391 | -4.978 | -2179 | -2146 | -2162 | 51 | 4105 | 6802 |  | CORR | AXGR | 07:46 | 07:52 | 07:49 | 873 | 35 | 14 | EXT |  | 0.99 | (c)
75131.445 | 8.187 | 7.633 | -3.263 | -3.817 | -2177 | -2147 | -2154 | 53 | 2621 | 6802 |  | CORR | AXGR | 07:47 | 07:52 | 07:51 | 1196 | 47 | 10 | EXT |  | 0.96 | (c)
75156.609 | 10.411 | 10.393 | -1.089 | -1.107 | 1475 | 1538 | 1602 | 501 | 1043 | 6804 |  | CORR | GENE | 04:11 | 04:22 | 04:32 | 64 | 255 | 10 | EXT |  | 0.89 | (c)
75157.569 | 11.371 | 11.351 | -0.129 | -0.149 | 1369 | 1470 | 1501 | 598 | 121 | 6804 |  | CORR | CIGR | 03:54 | 04:11 | 04:16 | 28 | 264 | 9 | EXT |  | 0.89 | (c)
75158.801 | 1.103 | 0.16 | -10.217 | -11.16 | -2211 | -2169 | -2184 | 19 | 160 | 6805 |  | CORR | GENE | 03:58 | 04:04 | 04:02 | 943 | 55 | 14 | EXT |  | 0.99 | (c)
75207.769 | 5.821 | 5.646 | -5.609 | -5.784 | -1658 | -1582 | -1584 | 573 | 5184 | 6810 |  | CORR | GENE | 07:07 | 07:19 | 07:19 | 600 | 148 | 12 | EXT |  | 0.96 | (c)
75211.137 | 9.189 | 9.007 | -2.241 | -2.423 | -1571 | -1472 | -1491 | 659 | 1973 | 6810 |  | CORR | GENE | 07:21 | 07:37 | 07:34 | 450 | 160 | 10 | EXT |  | 0.93 | (c)
75212.546 | 10.598 | 10.514 | -0.832 | -0.916 | 1758 | 1774 | 1777 | 435 | 764 | 6810 |  | CORR | AXGR | 04:18 | 04:21 | 04:21 | 152 | 38 | 11 | EXT |  | 0.9 | (c)
75267.158 | 7.74 | 7.643 | -3.67 | -3.767 | 53 | 96 | 77 | 53 | 3511 | 6815 |  | CORR | GENE | 04:39 | 04:46 | 04:43 | 256 | 49 | 11 | EXT |  | 0.92 | (c)
75304.165 | 11.097 | 10.709 | -0.203 | -0.591 | -963 | -926 | -936 | 908 | 85 | 6818 |  | CORR | GENE | 07:03 | 07:09 | 07:08 | 506 | 56 | 13 | EXT |  | 0.96 | (c)
75304.323 | 11.255 | 11.238 | -0.045 | -0.062 | -1844 | -1547 | -1577 | 1309 | 16 | 6818 |  | CORR | CIGR | 04:41 | 05:29 | 05:24 | 46 | 535 | 11 | EXT |  | 0.89 | (c)
75307.097 | 2.729 | 2.701 | -8.471 | -8.499 | -2068 | -1985 | -2008 | 1948 | 2701 | 6819 |  | CORR | CIGR | 05:23 | 05:37 | 05:33 | 33 | 120 | 11 | EXT |  | 0.89 | (c)
75315.329 | 10.961 | 10.625 | -0.239 | -0.575 | -1017 | -958 | -977 | 938 | 107 | 6819 |  | CORR | GENE | 08:13 | 08:22 | 08:19 | 468 | 78 | 13 | EXT |  | 0.95 | (c)
75336.521 | 10.023 | 8.721 | -1.367 | -2.669 | -2211 | -2183 | -2177 | 19 | 319 | 6821 |  | CORR | GENE | 07:35 | 07:40 | 07:41 | 2350 | 68 | 12 | EXT |  | 0.99 | (c)
75337.331 | 10.833 | 10.558 | -0.557 | -0.832 | -2001 | -1985 | -1984 | 230 | 316 | 6821 |  | CORR | AXGR | 08:09 | 08:12 | 08:12 | 516 | 34 | 10 | EXT |  | 0.94 | (c)
75378.526 | 6.738 | 6.662 | -4.822 | -4.898 | -2227 | -2204 | -2188 | 4 | 3309 | 6825 |  | CORR | GENE | 06:55 | 06:59 | 07:02 | 1589 | 77 | 11 | EXT |  | 0.98 | (c)
75383.903 | 0.555 | 0.204 | -10.995 | -11.346 | 2133 | 2205 | 2169 | 25 | 204 | 6826 |  | CORR | GENE | 05:23 | 05:35 | 05:29 | 1086 | 73 | 7 | EXT |  | 0.94 | (c)
75384.531 | 1.183 | 1.023 | -10.367 | -10.527 | 1987 | 2031 | 2009 | 200 | 1023 | 6826 |  | CORR | AXGR | 04:59 | 05:06 | 05:03 | 407 | 44 | 9 | EXT |  | 0.93 | (c)
75409.614 | 3.196 | 3.162 | -8.304 | -8.338 | -1673 | -1577 | -1549 | 558 | 3162 | 6828 |  | CORR | GENE | 05:02 | 05:18 | 05:22 | 53 | 247 | 12 | EXT |  | 0.89 | (c)
75456.872 | 4.834 | 4.753 | -6.496 | -6.577 | 1207 | 1476 | 1414 | 610 | 4753 | 6832 |  | CORR | GENE | 06:04 | 06:48 | 06:38 | 106 | 413 | 11 | EXT | Аномалия находится на отводе. | 0.89 | (c)
75478.604 | 3.886 | 3.534 | -7.674 | -8.026 | 989 | 1005 | 1035 | 989 | 3534 | 6834 |  | CORR | GENE | 04:25 | 04:27 | 04:32 | 400 | 92 | 13 | EXT |  | 0.94 | (c)
75559.813 | 5.155 | 5.129 | -6.375 | -6.401 | 1315 | 1399 | 1426 | 694 | 5129 | 6841 |  | CORR | CIGR | 03:42 | 03:55 | 03:59 | 40 | 221 | 10 | EXT |  | 0.89 | (c)
75582.718 | 5.07 | 4.932 | -6.49 | -6.628 | -2181 | -2171 | -2158 | 50 | 4932 | 6843 |  | CORR | AXGR | 03:29 | 03:30 | 03:32 | 954 | 46 | 9 | EXT |  | 0.95 | (c)
75588.196 | 10.548 | 10.335 | -1.012 | -1.225 | -483 | -455 | -447 | 411 | 269 | 6843 |  | CORR | GENE | 08:03 | 08:07 | 08:08 | 956 | 72 | 11 | EXT |  | 0.97 | (c)
75588.572 | 10.924 | 10.571 | -0.636 | -0.989 | -185 | -138 | -147 | 109 | 99 | 6843 |  | CORR | GENE | 08:51 | 08:58 | 08:57 | 890 | 76 | 11 | EXT |  | 0.96 | (c)
75612.474 | 0.696 | 0.437 | -10.724 | -10.983 | -157 | -137 | -122 | 87 | 437 | 6846 |  | CORR | GENE | 04:12 | 04:15 | 04:18 | 387 | 70 | 9 | EXT | Аномалия находится на упругопластическом изгибе: R=679 D, максимальное растяжение на 5.2 час. | 0.92 | (c)
75620.488 | 8.71 | 8.45 | -2.71 | -2.97 | 37 | 70 | 78 | 37 | 2524 | 6846 |  | CORR | GENE | 04:44 | 04:49 | 04:50 | 446 | 83 | 9 | EXT | Аномалия находится на упругопластическом изгибе: R=414 D, максимальное растяжение на 5.8 час. | 0.93 | (c)
75644.469 | 9.651 | 9.643 | -1.459 | -1.467 | -1202 | -1072 | -1127 | 1052 | 1437 | 6848 |  | CORR | CIGR | 03:58 | 04:19 | 04:10 | 30 | 150 | 14 | EXT |  | 0.89 | (c)
75684.429 | 4.561 | 4.492 | -7.159 | -7.228 | 1827 | 1996 | 1919 | 1827 | 4492 | 6852 |  | GOUG | GENE | 02:07 | 02:35 | 02:22 | 94 | 184 | 6 | EXT | Задир. |  | (c)
75702.839 | 11.251 | 11.062 | -0.469 | -0.658 | -761 | -666 | -551 | 341 | 449 | 6853 |  | CORR | GENE | 07:15 | 07:30 | 07:49 | 209 | 420 | 10 | EXT |  | 0.91 | (c)
75703.095 | 11.507 | 11.462 | -0.213 | -0.258 | -806 | -712 | -596 | 385 | 139 | 6853 |  | CORR | GENE | 07:08 | 07:23 | 07:42 | 119 | 420 | 10 | EXT |  | 0.89 | (c)
75703.11 | 11.522 | 11.423 | -0.198 | -0.297 | -864 | -845 | -843 | 822 | 43 | 6853 | Металлургический дефект | MIAN | AXGR | 06:58 | 07:01 | 07:02 | 254 | 43 |  | INT | Металлургический дефект Эквивалент потери металла 10%. |  | (c)
75705.58 | 2.272 | 2.216 | -8.948 | -9.004 | 525 | 648 | 693 | 525 | 2216 | 6854 |  | CORR | GENE | 04:17 | 04:37 | 04:44 | 87 | 335 | 12 | EXT |  | 0.89 | (c)
75708.059 | 4.751 | 4.729 | -6.469 | -6.491 | 270 | 370 | 423 | 270 | 4729 | 6854 |  | CORR | GENE | 03:36 | 03:52 | 04:00 | 66 | 306 | 10 | EXT |  | 0.89 | (c)
75709.675 | 6.367 | 6.347 | -4.853 | -4.873 | 446 | 507 | 603 | 446 | 4370 | 6854 |  | CORR | GENE | 04:04 | 04:14 | 04:29 | 503 | 312 | 11 | EXT |  | 0.94 | (c)
75711.903 | 8.595 | 8.569 | -2.625 | -2.651 | 1501 | 1587 | 1576 | 581 | 2608 | 6854 |  | CORR | CIGR | 06:54 | 07:08 | 07:06 | 43 | 149 | 13 | EXT |  | 0.89 | (c)
75712.476 | 9.168 | 9.14 | -2.052 | -2.08 | 1437 | 1572 | 1523 | 622 | 1947 | 6854 |  | CORR | GENE | 06:44 | 07:06 | 06:58 | 133 | 172 | 12 | EXT |  | 0.9 | (c)
75712.663 | 9.355 | 9.102 | -1.865 | -2.118 | 136 | 494 | 358 | 136 | 1830 | 6854 |  | CORR | GENE | 03:14 | 04:12 | 03:50 | 288 | 444 | 13 | EXT |  | 0.93 | (c)
75717.204 | 2.676 | 2.613 | -8.754 | -8.817 | 1531 | 1539 | 1558 | 645 | 2613 | 6855 |  | CORR | GENE | 05:09 | 05:11 | 05:14 | 118 | 54 | 14 | EXT |  | 0.9 | (c)
75733.127 | 7.169 | 7.149 | -4.351 | -4.371 | 1746 | 1820 | 1792 | 393 | 4342 | 6856 |  | CORR | CIGR | 07:33 | 07:45 | 07:41 | 29 | 91 | 13 | EXT |  | 0.89 | (c)
75754.787 | 5.989 | 5.978 | -5.561 | -5.572 | 598 | 712 | 707 | 598 | 5519 | 6858 |  | CORR | GENE | 03:12 | 03:31 | 03:30 | 53 | 219 | 10 | EXT |  | 0.89 | (c)
75758.961 | 10.163 | 9.458 | -1.387 | -2.092 | -2190 | -2162 | -2138 | 40 | 1306 | 6858 |  | CORR | GENE | 07:42 | 07:47 | 07:51 | 786 | 106 | 10 | EXT |  | 0.95 | (c)
75759.693 | 10.895 | 10.872 | -0.655 | -0.678 | 644 | 754 | 763 | 644 | 636 | 6858 |  | CORR | CIGR | 03:20 | 03:38 | 03:39 | 42 | 238 | 11 | EXT |  | 0.89 | (c)
75759.97 | 11.172 | 10.117 | -0.378 | -1.433 | 2110 | 2166 | 2153 | 34 | 165 | 6858 |  | CORR | GENE | 07:16 | 07:25 | 07:23 | 1268 | 87 | 10 | EXT |  | 0.96 | (c)
75760.043 | 11.245 | 11.217 | -0.305 | -0.333 | 1026 | 1102 | 1102 | 1026 | 282 | 6858 |  | CORR | GENE | 04:22 | 04:34 | 04:34 | 51 | 150 | 10 | EXT |  | 0.89 | (c)
75780.747 | 8.769 | 8.744 | -2.621 | -2.646 | 2204 | -2156 | -2130 | 0 | 2609 | 6860 |  | CORR | CIGR | 04:11 | 04:27 | 04:32 | 37 | 253 | 10 | EXT |  | 0.89 | (c)
75783.229 | 11.251 | 11.24 | -0.139 | -0.15 | 1820 | 1912 | 1934 | 182 | 119 | 6860 |  | CORR | CIGR | 03:09 | 03:24 | 03:28 | 31 | 228 | 7 | EXT |  | 0.89 | (c)
75783.935 | 0.567 | 0.397 | -10.723 | -10.893 | 1451 | 1471 | 1469 | 743 | 397 | 6861 |  | CORR | AXGR | 03:25 | 03:29 | 03:28 | 210 | 36 | 7 | EXT |  | 0.9 | (c)
75804.576 | 9.918 | 9.895 | -1.532 | -1.555 | -1259 | -1194 | -1149 | 972 | 1519 | 6862 |  | CORR | CIGR | 08:12 | 08:22 | 08:29 | 36 | 219 | 8 | EXT | Аномалия находится на упругопластическом изгибе: R=593 D, максимальное растяжение на 6.3 час. | 0.89 | (c)
75806.079 | 11.421 | 11.389 | -0.029 | -0.061 | 1826 | -2181 | 2173 | 0 | 13 | 6862 |  | CORR | GENE | 04:30 | 05:43 | 05:26 | 48 | 693 | 10 | EXT | Аномалия находится на упругопластическом изгибе: R=412 D, максимальное растяжение на 6.2 час. | 0.94 | (c)
75816.445 | 10.337 | 10.337 | -0.283 | -0.283 | -607 | -566 | -545 | 483 | 264 | 6863 |  | CORR | CIGR | 07:46 | 07:53 | 07:56 | 19 | 124 | 12 | EXT | Аномалия находится на отводе. | 0.89 | (c)
75863.724 | 1.666 | 1.592 | -9.734 | -9.808 | -1097 | -1068 | -975 | 853 | 1592 | 6868 |  | GOUG | GENE | 10:47 | 10:52 | 11:07 | 91 | 245 | 6 | EXT | Задир. |  | (c)
75883.633 | 10.175 | 10.023 | -1.125 | -1.277 | 2206 | -2198 | -2225 | 2195 | 911 | 6869 |  | CORR | GENE | 04:59 | 05:08 | 05:04 | 366 | 60 | 7 | EXT |  | 0.91 | (c)
75884.795 | 0.037 | 0.015 | -11.433 | -11.455 | 1412 | 1504 | 1539 | 565 | 15 | 6870 |  | CORR | GENE | 00:53 | 01:08 | 01:13 | 49 | 254 | 9 | EXT | Аномалия находится на отводе. | 0.89 | (c)
75884.817 | 0.059 | 0.015 | -11.411 | -11.455 | 1766 | -1964 | 2205 | 0 | 15 | 6870 |  | CORR | GENE | 01:50 | 03:48 | 03:01 | 49 | 879 | 11 | EXT | Аномалия находится на отводе. | 0.89 | (c)
75884.82 | 0.062 | 0.036 | -11.408 | -11.434 | -123 | 344 | 159 | 0 | 36 | 6870 |  | CORR | CIGR | 08:45 | 10:00 | 09:31 | 43 | 564 | 11 | EXT | Аномалия находится на отводе. | 0.89 | (c)
75886.662 | 1.904 | 1.681 | -9.566 | -9.789 | -756 | -738 | -738 | 720 | 1681 | 6870 |  | CORR | AXGR | 07:03 | 07:06 | 07:06 | 318 | 36 | 11 | EXT | Аномалия находится на отводе. | 0.92 | (c)
75887.088 | 2.33 | 2.14 | -9.14 | -9.33 | -785 | -741 | -745 | 704 | 2140 | 6870 |  | CORR | GENE | 06:58 | 07:05 | 07:05 | 337 | 81 | 8 | EXT | Аномалия находится на отводе. | 0.91 | (c)
75903.796 | 7.568 | 7.168 | -3.982 | -4.382 | 1828 | 1902 | 1874 | 311 | 3641 | 6871 |  | CORR | GENE | 05:02 | 05:14 | 05:10 | 741 | 92 | 7 | EXT |  | 0.93 | (c)
75907.116 | 10.888 | 10.874 | -0.662 | -0.676 | 1280 | 1382 | 1378 | 754 | 646 | 6871 |  | CORR | CIGR | 03:34 | 03:51 | 03:50 | 30 | 197 | 9 | EXT |  | 0.89 | (c)
75921.478 | 0 | -0.035 | -11.54 | -11.575 | -1888 | -412 | -879 | 130 |  | 6874 | Нарушение формы кольцевого шва | GWAN |  | 08:06 | 00:04 | 10:48 | 0 | 2018 |  | EXT | Нарушение формы кольцевого шва |  | (c)
75921.478 | 0 | -0.029 | -11.54 | -11.569 | 306 | 458 | 448 | 306 |  | 6874 | Нарушение формы кольцевого шва | GWAN |  | 01:60 | 02:24 | 02:23 | 0 | 285 |  | EXT | Нарушение формы кольцевого шва |  | (c)
75932.434 | 10.956 | 10.884 | -0.584 | -0.656 | 1908 | 2012 | 1961 | 216 | 422 | 6874 |  | CORR | GENE | 06:18 | 06:35 | 06:27 | 234 | 106 | 15 | EXT | Аномалия находится на упругопластическом изгибе: R=392 D, максимальное растяжение на 0.3 час. | 0.92 | (c)
75932.852 | 11.374 | 11.234 | -0.166 | -0.306 | 2000 | 2019 | 2033 | 166 | 140 | 6874 |  | CORR | GENE | 06:33 | 06:36 | 06:38 | 166 | 64 | 14 | EXT | Аномалия находится на упругопластическом изгибе: R=386 D, максимальное растяжение на 0.3 час. | 0.91 | (c)
75932.973 | 11.495 | 11.49 | -0.045 | -0.05 | 1955 | 2045 | 2033 | 120 | 28 | 6874 |  | CORR | CIGR | 06:26 | 06:40 | 06:38 | 22 | 156 | 12 | EXT | Аномалия находится на упругопластическом изгибе: R=386 D, максимальное растяжение на 0.3 час. | 0.89 | (c)
75933.152 | 0.134 | 0.086 | -11.426 | -11.474 | 1539 | 1623 | 1632 | 505 | 86 | 6875 |  | CORR | GENE | 06:23 | 06:36 | 06:38 | 77 | 186 | 8 | EXT | Аномалия находится на упругопластическом изгибе: R=384 D, максимальное растяжение на 0.3 час. | 0.89 | (c)
75936.007 | 2.989 | 2.967 | -8.571 | -8.593 | 775 | 795 | 793 | 775 | 2967 | 6875 | Металлургический дефект | MIAN | PITT | 04:19 | 04:23 | 04:22 | 29 | 37 |  | INT | Металлургический дефект Эквивалент потери металла 12%. Аномалия находится на упругопластическом изгибе: R=371 D, максимальное растяжение на 0.3 час. |  | (c)
75936.112 | 3.094 | 3.017 | -8.466 | -8.543 | 756 | 864 | 887 | 756 | 3017 | 6875 |  | GOUG | GENE | 04:16 | 04:34 | 04:37 | 277 | 263 | 5 | EXT | Зона задиров. Аномалия находится на упругопластическом изгибе: R=370 D, максимальное растяжение на 0.3 час. |  | (c)
75938.914 | 5.896 | 5.652 | -5.664 | -5.908 | 992 | 1049 | 1030 | 992 | 5344 | 6875 |  | CORR | GENE | 04:54 | 05:03 | 05:00 | 564 | 77 | 11 | EXT | Аномалия находится на упругопластическом изгибе: R=374 D, максимальное растяжение на 0.1 час. | 0.95 | (c)
75978.505 | 10.887 | 10.572 | -0.683 | -0.998 | 2208 | 2219 | -2229 | 0 | 474 | 6878 |  | CORR | GENE | 04:23 | 04:25 | 04:27 | 524 | 48 | 10 | EXT |  | 0.94 | (c)
75983.367 | 4.179 | 4.16 | -7.061 | -7.08 | 704 | 794 | 789 | 704 | 4160 | 6879 |  | CORR | CIGR | 04:22 | 04:37 | 04:36 | 39 | 169 | 9 | EXT |  | 0.89 | (c)
75989.397 | 10.209 | 10.205 | -1.031 | -1.035 | 539 | 589 | 625 | 539 | 1000 | 6879 |  | CORR | CIGR | 03:56 | 04:04 | 04:10 | 35 | 172 | 10 | EXT |  | 0.89 | (c)
76004.101 | 2.443 | 2.408 | -8.547 | -8.582 | 1204 | 1599 | 1436 | 1204 | 2408 | 6881 |  | CORR | GENE | 06:12 | 07:16 | 06:49 | 85 | 465 | 10 | EXT | Аномалия находится на отводе. | 0.89 | (c)
76006.326 | 4.668 | 4.633 | -6.322 | -6.357 | 2058 | 2165 | 2188 | 2058 | 4633 | 6881 |  | CORR | GENE | 08:30 | 08:47 | 08:50 | 71 | 260 | 10 | EXT | Аномалия находится на отводе. | 0.89 | (c)
76039.655 | 3.887 | 3.876 | -7.853 | -7.864 | 418 | 510 | 502 | 418 | 3876 | 6884 |  | CORR | CIGR | 05:20 | 05:34 | 05:33 | 30 | 167 | 11 | EXT |  | 0.89 | (c)
76045.975 | 10.207 | 10.107 | -1.533 | -1.633 | 873 | 943 | 1144 | 873 | 1504 | 6884 |  | CORR | GENE | 06:33 | 06:44 | 07:17 | 129 | 542 | 10 | EXT |  | 0.9 | (c)
76151.865 | 1.147 | 0.52 | -10.313 | -10.94 | -2197 | -2154 | -2160 | 34 | 520 | 6894 |  | CORR | GENE | 03:48 | 03:55 | 03:54 | 1347 | 74 | 11 | EXT |  | 0.97 | (c)
76163.096 | 0.918 | 0.868 | -10.352 | -10.402 | -2187 | -2177 | -2168 | 44 | 868 | 6895 |  | CORR | AXGR | 04:59 | 05:00 | 05:02 | 488 | 37 | 10 | EXT |  | 0.94 | (c)
76163.138 | 0.96 | 0.253 | -10.31 | -11.017 | 2118 | 2157 | 2148 | 52 | 253 | 6895 |  | CORR | GENE | 04:34 | 04:40 | 04:39 | 1317 | 60 | 12 | EXT |  | 0.98 | (c)
76164.353 | 2.175 | 1.905 | -9.095 | -9.365 | 2112 | 2152 | 2141 | 60 | 1905 | 6895 |  | CORR | GENE | 04:33 | 04:39 | 04:37 | 350 | 58 | 12 | EXT |  | 0.93 | (c)
76165.64 | 3.462 | 3.438 | -7.808 | -7.832 | 2127 | 2153 | 2151 | 56 | 3438 | 6895 |  | CORR | AXGR | 04:35 | 04:39 | 04:39 | 879 | 47 | 12 | EXT |  | 0.97 | (c)
76171.366 | 9.188 | 9.173 | -2.082 | -2.097 | 1635 | 2063 | 1867 | 132 | 2043 | 6895 |  | CORR | GENE | 03:16 | 04:25 | 03:53 | 54 | 463 | 10 | EXT |  | 0.89 | (c)
76171.982 | 9.804 | 9.41 | -1.466 | -1.86 | -2228 | -2205 | -2196 | 3 | 1120 | 6895 |  | CORR | GENE | 04:52 | 04:56 | 04:57 | 740 | 63 | 10 | EXT |  | 0.95 | (c)
76177.965 | 4.517 | 4.5 | -6.803 | -6.82 | 1229 | 1286 | 1318 | 823 | 4500 | 6896 |  | CORR | GENE | 04:51 | 05:00 | 05:06 | 50 | 178 | 10 | EXT |  | 0.89 | (c)
76178.888 | 5.44 | 5.368 | -5.88 | -5.952 | 652 | 701 | 944 | 652 | 5368 | 6896 |  | CORR | GENE | 03:18 | 03:26 | 04:05 | 97 | 584 | 9 | EXT | Аномалия находится на упругопластическом изгибе: R=862 D, максимальное растяжение на 10.8 час. | 0.89 | (c)
76204.757 | 8.459 | 8.444 | -2.691 | -2.706 | 1597 | 1690 | 1667 | 492 | 2647 | 6898 |  | CORR | GENE | 07:03 | 07:18 | 07:14 | 59 | 142 | 10 | EXT |  | 0.89 | (c)
76205.463 | 9.165 | 8.427 | -1.985 | -2.723 | 2082 | 2119 | 2120 | 73 | 846 | 6898 |  | CORR | GENE | 08:21 | 08:27 | 08:27 | 1877 | 75 | 12 | EXT |  | 0.99 | (c)
76240.908 | 10.69 | 10.635 | -0.85 | -0.905 | -2176 | -2158 | -2159 | 54 | 689 | 6901 |  | CORR | AXGR | 04:09 | 04:12 | 04:12 | 216 | 35 | 10 | EXT |  | 0.91 | (c)
76252.248 | 10.49 | 9.163 | -0.9 | -2.227 | -2167 | -2136 | -2132 | 64 | 669 | 6902 |  | CORR | GENE | 06:58 | 07:03 | 07:04 | 1558 | 70 | 10 | EXT |  | 0.97 | (c)
76255.971 | 2.823 | 2.797 | -8.627 | -8.653 | 1278 | 1366 | 1356 | 797 | 2797 | 6903 |  | CORR | CIGR | 03:16 | 03:30 | 03:28 | 26 | 156 | 9 | EXT |  | 0.89 | (c)
76256.084 | 2.936 | 2.866 | -8.514 | -8.584 | 1394 | 1473 | 1486 | 653 | 2866 | 6903 |  | CORR | GENE | 03:34 | 03:47 | 03:49 | 73 | 184 | 11 | EXT |  | 0.89 | (c)
76274.074 | 9.476 | 9.437 | -1.894 | -1.933 | -1926 | -1890 | -1894 | 305 | 1861 | 6904 |  | DENT | GENE | 07:28 | 07:34 | 07:33 | 72 | 65 | 0.6 | N/A | Глубина вмятины: 9 мм (0,6%). Линейка: 7 см в (944 см; 07:34 ч:мин) Аномалия находится вблизи дефекта потери металла. |  | (b)
76274.079 | 9.481 | 9.478 | -1.889 | -1.892 | -1958 | -1862 | -1895 | 272 | 1867 | 6904 |  | GOUG | CIGR | 07:23 | 07:38 | 07:33 | 25 | 127 | 7 | EXT | Задир. |  | (b)
76276.74 | 0.772 | 0.474 | -10.488 | -10.786 | 935 | 964 | 959 | 935 | 474 | 6905 |  | CORR | GENE | 03:59 | 04:03 | 04:03 | 752 | 49 | 10 | EXT |  | 0.95 | (c)
76308.055 | 9.417 | 9.404 | -2.143 | -2.156 | 2150 | 2198 | 2208 | 0 | 2126 | 6907 |  | LWAN | CIGR | 05:11 | 05:19 | 05:20 | 30 | 116 |  | EXT | Эквивалент потери металла 17%. Аномалия находится на упругопластическом изгибе: R=308 D, максимальное растяжение на 6.2 час. |  | (c)
76321.454 | 0.006 | 0.001 | -11.364 | -11.369 | -2023 | -1932 | -1901 | 208 | 1 | 6909 |  | CORR | GENE | 04:01 | 04:15 | 04:20 | 51 | 242 | 16 | EXT | Аномалия находится на упругопластическом изгибе: R=990 D, максимальное растяжение на 5.8 час. | 0.89 | (c)
76325.198 | 3.75 | 3.7 | -7.62 | -7.67 | 1057 | 1082 | 1070 | 1057 | 3700 | 6909 |  | CORR | AXGR | 00:18 | 00:22 | 00:20 | 117 | 26 | 10 | EXT |  | 0.89 | (c)
76327.206 | 5.758 | 5.741 | -5.612 | -5.629 | -930 | -811 | -823 | 716 | 5565 | 6909 |  | CORR | GENE | 06:57 | 07:16 | 07:14 | 64 | 214 | 12 | EXT |  | 0.89 | (c)
76331.156 | 9.708 | 9.456 | -1.662 | -1.914 | -843 | -826 | -814 | 784 | 1600 | 6909 |  | CORR | GENE | 07:11 | 07:14 | 07:16 | 314 | 59 | 11 | EXT |  | 0.92 | (c)
76341.574 | 8.756 | 8.747 | -2.654 | -2.663 | 1627 | 1710 | 1703 | 451 | 2637 | 6910 |  | CORR | CIGR | 04:29 | 04:43 | 04:42 | 26 | 152 | 11 | EXT |  | 0.89 | (c)
76380.866 | 5.648 | 5.457 | -5.772 | -5.963 | 2131 | 2137 | 2155 | 51 | 4993 | 6914 |  | CORR | GENE | 05:06 | 05:07 | 05:10 | 970 | 49 | 11 | EXT | Аномалия находится на упругопластическом изгибе: R=398 D, максимальное растяжение на 0.2 час. | 0.97 | (c)
76408.513 | 10.415 | 10.225 | -0.685 | -0.875 | -2064 | -1970 | -2005 | 166 | 270 | 6916 |  | CORR | GENE | 05:48 | 06:03 | 05:58 | 605 | 119 | 10 | EXT |  | 0.94 | (c)
76425.979 | 6.011 | 5.746 | -5.299 | -5.564 | -1564 | -1341 | -1337 | 667 | 5106 | 6918 |  | DENT | GENE | 05:25 | 06:01 | 06:02 | 458 | 453 | 0.6 | N/A | Глубина вмятины: 8 мм (0,6%). Линейка: 46 см в (575 см; 06:01 ч:мин) |  | (c)
76427.171 | 7.203 | 7.056 | -4.107 | -4.254 | -1724 | -1699 | -1700 | 507 | 4007 | 6918 |  | CORR | AXGR | 04:59 | 05:04 | 05:03 | 247 | 47 | 10 | EXT |  | 0.91 | (c)
76428.531 | 8.563 | 8.446 | -2.747 | -2.864 | -719 | -686 | -686 | 653 | 2673 | 6918 |  | CORR | GENE | 07:42 | 07:47 | 07:47 | 191 | 67 | 8 | EXT |  | 0.9 | (c)
76435.308 | 4.03 | 3.744 | -7.53 | -7.816 | 1605 | 1623 | 1638 | 560 | 3744 | 6919 |  | CORR | GENE | 04:43 | 04:46 | 04:49 | 410 | 66 | 13 | EXT |  | 0.95 | (c)
76476.858 | 0 | 0 | -11.32 | -11.32 | 576 | 600 | 596 | 576 | 0 | 6923 | Непровар / утяжина | GWAN |  | 11:52 | 11:56 | 11:56 | 0 | 40 | 15 | INT | Непровар / утяжина |  | (c)
76478.98 | 2.122 | 1.769 | -9.198 | -9.551 | -1961 | -1943 | -1917 | 269 | 1769 | 6923 |  | CORR | GENE | 05:03 | 05:06 | 05:10 | 386 | 89 | 10 | EXT |  | 0.93 | (c)
76480.843 | 3.985 | 3.745 | -7.335 | -7.575 | -1974 | -1949 | -1958 | 256 | 3745 | 6923 |  | CORR | AXGR | 05:01 | 05:05 | 05:03 | 270 | 33 | 10 | EXT |  | 0.91 | (c)
76485.046 | 8.188 | 8.131 | -3.132 | -3.189 | -2133 | -2107 | -2107 | 98 | 3079 | 6923 |  | CORR | GENE | 04:35 | 04:39 | 04:39 | 110 | 51 | 10 | EXT |  | 0.89 | (c)
76496.835 | 8.657 | 8.587 | -2.193 | -2.263 | -774 | -612 | -676 | 578 | 1388 | 6924 |  | CORR | GENE | 07:03 | 07:29 | 07:19 | 875 | 196 | 12 | EXT |  | 0.97 | (c)
76497.92 | 9.742 | 9.598 | -1.108 | -1.252 | -648 | -602 | -607 | 566 | 977 | 6924 |  | CORR | GENE | 07:24 | 07:31 | 07:30 | 275 | 82 | 8 | EXT |  | 0.91 | (c)
76541.585 | 8.337 | 8.232 | -3.053 | -3.158 | -332 | -282 | -290 | 248 | 2996 | 6928 |  | DENT | GENE | 05:35 | 05:43 | 05:42 | 162 | 84 | 0.5 | N/A | Глубина вмятины: 7 мм (0,5%). Линейка: 16 см в (823 см; 05:43 ч:мин) |  | (c)
76645.189 | 9.751 | 9.743 | -1.249 | -1.257 | 1061 | 1107 | 1106 | 1061 | 1228 | 6937 |  | CORR | CIGR | 04:37 | 04:44 | 04:44 | 29 | 90 | 10 | EXT |  | 0.89 | (c)
76763.005 | 1.917 | 1.906 | -9.473 | -9.484 | 2022 | 2060 | 2063 | 126 | 1906 | 6948 |  | CORR | CIGR | 04:05 | 04:11 | 04:11 | 18 | 82 | 15 | EXT |  | 0.89 | (c)
76782.204 | 9.726 | 9.677 | -1.754 | -1.803 | -1230 | -1022 | -1093 | 955 | 1668 | 6949 |  | DENT | GENE | 05:42 | 06:16 | 06:04 | 135 | 275 | 1 | N/A | Глубина вмятины: 14 мм (1,0%). Линейка: 14 см в (968 см; 06:16 ч:мин) Аномалия находится вблизи дефекта потери металла. |  | (c)
76782.233 | 9.755 | 9.711 | -1.725 | -1.769 | -1306 | -1024 | -1120 | 925 | 1704 | 6949 |  | GOUG | GENE | 05:30 | 06:15 | 06:00 | 65 | 372 | 10 | EXT | Задир. |  | (c)
76806.878 | 0 | 0 | -11.46 | -11.46 | 1025 | 1488 | 1452 | 350 | 0 | 6952 | Смещение кромок | GWAN |  | 11:46 | 01:01 | 00:55 | 0 | 856 | 18 | EXT | Смещение кромок Наружу Аномалия находится на отводе. Величина смещения - 2.9 мм. |  | (c)
76806.878 | 0 | -0.06 | -11.46 | -11.52 | 323 | 468 | 479 | 323 |  | 6952 | Нарушение формы кольцевого шва | GWAN |  | 09:53 | 10:17 | 10:18 | 0 | 313 |  | EXT | Нарушение формы кольцевого шва Аномалия находится на отводе. |  | (c)
76814.647 | 7.769 | 6.715 | -3.691 | -4.745 | -187 | -130 | -153 | 119 | 3175 | 6952 |  | CORR | GENE | 08:31 | 08:40 | 08:36 | 1570 | 68 | 10 | EXT |  | 0.97 | (c)
76817.366 | 10.488 | 9.248 | -0.972 | -2.212 | -134 | -102 | -104 | 75 | 356 | 6952 |  | CORR | GENE | 08:39 | 08:45 | 08:44 | 1856 | 59 | 12 | EXT |  | 0.99 | (c)
76872.515 | 8.527 | 8.317 | -2.953 | -3.163 | 2200 | 2213 | 2224 | 2200 | 2799 | 6957 |  | CORR | GENE | 08:15 | 08:18 | 08:19 | 364 | 48 | 10 | EXT |  | 0.93 | (c)
76883.925 | 8.457 | 8.129 | -2.973 | -3.301 | -987 | -914 | -944 | 901 | 2509 | 6958 |  | CORR | GENE | 07:35 | 07:47 | 07:42 | 792 | 87 | 13 | EXT |  | 0.98 | (c)
76887.068 | 0.17 | 0.08 | -11.39 | -11.48 | -2154 | -2130 | -2117 | 77 | 80 | 6959 |  | CORR | GENE | 04:20 | 04:24 | 04:26 | 384 | 74 | 12 | EXT |  | 0.94 | (c)
76887.704 | 0.806 | 0.747 | -10.754 | -10.813 | -2047 | -2032 | -2026 | 183 | 747 | 6959 |  | CORR | AXGR | 04:37 | 04:39 | 04:41 | 151 | 42 | 11 | EXT |  | 0.9 | (c)
76898.458 | 0 | 0 | -10.89 | -10.89 | 800 | 956 | 1381 | 268 | 0 | 6960 | Смещение кромок | GWAN |  | 01:36 | 02:01 | 03:10 | 0 | 1162 | 15 | EXT | Смещение кромок Вовнутрь Величина смещения - 2.4 мм. Аномалия находится на упругопластическом изгибе: R=447 D, максимальное растяжение на 11.8 час. |  | (c)
76898.458 | 0 | 0 | -10.89 | -10.89 | -761 | -635 | -558 | 356 | 0 | 6960 | Смещение кромок | GWAN |  | 09:24 | 09:44 | 09:57 | 0 | 405 | 15 | EXT | Смещение кромок Наружу Величина смещения - 2.3 мм. Аномалия находится на упругопластическом изгибе: R=447 D, максимальное растяжение на 11.8 час. |  | (c)
76912.809 | 3.461 | 3.408 | -7.949 | -8.002 | 2217 | 2217 | -2231 | 0 | 3408 | 6961 |  | CORR | AXGR | 04:30 | 04:30 | 04:33 | 169 | 27 | 9 | EXT |  | 0.9 | (c)
76968.686 | 3.268 | 3.199 | -8.222 | -8.291 | 2018 | 2037 | 2033 | 183 | 3199 | 6966 |  | CORR | AXGR | 04:52 | 04:55 | 04:54 | 114 | 30 | 11 | EXT |  | 0.89 | (c)
76970.845 | 5.427 | 5.308 | -6.063 | -6.182 | 1896 | 1923 | 1913 | 301 | 5308 | 6966 |  | CORR | AXGR | 04:32 | 04:36 | 04:35 | 151 | 34 | 7 | EXT |  | 0.89 | (c)
76976.285 | 10.867 | 10.862 | -0.623 | -0.628 | -1509 | -1323 | -1370 | 721 | 591 | 6966 |  | CORR | CIGR | 07:22 | 07:52 | 07:45 | 37 | 278 | 7 | EXT |  | 0.89 | (c)
76977.391 | 0.483 | 0.405 | -11.057 | -11.135 | 2144 | 2163 | 2164 | 46 | 405 | 6967 |  | CORR | AXGR | 07:42 | 07:45 | 07:46 | 484 | 41 | 12 | EXT |  | 0.95 | (c)
77023.499 | 0.591 | 0.532 | -10.679 | -10.738 | 1447 | 1463 | 1462 | 752 | 532 | 6971 |  | CORR | AXGR | 05:24 | 05:27 | 05:27 | 296 | 32 | 12 | EXT |  | 0.93 | (c)
77030.319 | 7.411 | 7.372 | -3.859 | -3.898 | 1366 | 1375 | 1388 | 822 | 3779 | 6971 |  | CORR | AXGR | 05:11 | 05:13 | 05:15 | 119 | 42 | 10 | EXT |  | 0.89 | (c)
77135.312 | 0.254 | 0.077 | -11.256 | -11.433 | -1024 | -946 | -979 | 934 | 77 | 6981 |  | CORR | GENE | 04:03 | 04:16 | 04:11 | 427 | 91 | 10 | EXT |  | 0.93 | (c)
77135.802 | 0.744 | 0.571 | -10.766 | -10.939 | -1201 | -1139 | -1131 | 1060 | 571 | 6981 |  | CORR | GENE | 03:35 | 03:45 | 03:46 | 1461 | 141 | 11 | EXT |  | 0.98 | (c)
77144.234 | 9.176 | 9.143 | -2.334 | -2.367 | 404 | 548 | 529 | 404 | 2287 | 6981 |  | CORR | GENE | 07:54 | 08:17 | 08:14 | 80 | 251 | 10 | EXT |  | 0.89 | (c)
77154.195 | 7.627 | 7.548 | -4.003 | -4.082 | -387 | -386 | -277 | 167 | 3916 | 6982 |  | GOUG | GENE | 00:17 | 00:17 | 00:35 | 166 | 220 | 6 | EXT | Задир. |  | (c)
77240.804 | 2.276 | 2.265 | -9.194 | -9.205 | -1838 | -1708 | -1752 | 392 | 2265 | 6990 |  | CORR | CIGR | 04:54 | 05:15 | 05:08 | 18 | 173 | 10 | EXT |  | 0.89 | (c)
77241.092 | 2.564 | 2.506 | -8.906 | -8.964 | -1839 | -1752 | -1754 | 391 | 2506 | 6990 |  | CORR | GENE | 04:54 | 05:08 | 05:08 | 70 | 171 | 10 | EXT |  | 0.89 | (c)
77242.505 | 3.977 | 3.938 | -7.493 | -7.532 | -1905 | -1755 | -1790 | 325 | 3938 | 6990 |  | CORR | GENE | 04:43 | 05:08 | 05:02 | 51 | 231 | 11 | EXT |  | 0.89 | (c)
77248.528 | 10 | 9.991 | -1.47 | -1.479 | -1642 | -1578 | -1529 | 588 | 1452 | 6990 |  | CORR | CIGR | 05:26 | 05:36 | 05:44 | 27 | 227 | 11 | EXT |  | 0.89 | (c)
77249.998 | 0 | -0.04 | -11.53 | -11.57 | -102 | 582 | 304 | 0 |  | 6991 | Нарушение формы кольцевого шва | GWAN |  | 01:49 | 03:40 | 02:55 | 0 | 813 |  | EXT | Нарушение формы кольцевого шва |  | (c)
77249.998 | 0 | -0.049 | -11.53 | -11.579 | 1549 | 1710 | 1911 | 0 |  | 6991 | Нарушение формы кольцевого шва | GWAN |  | 06:16 | 06:42 | 07:14 | 0 | 724 |  | EXT | Нарушение формы кольцевого шва |  | (c)
77272.853 | 11.325 | 11.298 | -0.025 | -0.052 | 1680 | 1933 | 1882 | 1680 | 25 | 6992 |  | CORR | CIGR | 07:27 | 08:08 | 07:59 | 27 | 403 | 15 | EXT | Аномалия находится на отводе. | 0.89 | (c)
77277.375 | 4.497 | 4.255 | -6.843 | -7.085 | 2147 | 2165 | 2166 | 46 | 4255 | 6993 |  | CORR | AXGR | 05:02 | 05:05 | 05:05 | 319 | 38 | 10 | EXT |  | 0.92 | (c)
77279.888 | 7.01 | 7.003 | -4.33 | -4.337 | -2102 | -2005 | -2024 | 129 | 4301 | 6993 |  | CORR | CIGR | 05:37 | 05:52 | 05:49 | 36 | 156 | 10 | EXT |  | 0.89 | (c)
77280.323 | 7.445 | 7.257 | -3.895 | -4.083 | -2073 | -1622 | -1794 | 157 | 3843 | 6993 |  | CORR | GENE | 05:41 | 06:54 | 06:26 | 240 | 560 | 10 | EXT |  | 0.91 | (c)
77345.437 | 3.869 | 3.298 | -7.501 | -8.072 | 2142 | 2191 | 2186 | 0 | 3298 | 6999 |  | CORR | GENE | 04:47 | 04:55 | 04:54 | 1183 | 88 | 10 | EXT |  | 0.96 | (c)
77369.184 | 5.156 | 5.07 | -6.014 | -6.1 | 2085 | 2182 | 2139 | 37 | 5070 | 7001 |  | CORR | GENE | 06:34 | 06:50 | 06:43 | 511 | 108 | 11 | EXT |  | 0.94 | (c)
77376.653 | 1.455 | 1.399 | -9.515 | -9.571 | 1473 | 1485 | 1488 | 729 | 1399 | 7002 | Металлургический дефект | MIAN | AXGR | 02:48 | 02:50 | 02:50 | 104 | 28 |  | INT | Металлургический дефект Эквивалент потери металла 28%. |  | (c)
77415.541 | 6.503 | 6.493 | -4.367 | -4.377 | 703 | 754 | 747 | 703 | 4357 | 7006 |  | CORR | CIGR | 04:07 | 04:16 | 04:15 | 20 | 89 | 12 | EXT | Аномалия находится на упругопластическом изгибе: R=565 D, максимальное растяжение на 0.6 час. | 0.89 | (c)
77415.665 | 6.627 | 6.616 | -4.243 | -4.254 | 696 | 769 | 761 | 696 | 4234 | 7006 |  | CORR | CIGR | 04:06 | 04:18 | 04:17 | 20 | 130 | 10 | EXT | Аномалия находится на упругопластическом изгибе: R=586 D, максимальное растяжение на 0.6 час. | 0.89 | (c)
77415.816 | 6.778 | 6.706 | -4.092 | -4.164 | 809 | 834 | 822 | 809 | 3942 | 7006 |  | CORR | AXGR | 04:25 | 04:29 | 04:27 | 222 | 26 | 10 | EXT | Аномалия находится на упругопластическом изгибе: R=586 D, максимальное растяжение на 0.6 час. | 0.91 | (c)
77419.547 | 10.509 | 9.619 | -0.361 | -1.251 | 2140 | 2187 | 2173 | 24 | 214 | 7006 |  | CORR | GENE | 07:59 | 08:07 | 08:05 | 1037 | 67 | 10 | EXT | Аномалия находится на упругопластическом изгибе: R=784 D, максимальное растяжение на 0.1 час. | 0.96 | (c)
77490.389 | 1.641 | 1.609 | -9.749 | -9.781 | -560 | -546 | -546 | 533 | 1609 | 7013 |  | CORR | AXGR | 07:40 | 07:42 | 07:42 | 53 | 26 | 13 | EXT |  | 0.89 | (c)
77490.682 | 1.934 | 1.934 | -9.456 | -9.456 | -2035 | -1996 | -1976 | 195 | 1934 | 7013 |  | CORR | CIGR | 03:41 | 03:48 | 03:51 | 23 | 119 | 10 | EXT |  | 0.89 | (c)
77490.725 | 1.977 | 1.942 | -9.413 | -9.448 | -586 | -576 | -576 | 565 | 1942 | 7013 |  | CORR | AXGR | 07:35 | 07:37 | 07:37 | 90 | 22 | 11 | EXT |  | 0.89 | (c)
77490.908 | 2.16 | 2.159 | -9.23 | -9.231 | -1919 | -1779 | -1844 | 311 | 2159 | 7013 |  | CORR | CIGR | 04:00 | 04:23 | 04:12 | 21 | 151 | 11 | EXT |  | 0.89 | (c)
77509.946 | 9.808 | 9.259 | -1.402 | -1.951 | 2117 | 2140 | 2138 | 71 | 1366 | 7014 |  | CORR | AXGR | 08:27 | 08:31 | 08:31 | 585 | 43 | 15 | EXT |  | 0.98 | (c)
77534.241 | 0.143 | 0.136 | -11.177 | -11.184 | 816 | 920 | 986 | 816 | 136 | 7017 |  | CORR | CIGR | 04:06 | 04:23 | 04:34 | 28 | 340 | 10 | EXT |  | 0.89 | (c)
77557.555 | 0.717 | 0.703 | -10.983 | -10.997 | -1858 | -1806 | -1814 | 1769 | 703 | 7019 |  | CORR | CIGR | 04:22 | 04:30 | 04:29 | 17 | 89 | 10 | EXT | Аномалия находится на отводе. | 0.89 | (c)
77580.28 | 1.952 | 1.918 | -0.028 | -0.062 | 483 | 617 | 642 | 483 | 28 | 7021 |  | CORR | CIGR | 03:39 | 04:00 | 04:05 | 34 | 318 | 10 | EXT |  | 0.89 | (c)
77580.291 | 1.963 | 1.943 | -0.017 | -0.037 | 1053 | 1166 | 1176 | 1053 | 13 | 7021 |  | CORR | CIGR | 05:11 | 05:29 | 05:31 | 24 | 245 | 11 | EXT |  | 0.89 | (c)
77639.713 | 1.695 | 1.462 | -8.995 | -9.228 | -2220 | -2192 | -2201 | 11 | 1462 | 7027 |  | LWAN | AXGR | 05:47 | 05:51 | 05:50 | 395 | 39 |  | EXT | Эквивалент потери металла 10%. |  | (c)
77659.117 | 10.409 | 8.141 | -1.111 | -3.379 | -94 | -48 | -57 | 20 | 897 | 7028 |  | CORR | GENE | 08:54 | 09:02 | 09:00 | 2482 | 75 | 11 | EXT | Аномалия находится на упругопластическом изгибе: R=680 D, максимальное растяжение на 6.5 час. | 0.98 | (c)
77659.67 | 10.962 | 10.74 | -0.558 | -0.78 | -144 | -69 | -107 | 69 | 158 | 7028 |  | CORR | GENE | 08:46 | 08:58 | 08:52 | 622 | 75 | 10 | EXT | Аномалия находится на упругопластическом изгибе: R=667 D, максимальное растяжение на 6.5 час. | 0.95 | (c)
77762.535 | 11.497 | 11.479 | -0.013 | -0.031 | -1447 | -1340 | -1386 | 784 | 13 | 7037 |  | CORR | CIGR | 06:48 | 07:05 | 06:57 | 18 | 121 | 15 | EXT |  | 0.89 | (c)
77775.789 | 1.741 | 1.729 | -9.759 | -9.771 | -2083 | -2043 | -2045 | 148 | 1729 | 7039 |  | CORR | CIGR | 04:36 | 04:42 | 04:42 | 16 | 76 | 12 | EXT | Аномалия находится на упругопластическом изгибе: R=680 D, максимальное растяжение на 4.8 час. | 0.89 | (c)
77796.968 | 0 | 0 | -11.67 | -11.67 | 2079 | 2215 | -2228 | 2074 | 0 | 7041 |  | GWCR |  | 05:48 | 06:10 | 06:12 | 0 | 308 | 30 | EXT | Аномалия находится на упругопластическом изгибе: R=475 D, максимальное растяжение на 5 час. Вдоль оси шва. |  | (a)
77855.289 | 2.001 | 1.858 | -9.489 | -9.632 | 2134 | 2165 | 2153 | 58 | 1858 | 7046 |  | CORR | AXGR | 05:26 | 05:32 | 05:30 | 1056 | 39 | 9 | EXT |  | 0.95 | (c)
77857.413 | 4.125 | 4.107 | -7.365 | -7.383 | 2021 | 2035 | 2069 | 113 | 4107 | 7046 |  | CORR | CIGR | 05:08 | 05:10 | 05:16 | 18 | 96 | 12 | EXT |  | 0.89 | (c)
77865.519 | 0.741 | 0.539 | -10.669 | -10.871 | -2185 | -2162 | -2154 | 45 | 539 | 7047 |  | CORR | GENE | 07:09 | 07:13 | 07:14 | 860 | 62 | 14 | EXT |  | 0.99 | (c)
77866.756 | 1.978 | 1.477 | -9.432 | -9.933 | -2191 | -2164 | -2163 | 40 | 1477 | 7047 |  | CORR | GENE | 07:08 | 07:12 | 07:12 | 887 | 55 | 12 | EXT |  | 0.97 | (c)
77919.521 | 8.693 | 8.576 | -2.837 | -2.954 | 2117 | 2148 | 2141 | 65 | 2733 | 7051 |  | CORR | GENE | 07:41 | 07:46 | 07:45 | 221 | 49 | 13 | EXT |  | 0.92 | (c)
77921.34 | 10.512 | 10.016 | -1.018 | -1.514 | 2063 | 2080 | 2120 | 52 | 946 | 7051 |  | CORR | GENE | 07:32 | 07:35 | 07:41 | 568 | 116 | 13 | EXT |  | 0.96 | (c)
77921.567 | 10.739 | 10.645 | -0.791 | -0.885 | 2124 | 2164 | 2156 | 42 | 160 | 7051 |  | CORR | GENE | 07:42 | 07:48 | 07:47 | 725 | 64 | 10 | EXT |  | 0.95 | (c)
77922.381 | 0.023 | 0.023 | -10.937 | -10.937 | 1319 | 1879 | 1832 | 0 | 23 | 7052 |  | CORR | CIGR | 05:01 | 06:31 | 06:24 | 35 | 1027 | 10 | EXT |  | 0.89 | (c)
77922.418 | 0.06 | 0.037 | -10.9 | -10.923 | -747 | -712 | -718 | 689 | 37 | 7052 |  | ARTD | GENE | 11:27 | 11:33 | 11:32 | 177 | 58 |  | EXT | Эквивалент потери металла 13%. |  | (c)
77949.072 | 4.284 | 4.277 | -7.166 | -7.173 | 822 | 924 | 916 | 822 | 4277 | 7054 |  | CORR | CIGR | 04:01 | 04:18 | 04:16 | 27 | 187 | 11 | EXT |  | 0.89 | (c)
77987.338 | 7.96 | 7.264 | -2.58 | -3.276 | -2152 | -2133 | -2118 | 78 | 1855 | 7057 |  | CORR | GENE | 06:47 | 06:50 | 06:53 | 1421 | 68 | 10 | EXT |  | 0.97 | (c)
77988.075 | 8.697 | 8.178 | -1.843 | -2.362 | 2159 | 2175 | 2182 | 27 | 1758 | 7057 |  | CORR | AXGR | 06:23 | 06:25 | 06:27 | 604 | 44 | 9 | EXT |  | 0.94 | (c)
77988.827 | 9.449 | 9.378 | -1.091 | -1.162 | 2178 | 2181 | 2206 | 0 | 168 | 7057 |  | CORR | GENE | 06:26 | 06:26 | 06:31 | 994 | 56 | 10 | EXT |  | 0.96 | (c)
77989.864 | 10.486 | 10.468 | -0.054 | -0.072 | 1410 | 1545 | 1796 | 48 | 17 | 7057 |  | CORR | GENE | 04:22 | 04:44 | 05:24 | 55 | 773 | 10 | EXT |  | 0.89 | (c)
77999.494 | 9.576 | 9.561 | -1.664 | -1.679 | -1522 | -1401 | -1450 | 709 | 1631 | 7058 |  | CORR | GENE | 06:27 | 06:46 | 06:38 | 48 | 144 | 18 | EXT |  | 0.89 | (c)
77999.711 | 9.793 | 9.777 | -1.447 | -1.463 | -1542 | -1374 | -1398 | 689 | 1408 | 7058 |  | CORR | GENE | 06:23 | 06:50 | 06:47 | 55 | 287 | 12 | EXT |  | 0.89 | (c)
78007.092 | 5.934 | 5.657 | -5.596 | -5.873 | -1743 | -1672 | -1685 | 487 | 4929 | 7059 |  | CORR | GENE | 04:42 | 04:53 | 04:51 | 944 | 117 | 9 | EXT |  | 0.95 | (c)
78019.358 | 6.67 | 6.642 | -4.5 | -4.528 | -1747 | -1682 | -1685 | 484 | 4476 | 7060 |  | CORR | GENE | 05:56 | 06:06 | 06:06 | 52 | 123 | 9 | EXT |  | 0.89 | (c)
78020.178 | 7.49 | 7.477 | -3.68 | -3.693 | -1344 | -1284 | -1281 | 887 | 3663 | 7060 |  | CORR | CIGR | 07:01 | 07:11 | 07:11 | 30 | 125 | 10 | EXT |  | 0.89 | (c)
78022.999 | 10.311 | 10.248 | -0.859 | -0.922 | -1245 | -1214 | -1222 | 985 | 779 | 7060 |  | CORR | AXGR | 07:17 | 07:22 | 07:21 | 143 | 47 | 9 | EXT |  | 0.9 | (c)
78037.149 | 1.851 | 1.833 | -9.599 | -9.617 | 1941 | 2004 | 1975 | 222 | 1833 | 7062 |  | CORR | CIGR | 04:48 | 04:58 | 04:54 | 18 | 68 | 11 | EXT |  | 0.89 | (c)
78049.049 | 2.301 | 2.296 | -0.599 | -0.604 | 1698 | 1807 | 1778 | 373 | 576 | 7063 |  | CORR | CIGR | 05:26 | 05:43 | 05:39 | 28 | 159 | 11 | EXT |  | 0.89 | (c)
78049.418 | 2.67 | 2.635 | -0.23 | -0.265 | 1893 | 2023 | 2002 | 119 | 206 | 7063 |  | CORR | GENE | 05:57 | 06:18 | 06:15 | 59 | 218 | 12 | EXT |  | 0.89 | (c)
78049.685 | 0.037 | 0.024 | -3.713 | -3.726 | -652 | -323 | -218 | 0 | 24 | 7064 |  | CORR | CIGR | 01:10 | 02:03 | 02:20 | 31 | 869 | 10 | EXT |  | 0.89 | (c)
78050.399 | 0.751 | 0.048 | -2.999 | -3.702 | 881 | 1194 | 1111 | 881 | 48 | 7064 |  | CORR | GENE | 05:18 | 06:08 | 05:55 | 728 | 461 | 14 | EXT |  | 0.98 | (c)
78069.107 | 1.389 | 1.248 | -10.121 | -10.262 | 764 | 764 | 785 | 764 | 1248 | 7067 |  | CORR | AXGR | 04:26 | 04:26 | 04:29 | 222 | 43 | 10 | EXT |  | 0.91 | (c)
78076.322 | 8.604 | 8.563 | -2.906 | -2.947 | 1627 | 1868 | 1868 | 1627 | 2873 | 7067 |  | CORR | GENE | 06:45 | 07:24 | 07:24 | 74 | 482 | 11 | EXT | Аномалия находится на упругопластическом изгибе: R=547 D, максимальное растяжение на 11.7 час. | 0.89 | (c)
78094.516 | 3.888 | 3.622 | -7.612 | -7.878 | 2083 | 2102 | 2113 | 86 | 3622 | 7069 |  | CORR | GENE | 04:48 | 04:52 | 04:53 | 420 | 62 | 12 | EXT | Аномалия находится на упругопластическом изгибе: R=390 D, максимальное растяжение на 11.6 час. | 0.94 | (c)
78095.35 | 4.722 | 4.213 | -6.778 | -7.287 | 2097 | 2126 | 2127 | 73 | 4213 | 7069 |  | CORR | GENE | 04:51 | 04:56 | 04:56 | 613 | 60 | 10 | EXT | Аномалия находится на упругопластическом изгибе: R=396 D, максимальное растяжение на 11.6 час. | 0.94 | (c)
78101.166 | 10.538 | 10.52 | -0.962 | -0.98 | -2136 | -2075 | -1993 | 95 | 932 | 7069 |  | CORR | GENE | 05:28 | 05:37 | 05:51 | 48 | 285 | 11 | EXT | Аномалия находится на упругопластическом изгибе: R=508 D, максимальное растяжение на 11.5 час. | 0.89 | (c)
78101.744 | 11.116 | 10.582 | -0.384 | -0.918 | 2219 | -2224 | -2213 | 0 | 176 | 7069 |  | CORR | GENE | 05:10 | 05:13 | 05:15 | 742 | 58 | 11 | EXT | Аномалия находится на упругопластическом изгибе: R=530 D, максимальное растяжение на 11.5 час. | 0.96 | (c)
78116.523 | 2.935 | 2.793 | -8.545 | -8.687 | 1655 | 1674 | 1673 | 539 | 2793 | 7071 |  | CORR | AXGR | 06:14 | 06:17 | 06:16 | 245 | 36 | 10 | EXT |  | 0.91 | (c)
78123.067 | 9.479 | 8.993 | -2.001 | -2.487 | -2133 | -2107 | -2099 | 98 | 1630 | 7071 |  | CORR | GENE | 08:02 | 08:06 | 08:08 | 857 | 67 | 10 | EXT |  | 0.95 | (c)
78156.491 | 8.773 | 8.724 | -2.627 | -2.676 | -1445 | -1031 | -1111 | 778 | 2563 | 7074 |  | CORR | GENE | 06:19 | 07:26 | 07:13 | 113 | 667 | 12 | EXT | Аномалия находится на упругопластическом изгибе: R=846 D, максимальное растяжение на 6 час. | 0.9 | (c)
78157.307 | 9.589 | 9.498 | -1.811 | -1.902 | -2186 | -2168 | -2161 | 44 | 1695 | 7074 |  | CORR | GENE | 04:20 | 04:23 | 04:24 | 207 | 52 | 10 | EXT | Аномалия находится на упругопластическом изгибе: R=1007 D, максимальное растяжение на 5.9 час. | 0.91 | (c)
78161.048 | 1.93 | 1.108 | -9.5 | -10.322 | 2125 | 2171 | 2155 | 46 | 1108 | 7075 |  | CORR | GENE | 04:12 | 04:20 | 04:17 | 2341 | 59 | 12 | EXT |  | 0.99 | (c)
78168.38 | 9.262 | 9.253 | -2.168 | -2.177 | -1101 | -1029 | -1061 | 1021 | 2157 | 7075 |  | CORR | CIGR | 07:32 | 07:43 | 07:38 | 20 | 80 | 15 | EXT |  | 0.89 | (c)
78169.138 | 10.02 | 9.244 | -1.41 | -2.186 | 2091 | 2128 | 2123 | 74 | 291 | 7075 |  | CORR | GENE | 04:07 | 04:13 | 04:12 | 1895 | 66 | 11 | EXT |  | 0.98 | (c)
78176.696 | 6.148 | 5.964 | -5.012 | -5.196 | 2206 | 2218 | 2216 | 4 | 4851 | 7076 |  | CORR | AXGR | 05:36 | 05:38 | 05:38 | 345 | 21 | 14 | EXT | Аномалия находится на упругопластическом изгибе: R=720 D, максимальное растяжение на 0.5 час. | 0.94 | (c)
78265.953 | 4.375 | 4.112 | -7.155 | -7.418 | -2208 | -2187 | -2192 | 22 | 4112 | 7084 |  | CORR | AXGR | 08:13 | 08:16 | 08:15 | 339 | 32 | 11 | EXT |  | 0.93 | (c)
78270.213 | 8.635 | 6.86 | -2.895 | -4.67 | 2130 | 2210 | 2174 | 13 | 2138 | 7084 |  | CORR | GENE | 07:53 | 08:06 | 07:60 | 2532 | 88 | 12 | EXT |  | 0.99 | (c)
78270.907 | 9.329 | 9.108 | -2.201 | -2.422 | 1698 | 1735 | 1729 | 470 | 2069 | 7084 |  | CORR | GENE | 06:43 | 06:49 | 06:48 | 353 | 63 | 9 | EXT |  | 0.92 | (c)
78272.023 | 10.445 | 9.784 | -1.085 | -1.746 | 1962 | 2069 | 2024 | 145 | 980 | 7084 |  | CORR | GENE | 07:26 | 07:43 | 07:36 | 766 | 124 | 10 | EXT |  | 0.95 | (c)
78272.93 | 11.352 | 10.876 | -0.178 | -0.654 | 2026 | 2052 | 2063 | 131 | 95 | 7084 |  | CORR | GENE | 07:36 | 07:40 | 07:42 | 559 | 73 | 10 | EXT |  | 0.94 | (c)
78273.098 | 11.52 | 11.49 | -0.01 | -0.04 | -1862 | -1733 | -1562 | 369 | 10 | 7084 |  | CORR | CIGR | 09:09 | 09:29 | 09:57 | 30 | 600 | 13 | EXT |  | 0.89 | (c)
78274.011 | 0.903 | 0.706 | -10.407 | -10.604 | 27 | 75 | 67 | 27 | 706 | 7085 |  | CORR | GENE | 02:52 | 02:60 | 02:59 | 2756 | 80 | 10 | EXT |  | 0.97 | (c)
78276.792 | 3.684 | 3.55 | -7.626 | -7.76 | 185 | 278 | 306 | 185 | 3550 | 7085 |  | CORR | GENE | 03:18 | 03:33 | 03:37 | 798 | 242 | 10 | EXT |  | 0.95 | (c)
78277.013 | 3.905 | 3.512 | -7.405 | -7.798 | 2112 | 2136 | 2143 | 57 | 3512 | 7085 |  | CORR | GENE | 08:29 | 08:33 | 08:34 | 495 | 62 | 11 | EXT |  | 0.94 | (c)
78277.954 | 4.846 | 4.661 | -6.464 | -6.649 | 2058 | 2130 | 2099 | 90 | 4661 | 7085 |  | CORR | GENE | 08:20 | 08:32 | 08:27 | 456 | 83 | 10 | EXT |  | 0.93 | (c)
78281.356 | 8.248 | 7.27 | -3.062 | -4.04 | -2213 | -2189 | -2174 | 17 | 1761 | 7085 |  | CORR | GENE | 08:51 | 08:55 | 08:57 | 2279 | 79 | 10 | EXT |  | 0.97 | (c)
78282.334 | 9.226 | 8.703 | -2.084 | -2.607 | 1752 | 1804 | 1788 | 407 | 1989 | 7085 |  | CORR | GENE | 07:30 | 07:39 | 07:36 | 618 | 72 | 12 | EXT |  | 0.96 | (c)
78283.618 | 10.51 | 8.717 | -0.8 | -2.593 | 2121 | 2158 | 2154 | 43 | 333 | 7085 |  | CORR | GENE | 08:30 | 08:36 | 08:35 | 2260 | 66 | 12 | EXT |  | 0.99 | (c)
78284.872 | 0.454 | 0.178 | -10.896 | -11.172 | -2176 | -2148 | -2127 | 55 | 178 | 7086 |  | CORR | GENE | 04:28 | 04:32 | 04:36 | 1040 | 97 | 10 | EXT |  | 0.96 | (c)
78295.656 | 11.238 | 10.877 | -0.112 | -0.473 | -2184 | -2169 | -2145 | 46 | 92 | 7086 |  | CORR | GENE | 04:26 | 04:29 | 04:33 | 381 | 79 | 10 | EXT |  | 0.93 | (c)
78295.768 | 0 | -0.021 | -11.5 | -11.521 | 2223 | -2008 | -2070 | 0 |  | 7087 | Нарушение формы кольцевого шва | GWAN |  | 03:55 | 04:32 | 04:22 | 0 | 336 |  | EXT | Нарушение формы кольцевого шва |  | (c)
78296.697 | 0.929 | 0.866 | -10.571 | -10.634 | -2207 | -2191 | -2167 | 23 | 866 | 7087 |  | CORR | GENE | 03:60 | 04:02 | 04:06 | 1573 | 81 | 10 | EXT |  | 0.97 | (c)
78329.812 | 0.134 | 0.128 | -11.386 | -11.392 | 2091 | 2168 | 2134 | 53 | 128 | 7090 |  | CORR | GENE | 06:11 | 06:23 | 06:18 | 637 | 86 | 10 | EXT |  | 0.95 | (c)
78330.047 | 0.369 | 0.204 | -11.151 | -11.316 | 1587 | 1609 | 1635 | 547 | 204 | 7090 |  | CORR | GENE | 04:50 | 04:53 | 04:57 | 205 | 96 | 9 | EXT |  | 0.9 | (c)
78331.052 | 1.374 | 1.008 | -10.146 | -10.512 | 1704 | 1724 | 1756 | 423 | 1008 | 7090 |  | CORR | GENE | 05:08 | 05:12 | 05:17 | 710 | 104 | 11 | EXT |  | 0.96 | (c)
78333.944 | 4.266 | 3.883 | -7.254 | -7.637 | 1502 | 1531 | 1551 | 631 | 3883 | 7090 |  | CORR | GENE | 04:36 | 04:40 | 04:44 | 503 | 98 | 9 | EXT |  | 0.93 | (c)
78339.897 | 10.219 | 9.923 | -1.301 | -1.597 | -2204 | -2169 | -2116 | 26 | 759 | 7090 |  | CORR | GENE | 06:38 | 06:43 | 06:52 | 838 | 177 | 10 | EXT |  | 0.95 | (c)
78340.714 | 11.036 | 10.918 | -0.484 | -0.602 | 2212 | 2227 | 2230 | 0 | 216 | 7090 |  | CORR | AXGR | 06:30 | 06:33 | 06:33 | 386 | 36 | 11 | EXT |  | 0.93 | (c)
78360.698 | 7.89 | 7.489 | -3.8 | -4.201 | -1867 | -1809 | -1825 | 1783 | 3695 | 7092 |  | CORR | GENE | 06:08 | 06:18 | 06:15 | 506 | 84 | 10 | EXT |  | 0.94 | (c)
78361.278 | 8.47 | 8.263 | -3.22 | -3.427 | -2025 | -2025 | -1994 | 1963 | 3160 | 7092 |  | CORR | GENE | 05:43 | 05:43 | 05:48 | 267 | 62 | 14 | EXT |  | 0.93 | (c)
78368.551 | 4.053 | 2.521 | -7.487 | -9.019 | -2224 | -2202 | -2183 | 7 | 2521 | 7093 |  | CORR | GENE | 04:29 | 04:33 | 04:36 | 1604 | 81 | 9 | EXT |  | 0.96 | (c)
78371.421 | 6.923 | 6.863 | -4.617 | -4.677 | -1260 | -1234 | -1232 | 970 | 4176 | 7093 |  | CORR | GENE | 07:05 | 07:09 | 07:09 | 501 | 57 | 11 | EXT |  | 0.94 | (c)
78375.939 | 11.441 | 10.194 | -0.099 | -1.346 | -1329 | -1284 | -1247 | 901 | 18 | 7093 |  | CORR | GENE | 06:54 | 07:01 | 07:07 | 1328 | 164 | 10 | EXT |  | 0.96 | (c)
78383.365 | 7.327 | 7.182 | -4.153 | -4.298 | 2094 | 2096 | 2110 | 105 | 4109 | 7094 |  | CORR | AXGR | 07:14 | 07:14 | 07:16 | 189 | 31 | 10 | EXT |  | 0.9 | (c)
78384.408 | 8.37 | 8.29 | -3.11 | -3.19 | 2078 | -2182 | 2211 | 0 | 3104 | 7094 |  | CORR | GENE | 07:11 | 07:44 | 07:33 | 86 | 266 | 11 | EXT |  | 0.89 | (c)
78384.85 | 8.812 | 8.664 | -2.668 | -2.816 | 2170 | 2218 | 2203 | 0 | 1748 | 7094 |  | CORR | GENE | 07:26 | 07:34 | 07:32 | 1068 | 67 | 9 | EXT |  | 0.95 | (c)
78387.464 | 11.426 | 11.401 | -0.054 | -0.079 | 1273 | 1370 | 1436 | 631 | 35 | 7094 |  | CORR | CIGR | 05:01 | 05:17 | 05:28 | 44 | 326 | 11 | EXT |  | 0.89 | (c)
78390.046 | 2.528 | 1.673 | -8.722 | -9.577 | -1828 | -1799 | -1801 | 402 | 1673 | 7095 |  | CORR | GENE | 05:01 | 05:06 | 05:06 | 1453 | 55 | 11 | EXT |  | 0.98 | (c)
78390.31 | 2.792 | 2.49 | -8.458 | -8.76 | -1179 | -1146 | -1102 | 1025 | 2490 | 7095 |  | CORR | GENE | 06:46 | 06:52 | 06:59 | 528 | 154 | 9 | EXT |  | 0.93 | (c)
78393.374 | 5.856 | 5.838 | -5.394 | -5.412 | -1096 | -1024 | -1050 | 1004 | 5394 | 7095 |  | CORR | CIGR | 06:60 | 07:11 | 07:07 | 18 | 92 | 10 | EXT |  | 0.89 | (c)
78401.504 | 2.736 | 2.728 | -8.734 | -8.742 | 1498 | 1559 | 1532 | 664 | 2728 | 7096 |  | CORR | CIGR | 06:37 | 06:46 | 06:42 | 18 | 68 | 10 | EXT |  | 0.89 | (c)
78404.8 | 6.032 | 6.029 | -5.438 | -5.441 | 739 | 801 | 773 | 739 | 5418 | 7096 |  | CORR | CIGR | 04:34 | 04:44 | 04:40 | 23 | 68 | 11 | EXT |  | 0.89 | (c)
78411.588 | 1.35 | 1.344 | -10.04 | -10.046 | 2024 | 2080 | 2065 | 124 | 1344 | 7097 |  | CORR | CIGR | 06:18 | 06:27 | 06:25 | 19 | 83 | 15 | EXT |  | 0.89 | (c)
78432.854 | 11.226 | 10.251 | -0.204 | -1.179 | -1537 | -1509 | -1466 | 694 | 73 | 7098 |  | CORR | GENE | 08:24 | 08:29 | 08:36 | 1106 | 141 | 10 | EXT | Аномалия находится на упругопластическом изгибе: R=236 D, максимальное растяжение на 5.8 час. | 0.96 | (c)
78517.336 | 4.108 | 3.948 | -7.012 | -7.172 | -2150 | -1900 | -1882 | 80 | 3948 | 7106 |  | DENT | GENE | 04:56 | 05:36 | 05:39 | 351 | 536 | 0.6 | N/A | Глубина вмятины: 9 мм (0,6%). Линейка: 35 см в (395 см; 05:36 ч:мин) Аномалия находится вблизи продольного шва. |  | (c)
78519.921 | 6.693 | 6.485 | -4.427 | -4.635 | 2220 | 2220 | -2224 | 0 | 4389 | 7106 |  | CORR | AXGR | 04:41 | 04:41 | 04:44 | 246 | 35 | 10 | EXT |  | 0.91 | (c)
78530.762 | 6.414 | 6.405 | -2.036 | -2.045 | 841 | 996 | 935 | 841 | 2004 | 7107 |  | CORR | CIGR | 04:29 | 04:54 | 04:44 | 41 | 188 | 11 | EXT |  | 0.89 | (c)
78554.005 | 7.327 | 6.133 | -3.803 | -4.997 | -974 | -827 | -809 | 644 | 3771 | 7110 |  | GOUG | GENE | 02:29 | 02:53 | 02:56 | 1226 | 330 | 10 | EXT | Зона задиров. |  | (c)
78558.985 | 1.177 | 1.045 | -9.873 | -10.005 | -1816 | -1752 | -1774 | 1731 | 1045 | 7111 |  | CORR | GENE | 03:37 | 03:47 | 03:44 | 269 | 85 | 9 | EXT |  | 0.91 | (c)
78623.414 | 8.786 | 7.419 | -2.644 | -4.011 | -2175 | -2149 | -2105 | 55 | 2383 | 7116 |  | CORR | GENE | 08:09 | 08:13 | 08:20 | 1628 | 142 | 10 | EXT |  | 0.97 | (c)
78624.045 | 9.417 | 9.391 | -2.013 | -2.039 | -2188 | -2120 | -2128 | 42 | 2013 | 7116 |  | CORR | CIGR | 08:07 | 08:18 | 08:16 | 26 | 120 | 10 | EXT |  | 0.89 | (c)
78625.425 | 10.797 | 10.148 | -0.633 | -1.282 | -2192 | -2176 | -2151 | 38 | 278 | 7116 |  | CORR | GENE | 08:06 | 08:09 | 08:13 | 1004 | 83 | 10 | EXT |  | 0.96 | (c)
78626.012 | 11.384 | 11.352 | -0.046 | -0.078 | 72 | 236 | 445 | 72 | 33 | 7116 |  | CORR | CIGR | 02:11 | 02:38 | 03:12 | 45 | 746 | 8 | EXT |  | 0.89 | (c)
78668.382 | 8.624 | 8.198 | -2.946 | -3.372 | 2199 | -2213 | 2226 | 0 | 1829 | 7120 |  | CORR | GENE | 06:47 | 06:55 | 06:51 | 1543 | 53 | 11 | EXT |  | 0.98 | (c)
78672.665 | 1.337 | 0.595 | -10.233 | -10.975 | 2004 | 2051 | 2037 | 161 | 595 | 7121 |  | CORR | GENE | 04:58 | 05:06 | 05:03 | 1314 | 66 | 10 | EXT |  | 0.96 | (c)
78682.85 | 11.522 | 11.5 | -0.048 | -0.07 | 1630 | 1693 | 1797 | 267 | 29 | 7121 |  | CORR | CIGR | 03:58 | 04:08 | 04:24 | 41 | 333 | 10 | EXT |  | 0.89 | (c)
78693.246 | 10.348 | 10.232 | -1.032 | -1.148 | 241 | 311 | 313 | 241 | 471 | 7122 |  | CORR | GENE | 07:32 | 07:43 | 07:43 | 677 | 146 | 9 | EXT |  | 0.94 | (c)
78706.032 | 0.054 | 0.02 | -11.256 | -11.29 | 2199 | -1959 | -1851 | 0 | 20 | 7124 |  | CORR | CIGR | 07:10 | 07:59 | 08:16 | 39 | 821 | 8 | EXT |  | 0.89 | (c)
78716.305 | 10.327 | 10.244 | -0.983 | -1.066 | 2202 | 2214 | -2228 | 0 | 254 | 7124 |  | CORR | GENE | 07:11 | 07:13 | 07:16 | 812 | 63 | 11 | EXT |  | 0.96 | (c)
78724.796 | 7.508 | 6.948 | -4.082 | -4.642 | -2211 | -2171 | -2160 | 20 | 3691 | 7125 |  | CORR | GENE | 03:50 | 03:57 | 03:59 | 951 | 101 | 8 | EXT |  | 0.94 | (c)
78738.948 | 10.07 | 8.308 | -1.5 | -3.262 | 2209 | -2203 | -2204 | 0 | 1340 | 7126 |  | CORR | GENE | 08:41 | 08:48 | 08:48 | 1922 | 95 | 10 | EXT |  | 0.97 | (c)
78754.667 | 2.899 | 2.603 | -8.661 | -8.957 | 1224 | 1261 | 1261 | 932 | 2603 | 7128 |  | CORR | GENE | 04:04 | 04:10 | 04:10 | 501 | 75 | 9 | EXT | Аномалия находится на упругопластическом изгибе: R=422 D, максимальное растяжение на 1.7 час. | 0.93 | (c)
78763.212 | 11.444 | 9.568 | -0.116 | -1.992 | -2153 | -2083 | -2070 | 78 | 78 | 7128 |  | CORR | GENE | 06:59 | 07:10 | 07:13 | 1914 | 167 | 10 | EXT | Аномалия находится на упругопластическом изгибе: R=593 D, максимальное растяжение на 1.5 час. | 0.97 | (c)
78763.55 | 0.222 | 0.105 | -11.238 | -11.355 | 2008 | 2129 | 2082 | 74 | 105 | 7129 |  | CORR | GENE | 03:13 | 03:33 | 03:25 | 2761 | 149 | 10 | EXT | Аномалия находится на упругопластическом изгибе: R=596 D, максимальное растяжение на 1.5 час. | 0.97 | (c)
78774.735 | 11.407 | 11.39 | -0.053 | -0.07 | -2190 | -2110 | -2048 | 40 | 35 | 7129 |  | CORR | CIGR | 03:56 | 04:09 | 04:19 | 35 | 285 | 10 | EXT | Аномалия находится на упругопластическом изгибе: R=893 D, максимальное растяжение на 3 час. | 0.89 | (c)
78774.937 | 0.149 | 0.101 | -11.501 | -11.549 | -2169 | -2031 | -2079 | 1989 | 101 | 7130 |  | CORR | GENE | 03:02 | 03:24 | 03:16 | 474 | 180 | 10 | EXT | Аномалия находится на отводе. | 0.94 | (c)
78820.482 | 0.074 | 0.029 | -11.456 | -11.501 | 1062 | 1176 | 1427 | 1062 | 29 | 7134 |  | CORR | GENE | 07:58 | 08:17 | 08:57 | 82 | 731 | 9 | EXT | Аномалия находится на упругопластическом изгибе: R=464 D, максимальное растяжение на 5.3 час. | 0.89 | (c)
78821.112 | 0.704 | 0.2 | -10.826 | -11.33 | 1090 | 1214 | 1163 | 1090 | 200 | 7134 |  | CORR | GENE | 08:03 | 08:23 | 08:14 | 1154 | 147 | 12 | EXT | Аномалия находится на упругопластическом изгибе: R=451 D, максимальное растяжение на 5.4 час. | 0.98 | (c)
78822.399 | 1.991 | 1.967 | -9.539 | -9.563 | 847 | 1063 | 1031 | 847 | 1967 | 7134 |  | CORR | CIGR | 07:23 | 07:58 | 07:53 | 35 | 367 | 10 | EXT | Аномалия находится на упругопластическом изгибе: R=423 D, максимальное растяжение на 5.4 час. | 0.89 | (c)
78822.548 | 2.14 | 1.985 | -9.39 | -9.545 | -767 | -735 | -731 | 695 | 1985 | 7134 |  | CORR | GENE | 03:03 | 03:08 | 03:09 | 237 | 72 | 11 | EXT | Аномалия находится на упругопластическом изгибе: R=423 D, максимальное растяжение на 5.4 час. | 0.91 | (c)
78822.924 | 2.516 | 2.502 | -9.014 | -9.028 | 865 | 908 | 895 | 865 | 2502 | 7134 |  | CORR | CIGR | 07:26 | 07:33 | 07:31 | 26 | 61 | 12 | EXT | Аномалия находится на упругопластическом изгибе: R=411 D, максимальное растяжение на 5.5 час. | 0.89 | (c)
78823.231 | 2.823 | 2.808 | -8.707 | -8.722 | 879 | 914 | 913 | 879 | 2808 | 7134 |  | CORR | CIGR | 07:29 | 07:34 | 07:34 | 27 | 69 | 12 | EXT | Аномалия находится на упругопластическом изгибе: R=406 D, максимальное растяжение на 5.5 час. | 0.89 | (c)
78828.681 | 8.273 | 8.239 | -3.257 | -3.291 | 699 | 795 | 831 | 699 | 3241 | 7134 |  | CORR | GENE | 06:59 | 07:15 | 07:21 | 50 | 265 | 10 | EXT | Аномалия находится на упругопластическом изгибе: R=373 D, максимальное растяжение на 5.5 час. | 0.89 | (c)
78835.148 | 3.21 | 3.105 | -8.14 | -8.245 | 2164 | 2211 | 2190 | 14 | 3105 | 7135 |  | CORR | GENE | 05:05 | 05:12 | 05:09 | 4165 | 52 | 10 | EXT | Аномалия находится на упругопластическом изгибе: R=539 D, максимальное растяжение на 5.4 час. | 0.98 | (c)
78855.574 | 2.456 | 2.163 | -9.124 | -9.417 | 406 | 433 | 443 | 406 | 2163 | 7137 |  | CORR | GENE | 03:55 | 03:60 | 04:01 | 394 | 73 | 10 | EXT |  | 0.93 | (c)
78885.942 | 9.514 | 9.395 | -1.726 | -1.845 | 1129 | 1160 | 1163 | 1129 | 1631 | 7139 |  | CORR | GENE | 04:45 | 04:50 | 04:50 | 214 | 68 | 13 | EXT |  | 0.91 | (c)
78918.449 | 8.821 | 8.446 | -2.639 | -3.014 | -517 | -493 | -485 | 453 | 2161 | 7142 |  | CORR | GENE | 07:36 | 07:40 | 07:42 | 853 | 64 | 11 | EXT | Аномалия находится на отводе. | 0.96 | (c)
78930.885 | 9.797 | 9.565 | -1.663 | -1.895 | 644 | 685 | 698 | 644 | 1468 | 7143 |  | CORR | GENE | 08:31 | 08:37 | 08:39 | 427 | 108 | 9 | EXT |  | 0.93 | (c)
78932.905 | 0.357 | 0.091 | -10.973 | -11.239 | -2121 | -2031 | -2020 | 1919 | 91 | 7144 |  | CORR | GENE | 03:48 | 04:03 | 04:04 | 509 | 202 | 10 | EXT |  | 0.94 | (c)
78943.361 | 10.813 | 10.443 | -0.517 | -0.887 | -645 | -596 | -576 | 506 | 100 | 7144 |  | CORR | GENE | 07:46 | 07:54 | 07:57 | 787 | 139 | 10 | EXT |  | 0.95 | (c)
78945.539 | 1.661 | 1.3 | -9.929 | -10.29 | -1465 | -1421 | -1404 | 1342 | 1300 | 7145 |  | CORR | GENE | 03:17 | 03:24 | 03:27 | 898 | 122 | 9 | EXT |  | 0.95 | (c)
78946.839 | 2.961 | 2.944 | -8.629 | -8.646 | -1085 | -1021 | -1034 | 983 | 2944 | 7145 |  | CORR | CIGR | 04:18 | 04:28 | 04:26 | 17 | 102 | 10 | EXT |  | 0.89 | (c)
78955.011 | 11.133 | 10.822 | -0.457 | -0.768 | 504 | 622 | 601 | 504 | 398 | 7145 |  | CORR | GENE | 08:34 | 08:54 | 08:50 | 370 | 194 | 11 | EXT |  | 0.93 | (c)
78956.185 | 0.717 | 0.278 | -10.873 | -11.312 | 2088 | 2156 | 2143 | 33 | 278 | 7146 |  | CORR | GENE | 04:02 | 04:13 | 04:11 | 3188 | 109 | 10 | EXT |  | 0.98 | (c)
78959.989 | 4.521 | 4.298 | -7.069 | -7.292 | 1187 | 1348 | 1605 | 208 | 4298 | 7146 |  | GOUG | GENE | 01:37 | 02:03 | 02:44 | 476 | 836 | 10 | EXT | Зона задиров. |  | (c)
78960.576 | 5.108 | 4.853 | -6.482 | -6.737 | 171 | 313 | 440 | 171 | 4853 | 7146 |  | GOUG | GENE | 10:53 | 11:16 | 11:36 | 377 | 539 | 10 | EXT | Задир. |  | (c)
78963.096 | 7.628 | 5.739 | -3.962 | -5.851 | -2211 | -2168 | -2159 | 20 | 3201 | 7146 |  | CORR | GENE | 04:28 | 04:35 | 04:37 | 2650 | 104 | 9 | EXT |  | 0.96 | (c)
78967.476 | 0.418 | 0.154 | -11.002 | -11.266 | 2106 | 2177 | 2165 | 7 | 154 | 7147 |  | CORR | GENE | 04:18 | 04:30 | 04:28 | 1552 | 117 | 10 | EXT |  | 0.97 | (c)
78978.355 | 11.297 | 10.359 | -0.123 | -1.061 | -1162 | -1064 | -1085 | 1008 | 71 | 7147 |  | CORR | GENE | 07:31 | 07:47 | 07:43 | 990 | 154 | 9 | EXT |  | 0.95 | (c)
78980.093 | 1.615 | 1.155 | -9.955 | -10.415 | 2020 | 2074 | 2067 | 117 | 1155 | 7148 |  | CORR | GENE | 02:55 | 03:04 | 03:03 | 2290 | 94 | 10 | EXT |  | 0.97 | (c)
78981.575 | 3.097 | 2.61 | -8.473 | -8.96 | -2218 | -2191 | -2158 | 13 | 2610 | 7148 |  | CORR | GENE | 03:31 | 03:35 | 03:41 | 1852 | 118 | 9 | EXT |  | 0.96 | (c)
78983.212 | 4.734 | 4.432 | -6.836 | -7.138 | 2092 | 2145 | 2134 | 54 | 4432 | 7148 |  | CORR | GENE | 03:07 | 03:15 | 03:13 | 1651 | 84 | 9 | EXT |  | 0.96 | (c)
78991.43 | 1.382 | 1.368 | -10.188 | -10.202 | -5 | 54 | 139 | 0 | 1368 | 7149 |  | ARTD | GENE | 11:17 | 11:27 | 11:41 | 58 | 287 |  | EXT | Эквивалент потери металла 10%. |  | (c)
78991.659 | 1.611 | 0.692 | -9.959 | -10.878 | 1992 | 2064 | 2050 | 122 | 692 | 7149 |  | CORR | GENE | 04:40 | 04:51 | 04:49 | 1948 | 117 | 10 | EXT |  | 0.97 | (c)
79012.158 | 10.54 | 10.311 | -0.28 | -0.509 | -1139 | -1107 | -1112 | 1085 | 53 | 7150 |  | CORR | GENE | 07:08 | 07:14 | 07:13 | 456 | 55 | 10 | EXT |  | 0.93 | (c)
79013.883 | 1.445 | 0.354 | -10.005 | -11.096 | -2147 | -2069 | -2088 | 83 | 354 | 7151 |  | CORR | GENE | 04:59 | 05:11 | 05:08 | 1204 | 118 | 9 | EXT |  | 0.95 | (c)
79018.657 | 6.219 | 6.197 | -5.231 | -5.253 | -2184 | -2046 | -2065 | 47 | 5145 | 7151 |  | CORR | GENE | 04:53 | 05:15 | 05:12 | 108 | 239 | 10 | EXT |  | 0.89 | (c)
79043.665 | 8.057 | 7.869 | -3.513 | -3.701 | 1000 | 1028 | 1014 | 1000 | 3510 | 7153 |  | CORR | AXGR | 05:05 | 05:09 | 05:07 | 191 | 29 | 10 | EXT |  | 0.9 | (c)
79043.705 | 8.097 | 8.083 | -3.473 | -3.487 | 994 | 1064 | 1051 | 994 | 3463 | 7153 |  | CORR | CIGR | 05:04 | 05:15 | 05:13 | 24 | 115 | 11 | EXT |  | 0.89 | (c)
79047.687 | 0.509 | 0.472 | -11.141 | -11.178 | -1594 | -1470 | -1446 | 1297 | 472 | 7154 |  | CORR | CIGR | 01:57 | 02:18 | 02:21 | 40 | 297 | 11 | EXT |  | 0.89 | (c)
79058.782 | 11.604 | 11.583 | -0.046 | -0.067 | -877 | -632 | -702 | 526 | 28 | 7154 |  | CORR | CIGR | 03:53 | 04:33 | 04:22 | 39 | 351 | 8 | EXT |  | 0.89 | (c)
79069.371 | 10.543 | 10.448 | -0.787 | -0.882 | -19 | 5 | 7 | 0 | 608 | 7155 |  | CORR | GENE | 07:02 | 07:06 | 07:06 | 274 | 51 | 10 | EXT |  | 0.92 | (c)
79093.084 | 11.196 | 10.597 | -0.244 | -0.843 | -782 | -683 | -709 | 636 | 82 | 7157 |  | CORR | GENE | 07:29 | 07:45 | 07:41 | 761 | 146 | 10 | EXT |  | 0.95 | (c)
79094.401 | 1.073 | 1.003 | -10.587 | -10.657 | 1785 | 1855 | 1824 | 367 | 1003 | 7158 |  | CORR | GENE | 04:39 | 04:50 | 04:45 | 122 | 79 | 12 | EXT |  | 0.9 | (c)
79104.2 | 10.872 | 10.866 | -0.788 | -0.794 | 1558 | 1781 | 1694 | 402 | 754 | 7158 |  | CORR | CIGR | 04:02 | 04:38 | 04:24 | 40 | 271 | 12 | EXT |  | 0.89 | (c)
79127.852 | 0.024 | 0.002 | -11.506 | -11.528 | -1777 | -1603 | -1609 | 454 | 2 | 7161 |  | CORR | CIGR | 05:53 | 06:21 | 06:20 | 46 | 335 | 12 | EXT |  | 0.89 | (c)
79131.599 | 3.771 | 3.741 | -7.759 | -7.789 | 1296 | 1481 | 1470 | 586 | 3741 | 7161 |  | CORR | CIGR | 02:09 | 02:39 | 02:37 | 34 | 348 | 10 | EXT |  | 0.89 | (c)
79148.02 | 8.662 | 8.598 | -2.818 | -2.882 | -407 | -354 | -357 | 306 | 2756 | 7162 |  | DENT | GENE | 08:27 | 08:36 | 08:35 | 126 | 100 | 0.5 | N/A | Глубина вмятины: 7 мм (0,5%). Линейка: 13 см в (860 см; 08:36 ч:мин) Аномалия находится вблизи дефекта потери металла. |  | (c)
79148.021 | 8.663 | 8.652 | -2.817 | -2.828 | -338 | -328 | -330 | 322 | 2806 | 7162 |  | GOUG | PITT | 08:38 | 08:40 | 08:40 | 22 | 16 | 10 | EXT | Задир. |  | (c)
79148.322 | 8.964 | 8.951 | -2.516 | -2.529 | -1991 | -1758 | -1860 | 239 | 2492 | 7162 |  | CORR | CIGR | 04:12 | 04:49 | 04:33 | 37 | 262 | 13 | EXT |  | 0.89 | (c)
79148.387 | 9.029 | 8.856 | -2.451 | -2.624 | 10 | 30 | 27 | 10 | 2266 | 7162 |  | LWAN | AXGR | 09:35 | 09:38 | 09:37 | 358 | 34 |  | EXT | Эквивалент потери металла 15%. |  | (c)
79148.671 | 9.313 | 9.313 | -2.167 | -2.167 | -2016 | -1943 | -1977 | 214 | 2151 | 7162 |  | CORR | CIGR | 04:08 | 04:19 | 04:14 | 16 | 79 | 10 | EXT |  | 0.89 | (c)
79148.766 | 9.408 | 9.395 | -2.072 | -2.085 | -1940 | -1826 | -1858 | 290 | 2061 | 7162 |  | CORR | CIGR | 04:20 | 04:38 | 04:33 | 24 | 164 | 12 | EXT |  | 0.89 | (c)
79150.494 | 11.136 | 10.366 | -0.344 | -1.114 | -38 | -2 | -7 | 0 | 92 | 7162 |  | CORR | GENE | 09:27 | 09:33 | 09:32 | 1022 | 61 | 10 | EXT |  | 0.96 | (c)
79162.193 | 11.355 | 11.308 | -0.045 | -0.092 | -410 | 37 | 83 | 0 | 41 | 7163 |  | CORR | GENE | 00:23 | 01:35 | 01:43 | 51 | 986 | 11 | EXT |  | 0.89 | (c)
79162.307 | 0.069 | 0.039 | -11.191 | -11.221 | -978 | -813 | -888 | 798 | 39 | 7164 |  | CORR | CIGR | 04:19 | 04:45 | 04:33 | 30 | 180 | 9 | EXT |  | 0.89 | (c)
79162.394 | 0.156 | 0.067 | -11.104 | -11.193 | -2032 | -1858 | -1924 | 1816 | 67 | 7164 |  | CORR | GENE | 01:29 | 01:57 | 01:46 | 438 | 216 | 10 | EXT |  | 0.93 | (c)
79174.214 | 0.716 | 0.342 | -10.684 | -11.058 | -51 | -17 | -25 | 0 | 342 | 7165 |  | CORR | GENE | 04:52 | 04:58 | 04:56 | 720 | 51 | 9 | EXT |  | 0.94 | (c)
79196.086 | 11.188 | 11.154 | -0.042 | -0.076 | -21 | 137 | 125 | 0 | 41 | 7166 |  | CORR | CIGR | 00:34 | 00:59 | 00:57 | 35 | 291 | 14 | EXT |  | 0.89 | (c)
79199.618 | 3.49 | 3.459 | -7.94 | -7.971 | -1767 | -1578 | -1607 | 464 | 3459 | 7167 |  | CORR | GENE | 08:20 | 08:51 | 08:46 | 62 | 321 | 11 | EXT |  | 0.89 | (c)
79200.016 | 3.888 | 3.865 | -7.542 | -7.565 | -1846 | -1708 | -1706 | 385 | 3865 | 7167 |  | CORR | CIGR | 08:07 | 08:30 | 08:30 | 45 | 280 | 13 | EXT |  | 0.89 | (c)
79203.303 | 7.175 | 7.035 | -4.255 | -4.395 | 1661 | 1678 | 1880 | 132 | 4232 | 7167 |  | CORR | GENE | 05:33 | 05:36 | 06:09 | 163 | 437 | 9 | EXT |  | 0.9 | (c)
79203.376 | 7.248 | 6.772 | -4.182 | -4.658 | 993 | 1030 | 1112 | 993 | 2920 | 7167 |  | CORR | GENE | 03:45 | 03:51 | 04:05 | 1738 | 238 | 10 | EXT |  | 0.97 | (c)
79203.539 | 7.411 | 7.209 | -4.019 | -4.221 | 1598 | 1614 | 1629 | 571 | 3880 | 7167 |  | CORR | GENE | 05:23 | 05:26 | 05:28 | 341 | 62 | 11 | EXT |  | 0.93 | (c)
79203.988 | 7.86 | 7.582 | -3.57 | -3.848 | -1784 | -1753 | -1736 | 447 | 3289 | 7167 |  | CORR | GENE | 08:17 | 08:22 | 08:25 | 559 | 95 | 11 | EXT |  | 0.95 | (c)
79204.437 | 8.309 | 8.134 | -3.121 | -3.296 | -1667 | -1633 | -1635 | 564 | 3044 | 7167 |  | CORR | GENE | 08:36 | 08:42 | 08:41 | 252 | 64 | 13 | EXT |  | 0.92 | (c)
79204.91 | 8.782 | 8.632 | -2.648 | -2.798 | -1634 | -1601 | -1602 | 596 | 2519 | 7167 |  | CORR | GENE | 08:41 | 08:47 | 08:47 | 279 | 64 | 10 | EXT |  | 0.92 | (c)
79205.104 | 8.976 | 8.921 | -2.454 | -2.509 | 1394 | 1744 | 1745 | 135 | 2418 | 7167 |  | CORR | GENE | 04:50 | 05:47 | 05:47 | 91 | 701 | 9 | EXT |  | 0.89 | (c)
79219.81 | 0.802 | 0.767 | -10.748 | -10.783 | -1059 | -1037 | -953 | 846 | 767 | 7169 |  | GOUG | GENE | 08:33 | 08:37 | 08:50 | 157 | 212 | 10 | EXT | Задир. Аномалия находится на упругопластическом изгибе: R=494 D, максимальное растяжение на 5.4 час. |  | (c)
79222.03 | 3.022 | 2.534 | -8.528 | -9.016 | -1094 | -911 | -898 | 702 | 2534 | 7169 |  | GOUG | GENE | 08:27 | 08:57 | 08:59 | 1485 | 392 | 10 | EXT | Зона задиров. Аномалия находится на упругопластическом изгибе: R=461 D, максимальное растяжение на 5.3 час. |  | (c)
79222.791 | 3.783 | 3.635 | -7.767 | -7.915 | -2210 | -2160 | -2178 | 20 | 3635 | 7169 |  | CORR | GENE | 05:27 | 05:35 | 05:33 | 366 | 64 | 14 | EXT | Аномалия находится на упругопластическом изгибе: R=465 D, максимальное растяжение на 5.2 час. | 0.94 | (c)
79225.761 | 6.753 | 6.239 | -4.797 | -5.311 | -1100 | -1056 | -899 | 698 | 4733 | 7169 |  | GOUG | GENE | 08:26 | 08:34 | 08:59 | 578 | 402 | 10 | EXT | Зона задиров. Аномалия находится на упругопластическом изгибе: R=531 D, максимальное растяжение на 5.4 час. |  | (c)
79226.623 | 7.615 | 6.973 | -3.935 | -4.577 | 1241 | 1451 | 1433 | 605 | 3273 | 7169 |  | GOUG | GENE | 02:44 | 03:18 | 03:15 | 1304 | 384 | 10 | EXT | Зона задиров. Аномалия находится на упругопластическом изгибе: R=549 D, максимальное растяжение на 5.4 час. |  | (c)
79226.977 | 7.969 | 7.675 | -3.581 | -3.875 | -1071 | -1033 | -858 | 645 | 3023 | 7169 |  | GOUG | GENE | 08:31 | 08:37 | 09:06 | 852 | 426 | 10 | EXT | Зона задиров. Аномалия находится на упругопластическом изгибе: R=557 D, максимальное растяжение на 5.4 час. |  | (c)
79230.496 | 11.488 | 11.469 | -0.062 | -0.081 | 1858 | -2183 | 2086 | 0 | 22 | 7169 |  | CORR | GENE | 04:24 | 05:32 | 05:01 | 59 | 457 | 10 | EXT | Аномалия находится на упругопластическом изгибе: R=742 D, максимальное растяжение на 5.7 час. | 0.89 | (c)
79230.5 | 11.492 | 11.461 | -0.058 | -0.089 | 330 | 940 | 818 | 330 | 33 | 7169 |  | CORR | GENE | 00:17 | 01:56 | 01:36 | 56 | 976 | 12 | EXT | Аномалия находится на упругопластическом изгибе: R=742 D, максимальное растяжение на 5.7 час. | 0.89 | (c)
79252.694 | 10.726 | 10.334 | -0.764 | -1.156 | 271 | 324 | 335 | 271 | 484 | 7171 |  | CORR | GENE | 06:46 | 06:54 | 06:56 | 672 | 129 | 11 | EXT |  | 0.95 | (c)
79264.748 | 11.29 | 10.641 | -0.24 | -0.889 | 1172 | 1243 | 1221 | 1172 | 80 | 7172 |  | CORR | GENE | 07:18 | 07:30 | 07:26 | 809 | 98 | 10 | EXT |  | 0.95 | (c)
79264.876 | 11.418 | 11.038 | -0.112 | -0.492 | 780 | 817 | 833 | 780 | 41 | 7172 |  | CORR | GENE | 06:15 | 06:21 | 06:24 | 451 | 106 | 12 | EXT |  | 0.94 | (c)
79265.297 | 0.309 | 0.262 | -11.111 | -11.158 | -1487 | -1482 | -1468 | 743 | 262 | 7173 |  | CORR | AXGR | 05:42 | 05:43 | 05:45 | 120 | 39 | 11 | EXT |  | 0.9 | (c)
79265.606 | 0.618 | 0.522 | -10.802 | -10.898 | -1596 | -1565 | -1566 | 634 | 522 | 7173 |  | CORR | GENE | 05:24 | 05:29 | 05:29 | 189 | 60 | 10 | EXT |  | 0.9 | (c)
79269.247 | 4.259 | 4.204 | -7.161 | -7.216 | -1926 | -1780 | -1765 | 305 | 4204 | 7173 |  | CORR | GENE | 04:31 | 04:54 | 04:57 | 72 | 321 | 10 | EXT |  | 0.89 | (c)
79276.503 | 0.095 | 0.081 | -10.295 | -10.309 | 1536 | 1623 | 1645 | 477 | 81 | 7174 |  | CORR | CIGR | 04:50 | 05:04 | 05:07 | 23 | 218 | 11 | EXT |  | 0.89 | (c)
79284.787 | 8.379 | 8.362 | -2.011 | -2.028 | 2040 | 2082 | 2083 | 105 | 2006 | 7174 |  | CORR | CIGR | 06:11 | 06:18 | 06:18 | 22 | 86 | 13 | EXT |  | 0.89 | (c)
79284.881 | 8.473 | 8.455 | -1.917 | -1.935 | 2026 | 2077 | 2073 | 111 | 1911 | 7174 |  | CORR | CIGR | 06:09 | 06:17 | 06:16 | 24 | 94 | 10 | EXT |  | 0.89 | (c)
79298.061 | 11.263 | 11.243 | -0.037 | -0.057 | 1636 | 1934 | 1852 | 163 | 13 | 7175 |  | CORR | CIGR | 03:50 | 04:39 | 04:25 | 44 | 432 | 11 | EXT |  | 0.89 | (c)
79298.174 | 0.076 | 0.052 | -11.374 | -11.398 | -1162 | -833 | -939 | 716 | 52 | 7176 |  | CORR | CIGR | 09:19 | 10:12 | 09:55 | 45 | 446 | 10 | EXT |  | 0.89 | (c)
79298.792 | 0.694 | 0.668 | -10.756 | -10.782 | 839 | 1000 | 965 | 839 | 668 | 7176 |  | CORR | GENE | 02:42 | 03:08 | 03:02 | 51 | 251 | 9 | EXT |  | 0.89 | (c)
79314.21 | 4.662 | 4.583 | -6.768 | -6.847 | 793 | 1320 | 1437 | 149 | 4583 | 7177 |  | CORR | GENE | 04:07 | 05:32 | 05:51 | 168 | 1288 | 11 | EXT |  | 0.9 | (c)
79323.082 | 2.104 | 2.087 | -9.306 | -9.323 | -243 | -163 | -160 | 77 | 2087 | 7178 |  | CORR | CIGR | 09:49 | 10:02 | 10:03 | 27 | 166 | 12 | EXT |  | 0.89 | (c)
79325.194 | 4.216 | 4.198 | -7.194 | -7.212 | -390 | -335 | -333 | 275 | 4198 | 7178 |  | CORR | CIGR | 09:26 | 09:35 | 09:35 | 32 | 115 | 11 | EXT |  | 0.89 | (c)
79329.324 | 8.346 | 8.324 | -3.064 | -3.086 | -442 | -142 | -244 | 46 | 2969 | 7178 |  | CORR | GENE | 09:17 | 10:06 | 09:49 | 117 | 397 | 10 | EXT |  | 0.89 | (c)
79330.388 | 9.41 | 9.395 | -2 | -2.015 | -902 | -865 | -851 | 800 | 1974 | 7178 |  | CORR | CIGR | 08:03 | 08:09 | 08:11 | 41 | 102 | 12 | EXT |  | 0.89 | (c)
79335.293 | 2.905 | 2.865 | -8.415 | -8.455 | 706 | 802 | 861 | 706 | 2865 | 7179 |  | CORR | GENE | 09:37 | 09:53 | 10:02 | 70 | 310 | 11 | EXT |  | 0.89 | (c)
79335.453 | 3.065 | 3.033 | -8.255 | -8.287 | -760 | -669 | -665 | 571 | 3033 | 7179 |  | CORR | GENE | 05:41 | 05:55 | 05:56 | 60 | 189 | 9 | EXT |  | 0.89 | (c)
79342.322 | 9.934 | 9.92 | -1.386 | -1.4 | -911 | -842 | -843 | 776 | 1368 | 7179 |  | CORR | CIGR | 05:16 | 05:28 | 05:27 | 32 | 135 | 15 | EXT |  | 0.89 | (c)
79351.096 | 7.388 | 7.38 | -4.022 | -4.03 | -1612 | -1571 | -1565 | 1519 | 4012 | 7180 |  | CORR | CIGR | 05:50 | 05:57 | 05:58 | 18 | 93 | 13 | EXT |  | 0.89 | (c)
79365.81 | 10.692 | 10.186 | -0.158 | -0.664 | -575 | -539 | -532 | 488 | 74 | 7181 |  | CORR | GENE | 07:20 | 07:26 | 07:27 | 590 | 87 | 11 | EXT |  | 0.95 | (c)
79409.752 | 8.994 | 7.349 | -2.136 | -3.781 | -43 | 7 | 0 | 0 | 1830 | 7185 |  | CORR | GENE | 07:44 | 07:52 | 07:51 | 1951 | 86 | 11 | EXT |  | 0.98 | (c)
79435.009 | 0.031 | 0.025 | -11.449 | -11.455 | -1420 | -1174 | -1189 | 811 | 25 | 7188 |  | CORR | CIGR | 06:36 | 07:16 | 07:14 | 46 | 462 | 10 | EXT |  | 0.89 | (c)
79435.439 | 0.461 | 0.187 | -11.019 | -11.293 | -2192 | -2163 | -2157 | 39 | 187 | 7188 |  | CORR | GENE | 04:32 | 04:36 | 04:37 | 1678 | 70 | 10 | EXT |  | 0.97 | (c)
79447.437 | 0.979 | 0.099 | -10.121 | -11.001 | 1115 | 1168 | 1164 | 1017 | 99 | 7189 |  | CORR | GENE | 03:41 | 03:50 | 03:49 | 1189 | 99 | 9 | EXT |  | 0.95 | (c)
79457.1 | 10.642 | 10.595 | -0.458 | -0.505 | -1768 | -1745 | -1744 | 462 | 390 | 7189 |  | CORR | GENE | 07:56 | 07:60 | 07:60 | 115 | 50 | 13 | EXT |  | 0.9 | (c)
79457.855 | 0.297 | 0.104 | -10.973 | -11.166 | 2011 | 2081 | 2070 | 103 | 104 | 7190 |  | CORR | GENE | 03:48 | 03:59 | 03:58 | 958 | 117 | 11 | EXT |  | 0.97 | (c)
79462.359 | 4.801 | 3.149 | -6.469 | -8.121 | 2101 | 2163 | 2137 | 57 | 3149 | 7190 |  | CORR | GENE | 04:03 | 04:13 | 04:09 | 2176 | 73 | 8 | EXT |  | 0.95 | (c)
79490.595 | 10.447 | 9.648 | -0.963 | -1.762 | -124 | -62 | -82 | 39 | 231 | 7192 |  | CORR | GENE | 07:26 | 07:36 | 07:33 | 1531 | 85 | 10 | EXT |  | 0.97 | (c)
79502.951 | 11.393 | 9.975 | -0.107 | -1.525 | 1306 | 1494 | 1427 | 1306 | 86 | 7193 |  | CORR | GENE | 08:15 | 08:45 | 08:34 | 1439 | 242 | 12 | EXT |  | 0.98 | (c)
79524.28 | 9.732 | 9.323 | -1.618 | -2.027 | 2219 | -2222 | -2214 | 0 | 1423 | 7195 |  | CORR | GENE | 06:49 | 06:52 | 06:54 | 604 | 57 | 14 | EXT |  | 0.97 | (c)
79527.203 | 1.305 | 1.111 | -10.245 | -10.439 | 1728 | 1755 | 1778 | 404 | 1111 | 7196 |  | CORR | GENE | 04:53 | 04:57 | 05:01 | 366 | 99 | 14 | EXT |  | 0.94 | (c)
79537.06 | 11.162 | 11.154 | -0.388 | -0.396 | -2188 | -2118 | -2136 | 42 | 379 | 7196 |  | CORR | CIGR | 06:21 | 06:32 | 06:30 | 17 | 105 | 11 | EXT |  | 0.89 | (c)
79537.14 | 11.242 | 11.021 | -0.308 | -0.529 | 2200 | 2216 | -2221 | 0 | 182 | 7196 |  | CORR | GENE | 06:09 | 06:12 | 06:16 | 347 | 82 | 11 | EXT |  | 0.93 | (c)
79539.194 | 1.746 | 1.736 | -9.724 | -9.734 | 1461 | 1531 | 1509 | 673 | 1736 | 7197 |  | CORR | CIGR | 06:10 | 06:21 | 06:18 | 22 | 96 | 12 | EXT |  | 0.89 | (c)
79539.389 | 1.941 | 1.853 | -9.529 | -9.617 | 1550 | 1576 | 1572 | 636 | 1853 | 7197 |  | CORR | AXGR | 06:24 | 06:29 | 06:28 | 136 | 44 | 13 | EXT |  | 0.9 | (c)
79545.876 | 8.428 | 8.388 | -3.042 | -3.082 | -290 | -223 | -205 | 120 | 3041 | 7197 |  | CORR | CIGR | 01:27 | 01:38 | 01:41 | 41 | 170 | 12 | EXT |  | 0.89 | (c)
79546.636 | 9.188 | 9.139 | -2.282 | -2.331 | -353 | -167 | -220 | 88 | 2282 | 7197 |  | CORR | GENE | 01:17 | 01:47 | 01:39 | 49 | 265 | 14 | EXT |  | 0.89 | (c)
79562.777 | 2.399 | 2.389 | -9.181 | -9.191 | 495 | 747 | 679 | 495 | 2389 | 7199 |  | CORR | CIGR | 01:53 | 02:33 | 02:23 | 43 | 369 | 12 | EXT |  | 0.89 | (c)
79562.781 | 2.403 | 2.341 | -9.177 | -9.239 | 1214 | 1397 | 1414 | 617 | 2341 | 7199 |  | CORR | GENE | 03:49 | 04:18 | 04:21 | 93 | 400 | 10 | EXT |  | 0.89 | (c)
79562.939 | 2.561 | 2.516 | -9.019 | -9.064 | 1073 | 1105 | 1145 | 1014 | 2516 | 7199 |  | CORR | GENE | 03:26 | 03:31 | 03:38 | 528 | 143 | 9 | EXT |  | 0.93 | (c)
79563.514 | 3.136 | 3.108 | -8.444 | -8.472 | 1213 | 1522 | 1462 | 519 | 3108 | 7199 |  | CORR | GENE | 03:49 | 04:39 | 04:29 | 69 | 499 | 13 | EXT |  | 0.89 | (c)
79564.415 | 4.037 | 3.738 | -7.543 | -7.842 | 1108 | 1141 | 1141 | 1056 | 3738 | 7199 |  | CORR | GENE | 03:32 | 03:37 | 03:37 | 453 | 67 | 8 | EXT |  | 0.92 | (c)
79564.628 | 4.25 | 4.247 | -7.33 | -7.333 | 839 | 1103 | 1024 | 839 | 4247 | 7199 |  | CORR | GENE | 02:48 | 03:31 | 03:18 | 61 | 370 | 10 | EXT |  | 0.89 | (c)
79576.565 | 4.607 | 4.6 | -6.873 | -6.88 | 775 | 854 | 840 | 775 | 4600 | 7200 |  | CORR | CIGR | 04:47 | 04:60 | 04:58 | 23 | 129 | 15 | EXT |  | 0.89 | (c)
79585.747 | 2.309 | 2.17 | -8.651 | -8.79 | 1831 | 1897 | 1864 | 333 | 2170 | 7201 |  | CORR | GENE | 05:20 | 05:30 | 05:25 | 269 | 66 | 14 | EXT |  | 0.93 | (c)
79585.905 | 2.467 | 2.467 | -8.493 | -8.493 | 1431 | 1819 | 1651 | 359 | 2467 | 7201 |  | CORR | GENE | 04:15 | 05:18 | 04:51 | 98 | 440 | 11 | EXT |  | 0.89 | (c)
79591.827 | 8.389 | 8.371 | -2.571 | -2.589 | 2042 | 2158 | 2117 | 39 | 2562 | 7201 |  | CORR | CIGR | 05:54 | 06:13 | 06:06 | 27 | 149 | 15 | EXT |  | 0.89 | (c)
79593.251 | 9.813 | 9.52 | -1.147 | -1.44 | -1706 | -1680 | -1638 | 525 | 1014 | 7201 |  | CORR | GENE | 07:49 | 07:53 | 07:60 | 426 | 135 | 9 | EXT |  | 0.93 | (c)
79609.438 | 3.86 | 3.833 | -7.39 | -7.417 | 1518 | 1629 | 1593 | 562 | 3833 | 7203 |  | CORR | CIGR | 06:00 | 06:18 | 06:12 | 35 | 150 | 13 | EXT |  | 0.89 | (c)
79609.444 | 3.866 | 3.854 | -7.384 | -7.396 | 1212 | 1264 | 1264 | 914 | 3854 | 7203 |  | CORR | CIGR | 05:11 | 05:19 | 05:19 | 20 | 104 | 13 | EXT |  | 0.89 | (c)
79615.05 | 9.472 | 9.458 | -1.778 | -1.792 | 1374 | 1417 | 1415 | 774 | 1775 | 7203 |  | CORR | CIGR | 05:37 | 05:44 | 05:44 | 17 | 82 | 12 | EXT |  | 0.89 | (c)
79615.128 | 9.55 | 9.533 | -1.7 | -1.717 | 1144 | 1188 | 1188 | 998 | 1694 | 7203 |  | CORR | CIGR | 04:60 | 05:07 | 05:07 | 23 | 88 | 13 | EXT |  | 0.89 | (c)
79625.78 | 8.952 | 8.865 | -2.578 | -2.665 | -30 | 7 | -4 | 0 | 1053 | 7204 |  | CORR | GENE | 09:54 | 10:00 | 09:58 | 1612 | 52 | 10 | EXT |  | 0.97 | (c)
79671.149 | 9.291 | 9.287 | -1.759 | -1.763 | 1863 | 1920 | 1915 | 263 | 1739 | 7208 |  | CORR | CIGR | 05:01 | 05:11 | 05:10 | 24 | 105 | 11 | EXT |  | 0.89 | (c)
79671.606 | 9.748 | 9.734 | -1.302 | -1.316 | 1810 | 1921 | 1891 | 258 | 1272 | 7208 |  | CORR | CIGR | 04:53 | 05:11 | 05:06 | 44 | 163 | 10 | EXT |  | 0.89 | (c)
79671.606 | 9.748 | 9.417 | -1.302 | -1.633 | -2165 | -2108 | -2129 | 65 | 1291 | 7208 |  | CORR | GENE | 06:11 | 06:21 | 06:17 | 342 | 73 | 11 | EXT |  | 0.93 | (c)
79671.715 | 9.857 | 9.838 | -1.193 | -1.212 | 2031 | 2093 | 2164 | 0 | 1172 | 7208 |  | CORR | CIGR | 05:29 | 05:39 | 05:50 | 40 | 267 | 12 | EXT |  | 0.89 | (c)
79671.897 | 10.039 | 10.013 | -1.011 | -1.037 | 1979 | 2065 | 2058 | 93 | 992 | 7208 |  | CORR | CIGR | 05:20 | 05:34 | 05:33 | 45 | 159 | 10 | EXT |  | 0.89 | (c)
79672.017 | 10.159 | 10.015 | -0.891 | -1.035 | -2145 | -2112 | -2116 | 86 | 847 | 7208 |  | CORR | GENE | 06:15 | 06:20 | 06:19 | 188 | 58 | 13 | EXT |  | 0.91 | (c)
79672.061 | 10.203 | 10.197 | -0.847 | -0.853 | -2113 | -2028 | -2055 | 117 | 828 | 7208 |  | CORR | CIGR | 06:20 | 06:34 | 06:29 | 25 | 116 | 13 | EXT |  | 0.89 | (c)
79672.168 | 10.31 | 10.307 | -0.74 | -0.743 | 1892 | 1921 | 1973 | 177 | 718 | 7208 |  | CORR | CIGR | 05:06 | 05:11 | 05:19 | 25 | 162 | 10 | EXT |  | 0.89 | (c)
79672.215 | 10.357 | 10.357 | -0.693 | -0.693 | 1813 | 1921 | 1920 | 203 | 653 | 7208 |  | CORR | CIGR | 04:53 | 05:11 | 05:11 | 40 | 215 | 11 | EXT |  | 0.89 | (c)
79672.28 | 10.422 | 10.422 | -0.628 | -0.628 | -2012 | -1980 | -1961 | 218 | 603 | 7208 |  | CORR | CIGR | 06:36 | 06:41 | 06:44 | 25 | 102 | 10 | EXT |  | 0.89 | (c)
79672.611 | 10.753 | 10.539 | -0.297 | -0.511 | -2196 | -2182 | -2177 | 34 | 200 | 7208 |  | CORR | AXGR | 06:06 | 06:09 | 06:10 | 311 | 39 | 12 | EXT |  | 0.93 | (c)
79672.621 | 10.763 | 10.681 | -0.287 | -0.369 | 1674 | 1921 | 1879 | 146 | 223 | 7208 |  | CORR | GENE | 04:31 | 05:11 | 05:04 | 146 | 411 | 13 | EXT |  | 0.9 | (c)
79672.884 | 11.026 | 10.975 | -0.024 | -0.075 | 1630 | 1921 | 2170 | 0 | 10 | 7208 |  | CORR | GENE | 04:24 | 05:11 | 05:51 | 65 | 1081 | 14 | EXT |  | 0.89 | (c)
79677.999 | 5.091 | 5.059 | -6.199 | -6.231 | -1936 | -1753 | -1784 | 294 | 5059 | 7209 |  | CORR | GENE | 08:26 | 08:56 | 08:51 | 76 | 305 | 10 | EXT |  | 0.89 | (c)
79685.572 | 1.374 | 0.934 | -10.106 | -10.546 | 1718 | 1753 | 1763 | 423 | 934 | 7210 |  | CORR | GENE | 04:13 | 04:18 | 04:20 | 586 | 89 | 11 | EXT |  | 0.95 | (c)
79687.282 | 3.084 | 3.075 | -8.396 | -8.405 | -1560 | -1463 | -1493 | 671 | 3075 | 7210 |  | CORR | CIGR | 07:24 | 07:39 | 07:34 | 35 | 133 | 11 | EXT |  | 0.89 | (c)
79688.839 | 4.641 | 4.577 | -6.839 | -6.903 | -1683 | -1682 | -1664 | 548 | 4577 | 7210 |  | CORR | AXGR | 07:04 | 07:04 | 07:07 | 146 | 38 | 11 | EXT |  | 0.9 | (c)
79689.595 | 5.397 | 5.395 | -6.083 | -6.085 | -1941 | -1913 | -1899 | 290 | 5395 | 7210 |  | CORR | CIGR | 06:22 | 06:27 | 06:29 | 20 | 84 | 11 | EXT |  | 0.89 | (c)
79689.643 | 5.445 | 5.44 | -6.035 | -6.04 | -1842 | -1823 | -1792 | 389 | 5440 | 7210 |  | CORR | CIGR | 06:38 | 06:41 | 06:46 | 25 | 99 | 10 | EXT |  | 0.89 | (c)
79691.183 | 6.985 | 6.782 | -4.495 | -4.698 | -1713 | -1687 | -1670 | 517 | 4426 | 7210 |  | CORR | GENE | 06:59 | 07:03 | 07:06 | 272 | 87 | 11 | EXT |  | 0.92 | (c)
79692.751 | 8.553 | 8.536 | -2.927 | -2.944 | -1994 | -1877 | -1907 | 237 | 2897 | 7210 |  | CORR | CIGR | 06:13 | 06:32 | 06:28 | 47 | 174 | 10 | EXT |  | 0.89 | (c)
79694.62 | 10.422 | 10.223 | -1.058 | -1.257 | 2176 | 2203 | 2200 | 6 | 951 | 7210 |  | CORR | GENE | 05:26 | 05:31 | 05:30 | 306 | 49 | 10 | EXT |  | 0.92 | (c)
79718.403 | 0.385 | 0.36 | -11.165 | -11.19 | 71 | 99 | 112 | 71 | 360 | 7214 |  | CORR | GENE | 02:50 | 02:54 | 02:56 | 708 | 82 | 12 | EXT |  | 0.96 | (c)
79722.283 | 4.265 | 4.252 | -7.285 | -7.298 | 1760 | 1807 | 1826 | 338 | 4252 | 7214 |  | CORR | CIGR | 07:22 | 07:30 | 07:33 | 25 | 133 | 10 | EXT |  | 0.89 | (c)
79725.455 | 7.437 | 7.001 | -4.113 | -4.549 | 2218 | -2226 | -2228 | 0 | 3631 | 7214 |  | CORR | AXGR | 08:36 | 08:39 | 08:39 | 918 | 31 | 10 | EXT |  | 0.96 | (c)
79726.631 | 8.613 | 8.096 | -2.937 | -3.454 | 2189 | 2221 | 2212 | 0 | 697 | 7214 |  | CORR | AXGR | 08:32 | 08:37 | 08:35 | 2757 | 47 | 10 | EXT |  | 0.97 | (c)
79734.387 | 4.819 | 4.801 | -6.671 | -6.689 | 1091 | 1234 | 1206 | 909 | 4801 | 7215 |  | CORR | CIGR | 04:13 | 04:36 | 04:31 | 27 | 230 | 10 | EXT |  | 0.89 | (c)
79734.745 | 5.177 | 5.128 | -6.313 | -6.362 | 1136 | 1190 | 1206 | 955 | 5128 | 7215 |  | CORR | GENE | 04:20 | 04:29 | 04:31 | 591 | 139 | 9 | EXT |  | 0.94 | (c)
79741.015 | 11.447 | 11.428 | -0.043 | -0.062 | 1038 | 1382 | 1319 | 631 | 19 | 7215 |  | CORR | CIGR | 04:04 | 04:60 | 04:49 | 43 | 561 | 12 | EXT |  | 0.89 | (c)
79774.521 | 10.903 | 10.747 | -0.437 | -0.593 | 2118 | 2158 | 2150 | 2118 | 359 | 7218 |  | CORR | GENE | 04:54 | 05:01 | 04:59 | 234 | 63 | 10 | EXT |  | 0.91 | (c)
79774.912 | 11.294 | 11.265 | -0.046 | -0.075 | 1607 | 2154 | 1900 | 1607 | 37 | 7218 |  | CORR | CIGR | 03:32 | 04:60 | 04:19 | 38 | 585 | 11 | EXT |  | 0.89 | (c)
79787.385 | 1.217 | 0.869 | -10.253 | -10.601 | 2114 | 2174 | 2146 | 53 | 869 | 7220 |  | CORR | GENE | 03:39 | 03:48 | 03:44 | 1211 | 64 | 10 | EXT |  | 0.96 | (c)
79796.041 | 9.873 | 9.069 | -1.597 | -2.401 | -741 | -668 | -663 | 585 | 1235 | 7220 |  | CORR | GENE | 07:58 | 08:09 | 08:10 | 1166 | 156 | 10 | EXT |  | 0.96 | (c)
79796.354 | 10.186 | 10.078 | -1.284 | -1.392 | 2230 | -2212 | -2209 | 0 | 1097 | 7220 |  | CORR | AXGR | 03:57 | 04:00 | 04:01 | 295 | 43 | 9 | EXT |  | 0.91 | (c)
79806.05 | 8.412 | 8.381 | -2.948 | -2.979 | -607 | -548 | -569 | 531 | 2942 | 7221 |  | CORR | CIGR | 05:22 | 05:32 | 05:28 | 37 | 76 | 12 | EXT |  | 0.89 | (c)
79809.379 | 0.381 | 0.126 | -11.289 | -11.544 | 1264 | 1311 | 1302 | 1264 | 126 | 7222 |  | CORR | GENE | 03:56 | 04:04 | 04:03 | 453 | 75 | 13 | EXT |  | 0.95 | (c)
79816.618 | 7.62 | 7.39 | -4.05 | -4.28 | -2029 | -1984 | -1998 | 1966 | 3562 | 7222 |  | CORR | GENE | 07:05 | 07:12 | 07:10 | 718 | 63 | 13 | EXT |  | 0.97 | (c)
79820.146 | 11.148 | 10.944 | -0.522 | -0.726 | -1677 | -1653 | -1658 | 1638 | 379 | 7222 |  | CORR | AXGR | 08:02 | 08:06 | 08:05 | 347 | 39 | 9 | EXT |  | 0.92 | (c)
79863.137 | 8.189 | 8.178 | -2.961 | -2.972 | 456 | 525 | 520 | 456 | 2950 | 7226 |  | GOUG | CIGR | 02:32 | 02:43 | 02:43 | 22 | 128 | 10 | EXT | Задир. |  | (c)
79863.309 | 8.361 | 8.354 | -2.789 | -2.796 | 257 | 283 | 281 | 257 | 2780 | 7226 |  | GOUG | CIGR | 01:60 | 02:04 | 02:04 | 16 | 48 | 10 | EXT | Задир. |  | (c)
79869.095 | 2.997 | 2.978 | -8.053 | -8.072 | 1736 | 1792 | 1769 | 1736 | 2978 | 7227 |  | CORR | CIGR | 04:52 | 05:02 | 04:58 | 20 | 67 | 11 | EXT |  | 0.89 | (c)
79869.247 | 3.149 | 3.135 | -7.901 | -7.915 | 1733 | 1777 | 1768 | 1733 | 3135 | 7227 |  | CORR | CIGR | 04:52 | 04:59 | 04:58 | 17 | 70 | 10 | EXT |  | 0.89 | (c)
79964.068 | 7.77 | 7.756 | -3.74 | -3.754 | 611 | 671 | 666 | 611 | 3733 | 7235 |  | CORR | CIGR | 04:10 | 04:20 | 04:19 | 21 | 110 | 12 | EXT | Аномалия находится на упругопластическом изгибе: R=607 D, максимальное растяжение на 5.7 час. | 0.89 | (c)
79967.416 | 11.118 | 10.077 | -0.392 | -1.433 | 2174 | 2209 | 2204 | 0 | 178 | 7235 |  | CORR | GENE | 08:23 | 08:29 | 08:28 | 1255 | 59 | 10 | EXT | Аномалия находится на упругопластическом изгибе: R=423 D, максимальное растяжение на 5.7 час. | 0.96 | (c)
79979.154 | 11.346 | 11.262 | -0.084 | -0.168 | -1288 | -910 | -1037 | 787 | 53 | 7236 |  | CORR | GENE | 07:35 | 08:36 | 08:15 | 115 | 501 | 12 | EXT | Аномалия находится на упругопластическом изгибе: R=699 D, максимальное растяжение на 5.6 час. | 0.9 | (c)
80014.846 | 0.678 | 0.621 | -10.712 | -10.769 | 690 | 729 | 710 | 690 | 621 | 7240 |  | CORR | AXGR | 05:51 | 05:58 | 05:55 | 135 | 39 | 15 | EXT |  | 0.9 | (c)
80020.076 | 5.908 | 5.845 | -5.482 | -5.545 | 19 | 35 | 37 | 19 | 5305 | 7240 |  | CORR | AXGR | 04:03 | 04:06 | 04:06 | 240 | 37 | 12 | EXT |  | 0.92 | (c)
80024.656 | 10.488 | 10.172 | -0.902 | -1.218 | 1578 | 1600 | 1605 | 1578 | 728 | 7240 |  | CORR | GENE | 08:15 | 08:18 | 08:19 | 490 | 55 | 10 | EXT |  | 0.94 | (c)
80025.221 | 11.053 | 10.873 | -0.337 | -0.517 | 1340 | 1366 | 1366 | 1340 | 108 | 7240 |  | CORR | GENE | 07:36 | 07:40 | 07:40 | 409 | 52 | 15 | EXT |  | 0.96 | (c)
80025.27 | 11.102 | 11.008 | -0.288 | -0.382 | 2041 | 2078 | 2068 | 2041 | 123 | 7240 |  | CORR | GENE | 09:29 | 09:35 | 09:34 | 259 | 55 | 11 | EXT |  | 0.92 | (c)
80025.37 | 11.202 | 10.922 | -0.188 | -0.468 | 1567 | 1594 | 1592 | 1567 | 75 | 7240 |  | CORR | GENE | 08:13 | 08:17 | 08:17 | 393 | 50 | 9 | EXT |  | 0.92 | (c)
80048.876 | 11.688 | 11.599 | -0.052 | -0.141 | -507 | 305 | 4 | 0 | 41 | 7242 |  | CORR | GENE | 05:26 | 07:37 | 06:48 | 100 | 1023 | 11 | EXT |  | 0.89 | (c)
80079.394 | 7.306 | 7.214 | -4.244 | -4.336 | -706 | -560 | -476 | 247 | 4212 | 7245 |  | CORR | GENE | 06:09 | 06:32 | 06:46 | 124 | 459 | 12 | EXT |  | 0.9 | (c)
80240.628 | 0 | -0.025 | -11.38 | -11.405 | 48 | 173 | 214 | 48 |  | 7260 | Нарушение формы кольцевого шва | GWAN |  | 02:38 | 02:58 | 03:05 | 0 | 333 |  | EXT | Нарушение формы кольцевого шва Аномалия находится на упругопластическом изгибе: R=314 D, максимальное растяжение на 5.5 час. |  | (c)
80258.052 | 6.044 | 6.032 | -5.096 | -5.108 | 1853 | 1971 | 1930 | 225 | 5079 | 7261 |  | CORR | CIGR | 04:53 | 05:12 | 05:05 | 29 | 153 | 14 | EXT | Аномалия находится на упругопластическом изгибе: R=769 D, максимальное растяжение на 6.1 час. | 0.89 | (c)
80263.124 | 11.116 | 11.07 | -0.024 | -0.07 | 1081 | 1546 | 1488 | 337 | 24 | 7261 |  | CORR | CIGR | 02:48 | 04:03 | 03:54 | 46 | 813 | 10 | EXT | Аномалия находится на упругопластическом изгибе: R=902 D, максимальное растяжение на 5.8 час. | 0.89 | (c)
80263.148 | 0 | 0 | -11.7 | -11.7 | -1465 | -1250 | -1103 | 742 | 0 | 7262 | Смещение кромок | GWAN |  | 11:51 | 00:26 | 00:49 | 0 | 723 | 16 | EXT | Смещение кромок Наружу Величина смещения - 2.5 мм. Аномалия находится на упругопластическом изгибе: R=902 D, максимальное растяжение на 5.8 час. |  | (c)
80298.228 | 0.1 | 0.09 | -11.08 | -11.09 | 1958 | 1988 | 2050 | 1958 | 90 | 7265 |  | CORR | CIGR | 03:19 | 03:23 | 03:34 | 36 | 184 | 10 | EXT |  | 0.89 | (c)
80342.851 | 10.723 | 10.339 | -0.767 | -1.151 | -2204 | -2153 | -2165 | 26 | 126 | 7268 |  | CORR | GENE | 04:54 | 05:02 | 05:00 | 1025 | 78 | 9 | EXT |  | 0.95 | (c)
80371.602 | 5.564 | 5.543 | -5.826 | -5.847 | -253 | -193 | -182 | 111 | 5543 | 7271 |  | CORR | CIGR | 06:21 | 06:30 | 06:32 | 39 | 142 | 12 | EXT |  | 0.89 | (c)
80559.951 | 2.943 | 2.941 | -8.687 | -8.689 | 1172 | 1256 | 1268 | 1172 | 2941 | 7288 |  | CORR | CIGR | 06:02 | 06:16 | 06:18 | 37 | 193 | 10 | EXT | Аномалия находится на отводе. | 0.89 | (c)
80569.077 | 0.439 | 0.411 | -10.321 | -10.349 | 1324 | 1477 | 1648 | 259 | 411 | 7289 |  | CORR | GENE | 04:59 | 05:24 | 05:51 | 149 | 647 | 12 | EXT |  | 0.9 | (c)
80572.348 | 3.71 | 3.699 | -7.05 | -7.061 | 1632 | 1724 | 1711 | 441 | 3699 | 7289 |  | CORR | CIGR | 05:49 | 06:03 | 06:01 | 39 | 158 | 12 | EXT |  | 0.89 | (c)
80583.33 | 3.932 | 3.914 | -7.058 | -7.076 | 1748 | 1928 | 1889 | 201 | 3914 | 7290 |  | CORR | CIGR | 04:51 | 05:20 | 05:14 | 39 | 281 | 11 | EXT |  | 0.89 | (c)
80592.408 | 2.02 | 1.877 | -9.24 | -9.383 | -1806 | -1786 | -1771 | 424 | 1877 | 7291 |  | CORR | GENE | 04:49 | 04:52 | 04:55 | 201 | 71 | 13 | EXT |  | 0.91 | (c)
80686.983 | 4.755 | 4.175 | -6.705 | -7.285 | -2141 | -2110 | -2102 | 89 | 4175 | 7299 |  | CORR | GENE | 03:38 | 03:43 | 03:44 | 1198 | 78 | 10 | EXT |  | 0.96 | (c)
80842.075 | 0.077 | 0.059 | -11.563 | -11.581 | 1713 | 1967 | 1937 | 1713 | 59 | 7313 |  | CORR | CIGR | 00:01 | 00:42 | 00:37 | 24 | 448 | 10 | EXT |  | 0.89 | (c)
80873.244 | 8.596 | 8.586 | -3.074 | -3.084 | -1073 | -1021 | -1018 | 963 | 3061 | 7315 |  | CORR | CIGR | 06:28 | 06:36 | 06:36 | 23 | 110 | 10 | EXT | Аномалия находится на отводе. | 0.89 | (c)
80874.118 | 9.47 | 9.466 | -2.2 | -2.204 | -1082 | -1005 | -1024 | 966 | 2161 | 7315 |  | CORR | CIGR | 06:26 | 06:39 | 06:35 | 43 | 116 | 12 | EXT | Аномалия находится на отводе. | 0.89 | (c)
80910.619 | 0.031 | 0.031 | -11.489 | -11.489 | 1191 | 1408 | 1300 | 1191 | 31 | 7319 |  | CORR | CIGR | 05:03 | 05:38 | 05:21 | 29 | 218 | 10 | EXT |  | 0.89 | (c)
80944.83 | 11.162 | 11.062 | -0.128 | -0.228 | 2044 | 2125 | -1951 | 1484 | 128 | 7321 |  | CORR | GENE | 05:27 | 05:40 | 06:42 | 100 | 933 | 7 | EXT |  | 0.89 | (c)
80949.13 | 4.172 | 4.157 | -7.138 | -7.153 | 200 | 273 | 254 | 200 | 4157 | 7322 |  | CORR | CIGR | 05:10 | 05:22 | 05:19 | 21 | 109 | 10 | EXT |  | 0.89 | (c)
80953.984 | 9.026 | 8.522 | -2.284 | -2.788 | 317 | 364 | 383 | 317 | 2216 | 7322 |  | CORR | GENE | 05:29 | 05:36 | 05:39 | 572 | 133 | 11 | EXT |  | 0.95 | (c)
80956.22 | 11.262 | 10.668 | -0.048 | -0.642 | 1045 | 1049 | 1086 | 1045 | 37 | 7322 |  | CORR | GENE | 07:26 | 07:27 | 07:33 | 605 | 83 | 10 | EXT |  | 0.94 | (c)
80956.444 | 0.176 | 0.135 | -10.724 | -10.765 | 2011 | 2029 | 2202 | 0 | 135 | 7323 |  | CORR | GENE | 05:33 | 05:36 | 06:04 | 56 | 381 | 10 | EXT |  | 0.89 | (c)
80957.178 | 0.91 | 0.476 | -9.99 | -10.424 | 1923 | 1961 | 1972 | 209 | 476 | 7323 |  | CORR | GENE | 05:19 | 05:25 | 05:27 | 979 | 99 | 9 | EXT |  | 0.95 | (c)
81018.911 | 7.183 | 6.987 | -4.357 | -4.553 | 2133 | 2161 | 2157 | 49 | 4203 | 7328 |  | CORR | GENE | 05:01 | 05:06 | 05:05 | 350 | 48 | 10 | EXT |  | 0.92 | (c)
81020.837 | 9.109 | 9.081 | -2.431 | -2.459 | 2026 | 2147 | 2125 | 7 | 2423 | 7328 |  | CORR | CIGR | 04:44 | 05:04 | 05:00 | 36 | 197 | 11 | EXT |  | 0.89 | (c)
81021.056 | 9.328 | 9.243 | -2.212 | -2.297 | 2176 | 2225 | 2206 | 0 | 1342 | 7328 |  | CORR | GENE | 05:08 | 05:16 | 05:13 | 955 | 60 | 11 | EXT |  | 0.97 | (c)
81023.24 | 11.512 | 11.445 | -0.028 | -0.095 | 1708 | 1869 | 2001 | 0 | 28 | 7328 |  | CORR | GENE | 03:53 | 04:19 | 04:40 | 67 | 586 | 7 | EXT |  | 0.89 | (c)
81023.377 | 0.109 | 0.086 | -11.351 | -11.374 | 946 | 1057 | 1057 | 946 | 86 | 7329 |  | CORR | CIGR | 04:46 | 05:04 | 05:04 | 32 | 223 | 10 | EXT |  | 0.89 | (c)
81033.64 | 10.372 | 10.345 | -1.088 | -1.115 | 2119 | -2182 | 2227 | 0 | 1074 | 7329 |  | CORR | CIGR | 07:56 | 08:22 | 08:13 | 41 | 217 | 11 | EXT |  | 0.89 | (c)
81033.88 | 10.612 | 10.535 | -0.848 | -0.925 | 2042 | 2063 | 2066 | 141 | 674 | 7329 |  | CORR | AXGR | 07:43 | 07:47 | 07:47 | 251 | 47 | 12 | EXT |  | 0.92 | (c)
81047.76 | 1.562 | 1.207 | -9.798 | -10.153 | -895 | -845 | -852 | 808 | 1207 | 7331 |  | CORR | GENE | 03:57 | 04:05 | 04:04 | 588 | 87 | 8 | EXT |  | 0.93 | (c)
81068.242 | 10.684 | 8.941 | -0.586 | -2.329 | 338 | 449 | 427 | 338 | 263 | 7332 |  | CORR | GENE | 08:09 | 08:27 | 08:23 | 2066 | 177 | 10 | EXT |  | 0.97 | (c)
81079.447 | 10.619 | 10.207 | -0.181 | -0.593 | 1982 | 2005 | 2022 | 1982 | 36 | 7333 |  | CORR | GENE | 07:01 | 07:05 | 07:08 | 557 | 80 | 9 | EXT |  | 0.94 | (c)
81091.283 | 0.275 | 0.194 | -10.975 | -11.056 | -2216 | -2189 | -2189 | 2163 | 194 | 7335 |  | CORR | GENE | 03:12 | 03:16 | 03:16 | 181 | 54 | 9 | EXT | Аномалия находится на отводе. | 0.9 | (c)
81092.791 | 1.783 | 1.253 | -9.467 | -9.997 | -1837 | -1802 | -1800 | 1762 | 1253 | 7335 |  | CORR | GENE | 04:13 | 04:19 | 04:19 | 828 | 75 | 11 | EXT | Аномалия находится на отводе. | 0.96 | (c)
81100.338 | 9.33 | 9.236 | -1.92 | -2.014 | -87 | -49 | -56 | 25 | 1111 | 7335 |  | CORR | GENE | 08:55 | 09:01 | 09:00 | 903 | 62 | 10 | EXT | Аномалия находится на отводе. | 0.96 | (c)
81100.787 | 9.779 | 9.468 | -1.471 | -1.782 | -680 | -649 | -653 | 626 | 1356 | 7335 |  | CORR | GENE | 07:20 | 07:25 | 07:24 | 426 | 53 | 11 | EXT | Аномалия находится на отводе. | 0.94 | (c)
81102.445 | 0.187 | 0.089 | -10.863 | -10.961 | 1247 | 1275 | 1271 | 1247 | 89 | 7336 |  | CORR | GENE | 06:43 | 06:47 | 06:47 | 196 | 48 | 9 | EXT |  | 0.9 | (c)
81106.396 | 4.138 | 4.122 | -6.912 | -6.928 | 927 | 1117 | 1079 | 927 | 4122 | 7336 |  | CORR | CIGR | 05:51 | 06:22 | 06:16 | 46 | 305 | 10 | EXT |  | 0.89 | (c)
81116.695 | 3.387 | 3.375 | -7.843 | -7.855 | 413 | 421 | 421 | 413 | 3375 | 7337 |  | GOUG | PITT | 11:53 | 11:54 | 11:54 | 23 | 16 | 10 | EXT | Задир. |  | (c)
81116.703 | 3.395 | 3.342 | -7.835 | -7.888 | 333 | 348 | 365 | 333 | 3342 | 7337 |  | DENT | GENE | 11:40 | 11:42 | 11:45 | 96 | 63 | 0.8 | N/A | Глубина вмятины: 12 мм (0,8%). Линейка: 10 см в (334 см; 11:42 ч:мин) Аномалия находится вблизи дефекта потери металла. |  | (c)
81121.277 | 7.969 | 7.954 | -3.261 | -3.276 | -1415 | -1407 | -1406 | 1397 | 3253 | 7337 |  | GOUG | PITT | 06:58 | 06:59 | 06:59 | 23 | 18 | 10 | EXT | Задир. |  | (c)
81125.984 | 1.446 | 1.339 | -9.934 | -10.041 | 930 | 967 | 963 | 930 | 1339 | 7338 |  | CORR | GENE | 04:40 | 04:46 | 04:45 | 440 | 68 | 10 | EXT |  | 0.93 | (c)
81135.601 | 11.063 | 10.83 | -0.317 | -0.55 | 2186 | 2214 | 2203 | 10 | 170 | 7338 |  | CORR | AXGR | 08:02 | 08:07 | 08:05 | 380 | 34 | 10 | EXT | Аномалия находится на упругопластическом изгибе: R=464 D, максимальное растяжение на 11.6 час. | 0.93 | (c)
81136.591 | 0.673 | 0.337 | -10.137 | -10.473 | 2036 | 2131 | 2119 | 29 | 337 | 7339 |  | CORR | GENE | 04:43 | 04:58 | 04:56 | 799 | 166 | 12 | EXT | Аномалия находится на упругопластическом изгибе: R=441 D, максимальное растяжение на 11.6 час. | 0.97 | (c)
81140.786 | 4.868 | 4.784 | -5.942 | -6.026 | 1980 | 2039 | 2032 | 147 | 4784 | 7339 |  | CORR | GENE | 04:34 | 04:44 | 04:42 | 365 | 104 | 10 | EXT | Аномалия находится на упругопластическом изгибе: R=431 D, максимальное растяжение на 11.5 час. | 0.93 | (c)
81143.1 | 7.182 | 7.177 | -3.628 | -3.633 | -2184 | -2140 | -2024 | 46 | 3578 | 7339 |  | CORR | GENE | 05:22 | 05:29 | 05:48 | 55 | 321 | 15 | EXT | Аномалия находится на упругопластическом изгибе: R=510 D, максимальное растяжение на 11.6 час. | 0.89 | (c)
81155.207 | 8.479 | 8.321 | -2.941 | -3.099 | 2219 | -2230 | -2225 | 0 | 2789 | 7340 |  | CORR | AXGR | 05:15 | 05:17 | 05:18 | 310 | 35 | 15 | EXT | Аномалия находится на упругопластическом изгибе: R=657 D, максимальное растяжение на 11.6 час. | 0.94 | (c)
81155.366 | 8.638 | 8.562 | -2.782 | -2.858 | 2161 | 2181 | 2183 | 25 | 2627 | 7340 |  | CORR | AXGR | 05:06 | 05:09 | 05:10 | 231 | 44 | 10 | EXT | Аномалия находится на упругопластическом изгибе: R=652 D, максимальное растяжение на 11.6 час. | 0.91 | (c)
81155.925 | 9.197 | 9.158 | -2.223 | -2.262 | -1952 | -1896 | -1863 | 279 | 2211 | 7340 |  | CORR | GENE | 06:02 | 06:11 | 06:17 | 51 | 178 | 15 | EXT | Аномалия находится на упругопластическом изгибе: R=641 D, максимальное растяжение на 11.7 час. | 0.89 | (c)
81156.021 | 9.293 | 8.764 | -2.127 | -2.656 | -2117 | -2044 | -2040 | 114 | 1874 | 7340 |  | CORR | GENE | 05:36 | 05:47 | 05:48 | 782 | 153 | 14 | EXT | Аномалия находится на упругопластическом изгибе: R=641 D, максимальное растяжение на 11.7 час. | 0.98 | (c)
81156.301 | 9.573 | 9.565 | -1.847 | -1.855 | 2197 | -2176 | -2003 | 0 | 1720 | 7340 |  | CORR | GENE | 05:12 | 05:26 | 05:54 | 135 | 522 | 14 | EXT | Аномалия находится на упругопластическом изгибе: R=626 D, максимальное растяжение на 11.8 час. | 0.9 | (c)
81157.169 | 10.441 | 10.404 | -0.979 | -1.016 | 2094 | -2183 | -2068 | 0 | 938 | 7340 |  | CORR | GENE | 04:55 | 05:25 | 05:44 | 78 | 597 | 13 | EXT | Аномалия находится на упругопластическом изгибе: R=601 D, максимальное растяжение на 11.8 час. | 0.89 | (c)
81157.425 | 10.697 | 10.683 | -0.723 | -0.737 | 2166 | -2184 | -2154 | 0 | 692 | 7340 |  | CORR | CIGR | 05:07 | 05:25 | 05:30 | 45 | 281 | 14 | EXT | Аномалия находится на упругопластическом изгибе: R=592 D, максимальное растяжение на 11.8 час. | 0.89 | (c)
81157.588 | 10.86 | 10.809 | -0.56 | -0.611 | 2145 | -2184 | -2152 | 0 | 539 | 7340 |  | CORR | GENE | 05:04 | 05:25 | 05:30 | 72 | 327 | 10 | EXT | Аномалия находится на упругопластическом изгибе: R=583 D, максимальное растяжение на 11.9 час. | 0.89 | (c)
81157.612 | 10.884 | 10.779 | -0.536 | -0.641 | -1769 | -1739 | -1721 | 462 | 479 | 7340 |  | CORR | GENE | 06:32 | 06:37 | 06:40 | 162 | 96 | 9 | EXT | Аномалия находится на упругопластическом изгибе: R=583 D, максимальное растяжение на 11.9 час. | 0.9 | (c)
81157.81 | 11.082 | 10.971 | -0.338 | -0.449 | 1968 | -2184 | -1975 | 0 | 296 | 7340 |  | CORR | GENE | 04:35 | 05:25 | 05:59 | 153 | 1036 | 13 | EXT | Аномалия находится на упругопластическом изгибе: R=572 D, максимальное растяжение на 11.9 час. | 0.9 | (c)
81157.893 | 11.165 | 11.157 | -0.255 | -0.263 | -2216 | -2159 | -2173 | 15 | 43 | 7340 |  | CORR | GENE | 05:20 | 05:29 | 05:27 | 220 | 86 | 10 | EXT | Аномалия находится на упругопластическом изгибе: R=572 D, максимальное растяжение на 11.9 час. | 0.91 | (c)
81158.005 | 11.277 | 11.147 | -0.143 | -0.273 | -1470 | -1460 | -1453 | 760 | 111 | 7340 |  | CORR | AXGR | 07:20 | 07:22 | 07:23 | 162 | 35 | 10 | EXT | Аномалия находится на упругопластическом изгибе: R=572 D, максимальное растяжение на 11.9 час. | 0.9 | (c)
81158.018 | 11.29 | 11.269 | -0.13 | -0.151 | -2001 | -1876 | -1903 | 230 | 105 | 7340 |  | CORR | CIGR | 05:54 | 06:15 | 06:10 | 46 | 195 | 11 | EXT | Аномалия находится на упругопластическом изгибе: R=572 D, максимальное растяжение на 11.9 час. | 0.89 | (c)
81158.196 | 0.048 | 0.016 | -11.422 | -11.454 | 1880 | 2068 | 2183 | 0 | 16 | 7341 |  | CORR | GENE | 04:54 | 05:25 | 05:43 | 104 | 606 | 10 | EXT | Аномалия находится на упругопластическом изгибе: R=563 D, максимальное растяжение на 11.9 час. | 0.89 | (c)
81158.317 | 0.169 | 0.142 | -11.301 | -11.328 | 2124 | 2143 | 2147 | 60 | 142 | 7341 |  | CORR | AXGR | 05:34 | 05:37 | 05:38 | 125 | 47 | 10 | EXT | Аномалия находится на упругопластическом изгибе: R=556 D, максимальное растяжение на 11.9 час. | 0.89 | (c)
81159.484 | 1.336 | 1.336 | -10.134 | -10.134 | 1803 | 2060 | 1946 | 142 | 1336 | 7341 |  | CORR | GENE | 04:42 | 05:23 | 05:05 | 63 | 286 | 10 | EXT | Аномалия находится на упругопластическом изгибе: R=526 D, максимальное растяжение на 12 час. | 0.89 | (c)
81167.227 | 9.079 | 9.04 | -2.391 | -2.43 | -1746 | -1700 | -1696 | 484 | 2377 | 7341 |  | CORR | GENE | 07:09 | 07:17 | 07:17 | 53 | 101 | 11 | EXT | Аномалия находится на упругопластическом изгибе: R=413 D, максимальное растяжение на 11.5 час. | 0.89 | (c)
81169.698 | 0.08 | 0.039 | -11.15 | -11.191 | -22 | -7 | -10 | 0 | 39 | 7342 |  | LWAN | AXGR | 03:36 | 03:39 | 03:38 | 183 | 24 |  | EXT | Эквивалент потери металла 13%. Аномалия находится на отводе. |  | (c)
81169.837 | 0.219 | 0.069 | -11.011 | -11.161 | 655 | 679 | 680 | 655 | 69 | 7342 |  | CORR | GENE | 05:26 | 05:30 | 05:30 | 356 | 51 | 13 | EXT | Аномалия находится на отводе. | 0.94 | (c)
81172.827 | 3.209 | 2.27 | -8.021 | -8.96 | -267 | -204 | -172 | 78 | 2270 | 7342 |  | GOUG | GENE | 02:57 | 03:07 | 03:12 | 980 | 189 | 10 | EXT | Аномалия находится на отводе. Зона задиров. |  | (c)
81188.987 | 0.029 | 0.009 | -2.071 | -2.091 | 2075 | 2150 | 2119 | 68 | 9 | 7344 |  | ARTD | GENE | 04:47 | 04:59 | 04:54 | 85 | 88 |  | EXT | Эквивалент потери металла 13%. |  | (c)
81189.499 | 0.541 | 0.525 | -1.559 | -1.575 | 2190 | -2190 | -2188 | 0 | 525 | 7344 |  | CORR | CIGR | 05:05 | 05:18 | 05:19 | 24 | 167 | 10 | EXT |  | 0.89 | (c)
81201.745 | 10.687 | 10.657 | -0.793 | -0.823 | -834 | -720 | -707 | 579 | 785 | 7345 |  | CORR | CIGR | 07:25 | 07:44 | 07:46 | 38 | 255 | 12 | EXT |  | 0.89 | (c)
81206.152 | 3.614 | 3.296 | -7.776 | -8.094 | 2125 | -2121 | -2008 | 0 | 3296 | 7346 |  | CORR | GENE | 04:33 | 05:08 | 05:26 | 472 | 656 | 12 | EXT |  | 0.95 | (c)
81206.818 | 4.28 | 4.131 | -7.11 | -7.259 | -2006 | -1810 | -1785 | 225 | 4131 | 7346 |  | CORR | GENE | 05:27 | 05:58 | 06:02 | 216 | 442 | 12 | EXT |  | 0.91 | (c)
81208.686 | 6.148 | 5.88 | -5.242 | -5.51 | -2049 | -1944 | -1985 | 181 | 4912 | 7346 |  | CORR | GENE | 05:20 | 05:37 | 05:30 | 598 | 129 | 9 | EXT |  | 0.94 | (c)
81212.579 | 10.041 | 9.976 | -1.349 | -1.414 | -1524 | -1504 | -1491 | 706 | 1262 | 7346 |  | CORR | GENE | 06:44 | 06:48 | 06:50 | 152 | 66 | 9 | EXT |  | 0.9 | (c)
81214.271 | 0.343 | 0.317 | -11.437 | -11.463 | 657 | 716 | 699 | 657 | 317 | 7347 |  | CORR | GENE | 04:26 | 04:36 | 04:33 | 164 | 84 | 10 | EXT | Аномалия находится на отводе. | 0.9 | (c)
81217.967 | 4.039 | 3.624 | -7.741 | -8.156 | 729 | 788 | 771 | 729 | 3624 | 7347 |  | CORR | GENE | 04:38 | 04:47 | 04:45 | 551 | 84 | 10 | EXT | Аномалия находится на отводе. | 0.94 | (c)
81224.008 | 10.08 | 10.066 | -1.7 | -1.714 | 1065 | 1161 | 1148 | 1065 | 1678 | 7347 |  | CORR | CIGR | 05:32 | 05:48 | 05:46 | 36 | 166 | 13 | EXT | Аномалия находится на отводе. | 0.89 | (c)
81224.679 | 10.751 | 10.732 | -1.029 | -1.048 | 1045 | 1079 | 1127 | 1045 | 1022 | 7347 |  | CORR | CIGR | 05:29 | 05:34 | 05:42 | 26 | 164 | 10 | EXT | Аномалия находится на отводе. | 0.89 | (c)
81248.669 | 10.181 | 10.087 | -1.129 | -1.223 | -66 | -44 | -40 | 15 | 562 | 7350 |  | CORR | GENE | 08:60 | 09:03 | 09:04 | 661 | 51 | 10 | EXT | Аномалия находится на отводе. | 0.95 | (c)
81258.92 | 9.122 | 9.046 | -1.208 | -1.284 | -1310 | -1172 | -1077 | 845 | 1029 | 7351 |  | GOUG | GENE | 01:35 | 01:57 | 02:13 | 255 | 465 | 10 | EXT | Задир. Аномалия находится на упругопластическом изгибе: R=346 D, максимальное растяжение на 5.8 час. |  | (c)
81276.408 | 4.8 | 4.77 | -6.5 | -6.53 | -608 | -432 | -445 | 281 | 4770 | 7353 |  | CORR | GENE | 06:02 | 06:31 | 06:29 | 55 | 327 | 11 | EXT | Аномалия находится на упругопластическом изгибе: R=994 D, максимальное растяжение на 4.5 час. | 0.89 | (c)
81280.273 | 8.665 | 8.211 | -2.635 | -3.089 | -105 | -72 | -75 | 45 | 2374 | 7353 |  | CORR | GENE | 07:23 | 07:29 | 07:28 | 715 | 59 | 12 | EXT |  | 0.96 | (c)
81281.379 | 9.771 | 9.749 | -1.529 | -1.551 | -596 | -443 | -413 | 229 | 1465 | 7353 |  | CORR | GENE | 06:04 | 06:29 | 06:34 | 86 | 367 | 11 | EXT |  | 0.89 | (c)
81281.55 | 9.942 | 9.917 | -1.358 | -1.383 | -1144 | -901 | -671 | 197 | 1321 | 7353 |  | CORR | GENE | 04:36 | 05:15 | 05:52 | 62 | 947 | 14 | EXT |  | 0.89 | (c)
81281.722 | 10.114 | 9.413 | -1.186 | -1.887 | -131 | -98 | -90 | 50 | 253 | 7353 |  | CORR | GENE | 07:19 | 07:24 | 07:26 | 1634 | 81 | 12 | EXT |  | 0.99 | (c)
81299.091 | 5.123 | 1.987 | -6.027 | -9.163 | 2165 | 2186 | 2187 | 22 | 1987 | 7355 |  | CORR | AXGR | 04:02 | 04:05 | 04:05 | 3360 | 44 | 10 | EXT |  | 0.98 | (c)
81302.966 | 8.998 | 8.913 | -2.152 | -2.237 | -1920 | -1817 | -1596 | 311 | 2150 | 7355 |  | CORR | GENE | 05:03 | 05:19 | 05:55 | 87 | 648 | 10 | EXT |  | 0.89 | (c)
81307.751 | 2.633 | 1.035 | -8.737 | -10.335 | 2113 | 2147 | 2147 | 48 | 1035 | 7356 |  | CORR | GENE | 04:02 | 04:08 | 04:08 | 2043 | 69 | 10 | EXT |  | 0.97 | (c)
81370.069 | 7.901 | 7.531 | -3.199 | -3.569 | 53 | 100 | 90 | 53 | 2732 | 7361 |  | CORR | GENE | 06:20 | 06:28 | 06:27 | 837 | 75 | 11 | EXT |  | 0.96 | (c)
81380.293 | 7.025 | 6.87 | -4.195 | -4.35 | 682 | 804 | 1129 | 682 | 4166 | 7362 |  | CORR | GENE | 04:54 | 05:14 | 06:06 | 184 | 894 | 11 | EXT | Аномалия находится на отводе. | 0.9 | (c)
81395.842 | 11.354 | 11.108 | -0.376 | -0.622 | 1276 | 1414 | 1370 | 1276 | 154 | 7363 |  | CORR | GENE | 07:04 | 07:26 | 07:19 | 468 | 188 | 10 | EXT |  | 0.94 | (c)
81395.87 | 11.382 | 11.305 | -0.348 | -0.425 | 935 | 968 | 965 | 935 | 223 | 7363 |  | CORR | GENE | 06:09 | 06:14 | 06:14 | 202 | 60 | 13 | EXT |  | 0.91 | (c)
81396.151 | 11.663 | 11.58 | -0.067 | -0.15 | 340 | 585 | 932 | 340 | 31 | 7363 |  | CORR | GENE | 04:33 | 05:12 | 06:08 | 119 | 1184 | 10 | EXT |  | 0.89 | (c)
81401.077 | 4.859 | 4.752 | -6.581 | -6.688 | -381 | -200 | 34 | 0 | 4752 | 7364 |  | CORR | GENE | 04:44 | 05:13 | 05:51 | 181 | 829 | 10 | EXT |  | 0.9 | (c)
81441.637 | 11.559 | 11.434 | -0.051 | -0.176 | -1036 | -1017 | -1017 | 997 | 16 | 7367 |  | ARTD | AXGR | 04:52 | 04:55 | 04:55 | 160 | 40 |  | EXT | Эквивалент потери металла 15%. |  | (c)
81441.763 | 0.075 | 0.053 | -10.835 | -10.857 | -692 | -578 | -625 | 558 | 53 | 7368 |  | CORR | GENE | 04:01 | 04:19 | 04:12 | 970 | 134 | 9 | EXT |  | 0.95 | (c)
81443.252 | 1.564 | 0.857 | -9.346 | -10.053 | -142 | -88 | -89 | 36 | 857 | 7368 |  | CORR | GENE | 05:30 | 05:39 | 05:38 | 1355 | 106 | 10 | EXT |  | 0.97 | (c)
81463.876 | 0.078 | 0.012 | -11.492 | -11.558 | -520 | -488 | -491 | 462 | 12 | 7370 |  | ARTD | GENE | 07:49 | 07:54 | 07:54 | 158 | 59 |  | EXT | Эквивалент потери металла 10%. |  | (c)
81472.867 | 9.069 | 8.768 | -2.501 | -2.802 | 5 | 16 | 54 | 5 | 2277 | 7370 |  | CORR | GENE | 09:14 | 09:16 | 09:22 | 525 | 98 | 9 | EXT |  | 0.93 | (c)
81473.207 | 9.409 | 8.991 | -2.161 | -2.579 | -805 | -770 | -745 | 684 | 1918 | 7370 |  | CORR | GENE | 07:03 | 07:09 | 07:13 | 661 | 121 | 10 | EXT |  | 0.95 | (c)
81477.968 | 2.6 | 2.177 | -8.82 | -9.243 | 109 | 170 | 158 | 109 | 2177 | 7371 |  | CORR | GENE | 03:16 | 03:26 | 03:24 | 572 | 98 | 10 | EXT |  | 0.94 | (c)
81483.597 | 8.229 | 8.209 | -3.191 | -3.211 | 674 | 855 | 780 | 674 | 3153 | 7371 |  | CORR | GENE | 04:47 | 05:17 | 05:04 | 58 | 212 | 11 | EXT |  | 0.89 | (c)
81484.672 | 9.304 | 9.255 | -2.116 | -2.165 | 690 | 855 | 869 | 690 | 2107 | 7371 |  | CORR | GENE | 04:50 | 05:17 | 05:19 | 58 | 359 | 11 | EXT |  | 0.89 | (c)
81485.928 | 10.56 | 10.256 | -0.86 | -1.164 | 702 | 766 | 758 | 702 | 587 | 7371 |  | CORR | GENE | 04:52 | 05:02 | 05:01 | 577 | 112 | 11 | EXT |  | 0.95 | (c)
81487.218 | 0.43 | 0.17 | -10.59 | -10.85 | -2201 | -2179 | -2169 | 30 | 170 | 7372 |  | CORR | GENE | 04:30 | 04:34 | 04:35 | 659 | 64 | 14 | EXT |  | 0.98 | (c)
81487.647 | 0.859 | 0.801 | -10.161 | -10.219 | 2069 | 2211 | 2147 | 6 | 801 | 7372 |  | CORR | GENE | 03:59 | 04:22 | 04:12 | 838 | 155 | 10 | EXT |  | 0.95 | (c)
81487.798 | 1.01 | 0.917 | -10.01 | -10.103 | -2201 | -2169 | -2163 | 30 | 917 | 7372 |  | CORR | GENE | 04:30 | 04:35 | 04:36 | 1157 | 76 | 13 | EXT |  | 0.99 | (c)
81490.101 | 3.313 | 2.934 | -7.707 | -8.086 | -2179 | -2120 | -2138 | 52 | 2934 | 7372 |  | CORR | GENE | 04:34 | 04:43 | 04:40 | 731 | 82 | 10 | EXT |  | 0.95 | (c)
81490.328 | 3.54 | 3.242 | -7.48 | -7.778 | 2126 | 2161 | 2159 | 38 | 3242 | 7372 |  | CORR | GENE | 04:08 | 04:14 | 04:14 | 842 | 66 | 12 | EXT |  | 0.97 | (c)
81491.544 | 4.756 | 4.289 | -6.264 | -6.731 | 2131 | 2154 | 2158 | 45 | 4289 | 7372 |  | CORR | GENE | 04:09 | 04:13 | 04:13 | 911 | 55 | 10 | EXT |  | 0.96 | (c)
81493.306 | 6.518 | 6.466 | -4.502 | -4.554 | -1974 | -1930 | -1632 | 257 | 4424 | 7372 |  | CORR | GENE | 05:07 | 05:14 | 06:02 | 130 | 683 | 15 | EXT |  | 0.9 | (c)
81493.441 | 6.653 | 6.614 | -4.367 | -4.406 | -1905 | -1859 | -1863 | 326 | 4304 | 7372 |  | CORR | GENE | 05:18 | 05:25 | 05:24 | 102 | 83 | 11 | EXT |  | 0.89 | (c)
81493.704 | 6.916 | 6.916 | -4.104 | -4.104 | -1958 | -1930 | -1837 | 273 | 4064 | 7372 |  | CORR | CIGR | 05:09 | 05:14 | 05:29 | 40 | 241 | 12 | EXT |  | 0.89 | (c)
81521.138 | 0.77 | 0.73 | -10.68 | -10.72 | 190 | 1011 | 951 | 190 | 730 | 7375 | Дефект проката | MIAN | GENE | 02:49 | 05:02 | 04:52 | 112 | 1523 |  | INT | Дефект проката Эквивалент потери металла 11%. |  | (c)
81529.122 | 8.754 | 6.581 | -2.696 | -4.869 | 2172 | -2224 | 2218 | 0 | 1133 | 7375 |  | SCC | GENE | 08:09 | 08:20 | 08:17 | 3736 | 93 | 12 | EXT | Аномалия находится в зоне сварного шва. | 1 | (a)
81529.122 | 8.754 | 6.581 | -2.696 | -4.869 | 2172 | -2224 | 2218 | 0 | 1133 | 7375 |  | CORR | GENE | 08:09 | 08:20 | 08:17 | 3736 | 93 | 10 | EXT |  | 0.98 | (c)
81530.447 | 10.079 | 9.76 | -1.371 | -1.69 | 1654 | 1706 | 1701 | 483 | 1212 | 7375 |  | CORR | GENE | 06:46 | 06:54 | 06:53 | 478 | 94 | 12 | EXT |  | 0.95 | (c)
81531.105 | 10.737 | 10.617 | -0.713 | -0.833 | 1640 | 1767 | 1731 | 409 | 241 | 7375 |  | CORR | GENE | 06:44 | 07:04 | 06:58 | 592 | 182 | 10 | EXT |  | 0.94 | (c)
81541.217 | 9.399 | 8.536 | -1.881 | -2.744 | 2143 | 2208 | 2200 | 0 | 1398 | 7376 |  | SCC | GENE | 08:26 | 08:36 | 08:35 | 1346 | 115 | 10 | EXT | Аномалия находится в зоне сварного шва. | 1 | (a)
81541.217 | 9.399 | 8.536 | -1.881 | -2.744 | 2143 | 2208 | 2200 | 0 | 1398 | 7376 |  | CORR | GENE | 08:26 | 08:36 | 08:35 | 1346 | 115 | 10 | EXT |  | 0.96 | (c)
81543.209 | 0.111 | 0.042 | -11.109 | -11.178 | 2083 | 2151 | 2136 | 41 | 42 | 7377 |  | SCC | GENE | 04:55 | 05:06 | 05:04 | 2199 | 106 | 10 | EXT | Аномалия находится в зоне сварного шва. | 1 | (a)
81543.209 | 0.111 | 0.042 | -11.109 | -11.178 | 2083 | 2151 | 2136 | 41 | 42 | 7377 |  | CORR | GENE | 04:55 | 05:06 | 05:04 | 2199 | 106 | 10 | EXT |  | 0.97 | (c)
81561 | 6.682 | 6.617 | -4.748 | -4.813 | -1823 | -1523 | -1203 | 408 | 4342 | 7378 |  | CORR | GENE | 04:20 | 05:08 | 05:60 | 471 | 1240 | 14 | EXT |  | 0.96 | (c)
81562.207 | 7.889 | 6.176 | -3.541 | -5.254 | -2209 | -2176 | -2154 | 21 | 3146 | 7378 |  | SCC | GENE | 03:17 | 03:23 | 03:26 | 2108 | 111 | 10 | EXT | Аномалия находится в зоне сварного шва. | 1 | (a)
81562.207 | 7.889 | 6.176 | -3.541 | -5.254 | -2209 | -2176 | -2154 | 21 | 3146 | 7378 |  | CORR | GENE | 03:17 | 03:23 | 03:26 | 2108 | 111 | 10 | EXT |  | 0.97 | (c)
81562.895 | 8.577 | 8.423 | -2.853 | -3.007 | -1861 | -1301 | -1228 | 370 | 2794 | 7378 |  | CORR | GENE | 04:14 | 05:44 | 05:56 | 213 | 1267 | 14 | EXT |  | 0.92 | (c)
81565.882 | 0.134 | 0.063 | -11.216 | -11.287 | 1435 | 1496 | 1512 | 642 | 63 | 7379 |  | SCC | GENE | 04:12 | 04:22 | 04:24 | 763 | 154 | 11 | EXT | Аномалия находится в зоне сварного шва. | 1 | (b)
81565.882 | 0.134 | 0.063 | -11.216 | -11.287 | 1435 | 1496 | 1512 | 642 | 63 | 7379 |  | CORR | GENE | 04:12 | 04:22 | 04:24 | 763 | 154 | 10 | EXT |  | 0.95 | (c)
81568.986 | 3.238 | 2.854 | -8.112 | -8.496 | 1322 | 1353 | 1363 | 827 | 2854 | 7379 |  | CORR | GENE | 03:54 | 03:59 | 04:00 | 489 | 81 | 13 | EXT |  | 0.95 | (c)
81571.884 | 6.136 | 6.098 | -5.214 | -5.252 | 1814 | 2040 | 2007 | 30 | 5180 | 7379 |  | CORR | GENE | 05:13 | 05:49 | 05:44 | 72 | 386 | 12 | EXT |  | 0.89 | (c)
81575.295 | 9.547 | 9.355 | -1.803 | -1.995 | -1994 | -1927 | -1927 | 237 | 975 | 7379 |  | CORR | GENE | 06:58 | 07:09 | 07:09 | 1020 | 134 | 11 | EXT |  | 0.97 | (c)
81576.365 | 10.617 | 10.462 | -0.733 | -0.888 | -2021 | -1976 | -1982 | 210 | 604 | 7379 |  | CORR | GENE | 06:54 | 07:01 | 07:00 | 284 | 77 | 10 | EXT |  | 0.92 | (c)
81577.975 | 0.877 | 0.204 | -10.483 | -11.156 | -2204 | -2166 | -2146 | 26 | 204 | 7380 |  | SCC | GENE | 04:32 | 04:38 | 04:41 | 3978 | 117 | 10 | EXT | Аномалия находится в зоне сварного шва. | 1 | (a)
81577.975 | 0.877 | 0.204 | -10.483 | -11.156 | -2204 | -2166 | -2146 | 26 | 204 | 7380 |  | CORR | GENE | 04:32 | 04:38 | 04:41 | 3978 | 117 | 10 | EXT |  | 0.98 | (c)
81584.291 | 7.193 | 4.696 | -4.167 | -6.664 | -2147 | -2097 | -2105 | 84 | 3450 | 7380 |  | SCC | GENE | 04:41 | 04:49 | 04:48 | 3214 | 84 | 10 | EXT | Аномалия находится в зоне сварного шва. | 1 | (b)
81584.291 | 7.193 | 4.696 | -4.167 | -6.664 | -2147 | -2097 | -2105 | 84 | 3450 | 7380 |  | CORR | GENE | 04:41 | 04:49 | 04:48 | 3214 | 84 | 10 | EXT |  | 0.98 | (c)
81589.106 | 0.648 | 0.561 | -10.392 | -10.479 | 2225 | -2225 | -2221 | 0 | 561 | 7381 |  | CORR | AXGR | 05:31 | 05:33 | 05:34 | 172 | 30 | 12 | EXT |  | 0.9 | (c)
81589.585 | 1.127 | 0.948 | -9.913 | -10.092 | -2217 | -2196 | -2189 | 14 | 948 | 7381 |  | CORR | GENE | 05:34 | 05:38 | 05:39 | 307 | 55 | 10 | EXT |  | 0.92 | (c)
81591.088 | 2.63 | 2.625 | -8.41 | -8.415 | 1919 | 1973 | 1980 | 190 | 2625 | 7381 |  | CORR | CIGR | 04:42 | 04:51 | 04:52 | 28 | 121 | 11 | EXT |  | 0.89 | (c)
81594.874 | 6.416 | 6.409 | -4.624 | -4.631 | 1831 | 1894 | 1881 | 299 | 4610 | 7381 |  | CORR | CIGR | 04:28 | 04:38 | 04:36 | 21 | 100 | 11 | EXT |  | 0.89 | (c)
81595.161 | 6.703 | 6.549 | -4.337 | -4.491 | -1638 | -1517 | -1563 | 593 | 3308 | 7381 |  | CORR | GENE | 07:08 | 07:27 | 07:20 | 1183 | 150 | 14 | EXT |  | 1 | (c)
81596.992 | 8.534 | 8.209 | -2.506 | -2.831 | -1585 | -1544 | -1522 | 645 | 2389 | 7381 |  | CORR | GENE | 07:16 | 07:23 | 07:27 | 442 | 127 | 12 | EXT |  | 0.94 | (c)
81597.208 | 8.75 | 8.721 | -2.29 | -2.319 | -1548 | -1488 | -1432 | 683 | 2275 | 7381 |  | CORR | CIGR | 07:22 | 07:32 | 07:41 | 44 | 232 | 10 | EXT |  | 0.89 | (c)
81598.134 | 9.676 | 8.927 | -1.364 | -2.113 | -1688 | -1537 | -1590 | 543 | 37 | 7381 |  | CORR | GENE | 06:60 | 07:24 | 07:16 | 2076 | 196 | 10 | EXT |  | 0.97 | (c)
81599.003 | 10.545 | 10.434 | -0.495 | -0.606 | 2150 | 2162 | 2161 | 59 | 211 | 7381 |  | LWAN | AXGR | 05:19 | 05:21 | 05:21 | 395 | 21 |  | EXT | Эквивалент потери металла 14%. |  | (c)
81600.001 | 0.503 | 0.483 | -10.787 | -10.807 | -2066 | -1941 | -1941 | 165 | 483 | 7382 |  | CORR | GENE | 06:40 | 07:00 | 07:00 | 55 | 250 | 11 | EXT |  | 0.89 | (c)
81617.292 | 6.504 | 5.119 | -4.896 | -6.281 | 2152 | 2191 | 2182 | 18 | 2501 | 7383 |  | SCC | GENE | 08:22 | 08:28 | 08:27 | 3780 | 61 | 10 | EXT | Аномалия находится в зоне сварного шва. | 1 | (a)
81617.773 | 6.985 | 4.875 | -4.415 | -6.525 | 2142 | 2182 | 2181 | 10 | 1731 | 7383 |  | CORR | GENE | 08:20 | 08:27 | 08:26 | 4794 | 79 | 13 | EXT |  | 1.01 | (b)
81619.306 | 8.518 | 7.93 | -2.882 | -3.47 | 1799 | 1839 | 1819 | 391 | 2678 | 7383 |  | CORR | AXGR | 07:25 | 07:31 | 07:28 | 792 | 40 | 12 | EXT |  | 0.97 | (c)
81620.812 | 10.024 | 9.247 | -1.376 | -2.153 | 1982 | 1993 | 2003 | 206 | 1255 | 7383 |  | CORR | AXGR | 07:54 | 07:56 | 07:58 | 898 | 42 | 10 | EXT |  | 0.96 | (c)
81621.148 | 10.36 | 10.2 | -1.04 | -1.2 | 1944 | 1991 | 1985 | 205 | 300 | 7383 |  | CORR | GENE | 07:48 | 07:56 | 07:55 | 900 | 81 | 12 | EXT |  | 0.97 | (c)
81622.188 | 0 | -0.036 | -11.3 | -11.336 | 455 | 801 | 907 | 455 |  | 7384 | Нарушение формы кольцевого шва | GWAN |  | 10:07 | 11:03 | 11:20 | 0 | 904 |  | EXT | Нарушение формы кольцевого шва |  | (c)
81673.226 | 5.388 | 5.343 | -6.262 | -6.307 | -1386 | -1360 | -1362 | 1338 | 5343 | 7388 |  | CORR | GENE | 04:53 | 04:58 | 04:57 | 151 | 49 | 11 | EXT |  | 0.9 | (c)
81678.946 | 11.108 | 10.565 | -0.542 | -1.085 | -1262 | -989 | -961 | 660 | 77 | 7388 |  | WRIN | GENE | 05:13 | 05:57 | 06:02 | 1008 | 602 | 1.3 | N/A | Высота гофр: 18 мм (1,3%). Длина волны: 380 мм Аномалия находится вблизи кольцевого сварного шва. |  | (a)
81702.288 | 0 | -0.057 | -11.32 | -11.377 | 1785 | 1982 | 2001 | 1785 |  | 7391 | Вышлифовка на шве | GWAN | GENE | 01:57 | 02:29 | 02:32 | 89 | 432 | 10 | EXT | Вышлифовка на шве Аномалия находится на отводе. |  | (c)
81710.543 | 8.255 | 8.189 | -3.065 | -3.131 | 1992 | 2060 | 2046 | 1992 | 2949 | 7391 |  | DENT | GENE | 02:31 | 02:42 | 02:39 | 182 | 108 | 0.5 | N/A | Глубина вмятины: 7 мм (0,5%). Линейка: 18 см в (819 см; 02:42 ч:мин) Аномалия находится на отводе. Аномалия находится вблизи дефекта потери металла. |  | (c)
81710.638 | 8.35 | 8.19 | -2.97 | -3.13 | 1959 | 2091 | 2050 | 1959 | 1312 | 7391 |  | GOUG | GENE | 02:25 | 02:47 | 02:40 | 1818 | 182 | 10 | EXT | Аномалия находится на отводе. Зона задиров. |  | (c)
81710.908 | 8.62 | 8.56 | -2.7 | -2.76 | 2017 | 2076 | 2071 | 2017 | 2612 | 7391 |  | DENT | GENE | 02:35 | 02:44 | 02:43 | 148 | 107 | 0.4 | N/A | Глубина вмятины: 5 мм (0,4%). Линейка: 15 см в (856 см; 02:44 ч:мин) Аномалия находится на отводе. Аномалия находится вблизи дефекта потери металла. |  | (c)
81711.267 | 8.979 | 8.915 | -2.341 | -2.405 | 2026 | 2082 | 2071 | 2026 | 2262 | 7391 |  | DENT | GENE | 02:36 | 02:45 | 02:43 | 143 | 90 | 0.2 | N/A | Глубина вмятины: 3 мм (0,2%). Линейка: 14 см в (892 см; 02:45 ч:мин) Аномалия находится на отводе. Аномалия находится вблизи дефекта потери металла. |  | (c)
81716.058 | 2.45 | 2.068 | -8.66 | -9.042 | 2033 | 2157 | 2147 | 2033 | 2068 | 7392 |  | GOUG | GENE | 02:19 | 02:39 | 02:37 | 1067 | 228 | 7 | EXT | Аномалия находится на отводе. Зона задиров. |  | (c)
81759.095 | 0.947 | 0.928 | -10.333 | -10.352 | 2229 | -2170 | -2201 | 0 | 928 | 7396 |  | CORR | CIGR | 05:35 | 05:45 | 05:40 | 19 | 62 | 12 | EXT |  | 0.89 | (c)
81759.122 | 0.974 | 0.95 | -10.306 | -10.33 | -1982 | -1852 | -1881 | 249 | 950 | 7396 |  | CORR | CIGR | 06:15 | 06:36 | 06:32 | 40 | 201 | 11 | EXT |  | 0.89 | (c)
81759.423 | 1.275 | 1.085 | -10.005 | -10.195 | 2149 | 2189 | 2184 | 12 | 1085 | 7396 |  | CORR | GENE | 05:22 | 05:28 | 05:28 | 701 | 70 | 15 | EXT |  | 0.99 | (c)
81759.609 | 1.461 | 1.442 | -9.819 | -9.838 | 2102 | 2159 | 2137 | 58 | 1442 | 7396 |  | CORR | CIGR | 05:15 | 05:24 | 05:20 | 20 | 70 | 10 | EXT |  | 0.89 | (c)
81759.907 | 1.759 | 1.738 | -9.521 | -9.542 | 2176 | -1854 | -1979 | 0 | 1738 | 7396 |  | CORR | GENE | 05:26 | 06:36 | 06:16 | 107 | 613 | 13 | EXT |  | 0.9 | (c)
81760.084 | 1.936 | 1.915 | -9.344 | -9.365 | 2159 | 2220 | 2193 | 4 | 1915 | 7396 |  | CORR | GENE | 05:24 | 05:33 | 05:29 | 162 | 68 | 9 | EXT |  | 0.9 | (c)
81760.632 | 2.484 | 2.462 | -8.796 | -8.818 | 1858 | 1983 | 2009 | 70 | 2462 | 7396 |  | CORR | CIGR | 04:35 | 04:55 | 04:60 | 35 | 302 | 14 | EXT |  | 0.89 | (c)
81760.672 | 2.524 | 2.314 | -8.756 | -8.966 | 2212 | 2229 | 2227 | 0 | 2314 | 7396 |  | CORR | AXGR | 05:32 | 05:35 | 05:35 | 287 | 31 | 10 | EXT |  | 0.92 | (c)
81760.722 | 2.574 | 2.544 | -8.706 | -8.736 | -2074 | -1856 | -1902 | 157 | 2544 | 7396 |  | CORR | GENE | 06:01 | 06:36 | 06:28 | 67 | 343 | 9 | EXT |  | 0.89 | (c)
81763.819 | 5.671 | 5.662 | -5.609 | -5.618 | -1460 | -1389 | -1414 | 771 | 5595 | 7396 |  | CORR | CIGR | 07:40 | 07:51 | 07:47 | 23 | 91 | 11 | EXT |  | 0.89 | (c)
81765.837 | 7.689 | 7.664 | -3.591 | -3.616 | 1428 | 1532 | 1504 | 651 | 3580 | 7396 |  | CORR | CIGR | 03:26 | 03:42 | 03:38 | 36 | 151 | 10 | EXT |  | 0.89 | (c)
81770.544 | 1.116 | 0.459 | -10.384 | -11.041 | 1250 | 1402 | 1381 | 718 | 459 | 7397 |  | CORR | GENE | 04:00 | 04:25 | 04:21 | 1182 | 262 | 10 | EXT |  | 0.96 | (c)
81771.154 | 1.726 | 1.019 | -9.774 | -10.481 | 2147 | 2180 | 2187 | 4 | 1019 | 7397 |  | CORR | GENE | 06:25 | 06:30 | 06:31 | 948 | 79 | 10 | EXT |  | 0.96 | (c)
81780.454 | 11.026 | 10.691 | -0.474 | -0.809 | 2183 | 2211 | 2216 | 0 | 119 | 7397 |  | CORR | GENE | 06:31 | 06:35 | 06:36 | 690 | 66 | 9 | EXT |  | 0.94 | (c)
81782.07 | 1.142 | 1.13 | -10.228 | -10.24 | -1072 | -1000 | -987 | 902 | 1130 | 7398 |  | CORR | CIGR | 07:07 | 07:19 | 07:21 | 31 | 170 | 12 | EXT |  | 0.89 | (c)
81793.044 | 0.746 | 0.665 | -10.644 | -10.725 | 276 | 326 | 329 | 276 | 665 | 7399 |  | CORR | GENE | 03:43 | 03:52 | 03:52 | 491 | 106 | 11 | EXT |  | 0.94 | (c)
81793.093 | 0.795 | 0.262 | -10.595 | -11.128 | 37 | 80 | 87 | 37 | 262 | 7399 |  | CORR | GENE | 03:05 | 03:12 | 03:13 | 1168 | 101 | 12 | EXT |  | 0.98 | (c)
81813.535 | 9.847 | 9.593 | -1.663 | -1.917 | -715 | -674 | -679 | 642 | 1442 | 7400 |  | CORR | GENE | 07:34 | 07:41 | 07:40 | 475 | 73 | 10 | EXT |  | 0.94 | (c)
81826.455 | 11.257 | 10.838 | -0.303 | -0.722 | 2079 | 2131 | 2135 | 40 | 160 | 7401 |  | CORR | GENE | 08:29 | 08:38 | 08:38 | 562 | 112 | 10 | EXT |  | 0.94 | (c)
81826.841 | 0.083 | 0.025 | -11.407 | -11.465 | 1482 | 1989 | 2164 | 0 | 25 | 7402 |  | CORR | GENE | 05:47 | 07:09 | 07:38 | 83 | 1365 | 7 | EXT |  | 0.89 | (c)
81829.96 | 3.202 | 2.412 | -8.288 | -9.078 | 2150 | 2167 | 2198 | 0 | 2412 | 7402 |  | CORR | GENE | 07:35 | 07:38 | 07:43 | 1716 | 96 | 10 | EXT |  | 0.97 | (c)
81834.583 | 7.825 | 7.823 | -3.665 | -3.667 | 1310 | 1507 | 1566 | 408 | 3633 | 7402 |  | CORR | CIGR | 05:20 | 05:52 | 06:01 | 34 | 513 | 10 | EXT |  | 0.89 | (c)
81835.331 | 8.573 | 7.577 | -2.917 | -3.913 | 2179 | -2186 | -2217 | 0 | 2289 | 7402 | Дефект проката | MIAN | GENE | 07:40 | 07:56 | 07:51 | 1624 | 130 |  | INT | Дефект проката Эквивалент потери металла 11%. |  | (c)
81841.836 | 3.588 | 2.795 | -7.832 | -8.625 | -2216 | -2185 | -2182 | 14 | 2795 | 7403 |  | CORR | GENE | 03:13 | 03:19 | 03:19 | 1433 | 68 | 10 | EXT |  | 0.97 | (c)
81848.658 | 10.41 | 10.152 | -1.01 | -1.268 | -694 | -649 | -611 | 528 | 676 | 7403 |  | CORR | GENE | 07:19 | 07:26 | 07:33 | 592 | 166 | 11 | EXT |  | 0.95 | (c)
81849.357 | 11.109 | 10.6 | -0.311 | -0.82 | -212 | -146 | -127 | 41 | 67 | 7403 |  | CORR | GENE | 08:37 | 08:48 | 08:51 | 753 | 171 | 11 | EXT |  | 0.96 | (c)
81859.742 | 10.074 | 9.498 | -1.446 | -2.022 | -1114 | -936 | -997 | 881 | 114 | 7404 |  | CORR | GENE | 07:52 | 08:21 | 08:11 | 1908 | 233 | 11 | EXT |  | 0.98 | (c)
81861.513 | 0.325 | 0.147 | -10.605 | -10.783 | 2074 | 2173 | 2139 | 28 | 147 | 7405 |  | CORR | GENE | 04:29 | 04:45 | 04:40 | 2452 | 129 | 12 | EXT |  | 0.99 | (c)
81864.529 | 3.341 | 3.316 | -7.589 | -7.614 | 2140 | 2225 | 2196 | 0 | 3316 | 7405 |  | CORR | GENE | 04:40 | 04:54 | 04:49 | 1492 | 111 | 10 | EXT |  | 0.97 | (c)
81865.721 | 4.533 | 4.499 | -6.397 | -6.431 | -2199 | -2138 | -1930 | 31 | 4499 | 7405 |  | CORR | CIGR | 04:60 | 05:09 | 05:43 | 44 | 538 | 10 | EXT |  | 0.89 | (c)
81865.768 | 4.58 | 4.373 | -6.35 | -6.557 | -1956 | -1640 | -1663 | 275 | 4373 | 7405 |  | DENT | GENE | 05:39 | 06:30 | 06:26 | 364 | 586 | 0.6 | N/A | Глубина вмятины: 8 мм (0,6%). Линейка: 36 см в (437 см; 06:30 ч:мин) Аномалия находится вблизи дефекта потери металла. |  | (c)
81871.234 | 10.046 | 9.855 | -0.884 | -1.075 | 2165 | 2206 | 2197 | 2 | 163 | 7405 |  | CORR | GENE | 04:44 | 04:51 | 04:49 | 912 | 64 | 11 | EXT |  | 0.96 | (c)
81883.754 | 0.446 | 0.356 | -10.954 | -11.044 | 1277 | 1311 | 1315 | 878 | 356 | 7407 |  | CORR | GENE | 05:11 | 05:16 | 05:17 | 234 | 76 | 11 | EXT |  | 0.91 | (c)
81925.923 | 9.235 | 9.138 | -2.415 | -2.512 | 2051 | 2115 | 2089 | 2051 | 2278 | 7410 |  | CORR | GENE | 03:26 | 03:36 | 03:32 | 234 | 75 | 15 | EXT | Аномалия находится на упругопластическом изгибе: R=839 D, максимальное растяжение на 6.4 час. | 0.92 | (c)
81926.079 | 9.391 | 9.356 | -2.259 | -2.294 | 1813 | 1892 | 1921 | 1813 | 2231 | 7410 |  | CORR | GENE | 02:47 | 03:00 | 03:05 | 63 | 216 | 11 | EXT | Аномалия находится на упругопластическом изгибе: R=821 D, максимальное растяжение на 6.5 час. | 0.89 | (c)
81946.324 | 6.896 | 6.89 | -4.494 | -4.5 | -1944 | -1644 | -1768 | 1593 | 4419 | 7412 |  | CORR | GENE | 03:14 | 04:02 | 03:42 | 81 | 351 | 11 | EXT |  | 0.89 | (c)
81967.236 | 5.178 | 5.115 | -5.592 | -5.655 | -282 | -21 | -111 | 0 | 5115 | 7414 |  | CORR | GENE | 02:27 | 03:09 | 02:54 | 83 | 343 | 10 | EXT |  | 0.89 | (c)
81967.761 | 5.703 | 5.671 | -5.067 | -5.099 | 20 | 217 | 237 | 20 | 5067 | 7414 |  | CORR | CIGR | 03:15 | 03:47 | 03:50 | 32 | 435 | 11 | EXT |  | 0.89 | (c)
81972.715 | 10.657 | 10.65 | -0.113 | -0.12 | -89 | 204 | 187 | 0 | 36 | 7414 |  | CORR | GENE | 02:58 | 03:45 | 03:42 | 84 | 552 | 14 | EXT |  | 0.89 | (c)
81972.95 | 0.122 | 0.054 | -11.618 | -11.686 | -793 | -385 | -502 | 212 | 54 | 7415 |  | CORR | GENE | 03:03 | 04:08 | 03:49 | 110 | 581 | 10 | EXT |  | 0.89 | (c)
81973.166 | 0.338 | 0.264 | -11.402 | -11.476 | -619 | -561 | -578 | 538 | 264 | 7415 |  | CORR | GENE | 03:31 | 03:40 | 03:37 | 340 | 81 | 10 | EXT |  | 0.92 | (c)
81973.562 | 0.734 | 0.594 | -11.006 | -11.146 | -1035 | -999 | -992 | 948 | 594 | 7415 |  | CORR | GENE | 02:23 | 02:29 | 02:30 | 294 | 87 | 10 | EXT |  | 0.92 | (c)
81984.568 | 0 | -0.038 | -11.53 | -11.568 | 2167 | -2062 | -1938 | 1582 |  | 7416 | Коррозия на шве | GWAN | GENE | 02:21 | 02:59 | 03:19 | 68 | 712 | 25 | N/A | Коррозия на шве Аномалия находится на упругопластическом изгибе: R=548 D, максимальное растяжение на 0.4 час. |  | (c)
81984.608 | 0.04 | 0.038 | -11.49 | -11.492 | -1929 | -1895 | -1899 | 1870 | 38 | 7416 |  | CORR | GENE | 03:20 | 03:26 | 03:25 | 166 | 59 | 10 | EXT | Аномалия находится на упругопластическом изгибе: R=534 D, максимальное растяжение на 0.4 час. | 0.9 | (c)
81985.698 | 1.13 | 1.074 | -10.4 | -10.456 | 2119 | -2148 | -2089 | 1837 | 1074 | 7416 |  | CORR | GENE | 02:13 | 02:45 | 02:54 | 75 | 505 | 8 | EXT | Аномалия находится на упругопластическом изгибе: R=493 D, максимальное растяжение на 0.4 час. | 0.89 | (c)
81987.282 | 2.714 | 2.643 | -8.816 | -8.887 | 1650 | -1900 | -2125 | 1440 | 2643 | 7416 |  | CORR | GENE | 00:58 | 03:25 | 02:48 | 240 | 1371 | 8 | EXT | Аномалия находится на упругопластическом изгибе: R=458 D, максимальное растяжение на 0.3 час. | 0.91 | (c)
81988.016 | 3.448 | 3.329 | -8.082 | -8.201 | -2218 | -2169 | -2169 | 2120 | 3329 | 7416 |  | CORR | GENE | 02:34 | 02:41 | 02:41 | 275 | 97 | 11 | EXT | Аномалия находится на упругопластическом изгибе: R=444 D, максимальное растяжение на 0.3 час. | 0.92 | (c)
81988.854 | 4.286 | 4.262 | -7.244 | -7.268 | -2087 | -1688 | -1763 | 1440 | 4262 | 7416 |  | CORR | GENE | 02:55 | 03:59 | 03:47 | 132 | 647 | 10 | EXT | Аномалия находится на упругопластическом изгибе: R=434 D, максимальное растяжение на 0.3 час. | 0.9 | (c)
81994.925 | 10.357 | 10.046 | -1.173 | -1.484 | -12 | 6 | 17 | 0 | 845 | 7416 |  | CORR | GENE | 08:30 | 08:32 | 08:34 | 639 | 58 | 12 | EXT | Аномалия находится на упругопластическом изгибе: R=668 D, максимальное растяжение на 3.9 час. | 0.96 | (c)
81996.038 | 11.47 | 11.453 | -0.06 | -0.077 | -57 | 46 | 75 | 0 | 28 | 7416 |  | CORR | CIGR | 08:22 | 08:39 | 08:43 | 49 | 263 | 15 | EXT | Аномалия находится на упругопластическом изгибе: R=431 D, максимальное растяжение на 0.3 час. | 0.89 | (c)
82000.108 | 4.01 | 3.957 | -7.64 | -7.693 | -653 | -373 | -361 | 69 | 3957 | 7417 |  | CORR | GENE | 07:06 | 07:51 | 07:53 | 107 | 584 | 11 | EXT | Аномалия находится на отводе. | 0.89 | (c)
82000.529 | 4.431 | 4.389 | -7.219 | -7.261 | -636 | -374 | -249 | 0 | 4389 | 7417 |  | CORR | GENE | 07:09 | 07:51 | 08:11 | 96 | 774 | 11 | EXT | Аномалия находится на отводе. | 0.89 | (c)
82000.699 | 4.601 | 3.942 | -7.049 | -7.708 | -87 | -38 | -56 | 26 | 3942 | 7417 |  | CORR | GENE | 08:37 | 08:45 | 08:42 | 878 | 61 | 10 | EXT | Аномалия находится на отводе. | 0.96 | (c)
82020.55 | 1.562 | 1.548 | -9.478 | -9.492 | -1576 | -1469 | -1499 | 654 | 1548 | 7419 |  | CORR | CIGR | 10:11 | 10:28 | 10:24 | 28 | 155 | 10 | EXT |  | 0.89 | (c)
82021.873 | 2.885 | 2.591 | -8.155 | -8.449 | 558 | 603 | 599 | 558 | 2591 | 7419 |  | CORR | GENE | 03:56 | 04:03 | 04:02 | 653 | 82 | 15 | EXT |  | 0.98 | (c)
82033.51 | 3.482 | 3.089 | -8.218 | -8.611 | 15 | 41 | 37 | 15 | 3089 | 7420 |  | CORR | AXGR | 04:02 | 04:06 | 04:05 | 816 | 45 | 10 | EXT |  | 0.95 | (c)
82065.982 | 1.074 | 0.756 | -10.396 | -10.714 | -2122 | -2075 | -2089 | 109 | 756 | 7423 |  | CORR | GENE | 04:10 | 04:18 | 04:15 | 1626 | 67 | 9 | EXT |  | 0.96 | (c)
82087.808 | 0.02 | 0.016 | -11.45 | -11.454 | 337 | 1334 | 1180 | 208 | 16 | 7425 |  | CORR | GENE | 03:51 | 06:32 | 06:07 | 100 | 1686 | 10 | EXT | Аномалия находится на упругопластическом изгибе: R=303 D, максимальное растяжение на 0.1 час. | 0.89 | (c)
82090.755 | 2.967 | 2.955 | -8.503 | -8.515 | 561 | 823 | 749 | 561 | 2955 | 7425 |  | CORR | CIGR | 04:27 | 05:09 | 04:57 | 33 | 376 | 15 | EXT | Аномалия находится на упругопластическом изгибе: R=305 D, максимальное растяжение на 0.1 час. | 0.89 | (c)
82091.371 | 3.583 | 3.563 | -7.887 | -7.907 | 1675 | 1733 | 1730 | 445 | 3563 | 7425 |  | CORR | CIGR | 07:27 | 07:36 | 07:36 | 23 | 111 | 10 | EXT | Аномалия находится на упругопластическом изгибе: R=307 D, максимальное растяжение на 0.1 час. | 0.89 | (c)
82094.679 | 6.891 | 6.864 | -4.579 | -4.606 | 328 | 512 | 474 | 328 | 4572 | 7425 |  | CORR | CIGR | 03:50 | 04:19 | 04:13 | 34 | 292 | 10 | EXT | Аномалия находится на упругопластическом изгибе: R=326 D, максимальное растяжение на 12 час. | 0.89 | (c)
82099.63 | 0.372 | 0.047 | -11.018 | -11.343 | 1104 | 1147 | 1154 | 1026 | 47 | 7426 |  | CORR | GENE | 04:27 | 04:34 | 04:35 | 405 | 101 | 10 | EXT | Аномалия находится на упругопластическом изгибе: R=388 D, максимальное растяжение на 12 час. | 0.93 | (c)
82100.028 | 0.77 | 0.588 | -10.62 | -10.802 | 1396 | 1432 | 1431 | 766 | 588 | 7426 |  | CORR | GENE | 05:14 | 05:20 | 05:20 | 324 | 69 | 10 | EXT | Аномалия находится на упругопластическом изгибе: R=393 D, максимальное растяжение на 12 час. | 0.92 | (c)
82102.41 | 3.152 | 3.137 | -8.238 | -8.253 | 947 | 1089 | 1061 | 947 | 3137 | 7426 |  | CORR | CIGR | 04:02 | 04:24 | 04:20 | 31 | 228 | 12 | EXT | Аномалия находится на упругопластическом изгибе: R=438 D, максимальное растяжение на 11.8 час. | 0.89 | (c)
82105.862 | 6.604 | 6.493 | -4.786 | -4.897 | 894 | 1043 | 1195 | 734 | 4768 | 7426 |  | CORR | GENE | 03:53 | 04:17 | 04:42 | 129 | 602 | 14 | EXT | Аномалия находится на упругопластическом изгибе: R=527 D, максимальное растяжение на 11.8 час. | 0.9 | (c)
82105.971 | 6.713 | 6.601 | -4.677 | -4.789 | 957 | 975 | 973 | 957 | 4610 | 7426 |  | CORR | AXGR | 04:03 | 04:06 | 04:06 | 179 | 32 | 10 | EXT | Аномалия находится на упругопластическом изгибе: R=535 D, максимальное растяжение на 11.8 час. | 0.9 | (c)
82106.051 | 6.793 | 6.782 | -4.597 | -4.608 | 909 | 972 | 965 | 909 | 4587 | 7426 |  | CORR | CIGR | 03:55 | 04:06 | 04:05 | 21 | 112 | 10 | EXT | Аномалия находится на упругопластическом изгибе: R=535 D, максимальное растяжение на 11.8 час. | 0.89 | (c)
82159.377 | 3.329 | 3.123 | -8.001 | -8.207 | -1712 | -1685 | -1693 | 518 | 3123 | 7431 |  | CORR | AXGR | 04:38 | 04:42 | 04:41 | 601 | 40 | 10 | EXT |  | 0.94 | (c)
82161.93 | 5.882 | 5.806 | -5.448 | -5.524 | -1636 | -1626 | -1625 | 594 | 5271 | 7431 |  | CORR | AXGR | 04:50 | 04:52 | 04:52 | 253 | 24 | 11 | EXT |  | 0.92 | (c)
82166.587 | 10.539 | 10.484 | -0.791 | -0.846 | -609 | -470 | -420 | 231 | 766 | 7431 |  | CORR | GENE | 07:36 | 07:58 | 08:06 | 80 | 378 | 10 | EXT |  | 0.89 | (c)
82177.272 | 9.894 | 9.754 | -1.236 | -1.376 | -2202 | -2178 | -2181 | 28 | 495 | 7432 |  | CORR | AXGR | 08:01 | 08:05 | 08:05 | 881 | 42 | 10 | EXT |  | 0.96 | (c)
82178.477 | 11.099 | 11.065 | -0.031 | -0.065 | 678 | 791 | 797 | 678 | 31 | 7432 |  | CORR | CIGR | 03:46 | 04:04 | 04:05 | 34 | 237 | 8 | EXT |  | 0.89 | (c)
82178.478 | 11.1 | 11.057 | -0.03 | -0.073 | -57 | 94 | 120 | 0 | 13 | 7432 |  | CORR | GENE | 01:48 | 02:12 | 02:16 | 60 | 353 | 12 | EXT |  | 0.89 | (c)
82178.543 | 0.035 | 0.027 | -11.405 | -11.413 | -82 | -61 | -45 | 8 | 27 | 7433 |  | CORR | GENE | 07:26 | 07:29 | 07:32 | 389 | 74 | 10 | EXT |  | 0.93 | (c)
82201.221 | 11.273 | 10.967 | -0.297 | -0.603 | -779 | -725 | -723 | 666 | 106 | 7434 |  | CORR | GENE | 07:43 | 07:52 | 07:52 | 497 | 113 | 10 | EXT |  | 0.94 | (c)
82201.258 | 11.31 | 11.156 | -0.26 | -0.414 | 79 | 112 | 113 | 79 | 118 | 7434 |  | CORR | GENE | 10:02 | 10:07 | 10:07 | 296 | 66 | 10 | EXT |  | 0.92 | (c)
82201.656 | 0.138 | 0.085 | -11.322 | -11.375 | 1203 | 1237 | 1253 | 1203 | 85 | 7435 |  | CORR | GENE | 03:36 | 03:42 | 03:44 | 305 | 98 | 10 | EXT |  | 0.92 | (c)
82212.669 | 11.151 | 10.705 | -0.309 | -0.755 | -1689 | -1616 | -1605 | 1522 | 79 | 7435 |  | CORR | GENE | 07:50 | 08:01 | 08:03 | 676 | 167 | 10 | EXT |  | 0.95 | (c)
82215.835 | 2.857 | 2.662 | -7.953 | -8.148 | 7 | 19 | 25 | 7 | 2662 | 7436 |  | CORR | AXGR | 03:12 | 03:14 | 03:15 | 430 | 36 | 10 | EXT | Аномалия находится на отводе. | 0.93 | (c)
82218.001 | 5.023 | 4.992 | -5.787 | -5.818 | 1926 | 1992 | 2042 | 1926 | 4992 | 7436 |  | CORR | GENE | 08:22 | 08:33 | 08:41 | 50 | 233 | 13 | EXT | Аномалия находится на отводе. | 0.89 | (c)
82249.743 | 3.845 | 3.649 | -7.635 | -7.831 | -522 | -274 | -331 | 141 | 3649 | 7439 |  | DENT | GENE | 11:28 | 00:08 | 11:59 | 343 | 381 | 0.5 | N/A | Глубина вмятины: 7 мм (0,5%). Линейка: 34 см в (365 см; 00:08 ч:мин) Аномалия находится вблизи продольного шва. |  | (c)
82252.234 | 6.336 | 6.312 | -5.144 | -5.168 | -1930 | -1830 | -1825 | 301 | 5128 | 7439 |  | CORR | CIGR | 07:41 | 07:57 | 07:58 | 40 | 209 | 11 | EXT |  | 0.89 | (c)
82255.715 | 9.817 | 9.813 | -1.663 | -1.667 | 819 | 850 | 861 | 819 | 1649 | 7439 |  | CORR | CIGR | 03:05 | 03:10 | 03:11 | 18 | 83 | 10 | EXT |  | 0.89 | (c)
82258.024 | 0.646 | 0.147 | -10.974 | -11.473 | 1430 | 1457 | 1523 | 614 | 147 | 7440 |  | CORR | GENE | 04:04 | 04:08 | 04:19 | 712 | 187 | 10 | EXT |  | 0.95 | (c)
82258.834 | 1.456 | 1.229 | -10.164 | -10.391 | 2119 | 2172 | 2146 | 57 | 1229 | 7440 |  | CORR | GENE | 05:55 | 06:04 | 05:59 | 549 | 54 | 11 | EXT |  | 0.95 | (c)
82259.769 | 2.391 | 1.94 | -9.229 | -9.68 | 2123 | 2166 | 2147 | 60 | 1940 | 7440 |  | CORR | AXGR | 05:56 | 06:03 | 05:60 | 649 | 47 | 11 | EXT |  | 0.95 | (c)
82260.856 | 3.478 | 3.398 | -8.142 | -8.222 | 2170 | 2187 | 2186 | 28 | 3398 | 7440 |  | CORR | AXGR | 06:03 | 06:06 | 06:06 | 143 | 32 | 10 | EXT |  | 0.9 | (c)
82262.105 | 4.727 | 4.628 | -6.893 | -6.992 | 2166 | 2185 | 2185 | 27 | 4628 | 7440 |  | CORR | AXGR | 06:03 | 06:06 | 06:06 | 213 | 37 | 9 | EXT |  | 0.9 | (c)
82262.676 | 5.298 | 5.18 | -6.322 | -6.44 | 2145 | 2162 | 2171 | 32 | 5180 | 7440 |  | CORR | GENE | 05:59 | 06:02 | 06:03 | 294 | 53 | 10 | EXT |  | 0.92 | (c)
82263.661 | 6.283 | 6.211 | -5.337 | -5.409 | 2135 | 2161 | 2162 | 42 | 5185 | 7440 |  | CORR | GENE | 05:58 | 06:02 | 06:02 | 224 | 53 | 12 | EXT |  | 0.91 | (c)
82264.239 | 6.861 | 6.639 | -4.759 | -4.981 | 1463 | 1522 | 1523 | 647 | 4326 | 7440 |  | CORR | GENE | 04:09 | 04:19 | 04:19 | 655 | 120 | 10 | EXT |  | 0.95 | (c)
82266.961 | 9.583 | 9.251 | -2.037 | -2.369 | 2180 | 2209 | 2211 | 0 | 1751 | 7440 |  | CORR | GENE | 06:05 | 06:10 | 06:10 | 618 | 62 | 10 | EXT |  | 0.94 | (c)
82301.849 | 10.271 | 9.931 | -0.369 | -0.709 | -2178 | -2141 | -2148 | 53 | 131 | 7443 |  | CORR | GENE | 07:04 | 07:10 | 07:08 | 578 | 58 | 10 | EXT |  | 0.94 | (c)
82311.711 | 9.493 | 9.353 | -1.737 | -1.877 | -1460 | -1434 | -1433 | 771 | 1542 | 7444 |  | CORR | GENE | 08:10 | 08:14 | 08:14 | 335 | 53 | 12 | EXT |  | 0.93 | (c)
82313.432 | 11.214 | 11.08 | -0.016 | -0.15 | 1555 | -2152 | -2150 | 0 | 15 | 7444 |  | CORR | GENE | 04:17 | 06:18 | 06:19 | 135 | 1511 | 11 | EXT |  | 0.9 | (c)
82334.907 | 10.979 | 10.954 | -0.071 | -0.096 | 893 | 978 | 987 | 893 | 71 | 7446 |  | CORR | CIGR | 04:24 | 04:38 | 04:39 | 25 | 187 | 10 | EXT |  | 0.89 | (c)
82341.378 | 6.4 | 6.29 | -5.11 | -5.22 | -1001 | -767 | -747 | 494 | 5085 | 7447 |  | CORR | GENE | 03:17 | 03:54 | 03:57 | 135 | 507 | 11 | EXT |  | 0.9 | (c)
82343.671 | 8.693 | 7.527 | -2.817 | -3.983 | -128 | -82 | -97 | 66 | 2413 | 7447 |  | CORR | GENE | 05:37 | 05:45 | 05:42 | 1570 | 62 | 9 | EXT |  | 0.96 | (c)
82369.049 | 0.081 | 0.042 | -11.339 | -11.378 | -2178 | -2108 | -2133 | 52 | 42 | 7450 |  | CORR | GENE | 04:12 | 04:24 | 04:19 | 1177 | 91 | 10 | EXT |  | 0.96 | (c)
82371.393 | 2.425 | 2.401 | -8.995 | -9.019 | -1804 | -1631 | -1710 | 426 | 2401 | 7450 |  | CORR | CIGR | 05:12 | 05:40 | 05:28 | 39 | 189 | 12 | EXT |  | 0.89 | (c)
82372.024 | 3.056 | 3.044 | -8.364 | -8.376 | -2164 | -1974 | -1948 | 66 | 3044 | 7450 |  | CORR | GENE | 04:14 | 04:45 | 04:49 | 73 | 433 | 10 | EXT |  | 0.89 | (c)
82376.823 | 7.855 | 7.822 | -3.565 | -3.598 | -2104 | -2027 | -2042 | 126 | 3551 | 7450 |  | CORR | CIGR | 04:24 | 04:37 | 04:34 | 47 | 124 | 11 | EXT |  | 0.89 | (c)
82392.59 | 1.032 | 1.018 | -10.388 | -10.402 | -2099 | -2019 | -1883 | 131 | 1018 | 7452 |  | CORR | CIGR | 03:42 | 03:55 | 04:17 | 35 | 432 | 10 | EXT |  | 0.89 | (c)
82397.874 | 6.316 | 6.244 | -5.104 | -5.176 | -836 | -812 | -824 | 811 | 5030 | 7452 |  | CORR | AXGR | 07:06 | 07:10 | 07:08 | 146 | 25 | 12 | EXT |  | 0.9 | (c)
82428.768 | 2.78 | 2.645 | -7.12 | -7.255 | -556 | -386 | -441 | 327 | 2645 | 7455 |  | GOUG | GENE | 11:25 | 11:52 | 11:43 | 221 | 229 | 10 | EXT | Задир. Аномалия находится на упругопластическом изгибе: R=799 D, максимальное растяжение на 6.6 час. |  | (c)
82461.528 | 3.23 | 2.516 | -7.47 | -8.184 | -83 | -55 | -60 | 37 | 2516 | 7458 |  | CORR | AXGR | 01:45 | 01:50 | 01:49 | 1616 | 46 | 10 | EXT |  | 0.97 | (c)
82468.666 | 10.368 | 8.329 | -0.332 | -2.371 | -2198 | -2147 | -2132 | 33 | 189 | 7458 | Дефект проката | MIAN | GENE | 08:04 | 08:12 | 08:14 | 2182 | 133 |  | INT | Дефект проката Эквивалент потери металла 13%. |  | (c)
82493.097 | 1.169 | 0.446 | -9.981 | -10.704 | 44 | 86 | 84 | 44 | 446 | 7461 |  | CORR | GENE | 02:54 | 03:00 | 03:00 | 1242 | 79 | 10 | EXT |  | 0.96 | (c)
82496.656 | 4.728 | 4.71 | -6.422 | -6.44 | 1810 | 1880 | 1860 | 321 | 4710 | 7461 |  | CORR | CIGR | 07:39 | 07:50 | 07:47 | 28 | 99 | 10 | EXT |  | 0.89 | (c)
82501.367 | 9.439 | 7.345 | -1.711 | -3.805 | 2117 | 2171 | 2157 | 34 | 1294 | 7461 |  | CORR | GENE | 08:28 | 08:37 | 08:35 | 2511 | 80 | 10 | EXT |  | 0.97 | (c)
82503.77 | 0.692 | 0.454 | -10.788 | -11.026 | -2214 | -2197 | -2177 | 16 | 454 | 7462 |  | CORR | GENE | 04:35 | 04:38 | 04:41 | 1316 | 75 | 10 | EXT |  | 0.96 | (c)
82514.397 | 11.319 | 9.836 | -0.161 | -1.644 | -1100 | -1003 | -1026 | 953 | 68 | 7462 |  | CORR | GENE | 07:35 | 07:51 | 07:47 | 1576 | 147 | 10 | EXT |  | 0.97 | (c)
82540.568 | 3.15 | 2.225 | -8 | -8.925 | -2146 | -2118 | -2108 | 85 | 2225 | 7465 |  | CORR | GENE | 04:53 | 04:58 | 04:59 | 2063 | 75 | 11 | EXT |  | 0.98 | (c)
82546.277 | 8.859 | 8.15 | -2.291 | -3 | -2088 | -2049 | -2059 | 143 | 2165 | 7465 |  | CORR | GENE | 05:02 | 05:09 | 05:07 | 835 | 58 | 9 | EXT |  | 0.95 | (c)
82557.496 | 8.928 | 8.187 | -2.532 | -3.273 | 2104 | 2135 | 2154 | 25 | 1753 | 7466 |  | CORR | GENE | 08:13 | 08:18 | 08:22 | 1520 | 101 | 10 | EXT |  | 0.97 | (c)
82559.969 | 11.401 | 11.378 | -0.059 | -0.082 | 1855 | 2084 | -2113 | 0 | 28 | 7466 |  | CORR | GENE | 07:33 | 08:10 | 08:53 | 54 | 986 | 8 | EXT |  | 0.89 | (c)
82575.004 | 3.686 | 3.651 | -7.774 | -7.809 | 173 | 415 | 320 | 173 | 3651 | 7468 |  | CORR | GENE | 00:15 | 00:54 | 00:39 | 52 | 294 | 11 | EXT |  | 0.89 | (c)
82580.818 | 9.5 | 9.36 | -1.96 | -2.1 | -2186 | -2150 | -2155 | 44 | 145 | 7468 |  | CORR | GENE | 05:55 | 06:00 | 05:60 | 1955 | 63 | 9 | EXT |  | 0.96 | (c)
82582.723 | 11.405 | 11.394 | -0.055 | -0.066 | 1106 | 1524 | 1403 | 531 | 36 | 7468 |  | CORR | CIGR | 02:46 | 03:53 | 03:34 | 30 | 594 | 8 | EXT |  | 0.89 | (c)
82583.211 | 0.433 | 0.368 | -10.937 | -11.002 | 2120 | 2177 | 2160 | 31 | 368 | 7469 |  | CORR | GENE | 06:20 | 06:29 | 06:26 | 3276 | 80 | 10 | EXT |  | 0.98 | (c)
82594.195 | 0.047 | 0.026 | -11.373 | -11.394 | 1485 | 1588 | 1664 | 387 | 26 | 7470 |  | CORR | CIGR | 03:52 | 04:09 | 04:21 | 29 | 359 | 12 | EXT |  | 0.89 | (c)
82607.342 | 1.774 | 1.739 | -9.546 | -9.581 | -2165 | -2106 | -2091 | 66 | 1739 | 7471 |  | CORR | CIGR | 03:47 | 03:56 | 03:59 | 36 | 148 | 13 | EXT |  | 0.89 | (c)
82608.583 | 3.015 | 3 | -8.305 | -8.32 | -1000 | -942 | -946 | 892 | 3000 | 7471 |  | CORR | CIGR | 06:55 | 07:04 | 07:04 | 20 | 108 | 10 | EXT |  | 0.89 | (c)
82609.62 | 4.052 | 4.012 | -7.268 | -7.308 | -962 | -844 | -877 | 793 | 4012 | 7471 |  | CORR | CIGR | 07:01 | 07:20 | 07:15 | 45 | 169 | 13 | EXT |  | 0.89 | (c)
82609.63 | 4.062 | 3.974 | -7.258 | -7.346 | 22 | 56 | 50 | 22 | 3974 | 7471 |  | LWAN | GENE | 09:40 | 09:45 | 09:44 | 187 | 55 |  | EXT | Эквивалент потери металла 10%. |  | (c)
82611.729 | 6.161 | 6.153 | -5.159 | -5.167 | -2068 | -1998 | -1992 | 163 | 5142 | 7471 |  | CORR | CIGR | 04:02 | 04:14 | 04:15 | 25 | 151 | 14 | EXT |  | 0.89 | (c)
82611.752 | 6.184 | 6.144 | -5.136 | -5.176 | -1183 | -1043 | -1040 | 898 | 5111 | 7471 |  | CORR | GENE | 06:25 | 06:48 | 06:48 | 65 | 285 | 11 | EXT |  | 0.89 | (c)
82612.934 | 7.366 | 7.353 | -3.954 | -3.967 | -702 | -612 | -635 | 569 | 3927 | 7471 |  | CORR | CIGR | 07:43 | 07:57 | 07:54 | 40 | 133 | 10 | EXT |  | 0.89 | (c)
82614.718 | 9.15 | 9.11 | -2.17 | -2.21 | -1976 | -1951 | -1957 | 254 | 2071 | 7471 |  | CORR | AXGR | 04:17 | 04:21 | 04:20 | 139 | 38 | 10 | EXT | Аномалия находится на упругопластическом изгибе: R=907 D, максимальное растяжение на 11.5 час. | 0.9 | (c)
82615.268 | 9.7 | 9.437 | -1.62 | -1.883 | -2209 | -2157 | -2060 | 22 | 1436 | 7471 |  | CORR | GENE | 03:40 | 03:48 | 04:04 | 447 | 298 | 10 | EXT | Аномалия находится на упругопластическом изгибе: R=837 D, максимальное растяжение на 11.6 час. | 0.93 | (c)
82625.902 | 9.014 | 8.146 | -2.466 | -3.334 | 1773 | 1828 | 1843 | 317 | 2356 | 7472 |  | CORR | GENE | 04:35 | 04:44 | 04:46 | 978 | 141 | 11 | EXT | Аномалия находится на упругопластическом изгибе: R=383 D, максимальное растяжение на 0.4 час. | 0.97 | (c)
82629.442 | 1.074 | 1.066 | -9.986 | -9.994 | 1432 | 1500 | 1497 | 1432 | 1066 | 7473 |  | CORR | CIGR | 06:34 | 06:45 | 06:45 | 22 | 131 | 11 | EXT | Аномалия находится на отводе. | 0.89 | (c)
82629.596 | 1.228 | 1.223 | -9.832 | -9.837 | 1442 | 1487 | 1489 | 1442 | 1223 | 7473 |  | CORR | CIGR | 06:36 | 06:43 | 06:43 | 18 | 94 | 10 | EXT | Аномалия находится на отводе. | 0.89 | (c)
82647.983 | 8.555 | 8.545 | -2.665 | -2.675 | 1970 | 2088 | 2078 | 44 | 2638 | 7474 |  | CORR | CIGR | 03:46 | 04:05 | 04:03 | 37 | 216 | 10 | EXT |  | 0.89 | (c)
82652.28 | 1.632 | 1.623 | -9.908 | -9.917 | -1548 | -1548 | -1497 | 683 | 1623 | 7475 |  | CORR | CIGR | 05:40 | 05:40 | 05:48 | 22 | 101 | 12 | EXT |  | 0.89 | (c)
82652.48 | 1.832 | 1.822 | -9.708 | -9.718 | -1778 | -1695 | -1717 | 453 | 1822 | 7475 |  | CORR | CIGR | 05:03 | 05:16 | 05:12 | 30 | 121 | 11 | EXT |  | 0.89 | (c)
82660.764 | 10.116 | 10.102 | -1.424 | -1.438 | -435 | -358 | -376 | 318 | 1412 | 7475 |  | CORR | CIGR | 08:39 | 08:52 | 08:49 | 26 | 117 | 11 | EXT |  | 0.89 | (c)
82673.606 | 11.418 | 11.314 | -0.152 | -0.256 | -965 | -941 | -937 | 909 | 47 | 7476 |  | CORR | GENE | 06:59 | 07:03 | 07:03 | 209 | 55 | 9 | EXT |  | 0.9 | (c)
82677.354 | 3.596 | 3.368 | -7.954 | -8.182 | 1477 | 1535 | 1534 | 639 | 3368 | 7477 |  | CORR | GENE | 06:26 | 06:36 | 06:36 | 589 | 114 | 9 | EXT |  | 0.94 | (c)
82697.906 | 1.178 | 1.159 | -10.182 | -10.201 | 1691 | 1745 | 1794 | 333 | 1159 | 7479 |  | CORR | GENE | 07:31 | 07:40 | 07:48 | 53 | 207 | 10 | EXT |  | 0.89 | (c)
82698.785 | 2.057 | 1.804 | -9.303 | -9.556 | 811 | 831 | 835 | 811 | 1804 | 7479 |  | CORR | GENE | 05:09 | 05:12 | 05:13 | 361 | 48 | 11 | EXT |  | 0.93 | (c)
82698.836 | 2.108 | 2.053 | -9.252 | -9.307 | 1373 | 1495 | 1552 | 499 | 2053 | 7479 |  | CORR | GENE | 06:40 | 06:60 | 07:09 | 74 | 359 | 11 | EXT |  | 0.89 | (c)
82702.372 | 5.644 | 5.631 | -5.716 | -5.729 | 1392 | 1488 | 1472 | 678 | 5631 | 7479 |  | CORR | CIGR | 06:43 | 06:58 | 06:56 | 26 | 161 | 11 | EXT |  | 0.89 | (c)
82707.941 | 11.213 | 11.194 | -0.147 | -0.166 | 1296 | 1415 | 1403 | 720 | 137 | 7479 |  | CORR | CIGR | 06:28 | 06:47 | 06:45 | 29 | 215 | 11 | EXT |  | 0.89 | (c)
82714.733 | 6.645 | 6.632 | -4.435 | -4.448 | 937 | 1016 | 1035 | 937 | 4405 | 7480 |  | CORR | CIGR | 05:38 | 05:50 | 05:53 | 43 | 195 | 14 | EXT | Аномалия находится на отводе. | 0.89 | (c)
82719.168 | 0 | 0 | -9.17 | -9.17 | -381 | -369 | -368 | 355 | 0 | 7481 | Непровар / утяжина | GWAN |  | 00:55 | 00:57 | 00:57 | 0 | 26 | 13 | INT | Непровар / утяжина Аномалия находится на отводе. |  | (c)
82754.238 | 3.03 | 3.023 | -8.22 | -8.227 | 1424 | 1510 | 1482 | 1424 | 3023 | 7484 |  | CORR | CIGR | 03:33 | 03:47 | 03:42 | 27 | 115 | 14 | EXT |  | 0.89 | (c)
82818.336 | 11.448 | 11.414 | -0.062 | -0.096 | -996 | -810 | -666 | 336 | 17 | 7489 |  | CORR | GENE | 08:24 | 08:54 | 09:17 | 79 | 660 | 13 | EXT |  | 0.89 | (c)
82824.295 | 5.897 | 5.877 | -5.513 | -5.533 | 1098 | 1414 | 1306 | 1098 | 5498 | 7490 |  | CORR | CIGR | 08:02 | 08:53 | 08:36 | 35 | 415 | 15 | EXT |  | 0.89 | (c)
82840.993 | 11.185 | 9.025 | -0.305 | -2.465 | -2197 | -2130 | -2154 | 34 | 107 | 7491 |  | CORR | GENE | 06:59 | 07:10 | 07:06 | 2358 | 86 | 10 | EXT |  | 0.97 | (c)
82887.901 | 1.433 | 1.266 | -7.687 | -7.854 | 1473 | 1491 | 1500 | 702 | 1266 | 7496 |  | CORR | GENE | 04:09 | 04:12 | 04:13 | 361 | 56 | 16 | EXT |  | 0.95 | (c)
82889.625 | 3.157 | 2.742 | -5.963 | -6.378 | -2189 | -2156 | -2158 | 41 | 2742 | 7496 |  | CORR | GENE | 06:18 | 06:23 | 06:23 | 582 | 63 | 15 | EXT |  | 0.98 | (c)
82915.209 | 1.231 | 0.447 | -4.279 | -5.063 | -2217 | -2186 | -2190 | 14 | 447 | 7501 |  | CORR | GENE | 04:03 | 04:08 | 04:08 | 1414 | 54 | 12 | EXT |  | 0.98 | (c)
82919.452 | 5.474 | 5.451 | -0.036 | -0.059 | 2195 | -2018 | -2032 | 0 | 19 | 7501 |  | CORR | CIGR | 03:55 | 04:35 | 04:33 | 40 | 469 | 10 | EXT |  | 0.89 | (c)
82930.494 | 11.006 | 10.979 | -0.564 | -0.591 | 258 | 335 | 326 | 258 | 546 | 7502 |  | CORR | CIGR | 03:57 | 04:09 | 04:08 | 45 | 137 | 14 | EXT |  | 0.89 | (c)
82941.251 | 10.193 | 10.134 | -1.237 | -1.296 | 379 | 392 | 393 | 379 | 1173 | 7503 |  | CORR | AXGR | 07:37 | 07:39 | 07:39 | 123 | 28 | 13 | EXT |  | 0.9 | (c)
82944.443 | 1.955 | 1.932 | -9.385 | -9.408 | -1866 | -1789 | -1778 | 1690 | 1932 | 7504 |  | CORR | CIGR | 08:40 | 08:53 | 08:54 | 40 | 176 | 10 | EXT |  | 0.89 | (c)
82946.336 | 3.848 | 3.65 | -7.492 | -7.69 | 1550 | 1562 | 1565 | 1550 | 3650 | 7504 |  | CORR | AXGR | 05:51 | 05:54 | 05:54 | 422 | 31 | 10 | EXT |  | 0.93 | (c)
82952.67 | 10.182 | 10.154 | -1.158 | -1.186 | 1031 | 1138 | 1134 | 1031 | 1144 | 7504 |  | CORR | CIGR | 04:28 | 04:45 | 04:44 | 42 | 205 | 10 | EXT |  | 0.89 | (c)
82978.559 | 2.731 | 2.718 | -8.029 | -8.042 | -950 | -852 | -878 | 806 | 2718 | 7507 |  | CORR | CIGR | 05:46 | 06:02 | 05:58 | 22 | 144 | 11 | EXT |  | 0.89 | (c)
83000.451 | 2.443 | 2.43 | -8.297 | -8.31 | -1325 | -1209 | -1220 | 1116 | 2430 | 7509 |  | CORR | CIGR | 04:04 | 04:22 | 04:21 | 38 | 209 | 13 | EXT |  | 0.89 | (c)
83005.465 | 7.457 | 7.436 | -3.283 | -3.304 | -1913 | -1729 | -1663 | 1413 | 3198 | 7509 |  | CORR | GENE | 02:29 | 02:58 | 03:09 | 106 | 501 | 10 | EXT | Аномалия находится на упругопластическом изгибе: R=864 D, максимальное растяжение на 5.5 час. | 0.89 | (c)
83005.925 | 7.917 | 7.907 | -2.823 | -2.833 | -1092 | -1015 | -975 | 858 | 2800 | 7509 |  | CORR | CIGR | 04:41 | 04:54 | 05:00 | 33 | 234 | 12 | EXT | Аномалия находится на упругопластическом изгибе: R=850 D, максимальное растяжение на 5.6 час. | 0.89 | (c)
83007.591 | 9.583 | 9.567 | -1.157 | -1.173 | -1263 | -1166 | -1144 | 1024 | 1127 | 7509 |  | CORR | CIGR | 04:14 | 04:29 | 04:33 | 46 | 239 | 10 | EXT | Аномалия находится на упругопластическом изгибе: R=738 D, максимальное растяжение на 5.8 час. | 0.89 | (c)
83007.612 | 9.604 | 9.589 | -1.136 | -1.151 | -2013 | -1921 | -1942 | 1870 | 1117 | 7509 |  | CORR | CIGR | 02:13 | 02:27 | 02:24 | 34 | 143 | 10 | EXT | Аномалия находится на упругопластическом изгибе: R=738 D, максимальное растяжение на 5.8 час. | 0.89 | (c)
83008.238 | 10.23 | 10.137 | -0.51 | -0.603 | -1662 | -1213 | -1321 | 980 | 244 | 7509 |  | CORR | GENE | 03:09 | 04:22 | 04:04 | 359 | 682 | 11 | EXT | Аномалия находится на упругопластическом изгибе: R=694 D, максимальное растяжение на 5.9 час. | 0.93 | (c)
83008.748 | 0 | -0.015 | -11.15 | -11.165 | 1818 | 1879 | 1878 | 292 |  | 7510 | Нарушение формы кольцевого шва | GWAN |  | 04:20 | 04:30 | 04:30 | 0 | 121 |  | EXT | Нарушение формы кольцевого шва Аномалия находится на упругопластическом изгибе: R=667 D, максимальное растяжение на 5.9 час. |  | (c)
83010.199 | 1.451 | 1.423 | -9.699 | -9.727 | -1490 | -1352 | -1366 | 741 | 1423 | 7510 |  | CORR | GENE | 07:26 | 07:48 | 07:46 | 55 | 248 | 11 | EXT | Аномалия находится на упругопластическом изгибе: R=595 D, максимальное растяжение на 6 час. | 0.89 | (c)
83019.898 | 0 | 0 | -11.46 | -11.46 | 607 | 772 | 854 | 607 | 0 | 7511 | Смещение кромок | GWAN |  | 11:38 | 00:05 | 00:18 | 0 | 495 | 15 | EXT | Смещение кромок Вовнутрь Величина смещения - 2.4 мм. Аномалия находится на упругопластическом изгибе: R=378 D, максимальное растяжение на 6 час. |  | (c)
83019.898 | 0 | -0.022 | -11.46 | -11.482 | 1762 | 1929 | 1858 | 277 |  | 7511 | Нарушение формы кольцевого шва | GWAN |  | 02:45 | 03:12 | 03:00 | 0 | 191 |  | EXT | Нарушение формы кольцевого шва Аномалия находится на упругопластическом изгибе: R=378 D, максимальное растяжение на 6 час. |  | (c)
83019.898 | 0 | -0.016 | -11.46 | -11.476 | 2211 | -2107 | -2083 | 0 |  | 7511 | Нарушение формы кольцевого шва | GWAN |  | 03:57 | 04:20 | 04:24 | 0 | 335 |  | EXT | Нарушение формы кольцевого шва Аномалия находится на упругопластическом изгибе: R=378 D, максимальное растяжение на 6 час. |  | (c)
83019.898 | 0 | 0 | -11.46 | -11.46 | -627 | -450 | -109 | 0 | 0 | 7511 | Смещение кромок | GWAN |  | 08:19 | 08:48 | 09:43 | 0 | 1034 | 15 | EXT | Смещение кромок Наружу Величина смещения - 2.4 мм. Аномалия находится на упругопластическом изгибе: R=378 D, максимальное растяжение на 6 час. |  | (c)
83027.681 | 7.783 | 7.76 | -3.677 | -3.7 | -455 | -371 | -389 | 324 | 3677 | 7511 |  | CORR | CIGR | 08:47 | 09:00 | 08:58 | 23 | 131 | 12 | EXT | Аномалия находится на упругопластическом изгибе: R=568 D, максимальное растяжение на 4.9 час. | 0.89 | (c)
83042.848 | 0 | -0.042 | -5.16 | -5.202 | -40 | 251 | 348 | 0 |  | 7513 | Вышлифовка на шве | GWAN | GENE | 11:31 | 00:18 | 00:34 | 91 | 775 | 11 | EXT | Вышлифовка на шве |  | (c)
83042.848 | 0 | -0.026 | -5.16 | -5.186 | -1484 | -1212 | -1153 | 746 |  | 7513 | Нарушение формы кольцевого шва | GWAN |  | 07:38 | 08:22 | 08:31 | 0 | 662 |  | EXT | Нарушение формы кольцевого шва |  | (c)
83058.168 | 2.95 | 2.939 | -6.27 | -6.281 | 1643 | 1994 | 1875 | 123 | 2939 | 7516 |  | CORR | GENE | 05:25 | 06:21 | 06:02 | 59 | 464 | 11 | EXT |  | 0.89 | (c)
83066.914 | 0.756 | 0.562 | -8.674 | -8.868 | -1836 | -1811 | -1815 | 394 | 562 | 7518 |  | CORR | AXGR | 07:31 | 07:35 | 07:34 | 272 | 44 | 10 | EXT |  | 0.92 | (c)
83074.925 | 8.767 | 7.305 | -0.663 | -2.125 | -1851 | -1766 | -1766 | 379 | 157 | 7518 |  | CORR | GENE | 07:28 | 07:42 | 07:42 | 1968 | 170 | 11 | EXT |  | 0.98 | (c)
83076.427 | 0.839 | 0.811 | -10.161 | -10.189 | -1016 | -726 | -810 | 604 | 811 | 7519 |  | CORR | GENE | 04:41 | 05:28 | 05:14 | 94 | 412 | 10 | EXT |  | 0.89 | (c)
83077.301 | 1.713 | 1.568 | -9.287 | -9.432 | -1014 | -790 | -636 | 259 | 1568 | 7519 |  | CORR | GENE | 04:42 | 05:18 | 05:43 | 177 | 755 | 14 | EXT |  | 0.91 | (c)
83096.914 | 10.326 | 10.317 | -1.104 | -1.113 | 158 | 251 | 259 | 158 | 1035 | 7520 |  | CORR | GENE | 07:01 | 07:16 | 07:17 | 78 | 202 | 12 | EXT |  | 0.89 | (c)
83096.995 | 10.407 | 9.957 | -1.023 | -1.473 | 402 | 448 | 475 | 402 | 624 | 7520 |  | CORR | GENE | 07:40 | 07:47 | 07:52 | 849 | 145 | 10 | EXT |  | 0.95 | (c)
83097.938 | 11.35 | 11.29 | -0.08 | -0.14 | -758 | -482 | -350 | 0 | 44 | 7520 |  | CORR | GENE | 04:33 | 05:17 | 05:39 | 96 | 815 | 11 | EXT |  | 0.89 | (c)
83097.963 | 11.375 | 11.252 | -0.055 | -0.178 | 271 | 846 | 685 | 271 | 23 | 7520 |  | CORR | GENE | 07:19 | 08:52 | 08:26 | 155 | 828 | 11 | EXT |  | 0.9 | (c)
83100.058 | 2.04 | 2 | -9.75 | -9.79 | -1804 | -1757 | -1757 | 1710 | 2000 | 7521 |  | DENT | GENE | 08:23 | 08:30 | 08:30 | 75 | 94 | 0.7 | N/A | Глубина вмятины: 10 мм (0,7%). Линейка: 8 см в (200 см; 08:30 ч:мин) Аномалия находится вблизи дефекта потери металла. |  | (c)
83100.124 | 2.106 | 2.028 | -9.684 | -9.762 | -1994 | -1974 | -1841 | 1688 | 2028 | 7521 |  | GOUG | GENE | 07:52 | 07:55 | 08:17 | 99 | 306 | 6 | EXT | Зона задиров. |  | (c)
83109.808 | 0 | -0.016 | -11.19 | -11.206 | 2061 | 2161 | 2181 | 2061 | 0 | 7522 | Подгиб кромки со смещением | GWAN |  | 04:12 | 04:29 | 04:32 | 0 | 239 | 33 | EXT | Подгиб кромки со смещением Величина смещения - 5.1 мм. |  | (c)
83122.04 | 1.042 | 0.686 | -10.268 | -10.624 | -1892 | -1809 | -1825 | 1758 | 686 | 7523 |  | CORR | GENE | 04:03 | 04:16 | 04:13 | 465 | 134 | 12 | EXT |  | 0.95 | (c)
83125.021 | 4.023 | 4.006 | -7.287 | -7.304 | -1118 | -981 | -1010 | 902 | 4006 | 7523 |  | CORR | CIGR | 06:07 | 06:30 | 06:25 | 32 | 216 | 13 | EXT |  | 0.89 | (c)
83127.947 | 6.949 | 6.917 | -4.361 | -4.393 | -1482 | -1391 | -1404 | 1326 | 4357 | 7523 |  | CORR | CIGR | 05:09 | 05:24 | 05:21 | 36 | 156 | 15 | EXT |  | 0.89 | (c)
83129.29 | 8.292 | 8.269 | -3.018 | -3.041 | -846 | -753 | -764 | 681 | 3018 | 7523 |  | CORR | CIGR | 06:51 | 07:06 | 07:05 | 23 | 165 | 10 | EXT |  | 0.89 | (c)
83131.18 | 10.182 | 10.133 | -1.128 | -1.177 | -712 | -453 | -490 | 269 | 1085 | 7523 |  | CORR | GENE | 07:13 | 07:55 | 07:49 | 92 | 444 | 10 | EXT |  | 0.89 | (c)
83143.13 | 10.822 | 10.623 | -0.698 | -0.897 | -1188 | -1169 | -1147 | 1043 | 607 | 7524 |  | CORR | GENE | 07:18 | 07:21 | 07:25 | 290 | 81 | 11 | EXT |  | 0.92 | (c)
83143.828 | 0 | -0.026 | -11.66 | -11.686 | 384 | 537 | 573 | 384 |  | 7525 | Нарушение формы кольцевого шва | GWAN |  | 11:48 | 00:13 | 00:19 | 0 | 377 |  | EXT | Нарушение формы кольцевого шва |  | (c)
83143.828 | 0 | -0.047 | -11.66 | -11.707 | -479 | -390 | -349 | 220 |  | 7525 | Нарушение формы кольцевого шва | GWAN |  | 09:29 | 09:43 | 09:50 | 0 | 259 |  | EXT | Нарушение формы кольцевого шва |  | (c)
83168.167 | 1.259 | 1.2 | -10.171 | -10.23 | 996 | 1104 | 1177 | 996 | 1200 | 7527 |  | CORR | GENE | 07:38 | 07:56 | 08:08 | 82 | 362 | 10 | EXT | Аномалия находится на упругопластическом изгибе: R=327 D, максимальное растяжение на 6.6 час. | 0.89 | (c)
83183.555 | 5.217 | 5.183 | -6.353 | -6.387 | 1351 | 1436 | 1470 | 642 | 5183 | 7528 |  | CORR | GENE | 02:36 | 02:50 | 02:55 | 70 | 237 | 10 | EXT | Аномалия находится на упругопластическом изгибе: R=423 D, максимальное растяжение на 6.7 час. | 0.89 | (c)
83196.295 | 6.387 | 6.373 | -5.133 | -5.147 | 1559 | 1785 | 1714 | 362 | 5106 | 7529 |  | CORR | CIGR | 03:56 | 04:33 | 04:21 | 41 | 309 | 15 | EXT |  | 0.89 | (c)
83202.426 | 0.998 | 0.965 | -10.382 | -10.415 | -2172 | -1955 | -2021 | 58 | 965 | 7530 |  | CORR | GENE | 06:33 | 07:08 | 06:57 | 66 | 302 | 12 | EXT |  | 0.89 | (c)
83202.491 | 1.063 | 1.028 | -10.317 | -10.352 | 1807 | 1951 | 1954 | 129 | 1028 | 7530 |  | CORR | CIGR | 05:15 | 05:38 | 05:39 | 38 | 295 | 12 | EXT |  | 0.89 | (c)
83209.448 | 8.02 | 7.995 | -3.36 | -3.385 | -1610 | -1501 | -1479 | 621 | 3329 | 7530 |  | CORR | GENE | 08:03 | 08:21 | 08:24 | 56 | 261 | 11 | EXT |  | 0.89 | (c)
83212.673 | 11.245 | 10.393 | -0.135 | -0.987 | -1866 | -1821 | -1794 | 365 | 54 | 7530 |  | CORR | GENE | 07:22 | 07:29 | 07:34 | 933 | 142 | 12 | EXT |  | 0.97 | (c)
83213.225 | 0.417 | 0.376 | -11.043 | -11.084 | 1123 | 1468 | 1344 | 665 | 376 | 7531 |  | CORR | GENE | 05:08 | 06:03 | 05:44 | 67 | 443 | 11 | EXT |  | 0.89 | (c)
83223.806 | 10.998 | 10.896 | -0.462 | -0.564 | 1970 | 2005 | 2005 | 191 | 309 | 7531 |  | CORR | GENE | 07:25 | 07:30 | 07:30 | 255 | 69 | 10 | EXT |  | 0.91 | (c)
83225.908 | 1.64 | 1.608 | -9.89 | -9.922 | 1978 | 2039 | 2087 | 34 | 1608 | 7532 |  | CORR | GENE | 08:04 | 08:14 | 08:21 | 52 | 219 | 10 | EXT |  | 0.89 | (c)
83227.205 | 2.937 | 2.909 | -8.593 | -8.621 | 1988 | 2116 | 2093 | 32 | 2909 | 7532 |  | CORR | GENE | 08:05 | 08:26 | 08:22 | 53 | 210 | 10 | EXT |  | 0.89 | (c)
83229.229 | 4.961 | 4.71 | -6.569 | -6.82 | 2140 | 2185 | 2171 | 28 | 4710 | 7532 |  | CORR | GENE | 08:30 | 08:37 | 08:35 | 1217 | 63 | 13 | EXT |  | 0.99 | (c)
83229.876 | 5.608 | 5.569 | -5.922 | -5.961 | 1567 | 1637 | 1717 | 364 | 5569 | 7532 |  | CORR | GENE | 06:57 | 07:09 | 07:22 | 61 | 299 | 10 | EXT |  | 0.89 | (c)
83231.772 | 7.504 | 6.926 | -4.026 | -4.604 | 2175 | 2204 | 2199 | 8 | 3591 | 7532 |  | CORR | GENE | 08:36 | 08:40 | 08:39 | 1013 | 48 | 12 | EXT |  | 0.98 | (c)
83232.612 | 8.344 | 8.335 | -3.186 | -3.195 | 401 | 468 | 469 | 401 | 3160 | 7532 |  | CORR | CIGR | 03:49 | 04:00 | 04:00 | 35 | 137 | 11 | EXT |  | 0.89 | (c)
83235.019 | 10.751 | 8.313 | -0.779 | -3.217 | 2177 | 2216 | 2209 | 0 | 239 | 7532 |  | CORR | GENE | 08:36 | 08:42 | 08:41 | 2978 | 64 | 12 | EXT |  | 1 | (c)
83259.629 | 0.491 | 0.472 | -10.919 | -10.938 | -1548 | -1443 | -1463 | 1378 | 472 | 7535 |  | CORR | CIGR | 05:20 | 05:37 | 05:34 | 42 | 170 | 10 | EXT |  | 0.89 | (c)
83260.339 | 1.201 | 1.172 | -10.209 | -10.238 | -1173 | -964 | -968 | 764 | 1172 | 7535 |  | CORR | GENE | 06:21 | 06:55 | 06:54 | 90 | 409 | 10 | EXT |  | 0.89 | (c)
83262.87 | 3.732 | 3.695 | -7.678 | -7.715 | -1358 | -1091 | -1117 | 875 | 3695 | 7535 |  | CORR | GENE | 05:51 | 06:34 | 06:30 | 68 | 483 | 10 | EXT |  | 0.89 | (c)
83264.483 | 5.345 | 5.297 | -6.065 | -6.113 | -1583 | -1062 | -1112 | 641 | 5297 | 7535 |  | CORR | GENE | 05:15 | 06:39 | 06:31 | 152 | 943 | 10 | EXT |  | 0.9 | (c)
83271.799 | 1.251 | 0.951 | -10.229 | -10.529 | 2090 | 2155 | 2134 | 53 | 951 | 7536 |  | CORR | GENE | 04:39 | 04:50 | 04:46 | 667 | 88 | 12 | EXT |  | 0.96 | (c)
83271.928 | 1.38 | 1.37 | -10.1 | -10.11 | 1770 | 1848 | 1876 | 248 | 1370 | 7536 |  | CORR | CIGR | 03:47 | 04:00 | 04:05 | 46 | 213 | 11 | EXT |  | 0.89 | (c)
83274.595 | 4.047 | 3.525 | -7.433 | -7.955 | 1957 | 1999 | 2003 | 183 | 3525 | 7536 |  | CORR | GENE | 04:18 | 04:24 | 04:25 | 638 | 91 | 10 | EXT |  | 0.95 | (c)
83275.45 | 4.902 | 4.307 | -6.578 | -7.173 | 2092 | 2118 | 2127 | 69 | 4307 | 7536 |  | CORR | GENE | 04:39 | 04:44 | 04:45 | 855 | 70 | 10 | EXT |  | 0.95 | (c)
83276.003 | 5.455 | 5.009 | -6.025 | -6.471 | -2165 | -2149 | -2139 | 65 | 5009 | 7536 |  | CORR | GENE | 05:12 | 05:15 | 05:17 | 536 | 52 | 10 | EXT |  | 0.94 | (c)
83277.787 | 7.239 | 7.058 | -4.241 | -4.422 | 2128 | 2183 | 2166 | 28 | 3316 | 7536 |  | CORR | GENE | 04:45 | 04:54 | 04:51 | 1106 | 75 | 11 | EXT |  | 0.97 | (c)
83278.557 | 8.009 | 7.993 | -3.471 | -3.487 | 1985 | 2043 | 2049 | 117 | 3458 | 7536 |  | CORR | CIGR | 04:22 | 04:32 | 04:33 | 29 | 129 | 10 | EXT |  | 0.89 | (c)
83278.606 | 8.058 | 8.047 | -3.422 | -3.433 | -2214 | -2168 | -2150 | 17 | 3406 | 7536 |  | CORR | CIGR | 05:05 | 05:12 | 05:15 | 27 | 128 | 10 | EXT |  | 0.89 | (c)
83279.857 | 9.309 | 9.234 | -2.171 | -2.246 | -252 | -252 | -71 | 0 | 2170 | 7536 |  | GOUG | GENE | 10:21 | 10:21 | 10:50 | 76 | 363 | 6 | EXT | Задир. |  | (c)
83291.616 | 9.588 | 9.227 | -1.762 | -2.123 | -1730 | -1670 | -1675 | 501 | 1383 | 7537 |  | CORR | GENE | 07:18 | 07:28 | 07:27 | 740 | 109 | 15 | EXT |  | 0.99 | (c)
83292.869 | 10.841 | 10.014 | -0.509 | -1.336 | -1735 | -1682 | -1689 | 495 | 374 | 7537 |  | CORR | GENE | 07:17 | 07:26 | 07:24 | 962 | 92 | 13 | EXT |  | 0.98 | (c)
83302.35 | 8.972 | 8.796 | -2.498 | -2.674 | 1980 | 2006 | 2006 | 1980 | 2325 | 7538 |  | CORR | GENE | 07:49 | 07:54 | 07:54 | 349 | 53 | 11 | EXT |  | 0.93 | (c)
83315.998 | 0 | -0.042 | -11.46 | -11.502 | 1870 | 1984 | 1985 | 130 | 0 | 7540 | Подгиб кромки со смещением | GWAN |  | 03:17 | 03:35 | 03:35 | 0 | 230 | 25 | EXT | Подгиб кромки со смещением Аномалия находится на отводе. Величина смещения - 3.9 мм. |  | (c)
83315.998 | 0 | -0.036 | -11.46 | -11.496 | -2057 | -2002 | -1996 | 173 | 0 | 7540 | Подгиб кромки со смещением | GWAN |  | 04:43 | 04:52 | 04:53 | 0 | 123 | 26 | EXT | Подгиб кромки со смещением Аномалия находится на отводе. Величина смещения - 4.1 мм. |  | (c)
83315.998 | 0 | 0 | -11.46 | -11.46 | 262 | 416 | 417 | 262 | 0 | 7540 | Смещение кромок | GWAN |  | 10:57 | 11:22 | 11:22 | 0 | 310 | 18 | EXT | Смещение кромок Наружу Аномалия находится на отводе. Величина смещения - 2.8 мм. |  | (c)
83331.204 | 3.746 | 2.08 | -7.674 | -9.34 | 2090 | 2153 | 2136 | 49 | 2080 | 7541 |  | CORR | GENE | 07:33 | 07:43 | 07:40 | 3033 | 91 | 10 | EXT |  | 0.98 | (c)
83333.094 | 5.636 | 5.598 | -5.784 | -5.822 | 2225 | -2187 | -2144 | 0 | 5598 | 7541 |  | CORR | GENE | 07:54 | 08:02 | 08:09 | 55 | 186 | 10 | EXT |  | 0.89 | (c)
83334.338 | 6.88 | 6.847 | -4.54 | -4.573 | 1716 | 1795 | 1843 | 260 | 4525 | 7541 |  | CORR | GENE | 06:32 | 06:45 | 06:53 | 48 | 254 | 10 | EXT |  | 0.89 | (c)
83335.681 | 8.223 | 8.206 | -3.197 | -3.214 | 2206 | -2071 | -2090 | 0 | 3169 | 7541 |  | CORR | CIGR | 07:51 | 08:21 | 08:18 | 45 | 331 | 11 | EXT | Аномалия находится на упругопластическом изгибе: R=864 D, максимальное растяжение на 4.8 час. | 0.89 | (c)
83336.113 | 8.655 | 8.45 | -2.765 | -2.97 | 2230 | -2177 | -2198 | 0 | 2490 | 7541 |  | CORR | GENE | 07:55 | 08:04 | 08:01 | 480 | 66 | 11 | EXT | Аномалия находится на упругопластическом изгибе: R=827 D, максимальное растяжение на 4.8 час. | 0.94 | (c)
83336.879 | 9.421 | 9.186 | -1.999 | -2.234 | 2217 | 2227 | -2230 | 0 | 1856 | 7541 |  | CORR | AXGR | 07:53 | 07:55 | 07:55 | 378 | 29 | 14 | EXT | Аномалия находится на упругопластическом изгибе: R=736 D, максимальное растяжение на 4.9 час. | 0.95 | (c)
83337.147 | 9.689 | 8.73 | -1.731 | -2.69 | 2087 | 2145 | 2128 | 61 | 1465 | 7541 |  | CORR | GENE | 07:32 | 07:42 | 07:39 | 1225 | 82 | 12 | EXT | Аномалия находится на упругопластическом изгибе: R=713 D, максимальное растяжение на 4.9 час. | 0.98 | (c)
83338.097 | 10.639 | 10.127 | -0.781 | -1.293 | -2176 | -2010 | -2076 | 54 | 103 | 7541 |  | CORR | GENE | 08:04 | 08:31 | 08:20 | 1190 | 200 | 12 | EXT | Аномалия находится на упругопластическом изгибе: R=630 D, максимальное растяжение на 5.1 час. | 0.98 | (c)
83342.781 | 3.903 | 3.78 | -7.537 | -7.66 | 2093 | 2122 | 2117 | 91 | 3780 | 7542 |  | CORR | AXGR | 04:56 | 05:01 | 04:60 | 313 | 46 | 10 | EXT | Аномалия находится на упругопластическом изгибе: R=431 D, максимальное растяжение на 5.9 час. | 0.92 | (c)
83343.822 | 4.944 | 4.911 | -6.496 | -6.529 | -1475 | -1228 | -1187 | 755 | 4911 | 7542 |  | CORR | GENE | 07:20 | 07:60 | 08:07 | 117 | 577 | 11 | EXT | Аномалия находится на упругопластическом изгибе: R=417 D, максимальное растяжение на 6 час. | 0.89 | (c)
83352.012 | 1.694 | 1.685 | -9.636 | -9.645 | 1820 | 1965 | 2007 | 1820 | 1685 | 7543 |  | CORR | CIGR | 07:12 | 07:36 | 07:42 | 34 | 375 | 10 | EXT | Аномалия находится на упругопластическом изгибе: R=457 D, максимальное растяжение на 5.5 час. | 0.89 | (c)
83380.196 | 7.098 | 7.074 | -4.172 | -4.196 | 586 | 721 | 765 | 586 | 4154 | 7545 |  | CORR | CIGR | 03:50 | 04:12 | 04:19 | 42 | 359 | 10 | EXT |  | 0.89 | (c)
83383.974 | 10.876 | 10.526 | -0.394 | -0.744 | 1999 | 2054 | 2036 | 1999 | 206 | 7545 |  | CORR | GENE | 07:38 | 07:47 | 07:44 | 538 | 76 | 11 | EXT |  | 0.95 | (c)
83398.085 | 2.847 | 2.837 | -8.633 | -8.643 | -1328 | -1277 | -1242 | 903 | 2837 | 7547 |  | CORR | CIGR | 06:00 | 06:09 | 06:14 | 24 | 172 | 10 | EXT |  | 0.89 | (c)
83399.418 | 4.18 | 4.142 | -7.3 | -7.338 | -1034 | -614 | -749 | 465 | 4142 | 7547 |  | CORR | GENE | 06:48 | 07:56 | 07:34 | 94 | 570 | 11 | EXT |  | 0.89 | (c)
83405.816 | 10.578 | 10.556 | -0.902 | -0.924 | 1974 | 2126 | 2110 | 0 | 890 | 7547 |  | CORR | CIGR | 02:53 | 03:18 | 03:15 | 34 | 272 | 11 | EXT |  | 0.89 | (c)
83440.036 | 10.618 | 10.535 | -0.362 | -0.445 | 1515 | 1571 | 1755 | 1515 | 351 | 7550 |  | CORR | GENE | 06:56 | 07:05 | 07:35 | 94 | 480 | 13 | EXT | Аномалия находится на отводе. | 0.89 | (c)
83440.398 | 0 | -0.029 | -11.55 | -11.579 | -1021 | -965 | -921 | 820 |  | 7551 | Нарушение формы кольцевого шва | GWAN |  | 10:35 | 10:44 | 10:51 | 0 | 201 |  | EXT | Нарушение формы кольцевого шва Аномалия находится на отводе. |  | (c)
83443.865 | 3.467 | 3.433 | -8.083 | -8.117 | 1076 | 1152 | 1225 | 857 | 3433 | 7551 |  | CORR | GENE | 04:13 | 04:26 | 04:37 | 72 | 297 | 11 | EXT |  | 0.89 | (c)
83450.079 | 9.681 | 9.655 | -1.869 | -1.895 | 857 | 941 | 1008 | 857 | 1832 | 7551 |  | CORR | GENE | 03:38 | 03:52 | 04:02 | 63 | 302 | 10 | EXT |  | 0.89 | (c)
83450.373 | 9.975 | 9.92 | -1.575 | -1.63 | 748 | 847 | 968 | 748 | 1545 | 7551 |  | CORR | GENE | 03:20 | 03:36 | 03:56 | 85 | 441 | 12 | EXT |  | 0.89 | (c)
83452.389 | 0.441 | 0.225 | -10.839 | -11.055 | 921 | 939 | 940 | 921 | 225 | 7552 |  | CORR | AXGR | 04:08 | 04:11 | 04:11 | 424 | 38 | 10 | EXT |  | 0.93 | (c)
83464.585 | 1.357 | 1.333 | -9.943 | -9.967 | 1320 | 1403 | 1436 | 678 | 1333 | 7553 |  | CORR | CIGR | 03:17 | 03:31 | 03:36 | 38 | 232 | 10 | EXT |  | 0.89 | (c)
83465.873 | 2.645 | 2.595 | -8.655 | -8.705 | 1299 | 1432 | 1491 | 549 | 2595 | 7553 |  | CORR | GENE | 03:14 | 03:35 | 03:45 | 83 | 383 | 14 | EXT |  | 0.89 | (c)
83466.309 | 3.081 | 3.069 | -8.219 | -8.231 | 1765 | 1860 | 1862 | 271 | 3069 | 7553 |  | CORR | CIGR | 04:29 | 04:44 | 04:45 | 36 | 195 | 10 | EXT |  | 0.89 | (c)
83466.766 | 3.538 | 3.52 | -7.762 | -7.78 | 1837 | 1932 | 1944 | 179 | 3520 | 7553 |  | CORR | CIGR | 04:40 | 04:56 | 04:58 | 38 | 215 | 10 | EXT |  | 0.89 | (c)
83466.878 | 3.65 | 3.631 | -7.65 | -7.669 | 1399 | 1660 | 1682 | 265 | 3631 | 7553 |  | CORR | GENE | 03:30 | 04:12 | 04:16 | 68 | 567 | 10 | EXT |  | 0.89 | (c)
83467.192 | 3.964 | 3.784 | -7.336 | -7.516 | 1722 | 1785 | 1779 | 395 | 3784 | 7553 |  | CORR | GENE | 04:22 | 04:32 | 04:31 | 435 | 113 | 10 | EXT |  | 0.93 | (c)
83467.526 | 4.298 | 4.221 | -7.002 | -7.079 | 2139 | -2046 | -2038 | 0 | 4221 | 7553 |  | CORR | GENE | 05:29 | 06:14 | 06:15 | 101 | 568 | 14 | EXT |  | 0.89 | (c)
83467.575 | 4.347 | 4.303 | -6.953 | -6.997 | 1578 | 1998 | 1850 | 108 | 4303 | 7553 |  | CORR | GENE | 03:59 | 05:07 | 04:43 | 75 | 545 | 11 | EXT |  | 0.89 | (c)
83467.748 | 4.52 | 4.501 | -6.78 | -6.799 | 1395 | 1626 | 1547 | 531 | 4501 | 7553 |  | CORR | GENE | 03:29 | 04:07 | 03:54 | 53 | 304 | 11 | EXT |  | 0.89 | (c)
83472.451 | 9.223 | 9.197 | -2.077 | -2.103 | 1346 | 1511 | 1493 | 591 | 2032 | 7553 |  | CORR | GENE | 03:21 | 03:48 | 03:45 | 71 | 293 | 11 | EXT |  | 0.89 | (c)
83473.831 | 10.603 | 10.572 | -0.697 | -0.728 | 1139 | 1360 | 1339 | 692 | 676 | 7553 |  | CORR | GENE | 02:48 | 03:24 | 03:20 | 52 | 399 | 11 | EXT |  | 0.89 | (c)
83474.568 | 0.04 | 0.026 | -11.5 | -11.514 | 1551 | 1805 | 1810 | 162 | 26 | 7554 |  | CORR | GENE | 03:27 | 04:08 | 04:09 | 85 | 517 | 11 | EXT |  | 0.89 | (c)
83475.664 | 1.136 | 1.112 | -10.404 | -10.428 | 1513 | 1659 | 1638 | 468 | 1112 | 7554 |  | CORR | GENE | 03:21 | 03:45 | 03:41 | 50 | 249 | 12 | EXT |  | 0.89 | (c)
83476.151 | 1.623 | 1.604 | -9.917 | -9.936 | 1541 | 1924 | 1831 | 110 | 1604 | 7554 |  | CORR | CIGR | 03:26 | 04:28 | 04:13 | 44 | 580 | 14 | EXT |  | 0.89 | (c)
83476.434 | 1.906 | 1.873 | -9.634 | -9.667 | 1807 | 1997 | -2155 | 0 | 1873 | 7554 |  | CORR | GENE | 04:09 | 04:39 | 05:29 | 80 | 999 | 10 | EXT |  | 0.89 | (c)
83476.945 | 2.417 | 2.383 | -9.123 | -9.157 | 1819 | 2015 | 2010 | 29 | 2383 | 7554 |  | CORR | GENE | 04:11 | 04:42 | 04:42 | 85 | 383 | 10 | EXT |  | 0.89 | (c)
83477.248 | 2.72 | 2.687 | -8.82 | -8.853 | 1187 | 2013 | 1680 | 57 | 2687 | 7554 |  | CORR | GENE | 02:29 | 04:42 | 03:48 | 234 | 987 | 12 | EXT |  | 0.92 | (c)
83478.217 | 3.689 | 3.495 | -7.851 | -8.045 | 1264 | 1712 | 1568 | 359 | 3495 | 7554 |  | CORR | GENE | 02:41 | 03:53 | 03:30 | 327 | 607 | 10 | EXT |  | 0.92 | (c)
83478.941 | 4.413 | 4.393 | -7.127 | -7.147 | 2070 | 2146 | 2147 | 6 | 4393 | 7554 |  | CORR | CIGR | 04:51 | 05:03 | 05:04 | 43 | 155 | 10 | EXT |  | 0.89 | (c)
83482.587 | 8.059 | 8.039 | -3.481 | -3.501 | 1424 | 1586 | 1567 | 521 | 3453 | 7554 |  | CORR | GENE | 03:07 | 03:33 | 03:30 | 48 | 286 | 11 | EXT |  | 0.89 | (c)
83492.093 | 6.025 | 6.015 | -5.425 | -5.435 | -2103 | -1695 | -1832 | 127 | 5334 | 7555 |  | CORR | GENE | 08:06 | 09:12 | 08:50 | 101 | 541 | 14 | EXT |  | 0.89 | (c)
83492.141 | 6.073 | 6.02 | -5.377 | -5.43 | 320 | 410 | 526 | 320 | 5360 | 7555 |  | CORR | GENE | 02:37 | 02:52 | 03:10 | 70 | 413 | 10 | EXT |  | 0.89 | (c)
83493.289 | 7.221 | 7.175 | -4.229 | -4.275 | 314 | 682 | 608 | 314 | 4166 | 7555 |  | CORR | GENE | 02:36 | 03:36 | 03:24 | 109 | 588 | 12 | EXT |  | 0.89 | (c)
83493.381 | 7.313 | 7.301 | -4.137 | -4.149 | 71 | 116 | 122 | 71 | 4120 | 7555 |  | CORR | CIGR | 01:57 | 02:04 | 02:05 | 29 | 102 | 10 | EXT |  | 0.89 | (c)
83494.771 | 8.703 | 8.573 | -2.747 | -2.877 | 1256 | 1451 | 1699 | 89 | 2717 | 7555 |  | CORR | GENE | 05:08 | 05:40 | 06:20 | 160 | 886 | 17 | EXT |  | 0.91 | (c)
83494.792 | 8.724 | 8.655 | -2.726 | -2.795 | 520 | 600 | 884 | 520 | 2658 | 7555 |  | CORR | GENE | 03:09 | 03:22 | 04:08 | 137 | 729 | 10 | EXT |  | 0.9 | (c)
83495.012 | 8.944 | 8.833 | -2.506 | -2.617 | 1093 | 1113 | 1114 | 1093 | 2406 | 7555 |  | CORR | AXGR | 04:42 | 04:45 | 04:45 | 211 | 42 | 10 | EXT |  | 0.91 | (c)
83495.253 | 9.185 | 9.106 | -2.265 | -2.344 | 924 | 1103 | 1079 | 924 | 2238 | 7555 |  | CORR | GENE | 04:14 | 04:43 | 04:39 | 106 | 310 | 13 | EXT |  | 0.89 | (c)
83495.599 | 9.531 | 9.486 | -1.919 | -1.964 | 454 | 1247 | 991 | 454 | 1772 | 7555 |  | CORR | GENE | 02:59 | 05:07 | 04:25 | 192 | 1075 | 15 | EXT |  | 0.91 | (c)
83496.516 | 10.448 | 10.407 | -1.002 | -1.043 | 398 | 782 | 694 | 398 | 944 | 7555 |  | CORR | GENE | 02:50 | 03:52 | 03:37 | 99 | 592 | 12 | EXT |  | 0.89 | (c)
83497.518 | 0 | 0 | -11.52 | -11.52 | 2126 | 2177 | 2230 | 0 | 0 | 7556 | Смещение кромок | GWAN |  | 08:11 | 08:20 | 08:28 | 0 | 207 | 18 | EXT | Смещение кромок Наружу Величина смещения - 2.8 мм. |  | (c)
83497.518 | 0 | 0 | -11.52 | -11.52 | -1862 | -1718 | -1636 | 369 | 0 | 7556 | Смещение кромок | GWAN |  | 09:28 | 09:51 | 10:04 | 0 | 452 | 15 | EXT | Смещение кромок Наружу Величина смещения - 2.3 мм. |  | (c)
83503.022 | 5.504 | 4.955 | -6.016 | -6.565 | 2200 | -2218 | 2230 | 0 | 4955 | 7556 |  | CORR | GENE | 08:23 | 08:30 | 08:28 | 1105 | 60 | 14 | EXT |  | 1 | (c)
83510.179 | 1.141 | 1.094 | -10.279 | -10.326 | -2159 | -1789 | -1865 | 71 | 1094 | 7557 |  | CORR | GENE | 04:35 | 05:35 | 05:23 | 129 | 589 | 10 | EXT |  | 0.9 | (c)
83512.36 | 3.322 | 3.24 | -8.098 | -8.18 | -2044 | -1208 | -1541 | 186 | 3240 | 7557 |  | CORR | GENE | 04:54 | 07:09 | 06:15 | 113 | 1008 | 10 | EXT |  | 0.89 | (c)
83513.401 | 4.363 | 4.334 | -7.057 | -7.086 | -2153 | -1767 | -1666 | 78 | 4334 | 7557 |  | CORR | GENE | 04:36 | 05:39 | 05:55 | 333 | 973 | 10 | EXT |  | 0.92 | (c)
83515.287 | 6.249 | 6.238 | -5.171 | -5.182 | -1318 | -1212 | -1229 | 912 | 5150 | 7557 |  | CORR | CIGR | 06:51 | 07:08 | 07:06 | 32 | 178 | 10 | EXT |  | 0.89 | (c)
83517.818 | 8.78 | 8.739 | -2.64 | -2.681 | 1528 | 1929 | 1831 | 96 | 2599 | 7557 |  | CORR | GENE | 02:31 | 03:35 | 03:19 | 82 | 606 | 10 | EXT |  | 0.89 | (c)
83518.331 | 9.293 | 8.902 | -2.127 | -2.518 | 2220 | -2217 | -2223 | 0 | 1970 | 7557 |  | CORR | AXGR | 04:22 | 04:26 | 04:25 | 548 | 37 | 11 | EXT |  | 0.95 | (c)
83519.321 | 10.283 | 10.248 | -1.137 | -1.172 | 1606 | 1796 | 1763 | 311 | 1123 | 7557 |  | CORR | GENE | 02:43 | 03:14 | 03:08 | 49 | 314 | 10 | EXT |  | 0.89 | (c)
83519.831 | 10.793 | 10.574 | -0.627 | -0.846 | -1394 | -1344 | -1325 | 837 | 548 | 7557 |  | CORR | GENE | 06:39 | 06:47 | 06:50 | 298 | 137 | 11 | EXT |  | 0.92 | (c)
83520.102 | 11.064 | 10.91 | -0.356 | -0.51 | -2047 | -1789 | -1493 | 183 | 318 | 7557 |  | CORR | GENE | 04:53 | 05:35 | 06:23 | 192 | 1108 | 21 | EXT |  | 0.93 | (c)
83520.537 | 0.079 | 0.028 | -11.201 | -11.252 | 2078 | -2214 | -1662 | 0 | 28 | 7558 |  | CORR | GENE | 04:39 | 05:06 | 06:35 | 117 | 1443 | 10 | EXT |  | 0.89 | (c)
83520.922 | 0.464 | 0.42 | -10.816 | -10.86 | 2214 | -2179 | -2092 | 0 | 420 | 7558 |  | CORR | GENE | 05:01 | 05:12 | 05:26 | 62 | 310 | 10 | EXT |  | 0.89 | (c)
83521.019 | 0.561 | 0.509 | -10.719 | -10.771 | 2212 | -2230 | -2229 | 0 | 509 | 7558 |  | CORR | AXGR | 05:00 | 05:03 | 05:04 | 268 | 42 | 15 | EXT |  | 0.93 | (c)
83521.806 | 1.348 | 1.301 | -9.932 | -9.979 | 1517 | 1705 | 1756 | 235 | 1301 | 7558 |  | CORR | GENE | 03:08 | 03:38 | 03:47 | 85 | 479 | 13 | EXT |  | 0.89 | (c)
83523.403 | 2.945 | 2.915 | -8.335 | -8.365 | 1415 | 1623 | 1585 | 474 | 2915 | 7558 |  | CORR | GENE | 02:52 | 03:25 | 03:19 | 58 | 341 | 10 | EXT |  | 0.89 | (c)
83524.799 | 4.341 | 3.94 | -6.939 | -7.34 | 1791 | 1957 | 1908 | 206 | 3940 | 7558 |  | CORR | GENE | 03:52 | 04:19 | 04:11 | 792 | 234 | 12 | EXT |  | 0.97 | (c)
83525.782 | 5.324 | 5.29 | -5.956 | -5.99 | 1485 | 1686 | 1669 | 377 | 5290 | 7558 |  | CORR | CIGR | 03:03 | 03:35 | 03:33 | 45 | 368 | 10 | EXT |  | 0.89 | (c)
83528.859 | 8.401 | 8.214 | -2.879 | -3.066 | 1257 | 1625 | 1517 | 454 | 2658 | 7558 |  | CORR | GENE | 02:26 | 03:26 | 03:08 | 408 | 520 | 11 | EXT |  | 0.94 | (c)
83529.87 | 9.412 | 9.358 | -1.868 | -1.922 | 1488 | 1541 | 1685 | 350 | 1857 | 7558 |  | CORR | GENE | 03:04 | 03:12 | 03:35 | 65 | 392 | 15 | EXT |  | 0.89 | (c)
83532.288 | 0.55 | 0.511 | -10.94 | -10.979 | 873 | 1400 | 1281 | 542 | 511 | 7559 |  | CORR | GENE | 02:26 | 03:51 | 03:32 | 135 | 815 | 11 | EXT |  | 0.9 | (c)
83533.103 | 1.365 | 1.338 | -10.125 | -10.152 | 914 | 1337 | 1248 | 649 | 1338 | 7559 |  | CORR | GENE | 02:33 | 03:41 | 03:27 | 110 | 668 | 13 | EXT |  | 0.9 | (c)
83533.989 | 2.251 | 1.994 | -9.239 | -9.496 | 2131 | 2188 | 2172 | 17 | 1994 | 7559 |  | CORR | GENE | 05:49 | 05:59 | 05:56 | 776 | 82 | 14 | EXT |  | 0.98 | (c)
83534.473 | 2.735 | 2.659 | -8.755 | -8.831 | 1570 | 1900 | 1792 | 217 | 2659 | 7559 |  | CORR | GENE | 04:19 | 05:12 | 04:55 | 141 | 443 | 10 | EXT |  | 0.9 | (c)
83534.757 | 3.019 | 2.918 | -8.471 | -8.572 | 1001 | 1083 | 1384 | 463 | 2918 | 7559 |  | CORR | GENE | 02:47 | 03:00 | 03:49 | 123 | 767 | 15 | EXT |  | 0.9 | (c)
83535.626 | 3.888 | 3.658 | -7.602 | -7.832 | 978 | 1002 | 1028 | 978 | 3658 | 7559 |  | CORR | GENE | 02:43 | 02:47 | 02:51 | 546 | 99 | 10 | EXT |  | 0.94 | (c)
83538.709 | 6.971 | 6.884 | -4.519 | -4.606 | 1113 | 1727 | 1673 | 0 | 4394 | 7559 |  | CORR | GENE | 03:05 | 04:44 | 04:35 | 212 | 1119 | 10 | EXT |  | 0.91 | (c)
83539.224 | 7.486 | 7.425 | -4.004 | -4.065 | 1506 | -1809 | -2229 | 0 | 3799 | 7559 |  | CORR | GENE | 04:08 | 07:13 | 06:06 | 266 | 1451 | 10 | EXT |  | 0.91 | (c)
83539.614 | 7.876 | 7.842 | -3.614 | -3.648 | 906 | 1269 | 1151 | 835 | 3535 | 7559 |  | CORR | GENE | 02:32 | 03:30 | 03:11 | 113 | 490 | 14 | EXT |  | 0.9 | (c)
83541.824 | 10.086 | 10.07 | -1.404 | -1.42 | -1967 | -1886 | -1863 | 263 | 1383 | 7559 |  | CORR | CIGR | 06:48 | 07:01 | 07:05 | 37 | 208 | 11 | EXT |  | 0.89 | (c)
83546.256 | 3.028 | 3.002 | -7.812 | -7.838 | -1878 | -1771 | -1764 | 1650 | 3002 | 7560 |  | CORR | CIGR | 02:45 | 03:02 | 03:03 | 52 | 228 | 11 | EXT |  | 0.89 | (c)
83569.313 | 3.745 | 3.742 | -7.095 | -7.098 | -1132 | -798 | -955 | 778 | 3742 | 7562 |  | CORR | CIGR | 02:20 | 03:14 | 02:49 | 55 | 354 | 13 | EXT |  | 0.89 | (c)
83570.128 | 4.56 | 4.527 | -6.28 | -6.313 | -1155 | -859 | -872 | 590 | 4527 | 7562 |  | CORR | GENE | 02:17 | 03:04 | 03:02 | 93 | 565 | 11 | EXT |  | 0.89 | (c)
83571.764 | 6.196 | 6.16 | -4.644 | -4.68 | -876 | -796 | -753 | 630 | 4627 | 7562 |  | CORR | CIGR | 03:02 | 03:14 | 03:21 | 53 | 246 | 11 | EXT |  | 0.89 | (c)
83572.634 | 7.066 | 7.044 | -3.774 | -3.796 | -1332 | -1088 | -1136 | 941 | 3738 | 7562 |  | CORR | GENE | 01:48 | 02:27 | 02:20 | 58 | 391 | 11 | EXT |  | 0.89 | (c)
83572.948 | 7.38 | 7.363 | -3.46 | -3.477 | 667 | 1624 | 1178 | 667 | 3274 | 7562 |  | CORR | GENE | 07:11 | 09:45 | 08:33 | 203 | 1022 | 11 | EXT |  | 0.91 | (c)
83573.343 | 7.775 | 7.746 | -3.065 | -3.094 | -953 | -543 | -688 | 424 | 2970 | 7562 |  | CORR | GENE | 02:49 | 03:55 | 03:32 | 124 | 529 | 13 | EXT |  | 0.9 | (c)
83573.907 | 8.339 | 8.266 | -2.501 | -2.574 | 685 | 867 | 966 | 685 | 2469 | 7562 |  | CORR | GENE | 07:14 | 07:43 | 07:59 | 105 | 561 | 15 | EXT |  | 0.9 | (c)
83574.212 | 8.644 | 8.603 | -2.196 | -2.237 | -1007 | -813 | -797 | 587 | 2165 | 7562 |  | CORR | GENE | 02:40 | 03:12 | 03:14 | 72 | 420 | 10 | EXT |  | 0.89 | (c)
83576.277 | 10.709 | 10.694 | -0.131 | -0.146 | -1514 | -1363 | -1336 | 1159 | 94 | 7562 |  | CORR | CIGR | 01:19 | 01:43 | 01:47 | 52 | 356 | 12 | EXT |  | 0.89 | (c)
83576.333 | 10.765 | 10.757 | -0.075 | -0.083 | -708 | -631 | -552 | 397 | 38 | 7562 |  | CORR | CIGR | 03:29 | 03:41 | 03:54 | 45 | 311 | 10 | EXT |  | 0.89 | (c)
83576.431 | 0.023 | 0.012 | -11.357 | -11.368 | -1330 | -1142 | -808 | 286 | 12 | 7563 |  | CORR | GENE | 05:14 | 05:44 | 06:38 | 163 | 1044 | 12 | EXT |  | 0.9 | (c)
83579.299 | 2.891 | 2.862 | -8.489 | -8.518 | -644 | -501 | -498 | 352 | 2862 | 7563 |  | CORR | GENE | 07:05 | 07:28 | 07:28 | 62 | 292 | 10 | EXT |  | 0.89 | (c)
83580.076 | 3.668 | 3.632 | -7.712 | -7.748 | -596 | -413 | -344 | 92 | 3632 | 7563 |  | CORR | GENE | 07:12 | 07:42 | 07:53 | 76 | 504 | 11 | EXT |  | 0.89 | (c)
83580.851 | 4.443 | 4.417 | -6.937 | -6.963 | -361 | -316 | -252 | 142 | 4417 | 7563 |  | CORR | CIGR | 07:50 | 07:58 | 08:08 | 41 | 219 | 10 | EXT |  | 0.89 | (c)
83587.782 | 11.374 | 11.241 | -0.006 | -0.139 | -437 | -414 | -409 | 382 | 4 | 7563 |  | CORR | AXGR | 07:38 | 07:42 | 07:43 | 135 | 54 | 10 | EXT |  | 0.9 | (c)
83588.162 | 0.374 | 0.023 | -11.306 | -11.657 | -544 | -496 | -497 | 450 | 23 | 7564 |  | CORR | GENE | 07:35 | 07:43 | 07:43 | 672 | 94 | 11 | EXT | Аномалия находится на отводе. | 0.95 | (c)
83588.647 | 0.859 | 0.841 | -10.821 | -10.839 | -501 | -417 | -429 | 357 | 841 | 7564 |  | CORR | CIGR | 07:42 | 07:55 | 07:54 | 30 | 144 | 11 | EXT | Аномалия находится на отводе. | 0.89 | (c)
83590.129 | 2.341 | 2.307 | -9.339 | -9.373 | -637 | -469 | -455 | 272 | 2307 | 7564 |  | CORR | GENE | 07:20 | 07:47 | 07:49 | 68 | 365 | 16 | EXT | Аномалия находится на отводе. | 0.89 | (c)
83590.552 | 2.764 | 2.736 | -8.916 | -8.944 | -740 | -500 | -536 | 331 | 2736 | 7564 |  | CORR | GENE | 07:03 | 07:42 | 07:36 | 69 | 409 | 11 | EXT | Аномалия находится на отводе. | 0.89 | (c)
83590.949 | 3.161 | 3.091 | -8.519 | -8.589 | -642 | -472 | -418 | 194 | 3091 | 7564 |  | CORR | GENE | 07:19 | 07:47 | 07:55 | 110 | 448 | 12 | EXT | Аномалия находится на отводе. | 0.9 | (c)
83591.375 | 3.587 | 3.53 | -8.093 | -8.15 | -693 | -577 | -471 | 249 | 3530 | 7564 |  | CORR | GENE | 07:11 | 07:30 | 07:47 | 79 | 444 | 14 | EXT | Аномалия находится на отводе. | 0.89 | (c)
83591.51 | 3.722 | 3.705 | -7.958 | -7.975 | -369 | -223 | -241 | 112 | 3705 | 7564 |  | CORR | CIGR | 08:03 | 08:27 | 08:24 | 42 | 257 | 11 | EXT | Аномалия находится на отводе. | 0.89 | (c)
83591.664 | 3.876 | 3.85 | -7.804 | -7.83 | -135 | -43 | -31 | 0 | 3850 | 7564 |  | CORR | CIGR | 08:41 | 08:56 | 08:58 | 46 | 209 | 13 | EXT | Аномалия находится на отводе. | 0.89 | (c)
83591.703 | 3.915 | 3.78 | -7.765 | -7.9 | -599 | -581 | -580 | 561 | 3780 | 7564 |  | CORR | AXGR | 07:26 | 07:29 | 07:29 | 172 | 38 | 10 | EXT | Аномалия находится на отводе. | 0.9 | (c)
83591.806 | 4.018 | 3.98 | -7.662 | -7.7 | -722 | -617 | -614 | 505 | 3980 | 7564 |  | CORR | GENE | 07:06 | 07:23 | 07:24 | 59 | 217 | 10 | EXT | Аномалия находится на отводе. | 0.89 | (c)
83592.388 | 4.6 | 4.553 | -7.08 | -7.127 | -558 | -302 | -310 | 62 | 4553 | 7564 |  | CORR | GENE | 07:33 | 08:14 | 08:13 | 117 | 496 | 10 | EXT | Аномалия находится на отводе. | 0.89 | (c)
83593.049 | 5.261 | 5.242 | -6.419 | -6.438 | -715 | -294 | -446 | 177 | 5242 | 7564 |  | CORR | GENE | 07:07 | 08:15 | 07:51 | 182 | 538 | 12 | EXT | Аномалия находится на отводе. | 0.91 | (c)
83596.921 | 9.133 | 9.094 | -2.547 | -2.586 | -1348 | -1223 | -1146 | 943 | 2523 | 7564 |  | CORR | GENE | 05:25 | 05:45 | 05:58 | 63 | 406 | 13 | EXT | Аномалия находится на отводе. | 0.89 | (c)
83608.27 | 8.802 | 8.779 | -2.938 | -2.961 | -558 | -490 | -482 | 405 | 2924 | 7565 |  | CORR | CIGR | 02:16 | 02:27 | 02:28 | 37 | 154 | 14 | EXT |  | 0.89 | (c)
83619.244 | 8.036 | 8.016 | -3.744 | -3.764 | 460 | 967 | 776 | 460 | 3647 | 7566 |  | CORR | GENE | 02:54 | 04:16 | 03:45 | 117 | 631 | 10 | EXT |  | 0.89 | (c)
83639.691 | 5.043 | 5.003 | -6.087 | -6.127 | 902 | 988 | 1038 | 902 | 5003 | 7568 |  | CORR | GENE | 05:30 | 05:44 | 05:52 | 67 | 273 | 10 | EXT | Аномалия находится на упругопластическом изгибе: R=538 D, максимальное растяжение на 5.8 час. | 0.89 | (c)
83652.569 | 6.791 | 6.781 | -4.409 | -4.419 | 940 | 1028 | 1011 | 940 | 4391 | 7569 |  | CORR | CIGR | 06:39 | 06:53 | 06:50 | 28 | 143 | 15 | EXT | Аномалия находится на упругопластическом изгибе: R=366 D, максимальное растяжение на 5.9 час. | 0.89 | (c)
83660.333 | 3.355 | 3.13 | -7.835 | -8.06 | -2215 | -2195 | -2170 | 16 | 3130 | 7570 |  | CORR | GENE | 05:13 | 05:16 | 05:20 | 1285 | 90 | 10 | EXT | Аномалия находится на упругопластическом изгибе: R=580 D, максимальное растяжение на 6.4 час. | 0.96 | (c)
83660.462 | 3.484 | 3.46 | -7.706 | -7.73 | -1956 | -1856 | -1855 | 274 | 3460 | 7570 |  | CORR | GENE | 05:54 | 06:10 | 06:11 | 52 | 203 | 10 | EXT | Аномалия находится на упругопластическом изгибе: R=580 D, максимальное растяжение на 6.4 час. | 0.89 | (c)
83660.966 | 3.988 | 3.965 | -7.202 | -7.225 | -1984 | -1851 | -1869 | 246 | 3965 | 7570 |  | CORR | GENE | 05:50 | 06:11 | 06:08 | 268 | 230 | 10 | EXT | Аномалия находится на упругопластическом изгибе: R=615 D, максимальное растяжение на 6.5 час. | 0.91 | (c)
83662.481 | 5.503 | 5.48 | -5.687 | -5.71 | 1739 | 1919 | 1869 | 232 | 5480 | 7570 |  | CORR | CIGR | 03:51 | 04:20 | 04:12 | 45 | 260 | 10 | EXT | Аномалия находится на упругопластическом изгибе: R=741 D, максимальное растяжение на 6.3 час. | 0.89 | (c)
83677.661 | 9.493 | 9.472 | -2.027 | -2.048 | 297 | 334 | 350 | 297 | 2011 | 7571 |  | GOUG | CIGR | 03:46 | 03:52 | 03:54 | 37 | 106 | 11 | EXT | Задир. |  | (c)
83694.616 | 3.238 | 3.147 | -8.262 | -8.353 | 1176 | 1469 | 1577 | 253 | 3147 | 7573 |  | CORR | GENE | 04:42 | 05:30 | 05:47 | 145 | 801 | 10 | EXT |  | 0.9 | (c)
83694.99 | 3.612 | 3.59 | -7.888 | -7.91 | 1654 | 1740 | 1740 | 405 | 3590 | 7573 |  | CORR | CIGR | 05:60 | 06:14 | 06:13 | 45 | 172 | 13 | EXT |  | 0.89 | (c)
83695.386 | 4.008 | 3.946 | -7.492 | -7.554 | 820 | 1667 | 1414 | 223 | 3946 | 7573 |  | CORR | GENE | 03:45 | 06:02 | 05:21 | 242 | 1187 | 10 | EXT |  | 0.91 | (c)
83705.882 | 3.004 | 2.793 | -8.546 | -8.757 | -2195 | -2168 | -2165 | 36 | 2793 | 7574 |  | CORR | GENE | 03:59 | 04:03 | 04:04 | 767 | 60 | 10 | EXT |  | 0.95 | (c)
83707.121 | 4.243 | 4.154 | -7.307 | -7.396 | -703 | -691 | -692 | 680 | 4154 | 7574 |  | CORR | AXGR | 07:59 | 08:01 | 08:01 | 144 | 24 | 10 | EXT |  | 0.9 | (c)
83725.865 | 11.437 | 11.43 | -0.063 | -0.07 | 1745 | 1750 | 1912 | 152 | 24 | 7575 |  | CORR | CIGR | 01:59 | 01:59 | 02:26 | 46 | 334 | 10 | EXT |  | 0.89 | (c)
83725.902 | 11.474 | 11.453 | -0.026 | -0.047 | -1106 | -970 | -992 | 877 | 10 | 7575 |  | CORR | CIGR | 06:18 | 06:40 | 06:37 | 37 | 229 | 15 | EXT |  | 0.89 | (c)
83726.01 | 0.082 | 0.048 | -10.758 | -10.792 | 2082 | -2005 | -2090 | 1801 | 48 | 7576 |  | CORR | GENE | 03:60 | 04:60 | 04:46 | 80 | 578 | 10 | EXT |  | 0.89 | (c)
83726.387 | 0.459 | 0.235 | -10.381 | -10.605 | 2087 | -2012 | -2004 | 1634 | 235 | 7576 |  | CORR | GENE | 04:00 | 04:59 | 05:00 | 699 | 741 | 11 | EXT |  | 0.96 | (c)
83727.501 | 1.573 | 1.395 | -9.267 | -9.445 | -2014 | -1818 | -1716 | 1418 | 1395 | 7576 |  | CORR | GENE | 04:59 | 05:30 | 05:47 | 229 | 596 | 10 | EXT |  | 0.91 | (c)
83730.726 | 4.798 | 4.785 | -6.042 | -6.055 | -1933 | -1793 | -1704 | 1476 | 4785 | 7576 |  | CORR | GENE | 05:12 | 05:34 | 05:48 | 48 | 458 | 10 | EXT |  | 0.89 | (c)
83737.967 | 1.199 | 1.122 | -10.091 | -10.168 | -1828 | -1803 | -1803 | 1779 | 1122 | 7577 |  | CORR | GENE | 04:30 | 04:34 | 04:34 | 150 | 49 | 11 | EXT |  | 0.9 | (c)
83746.68 | 9.912 | 9.879 | -1.378 | -1.411 | -1948 | -1887 | -1667 | 1386 | 1319 | 7577 |  | CORR | GENE | 04:10 | 04:20 | 04:56 | 92 | 562 | 10 | EXT |  | 0.89 | (c)
83747.175 | 10.407 | 10.373 | -0.883 | -0.917 | -1925 | -1589 | -1673 | 1421 | 812 | 7577 |  | CORR | GENE | 04:14 | 05:08 | 04:55 | 105 | 504 | 12 | EXT |  | 0.89 | (c)
83749.954 | 1.896 | 1.7 | -9.584 | -9.78 | -2190 | -2171 | -2161 | 41 | 1700 | 7578 |  | CORR | GENE | 04:24 | 04:27 | 04:28 | 557 | 59 | 11 | EXT |  | 0.95 | (c)
83750.514 | 2.456 | 2.392 | -9.024 | -9.088 | -2177 | -2153 | -2149 | 54 | 2392 | 7578 |  | CORR | GENE | 04:26 | 04:30 | 04:30 | 155 | 55 | 16 | EXT |  | 0.91 | (c)
83754.79 | 6.732 | 6.522 | -4.748 | -4.958 | -2173 | -2160 | -2152 | 58 | 4643 | 7578 |  | CORR | AXGR | 04:26 | 04:28 | 04:30 | 315 | 43 | 11 | EXT |  | 0.92 | (c)
83755.895 | 7.837 | 7.548 | -3.643 | -3.932 | 2204 | 2211 | 2221 | 0 | 2968 | 7578 |  | CORR | AXGR | 04:13 | 04:14 | 04:15 | 964 | 33 | 14 | EXT |  | 0.99 | (c)
83759.514 | 11.456 | 11.436 | -0.024 | -0.044 | 1786 | 1839 | 1885 | 246 | 15 | 7578 |  | CORR | CIGR | 03:05 | 03:14 | 03:21 | 29 | 198 | 11 | EXT |  | 0.89 | (c)
83788.673 | 6.945 | 6.93 | -4.745 | -4.76 | -73 | -4 | 4 | 0 | 4737 | 7581 |  | CORR | CIGR | 04:36 | 04:47 | 04:48 | 23 | 155 | 14 | EXT |  | 0.89 | (c)
83793.353 | 11.625 | 11.604 | -0.065 | -0.086 | -524 | -296 | -343 | 162 | 37 | 7581 |  | CORR | GENE | 03:23 | 03:60 | 03:52 | 49 | 362 | 11 | EXT |  | 0.89 | (c)
83799.439 | 6.021 | 6.014 | -5.429 | -5.436 | -2093 | -2042 | -2043 | 1994 | 5415 | 7582 |  | CORR | CIGR | 03:35 | 03:43 | 03:43 | 21 | 99 | 11 | EXT |  | 0.89 | (c)
83814.585 | 9.717 | 9.706 | -1.813 | -1.824 | 1277 | 1328 | 1335 | 1277 | 1784 | 7583 |  | CORR | CIGR | 06:44 | 06:52 | 06:54 | 40 | 116 | 15 | EXT |  | 0.89 | (c)
83870.795 | 8.847 | 8.773 | -1.993 | -2.067 | 1782 | 1931 | 2027 | 1782 | 1958 | 7588 |  | CORR | GENE | 06:22 | 06:46 | 07:01 | 109 | 490 | 13 | EXT |  | 0.9 | (c)
83872.328 | 10.38 | 10.342 | -0.46 | -0.498 | 503 | 583 | 671 | 503 | 440 | 7588 |  | CORR | GENE | 02:56 | 03:08 | 03:23 | 58 | 336 | 15 | EXT |  | 0.89 | (c)
83895.708 | 0 | 0 | -11.35 | -11.35 | 82 | 234 | 223 | 82 | 0 | 7591 | Смещение кромок | GWAN |  | 01:31 | 01:55 | 01:53 | 0 | 281 | 17 | EXT | Смещение кромок Вовнутрь Величина смещения - 2.7 мм. |  | (c)
83895.708 | 0 | -0.034 | -11.35 | -11.384 | -1981 | -1530 | -1716 | 250 |  | 7591 | Нарушение формы кольцевого шва | GWAN |  | 07:58 | 09:10 | 08:40 | 0 | 531 |  | EXT | Нарушение формы кольцевого шва |  | (c)
83895.708 | 0 | -0.03 | -11.35 | -11.38 | -798 | -726 | -684 | 569 |  | 7591 | Нарушение формы кольцевого шва | GWAN |  | 11:09 | 11:20 | 11:27 | 0 | 229 |  | EXT | Нарушение формы кольцевого шва |  | (c)
83906.627 | 10.919 | 10.903 | -0.431 | -0.447 | -1794 | -1655 | -1681 | 437 | 403 | 7591 |  | CORR | CIGR | 08:28 | 08:50 | 08:46 | 44 | 226 | 10 | EXT |  | 0.89 | (c)
83938.33 | 8.482 | 8.469 | -2.418 | -2.431 | 1878 | 2134 | 2052 | 1878 | 2389 | 7594 |  | CORR | CIGR | 03:53 | 04:35 | 04:21 | 42 | 349 | 11 | EXT | Аномалия находится на упругопластическом изгибе: R=459 D, максимальное растяжение на 11.3 час. | 0.89 | (c)
83939.061 | 9.213 | 9.183 | -1.687 | -1.717 | -2092 | -1789 | -1802 | 1513 | 1446 | 7594 |  | CORR | GENE | 05:12 | 06:01 | 05:59 | 271 | 580 | 10 | EXT | Аномалия находится на упругопластическом изгибе: R=479 D, максимальное растяжение на 11.2 час. | 0.91 | (c)
83940.32 | 10.472 | 9.794 | -0.428 | -1.106 | -1055 | -982 | -1003 | 951 | 269 | 7594 |  | CORR | GENE | 07:60 | 08:12 | 08:08 | 837 | 105 | 13 | EXT | Аномалия находится на упругопластическом изгибе: R=526 D, максимальное растяжение на 11.2 час. | 0.98 | (c)
83951.615 | 10.867 | 10.228 | -0.643 | -1.282 | -1425 | -1299 | -1334 | 806 | 87 | 7595 |  | CORR | GENE | 08:17 | 08:37 | 08:31 | 1195 | 182 | 14 | EXT |  | 1 | (c)
83952.258 | 0 | 0 | -11.11 | -11.11 | 453 | 821 | 759 | 453 | 0 | 7596 | Смещение кромок | GWAN |  | 00:54 | 01:53 | 01:43 | 0 | 612 | 16 | EXT | Смещение кромок Вовнутрь Величина смещения - 2.5 мм. |  | (c)
83952.258 | 0 | 0 | -11.11 | -11.11 | 2187 | -2125 | -2100 | 0 | 0 | 7596 | Смещение кромок | GWAN |  | 05:34 | 05:58 | 06:02 | 0 | 347 | 16 | EXT | Смещение кромок Наружу Величина смещения - 2.4 мм. |  | (c)
83952.258 | 0 | -0.015 | -11.11 | -11.125 | -1722 | -1672 | -1628 | 509 |  | 7596 | Нарушение формы кольцевого шва | GWAN |  | 07:03 | 07:11 | 07:18 | 0 | 189 |  | EXT | Нарушение формы кольцевого шва |  | (c)
83963.368 | 0 | 0 | -11.44 | -11.44 | 255 | 389 | 627 | 255 | 0 | 7597 | Смещение кромок | GWAN |  | 00:13 | 00:34 | 01:13 | 0 | 745 | 16 | EXT | Смещение кромок Вовнутрь Величина смещения - 2.5 мм. Аномалия находится на упругопластическом изгибе: R=913 D, максимальное растяжение на 6.8 час. |  | (c)
83966.617 | 3.249 | 3.218 | -8.191 | -8.222 | -1412 | -1259 | -1237 | 819 | 3218 | 7597 |  | CORR | GENE | 07:44 | 08:08 | 08:12 | 71 | 350 | 10 | EXT | Аномалия находится на упругопластическом изгибе: R=735 D, максимальное растяжение на 6.9 час. | 0.89 | (c)
83969.924 | 6.556 | 6.51 | -4.884 | -4.93 | -1257 | -892 | -1012 | 768 | 4833 | 7597 |  | CORR | GENE | 08:09 | 09:07 | 08:48 | 97 | 488 | 9 | EXT | Аномалия находится на упругопластическом изгибе: R=511 D, максимальное растяжение на 6.5 час. | 0.89 | (c)
83976.997 | 2.189 | 1.052 | -9.461 | -10.598 | 35 | 73 | 79 | 35 | 1052 | 7598 |  | CORR | GENE | 03:55 | 04:01 | 04:02 | 2615 | 87 | 10 | EXT | Аномалия находится на упругопластическом изгибе: R=454 D, максимальное растяжение на 6.1 час. | 0.97 | (c)
83979.633 | 4.825 | 4.796 | -6.825 | -6.854 | 1416 | 1550 | 1547 | 1416 | 4796 | 7598 |  | CORR | GENE | 07:37 | 07:59 | 07:59 | 48 | 262 | 11 | EXT | Аномалия находится на упругопластическом изгибе: R=508 D, максимальное растяжение на 6 час. | 0.89 | (c)
83979.81 | 5.002 | 4.947 | -6.648 | -6.703 | 621 | 852 | 855 | 621 | 4947 | 7598 |  | CORR | GENE | 05:29 | 06:06 | 06:07 | 91 | 470 | 10 | EXT | Аномалия находится на упругопластическом изгибе: R=512 D, максимальное растяжение на 6 час. | 0.89 | (c)
83979.883 | 5.075 | 5.055 | -6.575 | -6.595 | 199 | 312 | 327 | 199 | 5055 | 7598 |  | CORR | CIGR | 04:21 | 04:39 | 04:42 | 35 | 256 | 10 | EXT | Аномалия находится на упругопластическом изгибе: R=512 D, максимальное растяжение на 6 час. | 0.89 | (c)
83984.649 | 9.841 | 9.83 | -1.809 | -1.82 | 74 | 153 | 150 | 74 | 1785 | 7598 |  | CORR | CIGR | 04:01 | 04:14 | 04:13 | 35 | 152 | 10 | EXT | Аномалия находится на упругопластическом изгибе: R=669 D, максимальное растяжение на 6.2 час. | 0.89 | (c)
83986.458 | 0 | -0.03 | -11.47 | -11.5 | 2060 | 2159 | 2195 | 2060 |  | 7599 | Нарушение формы кольцевого шва | GWAN |  | 01:12 | 01:28 | 01:34 | 0 | 270 |  | EXT | Нарушение формы кольцевого шва Аномалия находится на упругопластическом изгибе: R=809 D, максимальное растяжение на 6.2 час. |  | (c)
83990.828 | 4.37 | 4.324 | -7.1 | -7.146 | -786 | -666 | -598 | 409 | 4324 | 7599 |  | CORR | GENE | 05:33 | 05:52 | 06:03 | 62 | 377 | 14 | EXT |  | 0.89 | (c)
84031.41 | 11.332 | 11.27 | -0.088 | -0.15 | 364 | 525 | 579 | 364 | 58 | 7602 |  | CORR | GENE | 06:47 | 07:13 | 07:22 | 92 | 429 | 13 | EXT |  | 0.89 | (c)
84053.44 | 0.062 | 0.039 | -11.248 | -11.271 | 543 | 703 | 827 | 543 | 39 | 7605 |  | CORR | GENE | 06:54 | 07:20 | 07:40 | 79 | 568 | 11 | EXT |  | 0.89 | (c)
84089.381 | 1.843 | 1.81 | -9.687 | -9.72 | 1763 | 1857 | 2227 | 1763 | 1810 | 7608 |  | CORR | CIGR | 07:09 | 07:24 | 08:24 | 33 | 929 | 10 | EXT |  | 0.89 | (c)
84101.871 | 2.803 | 2.787 | -8.457 | -8.473 | 73 | 198 | 203 | 73 | 2787 | 7609 |  | CORR | CIGR | 03:59 | 04:19 | 04:20 | 36 | 260 | 11 | EXT |  | 0.89 | (c)
84107.535 | 8.467 | 8.417 | -2.793 | -2.843 | 42 | 245 | 189 | 42 | 2745 | 7609 |  | CORR | GENE | 03:54 | 04:26 | 04:17 | 98 | 294 | 10 | EXT |  | 0.89 | (c)
84107.58 | 8.512 | 8.267 | -2.748 | -2.993 | 1654 | 1692 | 1718 | 1654 | 2491 | 7609 |  | CORR | GENE | 08:14 | 08:20 | 08:24 | 502 | 127 | 10 | EXT |  | 0.94 | (c)
84109.966 | 10.898 | 10.374 | -0.362 | -0.886 | 1687 | 1731 | 1774 | 1687 | 44 | 7609 |  | CORR | GENE | 08:19 | 08:26 | 08:33 | 842 | 173 | 11 | EXT |  | 0.96 | (c)
84112.254 | 1.926 | 1.901 | -9.184 | -9.209 | -969 | -895 | -881 | 792 | 1901 | 7610 |  | CORR | CIGR | 07:57 | 08:09 | 08:12 | 45 | 177 | 10 | EXT |  | 0.89 | (c)
84114.282 | 3.954 | 3.915 | -7.156 | -7.195 | 1567 | 1707 | 1710 | 1567 | 3915 | 7610 |  | CORR | GENE | 02:47 | 03:09 | 03:10 | 62 | 286 | 13 | EXT |  | 0.89 | (c)
84118.375 | 8.047 | 7.896 | -3.063 | -3.214 | -872 | -812 | -820 | 768 | 2779 | 7610 |  | CORR | GENE | 08:13 | 08:23 | 08:21 | 435 | 104 | 12 | EXT |  | 0.94 | (c)
84119.727 | 9.399 | 9.37 | -1.711 | -1.74 | -1147 | -947 | -992 | 838 | 1694 | 7610 |  | CORR | CIGR | 07:29 | 08:01 | 07:54 | 46 | 309 | 11 | EXT |  | 0.89 | (c)
84144.266 | 0.048 | 0.027 | -11.132 | -11.153 | -467 | -65 | -3 | 0 | 27 | 7613 |  | CORR | GENE | 03:23 | 04:28 | 04:38 | 96 | 927 | 12 | EXT |  | 0.89 | (c)
84144.71 | 0.492 | 0.201 | -10.688 | -10.979 | -549 | -486 | -472 | 396 | 201 | 7613 |  | CORR | GENE | 03:10 | 03:20 | 03:23 | 1323 | 153 | 12 | EXT |  | 0.98 | (c)
84145.222 | 1.004 | 0.765 | -10.176 | -10.415 | -146 | -88 | -93 | 39 | 765 | 7613 |  | CORR | GENE | 04:15 | 04:25 | 04:24 | 581 | 107 | 12 | EXT |  | 0.96 | (c)
84168.088 | 1.58 | 1.458 | -9.81 | -9.932 | -2004 | -1976 | -1978 | 1951 | 1458 | 7615 |  | CORR | GENE | 04:24 | 04:28 | 04:28 | 328 | 52 | 15 | EXT |  | 0.94 | (c)
84207.813 | 7.355 | 7.335 | -3.835 | -3.855 | 1574 | 1954 | 1823 | 160 | 3769 | 7618 |  | CORR | GENE | 02:41 | 03:42 | 03:21 | 86 | 497 | 13 | EXT |  | 0.89 | (c)
84208.446 | 7.988 | 7.072 | -3.202 | -4.118 | 2117 | 2149 | 2177 | 0 | 2721 | 7618 |  | CORR | GENE | 04:09 | 04:14 | 04:18 | 1397 | 121 | 11 | EXT |  | 0.97 | (c)
84209.004 | 8.546 | 8.5 | -2.644 | -2.69 | 1792 | 2050 | 2029 | 0 | 2591 | 7618 |  | CORR | GENE | 03:16 | 03:58 | 03:55 | 99 | 473 | 12 | EXT |  | 0.89 | (c)
84209.217 | 8.759 | 8.655 | -2.431 | -2.535 | 2167 | 2214 | 2201 | 0 | 1831 | 7618 |  | CORR | GENE | 04:17 | 04:24 | 04:22 | 704 | 68 | 11 | EXT |  | 0.96 | (c)
84209.474 | 9.016 | 8.971 | -2.174 | -2.219 | 1555 | 1663 | 1764 | 258 | 2155 | 7618 |  | CORR | GENE | 02:38 | 02:55 | 03:12 | 64 | 418 | 13 | EXT |  | 0.89 | (c)
84212.303 | 0.655 | 0.59 | -10.655 | -10.72 | -2148 | -1835 | -1821 | 83 | 590 | 7619 |  | CORR | GENE | 08:02 | 08:52 | 08:54 | 121 | 653 | 10 | EXT |  | 0.89 | (c)
84217.494 | 5.846 | 5.818 | -5.464 | -5.492 | 429 | 606 | 603 | 429 | 5427 | 7619 |  | CORR | GENE | 02:58 | 03:26 | 03:26 | 65 | 348 | 11 | EXT |  | 0.89 | (c)
84219.061 | 7.413 | 7.395 | -3.897 | -3.915 | 667 | 945 | 835 | 667 | 3849 | 7619 |  | CORR | GENE | 03:36 | 04:21 | 04:03 | 66 | 336 | 14 | EXT |  | 0.89 | (c)
84219.543 | 7.895 | 7.846 | -3.415 | -3.464 | 499 | 595 | 678 | 499 | 3392 | 7619 |  | CORR | GENE | 03:09 | 03:24 | 03:38 | 72 | 356 | 10 | EXT |  | 0.89 | (c)
84231.863 | 8.905 | 8.894 | -2.685 | -2.696 | -1279 | -1202 | -1229 | 951 | 2675 | 7620 |  | CORR | CIGR | 06:27 | 06:40 | 06:36 | 21 | 101 | 10 | EXT |  | 0.89 | (c)
84236.237 | 1.689 | 1.646 | -9.831 | -9.874 | -1393 | -1030 | -1049 | 705 | 1646 | 7621 |  | CORR | GENE | 02:39 | 03:37 | 03:34 | 105 | 688 | 10 | EXT |  | 0.89 | (c)
84244.604 | 10.056 | 10.016 | -1.464 | -1.504 | -58 | -46 | -46 | 34 | 1348 | 7621 |  | CORR | AXGR | 06:14 | 06:16 | 06:16 | 156 | 24 | 12 | EXT |  | 0.9 | (c)
84246.116 | 0.048 | 0.023 | -11.372 | -11.397 | 1474 | 1953 | 2001 | 1474 | 23 | 7622 |  | CORR | GENE | 05:04 | 06:21 | 06:29 | 79 | 1054 | 15 | EXT |  | 0.89 | (c)
84257.44 | 11.372 | 11.317 | -0.048 | -0.103 | 843 | 1597 | 1631 | 843 | 8 | 7622 |  | CORR | GENE | 03:22 | 05:23 | 05:29 | 95 | 1575 | 10 | EXT |  | 0.89 | (c)
84263.725 | 6.237 | 6.182 | -5.023 | -5.078 | -1148 | -981 | -908 | 667 | 4989 | 7623 |  | CORR | GENE | 02:37 | 03:04 | 03:16 | 89 | 481 | 10 | EXT |  | 0.89 | (c)
84269.202 | 0.454 | 0.42 | -11.186 | -11.22 | 334 | 677 | 568 | 334 | 420 | 7624 |  | CORR | GENE | 06:37 | 07:32 | 07:14 | 102 | 467 | 10 | EXT |  | 0.89 | (c)
84281.747 | 1.359 | 1.353 | -10.051 | -10.057 | -1910 | -1830 | -1797 | 1684 | 1353 | 7625 |  | CORR | CIGR | 04:11 | 04:24 | 04:29 | 33 | 226 | 12 | EXT |  | 0.89 | (c)
84288.373 | 7.985 | 7.952 | -3.425 | -3.458 | 1751 | -2199 | 2051 | 1751 | 3361 | 7625 |  | CORR | GENE | 02:02 | 03:24 | 02:50 | 97 | 601 | 12 | EXT |  | 0.89 | (c)
84289.111 | 8.723 | 8.709 | -2.687 | -2.701 | 1863 | 1999 | 1994 | 1863 | 2670 | 7625 |  | CORR | CIGR | 02:20 | 02:42 | 02:41 | 31 | 263 | 10 | EXT |  | 0.89 | (c)
84308.155 | 5.067 | 2.701 | -6.213 | -8.579 | -2209 | -2193 | -2170 | 22 | 2701 | 7627 |  | CORR | GENE | 03:33 | 03:36 | 03:40 | 3224 | 78 | 10 | EXT | Аномалия находится на упругопластическом изгибе: R=413 D, максимальное растяжение на 6.3 час. | 0.98 | (c)
84310.262 | 7.174 | 7.149 | -4.106 | -4.131 | 1983 | 2123 | 2126 | 0 | 4080 | 7627 |  | CORR | GENE | 02:50 | 03:13 | 03:13 | 51 | 285 | 15 | EXT | Аномалия находится на упругопластическом изгибе: R=408 D, максимальное растяжение на 6.1 час. | 0.89 | (c)
84310.518 | 7.43 | 7.203 | -3.85 | -4.077 | -2201 | -2184 | -2176 | 30 | 3505 | 7627 |  | CORR | GENE | 03:35 | 03:38 | 03:39 | 572 | 50 | 10 | EXT | Аномалия находится на упругопластическом изгибе: R=409 D, максимальное растяжение на 6 час. | 0.94 | (c)
84328.93 | 3.052 | 3.012 | -8.098 | -8.138 | 1064 | 1264 | 1265 | 763 | 3012 | 7629 |  | CORR | GENE | 02:52 | 03:24 | 03:24 | 88 | 403 | 11 | EXT |  | 0.89 | (c)
84334.139 | 8.261 | 8.213 | -2.889 | -2.937 | -1990 | -1874 | -1818 | 241 | 2871 | 7629 |  | CORR | GENE | 06:39 | 06:57 | 07:06 | 66 | 343 | 12 | EXT |  | 0.89 | (c)
84336.794 | 10.916 | 10.9 | -0.234 | -0.25 | 1623 | 1831 | 1753 | 348 | 214 | 7629 |  | CORR | CIGR | 04:22 | 04:55 | 04:43 | 36 | 259 | 10 | EXT |  | 0.89 | (c)
84338.986 | 1.958 | 1.865 | -9.542 | -9.635 | -2181 | -1803 | -1776 | 50 | 1865 | 7630 |  | CORR | GENE | 06:32 | 07:33 | 07:37 | 150 | 810 | 10 | EXT |  | 0.9 | (c)
84350.585 | 2.057 | 1.861 | -9.283 | -9.479 | 2183 | 2196 | 2197 | 20 | 1861 | 7631 |  | CORR | AXGR | 08:34 | 08:36 | 08:36 | 476 | 28 | 10 | EXT |  | 0.94 | (c)
84356.044 | 7.516 | 7.492 | -3.824 | -3.848 | 190 | 404 | 335 | 190 | 3784 | 7631 |  | CORR | GENE | 03:12 | 03:47 | 03:36 | 64 | 290 | 11 | EXT |  | 0.89 | (c)
84358.025 | 9.497 | 8.366 | -1.843 | -2.974 | 2096 | 2177 | 2152 | 23 | 125 | 7631 |  | CORR | GENE | 08:20 | 08:33 | 08:29 | 2849 | 112 | 10 | EXT |  | 0.97 | (c)
84359.439 | 10.911 | 10.83 | -0.429 | -0.51 | 896 | 1275 | 1212 | 703 | 402 | 7631 |  | CORR | GENE | 05:06 | 06:08 | 05:57 | 108 | 632 | 12 | EXT |  | 0.89 | (c)
84362.731 | 2.863 | 2.815 | -8.517 | -8.565 | -663 | -521 | -467 | 272 | 2815 | 7632 |  | CORR | GENE | 07:37 | 07:60 | 08:09 | 64 | 391 | 10 | EXT |  | 0.89 | (c)
84363.374 | 3.506 | 3.493 | -7.874 | -7.887 | -735 | -622 | -627 | 519 | 3493 | 7632 |  | CORR | CIGR | 07:25 | 07:44 | 07:43 | 37 | 217 | 10 | EXT |  | 0.89 | (c)
84363.518 | 3.65 | 3.317 | -7.73 | -8.063 | -2208 | -2171 | -2176 | 23 | 3317 | 7632 |  | CORR | GENE | 03:28 | 03:34 | 03:33 | 953 | 64 | 11 | EXT |  | 0.97 | (c)
84365.699 | 5.831 | 4.79 | -5.549 | -6.59 | -2222 | -2217 | -2179 | 9 | 4790 | 7632 |  | CORR | GENE | 03:26 | 03:26 | 03:32 | 1380 | 85 | 12 | EXT |  | 0.98 | (c)
84371.758 | 0.51 | 0.177 | -11.04 | -11.373 | -2198 | -2138 | -2154 | 32 | 177 | 7633 |  | CORR | GENE | 04:30 | 04:40 | 04:37 | 1157 | 88 | 12 | EXT |  | 0.98 | (c)
84371.949 | 0.701 | 0.679 | -10.849 | -10.871 | 1968 | 2096 | 2096 | 6 | 679 | 7633 |  | CORR | GENE | 03:42 | 04:03 | 04:03 | 49 | 257 | 10 | EXT |  | 0.89 | (c)
84372.344 | 1.096 | 1.072 | -10.454 | -10.478 | 1867 | 2053 | 2010 | 77 | 1072 | 7633 |  | CORR | CIGR | 03:26 | 03:56 | 03:49 | 44 | 286 | 10 | EXT |  | 0.89 | (c)
84373.12 | 1.872 | 1.834 | -9.678 | -9.716 | 1770 | 2099 | 2045 | 0 | 1834 | 7633 |  | CORR | GENE | 03:11 | 04:04 | 03:55 | 84 | 550 | 10 | EXT |  | 0.89 | (c)
84391.297 | 8.499 | 8.492 | -2.941 | -2.948 | 841 | 1249 | 1096 | 841 | 2868 | 7634 |  | CORR | GENE | 03:04 | 04:09 | 03:45 | 80 | 509 | 12 | EXT |  | 0.89 | (c)
84394.238 | 0 | 0 | -11.09 | -11.09 | -301 | -46 | -101 | 0 | 0 | 7635 | Смещение кромок | GWAN |  | 01:30 | 02:11 | 02:02 | 0 | 399 | 16 | EXT | Смещение кромок Вовнутрь Величина смещения - 2.5 мм. |  | (c)
84394.238 | 0 | 0 | -11.09 | -11.09 | -1729 | -1465 | -1514 | 502 | 0 | 7635 | Смещение кромок | GWAN |  | 09:40 | 10:22 | 10:14 | 0 | 430 | 15 | EXT | Смещение кромок Наружу Величина смещения - 2.4 мм. |  | (c)
84394.238 | 0 | -0.027 | -11.09 | -11.117 | -1134 | -1027 | -1049 | 964 |  | 7635 | Нарушение формы кольцевого шва | GWAN |  | 11:16 | 11:33 | 11:29 | 0 | 170 |  | EXT | Нарушение формы кольцевого шва |  | (c)
84402.893 | 8.655 | 8.377 | -2.435 | -2.713 | 2150 | 2178 | 2178 | 24 | 1469 | 7635 |  | CORR | GENE | 08:06 | 08:10 | 08:10 | 1244 | 57 | 12 | EXT |  | 0.98 | (c)
84416.118 | 10.79 | 10.54 | -0.56 | -0.81 | 994 | 1611 | 2010 | 0 | 437 | 7636 |  | CORR | GENE | 03:13 | 04:53 | 05:57 | 373 | 2032 | 11 | EXT |  | 0.93 | (c)
84422.672 | 5.994 | 5.974 | -5.446 | -5.466 | 1637 | -2219 | 1987 | 0 | 5343 | 7637 |  | CORR | GENE | 02:36 | 04:13 | 03:32 | 123 | 699 | 10 | EXT |  | 0.89 | (c)
84428.251 | 0.133 | 0.109 | -11.387 | -11.411 | -54 | 189 | 121 | 0 | 109 | 7638 |  | CORR | GENE | 02:38 | 03:17 | 03:06 | 54 | 349 | 13 | EXT |  | 0.89 | (c)
84428.759 | 0.641 | 0.579 | -10.879 | -10.941 | 840 | 1201 | 1160 | 750 | 579 | 7638 |  | CORR | GENE | 05:02 | 06:01 | 05:54 | 117 | 641 | 11 | EXT |  | 0.89 | (c)
84428.891 | 0.773 | 0.737 | -10.747 | -10.783 | 356 | 486 | 475 | 356 | 737 | 7638 |  | CORR | GENE | 03:44 | 04:05 | 04:03 | 72 | 239 | 10 | EXT |  | 0.89 | (c)
84429.078 | 0.96 | 0.923 | -10.56 | -10.597 | 73 | 206 | 378 | 73 | 923 | 7638 |  | CORR | GENE | 02:58 | 03:20 | 03:48 | 162 | 611 | 12 | EXT |  | 0.9 | (c)
84432.035 | 3.917 | 3.904 | -7.603 | -7.616 | 815 | 931 | 949 | 815 | 3904 | 7638 |  | CORR | CIGR | 04:58 | 05:17 | 05:20 | 32 | 269 | 10 | EXT |  | 0.89 | (c)
84433.773 | 5.655 | 5.606 | -5.865 | -5.914 | 99 | 205 | 315 | 99 | 5606 | 7638 |  | CORR | GENE | 03:03 | 03:20 | 03:38 | 71 | 433 | 10 | EXT |  | 0.89 | (c)
84434.084 | 5.966 | 5.936 | -5.554 | -5.584 | 62 | 228 | 250 | 62 | 5542 | 7638 |  | CORR | CIGR | 02:57 | 03:24 | 03:27 | 42 | 376 | 10 | EXT |  | 0.89 | (c)
84434.44 | 6.322 | 6.267 | -5.198 | -5.253 | 1374 | 1537 | 1660 | 285 | 5171 | 7638 |  | CORR | GENE | 06:29 | 06:55 | 07:15 | 82 | 572 | 10 | EXT |  | 0.89 | (c)
84437.614 | 9.496 | 9.478 | -2.024 | -2.042 | 187 | 228 | 262 | 187 | 2014 | 7638 |  | CORR | CIGR | 03:17 | 03:24 | 03:29 | 28 | 151 | 10 | EXT |  | 0.89 | (c)
84438.073 | 9.955 | 9.929 | -1.565 | -1.591 | 573 | 688 | 711 | 573 | 1539 | 7638 |  | CORR | GENE | 04:19 | 04:38 | 04:42 | 52 | 276 | 14 | EXT |  | 0.89 | (c)
84439.631 | 11.513 | 11.476 | -0.007 | -0.044 | 186 | 388 | 380 | 186 | 7 | 7638 |  | CORR | CIGR | 03:17 | 03:49 | 03:48 | 37 | 389 | 11 | EXT |  | 0.89 | (c)
84441.243 | 1.605 | 1.58 | -9.905 | -9.93 | 1513 | 1918 | 1795 | 154 | 1580 | 7639 |  | CORR | GENE | 04:34 | 05:40 | 05:20 | 110 | 564 | 10 | EXT |  | 0.89 | (c)
84449.042 | 9.404 | 9.374 | -2.106 | -2.136 | -1587 | -1397 | -1394 | 644 | 2073 | 7639 |  | CORR | GENE | 08:14 | 08:45 | 08:45 | 63 | 386 | 13 | EXT |  | 0.89 | (c)
84450.564 | 10.926 | 10.914 | -0.584 | -0.596 | -1666 | -1402 | -1475 | 564 | 528 | 7639 |  | CORR | GENE | 08:01 | 08:44 | 08:32 | 68 | 383 | 12 | EXT |  | 0.89 | (c)
84452.117 | 0.969 | 0.877 | -10.531 | -10.623 | -762 | -588 | -450 | 138 | 877 | 7640 |  | CORR | GENE | 07:30 | 07:58 | 08:21 | 121 | 624 | 10 | EXT |  | 0.89 | (c)
84455.021 | 3.873 | 3.71 | -7.627 | -7.79 | -1772 | -1229 | -1078 | 383 | 3710 | 7640 |  | CORR | GENE | 04:47 | 06:15 | 06:39 | 264 | 1389 | 10 | EXT |  | 0.91 | (c)
84456.001 | 4.853 | 4.702 | -6.647 | -6.798 | 2224 | -1159 | -1148 | 0 | 4702 | 7640 |  | CORR | GENE | 03:32 | 06:26 | 06:28 | 332 | 2178 | 14 | EXT |  | 0.94 | (c)
84459.696 | 8.548 | 8.455 | -2.952 | -3.045 | -734 | -632 | -447 | 160 | 2926 | 7640 |  | CORR | GENE | 07:35 | 07:51 | 08:21 | 119 | 574 | 10 | EXT |  | 0.89 | (c)
84460.451 | 9.303 | 9.235 | -2.197 | -2.265 | -841 | -630 | -570 | 299 | 2157 | 7640 |  | CORR | GENE | 07:18 | 07:52 | 08:01 | 108 | 541 | 13 | EXT |  | 0.9 | (c)
84462.543 | 11.395 | 10.735 | -0.105 | -0.765 | -756 | -720 | -657 | 557 | 41 | 7640 |  | CORR | GENE | 07:31 | 07:37 | 07:47 | 724 | 199 | 12 | EXT |  | 0.96 | (c)
84464.167 | 1.519 | 1.499 | -9.531 | -9.551 | -1689 | -1534 | -1554 | 542 | 1499 | 7641 |  | CORR | CIGR | 07:50 | 08:15 | 08:12 | 42 | 269 | 13 | EXT |  | 0.89 | (c)
84465.703 | 3.055 | 3.002 | -7.995 | -8.048 | -1726 | -1669 | -1605 | 504 | 3002 | 7641 |  | CORR | GENE | 07:44 | 07:53 | 08:04 | 66 | 243 | 10 | EXT |  | 0.89 | (c)
84471.218 | 8.57 | 8.192 | -2.48 | -2.858 | -1766 | -1708 | -1714 | 464 | 1673 | 7641 |  | CORR | GENE | 07:38 | 07:47 | 07:46 | 1185 | 104 | 10 | EXT |  | 0.96 | (c)
84473.653 | 11.005 | 10.983 | -0.045 | -0.067 | 52 | 155 | 166 | 52 | 34 | 7641 |  | CORR | CIGR | 00:31 | 00:48 | 00:50 | 33 | 228 | 12 | EXT |  | 0.89 | (c)
84473.659 | 11.011 | 10.988 | -0.039 | -0.062 | -1370 | -1250 | -1169 | 861 | 24 | 7641 |  | CORR | CIGR | 08:42 | 09:01 | 09:14 | 38 | 402 | 14 | EXT |  | 0.89 | (c)
84473.698 | 0 | -0.035 | -11.45 | -11.485 | -1951 | -1743 | -1591 | 280 |  | 7642 | Нарушение формы кольцевого шва | GWAN |  | 03:57 | 04:31 | 04:55 | 0 | 720 |  | EXT | Нарушение формы кольцевого шва |  | (c)
84473.698 | 0 | -0.024 | -11.45 | -11.474 | 529 | 785 | 1077 | 529 |  | 7642 | Нарушение формы кольцевого шва | GWAN |  | 10:38 | 11:19 | 00:06 | 0 | 1097 |  | EXT | Нарушение формы кольцевого шва |  | (c)
84500.618 | 3.98 | 3.95 | -7.5 | -7.53 | 978 | 1143 | 1119 | 971 | 3950 | 7644 |  | CORR | GENE | 05:00 | 05:27 | 05:23 | 48 | 281 | 10 | EXT |  | 0.89 | (c)
84508.412 | 0.294 | 0.103 | -10.846 | -11.037 | -36 | -27 | -13 | 0 | 103 | 7645 |  | CORR | AXGR | 05:55 | 05:56 | 05:58 | 482 | 46 | 11 | EXT |  | 0.94 | (c)
84511.713 | 3.595 | 3.578 | -7.545 | -7.562 | -1011 | -885 | -872 | 734 | 3578 | 7645 |  | CORR | GENE | 03:17 | 03:38 | 03:40 | 56 | 277 | 11 | EXT |  | 0.89 | (c)
84514.817 | 6.699 | 6.656 | -4.441 | -4.484 | -902 | -834 | -780 | 658 | 4425 | 7645 |  | CORR | GENE | 03:35 | 03:46 | 03:55 | 59 | 244 | 12 | EXT |  | 0.89 | (c)
84567.821 | 4.113 | 3.963 | -7.557 | -7.707 | -1102 | -535 | -620 | 138 | 3963 | 7650 |  | CORR | GENE | 03:44 | 05:16 | 05:02 | 245 | 964 | 10 | EXT |  | 0.91 | (c)
84569.085 | 5.377 | 5.338 | -6.293 | -6.332 | -76 | 20 | 68 | 0 | 5338 | 7650 |  | CORR | GENE | 06:30 | 06:45 | 06:53 | 49 | 289 | 10 | EXT |  | 0.89 | (c)
84570.121 | 6.413 | 6.393 | -5.257 | -5.277 | -1587 | -1530 | -1507 | 1427 | 5257 | 7650 |  | CORR | CIGR | 02:26 | 02:35 | 02:39 | 20 | 160 | 12 | EXT |  | 0.89 | (c)
84571.059 | 7.351 | 7.33 | -4.319 | -4.34 | -607 | -538 | -534 | 460 | 4319 | 7650 |  | CORR | CIGR | 05:04 | 05:15 | 05:16 | 21 | 147 | 10 | EXT |  | 0.89 | (c)
84577.563 | 2.185 | 2.173 | -8.765 | -8.777 | -304 | -262 | -254 | 204 | 2173 | 7651 |  | CORR | CIGR | 07:37 | 07:44 | 07:45 | 27 | 99 | 13 | EXT |  | 0.89 | (c)
84578.187 | 2.809 | 2.753 | -8.141 | -8.197 | -449 | -267 | -276 | 104 | 2753 | 7651 |  | CORR | GENE | 07:14 | 07:43 | 07:42 | 73 | 345 | 10 | EXT |  | 0.89 | (c)
84589.356 | 3.028 | 3.014 | -8.242 | -8.256 | 177 | 250 | 245 | 177 | 3014 | 7652 |  | CORR | CIGR | 03:49 | 04:01 | 04:00 | 27 | 136 | 14 | EXT |  | 0.89 | (c)
84610.266 | 1.668 | 0.869 | -9.252 | -10.051 | -2222 | -2172 | -2176 | 9 | 869 | 7654 |  | CORR | GENE | 04:04 | 04:12 | 04:12 | 1102 | 92 | 13 | EXT |  | 0.99 | (c)
84610.727 | 2.129 | 2.111 | -8.791 | -8.809 | -2229 | -1906 | -2028 | 1 | 2111 | 7654 |  | CORR | GENE | 04:03 | 04:55 | 04:36 | 68 | 402 | 11 | EXT |  | 0.89 | (c)
84635.027 | 4.549 | 4.532 | -7.041 | -7.058 | -1481 | -1239 | -1327 | 1174 | 4532 | 7656 |  | CORR | GENE | 05:54 | 06:33 | 06:19 | 72 | 306 | 10 | EXT | Аномалия находится на упругопластическом изгибе: R=515 D, максимальное растяжение на 6.4 час. | 0.89 | (c)
84663.722 | 10.074 | 10.03 | -1.646 | -1.69 | -1034 | -898 | -910 | 786 | 1630 | 7658 |  | CORR | GENE | 06:10 | 06:32 | 06:30 | 60 | 248 | 8 | EXT |  | 0.89 | (c)
84686.937 | 10.459 | 10.444 | -0.881 | -0.896 | 336 | 511 | 474 | 336 | 853 | 7660 |  | CORR | CIGR | 05:41 | 06:09 | 06:03 | 43 | 277 | 10 | EXT |  | 0.89 | (c)
84733.026 | 0.038 | 0.012 | -11.602 | -11.628 | 1439 | 1585 | 1571 | 1439 | 12 | 7665 |  | CORR | CIGR | 03:46 | 04:10 | 04:07 | 47 | 265 | 12 | EXT |  | 0.89 | (c)
84771.716 | 4.248 | 4.229 | -6.882 | -6.901 | -393 | -328 | -318 | 243 | 4229 | 7668 |  | CORR | CIGR | 03:47 | 03:57 | 03:59 | 44 | 150 | 10 | EXT |  | 0.89 | (c)
84790.218 | 0 | 0 | -11.67 | -11.67 | -181 | 47 | -14 | 0 | 0 | 7670 | Смещение кромок | GWAN |  | 03:51 | 04:28 | 04:18 | 0 | 333 | 15 | EXT | Смещение кромок Наружу Величина смещения - 2.3 мм. Аномалия находится на упругопластическом изгибе: R=621 D, максимальное растяжение на 0.5 час. |  | (c)
84801.888 | 0 | 0 | -11.24 | -11.24 | 1710 | 2105 | 1969 | 1710 | 0 | 7671 | Смещение кромок | GWAN |  | 00:39 | 01:43 | 01:21 | 0 | 519 | 18 | EXT | Смещение кромок Наружу Величина смещения - 2.7 мм. Аномалия находится на упругопластическом изгибе: R=421 D, максимальное растяжение на 0.1 час. |  | (c)
84813.128 | 0 | -0.025 | -11.66 | -11.685 | -686 | -507 | -511 | 336 |  | 7672 | Нарушение формы кольцевого шва | GWAN |  | 05:37 | 06:06 | 06:05 | 0 | 350 |  | EXT | Нарушение формы кольцевого шва Аномалия находится на упругопластическом изгибе: R=794 D, максимальное растяжение на 11.8 час. |  | (c)
84813.128 | 0 | -0.022 | -11.66 | -11.682 | 54 | 201 | 179 | 54 |  | 7672 | Нарушение формы кольцевого шва | GWAN |  | 07:37 | 08:00 | 07:57 | 0 | 250 |  | EXT | Нарушение формы кольцевого шва Аномалия находится на упругопластическом изгибе: R=794 D, максимальное растяжение на 11.8 час. |  | (c)
84901.377 | 8.679 | 8.515 | -2.501 | -2.665 | -1573 | -1549 | -1540 | 1506 | 2411 | 7679 |  | CORR | GENE | 08:03 | 08:07 | 08:08 | 254 | 67 | 10 | EXT |  | 0.91 | (c)
84911.54 | 7.662 | 7.534 | -4.068 | -4.196 | -138 | -117 | -109 | 80 | 3905 | 7680 |  | CORR | GENE | 09:01 | 09:04 | 09:06 | 291 | 58 | 10 | EXT |  | 0.92 | (c)
84926.558 | 0 | -0.01 | -10.94 | -10.95 | 39 | 446 | 511 | 39 |  | 7682 | Нарушение формы кольцевого шва | GWAN |  | 03:49 | 04:55 | 05:05 | 0 | 944 |  | EXT | Нарушение формы кольцевого шва Аномалия находится на отводе. |  | (c)
84926.558 | 0 | -0.043 | -10.94 | -10.983 | 1033 | 1117 | 1139 | 1033 | 0 | 7682 | Подгиб кромки со смещением | GWAN |  | 06:30 | 06:43 | 06:47 | 0 | 212 | 27 | EXT | Подгиб кромки со смещением Аномалия находится на отводе. Величина смещения - 4.2 мм. |  | (c)
84937.56 | 0.062 | 0.053 | -11.218 | -11.227 | 97 | 206 | 291 | 97 | 53 | 7683 |  | CORR | GENE | 06:58 | 07:15 | 07:29 | 54 | 387 | 12 | EXT |  | 0.89 | (c)
84968.462 | 8.304 | 8.271 | -3.126 | -3.159 | 1168 | 1286 | 1309 | 1168 | 3096 | 7685 |  | CORR | GENE | 05:29 | 05:49 | 05:52 | 63 | 284 | 12 | EXT |  | 0.89 | (c)
84988.304 | 5.216 | 5.194 | -6.024 | -6.046 | -968 | -877 | -867 | 766 | 5194 | 7687 |  | CORR | CIGR | 07:04 | 07:19 | 07:21 | 30 | 202 | 10 | EXT |  | 0.89 | (c)
84990.302 | 7.214 | 7.189 | -4.026 | -4.051 | -855 | -798 | -761 | 668 | 4014 | 7687 |  | CORR | CIGR | 07:23 | 07:32 | 07:38 | 37 | 187 | 10 | EXT |  | 0.89 | (c)
85017.312 | 0.214 | 0.034 | -11.286 | -11.466 | 2154 | -1837 | -1822 | 1337 | 34 | 7690 |  | CORR | GENE | 04:29 | 05:45 | 05:47 | 204 | 970 | 10 | EXT |  | 0.91 | (c)
85018.371 | 1.273 | 1.262 | -10.227 | -10.238 | -1200 | -1122 | -1089 | 979 | 1262 | 7690 |  | CORR | CIGR | 07:28 | 07:40 | 07:46 | 36 | 221 | 10 | EXT |  | 0.89 | (c)
85032.621 | 4.023 | 3.985 | -7.217 | -7.255 | 1567 | 1855 | 1713 | 1567 | 3985 | 7691 |  | CORR | CIGR | 04:09 | 04:55 | 04:32 | 47 | 292 | 11 | EXT |  | 0.89 | (c)
85072.451 | 11.273 | 11.252 | -0.087 | -0.108 | -2031 | -1723 | -1392 | 752 | 8 | 7694 |  | CORR | GENE | 03:42 | 04:32 | 05:26 | 100 | 1279 | 15 | EXT | Аномалия находится на отводе. | 0.9 | (c)
85072.597 | 0.059 | 0.042 | -10.351 | -10.368 | 1154 | 1301 | 1327 | 731 | 42 | 7695 |  | CORR | GENE | 03:12 | 03:36 | 03:40 | 53 | 346 | 13 | EXT |  | 0.89 | (c)
85072.622 | 0.084 | 0.016 | -10.326 | -10.394 | 1886 | 2001 | 2167 | 0 | 16 | 7695 |  | CORR | GENE | 05:10 | 05:29 | 05:55 | 146 | 562 | 14 | EXT |  | 0.9 | (c)
85080.511 | 7.973 | 7.952 | -2.437 | -2.458 | 1837 | 1853 | 1913 | 242 | 2419 | 7695 |  | CORR | CIGR | 05:02 | 05:05 | 05:14 | 39 | 152 | 10 | EXT |  | 0.89 | (c)
85083.917 | 0.969 | 0.939 | -10.421 | -10.451 | -2049 | -1858 | -1909 | 182 | 939 | 7696 |  | CORR | GENE | 04:13 | 04:43 | 04:35 | 65 | 280 | 10 | EXT |  | 0.89 | (c)
85087.316 | 4.368 | 4.357 | -7.022 | -7.033 | -990 | -925 | -937 | 883 | 4357 | 7696 |  | CORR | CIGR | 07:03 | 07:14 | 07:12 | 18 | 107 | 11 | EXT |  | 0.89 | (c)
85090.448 | 7.5 | 7.297 | -3.89 | -4.093 | -869 | -836 | -833 | 798 | 3305 | 7696 |  | CORR | GENE | 07:23 | 07:28 | 07:29 | 788 | 72 | 15 | EXT |  | 0.99 | (c)
85092.449 | 9.501 | 9.444 | -1.889 | -1.946 | -999 | -979 | -980 | 962 | 1827 | 7696 |  | CORR | AXGR | 07:02 | 07:05 | 07:05 | 119 | 37 | 15 | EXT |  | 0.9 | (c)
85093.339 | 10.391 | 10.224 | -0.999 | -1.166 | -1201 | -1170 | -1150 | 1029 | 691 | 7696 |  | CORR | GENE | 06:29 | 06:34 | 06:38 | 475 | 102 | 10 | EXT |  | 0.94 | (c)
85095.22 | 0.882 | 0.84 | -10.238 | -10.28 | 1513 | 1596 | 1668 | 408 | 840 | 7697 |  | CORR | GENE | 06:37 | 06:50 | 07:02 | 109 | 309 | 10 | EXT |  | 0.89 | (c)
85095.463 | 1.125 | 1.104 | -9.995 | -10.016 | 1579 | 1619 | 1651 | 508 | 1104 | 7697 |  | CORR | CIGR | 06:47 | 06:54 | 06:59 | 34 | 144 | 11 | EXT |  | 0.89 | (c)
85095.904 | 1.566 | 1.546 | -9.554 | -9.574 | 1581 | 1616 | 1655 | 501 | 1546 | 7697 |  | CORR | CIGR | 06:48 | 06:53 | 06:60 | 46 | 149 | 12 | EXT |  | 0.89 | (c)
85105.367 | 11.029 | 10.995 | -0.091 | -0.125 | 700 | 875 | 820 | 700 | 87 | 7697 |  | CORR | CIGR | 04:25 | 04:54 | 04:45 | 38 | 241 | 9 | EXT |  | 0.89 | (c)
85105.436 | 11.098 | 11.067 | -0.022 | -0.053 | 799 | 875 | 896 | 799 | 6 | 7697 |  | CORR | CIGR | 04:41 | 04:54 | 04:57 | 47 | 194 | 49 | EXT |  | 0.9 | (c)
85105.458 | 0 | -0.009 | -11.42 | -11.429 | 829 | 1258 | 1521 | 829 |  | 7698 | Нарушение формы кольцевого шва | GWAN |  | 03:44 | 04:53 | 05:36 | 0 | 1383 |  | EXT | Нарушение формы кольцевого шва |  | (c)
85116.77 | 11.312 | 11.303 | -0.108 | -0.117 | 1393 | 1499 | 1529 | 1393 | 96 | 7698 |  | CORR | CIGR | 05:15 | 05:32 | 05:37 | 21 | 271 | 8 | EXT |  | 0.89 | (c)
85116.878 | 0 | 0 | -11.52 | -11.52 | -1414 | -718 | -985 | 555 | 0 | 7699 | Смещение кромок | GWAN |  | 11:26 | 01:18 | 00:35 | 0 | 858 | 17 | EXT | Смещение кромок Вовнутрь Аномалия находится на отводе. Величина смещения - 2.6 мм. |  | (c)
85122.535 | 5.657 | 5.356 | -5.863 | -6.164 | 760 | 936 | 1146 | 760 | 5356 | 7699 |  | WRIN | GENE | 05:17 | 05:45 | 06:19 | 446 | 771 | 1.1 | N/A | Высота гофр: 15 мм (1,1%). Длина волны: 211 мм Аномалия находится на отводе. |  | (c)
85202.344 | 5.096 | 5.083 | -6.574 | -6.587 | -747 | -621 | -623 | 499 | 5083 | 7706 |  | CORR | CIGR | 06:42 | 07:02 | 07:02 | 36 | 248 | 11 | EXT |  | 0.89 | (c)
85231.943 | 0.065 | 0.04 | -11.175 | -11.2 | -1698 | -1331 | -1331 | 964 | 40 | 7709 |  | CORR | GENE | 07:36 | 08:36 | 08:36 | 54 | 734 | 11 | EXT |  | 0.89 | (c)
85232.438 | 0.56 | 0.469 | -10.68 | -10.771 | -1582 | -1337 | -1329 | 1076 | 469 | 7709 |  | CORR | GENE | 07:55 | 08:35 | 08:36 | 110 | 506 | 12 | EXT |  | 0.89 | (c)
85237.349 | 5.471 | 5.449 | -5.769 | -5.791 | -2045 | -1948 | -1951 | 1856 | 5449 | 7709 |  | CORR | GENE | 06:40 | 06:56 | 06:56 | 56 | 189 | 10 | EXT |  | 0.89 | (c)
85237.421 | 5.543 | 5.504 | -5.697 | -5.736 | 2000 | 2068 | 2117 | 2000 | 5504 | 7709 |  | CORR | GENE | 05:33 | 05:44 | 05:52 | 50 | 234 | 10 | EXT |  | 0.89 | (c)
85260.778 | 6.24 | 6.198 | -4.9 | -4.942 | -1279 | -1119 | -1129 | 952 | 4793 | 7711 |  | CORR | GENE | 07:40 | 08:06 | 08:04 | 149 | 300 | 10 | EXT |  | 0.9 | (c)
85265.726 | 0.048 | 0.029 | -11.472 | -11.491 | -1082 | -953 | -981 | 879 | 29 | 7712 |  | CORR | CIGR | 07:11 | 07:32 | 07:27 | 19 | 203 | 10 | EXT |  | 0.89 | (c)
85278.226 | 1.028 | 0.884 | -10.302 | -10.446 | 1505 | 1543 | 1543 | 649 | 884 | 7713 |  | CORR | GENE | 03:23 | 03:29 | 03:30 | 552 | 77 | 10 | EXT |  | 0.94 | (c)
85289.75 | 1.222 | 1.192 | -10.158 | -10.188 | 1104 | 1174 | 1201 | 932 | 1192 | 7714 |  | CORR | GENE | 05:42 | 05:53 | 05:57 | 51 | 195 | 10 | EXT |  | 0.89 | (c)
85314.141 | 2.733 | 2.583 | -8.657 | -8.807 | 1544 | 1601 | 1587 | 601 | 2583 | 7716 |  | CORR | GENE | 04:22 | 04:31 | 04:29 | 695 | 86 | 12 | EXT |  | 0.96 | (c)
85333.538 | 10.74 | 10.711 | -0.09 | -0.119 | 615 | 764 | 758 | 615 | 60 | 7717 |  | CORR | GENE | 03:44 | 04:08 | 04:07 | 59 | 284 | 14 | EXT |  | 0.89 | (c)
85333.7 | 0.072 | 0.017 | -11.418 | -11.473 | -627 | -232 | -404 | 181 | 17 | 7718 |  | CORR | GENE | 07:23 | 08:26 | 07:59 | 66 | 446 | 10 | EXT | Аномалия находится на отводе. | 0.89 | (c)
85333.704 | 0.076 | 0.05 | -11.414 | -11.44 | -2 | 132 | 87 | 0 | 50 | 7718 |  | CORR | CIGR | 09:03 | 09:25 | 09:18 | 35 | 179 | 8 | EXT | Аномалия находится на отводе. | 0.89 | (c)
85334.093 | 0.465 | 0.162 | -11.025 | -11.328 | -2197 | -2179 | -2151 | 34 | 162 | 7718 |  | CORR | GENE | 03:09 | 03:12 | 03:17 | 430 | 92 | 10 | EXT | Аномалия находится на отводе. | 0.93 | (c)
85342.365 | 8.737 | 8.488 | -2.753 | -3.002 | -636 | -566 | -593 | 549 | 2344 | 7718 |  | CORR | GENE | 07:21 | 07:32 | 07:28 | 658 | 87 | 14 | EXT | Аномалия находится на отводе. | 0.98 | (c)
85351.057 | 5.939 | 5.691 | -5.171 | -5.419 | -2211 | -2198 | -2196 | 19 | 5158 | 7719 |  | CORR | AXGR | 08:35 | 08:37 | 08:37 | 261 | 30 | 9 | EXT |  | 0.91 | (c)
85351.591 | 6.473 | 6.444 | -4.637 | -4.666 | 1778 | 1902 | 1901 | 207 | 4596 | 7719 |  | CORR | GENE | 07:18 | 07:38 | 07:38 | 70 | 246 | 8 | EXT |  | 0.89 | (c)
85351.657 | 6.539 | 6.513 | -4.571 | -4.597 | 1203 | 1338 | 1302 | 830 | 4475 | 7719 |  | CORR | GENE | 05:46 | 06:07 | 06:01 | 122 | 198 | 10 | EXT |  | 0.89 | (c)
85351.971 | 6.853 | 6.806 | -4.257 | -4.304 | 1661 | 1783 | 1793 | 305 | 4244 | 7719 |  | CORR | GENE | 06:59 | 07:19 | 07:21 | 60 | 265 | 8 | EXT |  | 0.89 | (c)
85353.715 | 8.597 | 8.489 | -2.513 | -2.621 | 1169 | 1374 | 1391 | 617 | 2471 | 7719 |  | CORR | GENE | 05:40 | 06:13 | 06:16 | 150 | 444 | 13 | EXT |  | 0.9 | (c)
85353.919 | 8.801 | 8.785 | -2.309 | -2.325 | 1496 | 1575 | 1561 | 604 | 2290 | 7719 |  | CORR | CIGR | 06:33 | 06:46 | 06:43 | 35 | 131 | 11 | EXT |  | 0.89 | (c)
85355.686 | 10.568 | 10.477 | -0.542 | -0.633 | 1949 | 1973 | 1979 | 221 | 433 | 7719 |  | CORR | GENE | 07:46 | 07:50 | 07:51 | 200 | 61 | 15 | EXT |  | 0.92 | (c)
85356.158 | 11.04 | 10.993 | -0.07 | -0.117 | 1785 | 1902 | 2063 | 0 | 49 | 7719 |  | CORR | GENE | 07:19 | 07:38 | 08:04 | 68 | 557 | 10 | EXT |  | 0.89 | (c)
85356.162 | 11.044 | 10.998 | -0.066 | -0.112 | -340 | -206 | -162 | 0 | 46 | 7719 |  | CORR | GENE | 01:37 | 01:58 | 02:05 | 66 | 356 | 10 | EXT |  | 0.89 | (c)
85356.276 | 0.048 | 0.02 | -11.292 | -11.32 | 2168 | -2117 | -2112 | 0 | 20 | 7720 |  | CORR | CIGR | 03:38 | 04:06 | 04:07 | 42 | 361 | 14 | EXT |  | 0.89 | (c)
85357.107 | 0.879 | 0.74 | -10.461 | -10.6 | -2085 | -2070 | -2069 | 146 | 740 | 7720 |  | CORR | AXGR | 04:11 | 04:14 | 04:14 | 273 | 31 | 12 | EXT |  | 0.92 | (c)
85357.672 | 1.444 | 1.373 | -9.896 | -9.967 | -2090 | -2075 | -2075 | 141 | 1373 | 7720 |  | CORR | AXGR | 04:11 | 04:13 | 04:13 | 138 | 28 | 24 | EXT |  | 0.92 | (c)
85359.208 | 2.98 | 2.948 | -8.36 | -8.392 | -2182 | -2048 | -2105 | 49 | 2948 | 7720 |  | CORR | CIGR | 03:56 | 04:17 | 04:08 | 46 | 154 | 13 | EXT |  | 0.89 | (c)
85360.191 | 3.963 | 3.951 | -7.377 | -7.389 | -2200 | -2091 | -2105 | 31 | 3951 | 7720 |  | CORR | CIGR | 03:53 | 04:10 | 04:08 | 35 | 189 | 13 | EXT |  | 0.89 | (c)
85361.94 | 5.712 | 5.71 | -5.628 | -5.63 | -1834 | -1657 | -1745 | 397 | 5600 | 7720 |  | CORR | CIGR | 04:52 | 05:21 | 05:06 | 30 | 178 | 8 | EXT |  | 0.89 | (c)
85364.07 | 7.842 | 7.831 | -3.498 | -3.509 | -2130 | -2093 | -2095 | 101 | 3484 | 7720 |  | CORR | CIGR | 04:04 | 04:10 | 04:10 | 25 | 70 | 8 | EXT |  | 0.89 | (c)
85364.626 | 8.398 | 8.39 | -2.942 | -2.95 | 2119 | 2200 | 2167 | 15 | 2930 | 7720 |  | CORR | CIGR | 03:30 | 03:43 | 03:38 | 20 | 96 | 9 | EXT |  | 0.89 | (c)
85365.209 | 8.981 | 8.972 | -2.359 | -2.368 | -2188 | -2077 | -2106 | 43 | 2338 | 7720 |  | CORR | CIGR | 03:55 | 04:13 | 04:08 | 30 | 163 | 10 | EXT |  | 0.89 | (c)
85365.386 | 9.158 | 9.147 | -2.182 | -2.193 | -2202 | -2138 | -2153 | 29 | 2173 | 7720 |  | CORR | CIGR | 03:53 | 04:03 | 04:00 | 20 | 98 | 9 | EXT |  | 0.89 | (c)
85366.764 | 10.536 | 10.503 | -0.804 | -0.837 | 1820 | 2174 | 2076 | 0 | 623 | 7720 |  | CORR | GENE | 02:42 | 03:39 | 03:23 | 214 | 513 | 12 | EXT |  | 0.91 | (c)
85367.091 | 10.863 | 10.812 | -0.477 | -0.528 | 2189 | -2204 | 2223 | 0 | 397 | 7720 |  | CORR | GENE | 03:41 | 03:52 | 03:47 | 131 | 68 | 11 | EXT |  | 0.9 | (c)
85367.387 | 11.159 | 11.11 | -0.181 | -0.23 | 2165 | -2195 | -2168 | 0 | 95 | 7720 |  | CORR | GENE | 03:37 | 03:54 | 03:58 | 135 | 255 | 12 | EXT |  | 0.9 | (c)
85367.787 | 0.219 | 0.15 | -10.721 | -10.79 | 1825 | 1853 | 1848 | 360 | 150 | 7721 |  | CORR | AXGR | 04:09 | 04:14 | 04:13 | 118 | 45 | 11 | EXT |  | 0.89 | (c)
85380.286 | 1.778 | 1.763 | -9.702 | -9.717 | 1879 | 1977 | 1977 | 156 | 1763 | 7722 |  | CORR | CIGR | 06:30 | 06:46 | 06:46 | 34 | 195 | 13 | EXT |  | 0.89 | (c)
85394.381 | 4.393 | 4.078 | -5.407 | -5.722 | -2201 | -2177 | -2165 | 30 | 4078 | 7723 |  | CORR | GENE | 06:35 | 06:39 | 06:41 | 764 | 71 | 10 | EXT |  | 0.95 | (c)
85438.544 | 5.536 | 5.4 | -5.504 | -5.64 | -103 | 269 | 115 | 0 | 5400 | 7727 |  | CORR | GENE | 09:08 | 10:08 | 09:43 | 192 | 436 | 11 | EXT |  | 0.91 | (c)
85455.348 | 0 | -0.021 | -11.32 | -11.341 | -140 | -44 | -36 | 0 |  | 7729 | Нарушение формы кольцевого шва | GWAN |  | 01:36 | 01:52 | 01:53 | 0 | 209 |  | EXT | Нарушение формы кольцевого шва |  | (c)
85455.348 | 0 | -0.05 | -11.32 | -11.37 | 414 | 640 | 643 | 414 |  | 7729 | Вышлифовка на шве | GWAN | GENE | 03:06 | 03:42 | 03:43 | 107 | 457 | 10 | EXT | Вышлифовка на шве |  | (c)
85522.147 | 9.739 | 9.732 | -1.651 | -1.658 | -2190 | -2184 | -2170 | 2149 | 1645 | 7734 |  | GOUG | CISL | 03:02 | 03:03 | 03:05 | 13 | 41 | 5 | EXT | Аномалия находится на отводе. |  | (c)
85527.257 | 3.459 | 3.423 | -8.331 | -8.367 | -56 | 273 | 149 | 0 | 3423 | 7735 |  | GOUG | GENE | 08:59 | 09:52 | 09:32 | 197 | 411 | 7 | EXT | Задир. |  | (c)
85547.348 | 0 | 0 | -11.4 | -11.4 | -374 | -344 | -266 | 158 | 0 | 7737 | Смещение кромок | GWAN |  | 03:09 | 03:14 | 03:27 | 0 | 216 | 22 | EXT | Смещение кромок Наружу Аномалия находится на отводе. Величина смещения - 3.4 мм. Аномалия находится на упругопластическом изгибе: R=385 D, максимальное растяжение на 11.6 час. |  | (c)
85551.839 | 4.491 | 4.09 | -6.909 | -7.31 | -28 | 1 | -3 | 0 | 4090 | 7737 |  | CORR | GENE | 04:05 | 04:10 | 04:09 | 599 | 50 | 10 | EXT | Аномалия находится на упругопластическом изгибе: R=677 D, максимальное растяжение на 0 час. | 0.94 | (c)
85591.709 | 0.721 | 0.675 | -10.549 | -10.595 | 1163 | 1295 | 1327 | 739 | 675 | 7741 |  | CORR | GENE | 06:05 | 06:26 | 06:31 | 64 | 328 | 10 | EXT | Аномалия находится на отводе. | 0.89 | (c)
85595.707 | 4.719 | 4.7 | -6.551 | -6.57 | 958 | 962 | 996 | 958 | 4700 | 7741 |  | CORR | CIGR | 05:32 | 05:33 | 05:38 | 31 | 76 | 13 | EXT | Аномалия находится на отводе. | 0.89 | (c)
85596.778 | 5.79 | 5.782 | -5.48 | -5.488 | 956 | 991 | 994 | 956 | 5464 | 7741 |  | CORR | CIGR | 05:31 | 05:37 | 05:38 | 24 | 78 | 12 | EXT | Аномалия находится на отводе. | 0.89 | (c)
85597.468 | 6.48 | 6.338 | -4.79 | -4.932 | 1016 | 1313 | 1219 | 809 | 4753 | 7741 |  | CORR | GENE | 05:41 | 06:29 | 06:14 | 179 | 406 | 11 | EXT | Аномалия находится на отводе. | 0.9 | (c)
85598.337 | 7.349 | 6.993 | -3.921 | -4.277 | 799 | 1235 | 1129 | 771 | 3730 | 7741 |  | CORR | GENE | 05:06 | 06:17 | 05:59 | 547 | 661 | 13 | EXT | Аномалия находится на отводе. | 0.96 | (c)
85600.278 | 9.29 | 9.141 | -1.98 | -2.129 | 2184 | 2193 | 2194 | 27 | 1887 | 7741 |  | CORR | AXGR | 08:50 | 08:51 | 08:51 | 242 | 20 | 11 | EXT | Аномалия находится на отводе. | 0.91 | (c)
85625.058 | 0 | -0.044 | -11.59 | -11.634 | -651 | -557 | -525 | 398 |  | 7744 | Нарушение формы кольцевого шва | GWAN |  | 00:58 | 01:13 | 01:18 | 0 | 254 |  | EXT | Нарушение формы кольцевого шва |  | (c)
85625.058 | 0 | -0.029 | -11.59 | -11.619 | 79 | 281 | 263 | 79 |  | 7744 | Нарушение формы кольцевого шва | GWAN |  | 02:56 | 03:28 | 03:25 | 0 | 368 |  | EXT | Нарушение формы кольцевого шва |  | (c)
85625.058 | 0 | -0.015 | -11.59 | -11.605 | 1338 | 1391 | 1412 | 745 |  | 7744 | Нарушение формы кольцевого шва | GWAN |  | 06:19 | 06:27 | 06:31 | 0 | 148 |  | EXT | Нарушение формы кольцевого шва |  | (c)
85625.058 | 0 | 0 | -11.59 | -11.59 | 1611 | 1970 | 1931 | 0 | 0 | 7744 | Смещение кромок | GWAN |  | 07:03 | 08:01 | 07:55 | 0 | 639 | 18 | EXT | Смещение кромок Наружу Величина смещения - 2.8 мм. |  | (c)
85625.058 | 0 | -0.022 | -11.59 | -11.612 | -2005 | -1952 | -1917 | 225 |  | 7744 | Нарушение формы кольцевого шва | GWAN |  | 09:19 | 09:28 | 09:34 | 0 | 177 |  | EXT | Нарушение формы кольцевого шва |  | (c)
85650.963 | 2.775 | 2.75 | -0.065 | -0.09 | 1240 | 1307 | 1319 | 1240 | 50 | 7746 |  | CORR | CIGR | 02:17 | 02:28 | 02:30 | 40 | 158 | 11 | EXT |  | 0.89 | (c)
85651.077 | 0.049 | 0.031 | -2.631 | -2.649 | 1452 | 1600 | 1571 | 1452 | 31 | 7747 |  | CORR | GENE | 08:42 | 09:05 | 09:01 | 60 | 238 | 14 | EXT |  | 0.89 | (c)
85673.457 | 1.919 | 1.905 | -9.341 | -9.355 | 1877 | 1942 | 1955 | 197 | 1905 | 7750 |  | CORR | CIGR | 06:33 | 06:43 | 06:45 | 22 | 156 | 9 | EXT |  | 0.89 | (c)
85684.699 | 1.901 | 1.886 | -9.399 | -9.414 | 1215 | 1590 | 1479 | 487 | 1886 | 7751 |  | CORR | GENE | 02:52 | 03:53 | 03:35 | 80 | 529 | 11 | EXT |  | 0.89 | (c)
85737.947 | 10.279 | 10.255 | -1.081 | -1.105 | 1240 | 1328 | 1391 | 688 | 1065 | 7755 |  | CORR | CIGR | 02:42 | 02:56 | 03:06 | 40 | 303 | 8 | EXT |  | 0.89 | (c)
85747.502 | 8.474 | 8.464 | -3.206 | -3.216 | -1842 | -1713 | -1736 | 1630 | 3155 | 7756 |  | CORR | GENE | 04:07 | 04:28 | 04:24 | 61 | 213 | 10 | EXT | Аномалия находится на отводе. | 0.89 | (c)
85750.845 | 0.137 | 0.121 | -11.603 | -11.619 | -983 | -884 | -908 | 833 | 121 | 7757 |  | CORR | CIGR | 06:60 | 07:16 | 07:12 | 36 | 150 | 9 | EXT |  | 0.89 | (c)
85751.182 | 0.474 | 0.451 | -11.266 | -11.289 | -1005 | -899 | -772 | 539 | 451 | 7757 |  | CORR | GENE | 06:56 | 07:13 | 07:34 | 92 | 466 | 10 | EXT |  | 0.89 | (c)
85752.541 | 1.833 | 1.511 | -9.907 | -10.229 | -1945 | -1913 | -1890 | 1835 | 1511 | 7757 |  | CORR | GENE | 04:24 | 04:29 | 04:33 | 1023 | 109 | 13 | EXT |  | 0.98 | (c)
85752.86 | 2.152 | 2.149 | -9.588 | -9.591 | -2166 | -2056 | -2095 | 2024 | 2149 | 7757 |  | CORR | CIGR | 03:49 | 04:06 | 04:00 | 26 | 142 | 11 | EXT |  | 0.89 | (c)
85753.435 | 2.727 | 2.557 | -9.013 | -9.183 | 2219 | -2166 | -2157 | 2073 | 2557 | 7757 |  | CORR | GENE | 03:36 | 03:49 | 03:50 | 191 | 169 | 12 | EXT |  | 0.91 | (c)
85753.641 | 2.933 | 2.918 | -8.807 | -8.822 | 2222 | -2146 | -2156 | 2074 | 2918 | 7757 |  | CORR | CIGR | 03:37 | 03:52 | 03:50 | 34 | 165 | 14 | EXT |  | 0.89 | (c)
85755.71 | 5.002 | 4.931 | -6.738 | -6.809 | -1062 | -911 | -920 | 779 | 4931 | 7757 |  | CORR | GENE | 06:47 | 07:11 | 07:10 | 87 | 283 | 9 | EXT |  | 0.89 | (c)
85764.165 | 1.717 | 0.628 | -9.593 | -10.682 | -2166 | -2116 | -2126 | 64 | 628 | 7758 |  | CORR | GENE | 05:44 | 05:53 | 05:51 | 1258 | 82 | 10 | EXT |  | 0.96 | (c)
85764.479 | 2.031 | 1.998 | -9.279 | -9.312 | -2204 | -2125 | -2124 | 27 | 1998 | 7758 |  | CORR | CIGR | 05:38 | 05:51 | 05:51 | 45 | 160 | 9 | EXT |  | 0.89 | (c)
85765.003 | 2.555 | 2.016 | -8.755 | -9.294 | 2133 | 2181 | 2166 | 31 | 2016 | 7758 |  | CORR | GENE | 05:18 | 05:26 | 05:24 | 708 | 66 | 10 | EXT |  | 0.95 | (c)
85765.194 | 2.746 | 2.721 | -8.564 | -8.589 | -1352 | -1304 | -1287 | 879 | 2721 | 7758 |  | CORR | CIGR | 07:56 | 08:04 | 08:06 | 45 | 129 | 11 | EXT |  | 0.89 | (c)
85765.277 | 2.829 | 2.713 | -8.481 | -8.597 | -2016 | -1699 | -1802 | 215 | 2713 | 7758 |  | CORR | GENE | 06:09 | 06:60 | 06:43 | 206 | 427 | 10 | EXT |  | 0.91 | (c)
85765.532 | 3.084 | 3.063 | -8.226 | -8.247 | -2120 | -1567 | -1805 | 111 | 3063 | 7758 |  | CORR | GENE | 05:52 | 07:21 | 06:43 | 176 | 630 | 8 | EXT |  | 0.9 | (c)
85765.902 | 3.454 | 3.377 | -7.856 | -7.933 | -2166 | -1638 | -1865 | 65 | 3377 | 7758 |  | CORR | GENE | 05:45 | 07:10 | 06:33 | 190 | 602 | 10 | EXT |  | 0.9 | (c)
85765.997 | 3.549 | 3.153 | -7.761 | -8.157 | 1908 | 1974 | 2034 | 72 | 3153 | 7758 |  | CORR | GENE | 04:42 | 04:53 | 05:02 | 1395 | 251 | 12 | EXT |  | 0.98 | (c)
85767.214 | 4.766 | 4.672 | -6.544 | -6.638 | 1879 | 2067 | 2186 | 0 | 4672 | 7758 |  | CORR | GENE | 04:37 | 05:08 | 05:27 | 137 | 614 | 14 | EXT |  | 0.9 | (c)
85767.391 | 4.943 | 4.892 | -6.367 | -6.418 | -1877 | -1673 | -1733 | 353 | 4892 | 7758 |  | CORR | GENE | 06:31 | 07:04 | 06:54 | 348 | 289 | 12 | EXT |  | 0.93 | (c)
85767.541 | 5.093 | 4.896 | -6.217 | -6.414 | 2144 | 2210 | 2184 | 5 | 4896 | 7758 |  | CORR | GENE | 05:20 | 05:31 | 05:27 | 394 | 82 | 14 | EXT |  | 0.95 | (c)
85767.906 | 5.458 | 5.397 | -5.852 | -5.913 | -1831 | -1637 | -1709 | 400 | 5397 | 7758 |  | CORR | GENE | 06:39 | 07:10 | 06:58 | 83 | 243 | 10 | EXT |  | 0.89 | (c)
85768.253 | 5.805 | 5.713 | -5.505 | -5.597 | 2142 | 2177 | 2167 | 38 | 5374 | 7758 |  | CORR | GENE | 05:20 | 05:25 | 05:24 | 223 | 50 | 10 | EXT |  | 0.91 | (c)
85769.753 | 7.305 | 7.291 | -4.005 | -4.019 | -1758 | -1638 | -1684 | 472 | 3978 | 7758 |  | CORR | CIGR | 06:50 | 07:10 | 07:02 | 41 | 148 | 11 | EXT |  | 0.89 | (c)
85769.978 | 7.53 | 7.023 | -3.78 | -4.287 | -1588 | -1568 | -1501 | 643 | 3716 | 7758 |  | CORR | GENE | 07:18 | 07:21 | 07:32 | 571 | 172 | 10 | EXT |  | 0.94 | (c)
85770.095 | 7.647 | 7.647 | -3.663 | -3.663 | -1583 | -1527 | -1503 | 648 | 3637 | 7758 |  | CORR | CIGR | 07:19 | 07:28 | 07:32 | 26 | 160 | 8 | EXT |  | 0.89 | (c)
85770.524 | 8.076 | 7.991 | -3.234 | -3.319 | -1798 | -1680 | -1452 | 432 | 2750 | 7758 |  | CORR | GENE | 06:44 | 07:03 | 07:40 | 569 | 693 | 12 | EXT |  | 0.96 | (c)
85771.636 | 9.188 | 8.824 | -2.122 | -2.486 | -1874 | -1615 | -1714 | 357 | 2088 | 7758 |  | CORR | GENE | 06:32 | 07:13 | 06:58 | 398 | 320 | 11 | EXT |  | 0.93 | (c)
85772.432 | 9.984 | 9.96 | -1.326 | -1.35 | -1417 | -1217 | -1289 | 814 | 1300 | 7758 |  | CORR | GENE | 07:45 | 08:18 | 08:06 | 50 | 256 | 8 | EXT |  | 0.89 | (c)
85773.685 | 11.237 | 11.211 | -0.073 | -0.099 | -2183 | -2125 | -2083 | 48 | 53 | 7758 |  | CORR | CIGR | 05:42 | 05:51 | 05:58 | 46 | 200 | 10 | EXT |  | 0.89 | (c)
85774.217 | 0.459 | 0.275 | -10.931 | -11.115 | 1932 | 2077 | 2182 | 0 | 275 | 7759 |  | CORR | GENE | 05:49 | 06:12 | 06:29 | 261 | 499 | 10 | EXT |  | 0.91 | (c)
85774.464 | 0.706 | 0.322 | -10.684 | -11.068 | -1792 | -1743 | -1754 | 439 | 322 | 7759 |  | CORR | GENE | 07:48 | 07:56 | 07:54 | 796 | 75 | 10 | EXT |  | 0.95 | (c)
85774.689 | 0.931 | 0.82 | -10.459 | -10.57 | 2113 | 2147 | 2148 | 47 | 820 | 7759 |  | CORR | GENE | 06:18 | 06:24 | 06:24 | 317 | 70 | 11 | EXT |  | 0.92 | (c)
85775.878 | 2.12 | 2.104 | -9.27 | -9.286 | -1752 | -1662 | -1644 | 479 | 2104 | 7759 |  | CORR | GENE | 07:54 | 08:09 | 08:12 | 54 | 216 | 10 | EXT |  | 0.89 | (c)
85775.94 | 2.182 | 1.896 | -9.208 | -9.494 | 1873 | -2203 | 2142 | 0 | 1896 | 7759 |  | CORR | GENE | 05:39 | 06:42 | 06:23 | 636 | 538 | 10 | EXT |  | 0.95 | (c)
85775.985 | 2.227 | 2.224 | -9.163 | -9.166 | 205 | 266 | 260 | 205 | 2224 | 7759 |  | CORR | CIGR | 01:10 | 01:20 | 01:19 | 26 | 111 | 9 | EXT |  | 0.89 | (c)
85776.814 | 3.056 | 3.041 | -8.334 | -8.349 | 1814 | 1852 | 1866 | 312 | 3041 | 7759 |  | CORR | CIGR | 05:30 | 05:36 | 05:38 | 16 | 105 | 11 | EXT |  | 0.89 | (c)
85780.465 | 6.707 | 6.606 | -4.683 | -4.784 | 1173 | 1492 | 1540 | 323 | 4551 | 7759 |  | CORR | GENE | 03:46 | 04:38 | 04:46 | 233 | 735 | 10 | EXT |  | 0.91 | (c)
85780.709 | 6.951 | 6.022 | -4.439 | -5.368 | -2132 | -1447 | -1506 | 98 | 4324 | 7759 |  | CORR | GENE | 06:53 | 08:44 | 08:34 | 1044 | 1252 | 10 | EXT |  | 0.96 | (c)
85781.14 | 7.382 | 6.901 | -4.008 | -4.489 | 2223 | -2225 | -2205 | 0 | 2119 | 7759 |  | CORR | GENE | 06:36 | 06:38 | 06:41 | 2370 | 66 | 12 | EXT |  | 0.99 | (c)
85781.289 | 7.531 | 7.486 | -3.859 | -3.904 | -2066 | -1227 | -1492 | 164 | 3593 | 7759 |  | CORR | GENE | 07:04 | 09:19 | 08:36 | 311 | 1149 | 15 | EXT |  | 0.94 | (c)
85782.079 | 8.321 | 8.252 | -3.069 | -3.138 | -1789 | -1254 | -1366 | 441 | 2963 | 7759 |  | CORR | GENE | 07:48 | 09:15 | 08:57 | 175 | 847 | 10 | EXT |  | 0.9 | (c)
85784.349 | 10.591 | 10.573 | -0.799 | -0.817 | -2215 | -2159 | -2152 | 16 | 789 | 7759 |  | CORR | CIGR | 06:40 | 06:49 | 06:50 | 28 | 125 | 10 | EXT |  | 0.89 | (c)
85784.387 | 10.629 | 10.615 | -0.761 | -0.775 | -2162 | -2123 | -2135 | 68 | 576 | 7759 |  | CORR | GENE | 06:48 | 06:54 | 06:53 | 199 | 54 | 12 | EXT |  | 0.91 | (c)
85785.107 | 11.349 | 11.341 | -0.041 | -0.049 | -2080 | -1905 | -1909 | 150 | 14 | 7759 |  | CORR | CIGR | 07:01 | 07:30 | 07:29 | 35 | 342 | 9 | EXT |  | 0.89 | (c)
85785.148 | 0 | -0.019 | -11.49 | -11.509 | 533 | 584 | 603 | 533 |  | 7760 | Нарушение формы кольцевого шва | GWAN |  | 00:23 | 00:32 | 00:35 | 0 | 142 |  | EXT | Нарушение формы кольцевого шва |  | (c)
85785.148 | 0 | 0 | -11.49 | -11.49 | -721 | -568 | -573 | 424 | 0 | 7760 | Смещение кромок | GWAN |  | 09:01 | 09:26 | 09:25 | 0 | 298 | 17 | EXT | Смещение кромок Наружу Величина смещения - 2.7 мм. |  | (c)
85830.249 | 10.721 | 10.663 | -0.119 | -0.177 | -858 | -724 | -629 | 400 | 91 | 7763 |  | CORR | GENE | 08:08 | 08:30 | 08:45 | 86 | 457 | 11 | EXT |  | 0.89 | (c)
85864.708 | 0 | -0.027 | -11.4 | -11.427 | -459 | -262 | -355 | 251 |  | 7767 | Нарушение формы кольцевого шва | GWAN |  | 00:45 | 01:16 | 01:01 | 0 | 209 |  | EXT | Нарушение формы кольцевого шва Аномалия находится на упругопластическом изгибе: R=445 D, максимальное растяжение на 5.6 час. |  | (c)
85864.708 | 0 | -0.04 | -11.4 | -11.44 | -143 | -92 | -96 | 49 | 0 | 7767 | Подгиб кромки со смещением | GWAN |  | 01:36 | 01:44 | 01:43 | 0 | 94 | 30 | EXT | Подгиб кромки со смещением Величина смещения - 4.8 мм. Аномалия находится на упругопластическом изгибе: R=445 D, максимальное растяжение на 5.6 час. |  | (c)
85864.708 | 0 | 0 | -11.4 | -11.4 | 1609 | 1848 | 1979 | 0 | 0 | 7767 | Смещение кромок | GWAN |  | 06:18 | 06:57 | 07:18 | 0 | 741 | 18 | EXT | Смещение кромок Наружу Величина смещения - 2.8 мм. Аномалия находится на упругопластическом изгибе: R=445 D, максимальное растяжение на 5.6 час. |  | (c)
85864.708 | 0 | 0 | -11.4 | -11.4 | -1975 | -1823 | -1707 | 256 | 0 | 7767 | Смещение кромок | GWAN |  | 08:40 | 09:04 | 09:23 | 0 | 534 | 16 | EXT | Смещение кромок Наружу Величина смещения - 2.5 мм. Аномалия находится на упругопластическом изгибе: R=445 D, максимальное растяжение на 5.6 час. |  | (c)
85864.708 | 0 | -0.027 | -11.4 | -11.427 | -965 | -873 | -835 | 705 |  | 7767 | Нарушение формы кольцевого шва | GWAN |  | 11:23 | 11:38 | 11:44 | 0 | 260 |  | EXT | Нарушение формы кольцевого шва Аномалия находится на упругопластическом изгибе: R=445 D, максимальное растяжение на 5.6 час. |  | (c)
85876.108 | 0 | -0.026 | -10.98 | -11.006 | 525 | 820 | 1083 | 525 |  | 7768 | Нарушение формы кольцевого шва | GWAN |  | 01:10 | 01:58 | 02:40 | 0 | 1116 |  | EXT | Нарушение формы кольцевого шва Аномалия находится на упругопластическом изгибе: R=473 D, максимальное растяжение на 5.5 час. |  | (c)
85918.927 | 9.169 | 8.994 | -2.351 | -2.526 | 1323 | 1343 | 1360 | 833 | 2288 | 7771 |  | CORR | GENE | 06:20 | 06:24 | 06:26 | 238 | 75 | 12 | EXT |  | 0.92 | (c)
85919.062 | 9.304 | 9.291 | -2.216 | -2.229 | 1079 | 1197 | 1195 | 919 | 2190 | 7771 |  | CORR | CIGR | 05:41 | 05:60 | 05:60 | 39 | 233 | 9 | EXT |  | 0.89 | (c)
85919.436 | 9.678 | 9.658 | -1.842 | -1.862 | 1216 | 1285 | 1286 | 874 | 1815 | 7771 |  | CORR | CIGR | 06:03 | 06:14 | 06:14 | 47 | 140 | 11 | EXT |  | 0.89 | (c)
86018.717 | 6.839 | 6.751 | -0.191 | -0.279 | 520 | 641 | 620 | 520 | 161 | 7780 |  | GOUG | GENE | 02:33 | 02:53 | 02:49 | 118 | 200 | 12 | EXT | Задир. |  | (c)
86018.806 | 6.928 | 6.898 | -0.102 | -0.132 | -1328 | -1243 | -1105 | 882 | 54 | 7780 |  | CORR | GENE | 09:35 | 09:48 | 10:11 | 78 | 445 | 12 | EXT |  | 0.89 | (c)
86018.823 | 6.945 | 6.926 | -0.085 | -0.104 | -1921 | -1611 | -1724 | 310 | 64 | 7780 |  | CORR | CIGR | 07:59 | 08:49 | 08:31 | 40 | 394 | 10 | EXT |  | 0.89 | (c)
86018.95 | 0.042 | 0.012 | -4.358 | -4.388 | -1837 | -1769 | -1590 | 394 | 12 | 7781 |  | CORR | CIGR | 08:13 | 08:24 | 08:53 | 39 | 493 | 12 | EXT |  | 0.89 | (c)
86018.952 | 0.044 | 0.031 | -4.356 | -4.369 | 408 | 790 | 741 | 408 | 31 | 7781 |  | CORR | GENE | 02:15 | 03:17 | 03:09 | 53 | 666 | 11 | EXT |  | 0.89 | (c)
86018.961 | 0.053 | 0.029 | -4.347 | -4.371 | 1558 | 1916 | 1779 | 230 | 29 | 7781 |  | CORR | GENE | 05:21 | 06:19 | 05:57 | 48 | 442 | 11 | EXT |  | 0.89 | (c)
86018.981 | 0.073 | 0.051 | -4.327 | -4.349 | 2193 | -2159 | -2171 | 0 | 51 | 7781 |  | CORR | GENE | 07:03 | 07:21 | 07:19 | 48 | 193 | 12 | EXT |  | 0.89 | (c)
86038.613 | 3.855 | 3.703 | -7.215 | -7.367 | -130 | -107 | -103 | 75 | 3703 | 7783 |  | CORR | GENE | 02:41 | 02:45 | 02:46 | 251 | 55 | 12 | EXT |  | 0.92 | (c)
86045.828 | 0 | -0.02 | -11.35 | -11.37 | -313 | -172 | -182 | 51 |  | 7784 | Нарушение формы кольцевого шва | GWAN |  | 02:21 | 02:44 | 02:42 | 0 | 262 |  | EXT | Нарушение формы кольцевого шва Аномалия находится на отводе. |  | (c)
86045.828 | 0 | -0.016 | -11.35 | -11.366 | 1730 | 1917 | 1846 | 1730 |  | 7784 | Нарушение формы кольцевого шва | GWAN |  | 07:51 | 08:21 | 08:10 | 0 | 231 |  | EXT | Нарушение формы кольцевого шва Аномалия находится на отводе. |  | (c)
86047.453 | 1.625 | 1.593 | -9.725 | -9.757 | 1860 | 1909 | 1926 | 1860 | 1593 | 7784 |  | CORR | GENE | 08:12 | 08:20 | 08:23 | 50 | 134 | 10 | EXT | Аномалия находится на отводе. | 0.89 | (c)
86048.143 | 2.315 | 2.295 | -9.035 | -9.055 | 1847 | 1913 | 1917 | 1847 | 2295 | 7784 |  | CORR | CIGR | 08:10 | 08:21 | 08:21 | 37 | 139 | 10 | EXT | Аномалия находится на отводе. | 0.89 | (c)
86068.432 | 11.254 | 11.231 | -0.246 | -0.269 | 1823 | 1958 | 1953 | 147 | 237 | 7785 |  | CORR | CIGR | 05:41 | 06:03 | 06:02 | 32 | 260 | 13 | EXT |  | 0.89 | (c)
86068.595 | 11.417 | 11.402 | -0.083 | -0.098 | 1841 | 1921 | 1920 | 232 | 73 | 7785 |  | CORR | CIGR | 05:44 | 05:57 | 05:56 | 25 | 157 | 10 | EXT |  | 0.89 | (c)
86080.058 | 0 | -0.016 | -11.47 | -11.486 | 1338 | 1473 | 1449 | 670 |  | 7787 | Нарушение формы кольцевого шва | GWAN |  | 05:07 | 05:29 | 05:25 | 0 | 222 |  | EXT | Нарушение формы кольцевого шва Аномалия находится на отводе. |  | (c)
86080.058 | 0 | -0.025 | -11.47 | -11.495 | 1849 | 1941 | 1915 | 249 |  | 7787 | Нарушение формы кольцевого шва | GWAN |  | 06:29 | 06:44 | 06:40 | 0 | 132 |  | EXT | Нарушение формы кольцевого шва Аномалия находится на отводе. |  | (c)
86123.629 | 9.401 | 9.39 | -1.999 | -2.01 | -1104 | -1074 | -1032 | 961 | 1980 | 7790 |  | CORR | CIGR | 05:42 | 05:47 | 05:54 | 30 | 143 | 10 | EXT | Аномалия находится на отводе. | 0.89 | (c)
86126.582 | 0.954 | 0.843 | -10.406 | -10.517 | 1566 | 1585 | 1598 | 1566 | 843 | 7791 |  | CORR | GENE | 05:45 | 05:48 | 05:50 | 177 | 64 | 12 | EXT |  | 0.91 | (c)
86127.039 | 1.411 | 1.375 | -9.949 | -9.985 | 1614 | 1623 | 1626 | 1614 | 1375 | 7791 |  | CORR | AXGR | 05:52 | 05:54 | 05:54 | 76 | 23 | 10 | EXT |  | 0.89 | (c)
86127.407 | 1.779 | 1.68 | -9.581 | -9.68 | -1681 | -1612 | -1612 | 1543 | 1680 | 7791 |  | ARTD | GENE | 09:00 | 09:12 | 09:12 | 100 | 139 |  | EXT | Наплавка. |  | (c)
86156.589 | 8.441 | 8.327 | -2.519 | -2.633 | 2155 | 2189 | 2186 | 13 | 365 | 7793 |  | CORR | GENE | 05:53 | 05:59 | 05:58 | 2268 | 63 | 10 | EXT |  | 0.97 | (c)
86159.309 | 0.201 | 0.132 | -11.499 | -11.568 | -158 | -99 | -106 | 54 | 132 | 7794 |  | LWAN | GENE | 02:42 | 02:51 | 02:50 | 313 | 104 |  | EXT | Эквивалент потери металла 11%. Аномалия находится на отводе. |  | (c)
86162.69 | 3.582 | 3.442 | -8.118 | -8.258 | -61 | -44 | -49 | 37 | 3442 | 7794 |  | CORR | AXGR | 02:58 | 03:00 | 02:60 | 335 | 24 | 13 | EXT | Аномалия находится на отводе. | 0.94 | (c)
86170.808 | 0 | -0.03 | -11.3 | -11.33 | 1506 | 1676 | 1611 | 1506 |  | 7795 | Нарушение формы кольцевого шва | GWAN |  | 00:33 | 01:00 | 00:50 | 0 | 209 |  | EXT | Нарушение формы кольцевого шва Аномалия находится на отводе. |  | (c)
86170.808 | 0 | -0.024 | -11.3 | -11.324 | 1959 | 1992 | 2036 | 1959 |  | 7795 | Нарушение формы кольцевого шва | GWAN |  | 01:46 | 01:51 | 01:58 | 0 | 155 |  | EXT | Нарушение формы кольцевого шва Аномалия находится на отводе. |  | (c)
86170.808 | 0 | -0.021 | -11.3 | -11.321 | -2163 | -2090 | -2114 | 2066 |  | 7795 | Нарушение формы кольцевого шва | GWAN |  | 02:41 | 02:52 | 02:48 | 0 | 97 |  | EXT | Нарушение формы кольцевого шва Аномалия находится на отводе. |  | (c)
86170.808 | 0 | -0.023 | -11.3 | -11.323 | -1567 | -1121 | -975 | 384 |  | 7795 | Нарушение формы кольцевого шва | GWAN |  | 04:17 | 05:29 | 05:52 | 0 | 1183 |  | EXT | Нарушение формы кольцевого шва Аномалия находится на отводе. |  | (c)
86209.501 | 4.533 | 4.518 | -6.817 | -6.832 | -799 | -747 | -747 | 695 | 4518 | 7798 |  | CORR | CIGR | 07:51 | 07:59 | 07:59 | 24 | 104 | 13 | EXT |  | 0.89 | (c)
86237.828 | 10.57 | 10.293 | -0.66 | -0.937 | 2117 | 2150 | 2151 | 44 | 226 | 7800 |  | CORR | GENE | 08:38 | 08:43 | 08:43 | 711 | 70 | 12 | EXT |  | 0.96 | (c)
86249.308 | 0 | -0.034 | -11.65 | -11.684 | 1733 | 2123 | 2079 | 1733 |  | 7802 | Нарушение формы кольцевого шва | GWAN |  | 01:40 | 02:43 | 02:36 | 0 | 693 |  | EXT | Нарушение формы кольцевого шва Аномалия находится на отводе. |  | (c)
86249.308 | 0 | -0.026 | -11.65 | -11.676 | 829 | 895 | 927 | 829 |  | 7802 | Нарушение формы кольцевого шва | GWAN |  | 11:14 | 11:25 | 11:30 | 0 | 198 |  | EXT | Нарушение формы кольцевого шва Аномалия находится на отводе. |  | (c)
86265.065 | 4.107 | 4.088 | -6.903 | -6.922 | 1551 | 1551 | 1649 | 1551 | 4088 | 7803 |  | GOUG | GENE | 09:07 | 09:08 | 09:23 | 81 | 197 | 6 | EXT | Задир. |  | (c)
86267.311 | 6.353 | 6.299 | -4.657 | -4.711 | -1387 | -1222 | -1302 | 1216 | 4651 | 7803 |  | GOUG | GENE | 01:13 | 01:40 | 01:27 | 60 | 171 | 5 | EXT | Задир. |  | (c)
86292.961 | 9.853 | 9.829 | -1.507 | -1.531 | -1014 | -952 | -926 | 839 | 1485 | 7805 |  | CORR | CIGR | 07:50 | 08:00 | 08:05 | 46 | 176 | 13 | EXT |  | 0.89 | (c)
86301.533 | 7.065 | 6.369 | -4.255 | -4.951 | 811 | 2155 | 1600 | 0 | 3799 | 7806 |  | GOUG | GENE | 04:13 | 07:50 | 06:20 | 1152 | 1577 | 10 | EXT | Зона задиров. |  | (c)
86342.726 | 2.238 | 2.227 | -9.132 | -9.143 | 1781 | 1895 | 1867 | 278 | 2227 | 7810 |  | CORR | CIGR | 05:49 | 06:07 | 06:03 | 40 | 172 | 10 | EXT |  | 0.89 | (c)
86343.944 | 3.456 | 3.421 | -7.914 | -7.949 | 1518 | 1938 | 1763 | 221 | 3421 | 7810 |  | CORR | GENE | 05:07 | 06:14 | 05:46 | 170 | 492 | 10 | EXT |  | 0.9 | (c)
86375.422 | 0.784 | 0.639 | -10.536 | -10.681 | 2131 | 2169 | 2162 | 37 | 639 | 7813 |  | CORR | GENE | 06:17 | 06:23 | 06:22 | 491 | 62 | 11 | EXT |  | 0.94 | (c)
86386.107 | 0.149 | 0.122 | -11.301 | -11.328 | 1704 | 1919 | 1881 | 172 | 122 | 7814 |  | CORR | CIGR | 06:46 | 07:21 | 07:15 | 47 | 354 | 12 | EXT |  | 0.89 | (c)
86387.983 | 2.025 | 1.883 | -9.425 | -9.567 | 915 | 932 | 932 | 915 | 1883 | 7814 |  | CORR | AXGR | 04:39 | 04:42 | 04:41 | 241 | 34 | 10 | EXT | Аномалия находится на упругопластическом изгибе: R=720 D, максимальное растяжение на 11.2 час. | 0.91 | (c)
86395.756 | 9.798 | 9.758 | -1.652 | -1.692 | 974 | 1058 | 1146 | 912 | 1014 | 7814 |  | CORR | GENE | 04:48 | 05:02 | 05:16 | 678 | 344 | 10 | EXT | Аномалия находится на упругопластическом изгибе: R=439 D, максимальное растяжение на 11.5 час. | 0.95 | (c)
86397.408 | 0 | -0.006 | -11.46 | -11.466 | 679 | 819 | 764 | 679 |  | 7815 | Нарушение формы кольцевого шва | GWAN |  | 03:30 | 03:53 | 03:44 | 0 | 170 |  | EXT | Нарушение формы кольцевого шва Аномалия находится на упругопластическом изгибе: R=463 D, максимальное растяжение на 11.6 час. |  | (c)
86397.408 | 0 | -0.006 | -11.46 | -11.466 | 1335 | 1515 | 1471 | 624 |  | 7815 | Нарушение формы кольцевого шва | GWAN |  | 05:16 | 05:45 | 05:38 | 0 | 271 |  | EXT | Нарушение формы кольцевого шва Аномалия находится на упругопластическом изгибе: R=463 D, максимальное растяжение на 11.6 час. |  | (c)
86405.111 | 7.703 | 7.529 | -3.757 | -3.931 | 2209 | -2218 | -2229 | 0 | 3650 | 7815 |  | CORR | AXGR | 07:37 | 07:42 | 07:41 | 281 | 46 | 10 | EXT | Аномалия находится на упругопластическом изгибе: R=922 D, максимальное растяжение на 11.8 час. | 0.92 | (c)
86414.316 | 5.448 | 5.417 | -5.962 | -5.993 | -1662 | -1566 | -1465 | 568 | 5417 | 7816 |  | CORR | GENE | 04:49 | 05:05 | 05:21 | 58 | 394 | 12 | EXT |  | 0.89 | (c)
86418.863 | 9.995 | 9.974 | -1.415 | -1.436 | -1482 | -1359 | -1341 | 749 | 1398 | 7816 |  | CORR | CIGR | 05:18 | 05:38 | 05:41 | 38 | 281 | 10 | EXT |  | 0.89 | (c)
86420.278 | 0 | -0.022 | -11.46 | -11.482 | 1654 | 1822 | 1926 | 32 |  | 7817 | Нарушение формы кольцевого шва | GWAN |  | 05:60 | 06:27 | 06:44 | 0 | 545 |  | EXT | Нарушение формы кольцевого шва |  | (c)
86432.064 | 0.326 | 0.162 | -10.764 | -10.928 | -2215 | -2158 | -2157 | 16 | 162 | 7818 |  | CORR | GENE | 04:42 | 04:51 | 04:51 | 847 | 115 | 12 | EXT |  | 0.97 | (c)
86440.039 | 8.301 | 8.286 | -2.789 | -2.804 | -1532 | -1430 | -1440 | 699 | 2769 | 7818 |  | CORR | CIGR | 06:32 | 06:48 | 06:47 | 35 | 184 | 11 | EXT |  | 0.89 | (c)
86441.294 | 9.556 | 9.087 | -1.534 | -2.003 | -1828 | -1806 | -1798 | 402 | 1180 | 7818 |  | CORR | GENE | 05:44 | 05:48 | 05:49 | 823 | 61 | 12 | EXT |  | 0.97 | (c)
86460.38 | 6.072 | 6.055 | -4.948 | -4.965 | -1643 | -1576 | -1579 | 588 | 4933 | 7820 |  | CORR | CIGR | 06:19 | 06:30 | 06:30 | 32 | 127 | 11 | EXT |  | 0.89 | (c)
86473.035 | 7.707 | 7.495 | -3.793 | -4.005 | 1687 | 1708 | 1709 | 500 | 3696 | 7821 |  | CORR | AXGR | 07:29 | 07:32 | 07:32 | 309 | 44 | 28 | EXT |  | 1 | (b)
86474.932 | 9.604 | 9.584 | -1.896 | -1.916 | 1355 | 1397 | 1458 | 669 | 1871 | 7821 |  | CORR | CIGR | 06:35 | 06:42 | 06:52 | 45 | 206 | 9 | EXT |  | 0.89 | (c)
86475.382 | 10.054 | 9.965 | -1.446 | -1.535 | 1531 | 1572 | 1563 | 636 | 1303 | 7821 |  | CORR | GENE | 07:03 | 07:10 | 07:09 | 232 | 64 | 12 | EXT |  | 0.92 | (c)
86523.707 | 2.379 | 2.357 | -9.091 | -9.113 | 1842 | 1982 | 1969 | 135 | 2357 | 7826 |  | CORR | CIGR | 07:37 | 07:60 | 07:58 | 40 | 253 | 12 | EXT |  | 0.89 | (c)
86528.329 | 7.001 | 6.986 | -4.469 | -4.484 | 937 | 1109 | 1066 | 937 | 4419 | 7826 |  | CORR | GENE | 05:11 | 05:39 | 05:32 | 65 | 258 | 10 | EXT |  | 0.89 | (c)
86532.466 | 11.138 | 11.119 | -0.332 | -0.351 | 1622 | 1695 | 1710 | 433 | 314 | 7826 |  | CORR | CIGR | 07:02 | 07:13 | 07:16 | 37 | 175 | 10 | EXT |  | 0.89 | (c)
86532.798 | 0 | -0.016 | -11.27 | -11.286 | -142 | -77 | 231 | 0 |  | 7827 | Нарушение формы кольцевого шва | GWAN |  | 00:47 | 00:57 | 01:47 | 0 | 746 |  | EXT | Нарушение формы кольцевого шва |  | (c)
86532.798 | 0 | -0.007 | -11.27 | -11.277 | 965 | 1271 | 1539 | 117 |  | 7827 | Нарушение формы кольцевого шва | GWAN |  | 03:46 | 04:35 | 05:18 | 0 | 1149 |  | EXT | Нарушение формы кольцевого шва |  | (c)
86532.798 | 0 | -0.02 | -11.27 | -11.29 | -1382 | -1227 | -1056 | 730 |  | 7827 | Нарушение формы кольцевого шва | GWAN |  | 09:27 | 09:52 | 10:19 | 0 | 651 |  | EXT | Нарушение формы кольцевого шва |  | (c)
86537.562 | 4.764 | 4.75 | -6.506 | -6.52 | 1423 | 1578 | 1608 | 437 | 4750 | 7827 |  | CORR | GENE | 04:59 | 05:25 | 05:29 | 66 | 371 | 10 | EXT |  | 0.89 | (c)
86548.233 | 4.165 | 4.142 | -7.405 | -7.428 | 1068 | 1218 | 1203 | 892 | 4142 | 7828 |  | CORR | CIGR | 04:11 | 04:35 | 04:33 | 39 | 271 | 12 | EXT |  | 0.89 | (c)
86549.83 | 5.762 | 5.748 | -5.808 | -5.822 | 1600 | 1720 | 1698 | 435 | 5748 | 7828 |  | CORR | CIGR | 05:37 | 05:56 | 05:53 | 31 | 195 | 10 | EXT |  | 0.89 | (c)
86578.247 | 11.439 | 11.21 | -0.111 | -0.34 | 1574 | 1611 | 1604 | 597 | 46 | 7830 |  | CORR | GENE | 06:54 | 07:00 | 06:59 | 294 | 60 | 13 | EXT |  | 0.93 | (c)
86619.397 | 0.049 | 0.042 | -3.041 | -3.048 | 1071 | 1203 | 1186 | 929 | 42 | 7835 |  | CORR | CIGR | 05:49 | 06:10 | 06:07 | 35 | 230 | 13 | EXT |  | 0.89 | (c)
86634.329 | 0.541 | 0.48 | -10.669 | -10.73 | -2214 | -2208 | -2198 | 17 | 480 | 7837 |  | CORR | AXGR | 06:13 | 06:14 | 06:16 | 208 | 31 | 10 | EXT | Аномалия находится на упругопластическом изгибе: R=505 D, максимальное растяжение на 11.6 час. | 0.91 | (c)
86643.514 | 9.726 | 9.131 | -1.484 | -2.079 | -1801 | -1719 | -1725 | 430 | 440 | 7837 |  | CORR | GENE | 07:20 | 07:33 | 07:32 | 1639 | 151 | 10 | EXT |  | 0.97 | (c)
86654.639 | 9.641 | 9.622 | -1.819 | -1.838 | -1579 | -1483 | -1493 | 651 | 1796 | 7838 |  | CORR | CIGR | 06:38 | 06:53 | 06:52 | 42 | 172 | 18 | EXT |  | 0.89 | (c)
86656.458 | 0 | 0 | -11.25 | -11.25 | 714 | 833 | 878 | 714 | 0 | 7839 | Смещение кромок | GWAN |  | 01:23 | 01:42 | 01:49 | 0 | 329 | 16 | EXT | Смещение кромок Наружу Величина смещения - 2.5 мм. |  | (c)
86656.458 | 0 | 0 | -11.25 | -11.25 | -1999 | -1835 | -1326 | 231 | 0 | 7839 | Смещение кромок | GWAN |  | 06:05 | 06:31 | 07:54 | 0 | 1347 | 24 | EXT | Смещение кромок Наружу Величина смещения - 3.7 мм. |  | (c)
86657.476 | 1.018 | 0.894 | -10.232 | -10.356 | 2200 | 2219 | 2225 | 0 | 894 | 7839 |  | CORR | GENE | 05:23 | 05:26 | 05:27 | 286 | 49 | 11 | EXT |  | 0.92 | (c)
86659.138 | 2.68 | 2.362 | -8.57 | -8.888 | -1463 | -1403 | -1334 | 768 | 2362 | 7839 |  | CORR | GENE | 07:31 | 07:41 | 07:52 | 571 | 258 | 10 | EXT |  | 0.94 | (c)
86659.14 | 2.682 | 2.431 | -8.568 | -8.819 | -1526 | -1401 | -1411 | 705 | 2431 | 7839 |  | CORR | GENE | 07:21 | 07:41 | 07:40 | 334 | 229 | 11 | EXT |  | 0.93 | (c)
86659.621 | 3.163 | 3.131 | -8.087 | -8.119 | 1604 | 1617 | 1622 | 591 | 3131 | 7839 |  | CORR | PITT | 03:46 | 03:49 | 03:49 | 55 | 36 | 17 | EXT |  | 0.89 | (c)
86661.417 | 4.959 | 4.933 | -6.291 | -6.317 | -1753 | -1707 | -1621 | 478 | 4933 | 7839 |  | CORR | CIGR | 06:45 | 06:52 | 07:06 | 33 | 263 | 11 | EXT |  | 0.89 | (c)
86662.305 | 5.847 | 5.795 | -5.403 | -5.455 | 1689 | 2034 | 1917 | 85 | 5380 | 7839 |  | CORR | GENE | 04:00 | 04:56 | 04:37 | 75 | 456 | 10 | EXT |  | 0.89 | (c)
86667.433 | 10.975 | 10.944 | -0.275 | -0.306 | -1586 | -1375 | -1423 | 645 | 237 | 7839 |  | CORR | GENE | 07:12 | 07:46 | 07:38 | 69 | 326 | 15 | EXT |  | 0.89 | (c)
86667.708 | 0 | -0.043 | -10.82 | -10.863 | 974 | 1159 | 1623 | 0 |  | 7840 | Нарушение формы кольцевого шва | GWAN |  | 00:18 | 00:48 | 02:03 | 0 | 1298 |  | EXT | Нарушение формы кольцевого шва |  | (c)
86667.708 | 0 | -0.028 | -10.82 | -10.848 | -1216 | -830 | -921 | 627 |  | 7840 | Нарушение формы кольцевого шва | GWAN |  | 06:24 | 07:27 | 07:12 | 0 | 589 |  | EXT | Нарушение формы кольцевого шва |  | (c)
86668.474 | 0.766 | 0.732 | -10.054 | -10.088 | -1097 | -1029 | -1000 | 903 | 732 | 7840 |  | CORR | GENE | 06:44 | 06:55 | 06:59 | 50 | 193 | 10 | EXT |  | 0.89 | (c)
86676.006 | 8.298 | 8.267 | -2.522 | -2.553 | -1145 | -1032 | -1018 | 890 | 2501 | 7840 |  | CORR | GENE | 06:36 | 06:54 | 06:56 | 52 | 254 | 11 | EXT |  | 0.89 | (c)
86678.962 | 0.434 | 0.355 | -10.956 | -11.035 | 953 | 1717 | 1485 | 213 | 355 | 7841 |  | CORR | GENE | 05:27 | 07:31 | 06:53 | 209 | 1065 | 11 | EXT | Аномалия находится на отводе. | 0.91 | (c)
86679.421 | 0.893 | 0.804 | -10.497 | -10.586 | 1035 | 1428 | 1443 | 380 | 804 | 7841 |  | CORR | GENE | 05:41 | 06:44 | 06:46 | 165 | 815 | 10 | EXT | Аномалия находится на отводе. | 0.9 | (c)
86680.208 | 1.68 | 1.628 | -9.71 | -9.762 | 671 | 1695 | 1275 | 352 | 1628 | 7841 |  | CORR | GENE | 04:42 | 07:27 | 06:19 | 242 | 1208 | 13 | EXT | Аномалия находится на отводе. | 0.92 | (c)
86681.071 | 2.543 | 2.511 | -8.847 | -8.879 | 1493 | 1604 | 1617 | 490 | 2511 | 7841 |  | CORR | GENE | 06:54 | 07:12 | 07:14 | 58 | 248 | 12 | EXT | Аномалия находится на отводе. | 0.89 | (c)
86771.129 | 3.431 | 3.411 | -7.629 | -7.649 | 827 | 944 | 913 | 827 | 3411 | 7849 |  | CORR | CIGR | 05:02 | 05:21 | 05:16 | 29 | 172 | 8 | EXT |  | 0.89 | (c)
86778.758 | 0 | -0.025 | -5.95 | -5.975 | -787 | 348 | 65 | 0 |  | 7850 | Нарушение формы кольцевого шва | GWAN |  | 09:03 | 00:06 | 11:20 | 0 | 1703 |  | EXT | Нарушение формы кольцевого шва |  | (c)
86778.758 | 0 | -0.018 | -5.95 | -5.968 | 1285 | 1298 | 1486 | 544 |  | 7850 | Нарушение формы кольцевого шва | GWAN |  | 02:38 | 02:40 | 03:10 | 0 | 401 |  | EXT | Нарушение формы кольцевого шва |  | (c)
86778.758 | 0 | -0.019 | -5.95 | -5.969 | 1932 | -1644 | -1798 | 0 |  | 7850 | Нарушение формы кольцевого шва | GWAN |  | 04:22 | 06:45 | 06:20 | 0 | 1462 |  | EXT | Нарушение формы кольцевого шва |  | (c)
86805.799 | 5.641 | 5.516 | -5.749 | -5.874 | -2216 | -2165 | -2168 | 15 | 5516 | 7853 |  | CORR | GENE | 05:38 | 05:46 | 05:45 | 348 | 96 | 10 | EXT |  | 0.92 | (c)
86828.606 | 5.718 | 5.711 | -5.712 | -5.719 | 1828 | 1956 | 1922 | 216 | 5688 | 7855 |  | CORR | CIGR | 06:18 | 06:38 | 06:33 | 31 | 187 | 12 | EXT |  | 0.89 | (c)
86845.278 | 0 | -0.021 | -11.42 | -11.441 | 1432 | -2045 | 2049 | 0 |  | 7857 | Нарушение формы кольцевого шва | GWAN |  | 04:08 | 06:46 | 05:47 | 0 | 1233 |  | EXT | Нарушение формы кольцевого шва |  | (c)
86845.278 | 0 | -0.02 | -11.42 | -11.44 | -1604 | -1152 | -1142 | 626 |  | 7857 | Нарушение формы кольцевого шва | GWAN |  | 07:58 | 09:10 | 09:12 | 0 | 925 |  | EXT | Нарушение формы кольцевого шва |  | (c)
86890.184 | 11.036 | 10.969 | -0.164 | -0.231 | -1425 | -1406 | -1396 | 805 | 51 | 7860 |  | CORR | GENE | 06:38 | 06:41 | 06:43 | 180 | 58 | 13 | EXT |  | 0.91 | (c)
86890.318 | 11.17 | 11.146 | -0.03 | -0.054 | -1919 | -1811 | -1829 | 311 | 21 | 7860 |  | CORR | CIGR | 05:18 | 05:36 | 05:33 | 33 | 181 | 10 | EXT |  | 0.89 | (c)
86896.082 | 5.734 | 5.64 | -5.646 | -5.74 | -1379 | -1310 | -1327 | 851 | 5459 | 7861 |  | CORR | GENE | 06:58 | 07:09 | 07:07 | 281 | 105 | 13 | EXT |  | 0.93 | (c)
86933.486 | 8.698 | 8.692 | -2.842 | -2.848 | 987 | 1064 | 1063 | 987 | 2825 | 7864 |  | CORR | CIGR | 05:09 | 05:21 | 05:21 | 23 | 152 | 10 | EXT |  | 0.89 | (c)
86935.193 | 10.405 | 10.39 | -1.135 | -1.15 | 1302 | 1613 | 1531 | 471 | 1036 | 7864 |  | CORR | GENE | 05:60 | 06:50 | 06:37 | 114 | 457 | 13 | EXT |  | 0.9 | (c)
86974.244 | 4.196 | 4.028 | -7.214 | -7.382 | 2197 | 2219 | 2217 | 0 | 4028 | 7868 |  | LWAN | AXGR | 05:44 | 05:47 | 05:47 | 506 | 39 |  | INT | Эквивалент потери металла 19%. |  | (c)
87018.367 | 3.309 | 3.295 | -7.501 | -7.515 | 564 | 630 | 616 | 564 | 3295 | 7872 |  | CORR | CIGR | 10:53 | 11:04 | 11:02 | 18 | 104 | 10 | EXT |  | 0.89 | (c)
87036.384 | 10.516 | 10.508 | -0.724 | -0.732 | 1803 | 1863 | 1861 | 311 | 711 | 7873 |  | CORR | CIGR | 05:11 | 05:20 | 05:20 | 21 | 117 | 11 | EXT |  | 0.89 | (c)
87078.383 | 7.545 | 7.545 | -4.155 | -4.155 | -1822 | -1745 | -1735 | 1649 | 4071 | 7877 |  | ARTD | GENE | 07:24 | 07:36 | 07:38 | 84 | 173 |  | EXT | Наплавка. |  | (c)
87079.885 | 9.047 | 8.807 | -2.653 | -2.893 | -1867 | -1742 | -1741 | 1616 | 1855 | 7877 |  | GOUG | GENE | 07:17 | 07:37 | 07:37 | 1038 | 251 | 13 | EXT | Зона задиров. |  | (c)
87109.562 | 3.884 | 3.876 | -7.146 | -7.154 | -778 | -686 | -705 | 632 | 3876 | 7880 |  | CORR | CIGR | 07:31 | 07:46 | 07:43 | 38 | 146 | 10 | EXT |  | 0.89 | (c)
87114.422 | 8.744 | 8.736 | -2.286 | -2.294 | 1621 | 1682 | 1700 | 451 | 2256 | 7880 |  | GOUG | CIGR | 01:59 | 02:08 | 02:11 | 38 | 159 | 10 | EXT | Задир. |  | (c)
87120.868 | 4.16 | 4.139 | -7.29 | -7.311 | 645 | 756 | 807 | 645 | 4139 | 7881 |  | GOUG | GENE | 11:08 | 11:26 | 11:34 | 67 | 323 | 3 | EXT | Задир. |  | (c)
87170.633 | 9.255 | 9.071 | -1.915 | -2.099 | 2198 | 2227 | -2225 | 0 | 111 | 7885 |  | CORR | GENE | 05:03 | 05:08 | 05:10 | 1988 | 76 | 10 | EXT |  | 0.97 | (c)
87172.548 | 0 | -0.043 | -11.42 | -11.463 | -1065 | -966 | -918 | 770 |  | 7886 | Нарушение формы кольцевого шва | GWAN |  | 00:08 | 00:24 | 00:31 | 0 | 295 |  | EXT | Нарушение формы кольцевого шва |  | (c)
87172.548 | 0 | -0.038 | -11.42 | -11.458 | -535 | -411 | -400 | 265 |  | 7886 | Нарушение формы кольцевого шва | GWAN |  | 01:33 | 01:53 | 01:55 | 0 | 270 |  | EXT | Нарушение формы кольцевого шва |  | (c)
87172.548 | 0 | -0.037 | -11.42 | -11.457 | 584 | 1576 | 1554 | 0 |  | 7886 | Нарушение формы кольцевого шва | GWAN |  | 04:34 | 07:14 | 07:10 | 0 | 1939 |  | EXT | Нарушение формы кольцевого шва |  | (c)
87172.548 | 0 | -0.041 | -11.42 | -11.461 | -1496 | -1388 | -1431 | 734 |  | 7886 | Нарушение формы кольцевого шва | GWAN |  | 10:58 | 11:16 | 11:08 | 0 | 130 |  | EXT | Нарушение формы кольцевого шва |  | (c)
87187.758 | 3.79 | 3.767 | -7.63 | -7.653 | -2056 | -2024 | -1986 | 175 | 3767 | 7887 |  | CORR | CIGR | 07:30 | 07:35 | 07:41 | 33 | 139 | 10 | EXT |  | 0.89 | (c)
87201.093 | 5.705 | 5.651 | -5.725 | -5.779 | -1217 | -1053 | -1039 | 861 | 5651 | 7888 |  | CORR | GENE | 06:35 | 07:01 | 07:03 | 123 | 356 | 11 | EXT |  | 0.9 | (c)
87272.928 | 0 | -0.025 | -11.4 | -11.425 | 1355 | 1387 | 1587 | 411 |  | 7895 | Нарушение формы кольцевого шва | GWAN |  | 00:59 | 01:04 | 01:36 | 0 | 465 |  | EXT | Нарушение формы кольцевого шва |  | (c)
87272.928 | 0 | -0.018 | -11.4 | -11.418 | -1842 | -1576 | -1648 | 388 |  | 7895 | Нарушение формы кольцевого шва | GWAN |  | 04:23 | 05:06 | 04:54 | 0 | 388 |  | EXT | Нарушение формы кольцевого шва |  | (c)
87272.928 | 0 | -0.039 | -11.4 | -11.439 | -819 | -506 | -570 | 320 |  | 7895 | Нарушение формы кольцевого шва | GWAN |  | 07:08 | 07:58 | 07:48 | 0 | 499 |  | EXT | Нарушение формы кольцевого шва |  | (c)
87272.928 | 0 | -0.025 | -11.4 | -11.425 | -21 | 40 | 185 | 0 |  | 7895 | Нарушение формы кольцевого шва | GWAN |  | 09:17 | 09:26 | 09:50 | 0 | 411 |  | EXT | Нарушение формы кольцевого шва |  | (c)
87318.528 | 0 | 0 | -10.43 | -10.43 | 1438 | 1654 | 1668 | 333 | 0 | 7899 | Смещение кромок | GWAN |  | 06:26 | 07:01 | 07:03 | 0 | 460 | 15 | EXT | Смещение кромок Наружу Аномалия находится на отводе. Величина смещения - 2.3 мм. |  | (c)
87318.528 | 0 | -0.043 | -10.43 | -10.473 | -1295 | -958 | -957 | 619 |  | 7899 | Нарушение формы кольцевого шва | GWAN |  | 11:05 | 11:59 | 11:59 | 0 | 676 |  | EXT | Нарушение формы кольцевого шва Аномалия находится на отводе. |  | (c)
87372.871 | 11.013 | 10.583 | -0.407 | -0.837 | -1803 | -1717 | -1721 | 428 | 70 | 7903 |  | CORR | GENE | 07:33 | 07:47 | 07:46 | 767 | 163 | 10 | EXT |  | 0.95 | (c)
87379.78 | 6.502 | 6.489 | -4.318 | -4.331 | 2133 | 2199 | 2224 | 0 | 4300 | 7904 |  | CORR | CIGR | 07:10 | 07:21 | 07:25 | 31 | 181 | 10 | EXT |  | 0.89 | (c)
87384.029 | 10.751 | 10.724 | -0.069 | -0.096 | 1 | 144 | 126 | 1 | 50 | 7904 |  | CORR | CIGR | 01:26 | 01:49 | 01:47 | 46 | 251 | 10 | EXT |  | 0.89 | (c)
87384.032 | 10.754 | 10.712 | -0.066 | -0.108 | 1826 | 2161 | 2099 | 0 | 54 | 7904 |  | CORR | GENE | 06:21 | 07:15 | 07:05 | 54 | 545 | 13 | EXT |  | 0.89 | (c)
87384.037 | 10.759 | 10.736 | -0.061 | -0.084 | 952 | 1065 | 1034 | 952 | 44 | 7904 |  | CORR | CIGR | 03:60 | 04:18 | 04:13 | 40 | 165 | 14 | EXT |  | 0.89 | (c)
87384.073 | 10.795 | 10.758 | -0.025 | -0.062 | 1241 | 1394 | 1406 | 659 | 17 | 7904 |  | CORR | CIGR | 04:46 | 05:11 | 05:13 | 45 | 330 | 11 | EXT |  | 0.89 | (c)
87384.083 | 10.805 | 10.788 | -0.015 | -0.032 | -381 | -177 | -238 | 94 | 8 | 7904 |  | CORR | CIGR | 00:25 | 00:58 | 00:48 | 24 | 287 | 16 | EXT |  | 0.89 | (c)
87384.102 | 0.004 | 0.001 | -10.876 | -10.879 | 982 | 1013 | 1418 | 377 | 1 | 7905 |  | CORR | GENE | 02:21 | 02:26 | 03:32 | 83 | 871 | 15 | EXT |  | 0.89 | (c)
87384.165 | 0.067 | 0.05 | -10.813 | -10.83 | -1348 | -1119 | -1168 | 883 | 50 | 7905 |  | CORR | CIGR | 08:05 | 08:42 | 08:34 | 45 | 358 | 14 | EXT |  | 0.89 | (c)
87384.168 | 0.07 | 0.048 | -10.81 | -10.832 | -83 | 9 | 76 | 0 | 48 | 7905 |  | CORR | CIGR | 11:30 | 11:44 | 11:55 | 40 | 317 | 15 | EXT |  | 0.89 | (c)
87394.978 | 0 | -0.032 | -10 | -10.032 | -316 | -17 | -140 | 0 |  | 7906 | Нарушение формы кольцевого шва | GWAN |  | 00:22 | 01:10 | 00:50 | 0 | 353 |  | EXT | Нарушение формы кольцевого шва |  | (c)
87457.179 | 6.591 | 6.482 | -4.799 | -4.908 | 195 | 1912 | 1340 | 0 | 4621 | 7911 |  | CORR | GENE | 03:18 | 07:56 | 06:23 | 287 | 2291 | 10 | EXT | Аномалия находится на отводе. | 0.92 | (c)
87462.298 | 0.32 | 0.282 | -11.12 | -11.158 | -1493 | -1088 | -1214 | 738 | 282 | 7912 |  | CORR | GENE | 06:45 | 07:50 | 07:30 | 133 | 557 | 12 | EXT |  | 0.9 | (c)
87479.845 | 6.427 | 6.405 | -3.983 | -4.005 | -161 | -120 | -108 | 56 | 3966 | 7913 | Металлургический дефект | MIAN | CIGR | 09:22 | 09:28 | 09:30 | 39 | 105 |  | INT | Металлургический дефект Эквивалент потери металла 10%. |  | (c)
87538.14 | 9.842 | 9.824 | -1.268 | -1.286 | 1660 | 1752 | 1760 | 369 | 1247 | 7918 |  | CORR | CIGR | 06:34 | 06:49 | 06:50 | 39 | 202 | 12 | EXT |  | 0.89 | (c)
87561.448 | 10.66 | 10.624 | -0.61 | -0.646 | 463 | 565 | 613 | 463 | 576 | 7920 |  | CORR | GENE | 03:37 | 03:54 | 04:02 | 70 | 301 | 10 | EXT |  | 0.89 | (c)
87598.783 | 2.675 | 2.656 | -8.805 | -8.824 | 1977 | 2212 | 2137 | 0 | 2656 | 7924 |  | CORR | CIGR | 06:04 | 06:42 | 06:30 | 38 | 320 | 11 | EXT |  | 0.89 | (c)
87606.366 | 10.258 | 10.232 | -1.222 | -1.248 | 1423 | 1615 | 1670 | 314 | 1212 | 7924 |  | CORR | CIGR | 04:35 | 05:06 | 05:14 | 36 | 494 | 10 | EXT |  | 0.89 | (c)
87619.018 | 0 | -0.038 | -11.21 | -11.248 | -290 | -228 | -180 | 70 |  | 7926 | Нарушение формы кольцевого шва | GWAN |  | 00:46 | 00:56 | 01:03 | 0 | 219 |  | EXT | Нарушение формы кольцевого шва |  | (c)
87619.018 | 0 | -0.036 | -11.21 | -11.246 | 290 | 443 | 396 | 290 |  | 7926 | Нарушение формы кольцевого шва | GWAN |  | 02:19 | 02:44 | 02:36 | 0 | 211 |  | EXT | Нарушение формы кольцевого шва |  | (c)
87619.018 | 0 | -0.029 | -11.21 | -11.239 | 1463 | 1585 | 1825 | 43 |  | 7926 | Нарушение формы кольцевого шва | GWAN |  | 05:29 | 05:48 | 06:27 | 0 | 724 |  | EXT | Нарушение формы кольцевого шва |  | (c)
87619.018 | 0 | -0.024 | -11.21 | -11.234 | -1914 | -1766 | -1360 | 317 |  | 7926 | Нарушение формы кольцевого шва | GWAN |  | 08:24 | 08:47 | 09:53 | 0 | 1108 |  | EXT | Нарушение формы кольцевого шва |  | (c)
87770.498 | 3.99 | 3.962 | -7.34 | -7.368 | 1638 | 1755 | 1721 | 427 | 3962 | 7939 |  | CORR | GENE | 06:04 | 06:23 | 06:18 | 68 | 166 | 13 | EXT |  | 0.89 | (c)
87786.652 | 8.814 | 8.801 | -2.416 | -2.429 | -1897 | -1824 | -1793 | 333 | 2402 | 7940 |  | CORR | CIGR | 05:35 | 05:47 | 05:52 | 27 | 209 | 9 | EXT |  | 0.89 | (c)
87811.618 | 0.06 | 0.049 | -11.26 | -11.271 | 1150 | 1269 | 1281 | 817 | 49 | 7943 |  | CORR | CIGR | 05:30 | 05:50 | 05:52 | 37 | 263 | 12 | EXT |  | 0.89 | (c)
87837.866 | 3.888 | 3.848 | -7.442 | -7.482 | 668 | 712 | 758 | 668 | 3848 | 7945 |  | CORR | CIGR | 03:47 | 03:54 | 04:02 | 47 | 180 | 10 | EXT |  | 0.89 | (c)
87890.668 | 0 | -0.031 | -11.43 | -11.461 | 751 | 808 | 827 | 751 |  | 7950 | Нарушение формы кольцевого шва | GWAN |  | 02:16 | 02:26 | 02:29 | 0 | 152 |  | EXT | Нарушение формы кольцевого шва |  | (c)
87890.668 | 0 | -0.025 | -11.43 | -11.455 | 1227 | 1662 | 1709 | 39 |  | 7950 | Нарушение формы кольцевого шва | GWAN |  | 03:33 | 04:43 | 04:51 | 0 | 964 |  | EXT | Нарушение формы кольцевого шва |  | (c)
87992.218 | 0 | -0.039 | -11.41 | -11.449 | 1576 | 1657 | 1645 | 516 |  | 7959 | Нарушение формы кольцевого шва | GWAN |  | 02:29 | 02:42 | 02:40 | 0 | 138 |  | EXT | Нарушение формы кольцевого шва |  | (c)
87992.218 | 0 | -0.016 | -11.41 | -11.426 | -1050 | -442 | -665 | 280 |  | 7959 | Нарушение формы кольцевого шва | GWAN |  | 07:25 | 09:03 | 08:27 | 0 | 770 |  | EXT | Нарушение формы кольцевого шва |  | (c)
88037.128 | 0 | 0 | -11.38 | -11.38 | -1843 | -1504 | -1466 | 388 | 0 | 7964 | Смещение кромок | GWAN |  | 06:43 | 07:38 | 07:44 | 0 | 753 | 19 | EXT | Смещение кромок Вовнутрь Величина смещения - 2.9 мм. |  | (c)
88037.128 | 0 | 0 | -11.38 | -11.38 | -368 | -106 | -41 | 0 | 0 | 7964 | Смещение кромок | GWAN |  | 10:41 | 11:23 | 11:34 | 0 | 655 | 15 | EXT | Смещение кромок Вовнутрь Величина смещения - 2.3 мм. |  | (c)
88048.508 | 0 | 0 | -11.33 | -11.33 | 90 | 528 | 490 | 90 | 0 | 7965 | Смещение кромок | GWAN |  | 11:36 | 00:47 | 00:41 | 0 | 802 | 27 | EXT | Смещение кромок Наружу Величина смещения - 4.2 мм. |  | (c)
88048.508 | 0 | -0.026 | -11.33 | -11.356 | -1274 | -1155 | -1174 | 957 |  | 7965 | Нарушение формы кольцевого шва | GWAN |  | 07:56 | 08:15 | 08:12 | 0 | 200 |  | EXT | Нарушение формы кольцевого шва |  | (c)
88069.039 | 9.201 | 8.956 | -2.199 | -2.444 | -1787 | -1425 | -1350 | 444 | 1839 | 7966 | Дефект проката | MIAN | GENE | 08:18 | 09:16 | 09:28 | 605 | 873 |  | INT | Дефект проката Эквивалент потери металла 11%. |  | (c)
88089.792 | 7.114 | 7.096 | -4.086 | -4.104 | -1836 | -1624 | -1675 | 395 | 4051 | 7968 |  | CORR | GENE | 05:39 | 06:13 | 06:05 | 53 | 322 | 11 | EXT |  | 0.89 | (c)
88119.852 | 3.384 | 3.347 | -8.066 | -8.103 | -1515 | -1391 | -1419 | 715 | 3347 | 7971 |  | CORR | CIGR | 10:10 | 10:30 | 10:25 | 43 | 193 | 12 | EXT |  | 0.89 | (c)
88121.486 | 5.018 | 4.963 | -6.432 | -6.487 | 1618 | 1691 | 1701 | 446 | 4963 | 7971 |  | CORR | GENE | 06:36 | 06:47 | 06:49 | 72 | 167 | 10 | EXT |  | 0.89 | (c)
88150.458 | 0 | -0.02 | -11.33 | -11.35 | -750 | -565 | -639 | 528 |  | 7974 | Нарушение формы кольцевого шва | GWAN |  | 01:02 | 01:32 | 01:20 | 0 | 222 |  | EXT | Нарушение формы кольцевого шва Аномалия находится на отводе. |  | (c)
88150.458 | 0 | -0.007 | -11.33 | -11.337 | 279 | 1069 | 1030 | 279 |  | 7974 | Нарушение формы кольцевого шва | GWAN |  | 03:48 | 05:56 | 05:50 | 0 | 1502 |  | EXT | Нарушение формы кольцевого шва Аномалия находится на отводе. |  | (c)
88175.176 | 2.028 | 2.025 | -8.992 | -8.995 | -1454 | -1398 | -1395 | 776 | 2025 | 7976 |  | CORR | CIGR | 05:06 | 05:15 | 05:16 | 25 | 118 | 12 | EXT |  | 0.89 | (c)
88177.914 | 4.766 | 4.753 | -6.254 | -6.267 | -2124 | -2068 | -2040 | 106 | 4753 | 7976 |  | CORR | CIGR | 03:18 | 03:27 | 03:31 | 33 | 169 | 15 | EXT |  | 0.89 | (c)
88184.168 | 0 | -0.027 | -11.25 | -11.277 | -187 | 745 | 419 | 0 |  | 7977 | Нарушение формы кольцевого шва | GWAN |  | 11:07 | 01:37 | 00:45 | 0 | 1213 |  | EXT | Нарушение формы кольцевого шва |  | (c)
88184.168 | 0 | -0.024 | -11.25 | -11.274 | -1405 | -1038 | -1152 | 825 |  | 7977 | Нарушение формы кольцевого шва | GWAN |  | 07:50 | 08:50 | 08:31 | 0 | 507 |  | EXT | Нарушение формы кольцевого шва |  | (c)
88195.418 | 0 | -0.034 | -11.24 | -11.274 | -147 | 6 | -47 | 53 |  | 7978 | Нарушение формы кольцевого шва | GWAN |  | 11:55 | 00:20 | 00:11 | 0 | 200 |  | EXT | Нарушение формы кольцевого шва |  | (c)
88195.418 | 0 | -0.022 | -11.24 | -11.262 | 426 | 475 | 602 | 426 |  | 7978 | Нарушение формы кольцевого шва | GWAN |  | 01:28 | 01:35 | 01:56 | 0 | 352 |  | EXT | Нарушение формы кольцевого шва |  | (c)
88195.418 | 0 | -0.023 | -11.24 | -11.263 | 1058 | 1128 | 1234 | 821 |  | 7978 | Нарушение формы кольцевого шва | GWAN |  | 03:10 | 03:21 | 03:38 | 0 | 351 |  | EXT | Нарушение формы кольцевого шва |  | (c)
88195.418 | 0 | 0 | -11.24 | -11.24 | -1836 | -1584 | -1675 | 395 | 0 | 7978 | Смещение кромок | GWAN |  | 07:22 | 08:03 | 07:48 | 0 | 322 | 29 | EXT | Смещение кромок Наружу Величина смещения - 4.5 мм. |  | (c)
88195.418 | 0 | -0.025 | -11.24 | -11.265 | -655 | -548 | -547 | 438 |  | 7978 | Нарушение формы кольцевого шва | GWAN |  | 10:33 | 10:50 | 10:51 | 0 | 217 |  | EXT | Нарушение формы кольцевого шва |  | (c)
88212.386 | 5.728 | 5.719 | -5.682 | -5.691 | 991 | 1062 | 1032 | 991 | 5670 | 7979 |  | CORR | CIGR | 05:33 | 05:44 | 05:39 | 21 | 82 | 10 | EXT |  | 0.89 | (c)
88237.622 | 8.194 | 8.179 | -3.286 | -3.301 | 1368 | 1415 | 1421 | 757 | 3263 | 7981 |  | CORR | CIGR | 04:21 | 04:28 | 04:29 | 38 | 106 | 17 | EXT |  | 0.89 | (c)
88241.389 | 0.481 | 0.369 | -10.979 | -11.091 | -1641 | -1438 | -1299 | 589 | 369 | 7982 |  | CORR | GENE | 06:57 | 07:30 | 07:52 | 144 | 685 | 11 | EXT |  | 0.9 | (c)
88286.428 | 0 | -0.027 | -11.13 | -11.157 | 91 | -712 | 2057 | 91 |  | 7986 | Нарушение формы кольцевого шва | GWAN |  | 10:53 | 08:44 | 04:10 | 0 | 3933 |  | EXT | Нарушение формы кольцевого шва |  | (c)
88297.558 | 0 | 0 | -10.76 | -10.76 | 1510 | 1778 | 1700 | 340 | 0 | 7987 | Смещение кромок | GWAN |  | 01:13 | 01:56 | 01:44 | 0 | 380 | 15 | EXT | Смещение кромок Наружу Величина смещения - 2.4 мм. |  | (c)
88297.558 | 0 | -0.007 | -10.76 | -10.767 | 2182 | 2219 | -2190 | 0 |  | 7987 | Нарушение формы кольцевого шва | GWAN |  | 03:01 | 03:07 | 03:16 | 0 | 178 |  | EXT | Нарушение формы кольцевого шва |  | (c)
88297.558 | 0 | -0.004 | -10.76 | -10.764 | -1955 | -1724 | -1767 | 275 |  | 7987 | Нарушение формы кольцевого шва | GWAN |  | 03:54 | 04:31 | 04:24 | 0 | 377 |  | EXT | Нарушение формы кольцевого шва |  | (c)
88297.558 | 0 | -0.006 | -10.76 | -10.766 | -1323 | -1170 | -1200 | 907 |  | 7987 | Нарушение формы кольцевого шва | GWAN |  | 05:36 | 06:00 | 05:55 | 0 | 246 |  | EXT | Нарушение формы кольцевого шва |  | (c)
88297.558 | 0 | 0 | -10.76 | -10.76 | -754 | -628 | -620 | 486 | 0 | 7987 | Смещение кромок | GWAN |  | 07:07 | 07:28 | 07:29 | 0 | 268 | 15 | EXT | Смещение кромок Наружу Величина смещения - 2.3 мм. |  | (c)
88297.558 | 0 | -0.015 | -10.76 | -10.775 | -192 | -126 | -86 | 0 |  | 7987 | Нарушение формы кольцевого шва | GWAN |  | 08:38 | 08:49 | 08:55 | 0 | 214 |  | EXT | Нарушение формы кольцевого шва |  | (c)
88297.558 | 0 | 0 | -10.76 | -10.76 | 147 | 377 | 342 | 147 | 0 | 7987 | Смещение кромок | GWAN |  | 09:33 | 10:10 | 10:04 | 0 | 391 | 19 | EXT | Смещение кромок Наружу Величина смещения - 3.1 мм. |  | (c)
88386.029 | 10.411 | 10.115 | -0.809 | -1.105 | 980 | 1731 | 1576 | 58 | 717 | 7994 |  | CORR | GENE | 05:33 | 07:34 | 07:09 | 388 | 1192 | 12 | EXT | Аномалия находится на отводе. | 0.94 | (c)
88420.758 | 0 | 0 | -11.33 | -11.33 | 639 | 763 | 915 | 639 | 0 | 7998 | Смещение кромок | GWAN |  | 00:30 | 00:50 | 01:15 | 0 | 553 | 15 | EXT | Смещение кромок Вовнутрь Величина смещения - 2.3 мм. |  | (c)
88420.758 | 0 | -0.018 | -11.33 | -11.348 | 1510 | 1712 | 1673 | 395 |  | 7998 | Нарушение формы кольцевого шва | GWAN |  | 02:51 | 03:23 | 03:17 | 0 | 326 |  | EXT | Нарушение формы кольцевого шва |  | (c)
88420.758 | 0 | -0.009 | -11.33 | -11.339 | -1884 | -1670 | -1738 | 347 |  | 7998 | Нарушение формы кольцевого шва | GWAN |  | 05:43 | 06:17 | 06:06 | 0 | 291 |  | EXT | Нарушение формы кольцевого шва |  | (c)
88420.758 | 0 | -0.016 | -11.33 | -11.346 | -1082 | -525 | -788 | 494 |  | 7998 | Нарушение формы кольцевого шва | GWAN |  | 07:52 | 09:22 | 08:40 | 0 | 589 |  | EXT | Нарушение формы кольцевого шва |  | (c)
88420.758 | 0 | -0.029 | -11.33 | -11.359 | -105 | -28 | -46 | 0 |  | 7998 | Нарушение формы кольцевого шва | GWAN |  | 10:30 | 10:42 | 10:39 | 0 | 118 |  | EXT | Нарушение формы кольцевого шва |  | (c)
88420.758 | 0 | 0 | -11.33 | -11.33 | 199 | 384 | 372 | 199 | 0 | 7998 | Смещение кромок | GWAN |  | 11:19 | 11:49 | 11:47 | 0 | 345 | 22 | EXT | Смещение кромок Наружу Величина смещения - 3.4 мм. |  | (c)
88442.137 | 10.049 | 10.039 | -1.231 | -1.241 | 1625 | 1744 | 1710 | 436 | 1216 | 7999 |  | CORR | CIGR | 04:43 | 05:02 | 04:57 | 25 | 169 | 9 | EXT | Аномалия находится на отводе. | 0.89 | (c)
88477.758 | 0 | -0.022 | -11.26 | -11.282 | 1264 | 1509 | 2019 | 1264 |  | 8003 | Нарушение формы кольцевого шва | GWAN |  | 03:31 | 04:10 | 05:33 | 0 | 1510 |  | EXT | Нарушение формы кольцевого шва Аномалия находится на отводе. |  | (c)
88500.708 | 0 | -0.031 | -11.56 | -11.591 | -1306 | -583 | -183 | 925 |  | 8005 | Нарушение формы кольцевого шва | GWAN |  | 08:45 | 10:42 | 11:46 | 0 | 2246 |  | EXT | Нарушение формы кольцевого шва Аномалия находится на отводе. |  | (c)
88656.809 | 9.651 | 9.63 | -1.709 | -1.73 | 926 | 1233 | 1128 | 900 | 1654 | 8020 |  | CORR | GENE | 05:22 | 06:12 | 05:55 | 76 | 405 | 11 | EXT |  | 0.89 | (c)
88661.939 | 3.421 | 3.346 | -7.659 | -7.734 | 1058 | 1189 | 1196 | 897 | 3346 | 8021 | Дефект проката | MIAN | GENE | 04:10 | 04:31 | 04:32 | 141 | 275 |  | INT | Дефект проката Эквивалент потери металла 12%. |  | (c)
88715.038 | 0 | -0.042 | -11.07 | -11.112 | -595 | -355 | -374 | 152 |  | 8026 | Нарушение формы кольцевого шва | GWAN |  | 11:46 | 00:25 | 00:21 | 0 | 443 |  | EXT | Нарушение формы кольцевого шва |  | (c)
88715.038 | 0 | -0.018 | -11.07 | -11.088 | 2135 | -1317 | -1621 | 0 |  | 8026 | Нарушение формы кольцевого шва | GWAN |  | 07:06 | 09:49 | 09:00 | 0 | 1410 |  | EXT | Нарушение формы кольцевого шва |  | (c)
88751.866 | 2.718 | 2.387 | -8.602 | -8.933 | 739 | 818 | 793 | 739 | 2387 | 8029 |  | CORR | GENE | 04:14 | 04:27 | 04:23 | 622 | 109 | 10 | EXT |  | 0.95 | (c)
88759.223 | 10.075 | 10.066 | -1.245 | -1.254 | 2051 | 2101 | 2100 | 81 | 1232 | 8029 |  | CORR | CIGR | 07:46 | 07:54 | 07:54 | 22 | 99 | 8 | EXT |  | 0.89 | (c)
88795.533 | 1.495 | 1.486 | -9.925 | -9.934 | -1215 | -1075 | -1117 | 1016 | 1486 | 8033 |  | CORR | CIGR | 05:55 | 06:17 | 06:10 | 36 | 196 | 11 | EXT |  | 0.89 | (c)
88816.998 | 0 | -0.026 | -3.87 | -3.896 | -2208 | -1798 | -1766 | 23 |  | 8035 | Нарушение формы кольцевого шва | GWAN |  | 06:32 | 07:38 | 07:43 | 0 | 883 |  | EXT | Нарушение формы кольцевого шва |  | (c)
88849.828 | 0 | -0.036 | -11.17 | -11.206 | -1550 | -1269 | -1332 | 680 |  | 8039 | Нарушение формы кольцевого шва | GWAN |  | 06:55 | 07:40 | 07:30 | 0 | 436 |  | EXT | Нарушение формы кольцевого шва |  | (c)
88965.058 | 0 | -0.04 | -11.18 | -11.22 | 30 | 259 | 412 | 30 |  | 8049 | Нарушение формы кольцевого шва | GWAN |  | 05:52 | 06:29 | 06:53 | 0 | 764 |  | EXT | Нарушение формы кольцевого шва Аномалия находится на упругопластическом изгибе: R=770 D, максимальное растяжение на 11.4 час. |  | (c)
89020.838 | 0 | 0 | -11.28 | -11.28 | 1333 | 1488 | 1485 | 1333 | 0 | 8054 | Непровар / утяжина | GWAN |  | 05:23 | 05:48 | 05:48 | 0 | 304 | 13 | INT | Непровар / утяжина Толщины: 15,7 / 18,7 мм |  | (c)
89042.628 | 0 | -0.028 | -8.36 | -8.388 | -321 | 443 | 332 | 0 |  | 8056 | Нарушение формы кольцевого шва | GWAN |  | 08:12 | 10:15 | 09:57 | 0 | 1306 |  | EXT | Нарушение формы кольцевого шва Аномалия находится на отводе. |  | (c)
89051.043 | 0.055 | 0.036 | -3.085 | -3.104 | -2225 | -2142 | -2130 | 6 | 36 | 8057 |  | CORR | CIGR | 03:08 | 03:22 | 03:24 | 36 | 189 | 14 | EXT |  | 0.89 | (c)
89121.071 | 10.813 | 10.803 | -0.767 | -0.777 | 1212 | 1249 | 1260 | 922 | 751 | 8063 |  | CORR | CIGR | 01:47 | 01:53 | 01:55 | 26 | 97 | 12 | EXT | Аномалия находится на упругопластическом изгибе: R=267 D, максимальное растяжение на 0.1 час. | 0.89 | (c)
89128.753 | 6.915 | 6.886 | -3.835 | -3.864 | -1443 | -1059 | -1182 | 920 | 3802 | 8064 |  | CORR | GENE | 03:37 | 04:39 | 04:19 | 62 | 523 | 12 | EXT | Аномалия находится на упругопластическом изгибе: R=408 D, максимальное растяжение на 0.7 час. | 0.89 | (c)
89138.21 | 5.622 | 4.888 | -5.848 | -6.582 | -1862 | -1349 | -1386 | 369 | 4888 | 8065 |  | CORR | GENE | 04:51 | 06:13 | 06:07 | 1297 | 951 | 12 | EXT |  | 0.98 | (c)
89197.461 | 8.473 | 8.43 | -2.877 | -2.92 | 601 | 620 | 616 | 601 | 2801 | 8070 |  | CORR | AXGR | 06:09 | 06:12 | 06:12 | 119 | 29 | 10 | EXT | Аномалия находится на упругопластическом изгибе: R=543 D, максимальное растяжение на 5.3 час. | 0.89 | (c)
89312.188 | 0 | -0.05 | -11.45 | -11.5 | 825 | -559 | -1747 | 0 |  | 8081 | Нарушение формы кольцевого шва | GWAN |  | 00:10 | 08:26 | 05:15 | 0 | 3778 |  | EXT | Нарушение формы кольцевого шва |  | (c)
89322.735 | 10.547 | 10.532 | -0.903 | -0.918 | 1206 | 1396 | 1325 | 1206 | 886 | 8081 |  | GOUG | CIGR | 01:11 | 01:42 | 01:30 | 32 | 237 | 12 | EXT | Задир. |  | (c)
89354.578 | 0 | -0.029 | -11.22 | -11.249 | -770 | -389 | -452 | 134 |  | 8085 | Нарушение формы кольцевого шва | GWAN |  | 00:38 | 01:40 | 01:30 | 0 | 637 |  | EXT | Нарушение формы кольцевого шва Аномалия находится на отводе. |  | (c)
89388.828 | 0 | -0.035 | -11.43 | -11.465 | 865 | 998 | 1283 | 529 |  | 8088 | Нарушение формы кольцевого шва | GWAN |  | 04:05 | 04:27 | 05:13 | 0 | 837 |  | EXT | Нарушение формы кольцевого шва |  | (c)
89388.828 | 0 | -0.025 | -11.43 | -11.455 | -2123 | -1636 | -1737 | 107 |  | 8088 | Нарушение формы кольцевого шва | GWAN |  | 08:03 | 09:22 | 09:05 | 0 | 772 |  | EXT | Нарушение формы кольцевого шва |  | (c)
89388.828 | 0 | -0.038 | -11.43 | -11.468 | -1302 | -1147 | -843 | 384 |  | 8088 | Нарушение формы кольцевого шва | GWAN |  | 10:16 | 10:41 | 11:30 | 0 | 917 |  | EXT | Нарушение формы кольцевого шва |  | (c)
89434.238 | 0 | -0.032 | -11.41 | -11.442 | 1266 | 2008 | 1745 | 6 |  | 8092 | Нарушение формы кольцевого шва | GWAN |  | 04:29 | 06:29 | 05:46 | 0 | 959 |  | EXT | Нарушение формы кольцевого шва |  | (c)
89445.648 | 0 | -0.029 | -11.28 | -11.309 | 301 | 554 | 714 | 301 |  | 8093 | Нарушение формы кольцевого шва | GWAN |  | 01:41 | 02:22 | 02:47 | 0 | 827 |  | EXT | Нарушение формы кольцевого шва |  | (c)
89456.928 | 0 | -0.037 | -3.26 | -3.297 | 1164 | -2185 | 2059 | 0 |  | 8094 | Нарушение формы кольцевого шва | GWAN |  | 01:46 | 04:46 | 04:11 | 0 | 1790 |  | EXT | Нарушение формы кольцевого шва |  | (c)
89456.928 | 0 | -0.031 | -3.26 | -3.291 | -1181 | -367 | -607 | 33 |  | 8094 | Нарушение формы кольцевого шва | GWAN |  | 07:28 | 09:40 | 09:01 | 0 | 1148 |  | EXT | Нарушение формы кольцевого шва |  | (c)
89478.478 | 0 | -0.035 | -11.49 | -11.525 | 1294 | 1875 | 1856 | 0 |  | 8097 | Нарушение формы кольцевого шва | GWAN |  | 05:53 | 07:26 | 07:23 | 0 | 1125 |  | EXT | Нарушение формы кольцевого шва |  | (c)
89498.041 | 8.073 | 8.055 | -3.197 | -3.215 | 1419 | 1512 | 1520 | 609 | 3181 | 8098 |  | CORR | CIGR | 04:25 | 04:40 | 04:41 | 34 | 203 | 11 | EXT |  | 0.89 | (c)
89522.754 | 10.496 | 10.456 | -0.794 | -0.834 | 1624 | 1837 | 1868 | 119 | 779 | 8100 |  | CORR | GENE | 07:17 | 07:51 | 07:56 | 55 | 487 | 11 | EXT | Аномалия находится на отводе. | 0.89 | (c)
89536.681 | 1.593 | 1.553 | -9.777 | -9.817 | -2040 | -1914 | -1890 | 190 | 1553 | 8102 |  | CORR | CIGR | 07:07 | 07:28 | 07:31 | 47 | 299 | 16 | EXT | Аномалия находится на упругопластическом изгибе: R=471 D, максимальное растяжение на 5.1 час. | 0.89 | (c)
89546.458 | 0 | -0.032 | -11.3 | -11.332 | -1968 | -556 | -1156 | 263 |  | 8103 | Нарушение формы кольцевого шва | GWAN |  | 08:53 | 00:41 | 11:04 | 0 | 1625 |  | EXT | Нарушение формы кольцевого шва Аномалия находится на упругопластическом изгибе: R=476 D, максимальное растяжение на 5.5 час. |  | (c)
89563.333 | 5.575 | 5.56 | -0.095 | -0.11 | 1579 | 1662 | 1651 | 1579 | 76 | 8104 |  | CORR | CIGR | 09:37 | 09:50 | 09:48 | 34 | 143 | 14 | EXT |  | 0.89 | (c)
89563.343 | 5.585 | 5.573 | -0.085 | -0.097 | 571 | 625 | 634 | 571 | 71 | 8104 |  | CORR | CIGR | 06:54 | 07:03 | 07:04 | 26 | 126 | 16 | EXT |  | 0.89 | (c)
89563.348 | 5.59 | 5.577 | -0.08 | -0.093 | -2096 | -2023 | -2026 | 1957 | 52 | 8104 |  | CORR | CIGR | 11:44 | 11:55 | 11:55 | 41 | 138 | 12 | EXT |  | 0.89 | (c)
89563.352 | 5.594 | 5.578 | -0.076 | -0.092 | -1692 | -1623 | -1633 | 1574 | 62 | 8104 |  | CORR | CIGR | 00:49 | 00:60 | 00:58 | 30 | 118 | 9 | EXT |  | 0.89 | (c)
89563.487 | 0.059 | 0.045 | -1.851 | -1.865 | 1121 | 1239 | 1214 | 1121 | 45 | 8105 |  | CORR | CIGR | 03:52 | 04:12 | 04:08 | 43 | 187 | 13 | EXT |  | 0.89 | (c)
89563.489 | 0.061 | 0.039 | -1.849 | -1.871 | 1438 | 1517 | 1512 | 1438 | 39 | 8105 |  | ARTD | GENE | 04:44 | 04:56 | 04:56 | 52 | 148 |  | EXT | Эквивалент потери металла 12%. |  | (c)
89563.49 | 0.062 | 0.037 | -1.848 | -1.873 | 726 | 818 | 824 | 726 | 37 | 8105 |  | CORR | CIGR | 02:49 | 03:04 | 03:05 | 45 | 197 | 16 | EXT |  | 0.89 | (c)
89565.265 | 1.837 | 1.818 | -0.073 | -0.092 | -1682 | -1630 | -1620 | 1558 | 54 | 8105 |  | CORR | CIGR | 08:20 | 08:28 | 08:30 | 38 | 124 | 10 | EXT |  | 0.89 | (c)
89565.278 | 1.85 | 1.836 | -0.06 | -0.074 | 921 | 1019 | 1018 | 921 | 43 | 8105 |  | CORR | CIGR | 03:20 | 03:36 | 03:36 | 31 | 194 | 13 | EXT |  | 0.89 | (c)
89571.929 | 3.261 | 2.286 | -8.239 | -9.214 | 2228 | -2158 | -2132 | 2030 | 2286 | 8107 |  | CORR | GENE | 03:01 | 03:13 | 03:17 | 1990 | 204 | 10 | EXT | Аномалия находится на отводе. | 0.97 | (c)
89597.827 | 6.559 | 6.547 | -4.961 | -4.973 | -856 | -824 | -824 | 791 | 4951 | 8109 |  | CORR | CIGR | 06:46 | 06:51 | 06:51 | 22 | 64 | 10 | EXT | Аномалия находится на отводе. | 0.89 | (c)
89599.351 | 8.083 | 8.076 | -3.437 | -3.444 | -2145 | -2103 | -2104 | 2064 | 3424 | 8109 |  | CORR | CIGR | 03:18 | 03:24 | 03:24 | 20 | 81 | 8 | EXT | Аномалия находится на отводе. | 0.89 | (c)
89614.298 | 0 | -0.038 | -11.48 | -11.518 | -497 | -398 | -259 | 21 |  | 8111 | Нарушение формы кольцевого шва | GWAN |  | 09:20 | 09:36 | 09:59 | 0 | 477 |  | EXT | Нарушение формы кольцевого шва |  | (c)
89622.073 | 7.775 | 7.673 | -3.705 | -3.807 | 540 | 698 | 665 | 540 | 3607 | 8111 |  | DENT | GENE | 00:08 | 00:33 | 00:28 | 200 | 249 | 0.7 | N/A | Глубина вмятины: 10 мм (0,7%). Линейка: 20 см в (767 см; 00:33 ч:мин) |  | (c)
89636.262 | 10.484 | 10.464 | -0.026 | -0.046 | -2032 | -1942 | -1876 | 198 | 10 | 8112 |  | CORR | CIGR | 06:05 | 06:20 | 06:30 | 36 | 312 | 10 | EXT |  | 0.89 | (c)
89647.708 | 0 | -0.05 | -11.46 | -11.51 | 1384 | 1792 | 1735 | 144 |  | 8114 | Нарушение формы кольцевого шва | GWAN |  | 03:34 | 04:40 | 04:31 | 0 | 702 |  | EXT | Нарушение формы кольцевого шва |  | (c)
89681.022 | 10.434 | 10.417 | -1.076 | -1.093 | 1303 | 1381 | 1370 | 793 | 1060 | 8116 |  | CORR | CIGR | 06:29 | 06:41 | 06:40 | 33 | 134 | 11 | EXT | Аномалия находится на отводе. | 0.89 | (c)
89781.745 | 8.207 | 8.045 | -3.313 | -3.475 | -1284 | -974 | -833 | 381 | 3292 | 8125 |  | CORR | GENE | 05:36 | 06:26 | 06:49 | 183 | 903 | 10 | EXT | Аномалия находится на отводе. | 0.9 | (c)
89787.19 | 2.132 | 2.109 | -9.308 | -9.331 | 491 | 614 | 608 | 491 | 2109 | 8126 |  | CORR | CIGR | 05:52 | 06:12 | 06:11 | 45 | 234 | 14 | EXT |  | 0.89 | (c)
89864.484 | 11.076 | 11.063 | -0.154 | -0.167 | -306 | -165 | -201 | 95 | 142 | 8132 |  | CORR | CIGR | 06:42 | 07:05 | 06:59 | 25 | 211 | 10 | EXT |  | 0.89 | (c)
89887.358 | 0 | -0.032 | -11.27 | -11.302 | 959 | -719 | -1985 | 0 |  | 8135 | Нарушение формы кольцевого шва | GWAN |  | 01:28 | 08:57 | 05:33 | 0 | 3034 |  | EXT | Нарушение формы кольцевого шва |  | (c)
89955.259 | 11.051 | 8.688 | -0.299 | -2.662 | 977 | 1140 | 1102 | 977 | 37 | 8140 |  | CORR | GENE | 07:16 | 07:43 | 07:36 | 2625 | 250 | 11 | EXT |  | 0.98 | (c)
90026.835 | 2.597 | 2.576 | -6.183 | -6.204 | -1018 | -942 | -938 | 857 | 2576 | 8148 |  | ARTD | GENE | 11:15 | 11:27 | 11:28 | 52 | 161 |  | EXT | Эквивалент потери металла 11%. |  | (c)
90108.26 | 7.432 | 7.342 | -3.998 | -4.088 | 1235 | 1346 | 1564 | 337 | 3938 | 8156 |  | CORR | GENE | 04:43 | 05:01 | 05:36 | 150 | 658 | 10 | EXT |  | 0.9 | (c)
90114.179 | 1.921 | 1.837 | -9.119 | -9.203 | -855 | -672 | -573 | 292 | 1837 | 8157 |  | CORR | GENE | 07:17 | 07:46 | 08:02 | 118 | 563 | 15 | EXT |  | 0.9 | (c)
90120.115 | 7.857 | 7.806 | -3.183 | -3.234 | -678 | -475 | -491 | 304 | 3144 | 8157 |  | CORR | GENE | 07:45 | 08:18 | 08:15 | 90 | 374 | 9 | EXT |  | 0.89 | (c)
90122.683 | 10.425 | 10.409 | -0.615 | -0.631 | -2063 | -1976 | -1976 | 168 | 596 | 8157 |  | CORR | CIGR | 04:02 | 04:16 | 04:16 | 35 | 174 | 10 | EXT |  | 0.89 | (c)
90125.038 | 1.74 | 1.73 | -9.42 | -9.43 | 1170 | 1231 | 1232 | 937 | 1730 | 8158 |  | CORR | CIGR | 04:26 | 04:36 | 04:36 | 19 | 124 | 10 | EXT |  | 0.89 | (c)
90128.633 | 5.335 | 3.934 | -5.825 | -7.226 | 876 | 1122 | 1093 | 876 | 3934 | 8158 |  | CORR | GENE | 03:38 | 04:18 | 04:13 | 1457 | 434 | 11 | EXT |  | 0.98 | (c)
90145.898 | 0 | -0.036 | -11.44 | -11.476 | 1475 | 1673 | 1619 | 467 |  | 8160 | Нарушение формы кольцевого шва | GWAN |  | 05:45 | 06:17 | 06:08 | 0 | 289 |  | EXT | Нарушение формы кольцевого шва |  | (c)
90167.707 | 10.369 | 10.339 | -0.041 | -0.071 | 732 | 1079 | 1083 | 732 | 27 | 8161 |  | CORR | CIGR | 03:55 | 04:51 | 04:52 | 44 | 702 | 12 | EXT |  | 0.89 | (c)
90179.118 | 0 | -0.028 | -11.27 | -11.298 | -1074 | -170 | -261 | 552 |  | 8163 | Нарушение формы кольцевого шва | GWAN |  | 10:05 | 00:31 | 00:17 | 0 | 1626 |  | EXT | Нарушение формы кольцевого шва |  | (c)
90179.118 | 0 | -0.025 | -11.27 | -11.295 | 1127 | 1327 | 1305 | 748 |  | 8163 | Нарушение формы кольцевого шва | GWAN |  | 04:01 | 04:33 | 04:29 | 0 | 356 |  | EXT | Нарушение формы кольцевого шва |  | (c)
90199.699 | 9.311 | 9.294 | -2.169 | -2.186 | -2088 | -2022 | -2040 | 142 | 2169 | 8164 |  | CORR | CIGR | 06:16 | 06:27 | 06:24 | 17 | 97 | 8 | EXT |  | 0.89 | (c)
90200.406 | 10.018 | 9.963 | -1.462 | -1.517 | 2079 | 2148 | 2201 | 0 | 1462 | 8164 |  | CORR | GENE | 05:29 | 05:40 | 05:49 | 55 | 245 | 10 | EXT |  | 0.89 | (c)
90200.526 | 10.138 | 10.123 | -1.342 | -1.357 | 1933 | 2059 | 2042 | 80 | 1327 | 8164 |  | CORR | CIGR | 05:05 | 05:26 | 05:23 | 30 | 217 | 11 | EXT |  | 0.89 | (c)
90201.812 | 11.424 | 11.389 | -0.056 | -0.091 | 827 | 1020 | 972 | 827 | 43 | 8164 |  | CORR | GENE | 02:07 | 02:38 | 02:30 | 48 | 289 | 12 | EXT |  | 0.89 | (c)
90202.245 | 0.377 | 0.332 | -9.633 | -9.678 | 964 | 1173 | 1122 | 964 | 332 | 8165 |  | GOUG | GENE | 03:25 | 03:59 | 03:50 | 72 | 317 | 12 | EXT | Задир. |  | (c)
90450.863 | 10.275 | 10.262 | -0.715 | -0.728 | 980 | 987 | 987 | 980 | 641 | 8188 |  | GOUG | AXSL | 08:43 | 08:44 | 08:44 | 87 | 14 | 17 | EXT | Задир. |  | (c)
90450.902 | 10.314 | 10.233 | -0.676 | -0.757 | 930 | 979 | 983 | 930 | 628 | 8188 |  | DENT | GENE | 08:35 | 08:43 | 08:44 | 129 | 105 | 0.5 | N/A | Глубина вмятины: 7 мм (0,5%). Линейка: 13 см в (1023 см; 08:43 ч:мин) Аномалия находится вблизи дефекта потери металла. |  | (c)
90454.72 | 3.142 | 3.097 | -8.298 | -8.343 | 1687 | 1944 | 1960 | 1687 | 3097 | 8189 |  | CORR | GENE | 04:52 | 05:33 | 05:36 | 101 | 546 | 10 | EXT | Аномалия находится на отводе. | 0.89 | (c)
90539.304 | 7.826 | 7.811 | -3.844 | -3.859 | 531 | 622 | 626 | 531 | 3830 | 8196 |  | CORR | CIGR | 04:51 | 05:05 | 05:06 | 29 | 189 | 10 | EXT |  | 0.89 | (c)
90588.783 | 10.805 | 10.79 | -0.815 | -0.83 | -1138 | -1039 | -1025 | 913 | 800 | 8200 |  | CORR | CIGR | 06:07 | 06:23 | 06:25 | 30 | 225 | 12 | EXT | Аномалия находится на отводе. | 0.89 | (c)
90639.751 | 3.363 | 3.341 | -8.117 | -8.139 | -122 | -49 | -48 | 0 | 3341 | 8205 |  | LWAN | GENE | 08:15 | 08:27 | 08:27 | 59 | 148 |  | EXT | Эквивалент потери металла 10%. |  | (c)
90688.561 | 6.213 | 6.195 | -5.447 | -5.465 | 19 | 249 | 192 | 19 | 5415 | 8209 |  | CORR | CIGR | 05:54 | 06:31 | 06:22 | 50 | 347 | 12 | EXT |  | 0.89 | (c)
90796.839 | 10.931 | 10.92 | -0.089 | -0.1 | -171 | -26 | -13 | 0 | 71 | 8218 |  | CORR | CIGR | 06:00 | 06:24 | 06:25 | 29 | 315 | 12 | EXT |  | 0.89 | (c)
90807.862 | 10.934 | 10.916 | -0.526 | -0.544 | -2047 | -1950 | -1953 | 1859 | 512 | 8219 |  | CORR | CIGR | 06:28 | 06:44 | 06:44 | 32 | 188 | 14 | EXT | Аномалия находится на отводе. | 0.89 | (c)
90808.248 | 11.32 | 11.238 | -0.14 | -0.222 | 714 | 908 | 962 | 714 | 120 | 8219 |  | CORR | GENE | 01:54 | 02:25 | 02:34 | 102 | 496 | 10 | EXT | Аномалия находится на отводе. | 0.89 | (c)
90829.977 | 9.869 | 9.826 | -1.871 | -1.914 | -1274 | -1117 | -1054 | 833 | 1814 | 8221 |  | CORR | GENE | 02:36 | 03:01 | 03:11 | 100 | 441 | 10 | EXT | Аномалия находится на отводе. | 0.89 | (c)
90845.63 | 2.512 | 2.492 | -0.098 | -0.118 | -1710 | -1624 | -1612 | 1514 | 70 | 8223 |  | CORR | CIGR | 07:28 | 07:42 | 07:44 | 48 | 195 | 14 | EXT | Аномалия находится на отводе. | 0.89 | (c)
90845.649 | 2.531 | 2.51 | -0.079 | -0.1 | -1314 | -1226 | -1185 | 1056 | 49 | 8223 |  | CORR | CIGR | 08:32 | 08:46 | 08:53 | 51 | 258 | 16 | EXT | Аномалия находится на отводе. | 0.89 | (c)
90845.676 | 2.558 | 2.533 | -0.052 | -0.077 | -834 | -753 | -749 | 663 | 41 | 8223 |  | CORR | CIGR | 09:50 | 10:03 | 10:03 | 36 | 170 | 11 | EXT | Аномалия находится на отводе. | 0.89 | (c)
90845.684 | 2.566 | 2.532 | -0.044 | -0.078 | 874 | 937 | 1112 | 874 | 26 | 8223 |  | CORR | CIGR | 02:25 | 02:35 | 03:04 | 52 | 476 | 17 | EXT | Аномалия находится на отводе. | 0.89 | (c)
90845.765 | 0.037 | 0.018 | -8.773 | -8.792 | 1508 | 1606 | 1696 | 1508 | 18 | 8224 |  | CORR | CIGR | 04:05 | 04:21 | 04:36 | 38 | 377 | 10 | EXT | Аномалия находится на отводе. | 0.89 | (c)
90845.78 | 0.052 | 0.006 | -8.758 | -8.804 | 253 | 526 | 541 | 253 | 6 | 8224 |  | CORR | GENE | 00:43 | 01:27 | 01:29 | 66 | 575 | 14 | EXT | Аномалия находится на отводе. | 0.89 | (c)
90845.788 | 0.06 | 0.039 | -8.75 | -8.771 | -1195 | -1047 | -1072 | 950 | 39 | 8224 |  | CORR | CIGR | 08:49 | 09:13 | 09:09 | 50 | 245 | 11 | EXT | Аномалия находится на отводе. | 0.89 | (c)
90845.79 | 0.062 | 0.033 | -8.748 | -8.777 | 1087 | 1258 | 1235 | 1087 | 33 | 8224 |  | CORR | CIGR | 02:58 | 03:25 | 03:21 | 52 | 296 | 10 | EXT | Аномалия находится на отводе. | 0.89 | (c)
90958.248 | 0 | -0.036 | -9.58 | -9.616 | -392 | 881 | 1726 | 0 |  | 8234 | Нарушение формы кольцевого шва | GWAN |  | 06:08 | 09:34 | 11:50 | 0 | 4237 |  | EXT | Нарушение формы кольцевого шва |  | (c)
91025.718 | 0 | -0.033 | -11.51 | -11.543 | 319 | -1688 | -2122 | 103 |  | 8240 | Нарушение формы кольцевого шва | GWAN |  | 08:53 | 03:29 | 02:19 | 0 | 4039 |  | EXT | Нарушение формы кольцевого шва |  | (c)
91094.698 | 0 | -0.032 | -11.45 | -11.482 | 234 | 1989 | -2087 | 52 |  | 8246 | Нарушение формы кольцевого шва | GWAN |  | 02:42 | 07:25 | 08:27 | 0 | 4278 |  | EXT | Нарушение формы кольцевого шва |  | (c)
91248.92 | 5.282 | 5.245 | -6.408 | -6.445 | 677 | 1006 | 970 | 677 | 5245 | 8260 |  | CORR | GENE | 09:27 | 10:20 | 10:14 | 138 | 586 | 12 | EXT |  | 0.9 | (c)
91295.122 | 8.594 | 7.3 | -3.056 | -4.35 | -1029 | -31 | -523 | 17 | 587 | 8264 |  | CORR | GENE | 04:44 | 07:25 | 06:06 | 3763 | 1012 | 10 | EXT |  | 0.98 | (c)
91311.915 | 2.457 | 2.442 | -9.233 | -9.248 | -2127 | -2026 | -2034 | 1942 | 2442 | 8266 |  | GOUG | GENE | 10:37 | 10:53 | 10:52 | 62 | 185 | 13 | EXT |  |  | (c)
91397.678 | 7.16 | 7.139 | -2.68 | -2.701 | 1390 | 1474 | 1473 | 1390 | 2659 | 8273 |  | GOUG | CIGR | 08:60 | 09:13 | 09:13 | 42 | 166 | 10 | EXT | Задир. |  | (c)
91402.248 | 1.89 | 1.877 | -9.21 | -9.223 | 317 | 394 | 394 | 317 | 1877 | 8274 |  | CORR | CIGR | 04:13 | 04:25 | 04:25 | 30 | 154 | 10 | EXT | Аномалия находится на отводе. | 0.89 | (c)
91424.561 | 1.353 | 1.329 | -10.087 | -10.111 | 1362 | 1531 | 1509 | 1362 | 1329 | 8276 |  | CORR | CIGR | 06:10 | 06:37 | 06:34 | 48 | 295 | 11 | EXT |  | 0.89 | (c)
91506.366 | 2.368 | 2.341 | -8.612 | -8.639 | -1235 | -1056 | -1071 | 907 | 2341 | 8283 |  | CORR | CIGR | 06:22 | 06:51 | 06:49 | 55 | 329 | 10 | EXT | Аномалия находится на отводе. | 0.89 | (c)
91507.443 | 3.445 | 3.417 | -7.535 | -7.563 | 2170 | -2068 | -2134 | 1977 | 3417 | 8283 |  | CORR | GENE | 03:32 | 04:08 | 03:57 | 94 | 315 | 11 | EXT | Аномалия находится на отводе. | 0.89 | (c)
91600.55 | 7.582 | 7.57 | -3.218 | -3.23 | 1888 | 1959 | 1949 | 1888 | 3206 | 8291 |  | CORR | CIGR | 04:52 | 05:03 | 05:01 | 24 | 121 | 12 | EXT |  | 0.89 | (c)
91658.09 | 9.142 | 9.115 | -2.538 | -2.565 | 557 | 688 | 658 | 557 | 2502 | 8296 |  | GOUG | GENE | 08:04 | 08:25 | 08:20 | 63 | 202 | 12 | EXT | Задир. Аномалия находится на упругопластическом изгибе: R=492 D, максимальное растяжение на 11.9 час. |  | (c)
91760.821 | 8.313 | 8.296 | -3.427 | -3.444 | 1786 | 1899 | 1895 | 1786 | 3407 | 8305 |  | CORR | CIGR | 04:55 | 05:13 | 05:12 | 37 | 218 | 11 | EXT |  | 0.89 | (c)
91773.365 | 9.117 | 9.096 | -2.213 | -2.234 | 215 | 314 | 309 | 215 | 2190 | 8306 |  | CORR | CIGR | 08:54 | 09:10 | 09:09 | 44 | 188 | 11 | EXT |  | 0.89 | (c)
91773.765 | 9.517 | 9.487 | -1.813 | -1.843 | 219 | 353 | 339 | 219 | 1784 | 8306 |  | CORR | GENE | 08:54 | 09:16 | 09:14 | 59 | 240 | 12 | EXT |  | 0.89 | (c)
91774.234 | 9.986 | 9.944 | -1.344 | -1.386 | -982 | -679 | -687 | 393 | 1302 | 8306 |  | CORR | GENE | 05:40 | 06:29 | 06:28 | 84 | 589 | 11 | EXT |  | 0.89 | (c)
91775.055 | 10.807 | 10.095 | -0.523 | -1.235 | -1260 | -968 | -774 | 289 | 202 | 8306 |  | CORR | GENE | 04:56 | 05:43 | 06:14 | 1033 | 971 | 14 | EXT |  | 0.99 | (c)
91775.578 | 0 | -0.028 | -11.09 | -11.118 | -958 | -440 | -452 | 0 |  | 8307 | Нарушение формы кольцевого шва | GWAN |  | 07:00 | 08:24 | 08:22 | 0 | 1012 |  | EXT | Нарушение формы кольцевого шва Аномалия находится на отводе. |  | (c)
91832.708 | 0 | -0.028 | -11.37 | -11.398 | -1929 | 266 | 150 | 0 |  | 8312 | Нарушение формы кольцевого шва | GWAN |  | 01:28 | 07:23 | 07:04 | 0 | 4158 |  | EXT | Нарушение формы кольцевого шва |  | (c)
91891.605 | 1.287 | 1.266 | -8.733 | -8.754 | -1351 | -1237 | -1116 | 880 | 1266 | 8317 |  | CORR | GENE | 04:51 | 05:09 | 05:29 | 76 | 471 | 11 | EXT |  | 0.89 | (c)
91911.978 | 0 | -0.023 | -11.53 | -11.553 | 1539 | 49 | -1158 | 607 |  | 8319 | Нарушение формы кольцевого шва | GWAN |  | 08:31 | 04:30 | 01:15 | 0 | 3529 |  | EXT | Нарушение формы кольцевого шва |  | (c)
92218.115 | 5.907 | 5.893 | -0.063 | -0.077 | 1595 | 1799 | 1742 | 1595 | 47 | 8346 |  | CORR | CIGR | 05:50 | 06:23 | 06:13 | 30 | 294 | 24 | EXT | Аномалия находится на упругопластическом изгибе: R=571 D, максимальное растяжение на 4.3 час. | 0.89 | (c)
92218.117 | 5.909 | 5.891 | -0.061 | -0.079 | 1338 | 1438 | 1429 | 1338 | 39 | 8346 |  | CORR | CIGR | 05:08 | 05:24 | 05:23 | 40 | 183 | 15 | EXT | Аномалия находится на упругопластическом изгибе: R=571 D, максимальное растяжение на 4.3 час. | 0.89 | (c)
92218.178 | 0 | 0 | -5.05 | -5.05 | -313 | 219 | 470 | 0 | 0 | 8347 | Непровар / утяжина | GWAN |  | 04:43 | 06:09 | 06:50 | 0 | 1567 | 10 | INT | Непровар / утяжина Аномалия находится на упругопластическом изгибе: R=571 D, максимальное растяжение на 4.3 час. |  | (c)
92218.242 | 0.064 | 0.05 | -4.986 | -5 | 580 | 720 | 807 | 580 | 50 | 8347 |  | CORR | CIGR | 07:07 | 07:30 | 07:44 | 37 | 454 | 15 | EXT | Аномалия находится на упругопластическом изгибе: R=571 D, максимальное растяжение на 4.3 час. | 0.89 | (c)
92222.626 | 4.448 | 3.651 | -0.602 | -1.399 | 72 | 167 | 162 | 72 | 428 | 8347 |  | CORR | GENE | 05:46 | 06:01 | 05:60 | 971 | 179 | 10 | EXT | Аномалия находится на упругопластическом изгибе: R=446 D, максимальное растяжение на 4 час. | 0.96 | (c)
92429.071 | 7.093 | 7.077 | -4.547 | -4.563 | -170 | 117 | 10 | 0 | 4527 | 8375 |  | CORR | CIGR | 08:45 | 09:31 | 09:14 | 36 | 360 | 11 | EXT |  | 0.89 | (c)
92434.057 | 0.439 | 0.224 | -6.461 | -6.676 | 912 | 1042 | 1684 | 912 | 224 | 8376 |  | CORR | GENE | 04:41 | 05:02 | 06:46 | 245 | 1544 | 12 | EXT |  | 0.92 | (c)
92442.038 | 0 | -0.02 | -2.1 | -2.12 | 1084 | -1959 | -1561 | 0 |  | 8378 | Нарушение формы кольцевого шва | GWAN |  | 00:42 | 04:31 | 05:35 | 0 | 3631 |  | INT | Нарушение формы кольцевого шва |  | (c)
92462.417 | 4.289 | 4.273 | -7.381 | -7.397 | -101 | 37 | 66 | 0 | 4273 | 8382 |  | CORR | CIGR | 08:20 | 08:42 | 08:47 | 40 | 333 | 12 | EXT | Аномалия находится на упругопластическом изгибе: R=755 D, максимальное растяжение на 5.7 час. | 0.89 | (c)
92480.551 | 10.753 | 10.673 | -0.257 | -0.337 | -1205 | -977 | -1043 | 882 | 233 | 8383 |  | CORR | GENE | 05:46 | 06:23 | 06:12 | 104 | 323 | 12 | EXT | Аномалия находится на упругопластическом изгибе: R=362 D, максимальное растяжение на 6.4 час. | 0.92 | (c)
92480.65 | 10.852 | 10.809 | -0.158 | -0.201 | -1066 | -887 | -907 | 748 | 137 | 8383 |  | CORR | GENE | 06:09 | 06:37 | 06:34 | 64 | 318 | 10 | EXT | Аномалия находится на упругопластическом изгибе: R=362 D, максимальное растяжение на 6.4 час. | 0.91 | (c)
92506.977 | 3.639 | 3.599 | -7.831 | -7.871 | 1620 | 1706 | 1797 | 1620 | 3599 | 8386 |  | CORR | CIGR | 04:10 | 04:24 | 04:39 | 56 | 354 | 11 | EXT | Аномалия находится на упругопластическом изгибе: R=805 D, максимальное растяжение на 6.2 час. | 0.89 | (c)
92624.097 | 7.079 | 6.798 | -4.211 | -4.492 | -1457 | -1380 | -728 | 0 | 4191 | 8396 |  | CORR | GENE | 02:55 | 03:07 | 04:52 | 301 | 1458 | 10 | EXT |  | 0.92 | (c)
92630.955 | 2.647 | 2.617 | -8.063 | -8.093 | 1506 | 1593 | 1559 | 1506 | 2617 | 8397 |  | GOUG | CIGR | 07:33 | 07:47 | 07:41 | 30 | 106 | 11 | EXT |  |  | (c)
92638.082 | 9.774 | 9.735 | -0.936 | -0.975 | 107 | 247 | 316 | 107 | 910 | 8397 |  | CORR | GENE | 03:47 | 04:09 | 04:21 | 65 | 419 | 14 | EXT |  | 0.89 | (c)
92698.466 | 3.678 | 3.653 | -7.812 | -7.837 | -1029 | -918 | -930 | 831 | 3653 | 8403 |  | CORR | CIGR | 10:42 | 11:00 | 10:58 | 43 | 199 | 12 | EXT |  | 0.89 | (c)
92705.241 | 10.453 | 10.385 | -1.037 | -1.105 | 1442 | 1793 | 1813 | 1442 | 1013 | 8403 |  | CORR | GENE | 05:21 | 06:18 | 06:21 | 92 | 742 | 15 | EXT |  | 0.9 | (c)
92775.759 | 1.996 | 1.907 | -9.16 | -9.249 | 1919 | 2008 | 2207 | 1919 | 1907 | 8410а |  | CORR | GENE | 04:27 | 04:41 | 05:13 | 104 | 574 | 10 | EXT |  | 0.89 | (c)
92879.263 | 5.005 | 4.983 | -6.265 | -6.287 | 2077 | 2108 | 2110 | 2077 | 4983 | 8420 |  | CORR | PITT | 07:58 | 08:03 | 08:04 | 47 | 67 | 13 | EXT |  | 0.89 | (c)
92936.243 | 5.625 | 5.591 | -5.415 | -5.449 | 1500 | 1676 | 1667 | 1500 | 5382 | 8425 |  | CORR | GENE | 04:29 | 04:58 | 04:56 | 67 | 334 | 11 | EXT |  | 0.89 | (c)
93053.658 | 1.15 | 1.128 | -9.73 | -9.752 | -1051 | -940 | -954 | 856 | 1128 | 8436 |  | CORR | CIGR | 04:18 | 04:36 | 04:34 | 39 | 196 | 10 | EXT |  | 0.89 | (c)
93125.861 | 5.533 | 5.508 | -5.637 | -5.662 | 1146 | 1188 | 1204 | 1146 | 5508 | 8442 |  | CORR | CIGR | 03:46 | 03:52 | 03:55 | 28 | 115 | 11 | EXT |  | 0.89 | (c)
93171.75 | 6.642 | 6.623 | -4.608 | -4.627 | -1092 | -1033 | -1024 | 956 | 4591 | 8446 |  | CORR | CIGR | 00:37 | 00:46 | 00:48 | 36 | 136 | 10 | EXT |  | 0.89 | (c)
93230.756 | 9.368 | 9.272 | -2.052 | -2.148 | -1870 | -1567 | -1664 | 1457 | 2042 | 8452 |  | CORR | GENE | 05:35 | 06:24 | 06:09 | 106 | 414 | 10 | EXT | Аномалия находится на упругопластическом изгибе: R=472 D, максимальное растяжение на 1.1 час. | 0.89 | (c)
93232.364 | 10.976 | 10.858 | -0.444 | -0.562 | -2061 | -1381 | -1663 | 1264 | 417 | 8452 |  | CORR | GENE | 05:05 | 06:55 | 06:09 | 145 | 797 | 12 | EXT | Аномалия находится на упругопластическом изгибе: R=518 D, максимальное растяжение на 1.2 час. | 0.9 | (c)
93258.093 | 2.215 | 2.169 | -8.775 | -8.821 | -2185 | -1797 | -1928 | 1672 | 2169 | 8455 |  | CORR | GENE | 03:48 | 04:51 | 04:30 | 101 | 513 | 11 | EXT |  | 0.89 | (c)
93261.441 | 5.563 | 5.528 | -5.427 | -5.462 | -2157 | -1914 | -1999 | 1842 | 5408 | 8455 |  | CORR | CIGR | 03:53 | 04:32 | 04:18 | 54 | 314 | 10 | EXT |  | 0.89 | (c)
93262.273 | 6.395 | 6.185 | -4.595 | -4.805 | -1979 | -1907 | -1936 | 1894 | 3445 | 8455 |  | CORR | GENE | 04:21 | 04:33 | 04:28 | 1360 | 85 | 16 | EXT |  | 1.02 | (b)
93300.708 | 0 | -0.041 | -10.965 | -11.006 | -128 | 173 | 150 | 0 |  | 8459 | Нарушение формы кольцевого шва | GWAN |  | 10:09 | 10:58 | 10:54 | 0 | 556 |  | EXT | Нарушение формы кольцевого шва |  | (c)
93312.41 | 0.737 | 0.73 | -10.583 | -10.59 | 785 | 884 | 854 | 785 | 730 | 8460 |  | GOUG | CIGR | 07:46 | 08:02 | 07:58 | 23 | 139 | 10 | EXT | Задир. |  | (c)
93314.678 | 3.005 | 2.795 | -8.315 | -8.525 | -1165 | -1146 | -1147 | 1128 | 2795 | 8460 |  | ARTD | AXGR | 02:32 | 02:35 | 02:35 | 341 | 37 |  | EXT | Эквивалент потери металла 10%. |  | (c)
93347.959 | 2.296 | 2.207 | -9.234 | -9.323 | 2093 | 2194 | 2182 | 2093 | 2207 | 8463 |  | DENT | GENE | 05:52 | 06:08 | 06:06 | 169 | 179 | 0.4 | N/A | Глубина вмятины: 6 мм (0,4%). Линейка: 17 см в (221 см; 06:08 ч:мин) |  | (c)
93353.835 | 8.172 | 7.489 | -3.358 | -4.041 | 1382 | 1498 | 1467 | 1382 | 2217 | 8463 |  | CORR | GENE | 03:57 | 04:16 | 04:11 | 1824 | 170 | 12 | EXT | Аномалия находится на упругопластическом изгибе: R=774 D, максимальное растяжение на 12 час. | 0.99 | (c)
93355.282 | 9.619 | 9.605 | -1.911 | -1.925 | 2114 | -1583 | -1820 | 1292 | 1820 | 8463 |  | CORR | GENE | 05:55 | 07:59 | 07:20 | 105 | 1055 | 10 | EXT | Аномалия находится на упругопластическом изгибе: R=646 D, максимальное растяжение на 11.9 час. | 0.89 | (c)
93355.76 | 10.097 | 9.575 | -1.433 | -1.955 | 1406 | 1470 | 1452 | 1406 | 1395 | 8463 |  | CORR | GENE | 04:01 | 04:11 | 04:08 | 560 | 91 | 10 | EXT | Аномалия находится на упругопластическом изгибе: R=615 D, максимальное растяжение на 11.9 час. | 0.94 | (c)
93357.12 | 11.457 | 11.247 | -0.073 | -0.283 | -2014 | -1628 | -1804 | 1594 | 39 | 8463 |  | CORR | GENE | 06:49 | 07:51 | 07:23 | 244 | 419 | 11 | EXT | Аномалия находится на упругопластическом изгибе: R=549 D, максимальное растяжение на 11.9 час. | 0.91 | (c)
93384.743 | 5.37 | 5.358 | -6.16 | -6.172 | -484 | -264 | -351 | 217 | 5358 | 8466 |  | CORR | CIGR | 04:18 | 04:54 | 04:40 | 34 | 267 | 10 | EXT |  | 0.89 | (c)
93385.262 | 5.889 | 5.871 | -5.641 | -5.659 | -349 | -265 | -279 | 210 | 5629 | 8466 |  | CORR | CIGR | 04:40 | 04:54 | 04:52 | 30 | 139 | 14 | EXT |  | 0.89 | (c)
93416.073 | 3.47 | 3.434 | -6.94 | -6.976 | -595 | -476 | -393 | 192 | 3434 | 8469 |  | CORR | CIGR | 06:06 | 06:25 | 06:39 | 49 | 402 | 12 | EXT |  | 0.89 | (c)
93417.423 | 4.82 | 4.801 | -5.59 | -5.609 | -773 | -367 | -513 | 253 | 4801 | 8469 |  | CORR | GENE | 05:37 | 06:43 | 06:19 | 98 | 520 | 10 | EXT |  | 0.89 | (c)
93422.53 | 9.927 | 9.896 | -0.483 | -0.514 | -784 | -410 | -499 | 214 | 395 | 8469 |  | CORR | GENE | 05:36 | 06:36 | 06:22 | 119 | 571 | 11 | EXT |  | 0.9 | (c)
93490.217 | 10.804 | 10.792 | -0.086 | -0.098 | -929 | -780 | -820 | 712 | 62 | 8475 |  | CORR | CIGR | 04:49 | 05:13 | 05:06 | 36 | 217 | 12 | EXT |  | 0.89 | (c)
93490.225 | 10.812 | 10.791 | -0.078 | -0.099 | -1354 | -1266 | -1258 | 1162 | 52 | 8475 |  | CORR | CIGR | 03:40 | 03:54 | 03:55 | 47 | 193 | 13 | EXT |  | 0.89 | (c)
93548.988 | 1.705 | 1.52 | -8.885 | -9.07 | 855 | 1132 | 1042 | 855 | 1520 | 8481 |  | GOUG | GENE | 07:32 | 08:17 | 08:02 | 205 | 374 | 10 | EXT | Задир. |  | (c)
93571.619 | 4.046 | 4.034 | -7.254 | -7.266 | -1621 | -1522 | -1566 | 1512 | 4034 | 8483 |  | GOUG | CIGR | 05:40 | 05:56 | 05:49 | 25 | 109 | 12 | EXT | Задир. |  | (c)
93629.523 | 0 | -0.024 | -0.52 | -0.544 | -766 | 216 | 209 | 0 |  | 8490 | Нарушение формы кольцевого шва | GWAN |  | 01:58 | 04:36 | 04:35 | 0 | 1950 |  | EXT | Нарушение формы кольцевого шва Аномалия находится на отводе. |  | (c)
93629.523 | 0 | -0.019 | -0.52 | -0.539 | 1382 | 2009 | 1987 | 1382 |  | 8490 | Нарушение формы кольцевого шва | GWAN |  | 07:45 | 09:26 | 09:22 | 0 | 1211 |  | EXT | Нарушение формы кольцевого шва Аномалия находится на отводе. |  | (c)
93630.043 | 0 | -0.032 | -2.96 | -2.992 | 2044 | -637 | -443 | 1531 |  | 8491 | Нарушение формы кольцевого шва | GWAN |  | 11:01 | 03:48 | 04:20 | 0 | 3949 |  | EXT | Нарушение формы кольцевого шва |  | (c)
93633.003 | 0 | -0.029 | -5.74 | -5.769 | -1557 | 1370 | -6 | 0 |  | 8492 | Нарушение формы кольцевого шва | GWAN |  | 04:23 | 00:16 | 08:34 | 0 | 3103 |  | EXT | Нарушение формы кольцевого шва |  | (c)
93633.003 | 0 | -0.032 | -5.74 | -5.772 | 1661 | 1898 | 2221 | 1661 |  | 8492 | Нарушение формы кольцевого шва | GWAN |  | 01:03 | 01:41 | 02:33 | 0 | 1120 |  | EXT | Нарушение формы кольцевого шва |  | (c)