## Аномалии
Расстояние, м | От левого шва до точки максимума, м | От левого шва до начала, м | От правого шва до точки максимума, м | От правого шва до начала, м | От продольного шва до точки начала дефекта, мм | От продольного шва до точки максимума, мм | От продольного шва до центра, мм | Минимальное расстояние до продольного шва, мм | Минимальное расстояние до кольцевого шва, мм | Номер трубы | Описание | Характер аббр. | Класс размера аббр. | Ориентация точки начала дефекта, ч:мин | Ориентация точки максимума, ч:мин | Ориентация центра, ч:мин | Длина, мм | Ширина, мм | Глубина, % | Расположение | Комментарий | КБД | Опасность
200.32 | 0 | -0.016 | -11.365 | -11.381 | -1356 | -942 | -1089 | 823 |  | 25 | Нарушение формы кольцевого шва | GWAN |  | 05:56 | 07:03 | 06:39 | 0 | 533 |  | EXT | Нарушение формы кольцевого шва Аномалия находится на отводе. |  | (c)
268.23 | 0 | -0.027 | -11.585 | -11.612 | 495 | 656 | 719 | 495 |  | 31 | Нарушение формы кольцевого шва | GWAN |  | 08:08 | 08:34 | 08:44 | 0 | 447 |  | EXT | Нарушение формы кольцевого шва |  | (c)
331.935 | 6.72 | 6.62 | -4.61 | -4.71 | -993 | -893 | -893 | 793 | 4510 | 36 |  | EXCA |  | 11:10 | 11:26 | 11:26 | 0 | 0 |  | EXT | Аномалия находится в зоне расположения футляра. |  | (c)
342.264 | 5.719 | 5.655 | -5.516 | -5.58 | -1822 | -1667 | -1723 | 1624 | 5514 | 37 |  | CORR | GENE | 04:08 | 04:33 | 04:24 | 66 | 198 | 10 | EXT |  | 0.89 | (c)
342.369 | 5.824 | 5.816 | -5.411 | -5.419 | 470 | 537 | 514 | 470 | 5383 | 37 |  | CORR | CIGR | 10:18 | 10:29 | 10:25 | 36 | 87 | 10 | EXT |  | 0.89 | (c)
342.58 | 6.035 | 6.013 | -5.2 | -5.222 | -1675 | -1531 | -1563 | 1452 | 5187 | 37 |  | CORR | CIGR | 04:32 | 04:55 | 04:50 | 35 | 223 | 12 | EXT |  | 0.89 | (c)
342.668 | 6.123 | 6.11 | -5.112 | -5.125 | -1494 | -1439 | -1432 | 1370 | 5095 | 37 |  | CORR | CIGR | 05:01 | 05:10 | 05:11 | 30 | 124 | 14 | EXT |  | 0.89 | (c)
342.692 | 6.147 | 6.128 | -5.088 | -5.107 | -281 | -252 | -208 | 136 | 5074 | 37 |  | CORR | CIGR | 08:17 | 08:21 | 08:28 | 33 | 145 | 11 | EXT |  | 0.89 | (c)
343.233 | 6.688 | 6.657 | -4.547 | -4.578 | 396 | 484 | 495 | 396 | 4517 | 37 |  | CORR | GENE | 10:06 | 10:20 | 10:22 | 61 | 198 | 11 | EXT |  | 0.89 | (c)
343.245 | 6.7 | 6.68 | -4.535 | -4.555 | 1561 | 1722 | 1679 | 1561 | 4504 | 37 |  | CORR | CIGR | 01:14 | 01:40 | 01:33 | 51 | 236 | 10 | EXT |  | 0.89 | (c)
343.438 | 6.893 | 6.879 | -4.342 | -4.356 | 1301 | 1463 | 1456 | 1301 | 4311 | 37 |  | CORR | CIGR | 00:32 | 00:58 | 00:57 | 45 | 310 | 11 | EXT |  | 0.89 | (c)
343.977 | 7.432 | 7.398 | -3.803 | -3.837 | -769 | -691 | -694 | 620 | 3802 | 37 |  | CORR | CIGR | 06:58 | 07:10 | 07:10 | 35 | 149 | 10 | EXT |  | 0.89 | (c)
344.163 | 7.618 | 7.539 | -3.617 | -3.696 | -1067 | -952 | -949 | 831 | 3600 | 37 |  | CORR | GENE | 06:10 | 06:28 | 06:29 | 96 | 236 | 10 | EXT |  | 0.89 | (c)
344.433 | 7.888 | 7.856 | -3.347 | -3.379 | -831 | -739 | -769 | 707 | 3344 | 37 |  | CORR | CIGR | 06:48 | 07:03 | 06:58 | 35 | 124 | 11 | EXT |  | 0.89 | (c)
344.692 | 8.147 | 8.106 | -3.088 | -3.129 | 173 | 317 | 291 | 173 | 3059 | 37 |  | CORR | GENE | 09:30 | 09:53 | 09:49 | 70 | 235 | 10 | EXT |  | 0.89 | (c)
344.893 | 8.348 | 8.319 | -2.887 | -2.916 | -707 | -624 | -639 | 571 | 2881 | 37 |  | CORR | CIGR | 07:08 | 07:21 | 07:19 | 35 | 136 | 11 | EXT |  | 0.89 | (c)
345.304 | 8.759 | 8.702 | -2.476 | -2.533 | -298 | -261 | -279 | 261 | 2362 | 37 |  | CORR | AXGR | 08:14 | 08:20 | 08:17 | 171 | 37 | 10 | EXT |  | 0.9 | (c)
345.497 | 8.952 | 8.921 | -2.283 | -2.314 | -435 | -359 | -354 | 273 | 2268 | 37 |  | CORR | CIGR | 07:52 | 08:04 | 08:05 | 46 | 162 | 10 | EXT |  | 0.89 | (c)
345.939 | 9.394 | 9.367 | -1.841 | -1.868 | -720 | -607 | -651 | 583 | 1833 | 37 |  | CORR | CIGR | 07:06 | 07:24 | 07:17 | 35 | 137 | 12 | EXT |  | 0.89 | (c)
346.108 | 9.563 | 9.529 | -1.672 | -1.706 | -310 | -112 | -168 | 27 | 1651 | 37 |  | CORR | CIGR | 08:12 | 08:44 | 08:35 | 55 | 283 | 11 | EXT |  | 0.89 | (c)
346.261 | 9.716 | 9.679 | -1.519 | -1.556 | -705 | -579 | -593 | 482 | 1491 | 37 |  | CORR | GENE | 07:08 | 07:29 | 07:26 | 65 | 223 | 10 | EXT |  | 0.89 | (c)
346.354 | 9.809 | 9.785 | -1.426 | -1.45 | 619 | 700 | 675 | 619 | 1370 | 37 |  | CORR | GENE | 10:42 | 10:55 | 10:51 | 80 | 111 | 10 | EXT |  | 0.89 | (c)
346.487 | 9.942 | 9.936 | -1.293 | -1.299 | -1625 | -1586 | -1567 | 1509 | 1276 | 37 |  | CORR | CIGR | 04:40 | 04:46 | 04:49 | 23 | 116 | 11 | EXT |  | 0.89 | (c)
346.559 | 10.014 | 9.997 | -1.221 | -1.238 | -739 | -700 | -694 | 650 | 1207 | 37 |  | CORR | CIGR | 07:03 | 07:09 | 07:10 | 31 | 89 | 10 | EXT |  | 0.89 | (c)
346.738 | 10.193 | 10.165 | -1.042 | -1.07 | 244 | 377 | 356 | 244 | 989 | 37 |  | CORR | GENE | 09:41 | 10:03 | 09:59 | 81 | 224 | 10 | EXT |  | 0.89 | (c)
346.947 | 10.402 | 10.366 | -0.833 | -0.869 | -831 | -693 | -719 | 608 | 819 | 37 |  | CORR | CIGR | 06:48 | 07:10 | 07:06 | 50 | 223 | 14 | EXT |  | 0.89 | (c)
347.046 | 10.501 | 10.488 | -0.734 | -0.747 | -633 | -479 | -525 | 417 | 704 | 37 |  | CORR | CIGR | 07:20 | 07:45 | 07:37 | 43 | 216 | 11 | EXT |  | 0.89 | (c)
347.061 | 10.516 | 10.495 | -0.719 | -0.74 | -1543 | -1464 | -1481 | 1419 | 695 | 37 |  | CORR | CIGR | 04:53 | 05:06 | 05:03 | 45 | 124 | 15 | EXT |  | 0.89 | (c)
347.099 | 10.554 | 10.427 | -0.681 | -0.808 | -239 | -230 | -219 | 199 | 551 | 37 |  | CORR | AXGR | 08:24 | 08:25 | 08:27 | 257 | 40 | 10 | EXT |  | 0.91 | (c)
347.316 | 10.771 | 10.73 | -0.464 | -0.505 | -497 | -315 | -352 | 207 | 401 | 37 |  | CORR | GENE | 07:42 | 08:11 | 08:05 | 104 | 291 | 11 | EXT |  | 0.89 | (c)
347.324 | 10.779 | 10.708 | -0.456 | -0.527 | -1401 | -1326 | -1314 | 1228 | 446 | 37 |  | CORR | GENE | 05:16 | 05:28 | 05:30 | 81 | 173 | 10 | EXT |  | 0.89 | (c)
347.608 | 11.063 | 11.029 | -0.172 | -0.206 | -174 | -80 | -93 | 13 | 156 | 37 |  | CORR | CIGR | 08:34 | 08:49 | 08:47 | 50 | 161 | 10 | EXT |  | 0.89 | (c)
347.749 | 11.204 | 11.171 | -0.031 | -0.064 | -191 | -40 | -99 | 8 | 29 | 37 |  | CORR | CIGR | 08:31 | 08:56 | 08:46 | 35 | 183 | 12 | EXT |  | 0.89 | (c)
347.892 | 0.112 | 0.063 | -11.308 | -11.357 | -1024 | -819 | -894 | 764 | 63 | 38 |  | CORR | GENE | 06:46 | 07:20 | 07:07 | 80 | 260 | 11 | EXT |  | 0.89 | (c)
348.003 | 0.223 | 0.206 | -11.197 | -11.214 | -903 | -789 | -835 | 766 | 206 | 38 |  | CORR | CIGR | 07:06 | 07:24 | 07:17 | 46 | 137 | 12 | EXT |  | 0.89 | (c)
348.008 | 0.228 | 0.206 | -11.192 | -11.214 | -469 | -371 | -413 | 357 | 206 | 38 |  | CORR | CIGR | 08:16 | 08:32 | 08:25 | 41 | 112 | 12 | EXT |  | 0.89 | (c)
348.48 | 0.7 | 0.665 | -10.72 | -10.755 | -506 | -409 | -395 | 283 | 665 | 38 |  | CORR | GENE | 08:10 | 08:26 | 08:28 | 60 | 223 | 10 | EXT |  | 0.89 | (c)
348.873 | 1.093 | 1.053 | -10.327 | -10.367 | 393 | 443 | 446 | 393 | 1053 | 38 |  | CORR | PITT | 10:35 | 10:43 | 10:44 | 55 | 106 | 11 | EXT |  | 0.89 | (c)
349.107 | 1.327 | 1.26 | -10.093 | -10.16 | -506 | -284 | -333 | 159 | 1260 | 38 |  | CORR | GENE | 08:10 | 08:46 | 08:38 | 91 | 347 | 12 | EXT |  | 0.89 | (c)
349.211 | 1.431 | 1.4 | -9.989 | -10.02 | 1826 | 1977 | 1912 | 1826 | 1400 | 38 |  | CORR | CIGR | 02:26 | 02:51 | 02:40 | 34 | 173 | 10 | EXT |  | 0.89 | (c)
349.315 | 1.535 | 1.515 | -9.885 | -9.905 | -1106 | -1014 | -1013 | 920 | 1515 | 38 |  | CORR | CIGR | 06:33 | 06:48 | 06:48 | 40 | 186 | 13 | EXT |  | 0.89 | (c)
349.499 | 1.719 | 1.676 | -9.701 | -9.744 | 225 | 343 | 417 | 225 | 1676 | 38 |  | CORR | GENE | 10:08 | 10:27 | 10:39 | 76 | 384 | 10 | EXT |  | 0.89 | (c)
349.505 | 1.725 | 1.666 | -9.695 | -9.754 | -295 | -190 | -91 | 0 | 1666 | 38 |  | CORR | GENE | 08:44 | 09:01 | 09:17 | 111 | 409 | 11 | EXT |  | 0.89 | (c)
349.648 | 1.868 | 1.832 | -9.552 | -9.588 | 1985 | 2023 | 2034 | 1985 | 1832 | 38 |  | CORR | CIGR | 02:52 | 02:58 | 03:00 | 45 | 99 | 11 | EXT |  | 0.89 | (c)
349.901 | 2.121 | 2.096 | -9.299 | -9.324 | -690 | -506 | -554 | 418 | 2096 | 38 |  | CORR | CIGR | 07:40 | 08:10 | 08:02 | 55 | 272 | 12 | EXT |  | 0.89 | (c)
350.377 | 2.597 | 2.567 | -8.823 | -8.853 | -828 | -762 | -785 | 741 | 2567 | 38 |  | CORR | CIGR | 07:18 | 07:29 | 07:25 | 30 | 87 | 12 | EXT |  | 0.89 | (c)
350.414 | 2.634 | 2.592 | -8.786 | -8.828 | -494 | -433 | -426 | 357 | 2592 | 38 |  | CORR | CIGR | 08:12 | 08:22 | 08:23 | 50 | 137 | 10 | EXT |  | 0.89 | (c)
350.692 | 2.912 | 2.864 | -8.508 | -8.556 | -696 | -470 | -492 | 287 | 2864 | 38 |  | CORR | GENE | 07:39 | 08:16 | 08:12 | 60 | 409 | 13 | EXT |  | 0.89 | (c)
351.171 | 3.391 | 3.364 | -8.029 | -8.056 | -573 | -494 | -445 | 317 | 3364 | 38 |  | CORR | CIGR | 07:59 | 08:12 | 08:20 | 46 | 256 | 13 | EXT |  | 0.89 | (c)
351.282 | 3.502 | 3.475 | -7.918 | -7.945 | -122 | 27 | 27 | 0 | 3475 | 38 |  | CORR | GENE | 09:12 | 09:36 | 09:36 | 75 | 298 | 10 | EXT |  | 0.89 | (c)
351.558 | 3.778 | 3.749 | -7.642 | -7.671 | -878 | -750 | -767 | 655 | 3749 | 38 |  | CORR | CIGR | 07:10 | 07:31 | 07:28 | 31 | 223 | 11 | EXT |  | 0.89 | (c)
351.656 | 3.876 | 3.83 | -7.544 | -7.59 | -717 | -634 | -655 | 593 | 3830 | 38 |  | CORR | CIGR | 07:36 | 07:49 | 07:46 | 56 | 124 | 10 | EXT |  | 0.89 | (c)
351.677 | 3.897 | 3.876 | -7.523 | -7.544 | 176 | 272 | 262 | 176 | 3876 | 38 |  | CORR | CIGR | 10:00 | 10:16 | 10:14 | 49 | 173 | 10 | EXT |  | 0.89 | (c)
351.941 | 4.161 | 4.1 | -7.259 | -7.32 | -853 | -563 | -661 | 469 | 4100 | 38 |  | CORR | GENE | 07:14 | 08:01 | 07:45 | 75 | 384 | 10 | EXT |  | 0.89 | (c)
352.145 | 4.365 | 4.338 | -7.055 | -7.082 | -333 | -243 | -252 | 171 | 4338 | 38 |  | CORR | CIGR | 08:38 | 08:53 | 08:51 | 36 | 162 | 13 | EXT |  | 0.89 | (c)
352.838 | 5.058 | 5.055 | -6.362 | -6.365 | -735 | -665 | -676 | 617 | 5055 | 38 |  | CORR | CIGR | 07:33 | 07:44 | 07:43 | 23 | 118 | 13 | EXT |  | 0.89 | (c)
353.344 | 5.564 | 5.531 | -5.856 | -5.889 | 2109 | 2173 | 2177 | 2109 | 5531 | 38 |  | CORR | CIGR | 03:12 | 03:22 | 03:23 | 41 | 136 | 12 | EXT |  | 0.89 | (c)
353.439 | 5.659 | 5.646 | -5.761 | -5.774 | 1875 | 1927 | 1923 | 1875 | 5646 | 38 |  | CORR | CIGR | 02:34 | 02:43 | 02:42 | 24 | 97 | 10 | EXT |  | 0.89 | (c)
354.077 | 6.297 | 6.268 | -5.123 | -5.152 | -678 | -611 | -628 | 578 | 5116 | 38 |  | CORR | CIGR | 07:42 | 07:53 | 07:50 | 36 | 100 | 13 | EXT |  | 0.89 | (c)
354.277 | 6.497 | 6.447 | -4.923 | -4.973 | -1683 | -1539 | -1572 | 1460 | 4922 | 38 |  | CORR | CIGR | 05:00 | 05:23 | 05:18 | 51 | 223 | 10 | EXT |  | 0.89 | (c)
354.676 | 6.896 | 6.855 | -4.524 | -4.565 | -1906 | -1826 | -1789 | 1671 | 4524 | 38 |  | CORR | CIGR | 04:24 | 04:37 | 04:43 | 41 | 235 | 10 | EXT |  | 0.89 | (c)
354.841 | 7.061 | 7.011 | -4.359 | -4.409 | -2018 | -1928 | -1944 | 1869 | 4359 | 38 |  | CORR | CIGR | 04:06 | 04:21 | 04:18 | 50 | 149 | 10 | EXT |  | 0.89 | (c)
354.996 | 7.216 | 7.164 | -4.204 | -4.256 | -221 | -87 | 144 | 0 | 4191 | 38 |  | CORR | GENE | 08:56 | 09:18 | 09:55 | 65 | 731 | 10 | EXT |  | 0.89 | (c)
355.295 | 7.515 | 7.484 | -3.905 | -3.936 | -593 | -528 | -531 | 469 | 3901 | 38 |  | CORR | CIGR | 07:56 | 08:07 | 08:06 | 35 | 124 | 10 | EXT |  | 0.89 | (c)
355.97 | 8.19 | 8.169 | -3.23 | -3.251 | 176 | 251 | 244 | 176 | 3216 | 38 |  | CORR | CIGR | 10:00 | 10:12 | 10:11 | 35 | 136 | 10 | EXT |  | 0.89 | (c)
355.982 | 8.202 | 8.179 | -3.218 | -3.241 | 15 | 73 | 76 | 15 | 3201 | 38 |  | CORR | CIGR | 09:34 | 09:44 | 09:44 | 40 | 121 | 10 | EXT |  | 0.89 | (c)
356.135 | 8.355 | 8.329 | -3.065 | -3.091 | 923 | 994 | 1047 | 923 | 3009 | 38 |  | CORR | GENE | 00:01 | 00:12 | 00:21 | 82 | 248 | 11 | EXT |  | 0.89 | (c)
356.188 | 8.408 | 8.358 | -3.012 | -3.062 | 2195 | -2150 | -2161 | 2055 | 3002 | 38 |  | CORR | GENE | 03:26 | 03:45 | 03:43 | 60 | 211 | 15 | EXT |  | 0.89 | (c)
356.28 | 8.5 | 8.475 | -2.92 | -2.945 | -221 | -157 | -172 | 122 | 2904 | 38 |  | CORR | CIGR | 08:56 | 09:06 | 09:04 | 41 | 99 | 11 | EXT |  | 0.89 | (c)
356.298 | 8.518 | 8.475 | -2.902 | -2.945 | 2195 | -1999 | -2117 | 1968 | 2854 | 38 |  | CORR | GENE | 03:26 | 04:09 | 03:50 | 91 | 298 | 10 | EXT |  | 0.89 | (c)
356.441 | 8.661 | 8.632 | -2.759 | -2.788 | 2195 | -2199 | -2198 | 2129 | 2759 | 38 |  | CORR | CIGR | 03:26 | 03:37 | 03:37 | 29 | 137 | 13 | EXT |  | 0.89 | (c)
356.7 | 8.92 | 8.903 | -2.5 | -2.517 | -419 | -334 | -357 | 295 | 2456 | 38 |  | CORR | GENE | 08:24 | 08:38 | 08:34 | 61 | 124 | 10 | EXT |  | 0.89 | (c)
356.716 | 8.936 | 8.913 | -2.484 | -2.507 | -120 | -58 | -64 | 8 | 2466 | 38 |  | CORR | CIGR | 09:12 | 09:22 | 09:21 | 41 | 112 | 15 | EXT |  | 0.89 | (c)
356.8 | 9.02 | 8.954 | -2.4 | -2.466 | -2129 | -1954 | -1863 | 1596 | 2385 | 38 |  | CORR | GENE | 03:48 | 04:16 | 04:31 | 81 | 533 | 10 | EXT |  | 0.89 | (c)
356.904 | 9.124 | 9.089 | -2.296 | -2.331 | -1150 | -1069 | -1076 | 1002 | 2280 | 38 |  | CORR | CIGR | 06:26 | 06:39 | 06:38 | 51 | 148 | 11 | EXT |  | 0.89 | (c)
357.021 | 9.241 | 9.201 | -2.179 | -2.219 | -878 | -681 | -767 | 655 | 2175 | 38 |  | CORR | CIGR | 07:10 | 07:42 | 07:28 | 44 | 223 | 10 | EXT |  | 0.89 | (c)
357.078 | 9.298 | 9.269 | -2.122 | -2.151 | -246 | -145 | -135 | 23 | 2096 | 38 |  | CORR | CIGR | 08:52 | 09:08 | 09:10 | 55 | 223 | 10 | EXT |  | 0.89 | (c)
357.138 | 9.358 | 9.132 | -2.062 | -2.288 | 2171 | -1960 | -2080 | 1869 | 2036 | 38 |  | CORR | GENE | 03:22 | 04:15 | 03:56 | 252 | 421 | 11 | EXT |  | 0.91 | (c)
357.324 | 9.544 | 9.528 | -1.876 | -1.892 | -506 | -424 | -457 | 407 | 1867 | 38 |  | CORR | CIGR | 08:10 | 08:23 | 08:18 | 25 | 99 | 10 | EXT |  | 0.89 | (c)
357.354 | 9.574 | 9.522 | -1.846 | -1.898 | 71 | 162 | 213 | 71 | 1800 | 38 |  | CORR | GENE | 09:43 | 09:58 | 10:06 | 98 | 284 | 11 | EXT |  | 0.89 | (c)
357.466 | 9.686 | 9.65 | -1.734 | -1.77 | -605 | -507 | -525 | 444 | 1729 | 38 |  | CORR | CIGR | 07:54 | 08:10 | 08:07 | 41 | 161 | 14 | EXT |  | 0.89 | (c)
357.537 | 9.757 | 9.699 | -1.663 | -1.721 | 2220 | -2048 | -2123 | 2005 | 1630 | 38 |  | CORR | GENE | 03:30 | 04:01 | 03:49 | 91 | 236 | 10 | EXT |  | 0.89 | (c)
357.62 | 9.84 | 9.785 | -1.58 | -1.635 | -640 | -547 | -479 | 318 | 1562 | 38 |  | CORR | GENE | 07:48 | 08:04 | 08:14 | 73 | 323 | 13 | EXT |  | 0.89 | (c)
357.824 | 10.044 | 10.028 | -1.376 | -1.392 | 254 | 410 | 370 | 254 | 1360 | 38 |  | CORR | CIGR | 10:13 | 10:38 | 10:31 | 32 | 232 | 10 | EXT |  | 0.89 | (c)
357.84 | 10.06 | 10.04 | -1.36 | -1.38 | 854 | 963 | 955 | 854 | 1336 | 38 |  | CORR | CIGR | 11:50 | 00:07 | 12:06 | 44 | 200 | 10 | EXT |  | 0.89 | (c)
357.865 | 10.085 | 10.017 | -1.335 | -1.403 | -803 | -693 | -698 | 593 | 1322 | 38 |  | CORR | GENE | 07:22 | 07:40 | 07:39 | 81 | 210 | 10 | EXT |  | 0.89 | (c)
357.945 | 10.165 | 10.149 | -1.255 | -1.271 | 213 | 297 | 262 | 213 | 1237 | 38 |  | CORR | CIGR | 10:06 | 10:20 | 10:14 | 34 | 99 | 10 | EXT |  | 0.89 | (c)
357.947 | 10.167 | 10.151 | -1.253 | -1.269 | -434 | -370 | -368 | 303 | 1223 | 38 |  | CORR | CIGR | 08:22 | 08:32 | 08:32 | 46 | 130 | 11 | EXT |  | 0.89 | (c)
358.128 | 10.348 | 10.318 | -1.072 | -1.102 | -1460 | -1391 | -1398 | 1336 | 1072 | 38 |  | CORR | CIGR | 05:36 | 05:47 | 05:46 | 30 | 124 | 11 | EXT |  | 0.89 | (c)
358.143 | 10.363 | 10.335 | -1.057 | -1.085 | -667 | -575 | -562 | 456 | 1025 | 38 |  | CORR | GENE | 07:44 | 07:59 | 08:01 | 60 | 211 | 13 | EXT |  | 0.89 | (c)
358.157 | 10.377 | 10.305 | -1.043 | -1.115 | -1289 | -974 | -1013 | 737 | 1024 | 38 |  | CORR | GENE | 06:04 | 06:54 | 06:48 | 91 | 551 | 11 | EXT |  | 0.89 | (c)
358.223 | 10.443 | 10.423 | -0.977 | -0.997 | 138 | 183 | 212 | 138 | 946 | 38 |  | CORR | CIGR | 09:54 | 10:01 | 10:06 | 51 | 149 | 10 | EXT |  | 0.89 | (c)
358.24 | 10.46 | 10.44 | -0.96 | -0.98 | 1316 | 1386 | 1384 | 1316 | 939 | 38 |  | CORR | CIGR | 01:04 | 01:15 | 01:15 | 41 | 136 | 10 | EXT |  | 0.89 | (c)
358.28 | 10.5 | 10.486 | -0.92 | -0.934 | -531 | -472 | -475 | 419 | 858 | 38 |  | CORR | GENE | 08:06 | 08:16 | 08:15 | 76 | 112 | 15 | EXT |  | 0.89 | (c)
358.364 | 10.584 | 10.559 | -0.836 | -0.861 | -813 | -697 | -713 | 613 | 816 | 38 |  | CORR | CIGR | 07:20 | 07:39 | 07:37 | 45 | 200 | 10 | EXT |  | 0.89 | (c)
358.436 | 10.656 | 10.539 | -0.764 | -0.881 | -308 | -289 | -290 | 271 | 720 | 38 |  | CORR | AXGR | 08:42 | 08:45 | 08:45 | 161 | 37 | 10 | EXT |  | 0.9 | (c)
358.46 | 10.68 | 10.65 | -0.74 | -0.77 | -865 | -809 | -816 | 766 | 740 | 38 |  | CORR | CIGR | 07:12 | 07:21 | 07:20 | 30 | 99 | 11 | EXT |  | 0.89 | (c)
358.606 | 10.826 | 10.788 | -0.594 | -0.632 | 2195 | -2173 | -2192 | 2117 | 577 | 38 |  | CORR | CIGR | 03:26 | 03:41 | 03:38 | 55 | 149 | 10 | EXT |  | 0.89 | (c)
358.63 | 10.85 | 10.838 | -0.57 | -0.582 | -285 | -196 | -210 | 135 | 556 | 38 |  | CORR | CIGR | 08:46 | 09:00 | 08:58 | 26 | 149 | 12 | EXT |  | 0.89 | (c)
358.671 | 10.891 | 10.838 | -0.529 | -0.582 | -1931 | -1793 | -1733 | 1535 | 476 | 38 |  | CORR | GENE | 04:20 | 04:42 | 04:52 | 106 | 396 | 12 | EXT |  | 0.9 | (c)
358.674 | 10.894 | 10.868 | -0.526 | -0.552 | -531 | -433 | -432 | 333 | 506 | 38 |  | CORR | CIGR | 08:06 | 08:22 | 08:22 | 46 | 198 | 15 | EXT |  | 0.89 | (c)
358.755 | 10.975 | 10.94 | -0.445 | -0.48 | -1064 | -946 | -977 | 890 | 435 | 38 |  | CORR | CIGR | 06:40 | 06:59 | 06:54 | 45 | 174 | 13 | EXT |  | 0.89 | (c)
358.814 | 11.034 | 11.023 | -0.386 | -0.397 | 858 | 984 | 989 | 858 | 341 | 38 |  | CORR | CIGR | 11:50 | 00:10 | 12:11 | 56 | 262 | 10 | EXT |  | 0.89 | (c)
358.814 | 11.034 | 11.015 | -0.386 | -0.405 | 238 | 335 | 318 | 238 | 359 | 38 |  | CORR | CIGR | 10:10 | 10:26 | 10:23 | 46 | 161 | 10 | EXT |  | 0.89 | (c)
358.827 | 11.047 | 11.037 | -0.373 | -0.383 | -626 | -571 | -576 | 525 | 362 | 38 |  | CORR | CIGR | 07:51 | 07:60 | 07:59 | 21 | 101 | 12 | EXT |  | 0.89 | (c)
359.029 | 11.249 | 11.214 | -0.171 | -0.206 | -1696 | -1642 | -1640 | 1584 | 171 | 38 |  | CORR | CIGR | 04:58 | 05:07 | 05:07 | 35 | 112 | 14 | EXT |  | 0.89 | (c)
359.038 | 11.258 | 11.224 | -0.162 | -0.196 | -704 | -641 | -587 | 469 | 156 | 38 |  | CORR | CIGR | 07:38 | 07:48 | 07:57 | 40 | 235 | 13 | EXT |  | 0.89 | (c)
359.082 | 11.302 | 11.282 | -0.118 | -0.138 | -407 | -333 | -351 | 295 | 102 | 38 |  | CORR | CIGR | 08:26 | 08:38 | 08:35 | 36 | 112 | 12 | EXT |  | 0.89 | (c)
359.313 | 0.113 | 0.084 | -2.422 | -2.451 | -530 | -530 | -512 | 494 | 84 | 39 |  | CORR | AXGR | 05:21 | 05:21 | 05:23 | 96 | 36 | 12 | EXT |  | 0.89 | (c)
359.407 | 0.207 | 0.18 | -2.328 | -2.355 | 768 | 865 | 879 | 768 | 180 | 39 |  | CORR | CIGR | 08:50 | 09:06 | 09:08 | 56 | 223 | 14 | EXT |  | 0.89 | (c)
359.477 | 0.277 | 0.254 | -2.258 | -2.281 | 371 | 569 | 489 | 371 | 254 | 39 |  | CORR | GENE | 07:46 | 08:18 | 08:05 | 70 | 236 | 10 | EXT |  | 0.89 | (c)
359.548 | 0.348 | 0.314 | -2.187 | -2.221 | -273 | -190 | -211 | 149 | 314 | 39 |  | CORR | CIGR | 06:02 | 06:15 | 06:12 | 41 | 124 | 13 | EXT |  | 0.89 | (c)
359.586 | 0.386 | 0.362 | -2.149 | -2.173 | -45 | 37 | 35 | 0 | 362 | 39 |  | CORR | CIGR | 06:39 | 06:52 | 06:52 | 36 | 161 | 12 | EXT |  | 0.89 | (c)
359.667 | 0.467 | 0.409 | -2.068 | -2.126 | -224 | -166 | -160 | 97 | 409 | 39 |  | CORR | GENE | 06:10 | 06:19 | 06:20 | 68 | 128 | 12 | EXT |  | 0.89 | (c)
359.834 | 0.634 | 0.624 | -1.901 | -1.911 | 693 | 763 | 749 | 693 | 624 | 39 |  | CORR | CIGR | 08:38 | 08:49 | 08:47 | 25 | 112 | 10 | EXT |  | 0.89 | (c)
359.846 | 0.646 | 0.625 | -1.889 | -1.91 | 425 | 512 | 479 | 425 | 625 | 39 |  | CORR | CIGR | 07:55 | 08:09 | 08:03 | 26 | 109 | 12 | EXT |  | 0.89 | (c)
359.987 | 0.787 | 0.771 | -1.748 | -1.764 | 718 | 789 | 780 | 718 | 771 | 39 |  | CORR | CIGR | 08:42 | 08:54 | 08:52 | 40 | 124 | 12 | EXT |  | 0.89 | (c)
359.999 | 0.799 | 0.791 | -1.736 | -1.744 | 1028 | 1083 | 1077 | 1028 | 791 | 39 |  | CORR | CIGR | 09:32 | 09:41 | 09:40 | 30 | 99 | 10 | EXT |  | 0.89 | (c)
360.098 | 0.898 | 0.857 | -1.637 | -1.678 | -298 | -207 | -211 | 124 | 857 | 39 |  | CORR | GENE | 05:58 | 06:13 | 06:12 | 66 | 174 | 11 | EXT |  | 0.89 | (c)
360.113 | 0.913 | 0.88 | -1.622 | -1.655 | 737 | 855 | 818 | 737 | 880 | 39 |  | CORR | CIGR | 08:45 | 09:04 | 08:58 | 39 | 162 | 10 | EXT |  | 0.89 | (c)
360.307 | 1.107 | 1.075 | -1.428 | -1.46 | 123 | 262 | 222 | 123 | 1075 | 39 |  | CORR | CIGR | 07:06 | 07:28 | 07:22 | 35 | 199 | 13 | EXT |  | 0.89 | (c)
360.358 | 1.158 | 1.146 | -1.377 | -1.389 | 743 | 785 | 780 | 743 | 1146 | 39 |  | CORR | CIGR | 08:46 | 08:53 | 08:52 | 25 | 74 | 12 | EXT |  | 0.89 | (c)
360.359 | 1.159 | 1.142 | -1.376 | -1.393 | 60 | 101 | 122 | 60 | 1142 | 39 |  | CORR | CIGR | 06:56 | 07:02 | 07:06 | 28 | 125 | 10 | EXT |  | 0.89 | (c)
360.565 | 1.365 | 1.356 | -1.17 | -1.179 | -79 | -16 | -20 | 0 | 1151 | 39 |  | CORR | CIGR | 06:33 | 06:43 | 06:43 | 28 | 117 | 11 | EXT |  | 0.89 | (c)
360.591 | 1.391 | 1.372 | -1.144 | -1.163 | -174 | -138 | -149 | 124 | 1143 | 39 |  | CORR | CIGR | 06:18 | 06:24 | 06:22 | 20 | 50 | 10 | EXT |  | 0.89 | (c)
360.675 | 1.475 | 1.432 | -1.06 | -1.103 | 297 | 437 | 408 | 297 | 1052 | 39 |  | CORR | CIGR | 07:34 | 07:57 | 07:52 | 51 | 223 | 10 | EXT |  | 0.89 | (c)
360.72 | 1.52 | 1.504 | -1.015 | -1.031 | -235 | -208 | -210 | 185 | 1011 | 39 |  | CORR | CIGR | 06:08 | 06:13 | 06:12 | 20 | 50 | 12 | EXT |  | 0.89 | (c)
360.756 | 1.556 | 1.556 | -0.979 | -0.979 | 1152 | 1188 | 1201 | 1152 | 958 | 39 |  | CORR | CIGR | 09:52 | 09:58 | 09:60 | 21 | 99 | 11 | EXT |  | 0.89 | (c)
360.843 | 1.643 | 1.61 | -0.892 | -0.925 | -39 | 17 | 23 | 0 | 823 | 39 |  | CORR | GENE | 06:40 | 06:49 | 06:50 | 102 | 124 | 11 | EXT |  | 0.89 | (c)
360.86 | 1.66 | 1.633 | -0.875 | -0.902 | 334 | 402 | 396 | 334 | 862 | 39 |  | CORR | CIGR | 07:40 | 07:51 | 07:50 | 40 | 124 | 13 | EXT |  | 0.89 | (c)
361.058 | 1.858 | 1.843 | -0.677 | -0.692 | 165 | 206 | 211 | 165 | 663 | 39 |  | CORR | CIGR | 07:13 | 07:19 | 07:20 | 29 | 93 | 10 | EXT |  | 0.89 | (c)
361.184 | 1.984 | 1.967 | -0.551 | -0.568 | 1189 | 1268 | 1263 | 1189 | 522 | 39 |  | CORR | CIGR | 09:58 | 10:11 | 10:10 | 46 | 149 | 10 | EXT |  | 0.89 | (c)
361.277 | 2.077 | 2.07 | -0.458 | -0.465 | 1205 | 1301 | 1272 | 1205 | 426 | 39 |  | CORR | CIGR | 10:01 | 10:16 | 10:11 | 39 | 134 | 10 | EXT |  | 0.89 | (c)
361.377 | 2.177 | 2.155 | -0.358 | -0.38 | 917 | 1011 | 997 | 917 | 335 | 39 |  | CORR | CIGR | 09:14 | 09:29 | 09:27 | 45 | 161 | 12 | EXT |  | 0.89 | (c)
361.434 | 2.234 | 2.154 | -0.301 | -0.381 | 309 | 358 | 438 | 309 | 301 | 39 |  | CORR | GENE | 07:36 | 07:44 | 07:57 | 80 | 259 | 10 | EXT |  | 0.89 | (c)
361.529 | 2.329 | 2.302 | -0.206 | -0.233 | 322 | 461 | 433 | 322 | 188 | 39 |  | CORR | CIGR | 07:38 | 08:01 | 07:56 | 45 | 223 | 11 | EXT |  | 0.89 | (c)
361.549 | 2.349 | 2.322 | -0.186 | -0.213 | 582 | 716 | 656 | 582 | 147 | 39 |  | CORR | GENE | 08:20 | 08:42 | 08:32 | 66 | 149 | 10 | EXT |  | 0.89 | (c)
361.641 | 2.441 | 2.42 | -0.094 | -0.115 | 1140 | 1196 | 1214 | 1140 | 59 | 39 |  | CORR | CIGR | 09:50 | 09:59 | 10:02 | 56 | 148 | 11 | EXT |  | 0.89 | (c)
361.735 | 0 | -0.025 | -11.235 | -11.26 | -750 | -339 | -429 | 108 |  | 40 | Нарушение формы кольцевого шва | GWAN |  | 10:04 | 11:10 | 10:56 | 0 | 642 |  | EXT | Нарушение формы кольцевого шва |  | (c)
361.819 | 0.084 | 0.025 | -11.151 | -11.21 | -1635 | -1557 | -1579 | 595 | 25 | 40 |  | CORR | GENE | 07:41 | 07:54 | 07:50 | 59 | 113 | 11 | EXT |  | 0.89 | (c)
361.874 | 0.139 | 0.105 | -11.096 | -11.13 | -947 | -789 | -817 | 687 | 105 | 40 |  | CORR | GENE | 09:32 | 09:58 | 09:53 | 66 | 260 | 14 | EXT |  | 0.89 | (c)
362.034 | 0.299 | 0.257 | -10.936 | -10.978 | -959 | -802 | -761 | 563 | 257 | 40 |  | CORR | GENE | 09:30 | 09:55 | 10:02 | 64 | 396 | 10 | EXT |  | 0.89 | (c)
416.885 | 0 | -0.029 | -7.88 | -7.909 | 2003 | 2181 | 2202 | 2003 |  | 45 | Нарушение формы кольцевого шва | GWAN |  | 10:44 | 11:12 | 11:16 | 0 | 397 |  | EXT | Нарушение формы кольцевого шва |  | (c)
441.745 | 0 | -0.017 | -3.41 | -3.427 | 658 | 1064 | 1012 | 658 |  | 48 | Нарушение формы кольцевого шва | GWAN |  | 07:55 | 09:01 | 08:52 | 0 | 710 |  | EXT | Нарушение формы кольцевого шва Аномалия находится на упругопластическом изгибе: R=385 D, максимальное растяжение на 4.9 час. |  | (c)
441.745 | 0 | -0.031 | -3.41 | -3.441 | 1514 | 1657 | 1616 | 1514 |  | 48 | Нарушение формы кольцевого шва | GWAN |  | 10:13 | 10:36 | 10:30 | 0 | 204 |  | EXT | Нарушение формы кольцевого шва Аномалия находится на упругопластическом изгибе: R=385 D, максимальное растяжение на 4.9 час. |  | (c)
441.745 | 0 | -0.035 | -3.41 | -3.445 | 1849 | 2060 | 2059 | 1849 |  | 48 | Нарушение формы кольцевого шва | GWAN |  | 11:07 | 11:41 | 11:41 | 0 | 420 |  | EXT | Нарушение формы кольцевого шва Аномалия находится на упругопластическом изгибе: R=385 D, максимальное растяжение на 4.9 час. |  | (c)
443.906 | 2.161 | 2.146 | -1.249 | -1.264 | 255 | 293 | 348 | 255 | 1239 | 48 |  | CORR | CIGR | 06:50 | 06:56 | 07:05 | 25 | 186 | 10 | EXT | Аномалия находится на упругопластическом изгибе: R=356 D, максимальное растяжение на 4.9 час. | 0.89 | (c)
444.096 | 2.351 | 2.333 | -1.059 | -1.077 | -538 | -349 | -414 | 290 | 1046 | 48 |  | CORR | CIGR | 04:42 | 05:12 | 05:02 | 31 | 248 | 11 | EXT | Аномалия находится на упругопластическом изгибе: R=357 D, максимальное растяжение на 4.9 час. | 0.91 | (c)
537.315 | 0 | -0.035 | -10.77 | -10.805 | -1323 | 129 | -544 | 235 |  | 61 | Нарушение формы кольцевого шва | GWAN |  | 09:29 | 01:23 | 11:35 | 0 | 1558 |  | EXT | Нарушение формы кольцевого шва Аномалия находится на упругопластическом изгибе: R=781 D, максимальное растяжение на 6.3 час. |  | (c)
537.315 | 0 | -0.012 | -10.77 | -10.782 | 1686 | 2185 | 2077 | 1686 |  | 61 | Нарушение формы кольцевого шва | GWAN |  | 05:34 | 06:55 | 06:38 | 0 | 783 |  | EXT | Нарушение формы кольцевого шва Аномалия находится на упругопластическом изгибе: R=781 D, максимальное растяжение на 6.3 час. |  | (c)
570.695 | 0 | -0.042 | -11.095 | -11.137 | -65 | -2227 | 1143 | 0 |  | 64 | Нарушение формы кольцевого шва | GWAN |  | 05:32 | 11:44 | 08:47 | 0 | 2416 |  | EXT | Нарушение формы кольцевого шва |  | (c)
593.423 | 0.178 | 0.109 | -11.477 | -11.546 | -2122 | -1855 | -1921 | 1720 | 109 | 66 |  | CORR | GENE | 05:13 | 05:56 | 05:45 | 89 | 402 | 10 | EXT |  | 0.89 | (c)
594.068 | 0.823 | 0.741 | -10.832 | -10.914 | -2040 | -1655 | -1662 | 1284 | 741 | 66 |  | CORR | GENE | 05:26 | 06:28 | 06:27 | 126 | 756 | 10 | EXT |  | 0.9 | (c)
594.679 | 1.434 | 1.412 | -10.221 | -10.243 | -2041 | -1961 | -1965 | 1889 | 1412 | 66 |  | CORR | CIGR | 05:26 | 05:39 | 05:38 | 37 | 153 | 11 | EXT | Аномалия находится на упругопластическом изгибе: R=916 D, максимальное растяжение на 0.6 час. | 0.89 | (c)
594.877 | 1.632 | 1.617 | -10.023 | -10.038 | -1733 | -1569 | -1573 | 1412 | 1617 | 66 |  | CORR | GENE | 06:16 | 06:42 | 06:41 | 68 | 322 | 10 | EXT | Аномалия находится на упругопластическом изгибе: R=916 D, максимальное растяжение на 0.6 час. | 0.89 | (c)
604.9 | 0 | -0.034 | -11.26 | -11.294 | -1018 | -580 | -501 | 15 |  | 67 | Нарушение формы кольцевого шва | GWAN |  | 09:20 | 10:31 | 10:44 | 0 | 1032 |  | EXT | Нарушение формы кольцевого шва Аномалия находится на упругопластическом изгибе: R=288 D, максимальное растяжение на 0.3 час. |  | (c)
638.575 | 0 | -0.027 | -11.265 | -11.292 | -2033 | -1790 | -1619 | 1204 |  | 70 | Нарушение формы кольцевого шва | GWAN |  | 10:35 | 11:15 | 11:42 | 0 | 829 |  | EXT | Нарушение формы кольцевого шва |  | (c)
656.78 | 6.94 | 6.88 | -4.68 | -4.74 | 566 | 720 | 740 | 566 | 4664 | 71 |  | CORR | GENE | 07:10 | 07:35 | 07:38 | 76 | 347 | 13 | EXT |  | 0.75 | (c)
682.895 | 0 | -0.038 | -11.5 | -11.538 | 1750 | -1965 | -980 | 0 |  | 74 | Нарушение формы кольцевого шва | GWAN |  | 01:31 | 03:32 | 06:11 | 0 | 3463 |  | EXT | Нарушение формы кольцевого шва |  | (c)
705.45 | 0 | -0.024 | -11.32 | -11.344 | 604 | 1329 | 1044 | 604 |  | 76 | Нарушение формы кольцевого шва | GWAN |  | 01:10 | 03:08 | 02:21 | 0 | 879 |  | EXT | Нарушение формы кольцевого шва |  | (c)
705.45 | 0 | -0.023 | -11.32 | -11.343 | 2111 | -1851 | -1777 | 0 |  | 76 | Нарушение формы кольцевого шва | GWAN |  | 05:14 | 06:34 | 06:46 | 0 | 1145 |  | EXT | Нарушение формы кольцевого шва |  | (c)
738.916 | 10.806 | 10.791 | -0.534 | -0.549 | -2208 | -2191 | -2195 | 22 | 521 | 78 |  | LWAN | PITT | 03:06 | 03:08 | 03:08 | 28 | 26 |  | INT | Эквивалент потери металла 12%. |  | (c)
758.223 | 9.003 | 8.674 | -2.252 | -2.581 | -58 | -31 | -36 | 13 | 1906 | 80 |  | LWAN | AXGR | 07:52 | 07:56 | 07:56 | 675 | 45 |  | EXT | Эквивалент потери металла 10%. |  | (c)
868.199 | 11.389 | 11.306 | -0.201 | -0.284 | -1411 | -1395 | -1392 | 1372 | 133 | 90 | Металлургический дефект | MIAN | AXGR | 09:08 | 09:10 | 09:11 | 151 | 39 |  | INT | Металлургический дефект Эквивалент потери металла 10%. |  | (c)
880.797 | 1.017 | 1.016 | -10.273 | -10.274 | -1624 | -1624 | -1612 | 606 | 1016 | 92 |  | CORR | AXGR | 06:52 | 06:52 | 06:54 | 165 | 25 | 10 | EXT |  | 0.75 | (c)
881.285 | 1.505 | 1.373 | -9.785 | -9.917 | -1767 | -1739 | -1725 | 463 | 1373 | 92 |  | CORR | GENE | 06:29 | 06:34 | 06:36 | 464 | 86 | 14 | EXT |  | 0.8 | (c)
882.034 | 2.254 | 2.221 | -9.036 | -9.069 | -1637 | -1568 | -1557 | 593 | 2221 | 92 |  | CORR | CIGR | 06:50 | 07:01 | 07:03 | 50 | 159 | 10 | EXT |  | 0.74 | (c)
1015.692 | 0.897 | 0.62 | -10.278 | -10.555 | 2225 | -2212 | -2216 | 0 | 620 | 104 |  | LWAN | AXGR | 08:45 | 08:49 | 08:49 | 489 | 38 |  | EXT | Эквивалент потери металла 10%. |  | (c)
1227.111 | 11.011 | 10.984 | -0.434 | -0.461 | 716 | 735 | 736 | 716 | 419 | 122 | Заварка технологического отверстия | ARTD | PITT | 01:36 | 01:39 | 01:39 | 42 | 39 |  | EXT | Заварка технологического отверстия Эквивалент потери металла 33%. |  | (c)
1227.545 | 0 | -0.009 | -11.335 | -11.344 | -1501 | -934 | -847 | 193 |  | 123 | Нарушение формы кольцевого шва | GWAN |  | 02:53 | 04:24 | 04:38 | 0 | 1308 |  | EXT | Нарушение формы кольцевого шва |  | (c)
1258.588 | 8.508 | 8.415 | -2.037 | -2.13 | -2048 | -1987 | -1990 | 1931 | 1975 | 125 |  | DENT | GENE | 04:36 | 04:45 | 04:45 | 155 | 116 | 0.8 | N/A | Глубина вмятины: 11 мм (0,8%). Линейка: 16 см в (842 см; 04:45 ч:мин) |  | (c)
1325.421 | 4.381 | 4.381 | -6.899 | -6.899 | 1007 | 1066 | 1044 | 1007 | 4381 | 140 |  | CORR | CIGR | 03:18 | 03:28 | 03:24 | 20 | 74 | 13 | EXT |  | 0.74 | (c)
1352.545 | 9.03 | 9.003 | -1.665 | -1.692 | 178 | 340 | 370 | 178 | 1617 | 142 |  | CORR | GENE | 03:36 | 04:02 | 04:07 | 75 | 384 | 10 | EXT |  | 0.74 | (c)
1357.08 | 0 | -0.011 | -2.595 | -2.606 | 813 | 1043 | 1014 | 813 |  | 144 | Нарушение формы кольцевого шва | GWAN |  | 02:21 | 02:59 | 02:54 | 0 | 402 |  | EXT | Нарушение формы кольцевого шва |  | (c)
1357.08 | 0 | -0.006 | -2.595 | -2.601 | 1612 | 2054 | 1867 | 1612 |  | 144 | Нарушение формы кольцевого шва | GWAN |  | 04:30 | 05:42 | 05:12 | 0 | 511 |  | EXT | Нарушение формы кольцевого шва |  | (c)
1357.08 | 0 | -0.007 | -2.595 | -2.602 | -1998 | -1883 | -1896 | 1794 |  | 144 | Нарушение формы кольцевого шва | GWAN |  | 06:48 | 07:06 | 07:04 | 0 | 204 |  | EXT | Нарушение формы кольцевого шва |  | (c)
1357.08 | 0 | -0.023 | -2.595 | -2.618 | -1338 | -1121 | -1149 | 960 |  | 144 | Нарушение формы кольцевого шва | GWAN |  | 08:34 | 09:09 | 09:05 | 0 | 379 |  | EXT | Нарушение формы кольцевого шва |  | (c)
1357.08 | 0 | -0.021 | -2.595 | -2.616 | -579 | -463 | -417 | 255 |  | 144 | Нарушение формы кольцевого шва | GWAN |  | 10:37 | 10:56 | 11:03 | 0 | 324 |  | EXT | Нарушение формы кольцевого шва |  | (c)
1380.445 | 0 | -0.024 | -1.48 | -1.504 | 2225 | -2066 | -2046 | 1857 |  | 149б | Нарушение формы кольцевого шва | GWAN |  | 00:20 | 00:47 | 00:50 | 0 | 379 |  | EXT | Нарушение формы кольцевого шва |  | (c)
1380.445 | 0 | 0 | -1.48 | -1.48 | -71 | 53 | 146 | 0 | 0 | 149б | Непровар / утяжина | GWAN |  | 06:09 | 06:29 | 06:44 | 0 | 435 | 18 | INT | Непровар / утяжина |  | (b)
1409.337 | 8.762 | 8.744 | -2.523 | -2.541 | 2143 | 2180 | 2161 | 51 | 2274 | 151а |  | CORR | AXGR | 06:04 | 06:10 | 06:07 | 267 | 37 | 10 | EXT |  | 0.76 | (c)
1418.709 | 6.849 | 6.784 | -3.961 | -4.026 | 1927 | 2064 | 2051 | 56 | 3930 | 152а |  | CORR | GENE | 03:58 | 04:20 | 04:18 | 96 | 247 | 10 | EXT |  | 0.75 | (c)
1419.493 | 7.633 | 7.513 | -3.177 | -3.297 | 1960 | 1975 | 1983 | 225 | 2844 | 152а |  | CORR | AXGR | 04:03 | 04:06 | 04:07 | 453 | 45 | 13 | EXT |  | 0.79 | (c)
1429.494 | 6.824 | 6.775 | -4.401 | -4.45 | 1705 | 1752 | 1805 | 1705 | 4379 | 153а |  | CORR | GENE | 01:28 | 01:35 | 01:44 | 71 | 199 | 10 | EXT |  | 0.74 | (c)
1431.495 | 8.825 | 8.776 | -2.4 | -2.449 | -1851 | -1775 | -1715 | 1579 | 2388 | 153а |  | CORR | GENE | 03:54 | 04:06 | 04:16 | 61 | 272 | 13 | EXT |  | 0.74 | (c)
1454.363 | 9.473 | 9.423 | -1.517 | -1.567 | 1108 | 1126 | 1127 | 1108 | 1401 | 155а |  | CORR | AXGR | 02:49 | 02:52 | 02:52 | 166 | 37 | 10 | EXT |  | 0.75 | (c)
1455.629 | 10.739 | 10.727 | -0.251 | -0.263 | 2206 | -2195 | -2181 | 2107 | 238 | 155а |  | CORR | CIGR | 05:46 | 05:56 | 05:58 | 25 | 147 | 12 | EXT |  | 0.74 | (c)
1468.435 | 0 | -0.031 | -2.145 | -2.176 | -2087 | -1975 | -1725 | 1363 |  | 158б | Нарушение формы кольцевого шва | GWAN |  | 02:25 | 02:43 | 03:23 | 0 | 724 |  | EXT | Нарушение формы кольцевого шва |  | (c)
1487.812 | 5.067 | 5.005 | -1.293 | -1.355 | -194 | -183 | -155 | 115 | 1142 | 163б |  | CORR | GENE | 11:43 | 11:45 | 11:49 | 213 | 79 | 12 | EXT |  | 0.76 | (c)
1574.857 | 1.592 | 1.538 | -9.583 | -9.637 | 1960 | 2165 | 2134 | 0 | 1538 | 172а |  | CORR | GENE | 04:04 | 04:37 | 04:32 | 76 | 347 | 10 | EXT | Аномалия находится на упругопластическом изгибе: R=836 D, максимальное растяжение на 12 час. | 0.74 | (c)
1583.473 | 10.208 | 10.177 | -0.967 | -0.998 | 1995 | 2156 | 2132 | 0 | 933 | 172а |  | CORR | GENE | 04:10 | 04:36 | 04:32 | 65 | 273 | 13 | EXT |  | 0.74 | (c)
1599.305 | 3.435 | 3.414 | -0.87 | -0.891 | 1948 | 2055 | 2036 | 107 | 820 | 174а |  | CORR | GENE | 07:28 | 07:46 | 07:43 | 71 | 175 | 10 | EXT |  | 0.89 | (c)
1611.11 | 4.48 | 4.464 | -6.915 | -6.931 | 1701 | 1736 | 1738 | 456 | 4464 | 174в |  | CORR | CIGR | 06:06 | 06:12 | 06:12 | 29 | 74 | 12 | EXT |  | 0.89 | (c)
1614.938 | 8.308 | 8.296 | -3.087 | -3.099 | 1346 | 1387 | 1464 | 649 | 3077 | 174в |  | CORR | CIGR | 05:09 | 05:15 | 05:28 | 22 | 236 | 11 | EXT |  | 0.89 | (c)
1615.742 | 9.112 | 9.099 | -2.283 | -2.296 | 1682 | 1725 | 1718 | 475 | 2271 | 174в |  | CORR | CIGR | 06:03 | 06:10 | 06:09 | 25 | 73 | 10 | EXT |  | 0.89 | (c)
1626.996 | 8.971 | 7.553 | -2.354 | -3.772 | 696 | 892 | 955 | 696 | 2328 | 175а |  | GOUG | GENE | 11:29 | 00:01 | 12:11 | 1444 | 519 | 8 | EXT | Зона задиров. |  | (c)
1755.294 | 1.584 | 1.564 | -9.901 | -9.921 | -2097 | -1930 | -1986 | 133 | 1564 | 188 |  | CORR | CIGR | 03:40 | 04:07 | 03:58 | 30 | 223 | 12 | EXT |  | 0.89 | (c)
1762.721 | 9.011 | 9.002 | -2.474 | -2.483 | -643 | -596 | -589 | 535 | 2464 | 188 |  | CORR | CIGR | 07:35 | 07:42 | 07:43 | 19 | 108 | 10 | EXT |  | 0.89 | (c)
1763.274 | 9.564 | 9.549 | -1.921 | -1.936 | -1734 | -1695 | -1695 | 497 | 1909 | 188 |  | CORR | CIGR | 04:39 | 04:45 | 04:45 | 27 | 77 | 11 | EXT |  | 0.89 | (c)
1774.353 | 9.158 | 9.078 | -1.972 | -2.052 | -1832 | -1776 | -1764 | 398 | 1972 | 189 |  | CORR | GENE | 05:44 | 05:53 | 05:55 | 80 | 137 | 11 | EXT |  | 0.89 | (c)
1774.388 | 9.193 | 9.166 | -1.937 | -1.964 | -1633 | -1585 | -1559 | 597 | 1933 | 189 |  | CORR | CIGR | 06:16 | 06:24 | 06:28 | 31 | 148 | 13 | EXT |  | 0.89 | (c)
1786.202 | 9.877 | 9.87 | -1.153 | -1.16 | -1220 | -1176 | -1167 | 1010 | 1143 | 190 |  | GOUG | CIGR | 08:33 | 08:40 | 08:41 | 17 | 107 | 10 | EXT | Задир. |  | (c)
1786.489 | 10.164 | 10.152 | -0.866 | -0.878 | -1241 | -1005 | -982 | 723 | 851 | 190 |  | GOUG | CIGR | 08:29 | 09:07 | 09:11 | 27 | 518 | 10 | EXT | Задир. |  | (c)
1786.926 | 10.601 | 10.584 | -0.429 | -0.446 | -1315 | -1265 | -1105 | 894 | 414 | 190 |  | GOUG | CIGR | 08:17 | 08:26 | 08:51 | 32 | 421 | 12 | EXT | Задир. |  | (c)
1788.944 | 1.589 | 1.578 | -9.281 | -9.292 | -1488 | -1434 | -1432 | 742 | 1578 | 191а |  | CORR | CIGR | 08:42 | 08:51 | 08:51 | 30 | 112 | 10 | EXT |  | 0.89 | (c)
1789.882 | 2.527 | 2.485 | -8.343 | -8.385 | -1655 | -1480 | -1304 | 576 | 2485 | 191а |  | GOUG | GENE | 08:15 | 08:43 | 09:12 | 67 | 701 | 16 | EXT | Зона задиров. |  | (c)
1790.175 | 2.82 | 2.8 | -8.05 | -8.07 | -1042 | -935 | -949 | 856 | 2800 | 191а |  | CORR | GENE | 09:54 | 10:11 | 10:09 | 56 | 186 | 10 | EXT |  | 0.89 | (c)
1790.849 | 3.494 | 3.483 | -7.376 | -7.387 | -1827 | -1462 | -1607 | 404 | 3483 | 191а |  | GOUG | CIGR | 07:47 | 08:46 | 08:23 | 34 | 440 | 13 | EXT | Задир. |  | (c)
1791.588 | 4.233 | 4.167 | -6.637 | -6.703 | -1651 | -1503 | -1469 | 580 | 4167 | 191а |  | GOUG | GENE | 08:16 | 08:40 | 08:45 | 113 | 363 | 12 | EXT | Зона задиров. |  | (c)
1806.527 | 8.302 | 8.291 | -2.713 | -2.724 | -1920 | -1858 | -1840 | 310 | 2694 | 191б |  | CORR | CIGR | 05:44 | 05:54 | 05:57 | 30 | 161 | 12 | EXT |  | 0.89 | (c)
1806.778 | 8.553 | 8.536 | -2.462 | -2.479 | -1982 | -1931 | -1877 | 248 | 2445 | 191б |  | CORR | CIGR | 05:34 | 05:42 | 05:51 | 34 | 211 | 13 | EXT |  | 0.89 | (c)
1807.441 | 9.216 | 9.196 | -1.799 | -1.819 | -2143 | -1999 | -2032 | 87 | 1764 | 191б |  | CORR | GENE | 05:08 | 05:31 | 05:26 | 55 | 223 | 10 | EXT |  | 0.89 | (c)
1807.934 | 9.709 | 9.699 | -1.306 | -1.316 | -2019 | -2007 | -1957 | 211 | 1287 | 191б |  | CORR | CIGR | 05:28 | 05:30 | 05:38 | 29 | 124 | 11 | EXT |  | 0.89 | (c)
1807.988 | 9.763 | 9.762 | -1.252 | -1.253 | -1920 | -1886 | -1895 | 310 | 1233 | 191б |  | CORR | CIGR | 05:44 | 05:49 | 05:48 | 20 | 50 | 12 | EXT |  | 0.89 | (c)
1808.083 | 9.858 | 9.858 | -1.157 | -1.157 | -2024 | -1899 | -1938 | 206 | 1116 | 191б |  | CORR | CIGR | 05:27 | 05:47 | 05:41 | 41 | 173 | 15 | EXT |  | 0.89 | (c)
1809.231 | 11.006 | 10.983 | -0.009 | -0.032 | -1605 | -1485 | -1465 | 625 | 9 | 191б |  | CORR | CIGR | 06:35 | 06:54 | 06:57 | 23 | 280 | 13 | EXT |  | 0.89 | (c)
1816.451 | 7.211 | 7.186 | -4.054 | -4.079 | 1515 | 1635 | 1645 | 455 | 4028 | 192а |  | CORR | GENE | 06:46 | 07:05 | 07:07 | 51 | 260 | 14 | EXT |  | 0.89 | (c)
1818.218 | 8.978 | 8.97 | -2.287 | -2.295 | 1716 | 1803 | 1800 | 347 | 2275 | 192а |  | CORR | CIGR | 07:18 | 07:32 | 07:32 | 20 | 167 | 15 | EXT |  | 0.89 | (c)
1818.963 | 9.723 | 9.701 | -1.542 | -1.564 | 1304 | 1437 | 1403 | 728 | 1519 | 192а |  | CORR | CIGR | 06:12 | 06:33 | 06:28 | 45 | 198 | 15 | EXT |  | 0.89 | (c)
1821.331 | 0.826 | 0.796 | -10.544 | -10.574 | 938 | 1004 | 1013 | 938 | 796 | 193а |  | CORR | CIGR | 04:16 | 04:27 | 04:28 | 30 | 149 | 10 | EXT |  | 0.89 | (c)
1821.729 | 1.224 | 1.163 | -10.146 | -10.207 | 690 | 845 | 882 | 690 | 1163 | 193а |  | CORR | GENE | 03:36 | 04:01 | 04:07 | 91 | 384 | 13 | EXT |  | 0.89 | (c)
1834.362 | 2.487 | 2.317 | -8.913 | -9.083 | -731 | -702 | -700 | 669 | 2317 | 194а |  | CORR | GENE | 09:54 | 09:58 | 09:59 | 357 | 62 | 10 | EXT |  | 0.93 | (c)
1837.312 | 5.437 | 5.225 | -5.963 | -6.175 | 1957 | 1963 | 1985 | 218 | 5225 | 194а |  | CORR | GENE | 05:07 | 05:08 | 05:12 | 393 | 56 | 10 | EXT |  | 0.93 | (c)
1837.897 | 6.022 | 5.241 | -5.378 | -6.159 | -2058 | -1990 | -2010 | 173 | 5169 | 194а |  | CORR | GENE | 06:19 | 06:30 | 06:27 | 990 | 97 | 13 | EXT |  | 0.98 | (c)
1839.256 | 7.381 | 7.368 | -4.019 | -4.032 | 2036 | 2073 | 2067 | 133 | 4006 | 194а |  | CORR | CIGR | 05:20 | 05:26 | 05:25 | 26 | 62 | 11 | EXT |  | 0.89 | (c)
1840.762 | 8.887 | 8.706 | -2.513 | -2.694 | 2110 | 2128 | 2122 | 96 | 2392 | 194а |  | CORR | AXGR | 05:32 | 05:35 | 05:34 | 302 | 25 | 14 | EXT |  | 0.93 | (c)
1842.249 | 10.374 | 10.368 | -1.026 | -1.032 | 1943 | 1973 | 1978 | 218 | 1012 | 194а |  | CORR | CIGR | 05:05 | 05:10 | 05:11 | 20 | 69 | 10 | EXT |  | 0.89 | (c)
1842.518 | 10.643 | 10.556 | -0.757 | -0.844 | 1999 | 2007 | 2011 | 208 | 623 | 194а |  | CORR | AXGR | 05:14 | 05:15 | 05:16 | 221 | 24 | 12 | EXT |  | 0.91 | (c)
1842.714 | 10.839 | 10.828 | -0.561 | -0.572 | 1938 | 2016 | 1988 | 193 | 550 | 194а |  | CORR | CIGR | 05:04 | 05:17 | 05:12 | 22 | 100 | 12 | EXT |  | 0.89 | (c)
1843.155 | 11.28 | 11.268 | -0.12 | -0.132 | 1948 | 2071 | 2031 | 117 | 86 | 194а |  | CORR | CIGR | 05:06 | 05:26 | 05:19 | 46 | 166 | 12 | EXT |  | 0.89 | (c)
1846.052 | 2.777 | 2.751 | -8.283 | -8.309 | 963 | 1195 | 1137 | 920 | 2751 | 195а |  | CORR | GENE | 04:10 | 04:47 | 04:38 | 96 | 347 | 10 | EXT |  | 0.89 | (c)
1861.436 | 7.101 | 7.045 | -4.314 | -4.37 | 1453 | 1673 | 1707 | 270 | 4269 | 196а |  | CORR | GENE | 05:16 | 05:52 | 05:57 | 101 | 508 | 10 | EXT |  | 0.89 | (c)
1862.266 | 7.931 | 7.897 | -3.484 | -3.518 | 1453 | 1619 | 1589 | 505 | 3447 | 196а |  | CORR | GENE | 05:16 | 05:43 | 05:38 | 71 | 273 | 10 | EXT |  | 0.89 | (c)
1863.89 | 9.555 | 9.489 | -1.86 | -1.926 | 1354 | 1577 | 1682 | 220 | 1815 | 196а |  | CORR | GENE | 05:00 | 05:36 | 05:53 | 111 | 657 | 11 | EXT |  | 0.89 | (c)
1864.705 | 10.37 | 10.366 | -1.045 | -1.049 | 1651 | 1711 | 1725 | 431 | 1018 | 196а |  | CORR | CIGR | 05:48 | 05:58 | 05:60 | 31 | 149 | 12 | EXT |  | 0.89 | (c)
1866.344 | 0.594 | 0.581 | -10.591 | -10.604 | 1182 | 1238 | 1227 | 958 | 581 | 197а |  | CORR | CIGR | 05:52 | 06:01 | 05:60 | 25 | 90 | 10 | EXT |  | 0.89 | (c)
1876.643 | 10.893 | 10.696 | -0.292 | -0.489 | -2094 | -2050 | -2057 | 137 | 218 | 197а |  | CORR | GENE | 09:03 | 09:11 | 09:10 | 271 | 75 | 14 | EXT |  | 0.93 | (c)
1880.977 | 4.042 | 4.014 | -7.233 | -7.261 | 1069 | 1237 | 1205 | 890 | 4014 | 198а |  | CORR | GENE | 05:46 | 06:13 | 06:08 | 66 | 272 | 10 | EXT |  | 0.89 | (c)
1894.605 | 6.395 | 6.366 | -4.91 | -4.939 | 1488 | 1556 | 1612 | 494 | 4904 | 199а |  | CORR | CIGR | 04:50 | 05:01 | 05:10 | 35 | 248 | 10 | EXT |  | 0.89 | (c)
1894.669 | 6.459 | 6.437 | -4.846 | -4.868 | 1674 | 1760 | 1736 | 432 | 4843 | 199а |  | CORR | CIGR | 05:20 | 05:34 | 05:30 | 25 | 124 | 12 | EXT |  | 0.89 | (c)
1898.388 | 10.178 | 10.168 | -1.127 | -1.137 | 1201 | 1542 | 1391 | 649 | 1055 | 199а |  | CORR | GENE | 04:04 | 04:59 | 04:34 | 82 | 381 | 11 | EXT |  | 0.89 | (c)
1898.883 | 10.673 | 10.652 | -0.632 | -0.653 | 929 | 1283 | 1273 | 614 | 488 | 199а |  | CORR | GENE | 03:20 | 04:17 | 04:15 | 165 | 688 | 11 | EXT |  | 0.9 | (c)
1899.488 | 11.278 | 11.244 | -0.027 | -0.061 | 1249 | 1581 | 1585 | 309 | 27 | 199а |  | CORR | CIGR | 04:11 | 05:05 | 05:06 | 34 | 672 | 11 | EXT |  | 0.89 | (c)
1910.507 | 10.992 | 10.962 | -0.358 | -0.388 | 1977 | 2073 | 2105 | 0 | 322 | 200а |  | CORR | GENE | 06:09 | 06:24 | 06:29 | 66 | 256 | 10 | EXT |  | 0.89 | (c)
1913.106 | 2.241 | 2.187 | -8.899 | -8.953 | 1496 | 2059 | 1832 | 63 | 2187 | 201а |  | CORR | GENE | 04:24 | 05:54 | 05:18 | 113 | 671 | 11 | EXT |  | 0.89 | (c)
1920.933 | 10.068 | 10.043 | -1.072 | -1.097 | 1313 | 1400 | 1419 | 706 | 1046 | 201а |  | CORR | GENE | 03:54 | 04:08 | 04:11 | 51 | 211 | 10 | EXT |  | 0.89 | (c)
1921.32 | 10.455 | 10.421 | -0.685 | -0.719 | 1672 | 1747 | 1827 | 248 | 669 | 201а |  | CORR | GENE | 04:52 | 05:04 | 05:17 | 50 | 310 | 10 | EXT |  | 0.89 | (c)
1922.552 | 0.547 | 0.44 | -10.593 | -10.7 | -1234 | -1121 | -1167 | 997 | 440 | 202а | Дефект проката | MIAN | GENE | 10:54 | 11:12 | 11:04 | 698 | 134 |  | INT | Дефект проката Эквивалент потери металла 10%. |  | (c)
1922.558 | 0.553 | 0.503 | -10.587 | -10.637 | 1705 | 1986 | 1915 | 105 | 503 | 202а |  | CORR | GENE | 06:48 | 07:33 | 07:22 | 105 | 421 | 12 | EXT |  | 0.89 | (c)
1936.989 | 3.844 | 3.672 | -7.396 | -7.568 | -2220 | -2207 | -2191 | 11 | 3672 | 203а |  | CORR | GENE | 05:54 | 05:56 | 05:59 | 478 | 58 | 13 | EXT |  | 0.95 | (c)
1937.006 | 3.861 | 3.848 | -7.379 | -7.392 | -1976 | -1797 | -1854 | 255 | 3848 | 203а |  | CORR | GENE | 06:34 | 07:03 | 06:53 | 48 | 243 | 10 | EXT |  | 0.89 | (c)
1938.842 | 5.697 | 5.66 | -5.543 | -5.58 | 1992 | 2116 | 2085 | 53 | 5515 | 203а |  | CORR | GENE | 05:14 | 05:34 | 05:29 | 65 | 185 | 10 | EXT |  | 0.89 | (c)
1938.923 | 5.778 | 5.728 | -5.462 | -5.512 | 2015 | 2029 | 2033 | 180 | 5325 | 203а |  | CORR | AXGR | 05:18 | 05:20 | 05:21 | 187 | 36 | 10 | EXT |  | 0.9 | (c)
1939.358 | 6.213 | 6.199 | -5.027 | -5.041 | -1890 | -1822 | -1834 | 340 | 5016 | 203а |  | CORR | CIGR | 06:47 | 06:59 | 06:57 | 25 | 113 | 10 | EXT |  | 0.89 | (c)
1943.35 | 10.205 | 10.177 | -1.035 | -1.063 | 1582 | 1662 | 1644 | 524 | 1033 | 203а |  | CORR | CIGR | 04:08 | 04:21 | 04:18 | 30 | 124 | 10 | EXT |  | 0.89 | (c)
1945.252 | 0.867 | 0.819 | -10.258 | -10.306 | 1781 | 1840 | 1919 | 174 | 819 | 204а |  | CORR | GENE | 06:26 | 06:36 | 06:48 | 56 | 275 | 13 | EXT |  | 0.89 | (c)
1954.186 | 9.801 | 9.778 | -1.324 | -1.347 | 1986 | 2125 | 2091 | 34 | 1301 | 204а |  | CORR | CIGR | 06:59 | 07:22 | 07:16 | 46 | 211 | 12 | EXT |  | 0.89 | (c)
2013.254 | 10.739 | 10.726 | -0.381 | -0.394 | -396 | -85 | -203 | 10 | 365 | 210а |  | CORR | CIGR | 10:57 | 11:47 | 11:28 | 29 | 386 | 10 | EXT |  | 0.89 | (c)
2024.694 | 11.059 | 11.048 | -0.381 | -0.392 | -498 | -266 | -356 | 213 | 366 | 211 |  | CORR | CIGR | 11:32 | 00:10 | 11:55 | 26 | 285 | 12 | EXT |  | 0.89 | (c)
2052.399 | 5.509 | 5.424 | -5.596 | -5.681 | -397 | -251 | -296 | 196 | 5424 | 214 |  | DENT | GENE | 04:06 | 04:29 | 04:22 | 151 | 200 | 0.6 | N/A | Глубина вмятины: 9 мм (0,6%). Линейка: 15 см в (542 см; 04:29 ч:мин) |  | (c)
2056.052 | 9.162 | 9.134 | -1.943 | -1.971 | 51 | 161 | 150 | 51 | 1930 | 214 |  | CORR | CIGR | 05:18 | 05:36 | 05:34 | 41 | 199 | 10 | EXT |  | 0.89 | (c)
2056.885 | 9.995 | 9.92 | -1.11 | -1.185 | -59 | 671 | 374 | 0 | 1007 | 214 |  | CORR | GENE | 05:00 | 06:58 | 06:10 | 178 | 865 | 11 | EXT |  | 0.9 | (c)
2057.995 | 0 | 0 | -11.4 | -11.4 | -1902 | -1164 | -1453 | 1004 | 0 | 215 | Смещение кромок | GWAN |  | 01:33 | 03:32 | 02:45 | 0 | 899 | 16 | EXT | Смещение кромок Толщины: 15,7 / 16,5 мм Наружу Величина смещения - 2.5 мм. |  | (c)
2057.995 | 0 | -0.035 | -11.4 | -11.435 | -499 | -223 | -191 | 0 |  | 215 | Нарушение формы кольцевого шва | GWAN |  | 05:19 | 06:04 | 06:09 | 0 | 615 |  | EXT | Нарушение формы кольцевого шва |  | (c)
2077.252 | 7.857 | 7.838 | -3.143 | -3.162 | -1407 | -1361 | -1321 | 823 | 3117 | 216 |  | CORR | CIGR | 07:34 | 07:42 | 07:48 | 45 | 173 | 11 | EXT |  | 0.89 | (c)
2097.006 | 5.161 | 5.131 | -5.749 | -5.779 | -1256 | -1069 | -1083 | 909 | 5131 | 218 |  | CORR | GENE | 07:28 | 07:58 | 07:56 | 96 | 347 | 10 | EXT | Аномалия находится на упругопластическом изгибе: R=277 D, максимальное растяжение на 6.1 час. | 0.89 | (c)
2113.943 | 0.903 | 0.875 | -10.582 | -10.61 | 2226 | -1820 | -1968 | 0 | 875 | 220 |  | CORR | GENE | 06:12 | 07:19 | 06:55 | 50 | 533 | 10 | EXT |  | 0.89 | (c)
2114.848 | 1.808 | 1.757 | -9.677 | -9.728 | 1992 | -2204 | -2219 | 0 | 1757 | 220 |  | CORR | GENE | 05:34 | 06:17 | 06:15 | 97 | 499 | 10 | EXT |  | 0.89 | (c)
2116.34 | 3.3 | 3.289 | -8.185 | -8.196 | -2062 | -1970 | -1969 | 169 | 3289 | 220 |  | CORR | CIGR | 06:40 | 06:55 | 06:55 | 45 | 186 | 10 | EXT |  | 0.89 | (c)
2129.468 | 4.943 | 4.913 | -6.232 | -6.262 | -391 | -289 | -271 | 151 | 4913 | 221 |  | CORR | GENE | 08:23 | 08:40 | 08:43 | 51 | 240 | 12 | EXT |  | 0.89 | (c)
2136.043 | 0.343 | 0.291 | -11.127 | -11.179 | 1114 | 1565 | -1218 | 0 | 291 | 222 |  | ARTD | GENE | 01:19 | 02:32 | 07:03 | 103 | 4259 |  | EXT | Эквивалент потери металла 10%. От изолировочной машины. |  | (c)
2136.845 | 1.145 | 1.128 | -10.325 | -10.342 | -339 | -268 | -268 | 197 | 1128 | 222 |  | CORR | CIGR | 09:25 | 09:36 | 09:36 | 36 | 142 | 11 | EXT |  | 0.89 | (c)
2144.591 | 8.891 | 8.841 | -2.579 | -2.629 | -1868 | -1773 | -1732 | 362 | 2548 | 222 |  | CORR | GENE | 05:18 | 05:33 | 05:40 | 81 | 273 | 10 | EXT |  | 0.89 | (c)
2144.831 | 9.131 | 9.122 | -2.339 | -2.348 | 288 | 329 | 332 | 288 | 2330 | 222 |  | CORR | CIGR | 11:06 | 11:13 | 11:13 | 18 | 87 | 10 | EXT |  | 0.89 | (c)
2232.828 | 6.983 | 6.964 | -4.392 | -4.411 | -1551 | -1443 | -1464 | 680 | 4381 | 231 |  | CORR | CIGR | 07:45 | 08:03 | 07:60 | 30 | 174 | 14 | EXT |  | 0.89 | (c)
2277.615 | 6.46 | 6.449 | -4.985 | -4.996 | -1831 | -1777 | -1777 | 400 | 4964 | 235 |  | CORR | CIGR | 08:04 | 08:13 | 08:13 | 32 | 107 | 12 | EXT |  | 0.89 | (c)
2299.917 | 5.992 | 5.96 | -5.228 | -5.26 | -1212 | -1048 | -1076 | 940 | 5215 | 237а |  | CORR | CIGR | 07:28 | 07:54 | 07:50 | 45 | 272 | 15 | EXT |  | 0.89 | (c)
2371.64 | 9.91 | 9.879 | -1.21 | -1.241 | 2223 | -2181 | -2138 | 0 | 1182 | 243а |  | CORR | GENE | 05:18 | 05:28 | 05:35 | 59 | 200 | 12 | EXT |  | 0.89 | (c)
2378.611 | 5.761 | 5.725 | -5.784 | -5.82 | -703 | -611 | -603 | 504 | 5725 | 244а |  | CORR | GENE | 07:52 | 08:07 | 08:08 | 55 | 199 | 10 | EXT |  | 0.89 | (c)
2411.125 | 4.12 | 4.081 | -7.395 | -7.434 | -1713 | -1612 | -1627 | 517 | 4081 | 247 |  | CORR | GENE | 07:28 | 07:44 | 07:42 | 50 | 173 | 11 | EXT | Аномалия находится на отводе. | 0.89 | (c)
2412.135 | 5.13 | 5.118 | -6.385 | -6.397 | 2201 | -2135 | -2153 | 0 | 5118 | 247 |  | CORR | CIGR | 05:60 | 06:20 | 06:17 | 47 | 214 | 13 | EXT | Аномалия находится на отводе. | 0.89 | (c)
2458.454 | 6.344 | 6.323 | -5.066 | -5.087 | 1461 | 1558 | 1542 | 608 | 5051 | 251 |  | CORR | CIGR | 04:56 | 05:11 | 05:09 | 36 | 161 | 10 | EXT |  | 0.89 | (c)
2463.52 | 0 | -0.037 | -11.285 | -11.322 | 902 | 1100 | 1095 | 902 |  | 252 | Нарушение формы кольцевого шва | GWAN |  | 00:29 | 01:01 | 01:00 | 0 | 387 |  | EXT | Нарушение формы кольцевого шва |  | (c)
2512.749 | 4.489 | 4.489 | -6.281 | -6.281 | 108 | 243 | 212 | 108 | 4489 | 256 |  | CORR | CIGR | 02:31 | 02:53 | 02:48 | 33 | 208 | 13 | EXT |  | 0.89 | (c)
2619.124 | 10.699 | 10.693 | -0.386 | -0.392 | -1351 | -10 | 187 | 0 | 352 | 265а |  | ARTD | CIGR | 06:14 | 09:50 | 10:22 | 40 | 3076 |  | EXT | Эквивалент потери металла 15%. От изолировочной машины. |  | (c)
2686.431 | 10.596 | 10.585 | -0.364 | -0.375 | -1055 | -651 | -136 | 783 | 342 | 271 |  | ARTD | CIGR | 09:27 | 10:33 | 11:56 | 33 | 1838 |  | EXT | Эквивалент потери металла 11%. От изолировочной машины. |  | (c)
2726.326 | 5.591 | 5.579 | -5.489 | -5.501 | 1330 | 1370 | 1378 | 805 | 5474 | 275 |  | CORR | CIGR | 04:26 | 04:33 | 04:34 | 27 | 96 | 10 | EXT |  | 0.89 | (c)
2730.636 | 9.901 | 9.864 | -1.179 | -1.216 | 1019 | 1371 | 1311 | 628 | 1136 | 275 |  | CORR | GENE | 03:36 | 04:33 | 04:23 | 80 | 583 | 10 | EXT |  | 0.89 | (c)
2730.782 | 10.047 | 10.023 | -1.033 | -1.057 | 1243 | 1439 | 1384 | 706 | 1014 | 275 |  | CORR | CIGR | 04:12 | 04:44 | 04:35 | 43 | 282 | 10 | EXT |  | 0.89 | (c)
2731.266 | 10.531 | 10.508 | -0.549 | -0.572 | 867 | 985 | 1024 | 867 | 526 | 275 |  | CORR | CIGR | 03:11 | 03:30 | 03:37 | 46 | 313 | 11 | EXT |  | 0.89 | (c)
2776.039 | 10.934 | 10.913 | -0.381 | -0.402 | -2177 | -196 | 20 | 0 | 310 | 279 |  | ARTD | GENE | 05:27 | 10:47 | 11:22 | 92 | 4395 |  | EXT | Эквивалент потери металла 13%. От изолировочной машины. |  | (c)
2778.047 | 1.627 | 1.614 | -9.813 | -9.826 | -1948 | 748 | 283 | 0 | 1614 | 280 |  | ARTD | GENE | 04:49 | 00:04 | 10:49 | 87 | 4461 |  | EXT | Эквивалент потери металла 11%. От изолировочной машины. |  | (c)
2786.535 | 10.115 | 10.063 | -1.325 | -1.377 | 2088 | 2158 | 2150 | 19 | 1311 | 280 |  | CORR | GENE | 03:40 | 03:51 | 03:50 | 66 | 124 | 10 | EXT |  | 0.89 | (c)
2787.504 | 11.084 | 11.045 | -0.356 | -0.395 | -1536 | -186 | 551 | 0 | 320 | 280 |  | ARTD | GENE | 05:55 | 09:33 | 11:32 | 75 | 4174 |  | EXT | Эквивалент потери металла 11%. От изолировочной машины. |  | (c)
2789.528 | 1.668 | 1.622 | -9.777 | -9.823 | -1815 | 732 | -89 | 415 | 1622 | 281 |  | ARTD | GENE | 09:21 | 04:12 | 13:60 | 76 | 3452 |  | EXT | Эквивалент потери металла 15%. От изолировочной машины. |  | (c)
2802.318 | 3.013 | 3.013 | -8.272 | -8.272 | -404 | -359 | -349 | 293 | 3013 | 282 |  | CORR | CIGR | 08:44 | 08:51 | 08:53 | 25 | 111 | 15 | EXT |  | 0.89 | (c)
2833.05 | 0 | -0.03 | -10.115 | -10.145 | -141 | 110 | 423 | 141 |  | 285а | Нарушение формы кольцевого шва | GWAN |  | 11:46 | 00:26 | 13:17 | 0 | 1126 |  | EXT | Нарушение формы кольцевого шва |  | (c)
2911.005 | 1.225 | 1.156 | -10.3 | -10.369 | 2054 | 2070 | 2094 | 97 | 1156 | 292 |  | CORR | GENE | 08:25 | 08:28 | 08:32 | 251 | 79 | 11 | EXT |  | 0.92 | (c)
2911.618 | 1.838 | 1.808 | -9.687 | -9.717 | 1611 | 1718 | 1698 | 445 | 1808 | 292 |  | CORR | CIGR | 07:14 | 07:31 | 07:28 | 41 | 174 | 10 | EXT |  | 0.89 | (c)
2912.345 | 2.565 | 2.535 | -8.96 | -8.99 | 1809 | 1901 | 1871 | 297 | 2535 | 292 |  | CORR | CIGR | 07:46 | 08:01 | 07:56 | 45 | 124 | 12 | EXT |  | 0.89 | (c)
2915.666 | 5.886 | 5.87 | -5.639 | -5.655 | 2037 | 2080 | 2086 | 95 | 5624 | 292 |  | CORR | CIGR | 08:23 | 08:30 | 08:31 | 31 | 99 | 10 | EXT |  | 0.89 | (c)
2928.56 | 7.255 | 7.237 | -3.445 | -3.463 | -2157 | -2120 | -2111 | 74 | 3428 | 293 |  | CORR | CIGR | 05:29 | 05:35 | 05:36 | 35 | 90 | 10 | EXT |  | 0.89 | (c)
2928.755 | 7.45 | 7.418 | -3.25 | -3.282 | -1218 | -1186 | -1193 | 1012 | 2930 | 293 |  | CORR | GENE | 08:00 | 08:06 | 08:04 | 352 | 50 | 12 | EXT |  | 0.93 | (c)
2936.978 | 4.973 | 4.919 | -5.977 | -6.031 | 627 | 648 | 646 | 627 | 4919 | 294 |  | CORR | AXGR | 02:30 | 02:33 | 02:33 | 142 | 39 | 10 | EXT |  | 0.9 | (c)
2946.191 | 3.236 | 3.224 | -7.964 | -7.976 | 2167 | 2218 | 2223 | 0 | 3224 | 295 |  | LWAN | CIGR | 03:38 | 03:46 | 03:47 | 31 | 112 |  | EXT | Эквивалент потери металла 10%. |  | (c)
2954.155 | 0 | -0.02 | -11 | -11.02 | 1235 | 2176 | 1866 | 0 |  | 296а | Нарушение формы кольцевого шва | GWAN |  | 01:43 | 04:15 | 03:25 | 0 | 1262 |  | EXT | Нарушение формы кольцевого шва |  | (c)
2954.155 | 0 | -0.016 | -11 | -11.016 | -1069 | -820 | -874 | 679 |  | 296а | Нарушение формы кольцевого шва | GWAN |  | 07:31 | 08:11 | 08:03 | 0 | 390 |  | EXT | Нарушение формы кольцевого шва |  | (c)
2965.155 | 0 | 0 | -6.635 | -6.635 | 1274 | 1657 | 1490 | 1274 | 0 | 296б | Непровар / утяжина | GWAN |  | 05:15 | 06:17 | 05:50 | 0 | 433 | 12 | INT | Непровар / утяжина Толщины: 15,7 / 18,7 мм |  | (c)
2965.155 | 0 | -0.05 | -6.635 | -6.685 | -1688 | -1627 | -1253 | 817 |  | 296б | Нарушение формы кольцевого шва | GWAN |  | 09:17 | 09:27 | 10:27 | 0 | 871 |  | EXT | Нарушение формы кольцевого шва |  | (c)
3044.956 | 6.371 | 6.261 | -4.839 | -4.949 | 753 | 776 | 772 | 753 | 4762 | 303а |  | CORR | AXGR | 03:18 | 03:22 | 03:21 | 187 | 37 | 10 | EXT |  | 0.9 | (c)
3045.141 | 6.556 | 6.517 | -4.654 | -4.693 | 1386 | 1410 | 1405 | 807 | 4608 | 303а |  | CORR | AXGR | 05:00 | 05:04 | 05:03 | 85 | 37 | 10 | EXT |  | 0.89 | (c)
3049.795 | 0 | -0.036 | -10.805 | -10.841 | -25 | 321 | 676 | 0 |  | 304а | Нарушение формы кольцевого шва | GWAN |  | 10:03 | 10:59 | 11:56 | 0 | 1402 |  | EXT | Нарушение формы кольцевого шва |  | (c)
3050.583 | 0.788 | 0.776 | -10.017 | -10.029 | -299 | -237 | -237 | 175 | 776 | 304а |  | CORR | CIGR | 09:19 | 09:29 | 09:29 | 26 | 124 | 11 | EXT |  | 0.89 | (c)
3118.891 | 0.596 | 0.575 | -10.624 | -10.645 | 1105 | 1164 | 1166 | 1003 | 575 | 310а | Металлургический дефект | MIAN | CIGR | 05:57 | 06:07 | 06:07 | 38 | 123 |  | INT | Металлургический дефект Эквивалент потери металла 10%. |  | (c)
3119.561 | 1.266 | 1.254 | -9.954 | -9.966 | 1015 | 1049 | 1051 | 1015 | 1254 | 310а | Металлургический дефект | MIAN | PITT | 05:43 | 05:48 | 05:49 | 45 | 72 |  | INT | Металлургический дефект Эквивалент потери металла 10%. |  | (c)
3120.802 | 2.507 | 2.5 | -8.713 | -8.72 | 1003 | 1034 | 1045 | 1003 | 2500 | 310а | Металлургический дефект | MIAN | CIGR | 05:41 | 05:46 | 05:47 | 29 | 82 |  | INT | Металлургический дефект Эквивалент потери металла 10%. |  | (c)
3122.101 | 3.806 | 3.791 | -7.414 | -7.429 | 1260 | 1302 | 1298 | 894 | 3791 | 310а | Металлургический дефект | MIAN | CIGR | 06:22 | 06:29 | 06:28 | 26 | 77 |  | INT | Металлургический дефект Эквивалент потери металла 10%. |  | (c)
3130.2 | 0.685 | 0.656 | -10.275 | -10.304 | 1041 | 1117 | 1109 | 1041 | 656 | 311а |  | CORR | CIGR | 02:24 | 02:36 | 02:35 | 36 | 137 | 12 | EXT |  | 0.89 | (c)
3131.14 | 1.625 | 1.614 | -9.335 | -9.346 | -1500 | -1440 | -1433 | 730 | 1614 | 311а |  | CORR | CIGR | 07:34 | 07:44 | 07:45 | 27 | 134 | 12 | EXT |  | 0.89 | (c)
3131.221 | 1.706 | 1.682 | -9.254 | -9.278 | -1834 | -1758 | -1741 | 396 | 1682 | 311а |  | CORR | CIGR | 06:40 | 06:52 | 06:55 | 30 | 186 | 14 | EXT |  | 0.89 | (c)
3131.984 | 2.469 | 2.453 | -8.491 | -8.507 | -1449 | -1385 | -1406 | 781 | 2453 | 311а |  | CORR | CIGR | 07:42 | 07:53 | 07:49 | 20 | 86 | 14 | EXT |  | 0.89 | (c)
3132.003 | 2.488 | 2.482 | -8.472 | -8.478 | -1606 | -1526 | -1551 | 624 | 2482 | 311а |  | CORR | CIGR | 07:17 | 07:30 | 07:26 | 23 | 110 | 10 | EXT |  | 0.89 | (c)
3132.043 | 2.528 | 2.499 | -8.432 | -8.461 | -1772 | -1725 | -1698 | 458 | 2499 | 311а |  | CORR | CIGR | 06:50 | 06:58 | 07:02 | 35 | 149 | 14 | EXT |  | 0.89 | (c)
3134.368 | 4.853 | 4.825 | -6.107 | -6.135 | -1487 | -1422 | -1438 | 743 | 4825 | 311а |  | CORR | CIGR | 07:36 | 07:47 | 07:44 | 35 | 99 | 13 | EXT |  | 0.89 | (c)
3134.574 | 5.059 | 5.046 | -5.901 | -5.914 | 1913 | 2029 | 2000 | 144 | 5046 | 311а |  | CORR | CIGR | 04:45 | 05:03 | 04:59 | 27 | 174 | 10 | EXT |  | 0.89 | (c)
3135.103 | 5.588 | 5.579 | -5.372 | -5.381 | -1485 | -1445 | -1444 | 746 | 5360 | 311а |  | CORR | CIGR | 07:36 | 07:43 | 07:43 | 21 | 81 | 13 | EXT |  | 0.89 | (c)
3136.423 | 6.908 | 6.855 | -4.052 | -4.105 | 1277 | 1411 | 1425 | 657 | 4040 | 311а |  | CORR | GENE | 03:02 | 03:24 | 03:26 | 65 | 297 | 10 | EXT |  | 0.89 | (c)
3137.322 | 7.807 | 7.791 | -3.153 | -3.169 | -1632 | -1564 | -1541 | 598 | 3103 | 311а |  | CORR | GENE | 07:13 | 07:24 | 07:27 | 66 | 183 | 14 | EXT |  | 0.89 | (c)
3137.484 | 7.969 | 7.943 | -2.991 | -3.017 | -2009 | -1926 | -1941 | 221 | 2972 | 311а |  | CORR | CIGR | 06:12 | 06:25 | 06:23 | 45 | 136 | 12 | EXT |  | 0.89 | (c)
3137.78 | 8.265 | 8.255 | -2.695 | -2.705 | 1882 | 1913 | 1931 | 250 | 2685 | 311а |  | CORR | CIGR | 04:40 | 04:45 | 04:48 | 20 | 99 | 13 | EXT |  | 0.89 | (c)
3137.825 | 8.31 | 8.286 | -2.65 | -2.674 | -1985 | -1894 | -1877 | 245 | 2608 | 311а |  | CORR | GENE | 06:16 | 06:30 | 06:33 | 66 | 217 | 20 | EXT |  | 0.89 | (c)
3138.207 | 8.692 | 8.685 | -2.268 | -2.275 | -1758 | -1679 | -1705 | 472 | 2259 | 311а |  | CORR | CIGR | 06:52 | 07:05 | 07:01 | 16 | 107 | 13 | EXT |  | 0.89 | (c)
3138.229 | 8.714 | 8.684 | -2.246 | -2.276 | -1982 | -1910 | -1927 | 248 | 2246 | 311а |  | CORR | CIGR | 06:16 | 06:28 | 06:25 | 30 | 111 | 10 | EXT |  | 0.89 | (c)
3138.599 | 9.084 | 9.066 | -1.876 | -1.894 | 2014 | 2050 | 2070 | 105 | 1864 | 311а |  | CORR | CIGR | 05:01 | 05:07 | 05:10 | 30 | 112 | 12 | EXT |  | 0.89 | (c)
3139.105 | 9.59 | 9.56 | -1.37 | -1.4 | -2069 | -2007 | -2020 | 161 | 1370 | 311а |  | CORR | CIGR | 06:02 | 06:12 | 06:10 | 30 | 99 | 12 | EXT |  | 0.89 | (c)
3139.47 | 9.955 | 9.941 | -1.005 | -1.019 | -2116 | -1955 | -2009 | 115 | 985 | 311а |  | CORR | CIGR | 05:55 | 06:20 | 06:12 | 34 | 213 | 18 | EXT |  | 0.89 | (c)
3147.921 | 7.446 | 7.433 | -0.284 | -0.297 | 542 | 641 | 620 | 542 | 266 | 312а |  | CORR | CIGR | 02:38 | 02:54 | 02:50 | 31 | 155 | 12 | EXT |  | 0.89 | (c)
3150.3 | 2.095 | 2.079 | -8.66 | -8.676 | -1594 | -1519 | -1532 | 636 | 2079 | 312б |  | CORR | CIGR | 06:16 | 06:28 | 06:26 | 40 | 124 | 10 | EXT |  | 0.89 | (c)
3150.875 | 2.67 | 2.657 | -8.085 | -8.098 | 2009 | 2065 | 2071 | 98 | 2657 | 312б |  | CORR | CIGR | 03:58 | 04:07 | 04:08 | 34 | 124 | 10 | EXT |  | 0.89 | (c)
3151.153 | 2.948 | 2.937 | -7.807 | -7.818 | -1222 | -1183 | -1180 | 1008 | 2937 | 312б |  | CORR | CIGR | 07:16 | 07:22 | 07:23 | 23 | 84 | 10 | EXT |  | 0.89 | (c)
3152.866 | 4.661 | 4.643 | -6.094 | -6.112 | -1830 | -1768 | -1762 | 400 | 4643 | 312б |  | CORR | CIGR | 05:38 | 05:48 | 05:49 | 30 | 137 | 12 | EXT |  | 0.89 | (c)
3153.71 | 5.505 | 5.484 | -5.25 | -5.271 | -1143 | -1064 | -1040 | 936 | 5223 | 312б |  | CORR | GENE | 07:29 | 07:42 | 07:46 | 48 | 207 | 10 | EXT |  | 0.89 | (c)
3166.386 | 7.426 | 7.404 | -3.959 | -3.981 | -1424 | -1345 | -1360 | 806 | 3928 | 313а |  | CORR | GENE | 07:58 | 08:11 | 08:08 | 53 | 128 | 10 | EXT |  | 0.89 | (c)
3178.33 | 7.985 | 7.833 | -3.03 | -3.182 | -1843 | -1805 | -1757 | 1671 | 2960 | 314а |  | GOUG | GENE | 06:57 | 07:03 | 07:11 | 222 | 172 | 8 | EXT | Аномалия находится на отводе. Зона задиров. |  | (c)
3205.102 | 1.157 | 1.156 | -9.828 | -9.829 | -446 | -382 | -368 | 289 | 1156 | 317а |  | CORR | CIGR | 04:38 | 04:48 | 04:51 | 20 | 157 | 10 | EXT | Аномалия находится на отводе. | 0.84 | (c)
3215.637 | 0.707 | 0.665 | -9.843 | -9.885 | 1820 | 1829 | 1833 | 1820 | 665 | 318а |  | CORR | AXGR | 04:46 | 04:47 | 04:48 | 81 | 25 | 12 | EXT | Аномалия находится на отводе. | 0.85 | (c)
3216.662 | 1.732 | 1.713 | -8.818 | -8.837 | 1649 | 1763 | 1748 | 1649 | 1713 | 318а |  | CORR | CIGR | 04:18 | 04:37 | 04:34 | 40 | 200 | 12 | EXT | Аномалия находится на отводе. | 0.84 | (c)
3217.023 | 2.093 | 2.07 | -8.457 | -8.48 | 1891 | 1926 | 1963 | 1891 | 2070 | 318а |  | CORR | CIGR | 04:57 | 05:03 | 05:09 | 32 | 144 | 12 | EXT | Аномалия находится на отводе. | 0.84 | (c)
3217.69 | 2.76 | 2.738 | -7.79 | -7.812 | 1905 | 1968 | 1965 | 1905 | 2738 | 318а |  | CORR | CIGR | 04:60 | 05:10 | 05:09 | 45 | 119 | 16 | EXT | Аномалия находится на отводе. | 0.84 | (c)
3218.673 | 3.743 | 3.719 | -6.807 | -6.831 | 1795 | 1917 | 1888 | 1795 | 3719 | 318а |  | CORR | CIGR | 04:42 | 05:02 | 04:57 | 36 | 186 | 15 | EXT | Аномалия находится на отводе. | 0.84 | (c)
3218.677 | 3.747 | 3.704 | -6.803 | -6.846 | -1650 | -1557 | -1513 | 1377 | 3704 | 318а |  | CORR | GENE | 07:26 | 07:41 | 07:48 | 56 | 273 | 12 | EXT | Аномалия находится на отводе. | 0.84 | (c)
3225.48 | 0 | -0.052 | -1.465 | -1.517 | 200 | 917 | 1048 | 200 |  | 319а | Нарушение формы кольцевого шва | GWAN |  | 07:42 | 09:37 | 09:59 | 0 | 1696 |  | EXT | Нарушение формы кольцевого шва Аномалия находится на отводе. |  | (c)
3226.763 | 1.283 | 1.264 | -0.182 | -0.201 | 587 | 665 | 649 | 587 | 172 | 319а |  | CORR | CIGR | 08:44 | 08:57 | 08:54 | 29 | 124 | 13 | EXT |  | 0.84 | (c)
3227.436 | 0.491 | 0.478 | -10.269 | -10.282 | 2118 | 2226 | 2191 | 0 | 478 | 319б |  | CORR | CIGR | 05:25 | 05:42 | 05:36 | 36 | 147 | 15 | EXT | Аномалия находится на отводе. | 0.89 | (c)
3227.574 | 0.629 | 0.537 | -10.131 | -10.223 | 2165 | 2183 | 2181 | 34 | 537 | 319б |  | CORR | AXGR | 05:32 | 05:35 | 05:35 | 141 | 31 | 10 | EXT | Аномалия находится на отводе. | 0.9 | (c)
3227.713 | 0.768 | 0.758 | -9.992 | -10.002 | 2057 | 2096 | 2158 | 0 | 758 | 319б |  | CORR | CIGR | 05:15 | 05:21 | 05:31 | 40 | 202 | 11 | EXT | Аномалия находится на отводе. | 0.89 | (c)
3228.325 | 1.38 | 1.249 | -9.38 | -9.511 | 1329 | 1370 | 1370 | 819 | 1249 | 319б |  | CORR | GENE | 03:17 | 03:24 | 03:24 | 328 | 83 | 11 | EXT | Аномалия находится на отводе. | 0.93 | (c)
3231.028 | 4.083 | 4.072 | -6.677 | -6.688 | 1409 | 1477 | 1524 | 591 | 4072 | 319б |  | CORR | CIGR | 03:30 | 03:41 | 03:49 | 26 | 231 | 11 | EXT | Аномалия находится на отводе. | 0.89 | (c)
3232.205 | 5.26 | 5.236 | -5.5 | -5.524 | 1408 | 1533 | 1501 | 637 | 5236 | 319б |  | CORR | CIGR | 03:30 | 03:50 | 03:45 | 26 | 186 | 10 | EXT | Аномалия находится на отводе. | 0.89 | (c)
3232.464 | 5.519 | 5.448 | -5.241 | -5.312 | 1633 | 1660 | 1664 | 536 | 5181 | 319б |  | CORR | GENE | 04:06 | 04:11 | 04:11 | 131 | 62 | 10 | EXT | Аномалия находится на отводе. | 0.9 | (c)
3232.615 | 5.67 | 5.654 | -5.09 | -5.106 | 1439 | 1523 | 1522 | 625 | 5076 | 319б |  | CORR | CIGR | 03:35 | 03:49 | 03:48 | 30 | 166 | 16 | EXT | Аномалия находится на отводе. | 0.89 | (c)
3232.754 | 5.809 | 5.765 | -4.951 | -4.995 | 1519 | 1600 | 1615 | 519 | 4937 | 319б |  | CORR | GENE | 03:48 | 04:01 | 04:03 | 58 | 193 | 16 | EXT | Аномалия находится на отводе. | 0.89 | (c)
3232.967 | 6.022 | 5.977 | -4.738 | -4.783 | 1621 | 1751 | 1709 | 434 | 4583 | 319б |  | CORR | GENE | 04:04 | 04:25 | 04:19 | 200 | 175 | 13 | EXT | Аномалия находится на отводе. | 0.91 | (c)
3233.949 | 7.004 | 6.974 | -3.756 | -3.786 | 1578 | 1682 | 1696 | 417 | 3727 | 319б |  | CORR | GENE | 03:57 | 04:14 | 04:16 | 59 | 236 | 16 | EXT | Аномалия находится на отводе. | 0.89 | (c)
3234.985 | 8.04 | 8.02 | -2.72 | -2.74 | 1557 | 1686 | 1650 | 488 | 2695 | 319б |  | CORR | CIGR | 03:54 | 04:15 | 04:09 | 45 | 186 | 12 | EXT | Аномалия находится на отводе. | 0.89 | (c)
3235.69 | 8.745 | 8.149 | -2.015 | -2.611 | 1755 | 1756 | 1773 | 439 | 1997 | 319б |  | CORR | AXGR | 04:26 | 04:26 | 04:29 | 614 | 37 | 13 | EXT | Аномалия находится на отводе. | 0.97 | (c)
3235.792 | 8.847 | 8.841 | -1.913 | -1.919 | 1272 | 1332 | 1321 | 860 | 1899 | 319б |  | CORR | CIGR | 03:08 | 03:18 | 03:16 | 20 | 99 | 12 | EXT | Аномалия находится на отводе. | 0.89 | (c)
3235.96 | 9.015 | 8.94 | -1.745 | -1.82 | 1282 | 1394 | 1492 | 529 | 1719 | 319б |  | CORR | GENE | 03:10 | 03:28 | 03:44 | 101 | 419 | 19 | EXT | Аномалия находится на отводе. | 0.9 | (c)
3238.727 | 1.022 | 1.004 | -9.583 | -9.601 | -833 | -622 | -697 | 561 | 1004 | 320а |  | CORR | GENE | 07:32 | 08:06 | 07:54 | 60 | 272 | 10 | EXT |  | 0.89 | (c)
3246.048 | 8.343 | 8.32 | -2.262 | -2.285 | 2227 | -2170 | -2165 | 0 | 2240 | 320а |  | CORR | CIGR | 03:46 | 03:56 | 03:57 | 45 | 137 | 10 | EXT |  | 0.89 | (c)
3246.158 | 8.453 | 8.425 | -2.152 | -2.18 | 1972 | 2052 | 2073 | 58 | 2130 | 320а |  | CORR | GENE | 03:05 | 03:18 | 03:21 | 50 | 200 | 11 | EXT |  | 0.89 | (c)
3246.483 | 8.778 | 8.758 | -1.827 | -1.847 | -1825 | -1699 | -1744 | 406 | 1817 | 320а |  | CORR | CIGR | 04:52 | 05:12 | 05:05 | 30 | 161 | 13 | EXT |  | 0.89 | (c)
3246.604 | 8.899 | 8.878 | -1.706 | -1.727 | 1986 | 2088 | 2084 | 49 | 1686 | 320а |  | CORR | CIGR | 03:07 | 03:23 | 03:23 | 41 | 195 | 15 | EXT |  | 0.89 | (c)
3246.621 | 8.916 | 8.787 | -1.689 | -1.818 | 2212 | 2218 | -2225 | 0 | 1623 | 320а |  | CORR | AXGR | 03:43 | 03:44 | 03:47 | 195 | 47 | 12 | EXT |  | 0.91 | (c)
3247.421 | 9.716 | 9.688 | -0.889 | -0.917 | 1942 | 2010 | 2035 | 102 | 877 | 320а |  | CORR | CIGR | 02:60 | 03:11 | 03:15 | 40 | 186 | 15 | EXT |  | 0.89 | (c)
3249.555 | 1.245 | 1.218 | -7.26 | -7.287 | 1929 | 2139 | 2071 | 17 | 1218 | 321а |  | CORR | GENE | 06:08 | 06:42 | 06:31 | 50 | 285 | 10 | EXT |  | 0.89 | (c)
3249.752 | 1.442 | 1.432 | -7.063 | -7.073 | 877 | 1079 | 1002 | 877 | 1432 | 321а |  | CORR | GENE | 03:18 | 03:51 | 03:38 | 56 | 249 | 14 | EXT |  | 0.89 | (c)
3249.848 | 1.538 | 1.519 | -6.967 | -6.986 | 541 | 608 | 615 | 541 | 1519 | 321а |  | CORR | CIGR | 02:24 | 02:35 | 02:36 | 30 | 149 | 11 | EXT |  | 0.89 | (c)
3251.617 | 3.307 | 3.273 | -5.198 | -5.232 | 2127 | 2205 | 2195 | 0 | 3273 | 321а |  | CORR | CIGR | 06:40 | 06:53 | 06:51 | 40 | 137 | 10 | EXT |  | 0.89 | (c)
3251.956 | 3.646 | 3.627 | -4.859 | -4.878 | -2197 | -2135 | -2148 | 33 | 3627 | 321а |  | CORR | CIGR | 07:02 | 07:12 | 07:10 | 30 | 99 | 10 | EXT |  | 0.89 | (c)
3253.262 | 4.952 | 4.922 | -3.553 | -3.583 | 1099 | 1189 | 1216 | 897 | 3543 | 321а |  | CORR | CIGR | 03:54 | 04:09 | 04:13 | 40 | 235 | 10 | EXT |  | 0.89 | (c)
3253.466 | 5.156 | 5.117 | -3.349 | -3.388 | 1310 | 1480 | 1440 | 661 | 3348 | 321а |  | CORR | CIGR | 04:28 | 04:56 | 04:49 | 40 | 260 | 11 | EXT |  | 0.89 | (c)
3253.599 | 5.289 | 5.257 | -3.216 | -3.248 | 975 | 1046 | 1068 | 975 | 3208 | 321а |  | CORR | CIGR | 03:34 | 03:46 | 03:49 | 40 | 186 | 11 | EXT |  | 0.89 | (c)
3253.894 | 5.584 | 5.548 | -2.921 | -2.957 | 2065 | 2126 | 2115 | 66 | 2921 | 321а |  | CORR | CIGR | 06:30 | 06:40 | 06:38 | 36 | 100 | 12 | EXT |  | 0.89 | (c)
3253.918 | 5.608 | 5.579 | -2.897 | -2.926 | 1210 | 1276 | 1290 | 860 | 2897 | 321а |  | CORR | CIGR | 04:12 | 04:23 | 04:25 | 29 | 161 | 10 | EXT |  | 0.89 | (c)
3256.142 | 7.832 | 7.824 | -0.673 | -0.681 | 2073 | 2140 | 2128 | 49 | 660 | 321а |  | CORR | CIGR | 06:31 | 06:42 | 06:40 | 21 | 108 | 11 | EXT |  | 0.89 | (c)
3256.243 | 7.933 | 7.893 | -0.572 | -0.612 | 1818 | 2105 | 1991 | 66 | 536 | 321а |  | CORR | GENE | 05:50 | 06:36 | 06:18 | 76 | 347 | 13 | EXT |  | 0.89 | (c)
3256.428 | 8.118 | 8.084 | -0.387 | -0.421 | 2103 | 2181 | 2152 | 29 | 381 | 321а |  | CORR | CIGR | 06:36 | 06:49 | 06:44 | 40 | 99 | 12 | EXT |  | 0.89 | (c)
3256.646 | 8.336 | 8.329 | -0.169 | -0.176 | 2069 | 2114 | 2166 | 0 | 117 | 321а |  | CORR | GENE | 06:31 | 06:38 | 06:46 | 59 | 195 | 13 | EXT |  | 0.89 | (c)
3258.859 | 2.044 | 2.026 | -8.086 | -8.104 | 1029 | 1085 | 1078 | 1029 | 2026 | 322а |  | CORR | CIGR | 05:12 | 05:21 | 05:20 | 35 | 99 | 12 | EXT |  | 0.89 | (c)
3260.988 | 4.173 | 4.137 | -5.957 | -5.993 | 932 | 1100 | 1074 | 932 | 4137 | 322а |  | CORR | GENE | 04:56 | 05:23 | 05:19 | 76 | 285 | 10 | EXT |  | 0.89 | (c)
3261.058 | 4.243 | 4.231 | -5.887 | -5.899 | 674 | 762 | 742 | 674 | 4231 | 322а |  | CORR | CIGR | 04:14 | 04:29 | 04:25 | 25 | 136 | 11 | EXT |  | 0.89 | (c)
3261.65 | 4.835 | 4.819 | -5.295 | -5.311 | -146 | -51 | -60 | 0 | 4819 | 322а |  | CORR | CIGR | 02:02 | 02:17 | 02:16 | 31 | 173 | 13 | EXT |  | 0.89 | (c)
3290.712 | 0.692 | 0.665 | -1.663 | -1.69 | -2149 | -2071 | -2075 | 81 | 665 | 325а |  | CORR | CIGR | 06:30 | 06:43 | 06:42 | 45 | 149 | 12 | EXT |  | 0.89 | (c)
3291.805 | 1.785 | 1.762 | -0.57 | -0.593 | 1680 | 1832 | 1835 | 241 | 554 | 325а |  | CORR | CIGR | 04:48 | 05:13 | 05:13 | 39 | 310 | 14 | EXT |  | 0.89 | (c)
3292.101 | 2.081 | 2.073 | -0.274 | -0.282 | 1755 | 2004 | 1928 | 130 | 218 | 325а |  | CORR | GENE | 04:60 | 05:40 | 05:28 | 64 | 346 | 12 | EXT |  | 0.89 | (c)
3292.315 | 2.295 | 2.264 | -0.06 | -0.091 | 1287 | 1426 | 1413 | 691 | 35 | 325а |  | CORR | GENE | 03:45 | 04:07 | 04:05 | 56 | 252 | 17 | EXT |  | 0.89 | (c)
3297.227 | 4.852 | 4.836 | -0.308 | -0.324 | 997 | 1131 | 1096 | 997 | 274 | 325б |  | CORR | GENE | 04:20 | 04:42 | 04:36 | 50 | 198 | 10 | EXT |  | 0.89 | (c)
3297.535 | 0 | -0.038 | -10.56 | -10.598 | 1051 | 1144 | 1185 | 912 |  | 326а | Нарушение формы кольцевого шва | GWAN |  | 01:27 | 01:42 | 01:48 | 0 | 267 |  | EXT | Нарушение формы кольцевого шва |  | (c)
3297.963 | 0.428 | 0.402 | -10.132 | -10.158 | -2025 | -1954 | -1954 | 205 | 402 | 326а |  | CORR | CIGR | 05:10 | 05:22 | 05:22 | 33 | 143 | 10 | EXT |  | 0.89 | (c)
3298.774 | 1.239 | 1.23 | -9.321 | -9.33 | -2164 | -2090 | -2114 | 66 | 1230 | 326а |  | CORR | CIGR | 04:48 | 04:60 | 04:56 | 30 | 100 | 10 | EXT |  | 0.89 | (c)
3319.921 | 0.266 | 0.26 | -10.889 | -10.895 | 1735 | 1817 | 1810 | 346 | 260 | 328а |  | CORR | CIGR | 04:04 | 04:18 | 04:16 | 25 | 149 | 10 | EXT |  | 0.89 | (c)
3320.815 | 1.16 | 1.135 | -9.995 | -10.02 | 1262 | 1412 | 1361 | 770 | 1135 | 328а |  | CORR | GENE | 02:48 | 03:12 | 03:04 | 76 | 198 | 10 | EXT |  | 0.89 | (c)
3322.451 | 2.796 | 2.729 | -8.359 | -8.426 | -1085 | -1077 | -1073 | 1061 | 2729 | 328а |  | CORR | AXGR | 08:29 | 08:30 | 08:31 | 190 | 24 | 10 | EXT |  | 0.9 | (c)
3324.64 | 4.985 | 4.97 | -6.17 | -6.185 | 1758 | 1892 | 1851 | 287 | 4970 | 328а |  | CORR | CIGR | 04:08 | 04:30 | 04:23 | 41 | 185 | 14 | EXT |  | 0.89 | (c)
3325.124 | 5.469 | 5.436 | -5.686 | -5.719 | -1082 | -1077 | -1070 | 1058 | 5436 | 328а |  | CORR | AXGR | 08:30 | 08:30 | 08:32 | 86 | 24 | 11 | EXT |  | 0.89 | (c)
3325.471 | 5.816 | 5.806 | -5.339 | -5.349 | 1857 | 1896 | 1900 | 287 | 5318 | 328а |  | CORR | CIGR | 04:24 | 04:30 | 04:31 | 31 | 86 | 15 | EXT |  | 0.89 | (c)
3325.932 | 6.277 | 6.26 | -4.878 | -4.895 | 1894 | 1962 | 1962 | 200 | 4849 | 328а |  | CORR | CIGR | 04:30 | 04:41 | 04:41 | 46 | 136 | 10 | EXT |  | 0.89 | (c)
3326.575 | 6.92 | 6.812 | -4.235 | -4.343 | 1595 | 1718 | 1705 | 416 | 4176 | 328а |  | DENT | GENE | 03:42 | 04:02 | 03:59 | 167 | 220 | 0.4 | N/A | Глубина вмятины: 5 мм (0,4%). Линейка: 17 см в (681 см; 04:02 ч:мин) Аномалия находится вблизи дефекта потери металла. |  | (c)
3326.619 | 6.964 | 6.812 | -4.191 | -4.343 | 1595 | 1666 | 1705 | 416 | 4176 | 328а |  | GOUG | GENE | 03:42 | 03:53 | 03:59 | 167 | 220 | 6 | EXT | Задир. |  | (c)
3327.667 | 8.012 | 7.988 | -3.143 | -3.167 | -1811 | -1644 | -1637 | 420 | 3102 | 328а |  | CORR | GENE | 06:32 | 06:59 | 07:00 | 65 | 347 | 13 | EXT |  | 0.89 | (c)
3328.197 | 8.542 | 8.493 | -2.613 | -2.662 | 1768 | 1774 | 1778 | 443 | 2544 | 328а |  | CORR | AXGR | 04:10 | 04:11 | 04:11 | 118 | 19 | 11 | EXT |  | 0.89 | (c)
3330.977 | 0.167 | 0.134 | -11.083 | -11.116 | -1424 | -1370 | -1334 | 807 | 134 | 329 |  | CORR | CIGR | 07:01 | 07:09 | 07:15 | 33 | 180 | 10 | EXT |  | 0.89 | (c)
3337.81 | 7 | 6.987 | -4.25 | -4.263 | 1172 | 1376 | 1299 | 804 | 4237 | 329 |  | CORR | CIGR | 01:60 | 02:32 | 02:20 | 26 | 254 | 10 | EXT |  | 0.89 | (c)
3369.467 | 4.832 | 4.819 | -0.433 | -0.446 | 1629 | 1780 | 1753 | 354 | 421 | 332 |  | CORR | CIGR | 05:44 | 06:08 | 06:04 | 25 | 248 | 12 | EXT |  | 0.89 | (c)
3369.9 | 0 | -0.068 | -1.42 | -1.488 | 712 | 1348 | 1114 | 712 |  | 333 | Нарушение формы кольцевого шва | GWAN |  | 00:46 | 02:28 | 01:51 | 0 | 805 |  | EXT | Нарушение формы кольцевого шва |  | (c)
3376.712 | 0.312 | 0.287 | -10.733 | -10.758 | -1926 | -1867 | -1879 | 305 | 287 | 335 |  | CORR | CIGR | 07:43 | 07:53 | 07:51 | 32 | 93 | 12 | EXT |  | 0.89 | (c)
3386.891 | 10.491 | 10.395 | -0.554 | -0.65 | 54 | 70 | 73 | 54 | 422 | 335 |  | LWAN | AXGR | 01:03 | 01:05 | 01:06 | 228 | 38 |  | INT | Эквивалент потери металла 14%. |  | (c)
3387.071 | 10.671 | 10.655 | -0.374 | -0.39 | -1120 | -717 | -654 | 189 | 367 | 335 |  | CORR | CIGR | 09:53 | 10:58 | 11:08 | 23 | 931 | 11 | EXT |  | 0.89 | (c)
3390.587 | 3.142 | 3.124 | -8.083 | -8.101 | 816 | 938 | 928 | 816 | 3124 | 336 |  | CORR | CIGR | 03:42 | 04:02 | 03:60 | 30 | 224 | 10 | EXT |  | 0.89 | (c)
3406.962 | 8.292 | 8.277 | -3.108 | -3.123 | -1873 | -1804 | -1823 | 358 | 3093 | 337 |  | CORR | CIGR | 07:12 | 07:23 | 07:20 | 30 | 99 | 12 | EXT |  | 0.89 | (c)
3407.406 | 8.736 | 8.71 | -2.664 | -2.69 | -2010 | -1927 | -1923 | 221 | 2650 | 337 |  | CORR | CIGR | 06:50 | 07:03 | 07:04 | 40 | 174 | 11 | EXT |  | 0.89 | (c)
3411.515 | 1.445 | 1.423 | -9.735 | -9.757 | -1889 | -1750 | -1771 | 342 | 1423 | 338 |  | CORR | GENE | 07:42 | 08:05 | 08:01 | 61 | 235 | 11 | EXT |  | 0.89 | (c)
3412.042 | 1.972 | 1.961 | -9.208 | -9.219 | 886 | 969 | 949 | 886 | 1961 | 338 |  | CORR | CIGR | 03:10 | 03:23 | 03:20 | 26 | 127 | 11 | EXT |  | 0.89 | (c)
3412.116 | 2.046 | 2.027 | -9.134 | -9.153 | -2013 | -1821 | -1765 | 218 | 2027 | 338 |  | CORR | GENE | 07:22 | 07:53 | 08:02 | 52 | 495 | 11 | EXT |  | 0.89 | (c)
3412.273 | 2.203 | 2.192 | -8.977 | -8.988 | -1777 | -1705 | -1701 | 454 | 2192 | 338 |  | CORR | CIGR | 08:00 | 08:12 | 08:12 | 29 | 152 | 13 | EXT |  | 0.89 | (c)
3413.824 | 3.754 | 3.687 | -7.426 | -7.493 | -2013 | -1988 | -1982 | 218 | 3687 | 338 |  | CORR | GENE | 07:22 | 07:26 | 07:27 | 236 | 62 | 10 | EXT |  | 0.91 | (c)
3416.294 | 6.224 | 6.165 | -4.956 | -5.015 | 1493 | -2152 | 2045 | 0 | 4848 | 338 |  | CORR | GENE | 04:48 | 06:60 | 06:17 | 167 | 1103 | 10 | EXT |  | 0.9 | (c)
3416.862 | 6.792 | 6.776 | -4.388 | -4.404 | -1615 | -1526 | -1523 | 615 | 4370 | 338 |  | CORR | CIGR | 08:26 | 08:41 | 08:41 | 34 | 184 | 10 | EXT |  | 0.89 | (c)
3420.555 | 10.485 | 10.451 | -0.695 | -0.729 | 886 | 1007 | 992 | 886 | 669 | 338 |  | CORR | GENE | 03:10 | 03:29 | 03:27 | 60 | 211 | 10 | EXT |  | 0.89 | (c)
3421.25 | 0 | -0.016 | -11.295 | -11.311 | 1928 | -2221 | 2198 | 0 |  | 339 | Нарушение формы кольцевого шва | GWAN |  | 07:08 | 07:58 | 07:51 | 0 | 541 |  | EXT | Нарушение формы кольцевого шва |  | (c)
3421.25 | 0 | -0.022 | -11.295 | -11.317 | -1598 | -1440 | -1396 | 632 |  | 339 | Нарушение формы кольцевого шва | GWAN |  | 09:38 | 10:04 | 10:11 | 0 | 405 |  | EXT | Нарушение формы кольцевого шва |  | (c)
3442.037 | 9.492 | 9.468 | -1.913 | -1.937 | 805 | 887 | 896 | 805 | 1895 | 340 |  | CORR | CIGR | 04:06 | 04:19 | 04:21 | 42 | 181 | 10 | EXT |  | 0.89 | (c)
3462.164 | 7.114 | 7.088 | -4.176 | -4.202 | -1384 | -1268 | -1260 | 847 | 4147 | 342 |  | CORR | GENE | 07:32 | 07:51 | 07:52 | 55 | 247 | 10 | EXT |  | 0.89 | (c)
3466.288 | 11.238 | 11.21 | -0.052 | -0.08 | -1866 | -1733 | -1766 | 365 | 46 | 342 |  | CORR | CIGR | 06:14 | 06:36 | 06:30 | 34 | 199 | 12 | EXT |  | 0.89 | (c)
3466.511 | 0.171 | 0.161 | -11.219 | -11.229 | 1494 | 1579 | 1573 | 579 | 161 | 343 |  | CORR | CIGR | 04:37 | 04:51 | 04:50 | 23 | 158 | 11 | EXT |  | 0.89 | (c)
3517.961 | 6.056 | 5.93 | -5.369 | -5.495 | -1778 | -1703 | -1706 | 453 | 5250 | 347 |  | GOUG | GENE | 06:32 | 06:44 | 06:44 | 245 | 143 | 9 | EXT | Задир. |  | (c)
3535.278 | 0.593 | 0.569 | -8.562 | -8.586 | 1932 | 2031 | 2062 | 39 | 569 | 349а |  | CORR | GENE | 07:28 | 07:44 | 07:49 | 51 | 260 | 12 | EXT |  | 0.89 | (c)
3537.444 | 2.759 | 2.752 | -6.396 | -6.403 | -2009 | -1895 | -1910 | 221 | 2752 | 349а |  | CORR | GENE | 08:52 | 09:10 | 09:08 | 50 | 198 | 13 | EXT |  | 0.89 | (c)
3541.399 | 6.714 | 6.699 | -2.441 | -2.456 | 295 | 352 | 344 | 295 | 2429 | 349а |  | CORR | CIGR | 03:04 | 03:13 | 03:12 | 27 | 98 | 10 | EXT |  | 0.89 | (c)
3541.941 | 7.256 | 7.247 | -1.899 | -1.908 | 396 | 448 | 439 | 396 | 1881 | 349а |  | CORR | CIGR | 03:20 | 03:28 | 03:27 | 27 | 85 | 10 | EXT |  | 0.89 | (c)
3566.498 | 0.578 | 0.577 | -10.217 | -10.218 | -1108 | -1050 | -1046 | 984 | 577 | 350ба |  | CORR | CIGR | 08:52 | 09:01 | 09:02 | 31 | 124 | 13 | EXT |  | 0.89 | (c)
3567.526 | 1.606 | 1.581 | -9.189 | -9.214 | 1941 | 2057 | 2034 | 104 | 1581 | 350ба |  | CORR | GENE | 05:04 | 05:23 | 05:19 | 50 | 185 | 10 | EXT |  | 0.89 | (c)
3568.015 | 2.095 | 2.095 | -8.7 | -8.7 | -711 | -673 | -655 | 600 | 2095 | 350ба |  | CORR | CIGR | 09:56 | 10:02 | 10:05 | 30 | 111 | 12 | EXT |  | 0.89 | (c)
3571.509 | 5.589 | 5.561 | -5.206 | -5.234 | 1718 | 1801 | 1842 | 265 | 5169 | 350ба |  | CORR | GENE | 04:28 | 04:41 | 04:48 | 65 | 247 | 12 | EXT |  | 0.89 | (c)
3573.066 | 7.146 | 7.136 | -3.649 | -3.659 | 1804 | 1855 | 1866 | 302 | 3629 | 350ба |  | CORR | CIGR | 04:42 | 04:50 | 04:52 | 30 | 124 | 12 | EXT |  | 0.89 | (c)
3580.13 | 3.415 | 3.359 | -7.635 | -7.691 | 2167 | -2120 | -2163 | 0 | 3359 | 352аа |  | CORR | GENE | 08:09 | 08:37 | 08:30 | 77 | 262 | 10 | EXT |  | 0.89 | (c)
3581.153 | 4.438 | 4.425 | -6.612 | -6.625 | 2145 | 2212 | 2210 | 0 | 4425 | 352аа |  | CORR | CIGR | 08:05 | 08:16 | 08:16 | 30 | 129 | 10 | EXT |  | 0.89 | (c)
3583.646 | 6.931 | 6.891 | -4.119 | -4.159 | 1983 | -1897 | -2165 | 0 | 3984 | 352аа |  | CORR | GENE | 07:39 | 09:13 | 08:30 | 175 | 626 | 15 | EXT |  | 0.91 | (c)
3583.818 | 7.103 | 7.089 | -3.947 | -3.961 | 1310 | 1374 | 1376 | 788 | 3935 | 352аа |  | CORR | CIGR | 05:50 | 06:01 | 06:01 | 26 | 132 | 13 | EXT |  | 0.89 | (c)
3583.87 | 7.155 | 7.138 | -3.895 | -3.912 | -2129 | -1774 | -1908 | 101 | 3843 | 352аа |  | CORR | GENE | 08:35 | 09:33 | 09:11 | 69 | 443 | 12 | EXT |  | 0.89 | (c)
3600.908 | 2.058 | 2.026 | -9.337 | -9.369 | -1963 | -1896 | -1846 | 267 | 2026 | 354а |  | CORR | GENE | 05:09 | 05:20 | 05:28 | 50 | 235 | 16 | EXT |  | 0.89 | (c)
3601.29 | 2.44 | 2.416 | -8.955 | -8.979 | -1894 | -1843 | -1808 | 336 | 2416 | 354а |  | CORR | CIGR | 05:20 | 05:28 | 05:34 | 25 | 173 | 14 | EXT |  | 0.89 | (c)
3601.688 | 2.838 | 2.814 | -8.557 | -8.581 | -1808 | -1767 | -1727 | 422 | 2814 | 354а |  | CORR | CIGR | 05:34 | 05:41 | 05:47 | 30 | 162 | 11 | EXT |  | 0.89 | (c)
3621.875 | 0.33 | 0.311 | -10.98 | -10.999 | 1830 | 1997 | 1974 | 112 | 311 | 356а |  | CORR | GENE | 04:28 | 04:55 | 04:51 | 53 | 288 | 11 | EXT |  | 0.89 | (c)
3637.772 | 4.917 | 4.917 | -6.138 | -6.138 | 1608 | 1682 | 1682 | 474 | 4917 | 357а |  | CORR | CIGR | 05:28 | 05:40 | 05:40 | 25 | 149 | 10 | EXT |  | 0.89 | (c)
3649.502 | 5.592 | 5.575 | -5.638 | -5.655 | -427 | -383 | -378 | 328 | 5575 | 358а |  | CORR | CIGR | 08:24 | 08:31 | 08:32 | 35 | 99 | 10 | EXT |  | 0.89 | (c)
3655.774 | 0.634 | 0.605 | -10.556 | -10.585 | 4 | 108 | 97 | 4 | 605 | 360а |  | CORR | CIGR | 08:36 | 08:53 | 08:51 | 40 | 186 | 10 | EXT |  | 0.89 | (c)
3655.863 | 0.723 | 0.681 | -10.467 | -10.509 | -219 | -95 | -126 | 33 | 681 | 360а |  | CORR | GENE | 07:60 | 08:20 | 08:15 | 65 | 186 | 10 | EXT |  | 0.89 | (c)
3662.602 | 7.462 | 6.037 | -3.728 | -5.153 | 1184 | 1267 | 1274 | 1184 | 3686 | 360а |  | ARTD | GENE | 11:46 | 11:60 | 12:01 | 1467 | 181 |  | EXT | Эквивалент потери металла 10%. |  | (c)
3664.335 | 9.195 | 8.098 | -1.995 | -3.092 | 1140 | 1363 | 1504 | 1140 | 1906 | 360а |  | ARTD | GENE | 11:39 | 00:15 | 12:38 | 1186 | 728 |  | EXT | Эквивалент потери металла 10%. |  | (c)
3665.847 | 10.707 | 10.571 | -0.483 | -0.619 | -76 | -52 | -57 | 38 | 289 | 360а |  | CORR | AXGR | 08:23 | 08:27 | 08:26 | 330 | 38 | 14 | EXT |  | 0.94 | (c)
3667.279 | 0.949 | 0.94 | -10.316 | -10.325 | -204 | -173 | -172 | 141 | 940 | 361а |  | CORR | CIGR | 06:32 | 06:37 | 06:37 | 20 | 63 | 11 | EXT |  | 0.89 | (c)
3670.765 | 4.435 | 4.387 | -6.83 | -6.878 | -341 | -292 | -210 | 80 | 4387 | 361а |  | CORR | GENE | 06:10 | 06:17 | 06:31 | 207 | 261 | 10 | EXT |  | 0.91 | (c)
3675.478 | 9.148 | 9.139 | -2.117 | -2.126 | -135 | -80 | -87 | 39 | 2089 | 361а |  | CORR | CIGR | 06:43 | 06:52 | 06:51 | 37 | 96 | 14 | EXT |  | 0.89 | (c)
3678.112 | 0.517 | 0.217 | -9.973 | -10.273 | 183 | 229 | 246 | 183 | 217 | 362 |  | DENT | GENE | 00:34 | 00:41 | 00:44 | 358 | 126 | 0.8 | N/A | Глубина вмятины: 12 мм (0,8%). Линейка: 36 см в (22 см; 00:41 ч:мин) Аномалия находится на отводе. |  | (c)
3704.096 | 5.071 | 5.06 | -5.579 | -5.59 | -1735 | -1678 | -1682 | 495 | 5060 | 364 |  | CORR | CIGR | 07:28 | 07:38 | 07:37 | 33 | 107 | 12 | EXT | Аномалия находится на отводе. | 0.89 | (c)
3708.616 | 9.591 | 9.584 | -1.059 | -1.066 | -1738 | -1561 | -1620 | 493 | 1016 | 364 |  | CORR | GENE | 07:28 | 07:57 | 07:47 | 50 | 235 | 10 | EXT | Аномалия находится на отводе. | 0.89 | (c)
3711.922 | 2.247 | 2.236 | -9.238 | -9.249 | 797 | 1119 | 990 | 797 | 2236 | 365 |  | GOUG | GENE | 02:40 | 03:32 | 03:11 | 421 | 384 | 8 | EXT | Задир. |  | (c)
3712.207 | 2.532 | 2.364 | -8.953 | -9.121 | -1985 | -1966 | -1848 | 246 | 2364 | 365 |  | GOUG | GENE | 07:11 | 07:14 | 07:33 | 169 | 274 | 8 | EXT | Задир. |  | (c)
3712.794 | 3.119 | 2.921 | -8.366 | -8.564 | 545 | 642 | 655 | 545 | 2921 | 365 |  | GOUG | GENE | 01:59 | 02:15 | 02:17 | 583 | 220 | 8 | EXT | Зона задиров. |  | (c)
3723.547 | 2.387 | 2.085 | -9.073 | -9.375 | 917 | 1111 | 1035 | 917 | 2085 | 366 |  | GOUG | GENE | 02:31 | 03:02 | 02:50 | 328 | 236 | 6 | EXT | Задир. |  | (c)
3726.709 | 5.549 | 5.273 | -5.911 | -6.187 | 611 | 1159 | 942 | 611 | 5273 | 366 |  | GOUG | GENE | 01:42 | 03:10 | 02:35 | 837 | 663 | 8 | EXT | Задир. Аномалия находится на упругопластическом изгибе: R=809 D, максимальное растяжение на 1.9 час. |  | (c)
3764.887 | 9.682 | 9.646 | -1.768 | -1.804 | 804 | 860 | 866 | 804 | 1754 | 369 |  | CORR | GENE | 03:46 | 03:55 | 03:56 | 50 | 124 | 10 | EXT | Аномалия находится на упругопластическом изгибе: R=425 D, максимальное растяжение на 4.5 час. | 0.89 | (c)
3772.471 | 5.816 | 5.668 | -5.574 | -5.722 | 2069 | 2128 | 2120 | 59 | 5389 | 370 |  | CORR | GENE | 04:09 | 04:19 | 04:17 | 333 | 103 | 10 | EXT | Аномалия находится на упругопластическом изгибе: R=480 D, максимальное растяжение на 5.2 час. | 0.92 | (c)
3781.26 | 3.215 | 3.188 | -8.135 | -8.162 | -1522 | -1394 | -1417 | 708 | 3188 | 371 |  | CORR | GENE | 06:46 | 07:07 | 07:03 | 50 | 210 | 10 | EXT | Аномалия находится на упругопластическом изгибе: R=484 D, максимальное растяжение на 4.6 час. | 0.89 | (c)
3794.193 | 4.798 | 4.737 | -6.652 | -6.713 | -1242 | -1228 | -1230 | 988 | 4737 | 372 |  | CORR | AXGR | 06:21 | 06:23 | 06:23 | 100 | 25 | 12 | EXT | Аномалия находится на упругопластическом изгибе: R=444 D, максимальное растяжение на 3.1 час. | 0.89 | (c)
3794.432 | 5.037 | 4.99 | -6.413 | -6.46 | -1296 | -1179 | -1154 | 934 | 4990 | 372 |  | CORR | GENE | 06:12 | 06:31 | 06:35 | 59 | 284 | 21 | EXT | Аномалия находится на упругопластическом изгибе: R=438 D, максимальное растяжение на 3 час. | 0.89 | (c)
3794.646 | 5.251 | 5.234 | -6.199 | -6.216 | -1351 | -1179 | -1204 | 880 | 5234 | 372 |  | CORR | GENE | 06:03 | 06:31 | 06:27 | 87 | 294 | 11 | EXT | Аномалия находится на упругопластическом изгибе: R=434 D, максимальное растяжение на 2.9 час. | 0.89 | (c)
3807.664 | 2.974 | 2.913 | -3.811 | -3.872 | -1997 | -1831 | -1845 | 233 | 2913 | 373б |  | CORR | GENE | 06:22 | 06:49 | 06:46 | 99 | 304 | 16 | EXT | Аномалия находится на упругопластическом изгибе: R=919 D, максимальное растяжение на 2.2 час. | 0.9 | (c)
3813.056 | 1.581 | 1.522 | -9.949 | -10.008 | -2023 | -1631 | -1741 | 208 | 1522 | 373в |  | CORR | GENE | 05:11 | 06:15 | 05:57 | 169 | 564 | 21 | EXT |  | 0.92 | (c)
3813.261 | 1.786 | 1.764 | -9.744 | -9.766 | -1938 | -1855 | -1853 | 292 | 1764 | 373в |  | CORR | CIGR | 05:25 | 05:39 | 05:39 | 43 | 171 | 16 | EXT |  | 0.89 | (c)
3814.555 | 3.08 | 3.06 | -8.45 | -8.47 | -1871 | -1805 | -1821 | 360 | 3060 | 373в |  | CORR | CIGR | 05:36 | 05:47 | 05:44 | 36 | 99 | 12 | EXT |  | 0.89 | (c)
3817.496 | 6.021 | 6 | -5.509 | -5.53 | -1908 | -1851 | -1852 | 323 | 5499 | 373в |  | CORR | CIGR | 05:30 | 05:39 | 05:39 | 31 | 111 | 10 | EXT |  | 0.89 | (c)
3823.974 | 0.969 | 0.817 | -9.006 | -9.158 | -1883 | -1840 | -1852 | 347 | 817 | 374а |  | CORR | GENE | 05:48 | 05:55 | 05:53 | 277 | 62 | 10 | EXT |  | 0.92 | (c)
3829.286 | 6.281 | 6.043 | -3.694 | -3.932 | -1752 | -1688 | -1703 | 478 | 3539 | 374а |  | CORR | GENE | 06:09 | 06:19 | 06:17 | 393 | 98 | 10 | EXT |  | 0.93 | (c)
3856.5 | 0.93 | 0.925 | -10.355 | -10.36 | -369 | -326 | -326 | 282 | 925 | 377а |  | CORR | CIGR | 09:24 | 09:31 | 09:31 | 30 | 87 | 11 | EXT |  | 0.89 | (c)
3866.356 | 10.786 | 10.658 | -0.499 | -0.627 | 372 | 404 | 406 | 372 | 395 | 377а |  | CORR | GENE | 11:24 | 11:29 | 11:29 | 232 | 69 | 13 | EXT |  | 0.92 | (c)
3889.58 | 0.01 | 0.01 | -11.43 | -11.43 | 681 | 683 | 696 | 681 | 10 | 380а |  | CORR | AXGR | 02:31 | 02:31 | 02:33 | 67 | 30 | 10 | EXT |  | 0.89 | (c)
3889.768 | 0.198 | 0.176 | -11.242 | -11.264 | 699 | 780 | 782 | 699 | 176 | 380а |  | CORR | CIGR | 02:34 | 02:47 | 02:47 | 45 | 166 | 10 | EXT |  | 0.89 | (c)
3892.653 | 3.083 | 3.072 | -8.357 | -8.368 | -2089 | -2022 | -2027 | 142 | 3072 | 380а |  | CORR | CIGR | 07:04 | 07:15 | 07:14 | 26 | 124 | 10 | EXT |  | 0.89 | (c)
3893.233 | 3.663 | 3.643 | -7.777 | -7.797 | -2194 | -2085 | -2104 | 36 | 3643 | 380а |  | CORR | CIGR | 06:47 | 07:05 | 07:02 | 39 | 181 | 16 | EXT |  | 0.89 | (c)
3896.414 | 6.844 | 6.815 | -4.596 | -4.625 | 2174 | -2136 | -2176 | 0 | 4560 | 380а |  | CORR | GENE | 06:32 | 06:56 | 06:50 | 65 | 223 | 13 | EXT |  | 0.89 | (c)
3897.216 | 7.646 | 7.61 | -3.794 | -3.83 | -2176 | -2092 | -2077 | 55 | 3780 | 380а |  | CORR | GENE | 06:50 | 07:04 | 07:06 | 50 | 199 | 10 | EXT |  | 0.89 | (c)
3910.936 | 9.926 | 9.86 | -1.414 | -1.48 | 811 | 907 | 965 | 811 | 1399 | 381а |  | CORR | GENE | 11:42 | 11:58 | 12:07 | 81 | 309 | 10 | EXT |  | 0.89 | (c)
3925.027 | 1.157 | 1.131 | -9.863 | -9.889 | 1600 | 1872 | 1755 | 321 | 1131 | 383а |  | CORR | CIGR | 04:36 | 05:20 | 05:01 | 43 | 310 | 15 | EXT | Аномалия находится на упругопластическом изгибе: R=682 D, максимальное растяжение на 0.5 час. | 0.89 | (c)
3937.781 | 2.891 | 2.855 | -5.359 | -5.395 | 1656 | 1781 | 1773 | 340 | 2855 | 384а |  | CORR | CIGR | 05:30 | 05:50 | 05:49 | 51 | 235 | 12 | EXT | Аномалия находится на упругопластическом изгибе: R=467 D, максимальное растяжение на 0.8 час. | 0.74 | (c)
3945.465 | 0 | -0.042 | -11.255 | -11.297 | -570 | -156 | -263 | 0 |  | 385б | Нарушение формы кольцевого шва | GWAN |  | 09:14 | 10:21 | 10:03 | 0 | 613 |  | EXT | Нарушение формы кольцевого шва |  | (c)
3946.481 | 1.016 | 0.949 | -10.239 | -10.306 | -1561 | -1556 | -1552 | 669 | 949 | 385б |  | CORR | AXGR | 06:34 | 06:35 | 06:35 | 117 | 18 | 10 | EXT |  | 0.89 | (c)
3947.283 | 1.818 | 1.723 | -9.437 | -9.532 | -1499 | -1481 | -1482 | 731 | 1723 | 385б |  | CORR | AXGR | 06:44 | 06:47 | 06:47 | 159 | 34 | 17 | EXT |  | 0.91 | (c)
3947.283 | 1.818 | 1.496 | -9.437 | -9.759 | -1433 | -1433 | -1388 | 797 | 1496 | 385б |  | CORR | GENE | 06:54 | 06:55 | 07:02 | 389 | 90 | 12 | EXT |  | 0.94 | (c)
3947.576 | 2.111 | 2.111 | -9.144 | -9.144 | 2059 | 2111 | 2109 | 73 | 2111 | 385б |  | CORR | CIGR | 04:18 | 04:26 | 04:26 | 20 | 99 | 10 | EXT |  | 0.89 | (c)
3948.133 | 2.668 | 2.598 | -8.587 | -8.657 | -1571 | -1558 | -1540 | 659 | 2598 | 385б |  | CORR | GENE | 06:32 | 06:34 | 06:37 | 411 | 62 | 10 | EXT |  | 0.93 | (c)
3948.805 | 3.34 | 3.171 | -7.915 | -8.084 | -1489 | -1460 | -1458 | 741 | 3171 | 385б |  | CORR | GENE | 06:45 | 06:50 | 06:50 | 495 | 62 | 10 | EXT |  | 0.94 | (c)
3948.877 | 3.412 | 3.35 | -7.843 | -7.905 | -1080 | -1072 | -1062 | 1043 | 3350 | 385б |  | CORR | AXGR | 07:51 | 07:53 | 07:54 | 131 | 37 | 10 | EXT |  | 0.9 | (c)
3949.685 | 4.22 | 4.206 | -7.035 | -7.049 | -1394 | -1344 | -1323 | 837 | 4206 | 385б |  | CORR | CIGR | 07:01 | 07:09 | 07:12 | 28 | 142 | 10 | EXT |  | 0.89 | (c)
3949.752 | 4.287 | 4.277 | -6.968 | -6.978 | -1422 | -1347 | -1371 | 808 | 4277 | 385б |  | CORR | CIGR | 06:56 | 07:08 | 07:04 | 22 | 102 | 10 | EXT |  | 0.89 | (c)
3969.699 | 1.454 | 1.333 | -4.701 | -4.822 | 870 | 901 | 895 | 870 | 1333 | 387а |  | CORR | GENE | 01:52 | 01:57 | 01:56 | 346 | 50 | 12 | EXT |  | 0.93 | (c)
3970.849 | 2.604 | 2.594 | -3.551 | -3.561 | -1635 | -1595 | -1597 | 595 | 2594 | 387а |  | CORR | CIGR | 07:08 | 07:14 | 07:14 | 20 | 77 | 11 | EXT |  | 0.89 | (c)
3971.244 | 2.999 | 2.982 | -3.156 | -3.173 | -1348 | -1238 | -1177 | 882 | 2982 | 387а |  | CORR | CIGR | 07:54 | 08:12 | 08:22 | 32 | 342 | 10 | EXT |  | 0.89 | (c)
3973.217 | 4.972 | 4.943 | -1.183 | -1.212 | -1818 | -1744 | -1763 | 412 | 1160 | 387а |  | CORR | GENE | 06:38 | 06:50 | 06:47 | 52 | 112 | 11 | EXT |  | 0.89 | (c)
3973.264 | 5.019 | 4.934 | -1.136 | -1.221 | -1619 | -1583 | -1571 | 611 | 931 | 387а |  | CORR | GENE | 07:10 | 07:16 | 07:18 | 290 | 97 | 10 | EXT |  | 0.92 | (c)
3974.4 | 0 | -0.038 | -11.21 | -11.248 | 2130 | -1991 | -1754 | 0 |  | 388а | Нарушение формы кольцевого шва | GWAN |  | 08:35 | 09:30 | 10:08 | 0 | 1154 |  | EXT | Нарушение формы кольцевого шва |  | (c)
3976.695 | 2.295 | 2.211 | -8.915 | -8.999 | 801 | 839 | 825 | 801 | 2211 | 388а |  | CORR | GENE | 05:00 | 05:06 | 05:04 | 141 | 49 | 15 | EXT |  | 0.9 | (c)
3977.133 | 2.733 | 2.102 | -8.477 | -9.108 | -2075 | -2067 | -2044 | 156 | 2102 | 388а |  | CORR | GENE | 09:16 | 09:17 | 09:21 | 724 | 62 | 10 | EXT |  | 0.95 | (c)
3977.2 | 2.8 | 2.769 | -8.41 | -8.441 | 466 | 546 | 565 | 466 | 2769 | 388а |  | CORR | GENE | 04:06 | 04:19 | 04:22 | 75 | 198 | 12 | EXT |  | 0.89 | (c)
3977.545 | 3.145 | 3.132 | -8.065 | -8.078 | 1858 | 2043 | 2016 | 56 | 3132 | 388а |  | CORR | CIGR | 07:51 | 08:21 | 08:16 | 41 | 317 | 10 | EXT |  | 0.89 | (c)
3977.652 | 3.252 | 3.245 | -7.958 | -7.965 | 202 | 255 | 272 | 202 | 3245 | 388а |  | CORR | GENE | 03:23 | 03:32 | 03:35 | 55 | 139 | 10 | EXT |  | 0.89 | (c)
3979.204 | 4.804 | 4.679 | -6.406 | -6.531 | 2037 | 2058 | 2058 | 151 | 4679 | 388а |  | CORR | AXGR | 08:20 | 08:23 | 08:23 | 267 | 43 | 10 | EXT |  | 0.91 | (c)
3980.35 | 5.95 | 5.934 | -5.26 | -5.276 | -2124 | -2040 | -2035 | 107 | 5194 | 388а |  | CORR | GENE | 09:08 | 09:22 | 09:22 | 82 | 178 | 11 | EXT |  | 0.89 | (c)
3980.987 | 6.587 | 6.541 | -4.623 | -4.669 | 724 | 816 | 811 | 724 | 4614 | 388а |  | CORR | GENE | 04:48 | 05:02 | 05:02 | 55 | 174 | 10 | EXT |  | 0.89 | (c)
3983.358 | 8.958 | 8.859 | -2.252 | -2.351 | 2079 | 2096 | 2091 | 127 | 2080 | 388а |  | CORR | AXGR | 08:26 | 08:29 | 08:28 | 271 | 25 | 10 | EXT |  | 0.91 | (c)
3984.052 | 9.652 | 9.625 | -1.558 | -1.585 | 342 | 388 | 391 | 342 | 1540 | 388а |  | CORR | CIGR | 03:46 | 03:53 | 03:54 | 45 | 99 | 10 | EXT |  | 0.89 | (c)
3984.053 | 9.653 | 9.638 | -1.557 | -1.572 | -2214 | -2119 | -2136 | 17 | 1534 | 388а |  | CORR | CIGR | 08:54 | 09:09 | 09:06 | 38 | 155 | 14 | EXT |  | 0.89 | (c)
3984.114 | 9.714 | 9.694 | -1.496 | -1.516 | -1840 | -1699 | -1734 | 391 | 1461 | 388а |  | CORR | GENE | 09:54 | 10:17 | 10:11 | 55 | 211 | 11 | EXT |  | 0.89 | (c)
3984.188 | 9.788 | 9.414 | -1.422 | -1.796 | 2132 | 2146 | 2147 | 68 | 1284 | 388а |  | CORR | AXGR | 08:35 | 08:37 | 08:37 | 512 | 31 | 10 | EXT |  | 0.94 | (c)
3984.378 | 9.978 | 9.969 | -1.232 | -1.241 | -1933 | -1897 | -1894 | 297 | 1220 | 388а |  | CORR | CIGR | 09:39 | 09:45 | 09:45 | 21 | 80 | 10 | EXT |  | 0.89 | (c)
3984.838 | 10.438 | 10.397 | -0.772 | -0.813 | 2201 | -2156 | -2149 | 0 | 748 | 388а |  | CORR | GENE | 08:46 | 09:03 | 09:04 | 65 | 223 | 12 | EXT |  | 0.89 | (c)
3991.279 | 5.669 | 5.568 | -5.571 | -5.672 | -373 | -349 | -353 | 332 | 5384 | 389а |  | CORR | AXGR | 09:36 | 09:39 | 09:39 | 288 | 41 | 11 | EXT |  | 0.92 | (c)
3991.293 | 5.683 | 5.647 | -5.557 | -5.593 | -1277 | -418 | -840 | 403 | 5377 | 389а |  | CORR | GENE | 07:10 | 09:28 | 08:20 | 216 | 874 | 22 | EXT |  | 0.94 | (c)
3992.018 | 6.408 | 6.383 | -4.832 | -4.857 | -191 | -101 | -111 | 31 | 4795 | 389а |  | CORR | GENE | 10:05 | 10:20 | 10:18 | 62 | 160 | 12 | EXT |  | 0.89 | (c)
4008.116 | 11.266 | 11.234 | -0.024 | -0.056 | 378 | 610 | 559 | 378 | 24 | 390а |  | CORR | CIGR | 01:32 | 02:09 | 02:01 | 32 | 363 | 12 | EXT |  | 0.89 | (c)
4012.352 | 4.212 | 4.195 | -6.793 | -6.81 | -1563 | -1519 | -1521 | 667 | 4195 | 391а |  | CORR | CIGR | 06:05 | 06:12 | 06:12 | 30 | 84 | 10 | EXT |  | 0.89 | (c)
4012.533 | 4.393 | 4.381 | -6.612 | -6.624 | -1657 | -1571 | -1594 | 573 | 4381 | 391а |  | CORR | GENE | 05:50 | 06:04 | 06:00 | 64 | 126 | 12 | EXT |  | 0.89 | (c)
4019.499 | 0.354 | 0.293 | -11.131 | -11.192 | -129 | -106 | -111 | 93 | 293 | 392а |  | CORR | AXGR | 11:37 | 11:40 | 11:39 | 149 | 36 | 13 | EXT |  | 0.9 | (c)
4021.558 | 2.413 | 2.205 | -9.072 | -9.28 | 1983 | 2009 | 2038 | 137 | 2205 | 392а |  | CORR | GENE | 05:17 | 05:22 | 05:26 | 276 | 111 | 10 | EXT |  | 0.92 | (c)
4021.936 | 2.791 | 2.741 | -8.694 | -8.744 | 1951 | 1967 | 1964 | 254 | 2741 | 392а |  | CORR | AXGR | 05:12 | 05:15 | 05:14 | 126 | 25 | 10 | EXT |  | 0.9 | (c)
4029.021 | 9.876 | 9.86 | -1.609 | -1.625 | 1850 | 1872 | 1873 | 335 | 1588 | 392а |  | CORR | PITT | 04:56 | 04:59 | 04:60 | 37 | 46 | 28 | EXT |  | 0.89 | (c)
4035.792 | 5.162 | 5.162 | -6.033 | -6.033 | 1541 | 1613 | 1597 | 579 | 5162 | 393а |  | CORR | CIGR | 05:50 | 06:02 | 05:59 | 25 | 111 | 13 | EXT | Аномалия находится на упругопластическом изгибе: R=829 D, максимальное растяжение на 5.8 час. | 0.89 | (c)
4038.492 | 7.862 | 7.852 | -3.333 | -3.343 | -120 | -85 | -80 | 39 | 3321 | 393а |  | CORR | CIGR | 01:22 | 01:28 | 01:28 | 22 | 81 | 15 | EXT | Аномалия находится на упругопластическом изгибе: R=648 D, максимальное растяжение на 6.8 час. | 0.89 | (c)
4038.54 | 7.91 | 7.904 | -3.285 | -3.291 | -238 | -182 | -191 | 144 | 3268 | 393а |  | CORR | CIGR | 01:03 | 01:12 | 01:11 | 23 | 93 | 15 | EXT | Аномалия находится на упругопластическом изгибе: R=627 D, максимальное растяжение на 6.9 час. | 0.89 | (c)
4038.662 | 8.032 | 8.023 | -3.163 | -3.172 | -400 | -323 | -339 | 277 | 3148 | 393а |  | CORR | CIGR | 00:37 | 00:49 | 00:47 | 24 | 123 | 13 | EXT | Аномалия находится на упругопластическом изгибе: R=627 D, максимальное растяжение на 6.9 час. | 0.89 | (c)
4039.699 | 9.069 | 9.064 | -2.126 | -2.131 | 66 | 365 | 246 | 66 | 2061 | 393а |  | CORR | GENE | 01:52 | 02:40 | 02:21 | 70 | 359 | 10 | EXT | Аномалия находится на упругопластическом изгибе: R=556 D, максимальное растяжение на 7.1 час. | 0.89 | (c)
4042.618 | 0.793 | 0.777 | -7.222 | -7.238 | 309 | 426 | 408 | 309 | 777 | 394а |  | CORR | CIGR | 10:52 | 11:11 | 11:08 | 40 | 198 | 15 | EXT | Аномалия находится на упругопластическом изгибе: R=424 D, максимальное растяжение на 7.7 час. | 0.89 | (c)
4043.18 | 1.355 | 0.84 | -6.66 | -7.175 | -1948 | -1923 | -1887 | 282 | 840 | 394а |  | CORR | GENE | 04:48 | 04:52 | 04:58 | 549 | 123 | 12 | EXT | Аномалия находится на упругопластическом изгибе: R=408 D, максимальное растяжение на 7.8 час. | 0.95 | (c)
4044.785 | 2.96 | 2.95 | -5.055 | -5.065 | -1886 | -1835 | -1833 | 344 | 2950 | 394а |  | CORR | CIGR | 04:58 | 05:06 | 05:06 | 22 | 107 | 10 | EXT | Аномалия находится на упругопластическом изгибе: R=366 D, максимальное растяжение на 8.3 час. | 0.89 | (c)
4045.314 | 3.489 | 3.279 | -4.526 | -4.736 | -35 | -24 | -20 | 4 | 3279 | 394а |  | CORR | AXGR | 09:57 | 09:58 | 09:59 | 328 | 31 | 12 | EXT | Аномалия находится на упругопластическом изгибе: R=363 D, максимальное растяжение на 8.4 час. | 0.93 | (c)
4045.614 | 3.789 | 3.773 | -4.226 | -4.242 | 11 | 70 | 62 | 11 | 3773 | 394а |  | CORR | GENE | 10:04 | 10:14 | 10:12 | 51 | 103 | 11 | EXT | Аномалия находится на упругопластическом изгибе: R=364 D, максимальное растяжение на 8.5 час. | 0.89 | (c)
4064.381 | 3.766 | 3.75 | -7.049 | -7.065 | 1816 | 1918 | 1913 | 221 | 3750 | 395а |  | CORR | CIGR | 03:12 | 03:28 | 03:27 | 33 | 194 | 12 | EXT |  | 0.89 | (c)
4064.415 | 3.8 | 3.78 | -7.015 | -7.035 | 1567 | 1667 | 1672 | 454 | 3780 | 395а |  | CORR | CIGR | 02:31 | 02:48 | 02:48 | 38 | 210 | 13 | EXT |  | 0.89 | (c)
4065.434 | 4.819 | 4.806 | -5.996 | -6.009 | -1253 | -1194 | -1216 | 977 | 4806 | 395а |  | CORR | CIGR | 06:56 | 07:06 | 07:02 | 35 | 74 | 10 | EXT |  | 0.89 | (c)
4074.445 | 3.015 | 2.992 | -6.755 | -6.778 | -883 | -750 | -794 | 705 | 2992 | 396а |  | CORR | CIGR | 07:25 | 07:46 | 07:39 | 32 | 177 | 10 | EXT |  | 0.89 | (c)
4077.97 | 6.54 | 6.529 | -3.23 | -3.241 | -432 | -353 | -326 | 221 | 3181 | 396а |  | CORR | GENE | 08:38 | 08:50 | 08:55 | 60 | 211 | 10 | EXT |  | 0.89 | (c)
4078.297 | 6.867 | 6.859 | -2.903 | -2.911 | -2189 | -2174 | -2170 | 42 | 2815 | 396а |  | CORR | AXGR | 03:54 | 03:56 | 03:57 | 96 | 37 | 10 | EXT |  | 0.89 | (c)
4083.877 | 2.677 | 2.666 | -8.413 | -8.424 | -3 | 63 | 59 | 0 | 2666 | 397а |  | CORR | CIGR | 09:14 | 09:24 | 09:24 | 41 | 123 | 10 | EXT |  | 0.89 | (c)
4085.123 | 3.923 | 3.878 | -7.167 | -7.212 | -570 | -473 | -489 | 409 | 3878 | 397а |  | CORR | GENE | 07:42 | 07:58 | 07:55 | 65 | 161 | 10 | EXT |  | 0.89 | (c)
4143.858 | 3.473 | 3.45 | -7.732 | -7.755 | 1958 | 2091 | 2079 | 1958 | 3450 | 403а | Металлургический дефект | MIAN | GENE | 11:00 | 11:22 | 11:20 | 57 | 242 |  | INT | Металлургический дефект Эквивалент потери металла 10%. |  | (c)
4156.818 | 5.228 | 5.22 | -5.992 | -6 | -1406 | -1354 | -1354 | 824 | 5220 | 404а |  | GOUG | CIGR | 06:53 | 07:02 | 07:02 | 25 | 105 | 14 | EXT | Задир. |  | (c)
4157.153 | 5.563 | 5.563 | -5.657 | -5.657 | -1455 | -1354 | -1361 | 775 | 5563 | 404а |  | GOUG | CIGR | 06:45 | 07:02 | 07:01 | 35 | 188 | 14 | EXT | Зона задиров. |  | (c)
4185.019 | 10.899 | 10.872 | -0.511 | -0.538 | 700 | 836 | 805 | 700 | 482 | 406а |  | CORR | GENE | 02:00 | 02:22 | 02:17 | 56 | 210 | 13 | EXT |  | 0.89 | (c)
4185.157 | 11.037 | 11.024 | -0.373 | -0.386 | 574 | 669 | 647 | 574 | 349 | 406а |  | CORR | CIGR | 01:40 | 01:55 | 01:51 | 37 | 147 | 12 | EXT |  | 0.89 | (c)
4185.643 | 0.113 | 0.074 | -10.912 | -10.951 | 1971 | 2067 | 2097 | 7 | 74 | 407а |  | CORR | GENE | 05:09 | 05:24 | 05:29 | 50 | 253 | 12 | EXT |  | 0.89 | (c)
4186.704 | 1.174 | 1.059 | -9.851 | -9.966 | 2200 | 2218 | 2221 | 0 | 1059 | 407а |  | CORR | AXGR | 05:46 | 05:48 | 05:49 | 309 | 42 | 13 | EXT |  | 0.93 | (c)
4187.262 | 1.732 | 1.711 | -9.293 | -9.314 | 2051 | -2209 | -2221 | 0 | 1711 | 407а |  | CORR | CIGR | 05:22 | 05:54 | 05:52 | 40 | 377 | 10 | EXT |  | 0.89 | (c)
4187.439 | 1.909 | 1.733 | -9.116 | -9.292 | 846 | 954 | 958 | 846 | 1733 | 407а |  | CORR | GENE | 02:07 | 02:24 | 02:25 | 192 | 223 | 16 | EXT |  | 0.92 | (c)
4191.425 | 5.895 | 5.764 | -5.13 | -5.261 | -1669 | -1278 | -1308 | 562 | 5077 | 407а |  | CORR | GENE | 07:21 | 08:24 | 08:19 | 184 | 721 | 13 | EXT |  | 0.91 | (c)
4192.008 | 6.478 | 6.455 | -4.547 | -4.57 | 734 | 809 | 809 | 734 | 4517 | 407а |  | CORR | GENE | 01:49 | 02:01 | 02:01 | 53 | 150 | 14 | EXT |  | 0.89 | (c)
4192.162 | 6.632 | 6.508 | -4.393 | -4.517 | 1029 | 1058 | 1062 | 1029 | 4249 | 407а |  | CORR | GENE | 02:37 | 02:41 | 02:42 | 268 | 67 | 19 | EXT |  | 0.95 | (c)
4192.736 | 7.206 | 7.191 | -3.819 | -3.834 | 1645 | 1745 | 1725 | 425 | 3799 | 407а |  | CORR | CIGR | 04:16 | 04:32 | 04:29 | 35 | 161 | 10 | EXT |  | 0.89 | (c)
4205.573 | 9.018 | 8.994 | -2.347 | -2.371 | 1311 | 1498 | 1454 | 634 | 2340 | 408а |  | CORR | CIGR | 05:06 | 05:36 | 05:29 | 31 | 285 | 15 | EXT |  | 0.89 | (c)
4212.426 | 4.506 | 4.493 | -6.819 | -6.832 | 601 | 659 | 653 | 601 | 4493 | 409а |  | CORR | CIGR | 02:38 | 02:47 | 02:46 | 24 | 104 | 11 | EXT |  | 0.89 | (c)
4213.04 | 5.12 | 5.099 | -6.205 | -6.226 | 1286 | 1559 | 1434 | 648 | 5099 | 409а |  | CORR | GENE | 04:28 | 05:12 | 04:52 | 50 | 297 | 10 | EXT |  | 0.89 | (c)
4213.279 | 5.359 | 5.336 | -5.966 | -5.989 | 981 | 1122 | 1084 | 981 | 5336 | 409а |  | CORR | GENE | 03:39 | 04:02 | 03:56 | 52 | 207 | 11 | EXT |  | 0.89 | (c)
4215.475 | 7.555 | 7.555 | -3.77 | -3.77 | 567 | 635 | 629 | 567 | 3745 | 409а |  | CORR | CIGR | 02:32 | 02:43 | 02:42 | 25 | 124 | 10 | EXT |  | 0.89 | (c)
4216.328 | 8.408 | 8.406 | -2.917 | -2.919 | 579 | 623 | 635 | 579 | 2884 | 409а |  | CORR | CIGR | 02:34 | 02:41 | 02:43 | 35 | 112 | 12 | EXT |  | 0.89 | (c)
4229.792 | 10.547 | 10.512 | -0.278 | -0.313 | 2227 | -1988 | -2036 | 0 | 246 | 410а |  | CORR | GENE | 05:20 | 05:60 | 05:52 | 67 | 396 | 10 | EXT |  | 0.89 | (c)
4230.441 | 0.371 | 0.286 | -10.914 | -10.999 | -1509 | -1460 | -1477 | 721 | 286 | 411а |  | CORR | GENE | 07:42 | 07:50 | 07:47 | 387 | 65 | 10 | EXT |  | 0.93 | (c)
4230.703 | 0.633 | 0.615 | -10.652 | -10.67 | 406 | 719 | 620 | 406 | 615 | 411а |  | CORR | GENE | 00:51 | 01:42 | 01:26 | 93 | 427 | 22 | EXT |  | 0.9 | (c)
4230.907 | 0.837 | 0.814 | -10.448 | -10.471 | -1404 | -1356 | -1365 | 826 | 814 | 411а |  | CORR | CIGR | 07:59 | 08:07 | 08:05 | 23 | 78 | 10 | EXT |  | 0.89 | (c)
4235.781 | 5.711 | 5.676 | -5.574 | -5.609 | 630 | 673 | 741 | 630 | 5559 | 411а |  | CORR | GENE | 01:27 | 01:34 | 01:45 | 50 | 223 | 12 | EXT |  | 0.89 | (c)
4243.747 | 2.392 | 2.364 | -8.458 | -8.486 | -857 | -788 | -776 | 695 | 2364 | 412а |  | CORR | GENE | 07:58 | 08:09 | 08:11 | 51 | 162 | 10 | EXT |  | 0.89 | (c)
4281.043 | 5.873 | 5.76 | -5.232 | -5.345 | -1542 | -1529 | -1517 | 1492 | 5033 | 415а |  | CORR | AXGR | 03:50 | 03:52 | 03:54 | 312 | 50 | 11 | EXT |  | 0.92 | (c)
4296.183 | 9.908 | 9.898 | -1.412 | -1.422 | 1758 | 1847 | 1826 | 337 | 1381 | 416а |  | CORR | CIGR | 02:08 | 02:22 | 02:19 | 41 | 136 | 10 | EXT |  | 0.89 | (c)
4304.752 | 7.157 | 7.154 | -3.913 | -3.916 | 7 | 112 | 94 | 7 | 3871 | 417а |  | CORR | CIGR | 00:50 | 01:07 | 01:04 | 45 | 173 | 10 | EXT |  | 0.89 | (c)
4306.475 | 8.88 | 8.87 | -2.19 | -2.2 | 143 | 188 | 199 | 143 | 2165 | 417а |  | CORR | CIGR | 01:12 | 01:19 | 01:21 | 35 | 112 | 10 | EXT |  | 0.89 | (c)
4306.691 | 9.096 | 9.094 | -1.974 | -1.976 | 69 | 125 | 125 | 69 | 1946 | 417а |  | CORR | CIGR | 01:00 | 01:09 | 01:09 | 30 | 111 | 13 | EXT |  | 0.89 | (c)
4307.561 | 9.966 | 9.962 | -1.104 | -1.108 | 44 | 100 | 94 | 44 | 1077 | 417а |  | CORR | CIGR | 00:56 | 01:05 | 01:04 | 31 | 99 | 12 | EXT |  | 0.89 | (c)
4307.96 | 10.365 | 10.288 | -0.705 | -0.782 | -2162 | -2144 | -2134 | 69 | 649 | 417а |  | CORR | AXGR | 06:60 | 07:03 | 07:04 | 133 | 56 | 11 | EXT |  | 0.9 | (c)
4309.918 | 1.253 | 1.236 | -7.252 | -7.269 | -216 | -85 | -129 | 43 | 1236 | 418а |  | CORR | CIGR | 01:42 | 02:03 | 01:56 | 40 | 173 | 10 | EXT |  | 0.89 | (c)
4310.477 | 1.812 | 1.796 | -6.693 | -6.709 | 2039 | 2150 | 2132 | 5 | 1796 | 418а |  | CORR | CIGR | 07:46 | 08:04 | 08:01 | 25 | 186 | 12 | EXT |  | 0.89 | (c)
4311.061 | 2.396 | 2.381 | -6.109 | -6.124 | -910 | -745 | -798 | 687 | 2381 | 418а |  | CORR | CIGR | 11:50 | 00:17 | 12:08 | 55 | 223 | 12 | EXT |  | 0.89 | (c)
4311.857 | 3.192 | 3.183 | -5.313 | -5.322 | -848 | -785 | -792 | 736 | 3183 | 418а |  | CORR | CIGR | 00:00 | 00:10 | 00:09 | 30 | 112 | 12 | EXT |  | 0.89 | (c)
4312.7 | 4.035 | 3.985 | -4.47 | -4.52 | 2101 | 2213 | 2219 | 0 | 3985 | 418а |  | CORR | GENE | 07:56 | 08:14 | 08:15 | 86 | 236 | 10 | EXT |  | 0.89 | (c)
4312.78 | 4.115 | 4.084 | -4.39 | -4.421 | -216 | -132 | -123 | 30 | 4084 | 418а |  | CORR | CIGR | 01:42 | 01:56 | 01:57 | 45 | 186 | 10 | EXT |  | 0.89 | (c)
4315.939 | 7.274 | 7.267 | -1.231 | -1.238 | -281 | -105 | -170 | 59 | 1200 | 418а |  | CORR | CIGR | 01:31 | 01:60 | 01:49 | 38 | 222 | 11 | EXT |  | 0.89 | (c)
4317.17 | 0 | -0.031 | -11.185 | -11.216 | 2049 | -1705 | -2011 | 0 |  | 418б | Нарушение формы кольцевого шва | GWAN |  | 07:46 | 09:40 | 08:51 | 0 | 802 |  | EXT | Нарушение формы кольцевого шва |  | (c)
4318.081 | 0.911 | 0.891 | -10.274 | -10.294 | -1949 | -1872 | -1859 | 282 | 891 | 418б |  | CORR | CIGR | 09:01 | 09:13 | 09:16 | 39 | 181 | 11 | EXT |  | 0.89 | (c)
4325.82 | 8.65 | 8.641 | -2.535 | -2.544 | -109 | -47 | -41 | 0 | 2519 | 418б |  | CORR | CIGR | 01:58 | 02:08 | 02:09 | 25 | 136 | 12 | EXT |  | 0.89 | (c)
4326.658 | 9.488 | 9.452 | -1.697 | -1.733 | -701 | -563 | -569 | 438 | 1665 | 418б |  | CORR | GENE | 00:22 | 00:45 | 00:44 | 68 | 263 | 16 | EXT |  | 0.89 | (c)
4326.772 | 9.602 | 9.551 | -1.583 | -1.634 | 535 | 555 | 560 | 535 | 1529 | 418б |  | CORR | AXGR | 03:42 | 03:45 | 03:46 | 105 | 50 | 15 | EXT |  | 0.9 | (c)
4326.928 | 9.758 | 9.746 | -1.427 | -1.439 | -208 | -121 | -90 | 0 | 1398 | 418б |  | CORR | CIGR | 01:42 | 01:56 | 02:01 | 41 | 235 | 15 | EXT |  | 0.89 | (c)
4327.478 | 10.308 | 10.243 | -0.877 | -0.942 | -651 | -572 | -455 | 259 | 858 | 418б |  | CORR | GENE | 00:31 | 00:43 | 01:02 | 84 | 392 | 12 | EXT |  | 0.89 | (c)
4327.508 | 10.338 | 10.323 | -0.847 | -0.862 | -117 | -35 | -25 | 0 | 831 | 418б |  | CORR | CIGR | 01:57 | 02:10 | 02:11 | 31 | 184 | 10 | EXT |  | 0.89 | (c)
4327.654 | 10.484 | 10.464 | -0.701 | -0.721 | 2043 | -2099 | -2218 | 0 | 643 | 418б |  | CORR | GENE | 07:45 | 08:37 | 08:18 | 78 | 401 | 15 | EXT |  | 0.89 | (c)
4327.718 | 10.548 | 10.523 | -0.637 | -0.662 | -1981 | -1854 | -1863 | 249 | 601 | 418б |  | CORR | GENE | 08:56 | 09:16 | 09:15 | 61 | 236 | 10 | EXT |  | 0.89 | (c)
4328.254 | 11.084 | 11.006 | -0.101 | -0.179 | -643 | -382 | -432 | 221 | 71 | 418б |  | CORR | GENE | 00:32 | 01:14 | 01:06 | 108 | 422 | 12 | EXT |  | 0.89 | (c)
4328.497 | 0.142 | 0.032 | -10.913 | -11.023 | -2214 | -2196 | -2193 | 16 | 32 | 419а |  | LWAN | AXGR | 04:27 | 04:30 | 04:30 | 234 | 43 |  | INT | Эквивалент потери металла 14%. |  | (c)
4328.569 | 0.214 | 0.195 | -10.841 | -10.86 | -2169 | -2144 | -2113 | 62 | 195 | 419а |  | CORR | CIGR | 04:34 | 04:38 | 04:43 | 37 | 112 | 10 | EXT |  | 0.89 | (c)
4328.762 | 0.407 | 0.29 | -10.648 | -10.765 | 842 | 863 | 867 | 842 | 290 | 419а |  | CORR | AXGR | 00:40 | 00:43 | 00:44 | 408 | 50 | 10 | EXT |  | 0.93 | (c)
4330.104 | 1.749 | 1.723 | -9.306 | -9.332 | -1536 | -1469 | -1474 | 695 | 1723 | 419а |  | CORR | CIGR | 06:16 | 06:27 | 06:26 | 41 | 124 | 10 | EXT |  | 0.89 | (c)
4330.383 | 2.028 | 1.869 | -9.027 | -9.186 | -1501 | -1493 | -1489 | 730 | 1869 | 419а |  | CORR | AXGR | 06:22 | 06:23 | 06:24 | 231 | 24 | 12 | EXT |  | 0.91 | (c)
4330.58 | 2.225 | 2.21 | -8.83 | -8.845 | -1797 | -1717 | -1719 | 433 | 2210 | 419а |  | CORR | CIGR | 05:34 | 05:47 | 05:47 | 31 | 157 | 13 | EXT |  | 0.89 | (c)
4330.778 | 2.423 | 2.404 | -8.632 | -8.651 | -1721 | -1624 | -1619 | 510 | 2404 | 419а |  | CORR | CIGR | 05:46 | 06:02 | 06:03 | 34 | 205 | 14 | EXT |  | 0.89 | (c)
4331.544 | 3.189 | 3.174 | -7.866 | -7.881 | -1536 | -1455 | -1455 | 695 | 3174 | 419а |  | CORR | CIGR | 06:16 | 06:29 | 06:29 | 40 | 161 | 10 | EXT |  | 0.89 | (c)
4332.613 | 4.258 | 4.245 | -6.797 | -6.81 | -1672 | -1606 | -1599 | 559 | 4245 | 419а |  | CORR | CIGR | 05:54 | 06:05 | 06:06 | 28 | 146 | 11 | EXT |  | 0.89 | (c)
4333.02 | 4.665 | 4.628 | -6.39 | -6.427 | -1581 | -1483 | -1464 | 650 | 4628 | 419а |  | CORR | CIGR | 06:09 | 06:25 | 06:28 | 52 | 233 | 11 | EXT |  | 0.89 | (c)
4333.414 | 5.059 | 5.036 | -5.996 | -6.019 | -1515 | -1447 | -1433 | 716 | 5036 | 419а |  | CORR | CIGR | 06:19 | 06:30 | 06:33 | 39 | 163 | 13 | EXT |  | 0.89 | (c)
4334.657 | 6.302 | 6.271 | -4.753 | -4.784 | 487 | 747 | 690 | 487 | 4701 | 419а |  | CORR | GENE | 11:43 | 00:25 | 12:15 | 83 | 407 | 14 | EXT |  | 0.89 | (c)
4336.83 | 8.475 | 8.47 | -2.58 | -2.585 | -2094 | -1993 | -2032 | 137 | 2560 | 419а |  | CORR | CIGR | 04:46 | 05:02 | 04:56 | 25 | 124 | 10 | EXT |  | 0.89 | (c)
4337.394 | 9.039 | 9.028 | -2.016 | -2.027 | -2146 | -2097 | -2077 | 85 | 1996 | 419а |  | CORR | CIGR | 04:38 | 04:46 | 04:49 | 31 | 137 | 13 | EXT |  | 0.89 | (c)
4337.441 | 9.086 | 9.08 | -1.969 | -1.975 | 781 | 886 | 887 | 781 | 1920 | 419а |  | CORR | CIGR | 00:30 | 00:47 | 00:47 | 55 | 211 | 12 | EXT |  | 0.89 | (c)
4338.038 | 9.683 | 9.642 | -1.372 | -1.413 | -2091 | -1805 | -1827 | 140 | 1317 | 419а |  | CORR | GENE | 04:46 | 05:33 | 05:29 | 96 | 527 | 13 | EXT |  | 0.89 | (c)
4338.823 | 10.468 | 10.451 | -0.587 | -0.604 | -2119 | -2072 | -2075 | 112 | 569 | 419а |  | CORR | CIGR | 04:42 | 04:50 | 04:49 | 35 | 87 | 10 | EXT |  | 0.89 | (c)
4338.865 | 10.51 | 10.43 | -0.545 | -0.625 | -1917 | -1805 | -1717 | 313 | 472 | 419а |  | CORR | GENE | 05:14 | 05:33 | 05:47 | 153 | 400 | 21 | EXT |  | 0.91 | (c)
4339.21 | 10.855 | 10.84 | -0.2 | -0.215 | -1661 | -1613 | -1610 | 570 | 190 | 419а |  | CORR | CIGR | 05:56 | 06:04 | 06:04 | 25 | 101 | 10 | EXT |  | 0.89 | (c)
4339.673 | 0.263 | 0.253 | -7.457 | -7.467 | -2041 | -1982 | -1986 | 189 | 253 | 420а |  | CORR | CIGR | 07:51 | 08:00 | 07:60 | 25 | 111 | 15 | EXT |  | 0.89 | (c)
4353.514 | 6.384 | 6.38 | -4.806 | -4.81 | 2171 | 2193 | 2182 | 37 | 4599 | 421а |  | CORR | AXGR | 07:21 | 07:24 | 07:23 | 211 | 22 | 10 | EXT |  | 0.9 | (c)
4356.958 | 9.828 | 9.785 | -1.362 | -1.405 | 1695 | 1863 | 1838 | 250 | 1349 | 421а |  | CORR | CIGR | 06:04 | 06:31 | 06:27 | 56 | 285 | 12 | EXT |  | 0.89 | (c)
4357.789 | 10.659 | 10.615 | -0.531 | -0.575 | 1807 | 1927 | 1937 | 163 | 493 | 421а |  | CORR | GENE | 06:22 | 06:41 | 06:43 | 82 | 260 | 13 | EXT |  | 0.89 | (c)
4358.264 | 11.134 | 11.103 | -0.056 | -0.087 | 1905 | 2109 | 2081 | 0 | 10 | 421а |  | CORR | GENE | 06:38 | 07:11 | 07:06 | 77 | 351 | 17 | EXT |  | 0.89 | (c)
4387.16 | 1.15 | 1.125 | -10.095 | -10.12 | 1744 | 1823 | 1819 | 337 | 1125 | 425а |  | CORR | CIGR | 02:44 | 02:57 | 02:56 | 40 | 149 | 12 | EXT |  | 0.89 | (c)
4392.921 | 6.911 | 6.872 | -4.334 | -4.373 | 1911 | 2025 | 2035 | 72 | 4302 | 425а |  | CORR | GENE | 03:11 | 03:29 | 03:31 | 71 | 248 | 10 | EXT |  | 0.89 | (c)
4393.048 | 7.038 | 6.978 | -4.207 | -4.267 | 1360 | 1610 | 1552 | 486 | 4171 | 425а |  | CORR | GENE | 01:42 | 02:22 | 02:13 | 96 | 384 | 10 | EXT |  | 0.89 | (c)
4393.337 | 7.327 | 7.288 | -3.918 | -3.957 | 1533 | 1781 | 1713 | 337 | 3886 | 425а |  | CORR | GENE | 02:10 | 02:50 | 02:39 | 71 | 360 | 10 | EXT |  | 0.89 | (c)
4395.154 | 9.144 | 9.122 | -2.101 | -2.123 | -857 | -755 | -767 | 678 | 2087 | 425а |  | CORR | CIGR | 07:44 | 08:01 | 07:59 | 36 | 180 | 15 | EXT |  | 0.89 | (c)
4395.92 | 9.91 | 9.889 | -1.335 | -1.356 | -822 | -716 | -719 | 615 | 1319 | 425а |  | CORR | CIGR | 07:50 | 08:07 | 08:06 | 37 | 207 | 10 | EXT |  | 0.89 | (c)
4396.286 | 10.276 | 10.257 | -0.969 | -0.988 | 1600 | 1677 | 1674 | 481 | 952 | 425а |  | CORR | CIGR | 02:21 | 02:33 | 02:33 | 36 | 150 | 15 | EXT |  | 0.89 | (c)
4403.278 | 6.023 | 5.988 | -4.512 | -4.547 | -558 | -498 | -481 | 405 | 4498 | 426а |  | CORR | CIGR | 08:27 | 08:37 | 08:39 | 49 | 154 | 14 | EXT |  | 0.89 | (c)
4403.35 | 6.095 | 6.025 | -4.44 | -4.51 | 1456 | 1689 | 1592 | 502 | 4423 | 426а |  | CORR | GENE | 01:52 | 02:30 | 02:14 | 87 | 273 | 10 | EXT |  | 0.89 | (c)
4403.752 | 6.497 | 6.354 | -4.038 | -4.181 | 1434 | 1440 | 1450 | 764 | 3900 | 426а |  | CORR | AXGR | 01:49 | 01:50 | 01:51 | 281 | 32 | 11 | EXT |  | 0.92 | (c)
4404.694 | 7.439 | 7.001 | -3.096 | -3.534 | -831 | -814 | -810 | 790 | 2995 | 426а |  | CORR | AXGR | 07:43 | 07:46 | 07:46 | 539 | 41 | 11 | EXT |  | 0.94 | (c)
4405.254 | 7.999 | 7.981 | -2.536 | -2.554 | -711 | -552 | -605 | 500 | 2514 | 426а |  | CORR | CIGR | 08:02 | 08:28 | 08:19 | 40 | 211 | 12 | EXT |  | 0.89 | (c)
4405.562 | 8.307 | 8.295 | -2.228 | -2.24 | -776 | -703 | -689 | 602 | 2205 | 426а |  | CORR | CIGR | 07:52 | 08:04 | 08:06 | 35 | 174 | 13 | EXT |  | 0.89 | (c)
4405.925 | 8.67 | 8.659 | -1.865 | -1.876 | 1554 | 1629 | 1615 | 554 | 1853 | 426а |  | CORR | CIGR | 02:08 | 02:20 | 02:18 | 23 | 122 | 10 | EXT |  | 0.89 | (c)
4406.338 | 9.083 | 9.081 | -1.452 | -1.454 | -628 | -522 | -553 | 479 | 1419 | 426а |  | CORR | CIGR | 08:16 | 08:33 | 08:28 | 35 | 149 | 10 | EXT |  | 0.89 | (c)
4406.964 | 9.709 | 9.679 | -0.826 | -0.856 | -542 | -404 | -427 | 312 | 811 | 426а |  | CORR | CIGR | 08:30 | 08:52 | 08:48 | 45 | 230 | 10 | EXT |  | 0.89 | (c)
4407.498 | 10.243 | 10.241 | -0.292 | -0.294 | 1046 | 1210 | 1158 | 961 | 228 | 426а |  | CORR | GENE | 00:46 | 01:12 | 01:04 | 66 | 223 | 10 | EXT |  | 0.89 | (c)
4408.679 | 0.889 | 0.865 | -6.831 | -6.855 | -1620 | -1557 | -1508 | 611 | 865 | 426б |  | CORR | CIGR | 07:20 | 07:30 | 07:38 | 40 | 223 | 15 | EXT |  | 0.89 | (c)
4411.109 | 3.319 | 3.297 | -4.401 | -4.423 | -1260 | -1162 | -1179 | 971 | 3297 | 426б |  | CORR | CIGR | 08:18 | 08:34 | 08:31 | 40 | 161 | 10 | EXT |  | 0.89 | (c)
4415.189 | 7.399 | 7.384 | -0.321 | -0.336 | -1186 | -1100 | -1105 | 1025 | 306 | 426б |  | CORR | CIGR | 08:30 | 08:44 | 08:43 | 30 | 161 | 15 | EXT |  | 0.89 | (c)
4415.239 | 7.449 | 7.424 | -0.271 | -0.296 | -1607 | -1537 | -1520 | 624 | 266 | 426б |  | CORR | CIGR | 07:22 | 07:33 | 07:36 | 30 | 173 | 12 | EXT |  | 0.89 | (c)
4415.292 | 7.502 | 7.474 | -0.218 | -0.246 | -1372 | -1299 | -1304 | 859 | 206 | 426б |  | CORR | CIGR | 07:60 | 08:12 | 08:11 | 40 | 136 | 12 | EXT |  | 0.89 | (c)
4415.531 | 0.021 | 0.021 | -3.054 | -3.054 | -1263 | -1262 | -1246 | 967 | 21 | 427а |  | CORR | AXGR | 07:04 | 07:04 | 07:06 | 122 | 34 | 10 | EXT |  | 0.89 | (c)
4415.872 | 0.362 | 0.344 | -2.713 | -2.731 | -1022 | -860 | -892 | 762 | 344 | 427а |  | CORR | CIGR | 07:43 | 08:09 | 08:04 | 35 | 260 | 12 | EXT |  | 0.89 | (c)
4417.535 | 2.025 | 1.992 | -1.05 | -1.083 | 448 | 589 | 576 | 448 | 1040 | 427а |  | CORR | CIGR | 11:40 | 00:03 | 12:01 | 43 | 257 | 13 | EXT |  | 0.89 | (c)
4418.18 | 2.67 | 2.661 | -0.405 | -0.414 | -1325 | -1136 | -1191 | 906 | 371 | 427а |  | CORR | CIGR | 06:54 | 07:24 | 07:15 | 43 | 268 | 11 | EXT |  | 0.89 | (c)
4418.585 | 0 | -0.035 | -4.25 | -4.285 | -975 | -110 | -91 | 793 |  | 427б | Нарушение формы кольцевого шва | GWAN |  | 10:41 | 01:01 | 13:04 | 0 | 1768 |  | EXT | Нарушение формы кольцевого шва |  | (c)
4418.585 | 0 | -0.026 | -4.25 | -4.276 | 1938 | -1904 | -2018 | 0 |  | 427б | Нарушение формы кольцевого шва | GWAN |  | 06:32 | 08:12 | 07:53 | 0 | 1010 |  | EXT | Нарушение формы кольцевого шва |  | (c)
4419.319 | 0.734 | 0.71 | -3.516 | -3.54 | -687 | -579 | -551 | 415 | 710 | 427б |  | CORR | CIGR | 11:28 | 11:45 | 11:50 | 55 | 272 | 10 | EXT |  | 0.89 | (c)
4419.565 | 0.98 | 0.954 | -3.27 | -3.296 | 2027 | 2135 | 2157 | 0 | 954 | 427б |  | CORR | CIGR | 06:46 | 07:03 | 07:07 | 40 | 260 | 10 | EXT |  | 0.89 | (c)
4419.883 | 1.298 | 1.264 | -2.952 | -2.986 | 1890 | 2039 | 2064 | 0 | 1264 | 427б |  | CORR | GENE | 06:24 | 06:48 | 06:52 | 60 | 347 | 13 | EXT |  | 0.89 | (c)
4419.952 | 1.367 | 1.334 | -2.883 | -2.916 | 2190 | 2211 | 2207 | 7 | 1334 | 427б |  | CORR | AXGR | 07:12 | 07:16 | 07:15 | 252 | 33 | 10 | EXT |  | 0.91 | (c)
4420.217 | 1.632 | 1.594 | -2.618 | -2.656 | -1104 | -1033 | -985 | 866 | 1594 | 427б |  | CORR | GENE | 10:21 | 10:32 | 10:40 | 57 | 238 | 10 | EXT |  | 0.89 | (c)
4420.271 | 1.686 | 1.677 | -2.564 | -2.573 | -1408 | -1310 | -1321 | 823 | 1677 | 427б |  | CORR | CIGR | 09:32 | 09:48 | 09:46 | 30 | 174 | 12 | EXT |  | 0.89 | (c)
4422.754 | 4.169 | 4.095 | -0.081 | -0.155 | -381 | -203 | -196 | 11 | 53 | 427б |  | CORR | GENE | 00:17 | 00:46 | 00:47 | 102 | 370 | 12 | EXT |  | 0.89 | (c)
4423.108 | 0.273 | 0.25 | -3.947 | -3.97 | -1039 | -756 | -825 | 611 | 250 | 428а |  | CORR | CIGR | 09:37 | 10:23 | 10:12 | 42 | 428 | 10 | EXT |  | 0.89 | (c)
4424.69 | 1.855 | 1.829 | -2.365 | -2.391 | -2225 | -2099 | -2107 | 6 | 1829 | 428а |  | CORR | CIGR | 06:26 | 06:46 | 06:45 | 50 | 235 | 13 | EXT |  | 0.89 | (c)
4425.794 | 2.959 | 2.904 | -1.261 | -1.316 | -370 | -247 | -271 | 172 | 1261 | 428а |  | CORR | CIGR | 11:25 | 11:45 | 11:41 | 55 | 198 | 14 | EXT |  | 0.89 | (c)
4425.872 | 3.037 | 3.009 | -1.183 | -1.211 | -674 | -635 | -593 | 513 | 1176 | 428а |  | CORR | CIGR | 10:36 | 10:43 | 10:49 | 35 | 161 | 11 | EXT |  | 0.89 | (c)
4425.886 | 3.051 | 3.039 | -1.169 | -1.181 | 1845 | 1892 | 1896 | 282 | 1153 | 428а |  | CORR | CIGR | 05:23 | 05:30 | 05:31 | 28 | 103 | 11 | EXT |  | 0.89 | (c)
4426.322 | 3.487 | 3.468 | -0.733 | -0.752 | -774 | -233 | -391 | 8 | 628 | 428а |  | CORR | GENE | 10:20 | 11:47 | 11:22 | 124 | 765 | 13 | EXT |  | 0.9 | (c)
4426.624 | 3.789 | 3.776 | -0.431 | -0.444 | -721 | -513 | -566 | 410 | 374 | 428а |  | CORR | GENE | 10:29 | 11:02 | 10:54 | 70 | 311 | 14 | EXT |  | 0.89 | (c)
4426.86 | 4.025 | 4.01 | -0.195 | -0.21 | -627 | -473 | -515 | 404 | 150 | 428а |  | CORR | GENE | 10:44 | 11:09 | 11:02 | 60 | 223 | 10 | EXT |  | 0.89 | (c)
4427.51 | 0.455 | 0.414 | -10.77 | -10.811 | -1774 | -1202 | -1447 | 457 | 414 | 428б |  | CORR | GENE | 05:17 | 06:49 | 06:10 | 78 | 653 | 14 | EXT |  | 0.89 | (c)
4430.235 | 3.18 | 3.164 | -8.045 | -8.061 | -1433 | -1242 | -1309 | 798 | 3164 | 428б |  | CORR | CIGR | 06:12 | 06:43 | 06:32 | 46 | 248 | 13 | EXT |  | 0.89 | (c)
4433.249 | 6.194 | 6.178 | -5.031 | -5.047 | -1718 | -1647 | -1637 | 513 | 5007 | 428б |  | CORR | CIGR | 05:26 | 05:37 | 05:39 | 40 | 161 | 11 | EXT |  | 0.89 | (c)
4434.029 | 6.974 | 6.82 | -4.251 | -4.405 | -1792 | -1429 | -1557 | 439 | 4229 | 428б |  | CORR | GENE | 05:14 | 06:13 | 05:52 | 176 | 470 | 10 | EXT |  | 0.9 | (c)
4434.294 | 7.239 | 7.219 | -3.986 | -4.006 | -1731 | -1604 | -1644 | 500 | 3961 | 428б |  | CORR | CIGR | 05:24 | 05:44 | 05:38 | 45 | 174 | 12 | EXT |  | 0.89 | (c)
4434.325 | 7.27 | 7.05 | -3.955 | -4.175 | -1505 | -1445 | -1457 | 725 | 3837 | 428б |  | CORR | GENE | 06:00 | 06:10 | 06:08 | 338 | 96 | 11 | EXT |  | 0.92 | (c)
4434.704 | 7.649 | 7.636 | -3.576 | -3.589 | -1625 | -1553 | -1559 | 605 | 3557 | 428б |  | CORR | CIGR | 05:41 | 05:53 | 05:52 | 32 | 133 | 10 | EXT |  | 0.89 | (c)
4435.087 | 8.032 | 7.913 | -3.193 | -3.312 | -2065 | -2021 | -2040 | 166 | 3026 | 428б |  | CORR | AXGR | 04:30 | 04:37 | 04:34 | 286 | 49 | 11 | EXT |  | 0.92 | (c)
4435.402 | 8.347 | 8.205 | -2.878 | -3.02 | -1624 | -1586 | -1595 | 607 | 2801 | 428б |  | CORR | AXGR | 05:41 | 05:47 | 05:46 | 219 | 56 | 10 | EXT |  | 0.91 | (c)
4435.424 | 8.369 | 8.349 | -2.856 | -2.876 | -999 | -951 | -956 | 913 | 2836 | 428б |  | CORR | CIGR | 07:22 | 07:30 | 07:29 | 40 | 86 | 11 | EXT |  | 0.89 | (c)
4435.656 | 8.601 | 8.533 | -2.624 | -2.692 | -1520 | -1331 | -1259 | 711 | 2587 | 428б |  | CORR | GENE | 05:58 | 06:28 | 06:40 | 105 | 521 | 15 | EXT |  | 0.9 | (c)
4436.218 | 9.163 | 9.082 | -2.062 | -2.143 | -1086 | -1025 | -1055 | 1024 | 1842 | 428б |  | CORR | GENE | 07:08 | 07:18 | 07:13 | 301 | 62 | 10 | EXT |  | 0.92 | (c)
4436.333 | 9.278 | 9.196 | -1.947 | -2.029 | -1647 | -1609 | -1617 | 583 | 1513 | 428б |  | CORR | GENE | 05:37 | 05:44 | 05:42 | 516 | 61 | 14 | EXT |  | 0.96 | (c)
4436.406 | 9.351 | 9.192 | -1.874 | -2.033 | -1517 | -1497 | -1493 | 714 | 1692 | 428б |  | CORR | AXGR | 05:58 | 06:02 | 06:02 | 341 | 47 | 10 | EXT |  | 0.92 | (c)
4443.929 | 5.649 | 5.61 | -5.401 | -5.44 | -10 | 187 | 107 | 0 | 5384 | 429а |  | CORR | CIGR | 08:08 | 08:40 | 08:27 | 56 | 235 | 10 | EXT |  | 0.89 | (c)
4452.434 | 3.104 | 2.88 | -6.761 | -6.985 | 1168 | 1211 | 1199 | 1168 | 2880 | 430а |  | CORR | GENE | 08:07 | 08:14 | 08:12 | 431 | 62 | 12 | EXT |  | 0.94 | (c)
4467.408 | 8.213 | 8.174 | -2.667 | -2.706 | -883 | -523 | -651 | 419 | 2587 | 432а |  | CORR | GENE | 07:06 | 08:04 | 07:43 | 119 | 464 | 17 | EXT |  | 0.9 | (c)
4485.073 | 3.763 | 3.731 | -7.572 | -7.604 | -407 | -312 | -302 | 197 | 3731 | 434а |  | CORR | GENE | 01:04 | 01:19 | 01:21 | 60 | 210 | 10 | EXT |  | 0.89 | (c)
4492.623 | 11.313 | 11.162 | -0.022 | -0.173 | 1346 | 1376 | 1361 | 854 | 15 | 434а |  | CORR | AXGR | 05:47 | 05:52 | 05:49 | 158 | 30 | 12 | EXT | Аномалия находится на упругопластическом изгибе: R=905 D, максимальное растяжение на 3.8 час. | 0.9 | (c)
4498.537 | 5.892 | 5.874 | -4.943 | -4.961 | 274 | 399 | 423 | 274 | 4910 | 435а |  | CORR | CIGR | 00:20 | 00:40 | 00:44 | 51 | 297 | 12 | EXT | Аномалия находится на упругопластическом изгибе: R=496 D, максимальное растяжение на 5 час. | 0.89 | (c)
4654.806 | 2.551 | 2.539 | -8.804 | -8.816 | 1409 | 1453 | 1470 | 700 | 2539 | 449а |  | CORR | GENE | 06:24 | 06:31 | 06:34 | 86 | 121 | 11 | EXT |  | 0.89 | (c)
4687.207 | 0.677 | 0.666 | -10.768 | -10.779 | -2068 | -2016 | -2020 | 162 | 666 | 453 |  | CORR | CIGR | 07:35 | 07:43 | 07:43 | 22 | 96 | 11 | EXT |  | 0.89 | (c)
4699.608 | 1.633 | 1.61 | -9.817 | -9.84 | 341 | 1170 | 1290 | 8 | 1610 | 454 |  | ARTD | GENE | 11:04 | 01:18 | 13:37 | 58 | 1897 |  | EXT | Эквивалент потери металла 13%. От изолировочной машины. |  | (c)
4730.134 | 9.239 | 5.081 | -2.196 | -6.354 | 2073 | 2179 | 2199 | 0 | 1462 | 456 |  | GOUG | GENE | 08:26 | 08:43 | 08:46 | 4892 | 252 | 7 | EXT | Зона задиров. |  | (c)
4733.725 | 1.395 | 0.293 | -9.185 | -10.287 | -269 | -9 | -128 | 0 | 293 | 457 |  | GOUG | GENE | 08:34 | 09:16 | 08:57 | 1796 | 282 | 7 | EXT | Зона задиров. |  | (c)
4810.378 | 10.428 | 10.417 | -0.772 | -0.783 | -1083 | -1012 | -994 | 905 | 759 | 463 |  | CORR | CIGR | 07:44 | 07:56 | 07:59 | 24 | 178 | 14 | EXT |  | 0.89 | (c)
4824.447 | 1.857 | 1.839 | -9.488 | -9.506 | 1508 | 1568 | 1570 | 599 | 1839 | 465 |  | CORR | CIGR | 04:15 | 04:24 | 04:25 | 30 | 124 | 10 | EXT |  | 0.89 | (c)
4830.557 | 7.967 | 7.944 | -3.378 | -3.401 | 1468 | 1512 | 1523 | 652 | 3371 | 465 |  | CORR | CIGR | 04:08 | 04:15 | 04:17 | 30 | 111 | 10 | EXT |  | 0.89 | (c)
4938.37 | 3.395 | 3.366 | -7.925 | -7.954 | -1838 | -1752 | -1758 | 392 | 3366 | 474б |  | CORR | CIGR | 04:28 | 04:42 | 04:41 | 45 | 161 | 10 | EXT |  | 0.89 | (c)
4957.409 | 0.064 | 0.047 | -11.406 | -11.423 | -2075 | -2027 | -2035 | 156 | 47 | 476а |  | CORR | CIGR | 08:02 | 08:09 | 08:08 | 24 | 79 | 12 | EXT | Аномалия находится на упругопластическом изгибе: R=474 D, максимальное растяжение на 4.2 час. | 0.89 | (c)
4958.139 | 0.794 | 0.244 | -10.676 | -11.226 | 2070 | 2112 | 2157 | 0 | 244 | 476а |  | CORR | GENE | 07:11 | 07:17 | 07:25 | 957 | 174 | 11 | EXT | Аномалия находится на упругопластическом изгибе: R=468 D, максимальное растяжение на 4.2 час. | 0.97 | (c)
4966.409 | 9.064 | 8.809 | -2.406 | -2.661 | 2154 | 2173 | 2172 | 40 | 2319 | 476а |  | CORR | AXGR | 07:24 | 07:27 | 07:27 | 342 | 36 | 13 | EXT | Аномалия находится на упругопластическом изгибе: R=543 D, максимальное растяжение на 3.9 час. | 0.94 | (c)
4967.678 | 10.333 | 10.304 | -1.137 | -1.166 | 1953 | 2111 | 2055 | 74 | 1112 | 476а |  | CORR | GENE | 06:52 | 07:17 | 07:08 | 54 | 203 | 11 | EXT | Аномалия находится на упругопластическом изгибе: R=610 D, максимальное растяжение на 3.7 час. | 0.89 | (c)
4967.743 | 10.398 | 10.326 | -1.072 | -1.144 | 2203 | 2214 | 2222 | 0 | 1018 | 476а |  | CORR | AXGR | 07:32 | 07:34 | 07:35 | 126 | 38 | 15 | EXT | Аномалия находится на упругопластическом изгибе: R=628 D, максимальное растяжение на 3.7 час. | 0.9 | (c)
5003.965 | 4.07 | 4.06 | -7.315 | -7.325 | 1398 | 1482 | 1472 | 684 | 4060 | 480а |  | CORR | CIGR | 04:04 | 04:18 | 04:16 | 35 | 149 | 13 | EXT |  | 0.89 | (c)
5044.805 | 0 | -0.026 | -11.37 | -11.396 | -1272 | -1010 | -975 | 679 |  | 484а | Нарушение формы кольцевого шва | GWAN |  | 09:30 | 10:12 | 10:18 | 0 | 592 |  | EXT | Нарушение формы кольцевого шва |  | (c)
5054.59 | 9.785 | 9.771 | -1.585 | -1.599 | 923 | 982 | 991 | 923 | 1564 | 484а |  | CORR | CIGR | 03:24 | 03:34 | 03:35 | 35 | 136 | 11 | EXT |  | 0.89 | (c)
5058.693 | 2.518 | 2.501 | -8.602 | -8.619 | 1868 | 1927 | 1921 | 256 | 2501 | 485а |  | CORR | CIGR | 03:30 | 03:39 | 03:38 | 30 | 106 | 10 | EXT |  | 0.89 | (c)
5060.882 | 4.707 | 4.696 | -6.413 | -6.424 | 1869 | 1914 | 1914 | 272 | 4696 | 485а |  | CORR | CIGR | 03:30 | 03:37 | 03:37 | 25 | 90 | 11 | EXT |  | 0.89 | (c)
5069.402 | 2.107 | 2.083 | -8.878 | -8.902 | 2159 | 2203 | 2221 | 0 | 2083 | 486а |  | CORR | CIGR | 03:03 | 03:10 | 03:13 | 33 | 123 | 12 | EXT |  | 0.89 | (c)
5089.996 | 0.271 | 0.234 | -8.129 | -8.166 | 107 | 195 | 241 | 107 | 234 | 488а |  | CORR | CIGR | 04:09 | 04:23 | 04:31 | 39 | 269 | 11 | EXT |  | 0.89 | (c)
5093.609 | 3.884 | 3.873 | -4.516 | -4.527 | -1522 | -1442 | -1467 | 1412 | 3873 | 488а |  | CORR | CIGR | 11:46 | 11:59 | 11:55 | 22 | 110 | 11 | EXT |  | 0.89 | (c)
5093.676 | 3.951 | 3.936 | -4.449 | -4.464 | -1788 | -1719 | -1726 | 1663 | 3936 | 488а |  | CORR | CIGR | 11:03 | 11:14 | 11:13 | 29 | 125 | 11 | EXT |  | 0.89 | (c)
5093.678 | 3.953 | 3.944 | -4.447 | -4.456 | -2080 | -2030 | -2029 | 1978 | 3944 | 488а |  | CORR | CIGR | 10:16 | 10:24 | 10:24 | 19 | 102 | 10 | EXT |  | 0.89 | (c)
5123.989 | 3.294 | 3.195 | -3.251 | -3.35 | -77 | 26 | -4 | 0 | 2923 | 491аа |  | CORR | GENE | 08:48 | 09:05 | 08:60 | 427 | 146 | 14 | EXT |  | 0.91 | (c)
5125.53 | 4.835 | 4.792 | -1.71 | -1.753 | -180 | -157 | -148 | 116 | 1310 | 491аа |  | CORR | GENE | 08:32 | 08:35 | 08:37 | 443 | 64 | 11 | EXT |  | 0.89 | (c)
5125.68 | 4.985 | 4.96 | -1.56 | -1.585 | -2013 | -1853 | -1886 | 1759 | 1544 | 491аа |  | CORR | CIGR | 03:36 | 04:02 | 03:56 | 41 | 253 | 10 | EXT |  | 0.84 | (c)
5126.171 | 5.476 | 5.466 | -1.069 | -1.079 | -266 | -208 | -210 | 155 | 1058 | 491аа |  | CORR | CIGR | 08:18 | 08:27 | 08:27 | 21 | 111 | 10 | EXT |  | 0.84 | (c)
5126.343 | 5.648 | 5.621 | -0.897 | -0.924 | -116 | -80 | -92 | 68 | 803 | 491аа |  | CORR | AXGR | 08:42 | 08:48 | 08:46 | 121 | 48 | 12 | EXT |  | 0.85 | (c)
5126.697 | 6.002 | 5.99 | -0.543 | -0.555 | -279 | -221 | -231 | 182 | 529 | 491аа |  | CORR | CIGR | 08:16 | 08:25 | 08:23 | 26 | 97 | 10 | EXT |  | 0.84 | (c)
5126.871 | 6.176 | 6.168 | -0.369 | -0.377 | -69 | 58 | 20 | 0 | 342 | 491аа |  | CORR | CIGR | 08:50 | 09:10 | 09:04 | 35 | 177 | 10 | EXT |  | 0.84 | (c)
5127.214 | 6.519 | 6.491 | -0.026 | -0.054 | -1660 | -1564 | -1551 | 1443 | 16 | 491аа |  | CORR | CIGR | 04:33 | 04:48 | 04:50 | 38 | 217 | 10 | EXT |  | 0.84 | (c)
5127.24 | 0 | 0 | -5.18 | -5.18 | 1144 | 1562 | 1395 | 1144 | 0 | 491аб | Непровар / утяжина | GWAN |  | 03:08 | 04:15 | 03:48 | 0 | 502 | 10 | INT | Непровар / утяжина |  | (c)
5127.24 | 0 | 0 | -5.18 | -5.18 | 2224 | -2155 | -1823 | 1408 | 0 | 491аб | Непровар / утяжина | GWAN |  | 06:02 | 06:15 | 07:09 | 0 | 829 | 11 | INT | Непровар / утяжина |  | (c)
5127.24 | 0 | 0 | -5.18 | -5.18 | -1212 | -1018 | -944 | 677 | 0 | 491аб | Непровар / утяжина | GWAN |  | 08:47 | 09:19 | 09:31 | 0 | 534 | 14 | INT | Непровар / утяжина |  | (c)
5132.42 | 0 | -0.028 | -5.33 | -5.358 | 716 | 834 | 958 | 716 |  | 492ба | Нарушение формы кольцевого шва | GWAN |  | 01:26 | 01:45 | 02:05 | 0 | 484 |  | EXT | Нарушение формы кольцевого шва |  | (c)
5132.42 | 0 | 0 | -5.33 | -5.33 | 1700 | -2213 | 2193 | 1700 | 0 | 492ба | Непровар / утяжина | GWAN |  | 04:05 | 05:33 | 05:25 | 0 | 987 | 12 | INT | Непровар / утяжина |  | (c)
5173.311 | 0.561 | 0.502 | -6.204 | -6.263 | 2190 | 2200 | 2212 | 0 | 502 | 496а |  | CORR | AXGR | 04:15 | 04:16 | 04:18 | 123 | 44 | 14 | EXT |  | 0.9 | (c)
5261.277 | 2.382 | 2.366 | -8.843 | -8.859 | 1495 | 1583 | 1563 | 599 | 2366 | 504 |  | CORR | CIGR | 06:46 | 07:00 | 06:57 | 25 | 136 | 13 | EXT |  | 0.89 | (c)
5276.711 | 6.591 | 6.582 | -4.814 | -4.823 | 1456 | 1521 | 1503 | 681 | 4806 | 505 |  | CORR | CIGR | 04:22 | 04:32 | 04:29 | 17 | 94 | 15 | EXT |  | 0.89 | (c)
5281.257 | 11.137 | 11.124 | -0.268 | -0.281 | -1541 | -1470 | -1474 | 690 | 250 | 505 |  | CORR | CIGR | 08:18 | 08:29 | 08:29 | 31 | 133 | 14 | EXT |  | 0.89 | (c)
5283.409 | 1.884 | 1.833 | -9.611 | -9.662 | -2128 | -1955 | -1874 | 1620 | 1833 | 506 |  | CORR | GENE | 06:58 | 07:27 | 07:39 | 80 | 508 | 12 | EXT |  | 0.89 | (c)
5292.998 | 11.473 | 11.447 | -0.022 | -0.048 | -1277 | -1057 | -1057 | 837 | 22 | 506 |  | CORR | CIGR | 09:16 | 09:51 | 09:51 | 26 | 440 | 14 | EXT |  | 0.89 | (c)
5300.022 | 7.002 | 6.974 | -4.068 | -4.096 | 1486 | 1697 | 1665 | 386 | 4042 | 507 |  | CORR | GENE | 06:51 | 07:26 | 07:20 | 54 | 359 | 10 | EXT |  | 0.89 | (c)
5304.164 | 0.074 | 0.062 | -11.356 | -11.368 | 1652 | 1722 | 1713 | 456 | 62 | 508 |  | CORR | CIGR | 06:13 | 06:24 | 06:23 | 26 | 123 | 10 | EXT |  | 0.89 | (c)
5315.437 | 11.347 | 11.33 | -0.083 | -0.1 | 1912 | 2054 | 2036 | 70 | 50 | 508 |  | CORR | GENE | 06:55 | 07:18 | 07:15 | 50 | 249 | 11 | EXT | Аномалия находится на упругопластическом изгибе: R=550 D, максимальное растяжение на 0.6 час. | 0.89 | (c)
5324.277 | 8.757 | 8.752 | -2.213 | -2.218 | -1442 | -1338 | -1361 | 789 | 2183 | 509 |  | CORR | CIGR | 07:40 | 07:57 | 07:53 | 35 | 161 | 12 | EXT | Аномалия находится на упругопластическом изгибе: R=369 D, максимальное растяжение на 11.6 час. | 0.89 | (c)
5349.439 | 0.889 | 0.876 | -10.591 | -10.604 | -2074 | -1938 | -1969 | 156 | 876 | 512 |  | CORR | CIGR | 06:28 | 06:50 | 06:45 | 45 | 211 | 10 | EXT | Аномалия находится на отводе. | 0.89 | (c)
5351.503 | 2.953 | 2.936 | -8.527 | -8.544 | -1950 | -1908 | -1888 | 280 | 2936 | 512 |  | CORR | CIGR | 06:48 | 06:55 | 06:58 | 35 | 124 | 10 | EXT | Аномалия находится на отводе. | 0.89 | (c)
5360.03 | 0 | -0.028 | -11.285 | -11.313 | 131 | 490 | 727 | 131 |  | 513 | Нарушение формы кольцевого шва | GWAN |  | 00:17 | 01:15 | 01:53 | 0 | 1192 |  | EXT | Нарушение формы кольцевого шва Аномалия находится на отводе. |  | (c)
5360.03 | 0 | -0.013 | -11.285 | -11.298 | 2062 | -362 | -1276 | 0 |  | 513 | Нарушение формы кольцевого шва | GWAN |  | 05:29 | 10:58 | 08:30 | 0 | 2246 |  | EXT | Нарушение формы кольцевого шва Аномалия находится на отводе. |  | (c)
5382.161 | 10.846 | 9.248 | -0.629 | -2.227 | -1484 | -949 | -1067 | 651 | 509 | 514 |  | GOUG | GENE | 08:04 | 09:30 | 09:11 | 1718 | 833 | 10 | EXT | Аномалия находится на отводе. Зона задиров. |  | (c)
5411.638 | 6.688 | 6.649 | -4.632 | -4.671 | -1895 | -1730 | -1655 | 336 | 4567 | 517 |  | CORR | GENE | 05:27 | 05:53 | 06:06 | 104 | 479 | 11 | EXT |  | 0.89 | (c)
5480.856 | 9.061 | 9.05 | -2.319 | -2.33 | 274 | 315 | 317 | 274 | 2309 | 523 |  | CORR | CIGR | 03:35 | 03:42 | 03:42 | 21 | 86 | 10 | EXT |  | 0.89 | (c)
5481.111 | 9.316 | 9.292 | -2.064 | -2.088 | 80 | 130 | 133 | 80 | 2064 | 523 |  | CORR | CIGR | 03:04 | 03:12 | 03:12 | 24 | 106 | 11 | EXT |  | 0.89 | (c)
5482.464 | 10.669 | 10.619 | -0.711 | -0.761 | 714 | 813 | 789 | 714 | 711 | 523 |  | CORR | GENE | 04:46 | 05:02 | 04:58 | 50 | 149 | 10 | EXT |  | 0.89 | (c)
5482.745 | 10.95 | 10.891 | -0.43 | -0.489 | 256 | 534 | 454 | 256 | 378 | 523 |  | CORR | GENE | 03:32 | 04:17 | 04:04 | 111 | 396 | 10 | EXT |  | 0.89 | (c)
5521.397 | 4.277 | 4.248 | -7.033 | -7.062 | 1274 | 1564 | 1441 | 622 | 4248 | 527 |  | CORR | GENE | 06:02 | 06:49 | 06:29 | 70 | 335 | 12 | EXT |  | 0.89 | (c)
5524.661 | 7.541 | 7.528 | -3.769 | -3.782 | 2065 | 2138 | 2130 | 35 | 3754 | 527 |  | CORR | CIGR | 08:10 | 08:21 | 08:20 | 28 | 131 | 15 | EXT |  | 0.89 | (c)
5533.329 | 4.899 | 4.892 | -6.311 | -6.318 | 1350 | 1388 | 1392 | 796 | 4892 | 528 |  | CORR | CIGR | 02:54 | 03:00 | 03:01 | 18 | 85 | 13 | EXT |  | 0.89 | (c)
5541.547 | 1.907 | 1.907 | -9.538 | -9.538 | -1881 | -1830 | -1827 | 350 | 1907 | 529 |  | CORR | CIGR | 06:52 | 07:00 | 07:01 | 20 | 107 | 11 | EXT |  | 0.89 | (c)
5554.273 | 3.188 | 3.185 | -7.717 | -7.72 | 1573 | 1611 | 1612 | 579 | 3185 | 530а |  | CORR | CIGR | 06:44 | 06:50 | 06:50 | 20 | 78 | 10 | EXT |  | 0.89 | (c)
5554.428 | 3.343 | 3.335 | -7.562 | -7.57 | 490 | 764 | 682 | 490 | 3335 | 530а |  | CORR | GENE | 03:49 | 04:34 | 04:20 | 75 | 383 | 10 | EXT |  | 0.89 | (c)
5556.12 | 5.035 | 5.008 | -5.87 | -5.897 | 519 | 606 | 574 | 519 | 5008 | 530а |  | CORR | CIGR | 03:54 | 04:08 | 04:03 | 35 | 111 | 10 | EXT |  | 0.89 | (c)
5564.014 | 2.024 | 2.003 | -9.226 | -9.247 | 1993 | 2081 | 2074 | 76 | 2003 | 531а |  | CORR | CIGR | 07:28 | 07:42 | 07:41 | 45 | 161 | 10 | EXT |  | 0.89 | (c)
5627.675 | 0 | -0.014 | -10.615 | -10.629 | -1345 | -1116 | -1138 | 885 |  | 537а | Нарушение формы кольцевого шва | GWAN |  | 05:47 | 06:24 | 06:20 | 0 | 415 |  | EXT | Нарушение формы кольцевого шва |  | (c)
5633.431 | 5.756 | 5.703 | -4.859 | -4.912 | -1286 | -1286 | -1268 | 944 | 4826 | 537а |  | CORR | AXGR | 05:56 | 05:56 | 05:59 | 86 | 37 | 10 | EXT |  | 0.89 | (c)
5675.35 | 2.54 | 2.497 | -8.14 | -8.183 | 1059 | 1161 | 1146 | 1059 | 2497 | 541а |  | CORR | GENE | 03:46 | 04:02 | 03:60 | 60 | 174 | 10 | EXT |  | 0.89 | (c)
5675.958 | 3.148 | 3.126 | -7.532 | -7.554 | -1989 | -1911 | -1908 | 1828 | 3126 | 541а |  | CORR | GENE | 07:34 | 07:47 | 07:47 | 50 | 161 | 11 | EXT |  | 0.89 | (c)
5687.631 | 4.141 | 4.132 | -6.584 | -6.593 | -280 | -124 | -134 | 0 | 4132 | 542а |  | CORR | CIGR | 04:06 | 04:32 | 04:30 | 37 | 293 | 15 | EXT |  | 0.84 | (c)
5717.976 | 0.156 | 0.151 | -10.239 | -10.244 | -833 | -787 | -789 | 746 | 151 | 545а |  | CORR | CIGR | 03:04 | 03:11 | 03:11 | 20 | 87 | 11 | EXT |  | 0.89 | (c)
5718.838 | 1.018 | 1.008 | -9.377 | -9.387 | -933 | -844 | -871 | 810 | 1008 | 545а |  | CORR | CIGR | 02:48 | 03:02 | 02:58 | 27 | 123 | 29 | EXT |  | 0.89 | (c)
5719.599 | 1.779 | 1.773 | -8.616 | -8.622 | -907 | -821 | -839 | 771 | 1773 | 545а |  | CORR | CIGR | 02:52 | 03:06 | 03:03 | 30 | 136 | 10 | EXT |  | 0.89 | (c)
5725.347 | 7.527 | 7.514 | -2.868 | -2.881 | -1031 | -986 | -957 | 883 | 2841 | 545а |  | CORR | CIGR | 02:32 | 02:39 | 02:44 | 40 | 148 | 10 | EXT |  | 0.89 | (c)
5726.23 | 8.41 | 8.298 | -1.985 | -2.097 | -1048 | -1047 | -1035 | 1023 | 1965 | 545а |  | CORR | AXGR | 02:29 | 02:29 | 02:31 | 132 | 25 | 11 | EXT |  | 0.9 | (c)
5726.669 | 8.849 | 8.839 | -1.546 | -1.556 | 443 | 495 | 505 | 443 | 1531 | 545а |  | CORR | CIGR | 06:30 | 06:38 | 06:40 | 25 | 124 | 11 | EXT |  | 0.89 | (c)
5726.812 | 8.992 | 8.98 | -1.403 | -1.415 | -1044 | -955 | -957 | 870 | 1380 | 545а |  | CORR | CIGR | 02:30 | 02:44 | 02:44 | 35 | 174 | 12 | EXT |  | 0.89 | (c)
5727.796 | 9.976 | 9.945 | -0.419 | -0.45 | -1106 | -990 | -994 | 883 | 384 | 545а |  | CORR | GENE | 02:20 | 02:39 | 02:38 | 66 | 223 | 11 | EXT |  | 0.89 | (c)
5727.962 | 10.142 | 10.116 | -0.253 | -0.279 | -15 | 206 | 152 | 0 | 168 | 545а |  | CORR | GENE | 05:16 | 05:52 | 05:43 | 111 | 334 | 13 | EXT |  | 0.9 | (c)
5728.38 | 0.165 | 0.139 | -4.04 | -4.066 | 1752 | 1822 | 1851 | 281 | 139 | 546а |  | CORR | GENE | 06:54 | 07:05 | 07:10 | 55 | 198 | 13 | EXT |  | 0.89 | (c)
5733.64 | 1.22 | 1.212 | -10.21 | -10.218 | 687 | 729 | 727 | 687 | 1212 | 546б |  | CORR | CIGR | 07:34 | 07:41 | 07:41 | 17 | 82 | 13 | EXT |  | 0.84 | (c)
5736.339 | 3.919 | 3.911 | -7.511 | -7.519 | -615 | -569 | -559 | 504 | 3911 | 546б |  | CORR | CIGR | 04:04 | 04:11 | 04:13 | 31 | 111 | 10 | EXT |  | 0.84 | (c)
5743.059 | 10.639 | 10.619 | -0.791 | -0.811 | 1058 | 1123 | 1114 | 1058 | 776 | 546б |  | CORR | CIGR | 08:34 | 08:44 | 08:43 | 35 | 111 | 10 | EXT |  | 0.84 | (c)
5907.813 | 7.598 | 7.589 | -3.397 | -3.406 | -741 | -685 | -689 | 637 | 3386 | 563 |  | GOUG | CIGR | 10:43 | 10:52 | 10:51 | 20 | 104 | 12 | EXT | Задир. |  | (c)
5915.843 | 4.633 | 4.459 | -6.557 | -6.731 | 892 | 1165 | 1064 | 892 | 4459 | 564а |  | GOUG | GENE | 02:44 | 03:28 | 03:12 | 191 | 344 | 14 | EXT | Задир. |  | (c)
5926.385 | 3.985 | 3.98 | -7.385 | -7.39 | -1983 | -1932 | -1921 | 1859 | 3980 | 564б |  | CORR | CIGR | 02:04 | 02:13 | 02:14 | 35 | 124 | 12 | EXT |  | 0.89 | (c)
5941.55 | 7.78 | 7.78 | -3.53 | -3.53 | -1496 | -1451 | -1450 | 735 | 3510 | 565а |  | CORR | CIGR | 07:50 | 07:57 | 07:57 | 20 | 92 | 12 | EXT |  | 0.89 | (c)
6034.41 | 0 | 0 | -7.76 | -7.76 | -1235 | -1130 | -1097 | 959 | 0 | 574а | Непровар / утяжина | GWAN |  | 06:41 | 06:58 | 07:03 | 0 | 276 | 21 | INT | Непровар / утяжина Толщины: 16,5 / 15,7 мм |  | (b)
6034.41 | 0 | -0.032 | -7.76 | -7.792 | -792 | -587 | -294 | 0 |  | 574а | Нарушение формы кольцевого шва | GWAN |  | 07:53 | 08:26 | 09:13 | 0 | 998 |  | EXT | Нарушение формы кольцевого шва |  | (c)
6049.359 | 7.189 | 7.155 | -4.086 | -4.12 | 2229 | -2045 | -2046 | 0 | 4050 | 575а |  | CORR | GENE | 07:08 | 07:38 | 07:38 | 70 | 372 | 10 | EXT |  | 0.89 | (c)
6049.636 | 7.466 | 7.28 | -3.809 | -3.995 | -2122 | -2116 | -2095 | 108 | 3502 | 575а |  | CORR | GENE | 07:26 | 07:27 | 07:30 | 493 | 54 | 10 | EXT |  | 0.94 | (c)
6049.896 | 7.726 | 7.698 | -3.549 | -3.577 | -2083 | -2019 | -2009 | 147 | 3517 | 575а |  | CORR | GENE | 07:32 | 07:43 | 07:44 | 60 | 148 | 10 | EXT |  | 0.89 | (c)
6050.043 | 7.873 | 7.843 | -3.402 | -3.432 | -2207 | -2018 | -2059 | 23 | 3382 | 575а |  | CORR | GENE | 07:12 | 07:43 | 07:36 | 50 | 297 | 10 | EXT |  | 0.89 | (c)
6050.575 | 8.405 | 7.987 | -2.87 | -3.288 | -2045 | -1992 | -1941 | 185 | 1552 | 575а |  | CORR | GENE | 07:38 | 07:47 | 07:55 | 1736 | 209 | 11 | EXT |  | 0.98 | (c)
6060.403 | 6.958 | 6.922 | -4.397 | -4.433 | -1076 | -956 | -915 | 754 | 4353 | 576а |  | CORR | GENE | 10:32 | 10:51 | 10:58 | 80 | 322 | 10 | EXT |  | 0.89 | (c)
6060.821 | 7.376 | 7.365 | -3.979 | -3.99 | -1101 | -1026 | -1002 | 903 | 3945 | 576а |  | CORR | CIGR | 10:28 | 10:40 | 10:44 | 45 | 198 | 12 | EXT |  | 0.89 | (c)
6064.424 | 10.979 | 10.966 | -0.376 | -0.389 | -1918 | -829 | -833 | 252 | 340 | 576а |  | ARTD | GENE | 08:16 | 11:12 | 11:11 | 49 | 2170 |  | EXT | Эквивалент потери металла 19%. От изолировочной машины. |  | (c)
6065.325 | 0.525 | 0.386 | -10.485 | -10.624 | -438 | -10 | -220 | 2 | 386 | 577а |  | GOUG | GENE | 09:49 | 10:59 | 10:25 | 747 | 436 | 8 | EXT | Аномалия находится на отводе. Зона задиров. |  | (c)
6066.428 | 1.628 | 1.621 | -9.382 | -9.389 | -1532 | 705 | 673 | 0 | 1621 | 577а |  | ARTD | GENE | 06:53 | 00:54 | 12:49 | 62 | 4411 |  | EXT | Эквивалент потери металла 16%. Аномалия находится на отводе. От изолировочной машины. |  | (c)
6071.381 | 6.581 | 6.422 | -4.429 | -4.588 | -258 | -107 | -22 | 0 | 4356 | 577а |  | GOUG | GENE | 10:19 | 10:43 | 10:57 | 232 | 471 | 10 | EXT | Аномалия находится на отводе. Задир. |  | (c)
6072.419 | 7.619 | 7.389 | -3.391 | -3.621 | -381 | -261 | -184 | 0 | 3313 | 577а |  | GOUG | GENE | 09:59 | 10:18 | 10:30 | 308 | 392 | 9 | EXT | Аномалия находится на отводе. Задир. |  | (c)
6297.135 | 0 | -0.022 | -10.775 | -10.797 | -1745 | -1579 | -1349 | 486 |  | 598 | Нарушение формы кольцевого шва | GWAN |  | 06:42 | 07:09 | 07:46 | 0 | 791 |  | EXT | Нарушение формы кольцевого шва |  | (c)
6349.349 | 8.564 | 8.551 | -2.391 | -2.404 | 1314 | 1531 | 1617 | 1314 | 2374 | 602 |  | ARTD | CIGR | 10:39 | 11:14 | 11:28 | 30 | 606 |  | EXT | Эквивалент потери металла 10%. От изолировочной машины. |  | (c)
6367.938 | 4.808 | 4.797 | -6.402 | -6.413 | -1838 | -1754 | -1760 | 1681 | 4797 | 604 |  | CORR | CIGR | 03:11 | 03:25 | 03:24 | 33 | 157 | 18 | EXT |  | 0.89 | (c)
6428.675 | 9.17 | 9.146 | -2.31 | -2.334 | -946 | -880 | -860 | 773 | 2294 | 609 |  | CORR | CIGR | 03:34 | 03:45 | 03:48 | 40 | 173 | 11 | EXT |  | 0.89 | (c)
6447.081 | 4.951 | 4.94 | -5.749 | -5.76 | -1385 | -1310 | -1313 | 1242 | 4940 | 611 |  | CORR | CIGR | 10:22 | 10:34 | 10:33 | 20 | 144 | 12 | EXT |  | 0.89 | (c)
6448.15 | 6.02 | 6.009 | -4.68 | -4.691 | 387 | 495 | 474 | 387 | 4641 | 611 |  | CORR | CIGR | 03:08 | 03:25 | 03:22 | 50 | 173 | 10 | EXT |  | 0.89 | (c)
6449.355 | 7.225 | 7.204 | -3.475 | -3.496 | 548 | 617 | 616 | 548 | 3441 | 611 |  | CORR | CIGR | 03:34 | 03:45 | 03:45 | 55 | 136 | 11 | EXT |  | 0.89 | (c)
6450.64 | 8.51 | 8.493 | -2.19 | -2.207 | 312 | 505 | 517 | 312 | 2157 | 611 |  | CORR | CIGR | 02:56 | 03:27 | 03:29 | 50 | 409 | 14 | EXT |  | 0.89 | (c)
6457.066 | 4.236 | 4.181 | -6.289 | -6.344 | 882 | 1104 | 1045 | 882 | 4181 | 612а |  | CORR | GENE | 03:45 | 04:21 | 04:11 | 86 | 326 | 10 | EXT |  | 0.89 | (c)
6457.426 | 4.596 | 4.323 | -5.929 | -6.202 | 1099 | 1203 | 1155 | 1099 | 4323 | 612а |  | CORR | GENE | 04:20 | 04:37 | 04:29 | 640 | 111 | 11 | EXT |  | 0.95 | (c)
6457.902 | 5.072 | 5.055 | -5.453 | -5.47 | 901 | 1084 | 1050 | 901 | 5055 | 612а |  | CORR | GENE | 03:48 | 04:18 | 04:12 | 60 | 297 | 14 | EXT |  | 0.89 | (c)
6458.49 | 5.66 | 5.258 | -4.865 | -5.267 | 1037 | 1062 | 1056 | 1037 | 4783 | 612а |  | CORR | AXGR | 04:10 | 04:14 | 04:13 | 484 | 37 | 15 | EXT |  | 0.96 | (c)
6458.718 | 5.888 | 5.882 | -4.637 | -4.643 | 913 | 975 | 957 | 913 | 4613 | 612а |  | CORR | CIGR | 03:50 | 03:60 | 03:57 | 30 | 87 | 10 | EXT |  | 0.89 | (c)
6459.594 | 6.764 | 6.715 | -3.761 | -3.81 | 578 | 669 | 758 | 578 | 3720 | 612а |  | CORR | GENE | 02:56 | 03:11 | 03:25 | 90 | 360 | 10 | EXT |  | 0.89 | (c)
6459.633 | 6.803 | 6.785 | -3.722 | -3.74 | 232 | 347 | 350 | 232 | 3680 | 612а |  | CORR | GENE | 02:00 | 02:19 | 02:19 | 60 | 235 | 15 | EXT |  | 0.89 | (c)
6484.175 | 0 | -0.021 | -11.465 | -11.486 | 1225 | 2022 | 2113 | 1225 |  | 615а | Нарушение формы кольцевого шва | GWAN |  | 10:18 | 00:26 | 12:41 | 0 | 1776 |  | EXT | Нарушение формы кольцевого шва |  | (c)
6488.099 | 3.924 | 3.887 | -7.541 | -7.578 | -1450 | -1369 | -1375 | 1301 | 3887 | 615а |  | CORR | CIGR | 03:06 | 03:19 | 03:18 | 55 | 149 | 10 | EXT |  | 0.89 | (c)
6513.779 | 6.974 | 6.945 | -4.441 | -4.47 | -1888 | -1731 | -1752 | 1615 | 4395 | 617а |  | CORR | GENE | 02:38 | 03:03 | 03:00 | 75 | 273 | 14 | EXT |  | 0.89 | (c)
6514.539 | 7.734 | 7.733 | -3.681 | -3.682 | -1851 | -1672 | -1740 | 1628 | 3622 | 617а |  | CORR | GENE | 02:44 | 03:13 | 03:02 | 60 | 223 | 10 | EXT |  | 0.89 | (c)
6524.353 | 6.133 | 6.123 | -3.867 | -3.877 | -243 | -159 | -175 | 107 | 3842 | 618а |  | CORR | CIGR | 03:40 | 03:54 | 03:51 | 35 | 136 | 12 | EXT |  | 0.89 | (c)
6524.484 | 6.264 | 6.248 | -3.736 | -3.752 | -516 | -428 | -460 | 404 | 3723 | 618а |  | CORR | CIGR | 02:56 | 03:10 | 03:05 | 29 | 112 | 15 | EXT |  | 0.89 | (c)
6545.855 | 0 | -0.04 | -11.005 | -11.045 | 2082 | -1940 | -1843 | 0 |  | 620а | Нарушение формы кольцевого шва | GWAN |  | 07:40 | 08:51 | 09:07 | 0 | 1074 |  | EXT | Нарушение формы кольцевого шва |  | (c)
6546.427 | 0.572 | 0.562 | -10.433 | -10.443 | 368 | 415 | 415 | 368 | 562 | 620а |  | CORR | CIGR | 03:04 | 03:11 | 03:11 | 21 | 94 | 11 | EXT |  | 0.89 | (c)
6546.508 | 0.653 | 0.646 | -10.352 | -10.359 | 331 | 414 | 407 | 331 | 646 | 620а |  | CORR | CIGR | 02:58 | 03:11 | 03:10 | 29 | 152 | 10 | EXT |  | 0.89 | (c)
6547.138 | 1.283 | 1.277 | -9.722 | -9.728 | -1651 | -1569 | -1570 | 580 | 1277 | 620а |  | CORR | CIGR | 09:38 | 09:51 | 09:51 | 45 | 161 | 11 | EXT |  | 0.89 | (c)
6556.337 | 10.482 | 10.463 | -0.523 | -0.542 | -2211 | -2154 | -2143 | 20 | 517 | 620а |  | CORR | CIGR | 08:08 | 08:17 | 08:19 | 25 | 136 | 10 | EXT |  | 0.89 | (c)
6565.24 | 0.21 | 0.183 | -10.4 | -10.427 | -1784 | -1722 | -1653 | 1521 | 183 | 622а |  | CORR | CIGR | 03:32 | 03:42 | 03:53 | 36 | 262 | 11 | EXT |  | 0.89 | (c)
6565.318 | 0.288 | 0.277 | -10.322 | -10.333 | -1887 | -1799 | -1814 | 1741 | 277 | 622а |  | CORR | CIGR | 03:15 | 03:29 | 03:27 | 23 | 146 | 11 | EXT |  | 0.89 | (c)
6566.011 | 0.981 | 0.967 | -9.629 | -9.643 | -1854 | -1808 | -1779 | 1705 | 967 | 622а |  | CORR | CIGR | 03:21 | 03:28 | 03:33 | 23 | 149 | 10 | EXT |  | 0.89 | (c)
6566.282 | 1.252 | 1.157 | -9.358 | -9.453 | -1708 | -1663 | -1681 | 1653 | 1157 | 622а |  | CORR | AXGR | 03:44 | 03:51 | 03:48 | 265 | 55 | 13 | EXT |  | 0.92 | (c)
6566.34 | 1.31 | 1.27 | -9.3 | -9.34 | -2031 | -1838 | -1892 | 1752 | 1270 | 622а |  | CORR | GENE | 02:52 | 03:23 | 03:14 | 59 | 280 | 15 | EXT |  | 0.89 | (c)
6574.068 | 9.038 | 9.021 | -1.572 | -1.589 | -1993 | -1774 | -1584 | 1175 | 1499 | 622а |  | CORR | GENE | 02:58 | 03:33 | 04:04 | 90 | 818 | 10 | EXT |  | 0.89 | (c)
6577.319 | 1.679 | 1.645 | -9.631 | -9.665 | -1273 | -1196 | -1081 | 889 | 1645 | 623а |  | CORR | GENE | 04:14 | 04:27 | 04:45 | 80 | 384 | 10 | EXT |  | 0.89 | (c)
6608.765 | 0 | -0.056 | -10.69 | -10.746 | 939 | 1279 | 1199 | 772 |  | 626а | Нарушение формы кольцевого шва | GWAN |  | 11:52 | 00:47 | 12:34 | 0 | 519 |  | EXT | Нарушение формы кольцевого шва |  | (c)
6608.765 | 0 | -0.047 | -10.69 | -10.737 | 1639 | 1956 | 1981 | 0 |  | 626а | Нарушение формы кольцевого шва | GWAN |  | 01:45 | 02:36 | 02:40 | 0 | 683 |  | EXT | Нарушение формы кольцевого шва |  | (c)
6608.765 | 0 | -0.052 | -10.69 | -10.742 | -886 | -615 | -649 | 413 |  | 626а | Нарушение формы кольцевого шва | GWAN |  | 06:58 | 07:41 | 07:36 | 0 | 473 |  | EXT | Нарушение формы кольцевого шва |  | (c)
6739.067 | 5.722 | 5.645 | -5.438 | -5.515 | -1787 | -1707 | -1725 | 444 | 5122 | 638а |  | CORR | GENE | 08:56 | 09:09 | 09:06 | 393 | 124 | 10 | EXT |  | 0.93 | (c)
6740.479 | 7.134 | 7.012 | -4.026 | -4.148 | 860 | 882 | 873 | 860 | 3929 | 638а |  | CORR | AXGR | 04:03 | 04:07 | 04:05 | 219 | 26 | 10 | EXT |  | 0.91 | (c)
6753.755 | 0 | -0.014 | -10.175 | -10.189 | 2056 | -2020 | -2156 | 0 |  | 640а | Нарушение формы кольцевого шва | GWAN |  | 03:55 | 04:57 | 04:35 | 0 | 497 |  | EXT | Нарушение формы кольцевого шва |  | (c)
6753.755 | 0 | 0 | -10.175 | -10.175 | -1817 | -1315 | -1492 | 414 | 0 | 640а | Непровар / утяжина | GWAN |  | 05:30 | 06:51 | 06:22 | 0 | 649 | 11 | INT | Непровар / утяжина |  | (c)
6753.755 | 0 | -0.019 | -10.175 | -10.194 | -1122 | -839 | -868 | 615 |  | 640а | Нарушение формы кольцевого шва | GWAN |  | 07:22 | 08:08 | 08:03 | 0 | 507 |  | EXT | Нарушение формы кольцевого шва |  | (c)
6764.757 | 0.827 | 0.759 | -10.548 | -10.616 | -2173 | -2057 | -1919 | 57 | 759 | 641а |  | CORR | GENE | 03:54 | 04:13 | 04:35 | 86 | 508 | 13 | EXT |  | 0.89 | (c)
6765.908 | 1.978 | 1.96 | -9.397 | -9.415 | -1665 | -1490 | -1554 | 565 | 1960 | 641а |  | CORR | CIGR | 05:16 | 05:44 | 05:34 | 45 | 223 | 10 | EXT |  | 0.89 | (c)
6790.589 | 4.159 | 4.142 | -7.281 | -7.298 | -2011 | -1359 | -1352 | 220 | 4142 | 643а |  | ARTD | GENE | 08:02 | 09:48 | 09:49 | 55 | 1317 |  | EXT | Эквивалент потери металла 12%. От изолировочной машины. |  | (c)
6815.451 | 6.181 | 6.161 | -4.654 | -4.674 | 2027 | 2155 | 2118 | 22 | 4615 | 645а |  | CORR | GENE | 03:38 | 03:59 | 03:53 | 59 | 182 | 13 | EXT |  | 0.89 | (c)
6817.673 | 8.403 | 8.395 | -2.432 | -2.44 | 1442 | 1510 | 1560 | 553 | 2400 | 645а |  | CORR | CIGR | 02:04 | 02:15 | 02:23 | 40 | 236 | 11 | EXT |  | 0.89 | (c)
6820.105 | 0 | -0.024 | -10.39 | -10.414 | 2150 | -2203 | -2183 | 0 |  | 646а | Нарушение формы кольцевого шва | GWAN |  | 07:36 | 07:53 | 07:56 | 0 | 257 |  | EXT | Нарушение формы кольцевого шва |  | (c)
6825.431 | 5.326 | 5.308 | -5.064 | -5.082 | 1855 | 1896 | 1911 | 264 | 5042 | 646а |  | CORR | CIGR | 06:48 | 06:55 | 06:57 | 40 | 111 | 12 | EXT |  | 0.89 | (c)
6826.398 | 6.293 | 6.232 | -4.097 | -4.158 | 603 | 603 | 622 | 603 | 4008 | 646а |  | CORR | AXGR | 03:26 | 03:26 | 03:29 | 150 | 38 | 10 | EXT |  | 0.9 | (c)
6837.554 | 7.059 | 7.04 | -4.396 | -4.415 | 1488 | 2013 | 1804 | 110 | 4300 | 647а |  | CORR | GENE | 04:38 | 06:03 | 05:29 | 115 | 632 | 12 | EXT |  | 0.9 | (c)
6838.342 | 7.847 | 7.439 | -3.608 | -4.016 | -2227 | -2200 | -2208 | 4 | 3481 | 647а |  | CORR | AXGR | 06:38 | 06:43 | 06:41 | 535 | 38 | 11 | EXT |  | 0.95 | (c)
6872.52 | 8.33 | 8.31 | -2.585 | -2.605 | 1075 | 1416 | 1684 | 0 | 2570 | 650а |  | ARTD | CIGR | 05:46 | 06:41 | 07:24 | 35 | 1218 |  | EXT | Эквивалент потери металла 10%. От изолировочной машины. |  | (c)
6993.289 | 4.834 | 4.825 | -6.546 | -6.555 | -1566 | -1389 | -1450 | 664 | 4825 | 662 |  | CORR | CIGR | 07:39 | 08:08 | 07:58 | 41 | 232 | 11 | EXT |  | 0.89 | (c)
7013.395 | 3.675 | 3.494 | -7.695 | -7.876 | -2218 | -2210 | -2207 | 13 | 3494 | 663в |  | LWAN | AXGR | 04:13 | 04:14 | 04:14 | 354 | 21 |  | EXT | Эквивалент потери металла 12%. |  | (c)
7067.125 | 1.295 | 1.281 | -10.15 | -10.164 | 1241 | 1466 | 1388 | 695 | 1281 | 668а |  | CORR | GENE | 01:59 | 02:36 | 02:23 | 65 | 295 | 10 | EXT |  | 0.89 | (c)
7067.282 | 1.452 | 1.445 | -9.993 | -10 | 1430 | 1523 | 1511 | 639 | 1445 | 668а |  | CORR | GENE | 02:30 | 02:45 | 02:43 | 50 | 161 | 13 | EXT |  | 0.89 | (c)
7070.331 | 4.501 | 4.489 | -6.944 | -6.956 | 972 | 1073 | 1102 | 972 | 4489 | 668а |  | CORR | GENE | 01:16 | 01:32 | 01:37 | 56 | 260 | 11 | EXT |  | 0.89 | (c)
7071.207 | 5.377 | 5.342 | -6.068 | -6.103 | 1477 | 1522 | 1531 | 646 | 5342 | 668а |  | CORR | CIGR | 02:38 | 02:45 | 02:46 | 36 | 107 | 11 | EXT |  | 0.89 | (c)
7086.594 | 9.319 | 9.303 | -1.721 | -1.737 | 22 | 122 | 106 | 22 | 1706 | 669а |  | CORR | CIGR | 02:57 | 03:13 | 03:11 | 31 | 167 | 10 | EXT |  | 0.89 | (c)
7094.289 | 5.974 | 5.958 | -5.346 | -5.362 | -1219 | -1162 | -1138 | 1012 | 5322 | 670а |  | CORR | CIGR | 06:20 | 06:29 | 06:33 | 40 | 162 | 10 | EXT |  | 0.89 | (c)
7097.79 | 9.475 | 9.421 | -1.845 | -1.899 | -491 | -159 | -213 | 0 | 1788 | 670а |  | CORR | GENE | 08:17 | 09:11 | 09:02 | 111 | 555 | 26 | EXT |  | 0.91 | (c)
7105.233 | 5.598 | 5.586 | -5.637 | -5.649 | 2156 | 2188 | 2191 | 4 | 5586 | 671а |  | LWAN | CIGR | 05:12 | 05:17 | 05:17 | 33 | 70 |  | INT | Эквивалент потери металла 10%. |  | (c)
7155.055 | 10.73 | 10.703 | -0.31 | -0.337 | 2027 | 2085 | 2117 | 23 | 298 | 675а |  | CORR | CIGR | 03:31 | 03:40 | 03:45 | 39 | 181 | 10 | EXT |  | 0.89 | (c)
7155.365 | 0 | -0.033 | -10.795 | -10.828 | -2139 | -1712 | -1155 | 92 |  | 676а | Нарушение формы кольцевого шва | GWAN |  | 06:47 | 07:56 | 09:25 | 0 | 1966 |  | EXT | Нарушение формы кольцевого шва |  | (c)
7175.245 | 0 | -0.016 | -11.62 | -11.636 | -1012 | -121 | 157 | 0 |  | 678а | Нарушение формы кольцевого шва | GWAN |  | 08:57 | 11:21 | 12:05 | 0 | 2338 |  | EXT | Нарушение формы кольцевого шва |  | (c)
7288.44 | 0 | -0.028 | -10.925 | -10.953 | 380 | 879 | 883 | 380 |  | 687а | Нарушение формы кольцевого шва | GWAN |  | 01:34 | 02:55 | 02:55 | 0 | 1006 |  | EXT | Нарушение формы кольцевого шва |  | (c)
7304.316 | 4.951 | 4.94 | -6.539 | -6.55 | -570 | -506 | -507 | 444 | 4940 | 688а |  | CORR | CIGR | 10:09 | 10:20 | 10:19 | 19 | 125 | 19 | EXT |  | 0.89 | (c)
7319.347 | 8.492 | 8.479 | -2.948 | -2.961 | 490 | 536 | 531 | 490 | 2924 | 689а | Металлургический дефект | MIAN | CIGR | 02:20 | 02:27 | 02:26 | 37 | 82 |  | INT | Металлургический дефект Эквивалент потери металла 12%. |  | (c)
7319.483 | 8.628 | 8.595 | -2.812 | -2.845 | 913 | 992 | 977 | 913 | 2800 | 689а | Металлургический дефект | MIAN | CIGR | 03:28 | 03:41 | 03:38 | 45 | 128 |  | INT | Металлургический дефект Эквивалент потери металла 10%. |  | (c)
7379.018 | 0.533 | 0.509 | -3.197 | -3.221 | 2138 | 2175 | -2113 | 0 | 509 | 695а |  | CORR | GENE | 03:40 | 03:46 | 04:14 | 135 | 421 | 10 | EXT |  | 0.9 | (c)
7383.988 | 1.773 | 1.577 | -0.432 | -0.628 | 22 | 30 | 34 | 22 | 338 | 695б |  | LWAN | AXGR | 00:23 | 00:25 | 00:25 | 290 | 24 |  | EXT | Эквивалент потери металла 13%. |  | (c)
7385.126 | 0.706 | 0.685 | -3.584 | -3.605 | 143 | 201 | 253 | 143 | 685 | 695в | Дефект проката | MIAN | CIGR | 11:05 | 11:14 | 11:23 | 38 | 221 |  | INT | Дефект проката Эквивалент потери металла 10%. |  | (c)
7385.369 | 0.949 | 0.94 | -3.341 | -3.35 | 2157 | 2214 | 2212 | 0 | 940 | 695в |  | CORR | CIGR | 04:30 | 04:39 | 04:39 | 19 | 110 | 10 | EXT |  | 0.89 | (c)
7387.507 | 3.087 | 3.071 | -1.203 | -1.219 | 144 | 285 | 250 | 144 | 1186 | 695в | Дефект проката | MIAN | CIGR | 11:05 | 11:28 | 11:22 | 33 | 211 |  | INT | Дефект проката Эквивалент потери металла 10%. |  | (c)
7410.563 | 10.608 | 10.585 | -0.672 | -0.695 | 2042 | 2154 | 2147 | 0 | 654 | 697а |  | CORR | CIGR | 07:28 | 07:46 | 07:45 | 41 | 210 | 15 | EXT |  | 0.89 | (c)
7446.998 | 1.338 | 1.321 | -6.207 | -6.224 | -847 | -757 | -761 | 674 | 1321 | 700ба |  | CORR | CIGR | 07:42 | 07:57 | 07:56 | 40 | 173 | 11 | EXT |  | 0.89 | (c)
7447.095 | 1.435 | 1.406 | -6.11 | -6.139 | -1494 | -1403 | -1395 | 736 | 1406 | 700ба |  | CORR | CIGR | 05:58 | 06:13 | 06:14 | 40 | 198 | 12 | EXT |  | 0.89 | (c)
7447.34 | 1.68 | 1.669 | -5.865 | -5.876 | 1852 | 1924 | 1908 | 268 | 1669 | 700ба |  | CORR | CIGR | 02:58 | 03:10 | 03:07 | 25 | 111 | 13 | EXT |  | 0.89 | (c)
7449.808 | 4.148 | 4.124 | -3.397 | -3.421 | 1951 | 2011 | 2019 | 144 | 3375 | 700ба |  | CORR | CIGR | 03:14 | 03:24 | 03:25 | 46 | 136 | 10 | EXT |  | 0.89 | (c)
7451.995 | 6.335 | 6.31 | -1.21 | -1.235 | -1122 | -1055 | -1073 | 1023 | 1205 | 700ба |  | CORR | CIGR | 06:58 | 07:09 | 07:06 | 30 | 99 | 15 | EXT |  | 0.89 | (c)
7452.546 | 6.886 | 6.857 | -0.659 | -0.688 | -961 | -864 | -881 | 800 | 653 | 700ба |  | CORR | CIGR | 07:24 | 07:40 | 07:37 | 35 | 161 | 10 | EXT |  | 0.89 | (c)
7453.205 | 0 | -0.016 | -11.815 | -11.831 | 1212 | -2058 | 2133 | 1212 |  | 701аа | Нарушение формы кольцевого шва | GWAN |  | 08:41 | 11:53 | 11:10 | 0 | 1843 |  | EXT | Нарушение формы кольцевого шва |  | (c)
7465.62 | 0.6 | 0.43 | -8.65 | -8.82 | 936 | 970 | 973 | 936 | 430 | 702аа |  | CORR | GENE | 05:22 | 05:27 | 05:28 | 291 | 74 | 12 | EXT |  | 0.92 | (c)
7469.877 | 4.857 | 4.841 | -4.393 | -4.409 | 626 | 693 | 701 | 626 | 4373 | 702аа |  | CORR | CIGR | 04:32 | 04:43 | 04:44 | 36 | 149 | 10 | EXT |  | 0.89 | (c)
7469.987 | 4.967 | 4.967 | -4.283 | -4.283 | -227 | -206 | -202 | 177 | 4262 | 702аа |  | CORR | CIGR | 02:14 | 02:18 | 02:18 | 21 | 50 | 12 | EXT |  | 0.89 | (c)
7470.241 | 5.221 | 5.204 | -4.029 | -4.046 | 648 | 689 | 712 | 648 | 3912 | 702аа |  | CORR | GENE | 04:35 | 04:42 | 04:46 | 134 | 128 | 10 | EXT |  | 0.9 | (c)
7472.74 | 7.72 | 7.694 | -1.53 | -1.556 | 399 | 465 | 468 | 399 | 1503 | 702аа |  | CORR | GENE | 03:55 | 04:06 | 04:06 | 53 | 139 | 11 | EXT |  | 0.89 | (c)
7473.302 | 8.282 | 8.239 | -0.968 | -1.011 | 44 | 152 | 187 | 44 | 921 | 702аа |  | CORR | GENE | 02:58 | 03:15 | 03:21 | 90 | 285 | 10 | EXT |  | 0.89 | (c)
7486.554 | 0.949 | 0.941 | -10.371 | -10.379 | 282 | 311 | 315 | 282 | 941 | 704а |  | CORR | CIGR | 01:05 | 01:10 | 01:11 | 20 | 67 | 13 | EXT |  | 0.89 | (c)
7490.082 | 4.477 | 4.445 | -6.843 | -6.875 | 681 | 820 | 836 | 681 | 4445 | 704а |  | CORR | GENE | 02:10 | 02:32 | 02:35 | 51 | 312 | 11 | EXT |  | 0.89 | (c)
7494.671 | 9.066 | 9.055 | -2.254 | -2.265 | 1558 | 1656 | 1630 | 528 | 2228 | 704а |  | CORR | CIGR | 04:31 | 04:47 | 04:43 | 37 | 145 | 15 | EXT |  | 0.89 | (c)
7502.005 | 5.08 | 5.038 | -6.315 | -6.357 | 1329 | 1486 | 1475 | 610 | 5038 | 705а |  | ARTD | GENE | 05:09 | 05:34 | 05:32 | 104 | 291 |  | EXT | Эквивалент потери металла 10%. |  | (c)
7509.068 | 0.748 | 0.702 | -10.612 | -10.658 | 1088 | 1190 | 1186 | 947 | 702 | 706а |  | CORR | GENE | 05:09 | 05:25 | 05:24 | 68 | 195 | 10 | EXT |  | 0.89 | (c)
7510.971 | 2.651 | 2.632 | -8.709 | -8.728 | 1059 | 1125 | 1145 | 1000 | 2632 | 706а |  | CORR | CIGR | 05:04 | 05:15 | 05:18 | 39 | 171 | 11 | EXT |  | 0.89 | (c)
7512.13 | 3.81 | 3.801 | -7.55 | -7.559 | 580 | 643 | 637 | 580 | 3801 | 706а |  | CORR | CIGR | 03:47 | 03:57 | 03:56 | 21 | 114 | 16 | EXT |  | 0.89 | (c)
7512.181 | 3.861 | 3.847 | -7.499 | -7.513 | 495 | 534 | 548 | 495 | 3847 | 706а |  | CORR | CIGR | 03:33 | 03:39 | 03:42 | 24 | 105 | 15 | EXT |  | 0.89 | (c)
7515.882 | 7.562 | 7.553 | -3.798 | -3.807 | 129 | 219 | 204 | 129 | 3787 | 706а |  | CORR | CIGR | 02:34 | 02:48 | 02:46 | 20 | 149 | 12 | EXT |  | 0.89 | (c)
7518.563 | 10.243 | 10.217 | -1.117 | -1.143 | -973 | -827 | -812 | 651 | 1090 | 706а |  | CORR | GENE | 11:36 | 11:60 | 12:02 | 53 | 323 | 13 | EXT |  | 0.89 | (c)
7523.672 | 3.992 | 3.909 | -7.238 | -7.321 | 325 | 426 | 622 | 325 | 3909 | 707а |  | CORR | GENE | 03:31 | 03:48 | 04:19 | 103 | 594 | 14 | EXT |  | 0.9 | (c)
7523.989 | 4.309 | 4.279 | -6.921 | -6.951 | 750 | 904 | 905 | 750 | 4279 | 707а |  | CORR | GENE | 04:40 | 05:05 | 05:05 | 76 | 310 | 10 | EXT |  | 0.89 | (c)
7533.815 | 2.905 | 2.893 | -8.225 | -8.237 | 790 | 828 | 830 | 790 | 2893 | 708а |  | CORR | CIGR | 05:04 | 05:10 | 05:11 | 23 | 81 | 10 | EXT |  | 0.89 | (c)
7553.649 | 0.394 | 0.164 | -10.896 | -11.126 | 1060 | 1094 | 1102 | 1060 | 164 | 710а |  | CORR | GENE | 05:21 | 05:27 | 05:28 | 499 | 85 | 11 | EXT |  | 0.94 | (c)
7557.712 | 4.457 | 4.446 | -6.833 | -6.844 | -142 | -72 | -43 | 0 | 4446 | 710а |  | CORR | CIGR | 02:07 | 02:18 | 02:23 | 32 | 200 | 12 | EXT |  | 0.89 | (c)
7558.527 | 5.272 | 5.217 | -6.018 | -6.073 | 199 | 308 | 422 | 199 | 5217 | 710а |  | CORR | GENE | 03:02 | 03:20 | 03:38 | 80 | 446 | 10 | EXT |  | 0.89 | (c)
7562.774 | 9.519 | 9.491 | -1.771 | -1.799 | 570 | 649 | 681 | 570 | 1759 | 710а |  | CORR | CIGR | 04:02 | 04:15 | 04:20 | 40 | 223 | 10 | EXT |  | 0.89 | (c)
7563.318 | 10.063 | 10.048 | -1.227 | -1.242 | 50 | 133 | 174 | 50 | 1202 | 710а |  | CORR | CIGR | 02:38 | 02:51 | 02:58 | 40 | 248 | 13 | EXT |  | 0.89 | (c)
7564.545 | 0 | -0.036 | -11.98 | -12.016 | 1048 | -658 | -1310 | 0 |  | 711а | Нарушение формы кольцевого шва | GWAN |  | 02:07 | 09:32 | 07:46 | 0 | 4208 |  | EXT | Нарушение формы кольцевого шва |  | (c)
7576.525 | 0 | -0.037 | -7.83 | -7.867 | -37 | 531 | 612 | 0 |  | 712а | Нарушение формы кольцевого шва | GWAN |  | 00:36 | 02:08 | 02:21 | 0 | 1297 |  | EXT | Нарушение формы кольцевого шва |  | (c)
7576.525 | 0 | -0.022 | -7.83 | -7.852 | 1433 | 2111 | -1657 | 0 |  | 712а | Нарушение формы кольцевого шва | GWAN |  | 04:33 | 06:23 | 08:15 | 0 | 2742 |  | EXT | Нарушение формы кольцевого шва |  | (c)
7577.316 | 0.791 | 0.756 | -7.039 | -7.074 | 1982 | 2051 | 2050 | 112 | 756 | 712а |  | CORR | CIGR | 06:02 | 06:13 | 06:13 | 36 | 136 | 10 | EXT |  | 0.89 | (c)
7577.546 | 1.021 | 0.952 | -6.809 | -6.878 | 2138 | 2158 | 2158 | 51 | 952 | 712а |  | CORR | AXGR | 06:27 | 06:30 | 06:30 | 136 | 42 | 11 | EXT |  | 0.9 | (c)
7577.61 | 1.085 | 1.056 | -6.745 | -6.774 | -2008 | -1893 | -1927 | 223 | 1056 | 712а |  | CORR | CIGR | 07:18 | 07:37 | 07:31 | 30 | 161 | 10 | EXT |  | 0.89 | (c)
7578.191 | 1.666 | 1.64 | -6.164 | -6.19 | 1005 | 1073 | 1085 | 1005 | 1640 | 712а |  | CORR | CIGR | 03:24 | 03:35 | 03:37 | 42 | 160 | 21 | EXT |  | 0.89 | (c)
7580.751 | 4.226 | 4.206 | -3.604 | -3.624 | -1810 | -1711 | -1729 | 421 | 3589 | 712а |  | CORR | CIGR | 07:50 | 08:06 | 08:03 | 35 | 161 | 14 | EXT |  | 0.89 | (c)
7581.248 | 4.723 | 4.654 | -3.107 | -3.176 | 1437 | 1543 | 1753 | 161 | 3091 | 712а |  | CORR | GENE | 04:34 | 04:51 | 05:25 | 85 | 632 | 13 | EXT |  | 0.89 | (c)
7581.902 | 5.377 | 5.362 | -2.453 | -2.468 | -2033 | -1965 | -1977 | 198 | 2438 | 712а |  | CORR | CIGR | 07:14 | 07:25 | 07:23 | 30 | 112 | 14 | EXT |  | 0.89 | (c)
7582.621 | 6.096 | 6.087 | -1.734 | -1.743 | 1143 | 1202 | 1196 | 981 | 1722 | 712а |  | CORR | CIGR | 03:47 | 03:56 | 03:55 | 21 | 106 | 15 | EXT |  | 0.89 | (c)
7584.009 | 7.484 | 7.389 | -0.346 | -0.441 | 1050 | 1103 | 1089 | 1050 | 106 | 712а |  | CORR | GENE | 03:32 | 03:40 | 03:38 | 335 | 78 | 12 | EXT |  | 0.93 | (c)
7585.539 | 1.184 | 1.154 | -9.266 | -9.296 | -2204 | -2109 | -2099 | 26 | 1154 | 713 |  | CORR | GENE | 07:50 | 08:05 | 08:07 | 66 | 211 | 13 | EXT |  | 0.89 | (c)
7587.164 | 2.809 | 2.789 | -7.641 | -7.661 | 2208 | -2130 | -2130 | 0 | 2789 | 713 |  | CORR | GENE | 07:42 | 08:02 | 08:02 | 56 | 247 | 13 | EXT |  | 0.89 | (c)
7588.866 | 4.511 | 4.508 | -5.939 | -5.942 | -2229 | -2141 | -2155 | 1 | 4508 | 713 |  | CORR | CIGR | 07:46 | 08:00 | 07:58 | 25 | 149 | 11 | EXT |  | 0.89 | (c)
7593.106 | 8.751 | 8.73 | -1.699 | -1.72 | -2117 | -1992 | -2012 | 113 | 1674 | 713 |  | CORR | CIGR | 08:04 | 08:24 | 08:21 | 46 | 210 | 10 | EXT |  | 0.89 | (c)
7598.348 | 3.543 | 3.499 | -7.927 | -7.971 | 304 | 438 | 415 | 304 | 3499 | 714 |  | CORR | GENE | 02:42 | 03:04 | 02:60 | 100 | 221 | 10 | EXT |  | 0.89 | (c)
7610.63 | 4.355 | 0.266 | -6.885 | -10.974 | 2068 | 2121 | 2124 | 51 | 266 | 715 |  | CORR | GENE | 07:08 | 07:17 | 07:17 | 4130 | 111 | 10 | EXT |  | 0.98 | (c)
7615.561 | 9.286 | 9.181 | -1.954 | -2.059 | 482 | 494 | 498 | 482 | 1857 | 715 |  | CORR | AXGR | 02:52 | 02:54 | 02:55 | 202 | 31 | 11 | EXT |  | 0.91 | (c)
7615.675 | 9.4 | 4.922 | -1.84 | -6.318 | 2142 | 2171 | 2167 | 38 | 216 | 715 |  | CORR | GENE | 07:20 | 07:25 | 07:24 | 6102 | 50 | 10 | EXT |  | 0.98 | (c)
7623.341 | 5.826 | 5.817 | -5.244 | -5.253 | 1885 | 1948 | 1939 | 236 | 5235 | 716 |  | CORR | CIGR | 06:36 | 06:46 | 06:45 | 18 | 110 | 14 | EXT |  | 0.89 | (c)
7643.053 | 3.388 | 3.368 | -7.857 | -7.877 | -1075 | -811 | -920 | 765 | 3368 | 718 |  | CORR | GENE | 06:22 | 07:05 | 06:47 | 60 | 310 | 10 | EXT |  | 0.89 | (c)
7645.802 | 6.137 | 6.106 | -5.108 | -5.139 | -2029 | -1903 | -1936 | 202 | 5084 | 718 |  | CORR | GENE | 03:48 | 04:08 | 04:03 | 55 | 186 | 10 | EXT |  | 0.89 | (c)
7654.751 | 3.841 | 3.829 | -7.189 | -7.201 | 1239 | 1299 | 1306 | 857 | 3829 | 719 |  | CORR | CIGR | 02:55 | 03:05 | 03:06 | 37 | 135 | 15 | EXT |  | 0.89 | (c)
7656.312 | 5.402 | 5.389 | -5.628 | -5.641 | -653 | -617 | -616 | 579 | 5389 | 719 |  | CORR | CIGR | 09:50 | 09:56 | 09:56 | 24 | 75 | 12 | EXT |  | 0.89 | (c)
7662.701 | 0.761 | 0.703 | -10.624 | -10.682 | 1508 | 1660 | 1638 | 462 | 703 | 720 |  | CORR | GENE | 05:20 | 05:44 | 05:41 | 80 | 260 | 10 | EXT |  | 0.89 | (c)
7669.964 | 8.024 | 8 | -3.361 | -3.385 | 677 | 769 | 770 | 677 | 3330 | 720 |  | CORR | GENE | 03:06 | 03:21 | 03:21 | 55 | 186 | 13 | EXT |  | 0.89 | (c)
7671.659 | 9.719 | 9.712 | -1.666 | -1.673 | 653 | 728 | 740 | 653 | 1627 | 720 |  | CORR | CIGR | 03:02 | 03:14 | 03:16 | 46 | 173 | 10 | EXT |  | 0.89 | (c)
7683.771 | 10.446 | 10.431 | -0.694 | -0.709 | 410 | 580 | 546 | 410 | 658 | 721а |  | CORR | GENE | 03:18 | 03:45 | 03:40 | 51 | 272 | 10 | EXT |  | 0.89 | (c)
7686.065 | 1.6 | 1.585 | -9.465 | -9.48 | 2010 | 2085 | 2065 | 110 | 1585 | 721б |  | CORR | CIGR | 06:06 | 06:18 | 06:15 | 45 | 111 | 10 | EXT |  | 0.89 | (c)
7688.257 | 3.792 | 3.781 | -7.273 | -7.284 | 1564 | 1617 | 1619 | 556 | 3781 | 721б |  | CORR | CIGR | 04:54 | 05:03 | 05:03 | 30 | 111 | 14 | EXT |  | 0.89 | (c)
7694.49 | 10.025 | 10.025 | -1.04 | -1.04 | -903 | -839 | -853 | 804 | 1010 | 721б |  | CORR | CIGR | 10:16 | 10:26 | 10:24 | 30 | 99 | 10 | EXT |  | 0.89 | (c)
7744.856 | 6.066 | 6.006 | -5.404 | -5.464 | -193 | -143 | -168 | 143 | 5303 | 726а |  | CORR | GENE | 07:56 | 08:04 | 07:60 | 161 | 50 | 13 | EXT |  | 0.9 | (c)
7746.814 | 8.024 | 8 | -3.446 | -3.47 | 2162 | 2183 | 2174 | 2162 | 3334 | 726а |  | CORR | AXGR | 02:16 | 02:19 | 02:18 | 136 | 24 | 12 | EXT |  | 0.9 | (c)
7750.26 | 0 | -0.014 | -11.085 | -11.099 | 1050 | 1821 | 1538 | 205 |  | 727а | Нарушение формы кольцевого шва | GWAN |  | 05:49 | 07:54 | 07:08 | 0 | 975 |  | EXT | Нарушение формы кольцевого шва |  | (c)
7751.425 | 1.165 | 1.156 | -9.92 | -9.929 | 658 | 726 | 720 | 658 | 1156 | 727а |  | CORR | CIGR | 04:46 | 04:57 | 04:56 | 35 | 124 | 11 | EXT |  | 0.89 | (c)
7760.584 | 10.324 | 10.318 | -0.761 | -0.767 | 100 | 260 | 200 | 100 | 702 | 727а |  | CORR | GENE | 03:16 | 03:42 | 03:32 | 65 | 199 | 10 | EXT |  | 0.89 | (c)
7768.478 | 7.133 | 6.99 | -4.297 | -4.44 | -1627 | -1015 | -1188 | 604 | 4029 | 728а |  | DENT | GENE | 04:48 | 06:27 | 05:59 | 411 | 878 | 0.7 | N/A | Глубина вмятины: 10 мм (0,7%). Линейка: 41 см в (699 см; 06:27 ч:мин) |  | (c)
7771.11 | 9.765 | 9.742 | -1.665 | -1.688 | 2178 | -2121 | -2141 | 0 | 1612 | 728а |  | CORR | GENE | 03:02 | 03:28 | 03:25 | 76 | 285 | 10 | EXT |  | 0.89 | (c)
7775.897 | 3.122 | 3.083 | -8.183 | -8.222 | -2082 | -1981 | -1815 | 149 | 3083 | 729а |  | CORR | GENE | 06:54 | 07:10 | 07:37 | 76 | 533 | 10 | EXT |  | 0.89 | (c)
7777.686 | 4.911 | 4.874 | -6.394 | -6.431 | 1574 | 1830 | 1772 | 260 | 4874 | 729а |  | CORR | GENE | 04:44 | 05:25 | 05:16 | 90 | 396 | 10 | EXT |  | 0.89 | (c)
7782.243 | 9.468 | 9.368 | -1.837 | -1.937 | 1078 | 1323 | 1475 | 359 | 1777 | 729а |  | CORR | GENE | 03:24 | 04:03 | 04:28 | 160 | 793 | 14 | EXT |  | 0.91 | (c)
7783.59 | 10.815 | 10.689 | -0.49 | -0.616 | 1041 | 1059 | 1057 | 1041 | 376 | 729а |  | CORR | AXGR | 03:18 | 03:21 | 03:20 | 240 | 30 | 15 | EXT |  | 0.93 | (c)
7783.993 | 11.218 | 11.195 | -0.087 | -0.11 | -1712 | -1420 | -1520 | 518 | 55 | 729а |  | CORR | GENE | 07:54 | 08:41 | 08:25 | 55 | 385 | 15 | EXT |  | 0.89 | (c)
7784.08 | 0 | -0.039 | -11.41 | -11.449 | 319 | 506 | 560 | 319 |  | 730а | Нарушение формы кольцевого шва | GWAN |  | 10:15 | 10:46 | 10:54 | 0 | 482 |  | EXT | Нарушение формы кольцевого шва |  | (c)
7788.134 | 4.054 | 4.011 | -7.356 | -7.399 | 1884 | 2010 | 2064 | 0 | 4011 | 730а |  | CORR | GENE | 02:28 | 02:48 | 02:57 | 61 | 359 | 10 | EXT |  | 0.89 | (c)
7788.376 | 4.296 | 4.091 | -7.114 | -7.319 | -2024 | -1535 | -1702 | 207 | 4091 | 730а |  | DENT | GENE | 03:57 | 05:16 | 04:49 | 697 | 644 | 0.6 | N/A | Глубина вмятины: 9 мм (0,6%). Линейка: 70 см в (409 см; 05:16 ч:мин) Аномалия находится вблизи дефекта потери металла. |  | (c)
7788.526 | 4.446 | 4.415 | -6.964 | -6.995 | -1313 | -1204 | -1226 | 918 | 4415 | 730а |  | CORR | CIGR | 05:52 | 06:10 | 06:06 | 35 | 173 | 15 | EXT |  | 0.89 | (c)
7788.645 | 4.565 | 4.514 | -6.845 | -6.896 | -2106 | -2074 | -1908 | 125 | 4514 | 730а |  | CORR | GENE | 03:44 | 03:49 | 04:16 | 70 | 396 | 10 | EXT |  | 0.89 | (c)
7789.314 | 5.234 | 5.182 | -6.176 | -6.228 | -2218 | -2118 | -2112 | 13 | 5182 | 730а |  | CORR | GENE | 03:26 | 03:42 | 03:43 | 70 | 211 | 10 | EXT |  | 0.89 | (c)
7800.03 | 4.54 | 4.48 | -6.985 | -7.045 | 1853 | 2064 | 2027 | 30 | 4480 | 731а |  | CORR | GENE | 03:12 | 03:46 | 03:40 | 61 | 347 | 10 | EXT |  | 0.89 | (c)
7861.419 | 8.904 | 8.874 | -2.486 | -2.516 | 1477 | 1626 | 1631 | 445 | 2455 | 736а |  | CORR | GENE | 01:59 | 02:23 | 02:24 | 61 | 308 | 10 | EXT |  | 0.89 | (c)
7930.988 | 11.208 | 11.066 | -0.032 | -0.174 | -2175 | -1759 | -1919 | 55 | 13 | 742а |  | CORR | GENE | 04:33 | 05:40 | 05:14 | 161 | 513 | 13 | EXT |  | 0.9 | (c)
7931.186 | 0.166 | 0.096 | -11.314 | -11.384 | 2126 | 2165 | 2159 | 38 | 96 | 743а |  | CORR | GENE | 05:10 | 05:16 | 05:15 | 844 | 67 | 11 | EXT |  | 0.96 | (c)
7955.69 | 0 | -0.02 | -10.95 | -10.97 | 1000 | 1323 | 1258 | 714 |  | 746а | Нарушение формы кольцевого шва | GWAN |  | 02:56 | 03:48 | 03:38 | 0 | 517 |  | EXT | Нарушение формы кольцевого шва |  | (c)
7955.69 | 0 | -0.037 | -10.95 | -10.987 | -1282 | -684 | -159 | 948 |  | 746а | Нарушение формы кольцевого шва | GWAN |  | 08:48 | 10:24 | 11:49 | 0 | 2246 |  | EXT | Нарушение формы кольцевого шва |  | (c)
7956.388 | 0.698 | 0.619 | -10.252 | -10.331 | 2140 | -1945 | -2036 | 0 | 619 | 746а |  | CORR | GENE | 06:00 | 07:01 | 06:46 | 121 | 570 | 12 | EXT |  | 0.9 | (c)
7990.754 | 1.694 | 1.479 | -9.641 | -9.856 | -1410 | -1407 | -1394 | 1378 | 1479 | 749а |  | CORR | AXGR | 07:46 | 07:46 | 07:48 | 356 | 32 | 10 | EXT |  | 0.92 | (c)
8090.655 | 0 | -0.032 | -11.11 | -11.142 | 548 | 849 | 873 | 548 |  | 759 | Нарушение формы кольцевого шва | GWAN |  | 11:58 | 00:46 | 12:50 | 0 | 650 |  | EXT | Нарушение формы кольцевого шва |  | (c)
8090.655 | 0 | -0.015 | -11.11 | -11.125 | 1393 | -961 | -1866 | 0 |  | 759 | Нарушение формы кольцевого шва | GWAN |  | 02:14 | 07:54 | 05:28 | 0 | 2403 |  | EXT | Нарушение формы кольцевого шва |  | (c)
8095.345 | 4.69 | 4.655 | -6.42 | -6.455 | 1857 | 2006 | 2024 | 38 | 4655 | 759 |  | CORR | GENE | 03:29 | 03:53 | 03:56 | 69 | 335 | 10 | EXT |  | 0.89 | (c)
8099.748 | 9.093 | 9.081 | -2.017 | -2.029 | -2071 | -1935 | -1968 | 160 | 1997 | 759 |  | CORR | CIGR | 04:55 | 05:17 | 05:11 | 32 | 205 | 11 | EXT |  | 0.89 | (c)
8207.258 | 4.253 | 4.239 | -6.832 | -6.846 | -1894 | -1796 | -1826 | 336 | 4239 | 769 |  | CORR | CIGR | 05:48 | 06:04 | 05:59 | 35 | 136 | 12 | EXT |  | 0.89 | (c)
8207.337 | 4.332 | 4.319 | -6.753 | -6.766 | -1906 | -1837 | -1832 | 324 | 4319 | 769 |  | CORR | GENE | 05:46 | 05:58 | 05:58 | 50 | 148 | 12 | EXT |  | 0.89 | (c)
8207.949 | 4.944 | 4.867 | -6.141 | -6.218 | -1688 | -1314 | -1430 | 542 | 4867 | 769 |  | CORR | GENE | 06:22 | 07:22 | 07:03 | 112 | 517 | 10 | EXT |  | 0.89 | (c)
8235.603 | 10.098 | 9.37 | -0.887 | -1.615 | -1186 | -1135 | -1139 | 1044 | 726 | 771 |  | CORR | GENE | 08:10 | 08:19 | 08:18 | 889 | 96 | 10 | EXT |  | 0.96 | (c)
8238.076 | 1.586 | 0.16 | -9.754 | -11.18 | 1626 | 1981 | 1899 | 58 | 160 | 772 |  | CORR | GENE | 05:08 | 06:05 | 05:52 | 4991 | 546 | 10 | EXT |  | 0.98 | (c)
8322.306 | 7.101 | 7.092 | -4.269 | -4.278 | 1893 | 1994 | 2027 | 71 | 4253 | 779 |  | GOUG | CIGR | 07:40 | 07:57 | 08:02 | 25 | 267 | 10 | EXT | Задир. |  | (c)
8375.283 | 6.033 | 5.998 | -5.322 | -5.357 | 1736 | 1846 | 1853 | 260 | 5246 | 783а |  | CORR | GENE | 07:32 | 07:50 | 07:51 | 111 | 235 | 10 | EXT |  | 0.89 | (c)
8375.769 | 6.519 | 6.51 | -4.836 | -4.845 | -1395 | -1299 | -1325 | 836 | 4809 | 783а |  | CORR | CIGR | 11:07 | 11:22 | 11:18 | 36 | 140 | 11 | EXT |  | 0.89 | (c)
8377.322 | 8.072 | 8.072 | -3.283 | -3.283 | -2194 | -2127 | -2138 | 37 | 3263 | 783а |  | CORR | CIGR | 08:58 | 09:09 | 09:07 | 20 | 112 | 12 | EXT |  | 0.89 | (c)
8388.493 | 7.888 | 7.746 | -3.322 | -3.464 | -1141 | -1107 | -1122 | 1090 | 3271 | 784а |  | CORR | AXGR | 06:38 | 06:44 | 06:42 | 193 | 38 | 12 | EXT |  | 0.91 | (c)
8392.422 | 0.607 | 0.597 | -10.688 | -10.698 | -2072 | -2023 | -2022 | 158 | 597 | 785а |  | CORR | CIGR | 08:36 | 08:44 | 08:44 | 23 | 101 | 11 | EXT |  | 0.89 | (c)
8392.561 | 0.746 | 0.729 | -10.549 | -10.566 | -1977 | -1918 | -1916 | 254 | 729 | 785а |  | CORR | CIGR | 08:51 | 09:01 | 09:01 | 35 | 122 | 11 | EXT |  | 0.89 | (c)
8392.581 | 0.766 | 0.723 | -10.529 | -10.572 | 2203 | -2153 | -2147 | 0 | 723 | 785а |  | CORR | GENE | 08:06 | 08:23 | 08:24 | 85 | 223 | 10 | EXT |  | 0.89 | (c)
8400.314 | 8.499 | 8.455 | -2.796 | -2.84 | -2209 | -2133 | -2066 | 22 | 2780 | 785а |  | CORR | GENE | 08:14 | 08:26 | 08:37 | 60 | 285 | 10 | EXT |  | 0.89 | (c)
8424.813 | 5.458 | 5.415 | -5.417 | -5.46 | -1975 | -1754 | -1820 | 256 | 5390 | 787б |  | CORR | GENE | 05:38 | 06:14 | 06:03 | 70 | 310 | 10 | EXT |  | 0.89 | (c)
8427.302 | 7.947 | 7.903 | -2.928 | -2.972 | -1507 | -1339 | -1327 | 724 | 2927 | 787б |  | CORR | CIGR | 06:54 | 07:21 | 07:23 | 45 | 359 | 10 | EXT |  | 0.89 | (c)
8427.942 | 8.587 | 8.563 | -2.288 | -2.312 | -1780 | -1660 | -1699 | 451 | 2267 | 787б |  | CORR | CIGR | 06:10 | 06:29 | 06:23 | 45 | 162 | 10 | EXT |  | 0.89 | (c)
8429.167 | 9.812 | 9.618 | -1.063 | -1.257 | -979 | -958 | -938 | 897 | 950 | 787б |  | CORR | GENE | 08:19 | 08:23 | 08:26 | 307 | 82 | 13 | EXT |  | 0.93 | (c)
8429.345 | 9.99 | 9.968 | -0.885 | -0.907 | -900 | -726 | -776 | 652 | 846 | 787б |  | CORR | GENE | 08:32 | 09:00 | 08:52 | 61 | 248 | 13 | EXT |  | 0.89 | (c)
8429.801 | 10.446 | 10.353 | -0.429 | -0.522 | -670 | -650 | -648 | 626 | 196 | 787б |  | CORR | AXGR | 09:09 | 09:12 | 09:13 | 326 | 44 | 11 | EXT |  | 0.93 | (c)
8471.458 | 7.103 | 7.089 | -3.952 | -3.966 | 2103 | 2163 | 2162 | 10 | 3915 | 791а |  | CORR | GENE | 03:12 | 03:22 | 03:22 | 51 | 118 | 15 | EXT |  | 0.89 | (c)
8477.781 | 2.371 | 2.303 | -9.069 | -9.137 | 1980 | 2012 | 1999 | 212 | 2303 | 792а |  | CORR | AXGR | 06:10 | 06:15 | 06:13 | 180 | 38 | 12 | EXT |  | 0.91 | (c)
8479.94 | 4.53 | 4.49 | -6.91 | -6.95 | 2018 | 2117 | 2123 | 2 | 4490 | 792а |  | CORR | GENE | 06:16 | 06:32 | 06:33 | 75 | 210 | 10 | EXT |  | 0.89 | (c)
8480.71 | 5.3 | 5.273 | -6.14 | -6.167 | 1956 | 2105 | 2068 | 51 | 5273 | 792а |  | CORR | GENE | 06:06 | 06:30 | 06:24 | 70 | 223 | 14 | EXT |  | 0.89 | (c)
8483.61 | 8.2 | 8.186 | -3.24 | -3.254 | 2183 | -1986 | -2092 | 0 | 3197 | 792а |  | CORR | GENE | 06:43 | 07:30 | 07:13 | 57 | 373 | 11 | EXT |  | 0.89 | (c)
8509.289 | 0.234 | 0.216 | -10.811 | -10.829 | 1227 | 1312 | 1289 | 879 | 216 | 795а |  | CORR | GENE | 01:32 | 01:46 | 01:42 | 76 | 124 | 10 | EXT |  | 0.89 | (c)
8509.693 | 0.638 | 0.604 | -10.407 | -10.441 | 1289 | 1346 | 1345 | 829 | 604 | 795а |  | CORR | GENE | 01:42 | 01:51 | 01:51 | 55 | 112 | 10 | EXT |  | 0.89 | (c)
8510.93 | 1.875 | 1.806 | -9.17 | -9.239 | 1674 | 1684 | 1688 | 529 | 1806 | 795а |  | CORR | AXGR | 02:44 | 02:46 | 02:46 | 237 | 28 | 10 | EXT |  | 0.91 | (c)
8511.36 | 2.305 | 2.27 | -8.74 | -8.775 | -1249 | -1163 | -1175 | 982 | 2270 | 795а |  | CORR | CIGR | 06:52 | 07:06 | 07:04 | 40 | 148 | 10 | EXT |  | 0.89 | (c)
8511.482 | 2.427 | 2.225 | -8.618 | -8.82 | 1735 | 1816 | 1779 | 408 | 2225 | 795а |  | CORR | GENE | 02:54 | 03:07 | 03:01 | 417 | 87 | 13 | EXT |  | 0.95 | (c)
8511.821 | 2.766 | 2.728 | -8.279 | -8.317 | 1401 | 1495 | 1537 | 557 | 2728 | 795а |  | CORR | GENE | 02:00 | 02:15 | 02:22 | 61 | 272 | 15 | EXT |  | 0.89 | (c)
8512.092 | 3.037 | 3.03 | -8.008 | -8.015 | 1165 | 1252 | 1230 | 936 | 3030 | 795а |  | CORR | CIGR | 01:22 | 01:36 | 01:32 | 33 | 130 | 10 | EXT |  | 0.89 | (c)
8512.934 | 3.879 | 3.811 | -7.166 | -7.234 | 979 | 1293 | 1308 | 594 | 3811 | 795а |  | CORR | GENE | 00:52 | 01:43 | 01:45 | 141 | 657 | 10 | EXT |  | 0.9 | (c)
8518.821 | 9.766 | 9.751 | -1.279 | -1.294 | -208 | -104 | -103 | 0 | 1239 | 795а |  | CORR | GENE | 09:40 | 09:57 | 09:57 | 55 | 210 | 10 | EXT |  | 0.89 | (c)
8519.377 | 10.322 | 10.275 | -0.723 | -0.77 | 471 | 708 | 707 | 471 | 675 | 795а |  | CORR | GENE | 11:30 | 00:08 | 12:08 | 95 | 471 | 10 | EXT |  | 0.89 | (c)
8519.519 | 10.464 | 10.38 | -0.581 | -0.665 | 1029 | 1101 | 1159 | 941 | 533 | 795а |  | CORR | GENE | 01:00 | 01:12 | 01:21 | 132 | 260 | 12 | EXT |  | 0.9 | (c)
8520.076 | 11.021 | 10.973 | -0.024 | -0.072 | 387 | 481 | 633 | 387 | 10 | 795а |  | CORR | GENE | 11:16 | 11:32 | 11:56 | 62 | 491 | 14 | EXT |  | 0.89 | (c)
8520.085 | 11.03 | 10.912 | -0.015 | -0.133 | -1216 | -543 | -601 | 0 | 4 | 795а |  | CORR | GENE | 06:58 | 08:46 | 08:37 | 129 | 1230 | 11 | EXT |  | 0.9 | (c)
8530.937 | 10.837 | 10.821 | -0.358 | -0.374 | -2169 | -1271 | -1297 | 62 | 323 | 796а |  | ARTD | GENE | 07:03 | 09:28 | 09:23 | 51 | 1743 |  | EXT | Эквивалент потери металла 16%. От изолировочной машины. |  | (c)
8575.647 | 10.697 | 10.682 | -0.623 | -0.638 | -1824 | -1306 | -1304 | 406 | 607 | 800 |  | ARTD | CIGR | 08:52 | 10:15 | 10:16 | 31 | 1040 |  | EXT | Эквивалент потери металла 10%. От изолировочной машины. |  | (c)
8576.242 | 11.292 | 11.284 | -0.028 | -0.036 | -1825 | -874 | -1030 | 235 | 9 | 800 |  | ARTD | CIGR | 08:52 | 11:25 | 10:60 | 27 | 1591 |  | EXT | Эквивалент потери металла 16%. От изолировочной машины. |  | (c)
8631.634 | 10.539 | 10.526 | -0.606 | -0.619 | -2065 | -1864 | -1686 | 166 | 587 | 805 |  | ARTD | CIGR | 08:37 | 09:09 | 09:38 | 32 | 757 |  | EXT | Эквивалент потери металла 10%. От изолировочной машины. |  | (c)
8632.207 | 11.112 | 11.103 | -0.033 | -0.042 | -2175 | -1669 | -1481 | 56 | 18 | 805 |  | ARTD | CIGR | 08:19 | 09:41 | 10:11 | 24 | 1387 |  | EXT | Эквивалент потери металла 10%. От изолировочной машины. |  | (c)
8765.39 | 0 | 0 | -11.17 | -11.17 | 801 | 1252 | 1230 | 571 | 0 | 819 |  | GWAN |  | 04:32 | 05:45 | 05:41 | 0 | 859 |  | EXT | Место ремонта. |  | (c)
8786.883 | 10.323 | 10.314 | -0.682 | -0.691 | -1976 | -1928 | -1903 | 255 | 674 | 820 |  | CORR | CIGR | 04:02 | 04:10 | 04:14 | 17 | 147 | 10 | EXT |  | 0.89 | (c)
8792.297 | 4.732 | 4.731 | -6.608 | -6.609 | -1731 | -1665 | -1669 | 499 | 4731 | 821 |  | CORR | CIGR | 07:60 | 08:11 | 08:10 | 31 | 124 | 10 | EXT |  | 0.89 | (c)
8798.063 | 10.498 | 10.488 | -0.842 | -0.852 | 1342 | 1412 | 1398 | 777 | 832 | 821 |  | CORR | CIGR | 04:16 | 04:27 | 04:25 | 20 | 112 | 10 | EXT |  | 0.89 | (c)
8800.361 | 1.456 | 1.435 | -9.579 | -9.6 | 2201 | 2209 | 2210 | 12 | 1435 | 822 |  | CORR | AXGR | 07:60 | 08:01 | 08:01 | 85 | 18 | 12 | EXT |  | 0.89 | (c)
8804.251 | 5.346 | 5.337 | -5.689 | -5.698 | 2191 | 2228 | 2227 | 0 | 5337 | 822 |  | CORR | CIGR | 07:58 | 08:04 | 08:04 | 23 | 73 | 18 | EXT |  | 0.89 | (c)
8807.722 | 8.817 | 8.687 | -2.218 | -2.348 | -399 | -291 | -271 | 142 | 2138 | 822 |  | DENT | GENE | 01:00 | 01:18 | 01:21 | 210 | 257 | 0.5 | N/A | Глубина вмятины: 7 мм (0,5%). Линейка: 21 см в (869 см; 01:18 ч:мин) Аномалия находится вблизи продольного шва. |  | (c)
8835.425 | 2.655 | 2.643 | -8.68 | -8.692 | 2170 | -2205 | -2206 | 0 | 2643 | 825 |  | CORR | CIGR | 07:32 | 07:46 | 07:46 | 36 | 171 | 10 | EXT |  | 0.89 | (c)
8855.501 | 0.251 | 0.238 | -10.679 | -10.692 | 1289 | 1359 | 1357 | 806 | 238 | 827 |  | CORR | GENE | 03:08 | 03:19 | 03:19 | 50 | 136 | 10 | EXT |  | 0.89 | (c)
8860.207 | 4.957 | 4.935 | -5.973 | -5.995 | 1462 | 1544 | 1580 | 533 | 4935 | 827 |  | CORR | GENE | 03:36 | 03:49 | 03:55 | 56 | 236 | 10 | EXT |  | 0.89 | (c)
8860.583 | 5.333 | 5.324 | -5.597 | -5.606 | 1475 | 1677 | 1617 | 471 | 5324 | 827 |  | CORR | GENE | 03:38 | 04:11 | 04:01 | 65 | 285 | 11 | EXT |  | 0.89 | (c)
8870.526 | 4.346 | 4.31 | -7.009 | -7.045 | -2124 | -2032 | -1963 | 106 | 4310 | 828 |  | CORR | GENE | 04:50 | 05:05 | 05:16 | 65 | 322 | 10 | EXT |  | 0.89 | (c)
8885.806 | 8.271 | 8.233 | -2.934 | -2.972 | -1974 | -1872 | -1850 | 256 | 2907 | 829 |  | CORR | GENE | 08:10 | 08:27 | 08:30 | 65 | 248 | 10 | EXT |  | 0.89 | (c)
8917.842 | 6.312 | 6.266 | -4.948 | -4.994 | 1207 | 1391 | 1428 | 582 | 4911 | 832 |  | CORR | GENE | 03:11 | 03:41 | 03:47 | 83 | 441 | 11 | EXT | Аномалия находится на упругопластическом изгибе: R=457 D, максимальное растяжение на 11.3 час. | 0.89 | (c)
8922.672 | 11.142 | 11.108 | -0.118 | -0.152 | 1405 | 1492 | 1556 | 524 | 94 | 832 |  | CORR | GENE | 03:43 | 03:57 | 04:07 | 58 | 302 | 12 | EXT | Аномалия находится на упругопластическом изгибе: R=411 D, максимальное растяжение на 11.8 час. | 0.89 | (c)
8926.58 | 3.79 | 3.719 | -7.33 | -7.401 | 1284 | 1800 | 1724 | 67 | 3719 | 833 |  | CORR | GENE | 03:16 | 04:39 | 04:27 | 150 | 880 | 11 | EXT | Аномалия находится на упругопластическом изгибе: R=472 D, максимальное растяжение на 0.1 час. | 0.9 | (c)
8965.567 | 9.177 | 9.145 | -1.988 | -2.02 | 1722 | 1875 | 1849 | 255 | 1974 | 836а |  | CORR | CIGR | 03:56 | 04:20 | 04:16 | 46 | 254 | 12 | EXT |  | 0.89 | (c)
9015.424 | 2.769 | 2.715 | -8.361 | -8.415 | -1027 | -662 | -767 | 507 | 2715 | 841 |  | CORR | GENE | 06:48 | 07:47 | 07:30 | 96 | 520 | 10 | EXT |  | 0.89 | (c)
9016.737 | 4.082 | 4.036 | -7.048 | -7.094 | -1015 | -803 | -866 | 717 | 4036 | 841 |  | CORR | GENE | 06:50 | 07:24 | 07:14 | 81 | 298 | 10 | EXT |  | 0.89 | (c)
9017.49 | 4.835 | 4.814 | -6.295 | -6.316 | -654 | -554 | -539 | 424 | 4814 | 841 |  | CORR | CIGR | 07:48 | 08:04 | 08:07 | 38 | 230 | 14 | EXT |  | 0.89 | (c)
9017.55 | 4.895 | 4.873 | -6.235 | -6.257 | -810 | -722 | -730 | 649 | 4873 | 841 |  | CORR | CIGR | 07:23 | 07:37 | 07:36 | 41 | 161 | 12 | EXT |  | 0.89 | (c)
9017.607 | 4.952 | 4.897 | -6.178 | -6.233 | -1498 | -1137 | -1207 | 732 | 4897 | 841 |  | CORR | GENE | 05:32 | 06:30 | 06:19 | 106 | 582 | 13 | EXT |  | 0.89 | (c)
9017.628 | 4.973 | 4.95 | -6.157 | -6.18 | -829 | -733 | -746 | 663 | 4950 | 841 |  | CORR | CIGR | 07:20 | 07:35 | 07:33 | 43 | 166 | 14 | EXT |  | 0.89 | (c)
9017.817 | 5.162 | 5.125 | -5.968 | -6.005 | -928 | -812 | -711 | 494 | 5125 | 841 |  | CORR | GENE | 07:04 | 07:23 | 07:39 | 50 | 434 | 12 | EXT |  | 0.89 | (c)
9017.867 | 5.212 | 5.187 | -5.918 | -5.943 | -1084 | -992 | -999 | 913 | 5187 | 841 |  | CORR | CIGR | 06:39 | 06:54 | 06:53 | 38 | 171 | 12 | EXT |  | 0.89 | (c)
9018.327 | 5.672 | 5.62 | -5.458 | -5.51 | -903 | -661 | -699 | 494 | 5425 | 841 |  | CORR | GENE | 07:08 | 07:47 | 07:41 | 85 | 409 | 15 | EXT |  | 0.89 | (c)
9019.372 | 6.717 | 6.659 | -4.413 | -4.471 | -1347 | -1137 | -1130 | 884 | 4385 | 841 |  | CORR | GENE | 05:56 | 06:30 | 06:31 | 86 | 433 | 10 | EXT |  | 0.89 | (c)
9019.421 | 6.766 | 6.715 | -4.364 | -4.415 | -730 | -541 | -606 | 482 | 4360 | 841 |  | CORR | GENE | 07:36 | 08:06 | 07:56 | 55 | 248 | 12 | EXT |  | 0.89 | (c)
9019.532 | 6.877 | 6.852 | -4.253 | -4.278 | -845 | -767 | -751 | 657 | 4237 | 841 |  | CORR | CIGR | 07:17 | 07:30 | 07:33 | 41 | 188 | 10 | EXT |  | 0.89 | (c)
9019.94 | 7.285 | 7.258 | -3.845 | -3.872 | -692 | -497 | -550 | 407 | 3838 | 841 |  | CORR | CIGR | 07:42 | 08:14 | 08:05 | 34 | 285 | 15 | EXT |  | 0.89 | (c)
9026.692 | 2.907 | 2.882 | -8.318 | -8.343 | 1636 | 1874 | 1779 | 309 | 2882 | 842 |  | CORR | CIGR | 04:14 | 04:52 | 04:37 | 40 | 285 | 10 | EXT |  | 0.89 | (c)
9027.572 | 3.787 | 3.768 | -7.438 | -7.457 | 1475 | 1579 | 1549 | 607 | 3768 | 842 |  | CORR | CIGR | 03:48 | 04:05 | 03:60 | 31 | 148 | 12 | EXT |  | 0.89 | (c)
9029.165 | 5.38 | 5.32 | -5.845 | -5.905 | 1489 | 1589 | 1681 | 357 | 5320 | 842 |  | CORR | GENE | 03:50 | 04:06 | 04:21 | 76 | 384 | 10 | EXT |  | 0.89 | (c)
9033.785 | 10 | 9.93 | -1.225 | -1.295 | 1970 | -2197 | -2162 | 0 | 1174 | 842 |  | CORR | GENE | 05:08 | 05:55 | 06:01 | 121 | 657 | 12 | EXT |  | 0.9 | (c)
9042.211 | 7.201 | 7.149 | -4.189 | -4.241 | 1634 | 1856 | 1838 | 188 | 4155 | 843 |  | CORR | GENE | 06:02 | 06:38 | 06:35 | 86 | 409 | 10 | EXT |  | 0.89 | (c)
9055.159 | 8.759 | 8.685 | -2.581 | -2.655 | 1978 | 2038 | 2060 | 88 | 2570 | 844 |  | CORR | GENE | 06:12 | 06:22 | 06:25 | 85 | 164 | 13 | EXT |  | 0.89 | (c)
9055.417 | 9.017 | 8.998 | -2.323 | -2.342 | 2065 | 2111 | 2114 | 67 | 2308 | 844 |  | CORR | CIGR | 06:26 | 06:34 | 06:34 | 34 | 99 | 10 | EXT |  | 0.89 | (c)
9056.421 | 10.021 | 10.013 | -1.319 | -1.327 | 1916 | 2014 | 1996 | 154 | 1292 | 844 |  | CORR | CIGR | 06:02 | 06:18 | 06:15 | 35 | 161 | 14 | EXT |  | 0.89 | (c)
9073.584 | 4.344 | 4.323 | -6.581 | -6.602 | -995 | -776 | -836 | 677 | 4323 | 846а |  | CORR | CIGR | 06:31 | 07:06 | 06:56 | 43 | 318 | 14 | EXT |  | 0.89 | (c)
9073.624 | 4.384 | 4.371 | -6.541 | -6.554 | -1463 | -1266 | -1268 | 767 | 4371 | 846а |  | CORR | GENE | 05:15 | 05:47 | 05:47 | 55 | 390 | 19 | EXT |  | 0.89 | (c)
9076.4 | 7.16 | 7.145 | -3.765 | -3.78 | -1384 | -1312 | -1334 | 847 | 3750 | 846а |  | CORR | CIGR | 05:28 | 05:40 | 05:36 | 30 | 99 | 13 | EXT |  | 0.89 | (c)
9085.898 | 5.733 | 5.707 | -4.977 | -5.003 | 1052 | 1137 | 1157 | 968 | 4963 | 847а |  | CORR | CIGR | 04:22 | 04:36 | 04:39 | 40 | 211 | 12 | EXT |  | 0.89 | (c)
9086.76 | 6.595 | 6.574 | -4.115 | -4.136 | 1052 | 1162 | 1145 | 993 | 4096 | 847а |  | CORR | CIGR | 04:22 | 04:40 | 04:37 | 40 | 186 | 15 | EXT |  | 0.89 | (c)
9089.797 | 9.632 | 9.621 | -1.078 | -1.089 | 1105 | 1161 | 1161 | 1014 | 1065 | 847а |  | CORR | CIGR | 04:31 | 04:40 | 04:40 | 24 | 112 | 10 | EXT |  | 0.89 | (c)
9107.877 | 5.802 | 5.221 | -5.588 | -6.169 | 2110 | 2189 | 2156 | 29 | 5092 | 850а |  | CORR | GENE | 03:14 | 03:27 | 03:22 | 1077 | 91 | 10 | EXT |  | 0.96 | (c)
9146.307 | 10.097 | 10.061 | -1.183 | -1.219 | -1118 | -957 | -980 | 842 | 1166 | 854 |  | CORR | GENE | 07:11 | 07:37 | 07:33 | 53 | 276 | 10 | EXT |  | 0.89 | (c)
9146.769 | 10.559 | 10.542 | -0.721 | -0.738 | -755 | -709 | -651 | 548 | 710 | 854 |  | CORR | CIGR | 08:10 | 08:17 | 08:26 | 28 | 206 | 14 | EXT |  | 0.89 | (c)
9183.025 | 1.5 | 1.484 | -9.52 | -9.536 | -1505 | -1277 | -1332 | 726 | 1484 | 858 |  | CORR | GENE | 05:16 | 05:53 | 05:44 | 62 | 346 | 10 | EXT |  | 0.89 | (c)
9184.669 | 3.144 | 2.906 | -7.876 | -8.114 | -1936 | -1628 | -1119 | 294 | 2906 | 858 |  | CORR | GENE | 04:06 | 04:56 | 06:18 | 312 | 1635 | 24 | EXT |  | 0.98 | (c)
9186.894 | 5.369 | 5.355 | -5.651 | -5.665 | -737 | -673 | -694 | 650 | 5355 | 858 |  | CORR | CIGR | 07:20 | 07:30 | 07:27 | 17 | 87 | 12 | EXT |  | 0.89 | (c)
9193.266 | 0.721 | 0.644 | -10.119 | -10.196 | 1647 | 1771 | 1901 | 76 | 644 | 859 |  | CORR | GENE | 02:13 | 02:33 | 02:54 | 94 | 507 | 11 | EXT |  | 0.89 | (c)
9193.742 | 1.197 | 1.187 | -9.643 | -9.653 | -649 | -542 | -570 | 492 | 1187 | 859 |  | CORR | CIGR | 08:02 | 08:20 | 08:15 | 47 | 157 | 11 | EXT |  | 0.89 | (c)
9209.257 | 5.872 | 5.853 | -5.533 | -5.552 | -1325 | -1188 | -1198 | 905 | 5511 | 860 |  | CORR | CIGR | 06:03 | 06:25 | 06:23 | 41 | 254 | 11 | EXT |  | 0.89 | (c)
9209.664 | 6.279 | 6.232 | -5.126 | -5.173 | -641 | -444 | -432 | 223 | 5098 | 860 |  | CORR | GENE | 07:53 | 08:25 | 08:27 | 75 | 418 | 13 | EXT |  | 0.89 | (c)
9212.012 | 8.627 | 8.613 | -2.778 | -2.792 | -1086 | -1035 | -1029 | 973 | 2770 | 860 |  | CORR | CIGR | 06:41 | 06:50 | 06:51 | 22 | 113 | 10 | EXT |  | 0.89 | (c)
9213.279 | 9.894 | 9.871 | -1.511 | -1.534 | -1446 | -1257 | -1313 | 784 | 1480 | 860 |  | ARTD | GENE | 05:43 | 06:14 | 06:05 | 54 | 267 |  | EXT | Эквивалент потери металла 17%. |  | (c)
9218.009 | 3.219 | 3.204 | -8.236 | -8.251 | 875 | 996 | 968 | 875 | 3204 | 861 |  | CORR | CIGR | 02:28 | 02:47 | 02:43 | 40 | 186 | 10 | EXT |  | 0.89 | (c)
9313.74 | 0 | -0.025 | -11.215 | -11.24 | -176 | 611 | 1437 | 0 |  | 870а | Нарушение формы кольцевого шва | GWAN |  | 01:42 | 03:49 | 06:02 | 0 | 3226 |  | EXT | Нарушение формы кольцевого шва |  | (c)
9324.955 | 0 | -0.031 | -9.9 | -9.931 | [5 empty] | 871а | Нарушение формы кольцевого шва | GWAN |  | 05:34 | 08:59 | 07:36 | 0 | 1520 |  | EXT | Нарушение формы кольцевого шва |  | (c)
9378.544 | 0.464 | 0.454 | -10.771 | -10.781 | -1116 | -1027 | -1061 | 1005 | 454 | 875а |  | CORR | CIGR | 06:12 | 06:26 | 06:21 | 35 | 111 | 10 | EXT |  | 0.89 | (c)
9378.712 | 0.632 | 0.605 | -10.603 | -10.63 | -1178 | -1117 | -1092 | 1005 | 605 | 875а |  | CORR | GENE | 06:02 | 06:12 | 06:16 | 70 | 173 | 10 | EXT |  | 0.89 | (c)
9378.997 | 0.917 | 0.837 | -10.318 | -10.398 | -1290 | -1236 | -1154 | 940 | 837 | 875а |  | CORR | GENE | 05:44 | 05:53 | 06:06 | 95 | 273 | 13 | EXT |  | 0.89 | (c)
9379.332 | 1.252 | 1.241 | -9.983 | -9.994 | -1327 | -1214 | -1234 | 903 | 1241 | 875а |  | CORR | CIGR | 05:38 | 05:56 | 05:53 | 31 | 186 | 11 | EXT |  | 0.89 | (c)
9379.676 | 1.596 | 1.557 | -9.639 | -9.678 | -1215 | -1114 | -1079 | 943 | 1557 | 875а |  | CORR | GENE | 05:56 | 06:12 | 06:18 | 60 | 272 | 10 | EXT |  | 0.89 | (c)
9428.762 | 5.657 | 5.648 | -1.258 | -1.267 | -1727 | -1636 | -1655 | 504 | 1240 | 880а |  | CORR | CIGR | 08:18 | 08:32 | 08:29 | 27 | 144 | 13 | EXT |  | 0.89 | (c)
9430.02 | 0 | -0.015 | -10.51 | -10.525 | 992 | -2150 | 1948 | 0 |  | 880б | Нарушение формы кольцевого шва | GWAN |  | 04:39 | 08:12 | 07:14 | 0 | 1912 |  | EXT | Нарушение формы кольцевого шва |  | (c)
9461.888 | 10.193 | 10.181 | -0.737 | -0.749 | -118 | -33 | 0 | 0 | 715 | 882а |  | CORR | CIGR | 10:58 | 11:12 | 11:17 | 34 | 236 | 14 | EXT |  | 0.89 | (c)
9465.908 | 3.283 | 3.275 | -7.717 | -7.725 | 1999 | 2127 | 2104 | 21 | 3275 | 883а |  | CORR | CIGR | 08:06 | 08:27 | 08:23 | 37 | 211 | 15 | EXT |  | 0.89 | (c)
9465.985 | 3.36 | 3.326 | -7.64 | -7.674 | 2178 | 2197 | 2187 | 34 | 3326 | 883а |  | CORR | AXGR | 08:35 | 08:38 | 08:36 | 155 | 19 | 11 | EXT |  | 0.9 | (c)
9520.55 | 2.7 | 2.675 | -8.57 | -8.595 | -1200 | -986 | -1045 | 890 | 2675 | 888а |  | CORR | GENE | 08:32 | 09:06 | 08:57 | 60 | 310 | 10 | EXT |  | 0.89 | (c)
9520.78 | 2.93 | 2.904 | -8.34 | -8.366 | -1237 | -1229 | -1223 | 994 | 2904 | 888а |  | CORR | AXGR | 08:26 | 08:27 | 08:28 | 171 | 27 | 12 | EXT |  | 0.9 | (c)
9521.047 | 3.197 | 3.145 | -8.073 | -8.125 | -1460 | -1288 | -1336 | 771 | 3145 | 888а |  | CORR | GENE | 07:50 | 08:18 | 08:10 | 110 | 248 | 12 | EXT |  | 0.89 | (c)
9521.854 | 4.004 | 3.822 | -7.266 | -7.448 | -751 | -721 | -718 | 686 | 3822 | 888а |  | CORR | GENE | 09:44 | 09:49 | 09:50 | 370 | 65 | 22 | EXT |  | 0.99 | (c)
9521.888 | 4.038 | 4.013 | -7.232 | -7.257 | -1138 | -937 | -940 | 743 | 4013 | 888а |  | CORR | GENE | 08:42 | 09:14 | 09:14 | 68 | 395 | 25 | EXT |  | 0.89 | (c)
9522.584 | 4.734 | 4.71 | -6.536 | -6.56 | -1212 | -1025 | -1069 | 927 | 4710 | 888а |  | CORR | GENE | 08:30 | 09:00 | 08:53 | 65 | 285 | 15 | EXT |  | 0.89 | (c)
9523.462 | 5.612 | 5.577 | -5.658 | -5.693 | -1257 | -1251 | -1247 | 974 | 5577 | 888а |  | CORR | AXGR | 08:23 | 08:24 | 08:24 | 94 | 20 | 11 | EXT |  | 0.89 | (c)
9523.672 | 5.822 | 5.808 | -5.448 | -5.462 | -1101 | -998 | -1032 | 964 | 5422 | 888а |  | CORR | CIGR | 08:48 | 09:05 | 08:59 | 40 | 137 | 12 | EXT |  | 0.89 | (c)
9524.591 | 6.741 | 6.576 | -4.529 | -4.694 | -1511 | -1485 | -1470 | 720 | 4369 | 888а |  | CORR | GENE | 07:42 | 07:46 | 07:48 | 325 | 82 | 13 | EXT |  | 0.93 | (c)
9524.705 | 6.855 | 6.825 | -4.415 | -4.445 | -1497 | -1402 | -1373 | 734 | 4400 | 888а |  | CORR | CIGR | 07:44 | 07:59 | 08:04 | 45 | 248 | 10 | EXT |  | 0.89 | (c)
9525.887 | 8.037 | 8 | -3.233 | -3.27 | -1226 | -1214 | -1211 | 1005 | 3191 | 888а |  | CORR | AXGR | 08:28 | 08:30 | 08:30 | 79 | 29 | 23 | EXT |  | 0.9 | (c)
9526.4 | 8.55 | 8.54 | -2.72 | -2.73 | -1302 | -1226 | -1246 | 929 | 2690 | 888а |  | CORR | CIGR | 08:15 | 08:28 | 08:25 | 40 | 112 | 11 | EXT |  | 0.89 | (c)
9531.895 | 0 | -0.011 | -11.925 | -11.936 | 697 | -2118 | -1671 | 422 |  | 890б | Нарушение формы кольцевого шва | GWAN |  | 06:05 | 10:31 | 11:43 | 0 | 4186 |  | EXT | Нарушение формы кольцевого шва |  | (c)
9543.82 | 0 | -0.037 | -3.565 | -3.602 | 262 | 480 | 466 | 262 |  | 891а | Нарушение формы кольцевого шва | GWAN |  | 01:55 | 02:30 | 02:28 | 0 | 406 |  | EXT | Нарушение формы кольцевого шва |  | (c)
9543.82 | 0 | -0.046 | -3.565 | -3.611 | -2006 | -1319 | -1441 | 225 |  | 891а | Нарушение формы кольцевого шва | GWAN |  | 07:49 | 09:40 | 09:20 | 0 | 1130 |  | EXT | Нарушение формы кольцевого шва |  | (c)
9549.73 | 2.345 | 2.27 | -1.71 | -1.785 | 1559 | 1790 | 1733 | 324 | 1709 | 891б |  | CORR | GENE | 05:20 | 05:57 | 05:48 | 76 | 347 | 10 | EXT |  | 0.89 | (c)
9574.329 | 0.364 | 0.342 | -10.891 | -10.913 | 1970 | 2021 | 2020 | 161 | 342 | 893а |  | CORR | CIGR | 07:32 | 07:40 | 07:40 | 25 | 99 | 11 | EXT |  | 0.89 | (c)
9574.822 | 0.857 | 0.833 | -10.398 | -10.422 | 2118 | 2206 | 2174 | 0 | 833 | 893а |  | CORR | CIGR | 07:56 | 08:10 | 08:05 | 31 | 112 | 10 | EXT |  | 0.89 | (c)
9578.784 | 4.819 | 4.714 | -6.436 | -6.541 | 2208 | 2224 | 2221 | 0 | 4714 | 893а |  | LWAN | AXGR | 08:10 | 08:13 | 08:12 | 246 | 26 |  | EXT | Эквивалент потери металла 10%. |  | (c)
9584.624 | 10.659 | 10.647 | -0.596 | -0.608 | 2007 | 2035 | 2063 | 112 | 583 | 893а |  | CORR | CIGR | 07:38 | 07:42 | 07:47 | 25 | 111 | 12 | EXT |  | 0.89 | (c)
9587.883 | 2.663 | 2.523 | -8.727 | -8.867 | 2210 | 2224 | 2225 | 0 | 2523 | 894а |  | CORR | AXGR | 07:14 | 07:17 | 07:17 | 231 | 31 | 14 | EXT |  | 0.92 | (c)
9599.819 | 3.209 | 3.2 | -8.111 | -8.12 | -1653 | -1612 | -1608 | 577 | 3200 | 895а |  | CORR | CIGR | 07:21 | 07:28 | 07:28 | 20 | 91 | 12 | EXT |  | 0.89 | (c)
9600.171 | 3.561 | 3.542 | -7.759 | -7.778 | -1534 | -1485 | -1496 | 697 | 3542 | 895а |  | CORR | CIGR | 07:40 | 07:48 | 07:47 | 19 | 75 | 15 | EXT |  | 0.89 | (c)
9605.26 | 8.65 | 8.625 | -2.67 | -2.695 | -2144 | -2027 | -2032 | 87 | 2665 | 895а |  | CORR | CIGR | 06:02 | 06:21 | 06:20 | 30 | 223 | 11 | EXT |  | 0.89 | (c)
9606.792 | 10.182 | 10.095 | -1.138 | -1.225 | -2192 | -2159 | -2173 | 39 | 1088 | 895а |  | LWAN | AXGR | 05:54 | 05:59 | 05:57 | 137 | 38 |  | EXT | Эквивалент потери металла 10%. |  | (c)
9607.215 | 10.605 | 10.58 | -0.715 | -0.74 | -2008 | -2007 | -1958 | 223 | 715 | 895а |  | CORR | CIGR | 06:24 | 06:24 | 06:32 | 25 | 99 | 10 | EXT |  | 0.89 | (c)
9607.302 | 10.692 | 10.49 | -0.628 | -0.83 | -2176 | -2160 | -2135 | 55 | 194 | 895а |  | CORR | GENE | 05:57 | 05:59 | 06:03 | 636 | 81 | 10 | EXT |  | 0.95 | (c)
9607.93 | 0 | 0 | -11.35 | -11.35 | 1919 | 2128 | 2083 | 0 | 0 | 896аа |  | GWAN |  | 07:29 | 08:03 | 07:56 | 0 | 329 |  | EXT | Место ремонта. |  | (c)
9619.28 | 0 | -0.01 | -11.695 | -11.705 | -79 | 1702 | 1117 | 0 |  | 897аа | Нарушение формы кольцевого шва | GWAN |  | 00:23 | 05:11 | 03:36 | 0 | 2391 |  | EXT | Нарушение формы кольцевого шва |  | (c)
9619.28 | 0 | -0.013 | -11.695 | -11.708 | -1882 | -1106 | -1064 | 246 |  | 897аа | Нарушение формы кольцевого шва | GWAN |  | 07:32 | 09:37 | 09:44 | 0 | 1637 |  | EXT | Нарушение формы кольцевого шва |  | (c)
9654.42 | 0 | -0.026 | -11.645 | -11.671 | -1598 | -1166 | -1182 | 765 |  | 900аа | Нарушение формы кольцевого шва | GWAN |  | 00:37 | 01:47 | 01:44 | 0 | 833 |  | EXT | Нарушение формы кольцевого шва |  | (c)
9654.42 | 0 | -0.001 | -11.645 | -11.646 | -51 | 51 | 562 | 0 |  | 900аа | Нарушение формы кольцевого шва | GWAN |  | 04:47 | 05:03 | 06:26 | 0 | 1227 |  | EXT | Нарушение формы кольцевого шва |  | (c)
9667.832 | 1.767 | 1.73 | -0.993 | -1.03 | 84 | 271 | 214 | 84 | 955 | 901аа |  | CORR | GENE | 11:54 | 00:24 | 12:15 | 75 | 260 | 10 | EXT |  | 0.89 | (c)
9668.825 | 0 | -0.02 | -11.91 | -11.93 | -817 | -236 | 360 | 817 |  | 901аб | Нарушение формы кольцевого шва | GWAN |  | 10:54 | 00:28 | 14:04 | 0 | 2354 |  | EXT | Нарушение формы кольцевого шва |  | (c)
9668.825 | 0 | -0.016 | -11.91 | -11.926 | 1656 | 2041 | 1975 | 1656 |  | 901аб | Нарушение формы кольцевого шва | GWAN |  | 05:34 | 06:36 | 06:25 | 0 | 637 |  | EXT | Нарушение формы кольцевого шва |  | (c)
9697.74 | 5.66 | 5.646 | -5.46 | -5.474 | 1130 | 1246 | 1223 | 1130 | 5439 | 904аа |  | CORR | CIGR | 04:18 | 04:37 | 04:33 | 35 | 185 | 12 | EXT |  | 0.84 | (c)
9699.162 | 7.082 | 7.045 | -4.038 | -4.075 | -1956 | -1956 | -1943 | 1931 | 3944 | 904аа |  | CORR | AXGR | 07:60 | 08:00 | 08:02 | 131 | 25 | 11 | EXT |  | 0.85 | (c)
9699.163 | 7.083 | 7.026 | -4.037 | -4.094 | -1681 | -1665 | -1666 | 1650 | 3985 | 904аа |  | CORR | AXGR | 08:44 | 08:47 | 08:47 | 109 | 31 | 10 | EXT |  | 0.85 | (c)
9699.476 | 7.396 | 7.375 | -3.724 | -3.745 | 1712 | 1858 | 1811 | 1712 | 3710 | 904аа |  | CORR | CIGR | 05:52 | 06:16 | 06:08 | 35 | 198 | 10 | EXT |  | 0.84 | (c)
9699.546 | 7.466 | 7.452 | -3.654 | -3.668 | 1388 | 1457 | 1450 | 1388 | 3628 | 904аа |  | CORR | CIGR | 04:60 | 05:11 | 05:10 | 40 | 124 | 11 | EXT |  | 0.84 | (c)
9700.708 | 8.628 | 8.566 | -2.492 | -2.554 | 2158 | 2189 | 2177 | 2158 | 2298 | 904аа |  | CORR | AXGR | 07:04 | 07:09 | 07:07 | 256 | 37 | 11 | EXT |  | 0.87 | (c)
9703.679 | 0.479 | 0.462 | -8.681 | -8.698 | -1925 | -1897 | -1892 | 1859 | 462 | 904ба |  | CORR | CIGR | 04:02 | 04:07 | 04:08 | 31 | 66 | 10 | EXT |  | 0.84 | (c)
9703.944 | 0.744 | 0.727 | -8.416 | -8.433 | -2175 | -2115 | -2132 | 2089 | 727 | 904ба |  | CORR | CIGR | 03:22 | 03:32 | 03:29 | 41 | 86 | 14 | EXT |  | 0.84 | (c)
9708.6 | 5.4 | 5.302 | -3.76 | -3.858 | -56 | -55 | -37 | 19 | 3701 | 904ба |  | CORR | AXGR | 09:04 | 09:04 | 09:07 | 157 | 37 | 11 | EXT |  | 0.86 | (c)
9709.719 | 6.519 | 6.504 | -2.641 | -2.656 | 32 | 52 | 69 | 32 | 2626 | 904ба |  | CORR | CIGR | 09:18 | 09:21 | 09:24 | 30 | 73 | 15 | EXT |  | 0.84 | (c)
9710.958 | 7.758 | 7.699 | -1.402 | -1.461 | -37 | -9 | -21 | 6 | 1275 | 904ба |  | CORR | AXGR | 09:07 | 09:12 | 09:10 | 186 | 31 | 12 | EXT |  | 0.86 | (c)
9716.544 | 4.184 | 4.184 | -1.581 | -1.581 | -844 | -803 | -813 | 782 | 1551 | 905аа |  | CORR | CIGR | 09:52 | 09:59 | 09:57 | 30 | 62 | 10 | EXT |  | 0.89 | (c)
9717.103 | 4.743 | 4.697 | -1.022 | -1.068 | 1151 | 1191 | 1232 | 918 | 1013 | 905аа |  | CORR | GENE | 03:14 | 03:20 | 03:27 | 55 | 161 | 10 | EXT |  | 0.89 | (c)
9741.789 | 0.464 | 0.441 | -4.026 | -4.049 | -399 | -347 | -347 | 295 | 441 | 908б |  | CORR | GENE | 08:51 | 08:59 | 08:59 | 86 | 105 | 12 | EXT |  | 0.89 | (c)
9741.869 | 0.544 | 0.327 | -3.946 | -4.163 | -199 | -123 | -117 | 35 | 327 | 908б |  | CORR | GENE | 09:23 | 09:35 | 09:36 | 1286 | 164 | 15 | EXT |  | 1.01 | (b)
9775.802 | 10.412 | 10.318 | -0.478 | -0.572 | 2217 | -2225 | -2223 | 0 | 363 | 911а |  | ARTD | AXGR | 06:43 | 06:47 | 06:47 | 209 | 43 |  | EXT | Эквивалент потери металла 11%. |  | (c)
9799.874 | 2.134 | 2.104 | -9.026 | -9.056 | -1314 | -1215 | -1265 | 916 | 2104 | 914а |  | CORR | CIGR | 08:07 | 08:23 | 08:15 | 30 | 99 | 12 | EXT |  | 0.89 | (c)
9800.135 | 2.395 | 2.364 | -8.765 | -8.796 | 1787 | 1906 | 1855 | 308 | 2364 | 914а |  | CORR | CIGR | 04:28 | 04:47 | 04:39 | 31 | 136 | 10 | EXT |  | 0.89 | (c)
9800.156 | 2.416 | 2.416 | -8.744 | -8.744 | 1522 | 1531 | 1570 | 613 | 2416 | 914а |  | CORR | CIGR | 03:45 | 03:47 | 03:53 | 22 | 96 | 10 | EXT |  | 0.89 | (c)
9803.852 | 6.112 | 6.082 | -5.048 | -5.078 | -1774 | -1689 | -1687 | 456 | 5048 | 914а |  | CORR | CIGR | 06:53 | 07:07 | 07:07 | 30 | 174 | 14 | EXT |  | 0.89 | (c)
9893.288 | 9.013 | 8.987 | -2.412 | -2.438 | -617 | -521 | -512 | 406 | 2394 | 922а |  | CORR | CIGR | 07:30 | 07:46 | 07:47 | 44 | 211 | 13 | EXT |  | 0.89 | (c)
9901.296 | 5.596 | 5.581 | -5.514 | -5.529 | -1219 | -1157 | -1161 | 1012 | 5501 | 923а |  | CORR | CIGR | 06:34 | 06:44 | 06:43 | 28 | 115 | 10 | EXT |  | 0.89 | (c)
9909.038 | 2.228 | 2.193 | -9.097 | -9.132 | -1460 | -1341 | -1373 | 771 | 2193 | 924а |  | CORR | CIGR | 10:02 | 10:21 | 10:16 | 40 | 173 | 11 | EXT |  | 0.89 | (c)
9910.22 | 3.41 | 3.377 | -7.915 | -7.948 | 821 | 925 | 920 | 821 | 3377 | 924а |  | CORR | CIGR | 04:10 | 04:27 | 04:26 | 45 | 198 | 10 | EXT |  | 0.89 | (c)
9910.498 | 3.688 | 3.433 | -7.637 | -7.892 | 1156 | 1228 | 1211 | 964 | 3433 | 924а |  | CORR | GENE | 05:04 | 05:16 | 05:13 | 623 | 111 | 10 | EXT |  | 0.95 | (c)
9919.011 | 0.876 | 0.831 | -10.444 | -10.489 | 1681 | 1947 | 1887 | 137 | 831 | 925а |  | ARTD | GENE | 07:22 | 08:05 | 07:55 | 114 | 413 |  | EXT | Эквивалент потери металла 18%. |  | (c)
9921.119 | 2.984 | 2.969 | -8.336 | -8.351 | 1756 | 1821 | 1833 | 321 | 2969 | 925а |  | GOUG | CIGR | 07:34 | 07:44 | 07:46 | 28 | 154 | 12 | EXT | Задир. |  | (c)
9922.487 | 4.352 | 4.342 | -6.968 | -6.978 | 2054 | 2106 | 2103 | 78 | 4342 | 925а |  | CORR | CIGR | 08:22 | 08:30 | 08:30 | 35 | 99 | 10 | EXT |  | 0.89 | (c)
9926.706 | 8.571 | 8.562 | -2.749 | -2.758 | 555 | 582 | 592 | 555 | 2733 | 925а |  | CORR | CIGR | 04:20 | 04:24 | 04:26 | 25 | 74 | 12 | EXT |  | 0.89 | (c)
9935.627 | 6.172 | 6.147 | -4.953 | -4.978 | -694 | 361 | 825 | 0 | 4912 | 926а |  | ARTD | GENE | 08:05 | 10:55 | 12:10 | 66 | 3039 |  | EXT | Эквивалент потери металла 10%. От изолировочной машины. |  | (c)
9938.284 | 8.829 | 8.813 | -2.296 | -2.312 | -292 | -228 | -224 | 156 | 2266 | 926а |  | CORR | CIGR | 09:10 | 09:20 | 09:21 | 46 | 136 | 14 | EXT |  | 0.89 | (c)
9946.416 | 5.836 | 5.69 | -5.239 | -5.385 | 2207 | -2229 | 2225 | 0 | 4653 | 927а |  | CORR | AXGR | 04:44 | 04:48 | 04:47 | 732 | 37 | 11 | EXT |  | 0.96 | (c)
9947.693 | 7.113 | 7.083 | -3.962 | -3.992 | -2118 | -2060 | -2063 | 112 | 3962 | 927а |  | CORR | CIGR | 05:06 | 05:15 | 05:15 | 30 | 111 | 10 | EXT |  | 0.89 | (c)
9948.178 | 7.598 | 7.568 | -3.477 | -3.507 | -2205 | -2123 | -2106 | 25 | 3477 | 927а |  | CORR | CIGR | 04:52 | 05:05 | 05:08 | 30 | 198 | 12 | EXT |  | 0.89 | (c)
9952.828 | 1.173 | 1.158 | -10.287 | -10.302 | 323 | 365 | 365 | 323 | 1158 | 928а |  | CORR | CIGR | 03:44 | 03:51 | 03:51 | 32 | 85 | 13 | EXT |  | 0.89 | (c)
9976.349 | 1.984 | 1.976 | -9.146 | -9.154 | 1991 | 2046 | 2059 | 104 | 1976 | 930а |  | CORR | CIGR | 06:30 | 06:39 | 06:41 | 21 | 135 | 13 | EXT |  | 0.89 | (c)
9986.454 | 0.959 | 0.942 | -10.416 | -10.433 | -2029 | -1940 | -1949 | 201 | 942 | 931 |  | CORR | GENE | 06:28 | 06:42 | 06:41 | 65 | 161 | 12 | EXT |  | 0.89 | (c)
9994.45 | 8.955 | 8.939 | -2.42 | -2.436 | 2083 | -2152 | -2199 | 0 | 2387 | 931 |  | CORR | GENE | 05:32 | 06:08 | 06:01 | 49 | 359 | 11 | EXT |  | 0.89 | (c)
9999.366 | 2.496 | 2.485 | -8.719 | -8.73 | 1250 | 1338 | 1318 | 845 | 2485 | 932 |  | CORR | CIGR | 05:01 | 05:16 | 05:12 | 26 | 136 | 12 | EXT |  | 0.89 | (c)
10002.855 | 5.985 | 5.977 | -5.23 | -5.238 | 1972 | 2054 | 2034 | 135 | 5197 | 932 |  | CORR | CIGR | 06:58 | 07:11 | 07:08 | 41 | 124 | 13 | EXT |  | 0.89 | (c)
10006.475 | 9.605 | 9.566 | -1.61 | -1.649 | 2034 | 2094 | 2083 | 98 | 1588 | 932 |  | CORR | GENE | 07:08 | 07:18 | 07:16 | 61 | 99 | 10 | EXT |  | 0.89 | (c)
10007.229 | 10.359 | 10.345 | -0.856 | -0.87 | 1972 | 2075 | 2040 | 123 | 835 | 932 |  | CORR | CIGR | 06:58 | 07:15 | 07:09 | 35 | 136 | 12 | EXT |  | 0.89 | (c)
10011.279 | 3.194 | 3.156 | -8.061 | -8.099 | 1514 | 1568 | 1663 | 419 | 3156 | 933 |  | CORR | GENE | 06:22 | 06:31 | 06:46 | 60 | 297 | 10 | EXT |  | 0.89 | (c)
10012.881 | 4.796 | 4.778 | -6.459 | -6.477 | 1204 | 1644 | 1477 | 481 | 4778 | 933 |  | CORR | GENE | 05:32 | 06:43 | 06:16 | 121 | 545 | 15 | EXT |  | 0.9 | (c)
10012.988 | 4.903 | 4.884 | -6.352 | -6.371 | 956 | 1048 | 1037 | 956 | 4884 | 933 |  | CORR | CIGR | 04:52 | 05:07 | 05:05 | 45 | 161 | 11 | EXT |  | 0.89 | (c)
10013.334 | 5.249 | 5.214 | -6.006 | -6.041 | 1269 | 1404 | 1437 | 626 | 5214 | 933 |  | CORR | GENE | 05:42 | 06:04 | 06:10 | 60 | 336 | 10 | EXT |  | 0.89 | (c)
10020.256 | 0.916 | 0.887 | -10.319 | -10.348 | -1882 | -1575 | -1678 | 349 | 887 | 934 |  | CORR | GENE | 04:18 | 05:08 | 04:51 | 57 | 407 | 10 | EXT |  | 0.89 | (c)
10061.841 | 8.551 | 8.551 | -2.444 | -2.444 | 2051 | 2118 | 2175 | 0 | 2389 | 937 |  | CORR | GENE | 06:14 | 06:25 | 06:34 | 55 | 248 | 10 | EXT |  | 0.89 | (c)
10075.51 | 0 | -0.014 | -11.395 | -11.409 | -930 | 233 | 90 | 0 |  | 939 | Нарушение формы кольцевого шва | GWAN |  | 03:30 | 06:37 | 06:14 | 0 | 2040 |  | EXT | Нарушение формы кольцевого шва |  | (c)
10132.784 | 11.294 | 11.276 | -0.116 | -0.134 | -1889 | -1787 | -1795 | 341 | 106 | 943 |  | CORR | CIGR | 05:32 | 05:48 | 05:47 | 28 | 189 | 11 | EXT |  | 0.89 | (c)
10196.556 | 5.431 | 5.41 | -5.144 | -5.165 | -1276 | -1222 | -1232 | 955 | 5139 | 949б |  | CORR | CIGR | 07:50 | 07:59 | 07:57 | 26 | 87 | 11 | EXT |  | 0.89 | (c)
10206.28 | 4.58 | 4.569 | -6.655 | -6.666 | 2221 | -2194 | -2198 | 0 | 4569 | 951а |  | CORR | CIGR | 04:46 | 04:53 | 04:53 | 21 | 84 | 13 | EXT |  | 0.89 | (c)
10235.879 | 0.589 | 0.557 | -10.491 | -10.523 | -618 | -514 | -506 | 395 | 557 | 954а |  | CORR | CIGR | 08:08 | 08:25 | 08:26 | 40 | 223 | 12 | EXT |  | 0.89 | (c)
10245.022 | 9.732 | 9.726 | -1.348 | -1.354 | 608 | 679 | 664 | 608 | 1319 | 954а |  | CORR | CIGR | 11:26 | 11:37 | 11:35 | 35 | 112 | 15 | EXT |  | 0.89 | (c)
10280.88 | 0 | -0.01 | -8.25 | -8.26 | 502 | -1981 | 1629 | 0 |  | 958а | Нарушение формы кольцевого шва | GWAN |  | 02:59 | 08:18 | 06:01 | 0 | 2254 |  | EXT | Нарушение формы кольцевого шва |  | (c)
10286.173 | 5.293 | 5.263 | -2.957 | -2.987 | 918 | 1068 | 1017 | 918 | 2942 | 958а |  | CORR | CIGR | 04:06 | 04:30 | 04:22 | 45 | 198 | 12 | EXT |  | 0.89 | (c)
10289.13 | 0 | -0.025 | -11.795 | -11.82 | -382 | 98 | -11 | 0 |  | 958б | Нарушение формы кольцевого шва | GWAN |  | 09:01 | 10:18 | 10:01 | 0 | 741 |  | EXT | Нарушение формы кольцевого шва |  | (c)
10300.925 | 0 | 0 | -9.595 | -9.595 | -725 | -596 | -260 | 0 | 0 | 960аа | Непровар / утяжина | GWAN |  | 05:51 | 06:12 | 07:06 | 0 | 929 | 11 | INT | Непровар / утяжина Толщины: 15,7 / 16,5 мм |  | (c)
10312.915 | 0 | -0.018 | -10.62 | -10.638 | 558 | 724 | 1724 | 0 |  | 961а | Нарушение формы кольцевого шва | GWAN |  | 01:21 | 01:48 | 04:29 | 0 | 2332 |  | EXT | Нарушение формы кольцевого шва |  | (c)
10312.915 | 0 | -0.036 | -10.62 | -10.656 | -1513 | -1387 | -1238 | 718 |  | 961а | Нарушение формы кольцевого шва | GWAN |  | 07:47 | 08:07 | 08:31 | 0 | 550 |  | EXT | Нарушение формы кольцевого шва |  | (c)
10368.193 | 0.873 | 0.687 | -10.247 | -10.433 | 2164 | 2165 | 2189 | 17 | 687 | 966 |  | CORR | GENE | 08:24 | 08:24 | 08:28 | 266 | 50 | 13 | EXT |  | 0.92 | (c)
10369.247 | 1.927 | 1.712 | -9.193 | -9.408 | 2105 | 2176 | 2173 | 0 | 1712 | 966 |  | CORR | GENE | 08:14 | 08:26 | 08:25 | 634 | 136 | 11 | EXT |  | 0.95 | (c)
10369.269 | 1.949 | 1.918 | -9.171 | -9.202 | 1980 | 2068 | 2032 | 147 | 1918 | 966 |  | CORR | GENE | 07:54 | 08:08 | 08:02 | 268 | 104 | 13 | EXT |  | 0.92 | (c)
10369.598 | 2.278 | 2.268 | -8.842 | -8.852 | -2196 | -2074 | -2054 | 34 | 2268 | 966 |  | CORR | CIGR | 08:40 | 08:60 | 09:03 | 40 | 285 | 12 | EXT |  | 0.89 | (c)
10369.995 | 2.675 | 2.664 | -8.445 | -8.456 | 1993 | 2085 | 2067 | 89 | 2664 | 966 |  | CORR | GENE | 07:56 | 08:11 | 08:08 | 56 | 149 | 10 | EXT |  | 0.89 | (c)
10370.053 | 2.733 | 2.664 | -8.387 | -8.456 | 2117 | 2117 | 2155 | 38 | 2664 | 966 |  | CORR | GENE | 08:16 | 08:16 | 08:22 | 1575 | 76 | 12 | EXT |  | 0.99 | (c)
10370.079 | 2.759 | 2.75 | -8.361 | -8.37 | 2203 | -2139 | -2153 | 0 | 2750 | 966 |  | CORR | GENE | 08:30 | 08:49 | 08:47 | 50 | 211 | 14 | EXT |  | 0.89 | (c)
10420.856 | 8.901 | 8.892 | -2.494 | -2.503 | 648 | 692 | 690 | 648 | 2484 | 970 |  | CORR | CIGR | 03:48 | 03:56 | 03:55 | 19 | 84 | 10 | EXT |  | 0.89 | (c)
10421.818 | 9.863 | 9.841 | -1.532 | -1.554 | 2210 | 2222 | 2219 | 3 | 1418 | 970 |  | CORR | AXGR | 08:00 | 08:02 | 08:02 | 136 | 18 | 11 | EXT |  | 0.9 | (c)
10438.14 | 3.46 | 3.445 | -0.015 | -0.03 | 711 | 811 | 805 | 711 | 7 | 972 |  | CORR | CIGR | 04:26 | 04:42 | 04:41 | 23 | 189 | 13 | EXT |  | 0.89 | (c)
10445.59 | 0 | -0.044 | -10.98 | -11.024 | -877 | -271 | -367 | 0 |  | 974 | Нарушение формы кольцевого шва | GWAN |  | 08:46 | 10:24 | 10:08 | 0 | 1021 |  | EXT | Нарушение формы кольцевого шва |  | (c)
10456.094 | 10.504 | 10.5 | -0.476 | -0.48 | -1956 | -1693 | -1788 | 275 | 420 | 974 |  | CORR | GENE | 05:52 | 06:34 | 06:19 | 60 | 335 | 10 | EXT |  | 0.89 | (c)
10456.698 | 0.128 | 0.092 | -11.152 | -11.188 | 930 | 1288 | 1142 | 876 | 92 | 975 |  | CORR | GENE | 04:54 | 05:52 | 05:29 | 59 | 425 | 12 | EXT |  | 0.89 | (c)
10463.088 | 6.518 | 6.495 | -4.762 | -4.785 | 443 | 1146 | 852 | 443 | 4630 | 975 |  | CORR | GENE | 03:36 | 05:29 | 04:42 | 155 | 818 | 10 | EXT |  | 0.9 | (c)
10470.078 | 2.228 | 2.228 | -9.157 | -9.157 | -795 | -697 | -727 | 659 | 2228 | 976 |  | CORR | CIGR | 08:24 | 08:40 | 08:35 | 31 | 136 | 10 | EXT |  | 0.89 | (c)
10470.156 | 2.306 | 2.299 | -9.079 | -9.086 | -1291 | -1061 | -1130 | 940 | 2299 | 976 |  | CORR | GENE | 07:04 | 07:41 | 07:30 | 60 | 322 | 10 | EXT |  | 0.89 | (c)
10557.364 | 11.194 | 11.161 | -0.011 | -0.044 | 2118 | 2183 | 2204 | 2118 | 11 | 983а |  | CORR | CIGR | 08:07 | 08:18 | 08:21 | 33 | 172 | 14 | EXT |  | 0.89 | (c)
10559.527 | 2.152 | 2.149 | -9.338 | -9.341 | 280 | 385 | 423 | 280 | 2149 | 984а |  | CORR | CIGR | 05:56 | 06:13 | 06:19 | 20 | 285 | 10 | EXT |  | 0.89 | (c)
10559.649 | 2.274 | 2.265 | -9.216 | -9.225 | -414 | -260 | -296 | 179 | 2265 | 984а |  | CORR | GENE | 04:04 | 04:29 | 04:23 | 60 | 235 | 10 | EXT |  | 0.89 | (c)
10559.921 | 2.546 | 2.536 | -8.944 | -8.954 | 32 | 98 | 100 | 32 | 2536 | 984а |  | CORR | CIGR | 05:16 | 05:27 | 05:27 | 40 | 136 | 10 | EXT |  | 0.89 | (c)
10562.034 | 4.659 | 4.625 | -6.831 | -6.865 | 354 | 505 | 453 | 354 | 4625 | 984а |  | CORR | GENE | 06:08 | 06:32 | 06:24 | 55 | 198 | 11 | EXT |  | 0.89 | (c)
10562.775 | 5.4 | 5.373 | -6.09 | -6.117 | 106 | 343 | 298 | 106 | 5373 | 984а |  | CORR | GENE | 05:28 | 06:06 | 05:59 | 80 | 384 | 10 | EXT |  | 0.89 | (c)
10565.047 | 7.672 | 7.643 | -3.818 | -3.847 | 292 | 441 | 509 | 292 | 3787 | 984а |  | CORR | GENE | 05:58 | 06:22 | 06:33 | 60 | 434 | 13 | EXT |  | 0.89 | (c)
10565.16 | 7.785 | 7.763 | -3.705 | -3.727 | 850 | 995 | 1042 | 850 | 3656 | 984а |  | CORR | GENE | 07:28 | 07:51 | 07:59 | 71 | 384 | 13 | EXT |  | 0.89 | (c)
10565.239 | 7.864 | 7.836 | -3.626 | -3.654 | 367 | 818 | 632 | 367 | 3577 | 984а |  | CORR | GENE | 06:10 | 07:23 | 06:53 | 77 | 530 | 10 | EXT |  | 0.89 | (c)
10575.402 | 6.537 | 6.529 | -4.813 | -4.821 | -1214 | -915 | -1016 | 818 | 4741 | 985а |  | CORR | GENE | 08:18 | 09:06 | 08:50 | 80 | 396 | 15 | EXT |  | 0.89 | (c)
10576.344 | 7.479 | 7.47 | -3.871 | -3.88 | -1673 | -1530 | -1568 | 1462 | 3834 | 985а |  | CORR | CIGR | 07:04 | 07:27 | 07:21 | 46 | 211 | 10 | EXT |  | 0.89 | (c)
10582.202 | 1.987 | 1.957 | -9.323 | -9.353 | 1689 | 2049 | 1943 | 33 | 1957 | 986а |  | CORR | GENE | 06:22 | 07:20 | 07:03 | 145 | 508 | 12 | EXT |  | 0.9 | (c)
10582.766 | 2.551 | 2.532 | -8.759 | -8.778 | 1664 | 1774 | 1807 | 281 | 2532 | 986а |  | CORR | GENE | 06:18 | 06:36 | 06:41 | 96 | 285 | 10 | EXT |  | 0.89 | (c)
10583.011 | 2.796 | 2.763 | -8.514 | -8.547 | 1763 | 1822 | 1900 | 194 | 2763 | 986а |  | CORR | GENE | 06:34 | 06:43 | 06:56 | 60 | 273 | 11 | EXT |  | 0.89 | (c)
10583.113 | 2.898 | 2.897 | -8.412 | -8.413 | 1714 | 1795 | 1776 | 392 | 2897 | 986а |  | CORR | CIGR | 06:26 | 06:39 | 06:36 | 20 | 124 | 13 | EXT |  | 0.89 | (c)
10583.899 | 3.684 | 3.681 | -7.626 | -7.629 | 2085 | 2165 | 2160 | 0 | 3681 | 986а |  | CORR | CIGR | 07:26 | 07:39 | 07:38 | 25 | 149 | 10 | EXT |  | 0.89 | (c)
10616.295 | 4.04 | 4.022 | -4.39 | -4.408 | 1472 | 1545 | 1550 | 1472 | 4022 | 988б |  | ARTD | CIGR | 03:38 | 03:50 | 03:51 | 33 | 156 |  | EXT | Эквивалент потери металла 15%. Аномалия находится на упругопластическом изгибе: R=449 D, максимальное растяжение на 6.7 час. |  | (c)
10630.905 | 0 | -0.014 | -11.195 | -11.209 | 1368 | -1645 | -2131 | 1169 |  | 990а | Нарушение формы кольцевого шва | GWAN |  | 01:24 | 05:17 | 03:59 | 0 | 1924 |  | EXT | Нарушение формы кольцевого шва |  | (c)
10647.375 | 5.275 | 5.275 | -3.9 | -3.9 | -1872 | -1829 | -1797 | 1723 | 3881 | 991а |  | CORR | CIGR | 06:40 | 06:47 | 06:52 | 19 | 149 | 10 | EXT |  | 0.89 | (c)
10650.375 | 8.275 | 8.242 | -0.9 | -0.933 | 2095 | -2041 | -2119 | 1872 | 869 | 991а |  | CORR | GENE | 05:20 | 06:13 | 05:60 | 64 | 495 | 10 | EXT |  | 0.89 | (c)
10655.866 | 4.591 | 4.564 | -6.684 | -6.711 | 2058 | 2148 | 2157 | 2058 | 4564 | 992а |  | CORR | CIGR | 05:16 | 05:31 | 05:32 | 35 | 198 | 10 | EXT |  | 0.89 | (c)
10656.186 | 4.911 | 4.881 | -6.364 | -6.394 | -1932 | -1829 | -1833 | 1734 | 4881 | 992а |  | CORR | CIGR | 06:32 | 06:49 | 06:48 | 40 | 198 | 10 | EXT |  | 0.89 | (c)
10656.527 | 5.252 | 5.222 | -6.023 | -6.053 | -2217 | -2089 | -2087 | 1957 | 5222 | 992а |  | CORR | GENE | 05:46 | 06:07 | 06:07 | 50 | 260 | 10 | EXT |  | 0.89 | (c)
10656.658 | 5.383 | 5.357 | -5.892 | -5.918 | 2083 | 2212 | 2188 | 2083 | 5357 | 992а |  | CORR | GENE | 05:20 | 05:41 | 05:37 | 61 | 210 | 15 | EXT |  | 0.89 | (c)
10656.94 | 5.665 | 5.63 | -5.61 | -5.645 | -1969 | -1875 | -1883 | 1796 | 5610 | 992а |  | CORR | CIGR | 06:26 | 06:41 | 06:40 | 35 | 173 | 10 | EXT |  | 0.89 | (c)
10662.55 | 0 | -0.026 | -11.82 | -11.846 | 931 | 1424 | 1293 | 931 |  | 993а | Нарушение формы кольцевого шва | GWAN |  | 11:50 | 01:09 | 12:48 | 0 | 725 |  | EXT | Нарушение формы кольцевого шва |  | (c)
10662.55 | 0 | -0.013 | -11.82 | -11.833 | -290 | 15 | -4 | 0 |  | 993а | Нарушение формы кольцевого шва | GWAN |  | 08:32 | 09:22 | 09:19 | 0 | 572 |  | EXT | Нарушение формы кольцевого шва |  | (c)
10703.139 | 7.619 | 7.467 | -3.826 | -3.978 | 1301 | 1334 | 1338 | 1301 | 3553 | 997а |  | CORR | GENE | 05:32 | 05:37 | 05:38 | 425 | 74 | 11 | EXT |  | 0.89 | (c)
10704.843 | 9.323 | 9.113 | -2.122 | -2.332 | 1227 | 1281 | 1264 | 1227 | 2002 | 997а |  | CORR | GENE | 05:20 | 05:29 | 05:26 | 330 | 74 | 14 | EXT |  | 0.89 | (c)
10705.057 | 9.537 | 9.482 | -1.908 | -1.963 | 1213 | 1380 | 1356 | 1213 | 1891 | 997а |  | CORR | GENE | 05:18 | 05:45 | 05:41 | 72 | 287 | 11 | EXT |  | 0.85 | (c)
10706.923 | 11.403 | 11.359 | -0.042 | -0.086 | 1927 | 1986 | 2088 | 1927 | 19 | 997а |  | CORR | GENE | 07:13 | 07:23 | 07:39 | 67 | 322 | 13 | EXT |  | 0.85 | (c)
10735.242 | 5.812 | 5.534 | -3.658 | -3.936 | -2199 | -2180 | -2169 | 31 | 3356 | 1001а |  | CORR | GENE | 04:45 | 04:48 | 04:50 | 580 | 60 | 11 | EXT |  | 0.95 | (c)
10736.469 | 7.039 | 6.931 | -2.431 | -2.539 | -2193 | -2164 | -2179 | 37 | 2281 | 1001а |  | CORR | AXGR | 04:46 | 04:50 | 04:48 | 258 | 29 | 11 | EXT |  | 0.92 | (c)
10738.9 | 0 | -0.028 | -10.955 | -10.983 | -1315 | -857 | -903 | 491 |  | 1002а | Нарушение формы кольцевого шва | GWAN |  | 11:29 | 00:43 | 12:36 | 0 | 824 |  | EXT | Нарушение формы кольцевого шва |  | (c)
10738.9 | 0 | -0.032 | -10.955 | -10.987 | 128 | 853 | 840 | 128 |  | 1002а | Нарушение формы кольцевого шва | GWAN |  | 03:22 | 05:19 | 05:17 | 0 | 1425 |  | EXT | Нарушение формы кольцевого шва |  | (c)
10743.217 | 4.317 | 4.304 | -6.638 | -6.651 | 903 | 948 | 961 | 903 | 4304 | 1002а |  | GOUG | CIGR | 05:27 | 05:35 | 05:37 | 30 | 117 | 14 | EXT | Задир. |  | (c)
10743.346 | 4.446 | 4.39 | -6.509 | -6.565 | 1050 | 1096 | 1175 | 1050 | 4390 | 1002а |  | GOUG | GENE | 05:51 | 05:59 | 06:11 | 491 | 249 | 7 | EXT | Зона задиров. |  | (c)
10744.854 | 5.954 | 5.924 | -5.001 | -5.031 | 855 | 921 | 911 | 855 | 4964 | 1002а |  | GOUG | GENE | 05:20 | 05:30 | 05:29 | 67 | 111 | 10 | EXT | Задир. |  | (c)
10749.855 | 0 | -0.019 | -11.475 | -11.494 | 1340 | 1960 | 1843 | 1340 |  | 1003 | Нарушение формы кольцевого шва | GWAN |  | 04:29 | 06:09 | 05:50 | 0 | 1006 |  | EXT | Нарушение формы кольцевого шва |  | (c)
10749.855 | 0 | 0 | -11.475 | -11.475 | -1790 | -1545 | -1451 | 1113 | 0 | 1003 | Смещение кромок | GWAN |  | 08:04 | 08:43 | 08:58 | 0 | 677 | 16 | EXT | Смещение кромок Наружу Величина смещения - 2.6 мм. |  | (c)
10761.33 | 0 | -0.027 | -10.76 | -10.787 | -1854 | -623 | -1150 | 376 |  | 1004 | Нарушение формы кольцевого шва | GWAN |  | 04:49 | 08:08 | 06:42 | 0 | 1408 |  | EXT | Нарушение формы кольцевого шва |  | (c)
10765.357 | 4.027 | 3.993 | -6.733 | -6.767 | -754 | -703 | -661 | 569 | 3993 | 1004 |  | CORR | CIGR | 07:46 | 07:55 | 08:01 | 36 | 185 | 11 | EXT |  | 0.89 | (c)
10767.062 | 5.732 | 5.564 | -5.028 | -5.196 | -2222 | -2220 | -2208 | 9 | 4944 | 1004 |  | CORR | AXGR | 03:50 | 03:50 | 03:52 | 252 | 28 | 12 | EXT |  | 0.92 | (c)
10767.14 | 5.81 | 5.748 | -4.95 | -5.012 | 1610 | 1619 | 1623 | 595 | 4896 | 1004 |  | CORR | AXGR | 02:08 | 02:09 | 02:10 | 116 | 25 | 10 | EXT |  | 0.89 | (c)
10767.332 | 6.002 | 5.946 | -4.758 | -4.814 | 1647 | 1648 | 1660 | 558 | 4638 | 1004 |  | CORR | AXGR | 02:14 | 02:14 | 02:16 | 176 | 25 | 10 | EXT |  | 0.9 | (c)
10767.643 | 6.313 | 6.051 | -4.447 | -4.709 | -2216 | -2209 | -2197 | 15 | 4343 | 1004 |  | CORR | AXGR | 03:50 | 03:52 | 03:53 | 366 | 37 | 10 | EXT |  | 0.93 | (c)
10768.667 | 7.337 | 7.231 | -3.423 | -3.529 | -2219 | -2200 | -2188 | 12 | 3293 | 1004 |  | CORR | GENE | 03:50 | 03:53 | 03:55 | 236 | 62 | 11 | EXT |  | 0.91 | (c)
10770.346 | 9.016 | 8.559 | -1.744 | -2.201 | -2195 | -2185 | -2153 | 36 | 1535 | 1004 |  | CORR | GENE | 03:54 | 03:55 | 04:01 | 666 | 84 | 11 | EXT |  | 0.95 | (c)
10771.675 | 10.345 | 10.204 | -0.415 | -0.556 | -1387 | -1237 | -1259 | 843 | 386 | 1004 |  | CORR | GENE | 06:04 | 06:28 | 06:25 | 170 | 256 | 10 | EXT |  | 0.9 | (c)
10772.152 | 0.062 | 0.036 | -11.173 | -11.199 | 2019 | 2084 | 2088 | 73 | 36 | 1005 |  | CORR | CIGR | 06:27 | 06:38 | 06:38 | 26 | 139 | 12 | EXT |  | 0.89 | (c)
10775.419 | 3.329 | 3.307 | -7.906 | -7.928 | 2210 | -2095 | -2103 | 0 | 3307 | 1005 |  | CORR | CIGR | 06:58 | 07:23 | 07:22 | 40 | 297 | 12 | EXT |  | 0.89 | (c)
10782.259 | 10.169 | 10.159 | -1.066 | -1.076 | 1309 | 1437 | 1396 | 747 | 1039 | 1005 |  | CORR | CIGR | 04:33 | 04:53 | 04:47 | 37 | 174 | 10 | EXT |  | 0.89 | (c)
10800.668 | 6.293 | 6.273 | -5.122 | -5.142 | -1522 | -1471 | -1471 | 708 | 5118 | 1007 |  | CORR | CIGR | 05:18 | 05:26 | 05:26 | 24 | 103 | 11 | EXT |  | 0.89 | (c)
10803.381 | 9.006 | 8.973 | -2.409 | -2.442 | -739 | -619 | -579 | 419 | 2391 | 1007 |  | CORR | GENE | 07:24 | 07:43 | 07:50 | 51 | 320 | 19 | EXT |  | 0.89 | (c)
10803.597 | 9.222 | 9.192 | -2.193 | -2.223 | -2053 | -1961 | -1966 | 177 | 2183 | 1007 |  | CORR | CIGR | 03:52 | 04:07 | 04:06 | 40 | 174 | 11 | EXT |  | 0.89 | (c)
10815.736 | 9.946 | 9.917 | -1.259 | -1.288 | 2181 | -2128 | -2149 | 0 | 1200 | 1008а |  | CORR | GENE | 03:16 | 03:40 | 03:37 | 88 | 261 | 11 | EXT |  | 0.89 | (c)
10819.645 | 0 | -0.013 | -11.35 | -11.363 | -1753 | -1088 | -1304 | 855 |  | 1009а | Нарушение формы кольцевого шва | GWAN |  | 03:58 | 05:45 | 05:10 | 0 | 899 |  | EXT | Нарушение формы кольцевого шва |  | (c)
10830.995 | 0 | -0.022 | -10.89 | -10.912 | 219 | 858 | 600 | 219 |  | 1010а | Нарушение формы кольцевого шва | GWAN |  | 01:09 | 02:52 | 02:11 | 0 | 762 |  | EXT | Нарушение формы кольцевого шва |  | (c)
10830.995 | 0 | 0 | -10.89 | -10.89 | 1812 | 2023 | 1942 | 159 | 0 | 1010а | Смещение кромок | GWAN |  | 05:26 | 06:00 | 05:47 | 0 | 259 | 17 | EXT | Смещение кромок Толщины: 16,5 / 15,7 мм Вовнутрь Величина смещения - 2.7 мм. |  | (c)
10838.786 | 7.791 | 7.782 | -3.099 | -3.108 | 1711 | 1740 | 1785 | 372 | 3072 | 1010а |  | CORR | CIGR | 05:10 | 05:15 | 05:22 | 36 | 148 | 10 | EXT |  | 0.89 | (c)
10846.441 | 4.556 | 4.531 | -6.689 | -6.714 | -1538 | -1479 | -1402 | 692 | 4531 | 1011 |  | CORR | GENE | 06:48 | 06:58 | 07:10 | 49 | 273 | 10 | EXT |  | 0.89 | (c)
10850.765 | 8.88 | 8.875 | -2.365 | -2.37 | -1265 | -1155 | -1166 | 965 | 2330 | 1011 |  | CORR | CIGR | 07:32 | 07:50 | 07:48 | 40 | 198 | 10 | EXT |  | 0.89 | (c)
10851.937 | 10.052 | 9.982 | -1.193 | -1.263 | -1341 | -1264 | -1174 | 889 | 1168 | 1011 |  | CORR | GENE | 07:20 | 07:32 | 07:47 | 95 | 335 | 10 | EXT |  | 0.89 | (c)
10852.351 | 10.466 | 10.335 | -0.779 | -0.91 | -1389 | -1283 | -1334 | 841 | 360 | 1011 |  | CORR | GENE | 07:12 | 07:29 | 07:21 | 550 | 111 | 10 | EXT |  | 0.94 | (c)
10852.915 | 11.03 | 10.9 | -0.215 | -0.345 | -1501 | -1461 | -1470 | 729 | 115 | 1011 |  | CORR | GENE | 06:54 | 07:01 | 06:59 | 230 | 62 | 10 | EXT |  | 0.91 | (c)
10853.539 | 0.409 | 0.372 | -11.031 | -11.068 | -1134 | -1059 | -1035 | 935 | 372 | 1012 |  | CORR | GENE | 06:50 | 07:02 | 07:06 | 55 | 199 | 10 | EXT |  | 0.89 | (c)
10860.744 | 7.614 | 7.559 | -3.826 | -3.881 | 1876 | 2086 | 2041 | 25 | 3777 | 1012 |  | CORR | GENE | 02:56 | 03:30 | 03:22 | 104 | 330 | 10 | EXT |  | 0.89 | (c)
10865.533 | 0.963 | 0.885 | -10.092 | -10.17 | -1071 | -961 | -860 | 649 | 885 | 1013 |  | CORR | GENE | 07:46 | 08:04 | 08:20 | 91 | 422 | 13 | EXT |  | 0.89 | (c)
10865.785 | 1.215 | 1.112 | -9.84 | -9.943 | -1288 | -1251 | -1259 | 943 | 1112 | 1013 | Дефект проката | MIAN | GENE | 07:11 | 07:17 | 07:16 | 225 | 58 |  | INT | Дефект проката Эквивалент потери металла 10%. |  | (c)
10868.376 | 3.806 | 3.78 | -7.249 | -7.275 | -1542 | -1212 | -1294 | 688 | 3780 | 1013 |  | CORR | GENE | 06:30 | 07:23 | 07:10 | 96 | 496 | 10 | EXT |  | 0.89 | (c)
10868.377 | 3.807 | 3.798 | -7.248 | -7.257 | -476 | -412 | -427 | 377 | 3798 | 1013 |  | CORR | CIGR | 09:22 | 09:32 | 09:30 | 29 | 99 | 12 | EXT |  | 0.89 | (c)
10870.146 | 5.576 | 5.437 | -5.479 | -5.618 | -1504 | -1423 | -1306 | 726 | 5437 | 1013 |  | CORR | GENE | 06:36 | 06:49 | 07:08 | 146 | 396 | 10 | EXT |  | 0.9 | (c)
10870.891 | 6.321 | 6.282 | -4.734 | -4.773 | -1442 | -1374 | -1331 | 788 | 4733 | 1013 |  | CORR | CIGR | 06:46 | 06:57 | 07:04 | 40 | 223 | 10 | EXT |  | 0.89 | (c)
10871.119 | 6.549 | 6.426 | -4.506 | -4.629 | -1848 | -1783 | -1803 | 382 | 4143 | 1013 | Дефект проката | MIAN | GENE | 05:41 | 05:51 | 05:48 | 486 | 90 |  | EXT | Дефект проката Эквивалент потери металла 10%. |  | (c)
10878.174 | 2.549 | 2.534 | -8.481 | -8.496 | 2214 | -2180 | -2166 | 0 | 2534 | 1014 |  | CORR | CIGR | 07:14 | 07:25 | 07:27 | 34 | 161 | 10 | EXT |  | 0.89 | (c)
10878.415 | 2.79 | 2.777 | -8.24 | -8.253 | 888 | 903 | 944 | 888 | 2777 | 1014 |  | CORR | CIGR | 03:40 | 03:42 | 03:49 | 21 | 112 | 11 | EXT |  | 0.89 | (c)
10879.676 | 4.051 | 4.049 | -6.979 | -6.981 | -1875 | -1820 | -1813 | 356 | 4049 | 1014 |  | CORR | CIGR | 08:14 | 08:23 | 08:24 | 29 | 124 | 10 | EXT |  | 0.89 | (c)
10900.883 | 3.153 | 3.095 | -7.932 | -7.99 | -415 | -285 | -217 | 18 | 3095 | 1015б |  | CORR | GENE | 08:26 | 08:47 | 08:58 | 100 | 397 | 11 | EXT |  | 0.89 | (c)
10908.815 | 0 | -0.011 | -11.94 | -11.951 | -420 | 557 | 218 | 0 |  | 1016а | Нарушение формы кольцевого шва | GWAN |  | 06:20 | 08:58 | 08:04 | 0 | 1277 |  | EXT | Нарушение формы кольцевого шва |  | (c)
10920.755 | 0 | -0.017 | -11.295 | -11.312 | 471 | 1758 | 1731 | 0 |  | 1018а | Нарушение формы кольцевого шва | GWAN |  | 01:10 | 04:38 | 04:34 | 0 | 2521 |  | EXT | Нарушение формы кольцевого шва |  | (c)
10921.007 | 0.252 | 0.035 | -11.043 | -11.26 | 1407 | 1418 | 1444 | 749 | 35 | 1018а |  | CORR | GENE | 03:41 | 03:43 | 03:47 | 226 | 74 | 10 | EXT |  | 0.91 | (c)
10923.529 | 2.774 | 2.717 | -8.521 | -8.578 | -2121 | -1961 | -1960 | 110 | 2717 | 1018а |  | CORR | GENE | 06:12 | 06:38 | 06:38 | 106 | 322 | 13 | EXT |  | 0.89 | (c)
10923.925 | 3.17 | 3.119 | -8.125 | -8.176 | -2096 | -1966 | -1891 | 135 | 3119 | 1018а |  | CORR | GENE | 06:16 | 06:37 | 06:49 | 70 | 409 | 10 | EXT |  | 0.89 | (c)
10932.05 | 0 | 0 | -11.435 | -11.435 | 460 | 683 | 621 | 460 | 0 | 1019 | Смещение кромок | GWAN |  | 04:08 | 04:44 | 04:34 | 0 | 322 | 15 | EXT | Смещение кромок Наружу Величина смещения - 2.5 мм. |  | (c)
10935.533 | 3.483 | 3.463 | -7.952 | -7.972 | 1442 | 1497 | 1498 | 677 | 3463 | 1019 |  | CORR | CIGR | 06:46 | 06:55 | 06:55 | 25 | 111 | 10 | EXT |  | 0.89 | (c)
10935.573 | 3.523 | 3.493 | -7.912 | -7.942 | 1292 | 1329 | 1336 | 851 | 3493 | 1019 |  | CORR | CIGR | 06:22 | 06:28 | 06:29 | 40 | 87 | 10 | EXT |  | 0.89 | (c)
10935.631 | 3.581 | 3.565 | -7.854 | -7.87 | 1045 | 1089 | 1095 | 1045 | 3565 | 1019 |  | CORR | CIGR | 05:42 | 05:49 | 05:50 | 26 | 99 | 10 | EXT |  | 0.89 | (c)
10942.058 | 10.008 | 9.877 | -1.427 | -1.558 | 1937 | 1997 | 1968 | 231 | 1222 | 1019 |  | CORR | GENE | 08:06 | 08:16 | 08:11 | 336 | 62 | 10 | EXT |  | 0.92 | (c)
11033.825 | 0 | -0.036 | -11.375 | -11.411 | -1000 | -826 | -611 | 222 |  | 1028 | Нарушение формы кольцевого шва | GWAN |  | 08:17 | 08:45 | 09:20 | 0 | 778 |  | EXT | Нарушение формы кольцевого шва |  | (c)
11067.7 | 0 | -0.015 | -11.45 | -11.465 | -1174 | -769 | -619 | 64 |  | 1031 | Нарушение формы кольцевого шва | GWAN |  | 09:32 | 10:37 | 11:01 | 0 | 1110 |  | EXT | Нарушение формы кольцевого шва |  | (c)
11068.071 | 0.371 | 0.204 | -11.079 | -11.246 | 1333 | 1363 | 1370 | 824 | 204 | 1031 | Дефект проката | MIAN | GENE | 04:17 | 04:21 | 04:22 | 335 | 74 |  | INT | Дефект проката Эквивалент потери металла 10%. |  | (c)
11112.715 | 10.835 | 10.814 | -0.51 | -0.531 | -2211 | -2129 | -2062 | 19 | 491 | 1034 |  | CORR | CIGR | 05:48 | 06:01 | 06:12 | 40 | 298 | 11 | EXT |  | 0.89 | (c)
11113.546 | 0.321 | 0.296 | -10.994 | -11.019 | 1844 | 2047 | 1974 | 126 | 296 | 1035 |  | CORR | CIGR | 05:48 | 06:21 | 06:09 | 45 | 260 | 10 | EXT |  | 0.89 | (c)
11113.762 | 0.537 | 0.517 | -10.778 | -10.798 | 1931 | 1987 | 1993 | 175 | 517 | 1035 |  | CORR | CIGR | 06:02 | 06:11 | 06:12 | 20 | 124 | 10 | EXT |  | 0.89 | (c)
11114.183 | 0.958 | 0.944 | -10.357 | -10.371 | 1790 | 1868 | 1856 | 308 | 944 | 1035 |  | CORR | CIGR | 05:39 | 05:52 | 05:50 | 31 | 132 | 11 | EXT |  | 0.89 | (c)
11116.834 | 3.609 | 3.598 | -7.706 | -7.717 | 1757 | 1890 | 1850 | 287 | 3598 | 1035 |  | CORR | CIGR | 05:34 | 05:55 | 05:49 | 19 | 186 | 11 | EXT |  | 0.89 | (c)
11237.07 | 0 | 0 | -2.18 | -2.18 | -424 | -293 | -270 | 116 | 0 | 1046а | Непровар / утяжина | GWAN |  | 06:08 | 06:29 | 06:33 | 0 | 308 | 13 | INT | Непровар / утяжина Толщины: 15,7 / 16,5 мм |  | (c)
11270.87 | 0 | -0.017 | -10.95 | -10.967 | 47 | 167 | 549 | 47 |  | 1049 | Нарушение формы кольцевого шва | GWAN |  | 10:23 | 10:42 | 11:44 | 0 | 1005 |  | EXT | Нарушение формы кольцевого шва |  | (c)
11298.085 | 5.005 | 4.933 | -6.21 | -6.282 | -1412 | -1226 | -1192 | 818 | 4933 | 1051 |  | CORR | GENE | 05:19 | 05:49 | 05:54 | 90 | 441 | 10 | EXT |  | 0.89 | (c)
11299.537 | 6.457 | 6.423 | -4.758 | -4.792 | -1641 | -1541 | -1468 | 589 | 4732 | 1051 |  | CORR | GENE | 04:42 | 04:58 | 05:10 | 60 | 347 | 10 | EXT |  | 0.89 | (c)
11300.043 | 6.963 | 6.944 | -4.252 | -4.271 | -1536 | -1436 | -1458 | 694 | 4228 | 1051 |  | CORR | CIGR | 04:59 | 05:15 | 05:12 | 43 | 157 | 10 | EXT |  | 0.89 | (c)
11338.175 | 0 | -0.023 | -11.07 | -11.093 | -444 | 202 | 37 | 444 |  | 1055 | Нарушение формы кольцевого шва | GWAN |  | 11:58 | 01:42 | 13:15 | 0 | 962 |  | EXT | Нарушение формы кольцевого шва |  | (c)
11360.395 | 0 | -0.049 | -11.49 | -11.539 | 240 | 1244 | 950 | 240 |  | 1057 | Нарушение формы кольцевого шва | GWAN |  | 00:33 | 03:15 | 02:27 | 0 | 1422 |  | EXT | Нарушение формы кольцевого шва |  | (c)
11406.135 | 0 | -0.026 | -11.485 | -11.511 | -528 | -170 | -274 | 19 |  | 1061 | Нарушение формы кольцевого шва | GWAN |  | 11:18 | 00:16 | 11:59 | 0 | 509 |  | EXT | Нарушение формы кольцевого шва |  | (c)
11428.575 | 0 | -0.012 | -11.28 | -11.292 | -1448 | -1214 | -1063 | 678 |  | 1063 | Нарушение формы кольцевого шва | GWAN |  | 08:36 | 09:14 | 09:38 | 0 | 770 |  | EXT | Нарушение формы кольцевого шва |  | (c)
11462.635 | 0 | -0.019 | -11.325 | -11.344 | 756 | 1281 | 1124 | 739 |  | 1066 | Нарушение формы кольцевого шва | GWAN |  | 01:56 | 03:20 | 02:55 | 0 | 736 |  | EXT | Нарушение формы кольцевого шва |  | (c)
11495.955 | 0 | -0.037 | -10.755 | -10.792 | -418 | 290 | 226 | 0 |  | 1069 | Нарушение формы кольцевого шва | GWAN |  | 07:59 | 09:53 | 09:43 | 0 | 1289 |  | EXT | Нарушение формы кольцевого шва |  | (c)
11537.418 | 8.178 | 8.147 | -3.182 | -3.213 | -1516 | -999 | -1214 | 715 | 3052 | 1072 |  | CORR | GENE | 04:58 | 06:22 | 05:47 | 161 | 604 | 17 | EXT |  | 0.91 | (c)
11539.945 | 10.705 | 10.616 | -0.655 | -0.744 | -1126 | -1015 | -875 | 623 | 617 | 1072 |  | CORR | GENE | 06:01 | 06:19 | 06:42 | 127 | 503 | 11 | EXT |  | 0.9 | (c)
11584.929 | 10.364 | 10.34 | -0.941 | -0.965 | 809 | 1022 | 1046 | 809 | 894 | 1076 | Дефект проката | MIAN | GENE | 00:38 | 01:12 | 01:16 | 71 | 475 |  | INT | Дефект проката Эквивалент потери металла 10%. |  | (c)
11595.455 | 9.585 | 9.575 | -1.39 | -1.4 | -1901 | -1878 | -1877 | 330 | 1371 | 1077 | Металлургический дефект | MIAN | PITT | 07:58 | 08:01 | 08:01 | 29 | 47 |  | INT | Металлургический дефект Эквивалент потери металла 11%. |  | (c)
11599.172 | 2.327 | 2.313 | -8.968 | -8.982 | -1779 | -1768 | -1767 | 451 | 2313 | 1078 |  | CORR | AXGR | 07:37 | 07:38 | 07:39 | 66 | 24 | 14 | EXT |  | 0.89 | (c)
11617.863 | 9.723 | 9.709 | -1.752 | -1.766 | 2210 | -2132 | -2163 | 0 | 1730 | 1079 |  | CORR | CIGR | 06:47 | 07:06 | 07:01 | 36 | 176 | 10 | EXT |  | 0.89 | (c)
11619.615 | 0 | -0.033 | -11.445 | -11.478 | 1316 | 1548 | 1740 | 66 |  | 1080 | Нарушение формы кольцевого шва | GWAN |  | 05:56 | 06:34 | 07:05 | 0 | 848 |  | EXT | Нарушение формы кольцевого шва |  | (c)
11619.615 | 0 | -0.035 | -11.445 | -11.48 | -2192 | -1413 | -1573 | 39 |  | 1080 | Нарушение формы кольцевого шва | GWAN |  | 08:30 | 10:36 | 10:10 | 0 | 1239 |  | EXT | Нарушение формы кольцевого шва |  | (c)
11652.99 | 10.805 | 10.793 | -0.47 | -0.482 | -1107 | -973 | -996 | 884 | 447 | 1082 |  | CORR | CIGR | 07:48 | 08:10 | 08:06 | 35 | 223 | 12 | EXT |  | 0.89 | (c)
11653.46 | 0 | -0.025 | -11.405 | -11.43 | 1846 | -2152 | -2026 | 0 |  | 1083 | Нарушение формы кольцевого шва | GWAN |  | 07:50 | 09:05 | 09:25 | 0 | 1179 |  | EXT | Нарушение формы кольцевого шва |  | (c)
11653.785 | 0.325 | 0.307 | -11.08 | -11.098 | 1895 | 1977 | 1976 | 174 | 307 | 1083 |  | CORR | CIGR | 07:58 | 08:11 | 08:11 | 40 | 161 | 10 | EXT |  | 0.89 | (c)
11676.165 | 0 | -0.028 | -11.35 | -11.378 | 142 | 433 | 326 | 142 |  | 1085 | Нарушение формы кольцевого шва | GWAN |  | 02:22 | 03:09 | 02:52 | 0 | 368 |  | EXT | Нарушение формы кольцевого шва Аномалия находится на упругопластическом изгибе: R=981 D, максимальное растяжение на 6 час. |  | (c)
11678.884 | 2.719 | 2.588 | -8.631 | -8.762 | 2070 | 2081 | 2082 | 136 | 2588 | 1085 |  | SCC | AXGR | 07:33 | 07:35 | 07:35 | 210 | 24 | 45 | EXT |  | 1.15 | (a)
11679.604 | 3.439 | 3.36 | -7.911 | -7.99 | 2061 | 2079 | 2081 | 129 | 3360 | 1085 |  | SCC | AXGR | 07:32 | 07:35 | 07:35 | 301 | 40 | 14 | EXT |  | 1 | (b)
11679.604 | 3.439 | 3.36 | -7.911 | -7.99 | 2061 | 2079 | 2081 | 129 | 3360 | 1085 |  | CORR | AXGR | 07:32 | 07:35 | 07:35 | 301 | 40 | 13 | EXT |  | 0.93 | (c)
11681.337 | 5.172 | 4.888 | -6.178 | -6.462 | 1983 | 2002 | 2028 | 157 | 4888 | 1085 |  | CORR | GENE | 07:19 | 07:22 | 07:27 | 479 | 90 | 10 | EXT |  | 0.94 | (c)
11682.571 | 6.406 | 6.391 | -4.944 | -4.959 | 1835 | 1979 | 1950 | 165 | 4920 | 1085 |  | CORR | CIGR | 06:55 | 07:19 | 07:14 | 39 | 230 | 13 | EXT |  | 0.89 | (c)
11682.812 | 6.647 | 6.621 | -4.703 | -4.729 | 1834 | 1969 | 1955 | 155 | 4617 | 1085 |  | CORR | GENE | 06:55 | 07:17 | 07:15 | 112 | 241 | 9 | EXT |  | 0.89 | (c)
11683.173 | 7.008 | 6.946 | -4.342 | -4.404 | 1805 | 1891 | 1929 | 178 | 4323 | 1085 |  | CORR | GENE | 06:51 | 07:04 | 07:11 | 81 | 248 | 8 | EXT |  | 0.89 | (c)
11683.281 | 7.116 | 6.925 | -4.234 | -4.425 | 1882 | 1897 | 1912 | 289 | 4154 | 1085 |  | SCC | GENE | 07:03 | 07:05 | 07:08 | 271 | 60 | 11 | EXT |  | 1 | (b)
11683.281 | 7.116 | 6.925 | -4.234 | -4.425 | 1882 | 1897 | 1912 | 289 | 4154 | 1085 |  | CORR | GENE | 07:03 | 07:05 | 07:08 | 271 | 60 | 7 | EXT |  | 0.91 | (c)
11683.794 | 7.629 | 7.23 | -3.721 | -4.12 | 1805 | 1959 | 1933 | 169 | 3693 | 1085 |  | CORR | GENE | 06:51 | 07:15 | 07:11 | 427 | 257 | 9 | EXT |  | 0.93 | (c)
11684.543 | 8.378 | 8.285 | -2.972 | -3.065 | 1882 | 2027 | 1975 | 162 | 2963 | 1085 |  | CORR | GENE | 07:03 | 07:26 | 07:18 | 102 | 187 | 10 | EXT |  | 0.89 | (c)
11686.078 | 9.913 | 9.763 | -1.437 | -1.587 | 968 | 984 | 986 | 968 | 1218 | 1085 |  | SCC | AXGR | 04:35 | 04:38 | 04:38 | 369 | 37 | 41 | EXT |  | 1.16 | (a)
11686.356 | 10.191 | 10.102 | -1.159 | -1.248 | 1011 | 1033 | 1030 | 1011 | 966 | 1085 |  | SCC | AXGR | 04:42 | 04:46 | 04:45 | 282 | 38 | 39 | EXT |  | 1.09 | (a)
11687.241 | 11.076 | 10.923 | -0.274 | -0.427 | 954 | 972 | 975 | 954 | 180 | 1085 |  | SCC | AXGR | 04:33 | 04:36 | 04:37 | 247 | 41 | 26 | EXT |  | 1 | (b)
11688.749 | 1.234 | 1.118 | -10.066 | -10.182 | 1477 | 1516 | 1510 | 688 | 1118 | 1086 | Дефект проката | MIAN | GENE | 04:45 | 04:51 | 04:50 | 250 | 65 |  | INT | Дефект проката Эквивалент потери металла 10%. |  | (c)
11697.457 | 9.942 | 9.783 | -1.358 | -1.517 | 1321 | 1361 | 1393 | 765 | 638 | 1086 | Дефект проката | MIAN | GENE | 04:19 | 04:26 | 04:31 | 879 | 145 |  | INT | Дефект проката Эквивалент потери металла 22%. |  | (c)
11701.425 | 2.61 | 2.581 | -8.555 | -8.584 | -1094 | -970 | -988 | 883 | 2581 | 1087 |  | CORR | CIGR | 06:30 | 06:50 | 06:47 | 41 | 211 | 10 | EXT |  | 0.89 | (c)
11703.295 | 4.48 | 4.465 | -6.685 | -6.7 | -1933 | -1884 | -1887 | 298 | 4465 | 1087 |  | CORR | CIGR | 04:15 | 04:22 | 04:22 | 41 | 91 | 10 | EXT |  | 0.89 | (c)
11704.23 | 5.415 | 5.39 | -5.75 | -5.775 | -1930 | -1882 | -1854 | 301 | 5390 | 1087 |  | CORR | CIGR | 04:15 | 04:23 | 04:27 | 33 | 152 | 10 | EXT |  | 0.89 | (c)
11704.825 | 6.01 | 5.985 | -5.155 | -5.18 | -1806 | -1770 | -1721 | 425 | 5148 | 1087 |  | CORR | CIGR | 04:35 | 04:41 | 04:49 | 32 | 169 | 11 | EXT |  | 0.89 | (c)
11705.069 | 6.254 | 6.218 | -4.911 | -4.947 | -1056 | -846 | -926 | 796 | 4892 | 1087 |  | CORR | GENE | 06:36 | 07:10 | 06:57 | 55 | 260 | 11 | EXT |  | 0.89 | (c)
11705.131 | 6.316 | 6.293 | -4.849 | -4.872 | -1465 | -1381 | -1366 | 766 | 4842 | 1087 |  | CORR | CIGR | 05:30 | 05:44 | 05:46 | 30 | 198 | 10 | EXT |  | 0.89 | (c)
11705.794 | 6.979 | 6.959 | -4.186 | -4.206 | -1982 | -1867 | -1879 | 249 | 4186 | 1087 |  | CORR | CIGR | 04:07 | 04:25 | 04:23 | 20 | 206 | 10 | EXT |  | 0.89 | (c)
11707.879 | 9.064 | 9.038 | -2.101 | -2.127 | 33 | 1339 | 1149 | 33 | 2080 | 1087 | Дефект проката | MIAN | CIGR | 09:32 | 01:03 | 12:32 | 47 | 2231 |  | INT | Дефект проката Эквивалент потери металла 13%. |  | (c)
11709.779 | 10.964 | 10.934 | -0.201 | -0.231 | -2023 | -1958 | -1936 | 208 | 201 | 1087 |  | CORR | CIGR | 03:60 | 04:11 | 04:14 | 30 | 174 | 10 | EXT |  | 0.89 | (c)
11711.485 | 1.505 | 1.368 | -9.965 | -10.102 | 1946 | 1974 | 1971 | 235 | 1368 | 1088 |  | CORR | GENE | 04:43 | 04:47 | 04:47 | 276 | 50 | 10 | EXT |  | 0.92 | (c)
11712.201 | 2.221 | 2.198 | -9.249 | -9.272 | 1576 | 1993 | 1817 | 172 | 2198 | 1088 |  | CORR | GENE | 03:43 | 04:50 | 04:22 | 86 | 482 | 12 | EXT |  | 0.89 | (c)
11713.533 | 3.553 | 3.241 | -7.917 | -8.229 | -2011 | -1887 | -1779 | 220 | 3241 | 1088 |  | CORR | GENE | 06:04 | 06:24 | 06:41 | 347 | 463 | 11 | EXT |  | 0.93 | (c)
11714.249 | 4.269 | 4.219 | -7.201 | -7.251 | 1687 | 1821 | 1802 | 314 | 4219 | 1088 |  | CORR | GENE | 04:01 | 04:22 | 04:19 | 145 | 230 | 10 | EXT |  | 0.9 | (c)
11714.428 | 4.448 | 4.186 | -7.022 | -7.284 | 2140 | 2176 | 2168 | 36 | 4186 | 1088 |  | CORR | GENE | 05:14 | 05:20 | 05:18 | 1172 | 55 | 13 | EXT |  | 0.99 | (c)
11729.051 | 7.601 | 7.565 | -3.814 | -3.85 | 1908 | 2059 | 2039 | 61 | 3770 | 1089 |  | CORR | GENE | 03:36 | 04:00 | 03:57 | 80 | 261 | 10 | EXT |  | 0.89 | (c)
11744.23 | 0 | -0.034 | -11.06 | -11.094 | -102 | 709 | 400 | 0 |  | 1091 | Нарушение формы кольцевого шва | GWAN |  | 02:29 | 04:40 | 03:50 | 0 | 1004 |  | EXT | Нарушение формы кольцевого шва |  | (c)
11744.23 | 0 | -0.027 | -11.06 | -11.087 | 2115 | -1092 | -1552 | 0 |  | 1091 | Нарушение формы кольцевого шва | GWAN |  | 08:27 | 11:49 | 10:35 | 0 | 1588 |  | EXT | Нарушение формы кольцевого шва |  | (c)
11789.195 | 0 | -0.023 | -11.29 | -11.313 | -253 | 166 | 320 | 0 |  | 1095 | Нарушение формы кольцевого шва | GWAN |  | 08:25 | 09:33 | 09:58 | 0 | 1145 |  | EXT | Нарушение формы кольцевого шва |  | (c)
11794.369 | 5.174 | 5.148 | -6.116 | -6.142 | -1030 | -943 | -963 | 896 | 5148 | 1095 |  | CORR | GENE | 06:20 | 06:34 | 06:31 | 82 | 134 | 12 | EXT |  | 0.89 | (c)
11822.87 | 0 | 0 | -11.01 | -11.01 | 2168 | -2162 | -2132 | 0 | 0 | 1098 | Смещение кромок | GWAN |  | 03:02 | 03:23 | 03:28 | 0 | 321 | 19 | EXT | Смещение кромок Наружу Аномалия находится на отводе. Величина смещения - 3.1 мм. |  | (c)
11822.87 | 0 | -0.035 | -11.01 | -11.045 | -37 | -2085 | 1207 | 0 |  | 1098 | Нарушение формы кольцевого шва | GWAN |  | 09:06 | 03:35 | 12:26 | 0 | 2488 |  | EXT | Нарушение формы кольцевого шва Аномалия находится на отводе. |  | (c)
11825.82 | 2.95 | 2.927 | -8.06 | -8.083 | -1819 | -1693 | -1696 | 411 | 2927 | 1098 |  | CORR | GENE | 04:18 | 04:39 | 04:38 | 55 | 247 | 11 | EXT | Аномалия находится на отводе. | 0.89 | (c)
11826.671 | 3.801 | 3.765 | -7.209 | -7.245 | -494 | -318 | -321 | 147 | 3765 | 1098 |  | CORR | GENE | 07:52 | 08:20 | 08:20 | 84 | 347 | 12 | EXT | Аномалия находится на отводе. | 0.89 | (c)
11826.75 | 3.88 | 3.88 | -7.13 | -7.13 | -580 | -470 | -512 | 444 | 3880 | 1098 |  | CORR | CIGR | 07:38 | 07:56 | 07:49 | 29 | 136 | 11 | EXT | Аномалия находится на отводе. | 0.89 | (c)
11826.925 | 4.055 | 4.042 | -6.955 | -6.968 | -531 | -469 | -457 | 382 | 4042 | 1098 |  | CORR | GENE | 07:46 | 07:56 | 07:58 | 50 | 149 | 10 | EXT | Аномалия находится на отводе. | 0.89 | (c)
11826.965 | 4.095 | 4.077 | -6.915 | -6.933 | -2142 | -2032 | -1956 | 88 | 4077 | 1098 |  | CORR | GENE | 03:26 | 03:44 | 03:56 | 60 | 372 | 12 | EXT | Аномалия находится на отводе. | 0.89 | (c)
11828.39 | 5.52 | 5.493 | -5.49 | -5.517 | -2203 | -1898 | -2004 | 27 | 5428 | 1098 |  | CORR | GENE | 03:16 | 04:05 | 03:48 | 89 | 398 | 11 | EXT | Аномалия находится на отводе. | 0.89 | (c)
11828.462 | 5.592 | 5.582 | -5.418 | -5.428 | -531 | -289 | -339 | 147 | 5332 | 1098 |  | CORR | GENE | 07:46 | 08:25 | 08:17 | 96 | 384 | 10 | EXT | Аномалия находится на отводе. | 0.89 | (c)
11828.934 | 6.064 | 6 | -4.946 | -5.01 | -2172 | -1876 | -1895 | 58 | 4926 | 1098 |  | CORR | GENE | 03:21 | 04:09 | 04:06 | 84 | 555 | 10 | EXT | Аномалия находится на отводе. | 0.89 | (c)
11829.098 | 6.228 | 6.202 | -4.782 | -4.808 | -953 | -793 | -803 | 652 | 4742 | 1098 |  | CORR | GENE | 06:38 | 07:04 | 07:02 | 66 | 300 | 15 | EXT | Аномалия находится на отводе. | 0.89 | (c)
11829.237 | 6.367 | 6.301 | -4.643 | -4.709 | -1497 | -1405 | -1250 | 733 | 4625 | 1098 |  | CORR | GENE | 05:10 | 05:25 | 05:50 | 84 | 495 | 10 | EXT | Аномалия находится на отводе. | 0.89 | (c)
11829.497 | 6.627 | 6.575 | -4.383 | -4.435 | -1820 | -1569 | -1583 | 411 | 4343 | 1098 |  | CORR | GENE | 04:18 | 04:58 | 04:56 | 92 | 473 | 11 | EXT | Аномалия находится на отводе. | 0.89 | (c)
11845.28 | 0 | -0.021 | -11.37 | -11.391 | 773 | 984 | 1515 | 0 |  | 1100 | Нарушение формы кольцевого шва | GWAN |  | 00:05 | 00:39 | 02:05 | 0 | 1484 |  | EXT | Нарушение формы кольцевого шва |  | (c)
11870.621 | 2.591 | 2.559 | -8.554 | -8.586 | 1319 | 1467 | 1418 | 713 | 2559 | 1102 |  | CORR | CIGR | 06:04 | 06:28 | 06:20 | 36 | 199 | 10 | EXT |  | 0.89 | (c)
11875.131 | 7.101 | 7.075 | -4.044 | -4.07 | 1518 | 1614 | 1604 | 540 | 4040 | 1102 |  | CORR | CIGR | 06:36 | 06:52 | 06:50 | 30 | 173 | 12 | EXT |  | 0.89 | (c)
11875.297 | 7.267 | 7.231 | -3.878 | -3.914 | 1505 | 1606 | 1598 | 540 | 3874 | 1102 |  | CORR | CIGR | 06:34 | 06:50 | 06:49 | 40 | 186 | 11 | EXT |  | 0.89 | (c)
11895.083 | 4.818 | 4.789 | -6.397 | -6.426 | 786 | 918 | 897 | 786 | 4789 | 1104 |  | CORR | CIGR | 04:42 | 05:03 | 04:60 | 35 | 223 | 12 | EXT |  | 0.89 | (c)
11904.443 | 2.963 | 2.833 | -8.392 | -8.522 | -467 | -459 | -455 | 443 | 2833 | 1105 | Металлургический дефект | MIAN | AXGR | 09:36 | 09:37 | 09:38 | 230 | 24 |  | INT | Металлургический дефект Эквивалент потери металла 10%. |  | (c)
11909.051 | 7.571 | 7.484 | -3.784 | -3.871 | -1056 | -1029 | -1018 | 980 | 3528 | 1105 |  | CORR | GENE | 08:01 | 08:05 | 08:07 | 343 | 76 | 10 | EXT |  | 0.92 | (c)
11912.835 | 0 | -0.019 | -11.56 | -11.579 | -355 | 72 | 27 | 0 |  | 1106 | Нарушение формы кольцевого шва | GWAN |  | 09:47 | 10:56 | 10:48 | 0 | 763 |  | EXT | Нарушение формы кольцевого шва |  | (c)
11922.57 | 9.735 | 9.718 | -1.825 | -1.842 | -1632 | -1473 | -1505 | 599 | 1792 | 1106 |  | CORR | GENE | 06:21 | 06:46 | 06:41 | 50 | 254 | 11 | EXT |  | 0.89 | (c)
11938.887 | 3.327 | 3.261 | -7.598 | -7.664 | 1525 | 1890 | 1790 | 175 | 3261 | 1108 |  | CORR | GENE | 06:56 | 07:55 | 07:39 | 144 | 531 | 9 | EXT |  | 0.9 | (c)
11943.435 | 7.875 | 7.852 | -3.05 | -3.073 | 1825 | 1916 | 1895 | 264 | 3026 | 1108 |  | CORR | CIGR | 07:44 | 07:59 | 07:56 | 47 | 141 | 13 | EXT |  | 0.89 | (c)
11943.648 | 8.088 | 8.045 | -2.837 | -2.88 | 1430 | 1695 | 1702 | 256 | 2682 | 1108 |  | CORR | GENE | 06:40 | 07:23 | 07:24 | 198 | 545 | 11 | EXT |  | 0.91 | (c)
11944.732 | 9.172 | 9.156 | -1.753 | -1.769 | 1613 | 1675 | 1682 | 481 | 1730 | 1108 |  | CORR | CIGR | 07:10 | 07:20 | 07:21 | 39 | 137 | 10 | EXT |  | 0.89 | (c)
11947.987 | 1.502 | 1.49 | -9.898 | -9.91 | -1786 | -1746 | -1738 | 445 | 1490 | 1109 |  | CORR | CIGR | 05:04 | 05:10 | 05:11 | 26 | 96 | 10 | EXT |  | 0.89 | (c)
11948.272 | 1.787 | 1.777 | -9.613 | -9.623 | -1227 | -1170 | -1168 | 1004 | 1777 | 1109 |  | CORR | CIGR | 06:34 | 06:43 | 06:43 | 19 | 117 | 10 | EXT |  | 0.89 | (c)
11948.359 | 1.874 | 1.865 | -9.526 | -9.535 | -1698 | -1629 | -1590 | 532 | 1865 | 1109 |  | CORR | CIGR | 05:18 | 05:29 | 05:35 | 20 | 216 | 10 | EXT |  | 0.89 | (c)
11954.689 | 8.204 | 8 | -3.196 | -3.4 | -2128 | -2120 | -2116 | 102 | 3134 | 1109 |  | CORR | AXGR | 04:08 | 04:10 | 04:10 | 266 | 24 | 11 | EXT |  | 0.92 | (c)
11959.788 | 1.903 | 1.876 | -9.452 | -9.479 | -2208 | -2040 | -2047 | 23 | 1876 | 1110 |  | CORR | GENE | 05:57 | 06:24 | 06:23 | 79 | 322 | 10 | EXT |  | 0.89 | (c)
11970.132 | 0.892 | 0.847 | -10.188 | -10.233 | -1699 | -1599 | -1525 | 532 | 847 | 1111 |  | CORR | GENE | 05:20 | 05:36 | 05:48 | 54 | 347 | 11 | EXT |  | 0.89 | (c)
11973.255 | 4.015 | 3.998 | -7.065 | -7.082 | -1716 | -1435 | -1469 | 515 | 3998 | 1111 |  | CORR | GENE | 05:17 | 06:03 | 05:57 | 139 | 493 | 13 | EXT |  | 0.9 | (c)
11974.052 | 4.812 | 4.755 | -6.268 | -6.325 | -1851 | -1480 | -1609 | 380 | 4755 | 1111 |  | CORR | GENE | 04:55 | 05:55 | 05:35 | 159 | 484 | 10 | EXT |  | 0.9 | (c)
11974.805 | 5.565 | 5.543 | -5.515 | -5.537 | -1976 | -1301 | -1599 | 255 | 5389 | 1111 |  | CORR | GENE | 04:35 | 06:24 | 05:36 | 148 | 754 | 11 | EXT |  | 0.9 | (c)
11979.123 | 9.883 | 9.87 | -1.197 | -1.21 | -1463 | -1299 | -1347 | 768 | 1168 | 1111 |  | CORR | CIGR | 05:58 | 06:25 | 06:17 | 42 | 232 | 10 | EXT |  | 0.89 | (c)
11983.011 | 2.691 | 2.661 | -8.669 | -8.699 | -2019 | -1934 | -1914 | 211 | 2661 | 1112 |  | CORR | CIGR | 05:30 | 05:44 | 05:47 | 31 | 210 | 10 | EXT |  | 0.89 | (c)
11985.896 | 5.576 | 5.549 | -5.784 | -5.811 | -2081 | -2049 | -2026 | 149 | 5549 | 1112 |  | CORR | CIGR | 05:20 | 05:25 | 05:29 | 35 | 111 | 10 | EXT |  | 0.89 | (c)
11989.415 | 9.095 | 9.073 | -2.265 | -2.287 | -1914 | -1756 | -1717 | 317 | 2189 | 1112 |  | CORR | GENE | 05:47 | 06:12 | 06:19 | 98 | 393 | 10 | EXT |  | 0.89 | (c)
11992.108 | 0.428 | 0.408 | -10.877 | -10.897 | 2216 | -2194 | -2189 | 0 | 408 | 1113 |  | CORR | CIGR | 06:34 | 06:43 | 06:43 | 41 | 111 | 13 | EXT |  | 0.89 | (c)
11996.815 | 5.135 | 5.092 | -6.17 | -6.213 | -2099 | -2049 | -2006 | 132 | 5092 | 1113 |  | CORR | GENE | 06:58 | 07:06 | 07:13 | 66 | 186 | 10 | EXT |  | 0.89 | (c)
12005.269 | 2.284 | 2.178 | -8.926 | -9.032 | 2217 | -2074 | -2015 | 0 | 2178 | 1114 |  | CORR | GENE | 04:34 | 05:01 | 05:11 | 137 | 458 | 13 | EXT | Аномалия находится на упругопластическом изгибе: R=807 D, максимальное растяжение на 4.9 час. | 0.9 | (c)
12007.329 | 4.344 | 4.327 | -6.866 | -6.883 | -2032 | -1954 | -1902 | 198 | 4327 | 1114 |  | CORR | CIGR | 05:08 | 05:21 | 05:29 | 30 | 261 | 12 | EXT | Аномалия находится на упругопластическом изгибе: R=665 D, максимальное растяжение на 5.1 час. | 0.89 | (c)
12011.319 | 8.334 | 8.283 | -2.876 | -2.927 | -1361 | -1073 | -1135 | 869 | 2788 | 1114 |  | CORR | GENE | 06:57 | 07:43 | 07:33 | 139 | 452 | 12 | EXT | Аномалия находится на упругопластическом изгибе: R=407 D, максимальное растяжение на 6.1 час. | 0.9 | (c)
12012.795 | 9.81 | 9.783 | -1.4 | -1.427 | 2093 | -2179 | -2182 | 0 | 1382 | 1114 |  | CORR | CIGR | 04:14 | 04:45 | 04:44 | 45 | 372 | 12 | EXT | Аномалия находится на упругопластическом изгибе: R=327 D, максимальное растяжение на 6.2 час. | 0.9 | (c)
12014.195 | 0 | -0.024 | -11.215 | -11.239 | -1838 | -511 | -1056 | 274 |  | 1115 | Нарушение формы кольцевого шва | GWAN |  | 05:39 | 09:14 | 07:46 | 0 | 1565 |  | EXT | Нарушение формы кольцевого шва Аномалия находится на упругопластическом изгибе: R=286 D, максимальное растяжение на 6.3 час. |  | (c)
12048.15 | 0 | -0.026 | -11.435 | -11.461 | 770 | 1043 | 1083 | 770 |  | 1118 | Нарушение формы кольцевого шва | GWAN |  | 04:17 | 05:01 | 05:07 | 0 | 628 |  | EXT | Нарушение формы кольцевого шва Аномалия находится на упругопластическом изгибе: R=532 D, максимальное растяжение на 11.5 час. |  | (c)
12170.66 | 0 | -0.028 | -11.345 | -11.373 | -249 | 188 | 118 | 0 |  | 1129 | Нарушение формы кольцевого шва | GWAN |  | 09:39 | 10:49 | 10:38 | 0 | 734 |  | EXT | Нарушение формы кольцевого шва |  | (c)
12204.565 | 0 | -0.023 | -11.46 | -11.483 | 2225 | -596 | -1360 | 0 |  | 1132 | Нарушение формы кольцевого шва | GWAN |  | 06:15 | 10:40 | 08:37 | 0 | 1752 |  | EXT | Нарушение формы кольцевого шва |  | (c)
12229.595 | 2.21 | 2.195 | -9.13 | -9.145 | -577 | -496 | -501 | 426 | 2195 | 1134 |  | CORR | CIGR | 08:37 | 08:50 | 08:49 | 21 | 151 | 10 | EXT |  | 0.89 | (c)
12280.607 | 7.867 | 7.646 | -3.413 | -3.634 | 720 | 752 | 753 | 720 | 3257 | 1138 | Дефект проката | MIAN | GENE | 01:00 | 01:05 | 01:06 | 377 | 66 |  | INT | Дефект проката Эквивалент потери металла 10%. |  | (c)
12325.032 | 6.987 | 6.876 | -4.473 | -4.584 | 1807 | 1914 | 1901 | 235 | 4437 | 1142 |  | CORR | GENE | 07:04 | 07:21 | 07:19 | 147 | 188 | 15 | EXT |  | 0.9 | (c)
12325.662 | 7.617 | 7.558 | -3.843 | -3.902 | 1828 | 1914 | 1900 | 257 | 3820 | 1142 |  | CORR | GENE | 07:07 | 07:21 | 07:19 | 82 | 145 | 12 | EXT |  | 0.89 | (c)
12326.775 | 8.73 | 8.704 | -2.73 | -2.756 | 1563 | 1682 | 1654 | 487 | 2696 | 1142 |  | CORR | GENE | 06:24 | 06:44 | 06:39 | 60 | 180 | 10 | EXT |  | 0.89 | (c)
12327.752 | 9.707 | 9.692 | -1.753 | -1.768 | 1826 | 1909 | 1890 | 277 | 1731 | 1142 |  | CORR | CIGR | 07:07 | 07:20 | 07:17 | 37 | 127 | 11 | EXT |  | 0.89 | (c)
12334.949 | 5.444 | 5.421 | -5.906 | -5.929 | 1412 | 1482 | 1485 | 673 | 5421 | 1143 |  | CORR | CIGR | 05:52 | 06:04 | 06:04 | 42 | 145 | 10 | EXT |  | 0.89 | (c)
12370.045 | 6.65 | 6.482 | -4.59 | -4.758 | 1605 | 1691 | 1659 | 517 | 4371 | 1146 |  | CORR | GENE | 06:27 | 06:41 | 06:36 | 387 | 109 | 10 | EXT | Аномалия находится на упругопластическом изгибе: R=544 D, максимальное растяжение на 11.7 час. | 0.93 | (c)
12388.014 | 2.119 | 2.074 | -8.836 | -8.881 | -1344 | -1098 | -1102 | 860 | 2074 | 1148 |  | CORR | GENE | 07:10 | 07:50 | 07:49 | 85 | 484 | 10 | EXT | Аномалия находится на упругопластическом изгибе: R=629 D, максимальное растяжение на 1.3 час. | 0.89 | (c)
12409.335 | 1.11 | 1.081 | -10.17 | -10.199 | 2208 | -2156 | -2142 | 0 | 1081 | 1150 |  | CORR | GENE | 08:28 | 08:44 | 08:46 | 55 | 223 | 10 | EXT | Аномалия находится на упругопластическом изгибе: R=299 D, максимальное растяжение на 6.8 час. | 0.89 | (c)
12418.121 | 9.896 | 9.891 | -1.384 | -1.389 | -2129 | -2037 | -2060 | 102 | 1359 | 1150 |  | CORR | CIGR | 08:48 | 09:03 | 08:59 | 30 | 137 | 10 | EXT | Аномалия находится на упругопластическом изгибе: R=424 D, максимальное растяжение на 6 час. | 0.89 | (c)
12428.354 | 8.849 | 8.83 | -2.456 | -2.475 | 2018 | 2086 | 2089 | 71 | 2436 | 1151 |  | CORR | CIGR | 05:10 | 05:21 | 05:21 | 39 | 141 | 13 | EXT | Аномалия находится на упругопластическом изгибе: R=800 D, максимальное растяжение на 7.2 час. | 0.89 | (c)
12428.449 | 8.944 | 8.918 | -2.361 | -2.387 | -2208 | -1976 | -2047 | 23 | 2341 | 1151 |  | CORR | CIGR | 05:48 | 06:25 | 06:14 | 46 | 322 | 10 | EXT | Аномалия находится на упругопластическом изгибе: R=818 D, максимальное растяжение на 7.2 час. | 0.89 | (c)
12437.499 | 6.689 | 6.675 | -4.226 | -4.24 | 2055 | 2125 | 2134 | 18 | 4197 | 1152 |  | CORR | CIGR | 03:49 | 04:00 | 04:02 | 43 | 157 | 10 | EXT |  | 0.89 | (c)
12443.274 | 1.549 | 1 | -9.651 | -10.2 | 1596 | 1663 | 1665 | 497 | 1000 | 1153 |  | CORR | GENE | 03:60 | 04:10 | 04:11 | 835 | 138 | 12 | EXT |  | 0.97 | (c)
12443.897 | 2.172 | 1.995 | -9.028 | -9.205 | 1790 | -2090 | 2173 | 0 | 1995 | 1153 |  | CORR | GENE | 04:31 | 06:05 | 05:33 | 207 | 766 | 12 | EXT |  | 0.91 | (c)
12460.734 | 7.809 | 7.717 | -3.051 | -3.143 | -1727 | -1688 | -1694 | 503 | 2791 | 1154 |  | CORR | GENE | 07:09 | 07:15 | 07:14 | 352 | 66 | 11 | EXT |  | 0.93 | (c)
12476.63 | 1.355 | 1.335 | -10.08 | -10.1 | 1817 | 1914 | 1910 | 227 | 1335 | 1156 |  | CORR | CIGR | 04:34 | 04:50 | 04:49 | 41 | 186 | 14 | EXT | Аномалия находится на упругопластическом изгибе: R=293 D, максимальное растяжение на 6.2 час. | 0.95 | (c)
12493.493 | 6.783 | 6.744 | -4.562 | -4.601 | -2091 | -1964 | -1960 | 140 | 4537 | 1157 |  | CORR | GENE | 08:21 | 08:41 | 08:42 | 64 | 262 | 12 | EXT | Аномалия находится на упругопластическом изгибе: R=523 D, максимальное растяжение на 5.3 час. | 0.74 | (c)
12493.847 | 7.137 | 7.08 | -4.208 | -4.265 | -2064 | -1876 | -1892 | 167 | 4152 | 1157 |  | CORR | GENE | 08:25 | 08:56 | 08:53 | 113 | 343 | 13 | EXT | Аномалия находится на упругопластическом изгибе: R=532 D, максимальное растяжение на 5.3 час. | 0.75 | (c)
12494.991 | 8.281 | 8.214 | -3.064 | -3.131 | 2180 | -2128 | -2120 | 0 | 3013 | 1157 |  | CORR | GENE | 07:50 | 08:15 | 08:16 | 118 | 322 | 10 | EXT | Аномалия находится на упругопластическом изгибе: R=602 D, максимальное растяжение на 5.3 час. | 0.75 | (c)
12495.048 | 8.338 | 8.328 | -3.007 | -3.017 | -1960 | -1754 | -1824 | 270 | 2972 | 1157 |  | CORR | CIGR | 08:42 | 09:15 | 09:04 | 45 | 273 | 11 | EXT | Аномалия находится на упругопластическом изгибе: R=602 D, максимальное растяжение на 5.3 час. | 0.74 | (c)
12498.462 | 0.407 | 0.33 | -10.923 | -11 | 853 | 1183 | 1183 | 718 | 330 | 1158 |  | CORR | GENE | 05:09 | 06:02 | 06:02 | 134 | 659 | 12 | EXT | Аномалия находится на упругопластическом изгибе: R=895 D, максимальное растяжение на 5.8 час. | 0.9 | (c)
12498.904 | 0.849 | 0.809 | -10.481 | -10.521 | 31 | 58 | 49 | 31 | 809 | 1158 |  | CORR | AXGR | 02:56 | 03:01 | 02:59 | 95 | 37 | 10 | EXT | Аномалия находится на упругопластическом изгибе: R=932 D, максимальное растяжение на 5.9 час. | 0.89 | (c)
12498.995 | 0.94 | 0.9 | -10.39 | -10.43 | 13 | 215 | 209 | 13 | 900 | 1158 |  | CORR | GENE | 02:54 | 03:26 | 03:25 | 104 | 391 | 12 | EXT | Аномалия находится на упругопластическом изгибе: R=949 D, максимальное растяжение на 6 час. | 0.89 | (c)
12516.799 | 7.414 | 7.169 | -3.801 | -4.046 | 543 | 589 | 624 | 543 | 3781 | 1159 |  | CORR | GENE | 03:60 | 04:07 | 04:13 | 265 | 162 | 11 | EXT |  | 0.92 | (c)
12545.687 | 2.427 | 2.379 | -8.893 | -8.941 | 1535 | 1656 | 1771 | 223 | 2379 | 1162 |  | CORR | GENE | 05:27 | 05:47 | 06:05 | 108 | 472 | 11 | EXT |  | 0.89 | (c)
12560.77 | 6.19 | 6.174 | -5.275 | -5.291 | 2020 | 2070 | 2068 | 114 | 5275 | 1163 |  | CORR | CIGR | 07:21 | 07:29 | 07:29 | 16 | 96 | 10 | EXT |  | 0.89 | (c)
12581.762 | 4.282 | 4.251 | -6.893 | -6.924 | 2036 | 2114 | -2203 | 0 | 4251 | 1165 |  | CORR | GENE | 05:55 | 06:07 | 06:30 | 99 | 444 | 10 | EXT |  | 0.89 | (c)
12611.33 | 0 | -0.038 | -11.04 | -11.078 | -290 | 90 | 69 | 0 |  | 1168 | Нарушение формы кольцевого шва | GWAN |  | 10:34 | 11:35 | 11:32 | 0 | 719 |  | EXT | Нарушение формы кольцевого шва |  | (c)
12673.246 | 6.041 | 6.041 | -5.374 | -5.374 | 131 | 174 | 187 | 131 | 5344 | 1173 |  | CORR | CIGR | 06:38 | 06:45 | 06:47 | 30 | 112 | 11 | EXT |  | 0.89 | (c)
12673.291 | 6.086 | 5.906 | -5.329 | -5.509 | -289 | -184 | -206 | 124 | 5305 | 1173 |  | CORR | GENE | 05:30 | 05:47 | 05:44 | 204 | 165 | 11 | EXT |  | 0.91 | (c)
12748.721 | 2.791 | 2.771 | -8.679 | -8.699 | -400 | -335 | -346 | 292 | 2771 | 1180 |  | CORR | CIGR | 01:12 | 01:22 | 01:21 | 43 | 108 | 10 | EXT |  | 0.89 | (c)
12757.4 | 0 | -0.031 | -10.985 | -11.016 | 160 | 808 | 825 | 160 |  | 1181 | Нарушение формы кольцевого шва | GWAN |  | 01:46 | 03:31 | 03:34 | 0 | 1330 |  | EXT | Нарушение формы кольцевого шва |  | (c)
12785.821 | 6.536 | 6.407 | -4.659 | -4.788 | -427 | -403 | -395 | 362 | 4543 | 1183 |  | CORR | GENE | 00:00 | 00:04 | 00:06 | 245 | 66 | 10 | EXT |  | 0.91 | (c)
12814.394 | 1.509 | 1.494 | -9.661 | -9.676 | 1405 | 1449 | 1451 | 733 | 1494 | 1186 |  | GOUG | CIGR | 05:34 | 05:41 | 05:42 | 37 | 92 | 12 | EXT | Задир. |  | (c)
12897.001 | 5.416 | 5.407 | -5.889 | -5.898 | -2102 | -2026 | -2040 | 128 | 5407 | 1193 |  | CORR | CIGR | 04:56 | 05:08 | 05:06 | 25 | 124 | 13 | EXT |  | 0.89 | (c)
12897.312 | 5.727 | 5.711 | -5.578 | -5.594 | -2184 | -2044 | -2085 | 46 | 5296 | 1193 |  | CORR | GENE | 04:43 | 05:05 | 04:59 | 298 | 198 | 11 | EXT |  | 0.92 | (c)
12898.035 | 6.45 | 6.413 | -4.855 | -4.892 | 2217 | -2143 | -2169 | 0 | 4831 | 1193 |  | CORR | GENE | 04:33 | 04:49 | 04:45 | 61 | 150 | 15 | EXT |  | 0.89 | (c)
12898.188 | 6.603 | 6.561 | -4.702 | -4.744 | 2216 | -2137 | -2156 | 0 | 4334 | 1193 |  | CORR | GENE | 04:33 | 04:50 | 04:47 | 410 | 180 | 10 | EXT |  | 0.93 | (c)
12900.622 | 9.037 | 9.009 | -2.268 | -2.296 | -2196 | -2045 | -2076 | 34 | 2234 | 1193 |  | CORR | GENE | 04:41 | 05:05 | 05:00 | 62 | 240 | 10 | EXT |  | 0.89 | (c)
12901.645 | 10.06 | 10.039 | -1.245 | -1.266 | 2229 | -2196 | -2191 | 0 | 1193 | 1193 |  | CORR | GENE | 04:35 | 04:41 | 04:42 | 73 | 81 | 10 | EXT |  | 0.89 | (c)
12915.266 | 0.921 | 0.913 | -10.489 | -10.497 | -1845 | -1724 | -1740 | 385 | 913 | 1195 |  | CORR | CIGR | 05:10 | 05:30 | 05:27 | 39 | 210 | 12 | EXT |  | 0.89 | (c)
12916.08 | 1.735 | 1.709 | -9.675 | -9.701 | -2074 | -1751 | -1860 | 156 | 1709 | 1195 |  | CORR | GENE | 04:33 | 05:25 | 05:08 | 90 | 429 | 12 | EXT |  | 0.89 | (c)
12916.922 | 2.577 | 2.531 | -8.833 | -8.879 | -2122 | -1799 | -1894 | 109 | 2531 | 1195 |  | CORR | GENE | 04:25 | 05:17 | 05:02 | 88 | 456 | 11 | EXT |  | 0.89 | (c)
12920.2 | 5.855 | 5.718 | -5.555 | -5.692 | -2088 | -2032 | -1682 | 142 | 5538 | 1195 |  | CORR | GENE | 04:31 | 04:40 | 05:36 | 154 | 812 | 10 | EXT |  | 0.9 | (c)
12921.005 | 6.66 | 6.6 | -4.75 | -4.81 | -2044 | -1932 | -1866 | 186 | 4722 | 1195 |  | CORR | GENE | 04:38 | 04:56 | 05:07 | 88 | 357 | 10 | EXT |  | 0.89 | (c)
12936.78 | 0 | -0.036 | -11.315 | -11.351 | -1670 | -1078 | -1194 | 561 |  | 1197 | Нарушение формы кольцевого шва | GWAN |  | 08:53 | 10:29 | 10:10 | 0 | 952 |  | EXT | Нарушение формы кольцевого шва |  | (c)
12939.953 | 3.173 | 3.143 | -8.142 | -8.172 | 1828 | 1939 | 1953 | 153 | 3143 | 1197 |  | CORR | GENE | 06:18 | 06:36 | 06:38 | 73 | 250 | 10 | EXT |  | 0.89 | (c)
12940.421 | 3.641 | 3.575 | -7.674 | -7.74 | 1521 | 1637 | 1760 | 231 | 3575 | 1197 |  | CORR | GENE | 05:28 | 05:47 | 06:07 | 107 | 479 | 10 | EXT |  | 0.89 | (c)
12948.525 | 0.43 | 0.352 | -10.995 | -11.073 | 1429 | 1540 | 1620 | 420 | 352 | 1198 |  | CORR | GENE | 06:12 | 06:29 | 06:42 | 148 | 382 | 10 | EXT |  | 0.9 | (c)
12950.111 | 2.016 | 1.939 | -9.409 | -9.486 | 1531 | 1615 | 1731 | 299 | 1939 | 1198 |  | CORR | GENE | 06:28 | 06:42 | 07:00 | 110 | 401 | 12 | EXT |  | 0.89 | (c)
13026.105 | 10.2 | 10.166 | -1.04 | -1.074 | -2058 | -1875 | -1910 | 172 | 1004 | 1204 |  | CORR | GENE | 03:60 | 04:29 | 04:24 | 70 | 297 | 10 | EXT |  | 0.89 | (c)
13071.088 | 10.213 | 10.197 | -1.052 | -1.068 | 2144 | -2199 | 2230 | 0 | 1018 | 1208 |  | CORR | GENE | 05:16 | 05:35 | 05:29 | 50 | 171 | 11 | EXT |  | 0.89 | (c)
13082.42 | 10.28 | 10.262 | -0.95 | -0.968 | 2095 | 2164 | 2153 | 20 | 930 | 1209 |  | CORR | CIGR | 06:14 | 06:25 | 06:24 | 38 | 115 | 9 | EXT | Аномалия находится на упругопластическом изгибе: R=530 D, максимальное растяжение на 5.4 час. | 0.89 | (c)
13085.612 | 2.242 | 2.143 | -9.178 | -9.277 | -1323 | -1284 | -1044 | 766 | 2143 | 1210 |  | CORR | GENE | 05:36 | 05:42 | 06:21 | 100 | 557 | 10 | EXT | Аномалия находится на упругопластическом изгибе: R=397 D, максимальное растяжение на 5.5 час. | 0.96 | (c)
13087.547 | 4.177 | 4.157 | -7.243 | -7.263 | -1170 | -994 | -1048 | 926 | 4157 | 1210 |  | CORR | GENE | 06:01 | 06:29 | 06:20 | 105 | 244 | 10 | EXT | Аномалия находится на упругопластическом изгибе: R=349 D, максимальное растяжение на 5.7 час. | 0.95 | (c)
13099.544 | 4.754 | 4.716 | -6.531 | -6.569 | 1314 | 1532 | 1476 | 592 | 4716 | 1211 |  | CORR | GENE | 05:34 | 06:09 | 05:60 | 88 | 325 | 12 | EXT |  | 0.89 | (c)
13112.627 | 6.552 | 6.521 | -4.568 | -4.599 | 1899 | 1992 | 2025 | 78 | 4524 | 1212 |  | CORR | GENE | 05:18 | 05:33 | 05:38 | 75 | 254 | 12 | EXT |  | 0.89 | (c)
13126.605 | 9.41 | 9.394 | -1.9 | -1.916 | -1944 | -1538 | -1675 | 287 | 1810 | 1213 |  | CORR | GENE | 04:47 | 05:52 | 05:30 | 106 | 538 | 12 | EXT | Аномалия находится на упругопластическом изгибе: R=585 D, максимальное растяжение на 11.3 час. | 0.89 | (c)
13142.432 | 3.097 | 3.019 | -8.143 | -8.221 | 866 | 1001 | 1017 | 866 | 3019 | 1215 |  | CORR | GENE | 05:02 | 05:24 | 05:26 | 119 | 302 | 11 | EXT | Аномалия находится на упругопластическом изгибе: R=318 D, максимальное растяжение на 11.8 час. | 0.9 | (c)
13227.76 | 9.715 | 9.583 | -1.695 | -1.827 | 1195 | 1371 | 1352 | 722 | 1637 | 1222 |  | CORR | GENE | 05:51 | 06:19 | 06:16 | 190 | 314 | 11 | EXT |  | 0.91 | (c)
13228.588 | 10.543 | 10.523 | -0.867 | -0.887 | 1296 | 1386 | 1358 | 810 | 850 | 1222 |  | CORR | CIGR | 06:07 | 06:22 | 06:17 | 37 | 125 | 10 | EXT |  | 0.89 | (c)
13240.495 | 0 | -0.03 | -10.975 | -11.005 | 743 | 1529 | 1210 | 553 |  | 1224 | Нарушение формы кольцевого шва | GWAN |  | 03:38 | 05:45 | 04:53 | 0 | 934 |  | EXT | Нарушение формы кольцевого шва |  | (c)
13240.495 | 0 | -0.041 | -10.975 | -11.016 | -1611 | -1121 | -1252 | 619 |  | 1224 | Нарушение формы кольцевого шва | GWAN |  | 09:18 | 10:37 | 10:16 | 0 | 718 |  | EXT | Нарушение формы кольцевого шва |  | (c)
13244.566 | 4.071 | 4.04 | -6.904 | -6.935 | 1314 | 1478 | 1467 | 610 | 4040 | 1224 |  | CORR | GENE | 05:10 | 05:37 | 05:35 | 76 | 306 | 12 | EXT |  | 0.89 | (c)
13249.588 | 9.093 | 9.007 | -1.882 | -1.968 | 1183 | 1250 | 1237 | 939 | 1853 | 1224 |  | CORR | GENE | 04:49 | 04:60 | 04:58 | 115 | 109 | 10 | EXT |  | 0.89 | (c)
13267.175 | 4.41 | 4.214 | -6.835 | -7.031 | 1413 | 1776 | 1624 | 395 | 4214 | 1226 |  | CORR | GENE | 06:17 | 07:16 | 06:51 | 459 | 422 | 10 | EXT |  | 0.93 | (c)
13274.01 | 0 | -0.008 | -11.295 | -11.303 | 1484 | 2093 | 1856 | 4 |  | 1227 | Нарушение формы кольцевого шва | GWAN |  | 04:06 | 05:44 | 05:06 | 0 | 742 |  | EXT | Нарушение формы кольцевого шва |  | (c)
13283.751 | 9.741 | 9.498 | -1.554 | -1.797 | -1011 | -966 | -969 | 927 | 1444 | 1227 | Дефект проката | MIAN | GENE | 09:23 | 09:30 | 09:30 | 353 | 84 |  | INT | Дефект проката Эквивалент потери металла 11%. |  | (c)
13284.703 | 10.693 | 10.492 | -0.602 | -0.803 | -1003 | -961 | -965 | 926 | 499 | 1227 | Дефект проката | MIAN | GENE | 09:24 | 09:31 | 09:31 | 304 | 77 |  | INT | Дефект проката Эквивалент потери металла 10%. |  | (c)
13300.594 | 3.974 | 3.941 | -6.971 | -7.004 | 1852 | 1997 | 1970 | 143 | 3941 | 1229 |  | CORR | GENE | 07:02 | 07:25 | 07:21 | 51 | 235 | 10 | EXT |  | 0.89 | (c)
13352.315 | 0 | -0.021 | -11.2 | -11.221 | 1881 | 2043 | -2124 | 0 |  | 1235а | Нарушение формы кольцевого шва | GWAN |  | 05:57 | 06:24 | 07:11 | 0 | 912 |  | EXT | Нарушение формы кольцевого шва Аномалия находится на упругопластическом изгибе: R=395 D, максимальное растяжение на 5.9 час. |  | (c)
13382.629 | 7.849 | 7.718 | -3.596 | -3.727 | -509 | -461 | -464 | 419 | 3483 | 1237 | Дефект проката | MIAN | GENE | 07:58 | 08:06 | 08:05 | 244 | 90 |  | EXT | Дефект проката Эквивалент потери металла 10%. |  | (c)
13383.155 | 8.375 | 8.307 | -3.07 | -3.138 | -1480 | -1334 | -1238 | 751 | 3046 | 1237 |  | CORR | GENE | 05:22 | 05:45 | 06:00 | 92 | 483 | 13 | EXT |  | 0.89 | (c)
13385.882 | 11.102 | 11.081 | -0.343 | -0.364 | -1452 | -1143 | -1258 | 779 | 285 | 1237 |  | CORR | GENE | 05:26 | 06:16 | 05:57 | 79 | 387 | 10 | EXT |  | 0.89 | (c)
13387.432 | 1.207 | 1.189 | -10.228 | -10.246 | -1597 | -1115 | -1313 | 633 | 1189 | 1238 |  | CORR | GENE | 05:08 | 06:26 | 05:54 | 115 | 568 | 10 | EXT |  | 0.89 | (c)
13409.075 | 0 | -0.028 | -11.445 | -11.473 | 430 | 1302 | 927 | 430 |  | 1240 | Нарушение формы кольцевого шва | GWAN |  | 02:57 | 05:17 | 04:17 | 0 | 993 |  | EXT | Нарушение формы кольцевого шва |  | (c)
13409.526 | 0.451 | 0.349 | -10.994 | -11.096 | 1490 | 1535 | 1540 | 641 | 349 | 1240 | Дефект проката | MIAN | GENE | 05:48 | 05:55 | 05:56 | 314 | 100 |  | INT | Дефект проката Эквивалент потери металла 10%. |  | (c)
13410.436 | 1.361 | 1.095 | -10.084 | -10.35 | 1434 | 1505 | 1506 | 652 | 1095 | 1240 | Дефект проката | MIAN | GENE | 05:39 | 05:50 | 05:50 | 1300 | 144 |  | INT | Дефект проката Эквивалент потери металла 11%. |  | (c)
13431.519 | 10.999 | 10.988 | -0.096 | -0.107 | 1000 | 1083 | 1101 | 1000 | 62 | 1241 |  | CORR | CIGR | 05:38 | 05:51 | 05:54 | 45 | 202 | 12 | EXT | Аномалия находится на отводе. | 0.89 | (c)
13514.962 | 4.117 | 3.403 | -7.348 | -8.062 | -2230 | -2065 | -2079 | 0 | 3403 | 1249 |  | DENT | GENE | 05:28 | 05:54 | 05:52 | 1002 | 301 | 0.6 | N/A | Глубина вмятины: 9 мм (0,6%). Линейка: 100 см в (340 см; 05:54 ч:мин) Аномалия находится вблизи продольного шва. Аномалия находится на упругопластическом изгибе. |  | (c)
13522.31 | 0 | -0.044 | -10.935 | -10.979 | 65 | 450 | 391 | 65 |  | 1250 | Нарушение формы кольцевого шва | GWAN |  | 09:37 | 10:39 | 10:29 | 0 | 653 |  | EXT | Нарушение формы кольцевого шва Аномалия находится на отводе. |  | (c)
13612.165 | 0 | -0.038 | -11.29 | -11.328 | -1213 | -846 | -925 | 637 |  | 1258 | Нарушение формы кольцевого шва | GWAN |  | 09:47 | 10:46 | 10:34 | 0 | 576 |  | EXT | Нарушение формы кольцевого шва |  | (c)
13757.655 | 0 | -0.035 | -11.28 | -11.315 | -344 | -56 | -64 | 0 |  | 1271 | Нарушение формы кольцевого шва | GWAN |  | 08:38 | 09:24 | 09:23 | 0 | 561 |  | EXT | Нарушение формы кольцевого шва Аномалия находится на отводе. |  | (c)
13890.885 | 0 | -0.035 | -10.635 | -10.67 | -849 | 44 | -306 | 0 |  | 1283 | Нарушение формы кольцевого шва | GWAN |  | 07:49 | 10:14 | 09:17 | 0 | 1086 |  | EXT | Нарушение формы кольцевого шва |  | (c)
13927.45 | 3.24 | 3.21 | -8.155 | -8.185 | -1880 | -1771 | -1797 | 350 | 3210 | 1286 |  | CORR | GENE | 05:06 | 05:24 | 05:20 | 59 | 168 | 11 | EXT | Аномалия находится на упругопластическом изгибе: R=847 D, максимальное растяжение на 4.3 час. | 0.89 | (c)
14025.555 | 0 | -0.029 | -11.36 | -11.389 | 1160 | 2079 | 1698 | 0 |  | 1295 | Нарушение формы кольцевого шва | GWAN |  | 00:22 | 02:50 | 01:49 | 0 | 1077 |  | EXT | Нарушение формы кольцевого шва |  | (c)
14025.555 | 0 | -0.029 | -11.36 | -11.389 | -1030 | -840 | -127 | 0 |  | 1295 | Нарушение формы кольцевого шва | GWAN |  | 06:29 | 06:59 | 08:54 | 0 | 1807 |  | EXT | Нарушение формы кольцевого шва |  | (c)
14048.37 | 0 | -0.033 | -11.305 | -11.338 | 650 | 853 | 1104 | 650 |  | 1297 | Нарушение формы кольцевого шва | GWAN |  | 00:18 | 00:50 | 01:31 | 0 | 907 |  | EXT | Нарушение формы кольцевого шва Аномалия находится на отводе. |  | (c)
14048.37 | 0 | -0.032 | -11.305 | -11.337 | -1250 | -735 | -452 | 0 |  | 1297 | Нарушение формы кольцевого шва | GWAN |  | 07:11 | 08:34 | 09:20 | 0 | 1596 |  | EXT | Нарушение формы кольцевого шва Аномалия находится на отводе. |  | (c)
14089.094 | 6.684 | 6.595 | -4.736 | -4.825 | -2001 | -1829 | -1742 | 230 | 4689 | 1300 |  | CORR | GENE | 05:09 | 05:37 | 05:51 | 136 | 518 | 10 | EXT |  | 0.9 | (c)
14091.283 | 8.873 | 8.828 | -2.547 | -2.592 | -1957 | -1869 | -1827 | 274 | 2536 | 1300 |  | CORR | GENE | 05:16 | 05:30 | 05:37 | 56 | 260 | 13 | EXT |  | 0.89 | (c)
14091.672 | 9.262 | 9.191 | -2.158 | -2.229 | -1920 | -1765 | -1721 | 311 | 2139 | 1300 |  | CORR | GENE | 05:22 | 05:47 | 05:54 | 90 | 397 | 10 | EXT |  | 0.89 | (c)
14138.495 | 0 | -0.018 | -11.4 | -11.418 | 581 | 1089 | 996 | 581 |  | 1306 | Нарушение формы кольцевого шва | GWAN |  | 03:02 | 04:24 | 04:09 | 0 | 830 |  | EXT | Нарушение формы кольцевого шва |  | (c)
14161.16 | 0 | -0.038 | -11.305 | -11.343 | -764 | -22 | -310 | 0 |  | 1308 | Нарушение формы кольцевого шва | GWAN |  | 08:39 | 10:39 | 09:53 | 0 | 908 |  | EXT | Нарушение формы кольцевого шва |  | (c)
14161.576 | 0.416 | 0.4 | -10.889 | -10.905 | 728 | 788 | 779 | 728 | 400 | 1308 |  | CORR | CIGR | 00:40 | 00:50 | 00:49 | 30 | 103 | 10 | EXT |  | 0.89 | (c)
14195.155 | 0 | -0.033 | -8.325 | -8.358 | -2022 | -1336 | -1334 | 208 |  | 1311 | Нарушение формы кольцевого шва | GWAN |  | 07:55 | 09:46 | 09:46 | 0 | 1376 |  | EXT | Нарушение формы кольцевого шва Аномалия находится на упругопластическом изгибе: R=239 D, максимальное растяжение на 5.9 час. |  | (c)
14209.189 | 3.069 | 3.024 | -8.251 | -8.296 | -630 | -526 | -429 | 227 | 3024 | 1313 |  | CORR | GENE | 07:24 | 07:41 | 07:56 | 80 | 404 | 11 | EXT | Аномалия находится на отводе. | 0.89 | (c)
14209.696 | 3.576 | 3.523 | -7.744 | -7.797 | -2151 | -1947 | -1997 | 79 | 3523 | 1313 |  | CORR | GENE | 03:18 | 03:51 | 03:43 | 84 | 308 | 12 | EXT | Аномалия находится на отводе. | 0.89 | (c)
14210.073 | 3.953 | 3.918 | -7.367 | -7.402 | -760 | -670 | -585 | 410 | 3918 | 1313 |  | CORR | GENE | 07:03 | 07:17 | 07:31 | 60 | 350 | 10 | EXT | Аномалия находится на отводе. | 0.89 | (c)
14212.855 | 6.735 | 6.716 | -4.585 | -4.604 | -2166 | -1980 | -2048 | 65 | 4559 | 1313 |  | CORR | CIGR | 03:16 | 03:46 | 03:35 | 45 | 236 | 12 | EXT | Аномалия находится на отводе. | 0.89 | (c)
14213.98 | 7.86 | 7.836 | -3.46 | -3.484 | 1999 | 2093 | 2092 | 46 | 3429 | 1313 |  | CORR | GENE | 02:28 | 02:43 | 02:43 | 55 | 186 | 10 | EXT | Аномалия находится на отводе. | 0.89 | (c)
14215.56 | 9.44 | 9.425 | -1.88 | -1.895 | -432 | -192 | -235 | 38 | 1856 | 1313 |  | CORR | CIGR | 07:56 | 08:34 | 08:27 | 39 | 394 | 11 | EXT | Аномалия находится на отводе. | 0.89 | (c)
14216.076 | 9.956 | 9.935 | -1.364 | -1.385 | -479 | -343 | -374 | 270 | 1341 | 1313 |  | CORR | CIGR | 07:48 | 08:10 | 08:05 | 44 | 209 | 10 | EXT | Аномалия находится на отводе. | 0.89 | (c)
14217.44 | 0 | -0.046 | -1.7 | -1.746 | -1351 | -120 | -608 | 135 |  | 1314 | Нарушение формы кольцевого шва | GWAN |  | 09:38 | 00:57 | 11:38 | 0 | 1486 |  | EXT | Нарушение формы кольцевого шва Аномалия находится на отводе. |  | (c)
14217.44 | 0 | -0.02 | -1.7 | -1.72 | 2028 | -1762 | -2029 | 1625 |  | 1314 | Нарушение формы кольцевого шва | GWAN |  | 06:44 | 08:32 | 07:49 | 0 | 808 |  | EXT | Нарушение формы кольцевого шва Аномалия находится на отводе. |  | (c)
14219.14 | 0 | 0 | -9.66 | -9.66 | 339 | 988 | 895 | 339 | 0 | 1315 |  | GWAN |  | 10:30 | 00:15 | 11:60 | 0 | 1112 |  | EXT | Толщины: 16,5 / 15,7 мм Вышлифовка глубиной 12%. |  | (c)
14237.631 | 8.831 | 8.781 | -2.404 | -2.454 | -1179 | -1119 | -1087 | 994 | 2221 | 1316 |  | CORR | GENE | 06:43 | 06:53 | 06:58 | 233 | 185 | 10 | EXT | Аномалия находится на упругопластическом изгибе: R=514 D, максимальное растяжение на 7 час. | 0.91 | (c)
14346.154 | 6.484 | 6.224 | -4.966 | -5.226 | 1375 | 1387 | 1409 | 787 | 4572 | 1327 |  | CORR | GENE | 06:41 | 06:43 | 06:47 | 654 | 69 | 10 | EXT | Аномалия находится на отводе. | 0.95 | (c)
14351.12 | 0 | -0.027 | -11.345 | -11.372 | 200 | 541 | 479 | 200 |  | 1328 | Нарушение формы кольцевого шва | GWAN |  | 01:03 | 01:59 | 01:49 | 0 | 558 |  | EXT | Нарушение формы кольцевого шва Аномалия находится на отводе. |  | (c)
14368.64 | 6.175 | 6.159 | -5.215 | -5.231 | 1338 | 1454 | 1456 | 657 | 5186 | 1329 |  | CORR | CIGR | 03:46 | 04:05 | 04:05 | 45 | 236 | 10 | EXT | Аномалия находится на упругопластическом изгибе: R=763 D, максимальное растяжение на 6.6 час. | 0.89 | (c)
14371.248 | 8.783 | 8.761 | -2.607 | -2.629 | 927 | 1001 | 998 | 927 | 2577 | 1329 |  | CORR | GENE | 02:40 | 02:52 | 02:51 | 52 | 143 | 10 | EXT |  | 0.89 | (c)
14372.081 | 9.616 | 9.6 | -1.774 | -1.79 | 1237 | 1445 | 1379 | 709 | 1739 | 1329 |  | CORR | GENE | 03:30 | 04:03 | 03:53 | 51 | 285 | 10 | EXT |  | 0.89 | (c)
14374.666 | 0.811 | 0.796 | -10.654 | -10.669 | 1876 | 2051 | 2040 | 26 | 796 | 1330 |  | CORR | GENE | 07:02 | 07:30 | 07:29 | 142 | 329 | 14 | EXT |  | 0.9 | (c)
14375.469 | 1.614 | 1.584 | -9.851 | -9.881 | 299 | 532 | 510 | 299 | 1584 | 1330 |  | CORR | GENE | 02:48 | 03:25 | 03:22 | 108 | 424 | 10 | EXT |  | 0.89 | (c)
14376.273 | 2.418 | 2.206 | -9.047 | -9.259 | 1834 | 1929 | 1936 | 192 | 2206 | 1330 |  | CORR | GENE | 06:55 | 07:11 | 07:12 | 298 | 205 | 12 | EXT |  | 0.93 | (c)
14378.101 | 4.246 | 4.235 | -7.219 | -7.23 | 1305 | 1401 | 1379 | 777 | 4235 | 1330 |  | CORR | CIGR | 05:30 | 05:45 | 05:42 | 36 | 148 | 10 | EXT |  | 0.89 | (c)
14378.202 | 4.347 | 4.314 | -7.118 | -7.151 | 1460 | 1476 | 1475 | 742 | 4314 | 1330 |  | CORR | AXGR | 05:55 | 05:58 | 05:57 | 83 | 29 | 10 | EXT |  | 0.89 | (c)
14378.828 | 4.973 | 4.965 | -6.492 | -6.5 | 1280 | 1336 | 1336 | 839 | 4965 | 1330 |  | CORR | CIGR | 05:26 | 05:35 | 05:35 | 35 | 111 | 10 | EXT |  | 0.89 | (c)
14379.016 | 5.161 | 5.153 | -6.304 | -6.312 | 1305 | 1367 | 1367 | 801 | 5153 | 1330 |  | CORR | CIGR | 05:30 | 05:40 | 05:40 | 26 | 124 | 15 | EXT |  | 0.89 | (c)
14379.237 | 5.382 | 5.377 | -6.083 | -6.088 | 1230 | 1267 | 1292 | 876 | 5377 | 1330 |  | CORR | CIGR | 05:18 | 05:24 | 05:28 | 26 | 124 | 10 | EXT |  | 0.89 | (c)
14381.949 | 8.094 | 7.897 | -3.371 | -3.568 | 2172 | 2178 | 2185 | 33 | 3256 | 1330 |  | CORR | AXGR | 07:50 | 07:51 | 07:52 | 312 | 25 | 11 | EXT |  | 0.92 | (c)
14382.652 | 8.797 | 8.632 | -2.668 | -2.833 | 2098 | 2116 | 2135 | 58 | 2290 | 1330 |  | CORR | GENE | 07:38 | 07:41 | 07:44 | 543 | 74 | 10 | EXT |  | 0.94 | (c)
14389.177 | 3.857 | 3.822 | -7.303 | -7.338 | -666 | -530 | -561 | 456 | 3822 | 1331 |  | CORR | GENE | 07:28 | 07:50 | 07:45 | 91 | 210 | 10 | EXT | Аномалия находится на отводе. | 0.89 | (c)
14440.815 | 0 | -0.004 | -11.275 | -11.279 | 1180 | 1916 | 2016 | 0 |  | 1336 | Нарушение формы кольцевого шва | GWAN |  | 03:23 | 05:22 | 05:38 | 0 | 1672 |  | EXT | Нарушение формы кольцевого шва |  | (c)
14452.964 | 0.874 | 0.749 | -10.301 | -10.426 | 2194 | -2211 | -2230 | 0 | 749 | 1337а |  | LWAN | GENE | 06:48 | 06:57 | 06:54 | 383 | 75 |  | EXT | Эквивалент потери металла 10%. |  | (c)
14463.265 | 0 | 0 | -4.53 | -4.53 | 424 | 1251 | 923 | 424 | 0 | 1337б | Непровар / утяжина | GWAN |  | 04:18 | 06:32 | 05:39 | 0 | 999 | 10 | INT | Непровар / утяжина Толщины: 15,7 / 16,5 мм |  | (c)
14463.347 | 0.082 | 0.045 | -4.448 | -4.485 | -477 | -412 | -371 | 264 | 45 | 1337б |  | CORR | GENE | 01:53 | 02:03 | 02:10 | 73 | 214 | 11 | EXT |  | 0.85 | (c)
14495.74 | 0 | -0.025 | -11.22 | -11.245 | 2087 | -2055 | -2116 | 0 |  | 1341 | Нарушение формы кольцевого шва | GWAN |  | 07:25 | 08:17 | 08:07 | 0 | 515 |  | EXT | Нарушение формы кольцевого шва Аномалия находится на отводе. |  | (c)
14540.785 | 0 | -0.036 | -1.53 | -1.566 | 1696 | 1988 | 2124 | 0 |  | 1345 | Нарушение формы кольцевого шва | GWAN |  | 07:12 | 07:60 | 08:22 | 0 | 856 |  | EXT | Нарушение формы кольцевого шва Аномалия находится на отводе. |  | (c)
14571.754 | 8.854 | 8.551 | -1.971 | -2.274 | 1279 | 1651 | 1529 | 452 | 1944 | 1348 |  | CORR | GENE | 05:03 | 06:03 | 05:43 | 330 | 500 | 10 | EXT |  | 0.92 | (c)
14571.95 | 9.05 | 8.066 | -1.775 | -2.759 | 1255 | 1508 | 1552 | 381 | 503 | 1348 |  | DENT | GENE | 04:59 | 05:40 | 05:47 | 2256 | 595 | 0.8 | N/A | Глубина вмятины: 12 мм (0,8%). Линейка: 226 см в (807 см; 05:40 ч:мин) Аномалия находится вблизи дефекта потери металла. |  | (c)
14571.96 | 9.06 | 9.048 | -1.765 | -1.777 | 1109 | 1180 | 1171 | 997 | 1755 | 1348 |  | CORR | CIGR | 04:35 | 04:47 | 04:45 | 22 | 125 | 10 | EXT |  | 0.89 | (c)
14585.869 | 1.504 | 1.487 | -9.626 | -9.643 | 2166 | 2221 | 2225 | 0 | 1487 | 1350 |  | CORR | CIGR | 08:46 | 08:55 | 08:55 | 34 | 118 | 12 | EXT |  | 0.89 | (c)
14621.497 | 4.117 | 4.108 | -7.338 | -7.347 | -1756 | -1709 | -1710 | 474 | 4108 | 1353 |  | CORR | CIGR | 07:31 | 07:39 | 07:39 | 28 | 92 | 12 | EXT | Аномалия находится на упругопластическом изгибе: R=728 D, максимальное растяжение на 5.5 час. | 0.89 | (c)
14627.944 | 10.564 | 10.531 | -0.891 | -0.924 | 1411 | 1418 | 1423 | 795 | 844 | 1353 |  | CORR | AXGR | 04:02 | 04:03 | 04:04 | 80 | 25 | 12 | EXT | Аномалия находится на упругопластическом изгибе: R=433 D, максимальное растяжение на 6.7 час. | 0.89 | (c)
14628.835 | 0 | -0.022 | -11.265 | -11.287 | 675 | 797 | 1029 | 675 |  | 1354 | Нарушение формы кольцевого шва | GWAN |  | 00:19 | 00:39 | 01:16 | 0 | 708 |  | EXT | Нарушение формы кольцевого шва Аномалия находится на упругопластическом изгибе: R=414 D, максимальное растяжение на 6.7 час. |  | (c)
14628.835 | 0 | -0.02 | -11.265 | -11.285 | -1207 | -1015 | -664 | 122 |  | 1354 | Нарушение формы кольцевого шва | GWAN |  | 07:16 | 07:47 | 08:43 | 0 | 1085 |  | EXT | Нарушение формы кольцевого шва Аномалия находится на упругопластическом изгибе: R=414 D, максимальное растяжение на 6.7 час. |  | (c)
14645.129 | 5.029 | 5.013 | -6.256 | -6.272 | -2159 | -2115 | -2103 | 72 | 5013 | 1355 |  | CORR | CIGR | 04:08 | 04:15 | 04:17 | 36 | 111 | 11 | EXT | Аномалия находится на упругопластическом изгибе: R=489 D, максимальное растяжение на 6.6 час. | 0.89 | (c)
14652.525 | 1.14 | 1.114 | -10.275 | -10.301 | 2201 | -2087 | -2155 | 0 | 1114 | 1356 |  | CORR | CIGR | 07:26 | 07:54 | 07:43 | 34 | 211 | 11 | EXT |  | 0.89 | (c)
14662.8 | 0 | -0.027 | -11.12 | -11.147 | -1835 | -1018 | -937 | 38 |  | 1357 | Нарушение формы кольцевого шва | GWAN |  | 04:25 | 06:37 | 06:50 | 0 | 1796 |  | EXT | Нарушение формы кольцевого шва |  | (c)
14663.693 | 0.893 | 0.877 | -10.227 | -10.243 | -1718 | -1675 | -1656 | 512 | 877 | 1357 |  | CORR | CIGR | 04:44 | 04:51 | 04:54 | 31 | 124 | 12 | EXT |  | 0.89 | (c)
14669.569 | 6.769 | 6.403 | -4.351 | -4.717 | -2213 | -2100 | -2145 | 18 | 4213 | 1357 |  | CORR | GENE | 03:24 | 03:42 | 03:35 | 504 | 137 | 10 | EXT |  | 0.94 | (c)
14685.154 | 11.234 | 11.219 | -0.096 | -0.111 | -1689 | -1613 | -1619 | 541 | 87 | 1358 |  | CORR | CIGR | 04:58 | 05:10 | 05:09 | 24 | 141 | 14 | EXT | Аномалия находится на отводе. | 0.89 | (c)
14688.02 | 2.77 | 2.75 | -8.41 | -8.43 | 773 | 865 | 874 | 773 | 2750 | 1359 |  | CORR | GENE | 05:03 | 05:18 | 05:19 | 48 | 201 | 9 | EXT |  | 0.89 | (c)
14690.556 | 5.306 | 5.242 | -5.874 | -5.938 | 86 | 420 | 426 | 86 | 5242 | 1359 |  | CORR | GENE | 03:12 | 04:06 | 04:07 | 120 | 681 | 13 | EXT |  | 0.9 | (c)
14694.531 | 9.281 | 9.255 | -1.899 | -1.925 | 1300 | 1414 | 1411 | 708 | 1879 | 1359 |  | CORR | CIGR | 06:28 | 06:46 | 06:46 | 46 | 223 | 12 | EXT |  | 0.89 | (c)
14697.958 | 1.528 | 1.499 | -9.717 | -9.746 | 1418 | 1566 | 1607 | 434 | 1499 | 1360 |  | CORR | GENE | 05:51 | 06:15 | 06:22 | 103 | 378 | 10 | EXT |  | 0.89 | (c)
14719.075 | 0 | -0.029 | -11.31 | -11.339 | 725 | 1235 | 1247 | 462 |  | 1362 | Нарушение формы кольцевого шва | GWAN |  | 00:34 | 01:56 | 01:58 | 0 | 1044 |  | EXT | Нарушение формы кольцевого шва |  | (c)
14719.075 | 0 | -0.026 | -11.31 | -11.336 | -1701 | -826 | -1095 | 490 |  | 1362 | Нарушение формы кольцевого шва | GWAN |  | 06:02 | 08:24 | 07:40 | 0 | 1211 |  | EXT | Нарушение формы кольцевого шва |  | (c)
14738.491 | 8.106 | 8.092 | -3.159 | -3.173 | -1928 | -1919 | -1918 | 302 | 3146 | 1363 |  | CORR | PITT | 07:41 | 07:42 | 07:43 | 27 | 20 | 49 | EXT |  | 0.89 | (c)
14753.974 | 1.049 | 1.045 | -9.016 | -9.02 | -618 | -536 | -544 | 469 | 1045 | 1365 |  | CORR | CIGR | 08:04 | 08:17 | 08:16 | 25 | 149 | 12 | EXT |  | 0.89 | (c)
14772.373 | 9.383 | 9.3 | -1.857 | -1.94 | 1907 | 2111 | 2044 | 50 | 1822 | 1366 |  | CORR | GENE | 06:20 | 06:53 | 06:42 | 118 | 273 | 11 | EXT |  | 0.89 | (c)
14772.925 | 9.935 | 9.91 | -1.305 | -1.33 | 1121 | 1264 | 1233 | 887 | 1265 | 1366 |  | CORR | GENE | 04:13 | 04:36 | 04:31 | 65 | 223 | 10 | EXT | Аномалия находится на упругопластическом изгибе: R=959 D, максимальное растяжение на 6 час. | 0.89 | (c)
14773.037 | 10.047 | 10.002 | -1.193 | -1.238 | 419 | 730 | 717 | 419 | 1143 | 1366 |  | CORR | GENE | 02:20 | 03:10 | 03:08 | 95 | 595 | 10 | EXT | Аномалия находится на упругопластическом изгибе: R=906 D, максимальное растяжение на 5.9 час. | 0.89 | (c)
14775.152 | 0.922 | 0.883 | -10.353 | -10.392 | -1096 | -526 | -718 | 340 | 883 | 1367 |  | CORR | GENE | 06:16 | 07:48 | 07:17 | 91 | 756 | 12 | EXT | Аномалия находится на упругопластическом изгибе: R=612 D, максимальное растяжение на 5.7 час. | 0.89 | (c)
14775.969 | 1.739 | 1.672 | -9.536 | -9.603 | -1195 | -842 | -762 | 328 | 1672 | 1367 |  | CORR | GENE | 06:00 | 06:57 | 07:10 | 155 | 867 | 11 | EXT | Аномалия находится на упругопластическом изгибе: R=539 D, максимальное растяжение на 5.6 час. | 0.9 | (c)
14785.505 | 0 | -0.023 | -11.06 | -11.083 | -2093 | -1626 | -1494 | 138 |  | 1368 | Нарушение формы кольцевого шва | GWAN |  | 06:42 | 07:58 | 08:19 | 0 | 1197 |  | EXT | Нарушение формы кольцевого шва Аномалия находится на упругопластическом изгибе: R=414 D, максимальное растяжение на 5.7 час. |  | (c)
14801.721 | 5.156 | 5.02 | -6.154 | -6.29 | 1688 | 1710 | 1708 | 501 | 5020 | 1369 | Дефект проката | MIAN | AXGR | 07:18 | 07:22 | 07:21 | 250 | 41 |  | INT | Дефект проката Эквивалент потери металла 10%. Аномалия находится на отводе. |  | (c)
14802.14 | 5.575 | 5.555 | -5.735 | -5.755 | 808 | 945 | 932 | 808 | 5555 | 1369 |  | CSCC | CIGR | 04:56 | 05:18 | 05:16 | 42 | 248 | 30 | EXT | Аномалия находится на отводе. | 1 | (b)
14802.414 | 5.849 | 5.802 | -5.461 | -5.508 | 1280 | 1399 | 1432 | 646 | 5440 | 1369 |  | CSCC | GENE | 06:12 | 06:31 | 06:37 | 68 | 304 | 46 | EXT | Аномалия находится на отводе. | 1 | (b)
14802.722 | 6.157 | 5.957 | -5.153 | -5.353 | 825 | 1150 | 1221 | 614 | 5101 | 1369 |  | CSCC | GENE | 04:59 | 05:51 | 06:03 | 252 | 792 | 67 | EXT | Аномалия находится на отводе. |  | (a)
14802.959 | 6.394 | 6.364 | -4.916 | -4.946 | 1220 | 1474 | 1412 | 625 | 4882 | 1369 |  | CSCC | GENE | 06:03 | 06:44 | 06:34 | 64 | 386 | 38 | EXT | Аномалия находится на отводе. | 1 | (b)
14803.104 | 6.539 | 6.511 | -4.771 | -4.799 | 1273 | 1408 | 1432 | 639 | 4700 | 1369 |  | CSCC | GENE | 06:11 | 06:33 | 06:37 | 99 | 319 | 45 | EXT | Аномалия находится на отводе. | 1 | (b)
14803.167 | 6.602 | 6.589 | -4.708 | -4.721 | 756 | 852 | 876 | 756 | 4685 | 1369 |  | CSCC | CIGR | 04:48 | 05:03 | 05:07 | 36 | 239 | 25 | EXT | Аномалия находится на отводе. | 1 | (b)
14803.484 | 6.919 | 6.88 | -4.391 | -4.43 | 1158 | 1290 | 1344 | 701 | 4350 | 1369 |  | CSCC | GENE | 05:53 | 06:14 | 06:23 | 80 | 372 | 39 | EXT | Аномалия находится на отводе. | 1 | (b)
14803.616 | 7.051 | 7.006 | -4.259 | -4.304 | 864 | 951 | 1014 | 864 | 4206 | 1369 |  | CSCC | GENE | 05:05 | 05:19 | 05:29 | 98 | 300 | 25 | EXT | Аномалия находится на отводе. | 1 | (b)
14817.5 | 9.625 | 9.6 | -1.64 | -1.665 | -1918 | -1724 | -1777 | 312 | 1599 | 1370 |  | CORR | GENE | 03:59 | 04:31 | 04:22 | 66 | 282 | 14 | EXT | Аномалия находится на отводе. | 0.89 | (c)
14864.605 | 0 | -0.022 | -11.36 | -11.382 | 568 | 1459 | 1423 | 48 |  | 1375 | Нарушение формы кольцевого шва | GWAN |  | 11:13 | 01:36 | 13:31 | 0 | 1710 |  | EXT | Нарушение формы кольцевого шва |  | (c)
14898.51 | 0 | -0.021 | -11.325 | -11.346 | 1135 | 1571 | 1514 | 338 |  | 1378 | Нарушение формы кольцевого шва | GWAN |  | 03:06 | 04:16 | 04:07 | 0 | 758 |  | EXT | Нарушение формы кольцевого шва Аномалия находится на упругопластическом изгибе: R=160 D, максимальное растяжение на 0 час. |  | (c)
14944.165 | 0 | -0.022 | -11.355 | -11.377 | 1502 | 1762 | 1935 | 0 |  | 1382 | Нарушение формы кольцевого шва | GWAN |  | 01:14 | 01:56 | 02:24 | 0 | 865 |  | EXT | Нарушение формы кольцевого шва Аномалия находится на отводе. |  | (c)
14944.165 | 0 | -0.026 | -11.355 | -11.381 | -1945 | -1201 | -1364 | 285 |  | 1382 | Нарушение формы кольцевого шва | GWAN |  | 03:58 | 05:58 | 05:32 | 0 | 1163 |  | EXT | Нарушение формы кольцевого шва Аномалия находится на отводе. |  | (c)
14966.81 | 0 | -0.022 | -11.045 | -11.067 | 1232 | 1652 | 1604 | 254 |  | 1384 | Нарушение формы кольцевого шва | GWAN |  | 00:28 | 01:35 | 01:28 | 0 | 744 |  | EXT | Нарушение формы кольцевого шва Аномалия находится на отводе. |  | (c)
14966.81 | 0 | -0.022 | -11.045 | -11.067 | 2012 | 2190 | -1813 | 0 |  | 1384 | Нарушение формы кольцевого шва | GWAN |  | 02:33 | 03:02 | 04:16 | 0 | 1272 |  | EXT | Нарушение формы кольцевого шва Аномалия находится на отводе. |  | (c)
14966.81 | 0 | -0.037 | -11.045 | -11.082 | -273 | -21 | 43 | 0 |  | 1384 | Нарушение формы кольцевого шва | GWAN |  | 08:25 | 09:05 | 09:16 | 0 | 632 |  | EXT | Нарушение формы кольцевого шва Аномалия находится на отводе. |  | (c)
14989.22 | 0 | -0.021 | -11.51 | -11.531 | -2095 | -1884 | -1458 | 136 |  | 1386 | Нарушение формы кольцевого шва | GWAN |  | 06:36 | 07:10 | 08:18 | 0 | 1274 |  | EXT | Нарушение формы кольцевого шва Аномалия находится на отводе. |  | (c)
15006.08 | 5.35 | 5.322 | -5.93 | -5.958 | 1370 | 1591 | 1558 | 484 | 5322 | 1387 |  | CORR | GENE | 05:02 | 05:38 | 05:33 | 233 | 376 | 9 | EXT |  | 0.91 | (c)
15006.948 | 6.218 | 6.127 | -5.062 | -5.153 | 1398 | 1550 | 1677 | 273 | 5020 | 1387 |  | CORR | GENE | 05:07 | 05:31 | 05:52 | 133 | 560 | 13 | EXT |  | 0.9 | (c)
15007.911 | 7.181 | 7.166 | -4.099 | -4.114 | 1691 | 1750 | 1766 | 389 | 4085 | 1387 |  | CORR | CIGR | 05:54 | 06:04 | 06:06 | 29 | 151 | 10 | EXT | Аномалия находится на упругопластическом изгибе: R=833 D, максимальное растяжение на 5.1 час. | 0.89 | (c)
15008.529 | 7.799 | 7.571 | -3.481 | -3.709 | 774 | 809 | 817 | 774 | 3305 | 1387 | Дефект проката | MIAN | GENE | 03:26 | 03:32 | 03:33 | 404 | 87 |  | INT | Дефект проката Эквивалент потери металла 10%. Аномалия находится на упругопластическом изгибе: R=727 D, максимальное растяжение на 5.2 час. |  | (c)
15008.703 | 7.973 | 7.939 | -3.307 | -3.341 | 1382 | 1572 | 1533 | 547 | 3251 | 1387 |  | CORR | GENE | 05:04 | 05:35 | 05:29 | 90 | 302 | 10 | EXT | Аномалия находится на упругопластическом изгибе: R=683 D, максимальное растяжение на 5.2 час. | 0.89 | (c)
15009.594 | 8.864 | 8.786 | -2.416 | -2.494 | 1421 | 1508 | 1553 | 545 | 2373 | 1387 |  | CORR | GENE | 05:11 | 05:25 | 05:32 | 121 | 265 | 10 | EXT | Аномалия находится на упругопластическом изгибе: R=575 D, максимальное растяжение на 5.3 час. | 0.89 | (c)
15011.241 | 10.511 | 10.492 | -0.769 | -0.788 | 1547 | 1873 | 1744 | 289 | 709 | 1387 |  | CORR | GENE | 05:31 | 06:23 | 06:03 | 79 | 395 | 10 | EXT | Аномалия находится на упругопластическом изгибе: R=497 D, максимальное растяжение на 5.4 час. | 0.89 | (c)
15017.318 | 5.308 | 5.281 | -6.037 | -6.064 | 1500 | 1569 | 1600 | 531 | 5281 | 1388 |  | CORR | CIGR | 06:04 | 06:15 | 06:20 | 45 | 199 | 10 | EXT | Аномалия находится на упругопластическом изгибе: R=522 D, максимальное растяжение на 5.8 час. | 0.89 | (c)
15020.778 | 8.768 | 8.722 | -2.577 | -2.623 | 1296 | 1481 | 1460 | 606 | 2519 | 1388 |  | CORR | GENE | 05:31 | 06:01 | 05:57 | 104 | 328 | 10 | EXT | Аномалия находится на упругопластическом изгибе: R=738 D, максимальное растяжение на 6.4 час. | 0.89 | (c)
15023.355 | 0 | -0.017 | -11.46 | -11.477 | -2172 | -646 | -984 | 0 |  | 1389 | Нарушение формы кольцевого шва | GWAN |  | 03:10 | 07:16 | 06:22 | 0 | 2376 |  | EXT | Нарушение формы кольцевого шва Аномалия находится на отводе. |  | (c)
15023.355 | 0 | -0.028 | -11.46 | -11.488 | 735 | 909 | 1253 | 459 |  | 1389 | Нарушение формы кольцевого шва | GWAN |  | 10:59 | 11:27 | 12:23 | 0 | 1037 |  | EXT | Нарушение формы кольцевого шва Аномалия находится на отводе. |  | (c)
15033.314 | 9.959 | 9.694 | -1.501 | -1.766 | -1206 | -1136 | -1158 | 1024 | 1286 | 1389 | Дефект проката | MIAN | GENE | 05:46 | 05:57 | 05:54 | 480 | 97 |  | INT | Дефект проката Эквивалент потери металла 14%. Аномалия находится на отводе. |  | (c)
15079.93 | 0 | -0.026 | -11.255 | -11.281 | -732 | -206 | -248 | 0 |  | 1394 | Нарушение формы кольцевого шва | GWAN |  | 08:57 | 10:22 | 10:15 | 0 | 968 |  | EXT | Нарушение формы кольцевого шва Аномалия находится на упругопластическом изгибе: R=474 D, максимальное растяжение на 11.7 час. |  | (c)
15113.245 | 0 | -0.03 | -11.325 | -11.355 | 395 | 837 | 801 | 395 |  | 1397 | Нарушение формы кольцевого шва | GWAN |  | 01:31 | 02:42 | 02:36 | 0 | 811 |  | EXT | Нарушение формы кольцевого шва |  | (c)
15157.99 | 0 | -0.024 | -11.3 | -11.324 | -317 | 1174 | 679 | 317 |  | 1401 | Нарушение формы кольцевого шва | GWAN |  | 11:24 | 03:25 | 14:05 | 0 | 1992 |  | EXT | Нарушение формы кольцевого шва |  | (c)
15164.988 | 6.998 | 6.975 | -4.302 | -4.325 | -1894 | -1578 | -1717 | 337 | 4239 | 1401 |  | CORR | GENE | 07:10 | 08:01 | 07:38 | 86 | 353 | 14 | EXT |  | 0.89 | (c)
15169.29 | 0 | -0.026 | -11.4 | -11.426 | 794 | -1032 | -2195 | 0 |  | 1402 | Нарушение формы кольцевого шва | GWAN |  | 00:29 | 07:35 | 04:27 | 0 | 2945 |  | EXT | Нарушение формы кольцевого шва |  | (c)
15194.943 | 3.743 | 3.73 | -7.217 | -7.23 | 1943 | 2026 | 2061 | 51 | 3730 | 1405 |  | CORR | CIGR | 06:10 | 06:23 | 06:29 | 46 | 236 | 12 | EXT | Аномалия находится на упругопластическом изгибе: R=355 D, максимальное растяжение на 4.8 час. | 0.89 | (c)
15213.175 | 0 | -0.019 | -11.16 | -11.179 | -892 | 122 | -240 | 0 |  | 1407 | Нарушение формы кольцевого шва | GWAN |  | 00:24 | 03:07 | 02:09 | 0 | 1304 |  | EXT | Нарушение формы кольцевого шва Аномалия находится на отводе. |  | (c)
15246.847 | 0.247 | 0.19 | -11.158 | -11.215 | 740 | 1033 | 1012 | 740 | 190 | 1410 |  | CORR | GENE | 04:56 | 05:44 | 05:40 | 118 | 546 | 10 | EXT |  | 0.89 | (c)
15248.461 | 1.861 | 1.828 | -9.544 | -9.577 | 795 | 965 | 944 | 795 | 1828 | 1410 |  | CORR | GENE | 05:05 | 05:33 | 05:29 | 66 | 298 | 12 | EXT |  | 0.89 | (c)
15256.811 | 10.211 | 10.147 | -1.194 | -1.258 | 1305 | 1394 | 1421 | 694 | 1165 | 1410 |  | CORR | GENE | 06:28 | 06:42 | 06:46 | 93 | 231 | 10 | EXT |  | 0.89 | (c)
15259.629 | 1.624 | 1.576 | -9.001 | -9.049 | -1626 | -1481 | -1493 | 605 | 1576 | 1411 |  | CORR | GENE | 06:08 | 06:32 | 06:30 | 78 | 265 | 10 | EXT |  | 0.89 | (c)
15266.13 | 8.125 | 8.102 | -2.5 | -2.523 | -2123 | -2087 | -2054 | 108 | 2477 | 1411 |  | CORR | CIGR | 04:48 | 04:54 | 04:59 | 46 | 137 | 10 | EXT |  | 0.89 | (c)
15280.14 | 0 | -0.023 | -11.295 | -11.318 | 1237 | -1767 | 2063 | 1237 |  | 1413 | Нарушение формы кольцевого шва | GWAN |  | 11:19 | 03:14 | 13:32 | 0 | 1652 |  | EXT | Нарушение формы кольцевого шва |  | (c)
15385.515 | 3.765 | 3.705 | -7.365 | -7.425 | -1669 | -1565 | -1434 | 561 | 3705 | 1422 |  | CORR | GENE | 04:32 | 04:49 | 05:10 | 96 | 471 | 11 | EXT |  | 0.89 | (c)
15394.71 | 1.83 | 1.805 | -9.515 | -9.54 | 1999 | 2084 | 2104 | 21 | 1805 | 1423 |  | CORR | CIGR | 07:54 | 08:08 | 08:11 | 41 | 211 | 12 | EXT |  | 0.89 | (c)
15405.295 | 1.07 | 1.039 | -9.975 | -10.006 | -1417 | -1366 | -1248 | 814 | 1039 | 1424 |  | CORR | GENE | 05:20 | 05:28 | 05:47 | 290 | 337 | 11 | EXT |  | 0.92 | (c)
15426.64 | 0 | -0.021 | -11.225 | -11.246 | -205 | 1538 | 794 | 0 |  | 1426 | Нарушение формы кольцевого шва | GWAN |  | 01:11 | 05:52 | 03:52 | 0 | 1997 |  | EXT | Нарушение формы кольцевого шва Аномалия находится на отводе. |  | (c)
15439.094 | 1.229 | 1.198 | -10.136 | -10.167 | 1934 | 2156 | 2094 | 0 | 1198 | 1427 |  | CORR | GENE | 05:56 | 06:32 | 06:22 | 56 | 321 | 10 | EXT |  | 0.89 | (c)
15493.84 | 0 | -0.031 | -10.695 | -10.726 | 1191 | 1891 | 1796 | 0 |  | 1432 | Нарушение формы кольцевого шва | GWAN |  | 00:24 | 02:17 | 02:02 | 0 | 1211 |  | EXT | Нарушение формы кольцевого шва Аномалия находится на отводе. |  | (c)
15527.275 | 0 | -0.029 | -11.38 | -11.409 | 276 | 928 | 1246 | 15 |  | 1435 | Нарушение формы кольцевого шва | GWAN |  | 03:19 | 05:04 | 05:56 | 0 | 1939 |  | EXT | Нарушение формы кольцевого шва |  | (c)
15527.275 | 0 | -0.038 | -11.38 | -11.418 | -2040 | -1437 | -1587 | 190 |  | 1435 | Нарушение формы кольцевого шва | GWAN |  | 09:05 | 10:43 | 10:19 | 0 | 907 |  | EXT | Нарушение формы кольцевого шва |  | (c)
15538.655 | 0 | -0.027 | -11.35 | -11.377 | -565 | 1391 | 1657 | 0 |  | 1436 | Нарушение формы кольцевого шва | GWAN |  | 07:41 | 00:57 | 13:40 | 0 | 4445 |  | EXT | Нарушение формы кольцевого шва |  | (c)
15558.077 | 8.072 | 8.066 | -3.358 | -3.364 | -1807 | -1748 | -1745 | 424 | 3334 | 1437 |  | CORR | CIGR | 05:42 | 05:52 | 05:52 | 30 | 124 | 12 | EXT | Аномалия находится на упругопластическом изгибе: R=450 D, максимальное растяжение на 5.9 час. | 0.89 | (c)
15560.329 | 10.324 | 10.298 | -1.106 | -1.132 | -1593 | -1385 | -1447 | 637 | 1050 | 1437 |  | CORR | GENE | 06:16 | 06:50 | 06:40 | 82 | 293 | 10 | EXT | Аномалия находится на упругопластическом изгибе: R=417 D, максимальное растяжение на 6.1 час. | 0.89 | (c)
15562.681 | 1.246 | 1.21 | -10.159 | -10.195 | -2143 | -2031 | -1982 | 88 | 1210 | 1438 |  | CORR | GENE | 05:46 | 06:04 | 06:12 | 65 | 322 | 12 | EXT | Аномалия находится на упругопластическом изгибе: R=428 D, максимальное растяжение на 6.2 час. | 0.92 | (c)
15563.442 | 2.007 | 1.994 | -9.398 | -9.411 | -2106 | -2001 | -1988 | 125 | 1994 | 1438 |  | CORR | CIGR | 05:52 | 06:09 | 06:11 | 45 | 235 | 10 | EXT | Аномалия находится на упругопластическом изгибе: R=438 D, максимальное растяжение на 6.2 час. | 0.9 | (c)
15572.432 | 10.997 | 10.942 | -0.408 | -0.463 | 2070 | -2092 | -2100 | 0 | 338 | 1438 |  | CORR | GENE | 05:06 | 05:54 | 05:53 | 125 | 582 | 10 | EXT |  | 0.89 | (c)
15572.84 | 0 | -0.026 | -10.01 | -10.036 | 604 | 2178 | 1682 | 530 |  | 1439 | Нарушение формы кольцевого шва | GWAN |  | 11:11 | 03:25 | 14:05 | 0 | 2157 |  | EXT | Нарушение формы кольцевого шва |  | (c)
15582.85 | 0 | -0.017 | -11.105 | -11.122 | -198 | 432 | 358 | 0 |  | 1440 | Нарушение формы кольцевого шва | GWAN |  | 09:18 | 10:60 | 10:48 | 0 | 1114 |  | EXT | Нарушение формы кольцевого шва |  | (c)
15626.27 | 0 | -0.03 | -11.225 | -11.255 | -1554 | -1146 | -1175 | 677 |  | 1444 | Нарушение формы кольцевого шва | GWAN |  | 07:39 | 08:45 | 08:40 | 0 | 757 |  | EXT | Нарушение формы кольцевого шва |  | (c)
15637.495 | 0 | -0.024 | -11.065 | -11.089 | 321 | 1524 | 993 | 321 |  | 1445 | Нарушение формы кольцевого шва | GWAN |  | 00:19 | 03:33 | 02:08 | 0 | 1344 |  | EXT | Нарушение формы кольцевого шва |  | (c)
15716.605 | 0 | -0.023 | -11.375 | -11.398 | -1176 | -1025 | -563 | 0 |  | 1452 | Нарушение формы кольцевого шва | GWAN |  | 07:56 | 08:21 | 09:35 | 0 | 1226 |  | EXT | Нарушение формы кольцевого шва |  | (c)
15784.675 | 0 | -0.039 | -10.955 | -10.994 | 1002 | 1872 | 1528 | 177 |  | 1458 | Нарушение формы кольцевого шва | GWAN |  | 00:32 | 02:52 | 01:56 | 0 | 1052 |  | EXT | Нарушение формы кольцевого шва |  | (c)
15851.115 | 0 | -0.032 | -11.325 | -11.357 | 806 | 1354 | 1193 | 651 |  | 1464 | Нарушение формы кольцевого шва | GWAN |  | 00:31 | 01:60 | 01:34 | 0 | 773 |  | EXT | Нарушение формы кольцевого шва |  | (c)
15917.42 | 0 | -0.032 | -11.095 | -11.127 | -632 | -34 | -222 | 0 |  | 1470 | Нарушение формы кольцевого шва | GWAN |  | 08:54 | 10:31 | 10:01 | 0 | 820 |  | EXT | Нарушение формы кольцевого шва |  | (c)
15951.09 | 0 | -0.03 | -11.195 | -11.225 | 435 | 882 | 778 | 435 |  | 1473 | Нарушение формы кольцевого шва | GWAN |  | 02:49 | 04:02 | 03:45 | 0 | 686 |  | EXT | Нарушение формы кольцевого шва Аномалия находится на упругопластическом изгибе: R=548 D, максимальное растяжение на 10.4 час. |  | (c)
15960.463 | 9.373 | 9.337 | -1.822 | -1.858 | -383 | -278 | -302 | 221 | 1775 | 1473 |  | CORR | GENE | 00:37 | 00:54 | 00:50 | 83 | 161 | 11 | EXT | Аномалия находится на упругопластическом изгибе: R=373 D, максимальное растяжение на 11.5 час. | 0.89 | (c)
15974.629 | 1.054 | 0.843 | -10.076 | -10.287 | -1419 | -1370 | -1379 | 811 | 843 | 1475 | Дефект проката | MIAN | GENE | 05:15 | 05:23 | 05:21 | 369 | 80 |  | INT | Дефект проката Эквивалент потери металла 11%. |  | (c)
15974.865 | 1.29 | 1.146 | -9.84 | -9.984 | -1957 | -1928 | -1930 | 273 | 1146 | 1475 | Дефект проката | MIAN | GENE | 03:48 | 03:53 | 03:52 | 339 | 55 |  | INT | Дефект проката Эквивалент потери металла 10%. |  | (c)
15984.705 | 0 | -0.039 | -11.32 | -11.359 | -1534 | -1320 | -827 | 120 |  | 1476 | Нарушение формы кольцевого шва | GWAN |  | 09:07 | 09:41 | 11:01 | 0 | 1415 |  | EXT | Нарушение формы кольцевого шва |  | (c)
16018.5 | 0 | -0.034 | -11.245 | -11.279 | -1561 | -1078 | -1193 | 669 |  | 1479 | Нарушение формы кольцевого шва | GWAN |  | 09:35 | 10:53 | 10:34 | 0 | 736 |  | EXT | Нарушение формы кольцевого шва |  | (c)
16028.819 | 10.319 | 10.308 | -0.926 | -0.937 | 1445 | 1560 | 1556 | 563 | 892 | 1479 |  | CORR | CIGR | 05:40 | 05:59 | 05:58 | 45 | 223 | 10 | EXT |  | 0.89 | (c)
16052.3 | 0 | -0.033 | -11.45 | -11.483 | -322 | -76 | -76 | 0 |  | 1482 | Нарушение формы кольцевого шва | GWAN |  | 01:21 | 02:01 | 02:01 | 0 | 493 |  | EXT | Нарушение формы кольцевого шва |  | (c)
16086.085 | 0 | -0.031 | -11.45 | -11.481 | -519 | -2 | -55 | 0 |  | 1486 | Нарушение формы кольцевого шва | GWAN |  | 01:11 | 02:34 | 02:25 | 0 | 927 |  | EXT | Нарушение формы кольцевого шва |  | (c)
16097.472 | 11.387 | 11.214 | -0.063 | -0.236 | 1127 | 1304 | 1317 | 724 | 0 | 1486 |  | DENT | GENE | 05:36 | 06:05 | 06:07 | 775 | 380 | 0.5 | N/A | Глубина вмятины: 7 мм (0,5%). Линейка: 78 см в (1121 см; 06:05 ч:мин) Аномалия находится вблизи кольцевого сварного шва. |  | (c)
16120.22 | 0 | -0.036 | -11.2 | -11.236 | -543 | 1223 | 365 | 0 |  | 1490 | Нарушение формы кольцевого шва | GWAN |  | 00:54 | 05:40 | 03:21 | 0 | 1815 |  | EXT | Нарушение формы кольцевого шва Аномалия находится на упругопластическом изгибе: R=280 D, максимальное растяжение на 6.1 час. |  | (c)
16120.22 | 0 | -0.047 | -11.2 | -11.247 | 1944 | -1950 | -2047 | 0 |  | 1490 | Нарушение формы кольцевого шва | GWAN |  | 07:36 | 09:07 | 08:52 | 0 | 941 |  | EXT | Нарушение формы кольцевого шва Аномалия находится на упругопластическом изгибе: R=280 D, максимальное растяжение на 6.1 час. |  | (c)
16132.819 | 1.399 | 1.365 | -8.736 | -8.77 | 898 | 994 | 1007 | 898 | 1365 | 1491 |  | CORR | GENE | 04:43 | 04:59 | 05:01 | 72 | 217 | 11 | EXT | Аномалия находится на упругопластическом изгибе: R=450 D, максимальное растяжение на 5.7 час. | 0.89 | (c)
16152.455 | 0 | -0.033 | -11.41 | -11.443 | -2182 | -1522 | -1623 | 49 |  | 1494 | Нарушение формы кольцевого шва | GWAN |  | 08:40 | 10:26 | 10:10 | 0 | 1118 |  | EXT | Нарушение формы кольцевого шва |  | (c)
16253.995 | 0 | -0.033 | -11.555 | -11.588 | -576 | -246 | -299 | 23 |  | 1503 | Нарушение формы кольцевого шва | GWAN |  | 00:12 | 01:05 | 00:57 | 0 | 554 |  | EXT | Нарушение формы кольцевого шва |  | (c)
16265.55 | 0 | 0 | -11.49 | -11.49 | 488 | 878 | 707 | 488 | 0 | 1504 | Смещение кромок | GWAN |  | 02:58 | 04:01 | 03:33 | 0 | 437 | 16 | EXT | Смещение кромок Наружу Величина смещения - 2.6 мм. |  | (c)
16265.55 | 0 | 0 | -11.49 | -11.49 | 1048 | 1236 | 1228 | 823 | 0 | 1504 | Смещение кромок | GWAN |  | 04:28 | 04:59 | 04:57 | 0 | 360 | 17 | EXT | Смещение кромок Наружу Величина смещения - 2.7 мм. |  | (c)
16265.55 | 0 | -0.03 | -11.49 | -11.52 | 1939 | -1611 | -476 | 0 |  | 1504 | Нарушение формы кольцевого шва | GWAN |  | 06:52 | 09:19 | 12:22 | 0 | 4093 |  | EXT | Нарушение формы кольцевого шва |  | (c)
16310.475 | 0 | -0.026 | -11.5 | -11.526 | 1865 | -1280 | -452 | 0 |  | 1508 | Нарушение формы кольцевого шва | GWAN |  | 06:16 | 09:49 | 12:02 | 0 | 4290 |  | EXT | Нарушение формы кольцевого шва |  | (c)
16336.427 | 3.962 | 3.953 | -7.408 | -7.417 | 1590 | 1649 | 1655 | 511 | 3953 | 1510 |  | CORR | CIGR | 05:35 | 05:45 | 05:46 | 27 | 129 | 13 | EXT |  | 0.89 | (c)
16336.949 | 4.484 | 4.388 | -6.886 | -6.982 | 1582 | 1688 | 1861 | 90 | 4388 | 1510 |  | CORR | GENE | 05:34 | 05:51 | 06:19 | 120 | 558 | 10 | EXT |  | 0.89 | (c)
16338.791 | 6.326 | 6.311 | -5.044 | -5.059 | 1614 | 1663 | 1699 | 447 | 5030 | 1510 |  | CORR | CIGR | 05:39 | 05:47 | 05:53 | 29 | 170 | 10 | EXT |  | 0.89 | (c)
16355.446 | 0.366 | 0.264 | -10.849 | -10.951 | -2025 | -1618 | -1712 | 205 | 264 | 1512 |  | CORR | GENE | 05:49 | 06:54 | 06:39 | 178 | 627 | 11 | EXT |  | 0.9 | (c)
16355.673 | 0.593 | 0.56 | -10.622 | -10.655 | -1834 | -1685 | -1549 | 396 | 560 | 1512 |  | CORR | GENE | 06:19 | 06:43 | 07:05 | 61 | 570 | 12 | EXT |  | 0.89 | (c)
16355.758 | 0.678 | 0.666 | -10.537 | -10.549 | -1788 | -1687 | -1698 | 442 | 666 | 1512 |  | CORR | CIGR | 06:27 | 06:43 | 06:41 | 28 | 179 | 10 | EXT |  | 0.89 | (c)
16373.431 | 7.136 | 7.06 | -4.109 | -4.185 | -2037 | -2018 | -2019 | 194 | 4006 | 1513 |  | CORR | AXGR | 06:42 | 06:45 | 06:45 | 179 | 35 | 11 | EXT |  | 0.9 | (c)
16379.576 | 2.036 | 0.121 | -9.274 | -11.189 | -2218 | -2209 | -2168 | 13 | 121 | 1514 |  | CORR | GENE | 03:58 | 03:59 | 04:06 | 4541 | 99 | 10 | EXT |  | 0.98 | (c)
16385.326 | 7.786 | 4.933 | -3.524 | -6.377 | -2221 | -2209 | -2054 | 10 | 116 | 1514 |  | CORR | GENE | 03:58 | 03:59 | 04:25 | 6261 | 334 | 12 | EXT |  | 1 | (b)
16394.561 | 5.711 | 5.097 | -5.709 | -6.323 | -2040 | -2017 | -1997 | 191 | 5097 | 1515 |  | CORR | GENE | 03:38 | 03:41 | 03:45 | 799 | 86 | 10 | EXT | Аномалия находится на отводе. | 0.95 | (c)
16400.27 | 0 | -0.037 | -11.42 | -11.457 | -1899 | -1488 | -1512 | 331 |  | 1516 | Нарушение формы кольцевого шва | GWAN |  | 09:36 | 10:42 | 10:38 | 0 | 775 |  | EXT | Нарушение формы кольцевого шва Аномалия находится на отводе. |  | (c)
16400.286 | 0.016 | 0.012 | -11.404 | -11.408 | 1460 | 1964 | 1843 | 4 | 12 | 1516 |  | CORR | GENE | 06:38 | 07:59 | 07:40 | 59 | 767 | 12 | EXT |  | 0.89 | (c)
16409.895 | 9.625 | 9.616 | -1.795 | -1.804 | 1479 | 1522 | 1533 | 643 | 1787 | 1516 |  | CORR | CIGR | 06:41 | 06:48 | 06:49 | 17 | 108 | 10 | EXT |  | 0.89 | (c)
16411.173 | 10.903 | 10.878 | -0.517 | -0.542 | 1438 | 1518 | 1523 | 624 | 493 | 1516 |  | CORR | GENE | 06:34 | 06:47 | 06:48 | 49 | 168 | 10 | EXT |  | 0.89 | (c)
16421.206 | 9.516 | 9.504 | -1.924 | -1.936 | -1540 | -1476 | -1478 | 691 | 1906 | 1517 |  | CORR | CIGR | 05:42 | 05:52 | 05:52 | 30 | 124 | 11 | EXT |  | 0.89 | (c)
16421.283 | 9.593 | 9.521 | -1.847 | -1.919 | -2168 | -2139 | -2143 | 63 | 1734 | 1517 |  | CORR | GENE | 04:01 | 04:05 | 04:05 | 185 | 50 | 14 | EXT |  | 0.91 | (c)
16432.119 | 8.989 | 8.98 | -2.441 | -2.45 | -2172 | -2127 | -2128 | 59 | 2420 | 1518 |  | CORR | CIGR | 09:02 | 09:09 | 09:09 | 30 | 87 | 10 | EXT |  | 0.89 | (c)
16433.825 | 10.695 | 10.61 | -0.735 | -0.82 | 856 | 1096 | 1193 | 701 | 694 | 1518 |  | CORR | GENE | 05:11 | 05:50 | 06:05 | 126 | 674 | 11 | EXT |  | 0.9 | (c)
16434.699 | 0.139 | 0.113 | -11.241 | -11.267 | 1278 | 1550 | 1465 | 579 | 113 | 1519 |  | CORR | CIGR | 05:18 | 06:02 | 05:48 | 45 | 374 | 10 | EXT |  | 0.89 | (c)
16436.004 | 1.444 | 1.406 | -9.936 | -9.974 | 1364 | 1540 | 1500 | 594 | 1406 | 1519 |  | CORR | GENE | 05:32 | 06:00 | 05:54 | 61 | 273 | 10 | EXT |  | 0.89 | (c)
16438.15 | 3.59 | 3.555 | -7.79 | -7.825 | 1761 | 1841 | 1816 | 359 | 3555 | 1519 |  | CORR | CIGR | 06:36 | 06:49 | 06:45 | 45 | 111 | 10 | EXT |  | 0.89 | (c)
16438.238 | 3.678 | 3.638 | -7.702 | -7.742 | 1761 | 1828 | 1823 | 346 | 3638 | 1519 |  | CORR | CIGR | 06:36 | 06:47 | 06:46 | 40 | 124 | 10 | EXT |  | 0.89 | (c)
16449.441 | 3.501 | 3.49 | -7.244 | -7.255 | 1986 | 2036 | 2078 | 61 | 3490 | 1520 |  | CORR | CIGR | 06:30 | 06:38 | 06:44 | 39 | 184 | 10 | EXT |  | 0.89 | (c)
16449.93 | 3.99 | 3.978 | -6.755 | -6.767 | 1781 | 1938 | 1901 | 208 | 3978 | 1520 |  | CORR | CIGR | 05:56 | 06:22 | 06:16 | 22 | 241 | 12 | EXT |  | 0.89 | (c)
16452.241 | 6.301 | 6.293 | -4.444 | -4.452 | 1931 | 2102 | 2050 | 62 | 4420 | 1520 |  | CORR | CIGR | 06:21 | 06:48 | 06:40 | 32 | 238 | 10 | EXT |  | 0.89 | (c)
16452.555 | 6.615 | 6.606 | -4.13 | -4.139 | 2024 | 2087 | 2087 | 80 | 4121 | 1520 |  | CORR | CIGR | 06:36 | 06:46 | 06:46 | 18 | 126 | 11 | EXT |  | 0.89 | (c)
16456.658 | 10.718 | 10.67 | -0.027 | -0.075 | 1696 | 1861 | 1941 | 44 | 5 | 1520 |  | CORR | GENE | 05:43 | 06:09 | 06:22 | 70 | 491 | 11 | EXT |  | 0.89 | (c)
16461.207 | 4.522 | 3.604 | -6.088 | -7.006 | -486 | -350 | -417 | 348 | 3604 | 1521 |  | GOUG | GENE | 08:10 | 08:32 | 08:21 | 1337 | 138 | 7 | EXT | Задир. |  | (c)
16461.715 | 5.03 | 4.953 | -5.58 | -5.657 | -303 | -284 | -288 | 273 | 4953 | 1521 |  | GOUG | AXGR | 08:39 | 08:42 | 08:42 | 127 | 30 | 13 | EXT | Задир. |  | (c)
16461.716 | 5.031 | 4.949 | -5.579 | -5.661 | -301 | -283 | -288 | 274 | 4949 | 1521 |  | SCC | AXGR | 08:39 | 08:42 | 08:42 | 160 | 28 | 10 | EXT |  | 1 | (b)
16465.818 | 9.133 | 9.11 | -1.477 | -1.5 | -1533 | -1391 | -1397 | 697 | 1471 | 1521 |  | CORR | CIGR | 05:21 | 05:44 | 05:42 | 29 | 272 | 10 | EXT | Аномалия находится на упругопластическом изгибе: R=947 D, максимальное растяжение на 6.4 час. | 0.89 | (c)
16467.37 | 0.075 | 0.041 | -10.975 | -11.009 | 1510 | 2101 | 1935 | 0 | 41 | 1522 |  | CORR | GENE | 05:11 | 06:46 | 06:19 | 107 | 850 | 12 | EXT | Аномалия находится на упругопластическом изгибе: R=855 D, максимальное растяжение на 6.4 час. | 0.89 | (c)
16471.33 | 4.035 | 3.891 | -7.015 | -7.159 | 1431 | 2171 | 2113 | 0 | 3891 | 1522 |  | CORR | GENE | 04:58 | 06:57 | 06:48 | 261 | 1365 | 12 | EXT | Аномалия находится на упругопластическом изгибе: R=538 D, максимальное растяжение на 6.4 час. | 0.94 | (c)
16481.666 | 3.321 | 3.226 | -7.864 | -7.959 | -1295 | -1148 | -866 | 437 | 3226 | 1523 |  | CORR | GENE | 06:04 | 06:28 | 07:13 | 137 | 858 | 10 | EXT | Аномалия находится на упругопластическом изгибе: R=198 D, максимальное растяжение на 5.9 час. | 1.53 | (a)
16489.368 | 11.023 | 11.018 | -0.162 | -0.167 | 2215 | 2222 | 2227 | 0 | 155 | 1523 |  | LWAN | CISL | 03:31 | 03:32 | 03:32 | 12 | 23 |  | INT | Эквивалент потери металла 10%. Аномалия находится на упругопластическом изгибе: R=243 D, максимальное растяжение на 5.5 час. |  | (c)
16491.8 | 2.27 | 1.914 | -8.92 | -9.276 | -1153 | -1027 | -1024 | 895 | 1914 | 1524 | Дефект проката | MIAN | GENE | 07:45 | 08:06 | 08:06 | 641 | 257 |  | INT | Дефект проката Эквивалент потери металла 12%. Аномалия находится на упругопластическом изгибе: R=309 D, максимальное растяжение на 5.5 час. |  | (c)
16497.916 | 8.386 | 8.249 | -2.804 | -2.941 | -1805 | -1724 | -1732 | 426 | 2611 | 1524 | Дефект проката | MIAN | GENE | 06:00 | 06:13 | 06:12 | 330 | 145 |  | INT | Дефект проката Эквивалент потери металла 10%. |  | (c)
16499.682 | 10.152 | 10.055 | -1.038 | -1.135 | -1876 | -1781 | -1800 | 354 | 826 | 1524 | Дефект проката | MIAN | GENE | 05:49 | 06:04 | 06:01 | 309 | 152 |  | INT | Дефект проката Эквивалент потери металла 16%. |  | (c)
16500.275 | 10.745 | 10.718 | -0.445 | -0.472 | -2032 | -1766 | -1845 | 198 | 354 | 1524 |  | CORR | GENE | 05:23 | 06:06 | 05:54 | 118 | 375 | 10 | EXT |  | 0.89 | (c)
16500.681 | 11.151 | 11.098 | -0.039 | -0.092 | 1802 | -1844 | -2051 | 0 | 9 | 1524 |  | CORR | GENE | 03:42 | 05:54 | 05:20 | 83 | 1216 | 12 | EXT |  | 0.89 | (c)
16500.72 | 0 | -0.03 | -11.455 | -11.485 | 1167 | 1464 | 1504 | 390 |  | 1525 | Нарушение формы кольцевого шва | GWAN |  | 01:01 | 01:49 | 01:56 | 0 | 674 |  | EXT | Нарушение формы кольцевого шва |  | (c)
16523.575 | 0 | -0.034 | -11.335 | -11.369 | -780 | -334 | 602 | 0 |  | 1527 | Нарушение формы кольцевого шва | GWAN |  | 08:52 | 10:04 | 12:35 | 0 | 2763 |  | EXT | Нарушение формы кольцевого шва Аномалия находится на отводе. |  | (c)
16548.808 | 2.813 | 2.773 | -8.397 | -8.437 | -2104 | -2027 | -1753 | 126 | 2773 | 1529 |  | CORR | GENE | 04:44 | 04:57 | 05:41 | 61 | 702 | 11 | EXT |  | 0.89 | (c)
16549.939 | 3.944 | 3.927 | -7.266 | -7.283 | -1911 | -1848 | -1801 | 319 | 3927 | 1529 |  | CORR | CIGR | 05:15 | 05:26 | 05:33 | 38 | 221 | 11 | EXT |  | 0.89 | (c)
16550.673 | 4.678 | 4.598 | -6.532 | -6.612 | -1884 | -1336 | -1482 | 347 | 4598 | 1529 |  | CORR | GENE | 05:20 | 06:48 | 06:25 | 155 | 804 | 10 | EXT |  | 0.9 | (c)
16551.273 | 5.278 | 5.262 | -5.932 | -5.948 | -1624 | -1589 | -1560 | 607 | 5262 | 1529 |  | CORR | CIGR | 06:02 | 06:07 | 06:12 | 36 | 129 | 11 | EXT |  | 0.89 | (c)
16601.494 | 1.094 | 1.052 | -10.101 | -10.143 | 1468 | 1510 | 1626 | 446 | 1052 | 1534 |  | CORR | GENE | 05:03 | 05:10 | 05:29 | 58 | 317 | 10 | EXT |  | 0.89 | (c)
16627.24 | 4.265 | 3.7 | -6.905 | -7.47 | -2219 | -2206 | -2192 | 11 | 3700 | 1536 |  | CORR | GENE | 05:05 | 05:07 | 05:10 | 1217 | 54 | 11 | EXT |  | 0.97 | (c)
16645.041 | 0.051 | 0.026 | -11.244 | -11.269 | -414 | -131 | 24 | 414 | 26 | 1538 |  | CORR | GENE | 11:38 | 00:24 | 12:49 | 70 | 876 | 10 | EXT | Аномалия находится на упругопластическом изгибе: R=453 D, максимальное растяжение на 11.6 час. | 0.9 | (c)
16679.126 | 0.076 | 0.053 | -11.444 | -11.467 | 2019 | -2202 | 2219 | 0 | 53 | 1541 |  | CORR | GENE | 05:02 | 05:41 | 05:34 | 54 | 401 | 10 | EXT |  | 0.89 | (c)
16747.296 | 0.331 | 0.306 | -10.009 | -10.034 | -1281 | -1091 | -1149 | 950 | 306 | 1547 |  | CORR | CIGR | 05:48 | 06:19 | 06:09 | 35 | 265 | 14 | EXT |  | 0.89 | (c)
16747.357 | 0.392 | 0.369 | -9.948 | -9.971 | -1380 | -1158 | -1205 | 850 | 369 | 1547 |  | CORR | GENE | 05:32 | 06:08 | 06:00 | 63 | 350 | 10 | EXT |  | 0.89 | (c)
16747.48 | 0.515 | 0.505 | -9.825 | -9.835 | -1322 | -1261 | -1246 | 908 | 505 | 1547 |  | CORR | CIGR | 05:41 | 05:51 | 05:54 | 23 | 151 | 11 | EXT |  | 0.89 | (c)
16747.526 | 0.561 | 0.543 | -9.779 | -9.797 | -1304 | -1260 | -1239 | 926 | 543 | 1547 |  | CORR | CIGR | 05:44 | 05:51 | 05:55 | 27 | 131 | 10 | EXT |  | 0.89 | (c)
16747.605 | 0.64 | 0.607 | -9.7 | -9.733 | -1367 | -1213 | -1227 | 864 | 607 | 1547 |  | CORR | GENE | 05:34 | 05:59 | 05:57 | 49 | 279 | 10 | EXT |  | 0.89 | (c)
16750.204 | 3.239 | 3.224 | -7.101 | -7.116 | -1091 | -1008 | -975 | 860 | 3224 | 1547 |  | CORR | CIGR | 06:19 | 06:32 | 06:37 | 38 | 231 | 13 | EXT |  | 0.89 | (c)
16779.827 | 0.042 | 0.019 | -11.353 | -11.376 | 1450 | 2058 | 2141 | 0 | 19 | 1550 |  | CORR | GENE | 06:06 | 07:44 | 07:57 | 147 | 1382 | 11 | EXT |  | 0.9 | (c)
16787.583 | 7.798 | 7.782 | -3.597 | -3.613 | 1149 | 1186 | 1217 | 946 | 3583 | 1550 |  | CORR | CIGR | 05:17 | 05:23 | 05:28 | 30 | 135 | 10 | EXT |  | 0.89 | (c)
16790.572 | 10.787 | 10.758 | -0.608 | -0.637 | 1104 | 1213 | 1219 | 897 | 596 | 1550 |  | CORR | CIGR | 05:10 | 05:27 | 05:28 | 41 | 230 | 10 | EXT |  | 0.89 | (c)
16791.531 | 0.351 | 0.33 | -10.804 | -10.825 | -1502 | -1414 | -1430 | 729 | 330 | 1551 |  | CORR | CIGR | 04:59 | 05:13 | 05:11 | 37 | 143 | 10 | EXT |  | 0.89 | (c)
16794.115 | 2.935 | 2.914 | -8.22 | -8.241 | -955 | -909 | -906 | 858 | 2914 | 1551 |  | CORR | CIGR | 06:27 | 06:35 | 06:35 | 30 | 98 | 10 | EXT |  | 0.89 | (c)
16809.791 | 7.456 | 7.45 | -3.984 | -3.99 | 1839 | 1971 | 1950 | 169 | 3956 | 1552 |  | CORR | CIGR | 04:33 | 04:54 | 04:51 | 34 | 222 | 10 | EXT |  | 0.89 | (c)
16813.886 | 0.111 | 0.087 | -11.299 | -11.323 | -1714 | -1551 | -1559 | 516 | 87 | 1553 |  | CORR | GENE | 05:14 | 05:40 | 05:39 | 53 | 310 | 12 | EXT |  | 0.89 | (c)
16819.452 | 5.677 | 5.606 | -5.733 | -5.804 | -1788 | -1595 | -1525 | 442 | 5500 | 1553 |  | CORR | GENE | 05:02 | 05:33 | 05:44 | 304 | 525 | 10 | EXT |  | 0.92 | (c)
16831.192 | 6.007 | 5.995 | -4.913 | -4.925 | 1960 | 2051 | 2035 | 121 | 4898 | 1554 |  | CORR | CIGR | 06:25 | 06:40 | 06:38 | 27 | 150 | 10 | EXT |  | 0.89 | (c)
16853.606 | 6.396 | 6.377 | -4.809 | -4.828 | 1853 | 2069 | 1989 | 106 | 4787 | 1556 |  | CORR | CIGR | 04:50 | 05:25 | 05:12 | 41 | 272 | 12 | EXT | Аномалия находится на упругопластическом изгибе: R=841 D, максимальное растяжение на 7.5 час. | 0.89 | (c)
16858.608 | 0.193 | 0.181 | -11.037 | -11.049 | 1374 | 1429 | 1431 | 743 | 181 | 1557 |  | CORR | CIGR | 04:44 | 04:53 | 04:54 | 26 | 114 | 15 | EXT | Аномалия находится на упругопластическом изгибе: R=651 D, максимальное растяжение на 8.4 час. | 0.89 | (c)
16859.096 | 0.681 | 0.671 | -10.549 | -10.559 | 1478 | 1542 | 1542 | 624 | 671 | 1557 |  | CORR | CIGR | 05:01 | 05:11 | 05:12 | 24 | 128 | 10 | EXT | Аномалия находится на упругопластическом изгибе: R=621 D, максимальное растяжение на 8.5 час. | 0.89 | (c)
16862.763 | 4.348 | 4.331 | -6.882 | -6.899 | 1520 | 1600 | 1625 | 500 | 4331 | 1557 |  | CORR | GENE | 05:08 | 05:21 | 05:25 | 61 | 211 | 10 | EXT | Аномалия находится на упругопластическом изгибе: R=484 D, максимальное растяжение на 8.7 час. | 0.89 | (c)
16869.608 | 11.193 | 11.158 | -0.037 | -0.072 | 1609 | 1774 | 1775 | 290 | 14 | 1557 |  | CORR | GENE | 05:22 | 05:49 | 05:49 | 58 | 332 | 10 | EXT | Аномалия находится на упругопластическом изгибе: R=425 D, максимальное растяжение на 6.4 час. | 0.9 | (c)
16884.235 | 3.2 | 3.175 | -8.175 | -8.2 | -1628 | -1582 | -1528 | 602 | 3175 | 1559 |  | CORR | CIGR | 05:58 | 06:06 | 06:14 | 34 | 200 | 11 | EXT | Аномалия находится на упругопластическом изгибе: R=458 D, максимальное растяжение на 7.1 час. | 0.89 | (c)
16897.688 | 5.278 | 5.257 | -6.157 | -6.178 | 2202 | -1922 | -2050 | 0 | 5257 | 1560 |  | CORR | GENE | 05:27 | 06:21 | 06:00 | 88 | 418 | 10 | EXT |  | 0.89 | (c)
16898.505 | 6.095 | 6.078 | -5.34 | -5.357 | -2013 | -1907 | -1801 | 218 | 5280 | 1560 |  | CORR | GENE | 06:06 | 06:24 | 06:41 | 77 | 422 | 14 | EXT |  | 0.89 | (c)
16953.318 | 5.143 | 5.067 | -6.232 | -6.308 | -1324 | -1218 | -1096 | 867 | 5067 | 1565 |  | CORR | GENE | 05:28 | 05:45 | 06:05 | 93 | 457 | 11 | EXT |  | 0.89 | (c)
16954.737 | 6.562 | 6.546 | -4.813 | -4.829 | -1310 | -1247 | -1237 | 920 | 4795 | 1565 |  | CORR | CIGR | 05:30 | 05:40 | 05:42 | 34 | 146 | 10 | EXT |  | 0.89 | (c)
16957.85 | 9.675 | 9.604 | -1.7 | -1.771 | -1911 | -1245 | -1470 | 319 | 1609 | 1565 |  | CORR | GENE | 03:53 | 05:41 | 05:04 | 162 | 882 | 10 | EXT |  | 0.9 | (c)
16984.093 | 2.638 | 2.61 | -8.772 | -8.8 | -2226 | -2105 | -2081 | 4 | 2610 | 1568 |  | CORR | GENE | 05:04 | 05:23 | 05:27 | 57 | 290 | 11 | EXT |  | 0.89 | (c)
16995.372 | 2.507 | 2.412 | -8.718 | -8.813 | -1663 | -1650 | -1645 | 567 | 2412 | 1569 |  | CORR | AXGR | 07:26 | 07:28 | 07:29 | 148 | 38 | 10 | EXT |  | 0.9 | (c)
17004.09 | 0 | 0 | -11.155 | -11.155 | 328 | 557 | 550 | 328 | 0 | 1570 |  | GWAN |  | 01:56 | 02:33 | 02:32 | 0 | 444 |  | EXT | Вышлифовка глубиной 11%. |  | (c)
17011.319 | 7.229 | 7.221 | -3.926 | -3.934 | 1741 | 1824 | 1809 | 352 | 3912 | 1570 |  | CORR | CIGR | 05:44 | 05:57 | 05:55 | 22 | 137 | 11 | EXT |  | 0.89 | (c)
17014.97 | 10.88 | 10.864 | -0.275 | -0.291 | 1705 | 1944 | 1860 | 216 | 256 | 1570 |  | CORR | CIGR | 05:38 | 06:17 | 06:03 | 35 | 310 | 10 | EXT |  | 0.89 | (c)
17024.575 | 9.33 | 9.307 | -1.745 | -1.768 | 977 | 1258 | 1196 | 816 | 1673 | 1571 |  | CORR | GENE | 05:03 | 05:48 | 05:38 | 95 | 437 | 11 | EXT |  | 0.89 | (c)
17025.39 | 10.145 | 10.127 | -0.93 | -0.948 | 1193 | 1304 | 1306 | 812 | 912 | 1571 |  | CORR | CIGR | 05:38 | 05:56 | 05:56 | 36 | 226 | 11 | EXT |  | 0.89 | (c)
17034.495 | 8.175 | 8.154 | -3.175 | -3.196 | -2180 | -2115 | -2044 | 51 | 3154 | 1572 |  | CORR | CIGR | 05:47 | 05:57 | 06:09 | 42 | 272 | 10 | EXT |  | 0.89 | (c)
17062.567 | 2.512 | 2.499 | -8.818 | -8.831 | 901 | 988 | 964 | 901 | 2499 | 1575 |  | CORR | CIGR | 05:23 | 05:37 | 05:33 | 23 | 125 | 12 | EXT | Аномалия находится на упругопластическом изгибе: R=390 D, максимальное растяжение на 5.8 час. | 0.93 | (c)
17077.046 | 5.661 | 5.428 | -5.564 | -5.797 | -2198 | -2179 | -2167 | 32 | 5218 | 1576 |  | CORR | GENE | 06:31 | 06:34 | 06:36 | 579 | 62 | 10 | EXT |  | 0.94 | (c)
17082.641 | 0.031 | 0.016 | -11.389 | -11.404 | 1142 | 1192 | 1285 | 803 | 16 | 1577 |  | CORR | CIGR | 04:48 | 04:56 | 05:11 | 30 | 285 | 12 | EXT |  | 0.89 | (c)
17105.095 | 0 | -0.026 | -11.165 | -11.191 | -102 | 102 | 194 | 0 |  | 1579 | Нарушение формы кольцевого шва | GWAN |  | 02:40 | 03:13 | 03:28 | 0 | 592 |  | EXT | Нарушение формы кольцевого шва |  | (c)
17127.51 | 0 | -0.031 | -11.22 | -11.251 | -267 | -156 | 96 | 0 |  | 1581 | Нарушение формы кольцевого шва | GWAN |  | 00:15 | 00:32 | 01:13 | 0 | 725 |  | EXT | Нарушение формы кольцевого шва Аномалия находится на отводе. |  | (c)
17127.51 | 0 | -0.017 | -11.22 | -11.237 | 1584 | 1734 | 1745 | 326 |  | 1581 | Нарушение формы кольцевого шва | GWAN |  | 05:13 | 05:38 | 05:39 | 0 | 321 |  | EXT | Нарушение формы кольцевого шва Аномалия находится на отводе. |  | (c)
17139.925 | 1.195 | 1.152 | -10.15 | -10.193 | 2002 | 2113 | 2108 | 17 | 1152 | 1582 |  | CORR | GENE | 06:11 | 06:29 | 06:28 | 64 | 212 | 11 | EXT |  | 0.89 | (c)
17142.412 | 3.682 | 3.672 | -7.663 | -7.673 | 1351 | 1493 | 1448 | 685 | 3672 | 1582 |  | CORR | GENE | 04:26 | 04:49 | 04:41 | 67 | 194 | 14 | EXT |  | 0.89 | (c)
17142.568 | 3.838 | 3.832 | -7.507 | -7.513 | 1306 | 1431 | 1408 | 720 | 3832 | 1582 |  | CORR | CIGR | 04:18 | 04:38 | 04:35 | 28 | 204 | 10 | EXT |  | 0.89 | (c)
17142.697 | 3.967 | 3.955 | -7.378 | -7.39 | 1334 | 1366 | 1395 | 775 | 3955 | 1582 |  | CORR | CIGR | 04:23 | 04:28 | 04:33 | 22 | 121 | 10 | EXT |  | 0.89 | (c)
17142.99 | 4.26 | 4.2 | -7.085 | -7.145 | 1168 | 1203 | 1199 | 1000 | 4200 | 1582 |  | CORR | GENE | 03:56 | 04:02 | 04:01 | 300 | 62 | 15 | EXT |  | 0.94 | (c)
17143.238 | 4.508 | 4.503 | -6.837 | -6.842 | 1107 | 1162 | 1159 | 1020 | 4503 | 1582 |  | CORR | CIGR | 03:46 | 03:55 | 03:55 | 17 | 104 | 10 | EXT |  | 0.89 | (c)
17143.374 | 4.644 | 4.628 | -6.701 | -6.717 | -1931 | -1820 | -1819 | 300 | 4628 | 1582 |  | CORR | CIGR | 07:36 | 07:54 | 07:54 | 40 | 223 | 10 | EXT |  | 0.89 | (c)
17144.098 | 5.368 | 4.925 | -5.977 | -6.42 | 1157 | 1172 | 1219 | 949 | 4925 | 1582 |  | CORR | GENE | 03:54 | 03:57 | 04:04 | 620 | 124 | 10 | EXT |  | 0.95 | (c)
17144.359 | 5.629 | 5.617 | -5.716 | -5.728 | 1135 | 1295 | 1242 | 881 | 5617 | 1582 |  | CORR | GENE | 03:51 | 04:17 | 04:08 | 66 | 214 | 13 | EXT |  | 0.89 | (c)
17145.1 | 6.37 | 5.825 | -4.975 | -5.52 | 1219 | 1227 | 1263 | 924 | 4765 | 1582 |  | CORR | GENE | 04:04 | 04:06 | 04:11 | 755 | 87 | 10 | EXT |  | 0.95 | (c)
17149.823 | 11.093 | 11.078 | -0.252 | -0.267 | 1345 | 1385 | 1400 | 776 | 244 | 1582 |  | CORR | CIGR | 04:25 | 04:31 | 04:34 | 23 | 109 | 10 | EXT |  | 0.89 | (c)
17161.4 | 0 | -0.025 | -10.67 | -10.695 | -2040 | -1598 | -1632 | 190 |  | 1584 | Нарушение формы кольцевого шва | GWAN |  | 08:31 | 09:42 | 09:36 | 0 | 817 |  | EXT | Нарушение формы кольцевого шва Аномалия находится на упругопластическом изгибе: R=472 D, максимальное растяжение на 5.3 час. |  | (c)
17163.93 | 2.53 | 2.516 | -8.14 | -8.154 | 1730 | 2040 | 1923 | 114 | 2516 | 1584 |  | CORR | GENE | 06:39 | 07:29 | 07:10 | 59 | 386 | 10 | EXT | Аномалия находится на упругопластическом изгибе: R=691 D, максимальное растяжение на 5.5 час. | 0.89 | (c)
17181.812 | 9.742 | 9.523 | -0.818 | -1.037 | -2211 | -2194 | -2173 | 19 | 122 | 1585 |  | CORR | GENE | 04:05 | 04:07 | 04:11 | 915 | 78 | 10 | EXT |  | 0.96 | (c)
17193.845 | 0 | -0.033 | -11.45 | -11.483 | -1375 | 3 | -272 | 831 |  | 1587 | Нарушение формы кольцевого шва | GWAN |  | 09:06 | 00:48 | 12:04 | 0 | 2205 |  | EXT | Нарушение формы кольцевого шва |  | (c)
17227.179 | 0.084 | 0.058 | -11.226 | -11.252 | 1818 | 1836 | 1848 | 352 | 58 | 1591 |  | CORR | GENE | 04:54 | 04:57 | 04:59 | 418 | 60 | 10 | EXT |  | 0.93 | (c)
17233.016 | 5.921 | 5.798 | -5.389 | -5.512 | -1906 | -1686 | -1504 | 325 | 5355 | 1591 |  | CORR | GENE | 06:53 | 07:28 | 07:58 | 157 | 802 | 13 | EXT |  | 0.9 | (c)
17235.421 | 8.326 | 8.27 | -2.984 | -3.04 | -1786 | -1637 | -1607 | 444 | 2950 | 1591 |  | CORR | GENE | 07:12 | 07:36 | 07:41 | 90 | 359 | 10 | EXT |  | 0.89 | (c)
17237.106 | 10.011 | 9.985 | -1.299 | -1.325 | -2191 | -2099 | -2081 | 40 | 1169 | 1591 |  | CORR | GENE | 06:07 | 06:22 | 06:25 | 156 | 220 | 12 | EXT |  | 0.9 | (c)
17241.917 | 3.512 | 3.495 | -7.778 | -7.795 | 1616 | 1737 | 1751 | 345 | 3495 | 1592 |  | CORR | GENE | 06:23 | 06:43 | 06:45 | 51 | 270 | 10 | EXT |  | 0.89 | (c)
17245.683 | 7.278 | 7.257 | -4.012 | -4.033 | 907 | 1009 | 1036 | 907 | 3991 | 1592 |  | CORR | CIGR | 04:29 | 04:45 | 04:49 | 42 | 258 | 10 | EXT |  | 0.89 | (c)
17258.437 | 8.742 | 8.728 | -2.548 | -2.562 | -1999 | -1579 | -1739 | 231 | 2451 | 1593 |  | CORR | GENE | 05:52 | 06:60 | 06:34 | 111 | 520 | 10 | EXT |  | 0.89 | (c)
17272.885 | 0.425 | 0.317 | -10.965 | -11.073 | -1906 | -861 | -1113 | 319 | 317 | 1595 |  | CORR | GENE | 04:12 | 07:01 | 06:20 | 295 | 1588 | 10 | EXT | Аномалия находится на упругопластическом изгибе: R=911 D, максимальное растяжение на 7.2 час. | 0.92 | (c)
17273.276 | 0.816 | 0.735 | -10.574 | -10.655 | -1865 | -867 | -1147 | 366 | 735 | 1595 |  | CORR | GENE | 04:19 | 06:60 | 06:14 | 260 | 1435 | 10 | EXT | Аномалия находится на упругопластическом изгибе: R=845 D, максимальное растяжение на 7.1 час. | 0.91 | (c)
17274.301 | 1.841 | 1.574 | -9.549 | -9.816 | -1977 | -1395 | -1317 | 253 | 1574 | 1595 |  | CORR | GENE | 04:01 | 05:35 | 05:47 | 380 | 1321 | 10 | EXT | Аномалия находится на упругопластическом изгибе: R=655 D, максимальное растяжение на 6.8 час. | 0.93 | (c)
17274.967 | 2.507 | 2.446 | -8.883 | -8.944 | -1423 | -1369 | -1268 | 808 | 2446 | 1595 |  | CORR | GENE | 05:30 | 05:39 | 05:55 | 70 | 309 | 10 | EXT | Аномалия находится на упругопластическом изгибе: R=550 D, максимальное растяжение на 6.7 час. | 0.89 | (c)
17275.77 | 3.31 | 3.242 | -8.08 | -8.148 | -1444 | -1377 | -1250 | 787 | 3242 | 1595 |  | CORR | GENE | 05:27 | 05:37 | 05:58 | 88 | 388 | 11 | EXT | Аномалия находится на упругопластическом изгибе: R=468 D, максимальное растяжение на 6.6 час. | 0.89 | (c)
17276.57 | 4.11 | 4.086 | -7.28 | -7.304 | -1461 | -1339 | -1324 | 770 | 4086 | 1595 |  | CORR | CIGR | 05:24 | 05:44 | 05:46 | 44 | 273 | 10 | EXT | Аномалия находится на упругопластическом изгибе: R=411 D, максимальное растяжение на 6.5 час. | 0.89 | (c)
17277.172 | 4.712 | 4.548 | -6.678 | -6.842 | 1091 | 1195 | 1161 | 1000 | 4076 | 1595 | Дефект проката | MIAN | GENE | 00:16 | 00:33 | 00:27 | 2766 | 139 |  | INT | Дефект проката Эквивалент потери металла 11%. Аномалия находится на упругопластическом изгибе: R=372 D, максимальное растяжение на 6.5 час. |  | (c)
17277.364 | 4.904 | 4.859 | -6.486 | -6.531 | -1411 | -1271 | -1225 | 820 | 4859 | 1595 |  | CORR | GENE | 05:32 | 05:55 | 06:02 | 75 | 372 | 10 | EXT | Аномалия находится на упругопластическом изгибе: R=372 D, максимальное растяжение на 6.5 час. | 0.96 | (c)
17285.471 | 1.621 | 1.586 | -9.524 | -9.559 | 1287 | 1384 | 1455 | 608 | 1586 | 1596 |  | CORR | GENE | 05:22 | 05:38 | 05:49 | 66 | 335 | 10 | EXT | Аномалия находится на упругопластическом изгибе: R=351 D, максимальное растяжение на 6.7 час. | 0.92 | (c)
17293.064 | 9.214 | 9.204 | -1.931 | -1.941 | 1797 | 1860 | 1876 | 276 | 1920 | 1596 |  | CORR | CIGR | 06:44 | 06:54 | 06:57 | 21 | 158 | 10 | EXT | Аномалия находится на упругопластическом изгибе: R=600 D, максимальное растяжение на 6.8 час. | 0.89 | (c)
17294.995 | 0 | -0.032 | -11.205 | -11.237 | 1890 | -1549 | -1863 | 1156 |  | 1597 | Нарушение формы кольцевого шва | GWAN |  | 07:54 | 10:39 | 09:48 | 0 | 1415 |  | EXT | Нарушение формы кольцевого шва Аномалия находится на упругопластическом изгибе: R=580 D, максимальное растяжение на 6.7 час. |  | (c)
17314.589 | 8.389 | 8.256 | -2.926 | -3.059 | 1937 | -2206 | 2176 | 1937 | 2816 | 1598 |  | DENT | GENE | 05:01 | 05:52 | 05:40 | 243 | 479 | 0.9 | N/A | Глубина вмятины: 13 мм (0,9%). Линейка: 24 см в (826 см; 05:52 ч:мин) |  | (c)
17314.902 | 8.702 | 8.561 | -2.613 | -2.754 | 2037 | -2200 | 2230 | 2037 | 2485 | 1598 |  | DENT | GENE | 05:17 | 05:53 | 05:48 | 269 | 387 | 0.9 | N/A | Глубина вмятины: 13 мм (0,9%). Линейка: 27 см в (856 см; 05:53 ч:мин) |  | (c)
17315.349 | 9.149 | 6.516 | -2.166 | -4.799 | 72 | -1189 | -2158 | 0 |  | 1598 |  | OVAL |  | 00:00 | 08:36 | 06:00 | 4780 |  |  | N/A | Овальность: 0,02 |  | (c)
17315.58 | 9.38 | 9.224 | -1.935 | -2.091 | 2041 | -2186 | -2165 | 1909 | 1809 | 1598 |  | DENT | GENE | 05:18 | 05:56 | 05:59 | 282 | 511 | 0.8 | N/A | Глубина вмятины: 12 мм (0,8%). Линейка: 28 см в (922 см; 05:56 ч:мин) |  | (c)
17316.155 | 9.955 | 9.815 | -1.36 | -1.5 | 1977 | -2186 | -2202 | 1919 | 1207 | 1598 |  | DENT | GENE | 05:07 | 05:56 | 05:53 | 293 | 565 | 1.1 | N/A | Глубина вмятины: 16 мм (1,1%). Линейка: 29 см в (982 см; 05:56 ч:мин) |  | (c)
17316.602 | 10.402 | 10.218 | -0.913 | -1.097 | 2002 | -2212 | 2226 | 2002 | 801 | 1598 |  | DENT | GENE | 05:11 | 05:51 | 05:48 | 296 | 449 | 0.9 | N/A | Глубина вмятины: 13 мм (0,9%). Линейка: 30 см в (1022 см; 05:51 ч:мин) |  | (c)
17316.908 | 10.708 | 10.593 | -0.607 | -0.722 | 2005 | -2212 | -2231 | 2005 | 464 | 1598 |  | DENT | GENE | 05:12 | 05:51 | 05:48 | 258 | 451 | 0.9 | N/A | Глубина вмятины: 13 мм (0,9%). Линейка: 26 см в (1059 см; 05:51 ч:мин) |  | (c)
17317.616 | 0.101 | 0.075 | -11.009 | -11.035 | -1493 | -1192 | -1042 | 592 | 75 | 1599 |  | CORR | GENE | 06:35 | 07:23 | 07:48 | 139 | 901 | 10 | EXT |  | 0.85 | (c)
17329.003 | 0.378 | 0.358 | -10.357 | -10.377 | 1250 | 1325 | 1369 | 1250 | 358 | 1600 |  | CORR | CIGR | 05:44 | 05:57 | 06:04 | 33 | 238 | 10 | EXT |  | 0.89 | (c)
17339.461 | 0.101 | 0.059 | -11.244 | -11.286 | -912 | -335 | 38 | 0 | 59 | 1601 |  | CORR | GENE | 03:30 | 05:03 | 06:03 | 91 | 1899 | 10 | EXT | Аномалия находится на упругопластическом изгибе: R=626 D, максимальное растяжение на 5.7 час. | 0.85 | (c)
17345.395 | 6.035 | 6.021 | -5.31 | -5.324 | -100 | 16 | -14 | 0 | 5287 | 1601 |  | CORR | CIGR | 05:41 | 05:60 | 05:55 | 37 | 172 | 10 | EXT | Аномалия находится на упругопластическом изгибе: R=386 D, максимальное растяжение на 6 час. | 0.85 | (c)
17348.735 | 9.375 | 9.315 | -1.97 | -2.03 | 412 | 436 | 431 | 412 | 1795 | 1601 |  | CORR | AXGR | 07:04 | 07:08 | 07:07 | 235 | 38 | 10 | EXT | Аномалия находится на упругопластическом изгибе: R=372 D, максимальное растяжение на 6 час. | 0.86 | (c)
17349.548 | 10.188 | 10.176 | -1.157 | -1.169 | 183 | 372 | 316 | 183 | 1114 | 1601 |  | CORR | GENE | 06:27 | 06:57 | 06:48 | 55 | 266 | 10 | EXT | Аномалия находится на упругопластическом изгибе: R=380 D, максимальное растяжение на 6 час. | 0.84 | (c)
17373.295 | 0 | -0.028 | -11.305 | -11.333 | -1630 | 235 | -644 | 0 |  | 1604 | Нарушение формы кольцевого шва | GWAN |  | 02:44 | 07:45 | 05:23 | 0 | 1971 |  | EXT | Нарушение формы кольцевого шва |  | (c)
17429.87 | 0 | -0.041 | -11.135 | -11.176 | -20 | 672 | 1081 | 0 |  | 1609 | Нарушение формы кольцевого шва | GWAN |  | 00:29 | 02:21 | 03:27 | 0 | 2202 |  | EXT | Нарушение формы кольцевого шва |  | (c)
17485.925 | 0 | -0.035 | -11.4 | -11.435 | -1840 | -1595 | -1538 | 390 |  | 1615 | Нарушение формы кольцевого шва | GWAN |  | 04:23 | 05:03 | 05:12 | 0 | 605 |  | EXT | Нарушение формы кольцевого шва Аномалия находится на отводе. |  | (c)
17498.592 | 1.267 | 1.256 | -10.178 | -10.189 | -1304 | -1264 | -1241 | 927 | 1256 | 1616 |  | CORR | CIGR | 05:52 | 05:59 | 06:02 | 24 | 126 | 12 | EXT |  | 0.89 | (c)
17505.698 | 8.373 | 8.361 | -3.072 | -3.084 | -155 | -123 | -110 | 65 | 3057 | 1616 |  | CORR | CIGR | 08:57 | 09:03 | 09:05 | 27 | 90 | 12 | EXT |  | 0.89 | (c)
17553.615 | 0 | -0.034 | -10.745 | -10.779 | -877 | 636 | 166 | 0 |  | 1621 | Нарушение формы кольцевого шва | GWAN |  | 09:25 | 01:29 | 12:13 | 0 | 2085 |  | EXT | Нарушение формы кольцевого шва |  | (c)
17564.25 | 10.635 | 10.609 | -0.11 | -0.136 | 924 | 1039 | 1036 | 924 | 96 | 1621 |  | ARTD | CIGR | 02:15 | 02:34 | 02:33 | 40 | 224 |  | EXT | Эквивалент потери металла 18%. |  | (c)
17580.995 | 5.57 | 5.514 | -5.8 | -5.856 | -1910 | -1885 | -1891 | 321 | 5514 | 1623 | Металлургический дефект | MIAN | AXGR | 08:58 | 09:02 | 09:01 | 181 | 37 |  | EXT | Металлургический дефект Эквивалент потери металла 10%. |  | (c)
17710.095 | 11.17 | 10.961 | -0.07 | -0.279 | 1308 | 1317 | 1326 | 887 | 31 | 1634 |  | ARTD | AXGR | 06:08 | 06:09 | 06:11 | 248 | 36 |  | EXT | Эквивалент потери металла 15%. Аномалия находится на отводе. |  | (c)
17710.165 | 0 | -0.026 | -11.13 | -11.156 | -666 | 487 | 311 | 0 |  | 1635 | Нарушение формы кольцевого шва | GWAN |  | 02:39 | 05:45 | 05:16 | 0 | 1954 |  | EXT | Нарушение формы кольцевого шва Аномалия находится на отводе. |  | (c)
17771.366 | 4.471 | 3.634 | -6.519 | -7.356 | 930 | 1324 | 1260 | 641 | 3634 | 1640 |  | DENT | GENE | 05:15 | 06:19 | 06:08 | 1332 | 660 | 0.7 | N/A | Глубина вмятины: 10 мм (0,7%). Линейка: 133 см в (363 см; 06:19 ч:мин) |  | (c)
17800.85 | 0 | -0.016 | -11.445 | -11.461 | 1803 | 2168 | 2126 | 1803 |  | 1643 | Нарушение формы кольцевого шва | GWAN |  | 04:45 | 05:44 | 05:37 | 0 | 646 |  | EXT | Нарушение формы кольцевого шва |  | (c)
17838.128 | 2.698 | 2.634 | -7.997 | -8.061 | 1941 | 1950 | 1949 | 273 | 2634 | 1646 |  | ARTD | AXGR | 05:47 | 05:48 | 05:48 | 130 | 17 |  | EXT | Эквивалент потери металла 10%. Аномалия находится на упругопластическом изгибе: R=305 D, максимальное растяжение на 4.1 час. |  | (c)
17867.895 | 10.56 | 10.542 | -0.035 | -0.053 | -1338 | -1133 | -1188 | 892 | 21 | 1648 |  | CORR | CIGR | 05:47 | 06:20 | 06:11 | 32 | 301 | 10 | EXT |  | 0.89 | (c)
17879.2 | 11.27 | 11.249 | -0.075 | -0.096 | -165 | 99 | 13 | 0 | 45 | 1649 |  | CORR | GENE | 03:38 | 04:21 | 04:07 | 51 | 356 | 12 | EXT |  | 0.89 | (c)
17945.76 | 0 | -0.036 | -11.23 | -11.266 | -769 | 611 | 54 | 0 |  | 1656 | Нарушение формы кольцевого шва | GWAN |  | 01:34 | 05:17 | 03:47 | 0 | 1646 |  | EXT | Нарушение формы кольцевого шва |  | (c)
17945.76 | 0 | -0.033 | -11.23 | -11.263 | 1339 | 1925 | -2144 | 1167 |  | 1656 | Нарушение формы кольцевого шва | GWAN |  | 07:14 | 08:49 | 09:52 | 0 | 1955 |  | EXT | Нарушение формы кольцевого шва |  | (c)
17968.11 | 0 | -0.048 | -11.44 | -11.488 | 208 | -738 | 2197 | 208 |  | 1658 | Нарушение формы кольцевого шва | GWAN |  | 06:18 | 03:45 | 11:39 | 0 | 3978 |  | EXT | Нарушение формы кольцевого шва |  | (c)
18035.29 | 10.95 | 10.932 | -0.6 | -0.618 | 2057 | 2217 | 2200 | 2057 | 587 | 1663 |  | CORR | CIGR | 03:24 | 03:50 | 03:47 | 31 | 285 | 10 | EXT |  | 0.89 | (c)
18070.187 | 11.362 | 11.309 | -0.063 | -0.116 | -950 | -169 | -22 | 0 | 38 | 1666 |  | CORR | GENE | 08:40 | 10:46 | 11:10 | 78 | 1856 | 11 | EXT |  | 0.89 | (c)
18070.19 | 11.365 | 11.316 | -0.06 | -0.109 | 1940 | -2085 | -1988 | 0 | 32 | 1666 |  | CORR | GENE | 04:26 | 05:36 | 05:52 | 77 | 1066 | 10 | EXT |  | 0.89 | (c)
18084.265 | 2.75 | 2.721 | -8.195 | -8.224 | -2227 | -2175 | -2176 | 3 | 2721 | 1668 |  | GOUG | CIGR | 04:40 | 04:49 | 04:48 | 39 | 103 | 11 | EXT | Задир. |  | (b)
18092.46 | 0 | -0.022 | -11.535 | -11.557 | -2204 | -1180 | -1558 | 911 |  | 1669 | Нарушение формы кольцевого шва | GWAN |  | 01:07 | 03:52 | 02:51 | 0 | 1293 |  | EXT | Нарушение формы кольцевого шва Аномалия находится на упругопластическом изгибе: R=270 D, максимальное растяжение на 11.1 час. |  | (c)
18135.754 | 10.514 | 10.319 | -0.786 | -0.981 | -2225 | -2206 | -2175 | 6 | 544 | 1672 |  | SCC | GENE | 04:32 | 04:35 | 04:40 | 437 | 99 | 20 | EXT | Аномалия находится в зоне сварного шва. | 1 | (a)
18143.191 | 6.651 | 6.638 | -4.254 | -4.267 | 1057 | 1172 | 1149 | 989 | 4239 | 1673 |  | CORR | CIGR | 05:36 | 05:54 | 05:50 | 28 | 184 | 15 | EXT | Аномалия находится на отводе. | 0.89 | (c)
18144.621 | 8.081 | 8.015 | -2.824 | -2.89 | 2222 | -2220 | -2223 | 0 | 2587 | 1673 |  | CORR | AXGR | 08:43 | 08:47 | 08:46 | 303 | 32 | 11 | EXT | Аномалия находится на отводе. | 0.92 | (c)
18169.92 | 0 | -0.036 | -11.155 | -11.191 | 876 | 1328 | 1397 | 312 |  | 1676 | Нарушение формы кольцевого шва | GWAN |  | 01:46 | 02:59 | 03:10 | 0 | 1042 |  | EXT | Нарушение формы кольцевого шва Аномалия находится на упругопластическом изгибе: R=405 D, максимальное растяжение на 6.3 час. |  | (c)
18169.92 | 0 | -0.033 | -11.155 | -11.188 | -1906 | -865 | -1047 | 188 |  | 1676 | Нарушение формы кольцевого шва | GWAN |  | 06:17 | 09:05 | 08:36 | 0 | 1718 |  | EXT | Нарушение формы кольцевого шва Аномалия находится на упругопластическом изгибе: R=405 D, максимальное растяжение на 6.3 час. |  | (c)
18219.577 | 6.157 | 6.134 | -5.303 | -5.326 | 1433 | 1564 | 1531 | 601 | 5278 | 1680 |  | CORR | GENE | 05:45 | 06:06 | 06:01 | 48 | 197 | 10 | EXT |  | 0.89 | (c)
18297.776 | 5.031 | 5.007 | -6.354 | -6.378 | -1464 | -1327 | -1353 | 766 | 5007 | 1687 |  | CORR | GENE | 05:58 | 06:20 | 06:16 | 66 | 223 | 10 | EXT |  | 0.89 | (c)
18298.242 | 5.497 | 5.485 | -5.888 | -5.9 | -1668 | -1603 | -1592 | 562 | 5485 | 1687 |  | CORR | CIGR | 05:25 | 05:36 | 05:37 | 25 | 153 | 10 | EXT |  | 0.89 | (c)
18298.407 | 5.662 | 5.545 | -5.723 | -5.84 | -416 | -292 | -329 | 242 | 5545 | 1687 |  | ARTD | GENE | 08:47 | 09:07 | 09:01 | 145 | 174 |  | EXT | Наплавка. |  | (c)
18298.66 | 5.915 | 5.815 | -5.47 | -5.57 | -1705 | -1621 | -1394 | 526 | 5445 | 1687 |  | CORR | GENE | 05:19 | 05:33 | 06:09 | 125 | 622 | 13 | EXT |  | 0.9 | (c)
18302.056 | 9.311 | 9.286 | -2.074 | -2.099 | 2229 | -2041 | -2059 | 0 | 2034 | 1687 |  | CORR | GENE | 03:54 | 04:25 | 04:22 | 65 | 347 | 10 | EXT |  | 0.89 | (c)
18305.659 | 1.529 | 1.515 | -9.806 | -9.82 | 1861 | 1905 | 1918 | 256 | 1515 | 1688 |  | CORR | CIGR | 05:39 | 05:46 | 05:48 | 27 | 113 | 10 | EXT | Аномалия находится на упругопластическом изгибе: R=863 D, максимальное растяжение на 5.9 час. | 0.89 | (c)
18315.514 | 0.049 | 0.031 | -11.291 | -11.309 | 1782 | 2181 | 2142 | 0 | 31 | 1689 |  | CORR | CIGR | 04:59 | 06:04 | 05:57 | 43 | 720 | 10 | EXT | Аномалия находится на упругопластическом изгибе: R=423 D, максимальное растяжение на 5.2 час. | 0.9 | (c)
18326.805 | 0 | -0.027 | -11.35 | -11.377 | 1764 | -1595 | -1836 | 0 |  | 1690 | Нарушение формы кольцевого шва | GWAN |  | 02:27 | 05:25 | 04:46 | 0 | 1723 |  | EXT | Нарушение формы кольцевого шва |  | (c)
18372.394 | 0.864 | 0.847 | -10.361 | -10.378 | -1380 | -1338 | -1323 | 850 | 847 | 1694 |  | CORR | CIGR | 06:04 | 06:11 | 06:13 | 25 | 114 | 11 | EXT | Аномалия находится на упругопластическом изгибе: R=344 D, максимальное растяжение на 5.5 час. | 0.96 | (c)
18373.657 | 2.127 | 2.097 | -9.098 | -9.128 | 1825 | 1883 | 1982 | 92 | 2097 | 1694 |  | CORR | GENE | 02:42 | 02:51 | 03:07 | 51 | 314 | 10 | EXT | Аномалия находится на упругопластическом изгибе: R=308 D, максимальное растяжение на 5.6 час. | 0.89 | (c)
18380.707 | 9.177 | 9.171 | -2.048 | -2.054 | -601 | -404 | -484 | 366 | 2020 | 1694 |  | CORR | CIGR | 08:10 | 08:42 | 08:29 | 34 | 235 | 11 | EXT | Аномалия находится на упругопластическом изгибе: R=244 D, максимальное растяжение на 5.6 час. | 0.89 | (c)
18382.65 | 11.12 | 9.335 | -0.105 | -1.89 | -438 | 553 | 603 | 0 | 0 | 1694 |  | WRIN | GENE | 08:36 | 11:16 | 11:24 | 2153 | 2083 | 0.8 | N/A | Высота гофр: 11 мм (0,8%). Длина волны: 775 мм Аномалия находится вблизи кольцевого сварного шва. Аномалия находится вблизи продольного шва. Аномалия находится вблизи дефекта потери металла. Аномалия находится на упругопластическом изгибе. |  | (a)
18382.706 | 11.176 | 11.155 | -0.049 | -0.07 | -471 | -393 | -417 | 362 | 49 | 1694 |  | CORR | CIGR | 08:31 | 08:44 | 08:40 | 21 | 109 | 15 | EXT | Аномалия находится на упругопластическом изгибе: R=246 D, максимальное растяжение на 5.6 час. | 0.89 | (c)
18387.385 | 4.63 | 4.485 | -6.83 | -6.975 | -976 | -779 | -801 | 625 | 4485 | 1695 |  | DENT | GENE | 10:53 | 11:25 | 11:22 | 268 | 351 | 0.6 | N/A | Глубина вмятины: 9 мм (0,6%). Линейка: 27 см в (449 см; 11:25 ч:мин) Аномалия находится на упругопластическом изгибе. |  | (c)
18388.24 | 5.485 | 5.401 | -5.975 | -6.059 | -2206 | -2198 | -2196 | 25 | 5401 | 1695 |  | CORR | AXGR | 07:35 | 07:36 | 07:36 | 149 | 19 | 10 | EXT | Аномалия находится на упругопластическом изгибе: R=290 D, максимальное растяжение на 5.6 час. | 0.9 | (c)
18388.772 | 6.017 | 6.005 | -5.443 | -5.455 | 2220 | -2125 | -2159 | 0 | 5411 | 1695 |  | CORR | CIGR | 07:29 | 07:48 | 07:42 | 44 | 164 | 10 | EXT | Аномалия находится на упругопластическом изгибе: R=298 D, максимальное растяжение на 5.6 час. | 0.89 | (c)
18388.863 | 6.108 | 6.088 | -5.352 | -5.372 | -1910 | -1869 | -1854 | 321 | 5352 | 1695 |  | CORR | CIGR | 08:23 | 08:29 | 08:32 | 20 | 112 | 14 | EXT | Аномалия находится на упругопластическом изгибе: R=298 D, максимальное растяжение на 5.6 час. | 0.89 | (c)
18390.2 | 7.445 | 7.307 | -4.015 | -4.153 | -2213 | -2203 | -2140 | 18 | 3590 | 1695 |  | CORR | GENE | 07:34 | 07:35 | 07:45 | 563 | 145 | 11 | EXT | Аномалия находится на упругопластическом изгибе: R=326 D, максимальное растяжение на 5.5 час. | 0.95 | (c)
18393.171 | 10.416 | 10.401 | -1.044 | -1.059 | 1389 | 1461 | 1466 | 688 | 984 | 1695 |  | ARTD | GENE | 05:15 | 05:27 | 05:27 | 75 | 153 |  | EXT | Наплавка. Аномалия находится на упругопластическом изгибе: R=417 D, максимальное растяжение на 5.2 час. |  | (c)
18394.215 | 0 | -0.008 | -11.47 | -11.478 | 1421 | 1554 | 1627 | 396 |  | 1696 | Нарушение формы кольцевого шва | GWAN |  | 04:47 | 05:08 | 05:20 | 0 | 414 |  | EXT | Нарушение формы кольцевого шва Аномалия находится на упругопластическом изгибе: R=466 D, максимальное растяжение на 5.1 час. |  | (c)
18399.848 | 5.633 | 5.632 | -5.837 | -5.838 | 896 | 1030 | 1014 | 896 | 5632 | 1696 |  | CORR | CIGR | 03:22 | 03:44 | 03:41 | 46 | 235 | 10 | EXT |  | 0.89 | (c)
18399.958 | 5.743 | 5.737 | -5.727 | -5.733 | -1997 | -1977 | -1985 | 234 | 5566 | 1696 |  | CORR | AXGR | 07:35 | 07:38 | 07:37 | 167 | 23 | 12 | EXT |  | 0.9 | (c)
18402.953 | 8.738 | 8.732 | -2.732 | -2.738 | 2169 | 2203 | 2202 | 0 | 2717 | 1696 |  | LWAN | CIGR | 06:48 | 06:53 | 06:53 | 21 | 65 |  | EXT | Эквивалент потери металла 10%. |  | (c)
18403.105 | 8.89 | 8.89 | -2.58 | -2.58 | 1057 | 1136 | 1131 | 1025 | 2539 | 1696 |  | CORR | CIGR | 03:48 | 04:01 | 03:60 | 41 | 148 | 15 | EXT |  | 0.89 | (c)
18410.941 | 5.256 | 3.652 | -5.649 | -7.253 | 2136 | 2207 | 2172 | 23 | 3652 | 1697 |  | CORR | GENE | 08:07 | 08:19 | 08:13 | 2561 | 72 | 11 | EXT | Аномалия находится на отводе. | 0.98 | (c)
18412.999 | 7.314 | 7.295 | -3.591 | -3.61 | 2194 | -2211 | -2170 | 0 | 3575 | 1697 |  | CORR | CIGR | 08:17 | 08:26 | 08:32 | 35 | 194 | 11 | EXT | Аномалия находится на отводе. | 0.89 | (c)
18414.203 | 8.518 | 8.305 | -2.387 | -2.6 | 2200 | 2208 | 2218 | 0 | 1804 | 1697 |  | CORR | AXGR | 08:18 | 08:19 | 08:21 | 796 | 37 | 10 | EXT | Аномалия находится на отводе. | 0.95 | (c)
18433.6 | 5.6 | 5.586 | -5.695 | -5.709 | 1924 | 2115 | 2077 | 0 | 5586 | 1699 |  | CORR | GENE | 04:33 | 05:04 | 04:58 | 48 | 308 | 10 | EXT |  | 0.89 | (c)
18434.154 | 6.154 | 6.115 | -5.141 | -5.18 | 1481 | 1665 | 1661 | 390 | 5120 | 1699 |  | CORR | GENE | 03:22 | 03:52 | 03:51 | 60 | 359 | 10 | EXT |  | 0.89 | (c)
18447.514 | 8.219 | 8.193 | -2.966 | -2.992 | 868 | 971 | 1050 | 868 | 2940 | 1700 |  | CORR | GENE | 03:40 | 03:57 | 04:10 | 52 | 364 | 11 | EXT | Аномалия находится на упругопластическом изгибе: R=456 D, максимальное растяжение на 11.5 час. | 0.89 | (c)
18450.89 | 0.41 | 0.395 | -10.76 | -10.775 | -2183 | -2142 | -2088 | 48 | 395 | 1701 |  | CORR | CIGR | 06:36 | 06:43 | 06:51 | 27 | 190 | 15 | EXT | Аномалия находится на упругопластическом изгибе: R=448 D, максимальное растяжение на 11.9 час. | 0.89 | (c)
18457.429 | 6.949 | 6.89 | -4.221 | -4.28 | -1847 | -1835 | -1836 | 383 | 4121 | 1701 |  | CORR | AXGR | 07:30 | 07:32 | 07:32 | 159 | 21 | 10 | EXT | Аномалия находится на упругопластическом изгибе: R=387 D, максимальное растяжение на 11.8 час. | 0.9 | (c)
18458.484 | 8.004 | 7.946 | -3.166 | -3.224 | 1640 | 1652 | 1656 | 558 | 3109 | 1701 |  | CORR | AXGR | 04:53 | 04:55 | 04:56 | 115 | 32 | 11 | EXT | Аномалия находится на упругопластическом изгибе: R=395 D, максимальное растяжение на 11.7 час. | 0.89 | (c)
18461.331 | 10.851 | 10.819 | -0.319 | -0.351 | -1635 | -1434 | -1452 | 596 | 277 | 1701 |  | CORR | GENE | 08:05 | 08:37 | 08:34 | 74 | 365 | 10 | EXT | Аномалия находится на упругопластическом изгибе: R=500 D, максимальное растяжение на 11.6 час. | 0.89 | (c)
18484.006 | 11.191 | 11.118 | -0.049 | -0.122 | 1642 | 1982 | 1920 | 34 | 20 | 1703 |  | CORR | GENE | 03:34 | 04:29 | 04:19 | 102 | 554 | 11 | EXT |  | 0.89 | (c)
18488.642 | 4.587 | 4.519 | -6.833 | -6.901 | -2043 | -1277 | -1494 | 187 | 4519 | 1704 |  | CORR | GENE | 04:30 | 06:34 | 05:59 | 204 | 1098 | 14 | EXT |  | 0.92 | (c)
18490.416 | 6.361 | 6.335 | -5.059 | -5.085 | 2226 | -2093 | -2098 | 0 | 5024 | 1704 |  | CORR | GENE | 03:59 | 04:22 | 04:21 | 61 | 275 | 17 | EXT |  | 0.89 | (c)
18492.544 | 8.489 | 8.466 | -2.931 | -2.954 | -1197 | -1100 | -1097 | 996 | 2903 | 1704 |  | CORR | GENE | 06:47 | 07:02 | 07:03 | 51 | 202 | 13 | EXT |  | 0.89 | (c)
18527.885 | 0 | -0.015 | -11.425 | -11.44 | -973 | -1518 | 1164 | 0 |  | 1708 | Нарушение формы кольцевого шва | GWAN |  | 06:39 | 05:11 | 12:24 | 0 | 4275 |  | EXT | Нарушение формы кольцевого шва |  | (c)
18528.323 | 0.438 | 0.396 | -10.987 | -11.029 | -1615 | -1593 | -1595 | 616 | 396 | 1708 | Металлургический дефект | MIAN | AXGR | 04:55 | 04:59 | 04:58 | 97 | 40 |  | INT | Металлургический дефект Эквивалент потери металла 10%. |  | (c)
18539.31 | 0 | -0.044 | -11.365 | -11.409 | -888 | -560 | 1216 | 0 |  | 1709 | Нарушение формы кольцевого шва | GWAN |  | 06:58 | 07:51 | 12:37 | 0 | 4208 |  | EXT | Нарушение формы кольцевого шва |  | (c)
18573.584 | 0.129 | 0.075 | -11.031 | -11.085 | 1713 | 1933 | 1925 | 94 | 75 | 1712 |  | CORR | GENE | 05:37 | 06:12 | 06:11 | 111 | 424 | 11 | EXT |  | 0.89 | (c)
18574.442 | 0.987 | 0.984 | -10.173 | -10.176 | 2096 | 2129 | 2141 | 46 | 984 | 1712 |  | CORR | CIGR | 06:38 | 06:44 | 06:46 | 18 | 89 | 11 | EXT |  | 0.89 | (c)
18575.882 | 2.427 | 2.405 | -8.733 | -8.755 | 2020 | 2080 | 2076 | 100 | 2405 | 1712 |  | CORR | CIGR | 06:26 | 06:36 | 06:35 | 36 | 111 | 14 | EXT |  | 0.89 | (c)
18577.973 | 4.518 | 4.369 | -6.642 | -6.791 | 2161 | 2161 | 2174 | 45 | 4369 | 1712 |  | CORR | AXGR | 06:49 | 06:49 | 06:51 | 200 | 25 | 10 | EXT |  | 0.91 | (c)
18578.211 | 4.756 | 4.74 | -6.404 | -6.42 | 2051 | 2113 | 2114 | 52 | 4740 | 1712 |  | CORR | CIGR | 06:31 | 06:41 | 06:41 | 29 | 128 | 10 | EXT |  | 0.89 | (c)
18579.393 | 5.938 | 5.791 | -5.222 | -5.369 | 2094 | 2094 | 2125 | 75 | 5143 | 1712 |  | CORR | GENE | 06:38 | 06:38 | 06:43 | 226 | 62 | 10 | EXT |  | 0.91 | (c)
18579.578 | 6.123 | 6.114 | -5.037 | -5.046 | 1944 | 2056 | 2066 | 43 | 4995 | 1712 |  | CORR | GENE | 06:14 | 06:32 | 06:33 | 51 | 244 | 11 | EXT |  | 0.89 | (c)
18580.191 | 6.736 | 6.725 | -4.424 | -4.435 | 2030 | 2095 | 2080 | 100 | 4391 | 1712 |  | CORR | CIGR | 06:28 | 06:38 | 06:36 | 44 | 101 | 10 | EXT |  | 0.89 | (c)
18593.752 | 9.137 | 9.097 | -2.223 | -2.263 | -2187 | -2027 | -1992 | 44 | 2208 | 1713 |  | CORR | GENE | 05:16 | 05:42 | 05:48 | 55 | 388 | 13 | EXT |  | 0.89 | (c)
18601.579 | 5.604 | 5.592 | -5.876 | -5.888 | 1157 | 1231 | 1225 | 937 | 5592 | 1714 |  | CORR | CIGR | 05:52 | 06:04 | 06:03 | 31 | 136 | 10 | EXT |  | 0.89 | (c)
18602.349 | 6.374 | 6.362 | -5.106 | -5.118 | 1592 | 1637 | 1639 | 545 | 5093 | 1714 |  | CORR | CIGR | 07:02 | 07:09 | 07:10 | 25 | 94 | 10 | EXT |  | 0.89 | (c)
18603.167 | 7.192 | 7.092 | -4.288 | -4.388 | 688 | 832 | 1117 | 684 | 4221 | 1714 |  | CORR | GENE | 04:36 | 04:59 | 05:45 | 167 | 858 | 10 | EXT |  | 0.9 | (c)
18605.822 | 9.847 | 9.816 | -1.633 | -1.664 | 1804 | 1818 | 1859 | 316 | 1633 | 1714 |  | CORR | CIGR | 07:36 | 07:39 | 07:45 | 31 | 111 | 15 | EXT |  | 0.89 | (c)
18607.035 | 11.06 | 11.041 | -0.42 | -0.439 | 1695 | 1752 | 1757 | 410 | 403 | 1714 | Металлургический дефект | MIAN | CIGR | 07:19 | 07:28 | 07:29 | 36 | 126 |  | INT | Металлургический дефект Эквивалент потери металла 12%. |  | (c)
18609.246 | 1.791 | 1.77 | -9.494 | -9.515 | -2077 | -2024 | -1985 | 154 | 1770 | 1715 |  | CORR | CIGR | 05:37 | 05:46 | 05:52 | 33 | 184 | 11 | EXT |  | 0.89 | (c)
18609.966 | 2.511 | 2.5 | -8.774 | -8.785 | -2047 | -1878 | -1923 | 183 | 2500 | 1715 |  | CORR | CIGR | 05:42 | 06:09 | 06:02 | 40 | 248 | 10 | EXT |  | 0.89 | (c)
18610.93 | 3.475 | 3.465 | -7.81 | -7.82 | -1985 | -1824 | -1886 | 245 | 3465 | 1715 |  | CORR | GENE | 05:52 | 06:18 | 06:08 | 50 | 198 | 10 | EXT |  | 0.89 | (c)
18610.993 | 3.538 | 3.53 | -7.747 | -7.755 | -2077 | -2037 | -2036 | 154 | 3530 | 1715 |  | CORR | CIGR | 05:37 | 05:44 | 05:44 | 17 | 81 | 12 | EXT |  | 0.89 | (c)
18611.215 | 3.76 | 3.744 | -7.525 | -7.541 | -2088 | -2007 | -2036 | 143 | 3744 | 1715 |  | CORR | CIGR | 05:35 | 05:48 | 05:44 | 23 | 104 | 10 | EXT |  | 0.89 | (c)
18619.231 | 0.491 | 0.465 | -10.784 | -10.81 | -2217 | -2152 | -2159 | 14 | 465 | 1716 |  | CORR | CIGR | 07:07 | 07:17 | 07:16 | 38 | 115 | 11 | EXT |  | 0.89 | (c)
18619.5 | 0.76 | 0.733 | -10.515 | -10.542 | 2229 | -2128 | -2059 | 0 | 733 | 1716 |  | CORR | GENE | 07:04 | 07:21 | 07:32 | 70 | 347 | 10 | EXT |  | 0.89 | (c)
18619.723 | 0.983 | 0.962 | -10.292 | -10.313 | -2084 | -2048 | -1997 | 147 | 962 | 1716 |  | CORR | CIGR | 07:28 | 07:34 | 07:42 | 40 | 173 | 10 | EXT |  | 0.89 | (c)
18619.946 | 1.206 | 1.195 | -10.069 | -10.08 | -2211 | -2138 | -2146 | 19 | 1195 | 1716 |  | CORR | GENE | 07:07 | 07:19 | 07:18 | 131 | 131 | 10 | EXT |  | 0.9 | (c)
18620.123 | 1.383 | 1.373 | -9.892 | -9.902 | -2204 | -2062 | -2107 | 27 | 1373 | 1716 |  | CORR | CIGR | 07:09 | 07:32 | 07:24 | 44 | 193 | 10 | EXT |  | 0.89 | (c)
18622.278 | 3.538 | 3.509 | -7.737 | -7.766 | 1845 | 1999 | 1962 | 151 | 3509 | 1716 |  | CORR | CIGR | 06:02 | 06:27 | 06:21 | 30 | 235 | 10 | EXT |  | 0.89 | (c)
18622.432 | 3.692 | 3.676 | -7.583 | -7.599 | 1676 | 1748 | 1744 | 420 | 3676 | 1716 |  | CORR | CIGR | 05:35 | 05:46 | 05:46 | 33 | 134 | 10 | EXT |  | 0.89 | (c)
18623.795 | 5.055 | 5.046 | -6.22 | -6.229 | 1892 | 1940 | 1936 | 251 | 5046 | 1716 |  | CORR | CIGR | 06:10 | 06:17 | 06:17 | 21 | 87 | 10 | EXT |  | 0.89 | (c)
18624.502 | 5.762 | 5.752 | -5.513 | -5.523 | 2073 | 2101 | 2104 | 96 | 5504 | 1716 |  | CORR | CIGR | 06:39 | 06:43 | 06:44 | 19 | 62 | 10 | EXT |  | 0.89 | (c)
18625.32 | 6.58 | 6.569 | -4.695 | -4.706 | 1872 | 1949 | 1945 | 213 | 4683 | 1716 |  | CORR | CIGR | 06:07 | 06:19 | 06:18 | 23 | 145 | 10 | EXT |  | 0.89 | (c)
18625.373 | 6.633 | 6.624 | -4.642 | -4.651 | 1783 | 1894 | 1919 | 175 | 4627 | 1716 |  | CORR | CIGR | 05:52 | 06:10 | 06:14 | 24 | 272 | 10 | EXT |  | 0.89 | (c)
18627.437 | 8.697 | 8.684 | -2.578 | -2.591 | 1541 | 1609 | 1613 | 546 | 2569 | 1716 |  | CORR | CIGR | 05:13 | 05:24 | 05:25 | 22 | 144 | 10 | EXT |  | 0.89 | (c)
18627.81 | 9.07 | 9.048 | -2.205 | -2.227 | 2021 | 2132 | 2130 | 0 | 2199 | 1716 |  | CORR | CIGR | 06:30 | 06:48 | 06:48 | 28 | 218 | 10 | EXT |  | 0.89 | (c)
18629.909 | 11.169 | 11.143 | -0.106 | -0.132 | 1221 | 2053 | 1754 | 0 | 7 | 1716 |  | CORR | GENE | 04:21 | 06:36 | 05:47 | 125 | 1067 | 13 | EXT |  | 0.9 | (c)
18630.518 | 0.503 | 0.464 | -10.607 | -10.646 | 1589 | 1628 | 1700 | 419 | 464 | 1717 |  | CORR | GENE | 06:21 | 06:28 | 06:39 | 48 | 223 | 10 | EXT |  | 0.89 | (c)
18630.926 | 0.911 | 0.89 | -10.199 | -10.22 | 1336 | 1487 | 1459 | 649 | 890 | 1717 |  | CORR | GENE | 05:41 | 06:05 | 06:00 | 65 | 245 | 11 | EXT |  | 0.89 | (c)
18632.646 | 2.631 | 2.62 | -8.479 | -8.49 | 1802 | 1930 | 1885 | 263 | 2620 | 1717 |  | CORR | CIGR | 06:56 | 07:16 | 07:09 | 40 | 166 | 10 | EXT |  | 0.89 | (c)
18633.796 | 3.781 | 3.756 | -7.329 | -7.354 | -691 | -633 | -637 | 583 | 3756 | 1717 |  | CORR | CIGR | 00:13 | 00:23 | 00:22 | 25 | 108 | 14 | EXT |  | 0.89 | (c)
18634.17 | 4.155 | 4.141 | -6.955 | -6.969 | 1240 | 1589 | 1462 | 546 | 4141 | 1717 |  | CORR | GENE | 05:25 | 06:21 | 06:01 | 79 | 444 | 12 | EXT |  | 0.89 | (c)
18665.055 | 1.69 | 1.66 | -8.96 | -8.99 | -1574 | -1426 | -1419 | 656 | 1660 | 1720 | Дефект проката | MIAN | GENE | 10:44 | 11:08 | 11:09 | 54 | 310 |  | INT | Дефект проката Эквивалент потери металла 12%. Аномалия находится на отводе. |  | (c)
18685.477 | 11.462 | 11.371 | -0.028 | -0.119 | 2213 | -1848 | -1918 | 0 | 5 | 1721 |  | CORR | GENE | 05:56 | 07:01 | 06:50 | 114 | 659 | 10 | EXT |  | 0.89 | (c)
18685.563 | 0.058 | 0.035 | -11.402 | -11.425 | -151 | 332 | 355 | 0 | 35 | 1722 |  | CORR | GENE | 09:17 | 10:35 | 10:38 | 92 | 1011 | 11 | EXT |  | 0.89 | (c)
18690.605 | 5.1 | 5.085 | -6.36 | -6.375 | -1595 | -1518 | -1486 | 636 | 5085 | 1722 |  | CORR | GENE | 05:24 | 05:36 | 05:41 | 50 | 217 | 10 | EXT |  | 0.89 | (c)
18693.789 | 8.284 | 8.273 | -3.176 | -3.187 | -1205 | -1141 | -1140 | 1025 | 3164 | 1722 |  | CORR | CIGR | 06:27 | 06:37 | 06:37 | 23 | 130 | 10 | EXT |  | 0.89 | (c)
18737.261 | 7.091 | 7.061 | -3.839 | -3.869 | -1840 | -1787 | -1747 | 390 | 3839 | 1726 |  | CORR | CIGR | 06:54 | 07:02 | 07:09 | 30 | 186 | 12 | EXT |  | 0.89 | (c)
18738.051 | 7.881 | 7.812 | -3.049 | -3.118 | -1790 | -1660 | -1623 | 440 | 3042 | 1726 |  | CORR | GENE | 07:02 | 07:23 | 07:29 | 76 | 334 | 12 | EXT |  | 0.89 | (c)
18744.495 | 3.395 | 3.378 | -7.57 | -7.587 | -2091 | -1877 | -1930 | 140 | 3378 | 1727 |  | CORR | GENE | 07:14 | 07:49 | 07:40 | 71 | 322 | 12 | EXT |  | 0.89 | (c)
18745.198 | 4.098 | 3.662 | -6.867 | -7.303 | -2153 | -2149 | -2085 | 78 | 3662 | 1727 |  | CORR | GENE | 07:04 | 07:05 | 07:15 | 460 | 136 | 14 | EXT |  | 0.96 | (c)
18745.62 | 4.52 | 4.288 | -6.445 | -6.677 | -2165 | -2156 | -2122 | 66 | 4288 | 1727 |  | CORR | GENE | 07:02 | 07:03 | 07:09 | 426 | 86 | 10 | EXT |  | 0.93 | (c)
18749.05 | 7.95 | 7.931 | -3.015 | -3.034 | 1867 | 1967 | 1957 | 184 | 3000 | 1727 |  | CORR | CIGR | 05:53 | 06:09 | 06:07 | 34 | 180 | 10 | EXT |  | 0.89 | (c)
18750.131 | 9.031 | 9.021 | -1.934 | -1.944 | -2016 | -1774 | -1869 | 215 | 1878 | 1727 |  | CORR | GENE | 07:26 | 08:05 | 07:50 | 66 | 294 | 11 | EXT |  | 0.89 | (c)
18750.92 | 9.82 | 9.765 | -1.145 | -1.2 | 1709 | 2110 | 2047 | 0 | 1069 | 1727 |  | CORR | GENE | 05:27 | 06:32 | 06:22 | 131 | 675 | 10 | EXT |  | 0.9 | (c)
18754.065 | 2 | 1.94 | -9.325 | -9.385 | -2120 | -992 | -1468 | 111 | 1940 | 1728 |  | CORR | GENE | 04:47 | 07:49 | 06:32 | 281 | 1303 | 14 | EXT |  | 0.93 | (c)
18763.32 | 11.255 | 11.182 | -0.07 | -0.143 | 1890 | 2196 | -2104 | 0 | 38 | 1728 |  | CORR | GENE | 03:34 | 04:24 | 04:50 | 105 | 936 | 11 | EXT | Аномалия находится на упругопластическом изгибе: R=371 D, максимальное растяжение на 5.4 час. | 0.97 | (c)
18774.345 | 0 | -0.033 | -11.17 | -11.203 | -315 | 107 | 157 | 0 |  | 1730 | Нарушение формы кольцевого шва | GWAN |  | 09:12 | 10:20 | 10:28 | 0 | 944 |  | EXT | Нарушение формы кольцевого шва Аномалия находится на упругопластическом изгибе: R=362 D, максимальное растяжение на 5.6 час. |  | (c)
18785.494 | 11.149 | 11.073 | -0.021 | -0.097 | -2192 | -1890 | -1544 | 39 | 11 | 1730 |  | CORR | GENE | 04:09 | 04:57 | 05:53 | 86 | 1295 | 13 | EXT | Аномалия находится на упругопластическом изгибе: R=421 D, максимальное растяжение на 6.1 час. | 0.95 | (c)
18823.185 | 4.08 | 4.034 | -7.335 | -7.381 | -1851 | -1784 | -1689 | 379 | 4034 | 1734 |  | CORR | GENE | 05:30 | 05:41 | 05:56 | 61 | 323 | 10 | EXT | Аномалия находится на упругопластическом изгибе: R=326 D, максимальное растяжение на 0.8 час. | 0.89 | (c)
18826.321 | 7.216 | 7.19 | -4.199 | -4.225 | -1581 | -1459 | -1443 | 649 | 4165 | 1734 |  | CORR | GENE | 06:13 | 06:33 | 06:36 | 60 | 278 | 10 | EXT | Аномалия находится на упругопластическом изгибе: R=415 D, максимальное растяжение на 0.5 час. | 0.89 | (c)
18827.229 | 8.124 | 8 | -3.291 | -3.415 | -2201 | -2186 | -2186 | 30 | 3238 | 1734 |  | CORR | AXGR | 04:33 | 04:36 | 04:36 | 177 | 31 | 12 | EXT | Аномалия находится на упругопластическом изгибе: R=424 D, максимальное растяжение на 0.5 час. | 0.91 | (c)
18843.35 | 1.535 | 0.487 | -9.675 | -10.723 | 2116 | 2187 | 2173 | 1 | 487 | 1736 |  | CORR | GENE | 07:57 | 08:08 | 08:06 | 1617 | 113 | 15 | EXT | Аномалия находится на упругопластическом изгибе: R=682 D, максимальное растяжение на 11.8 час. | 1.02 | (b)
18846.093 | 4.278 | 4.264 | -6.932 | -6.946 | -2180 | -2101 | -2104 | 51 | 4264 | 1736 | Дефект проката | MIAN | CIGR | 08:23 | 08:36 | 08:36 | 44 | 152 |  | INT | Дефект проката Эквивалент потери металла 12%. |  | (c)
18849.044 | 7.229 | 7.214 | -3.981 | -3.996 | 1815 | 1879 | 1877 | 292 | 3951 | 1736 |  | CORR | CIGR | 07:08 | 07:18 | 07:18 | 45 | 124 | 10 | EXT |  | 0.89 | (c)
18863.283 | 10.258 | 10.227 | -0.247 | -0.278 | -2183 | -1644 | -1805 | 48 | 222 | 1737 |  | CORR | GENE | 06:53 | 08:20 | 07:54 | 56 | 755 | 10 | EXT |  | 0.89 | (c)
18891.98 | 5.775 | 5.758 | -5.625 | -5.642 | -2211 | -2080 | -2101 | 20 | 5596 | 1740 |  | CORR | CIGR | 06:46 | 07:07 | 07:04 | 46 | 220 | 12 | EXT |  | 0.89 | (c)
18893.687 | 7.482 | 7.473 | -3.918 | -3.927 | 1993 | 2046 | 2046 | 131 | 3873 | 1740 |  | CORR | GENE | 06:04 | 06:13 | 06:13 | 54 | 106 | 10 | EXT |  | 0.89 | (c)
18894.163 | 7.958 | 7.859 | -3.442 | -3.541 | -2190 | -2174 | -2172 | 41 | 3331 | 1740 |  | SCC | AXGR | 06:49 | 06:52 | 06:52 | 210 | 35 | 36 | EXT | Аномалия находится в зоне сварного шва. | 1.09 | (a)
18906.211 | 8.606 | 8.546 | -2.484 | -2.544 | -2121 | -1938 | -1822 | 110 | 2432 | 1741 |  | CORR | GENE | 06:06 | 06:35 | 06:54 | 112 | 599 | 14 | EXT |  | 0.9 | (c)
18906.923 | 9.318 | 9.293 | -1.772 | -1.797 | -1556 | -1443 | -1397 | 674 | 1747 | 1741 |  | CORR | GENE | 07:37 | 07:55 | 08:03 | 50 | 317 | 10 | EXT |  | 0.89 | (c)
18908.64 | 11.035 | 11.013 | -0.055 | -0.077 | 2132 | 2217 | -2095 | 0 | 12 | 1741 |  | CORR | GENE | 05:32 | 05:46 | 06:10 | 65 | 468 | 11 | EXT |  | 0.89 | (c)
18908.695 | 0 | -0.04 | -11.38 | -11.42 | -1397 | -906 | -929 | 460 |  | 1742 | Нарушение формы кольцевого шва | GWAN |  | 09:09 | 10:28 | 10:25 | 0 | 936 |  | EXT | Нарушение формы кольцевого шва |  | (c)
18992.455 | 5.515 | 5.495 | -5.74 | -5.76 | -2035 | -1956 | -1902 | 196 | 5495 | 1749 |  | CORR | CIGR | 05:18 | 05:30 | 05:39 | 37 | 266 | 10 | EXT |  | 0.89 | (c)
18992.899 | 5.959 | 5.919 | -5.296 | -5.336 | -2032 | -1945 | -1892 | 199 | 5268 | 1749 |  | CORR | GENE | 05:18 | 05:32 | 05:41 | 68 | 279 | 10 | EXT |  | 0.89 | (c)
19058.008 | 4.938 | 4.928 | -6.392 | -6.402 | 2035 | 2127 | 2106 | 53 | 4928 | 1755 |  | CORR | CIGR | 07:19 | 07:34 | 07:30 | 40 | 143 | 11 | EXT |  | 0.89 | (c)
19062.258 | 9.188 | 9.175 | -2.142 | -2.155 | -2181 | -2141 | -2053 | 50 | 2091 | 1755 |  | CORR | GENE | 07:58 | 08:05 | 08:19 | 64 | 256 | 10 | EXT |  | 0.89 | (c)
19062.977 | 9.907 | 9.836 | -1.423 | -1.494 | 2197 | 2213 | 2213 | 1 | 1344 | 1755 |  | CORR | AXGR | 07:45 | 07:47 | 07:47 | 150 | 32 | 12 | EXT |  | 0.9 | (c)
19064.147 | 11.077 | 11.058 | -0.253 | -0.272 | 432 | 577 | 567 | 432 | 235 | 1755 |  | CORR | CIGR | 02:60 | 03:23 | 03:22 | 37 | 269 | 12 | EXT |  | 0.89 | (c)
19075.825 | 11.425 | 11.376 | -0.015 | -0.064 | 105 | 1600 | 1108 | 105 | 5 | 1756 |  | CORR | GENE | 02:43 | 06:44 | 05:25 | 59 | 2007 | 12 | EXT |  | 0.89 | (c)
19087.084 | 0.179 | 0.142 | -11.196 | -11.233 | 595 | 967 | 945 | 595 | 142 | 1758 |  | CORR | GENE | 03:20 | 04:20 | 04:17 | 173 | 699 | 13 | EXT | Аномалия находится на упругопластическом изгибе: R=380 D, максимальное растяжение на 6.9 час. | 0.91 | (c)
19120.439 | 0.114 | 0.086 | -11.356 | -11.384 | 2135 | -2217 | -2096 | 0 | 86 | 1761 |  | CORR | GENE | 06:54 | 07:12 | 07:31 | 74 | 460 | 13 | EXT |  | 0.89 | (c)
19128.406 | 8.081 | 8.044 | -3.389 | -3.426 | 2007 | 2069 | 2116 | 6 | 3378 | 1761 |  | CORR | GENE | 06:33 | 06:43 | 06:51 | 48 | 218 | 10 | EXT |  | 0.89 | (c)
19128.657 | 8.332 | 8.287 | -3.138 | -3.183 | 2049 | 2107 | 2169 | 0 | 3125 | 1761 |  | CORR | GENE | 06:40 | 06:50 | 06:60 | 58 | 240 | 11 | EXT |  | 0.89 | (c)
19129.214 | 8.889 | 8.877 | -2.581 | -2.593 | 2201 | -2220 | -2213 | 0 | 2567 | 1761 |  | CORR | CIGR | 07:05 | 07:11 | 07:12 | 26 | 95 | 10 | EXT |  | 0.89 | (c)
19129.354 | 9.029 | 8.988 | -2.441 | -2.482 | 2063 | 2114 | 2136 | 22 | 2421 | 1761 |  | CORR | GENE | 06:43 | 06:51 | 06:54 | 61 | 145 | 10 | EXT |  | 0.89 | (c)
19165.967 | 11.447 | 11.204 | -0.148 | -0.391 | 1650 | 1682 | 1680 | 1650 | 46 | 1764 |  | CORR | GENE | 07:01 | 07:06 | 07:06 | 345 | 61 | 12 | EXT | Аномалия находится на упругопластическом изгибе: R=264 D, максимальное растяжение на 0.1 час. | 0.93 | (c)
19204.672 | 4.827 | 4.687 | -6.633 | -6.773 | -1503 | -1267 | -1274 | 1045 | 4687 | 1768 |  | DENT | GENE | 10:42 | 11:20 | 11:19 | 247 | 459 | 0.5 | N/A | Глубина вмятины: 7 мм (0,5%). Линейка: 25 см в (469 см; 11:20 ч:мин) Аномалия находится на упругопластическом изгибе. |  | (c)
19205.817 | 5.972 | 5.802 | -5.488 | -5.658 | -1828 | -1648 | -1631 | 1434 | 5386 | 1768 |  | DENT | GENE | 09:50 | 10:19 | 10:22 | 272 | 394 | 0.6 | N/A | Глубина вмятины: 9 мм (0,6%). Линейка: 27 см в (580 см; 10:19 ч:мин) Аномалия находится на упругопластическом изгибе. |  | (c)
19206.142 | 6.297 | 6.126 | -5.163 | -5.334 | -1633 | -1447 | -1417 | 1201 | 4925 | 1768 |  | DENT | GENE | 10:21 | 10:51 | 10:56 | 409 | 432 | 0.8 | N/A | Глубина вмятины: 12 мм (0,8%). Линейка: 41 см в (613 см; 10:51 ч:мин) Аномалия находится на упругопластическом изгибе. |  | (c)
19244.596 | 0.076 | 0.038 | -11.154 | -11.192 | 1593 | 1610 | 1615 | 1593 | 38 | 1772 |  | CORR | AXGR | 04:45 | 04:48 | 04:49 | 419 | 43 | 15 | EXT |  | 0.91 | (c)
19255.75 | 0 | -0.035 | -11.39 | -11.425 | -1257 | -850 | -953 | 648 |  | 1773 | Нарушение формы кольцевого шва | GWAN |  | 11:01 | 00:07 | 11:51 | 0 | 609 |  | EXT | Нарушение формы кольцевого шва |  | (c)
19255.75 | 0 | 0 | -11.39 | -11.39 | -2202 | -1951 | -2010 | 29 | 0 | 1773 |  | GWAN |  | 08:29 | 09:09 | 08:60 | 0 | 384 |  | EXT | Толщины: 16,5 / 15,7 мм Вышлифовка глубиной 10%. |  | (c)
19255.843 | 0.093 | 0.031 | -11.297 | -11.359 | 1885 | 2179 | 2107 | 0 | 31 | 1773 |  | CORR | GENE | 07:28 | 08:16 | 08:04 | 99 | 444 | 13 | EXT |  | 0.89 | (c)
19256.187 | 0.437 | 0.242 | -10.953 | -11.148 | 2138 | 2154 | 2163 | 43 | 242 | 1773 |  | CORR | GENE | 08:09 | 08:12 | 08:13 | 594 | 49 | 10 | EXT |  | 0.94 | (c)
19256.727 | 0.977 | 0.968 | -10.413 | -10.422 | 345 | 415 | 425 | 345 | 968 | 1773 |  | CORR | CIGR | 03:20 | 03:31 | 03:33 | 30 | 161 | 12 | EXT |  | 0.89 | (c)
19258.266 | 2.516 | 2.331 | -8.874 | -9.059 | 2043 | 2080 | 2127 | 20 | 2331 | 1773 |  | CORR | GENE | 07:54 | 07:60 | 08:08 | 693 | 168 | 12 | EXT |  | 0.96 | (c)
19258.957 | 3.207 | 3.155 | -8.183 | -8.235 | 1394 | 2226 | 1854 | 0 | 3155 | 1773 |  | CORR | GENE | 06:09 | 08:24 | 07:24 | 146 | 920 | 11 | EXT |  | 0.9 | (c)
19259.235 | 3.485 | 3.474 | -7.905 | -7.916 | 643 | 783 | 748 | 643 | 3474 | 1773 |  | CORR | GENE | 04:08 | 04:31 | 04:25 | 50 | 210 | 10 | EXT |  | 0.89 | (c)
19259.783 | 4.033 | 3.986 | -7.357 | -7.404 | 1602 | 1832 | 1838 | 157 | 3986 | 1773 |  | CORR | GENE | 06:43 | 07:20 | 07:21 | 86 | 472 | 13 | EXT |  | 0.89 | (c)
19259.836 | 4.086 | 3.976 | -7.304 | -7.414 | 2113 | 2161 | 2162 | 20 | 3976 | 1773 |  | CORR | GENE | 08:05 | 08:13 | 08:13 | 250 | 98 | 11 | EXT |  | 0.92 | (c)
19260.147 | 4.397 | 4.381 | -6.993 | -7.009 | 1622 | 1988 | 1876 | 101 | 4381 | 1773 |  | CORR | GENE | 06:46 | 07:45 | 07:27 | 51 | 508 | 12 | EXT |  | 0.89 | (c)
19260.448 | 4.698 | 4.643 | -6.692 | -6.747 | 1213 | 1458 | 1367 | 709 | 4643 | 1773 |  | CORR | GENE | 05:40 | 06:20 | 06:05 | 92 | 309 | 12 | EXT |  | 0.89 | (c)
19261.676 | 5.926 | 5.856 | -5.464 | -5.534 | 296 | 586 | 630 | 296 | 5408 | 1773 |  | CORR | GENE | 03:12 | 03:59 | 04:06 | 126 | 669 | 10 | EXT |  | 0.9 | (c)
19261.723 | 5.973 | 5.958 | -5.417 | -5.432 | 1703 | 2008 | 1896 | 141 | 5383 | 1773 |  | CORR | GENE | 06:59 | 07:48 | 07:30 | 49 | 387 | 11 | EXT |  | 0.89 | (c)
19267.039 | 11.289 | 11.278 | -0.101 | -0.112 | 679 | 1003 | 1427 | 55 | 26 | 1773 |  | CORR | GENE | 04:14 | 05:06 | 06:15 | 86 | 1496 | 10 | EXT |  | 0.89 | (c)
19300.855 | 10.975 | 10.649 | -0.2 | -0.526 | -720 | -686 | -678 | 636 | 75 | 1776 |  | CORR | GENE | 08:22 | 08:27 | 08:29 | 451 | 84 | 10 | EXT |  | 0.93 | (c)
19301.055 | 0 | -0.011 | -11.085 | -11.096 | 2191 | -747 | -966 | 0 |  | 1777 | Нарушение формы кольцевого шва | GWAN |  | 02:54 | 06:60 | 06:24 | 0 | 2608 |  | INT | Нарушение формы кольцевого шва Аномалия находится на отводе. |  | (c)
19313.35 | 1.21 | 1.197 | -9.86 | -9.873 | 806 | 930 | 894 | 806 | 1197 | 1778 |  | CORR | CIGR | 03:59 | 04:19 | 04:13 | 34 | 177 | 10 | EXT |  | 0.89 | (c)
19314.355 | 2.215 | 2.202 | -8.855 | -8.868 | 1236 | 1301 | 1303 | 861 | 2202 | 1778 |  | CORR | CIGR | 05:08 | 05:19 | 05:19 | 26 | 134 | 10 | EXT |  | 0.89 | (c)
19318.915 | 6.775 | 6.611 | -4.295 | -4.459 | 1129 | 1500 | 1467 | 425 | 4215 | 1778 |  | CORR | GENE | 04:51 | 05:51 | 05:45 | 244 | 677 | 10 | EXT |  | 0.91 | (c)
19319.206 | 7.066 | 7.03 | -4.004 | -4.04 | 1140 | 1371 | 1443 | 485 | 3962 | 1778 |  | CORR | GENE | 04:53 | 05:30 | 05:42 | 78 | 605 | 14 | EXT |  | 0.89 | (c)
19334.47 | 0 | -0.026 | -11.095 | -11.121 | 708 | 1348 | 2222 | 0 |  | 1780 | Нарушение формы кольцевого шва | GWAN |  | 03:10 | 04:53 | 07:14 | 0 | 3028 |  | EXT | Нарушение формы кольцевого шва |  | (c)
19339.736 | 5.266 | 5.241 | -5.829 | -5.854 | 1974 | 2123 | 2080 | 45 | 5241 | 1780 |  | CORR | CIGR | 06:34 | 06:58 | 06:51 | 29 | 211 | 10 | EXT |  | 0.89 | (c)
19339.9 | 5.43 | 5.422 | -5.665 | -5.673 | 2050 | 2090 | 2095 | 90 | 5422 | 1780 |  | CORR | CIGR | 06:46 | 06:53 | 06:53 | 18 | 91 | 10 | EXT |  | 0.89 | (c)
19340.985 | 6.515 | 6.492 | -4.58 | -4.603 | 1623 | 1867 | 1851 | 150 | 4522 | 1780 |  | CORR | GENE | 05:37 | 06:17 | 06:14 | 81 | 457 | 11 | EXT |  | 0.89 | (c)
19345.565 | 0 | -0.034 | -10.865 | -10.899 | -1238 | 1797 | 408 | 0 |  | 1781 | Нарушение формы кольцевого шва | GWAN |  | 06:24 | 02:33 | 10:49 | 0 | 3292 |  | EXT | Нарушение формы кольцевого шва |  | (c)
19367.747 | 11.317 | 11.265 | -0.018 | -0.07 | -1533 | -1356 | -1399 | 1266 | 8 | 1782 |  | CORR | GENE | 06:45 | 07:13 | 07:06 | 62 | 267 | 11 | EXT |  | 0.84 | (c)
19367.834 | 0.069 | 0.028 | -11.481 | -11.522 | -244 | -26 | -31 | 0 | 28 | 1783 |  | CORR | GENE | 06:29 | 07:04 | 07:03 | 123 | 427 | 10 | EXT |  | 0.89 | (c)
19419.275 | 6.31 | 6.284 | -4.76 | -4.786 | 1209 | 1285 | 1280 | 880 | 4740 | 1787 |  | CORR | CIGR | 04:46 | 04:59 | 04:58 | 46 | 141 | 10 | EXT |  | 0.89 | (c)
19439.872 | 5.077 | 5.047 | -6.138 | -6.168 | -2156 | -2008 | -2045 | 1933 | 5047 | 1789 |  | CORR | CIGR | 05:27 | 05:51 | 05:45 | 41 | 223 | 10 | EXT |  | 0.89 | (c)
19440.641 | 5.846 | 5.832 | -5.369 | -5.383 | -2058 | -2009 | -2003 | 1948 | 5360 | 1789 |  | CORR | CIGR | 05:43 | 05:51 | 05:52 | 23 | 110 | 10 | EXT |  | 0.89 | (c)
19445.411 | 10.616 | 10.602 | -0.599 | -0.613 | -2110 | -2048 | -2038 | 1966 | 576 | 1789 |  | CORR | CIGR | 05:34 | 05:44 | 05:46 | 37 | 144 | 11 | EXT |  | 0.89 | (c)
19446 | 11.205 | 11.193 | -0.01 | -0.022 | -2179 | -2082 | -2108 | 2037 | 5 | 1789 |  | CORR | CIGR | 05:23 | 05:39 | 05:35 | 17 | 142 | 14 | EXT |  | 0.89 | (c)
19456.028 | 10.018 | 10.018 | -1.222 | -1.222 | -1888 | -1831 | -1813 | 1739 | 1197 | 1790 |  | CORR | CIGR | 09:12 | 09:21 | 09:24 | 25 | 149 | 12 | EXT |  | 0.84 | (c)
19483.323 | 3.583 | 3.57 | -7.842 | -7.855 | -249 | -203 | -180 | 112 | 3570 | 1793 |  | CORR | CIGR | 05:47 | 05:54 | 05:58 | 25 | 137 | 10 | EXT |  | 0.84 | (c)
19491.387 | 0.222 | 0.202 | -11.333 | -11.353 | -1740 | -1673 | -1692 | 1644 | 202 | 1794 |  | CORR | CIGR | 04:55 | 05:05 | 05:02 | 20 | 96 | 12 | EXT |  | 0.89 | (c)
19525.15 | 0 | -0.033 | -11.325 | -11.358 | -1841 | 1002 | 142 | 0 |  | 1797 | Нарушение формы кольцевого шва | GWAN |  | 06:39 | 02:18 | 11:59 | 0 | 3964 |  | EXT | Нарушение формы кольцевого шва |  | (c)
19536.392 | 11.242 | 11.226 | -0.083 | -0.099 | 1838 | 2165 | -2228 | 0 | 36 | 1797 |  | CORR | GENE | 04:33 | 05:26 | 05:37 | 63 | 790 | 11 | EXT |  | 0.89 | (c)
19541.902 | 5.427 | 5.405 | -6.023 | -6.045 | 1729 | 1878 | 1857 | 246 | 5405 | 1798 |  | CORR | GENE | 06:09 | 06:33 | 06:30 | 53 | 255 | 10 | EXT |  | 0.89 | (c)
19581.837 | 11.492 | 11.452 | -0.033 | -0.073 | 1778 | 1875 | 2095 | 1778 | 20 | 1801 |  | CORR | GENE | 06:25 | 06:40 | 07:16 | 53 | 634 | 13 | EXT |  | 0.89 | (c)
19581.839 | 11.494 | 11.438 | -0.031 | -0.087 | 751 | 968 | 1151 | 751 | 11 | 1801 |  | CORR | GENE | 03:39 | 04:14 | 04:44 | 76 | 799 | 11 | EXT |  | 0.89 | (c)
19603.779 | 10.544 | 10.515 | -0.511 | -0.54 | -363 | -231 | -234 | 104 | 387 | 1803 |  | CORR | GENE | 07:22 | 07:43 | 07:43 | 153 | 258 | 10 | EXT |  | 0.85 | (c)
19611.928 | 7.638 | 7.626 | -3.872 | -3.884 | 1804 | 1896 | 1878 | 1804 | 3845 | 1804 |  | CORR | CIGR | 01:28 | 01:43 | 01:40 | 39 | 149 | 13 | EXT |  | 0.84 | (c)
19626.822 | 11.022 | 10.974 | -0.063 | -0.111 | -352 | 42 | 133 | 0 | 32 | 1805 |  | CORR | GENE | 03:34 | 04:37 | 04:52 | 79 | 970 | 11 | EXT |  | 0.85 | (c)
19638.014 | 11.129 | 11.107 | -0.031 | -0.053 | -2130 | -1550 | -1752 | 101 | 18 | 1806 |  | CORR | CIGR | 03:34 | 05:07 | 04:35 | 35 | 757 | 10 | EXT |  | 0.89 | (c)
19652.017 | 2.727 | 2.198 | -8.813 | -9.342 | -1391 | -1326 | -1342 | 1292 | 2198 | 1808 |  | CORR | GENE | 04:54 | 05:05 | 05:02 | 1113 | 99 | 10 | EXT |  | 0.96 | (c)
19659.264 | 9.974 | 9.92 | -1.566 | -1.62 | -1383 | -1302 | -1219 | 1056 | 1548 | 1808 |  | CORR | GENE | 04:55 | 05:08 | 05:22 | 72 | 328 | 11 | EXT |  | 0.89 | (c)
19672.959 | 1.864 | 1.838 | -9.566 | -9.592 | 1400 | 1495 | 1498 | 635 | 1838 | 1810 |  | CORR | GENE | 06:18 | 06:33 | 06:34 | 81 | 196 | 15 | EXT |  | 0.89 | (c)
19681.533 | 10.438 | 10.101 | -0.992 | -1.329 | 904 | 966 | 954 | 904 | 245 | 1810 |  | CORR | GENE | 04:58 | 05:08 | 05:06 | 1084 | 100 | 14 | EXT |  | 1 | (c)
19682.51 | 11.415 | 11.366 | -0.015 | -0.064 | 1725 | 1868 | 1983 | 0 | 9 | 1810 |  | CORR | GENE | 07:10 | 07:33 | 07:52 | 55 | 515 | 14 | EXT |  | 0.89 | (c)
19693.93 | 0 | -0.027 | -11.425 | -11.452 | 1961 | 1038 | -636 | 0 |  | 1812 | Нарушение формы кольцевого шва | GWAN |  | 02:21 | 11:52 | 07:21 | 0 | 3729 |  | EXT | Нарушение формы кольцевого шва |  | (c)
19713.017 | 7.662 | 7.511 | -3.788 | -3.939 | -2213 | -2208 | -2203 | 17 | 3718 | 1813 |  | CORR | AXGR | 05:53 | 05:54 | 05:55 | 221 | 21 | 11 | EXT |  | 0.91 | (c)
19716.765 | 11.41 | 11.357 | -0.04 | -0.093 | -1019 | -1005 | -1004 | 989 | 13 | 1813 |  | CORR | AXGR | 09:06 | 09:08 | 09:08 | 80 | 30 | 14 | EXT |  | 0.89 | (c)
19716.805 | 0 | -0.009 | -11.395 | -11.404 | 1507 | -130 | -894 | 0 |  | 1814 | Нарушение формы кольцевого шва | GWAN |  | 01:15 | 08:51 | 06:48 | 0 | 4120 |  | EXT | Нарушение формы кольцевого шва |  | (c)
19717.104 | 0.299 | 0.088 | -11.096 | -11.307 | -30 | 1 | -7 | 0 | 88 | 1814 |  | CORR | AXGR | 09:07 | 09:12 | 09:11 | 395 | 47 | 14 | EXT |  | 0.95 | (c)
19718.117 | 1.312 | 1.296 | -10.083 | -10.099 | 59 | 125 | 123 | 59 | 1296 | 1814 |  | CORR | CIGR | 09:21 | 09:32 | 09:32 | 30 | 128 | 10 | EXT |  | 0.89 | (c)
19750.795 | 0 | -0.02 | -11.135 | -11.155 | 1159 | -410 | -1664 | 0 |  | 1817 | Нарушение формы кольцевого шва | GWAN |  | 00:44 | 08:31 | 05:08 | 0 | 3275 |  | EXT | Нарушение формы кольцевого шва |  | (c)
19784.58 | 11.095 | 11.06 | -0.045 | -0.08 | -318 | 285 | 484 | 0 | 12 | 1819 |  | CORR | GENE | 03:53 | 05:30 | 06:02 | 68 | 1604 | 14 | EXT |  | 0.85 | (c)
19784.651 | 0.026 | 0.02 | -11.339 | -11.345 | 1944 | -1731 | -1900 | 0 | 20 | 1820 |  | CORR | GENE | 05:14 | 07:21 | 06:54 | 71 | 1234 | 14 | EXT |  | 0.89 | (c)
19802.663 | 6.673 | 6.66 | -4.637 | -4.65 | -2056 | -1995 | -1987 | 175 | 4619 | 1821 |  | CORR | CIGR | 05:58 | 06:08 | 06:09 | 31 | 138 | 10 | EXT |  | 0.89 | (c)
19818.431 | 11.131 | 11.078 | -0.034 | -0.087 | -492 | -400 | -226 | 0 | 11 | 1822 |  | CORR | GENE | 04:47 | 05:02 | 05:30 | 76 | 531 | 15 | EXT |  | 0.89 | (c)
19818.444 | 11.144 | 11.099 | -0.021 | -0.066 | 163 | 342 | 349 | 163 | 5 | 1822 |  | CORR | GENE | 06:32 | 07:01 | 07:02 | 61 | 373 | 11 | EXT |  | 0.89 | (c)
19825.295 | 6.83 | 6.808 | -3.895 | -3.917 | -1336 | -1272 | -1231 | 895 | 3867 | 1823 |  | CORR | GENE | 05:28 | 05:39 | 05:45 | 50 | 210 | 12 | EXT |  | 0.89 | (c)
19826.077 | 7.612 | 7.58 | -3.113 | -3.145 | -1216 | -1011 | -1007 | 799 | 3061 | 1823 |  | CORR | GENE | 05:48 | 06:21 | 06:21 | 84 | 417 | 12 | EXT |  | 0.89 | (c)
19827.746 | 9.281 | 9.265 | -1.444 | -1.46 | -1447 | -1386 | -1375 | 784 | 1427 | 1823 |  | CORR | CIGR | 05:10 | 05:20 | 05:22 | 33 | 144 | 10 | EXT |  | 0.89 | (c)
19870.924 | 7.529 | 7.513 | -3.536 | -3.552 | -2054 | -1956 | -1961 | 177 | 3518 | 1827 |  | CORR | CIGR | 05:56 | 06:12 | 06:11 | 34 | 186 | 10 | EXT |  | 0.89 | (c)
19874.398 | 11.003 | 10.968 | -0.062 | -0.097 | 2145 | 2196 | -2105 | 0 | 33 | 1827 |  | CORR | GENE | 05:14 | 05:22 | 05:48 | 64 | 423 | 11 | EXT |  | 0.89 | (c)
19925.607 | 6.502 | 6.49 | -4.828 | -4.84 | 1334 | 1373 | 1392 | 780 | 4814 | 1832 |  | CORR | CIGR | 04:37 | 04:43 | 04:46 | 26 | 116 | 13 | EXT |  | 0.89 | (c)
19952.683 | 10.963 | 10.921 | -0.407 | -0.449 | -2117 | -2111 | -2083 | 113 | 228 | 1834 |  | SCC | GENE | 06:18 | 06:19 | 06:24 | 221 | 69 | 25 | EXT | Аномалия находится на упругопластическом изгибе: R=309 D, максимальное растяжение на 0 час. | 1 | (b)
19964.096 | 11.006 | 10.988 | -0.419 | -0.437 | 2096 | 2177 | 2164 | 0 | 407 | 1835 |  | CORR | CIGR | 05:51 | 06:04 | 06:02 | 30 | 137 | 10 | EXT | Аномалия находится на упругопластическом изгибе: R=838 D, максимальное растяжение на 9.9 час. | 0.89 | (c)
19964.646 | 0.131 | 0.104 | -11.219 | -11.246 | 1712 | 2038 | 2006 | 0 | 104 | 1836 |  | CORR | GENE | 05:28 | 06:21 | 06:16 | 78 | 588 | 11 | EXT | Аномалия находится на упругопластическом изгибе: R=923 D, максимальное растяжение на 9.7 час. | 0.89 | (c)
19975.911 | 0.046 | 0.033 | -11.179 | -11.192 | 1989 | -2119 | -2156 | 0 | 33 | 1837 |  | CORR | CIGR | 05:17 | 06:14 | 06:08 | 47 | 632 | 10 | EXT |  | 0.89 | (c)
19979.843 | 3.978 | 3.96 | -7.247 | -7.265 | 1538 | 1606 | 1658 | 453 | 3960 | 1837 |  | CORR | CIGR | 04:04 | 04:15 | 04:24 | 39 | 240 | 10 | EXT |  | 0.89 | (c)
19986.67 | 10.805 | 10.763 | -0.42 | -0.462 | 1524 | 1626 | 1678 | 399 | 407 | 1837 |  | CORR | GENE | 04:02 | 04:19 | 04:27 | 55 | 307 | 10 | EXT |  | 0.89 | (c)
19987.09 | 0 | -0.013 | -11.04 | -11.053 | -1018 | 362 | 498 | 0 |  | 1838 | Нарушение формы кольцевого шва | GWAN |  | 00:06 | 03:48 | 04:10 | 0 | 3033 |  | EXT | Нарушение формы кольцевого шва |  | (c)
19988.709 | 1.619 | 1.441 | -9.421 | -9.599 | 927 | 958 | 1001 | 927 | 1441 | 1838 | Дефект проката | MIAN | GENE | 05:19 | 05:25 | 05:31 | 669 | 149 |  | INT | Дефект проката Эквивалент потери металла 10%. |  | (c)
20010.87 | 0 | 0 | -9.525 | -9.525 | -1064 | 796 | 683 | 0 | 0 | 1841 |  | GWAN |  | 08:60 | 02:00 | 13:42 | 0 | 3495 |  | EXT | Вышлифовка глубиной 17%. Место ремонта. Аномалия находится на упругопластическом изгибе: R=330 D, максимальное растяжение на 6.1 час. |  | (c)
20016.425 | 5.555 | 5.545 | -3.97 | -3.98 | 1600 | 1696 | 1680 | 470 | 3946 | 1841 |  | CORR | CIGR | 04:10 | 04:26 | 04:23 | 34 | 161 | 13 | EXT | Аномалия находится на упругопластическом изгибе: R=513 D, максимальное растяжение на 6.7 час. | 0.89 | (c)
20020.366 | 9.496 | 9.436 | -0.029 | -0.089 | 1381 | 1656 | 1735 | 141 | 6 | 1841 |  | CORR | GENE | 03:35 | 04:19 | 04:32 | 83 | 708 | 12 | EXT | Аномалия находится на упругопластическом изгибе: R=976 D, максимальное растяжение на 6.7 час. | 0.89 | (c)
20021.391 | 0.996 | 0.831 | -10.294 | -10.459 | -2050 | -1731 | -1601 | 180 | 831 | 1842 |  | CORR | GENE | 06:34 | 07:26 | 07:47 | 264 | 899 | 10 | EXT |  | 0.91 | (c)
20021.57 | 1.175 | 1.111 | -10.115 | -10.179 | 1394 | 1561 | 1586 | 453 | 1111 | 1842 |  | CORR | GENE | 03:50 | 04:17 | 04:21 | 75 | 384 | 10 | EXT |  | 0.89 | (c)
20025.993 | 5.598 | 5.034 | -5.692 | -6.256 | -2039 | -1703 | -1796 | 191 | 5034 | 1842 |  | GOUG | GENE | 06:36 | 07:30 | 07:15 | 680 | 486 | 6 | EXT | Зона задиров. |  | (c)
20026.968 | 6.573 | 6.46 | -4.717 | -4.83 | -2185 | -2047 | -1982 | 46 | 4668 | 1842 |  | GOUG | GENE | 06:12 | 06:35 | 06:45 | 162 | 406 | 7 | EXT | Задир. |  | (c)
20087.1 | 0 | -0.032 | -11.145 | -11.177 | 1604 | 1965 | 2038 | 1604 |  | 1848 | Нарушение формы кольцевого шва | GWAN |  | 02:22 | 03:20 | 03:32 | 0 | 868 |  | EXT | Нарушение формы кольцевого шва |  | (c)
20120.423 | 11.163 | 11.148 | -0.102 | -0.117 | 629 | 674 | 697 | 629 | 93 | 1850 |  | CORR | CIGR | 04:07 | 04:15 | 04:18 | 24 | 135 | 13 | EXT |  | 0.84 | (c)
20120.649 | 0.124 | 0.106 | -10.661 | -10.679 | 791 | 963 | 921 | 791 | 106 | 1851 |  | CORR | CIGR | 04:14 | 04:42 | 04:35 | 38 | 260 | 10 | EXT |  | 0.89 | (c)
20131.31 | 0 | -0.025 | -11.225 | -11.25 | -310 | -91 | 7 | 0 |  | 1852 | Нарушение формы кольцевого шва | GWAN |  | 02:09 | 02:45 | 03:00 | 0 | 634 |  | EXT | Нарушение формы кольцевого шва |  | (c)
20131.31 | 0 | -0.029 | -11.225 | -11.254 | 2122 | 2199 | -1984 | 0 |  | 1852 | Нарушение формы кольцевого шва | GWAN |  | 08:42 | 08:54 | 09:39 | 0 | 711 |  | EXT | Нарушение формы кольцевого шва |  | (c)
20207.564 | 8.354 | 8.315 | -2.986 | -3.025 | 1718 | 2053 | 1937 | 74 | 2935 | 1858 |  | CORR | GENE | 06:29 | 07:23 | 07:05 | 90 | 438 | 10 | EXT |  | 0.89 | (c)
20339.48 | 5.725 | 5.641 | -5.71 | -5.794 | -2137 | -2125 | -2120 | 93 | 5577 | 1872 |  | CORR | AXGR | 03:32 | 03:34 | 03:35 | 217 | 34 | 10 | EXT |  | 0.91 | (c)
20370.323 | 2.903 | 2.891 | -8.387 | -8.399 | 1550 | 1580 | 1603 | 574 | 2891 | 1876 |  | CORR | CIGR | 06:16 | 06:21 | 06:25 | 23 | 106 | 11 | EXT |  | 0.89 | (c)
20457.296 | 11.051 | 11.019 | -0.269 | -0.301 | 1188 | 1390 | 1337 | 744 | 236 | 1883 |  | CORR | GENE | 02:60 | 03:33 | 03:24 | 65 | 298 | 11 | EXT |  | 0.89 | (c)
20462.254 | 4.689 | 4.648 | -6.381 | -6.422 | 1364 | 1470 | 1484 | 626 | 4648 | 1884 |  | CORR | GENE | 05:16 | 05:33 | 05:35 | 71 | 240 | 11 | EXT |  | 0.89 | (c)
20491.08 | 0 | -0.026 | -10.955 | -10.981 | -410 | 737 | 401 | 0 |  | 1887 | Нарушение формы кольцевого шва | GWAN |  | 09:45 | 00:51 | 11:56 | 0 | 1623 |  | EXT | Нарушение формы кольцевого шва |  | (c)
20567.688 | 4.138 | 4.074 | -1.082 | -1.146 | -1401 | -1116 | -1220 | 830 | 856 | 1894 | Дефект проката | MIAN | GENE | 06:22 | 07:08 | 06:51 | 290 | 361 |  | INT | Дефект проката Эквивалент потери металла 14%. |  | (c)
20594.519 | 3.064 | 3.043 | -8.061 | -8.082 | -923 | -863 | -855 | 787 | 3043 | 1897 |  | CORR | CIGR | 06:46 | 06:56 | 06:57 | 39 | 136 | 10 | EXT |  | 0.89 | (c)
20677.449 | 6.689 | 6.627 | -4.781 | -4.843 | 1022 | 1184 | 1180 | 893 | 4673 | 1904 | Дефект проката | MIAN | GENE | 05:16 | 05:43 | 05:42 | 170 | 316 |  | INT | Дефект проката Эквивалент потери металла 10%. |  | (c)
20734.011 | 7.756 | 7.727 | -3.344 | -3.373 | 1892 | 2017 | 2036 | 51 | 3323 | 1909 |  | CORR | GENE | 05:16 | 05:36 | 05:39 | 50 | 288 | 10 | EXT |  | 0.89 | (c)
20734.314 | 8.059 | 8.047 | -3.041 | -3.053 | 1781 | 1905 | 1893 | 226 | 3023 | 1909 |  | CORR | CIGR | 04:58 | 05:18 | 05:16 | 30 | 223 | 15 | EXT |  | 0.89 | (c)
20734.447 | 8.192 | 8.169 | -2.908 | -2.931 | 1830 | 1925 | 1923 | 214 | 2886 | 1909 |  | CORR | CIGR | 05:06 | 05:21 | 05:21 | 45 | 186 | 14 | EXT |  | 0.89 | (c)
20747.346 | 9.991 | 9.952 | -1.209 | -1.248 | 2083 | 2192 | 2182 | 0 | 1208 | 1910 |  | CORR | CIGR | 04:18 | 04:36 | 04:34 | 40 | 198 | 12 | EXT |  | 0.89 | (c)
20747.4 | 10.045 | 9.733 | -1.155 | -1.467 | -2155 | -2137 | -2131 | 75 | 1014 | 1910 |  | CORR | GENE | 04:54 | 04:57 | 04:58 | 453 | 49 | 12 | EXT |  | 0.94 | (c)
20753.713 | 5.158 | 5.126 | -6.272 | -6.304 | -1994 | -1821 | -1838 | 236 | 5126 | 1911 |  | CORR | GENE | 04:33 | 05:01 | 04:58 | 54 | 313 | 12 | EXT |  | 0.89 | (c)
20758.868 | 10.313 | 10.242 | -1.117 | -1.188 | -1704 | -1526 | -1519 | 526 | 1117 | 1911 |  | CORR | GENE | 05:20 | 05:49 | 05:50 | 71 | 371 | 10 | EXT |  | 0.89 | (c)
20759.945 | 11.39 | 11.365 | -0.04 | -0.065 | -1874 | -1720 | -1635 | 356 | 27 | 1911 |  | CORR | CIGR | 04:53 | 05:17 | 05:31 | 38 | 478 | 10 | EXT |  | 0.89 | (c)
20761.366 | 1.381 | 1.338 | -9.684 | -9.727 | 988 | 1137 | 1171 | 877 | 1338 | 1912 |  | CORR | GENE | 05:24 | 05:48 | 05:54 | 65 | 365 | 11 | EXT | Аномалия находится на отводе. | 0.89 | (c)
20761.697 | 1.712 | 1.526 | -9.353 | -9.539 | 981 | 1166 | 1211 | 790 | 1526 | 1912 |  | CORR | GENE | 05:23 | 05:53 | 05:60 | 255 | 460 | 12 | EXT | Аномалия находится на отводе. | 0.92 | (c)
20761.974 | 1.989 | 1.915 | -9.076 | -9.15 | 963 | 1212 | 1211 | 772 | 1915 | 1912 |  | CORR | GENE | 05:20 | 06:00 | 05:60 | 121 | 495 | 10 | EXT | Аномалия находится на отводе. | 0.89 | (c)
20762.468 | 2.483 | 2.432 | -8.582 | -8.633 | 987 | 1265 | 1223 | 772 | 2432 | 1912 |  | CORR | GENE | 05:24 | 06:09 | 06:02 | 121 | 471 | 10 | EXT | Аномалия находится на отводе. | 0.89 | (c)
20762.926 | 2.941 | 2.915 | -8.124 | -8.15 | 1186 | 1261 | 1310 | 796 | 2915 | 1912 |  | CORR | CIGR | 05:56 | 06:08 | 06:16 | 45 | 248 | 13 | EXT | Аномалия находится на отводе. | 0.89 | (c)
20776.306 | 5.256 | 5.225 | -6.149 | -6.18 | -189 | -108 | -127 | 65 | 5225 | 1913 |  | CORR | CIGR | 09:06 | 09:19 | 09:16 | 31 | 124 | 10 | EXT |  | 0.89 | (c)
20777.85 | 6.8 | 6.778 | -4.605 | -4.627 | -609 | -537 | -548 | 488 | 4588 | 1913 |  | CORR | CIGR | 07:58 | 08:10 | 08:08 | 39 | 121 | 10 | EXT |  | 0.89 | (c)
20779.491 | 8.441 | 8.429 | -2.964 | -2.976 | -890 | -846 | -843 | 795 | 2951 | 1913 |  | CORR | CIGR | 07:13 | 07:20 | 07:21 | 25 | 95 | 11 | EXT |  | 0.89 | (c)
20830.468 | 3.548 | 3.512 | -7.727 | -7.763 | 2192 | -400 | -1126 | 0 | 3512 | 1918 | Дефект проката | MIAN | GENE | 08:40 | 01:42 | 11:45 | 68 | 2286 |  | INT | Дефект проката Эквивалент потери металла 16%. Аномалия находится на упругопластическом изгибе: R=374 D, максимальное растяжение на 6.5 час. |  | (c)
20847.898 | 9.703 | 9.604 | -1.532 | -1.631 | -2100 | -1859 | -1816 | 131 | 1498 | 1919 |  | CORR | GENE | 07:50 | 08:29 | 08:36 | 133 | 569 | 10 | EXT |  | 0.9 | (c)
20849.26 | 11.065 | 10.931 | -0.17 | -0.304 | 550 | 1047 | 1272 | 237 | 148 | 1919 |  | CORR | GENE | 02:58 | 04:18 | 04:54 | 156 | 1443 | 12 | EXT |  | 0.9 | (c)
20849.451 | 0.021 | 0.021 | -10.864 | -10.864 | -476 | -373 | 46 | 0 | 21 | 1920 |  | CORR | CIGR | 01:40 | 01:56 | 03:04 | 47 | 1046 | 10 | EXT |  | 0.89 | (c)
20860.385 | 0.07 | 0.051 | -11.155 | -11.174 | 2071 | -2225 | -2214 | 0 | 51 | 1921 |  | CORR | GENE | 03:29 | 03:55 | 03:57 | 58 | 352 | 12 | EXT |  | 0.89 | (c)
20874.817 | 3.277 | 3.195 | -6.753 | -6.835 | 88 | 775 | 481 | 88 | 3195 | 1922 |  | CORR | GENE | 02:53 | 04:44 | 03:57 | 176 | 787 | 10 | EXT | Аномалия находится на отводе. | 0.9 | (c)
20875.56 | 4.02 | 3.971 | -6.01 | -6.059 | 51 | 403 | 412 | 51 | 3971 | 1922 |  | CORR | GENE | 02:47 | 03:44 | 03:46 | 147 | 723 | 11 | EXT | Аномалия находится на отводе. | 0.9 | (c)
20881.57 | 0 | -0.028 | -10.01 | -10.038 | 1662 | -1653 | -810 | 0 |  | 1923 | Нарушение формы кольцевого шва | GWAN |  | 05:59 | 09:04 | 11:21 | 0 | 3979 |  | EXT | Нарушение формы кольцевого шва Аномалия находится на отводе. |  | (c)
20883.753 | 2.183 | 2.16 | -7.827 | -7.85 | 1128 | 1822 | 1576 | 207 | 2160 | 1923 |  | CORR | GENE | 04:33 | 06:25 | 05:46 | 151 | 895 | 11 | EXT |  | 0.9 | (c)
20903.053 | 0.128 | 0.076 | -11.012 | -11.064 | 1378 | 1967 | 1984 | 0 | 76 | 1925 |  | CORR | GENE | 04:60 | 06:35 | 06:37 | 92 | 1211 | 10 | EXT |  | 0.89 | (c)
20925.375 | 0 | -0.015 | -11.315 | -11.33 | -2041 | -997 | -1377 | 713 |  | 1927 | Нарушение формы кольцевого шва | GWAN |  | 01:36 | 04:24 | 03:23 | 0 | 1328 |  | EXT | Нарушение формы кольцевого шва |  | (c)
20925.375 | 0 | -0.021 | -11.315 | -11.336 | -391 | 141 | 69 | 0 |  | 1927 | Нарушение формы кольцевого шва | GWAN |  | 06:02 | 07:28 | 07:17 | 0 | 921 |  | EXT | Нарушение формы кольцевого шва |  | (c)
20934.638 | 9.263 | 9.243 | -2.052 | -2.072 | -91 | 57 | 43 | 0 | 2042 | 1927 |  | CORR | CIGR | 06:51 | 07:15 | 07:12 | 30 | 267 | 10 | EXT |  | 0.89 | (c)
20941.193 | 4.503 | 4.412 | -6.307 | -6.398 | -545 | -398 | -244 | 0 | 4412 | 1928 |  | CORR | GENE | 07:25 | 07:49 | 08:13 | 115 | 603 | 10 | EXT | Аномалия находится на отводе. | 0.85 | (c)
20941.376 | 4.686 | 4.663 | -6.124 | -6.147 | -549 | -383 | -412 | 274 | 4663 | 1928 |  | CORR | GENE | 07:24 | 07:51 | 07:46 | 50 | 275 | 11 | EXT | Аномалия находится на отводе. | 0.84 | (c)
20942.235 | 5.545 | 5.292 | -5.265 | -5.518 | -601 | -559 | -557 | 512 | 5156 | 1928 |  | CORR | GENE | 07:16 | 07:23 | 07:23 | 362 | 89 | 11 | EXT | Аномалия находится на отводе. | 0.88 | (c)
20947.471 | 10.781 | 10.762 | -0.029 | -0.048 | -894 | -352 | -492 | 90 | 12 | 1928 |  | CORR | CIGR | 06:29 | 07:56 | 07:33 | 36 | 804 | 11 | EXT | Аномалия находится на отводе. | 0.84 | (c)
20956.097 | 8.597 | 8.597 | -2.908 | -2.908 | -1810 | -1745 | -1755 | 1699 | 2878 | 1929 |  | CORR | CIGR | 04:54 | 05:05 | 05:03 | 30 | 111 | 12 | EXT |  | 0.89 | (c)
20958.995 | 11.495 | 11.465 | -0.01 | -0.04 | -1151 | -712 | -830 | 509 | 9 | 1929 |  | CORR | CIGR | 06:40 | 07:51 | 07:32 | 31 | 642 | 14 | EXT |  | 0.89 | (c)
20959.731 | 0.726 | 0.705 | -10.704 | -10.725 | 330 | 469 | 484 | 330 | 705 | 1930 |  | CORR | GENE | 07:24 | 07:46 | 07:49 | 52 | 307 | 10 | EXT |  | 0.84 | (c)
20981.885 | 0 | -0.011 | -11.335 | -11.346 | 1706 | -1026 | -1766 | 0 |  | 1932 | Нарушение формы кольцевого шва | GWAN |  | 03:30 | 08:09 | 06:10 | 0 | 1977 |  | EXT | Нарушение формы кольцевого шва |  | (c)
20983.043 | 1.158 | 0.878 | -10.177 | -10.457 | -1158 | -1147 | -1134 | 1072 | 878 | 1932 |  | CORR | GENE | 07:48 | 07:50 | 07:52 | 489 | 49 | 14 | EXT |  | 0.96 | (c)
20983.599 | 1.714 | 1.55 | -9.621 | -9.785 | -1229 | -1170 | -1199 | 1001 | 1550 | 1932 |  | CORR | GENE | 07:37 | 07:46 | 07:42 | 369 | 61 | 14 | EXT |  | 0.95 | (c)
20996.076 | 2.856 | 2.834 | -8.334 | -8.356 | -1534 | -1323 | -1330 | 696 | 2834 | 1933 |  | CORR | GENE | 07:14 | 07:48 | 07:47 | 70 | 409 | 14 | EXT |  | 0.89 | (c)
21003.373 | 10.153 | 10.068 | -1.037 | -1.122 | -1110 | -1090 | -1091 | 1071 | 944 | 1933 |  | CORR | AXGR | 08:22 | 08:26 | 08:26 | 178 | 39 | 10 | EXT |  | 0.9 | (c)
21015.53 | 0 | -0.04 | -11.56 | -11.6 | -2172 | -1666 | -324 | 1524 |  | 1935 | Нарушение формы кольцевого шва | GWAN |  | 08:54 | 10:16 | 13:53 | 0 | 3696 |  | EXT | Нарушение формы кольцевого шва Аномалия находится на отводе. |  | (c)
21021.174 | 5.644 | 5.616 | -5.916 | -5.944 | 2078 | -2211 | 2222 | 2078 | 5616 | 1935 |  | CORR | GENE | 08:20 | 08:48 | 08:43 | 63 | 287 | 11 | EXT | Аномалия находится на отводе. | 0.89 | (c)
21022.871 | 7.341 | 7.309 | -4.219 | -4.251 | -2001 | -1774 | -1845 | 1689 | 4198 | 1935 |  | CORR | GENE | 09:22 | 09:59 | 09:47 | 53 | 312 | 10 | EXT | Аномалия находится на отводе. | 0.89 | (c)
21059.925 | 10.29 | 10.271 | -0.87 | -0.889 | -2133 | -2062 | -2034 | 98 | 849 | 1938 |  | CORR | CIGR | 06:18 | 06:29 | 06:34 | 40 | 198 | 10 | EXT |  | 0.89 | (c)
21060.31 | 10.675 | 10.661 | -0.485 | -0.499 | -1579 | -1357 | -1447 | 652 | 443 | 1938 |  | CORR | GENE | 07:47 | 08:23 | 08:09 | 56 | 264 | 10 | EXT |  | 0.89 | (c)
21083.248 | 10.923 | 10.912 | -0.372 | -0.383 | -1417 | -1352 | -1343 | 1270 | 357 | 1940 |  | CORR | CIGR | 07:45 | 07:55 | 07:56 | 26 | 146 | 10 | EXT |  | 0.89 | (c)
21090.495 | 6.875 | 6.866 | -4.65 | -4.659 | -1153 | -1091 | -1073 | 993 | 4637 | 1941 |  | CORR | CIGR | 07:30 | 07:40 | 07:43 | 22 | 160 | 13 | EXT |  | 0.89 | (c)
21090.55 | 6.93 | 6.923 | -4.595 | -4.602 | -1374 | -1298 | -1312 | 1250 | 4578 | 1941 |  | CORR | CIGR | 06:54 | 07:06 | 07:04 | 24 | 124 | 10 | EXT |  | 0.89 | (c)
21103.541 | 8.396 | 8.359 | -2.539 | -2.576 | -1490 | -1474 | -1447 | 741 | 1121 | 1942 |  | CORR | GENE | 07:01 | 07:03 | 07:08 | 1455 | 86 | 10 | EXT |  | 0.97 | (c)
21109.087 | 3.007 | 2.984 | -8.568 | -8.591 | 1624 | 1689 | 1741 | 1624 | 2984 | 1943 |  | CORR | CIGR | 04:14 | 04:25 | 04:33 | 30 | 235 | 10 | EXT |  | 0.89 | (c)
21109.118 | 3.038 | 3.032 | -8.537 | -8.543 | 1672 | 1719 | 1775 | 1672 | 3032 | 1943 |  | CORR | CIGR | 04:22 | 04:29 | 04:39 | 29 | 208 | 10 | EXT |  | 0.89 | (c)
21109.659 | 3.579 | 3.563 | -7.996 | -8.012 | 1649 | 1754 | 1719 | 1649 | 3563 | 1943 |  | CORR | CIGR | 04:18 | 04:35 | 04:29 | 37 | 139 | 11 | EXT |  | 0.89 | (c)
21116.53 | 10.45 | 10.417 | -1.125 | -1.158 | 1884 | 2028 | 1989 | 1884 | 1113 | 1943 |  | CORR | CIGR | 04:56 | 05:19 | 05:13 | 45 | 211 | 10 | EXT |  | 0.89 | (c)
21117.276 | 11.196 | 11.156 | -0.379 | -0.419 | 1896 | 2016 | 2014 | 1896 | 378 | 1943 |  | CORR | CIGR | 04:58 | 05:17 | 05:17 | 41 | 236 | 13 | EXT |  | 0.89 | (c)
21117.64 | 11.56 | 11.511 | -0.015 | -0.064 | -1784 | -1478 | -1602 | 1420 | 5 | 1943 |  | CORR | GENE | 07:04 | 07:53 | 07:33 | 59 | 364 | 12 | EXT |  | 0.89 | (c)
21119.592 | 1.937 | 1.908 | -8.903 | -8.932 | 1927 | 2068 | 2094 | 0 | 1908 | 1944 |  | CORR | CIGR | 07:02 | 07:25 | 07:29 | 42 | 334 | 10 | EXT |  | 0.89 | (c)
21120.163 | 2.508 | 2.49 | -8.332 | -8.35 | 1659 | 1722 | 1739 | 412 | 2490 | 1944 |  | CORR | CIGR | 06:19 | 06:29 | 06:31 | 25 | 159 | 11 | EXT |  | 0.89 | (c)
21121.006 | 3.351 | 3.292 | -7.489 | -7.548 | 1242 | 1366 | 1414 | 645 | 3292 | 1944 |  | CORR | GENE | 05:11 | 05:31 | 05:39 | 87 | 344 | 14 | EXT |  | 0.89 | (c)
21121.678 | 4.023 | 3.98 | -6.817 | -6.86 | 1246 | 1713 | 1580 | 317 | 3980 | 1944 |  | CORR | GENE | 05:12 | 06:27 | 06:06 | 116 | 667 | 11 | EXT |  | 0.89 | (c)
21122.075 | 4.42 | 4.376 | -6.42 | -6.464 | 1361 | 1677 | 1631 | 330 | 4376 | 1944 |  | CORR | GENE | 05:31 | 06:21 | 06:14 | 94 | 539 | 15 | EXT |  | 0.89 | (c)
21122.837 | 5.182 | 5.159 | -5.658 | -5.681 | 1295 | 1584 | 1505 | 515 | 5159 | 1944 |  | CORR | GENE | 05:20 | 06:06 | 05:54 | 71 | 421 | 15 | EXT |  | 0.89 | (c)
21125.622 | 7.967 | 7.954 | -2.873 | -2.886 | 974 | 1031 | 1041 | 974 | 2858 | 1944 |  | CORR | CIGR | 04:28 | 04:37 | 04:39 | 28 | 134 | 10 | EXT |  | 0.89 | (c)
21128.191 | 10.536 | 10.529 | -0.304 | -0.311 | 1906 | 1945 | 1962 | 213 | 291 | 1944 |  | CORR | CIGR | 06:59 | 07:05 | 07:07 | 20 | 111 | 10 | EXT |  | 0.89 | (c)
21173.697 | 11.162 | 11.094 | -0.288 | -0.356 | -2096 | -2025 | -2044 | 1993 | 26 | 1948 |  | CORR | GENE | 05:32 | 05:43 | 05:40 | 330 | 103 | 10 | EXT |  | 0.92 | (c)
21181.231 | 7.246 | 7.173 | -3.569 | -3.642 | -1833 | -1789 | -1802 | 1771 | 3459 | 1949 |  | CORR | GENE | 08:20 | 08:27 | 08:25 | 183 | 62 | 10 | EXT |  | 0.86 | (c)
21183.686 | 9.701 | 9.629 | -1.114 | -1.186 | 2225 | -2221 | -2223 | 2209 | 1042 | 1949 |  | CORR | AXGR | 07:15 | 07:17 | 07:17 | 144 | 27 | 13 | EXT |  | 0.86 | (c)
21185.753 | 0.953 | 0.942 | -10.447 | -10.458 | 288 | 517 | 430 | 288 | 942 | 1950 |  | CORR | CIGR | 04:31 | 05:08 | 04:54 | 44 | 283 | 10 | EXT |  | 0.84 | (c)
21196.068 | 11.268 | 11.258 | -0.132 | -0.142 | 222 | 314 | 314 | 222 | 85 | 1950 |  | CORR | GENE | 04:20 | 04:35 | 04:35 | 57 | 185 | 11 | EXT |  | 0.84 | (c)
21196.354 | 0.154 | 0.102 | -11.111 | -11.163 | 1886 | 1998 | 2072 | 1886 | 102 | 1951 |  | CORR | GENE | 04:08 | 04:26 | 04:38 | 69 | 372 | 11 | EXT |  | 0.85 | (c)
21263.01 | 0 | -0.047 | -11.545 | -11.592 | 29 | 1929 | 2181 | 29 |  | 1957 | Нарушение формы кольцевого шва | GWAN |  | 08:36 | 01:43 | 14:23 | 0 | 4305 |  | EXT | Нарушение формы кольцевого шва Аномалия находится на отводе. |  | (c)
21296.97 | 0 | -0.011 | -11.355 | -11.366 | 624 | 1841 | 1923 | 0 |  | 1960 | Нарушение формы кольцевого шва | GWAN |  | 03:07 | 06:24 | 06:37 | 0 | 2599 |  | EXT | Нарушение формы кольцевого шва |  | (c)
21309.188 | 0.863 | 0.832 | -10.402 | -10.433 | 174 | 381 | 303 | 174 | 832 | 1961 |  | GOUG | GENE | 01:27 | 02:01 | 01:48 | 517 | 259 | 11 | EXT | Зона задиров. |  | (c)
21310.652 | 2.327 | 2.313 | -8.938 | -8.952 | 246 | 288 | 296 | 246 | 2313 | 1961 |  | GOUG | CIGR | 01:39 | 01:46 | 01:47 | 31 | 101 | 17 | EXT | Задир. |  | (c)
21310.793 | 2.468 | 2.452 | -8.797 | -8.813 | 304 | 360 | 352 | 304 | 2452 | 1961 |  | GOUG | GENE | 01:48 | 01:57 | 01:56 | 185 | 98 | 9 | EXT | Зона задиров. |  | (c)
21319.409 | 11.084 | 11.084 | -0.181 | -0.181 | -1456 | -1222 | -1246 | 774 | 141 | 1961 |  | CORR | CIGR | 09:04 | 09:42 | 09:38 | 40 | 421 | 10 | EXT |  | 0.89 | (c)
21348.888 | 6.878 | 6.865 | -4.732 | -4.745 | -868 | -769 | -764 | 661 | 4715 | 1964 |  | CORR | CIGR | 06:08 | 06:24 | 06:25 | 30 | 207 | 10 | EXT |  | 0.89 | (c)
21372.317 | 7.122 | 7.099 | -3.483 | -3.506 | 553 | 663 | 729 | 553 | 3458 | 1966 |  | CORR | CIGR | 06:24 | 06:41 | 06:52 | 48 | 351 | 11 | EXT |  | 0.84 | (c)
21379.188 | 3.388 | 3.381 | -8.212 | -8.219 | 1417 | 1475 | 1479 | 1417 | 3381 | 1967 |  | CORR | CIGR | 06:30 | 06:39 | 06:40 | 39 | 124 | 10 | EXT | Аномалия находится на отводе. | 0.89 | (c)
21380.781 | 4.981 | 4.72 | -6.619 | -6.88 | -121 | 173 | 276 | 0 | 4720 | 1967 |  | CORR | GENE | 02:22 | 03:09 | 03:26 | 279 | 794 | 11 | EXT | Аномалия находится на отводе. | 0.92 | (c)
21381.084 | 5.284 | 5.231 | -6.316 | -6.369 | 276 | 427 | 431 | 276 | 5231 | 1967 |  | CORR | GENE | 03:26 | 03:50 | 03:51 | 75 | 310 | 11 | EXT | Аномалия находится на отводе. | 0.89 | (c)
21381.143 | 5.343 | 5.325 | -6.257 | -6.275 | 1814 | 1903 | 1914 | 1814 | 5325 | 1967 |  | CORR | CIGR | 07:34 | 07:48 | 07:50 | 40 | 199 | 10 | EXT | Аномалия находится на отводе. | 0.89 | (c)
21381.461 | 5.661 | 5.429 | -5.939 | -6.171 | -177 | 139 | 286 | 0 | 4956 | 1967 |  | CORR | GENE | 02:13 | 03:04 | 03:27 | 1215 | 927 | 12 | EXT | Аномалия находится на отводе. | 0.98 | (c)
21381.558 | 5.758 | 5.734 | -5.842 | -5.866 | 1543 | 1669 | 1645 | 1543 | 5734 | 1967 |  | CORR | GENE | 06:50 | 07:10 | 07:07 | 59 | 205 | 10 | EXT | Аномалия находится на отводе. | 0.89 | (c)
21381.672 | 5.872 | 5.854 | -5.728 | -5.746 | 2156 | -2209 | -2191 | 2078 | 5711 | 1967 |  | CORR | CIGR | 08:29 | 08:45 | 08:47 | 35 | 227 | 10 | EXT | Аномалия находится на отводе. | 0.89 | (c)
21382.778 | 6.978 | 6.755 | -4.622 | -4.845 | -253 | 54 | 198 | 0 | 4195 | 1967 |  | CORR | GENE | 02:00 | 02:50 | 03:13 | 650 | 903 | 13 | EXT | Аномалия находится на отводе. | 0.97 | (c)
21383.445 | 7.645 | 7.457 | -3.955 | -4.143 | 98 | 197 | 188 | 98 | 3928 | 1967 |  | CORR | GENE | 02:57 | 03:13 | 03:11 | 215 | 179 | 25 | EXT | Аномалия находится на отводе. | 0.95 | (c)
21383.477 | 7.677 | 7.555 | -3.923 | -4.045 | 2200 | -2140 | -2067 | 1873 | 3895 | 1967 |  | CORR | GENE | 08:36 | 08:56 | 09:07 | 150 | 388 | 13 | EXT | Аномалия находится на отводе. | 0.9 | (c)
21383.858 | 8.058 | 7.71 | -3.542 | -3.89 | -153 | 327 | 191 | 0 | 3499 | 1967 |  | CORR | GENE | 02:16 | 03:34 | 03:12 | 391 | 688 | 11 | EXT | Аномалия находится на отводе. | 0.93 | (c)
21385.905 | 10.105 | 10.059 | -1.495 | -1.541 | 2002 | 2060 | 2055 | 2002 | 1476 | 1967 |  | CORR | GENE | 08:04 | 08:14 | 08:13 | 65 | 107 | 12 | EXT | Аномалия находится на отводе. | 0.89 | (c)
21388.297 | 0.897 | 0.861 | -10.278 | -10.314 | 1321 | 1543 | 1525 | 1321 | 861 | 1968 |  | CORR | GENE | 03:02 | 03:38 | 03:35 | 51 | 409 | 10 | EXT |  | 0.84 | (c)
21398.694 | 0.119 | 0.077 | -11.366 | -11.408 | 2035 | 2217 | -2206 | 1987 | 77 | 1969 |  | CORR | GENE | 07:38 | 08:07 | 08:13 | 81 | 439 | 10 | EXT | Аномалия находится на упругопластическом изгибе: R=484 D, максимальное растяжение на 6.4 час. | 0.89 | (c)
21398.742 | 0.167 | 0.145 | -11.318 | -11.34 | 218 | 353 | 473 | 218 | 145 | 1969 |  | CORR | CIGR | 02:45 | 03:07 | 03:26 | 43 | 510 | 10 | EXT | Аномалия находится на упругопластическом изгибе: R=484 D, максимальное растяжение на 6.4 час. | 0.89 | (c)
21409.995 | 11.42 | 11.352 | -0.065 | -0.133 | 230 | 1085 | 1121 | 230 | 46 | 1969 |  | CORR | GENE | 02:47 | 05:05 | 05:11 | 87 | 1781 | 11 | EXT |  | 0.89 | (c)
21432.254 | 0.164 | 0.076 | -11.111 | -11.199 | -1798 | -1603 | -1490 | 432 | 76 | 1972 |  | CORR | GENE | 05:29 | 06:01 | 06:19 | 112 | 617 | 10 | EXT |  | 0.89 | (c)
21471.479 | 5.729 | 5.717 | -5.021 | -5.033 | -2012 | -1552 | -1655 | 1298 | 4779 | 1975 |  | CORR | GENE | 04:56 | 06:11 | 05:54 | 254 | 714 | 12 | EXT | Аномалия находится на упругопластическом изгибе: R=365 D, максимальное растяжение на 5.6 час. | 0.94 | (c)
21476.652 | 0.152 | 0.07 | -10.733 | -10.815 | -2177 | -1618 | -1717 | 1257 | 70 | 1976 |  | CORR | GENE | 04:41 | 06:11 | 05:55 | 110 | 920 | 12 | EXT | Аномалия находится на упругопластическом изгибе: R=339 D, максимальное растяжение на 5.7 час. | 0.98 | (c)
21498.447 | 11.062 | 11.014 | -0.253 | -0.301 | 1060 | 1191 | 1197 | 897 | 250 | 1977 |  | CORR | GENE | 05:42 | 06:03 | 06:04 | 51 | 273 | 10 | EXT |  | 0.89 | (c)
21498.758 | 0.058 | 0.042 | -11.017 | -11.033 | 1743 | -2125 | -2137 | 0 | 42 | 1978 |  | CORR | GENE | 04:21 | 05:56 | 05:54 | 122 | 1162 | 11 | EXT |  | 0.9 | (c)
21532.075 | 0 | -0.022 | -11.335 | -11.357 | 307 | 1323 | 1911 | 307 |  | 1981 | Нарушение формы кольцевого шва | GWAN |  | 02:33 | 05:17 | 06:51 | 0 | 3208 |  | EXT | Нарушение формы кольцевого шва |  | (c)
21543.41 | 0 | -0.066 | -11.375 | -11.441 | -1204 | 1055 | 676 | 0 |  | 1982 | Нарушение формы кольцевого шва | GWAN |  | 04:06 | 10:11 | 09:10 | 0 | 3760 |  | EXT | Нарушение формы кольцевого шва |  | (c)
21611.555 | 0 | -0.014 | -10.985 | -10.999 | 1029 | 2139 | 1803 | 1029 |  | 1988 | Нарушение формы кольцевого шва | GWAN |  | 04:04 | 07:03 | 06:08 | 0 | 1547 |  | EXT | Нарушение формы кольцевого шва Аномалия находится на отводе. |  | (c)
21628.323 | 5.783 | 5.745 | -5.692 | -5.73 | -2226 | -1995 | -2071 | 5 | 5655 | 1989 |  | CORR | GENE | 06:46 | 07:23 | 07:11 | 75 | 309 | 10 | EXT |  | 0.89 | (c)
21653.666 | 8.456 | 8.425 | -2.939 | -2.97 | 1791 | 1897 | 1964 | 93 | 2914 | 1991 |  | CORR | GENE | 04:48 | 05:05 | 05:16 | 56 | 347 | 13 | EXT |  | 0.89 | (c)
21653.8 | 8.59 | 8.535 | -2.805 | -2.86 | 1931 | 2024 | 2068 | 26 | 2768 | 1991 |  | CORR | GENE | 05:10 | 05:26 | 05:33 | 92 | 274 | 13 | EXT |  | 0.89 | (c)
21655.281 | 10.071 | 10.044 | -1.324 | -1.351 | 1632 | 1798 | 1795 | 273 | 1292 | 1991 |  | CORR | GENE | 04:22 | 04:49 | 04:49 | 59 | 326 | 14 | EXT |  | 0.89 | (c)
21656.605 | 0 | -0.04 | -11.44 | -11.48 | 574 | 1116 | 1329 | 146 |  | 1992 | Нарушение формы кольцевого шва | GWAN |  | 01:40 | 03:08 | 03:42 | 0 | 1510 |  | EXT | Нарушение формы кольцевого шва |  | (c)
21679.28 | 0.18 | 0.137 | -11.06 | -11.103 | 1766 | 2212 | 2157 | 0 | 137 | 1994 |  | CORR | GENE | 05:38 | 06:50 | 06:41 | 78 | 780 | 15 | EXT |  | 0.89 | (c)
21679.672 | 0.572 | 0.502 | -10.668 | -10.738 | 1770 | 2065 | -2199 | 0 | 502 | 1994 |  | CORR | GENE | 05:39 | 06:26 | 06:58 | 148 | 984 | 12 | EXT |  | 0.9 | (c)
21686.14 | 7.04 | 6.967 | -4.2 | -4.273 | 1599 | 1623 | 1623 | 584 | 4139 | 1994 |  | GOUG | AXGR | 05:11 | 05:15 | 05:15 | 134 | 47 | 10 | EXT | Задир. |  | (c)
21693.92 | 3.58 | 3.567 | -7.74 | -7.753 | -1914 | -1840 | -1842 | 317 | 3567 | 1995 |  | CORR | CIGR | 04:20 | 04:32 | 04:32 | 27 | 144 | 10 | EXT |  | 0.89 | (c)
21693.931 | 3.591 | 3.577 | -7.729 | -7.743 | -765 | -704 | -714 | 663 | 3577 | 1995 |  | CORR | CIGR | 07:26 | 07:36 | 07:34 | 29 | 102 | 11 | EXT |  | 0.89 | (c)
21694.039 | 3.699 | 3.685 | -7.621 | -7.635 | -1866 | -1834 | -1835 | 365 | 3685 | 1995 |  | CORR | CIGR | 04:28 | 04:33 | 04:33 | 20 | 61 | 10 | EXT |  | 0.89 | (c)
21694.86 | 4.52 | 4.503 | -6.8 | -6.817 | -1889 | -1842 | -1833 | 341 | 4503 | 1995 |  | CORR | CIGR | 04:24 | 04:32 | 04:33 | 36 | 113 | 10 | EXT |  | 0.89 | (c)
21697.477 | 7.137 | 7.085 | -4.183 | -4.235 | -889 | -777 | -759 | 629 | 4156 | 1995 |  | CORR | GENE | 07:06 | 07:24 | 07:27 | 79 | 260 | 10 | EXT |  | 0.89 | (c)
21698.339 | 7.999 | 7.876 | -3.321 | -3.444 | -643 | -629 | -626 | 609 | 3268 | 1995 |  | CORR | AXGR | 07:45 | 07:48 | 07:48 | 176 | 34 | 10 | EXT |  | 0.9 | (c)
21698.42 | 8.08 | 8.068 | -3.24 | -3.252 | -2067 | -1952 | -1952 | 163 | 3210 | 1995 |  | CORR | CIGR | 03:56 | 04:14 | 04:14 | 42 | 232 | 10 | EXT |  | 0.89 | (c)
21698.433 | 8.093 | 8.077 | -3.227 | -3.243 | -658 | -608 | -607 | 556 | 3209 | 1995 |  | CORR | CIGR | 07:43 | 07:51 | 07:51 | 34 | 102 | 10 | EXT |  | 0.89 | (c)
21699.216 | 8.876 | 8.86 | -2.444 | -2.46 | -2051 | -1931 | -1914 | 179 | 2373 | 1995 |  | CORR | GENE | 03:58 | 04:17 | 04:20 | 87 | 275 | 11 | EXT |  | 0.89 | (c)
21699.823 | 9.483 | 9.464 | -1.837 | -1.856 | -721 | -674 | -668 | 616 | 1825 | 1995 |  | CORR | CIGR | 07:33 | 07:40 | 07:41 | 31 | 105 | 10 | EXT |  | 0.89 | (c)
21700.215 | 9.875 | 9.861 | -1.445 | -1.459 | -2031 | -1975 | -1961 | 200 | 1427 | 1995 |  | CORR | CIGR | 04:01 | 04:10 | 04:13 | 32 | 139 | 12 | EXT |  | 0.89 | (c)
21701.07 | 10.73 | 10.622 | -0.59 | -0.698 | -2040 | -1947 | -1888 | 190 | 575 | 1995 |  | CORR | GENE | 03:60 | 04:15 | 04:25 | 123 | 305 | 11 | EXT |  | 0.9 | (c)
21701.146 | 10.806 | 10.778 | -0.514 | -0.542 | -1941 | -1876 | -1879 | 290 | 513 | 1995 |  | CORR | CIGR | 04:16 | 04:26 | 04:26 | 29 | 124 | 10 | EXT |  | 0.89 | (c)
21701.239 | 10.899 | 10.848 | -0.421 | -0.472 | -2077 | -2004 | -1888 | 154 | 395 | 1995 |  | CORR | GENE | 03:54 | 04:06 | 04:25 | 77 | 378 | 12 | EXT |  | 0.89 | (c)
21701.27 | 10.93 | 10.912 | -0.39 | -0.408 | -590 | -533 | -553 | 516 | 383 | 1995 |  | CORR | CIGR | 07:54 | 08:03 | 07:60 | 25 | 74 | 10 | EXT |  | 0.89 | (c)
21701.405 | 11.065 | 11.041 | -0.255 | -0.279 | -2009 | -1877 | -1890 | 222 | 239 | 1995 |  | CORR | CIGR | 04:05 | 04:26 | 04:24 | 40 | 239 | 10 | EXT |  | 0.89 | (c)
21701.502 | 11.162 | 11.145 | -0.158 | -0.175 | -2063 | -1988 | -1986 | 167 | 142 | 1995 |  | CORR | CIGR | 03:56 | 04:08 | 04:09 | 33 | 155 | 10 | EXT |  | 0.89 | (c)
21701.513 | 11.173 | 11.165 | -0.147 | -0.155 | -975 | -925 | -909 | 844 | 133 | 1995 |  | CORR | CIGR | 06:52 | 06:60 | 07:02 | 22 | 131 | 11 | EXT |  | 0.89 | (c)
21701.594 | 11.254 | 11.244 | -0.066 | -0.076 | -2029 | -1962 | -1966 | 201 | 58 | 1995 |  | CORR | CIGR | 04:02 | 04:13 | 04:12 | 18 | 127 | 12 | EXT |  | 0.89 | (c)
21701.696 | 0.036 | 0.021 | -11.124 | -11.139 | 1999 | 2060 | 2110 | 10 | 21 | 1996 |  | CORR | CIGR | 04:11 | 04:20 | 04:28 | 21 | 221 | 14 | EXT |  | 0.89 | (c)
21702.344 | 0.684 | 0.675 | -10.476 | -10.485 | -1194 | -1164 | -1155 | 1036 | 675 | 1996 |  | CORR | CIGR | 07:35 | 07:40 | 07:42 | 23 | 79 | 10 | EXT |  | 0.89 | (c)
21702.355 | 0.695 | 0.681 | -10.465 | -10.479 | -1564 | -1398 | -1431 | 667 | 681 | 1996 |  | CORR | CIGR | 06:36 | 07:02 | 06:57 | 26 | 265 | 10 | EXT |  | 0.89 | (c)
21703.414 | 1.754 | 1.738 | -9.406 | -9.422 | -1348 | -1277 | -1292 | 883 | 1738 | 1996 |  | CORR | CIGR | 07:10 | 07:22 | 07:19 | 30 | 112 | 10 | EXT |  | 0.89 | (c)
21703.507 | 1.847 | 1.818 | -9.313 | -9.342 | -1485 | -1427 | -1435 | 746 | 1818 | 1996 |  | CORR | CIGR | 06:48 | 06:58 | 06:56 | 34 | 99 | 12 | EXT |  | 0.89 | (c)
21703.796 | 2.136 | 2.127 | -9.024 | -9.033 | 2165 | 2196 | 2194 | 7 | 2127 | 1996 |  | CORR | CIGR | 04:37 | 04:42 | 04:42 | 18 | 58 | 10 | EXT |  | 0.89 | (c)
21704.006 | 2.346 | 2.332 | -8.814 | -8.828 | -1437 | -1395 | -1387 | 794 | 2332 | 1996 |  | CORR | CIGR | 06:56 | 07:03 | 07:04 | 25 | 99 | 10 | EXT |  | 0.89 | (c)
21704.123 | 2.463 | 2.453 | -8.697 | -8.707 | -1412 | -1379 | -1354 | 819 | 2453 | 1996 |  | CORR | CIGR | 07:00 | 07:05 | 07:09 | 23 | 116 | 10 | EXT |  | 0.89 | (c)
21708.968 | 7.308 | 7.255 | -3.852 | -3.905 | -1700 | -1495 | -1481 | 531 | 3772 | 1996 |  | CORR | GENE | 06:14 | 06:47 | 06:49 | 133 | 437 | 10 | EXT |  | 0.9 | (c)
21710.272 | 8.612 | 8.589 | -2.548 | -2.571 | -1495 | -1386 | -1385 | 736 | 2530 | 1996 |  | CORR | CIGR | 06:47 | 07:04 | 07:04 | 41 | 220 | 11 | EXT |  | 0.89 | (c)
21710.6 | 8.94 | 8.919 | -2.22 | -2.241 | -1527 | -1447 | -1431 | 703 | 2208 | 1996 |  | CORR | CIGR | 06:42 | 06:54 | 06:57 | 33 | 193 | 10 | EXT |  | 0.89 | (c)
21711.051 | 9.391 | 9.383 | -1.769 | -1.777 | -1565 | -1516 | -1494 | 666 | 1754 | 1996 |  | CORR | CIGR | 06:35 | 06:43 | 06:47 | 23 | 141 | 11 | EXT |  | 0.89 | (c)
21712.776 | 11.116 | 11.058 | -0.044 | -0.102 | -2145 | -1671 | -1582 | 86 | 11 | 1996 |  | CORR | GENE | 05:02 | 06:18 | 06:33 | 91 | 1125 | 13 | EXT |  | 0.89 | (c)
21715.56 | 2.74 | 2.731 | -8.66 | -8.669 | 1729 | 1771 | 1773 | 1729 | 2731 | 1997 |  | CORR | CIGR | 06:59 | 07:06 | 07:06 | 31 | 87 | 11 | EXT |  | 0.89 | (c)
21716.443 | 3.623 | 3.604 | -7.777 | -7.796 | 784 | 857 | 873 | 784 | 3604 | 1997 |  | CORR | CIGR | 04:27 | 04:38 | 04:41 | 35 | 178 | 10 | EXT |  | 0.89 | (c)
21732.325 | 8.105 | 8.09 | -2.565 | -2.58 | 548 | 621 | 598 | 548 | 2550 | 1998 |  | CORR | CIGR | 06:24 | 06:36 | 06:32 | 30 | 99 | 14 | EXT |  | 0.89 | (c)
21736.513 | 1.623 | 1.549 | -9.517 | -9.591 | 1673 | 1741 | 1855 | 193 | 1549 | 1999 |  | CORR | GENE | 06:34 | 06:45 | 07:04 | 87 | 365 | 10 | EXT |  | 0.89 | (c)
21741.16 | 6.27 | 6.256 | -4.87 | -4.884 | 1383 | 1450 | 1487 | 638 | 4858 | 1999 |  | CORR | CIGR | 05:48 | 05:58 | 06:04 | 26 | 209 | 10 | EXT |  | 0.89 | (c)
21741.858 | 6.968 | 6.949 | -4.172 | -4.191 | 1563 | 1611 | 1618 | 556 | 4155 | 1999 |  | CORR | CIGR | 06:17 | 06:24 | 06:26 | 36 | 111 | 10 | EXT |  | 0.89 | (c)
21746.03 | 0 | -0.019 | -11.11 | -11.129 | 1427 | -1666 | -1845 | 0 |  | 2000 | Нарушение формы кольцевого шва | GWAN |  | 02:20 | 06:01 | 05:32 | 0 | 2378 |  | EXT | Нарушение формы кольцевого шва |  | (c)
21897.889 | 6.424 | 6.405 | -5.011 | -5.03 | -2167 | -2090 | -2071 | 64 | 4993 | 2013 |  | CORR | CIGR | 06:32 | 06:44 | 06:48 | 37 | 191 | 11 | EXT |  | 0.89 | (c)
21913.999 | 11.099 | 10.807 | -0.236 | -0.528 | -1928 | -1905 | -1875 | 303 | 165 | 2014 |  | CORR | GENE | 03:50 | 03:54 | 03:59 | 363 | 106 | 10 | EXT |  | 0.93 | (c)
21948.865 | 0.68 | 0.536 | -10.77 | -10.914 | 34 | 52 | 58 | 34 | 536 | 2018 |  | CORR | AXGR | 02:25 | 02:28 | 02:29 | 210 | 47 | 10 | EXT |  | 0.91 | (c)
21950.741 | 2.556 | 1.305 | -8.894 | -10.145 | 4 | 19 | 101 | 4 | 1305 | 2018 |  | CORR | GENE | 02:20 | 02:23 | 02:36 | 1256 | 194 | 12 | EXT |  | 0.98 | (c)
21960.004 | 0.369 | 0.355 | -10.971 | -10.985 | 1532 | 1620 | 1609 | 543 | 355 | 2019 |  | CORR | GENE | 06:01 | 06:15 | 06:14 | 133 | 156 | 10 | EXT |  | 0.9 | (c)
21967.359 | 7.724 | 7.643 | -3.616 | -3.697 | 32 | 44 | 48 | 32 | 3550 | 2019 |  | CORR | AXGR | 01:59 | 02:01 | 02:02 | 147 | 33 | 10 | EXT |  | 0.9 | (c)
22025.078 | 8.978 | 8.958 | -2.467 | -2.487 | -1802 | -1716 | -1710 | 429 | 2453 | 2024 |  | CORR | CIGR | 04:10 | 04:24 | 04:25 | 34 | 184 | 12 | EXT |  | 0.89 | (c)
22027.917 | 0.372 | 0.361 | -11.058 | -11.069 | 644 | 752 | 724 | 644 | 361 | 2025 |  | CORR | CIGR | 11:04 | 11:22 | 11:17 | 35 | 161 | 10 | EXT |  | 0.89 | (c)
22029.06 | 1.515 | 1.425 | -9.915 | -10.005 | 472 | 482 | 487 | 472 | 1425 | 2025 |  | CORR | AXGR | 10:37 | 10:38 | 10:39 | 159 | 31 | 10 | EXT |  | 0.9 | (c)
22029.158 | 1.613 | 1.595 | -9.817 | -9.835 | -511 | -446 | -456 | 400 | 1595 | 2025 |  | CORR | CIGR | 07:58 | 08:09 | 08:07 | 25 | 111 | 10 | EXT |  | 0.89 | (c)
22033.632 | 6.087 | 6.068 | -5.343 | -5.362 | -499 | -394 | -425 | 350 | 5316 | 2025 |  | CORR | CIGR | 07:60 | 08:17 | 08:12 | 46 | 149 | 11 | EXT |  | 0.89 | (c)
22043.015 | 4.04 | 3.964 | -7.345 | -7.421 | -1040 | -816 | -747 | 454 | 3964 | 2026 |  | CORR | GENE | 06:32 | 07:08 | 07:19 | 110 | 585 | 10 | EXT |  | 0.89 | (c)
22048.387 | 9.412 | 9.4 | -1.973 | -1.985 | -2111 | -1953 | -1975 | 119 | 1954 | 2026 |  | CORR | CIGR | 03:39 | 04:05 | 04:01 | 31 | 273 | 10 | EXT |  | 0.89 | (c)
22048.467 | 9.492 | 9.486 | -1.893 | -1.899 | -2169 | -2118 | -2119 | 62 | 1881 | 2026 |  | CORR | CIGR | 03:30 | 03:38 | 03:38 | 18 | 99 | 10 | EXT |  | 0.89 | (c)
22259.644 | 7.474 | 7.454 | -3.941 | -3.961 | -1400 | -1300 | -1284 | 831 | 3917 | 2046 |  | CORR | CIGR | 05:15 | 05:31 | 05:33 | 44 | 231 | 14 | EXT | Аномалия находится на упругопластическом изгибе: R=854 D, максимальное растяжение на 6.9 час. | 0.89 | (c)
22284.033 | 9.088 | 9.074 | -2.237 | -2.251 | -1121 | -1052 | -1050 | 978 | 2223 | 2048 |  | CORR | CIGR | 06:09 | 06:20 | 06:20 | 28 | 144 | 10 | EXT |  | 0.89 | (c)
22448.675 | 5.85 | 5.833 | -5.39 | -5.407 | -914 | -855 | -865 | 815 | 5382 | 2063 |  | CORR | CIGR | 07:22 | 07:32 | 07:30 | 25 | 99 | 12 | EXT |  | 0.89 | (c)
22448.683 | 5.858 | 5.847 | -5.382 | -5.393 | -642 | -521 | -556 | 470 | 5358 | 2063 |  | CORR | CIGR | 08:06 | 08:25 | 08:20 | 35 | 172 | 10 | EXT |  | 0.89 | (c)
22453.336 | 10.511 | 10.48 | -0.729 | -0.76 | 1911 | 1986 | 2004 | 134 | 710 | 2063 |  | CORR | GENE | 02:58 | 03:10 | 03:13 | 50 | 186 | 10 | EXT |  | 0.89 | (c)
22455.931 | 1.866 | 1.858 | -9.444 | -9.452 | 330 | 573 | 478 | 330 | 1858 | 2064 |  | CORR | GENE | 03:35 | 04:14 | 03:58 | 60 | 297 | 12 | EXT |  | 0.89 | (c)
22457.554 | 3.489 | 3.385 | -7.821 | -7.925 | 2034 | 2148 | 2101 | 63 | 3385 | 2064 |  | CORR | GENE | 08:10 | 08:28 | 08:20 | 467 | 133 | 14 | EXT |  | 0.96 | (c)
22462.953 | 8.888 | 8.877 | -2.422 | -2.433 | 800 | 857 | 848 | 800 | 2404 | 2064 |  | CORR | CIGR | 04:51 | 04:60 | 04:58 | 29 | 96 | 11 | EXT |  | 0.89 | (c)
22463.665 | 9.6 | 9.565 | -1.71 | -1.745 | 1441 | 1664 | 1658 | 355 | 1704 | 2064 |  | CORR | CIGR | 06:34 | 07:10 | 07:09 | 41 | 434 | 10 | EXT |  | 0.89 | (c)
22465.192 | 11.127 | 11.106 | -0.183 | -0.204 | 1454 | 1572 | 1541 | 603 | 179 | 2064 |  | CORR | CIGR | 06:36 | 06:55 | 06:50 | 25 | 173 | 11 | EXT |  | 0.89 | (c)
22466.335 | 0.96 | 0.944 | -10.31 | -10.326 | -956 | -898 | -900 | 844 | 944 | 2065 |  | CORR | CIGR | 08:38 | 08:47 | 08:47 | 36 | 112 | 15 | EXT |  | 0.89 | (c)
22643.83 | 0 | -0.029 | -11.565 | -11.594 | 655 | 1960 | 1409 | 655 |  | 2082 | Нарушение формы кольцевого шва | GWAN |  | 10:44 | 02:15 | 12:46 | 0 | 1507 |  | EXT | Нарушение формы кольцевого шва Аномалия находится на отводе. |  | (c)
22723.23 | 0 | -0.011 | -10.975 | -10.986 | -946 | -591 | -671 | 396 |  | 2089 | Нарушение формы кольцевого шва | GWAN |  | 07:16 | 08:13 | 07:60 | 0 | 549 |  | EXT | Нарушение формы кольцевого шва Аномалия находится на отводе. |  | (c)
22756.265 | 0 | -0.031 | -11.085 | -11.116 | 1421 | 765 | -1022 | 0 |  | 2092 | Нарушение формы кольцевого шва | GWAN |  | 06:01 | 04:15 | 11:27 | 0 | 4037 |  | EXT | Нарушение формы кольцевого шва Аномалия находится на упругопластическом изгибе: R=374 D, максимальное растяжение на 5.8 час. |  | (c)
22770.852 | 3.502 | 3.485 | -6.953 | -6.97 | 1731 | 1850 | 1830 | 302 | 3485 | 2093 |  | CORR | CIGR | 06:36 | 06:55 | 06:52 | 51 | 198 | 10 | EXT | Аномалия находится на упругопластическом изгибе: R=383 D, максимальное растяжение на 5.2 час. | 0.89 | (c)
22891.935 | 2.86 | 2.836 | -5.45 | -5.474 | -1296 | -1200 | -1234 | 1172 | 2836 | 2104 |  | CORR | CIGR | 05:24 | 05:40 | 05:34 | 31 | 124 | 10 | EXT |  | 0.89 | (c)
22893.504 | 4.429 | 4.408 | -3.881 | -3.902 | -1258 | -1153 | -1141 | 1023 | 3862 | 2104 |  | CORR | CIGR | 05:30 | 05:47 | 05:49 | 40 | 235 | 10 | EXT |  | 0.89 | (c)
22908.983 | 0.838 | 0.821 | -10.377 | -10.394 | -2137 | -1953 | -1982 | 94 | 821 | 2106 |  | CORR | CIGR | 05:08 | 05:38 | 05:33 | 35 | 310 | 12 | EXT |  | 0.89 | (c)
22909.965 | 1.82 | 1.806 | -9.395 | -9.409 | -2050 | -1892 | -1858 | 181 | 1806 | 2106 |  | CORR | CIGR | 05:22 | 05:47 | 05:53 | 31 | 384 | 10 | EXT |  | 0.89 | (c)
22913.941 | 5.796 | 5.695 | -5.419 | -5.52 | -1504 | -1467 | -1486 | 726 | 5380 | 2106 | Металлургический дефект | MIAN | AXGR | 06:50 | 06:56 | 06:53 | 140 | 37 |  | INT | Металлургический дефект Эквивалент потери металла 14%. |  | (c)
22950.264 | 8.439 | 8.404 | -2.921 | -2.956 | 1646 | 1782 | 1813 | 251 | 2852 | 2109 |  | CORR | GENE | 06:39 | 07:01 | 07:06 | 104 | 333 | 13 | EXT |  | 0.89 | (c)
23068.552 | 3.922 | 3.904 | -7.238 | -7.256 | -1498 | -1424 | -1442 | 1387 | 3904 | 2120 |  | CORR | CIGR | 05:10 | 05:22 | 05:19 | 26 | 111 | 10 | EXT | Аномалия находится на отводе. | 0.89 | (c)
23069.787 | 5.157 | 5.114 | -6.003 | -6.046 | -452 | -269 | -301 | 149 | 5114 | 2120 |  | CORR | GENE | 07:59 | 08:28 | 08:23 | 89 | 303 | 11 | EXT | Аномалия находится на отводе. | 0.89 | (c)
23183.542 | 7.267 | 7.246 | -3.973 | -3.994 | -242 | -190 | -182 | 122 | 3941 | 2130 |  | CORR | GENE | 08:53 | 09:02 | 09:03 | 53 | 120 | 11 | EXT | Аномалия находится на упругопластическом изгибе: R=416 D, максимальное растяжение на 0.6 час. | 0.89 | (c)
23265.839 | 10.514 | 10.505 | -0.941 | -0.95 | 1613 | 1666 | 1663 | 516 | 833 | 2137 |  | ARTD | GENE | 02:37 | 02:46 | 02:45 | 117 | 101 |  | EXT | Наплавка. Аномалия находится на упругопластическом изгибе: R=242 D, максимальное растяжение на 5.5 час. |  | (c)
23269.801 | 3.021 | 2.527 | -8.364 | -8.858 | -1804 | -1770 | -1672 | 426 | 2527 | 2138 |  | GOUG | GENE | 07:14 | 07:20 | 07:36 | 546 | 266 | 14 | EXT | Задир. Аномалия находится на упругопластическом изгибе: R=351 D, максимальное растяжение на 4.9 час. |  | (b)
23288.431 | 10.266 | 10.22 | -0.694 | -0.74 | 246 | 434 | 439 | 246 | 645 | 2139 |  | CORR | GENE | 02:10 | 02:40 | 02:41 | 95 | 385 | 10 | EXT |  | 0.89 | (c)
23290.822 | 1.697 | 1.643 | -9.703 | -9.757 | 203 | 264 | 327 | 203 | 1643 | 2140 |  | CORR | GENE | 03:14 | 03:24 | 03:34 | 75 | 248 | 10 | EXT |  | 0.89 | (c)
23309.855 | 0.855 | 0.807 | -1.835 | -1.883 | 1566 | 1581 | 1579 | 638 | 807 | 2142 |  | CORR | AXGR | 04:49 | 04:51 | 04:51 | 120 | 27 | 14 | EXT |  | 0.9 | (c)
23374.483 | 6.428 | 6.413 | -4.722 | -4.737 | -277 | -116 | -147 | 17 | 4691 | 2148 |  | CORR | CIGR | 08:20 | 08:46 | 08:41 | 46 | 260 | 11 | EXT | Аномалия находится на отводе. | 0.89 | (c)
23377.593 | 9.538 | 9.537 | -1.612 | -1.613 | 1656 | 1713 | 1731 | 425 | 1574 | 2148 |  | CORR | CIGR | 01:32 | 01:41 | 01:44 | 39 | 149 | 10 | EXT | Аномалия находится на отводе. | 0.89 | (c)
23400.554 | 10.619 | 10.589 | -0.536 | -0.566 | 1851 | 2047 | 1963 | 156 | 536 | 2150 |  | CORR | CIGR | 05:54 | 06:26 | 06:12 | 30 | 223 | 12 | EXT |  | 0.89 | (c)
23400.773 | 10.838 | 10.794 | -0.317 | -0.361 | 1579 | 1801 | 1728 | 354 | 271 | 2150 |  | CORR | GENE | 05:10 | 05:46 | 05:34 | 90 | 297 | 10 | EXT |  | 0.89 | (c)
23464.305 | 6.905 | 6.894 | -4.32 | -4.331 | -1741 | -1548 | -1615 | 489 | 4282 | 2156 |  | CORR | GENE | 04:23 | 04:54 | 04:43 | 49 | 252 | 11 | EXT | Аномалия находится на отводе. | 0.89 | (c)
23514.929 | 1.054 | 1.012 | -10.341 | -10.383 | 1148 | 1278 | 1241 | 896 | 1012 | 2161 |  | CORR | GENE | 01:54 | 02:15 | 02:09 | 81 | 186 | 10 | EXT | Аномалия находится на упругопластическом изгибе: R=385 D, максимальное растяжение на 6.3 час. | 0.89 | (c)
23545.84 | 9.48 | 9.386 | -1.895 | -1.989 | 2223 | 2228 | -2212 | 0 | 1226 | 2163 |  | LWAN | GENE | 08:13 | 08:14 | 08:17 | 763 | 52 |  | INT | Эквивалент потери металла 12%. |  | (c)
23607.611 | 4.661 | 4.256 | -6.244 | -6.649 | 1164 | 1188 | 1188 | 1018 | 4256 | 2169 |  | SCC | GENE | 03:14 | 03:18 | 03:18 | 549 | 49 | 30 | EXT | Аномалия находится на отводе. | 1.05 | (a)
23618.098 | 4.243 | 3.518 | -7.062 | -7.787 | -1786 | -1783 | -1738 | 445 | 3518 | 2170 |  | CORR | GENE | 07:09 | 07:09 | 07:16 | 963 | 96 | 10 | EXT | Аномалия находится на отводе. | 0.96 | (c)
23618.894 | 5.039 | 4.576 | -6.266 | -6.729 | -1820 | -1785 | -1791 | 410 | 4576 | 2170 |  | CORR | GENE | 07:03 | 07:09 | 07:08 | 785 | 59 | 12 | EXT | Аномалия находится на отводе. | 0.97 | (c)
23649.328 | 1.753 | 1.597 | -9.637 | -9.793 | 2189 | 2207 | 2203 | 13 | 1597 | 2173 |  | LWAN | AXGR | 05:38 | 05:41 | 05:41 | 214 | 29 |  | EXT | Эквивалент потери металла 10%. Аномалия находится на отводе. |  | (c)
23666.023 | 7.058 | 5.889 | -4.287 | -5.456 | -1869 | -1852 | -1783 | 362 | 1862 | 2174 |  | CORR | GENE | 07:11 | 07:13 | 07:24 | 3594 | 172 | 10 | EXT | Аномалия находится на отводе. | 0.98 | (c)
23672.224 | 1.914 | 1.858 | -9.566 | -9.622 | -2187 | -1934 | -1915 | 43 | 1858 | 2175 |  | CORR | GENE | 06:18 | 06:59 | 07:02 | 86 | 545 | 10 | EXT | Аномалия находится на отводе. | 0.89 | (c)
23711.035 | 0 | -0.016 | -3.41 | -3.426 | 1638 | 1964 | -2058 | 0 |  | 2179 | Нарушение формы кольцевого шва | GWAN |  | 02:57 | 03:50 | 05:00 | 0 | 1530 |  | EXT | Нарушение формы кольцевого шва Аномалия находится на отводе. |  | (c)
23711.035 | 0 | -0.055 | -3.41 | -3.465 | -635 | 252 | 201 | 0 |  | 2179 | Нарушение формы кольцевого шва | GWAN |  | 08:50 | 11:13 | 11:05 | 0 | 1672 |  | EXT | Нарушение формы кольцевого шва Аномалия находится на отводе. |  | (c)
23810.834 | 1.019 | 1.007 | -10.176 | -10.188 | 1965 | 2011 | 2021 | 154 | 1007 | 2189 |  | CORR | CIGR | 03:56 | 04:03 | 04:05 | 20 | 112 | 15 | EXT |  | 0.89 | (c)
23813.464 | 3.649 | 3.623 | -7.546 | -7.572 | 1532 | 1913 | 1773 | 216 | 3623 | 2189 |  | CORR | GENE | 02:46 | 03:48 | 03:25 | 96 | 483 | 10 | EXT |  | 0.89 | (c)
23815.091 | 5.276 | 5.258 | -5.919 | -5.937 | 1512 | 1980 | 1801 | 139 | 5258 | 2189 |  | CORR | GENE | 02:43 | 03:58 | 03:30 | 93 | 579 | 11 | EXT |  | 0.89 | (c)
23815.51 | 5.695 | 5.665 | -5.5 | -5.53 | 1569 | 1946 | 1845 | 109 | 5433 | 2189 |  | CORR | GENE | 02:52 | 03:53 | 03:37 | 97 | 552 | 10 | EXT |  | 0.89 | (c)
23816.72 | 6.905 | 6.875 | -4.29 | -4.32 | 1869 | 1944 | 1998 | 104 | 4269 | 2189 |  | CORR | CIGR | 03:41 | 03:53 | 04:01 | 51 | 258 | 10 | EXT |  | 0.89 | (c)
23816.973 | 7.158 | 7.139 | -4.037 | -4.056 | -1487 | -1270 | -1336 | 743 | 4012 | 2189 |  | CORR | CIGR | 06:39 | 07:14 | 07:03 | 44 | 302 | 10 | EXT |  | 0.89 | (c)
23817.176 | 7.361 | 7.303 | -3.834 | -3.892 | 1600 | 1665 | 1801 | 228 | 3818 | 2189 |  | CORR | GENE | 02:57 | 03:08 | 03:30 | 74 | 402 | 14 | EXT |  | 0.89 | (c)
23817.527 | 7.712 | 7.68 | -3.483 | -3.515 | 1601 | 2008 | 1875 | 82 | 3412 | 2189 |  | CORR | GENE | 02:57 | 04:03 | 03:41 | 103 | 547 | 11 | EXT |  | 0.89 | (c)
23817.92 | 8.105 | 8.086 | -3.09 | -3.109 | 1866 | 2053 | 2015 | 67 | 3059 | 2189 |  | CORR | CIGR | 03:40 | 04:10 | 04:04 | 50 | 298 | 10 | EXT |  | 0.89 | (c)
23818.27 | 8.455 | 8.443 | -2.74 | -2.752 | 2001 | 2067 | 2062 | 107 | 2719 | 2189 |  | CORR | CIGR | 04:02 | 04:12 | 04:12 | 33 | 123 | 11 | EXT |  | 0.89 | (c)
23818.765 | 8.95 | 8.925 | -2.245 | -2.27 | 1878 | 1924 | 1977 | 154 | 2230 | 2189 |  | CORR | CIGR | 03:42 | 03:49 | 03:58 | 40 | 199 | 10 | EXT |  | 0.89 | (c)
23820.374 | 10.559 | 10.55 | -0.636 | -0.645 | 1728 | 2029 | 1919 | 122 | 541 | 2189 |  | CORR | GENE | 03:18 | 04:06 | 03:49 | 104 | 381 | 12 | EXT |  | 0.89 | (c)
23820.589 | 10.774 | 10.757 | -0.421 | -0.438 | 1884 | 1951 | 1987 | 141 | 397 | 2189 |  | CORR | CIGR | 03:43 | 03:54 | 03:60 | 41 | 205 | 11 | EXT |  | 0.89 | (c)
23822.962 | 1.952 | 1.769 | -9.318 | -9.501 | 555 | 564 | 572 | 555 | 1769 | 2190 |  | CORR | AXGR | 04:10 | 04:12 | 04:13 | 424 | 35 | 11 | EXT | Аномалия находится на упругопластическом изгибе: R=765 D, максимальное растяжение на 3.9 час. | 0.93 | (c)
23823.778 | 2.768 | 2.728 | -8.502 | -8.542 | 1558 | 1663 | 1756 | 277 | 2728 | 2190 |  | CORR | GENE | 06:52 | 07:09 | 07:24 | 126 | 396 | 10 | EXT | Аномалия находится на упругопластическом изгибе: R=720 D, максимальное растяжение на 4 час. | 0.89 | (c)
23824.88 | 3.87 | 3.847 | -7.4 | -7.423 | -2098 | -1993 | -2018 | 132 | 3847 | 2190 |  | CORR | CIGR | 09:02 | 09:19 | 09:15 | 40 | 161 | 10 | EXT | Аномалия находится на упругопластическом изгибе: R=678 D, максимальное растяжение на 4.2 час. | 0.89 | (c)
23825.091 | 4.081 | 4.053 | -7.189 | -7.217 | -2160 | -1998 | -2018 | 70 | 4053 | 2190 |  | CORR | GENE | 08:52 | 09:18 | 09:15 | 90 | 285 | 10 | EXT | Аномалия находится на упругопластическом изгибе: R=675 D, максимальное растяжение на 4.2 час. | 0.89 | (c)
23831.154 | 10.144 | 10.123 | -1.126 | -1.147 | 1531 | 1641 | 1662 | 438 | 1104 | 2190 |  | CORR | CIGR | 06:48 | 07:05 | 07:09 | 43 | 262 | 12 | EXT | Аномалия находится на упругопластическом изгибе: R=654 D, максимальное растяжение на 4.9 час. | 0.89 | (c)
23834.042 | 1.762 | 1.745 | -9.633 | -9.65 | -2115 | -2023 | -2040 | 116 | 1745 | 2191 |  | CORR | CIGR | 07:56 | 08:11 | 08:08 | 41 | 149 | 12 | EXT | Аномалия находится на упругопластическом изгибе: R=535 D, максимальное растяжение на 5 час. | 0.89 | (c)
23836.966 | 4.686 | 4.662 | -6.709 | -6.733 | 1245 | 1298 | 1305 | 865 | 4662 | 2191 |  | CORR | CIGR | 04:58 | 05:07 | 05:08 | 42 | 121 | 11 | EXT | Аномалия находится на упругопластическом изгибе: R=452 D, максимальное растяжение на 5 час. | 0.89 | (c)
23839.397 | 7.117 | 7.105 | -4.278 | -4.29 | -2226 | -2169 | -2158 | 5 | 4256 | 2191 |  | CORR | CIGR | 07:38 | 07:47 | 07:49 | 34 | 136 | 10 | EXT | Аномалия находится на упругопластическом изгибе: R=415 D, максимальное растяжение на 4.9 час. | 0.89 | (c)
23842.632 | 10.352 | 10.318 | -1.043 | -1.077 | 994 | 1051 | 1075 | 994 | 1022 | 2191 |  | CORR | GENE | 04:18 | 04:27 | 04:31 | 55 | 161 | 11 | EXT | Аномалия находится на упругопластическом изгибе: R=531 D, максимальное растяжение на 4.6 час. | 0.89 | (c)
23843.067 | 10.787 | 10.708 | -0.608 | -0.687 | 624 | 698 | 661 | 624 | 401 | 2191 |  | CORR | GENE | 03:18 | 03:30 | 03:24 | 286 | 74 | 10 | EXT | Аномалия находится на упругопластическом изгибе: R=543 D, максимальное растяжение на 4.5 час. | 0.92 | (c)
23843.166 | 10.886 | 10.818 | -0.509 | -0.577 | 971 | 1065 | 1021 | 971 | 165 | 2191 |  | CORR | GENE | 04:14 | 04:29 | 04:22 | 412 | 99 | 10 | EXT | Аномалия находится на упругопластическом изгибе: R=554 D, максимальное растяжение на 4.5 час. | 0.93 | (c)
23843.758 | 0.083 | 0.034 | -10.947 | -10.996 | 1175 | 1271 | 1234 | 938 | 34 | 2192 |  | CORR | GENE | 03:27 | 03:42 | 03:36 | 433 | 117 | 10 | EXT | Аномалия находится на упругопластическом изгибе: R=577 D, максимальное растяжение на 4.4 час. | 0.93 | (c)
23844.169 | 0.494 | 0.453 | -10.536 | -10.577 | 2126 | 2180 | -2212 | 0 | 453 | 2192 |  | CORR | GENE | 06:00 | 06:09 | 06:20 | 60 | 247 | 13 | EXT | Аномалия находится на упругопластическом изгибе: R=601 D, максимальное растяжение на 4.3 час. | 0.89 | (c)
23844.233 | 0.558 | 0.541 | -10.472 | -10.489 | 2014 | 2046 | 2051 | 143 | 541 | 2192 |  | CORR | CIGR | 05:42 | 05:47 | 05:48 | 25 | 74 | 12 | EXT | Аномалия находится на упругопластическом изгибе: R=601 D, максимальное растяжение на 4.3 час. | 0.89 | (c)
23844.322 | 0.647 | 0.624 | -10.383 | -10.406 | 1806 | 1866 | 1910 | 217 | 624 | 2192 |  | CORR | CIGR | 05:08 | 05:18 | 05:25 | 29 | 208 | 19 | EXT | Аномалия находится на упругопластическом изгибе: R=601 D, максимальное растяжение на 4.3 час. | 0.89 | (c)
23844.326 | 0.651 | 0.644 | -10.379 | -10.386 | 1295 | 1338 | 1351 | 824 | 644 | 2192 |  | CORR | CIGR | 03:46 | 03:53 | 03:55 | 25 | 112 | 11 | EXT | Аномалия находится на упругопластическом изгибе: R=601 D, максимальное растяжение на 4.3 час. | 0.89 | (c)
23844.481 | 0.806 | 0.778 | -10.224 | -10.252 | 1360 | 1420 | 1459 | 672 | 778 | 2192 |  | CORR | GENE | 03:56 | 04:06 | 04:13 | 49 | 199 | 10 | EXT | Аномалия находится на упругопластическом изгибе: R=612 D, максимальное растяжение на 4.2 час. | 0.89 | (c)
23844.778 | 1.103 | 1.093 | -9.927 | -9.937 | -2084 | -2026 | -2032 | 146 | 1093 | 2192 |  | CORR | CIGR | 06:41 | 06:50 | 06:49 | 20 | 104 | 10 | EXT | Аномалия находится на упругопластическом изгибе: R=625 D, максимальное растяжение на 4.2 час. | 0.89 | (c)
23847.861 | 4.186 | 4.16 | -6.844 | -6.87 | -1721 | -1651 | -1640 | 509 | 4160 | 2192 |  | CORR | CIGR | 07:39 | 07:50 | 07:52 | 45 | 163 | 10 | EXT | Аномалия находится на упругопластическом изгибе: R=663 D, максимальное растяжение на 3.3 час. | 0.89 | (c)
23848.399 | 4.724 | 4.714 | -6.306 | -6.316 | -1778 | -1709 | -1716 | 452 | 4714 | 2192 |  | CORR | CIGR | 07:30 | 07:41 | 07:40 | 44 | 124 | 12 | EXT | Аномалия находится на упругопластическом изгибе: R=668 D, максимальное растяжение на 3.2 час. | 0.89 | (c)
23849.207 | 5.532 | 5.517 | -5.498 | -5.513 | -1827 | -1729 | -1716 | 403 | 5457 | 2192 |  | CORR | GENE | 07:22 | 07:38 | 07:40 | 56 | 223 | 14 | EXT | Аномалия находится на упругопластическом изгибе: R=691 D, максимальное растяжение на 3 час. | 0.89 | (c)
23858.516 | 3.811 | 3.509 | -7.399 | -7.701 | 2100 | 2132 | 2128 | 75 | 3509 | 2193 |  | CORR | GENE | 08:10 | 08:15 | 08:15 | 494 | 55 | 10 | EXT |  | 0.94 | (c)
23867.176 | 1.261 | 1.172 | -9.654 | -9.743 | -1920 | -1863 | -1834 | 310 | 1172 | 2194 |  | CORR | GENE | 03:52 | 04:01 | 04:06 | 100 | 173 | 14 | EXT |  | 0.89 | (c)
23959.994 | 3.739 | 3.104 | -7.696 | -8.331 | -729 | -632 | -646 | 563 | 3104 | 2203 |  | CORR | GENE | 07:30 | 07:45 | 07:43 | 1493 | 166 | 10 | EXT |  | 0.97 | (c)
24018.076 | 5.536 | 4.975 | -5.839 | -6.4 | -1384 | -1290 | -1329 | 847 | 4975 | 2208 |  | CORR | GENE | 07:29 | 07:44 | 07:38 | 1055 | 108 | 12 | EXT |  | 0.98 | (c)
24022.224 | 9.684 | 9.565 | -1.691 | -1.81 | -1284 | -1221 | -1239 | 947 | 1291 | 2208 |  | CORR | GENE | 07:45 | 07:55 | 07:52 | 519 | 88 | 10 | EXT |  | 0.94 | (c)
24023.915 | 0 | -0.015 | -10.975 | -10.99 | -492 | -1979 | 1121 | 492 |  | 2209 | Нарушение формы кольцевого шва | GWAN |  | 11:56 | 07:56 | 16:16 | 0 | 3224 |  | EXT | Нарушение формы кольцевого шва |  | (c)
24049.865 | 3.85 | 3.832 | -7.15 | -7.168 | -2225 | -2110 | -2126 | 5 | 3832 | 2211 |  | CORR | CIGR | 05:34 | 05:53 | 05:50 | 39 | 199 | 10 | EXT | Аномалия находится на упругопластическом изгибе: R=540 D, максимальное растяжение на 4.8 час. | 0.89 | (c)
24053.273 | 7.258 | 7.222 | -3.742 | -3.778 | 1847 | 1976 | 1954 | 169 | 3734 | 2211 |  | CORR | CIGR | 04:31 | 04:52 | 04:48 | 44 | 215 | 11 | EXT | Аномалия находится на упругопластическом изгибе: R=821 D, максимальное растяжение на 5.5 час. | 0.89 | (c)
24066.704 | 9.689 | 9.661 | -0.996 | -1.024 | 1720 | 1804 | 1807 | 337 | 988 | 2212 |  | CORR | CIGR | 06:24 | 06:38 | 06:38 | 36 | 174 | 11 | EXT |  | 0.89 | (c)
24066.759 | 9.744 | 9.732 | -0.941 | -0.953 | 1890 | 1976 | 1962 | 197 | 923 | 2212 |  | CORR | CIGR | 06:51 | 07:05 | 07:03 | 30 | 143 | 11 | EXT |  | 0.89 | (c)
24069.751 | 2.051 | 2.036 | -8.639 | -8.654 | 1337 | 1385 | 1381 | 806 | 2036 | 2213 |  | CORR | CIGR | 04:32 | 04:40 | 04:39 | 24 | 87 | 10 | EXT |  | 0.89 | (c)
24075.968 | 8.268 | 8.245 | -2.422 | -2.445 | -2109 | -1998 | -1974 | 121 | 2400 | 2213 |  | CORR | CIGR | 07:16 | 07:34 | 07:38 | 45 | 270 | 10 | EXT |  | 0.89 | (c)
24077.972 | 10.272 | 10.241 | -0.418 | -0.449 | 1560 | 1728 | 1684 | 422 | 399 | 2213 |  | CORR | CIGR | 05:08 | 05:35 | 05:28 | 50 | 248 | 14 | EXT |  | 0.89 | (c)
24078.283 | 10.583 | 10.526 | -0.107 | -0.164 | 1548 | 1679 | 1629 | 521 | 104 | 2213 |  | CORR | GENE | 05:06 | 05:27 | 05:19 | 60 | 161 | 10 | EXT |  | 0.89 | (c)
24078.342 | 10.642 | 10.598 | -0.048 | -0.092 | 1721 | 1798 | 1852 | 248 | 32 | 2213 |  | CORR | GENE | 05:34 | 05:46 | 05:55 | 60 | 261 | 10 | EXT |  | 0.89 | (c)
24078.468 | 0.078 | 0.054 | -5.262 | -5.286 | 1366 | 1450 | 1506 | 586 | 54 | 2214 |  | CORR | CIGR | 06:28 | 06:41 | 06:50 | 54 | 279 | 15 | EXT |  | 0.89 | (c)
24078.927 | 0.537 | 0.52 | -4.803 | -4.82 | 1506 | 1583 | 1601 | 535 | 520 | 2214 |  | CORR | GENE | 06:50 | 07:03 | 07:06 | 81 | 190 | 10 | EXT |  | 0.89 | (c)
24079.007 | 0.617 | 0.352 | -4.723 | -4.988 | 837 | 936 | 901 | 837 | 352 | 2214 |  | CORR | GENE | 05:02 | 05:18 | 05:13 | 406 | 127 | 13 | EXT |  | 0.94 | (c)
24080.706 | 2.316 | 2.276 | -3.024 | -3.064 | 1094 | 1228 | 1268 | 789 | 2276 | 2214 |  | CORR | CIGR | 05:44 | 06:05 | 06:12 | 44 | 347 | 10 | EXT |  | 0.89 | (c)
24081.144 | 2.754 | 2.732 | -2.586 | -2.608 | 896 | 1028 | 1002 | 896 | 2569 | 2214 |  | CORR | CIGR | 05:12 | 05:33 | 05:29 | 39 | 211 | 11 | EXT |  | 0.89 | (c)
24081.544 | 3.154 | 3.11 | -2.186 | -2.23 | 1455 | 1876 | 1755 | 176 | 1974 | 2214 |  | CORR | GENE | 06:42 | 07:50 | 07:31 | 256 | 599 | 11 | EXT |  | 0.91 | (c)
24082.399 | 4.009 | 3.988 | -1.331 | -1.352 | 1492 | 1569 | 1589 | 544 | 1319 | 2214 |  | CORR | CIGR | 06:48 | 07:01 | 07:04 | 33 | 194 | 10 | EXT |  | 0.89 | (c)
24082.519 | 4.129 | 3.853 | -1.211 | -1.487 | 891 | 929 | 935 | 891 | 823 | 2214 |  | CORR | GENE | 05:11 | 05:17 | 05:18 | 664 | 89 | 14 | EXT |  | 0.97 | (c)
24082.57 | 4.18 | 4.146 | -1.16 | -1.194 | 1583 | 1656 | 1832 | 148 | 1120 | 2214 |  | CORR | GENE | 07:03 | 07:15 | 07:43 | 74 | 499 | 10 | EXT |  | 0.89 | (c)
24082.797 | 4.407 | 4.389 | -0.933 | -0.951 | 24 | 639 | 397 | 24 | 832 | 2214 |  | CORR | GENE | 02:51 | 04:30 | 03:51 | 119 | 746 | 13 | EXT |  | 0.9 | (c)
24083.475 | 5.085 | 4.861 | -0.255 | -0.479 | 868 | 920 | 901 | 868 | 115 | 2214 |  | CORR | GENE | 05:07 | 05:16 | 05:13 | 364 | 67 | 13 | EXT |  | 0.94 | (c)
24083.711 | 5.321 | 5.311 | -0.019 | -0.029 | 915 | 996 | 1004 | 915 | 5 | 2214 |  | CORR | CIGR | 05:15 | 05:28 | 05:29 | 24 | 178 | 12 | EXT |  | 0.89 | (c)
24084.1 | 0.37 | 0.305 | -4.53 | -4.595 | 1667 | 1771 | 1881 | 135 | 305 | 2215 |  | CORR | GENE | 07:19 | 07:36 | 07:54 | 84 | 428 | 12 | EXT |  | 0.89 | (c)
24084.247 | 0.517 | 0.052 | -4.383 | -4.848 | 695 | 921 | 848 | 695 | 52 | 2215 |  | CORR | GENE | 04:42 | 05:19 | 05:07 | 1218 | 306 | 11 | EXT |  | 0.97 | (c)
24084.986 | 1.256 | 1.235 | -3.644 | -3.665 | 1536 | 1690 | 1660 | 447 | 1235 | 2215 |  | CORR | GENE | 06:58 | 07:23 | 07:18 | 65 | 248 | 10 | EXT |  | 0.89 | (c)
24085.404 | 1.674 | 1.329 | -3.226 | -3.571 | 537 | 636 | 599 | 537 | 1329 | 2215 |  | CORR | GENE | 04:17 | 04:33 | 04:27 | 428 | 122 | 10 | EXT |  | 0.93 | (c)
24087.252 | 3.522 | 3.038 | -1.378 | -1.862 | 1572 | 1647 | 1651 | 501 | 1334 | 2215 |  | CORR | GENE | 07:04 | 07:16 | 07:17 | 528 | 158 | 12 | EXT |  | 0.95 | (c)
24088.13 | 4.4 | 4.356 | -0.5 | -0.544 | 1572 | 1689 | 1729 | 344 | 465 | 2215 |  | CORR | GENE | 07:04 | 07:23 | 07:29 | 79 | 314 | 10 | EXT |  | 0.89 | (c)
24088.468 | 4.738 | 4.701 | -0.162 | -0.199 | 1548 | 1692 | 1653 | 472 | 114 | 2215 |  | CORR | GENE | 06:60 | 07:23 | 07:17 | 85 | 211 | 10 | EXT |  | 0.89 | (c)
24091.48 | 2.85 | 2.806 | -8.405 | -8.449 | 1714 | 1839 | 1832 | 280 | 2806 | 2216 |  | CORR | CIGR | 04:38 | 04:58 | 04:57 | 51 | 236 | 10 | EXT |  | 0.89 | (c)
24092.365 | 3.735 | 3.679 | -7.52 | -7.576 | 1095 | 1245 | 1386 | 553 | 3679 | 2216 |  | CORR | GENE | 02:58 | 03:22 | 03:45 | 105 | 582 | 12 | EXT |  | 0.89 | (c)
24092.506 | 3.876 | 3.852 | -7.379 | -7.403 | 1417 | 1485 | 1510 | 627 | 3852 | 2216 |  | CORR | CIGR | 03:50 | 04:01 | 04:05 | 25 | 186 | 13 | EXT |  | 0.89 | (c)
24092.707 | 4.077 | 4.051 | -7.178 | -7.204 | 1417 | 1701 | 1597 | 454 | 4051 | 2216 |  | CORR | GENE | 03:50 | 04:36 | 04:19 | 61 | 359 | 12 | EXT |  | 0.89 | (c)
24092.839 | 4.209 | 4.2 | -7.046 | -7.055 | 1540 | 1592 | 1664 | 443 | 4200 | 2216 |  | CORR | CIGR | 04:10 | 04:18 | 04:30 | 41 | 247 | 10 | EXT |  | 0.89 | (c)
24093.524 | 4.894 | 4.87 | -6.361 | -6.385 | 1318 | 1395 | 1430 | 689 | 4870 | 2216 |  | CORR | CIGR | 03:34 | 03:46 | 03:52 | 34 | 223 | 11 | EXT |  | 0.89 | (c)
24094.04 | 5.41 | 5.383 | -5.845 | -5.872 | 1513 | 1670 | 1637 | 469 | 5383 | 2216 |  | CORR | CIGR | 04:06 | 04:31 | 04:26 | 42 | 248 | 10 | EXT |  | 0.89 | (c)
24095.504 | 6.874 | 6.847 | -4.381 | -4.408 | 1573 | 1695 | 1684 | 435 | 4362 | 2216 |  | CORR | CIGR | 04:15 | 04:35 | 04:33 | 46 | 222 | 14 | EXT |  | 0.89 | (c)
24095.864 | 7.234 | 7.225 | -4.021 | -4.03 | 1473 | 1691 | 1614 | 474 | 3980 | 2216 |  | CORR | CIGR | 03:59 | 04:34 | 04:22 | 50 | 284 | 12 | EXT |  | 0.89 | (c)
24097.458 | 8.828 | 8.811 | -2.427 | -2.444 | 1578 | 1686 | 1677 | 454 | 2395 | 2216 |  | CORR | CIGR | 04:16 | 04:33 | 04:32 | 49 | 199 | 14 | EXT |  | 0.89 | (c)
24097.506 | 8.876 | 8.856 | -2.379 | -2.399 | 1221 | 1486 | 1389 | 673 | 2350 | 2216 |  | CORR | CIGR | 03:18 | 04:01 | 03:45 | 49 | 337 | 14 | EXT |  | 0.89 | (c)
24097.684 | 9.054 | 9.04 | -2.201 | -2.215 | 1451 | 1715 | 1619 | 443 | 2165 | 2216 |  | CORR | CIGR | 03:55 | 04:38 | 04:23 | 50 | 337 | 13 | EXT |  | 0.89 | (c)
24098.279 | 9.649 | 9.592 | -1.606 | -1.663 | 1330 | 1536 | 1553 | 454 | 1578 | 2216 |  | CORR | GENE | 03:36 | 04:09 | 04:12 | 85 | 446 | 10 | EXT |  | 0.89 | (c)
24098.376 | 9.746 | 9.723 | -1.509 | -1.532 | -1590 | -1497 | -1505 | 641 | 1491 | 2216 |  | CORR | CIGR | 07:45 | 07:60 | 07:58 | 41 | 169 | 10 | EXT |  | 0.89 | (c)
24098.432 | 9.802 | 9.77 | -1.453 | -1.485 | 2173 | -1924 | -2096 | 0 | 1421 | 2216 |  | CORR | GENE | 05:52 | 06:51 | 06:23 | 64 | 384 | 12 | EXT |  | 0.89 | (c)
24098.507 | 9.877 | 9.827 | -1.378 | -1.428 | 1578 | 1747 | 1733 | 342 | 1363 | 2216 |  | CORR | GENE | 04:16 | 04:43 | 04:41 | 65 | 310 | 10 | EXT |  | 0.89 | (c)
24098.633 | 10.003 | 9.96 | -1.252 | -1.295 | -1222 | -1097 | -1098 | 975 | 1245 | 2216 |  | CORR | CIGR | 08:44 | 09:04 | 09:04 | 50 | 247 | 11 | EXT |  | 0.89 | (c)
24098.795 | 10.165 | 10.152 | -1.09 | -1.103 | 630 | 762 | 757 | 630 | 1064 | 2216 |  | CORR | CIGR | 01:43 | 02:04 | 02:03 | 39 | 255 | 10 | EXT |  | 0.89 | (c)
24098.998 | 10.368 | 10.356 | -0.887 | -0.899 | -1776 | -1605 | -1644 | 455 | 842 | 2216 |  | CORR | GENE | 07:15 | 07:42 | 07:36 | 57 | 264 | 11 | EXT |  | 0.89 | (c)
24099.031 | 10.401 | 10.385 | -0.854 | -0.87 | 1382 | 1793 | 1632 | 348 | 784 | 2216 |  | CORR | GENE | 03:44 | 04:51 | 04:25 | 86 | 500 | 15 | EXT |  | 0.89 | (c)
24099.167 | 10.537 | 10.511 | -0.718 | -0.744 | 1905 | 2155 | -2180 | 0 | 663 | 2216 |  | CORR | GENE | 05:09 | 05:49 | 06:09 | 81 | 752 | 23 | EXT |  | 0.9 | (c)
24099.337 | 10.707 | 10.672 | -0.548 | -0.583 | 1442 | 1524 | 1541 | 590 | 539 | 2216 |  | CORR | CIGR | 03:54 | 04:07 | 04:10 | 44 | 198 | 12 | EXT |  | 0.89 | (c)
24100.015 | 0.13 | 0.125 | -11.18 | -11.185 | -846 | -846 | -716 | 586 | 125 | 2217 |  | CORR | CIGR | 07:14 | 07:14 | 07:35 | 50 | 260 | 10 | EXT |  | 0.89 | (c)
24100.576 | 0.691 | 0.677 | -10.619 | -10.633 | -955 | -880 | -886 | 816 | 677 | 2217 |  | CORR | CIGR | 06:56 | 07:09 | 07:08 | 30 | 139 | 10 | EXT |  | 0.89 | (c)
24100.866 | 0.981 | 0.945 | -10.329 | -10.365 | -2184 | -2126 | -2073 | 46 | 945 | 2217 |  | CORR | CIGR | 03:38 | 03:47 | 03:56 | 41 | 223 | 12 | EXT |  | 0.89 | (c)
24101.257 | 1.372 | 1.306 | -9.938 | -10.004 | -1434 | -869 | -976 | 519 | 1306 | 2217 |  | CORR | GENE | 05:39 | 07:10 | 06:53 | 166 | 915 | 12 | EXT |  | 0.9 | (c)
24101.44 | 1.555 | 1.544 | -9.755 | -9.766 | -2142 | -1909 | -1985 | 89 | 1544 | 2217 |  | CORR | CIGR | 03:45 | 04:23 | 04:10 | 47 | 313 | 10 | EXT |  | 0.89 | (c)
24102.092 | 2.207 | 2.081 | -9.103 | -9.229 | -1119 | -1077 | -809 | 499 | 2081 | 2217 |  | CORR | GENE | 06:30 | 06:37 | 07:20 | 130 | 620 | 10 | EXT |  | 0.89 | (c)
24103.266 | 3.381 | 3.371 | -7.929 | -7.939 | -1311 | -1012 | -1124 | 919 | 3371 | 2217 |  | CORR | GENE | 05:59 | 06:47 | 06:29 | 67 | 375 | 11 | EXT |  | 0.89 | (c)
24103.491 | 3.606 | 3.582 | -7.704 | -7.728 | -1763 | -1721 | -1720 | 467 | 3582 | 2217 |  | CORR | CIGR | 04:46 | 04:53 | 04:53 | 24 | 87 | 10 | EXT |  | 0.89 | (c)
24104.036 | 4.151 | 4.112 | -7.159 | -7.198 | -1064 | -867 | -854 | 643 | 4112 | 2217 |  | CORR | GENE | 06:39 | 07:11 | 07:13 | 70 | 421 | 15 | EXT |  | 0.89 | (c)
24104.338 | 4.453 | 4.445 | -6.857 | -6.865 | -1983 | -1892 | -1867 | 247 | 4445 | 2217 |  | CORR | GENE | 04:10 | 04:25 | 04:29 | 95 | 233 | 10 | EXT |  | 0.89 | (c)
24104.954 | 5.069 | 4.809 | -6.241 | -6.501 | -807 | -789 | -764 | 722 | 4809 | 2217 |  | CORR | GENE | 07:20 | 07:23 | 07:27 | 321 | 85 | 14 | EXT |  | 0.93 | (c)
24105.206 | 5.321 | 5.293 | -5.989 | -6.017 | -846 | -756 | -747 | 648 | 5293 | 2217 |  | CORR | CIGR | 07:14 | 07:29 | 07:30 | 34 | 198 | 13 | EXT |  | 0.89 | (c)
24105.315 | 5.43 | 5.397 | -5.88 | -5.913 | -784 | -731 | -698 | 611 | 5397 | 2217 |  | CORR | CIGR | 07:24 | 07:33 | 07:38 | 41 | 173 | 12 | EXT |  | 0.89 | (c)
24105.502 | 5.617 | 5.547 | -5.693 | -5.763 | -908 | -783 | -766 | 623 | 5547 | 2217 |  | CORR | GENE | 07:04 | 07:24 | 07:27 | 70 | 285 | 10 | EXT |  | 0.89 | (c)
24105.752 | 5.867 | 5.841 | -5.443 | -5.469 | -939 | -793 | -837 | 735 | 5416 | 2217 |  | CORR | CIGR | 06:59 | 07:23 | 07:16 | 53 | 204 | 13 | EXT |  | 0.89 | (c)
24105.894 | 6.009 | 5.997 | -5.301 | -5.313 | -813 | -768 | -763 | 713 | 5280 | 2217 |  | CORR | CIGR | 07:19 | 07:27 | 07:27 | 33 | 100 | 10 | EXT |  | 0.89 | (c)
24106.222 | 6.337 | 6.307 | -4.973 | -5.003 | -1614 | -1533 | -1546 | 616 | 4967 | 2217 |  | CORR | CIGR | 05:10 | 05:23 | 05:21 | 36 | 136 | 10 | EXT |  | 0.89 | (c)
24106.271 | 6.386 | 6.356 | -4.924 | -4.954 | -2110 | -2046 | -2061 | 120 | 4924 | 2217 |  | CORR | CIGR | 03:50 | 04:00 | 03:58 | 30 | 99 | 11 | EXT |  | 0.89 | (c)
24109.137 | 9.252 | 9.233 | -2.058 | -2.077 | -1323 | -1231 | -1198 | 907 | 2035 | 2217 |  | CORR | CIGR | 05:57 | 06:12 | 06:17 | 42 | 250 | 12 | EXT |  | 0.89 | (c)
24110.754 | 10.869 | 10.749 | -0.441 | -0.561 | -1090 | -1068 | -1074 | 1057 | 322 | 2217 |  | CORR | AXGR | 06:35 | 06:38 | 06:37 | 239 | 32 | 11 | EXT |  | 0.91 | (c)
24112.049 | 0.854 | 0.838 | -10.026 | -10.042 | -1921 | -1803 | -1825 | 310 | 838 | 2218 |  | CORR | CIGR | 06:08 | 06:27 | 06:23 | 32 | 192 | 15 | EXT |  | 0.89 | (c)
24112.107 | 0.912 | 0.897 | -9.968 | -9.983 | -2207 | -2108 | -2134 | 23 | 897 | 2218 |  | CORR | CIGR | 05:22 | 05:38 | 05:33 | 35 | 146 | 12 | EXT |  | 0.89 | (c)
24113.238 | 2.043 | 2.027 | -8.837 | -8.853 | -1578 | -1521 | -1524 | 653 | 2027 | 2218 |  | CORR | CIGR | 07:03 | 07:12 | 07:12 | 32 | 107 | 10 | EXT |  | 0.89 | (c)
24115.06 | 3.865 | 3.856 | -7.015 | -7.024 | -1014 | -902 | -909 | 804 | 3856 | 2218 |  | CORR | CIGR | 08:34 | 08:52 | 08:51 | 49 | 210 | 12 | EXT |  | 0.89 | (c)
24115.65 | 4.455 | 4.452 | -6.425 | -6.428 | -1138 | -1019 | -1033 | 928 | 4452 | 2218 |  | CORR | CIGR | 08:14 | 08:33 | 08:31 | 26 | 210 | 12 | EXT |  | 0.89 | (c)
24118.08 | 6.885 | 6.877 | -3.995 | -4.003 | -1745 | -1710 | -1714 | 485 | 3984 | 2218 |  | CORR | CIGR | 06:36 | 06:42 | 06:41 | 19 | 62 | 12 | EXT |  | 0.89 | (c)
24118.993 | 7.798 | 7.768 | -3.082 | -3.112 | -1498 | -1426 | -1374 | 732 | 3066 | 2218 |  | CORR | CIGR | 07:16 | 07:28 | 07:36 | 46 | 248 | 10 | EXT |  | 0.89 | (c)
24119.177 | 7.982 | 7.937 | -2.898 | -2.943 | -1869 | -1637 | -1646 | 361 | 2864 | 2218 |  | CORR | GENE | 06:16 | 06:54 | 06:52 | 79 | 446 | 10 | EXT |  | 0.89 | (c)
24120.49 | 9.295 | 9.28 | -1.585 | -1.6 | -1708 | -1602 | -1634 | 522 | 1569 | 2218 |  | CORR | CIGR | 06:42 | 06:59 | 06:54 | 31 | 148 | 10 | EXT |  | 0.89 | (c)
24122.846 | 0.771 | 0.754 | -9.969 | -9.986 | 871 | 989 | 971 | 871 | 754 | 2219 |  | CORR | CIGR | 05:05 | 05:24 | 05:21 | 45 | 200 | 11 | EXT |  | 0.89 | (c)
24187.267 | 0.657 | 0.643 | -10.163 | -10.177 | -163 | -70 | -68 | 0 | 643 | 2225 |  | CORR | GENE | 06:07 | 06:22 | 06:22 | 59 | 189 | 10 | EXT |  | 0.89 | (c)
24188.027 | 1.417 | 1.409 | -9.403 | -9.411 | -482 | -440 | -425 | 368 | 1409 | 2225 |  | CORR | CIGR | 05:15 | 05:22 | 05:24 | 19 | 113 | 15 | EXT |  | 0.89 | (c)
24194.279 | 7.669 | 7.661 | -3.151 | -3.159 | -338 | -267 | -276 | 214 | 3120 | 2225 |  | CORR | CIGR | 05:39 | 05:50 | 05:49 | 39 | 124 | 15 | EXT |  | 0.89 | (c)
24198.263 | 0.833 | 0.708 | -9.547 | -9.672 | 959 | 1041 | 1127 | 959 | 708 | 2226 |  | CORR | GENE | 04:40 | 04:53 | 05:07 | 172 | 337 | 12 | EXT |  | 0.9 | (c)
24202.243 | 4.813 | 4.057 | -5.567 | -6.323 | 919 | 993 | 970 | 919 | 4057 | 2226 |  | CORR | GENE | 04:33 | 04:45 | 04:42 | 1162 | 103 | 10 | EXT |  | 0.96 | (c)
24206.755 | 9.325 | 9.186 | -1.055 | -1.194 | 820 | 840 | 846 | 820 | 844 | 2226 |  | CORR | AXGR | 04:17 | 04:21 | 04:22 | 350 | 53 | 10 | EXT |  | 0.92 | (c)
24207.696 | 10.266 | 10.243 | -0.114 | -0.137 | 577 | 982 | 846 | 577 | 46 | 2226 |  | CORR | GENE | 03:38 | 04:44 | 04:22 | 91 | 539 | 15 | EXT |  | 0.89 | (c)
24213.693 | 5.883 | 5.863 | -5.077 | -5.097 | 1462 | 1567 | 1581 | 1462 | 5052 | 2227 |  | CORR | CIGR | 05:17 | 05:34 | 05:37 | 45 | 238 | 12 | EXT |  | 0.89 | (c)
24213.782 | 5.972 | 5.945 | -4.988 | -5.015 | 1044 | 1290 | 1187 | 1044 | 4960 | 2227 |  | CORR | CIGR | 04:10 | 04:50 | 04:33 | 55 | 285 | 12 | EXT |  | 0.89 | (c)
24213.814 | 6.004 | 5.705 | -4.956 | -5.255 | 1355 | 1394 | 1389 | 1355 | 4687 | 2227 |  | CORR | GENE | 05:00 | 05:06 | 05:06 | 568 | 67 | 14 | EXT |  | 0.97 | (c)
24219.981 | 1.211 | 1.186 | -9.599 | -9.624 | -544 | -452 | -476 | 407 | 1186 | 2228 |  | CORR | CIGR | 04:20 | 04:35 | 04:32 | 35 | 137 | 11 | EXT |  | 0.89 | (c)
24235.407 | 5.827 | 5.81 | -5.178 | -5.195 | 596 | 709 | 682 | 596 | 5165 | 2229 |  | CORR | CIGR | 05:10 | 05:28 | 05:24 | 30 | 173 | 10 | EXT |  | 0.89 | (c)
24236.771 | 7.191 | 7.177 | -3.814 | -3.828 | 2083 | 2162 | 2145 | 2083 | 3788 | 2229 |  | CORR | CIGR | 09:10 | 09:23 | 09:20 | 40 | 124 | 11 | EXT |  | 0.89 | (c)
24251.605 | 0 | -0.024 | -11.28 | -11.304 | -362 | 1415 | 1666 | 0 |  | 2231 | Нарушение формы кольцевого шва | GWAN |  | 00:57 | 05:44 | 06:25 | 0 | 4056 |  | EXT | Нарушение формы кольцевого шва |  | (c)
24252.871 | 1.266 | 1.208 | -10.014 | -10.072 | 1183 | 1407 | 1433 | 549 | 1208 | 2231 |  | CORR | GENE | 05:07 | 05:43 | 05:47 | 127 | 499 | 10 | EXT |  | 0.89 | (c)
24253.055 | 1.45 | 1.421 | -9.83 | -9.859 | 1029 | 1104 | 1079 | 1029 | 1421 | 2231 |  | CORR | CIGR | 04:42 | 04:54 | 04:50 | 29 | 99 | 10 | EXT |  | 0.89 | (c)
24253.352 | 1.747 | 1.69 | -9.533 | -9.59 | 930 | 1020 | 1091 | 930 | 1690 | 2231 |  | CORR | GENE | 04:26 | 04:41 | 04:52 | 60 | 322 | 10 | EXT |  | 0.89 | (c)
24253.613 | 2.008 | 1.953 | -9.272 | -9.327 | 967 | 1044 | 1104 | 967 | 1953 | 2231 |  | CORR | GENE | 04:32 | 04:44 | 04:54 | 100 | 273 | 10 | EXT |  | 0.89 | (c)
24254.592 | 2.987 | 2.934 | -8.293 | -8.346 | 943 | 1011 | 1104 | 943 | 2934 | 2231 |  | CORR | GENE | 04:28 | 04:39 | 04:54 | 66 | 322 | 12 | EXT |  | 0.89 | (c)
24254.71 | 3.105 | 3.096 | -8.175 | -8.184 | 1180 | 1243 | 1316 | 778 | 3096 | 2231 |  | CORR | GENE | 05:06 | 05:16 | 05:28 | 65 | 273 | 11 | EXT |  | 0.89 | (c)
24255.46 | 3.855 | 3.775 | -7.425 | -7.505 | 769 | 895 | 986 | 769 | 3775 | 2231 |  | CORR | GENE | 03:60 | 04:20 | 04:35 | 85 | 434 | 13 | EXT |  | 0.89 | (c)
24255.71 | 4.105 | 4.094 | -7.175 | -7.186 | 772 | 838 | 831 | 772 | 4094 | 2231 |  | CORR | GENE | 04:00 | 04:11 | 04:10 | 77 | 118 | 13 | EXT |  | 0.89 | (c)
24255.914 | 4.309 | 4.289 | -6.971 | -6.991 | 819 | 842 | 862 | 819 | 4289 | 2231 |  | CORR | CIGR | 04:08 | 04:12 | 04:15 | 20 | 86 | 10 | EXT |  | 0.89 | (c)
24256.07 | 4.465 | 4.442 | -6.815 | -6.838 | 63 | 162 | 125 | 63 | 4442 | 2231 |  | CORR | CIGR | 02:06 | 02:22 | 02:16 | 46 | 124 | 12 | EXT |  | 0.89 | (c)
24256.457 | 4.852 | 4.75 | -6.428 | -6.53 | 969 | 1439 | 1233 | 733 | 4750 | 2231 |  | CORR | GENE | 04:32 | 05:48 | 05:15 | 142 | 529 | 10 | EXT |  | 0.9 | (c)
24257.349 | 5.744 | 5.713 | -5.536 | -5.567 | 721 | 852 | 831 | 721 | 5519 | 2231 |  | CORR | CIGR | 03:52 | 04:13 | 04:10 | 48 | 219 | 11 | EXT |  | 0.89 | (c)
24259.278 | 7.673 | 7.639 | -3.607 | -3.641 | 1721 | 1839 | 1843 | 265 | 3585 | 2231 |  | CORR | CIGR | 06:34 | 06:53 | 06:53 | 56 | 245 | 12 | EXT |  | 0.89 | (c)
24259.326 | 7.721 | 7.666 | -3.559 | -3.614 | 856 | 923 | 986 | 856 | 3559 | 2231 |  | CORR | CIGR | 04:14 | 04:25 | 04:35 | 55 | 260 | 10 | EXT |  | 0.89 | (c)
24259.687 | 8.082 | 8.032 | -3.198 | -3.248 | 955 | 1060 | 1061 | 955 | 3198 | 2231 |  | CORR | CIGR | 04:30 | 04:47 | 04:47 | 50 | 211 | 12 | EXT |  | 0.89 | (c)
24260.081 | 8.476 | 8.396 | -2.804 | -2.884 | 1289 | 1412 | 1426 | 669 | 2803 | 2231 |  | CORR | GENE | 05:24 | 05:44 | 05:46 | 81 | 273 | 13 | EXT |  | 0.89 | (c)
24260.616 | 9.011 | 8.981 | -2.269 | -2.299 | 1215 | 1305 | 1296 | 855 | 2269 | 2231 |  | CORR | CIGR | 05:12 | 05:26 | 05:25 | 30 | 161 | 11 | EXT |  | 0.89 | (c)
24274.314 | 0.199 | 0.153 | -11.166 | -11.212 | -1494 | -1195 | -1175 | 736 | 153 | 2233 |  | CORR | GENE | 08:08 | 08:57 | 09:00 | 111 | 639 | 13 | EXT |  | 0.89 | (c)
24275.1 | 0.985 | 0.978 | -10.38 | -10.387 | -1336 | -1200 | -1212 | 895 | 978 | 2233 |  | CORR | CIGR | 08:34 | 08:56 | 08:54 | 50 | 248 | 10 | EXT |  | 0.89 | (c)
24280.093 | 5.978 | 5.739 | -5.387 | -5.626 | -1571 | -1546 | -1546 | 660 | 5269 | 2233 |  | CORR | AXGR | 07:56 | 08:00 | 08:00 | 357 | 50 | 10 | EXT |  | 0.92 | (c)
24280.562 | 6.447 | 6.34 | -4.918 | -5.025 | 1110 | 1135 | 1131 | 1078 | 4610 | 2233 |  | CORR | AXGR | 03:09 | 03:13 | 03:12 | 415 | 42 | 14 | EXT |  | 0.95 | (c)
24280.573 | 6.458 | 6.437 | -4.907 | -4.928 | 785 | 859 | 858 | 785 | 4887 | 2233 |  | CORR | CIGR | 02:16 | 02:28 | 02:28 | 41 | 145 | 11 | EXT |  | 0.89 | (c)
24288.853 | 3.373 | 3.299 | -7.722 | -7.796 | -1223 | -1064 | -1050 | 876 | 3299 | 2234 |  | CORR | GENE | 05:44 | 06:10 | 06:12 | 100 | 347 | 11 | EXT |  | 0.89 | (c)
24289.072 | 3.592 | 3.547 | -7.503 | -7.548 | -1185 | -1089 | -1068 | 950 | 3547 | 2234 |  | CORR | GENE | 05:50 | 06:06 | 06:09 | 61 | 235 | 10 | EXT |  | 0.89 | (c)
24289.186 | 3.706 | 3.681 | -7.389 | -7.414 | -1927 | -1793 | -1777 | 303 | 3681 | 2234 |  | CORR | GENE | 03:50 | 04:12 | 04:15 | 57 | 301 | 12 | EXT |  | 0.89 | (c)
24290.541 | 5.061 | 5.02 | -6.034 | -6.075 | -2102 | -2049 | -1972 | 128 | 5020 | 2234 |  | CORR | CIGR | 03:22 | 03:31 | 03:43 | 45 | 260 | 10 | EXT |  | 0.89 | (c)
24292.025 | 6.545 | 6.529 | -4.55 | -4.566 | -697 | -639 | -613 | 528 | 4534 | 2234 |  | CORR | CIGR | 07:09 | 07:18 | 07:22 | 32 | 170 | 15 | EXT |  | 0.89 | (c)
24293.017 | 7.537 | 7.507 | -3.558 | -3.588 | 1888 | 1938 | 2037 | 46 | 3537 | 2234 |  | CORR | CIGR | 02:06 | 02:14 | 02:30 | 51 | 297 | 15 | EXT |  | 0.89 | (c)
24293.797 | 8.317 | 8.268 | -2.778 | -2.827 | 2210 | -2085 | -2090 | 0 | 2777 | 2234 |  | CORR | CIGR | 02:58 | 03:25 | 03:24 | 50 | 322 | 12 | EXT |  | 0.89 | (c)
24294.175 | 8.695 | 8.684 | -2.4 | -2.411 | -590 | -529 | -531 | 473 | 2381 | 2234 |  | CORR | CIGR | 07:26 | 07:36 | 07:36 | 30 | 117 | 10 | EXT |  | 0.89 | (c)
24294.312 | 8.832 | 8.798 | -2.263 | -2.297 | 2185 | -2204 | -2158 | 0 | 2236 | 2234 |  | CORR | GENE | 02:54 | 03:06 | 03:13 | 61 | 236 | 10 | EXT |  | 0.89 | (c)
24294.345 | 8.865 | 8.854 | -2.23 | -2.241 | 2012 | 2066 | 2049 | 145 | 2216 | 2234 |  | CORR | CIGR | 02:26 | 02:35 | 02:32 | 25 | 74 | 10 | EXT |  | 0.89 | (c)
24294.957 | 9.477 | 9.441 | -1.618 | -1.654 | -476 | -413 | -341 | 206 | 1605 | 2234 |  | CORR | CIGR | 07:45 | 07:55 | 08:06 | 49 | 270 | 11 | EXT |  | 0.89 | (c)
24295.607 | 10.127 | 10.09 | -0.968 | -1.005 | 2173 | -2116 | -2164 | 0 | 949 | 2234 |  | CORR | CIGR | 02:52 | 03:20 | 03:12 | 56 | 248 | 12 | EXT |  | 0.89 | (c)
24295.902 | 10.422 | 10.402 | -0.673 | -0.693 | 2185 | -2112 | -2152 | 0 | 658 | 2234 |  | CORR | CIGR | 02:54 | 03:20 | 03:14 | 35 | 248 | 10 | EXT |  | 0.89 | (c)
24306.959 | 10.384 | 10.364 | -0.311 | -0.331 | 1866 | 2058 | 2047 | 1866 | 288 | 2235 |  | CORR | CIGR | 03:33 | 04:04 | 04:02 | 43 | 362 | 13 | EXT |  | 0.89 | (c)
24328.936 | 10.316 | 10.188 | -0.719 | -0.847 | 894 | 911 | 913 | 894 | 577 | 2237 |  | CORR | AXGR | 03:11 | 03:14 | 03:14 | 270 | 38 | 10 | EXT |  | 0.91 | (c)
24332.906 | 3.251 | 2.99 | -7.729 | -7.99 | 2196 | -2204 | -2226 | 2186 | 2990 | 2238 |  | CORR | GENE | 03:32 | 03:42 | 03:38 | 330 | 79 | 10 | EXT |  | 0.92 | (c)
24335.632 | 5.977 | 5.933 | -5.003 | -5.047 | -690 | -581 | -554 | 417 | 4977 | 2238 |  | CORR | GENE | 07:46 | 08:04 | 08:08 | 70 | 273 | 10 | EXT |  | 0.89 | (c)
24347.458 | 6.823 | 6.8 | -4.142 | -4.165 | -632 | -570 | -576 | 520 | 4124 | 2239 |  | CORR | CIGR | 03:36 | 03:46 | 03:45 | 41 | 112 | 11 | EXT |  | 0.89 | (c)
24348.857 | 8.222 | 8.122 | -2.743 | -2.843 | 1413 | 1440 | 1431 | 1413 | 2667 | 2239 |  | CORR | AXGR | 09:06 | 09:10 | 09:09 | 176 | 37 | 10 | EXT |  | 0.9 | (c)
24349.962 | 9.327 | 9.314 | -1.638 | -1.651 | 211 | 328 | 316 | 211 | 1607 | 2239 |  | CORR | CIGR | 05:52 | 06:11 | 06:09 | 44 | 211 | 10 | EXT |  | 0.89 | (c)
24350.01 | 9.375 | 9.343 | -1.59 | -1.622 | -219 | -137 | -137 | 56 | 1569 | 2239 |  | CORR | CIGR | 04:43 | 04:56 | 04:56 | 53 | 163 | 10 | EXT |  | 0.89 | (c)
24350.835 | 10.2 | 10.173 | -0.765 | -0.792 | -259 | -163 | -169 | 78 | 747 | 2239 |  | CORR | CIGR | 04:36 | 04:52 | 04:51 | 45 | 181 | 11 | EXT |  | 0.89 | (c)
24351.6 | 0 | -0.025 | -11.245 | -11.27 | 137 | 1534 | 2182 | 0 |  | 2240 | Нарушение формы кольцевого шва | GWAN |  | 00:37 | 04:22 | 06:07 | 0 | 4090 |  | EXT | Нарушение формы кольцевого шва |  | (c)
24354.706 | 3.106 | 3.028 | -8.139 | -8.217 | 1198 | 1362 | 1452 | 525 | 3028 | 2240 |  | CORR | GENE | 03:28 | 03:55 | 04:09 | 111 | 508 | 11 | EXT |  | 0.89 | (c)
24355.204 | 3.604 | 3.59 | -7.641 | -7.655 | -2220 | -2101 | -2133 | 11 | 3590 | 2240 |  | CORR | CIGR | 06:16 | 06:36 | 06:31 | 54 | 174 | 10 | EXT |  | 0.89 | (c)
24359.607 | 8.007 | 7.999 | -3.238 | -3.246 | -1979 | -1683 | -1799 | 252 | 3183 | 2240 |  | CORR | GENE | 06:55 | 07:43 | 07:24 | 63 | 359 | 10 | EXT |  | 0.89 | (c)
24363.102 | 0.257 | 0.232 | -10.998 | -11.023 | -1762 | -1637 | -1671 | 469 | 232 | 2241 |  | CORR | GENE | 08:57 | 09:17 | 09:12 | 57 | 181 | 10 | EXT |  | 0.89 | (c)
24373.7 | 10.855 | 10.839 | -0.4 | -0.416 | -2225 | -2097 | -2094 | 5 | 357 | 2241 |  | CORR | GENE | 07:42 | 08:03 | 08:03 | 59 | 262 | 11 | EXT |  | 0.89 | (c)
24374.996 | 0.896 | 0.887 | -10.144 | -10.153 | -13 | 91 | 92 | 0 | 887 | 2242 |  | CORR | CIGR | 09:52 | 10:09 | 10:09 | 35 | 211 | 10 | EXT |  | 0.89 | (c)
24381.527 | 7.427 | 7.427 | -3.613 | -3.613 | -2222 | -2151 | -2155 | 8 | 3572 | 2242 |  | CORR | CIGR | 03:55 | 04:07 | 04:06 | 41 | 135 | 15 | EXT |  | 0.89 | (c)
24381.758 | 7.658 | 7.423 | -3.382 | -3.617 | -1958 | -1911 | -1915 | 272 | 3194 | 2242 |  | CORR | GENE | 04:38 | 04:46 | 04:45 | 423 | 87 | 13 | EXT |  | 0.94 | (c)
24447.627 | 7.677 | 7.487 | -3.348 | -3.538 | 2202 | 2218 | 2230 | 0 | 3257 | 2248 |  | LWAN | GENE | 05:41 | 05:43 | 05:45 | 281 | 55 |  | INT | Эквивалент потери металла 14%. |  | (c)
24653.615 | 0 | -0.058 | -10.745 | -10.803 | -35 | 560 | 379 | 0 |  | 2267 | Нарушение формы кольцевого шва | GWAN |  | 01:36 | 03:12 | 02:43 | 0 | 826 |  | EXT | Нарушение формы кольцевого шва |  | (c)
24653.615 | 0 | -0.042 | -10.745 | -10.787 | -2083 | -1790 | -1369 | 148 |  | 2267 | Нарушение формы кольцевого шва | GWAN |  | 08:05 | 08:53 | 10:01 | 0 | 1428 |  | EXT | Нарушение формы кольцевого шва |  | (c)
24708.108 | 10.013 | 10.004 | -1.067 | -1.076 | 351 | 415 | 422 | 351 | 1037 | 2271 |  | CORR | CIGR | 10:13 | 10:24 | 10:25 | 39 | 142 | 12 | EXT |  | 0.89 | (c)
24953.841 | 0.491 | 0.487 | -10.944 | -10.948 | -2068 | -1386 | -1610 | 162 | 487 | 2297 |  | CORR | GENE | 09:08 | 10:58 | 10:22 | 50 | 917 | 11 | EXT | Аномалия находится на отводе. | 0.89 | (c)
24959.715 | 6.365 | 6.36 | -5.07 | -5.075 | 373 | 475 | 485 | 373 | 5025 | 2297 |  | CORR | GENE | 03:42 | 03:58 | 03:60 | 50 | 224 | 10 | EXT | Аномалия находится на отводе. | 0.89 | (c)
24959.727 | 6.377 | 6.362 | -5.058 | -5.073 | 1040 | 1103 | 1115 | 1040 | 5043 | 2297 |  | CORR | CIGR | 05:30 | 05:40 | 05:42 | 30 | 149 | 13 | EXT | Аномалия находится на отводе. | 0.89 | (c)
24961.407 | 8.057 | 8.044 | -3.378 | -3.391 | 1020 | 1079 | 1090 | 1020 | 3364 | 2297 |  | CORR | CIGR | 05:26 | 05:36 | 05:38 | 27 | 141 | 10 | EXT | Аномалия находится на отводе. | 0.89 | (c)
25004.701 | 5.631 | 5.615 | -5.399 | -5.415 | 11 | 232 | 172 | 11 | 5355 | 2301 |  | CORR | GENE | 02:58 | 03:34 | 03:24 | 60 | 322 | 10 | EXT |  | 0.89 | (c)
25005.511 | 6.441 | 6.376 | -4.589 | -4.654 | -31 | 126 | 258 | 0 | 4560 | 2301 |  | CORR | GENE | 02:51 | 03:17 | 03:38 | 94 | 580 | 10 | EXT |  | 0.89 | (c)
25008.651 | 9.581 | 9.558 | -1.449 | -1.472 | 213 | 728 | 496 | 213 | 1383 | 2301 |  | CORR | GENE | 03:31 | 04:54 | 04:16 | 89 | 564 | 15 | EXT |  | 0.89 | (c)
25012.46 | 2.36 | 2.339 | -8.15 | -8.171 | -949 | -925 | -931 | 912 | 2339 | 2302 | Металлургический дефект | MIAN | PITT | 03:14 | 03:18 | 03:17 | 35 | 37 |  | INT | Металлургический дефект Эквивалент потери металла 11%. |  | (c)
25012.474 | 2.374 | 2.344 | -8.136 | -8.166 | -268 | -193 | -231 | 193 | 2344 | 2302 | Металлургический дефект | MIAN | GENE | 05:04 | 05:16 | 05:10 | 71 | 74 |  | INT | Металлургический дефект Эквивалент потери металла 10%. |  | (c)
25015.897 | 5.797 | 5.692 | -4.713 | -4.818 | -50 | -39 | -38 | 26 | 4568 | 2302 |  | CORR | AXGR | 05:39 | 05:41 | 05:41 | 250 | 24 | 12 | EXT |  | 0.92 | (c)
25017.507 | 7.407 | 7.375 | -3.103 | -3.135 | 166 | 248 | 290 | 166 | 3095 | 2302 |  | CORR | CIGR | 06:14 | 06:27 | 06:34 | 40 | 248 | 10 | EXT |  | 0.89 | (c)
25017.624 | 7.524 | 7.495 | -2.986 | -3.015 | -639 | -489 | -534 | 429 | 2969 | 2302 |  | CORR | CIGR | 04:04 | 04:28 | 04:21 | 46 | 210 | 10 | EXT |  | 0.89 | (c)
25017.794 | 7.694 | 7.642 | -2.816 | -2.868 | -354 | -260 | -206 | 57 | 2803 | 2302 |  | CORR | GENE | 04:50 | 05:05 | 05:14 | 65 | 297 | 11 | EXT |  | 0.89 | (c)
25017.924 | 7.824 | 7.806 | -2.686 | -2.704 | -1068 | -939 | -981 | 894 | 2650 | 2302 |  | CORR | CIGR | 02:55 | 03:16 | 03:09 | 54 | 174 | 10 | EXT |  | 0.89 | (c)
25027.277 | 6.667 | 6.655 | -4.683 | -4.695 | 1595 | 1659 | 1661 | 504 | 4661 | 2303 |  | CORR | CIGR | 03:48 | 03:59 | 03:59 | 34 | 132 | 11 | EXT |  | 0.89 | (c)
25031.96 | 0 | -0.028 | -11.165 | -11.193 | 1146 | 1473 | -1251 | 0 |  | 2304 | Нарушение формы кольцевого шва | GWAN |  | 00:29 | 01:22 | 06:02 | 0 | 4128 |  | EXT | Нарушение формы кольцевого шва |  | (c)
25033.205 | 1.245 | 1.227 | -9.92 | -9.938 | -625 | -561 | -563 | 501 | 1227 | 2304 |  | CORR | CIGR | 07:43 | 07:53 | 07:53 | 34 | 125 | 11 | EXT |  | 0.89 | (c)
25033.307 | 1.347 | 1.335 | -9.818 | -9.83 | -2229 | -2144 | -2149 | 1 | 1335 | 2304 |  | CORR | CIGR | 03:24 | 03:38 | 03:37 | 32 | 160 | 10 | EXT |  | 0.89 | (c)
25118.678 | 8.623 | 8.559 | -2.487 | -2.551 | 1248 | 1266 | 1267 | 945 | 2365 | 2311 |  | CORR | AXGR | 02:60 | 03:03 | 03:03 | 186 | 37 | 10 | EXT |  | 0.9 | (c)
25120.227 | 10.172 | 10.161 | -0.938 | -0.949 | 1739 | 1793 | 1785 | 400 | 926 | 2311 |  | CORR | CIGR | 04:19 | 04:28 | 04:27 | 23 | 91 | 11 | EXT |  | 0.89 | (c)
25120.273 | 10.218 | 10.201 | -0.892 | -0.909 | 1704 | 1755 | 1760 | 415 | 888 | 2311 |  | CORR | CIGR | 04:14 | 04:22 | 04:23 | 21 | 111 | 10 | EXT |  | 0.89 | (c)
25127.641 | 6.476 | 6.462 | -4.824 | -4.838 | 881 | 924 | 918 | 881 | 4818 | 2312 |  | CORR | CIGR | 03:04 | 03:11 | 03:10 | 20 | 74 | 11 | EXT |  | 0.89 | (c)
25170.851 | 4.991 | 4.976 | -5.469 | -5.484 | 1583 | 1633 | 1655 | 504 | 4976 | 2316 |  | CORR | CIGR | 05:22 | 05:30 | 05:34 | 28 | 144 | 10 | EXT |  | 0.89 | (c)
25178.908 | 2.588 | 2.566 | -8.592 | -8.614 | 538 | 708 | 668 | 538 | 2566 | 2317 |  | CORR | CIGR | 04:24 | 04:51 | 04:45 | 36 | 260 | 11 | EXT |  | 0.89 | (c)
25195.033 | 7.533 | 7.52 | -3.712 | -3.725 | -1770 | -1721 | -1709 | 460 | 3696 | 2318 |  | CORR | CIGR | 06:43 | 06:50 | 06:52 | 29 | 123 | 11 | EXT |  | 0.89 | (c)
25204.226 | 5.481 | 5.436 | -5.264 | -5.309 | -2034 | -1962 | -1846 | 196 | 5190 | 2319 |  | CORR | GENE | 07:46 | 07:57 | 08:16 | 119 | 377 | 12 | EXT |  | 0.9 | (c)
25213.163 | 3.673 | 3.659 | -7.507 | -7.521 | 2075 | 2147 | 2141 | 23 | 3659 | 2320 |  | CORR | CIGR | 03:42 | 03:54 | 03:53 | 40 | 133 | 10 | EXT |  | 0.89 | (c)
25294.617 | 7.452 | 7.451 | -3.878 | -3.879 | -211 | -126 | -149 | 87 | 3859 | 2327 |  | CORR | CIGR | 00:26 | 00:40 | 00:36 | 20 | 124 | 12 | EXT |  | 0.89 | (c)
25317.478 | 8.478 | 8.472 | -2.892 | -2.898 | 585 | 637 | 632 | 585 | 2881 | 2329 |  | CORR | CIGR | 04:27 | 04:35 | 04:34 | 17 | 93 | 15 | EXT | Аномалия находится на отводе. | 0.89 | (c)
25321.439 | 1.069 | 1.044 | -10.156 | -10.181 | 1347 | 1429 | 1434 | 710 | 1044 | 2330 |  | CORR | CIGR | 04:34 | 04:47 | 04:48 | 34 | 174 | 11 | EXT | Аномалия находится на упругопластическом изгибе: R=850 D, максимальное растяжение на 7.1 час. | 0.89 | (c)
25345.482 | 3.097 | 3.063 | -8.298 | -8.332 | 1304 | 1360 | 1353 | 828 | 3063 | 2332 |  | CORR | CIGR | 05:08 | 05:17 | 05:16 | 39 | 99 | 10 | EXT |  | 0.89 | (c)
25354.215 | 0.435 | 0.3 | -10.86 | -10.995 | 2144 | 2156 | 2172 | 31 | 300 | 2333 |  | CORR | GENE | 07:29 | 07:31 | 07:34 | 218 | 56 | 14 | EXT |  | 0.92 | (c)
25369.886 | 4.811 | 4.733 | -6.454 | -6.532 | -1356 | -1319 | -1337 | 875 | 4733 | 2334 | Металлургический дефект | MIAN | AXGR | 08:57 | 09:03 | 09:00 | 86 | 37 |  | INT | Металлургический дефект Эквивалент потери металла 10%. |  | (c)
25399.402 | 0.707 | 0.62 | -10.823 | -10.91 | -2199 | -2174 | -2177 | 32 | 620 | 2337 |  | CORR | AXGR | 05:43 | 05:47 | 05:47 | 252 | 43 | 13 | EXT | Аномалия находится на отводе. | 0.92 | (c)
25430.407 | 9.222 | 9.199 | -1.653 | -1.676 | 1255 | 1726 | 1565 | 356 | 1607 | 2339 |  | CORR | GENE | 03:14 | 04:30 | 04:04 | 69 | 620 | 10 | EXT | Аномалия находится на отводе. | 0.89 | (c)
25589.715 | 0 | -0.023 | -11.415 | -11.438 | 366 | 672 | 669 | 366 |  | 2354 | Нарушение формы кольцевого шва | GWAN |  | 00:16 | 01:06 | 01:05 | 0 | 605 |  | EXT | Нарушение формы кольцевого шва |  | (c)
25589.715 | 0 | -0.015 | -11.415 | -11.43 | 1410 | 1699 | 1678 | 285 |  | 2354 | Нарушение формы кольцевого шва | GWAN |  | 03:05 | 03:51 | 03:48 | 0 | 535 |  | EXT | Нарушение формы кольцевого шва |  | (c)
25589.715 | 0 | -0.031 | -11.415 | -11.446 | -1427 | -597 | -733 | 39 |  | 2354 | Нарушение формы кольцевого шва | GWAN |  | 07:27 | 09:41 | 09:19 | 0 | 1388 |  | EXT | Нарушение формы кольцевого шва |  | (c)
25646.005 | 0 | -0.023 | -11.34 | -11.363 | 1159 | 1316 | 1400 | 590 |  | 2359 | Нарушение формы кольцевого шва | GWAN |  | 00:52 | 01:18 | 01:31 | 0 | 481 |  | EXT | Нарушение формы кольцевого шва Аномалия находится на отводе. |  | (c)
25646.005 | 0 | -0.014 | -11.34 | -11.354 | 2198 | -1532 | -1428 | 0 |  | 2359 | Нарушение формы кольцевого шва | GWAN |  | 03:40 | 05:38 | 05:55 | 0 | 1671 |  | EXT | Нарушение формы кольцевого шва Аномалия находится на отводе. |  | (c)
25679.875 | 0 | -0.028 | -11.365 | -11.393 | 1604 | 1751 | 1804 | 227 |  | 2362 | Нарушение формы кольцевого шва | GWAN |  | 01:36 | 01:59 | 02:08 | 0 | 400 |  | EXT | Нарушение формы кольцевого шва |  | (c)
25679.875 | 0 | -0.035 | -11.365 | -11.4 | -487 | -16 | -38 | 0 |  | 2362 | Нарушение формы кольцевого шва | GWAN |  | 07:58 | 09:14 | 09:11 | 0 | 897 |  | EXT | Нарушение формы кольцевого шва |  | (c)
25713.605 | 0 | -0.027 | -11.255 | -11.282 | 1474 | 1596 | 1636 | 432 |  | 2365 | Нарушение формы кольцевого шва | GWAN |  | 02:06 | 02:25 | 02:32 | 0 | 324 |  | EXT | Нарушение формы кольцевого шва |  | (c)
25713.605 | 0 | -0.032 | -11.255 | -11.287 | -478 | 29 | -112 | 0 |  | 2365 | Нарушение формы кольцевого шва | GWAN |  | 08:51 | 10:13 | 09:50 | 0 | 733 |  | EXT | Нарушение формы кольцевого шва |  | (c)
25858.397 | 10.792 | 10.031 | -0.398 | -1.159 | -1228 | -1129 | -1169 | 1003 | 193 | 2378 |  | CORR | GENE | 07:28 | 07:44 | 07:38 | 966 | 117 | 10 | EXT |  | 0.96 | (c)
25858.756 | 11.151 | 11.136 | -0.039 | -0.054 | -960 | -913 | -906 | 852 | 24 | 2378 |  | CORR | CIGR | 08:12 | 08:19 | 08:20 | 30 | 108 | 14 | EXT |  | 0.89 | (c)
25861.483 | 2.688 | 2.679 | -8.587 | -8.596 | -786 | -700 | -705 | 625 | 2679 | 2379 |  | CORR | CIGR | 08:06 | 08:20 | 08:19 | 20 | 161 | 15 | EXT |  | 0.89 | (c)
25869.859 | 11.064 | 11.057 | -0.211 | -0.218 | -1133 | -777 | -820 | 507 | 104 | 2379 |  | CORR | GENE | 07:10 | 08:07 | 08:00 | 114 | 626 | 10 | EXT |  | 0.89 | (c)
25883.176 | 2.101 | 1.822 | -8.639 | -8.918 | 615 | 1176 | 1097 | 615 | 1822 | 2381 |  | CORR | GENE | 06:43 | 08:14 | 08:01 | 553 | 964 | 10 | EXT |  | 0.89 | (c)
25883.617 | 2.542 | 2.348 | -8.198 | -8.392 | 56 | 73 | 72 | 56 | 2348 | 2381 |  | CORR | AXGR | 05:13 | 05:16 | 05:16 | 349 | 32 | 10 | EXT |  | 0.88 | (c)
25883.617 | 2.542 | 2.366 | -8.198 | -8.374 | 63 | 74 | 74 | 63 | 2366 | 2381 |  | SCC | AXGR | 05:14 | 05:16 | 05:16 | 322 | 23 | 30 | EXT | Аномалия находится в зоне сварного шва. | 1.03 | (a)
25884.319 | 3.244 | 3.144 | -7.496 | -7.596 | 65 | 74 | 73 | 65 | 3144 | 2381 |  | SCC | AXSL | 05:15 | 05:16 | 05:16 | 165 | 15 | 25 | EXT | Аномалия находится в зоне сварного шва. | 1 | (b)
25884.32 | 3.245 | 3.06 | -7.495 | -7.68 | 52 | 73 | 68 | 52 | 3060 | 2381 |  | CORR | AXGR | 05:12 | 05:16 | 05:15 | 803 | 32 | 10 | EXT |  | 0.91 | (c)
25884.598 | 3.523 | 3.489 | -7.217 | -7.251 | 59 | 71 | 68 | 59 | 3489 | 2381 |  | SCC | AXGR | 05:14 | 05:16 | 05:15 | 155 | 19 | 21 | EXT | Аномалия находится в зоне сварного шва. | 1 | (b)
25940.133 | 4.193 | 3.843 | -7.027 | -7.377 | 1738 | 1765 | 1767 | 434 | 3843 | 2386 | Дефект проката | MIAN | GENE | 05:17 | 05:21 | 05:22 | 629 | 58 |  | EXT | Дефект проката Эквивалент потери металла 14%. |  | (c)
25941.296 | 5.356 | 5.305 | -5.864 | -5.915 | 1584 | 1884 | 1832 | 151 | 5305 | 2386 |  | CORR | GENE | 04:52 | 05:41 | 05:32 | 171 | 496 | 10 | EXT |  | 0.9 | (c)
26018.686 | 5.366 | 5.357 | -5.789 | -5.798 | -1128 | -989 | -1022 | 915 | 5357 | 2393 |  | CORR | CIGR | 08:41 | 09:04 | 08:58 | 44 | 213 | 11 | EXT |  | 0.89 | (c)
26018.741 | 5.421 | 5.364 | -5.734 | -5.791 | 782 | 1025 | 995 | 782 | 5364 | 2393 |  | CORR | GENE | 01:50 | 02:29 | 02:24 | 83 | 426 | 11 | EXT |  | 0.89 | (c)
26018.929 | 5.609 | 5.59 | -5.546 | -5.565 | 1122 | 1257 | 1256 | 840 | 5523 | 2393 |  | CORR | CIGR | 02:44 | 03:06 | 03:06 | 42 | 269 | 10 | EXT |  | 0.89 | (c)
26038.513 | 2.743 | 2.726 | -8.542 | -8.559 | -2166 | -1992 | -2055 | 64 | 2726 | 2395 |  | CORR | CIGR | 08:40 | 09:08 | 08:58 | 46 | 223 | 10 | EXT |  | 0.89 | (c)
26084.226 | 3.861 | 3.824 | -7.259 | -7.296 | -2165 | -2048 | -2029 | 65 | 3824 | 2399 |  | CORR | CIGR | 08:38 | 08:57 | 08:60 | 50 | 273 | 10 | EXT |  | 0.89 | (c)
26098.143 | 6.658 | 6.658 | -4.717 | -4.717 | 7 | 92 | 88 | 7 | 4677 | 2400 |  | CORR | CIGR | 01:04 | 01:18 | 01:17 | 40 | 161 | 10 | EXT |  | 0.89 | (c)
26098.464 | 6.979 | 6.971 | -4.396 | -4.404 | 328 | 410 | 415 | 328 | 4368 | 2400 |  | CORR | CIGR | 01:56 | 02:09 | 02:10 | 36 | 173 | 10 | EXT |  | 0.89 | (c)
26174.383 | 5.588 | 5.575 | -5.607 | -5.62 | 2134 | -2227 | 2199 | 0 | 5575 | 2408 |  | CORR | CIGR | 08:30 | 08:46 | 08:40 | 29 | 130 | 10 | EXT |  | 0.89 | (c)
26175.795 | 7 | 6.391 | -4.195 | -4.804 | 2140 | 2223 | 2186 | 0 | 3991 | 2408 |  | CORR | GENE | 08:31 | 08:44 | 08:38 | 813 | 92 | 10 | EXT |  | 0.95 | (c)
26179.99 | 0 | -0.05 | -11.45 | -11.5 | 1200 | 1776 | 1661 | 107 |  | 2409 | Нарушение формы кольцевого шва | GWAN |  | 02:42 | 04:15 | 03:56 | 0 | 924 |  | EXT | Нарушение формы кольцевого шва |  | (c)
26179.99 | 0 | -0.027 | -11.45 | -11.477 | -2097 | 5 | -971 | 0 |  | 2409 | Нарушение формы кольцевого шва | GWAN |  | 05:50 | 11:29 | 08:51 | 0 | 2252 |  | EXT | Нарушение формы кольцевого шва |  | (c)
26190.19 | 10.2 | 10.189 | -1.25 | -1.261 | 1157 | 1455 | 1342 | 704 | 1197 | 2409 |  | CORR | GENE | 02:35 | 03:23 | 03:05 | 64 | 369 | 11 | EXT |  | 0.89 | (c)
26193.073 | 1.633 | 1.48 | -9.587 | -9.74 | -2049 | -2034 | -2029 | 182 | 1480 | 2410 |  | CORR | AXGR | 04:33 | 04:35 | 04:36 | 306 | 39 | 11 | EXT |  | 0.92 | (c)
26193.648 | 2.208 | 2.208 | -9.012 | -9.012 | -257 | -196 | -158 | 59 | 2208 | 2410 |  | CORR | CIGR | 09:22 | 09:32 | 09:38 | 41 | 198 | 10 | EXT |  | 0.89 | (c)
26194.796 | 3.356 | 3.356 | -7.864 | -7.864 | -232 | -88 | -126 | 21 | 3356 | 2410 |  | CORR | CIGR | 09:26 | 09:49 | 09:43 | 35 | 211 | 10 | EXT |  | 0.89 | (c)
26195.628 | 4.188 | 4.081 | -7.032 | -7.139 | -2107 | -2081 | -2083 | 124 | 4081 | 2410 |  | CORR | GENE | 04:23 | 04:28 | 04:27 | 470 | 48 | 11 | EXT |  | 0.94 | (c)
26205.927 | 3.267 | 3.251 | -7.978 | -7.994 | -979 | -851 | -855 | 731 | 3251 | 2411 |  | CORR | CIGR | 08:07 | 08:28 | 08:27 | 40 | 248 | 11 | EXT |  | 0.89 | (c)
26208.717 | 6.057 | 6.01 | -5.188 | -5.235 | -1014 | -925 | -821 | 628 | 5164 | 2411 |  | CORR | GENE | 08:01 | 08:16 | 08:33 | 71 | 386 | 11 | EXT |  | 0.89 | (c)
26210.973 | 8.313 | 8.298 | -2.932 | -2.947 | -2008 | -1919 | -1921 | 222 | 2915 | 2411 |  | CORR | CIGR | 05:21 | 05:35 | 05:35 | 32 | 176 | 10 | EXT |  | 0.89 | (c)
26212.416 | 9.756 | 9.636 | -1.489 | -1.609 | -1451 | -1358 | -1347 | 779 | 1476 | 2411 |  | CORR | GENE | 06:51 | 07:06 | 07:08 | 133 | 209 | 10 | EXT |  | 0.9 | (c)
26212.649 | 9.989 | 9.966 | -1.256 | -1.279 | -1721 | -1634 | -1633 | 509 | 1246 | 2411 |  | CORR | CIGR | 06:07 | 06:21 | 06:21 | 33 | 176 | 15 | EXT |  | 0.89 | (c)
26213.241 | 10.581 | 10.539 | -0.664 | -0.706 | -1010 | -768 | -787 | 564 | 612 | 2411 |  | CORR | GENE | 08:02 | 08:41 | 08:38 | 94 | 446 | 11 | EXT |  | 0.89 | (c)
26213.905 | 0 | -0.017 | -11.325 | -11.342 | -185 | 78 | 87 | 0 |  | 2412 | Нарушение формы кольцевого шва | GWAN |  | 00:36 | 01:19 | 01:20 | 0 | 545 |  | EXT | Нарушение формы кольцевого шва |  | (c)
26213.905 | 0 | -0.017 | -11.325 | -11.342 | 1137 | 1448 | 1608 | 151 |  | 2412 | Нарушение формы кольцевого шва | GWAN |  | 04:10 | 04:60 | 05:26 | 0 | 943 |  | EXT | Нарушение формы кольцевого шва |  | (c)
26213.905 | 0 | -0.017 | -11.325 | -11.342 | -1609 | -1097 | -1145 | 621 |  | 2412 | Нарушение формы кольцевого шва | GWAN |  | 08:46 | 10:09 | 10:01 | 0 | 929 |  | EXT | Нарушение формы кольцевого шва |  | (c)
26214.495 | 0.59 | 0.562 | -10.735 | -10.763 | -2123 | -1899 | -1975 | 107 | 562 | 2412 |  | CORR | CIGR | 07:23 | 07:60 | 07:47 | 43 | 296 | 10 | EXT |  | 0.89 | (c)
26215.12 | 1.215 | 1.177 | -10.11 | -10.148 | -2018 | -1689 | -1740 | 212 | 1177 | 2412 |  | CORR | GENE | 07:41 | 08:34 | 08:25 | 83 | 557 | 12 | EXT |  | 0.89 | (c)
26215.425 | 1.52 | 1.497 | -9.805 | -9.828 | -1602 | -1225 | -1358 | 628 | 1497 | 2412 |  | CORR | GENE | 08:48 | 09:48 | 09:27 | 96 | 489 | 10 | EXT |  | 0.89 | (c)
26216.689 | 2.784 | 2.769 | -8.541 | -8.556 | -1723 | -1650 | -1635 | 508 | 2769 | 2412 |  | CORR | CIGR | 08:28 | 08:40 | 08:42 | 32 | 175 | 11 | EXT |  | 0.89 | (c)
26221.473 | 7.568 | 7.555 | -3.757 | -3.77 | 953 | 1157 | 1102 | 953 | 3725 | 2412 |  | CORR | CIGR | 03:40 | 04:13 | 04:04 | 45 | 298 | 10 | EXT |  | 0.89 | (c)
26222.019 | 8.114 | 8.114 | -3.211 | -3.211 | -2207 | -2144 | -2151 | 23 | 3186 | 2412 |  | CORR | CIGR | 07:10 | 07:20 | 07:19 | 25 | 112 | 10 | EXT |  | 0.89 | (c)
26225.249 | 0.019 | 0.015 | -11.216 | -11.22 | -1664 | -1664 | -1535 | 566 | 15 | 2413 |  | CORR | CIGR | 08:23 | 08:23 | 08:44 | 26 | 258 | 14 | EXT |  | 0.89 | (c)
26225.328 | 0.098 | 0.046 | -11.137 | -11.189 | 838 | 1064 | 1101 | 838 | 46 | 2413 |  | CORR | GENE | 03:07 | 03:44 | 03:50 | 76 | 526 | 31 | EXT |  | 0.9 | (c)
26227.612 | 2.382 | 2.357 | -8.853 | -8.878 | 1464 | 1496 | 1516 | 662 | 2357 | 2413 |  | CORR | GENE | 04:48 | 04:53 | 04:57 | 486 | 105 | 14 | EXT |  | 0.96 | (c)
26228.392 | 3.162 | 3.149 | -8.073 | -8.086 | 1355 | 1407 | 1435 | 715 | 3149 | 2413 |  | CORR | CIGR | 04:31 | 04:39 | 04:44 | 20 | 161 | 14 | EXT |  | 0.89 | (c)
26228.542 | 3.312 | 3.283 | -7.923 | -7.952 | 470 | 499 | 495 | 470 | 3283 | 2413 |  | CORR | GENE | 02:08 | 02:13 | 02:12 | 170 | 50 | 11 | EXT |  | 0.9 | (c)
26229.135 | 3.905 | 3.881 | -7.33 | -7.354 | 1041 | 1325 | 1276 | 719 | 3881 | 2413 |  | CORR | GENE | 03:40 | 04:26 | 04:18 | 86 | 471 | 11 | EXT |  | 0.89 | (c)
26230.074 | 4.844 | 4.837 | -6.391 | -6.398 | 1215 | 1266 | 1270 | 905 | 4837 | 2413 |  | CORR | CIGR | 04:08 | 04:16 | 04:17 | 20 | 111 | 12 | EXT |  | 0.89 | (c)
26241.189 | 4.724 | 4.694 | -5.126 | -5.156 | -349 | -243 | -244 | 139 | 4694 | 2414 |  | CORR | GENE | 08:40 | 08:57 | 08:57 | 48 | 210 | 10 | EXT |  | 0.89 | (c)
26244.936 | 8.471 | 8.454 | -1.379 | -1.396 | -1079 | -807 | -883 | 687 | 1333 | 2414 |  | CORR | GENE | 06:42 | 07:26 | 07:13 | 63 | 392 | 10 | EXT |  | 0.89 | (c)
26247.584 | 1.269 | 1.242 | -0.631 | -0.658 | -2191 | -1947 | -1999 | 39 | 619 | 2415 |  | CORR | CIGR | 04:14 | 04:54 | 04:45 | 39 | 384 | 14 | EXT |  | 0.89 | (c)
26247.595 | 1.28 | 1.243 | -0.62 | -0.657 | -1285 | -1114 | -959 | 633 | 535 | 2415 |  | CORR | GENE | 06:40 | 07:08 | 07:33 | 122 | 652 | 10 | EXT |  | 0.89 | (c)
26248.029 | 1.714 | 1.712 | -0.186 | -0.188 | -109 | 27 | -10 | 0 | 144 | 2415 |  | CORR | CIGR | 09:50 | 10:12 | 10:06 | 44 | 198 | 13 | EXT |  | 0.89 | (c)
26248.081 | 1.766 | 1.734 | -0.134 | -0.166 | -2008 | -1809 | -1849 | 223 | 76 | 2415 |  | CORR | GENE | 04:44 | 05:16 | 05:09 | 90 | 317 | 14 | EXT |  | 0.89 | (c)
26248.215 | 0 | -0.032 | -10.145 | -10.177 | -870 | 582 | 88 | 870 |  | 2416 | Нарушение формы кольцевого шва | GWAN |  | 10:58 | 02:52 | 13:33 | 0 | 1915 |  | EXT | Нарушение формы кольцевого шва |  | (c)
26248.215 | 0 | -0.03 | -10.145 | -10.175 | 1360 | 1612 | 1975 | 0 |  | 2416 | Нарушение формы кольцевого шва | GWAN |  | 04:58 | 05:39 | 06:37 | 0 | 1230 |  | EXT | Нарушение формы кольцевого шва |  | (c)
26248.641 | 0.426 | 0.364 | -9.719 | -9.781 | 1977 | 2128 | 2132 | 0 | 364 | 2416 |  | CORR | GENE | 06:38 | 07:02 | 07:03 | 95 | 310 | 10 | EXT |  | 0.89 | (c)
26248.893 | 0.678 | 0.619 | -9.467 | -9.526 | 1543 | 1556 | 1562 | 650 | 619 | 2416 |  | CORR | AXGR | 05:28 | 05:30 | 05:31 | 109 | 37 | 12 | EXT |  | 0.89 | (c)
26249.099 | 0.884 | 0.778 | -9.261 | -9.367 | 1136 | 1624 | 1719 | 0 | 778 | 2416 |  | CORR | GENE | 04:22 | 05:41 | 05:56 | 180 | 1165 | 13 | EXT |  | 0.91 | (c)
26249.347 | 1.132 | 1.102 | -9.013 | -9.043 | 1136 | 1283 | 1291 | 784 | 1102 | 2416 |  | CORR | CIGR | 04:22 | 04:46 | 04:47 | 45 | 310 | 12 | EXT |  | 0.89 | (c)
26249.672 | 1.457 | 1.423 | -8.688 | -8.722 | 1336 | 1455 | 1466 | 634 | 1423 | 2416 |  | CORR | GENE | 04:54 | 05:13 | 05:15 | 61 | 260 | 14 | EXT |  | 0.89 | (c)
26249.775 | 1.56 | 1.541 | -8.585 | -8.604 | 1248 | 1297 | 1298 | 883 | 1541 | 2416 |  | CORR | CIGR | 04:40 | 04:48 | 04:48 | 35 | 99 | 10 | EXT |  | 0.89 | (c)
26250.019 | 1.804 | 1.775 | -8.341 | -8.37 | 1359 | 1511 | 1502 | 586 | 1775 | 2416 |  | CORR | GENE | 04:58 | 05:22 | 05:21 | 61 | 285 | 10 | EXT |  | 0.89 | (c)
26250.726 | 2.511 | 2.494 | -7.634 | -7.651 | 2053 | 2142 | 2128 | 28 | 2494 | 2416 |  | CORR | CIGR | 06:50 | 07:04 | 07:02 | 35 | 149 | 10 | EXT |  | 0.89 | (c)
26251.472 | 3.257 | 3.227 | -6.888 | -6.918 | 1211 | 1273 | 1267 | 908 | 3227 | 2416 |  | CORR | CIGR | 04:34 | 04:44 | 04:43 | 40 | 111 | 12 | EXT |  | 0.89 | (c)
26251.495 | 3.28 | 3.227 | -6.865 | -6.918 | 1372 | 1395 | 1422 | 759 | 3227 | 2416 |  | CORR | GENE | 05:00 | 05:04 | 05:08 | 65 | 99 | 12 | EXT |  | 0.89 | (c)
26251.549 | 3.334 | 3.177 | -6.811 | -6.968 | 1471 | 1472 | 1490 | 722 | 3177 | 2416 |  | CORR | AXGR | 05:16 | 05:16 | 05:19 | 230 | 37 | 12 | EXT |  | 0.91 | (c)
26253.001 | 4.786 | 4.753 | -5.359 | -5.392 | 1471 | 1539 | 1583 | 536 | 4753 | 2416 |  | CORR | CIGR | 05:16 | 05:27 | 05:34 | 50 | 223 | 10 | EXT |  | 0.89 | (c)
26253.358 | 5.143 | 5.103 | -5.002 | -5.042 | 1260 | 1335 | 1335 | 821 | 4998 | 2416 |  | CORR | CIGR | 04:42 | 04:54 | 04:54 | 44 | 149 | 13 | EXT |  | 0.89 | (c)
26253.404 | 5.189 | 5.093 | -4.956 | -5.052 | 1496 | 1497 | 1515 | 697 | 4853 | 2416 |  | CORR | AXGR | 05:20 | 05:20 | 05:23 | 199 | 37 | 12 | EXT |  | 0.91 | (c)
26254.559 | 6.344 | 6.329 | -3.801 | -3.816 | 1020 | 1104 | 1084 | 1020 | 3780 | 2416 |  | CORR | CIGR | 04:03 | 04:17 | 04:14 | 36 | 129 | 11 | EXT |  | 0.89 | (c)
26256.305 | 8.09 | 8.068 | -2.055 | -2.077 | 839 | 953 | 932 | 839 | 2042 | 2416 |  | CORR | CIGR | 03:34 | 03:52 | 03:49 | 35 | 186 | 10 | EXT |  | 0.89 | (c)
26270.66 | 1.12 | 1.111 | -10.05 | -10.059 | -2166 | -2141 | -2111 | 64 | 1111 | 2418 |  | CORR | CIGR | 07:54 | 07:58 | 08:03 | 35 | 111 | 10 | EXT |  | 0.89 | (c)
26271.641 | 2.101 | 2.09 | -9.069 | -9.08 | -2154 | -2084 | -2092 | 76 | 2090 | 2418 |  | CORR | CIGR | 07:56 | 08:07 | 08:06 | 41 | 124 | 10 | EXT |  | 0.89 | (c)
26272.26 | 2.72 | 2.694 | -8.45 | -8.476 | 2091 | 2130 | 2121 | 80 | 2694 | 2418 |  | CORR | GENE | 07:21 | 07:27 | 07:26 | 91 | 60 | 11 | EXT |  | 0.89 | (c)
26275.917 | 6.377 | 6.352 | -4.793 | -4.818 | 1227 | 1376 | 1391 | 675 | 4736 | 2418 |  | CORR | GENE | 05:02 | 05:26 | 05:28 | 82 | 329 | 10 | EXT |  | 0.89 | (c)
26276.41 | 6.87 | 6.845 | -4.3 | -4.325 | 1216 | 1404 | 1389 | 668 | 4286 | 2418 |  | CORR | CIGR | 04:60 | 05:30 | 05:28 | 39 | 347 | 13 | EXT |  | 0.89 | (c)
26278.603 | 9.063 | 9.037 | -2.107 | -2.133 | 845 | 1058 | 1080 | 845 | 2087 | 2418 |  | CORR | CIGR | 03:60 | 04:34 | 04:38 | 46 | 471 | 13 | EXT |  | 0.89 | (c)
26278.785 | 9.245 | 9.227 | -1.925 | -1.943 | 1019 | 1144 | 1136 | 977 | 1923 | 2418 |  | CORR | CIGR | 04:28 | 04:48 | 04:47 | 20 | 235 | 10 | EXT |  | 0.89 | (c)
26278.848 | 9.308 | 9.285 | -1.862 | -1.885 | 980 | 1114 | 1119 | 973 | 1812 | 2418 |  | CORR | GENE | 04:22 | 04:44 | 04:44 | 73 | 277 | 11 | EXT |  | 0.89 | (c)
26279.123 | 9.583 | 9.569 | -1.587 | -1.601 | 783 | 839 | 826 | 783 | 1572 | 2418 |  | CORR | CIGR | 03:50 | 03:59 | 03:57 | 29 | 87 | 10 | EXT |  | 0.89 | (c)
26280.71 | 0 | -0.014 | -10.79 | -10.804 | 1923 | -1952 | -1946 | 0 |  | 2419 | Нарушение формы кольцевого шва | GWAN |  | 04:53 | 06:28 | 06:29 | 0 | 1185 |  | EXT | Нарушение формы кольцевого шва |  | (c)
26280.71 | 0 | -0.029 | -10.79 | -10.819 | -943 | -14 | 93 | 0 |  | 2419 | Нарушение формы кольцевого шва | GWAN |  | 09:10 | 11:40 | 11:58 | 0 | 2071 |  | EXT | Нарушение формы кольцевого шва |  | (c)
26282.707 | 1.997 | 1.972 | -8.793 | -8.818 | -1786 | -1574 | -1643 | 445 | 1972 | 2419 |  | CORR | GENE | 06:54 | 07:29 | 07:17 | 73 | 286 | 11 | EXT |  | 0.89 | (c)
26282.977 | 2.267 | 2.22 | -8.523 | -8.57 | -1899 | -1759 | -1776 | 331 | 2220 | 2419 |  | CORR | GENE | 06:36 | 06:59 | 06:56 | 64 | 247 | 12 | EXT |  | 0.89 | (c)
26282.981 | 2.271 | 2.22 | -8.519 | -8.57 | -1431 | -1367 | -1264 | 799 | 2220 | 2419 |  | CORR | GENE | 07:52 | 08:02 | 08:19 | 69 | 335 | 10 | EXT |  | 0.89 | (c)
26283.135 | 2.425 | 2.402 | -8.365 | -8.388 | 1635 | 1706 | 1692 | 482 | 2402 | 2419 |  | CORR | CIGR | 04:07 | 04:18 | 04:16 | 45 | 113 | 10 | EXT |  | 0.89 | (c)
26283.906 | 3.196 | 3.175 | -7.594 | -7.615 | -1352 | -1307 | -1247 | 878 | 3175 | 2419 |  | CORR | CIGR | 08:04 | 08:12 | 08:21 | 55 | 210 | 14 | EXT |  | 0.89 | (c)
26284.023 | 3.313 | 3.285 | -7.477 | -7.505 | 1298 | 1695 | 1545 | 438 | 3285 | 2419 |  | CORR | GENE | 03:12 | 04:16 | 03:52 | 118 | 495 | 10 | EXT |  | 0.89 | (c)
26284.616 | 3.906 | 3.876 | -6.884 | -6.914 | 1397 | 1530 | 1502 | 624 | 3876 | 2419 |  | CORR | CIGR | 03:28 | 03:50 | 03:45 | 39 | 210 | 14 | EXT |  | 0.89 | (c)
26284.877 | 4.167 | 4.126 | -6.623 | -6.664 | 1226 | 1354 | 1325 | 806 | 4126 | 2419 |  | CORR | CIGR | 03:00 | 03:21 | 03:17 | 55 | 199 | 12 | EXT |  | 0.89 | (c)
26284.971 | 4.261 | 4.241 | -6.529 | -6.549 | 1273 | 1477 | 1477 | 549 | 4241 | 2419 |  | CORR | CIGR | 03:08 | 03:41 | 03:41 | 50 | 409 | 11 | EXT |  | 0.89 | (c)
26286.146 | 5.436 | 5.422 | -5.354 | -5.368 | -1261 | -1176 | -1186 | 970 | 5339 | 2419 |  | CORR | CIGR | 08:19 | 08:33 | 08:31 | 29 | 149 | 12 | EXT |  | 0.89 | (c)
26286.265 | 5.555 | 5.534 | -5.235 | -5.256 | 1149 | 1539 | 1390 | 599 | 5201 | 2419 |  | CORR | CIGR | 02:48 | 03:51 | 03:27 | 55 | 483 | 15 | EXT |  | 0.89 | (c)
26286.29 | 5.58 | 5.568 | -5.21 | -5.222 | -1525 | -1282 | -1325 | 706 | 5186 | 2419 |  | CORR | CIGR | 07:37 | 08:16 | 08:09 | 36 | 399 | 10 | EXT |  | 0.89 | (c)
26286.513 | 5.803 | 5.794 | -4.987 | -4.996 | -713 | -620 | -642 | 571 | 4964 | 2419 |  | CORR | CIGR | 09:48 | 10:02 | 09:59 | 32 | 142 | 10 | EXT |  | 0.89 | (c)
26286.865 | 6.155 | 6.138 | -4.635 | -4.652 | 1707 | 1819 | 1787 | 363 | 4602 | 2419 |  | CORR | CIGR | 04:18 | 04:36 | 04:31 | 50 | 161 | 11 | EXT |  | 0.89 | (c)
26286.935 | 6.225 | 6.202 | -4.565 | -4.588 | 1409 | 1496 | 1508 | 624 | 4548 | 2419 |  | CORR | CIGR | 03:30 | 03:44 | 03:46 | 40 | 198 | 12 | EXT |  | 0.89 | (c)
26287.038 | 6.328 | 6.307 | -4.462 | -4.483 | -1119 | -1069 | -1026 | 933 | 4439 | 2419 |  | CORR | CIGR | 08:42 | 08:50 | 08:57 | 44 | 186 | 11 | EXT |  | 0.89 | (c)
26287.781 | 7.071 | 7.045 | -3.719 | -3.745 | -1305 | -1146 | -1150 | 925 | 3681 | 2419 |  | CORR | GENE | 08:12 | 08:38 | 08:37 | 64 | 310 | 13 | EXT |  | 0.89 | (c)
26288.109 | 7.399 | 7.192 | -3.391 | -3.598 | -1344 | -1334 | -1296 | 886 | 3221 | 2419 |  | CORR | GENE | 08:06 | 08:07 | 08:13 | 377 | 97 | 12 | EXT |  | 0.93 | (c)
26288.711 | 8.001 | 7.877 | -2.789 | -2.913 | 1681 | 1702 | 1710 | 492 | 2640 | 2419 |  | CORR | GENE | 04:14 | 04:17 | 04:19 | 273 | 58 | 14 | EXT |  | 0.93 | (c)
26289.246 | 8.536 | 8.254 | -2.254 | -2.536 | -1216 | -1179 | -1187 | 1015 | 2135 | 2419 |  | CORR | GENE | 08:26 | 08:32 | 08:31 | 401 | 57 | 12 | EXT |  | 0.94 | (c)
26289.636 | 8.926 | 8.9 | -1.864 | -1.89 | -1230 | -1168 | -1156 | 1000 | 1850 | 2419 |  | CORR | CIGR | 08:24 | 08:34 | 08:36 | 40 | 149 | 11 | EXT |  | 0.89 | (c)
26290.04 | 9.33 | 9.308 | -1.46 | -1.482 | -1020 | -935 | -933 | 846 | 1442 | 2419 |  | CORR | CIGR | 08:58 | 09:12 | 09:12 | 40 | 174 | 11 | EXT |  | 0.89 | (c)
26290.597 | 9.887 | 9.868 | -0.903 | -0.922 | -1305 | -1239 | -1243 | 925 | 896 | 2419 |  | CORR | CIGR | 08:12 | 08:23 | 08:22 | 26 | 124 | 15 | EXT |  | 0.89 | (c)
26290.769 | 10.059 | 10.048 | -0.731 | -0.742 | -1503 | -1487 | -1491 | 727 | 628 | 2419 |  | CORR | AXGR | 07:40 | 07:43 | 07:42 | 114 | 25 | 11 | EXT |  | 0.89 | (c)
26290.881 | 10.171 | 10.144 | -0.619 | -0.646 | -1320 | -1101 | -1178 | 911 | 582 | 2419 |  | CORR | GENE | 08:10 | 08:45 | 08:32 | 64 | 283 | 10 | EXT |  | 0.89 | (c)
26290.916 | 10.206 | 10.172 | -0.584 | -0.618 | 1406 | 1505 | 1536 | 566 | 553 | 2419 |  | CORR | GENE | 03:30 | 03:45 | 03:50 | 65 | 259 | 10 | EXT |  | 0.89 | (c)
26291.386 | 10.676 | 10.643 | -0.114 | -0.147 | 1471 | 1589 | 1576 | 549 | 102 | 2419 |  | CORR | CIGR | 03:40 | 03:59 | 03:57 | 45 | 211 | 12 | EXT |  | 0.89 | (c)
26292.856 | 1.356 | 1.344 | -9.979 | -9.991 | 1030 | 1183 | 1150 | 961 | 1344 | 2420 |  | CORR | CIGR | 02:04 | 02:28 | 02:23 | 40 | 239 | 11 | EXT |  | 0.89 | (c)
26293.275 | 1.775 | 1.742 | -9.56 | -9.593 | 1690 | 1862 | 1851 | 219 | 1742 | 2420 |  | CORR | CIGR | 03:50 | 04:18 | 04:16 | 55 | 322 | 13 | EXT |  | 0.89 | (c)
26293.543 | 2.043 | 2.011 | -9.292 | -9.324 | 1715 | 1834 | 1839 | 268 | 2011 | 2420 |  | CORR | CIGR | 03:54 | 04:13 | 04:14 | 50 | 248 | 12 | EXT |  | 0.89 | (c)
26296.427 | 4.927 | 4.89 | -6.408 | -6.445 | 1888 | 2049 | 2018 | 82 | 4890 | 2420 |  | CORR | CIGR | 04:22 | 04:48 | 04:43 | 49 | 261 | 13 | EXT |  | 0.89 | (c)
26296.569 | 5.069 | 5.063 | -6.266 | -6.272 | -1772 | -1590 | -1649 | 459 | 5063 | 2420 |  | CORR | CIGR | 06:31 | 07:01 | 06:51 | 41 | 245 | 10 | EXT |  | 0.89 | (c)
26297.793 | 6.293 | 6.255 | -5.042 | -5.08 | 1868 | 1977 | 1979 | 141 | 5025 | 2420 |  | CORR | CIGR | 04:19 | 04:36 | 04:37 | 55 | 221 | 10 | EXT |  | 0.89 | (c)
26298.533 | 7.033 | 6.746 | -4.302 | -4.589 | 1492 | 1492 | 1516 | 690 | 4130 | 2420 |  | CORR | AXGR | 03:18 | 03:18 | 03:22 | 459 | 49 | 13 | EXT |  | 0.95 | (c)
26298.841 | 7.341 | 7.309 | -3.994 | -4.026 | 1492 | 1500 | 1516 | 690 | 3897 | 2420 |  | CORR | AXGR | 03:18 | 03:19 | 03:22 | 129 | 49 | 11 | EXT |  | 0.9 | (c)
26299.033 | 7.533 | 7.315 | -3.802 | -4.02 | 1580 | 1598 | 1611 | 589 | 3683 | 2420 |  | CORR | GENE | 03:32 | 03:35 | 03:37 | 337 | 62 | 11 | EXT |  | 0.92 | (c)
26299.319 | 7.819 | 7.736 | -3.516 | -3.599 | 922 | 1043 | 1126 | 900 | 3455 | 2420 |  | CORR | GENE | 01:46 | 02:06 | 02:19 | 144 | 409 | 13 | EXT |  | 0.9 | (c)
26299.968 | 8.468 | 8.396 | -2.867 | -2.939 | 1802 | 1928 | 2000 | 33 | 2829 | 2420 |  | CORR | GENE | 04:08 | 04:28 | 04:40 | 110 | 396 | 11 | EXT |  | 0.89 | (c)
26300.561 | 9.061 | 8.99 | -2.274 | -2.345 | 1913 | 2082 | 2086 | 0 | 2225 | 2420 |  | CORR | GENE | 04:26 | 04:53 | 04:54 | 120 | 347 | 15 | EXT |  | 0.9 | (c)
26300.95 | 9.45 | 9.392 | -1.885 | -1.943 | 1802 | 2078 | 2018 | 0 | 1873 | 2420 |  | CORR | GENE | 04:08 | 04:53 | 04:43 | 70 | 433 | 11 | EXT |  | 0.89 | (c)
26301.098 | 9.598 | 9.559 | -1.737 | -1.776 | 1678 | 1776 | 1783 | 343 | 1721 | 2420 |  | CORR | CIGR | 03:48 | 04:04 | 04:05 | 55 | 210 | 13 | EXT |  | 0.89 | (c)
26301.289 | 9.789 | 9.747 | -1.546 | -1.588 | 1693 | 1808 | 1959 | 5 | 1533 | 2420 |  | CORR | CIGR | 03:50 | 04:09 | 04:33 | 55 | 533 | 12 | EXT |  | 0.89 | (c)
26301.411 | 9.911 | 9.891 | -1.424 | -1.444 | 1368 | 1608 | 1529 | 541 | 1404 | 2420 |  | CORR | CIGR | 02:58 | 03:37 | 03:24 | 40 | 322 | 11 | EXT |  | 0.89 | (c)
26301.539 | 10.039 | 9.985 | -1.296 | -1.35 | 1876 | 2070 | 2055 | 0 | 1285 | 2420 |  | CORR | GENE | 04:20 | 04:51 | 04:49 | 65 | 359 | 12 | EXT |  | 0.89 | (c)
26301.66 | 10.16 | 10.143 | -1.175 | -1.192 | -868 | -808 | -715 | 561 | 1113 | 2420 |  | CORR | GENE | 08:57 | 09:07 | 09:22 | 79 | 307 | 12 | EXT |  | 0.89 | (c)
26301.677 | 10.177 | 10.044 | -1.158 | -1.291 | 1901 | 1915 | 1913 | 305 | 1041 | 2420 |  | CORR | AXGR | 04:24 | 04:26 | 04:26 | 250 | 25 | 13 | EXT |  | 0.92 | (c)
26301.765 | 10.265 | 10.232 | -1.07 | -1.103 | 1851 | 1950 | 2000 | 82 | 1053 | 2420 |  | CORR | CIGR | 04:16 | 04:32 | 04:40 | 50 | 298 | 15 | EXT |  | 0.89 | (c)
26301.848 | 10.348 | 10.327 | -0.987 | -1.008 | 1665 | 1844 | 1776 | 343 | 963 | 2420 |  | CORR | CIGR | 03:46 | 04:15 | 04:04 | 45 | 223 | 10 | EXT |  | 0.89 | (c)
26302.443 | 10.943 | 10.802 | -0.392 | -0.533 | 2012 | 2026 | 2049 | 144 | 175 | 2420 |  | CORR | GENE | 04:42 | 04:44 | 04:48 | 358 | 75 | 11 | EXT |  | 0.93 | (c)
26302.536 | 11.036 | 10.996 | -0.299 | -0.339 | 1393 | 1503 | 1498 | 628 | 274 | 2420 |  | CORR | GENE | 03:02 | 03:20 | 03:19 | 65 | 210 | 12 | EXT |  | 0.89 | (c)
26302.649 | 11.149 | 11.117 | -0.186 | -0.218 | 1781 | 1894 | 1884 | 243 | 152 | 2420 |  | CORR | GENE | 04:05 | 04:23 | 04:21 | 66 | 207 | 12 | EXT |  | 0.89 | (c)
26302.653 | 11.153 | 11.136 | -0.182 | -0.199 | 1083 | 1143 | 1138 | 1037 | 175 | 2420 |  | CORR | CIGR | 02:12 | 02:22 | 02:21 | 24 | 111 | 11 | EXT |  | 0.89 | (c)
26302.982 | 0.147 | 0.077 | -10.943 | -11.013 | 2018 | 2173 | 2148 | 0 | 77 | 2421 |  | CORR | GENE | 02:48 | 03:13 | 03:09 | 85 | 260 | 10 | EXT |  | 0.89 | (c)
26303.367 | 0.532 | 0.501 | -10.558 | -10.589 | 2092 | 2163 | 2160 | 2 | 501 | 2421 |  | CORR | CIGR | 02:60 | 03:11 | 03:11 | 40 | 137 | 12 | EXT |  | 0.89 | (c)
26303.971 | 1.136 | 1.117 | -9.954 | -9.973 | -328 | -274 | -238 | 147 | 1117 | 2421 |  | CORR | CIGR | 08:29 | 08:38 | 08:44 | 36 | 180 | 10 | EXT |  | 0.89 | (c)
26304.004 | 1.169 | 0.73 | -9.921 | -10.36 | -2224 | -2158 | -2178 | 6 | 730 | 2421 |  | CORR | GENE | 03:23 | 03:34 | 03:31 | 582 | 92 | 11 | EXT |  | 0.95 | (c)
26306.054 | 3.219 | 3.178 | -7.871 | -7.912 | -2146 | -2129 | -2128 | 84 | 3178 | 2421 |  | CORR | AXGR | 03:36 | 03:39 | 03:39 | 159 | 37 | 10 | EXT |  | 0.9 | (c)
26307.099 | 4.264 | 4.244 | -6.826 | -6.846 | 2067 | 2215 | 2154 | 0 | 4244 | 2421 |  | CORR | CIGR | 02:56 | 03:20 | 03:10 | 35 | 174 | 10 | EXT |  | 0.89 | (c)
26307.837 | 5.002 | 4.786 | -6.088 | -6.304 | -2219 | -2205 | -2196 | 11 | 4786 | 2421 |  | CORR | AXGR | 03:24 | 03:26 | 03:28 | 550 | 46 | 11 | EXT |  | 0.94 | (c)
26319.722 | 5.797 | 5.64 | -5.318 | -5.475 | -2088 | -2048 | -2061 | 142 | 4849 | 2422 |  | CORR | AXGR | 03:55 | 04:01 | 03:59 | 626 | 54 | 10 | EXT |  | 0.94 | (c)
26320.389 | 6.464 | 6.457 | -4.651 | -4.658 | 2035 | 2127 | 2122 | 22 | 4608 | 2422 |  | CORR | CIGR | 02:60 | 03:15 | 03:14 | 50 | 174 | 10 | EXT |  | 0.89 | (c)
26320.549 | 6.624 | 6.59 | -4.491 | -4.525 | -2070 | -2057 | -2057 | 160 | 4457 | 2422 |  | CORR | AXGR | 03:57 | 03:60 | 03:60 | 68 | 27 | 10 | EXT |  | 0.89 | (c)
26321.485 | 7.56 | 7.464 | -3.555 | -3.651 | -2178 | -2059 | -1912 | 52 | 3513 | 2422 |  | CORR | GENE | 03:40 | 03:59 | 04:23 | 138 | 533 | 12 | EXT |  | 0.9 | (c)
26321.758 | 7.833 | 7.833 | -3.282 | -3.282 | -34 | 63 | 83 | 0 | 3217 | 2422 |  | CORR | GENE | 09:26 | 09:42 | 09:45 | 65 | 235 | 10 | EXT |  | 0.89 | (c)
26323.077 | 9.152 | 8.937 | -1.963 | -2.178 | -2126 | -2118 | -2108 | 104 | 1592 | 2422 |  | CORR | AXGR | 03:48 | 03:50 | 03:51 | 586 | 37 | 12 | EXT |  | 0.95 | (c)
26324.652 | 10.727 | 10.727 | -0.388 | -0.388 | -2054 | -1981 | -1986 | 176 | 350 | 2422 |  | CORR | CIGR | 03:60 | 04:12 | 04:11 | 38 | 136 | 10 | EXT |  | 0.89 | (c)
26325.115 | 0.075 | 0.068 | -10.69 | -10.697 | 1994 | 2003 | 2056 | 112 | 68 | 2423 |  | CORR | CIGR | 04:38 | 04:39 | 04:48 | 35 | 124 | 12 | EXT |  | 0.89 | (c)
26327.412 | 2.372 | 2.357 | -8.393 | -8.408 | 1635 | 1653 | 1697 | 471 | 2357 | 2423 |  | CORR | GENE | 03:40 | 03:43 | 03:50 | 493 | 124 | 10 | EXT |  | 0.93 | (c)
26328.543 | 3.503 | 3.503 | -7.262 | -7.262 | -558 | -506 | -514 | 471 | 3503 | 2423 |  | CORR | CIGR | 09:46 | 09:54 | 09:53 | 40 | 87 | 11 | EXT |  | 0.89 | (c)
26330.267 | 5.227 | 5.151 | -5.538 | -5.614 | 1990 | 2012 | 2008 | 205 | 5151 | 2423 |  | CORR | AXGR | 04:37 | 04:41 | 04:40 | 168 | 36 | 14 | EXT |  | 0.91 | (c)
26330.481 | 5.441 | 5.441 | -5.324 | -5.324 | -1401 | -1315 | -1320 | 830 | 5279 | 2423 |  | CORR | CIGR | 07:30 | 07:44 | 07:43 | 45 | 161 | 10 | EXT |  | 0.89 | (c)
26330.61 | 5.57 | 5.559 | -5.195 | -5.206 | -1091 | -1037 | -1010 | 930 | 5158 | 2423 |  | CORR | CIGR | 08:20 | 08:29 | 08:33 | 48 | 161 | 14 | EXT |  | 0.89 | (c)
26330.737 | 5.697 | 5.678 | -5.068 | -5.087 | 1722 | 1838 | 1914 | 124 | 5014 | 2423 |  | CORR | GENE | 03:54 | 04:13 | 04:25 | 73 | 384 | 10 | EXT |  | 0.89 | (c)
26330.852 | 5.812 | 5.808 | -4.953 | -4.957 | 1375 | 1432 | 1536 | 533 | 4913 | 2423 |  | CORR | CIGR | 02:58 | 03:07 | 03:24 | 44 | 322 | 12 | EXT |  | 0.89 | (c)
26331.125 | 6.085 | 6.072 | -4.68 | -4.693 | -1063 | -930 | -896 | 729 | 4619 | 2423 |  | CORR | GENE | 08:25 | 08:46 | 08:51 | 74 | 334 | 10 | EXT |  | 0.89 | (c)
26331.215 | 6.175 | 6.16 | -4.59 | -4.605 | -1288 | -1192 | -1200 | 943 | 4561 | 2423 |  | CORR | CIGR | 07:48 | 08:04 | 08:02 | 44 | 176 | 16 | EXT |  | 0.89 | (c)
26331.257 | 6.217 | 6.217 | -4.548 | -4.548 | -1004 | -945 | -954 | 905 | 4518 | 2423 |  | CORR | CIGR | 08:34 | 08:43 | 08:42 | 30 | 99 | 10 | EXT |  | 0.89 | (c)
26331.388 | 6.348 | 6.298 | -4.417 | -4.467 | -1983 | -1746 | -1723 | 248 | 4389 | 2423 |  | CORR | GENE | 05:56 | 06:34 | 06:38 | 78 | 520 | 11 | EXT |  | 0.89 | (c)
26331.426 | 6.386 | 6.373 | -4.379 | -4.392 | 1588 | 1712 | 1732 | 355 | 4341 | 2423 |  | CORR | CIGR | 03:32 | 03:52 | 03:56 | 51 | 287 | 12 | EXT |  | 0.89 | (c)
26331.49 | 6.45 | 6.431 | -4.315 | -4.334 | -1246 | -1192 | -1176 | 985 | 4301 | 2423 |  | CORR | CIGR | 07:55 | 08:04 | 08:06 | 33 | 140 | 13 | EXT |  | 0.89 | (c)
26331.557 | 6.517 | 6.517 | -4.248 | -4.248 | 1402 | 1472 | 1469 | 694 | 4219 | 2423 |  | CORR | CIGR | 03:02 | 03:14 | 03:13 | 29 | 134 | 11 | EXT |  | 0.89 | (c)
26331.59 | 6.55 | 6.477 | -4.215 | -4.288 | 1278 | 1330 | 1312 | 884 | 4082 | 2423 |  | CORR | GENE | 02:42 | 02:51 | 02:48 | 206 | 69 | 14 | EXT |  | 0.91 | (c)
26331.676 | 6.636 | 6.601 | -4.129 | -4.164 | -1369 | -1232 | -1261 | 862 | 4116 | 2423 |  | CORR | CIGR | 07:35 | 07:57 | 07:53 | 48 | 215 | 10 | EXT |  | 0.89 | (c)
26331.779 | 6.739 | 6.707 | -4.026 | -4.058 | 1785 | 1859 | 1870 | 276 | 3998 | 2423 |  | CORR | GENE | 04:04 | 04:16 | 04:18 | 60 | 169 | 12 | EXT |  | 0.89 | (c)
26332.392 | 7.352 | 7.291 | -3.413 | -3.474 | 1558 | 1752 | 1711 | 367 | 3364 | 2423 |  | CORR | GENE | 03:28 | 03:59 | 03:52 | 110 | 305 | 13 | EXT |  | 0.89 | (c)
26332.588 | 7.548 | 7.509 | -3.217 | -3.256 | 1201 | 1433 | 1375 | 682 | 3177 | 2423 |  | CORR | GENE | 02:30 | 03:07 | 02:58 | 79 | 347 | 10 | EXT |  | 0.89 | (c)
26332.84 | 7.8 | 7.781 | -2.965 | -2.984 | -1364 | -1272 | -1302 | 867 | 2931 | 2423 |  | CORR | CIGR | 07:36 | 07:51 | 07:46 | 53 | 124 | 10 | EXT |  | 0.89 | (c)
26332.844 | 7.804 | 7.79 | -2.961 | -2.975 | 1610 | 1677 | 1728 | 384 | 2941 | 2423 |  | CORR | CIGR | 03:36 | 03:47 | 03:55 | 34 | 236 | 10 | EXT |  | 0.89 | (c)
26333.288 | 8.248 | 8.204 | -2.517 | -2.561 | 1871 | 1988 | 1995 | 112 | 2488 | 2423 |  | CORR | GENE | 04:18 | 04:37 | 04:38 | 73 | 247 | 10 | EXT |  | 0.89 | (c)
26334.58 | 9.54 | 9.346 | -1.225 | -1.419 | -973 | -967 | -961 | 949 | 1179 | 2423 |  | CORR | AXGR | 08:39 | 08:40 | 08:41 | 240 | 24 | 10 | EXT |  | 0.91 | (c)
26335.324 | 10.284 | 10.284 | -0.481 | -0.481 | -1178 | -999 | -1072 | 967 | 418 | 2423 |  | CORR | GENE | 08:06 | 08:35 | 08:23 | 63 | 211 | 10 | EXT |  | 0.89 | (c)
26339.778 | 3.973 | 3.95 | -6.187 | -6.21 | 2024 | 2130 | 2129 | 0 | 3950 | 2424 |  | CORR | CIGR | 08:10 | 08:27 | 08:27 | 49 | 211 | 11 | EXT |  | 0.89 | (c)
26341.094 | 5.289 | 5.245 | -4.871 | -4.915 | 1962 | 2097 | 2067 | 58 | 4845 | 2424 |  | CORR | GENE | 07:60 | 08:22 | 08:17 | 70 | 211 | 10 | EXT |  | 0.89 | (c)
26341.608 | 5.803 | 5.793 | -4.357 | -4.367 | -2203 | -2121 | -2147 | 28 | 4322 | 2424 |  | CORR | CIGR | 08:48 | 09:01 | 08:57 | 45 | 112 | 11 | EXT |  | 0.89 | (c)
26342.696 | 6.891 | 6.849 | -3.269 | -3.311 | 1764 | 2000 | 1943 | 108 | 3251 | 2424 |  | CORR | GENE | 07:28 | 08:06 | 07:57 | 60 | 359 | 10 | EXT |  | 0.89 | (c)
26343.445 | 7.64 | 7.611 | -2.52 | -2.549 | 2222 | -2145 | -2110 | 0 | 2494 | 2424 |  | CORR | CIGR | 08:42 | 08:57 | 09:03 | 55 | 260 | 15 | EXT |  | 0.89 | (c)
26345.384 | 9.579 | 9.57 | -0.581 | -0.59 | 165 | 282 | 258 | 165 | 535 | 2424 |  | CORR | CIGR | 03:10 | 03:29 | 03:25 | 55 | 186 | 13 | EXT |  | 0.89 | (c)
26345.965 | 0 | -0.042 | -11.24 | -11.282 | -442 | -1991 | 1162 | 0 |  | 2425 | Нарушение формы кольцевого шва | GWAN |  | 09:05 | 04:55 | 13:24 | 0 | 3209 |  | EXT | Нарушение формы кольцевого шва |  | (c)
26346.797 | 0.832 | 0.274 | -10.408 | -10.966 | -2210 | -2135 | -2161 | 20 | 274 | 2425 |  | CORR | GENE | 04:20 | 04:32 | 04:28 | 798 | 99 | 14 | EXT |  | 0.98 | (c)
26347.242 | 1.277 | 1.254 | -9.963 | -9.986 | 1807 | 1942 | 1893 | 251 | 1254 | 2425 |  | CORR | CIGR | 03:08 | 03:30 | 03:22 | 50 | 173 | 13 | EXT |  | 0.89 | (c)
26347.719 | 1.754 | 1.698 | -9.486 | -9.542 | 1485 | 1965 | 1832 | 52 | 1698 | 2425 |  | CORR | GENE | 02:16 | 03:34 | 03:12 | 134 | 694 | 10 | EXT |  | 0.9 | (c)
26349.112 | 3.147 | 3.131 | -8.093 | -8.109 | 1832 | 2019 | 1969 | 124 | 3131 | 2425 |  | CORR | CIGR | 03:12 | 03:42 | 03:34 | 49 | 275 | 10 | EXT |  | 0.89 | (c)
26350.479 | 4.514 | 4.012 | -6.726 | -7.228 | -826 | -803 | -787 | 747 | 4012 | 2425 |  | CORR | GENE | 08:03 | 08:07 | 08:09 | 678 | 79 | 12 | EXT |  | 0.96 | (c)
26351.107 | 5.142 | 5.067 | -6.098 | -6.173 | -735 | -700 | -717 | 698 | 5067 | 2425 |  | CORR | AXGR | 08:18 | 08:24 | 08:21 | 174 | 37 | 14 | EXT |  | 0.91 | (c)
26351.28 | 5.315 | 5.312 | -5.925 | -5.928 | -818 | -818 | -781 | 744 | 5312 | 2425 |  | CORR | GENE | 08:04 | 08:04 | 08:10 | 155 | 74 | 10 | EXT |  | 0.9 | (c)
26351.387 | 5.422 | 5.333 | -5.818 | -5.907 | -643 | -546 | -582 | 520 | 5333 | 2425 |  | CORR | GENE | 08:33 | 08:48 | 08:43 | 562 | 123 | 11 | EXT |  | 0.95 | (c)
26351.443 | 5.478 | 5.456 | -5.762 | -5.784 | 1970 | 2036 | 2056 | 88 | 5456 | 2425 |  | CORR | GENE | 03:34 | 03:45 | 03:48 | 64 | 173 | 10 | EXT |  | 0.89 | (c)
26353.247 | 7.282 | 7.068 | -3.958 | -4.172 | 1968 | 2039 | 2011 | 176 | 3208 | 2425 |  | CORR | GENE | 03:34 | 03:46 | 03:41 | 964 | 87 | 10 | EXT |  | 0.96 | (c)
26354.023 | 8.058 | 8.036 | -3.182 | -3.204 | 1745 | 1863 | 1894 | 187 | 3151 | 2425 |  | CORR | CIGR | 02:58 | 03:17 | 03:22 | 53 | 298 | 15 | EXT |  | 0.89 | (c)
26355.4 | 9.435 | 9.413 | -1.805 | -1.827 | 1596 | 1758 | 1714 | 399 | 1758 | 2425 |  | CORR | GENE | 02:34 | 03:00 | 02:53 | 69 | 236 | 10 | EXT |  | 0.89 | (c)
26355.836 | 9.871 | 9.857 | -1.369 | -1.383 | -957 | -882 | -886 | 816 | 1347 | 2425 |  | CORR | CIGR | 07:42 | 07:54 | 07:53 | 36 | 141 | 10 | EXT |  | 0.89 | (c)
26356.259 | 10.294 | 10.272 | -0.946 | -0.968 | -1075 | -1024 | -978 | 880 | 932 | 2425 |  | CORR | CIGR | 07:23 | 07:31 | 07:39 | 36 | 195 | 10 | EXT |  | 0.89 | (c)
26367.975 | 10.77 | 10.719 | -0.085 | -0.136 | -2183 | -2176 | -2173 | 47 | 28 | 2426 |  | LWAN | AXGR | 04:51 | 04:53 | 04:53 | 108 | 20 |  | EXT | Эквивалент потери металла 18%. |  | (c)
26368.139 | 0.079 | 0.033 | -11.056 | -11.102 | -1742 | -1683 | -1711 | 489 | 33 | 2427 |  | CORR | GENE | 04:25 | 04:34 | 04:30 | 135 | 62 | 10 | EXT |  | 0.9 | (c)
26368.386 | 0.326 | 0.22 | -10.809 | -10.915 | -1967 | -1947 | -1936 | 264 | 220 | 2427 |  | CORR | GENE | 03:49 | 03:52 | 03:54 | 329 | 62 | 12 | EXT |  | 0.93 | (c)
26368.7 | 0.64 | 0.504 | -10.495 | -10.631 | -2179 | -2146 | -2162 | 52 | 504 | 2427 |  | CORR | AXGR | 03:14 | 03:20 | 03:17 | 143 | 33 | 12 | EXT |  | 0.9 | (c)
26368.867 | 0.807 | 0.788 | -10.328 | -10.347 | -62 | -20 | -12 | 0 | 788 | 2427 |  | CORR | CIGR | 08:56 | 09:03 | 09:04 | 19 | 99 | 12 | EXT |  | 0.89 | (c)
26368.947 | 0.887 | 0.854 | -10.248 | -10.281 | -108 | -98 | -95 | 83 | 854 | 2427 |  | CORR | AXGR | 08:49 | 08:50 | 08:51 | 104 | 25 | 13 | EXT |  | 0.89 | (c)
26368.948 | 0.888 | 0.85 | -10.247 | -10.285 | -471 | -288 | -353 | 235 | 850 | 2427 |  | CORR | GENE | 07:50 | 08:19 | 08:09 | 70 | 236 | 10 | EXT |  | 0.89 | (c)
26369.124 | 1.064 | 1.04 | -10.071 | -10.095 | -87 | -12 | -31 | 0 | 1040 | 2427 |  | CORR | CIGR | 08:52 | 09:04 | 09:01 | 24 | 112 | 13 | EXT |  | 0.89 | (c)
26369.776 | 1.716 | 1.688 | -9.419 | -9.447 | -2107 | -2045 | -2032 | 124 | 1688 | 2427 |  | CORR | CIGR | 03:26 | 03:36 | 03:38 | 29 | 149 | 10 | EXT |  | 0.89 | (c)
26369.794 | 1.734 | 1.734 | -9.401 | -9.401 | 2211 | -2220 | 2230 | 0 | 1734 | 2427 |  | CORR | AXGR | 03:03 | 03:08 | 03:06 | 391 | 38 | 11 | EXT |  | 0.93 | (c)
26370.118 | 2.058 | 1.923 | -9.077 | -9.212 | -1966 | -1966 | -1954 | 265 | 1923 | 2427 |  | CORR | AXGR | 03:49 | 03:49 | 03:51 | 215 | 24 | 11 | EXT |  | 0.91 | (c)
26370.736 | 2.676 | 2.526 | -8.459 | -8.609 | -86 | -27 | -56 | 27 | 2526 | 2427 |  | CORR | GENE | 08:52 | 09:02 | 08:57 | 350 | 59 | 10 | EXT |  | 0.92 | (c)
26370.916 | 2.856 | 2.841 | -8.279 | -8.294 | -556 | -493 | -502 | 449 | 2841 | 2427 |  | CORR | CIGR | 07:36 | 07:46 | 07:45 | 31 | 107 | 11 | EXT |  | 0.89 | (c)
26370.979 | 2.919 | 2.898 | -8.216 | -8.237 | -283 | -128 | -195 | 108 | 2898 | 2427 |  | CORR | CIGR | 08:20 | 08:45 | 08:34 | 31 | 175 | 10 | EXT |  | 0.89 | (c)
26371.09 | 3.03 | 2.983 | -8.105 | -8.152 | -76 | -75 | -53 | 31 | 2983 | 2427 |  | CORR | AXGR | 08:54 | 08:54 | 08:57 | 155 | 45 | 14 | EXT |  | 0.9 | (c)
26371.348 | 3.288 | 2.991 | -7.847 | -8.144 | 64 | 93 | 87 | 64 | 2991 | 2427 |  | CORR | AXGR | 09:16 | 09:21 | 09:20 | 371 | 46 | 11 | EXT |  | 0.93 | (c)
26371.555 | 3.495 | 3.486 | -7.64 | -7.649 | 2140 | 2141 | 2155 | 61 | 3486 | 2427 |  | CORR | AXGR | 02:51 | 02:51 | 02:54 | 140 | 29 | 10 | EXT |  | 0.9 | (c)
26371.847 | 3.787 | 3.761 | -7.348 | -7.374 | -124 | -11 | -31 | 0 | 3761 | 2427 |  | CORR | CIGR | 08:46 | 09:04 | 09:01 | 36 | 186 | 10 | EXT |  | 0.89 | (c)
26372.34 | 4.28 | 4.19 | -6.855 | -6.945 | -131 | -125 | -111 | 92 | 4190 | 2427 |  | CORR | AXGR | 08:45 | 08:46 | 08:48 | 176 | 39 | 11 | EXT |  | 0.9 | (c)
26372.569 | 4.509 | 4.492 | -6.626 | -6.643 | -2143 | -2079 | -2021 | 88 | 4492 | 2427 |  | CORR | CIGR | 03:20 | 03:30 | 03:40 | 37 | 244 | 12 | EXT |  | 0.89 | (c)
26372.699 | 4.639 | 4.609 | -6.496 | -6.526 | -2042 | -1984 | -1950 | 188 | 4609 | 2427 |  | CORR | CIGR | 03:36 | 03:46 | 03:51 | 54 | 184 | 13 | EXT |  | 0.89 | (c)
26372.735 | 4.675 | 4.647 | -6.46 | -6.488 | 2138 | 2204 | 2217 | 0 | 4647 | 2427 |  | CORR | CIGR | 02:51 | 03:02 | 03:04 | 51 | 158 | 11 | EXT |  | 0.89 | (c)
26372.895 | 4.835 | 4.814 | -6.3 | -6.321 | 2119 | 2211 | -2224 | 0 | 4814 | 2427 |  | CORR | CIGR | 02:48 | 03:03 | 03:07 | 40 | 235 | 10 | EXT |  | 0.89 | (c)
26373.008 | 4.948 | 4.928 | -6.187 | -6.207 | 62 | 117 | 124 | 62 | 4928 | 2427 |  | CORR | CIGR | 09:16 | 09:25 | 09:26 | 26 | 124 | 11 | EXT |  | 0.89 | (c)
26373.416 | 5.356 | 5.336 | -5.779 | -5.799 | 99 | 152 | 155 | 99 | 5336 | 2427 |  | CORR | CIGR | 09:22 | 09:31 | 09:31 | 25 | 112 | 10 | EXT |  | 0.89 | (c)
26373.471 | 5.411 | 5.386 | -5.724 | -5.749 | -211 | -142 | -130 | 50 | 5386 | 2427 |  | CORR | CIGR | 08:32 | 08:43 | 08:45 | 35 | 161 | 10 | EXT |  | 0.89 | (c)
26373.732 | 5.672 | 5.654 | -5.463 | -5.481 | -62 | 31 | 0 | 0 | 5446 | 2427 |  | CORR | CIGR | 08:56 | 09:11 | 09:06 | 35 | 124 | 12 | EXT |  | 0.89 | (c)
26373.803 | 5.743 | 5.719 | -5.392 | -5.416 | 124 | 201 | 205 | 124 | 5381 | 2427 |  | CORR | CIGR | 09:26 | 09:38 | 09:39 | 35 | 161 | 11 | EXT |  | 0.89 | (c)
26373.848 | 5.788 | 5.759 | -5.347 | -5.376 | -112 | -64 | -56 | 0 | 5342 | 2427 |  | CORR | CIGR | 08:48 | 08:56 | 08:57 | 34 | 112 | 13 | EXT |  | 0.89 | (c)
26373.89 | 5.83 | 5.807 | -5.305 | -5.328 | -310 | -256 | -260 | 211 | 5303 | 2427 |  | CORR | CIGR | 08:16 | 08:25 | 08:24 | 25 | 99 | 11 | EXT |  | 0.89 | (c)
26373.983 | 5.923 | 5.901 | -5.212 | -5.234 | -25 | 129 | 81 | 0 | 5194 | 2427 |  | CORR | CIGR | 09:02 | 09:27 | 09:19 | 40 | 211 | 12 | EXT |  | 0.89 | (c)
26375.034 | 6.974 | 6.965 | -4.161 | -4.17 | 2181 | 2212 | 2225 | 0 | 4149 | 2427 |  | CORR | CIGR | 02:58 | 03:03 | 03:05 | 21 | 87 | 10 | EXT |  | 0.89 | (c)
26375.148 | 7.088 | 7.083 | -4.047 | -4.052 | 1995 | 2094 | 2076 | 74 | 4023 | 2427 |  | CORR | CIGR | 02:28 | 02:44 | 02:41 | 29 | 161 | 11 | EXT |  | 0.89 | (c)
26377.901 | 9.841 | 9.82 | -1.294 | -1.315 | -384 | -324 | -340 | 297 | 1285 | 2427 |  | CORR | CIGR | 08:04 | 08:14 | 08:11 | 30 | 87 | 10 | EXT |  | 0.89 | (c)
26377.921 | 9.861 | 9.728 | -1.274 | -1.407 | -2181 | -2175 | -2156 | 50 | 1138 | 2427 |  | CORR | AXGR | 03:14 | 03:15 | 03:18 | 269 | 50 | 12 | EXT |  | 0.92 | (c)
26377.944 | 9.884 | 9.865 | -1.251 | -1.27 | -260 | -208 | -210 | 161 | 1250 | 2427 |  | CORR | CIGR | 08:24 | 08:32 | 08:32 | 20 | 99 | 13 | EXT |  | 0.89 | (c)
26378.038 | 9.978 | 9.959 | -1.157 | -1.176 | -228 | -125 | -152 | 77 | 1143 | 2427 |  | CORR | CIGR | 08:29 | 08:46 | 08:41 | 33 | 151 | 15 | EXT |  | 0.89 | (c)
26378.172 | 10.112 | 10.086 | -1.023 | -1.049 | -248 | -156 | -155 | 62 | 1009 | 2427 |  | CORR | CIGR | 08:26 | 08:41 | 08:41 | 40 | 186 | 12 | EXT |  | 0.89 | (c)
26378.66 | 10.6 | 10.578 | -0.535 | -0.557 | -216 | -203 | -191 | 166 | 365 | 2427 |  | CORR | AXGR | 08:31 | 08:33 | 08:35 | 192 | 50 | 14 | EXT |  | 0.91 | (c)
26379.195 | 0 | -0.029 | -10.555 | -10.584 | -428 | -132 | -143 | 0 |  | 2428 | Нарушение формы кольцевого шва | GWAN |  | 08:15 | 09:02 | 09:01 | 0 | 571 |  | EXT | Нарушение формы кольцевого шва |  | (c)
26382.08 | 2.885 | 2.858 | -7.67 | -7.697 | -76 | 6 | -7 | 0 | 2858 | 2428 |  | CORR | CIGR | 09:11 | 09:25 | 09:23 | 27 | 139 | 11 | EXT |  | 0.89 | (c)
26384.407 | 5.212 | 5.169 | -5.343 | -5.386 | 1772 | 1772 | 1784 | 1772 | 5169 | 2428 |  | CORR | AXGR | 02:10 | 02:10 | 02:12 | 165 | 25 | 12 | EXT |  | 0.9 | (c)
26390.512 | 0.762 | 0.75 | -10.098 | -10.11 | -150 | -80 | -86 | 22 | 750 | 2429 |  | CORR | CIGR | 06:54 | 07:06 | 07:05 | 23 | 128 | 12 | EXT |  | 0.89 | (c)
26390.716 | 0.966 | 0.962 | -9.894 | -9.898 | 79 | 140 | 129 | 79 | 962 | 2429 |  | CORR | CIGR | 07:31 | 07:41 | 07:39 | 22 | 99 | 14 | EXT |  | 0.89 | (c)
26393.614 | 3.864 | 3.864 | -6.996 | -6.996 | 542 | 607 | 598 | 542 | 3864 | 2429 |  | CORR | CIGR | 08:46 | 08:57 | 08:55 | 24 | 112 | 10 | EXT |  | 0.89 | (c)
26393.984 | 4.234 | 4.225 | -6.626 | -6.635 | 126 | 145 | 138 | 126 | 4225 | 2429 |  | CORR | AXGR | 07:39 | 07:42 | 07:41 | 66 | 24 | 10 | EXT |  | 0.89 | (c)
26395.017 | 5.267 | 5.263 | -5.593 | -5.597 | 356 | 536 | 455 | 356 | 5263 | 2429 |  | CORR | CIGR | 08:16 | 08:45 | 08:32 | 30 | 198 | 10 | EXT |  | 0.89 | (c)
26397.318 | 7.568 | 7.561 | -3.292 | -3.299 | 580 | 621 | 618 | 580 | 3276 | 2429 |  | CORR | CIGR | 08:52 | 08:59 | 08:58 | 23 | 75 | 15 | EXT |  | 0.89 | (c)
26397.448 | 7.698 | 7.693 | -3.162 | -3.167 | 579 | 642 | 629 | 579 | 3147 | 2429 |  | CORR | CIGR | 08:52 | 09:02 | 08:60 | 20 | 99 | 12 | EXT |  | 0.89 | (c)
26399.357 | 9.607 | 9.581 | -1.253 | -1.279 | 480 | 528 | 579 | 480 | 1234 | 2429 |  | CORR | CIGR | 08:36 | 08:44 | 08:52 | 45 | 198 | 11 | EXT |  | 0.89 | (c)
26400.449 | 10.699 | 10.689 | -0.161 | -0.171 | 97 | 100 | 110 | 97 | 101 | 2429 |  | CORR | AXGR | 07:34 | 07:35 | 07:36 | 70 | 25 | 11 | EXT |  | 0.89 | (c)
26400.569 | 10.819 | 10.79 | -0.041 | -0.07 | 59 | 197 | 208 | 59 | 30 | 2429 |  | CORR | CIGR | 07:28 | 07:50 | 07:52 | 40 | 297 | 12 | EXT |  | 0.89 | (c)
26401.138 | 0.528 | 0.5 | -10.587 | -10.615 | 74 | 76 | 89 | 74 | 500 | 2430 |  | CORR | AXGR | 07:37 | 07:37 | 07:39 | 80 | 30 | 12 | EXT |  | 0.89 | (c)
26401.623 | 1.013 | 1.003 | -10.102 | -10.112 | 232 | 292 | 305 | 232 | 1003 | 2430 |  | CORR | CIGR | 08:03 | 08:12 | 08:14 | 24 | 145 | 12 | EXT |  | 0.89 | (c)
26402.125 | 1.515 | 1.515 | -9.6 | -9.6 | 777 | 831 | 822 | 777 | 1515 | 2430 |  | CORR | CIGR | 09:31 | 09:39 | 09:38 | 19 | 89 | 12 | EXT |  | 0.89 | (c)
26402.267 | 1.657 | 1.651 | -9.458 | -9.464 | 766 | 832 | 825 | 766 | 1651 | 2430 |  | CORR | CIGR | 09:29 | 09:39 | 09:38 | 22 | 117 | 10 | EXT |  | 0.89 | (c)
26402.954 | 2.344 | 2.342 | -8.771 | -8.773 | 650 | 705 | 700 | 650 | 2342 | 2430 |  | CORR | CIGR | 09:10 | 09:19 | 09:18 | 23 | 99 | 12 | EXT |  | 0.89 | (c)
26403.236 | 2.626 | 2.617 | -8.489 | -8.498 | 621 | 655 | 667 | 621 | 2617 | 2430 |  | CORR | CIGR | 09:05 | 09:11 | 09:13 | 25 | 91 | 10 | EXT |  | 0.89 | (c)
26403.385 | 2.775 | 2.761 | -8.34 | -8.354 | 521 | 563 | 569 | 521 | 2761 | 2430 |  | CORR | CIGR | 08:49 | 08:56 | 08:57 | 29 | 96 | 10 | EXT |  | 0.89 | (c)
26403.447 | 2.837 | 2.806 | -8.278 | -8.309 | 724 | 840 | 842 | 724 | 2806 | 2430 |  | CORR | GENE | 09:22 | 09:41 | 09:41 | 65 | 236 | 10 | EXT |  | 0.89 | (c)
26403.56 | 2.95 | 2.93 | -8.165 | -8.185 | 587 | 745 | 759 | 587 | 2930 | 2430 |  | CORR | CIGR | 08:60 | 09:25 | 09:28 | 37 | 343 | 11 | EXT |  | 0.89 | (c)
26405.425 | 4.815 | 4.789 | -6.3 | -6.326 | 179 | 281 | 260 | 179 | 4789 | 2430 |  | CORR | CIGR | 07:54 | 08:10 | 08:07 | 34 | 161 | 10 | EXT |  | 0.89 | (c)
26406.266 | 5.656 | 5.647 | -5.459 | -5.468 | 189 | 248 | 240 | 189 | 5448 | 2430 |  | CORR | CIGR | 07:56 | 08:05 | 08:04 | 20 | 101 | 11 | EXT |  | 0.89 | (c)
26406.645 | 6.035 | 5.855 | -5.08 | -5.26 | 522 | 524 | 547 | 522 | 5015 | 2430 |  | CORR | AXGR | 08:49 | 08:50 | 08:53 | 245 | 50 | 13 | EXT |  | 0.92 | (c)
26406.888 | 6.278 | 6.199 | -4.837 | -4.916 | 21 | 34 | 55 | 21 | 4791 | 2430 |  | CORR | GENE | 07:29 | 07:31 | 07:34 | 125 | 68 | 11 | EXT |  | 0.9 | (c)
26407.002 | 6.392 | 6.384 | -4.723 | -4.731 | -140 | -56 | -78 | 17 | 4706 | 2430 |  | CORR | CIGR | 07:03 | 07:16 | 07:12 | 25 | 123 | 15 | EXT |  | 0.89 | (c)
26408.794 | 8.184 | 8.154 | -2.931 | -2.961 | -44 | 75 | 49 | 0 | 2926 | 2430 |  | CORR | CIGR | 07:18 | 07:37 | 07:33 | 35 | 186 | 10 | EXT |  | 0.89 | (c)
26408.891 | 8.281 | 8.257 | -2.834 | -2.858 | 91 | 166 | 144 | 91 | 2831 | 2430 |  | CORR | CIGR | 07:40 | 07:52 | 07:48 | 27 | 106 | 11 | EXT |  | 0.89 | (c)
26409.016 | 8.406 | 8.364 | -2.709 | -2.751 | 55 | 174 | 136 | 55 | 2696 | 2430 |  | CORR | CIGR | 07:34 | 07:53 | 07:47 | 55 | 161 | 12 | EXT |  | 0.89 | (c)
26410.81 | 10.2 | 10.136 | -0.915 | -0.979 | -831 | -158 | -297 | 0 | 804 | 2430 |  | CORR | GENE | 05:11 | 06:60 | 06:37 | 175 | 1067 | 11 | EXT |  | 0.9 | (c)
26419.188 | 7.463 | 7.413 | -3.957 | -4.007 | -68 | -34 | -49 | 31 | 3802 | 2431 |  | CORR | AXGR | 08:40 | 08:45 | 08:43 | 205 | 37 | 12 | EXT |  | 0.91 | (c)
26419.521 | 7.796 | 7.78 | -3.624 | -3.64 | -448 | -389 | -392 | 337 | 3611 | 2431 |  | CORR | CIGR | 07:38 | 07:48 | 07:47 | 29 | 111 | 10 | EXT |  | 0.89 | (c)
26420.176 | 8.451 | 8.435 | -2.969 | -2.985 | -53 | 25 | 28 | 0 | 2949 | 2431 |  | CORR | CIGR | 08:42 | 08:55 | 08:55 | 36 | 161 | 10 | EXT |  | 0.89 | (c)
26420.448 | 8.723 | 8.691 | -2.697 | -2.729 | -40 | 30 | 34 | 0 | 2678 | 2431 |  | CORR | CIGR | 08:44 | 08:55 | 08:56 | 51 | 148 | 10 | EXT |  | 0.89 | (c)
26420.65 | 8.925 | 8.911 | -2.495 | -2.509 | -217 | -201 | -205 | 193 | 2408 | 2431 |  | CORR | AXGR | 08:15 | 08:18 | 08:17 | 101 | 24 | 14 | EXT |  | 0.9 | (c)
26420.684 | 8.959 | 8.944 | -2.461 | -2.476 | -28 | 24 | 34 | 0 | 2442 | 2431 |  | CORR | CIGR | 08:46 | 08:54 | 08:56 | 34 | 124 | 10 | EXT |  | 0.89 | (c)
26420.948 | 9.223 | 9.204 | -2.197 | -2.216 | -35 | 21 | 8 | 0 | 2193 | 2431 |  | CORR | CIGR | 08:45 | 08:54 | 08:52 | 23 | 85 | 14 | EXT |  | 0.89 | (c)
26421.091 | 9.366 | 9.362 | -2.054 | -2.058 | 84 | 191 | 171 | 84 | 1988 | 2431 |  | CORR | GENE | 09:04 | 09:21 | 09:18 | 70 | 173 | 10 | EXT |  | 0.89 | (c)
26421.218 | 9.493 | 9.483 | -1.927 | -1.937 | -214 | -179 | -189 | 164 | 1917 | 2431 |  | CORR | CIGR | 08:16 | 08:22 | 08:20 | 20 | 50 | 10 | EXT |  | 0.89 | (c)
26421.697 | 9.972 | 9.96 | -1.448 | -1.46 | -20 | 19 | 23 | 0 | 1434 | 2431 |  | CORR | CIGR | 08:47 | 08:54 | 08:54 | 26 | 87 | 11 | EXT |  | 0.89 | (c)
26422.058 | 10.333 | 10.316 | -1.087 | -1.104 | -214 | -156 | -170 | 127 | 1084 | 2431 |  | CORR | CIGR | 08:16 | 08:25 | 08:23 | 20 | 87 | 10 | EXT |  | 0.89 | (c)
26422.583 | 10.858 | 10.835 | -0.562 | -0.585 | -48 | 29 | 16 | 0 | 562 | 2431 |  | CORR | CIGR | 08:43 | 08:55 | 08:53 | 23 | 127 | 15 | EXT |  | 0.89 | (c)
26422.699 | 10.974 | 10.952 | -0.446 | -0.468 | 158 | 203 | 202 | 158 | 434 | 2431 |  | CORR | CIGR | 09:16 | 09:23 | 09:23 | 34 | 87 | 13 | EXT |  | 0.89 | (c)
26422.779 | 11.054 | 11.03 | -0.366 | -0.39 | 71 | 110 | 109 | 71 | 361 | 2431 |  | CORR | CIGR | 09:02 | 09:08 | 09:08 | 29 | 75 | 10 | EXT |  | 0.89 | (c)
26422.946 | 11.221 | 11.202 | -0.199 | -0.218 | -240 | -154 | -179 | 119 | 199 | 2431 |  | CORR | CIGR | 08:12 | 08:26 | 08:22 | 19 | 121 | 13 | EXT |  | 0.89 | (c)
26422.98 | 11.255 | 11.236 | -0.165 | -0.184 | -214 | -182 | -183 | 152 | 165 | 2431 |  | CORR | CIGR | 08:16 | 08:21 | 08:21 | 19 | 62 | 15 | EXT |  | 0.89 | (c)
26423.031 | 11.306 | 11.286 | -0.114 | -0.134 | -16 | 26 | 34 | 0 | 114 | 2431 |  | CORR | CIGR | 08:48 | 08:55 | 08:56 | 20 | 100 | 10 | EXT |  | 0.89 | (c)
26423.145 | 0 | -0.022 | -11.445 | -11.467 | 444 | 746 | 1011 | 444 |  | 2432 | Нарушение формы кольцевого шва | GWAN |  | 07:30 | 08:19 | 09:01 | 0 | 1134 |  | EXT | Нарушение формы кольцевого шва |  | (c)
26423.385 | 0.24 | 0.115 | -11.205 | -11.33 | 792 | 928 | 941 | 792 | 115 | 2432 |  | CORR | GENE | 08:26 | 08:48 | 08:50 | 171 | 298 | 15 | EXT |  | 0.91 | (c)
26423.901 | 0.756 | 0.737 | -10.689 | -10.708 | 966 | 995 | 997 | 966 | 737 | 2432 |  | CORR | CIGR | 08:54 | 08:59 | 08:59 | 21 | 62 | 12 | EXT |  | 0.89 | (c)
26424.116 | 0.971 | 0.949 | -10.474 | -10.496 | 910 | 942 | 941 | 910 | 949 | 2432 |  | CORR | CIGR | 08:45 | 08:50 | 08:50 | 27 | 63 | 15 | EXT |  | 0.89 | (c)
26424.336 | 1.191 | 1.177 | -10.254 | -10.268 | 805 | 843 | 854 | 805 | 1177 | 2432 |  | CORR | CIGR | 08:28 | 08:34 | 08:36 | 24 | 99 | 12 | EXT |  | 0.89 | (c)
26424.464 | 1.319 | 1.311 | -10.126 | -10.134 | 842 | 874 | 885 | 842 | 1311 | 2432 |  | CORR | CIGR | 08:34 | 08:39 | 08:41 | 25 | 86 | 13 | EXT |  | 0.89 | (c)
26424.926 | 1.781 | 1.775 | -9.664 | -9.67 | 1028 | 1069 | 1077 | 1028 | 1775 | 2432 |  | CORR | CIGR | 09:04 | 09:11 | 09:12 | 21 | 99 | 12 | EXT |  | 0.89 | (c)
26425.139 | 1.994 | 1.989 | -9.451 | -9.456 | 1139 | 1194 | 1182 | 1139 | 1989 | 2432 |  | CORR | CIGR | 09:22 | 09:31 | 09:29 | 25 | 87 | 11 | EXT |  | 0.89 | (c)
26425.748 | 2.603 | 2.601 | -8.842 | -8.844 | 1114 | 1177 | 1170 | 1114 | 2601 | 2432 |  | CORR | CIGR | 09:18 | 09:28 | 09:27 | 25 | 112 | 10 | EXT |  | 0.89 | (c)
26426.06 | 2.915 | 2.684 | -8.53 | -8.761 | 1206 | 1234 | 1226 | 1206 | 2684 | 2432 |  | CORR | AXGR | 09:33 | 09:37 | 09:36 | 295 | 41 | 11 | EXT |  | 0.92 | (c)
26426.483 | 3.338 | 3.338 | -8.107 | -8.107 | 1077 | 1124 | 1108 | 1077 | 3338 | 2432 |  | CORR | CIGR | 09:12 | 09:20 | 09:17 | 21 | 62 | 10 | EXT |  | 0.89 | (c)
26429.093 | 5.948 | 5.787 | -5.497 | -5.658 | 557 | 590 | 581 | 557 | 5447 | 2432 |  | CORR | AXGR | 07:48 | 07:53 | 07:52 | 211 | 49 | 10 | EXT |  | 0.91 | (c)
26429.616 | 6.471 | 6.448 | -4.974 | -4.997 | 866 | 899 | 928 | 866 | 4967 | 2432 |  | CORR | CIGR | 08:38 | 08:43 | 08:48 | 30 | 124 | 10 | EXT |  | 0.89 | (c)
26431.612 | 8.467 | 8.457 | -2.978 | -2.988 | 643 | 703 | 711 | 643 | 2958 | 2432 |  | CORR | CIGR | 08:02 | 08:12 | 08:13 | 30 | 137 | 12 | EXT |  | 0.89 | (c)
26432.444 | 9.299 | 9.289 | -2.146 | -2.156 | 1003 | 1003 | 1015 | 1003 | 2056 | 2432 |  | CORR | AXGR | 09:00 | 09:00 | 09:02 | 100 | 25 | 10 | EXT |  | 0.89 | (c)
26433.732 | 10.587 | 10.58 | -0.858 | -0.865 | 1077 | 1220 | 1176 | 1077 | 815 | 2432 |  | CORR | CIGR | 09:12 | 09:35 | 09:28 | 50 | 198 | 15 | EXT |  | 0.89 | (c)
26435.252 | 0.662 | 0.447 | -10.848 | -11.063 | -304 | -268 | -274 | 245 | 447 | 2433 |  | CORR | GENE | 08:18 | 08:23 | 08:22 | 293 | 59 | 15 | EXT |  | 0.93 | (c)
26438.023 | 3.433 | 3.433 | -8.077 | -8.077 | -91 | -35 | -47 | 4 | 3433 | 2433 |  | CORR | CIGR | 08:52 | 09:01 | 08:59 | 21 | 87 | 10 | EXT |  | 0.89 | (c)
26438.202 | 3.612 | 3.588 | -7.898 | -7.922 | 2145 | -2200 | 2205 | 2145 | 3588 | 2433 |  | CORR | CIGR | 02:53 | 03:12 | 03:02 | 31 | 119 | 10 | EXT |  | 0.89 | (c)
26439.539 | 4.949 | 4.938 | -6.561 | -6.572 | -537 | -373 | -416 | 295 | 4938 | 2433 |  | CORR | CIGR | 07:40 | 08:06 | 07:60 | 37 | 242 | 11 | EXT |  | 0.89 | (c)
26440.291 | 5.701 | 5.567 | -5.809 | -5.943 | -29 | 11 | 33 | 0 | 5567 | 2433 |  | CORR | GENE | 09:02 | 09:08 | 09:12 | 180 | 124 | 10 | EXT |  | 0.9 | (c)
26442.338 | 7.748 | 7.713 | -3.762 | -3.797 | -202 | -63 | -72 | 0 | 3748 | 2433 |  | CORR | CIGR | 08:34 | 08:56 | 08:55 | 49 | 260 | 15 | EXT |  | 0.89 | (c)
26442.535 | 7.945 | 7.926 | -3.565 | -3.584 | -116 | -63 | -60 | 4 | 3549 | 2433 |  | CORR | CIGR | 08:48 | 08:57 | 08:57 | 35 | 112 | 11 | EXT |  | 0.89 | (c)
26442.704 | 8.114 | 8.09 | -3.396 | -3.42 | -54 | 0 | 8 | 0 | 3365 | 2433 |  | CORR | CIGR | 08:58 | 09:07 | 09:08 | 55 | 124 | 13 | EXT |  | 0.89 | (c)
26445.173 | 10.583 | 10.568 | -0.927 | -0.942 | -358 | -336 | -347 | 336 | 838 | 2433 |  | CORR | AXGR | 08:09 | 08:12 | 08:11 | 104 | 22 | 11 | EXT |  | 0.89 | (c)
26446.073 | 11.483 | 11.455 | -0.027 | -0.055 | 35 | 116 | 118 | 35 | 26 | 2433 |  | CORR | CIGR | 09:12 | 09:25 | 09:26 | 29 | 166 | 11 | EXT |  | 0.89 | (c)
26446.1 | 0 | 0 | -11.03 | -11.03 | -1629 | -1424 | -1199 | 602 | 0 | 2434 |  | GWAN |  | 07:38 | 08:11 | 08:47 | 0 | 860 |  | EXT | Место ремонта. |  | (c)
26446.925 | 0.825 | 0.43 | -10.205 | -10.6 | 1955 | 1968 | 2015 | 155 | 430 | 2434 |  | CORR | GENE | 05:16 | 05:19 | 05:26 | 460 | 121 | 11 | EXT |  | 0.94 | (c)
26447.498 | 1.398 | 0.648 | -9.632 | -10.382 | -1828 | -1771 | -1748 | 402 | 648 | 2434 |  | CORR | GENE | 07:06 | 07:15 | 07:19 | 1125 | 161 | 15 | EXT |  | 1 | (b)
26447.707 | 1.607 | 1.069 | -9.423 | -9.961 | 1597 | 1634 | 1692 | 443 | 1069 | 2434 |  | CORR | GENE | 04:19 | 04:25 | 04:34 | 688 | 190 | 13 | EXT |  | 0.97 | (c)
26447.885 | 1.785 | 1.779 | -9.245 | -9.251 | -1619 | -1526 | -1525 | 612 | 1779 | 2434 |  | CORR | CIGR | 07:40 | 07:55 | 07:55 | 48 | 188 | 14 | EXT |  | 0.89 | (c)
26449.618 | 3.518 | 3.505 | -7.512 | -7.525 | -1477 | -1296 | -1352 | 754 | 3505 | 2434 |  | CORR | CIGR | 08:03 | 08:32 | 08:23 | 43 | 249 | 11 | EXT |  | 0.89 | (c)
26449.828 | 3.728 | 3.574 | -7.302 | -7.456 | -1158 | -1119 | -1129 | 1073 | 3574 | 2434 |  | CORR | GENE | 08:54 | 09:00 | 08:59 | 422 | 58 | 13 | EXT |  | 0.94 | (c)
26450.854 | 4.754 | 4.487 | -6.276 | -6.543 | -1363 | -1277 | -1259 | 868 | 4487 | 2434 |  | CORR | GENE | 08:21 | 08:35 | 08:38 | 1259 | 207 | 14 | EXT |  | 1 | (c)
26451.857 | 5.757 | 5.726 | -5.273 | -5.304 | -1606 | -1403 | -1476 | 625 | 5248 | 2434 |  | CORR | CIGR | 07:42 | 08:15 | 08:03 | 56 | 259 | 10 | EXT |  | 0.89 | (c)
26452.601 | 6.501 | 6.336 | -4.529 | -4.694 | -1534 | -1506 | -1494 | 697 | 4386 | 2434 |  | CORR | GENE | 07:53 | 07:58 | 07:60 | 308 | 79 | 10 | EXT |  | 0.92 | (c)
26458.572 | 1.442 | 1.414 | -9.523 | -9.551 | 1967 | 2109 | 2128 | 1967 | 1414 | 2435 |  | CORR | GENE | 07:46 | 08:09 | 08:12 | 59 | 322 | 10 | EXT |  | 0.89 | (c)
26460.422 | 3.292 | 3.214 | -7.673 | -7.751 | -82 | -73 | -64 | 46 | 3214 | 2435 |  | CORR | AXGR | 02:15 | 02:17 | 02:18 | 266 | 36 | 11 | EXT |  | 0.92 | (c)
26460.445 | 3.315 | 3.308 | -7.65 | -7.657 | -1849 | -1766 | -1763 | 1676 | 3308 | 2435 |  | CORR | CIGR | 09:30 | 09:43 | 09:44 | 36 | 173 | 10 | EXT |  | 0.89 | (c)
26473.356 | 5.261 | 5.224 | -5.914 | -5.951 | 407 | 489 | 575 | 407 | 5224 | 2436 |  | CORR | CIGR | 03:50 | 04:03 | 04:17 | 44 | 335 | 11 | EXT |  | 0.89 | (c)
26475.145 | 7.05 | 7.019 | -4.125 | -4.156 | 432 | 507 | 519 | 432 | 4110 | 2436 |  | CORR | CIGR | 03:54 | 04:06 | 04:08 | 46 | 173 | 13 | EXT |  | 0.89 | (c)
26475.689 | 7.594 | 7.578 | -3.581 | -3.597 | -2221 | -2097 | -2085 | 9 | 3562 | 2436 |  | CORR | CIGR | 08:46 | 09:06 | 09:08 | 35 | 273 | 14 | EXT |  | 0.89 | (c)
26477.323 | 9.228 | 9.201 | -1.947 | -1.974 | 1944 | 2042 | 2024 | 126 | 1921 | 2436 |  | CORR | CIGR | 07:58 | 08:14 | 08:11 | 53 | 161 | 10 | EXT |  | 0.89 | (c)
26477.384 | 9.289 | 9.275 | -1.886 | -1.9 | -2057 | -1952 | -1970 | 174 | 1835 | 2436 |  | CORR | GENE | 09:12 | 09:29 | 09:26 | 65 | 174 | 10 | EXT |  | 0.89 | (c)
26478.808 | 10.713 | 10.678 | -0.462 | -0.497 | 1955 | 2066 | 2036 | 114 | 457 | 2436 |  | CORR | CIGR | 07:60 | 08:18 | 08:13 | 40 | 161 | 11 | EXT |  | 0.89 | (c)
26481.348 | 2.078 | 1.985 | -8.652 | -8.745 | 1311 | 1322 | 1329 | 883 | 1985 | 2437 |  | CORR | AXGR | 05:50 | 05:52 | 05:53 | 166 | 37 | 11 | EXT |  | 0.9 | (c)
26482.997 | 3.727 | 3.716 | -7.003 | -7.014 | 709 | 752 | 753 | 709 | 3716 | 2437 |  | CORR | CIGR | 04:13 | 04:20 | 04:20 | 20 | 88 | 10 | EXT |  | 0.89 | (c)
26483.121 | 3.851 | 3.832 | -6.879 | -6.898 | 864 | 889 | 907 | 864 | 3832 | 2437 |  | CORR | CIGR | 04:38 | 04:42 | 04:45 | 24 | 87 | 10 | EXT |  | 0.89 | (c)
26483.15 | 3.88 | 3.853 | -6.85 | -6.877 | 1717 | 1772 | 1814 | 319 | 3853 | 2437 |  | CORR | GENE | 06:56 | 07:04 | 07:11 | 79 | 194 | 12 | EXT |  | 0.89 | (c)
26483.218 | 3.948 | 3.936 | -6.782 | -6.794 | 684 | 727 | 724 | 684 | 3936 | 2437 |  | CORR | CIGR | 04:09 | 04:16 | 04:15 | 27 | 80 | 11 | EXT |  | 0.89 | (c)
26483.271 | 4.001 | 3.484 | -6.729 | -7.246 | 117 | 142 | 170 | 117 | 3484 | 2437 |  | CORR | GENE | 02:37 | 02:41 | 02:46 | 722 | 105 | 12 | EXT |  | 0.96 | (c)
26483.413 | 4.143 | 4.132 | -6.587 | -6.598 | 651 | 705 | 699 | 651 | 4132 | 2437 |  | CORR | CIGR | 04:04 | 04:12 | 04:11 | 27 | 96 | 10 | EXT |  | 0.89 | (c)
26483.832 | 4.562 | 4.54 | -6.168 | -6.19 | 1620 | 1722 | 1725 | 400 | 4540 | 2437 |  | CORR | GENE | 06:40 | 06:56 | 06:57 | 71 | 211 | 13 | EXT |  | 0.89 | (c)
26483.845 | 4.575 | 4.566 | -6.155 | -6.164 | 2155 | 2185 | 2198 | 0 | 4566 | 2437 |  | CORR | CIGR | 08:06 | 08:11 | 08:13 | 20 | 87 | 12 | EXT |  | 0.89 | (c)
26483.999 | 4.729 | 4.688 | -6.001 | -6.042 | 1683 | 1778 | 1809 | 296 | 4688 | 2437 |  | CORR | GENE | 06:50 | 07:05 | 07:10 | 68 | 252 | 12 | EXT |  | 0.89 | (c)
26484.436 | 5.166 | 5.146 | -5.564 | -5.584 | 951 | 1057 | 1112 | 951 | 5146 | 2437 |  | CORR | CIGR | 04:52 | 05:09 | 05:18 | 50 | 322 | 11 | EXT |  | 0.89 | (c)
26504.902 | 3.877 | 3.877 | -7.478 | -7.478 | -435 | -359 | -373 | 311 | 3877 | 2439 |  | CORR | CIGR | 11:12 | 11:24 | 11:22 | 25 | 124 | 10 | EXT |  | 0.89 | (c)
26507.246 | 6.221 | 6.205 | -5.134 | -5.15 | 878 | 985 | 996 | 878 | 5105 | 2439 |  | CORR | CIGR | 02:44 | 03:01 | 03:03 | 45 | 236 | 11 | EXT |  | 0.89 | (c)
26507.376 | 6.351 | 6.346 | -5.004 | -5.009 | -1427 | -1335 | -1272 | 804 | 4949 | 2439 |  | CORR | GENE | 08:32 | 08:47 | 08:57 | 60 | 310 | 11 | EXT |  | 0.89 | (c)
26507.693 | 6.668 | 6.632 | -4.687 | -4.723 | 461 | 687 | 671 | 461 | 4648 | 2439 |  | CORR | GENE | 01:37 | 02:13 | 02:10 | 75 | 420 | 13 | EXT |  | 0.89 | (c)
26508.532 | 7.507 | 7.481 | -3.848 | -3.874 | 468 | 543 | 586 | 468 | 3804 | 2439 |  | CORR | GENE | 01:38 | 01:50 | 01:57 | 70 | 236 | 10 | EXT |  | 0.89 | (c)
26512.38 | 0 | -0.029 | -11.2 | -11.229 | -750 | -266 | 359 | 0 |  | 2440 | Нарушение формы кольцевого шва | GWAN |  | 00:02 | 01:21 | 03:01 | 0 | 2219 |  | EXT | Нарушение формы кольцевого шва |  | (c)
26512.38 | 0 | -0.025 | -11.2 | -11.225 | -2187 | -1255 | -1643 | 43 |  | 2440 | Нарушение формы кольцевого шва | GWAN |  | 08:10 | 10:41 | 09:38 | 0 | 1088 |  | EXT | Нарушение формы кольцевого шва |  | (c)
26528.739 | 5.159 | 5.14 | -6.096 | -6.115 | -1451 | -1349 | -1352 | 779 | 5140 | 2441 |  | CORR | CIGR | 08:30 | 08:46 | 08:46 | 45 | 198 | 11 | EXT |  | 0.89 | (c)
26529.112 | 5.532 | 5.512 | -5.723 | -5.743 | 916 | 1123 | 1052 | 916 | 5512 | 2441 |  | CORR | CIGR | 02:52 | 03:25 | 03:14 | 41 | 272 | 10 | EXT |  | 0.89 | (c)
26529.641 | 6.061 | 6.018 | -5.194 | -5.237 | -1454 | -1190 | -1263 | 777 | 5146 | 2441 |  | CORR | GENE | 08:30 | 09:12 | 09:00 | 91 | 381 | 10 | EXT |  | 0.89 | (c)
26529.712 | 6.132 | 6.07 | -5.123 | -5.185 | 900 | 1192 | 1083 | 900 | 5099 | 2441 |  | CORR | GENE | 02:50 | 03:37 | 03:19 | 86 | 366 | 11 | EXT |  | 0.89 | (c)
26530.038 | 6.458 | 6.45 | -4.797 | -4.805 | -1364 | -1289 | -1191 | 866 | 4764 | 2441 |  | CORR | CIGR | 08:44 | 08:56 | 09:12 | 41 | 347 | 10 | EXT |  | 0.89 | (c)
26530.056 | 6.476 | 6.42 | -4.779 | -4.835 | 950 | 1049 | 1067 | 950 | 4764 | 2441 |  | CORR | GENE | 02:58 | 03:14 | 03:17 | 71 | 235 | 11 | EXT |  | 0.89 | (c)
26530.665 | 7.085 | 7.064 | -4.17 | -4.191 | -1364 | -1252 | -1247 | 866 | 4145 | 2441 |  | CORR | CIGR | 08:44 | 09:02 | 09:03 | 46 | 235 | 12 | EXT |  | 0.89 | (c)
26530.839 | 7.259 | 7.242 | -3.996 | -4.013 | 1225 | 1288 | 1293 | 869 | 3988 | 2441 |  | CORR | CIGR | 03:42 | 03:52 | 03:53 | 25 | 137 | 12 | EXT |  | 0.89 | (c)
26530.874 | 7.294 | 7.265 | -3.961 | -3.99 | -1265 | -1193 | -1129 | 965 | 3939 | 2441 |  | CORR | CIGR | 09:00 | 09:12 | 09:22 | 51 | 272 | 12 | EXT |  | 0.89 | (c)
26531.076 | 7.496 | 7.481 | -3.759 | -3.774 | -1228 | -1066 | -1104 | 980 | 3724 | 2441 |  | CORR | CIGR | 09:06 | 09:32 | 09:26 | 50 | 248 | 10 | EXT |  | 0.89 | (c)
26531.52 | 7.94 | 7.93 | -3.315 | -3.325 | -1748 | -1658 | -1649 | 482 | 3286 | 2441 |  | CORR | CIGR | 07:42 | 07:57 | 07:58 | 39 | 198 | 10 | EXT |  | 0.89 | (c)
26532.074 | 8.494 | 8.473 | -2.761 | -2.782 | -1959 | -1820 | -1854 | 271 | 2742 | 2441 |  | CORR | CIGR | 07:08 | 07:30 | 07:25 | 40 | 211 | 11 | EXT |  | 0.89 | (c)
26532.105 | 8.525 | 8.462 | -2.73 | -2.793 | 916 | 1112 | 1033 | 916 | 2687 | 2441 |  | CORR | GENE | 02:52 | 03:24 | 03:11 | 106 | 235 | 10 | EXT |  | 0.89 | (c)
26532.313 | 8.733 | 8.714 | -2.522 | -2.541 | -1315 | -1253 | -1253 | 915 | 2491 | 2441 |  | CORR | CIGR | 08:52 | 09:02 | 09:02 | 50 | 124 | 11 | EXT |  | 0.89 | (c)
26532.953 | 9.373 | 9.362 | -1.882 | -1.893 | 895 | 980 | 979 | 895 | 1868 | 2441 |  | CORR | CIGR | 02:49 | 03:02 | 03:02 | 25 | 168 | 10 | EXT |  | 0.89 | (c)
26533.909 | 10.329 | 10.319 | -0.926 | -0.936 | 965 | 1094 | 1076 | 965 | 900 | 2441 |  | CORR | CIGR | 02:60 | 03:21 | 03:18 | 36 | 223 | 10 | EXT |  | 0.89 | (c)
26534.449 | 10.869 | 10.847 | -0.386 | -0.408 | -2021 | -1895 | -1928 | 209 | 358 | 2441 |  | CORR | CIGR | 06:58 | 07:18 | 07:13 | 50 | 186 | 10 | EXT |  | 0.89 | (c)
26534.605 | 11.025 | 11.025 | -0.23 | -0.23 | -1340 | -1230 | -1253 | 890 | 194 | 2441 |  | CORR | CIGR | 08:48 | 09:06 | 09:02 | 36 | 174 | 13 | EXT |  | 0.89 | (c)
26556.305 | 10.455 | 10.421 | -0.79 | -0.824 | 1182 | 1301 | 1312 | 789 | 764 | 2443 |  | CORR | GENE | 03:04 | 03:23 | 03:25 | 60 | 260 | 11 | EXT |  | 0.89 | (c)
26583.821 | 4.806 | 4.709 | -6.324 | -6.421 | -1924 | -1844 | -1781 | 307 | 4709 | 2446 |  | CORR | GENE | 09:28 | 09:41 | 09:51 | 131 | 285 | 10 | EXT |  | 0.89 | (c)
26587.121 | 8.106 | 8.078 | -3.024 | -3.052 | 270 | 385 | 375 | 270 | 2997 | 2446 |  | CORR | CIGR | 03:22 | 03:41 | 03:39 | 55 | 210 | 10 | EXT |  | 0.89 | (c)
26587.398 | 8.383 | 8.377 | -2.747 | -2.753 | 2015 | 2054 | 2059 | 128 | 2733 | 2446 |  | CORR | CIGR | 08:04 | 08:10 | 08:11 | 20 | 88 | 10 | EXT |  | 0.89 | (c)
26587.631 | 8.616 | 8.607 | -2.514 | -2.523 | 1990 | 2059 | 2046 | 128 | 2502 | 2446 |  | CORR | CIGR | 07:60 | 08:11 | 08:09 | 21 | 112 | 10 | EXT |  | 0.89 | (c)
26603.935 | 2.725 | 2.444 | -8.55 | -8.831 | -416 | -399 | -396 | 376 | 2444 | 2448а |  | CORR | AXGR | 09:31 | 09:33 | 09:34 | 534 | 40 | 12 | EXT |  | 0.95 | (c)
26604.293 | 3.083 | 3.077 | -8.192 | -8.198 | -508 | -435 | -450 | 392 | 3077 | 2448а |  | CORR | CIGR | 09:16 | 09:28 | 09:25 | 29 | 115 | 14 | EXT |  | 0.89 | (c)
26605.012 | 3.802 | 3.74 | -7.473 | -7.535 | -462 | -387 | -404 | 345 | 3740 | 2448а |  | CORR | GENE | 09:23 | 09:35 | 09:33 | 76 | 117 | 10 | EXT |  | 0.89 | (c)
26606.778 | 5.568 | 5.532 | -5.707 | -5.743 | -317 | -223 | -162 | 8 | 5532 | 2448а |  | CORR | CIGR | 09:47 | 10:02 | 10:12 | 56 | 309 | 11 | EXT |  | 0.89 | (c)
26608.524 | 7.314 | 7.251 | -3.961 | -4.024 | 1850 | 2006 | 2010 | 60 | 3895 | 2448а |  | CORR | GENE | 03:36 | 04:02 | 04:02 | 129 | 320 | 17 | EXT |  | 0.9 | (c)
26608.629 | 7.419 | 7.239 | -3.856 | -4.036 | 1477 | 1539 | 1508 | 692 | 3856 | 2448а |  | CORR | GENE | 02:36 | 02:46 | 02:41 | 180 | 62 | 10 | EXT |  | 0.9 | (c)
26609.042 | 7.832 | 7.778 | -3.443 | -3.497 | 1873 | 1987 | 2034 | 36 | 3412 | 2448а |  | CORR | GENE | 03:40 | 03:58 | 04:06 | 85 | 322 | 13 | EXT |  | 0.89 | (c)
26609.884 | 8.674 | 8.658 | -2.601 | -2.617 | -853 | -796 | -785 | 717 | 2592 | 2448а |  | CORR | CIGR | 08:20 | 08:29 | 08:31 | 25 | 136 | 10 | EXT |  | 0.89 | (c)
26611.271 | 10.061 | 9.979 | -1.214 | -1.296 | -1106 | -1059 | -1011 | 917 | 1034 | 2448а |  | CORR | GENE | 07:39 | 07:47 | 07:55 | 262 | 188 | 20 | EXT |  | 0.94 | (c)
26611.422 | 10.212 | 10.168 | -1.063 | -1.107 | -1392 | -1246 | -1257 | 838 | 1022 | 2448а |  | CORR | GENE | 06:53 | 07:17 | 07:15 | 85 | 270 | 13 | EXT |  | 0.89 | (c)
26624.16 | 0 | -0.02 | -3.7 | -3.72 | 2087 | -1909 | -1704 | 1034 |  | 2450а | Нарушение формы кольцевого шва | GWAN |  | 05:04 | 06:19 | 06:52 | 0 | 1340 |  | EXT | Нарушение формы кольцевого шва |  | (c)
26627.86 | 0 | -0.019 | -6.885 | -6.904 | -253 | 2 | 5 | 0 |  | 2450б | Нарушение формы кольцевого шва | GWAN |  | 00:42 | 01:23 | 01:23 | 0 | 514 |  | EXT | Нарушение формы кольцевого шва |  | (c)
26633.937 | 6.077 | 6.024 | -0.808 | -0.861 | 680 | 806 | 766 | 680 | 801 | 2450б |  | CORR | GENE | 03:12 | 03:32 | 03:26 | 60 | 173 | 12 | EXT | Аномалия находится на упругопластическом изгибе: R=545 D, максимальное растяжение на 6.5 час. | 0.89 | (c)
26636.319 | 1.574 | 1.53 | -9.646 | -9.69 | 2061 | 2168 | 2135 | 21 | 1530 | 2451 |  | CORR | GENE | 04:16 | 04:33 | 04:28 | 60 | 149 | 15 | EXT | Аномалия находится на упругопластическом изгибе: R=427 D, максимальное растяжение на 6.4 час. | 0.89 | (c)
26645.965 | 0 | -0.038 | -9.885 | -9.923 | -1783 | -229 | -618 | 447 |  | 2452 | Нарушение формы кольцевого шва | GWAN |  | 09:14 | 01:25 | 12:22 | 0 | 2330 |  | EXT | Нарушение формы кольцевого шва Аномалия находится на упругопластическом изгибе: R=548 D, максимальное растяжение на 5.9 час. |  | (c)
26676.305 | 0 | -0.021 | -10.915 | -10.936 | 427 | 614 | 1127 | 403 |  | 2455 | Нарушение формы кольцевого шва | GWAN |  | 02:21 | 02:51 | 04:14 | 0 | 1400 |  | EXT | Нарушение формы кольцевого шва |  | (c)
26676.305 | 0 | -0.03 | -10.915 | -10.945 | -1828 | -772 | -1210 | 403 |  | 2455 | Нарушение формы кольцевого шва | GWAN |  | 08:17 | 11:07 | 09:57 | 0 | 1236 |  | EXT | Нарушение формы кольцевого шва |  | (c)
26742.57 | 10.72 | 10.687 | -0.475 | -0.508 | -1584 | -1352 | -1385 | 647 | 437 | 2460 |  | CORR | GENE | 06:12 | 06:49 | 06:44 | 71 | 398 | 10 | EXT |  | 0.89 | (c)
26745.674 | 2.629 | 2.591 | -7.581 | -7.619 | 1120 | 1260 | 1244 | 862 | 2591 | 2461 |  | CORR | CIGR | 02:28 | 02:50 | 02:48 | 44 | 248 | 10 | EXT |  | 0.89 | (c)
26759.06 | 5.805 | 5.77 | -5.325 | -5.36 | 1242 | 1343 | 1347 | 778 | 5300 | 2462 |  | CORR | GENE | 03:26 | 03:42 | 03:43 | 60 | 211 | 12 | EXT |  | 0.89 | (c)
26780.901 | 5.406 | 5.284 | -5.814 | -5.936 | -2194 | -2184 | -2188 | 36 | 5284 | 2464 |  | CORR | AXSL | 04:02 | 04:04 | 04:03 | 124 | 12 | 10 | EXT |  | 0.89 | (c)
26780.947 | 5.452 | 5.418 | -5.768 | -5.802 | -2220 | -2137 | -2140 | 10 | 5418 | 2464 |  | CORR | CIGR | 03:58 | 04:12 | 04:11 | 49 | 161 | 10 | EXT |  | 0.89 | (c)
26781.661 | 6.166 | 6.097 | -5.054 | -5.123 | 2208 | -2196 | -2155 | 0 | 4829 | 2464 |  | CORR | GENE | 03:53 | 04:02 | 04:08 | 294 | 196 | 11 | EXT |  | 0.92 | (c)
26782.313 | 6.818 | 6.749 | -4.402 | -4.471 | 2127 | 2143 | 2139 | 79 | 4351 | 2464 |  | CORR | AXGR | 03:40 | 03:42 | 03:42 | 120 | 25 | 11 | EXT |  | 0.89 | (c)
26782.892 | 7.397 | 7.107 | -3.823 | -4.113 | 2168 | 2183 | 2178 | 42 | 3655 | 2464 |  | CORR | AXGR | 03:46 | 03:49 | 03:48 | 458 | 21 | 15 | EXT |  | 0.96 | (c)
26783.13 | 7.635 | 7.577 | -3.585 | -3.643 | 1931 | 1992 | 2061 | 40 | 3574 | 2464 |  | CORR | GENE | 03:08 | 03:18 | 03:29 | 69 | 260 | 11 | EXT |  | 0.89 | (c)
26784.064 | 8.569 | 8.375 | -2.651 | -2.845 | -2177 | -2171 | -2165 | 53 | 2525 | 2464 |  | CORR | AXGR | 04:05 | 04:06 | 04:07 | 320 | 25 | 11 | EXT |  | 0.92 | (c)
26784.218 | 8.723 | 8.702 | -2.497 | -2.518 | 2067 | 2214 | 2172 | 0 | 2469 | 2464 |  | CORR | CIGR | 03:30 | 03:54 | 03:47 | 49 | 211 | 10 | EXT |  | 0.89 | (c)
26803.582 | 5.712 | 5.698 | -5.393 | -5.407 | 826 | 970 | 958 | 826 | 5360 | 2466 |  | CORR | CIGR | 03:38 | 04:01 | 03:59 | 47 | 264 | 11 | EXT |  | 0.89 | (c)
26805.594 | 7.724 | 7.693 | -3.381 | -3.412 | 701 | 904 | 888 | 701 | 3343 | 2466 |  | CORR | GENE | 03:17 | 03:50 | 03:48 | 69 | 374 | 11 | EXT |  | 0.89 | (c)
26806.275 | 8.405 | 8.393 | -2.7 | -2.712 | 438 | 593 | 543 | 438 | 2678 | 2466 |  | CORR | CIGR | 02:35 | 02:60 | 02:52 | 34 | 210 | 11 | EXT |  | 0.89 | (c)
26806.662 | 8.792 | 8.582 | -2.313 | -2.523 | 345 | 359 | 364 | 345 | 1959 | 2466 |  | CORR | AXGR | 02:20 | 02:22 | 02:23 | 564 | 38 | 10 | EXT |  | 0.94 | (c)
26815.243 | 6.268 | 6.195 | -4.387 | -4.46 | 1488 | 1668 | 1754 | 210 | 4355 | 2467 |  | CORR | GENE | 03:30 | 03:59 | 04:13 | 105 | 533 | 10 | EXT |  | 0.89 | (c)
26819.828 | 0.198 | 0.188 | -10.847 | -10.857 | 1369 | 1441 | 1430 | 739 | 188 | 2468 |  | CORR | CIGR | 03:32 | 03:44 | 03:42 | 29 | 123 | 10 | EXT |  | 0.89 | (c)
26820.632 | 1.002 | 0.997 | -10.043 | -10.048 | 563 | 655 | 668 | 563 | 997 | 2468 |  | CORR | CIGR | 01:22 | 01:37 | 01:39 | 50 | 211 | 10 | EXT |  | 0.89 | (c)
26821.199 | 1.569 | 1.551 | -9.476 | -9.494 | 1581 | 1690 | 1675 | 461 | 1551 | 2468 |  | CORR | GENE | 04:06 | 04:24 | 04:22 | 59 | 189 | 11 | EXT |  | 0.89 | (c)
26829.53 | 9.9 | 9.868 | -1.145 | -1.177 | 2075 | 2125 | 2174 | 0 | 1132 | 2468 |  | CORR | CIGR | 05:26 | 05:34 | 05:42 | 45 | 198 | 10 | EXT |  | 0.89 | (c)
26829.66 | 10.03 | 9.974 | -1.015 | -1.071 | -2189 | -2014 | -1997 | 41 | 1006 | 2468 |  | CORR | GENE | 05:58 | 06:26 | 06:29 | 65 | 384 | 13 | EXT |  | 0.89 | (c)
26830.296 | 10.666 | 10.591 | -0.379 | -0.454 | 1468 | 1596 | 1604 | 491 | 364 | 2468 |  | CORR | GENE | 03:48 | 04:09 | 04:10 | 90 | 272 | 12 | EXT |  | 0.89 | (c)
26835.133 | 4.458 | 4.443 | -6.852 | -6.867 | 215 | 281 | 296 | 215 | 4443 | 2469 |  | CORR | CIGR | 03:16 | 03:27 | 03:29 | 35 | 161 | 10 | EXT |  | 0.89 | (c)
26835.344 | 4.669 | 4.353 | -6.641 | -6.957 | 445 | 460 | 471 | 445 | 4353 | 2469 |  | CORR | AXGR | 03:53 | 03:55 | 03:57 | 441 | 52 | 13 | EXT |  | 0.95 | (c)
26837.796 | 7.121 | 7.068 | -4.189 | -4.242 | 1616 | 1809 | 1790 | 267 | 4163 | 2469 |  | CORR | GENE | 07:02 | 07:33 | 07:30 | 79 | 347 | 10 | EXT |  | 0.89 | (c)
26838.968 | 8.293 | 8.178 | -3.017 | -3.132 | 1750 | 1780 | 1775 | 432 | 2900 | 2469 |  | CORR | AXGR | 07:24 | 07:28 | 07:28 | 232 | 48 | 15 | EXT |  | 0.92 | (c)
26839.051 | 8.376 | 8.349 | -2.934 | -2.961 | 1789 | 1912 | 1907 | 205 | 2921 | 2469 |  | CORR | CIGR | 07:30 | 07:50 | 07:49 | 40 | 236 | 12 | EXT |  | 0.89 | (c)
26840.444 | 9.769 | 9.728 | -1.541 | -1.582 | 1747 | 1835 | 1872 | 233 | 1507 | 2469 |  | CORR | GENE | 07:23 | 07:37 | 07:43 | 75 | 251 | 10 | EXT |  | 0.89 | (c)
26843.04 | 1.055 | 0.9 | -9.88 | -10.035 | 1522 | 1543 | 1541 | 671 | 900 | 2470 |  | CORR | AXGR | 03:23 | 03:26 | 03:26 | 243 | 37 | 11 | EXT |  | 0.91 | (c)
26843.216 | 1.231 | 1.221 | -9.704 | -9.714 | 1769 | 1827 | 1810 | 379 | 1221 | 2470 |  | CORR | CIGR | 04:03 | 04:12 | 04:09 | 23 | 82 | 14 | EXT |  | 0.89 | (c)
26843.514 | 1.529 | 1.517 | -9.406 | -9.418 | 1640 | 1692 | 1684 | 503 | 1517 | 2470 |  | CORR | CIGR | 03:42 | 03:50 | 03:49 | 20 | 87 | 14 | EXT |  | 0.89 | (c)
26843.775 | 1.79 | 1.766 | -9.145 | -9.169 | 1616 | 1691 | 1709 | 428 | 1766 | 2470 |  | CORR | CIGR | 03:38 | 03:50 | 03:53 | 31 | 186 | 10 | EXT |  | 0.89 | (c)
26844.139 | 2.154 | 1.88 | -8.781 | -9.055 | 1736 | 1818 | 1804 | 358 | 1880 | 2470 |  | CORR | GENE | 03:57 | 04:11 | 04:08 | 357 | 136 | 15 | EXT |  | 0.94 | (c)
26844.914 | 2.929 | 2.897 | -8.006 | -8.038 | -1397 | -1290 | -1238 | 834 | 2897 | 2470 |  | CORR | GENE | 07:32 | 07:49 | 07:57 | 69 | 319 | 11 | EXT |  | 0.89 | (c)
26846.823 | 4.838 | 4.832 | -6.097 | -6.103 | -1066 | -952 | -990 | 915 | 4832 | 2470 |  | CORR | CIGR | 08:25 | 08:44 | 08:37 | 27 | 151 | 10 | EXT |  | 0.89 | (c)
26847.977 | 5.992 | 5.27 | -4.943 | -5.665 | 1144 | 1172 | 1189 | 997 | 4762 | 2470 |  | CORR | GENE | 02:22 | 02:26 | 02:29 | 903 | 89 | 15 | EXT |  | 0.99 | (c)
26852.602 | 10.617 | 10.59 | -0.318 | -0.345 | 1505 | 1643 | 1748 | 240 | 298 | 2470 |  | CORR | CIGR | 03:20 | 03:42 | 03:59 | 47 | 486 | 10 | EXT |  | 0.89 | (c)
26852.774 | 10.789 | 10.766 | -0.146 | -0.169 | 1843 | 2033 | 1976 | 122 | 112 | 2470 |  | CORR | GENE | 04:15 | 04:45 | 04:36 | 57 | 266 | 11 | EXT |  | 0.89 | (c)
26854.596 | 1.676 | 1.13 | -9.134 | -9.68 | 1511 | 1529 | 1540 | 662 | 1130 | 2471 |  | CORR | GENE | 04:15 | 04:18 | 04:20 | 731 | 57 | 11 | EXT |  | 0.96 | (c)
26855.397 | 2.477 | 2.278 | -8.333 | -8.532 | 1577 | 1613 | 1599 | 610 | 2278 | 2471 |  | CORR | AXGR | 04:26 | 04:32 | 04:29 | 303 | 44 | 11 | EXT |  | 0.92 | (c)
26855.494 | 2.574 | 2.574 | -8.236 | -8.236 | 1566 | 1606 | 1621 | 554 | 2574 | 2471 |  | CORR | CIGR | 04:24 | 04:31 | 04:33 | 30 | 111 | 10 | EXT |  | 0.89 | (c)
26855.951 | 3.031 | 2.677 | -7.779 | -8.133 | 1492 | 1524 | 1523 | 676 | 2677 | 2471 |  | CORR | GENE | 04:12 | 04:17 | 04:17 | 538 | 63 | 10 | EXT |  | 0.94 | (c)
26856.182 | 3.262 | 3.073 | -7.548 | -7.737 | -1524 | -1512 | -1505 | 707 | 3073 | 2471 |  | CORR | AXGR | 08:05 | 08:07 | 08:08 | 391 | 37 | 10 | EXT |  | 0.93 | (c)
26867.937 | 4.207 | 4.132 | -6.788 | -6.863 | -2017 | -1776 | -1759 | 214 | 4132 | 2472 |  | CORR | GENE | 07:49 | 08:28 | 08:30 | 110 | 515 | 10 | EXT |  | 0.89 | (c)
26875.902 | 1.177 | 1.169 | -9.988 | -9.996 | -626 | -590 | -583 | 539 | 1169 | 2473 |  | CORR | CIGR | 08:04 | 08:10 | 08:11 | 19 | 87 | 10 | EXT |  | 0.89 | (c)
26877.65 | 2.925 | 2.91 | -8.24 | -8.255 | -2088 | -2041 | -2045 | 143 | 2910 | 2473 |  | CORR | CIGR | 04:08 | 04:16 | 04:15 | 25 | 86 | 11 | EXT |  | 0.89 | (c)
26887.715 | 1.825 | 1.796 | -9.215 | -9.244 | -1304 | -858 | -1002 | 699 | 1796 | 2474 |  | CORR | GENE | 08:23 | 09:34 | 09:11 | 126 | 604 | 11 | EXT |  | 0.9 | (c)
26895.344 | 9.454 | 9.426 | -1.586 | -1.614 | 1787 | 2022 | 1960 | 98 | 1539 | 2474 |  | CORR | GENE | 04:41 | 05:19 | 05:09 | 75 | 346 | 16 | EXT |  | 0.89 | (c)
26924.736 | 5.316 | 5.26 | -6.064 | -6.12 | 1808 | 1955 | 2008 | 1808 | 5260 | 2477 |  | CORR | GENE | 02:45 | 03:09 | 03:18 | 116 | 400 | 10 | EXT |  | 0.89 | (c)
26925.202 | 5.782 | 5.782 | -5.598 | -5.598 | -840 | -759 | -747 | 654 | 5563 | 2477 |  | CORR | CIGR | 07:38 | 07:51 | 07:53 | 35 | 186 | 10 | EXT |  | 0.89 | (c)
26925.818 | 6.398 | 6.387 | -4.982 | -4.993 | -2095 | -1989 | -1919 | 1744 | 4958 | 2477 |  | CORR | CIGR | 04:15 | 04:33 | 04:44 | 35 | 351 | 10 | EXT |  | 0.89 | (c)
26930.325 | 10.905 | 10.887 | -0.475 | -0.493 | -493 | -301 | -338 | 184 | 428 | 2477 |  | CORR | GENE | 08:34 | 09:05 | 08:59 | 65 | 309 | 11 | EXT |  | 0.89 | (c)
26930.907 | 0.107 | 0.065 | -10.363 | -10.405 | -1246 | -1071 | -1115 | 985 | 65 | 2478 |  | CORR | GENE | 07:06 | 07:34 | 07:27 | 70 | 261 | 10 | EXT |  | 0.89 | (c)
26931.064 | 0.264 | 0.254 | -10.206 | -10.216 | -353 | -226 | -223 | 93 | 254 | 2478 |  | CORR | CIGR | 09:30 | 09:51 | 09:51 | 30 | 260 | 11 | EXT |  | 0.89 | (c)
26931.286 | 0.486 | 0.482 | -9.984 | -9.988 | -205 | -116 | -118 | 31 | 482 | 2478 |  | CORR | CIGR | 09:54 | 10:08 | 10:08 | 35 | 174 | 10 | EXT |  | 0.89 | (c)
26931.933 | 1.133 | 1.114 | -9.337 | -9.356 | -1159 | -1033 | -1053 | 948 | 1114 | 2478 |  | CORR | CIGR | 07:20 | 07:40 | 07:37 | 49 | 211 | 11 | EXT |  | 0.89 | (c)
26934.32 | 3.52 | 3.385 | -6.95 | -7.085 | 1679 | 1684 | 1716 | 1679 | 3385 | 2478 |  | CORR | GENE | 02:58 | 02:59 | 03:04 | 224 | 74 | 14 | EXT |  | 0.92 | (c)
26934.619 | 3.819 | 3.815 | -6.651 | -6.655 | 1828 | 1866 | 1884 | 1828 | 3815 | 2478 |  | CORR | CIGR | 03:22 | 03:28 | 03:31 | 25 | 111 | 12 | EXT |  | 0.89 | (c)
26934.691 | 3.891 | 3.875 | -6.579 | -6.595 | 1865 | 1962 | 1952 | 1865 | 3875 | 2478 |  | CORR | CIGR | 03:28 | 03:44 | 03:42 | 45 | 173 | 12 | EXT |  | 0.89 | (c)
26935.277 | 4.477 | 4.264 | -5.993 | -6.206 | 1765 | 1805 | 1808 | 1765 | 4264 | 2478 |  | CORR | GENE | 03:12 | 03:18 | 03:19 | 528 | 86 | 12 | EXT |  | 0.95 | (c)
26935.462 | 4.662 | 4.653 | -5.808 | -5.817 | 1664 | 1711 | 1713 | 1664 | 4653 | 2478 |  | CORR | CIGR | 02:56 | 03:03 | 03:04 | 31 | 98 | 14 | EXT |  | 0.89 | (c)
26935.516 | 4.716 | 4.716 | -5.754 | -5.754 | 1443 | 1627 | 1555 | 1443 | 4716 | 2478 |  | CORR | GENE | 02:20 | 02:50 | 02:38 | 159 | 223 | 14 | EXT |  | 0.91 | (c)
26935.788 | 4.988 | 4.959 | -5.482 | -5.511 | 2175 | -2099 | -2150 | 2014 | 4959 | 2478 |  | CORR | GENE | 04:18 | 04:48 | 04:40 | 69 | 272 | 10 | EXT |  | 0.89 | (c)
26935.794 | 4.994 | 4.954 | -5.476 | -5.516 | -552 | -480 | -353 | 155 | 4954 | 2478 |  | CORR | GENE | 08:58 | 09:10 | 09:30 | 90 | 397 | 11 | EXT |  | 0.89 | (c)
26935.839 | 5.039 | 5.028 | -5.431 | -5.442 | 1307 | 1465 | 1406 | 1307 | 5028 | 2478 |  | CORR | CIGR | 01:58 | 02:23 | 02:14 | 55 | 198 | 10 | EXT |  | 0.89 | (c)
26936.234 | 5.434 | 5.426 | -5.036 | -5.044 | 1617 | 1716 | 1679 | 1617 | 5004 | 2478 |  | CORR | CIGR | 02:48 | 03:04 | 02:58 | 40 | 124 | 10 | EXT |  | 0.89 | (c)
26936.868 | 6.068 | 6.027 | -4.402 | -4.443 | 1693 | 1845 | 1897 | 1693 | 4301 | 2478 |  | CORR | GENE | 03:00 | 03:25 | 03:33 | 142 | 407 | 11 | EXT |  | 0.9 | (c)
26937.035 | 6.235 | 6.219 | -4.235 | -4.251 | -1047 | -884 | -935 | 824 | 4171 | 2478 |  | CORR | GENE | 07:38 | 08:04 | 07:56 | 80 | 223 | 11 | EXT |  | 0.89 | (c)
26937.168 | 6.368 | 6.348 | -4.102 | -4.122 | 1680 | 1805 | 1865 | 1680 | 4064 | 2478 |  | CORR | GENE | 02:58 | 03:18 | 03:28 | 58 | 371 | 16 | EXT |  | 0.89 | (c)
26937.274 | 6.474 | 6.466 | -3.996 | -4.004 | -1140 | -961 | -950 | 759 | 3963 | 2478 |  | CORR | CIGR | 07:23 | 07:52 | 07:54 | 41 | 381 | 10 | EXT |  | 0.89 | (c)
26937.338 | 6.538 | 6.526 | -3.932 | -3.944 | -788 | -722 | -732 | 677 | 3915 | 2478 |  | CORR | CIGR | 08:20 | 08:30 | 08:29 | 29 | 111 | 14 | EXT |  | 0.89 | (c)
26937.446 | 6.646 | 6.627 | -3.824 | -3.843 | 1728 | 1807 | 1828 | 1728 | 3798 | 2478 |  | CORR | CIGR | 03:06 | 03:19 | 03:22 | 45 | 199 | 13 | EXT |  | 0.89 | (c)
26937.465 | 6.665 | 6.633 | -3.805 | -3.837 | -1134 | -928 | -991 | 849 | 3792 | 2478 |  | CORR | CIGR | 07:24 | 07:57 | 07:47 | 45 | 285 | 12 | EXT |  | 0.89 | (c)
26937.846 | 7.046 | 7.023 | -3.424 | -3.447 | 1740 | 1856 | 1867 | 1740 | 3408 | 2478 |  | CORR | CIGR | 03:08 | 03:27 | 03:28 | 39 | 253 | 15 | EXT |  | 0.89 | (c)
26938.028 | 7.228 | 7.213 | -3.242 | -3.257 | -849 | -711 | -743 | 638 | 3213 | 2478 |  | CORR | CIGR | 08:10 | 08:32 | 08:27 | 44 | 211 | 12 | EXT |  | 0.89 | (c)
26938.139 | 7.339 | 7.306 | -3.131 | -3.164 | 2077 | -2167 | -2163 | 1942 | 3099 | 2478 |  | CORR | GENE | 04:02 | 04:37 | 04:38 | 65 | 442 | 21 | EXT |  | 0.89 | (c)
26938.578 | 7.778 | 7.767 | -2.692 | -2.703 | -626 | -546 | -570 | 514 | 2673 | 2478 |  | CORR | CIGR | 08:46 | 08:59 | 08:55 | 30 | 112 | 13 | EXT |  | 0.89 | (c)
26938.867 | 8.067 | 8.046 | -2.403 | -2.424 | -465 | -359 | -366 | 267 | 2380 | 2478 |  | CORR | CIGR | 09:12 | 09:29 | 09:28 | 44 | 198 | 15 | EXT |  | 0.89 | (c)
26939.048 | 8.248 | 8.122 | -2.222 | -2.348 | 1505 | 1665 | 1983 | 1505 | 2188 | 2478 |  | CORR | GENE | 02:30 | 02:56 | 03:47 | 160 | 955 | 11 | EXT |  | 0.9 | (c)
26939.234 | 8.434 | 8.345 | -2.036 | -2.125 | 2063 | 2063 | 2082 | 2063 | 1992 | 2478 |  | CORR | AXGR | 03:60 | 04:00 | 04:03 | 133 | 37 | 10 | EXT |  | 0.9 | (c)
26939.418 | 8.618 | 8.595 | -1.852 | -1.875 | 1642 | 1732 | 1766 | 1642 | 1831 | 2478 |  | CORR | CIGR | 02:52 | 03:07 | 03:12 | 44 | 248 | 13 | EXT |  | 0.89 | (c)
26939.472 | 8.672 | 8.583 | -1.798 | -1.887 | 2162 | 2163 | 2175 | 2162 | 1778 | 2478 |  | CORR | AXGR | 04:16 | 04:16 | 04:18 | 109 | 25 | 15 | EXT |  | 0.9 | (c)
26939.474 | 8.674 | 8.615 | -1.796 | -1.855 | -936 | -806 | -762 | 589 | 1781 | 2478 |  | CORR | GENE | 07:56 | 08:17 | 08:24 | 74 | 347 | 10 | EXT |  | 0.89 | (c)
26939.76 | 8.96 | 8.873 | -1.51 | -1.597 | 2146 | 2203 | -2115 | 1915 | 1509 | 2478 |  | CORR | GENE | 04:13 | 04:23 | 04:46 | 88 | 400 | 13 | EXT |  | 0.89 | (c)
26939.807 | 9.007 | 8.958 | -1.463 | -1.512 | 1469 | 1750 | 1792 | 1469 | 1413 | 2478 |  | CORR | GENE | 02:24 | 03:09 | 03:16 | 99 | 645 | 11 | EXT |  | 0.89 | (c)
26939.832 | 9.032 | 9.003 | -1.438 | -1.467 | -1109 | -913 | -979 | 849 | 1418 | 2478 |  | CORR | CIGR | 07:28 | 07:60 | 07:49 | 49 | 260 | 12 | EXT |  | 0.89 | (c)
26940.158 | 9.358 | 9.33 | -1.112 | -1.14 | 1287 | 1392 | 1384 | 1287 | 1096 | 2478 |  | CORR | CIGR | 01:55 | 02:12 | 02:10 | 44 | 194 | 10 | EXT |  | 0.89 | (c)
26940.181 | 9.381 | 9.307 | -1.089 | -1.163 | 1654 | 1969 | 1946 | 1654 | 1059 | 2478 |  | CORR | GENE | 02:54 | 03:45 | 03:41 | 104 | 583 | 11 | EXT |  | 0.89 | (c)
26940.276 | 9.476 | 9.34 | -0.994 | -1.13 | -2138 | -2121 | -2125 | 2113 | 906 | 2478 |  | CORR | AXGR | 04:42 | 04:45 | 04:44 | 224 | 25 | 10 | EXT |  | 0.91 | (c)
26940.287 | 9.487 | 9.44 | -0.983 | -1.03 | -1060 | -738 | -837 | 614 | 970 | 2478 |  | CORR | GENE | 07:36 | 08:28 | 08:12 | 60 | 446 | 10 | EXT |  | 0.89 | (c)
26940.554 | 9.754 | 9.726 | -0.716 | -0.744 | 1468 | 2050 | 1852 | 1468 | 594 | 2478 |  | CORR | GENE | 02:24 | 03:58 | 03:26 | 150 | 768 | 16 | EXT |  | 0.91 | (c)
26940.617 | 9.817 | 9.756 | -0.653 | -0.714 | -722 | -538 | -561 | 400 | 643 | 2478 |  | CORR | GENE | 08:30 | 09:00 | 08:56 | 71 | 322 | 14 | EXT |  | 0.89 | (c)
26940.987 | 10.187 | 10.15 | -0.283 | -0.32 | -688 | -580 | -551 | 415 | 231 | 2478 |  | CORR | GENE | 08:36 | 08:53 | 08:58 | 89 | 273 | 11 | EXT |  | 0.89 | (c)
26941.202 | 10.402 | 10.299 | -0.068 | -0.171 | 1899 | 1914 | 1915 | 1899 | 68 | 2478 |  | CORR | AXGR | 03:34 | 03:36 | 03:36 | 103 | 31 | 10 | EXT |  | 0.89 | (c)
26941.228 | 10.428 | 10.383 | -0.042 | -0.087 | 2024 | 2122 | 2154 | 2024 | 23 | 2478 |  | CORR | GENE | 03:54 | 04:09 | 04:15 | 64 | 260 | 14 | EXT |  | 0.89 | (c)
26941.236 | 10.436 | 10.391 | -0.034 | -0.079 | -860 | -670 | -680 | 500 | 28 | 2478 |  | CORR | CIGR | 08:08 | 08:39 | 08:37 | 51 | 360 | 12 | EXT |  | 0.89 | (c)
26941.27 | 0 | -0.029 | -11.31 | -11.339 | -1392 | 1008 | 357 | 125 |  | 2479 | Нарушение формы кольцевого шва | GWAN |  | 08:46 | 03:13 | 13:28 | 0 | 3497 |  | EXT | Нарушение формы кольцевого шва |  | (c)
26941.704 | 0.434 | 0.368 | -10.876 | -10.942 | 909 | 1227 | 1237 | 665 | 368 | 2479 |  | CORR | GENE | 02:57 | 03:48 | 03:50 | 114 | 656 | 23 | EXT |  | 0.9 | (c)
26941.829 | 0.559 | 0.512 | -10.751 | -10.798 | 1379 | 1391 | 1391 | 827 | 512 | 2479 |  | CORR | AXGR | 04:13 | 04:15 | 04:15 | 95 | 24 | 11 | EXT |  | 0.89 | (c)
26941.855 | 0.585 | 0.361 | -10.725 | -10.949 | 841 | 873 | 872 | 841 | 361 | 2479 |  | CORR | GENE | 02:46 | 02:51 | 02:51 | 502 | 61 | 12 | EXT |  | 0.95 | (c)
26942.153 | 0.883 | 0.866 | -10.427 | -10.444 | 658 | 1220 | 984 | 658 | 866 | 2479 |  | CORR | GENE | 02:16 | 03:47 | 03:09 | 134 | 653 | 17 | EXT |  | 0.9 | (c)
26951.631 | 10.361 | 10.286 | -0.949 | -1.024 | 729 | 853 | 1008 | 729 | 903 | 2479 |  | CORR | GENE | 02:28 | 02:48 | 03:13 | 121 | 558 | 10 | EXT |  | 0.89 | (c)
26952.516 | 11.246 | 11.23 | -0.064 | -0.08 | 1475 | 1554 | 1574 | 557 | 35 | 2479 |  | CORR | CIGR | 04:28 | 04:41 | 04:44 | 45 | 198 | 15 | EXT |  | 0.89 | (c)
26952.918 | 0.338 | 0.266 | -10.912 | -10.984 | -1819 | -1746 | -1617 | 411 | 266 | 2480 |  | CORR | GENE | 07:23 | 07:35 | 07:56 | 85 | 405 | 11 | EXT |  | 0.89 | (c)
26953.356 | 0.776 | 0.765 | -10.474 | -10.485 | -1723 | -1615 | -1589 | 508 | 765 | 2480 |  | CORR | CIGR | 07:39 | 07:56 | 08:01 | 28 | 269 | 11 | EXT |  | 0.89 | (c)
26955.943 | 3.363 | 3.339 | -7.887 | -7.911 | -1629 | -1489 | -1486 | 602 | 3339 | 2480 |  | CORR | CIGR | 07:54 | 08:17 | 08:17 | 49 | 286 | 12 | EXT |  | 0.89 | (c)
26956.297 | 3.717 | 3.69 | -7.533 | -7.56 | 1122 | 1328 | 1317 | 718 | 3690 | 2480 |  | CORR | GENE | 03:18 | 03:51 | 03:50 | 67 | 390 | 11 | EXT |  | 0.89 | (c)
26956.762 | 4.182 | 4.166 | -7.068 | -7.084 | 1178 | 1327 | 1326 | 756 | 4166 | 2480 |  | CORR | CIGR | 03:27 | 03:51 | 03:51 | 41 | 296 | 11 | EXT |  | 0.89 | (c)
26957.142 | 4.562 | 4.459 | -6.688 | -6.791 | 1163 | 1451 | 1388 | 618 | 4459 | 2480 |  | CORR | GENE | 03:25 | 04:11 | 04:01 | 170 | 450 | 15 | EXT |  | 0.91 | (c)
26958.145 | 5.565 | 5.543 | -5.685 | -5.707 | -1943 | -1867 | -1860 | 287 | 5543 | 2480 |  | CORR | CIGR | 07:03 | 07:16 | 07:17 | 42 | 166 | 11 | EXT |  | 0.89 | (c)
26970.222 | 6.392 | 6.372 | -4.038 | -4.058 | 1679 | 1847 | 1831 | 246 | 4012 | 2481 |  | CORR | CIGR | 03:30 | 03:57 | 03:55 | 46 | 306 | 17 | EXT |  | 0.89 | (c)
26970.627 | 6.797 | 6.726 | -3.633 | -3.704 | 2123 | 2144 | 2166 | 21 | 3501 | 2481 |  | CORR | GENE | 04:42 | 04:45 | 04:49 | 203 | 87 | 10 | EXT |  | 0.9 | (c)
26971.732 | 7.902 | 7.866 | -2.528 | -2.564 | -2163 | -2081 | -2083 | 67 | 2528 | 2481 |  | CORR | CIGR | 05:10 | 05:23 | 05:23 | 36 | 161 | 11 | EXT |  | 0.89 | (c)
26974.26 | 0 | -0.026 | -11.37 | -11.396 | 822 | -2211 | 1963 | 0 |  | 2482 | Нарушение формы кольцевого шва | GWAN |  | 00:24 | 04:15 | 03:28 | 0 | 2281 |  | EXT | Нарушение формы кольцевого шва |  | (c)
26992.52 | 6.89 | 6.865 | -4.33 | -4.355 | 1359 | 1430 | 1421 | 747 | 4320 | 2483 |  | CORR | CIGR | 02:38 | 02:49 | 02:48 | 35 | 124 | 10 | EXT |  | 0.89 | (c)
27022.002 | 2.962 | 2.906 | -8.283 | -8.339 | -1840 | -1819 | -1824 | 390 | 2906 | 2486 |  | CORR | AXGR | 07:53 | 07:56 | 07:56 | 156 | 34 | 12 | EXT |  | 0.9 | (c)
27043.409 | 1.979 | 1.965 | -9.426 | -9.44 | 1340 | 1403 | 1417 | 737 | 1965 | 2488 |  | CORR | CIGR | 01:56 | 02:06 | 02:08 | 36 | 154 | 10 | EXT |  | 0.89 | (c)
27068.116 | 4.376 | 4.362 | -6.864 | -6.878 | 407 | 552 | 562 | 407 | 4362 | 2490 |  | CORR | CIGR | 02:06 | 02:29 | 02:31 | 56 | 309 | 10 | EXT |  | 0.89 | (c)
27068.494 | 4.754 | 4.738 | -6.486 | -6.502 | 754 | 840 | 847 | 754 | 4738 | 2490 |  | CORR | CIGR | 03:02 | 03:16 | 03:17 | 51 | 186 | 10 | EXT |  | 0.89 | (c)
27068.76 | 5.02 | 5.01 | -6.22 | -6.23 | 419 | 545 | 558 | 419 | 5010 | 2490 |  | CORR | GENE | 02:08 | 02:28 | 02:30 | 60 | 279 | 11 | EXT |  | 0.89 | (c)
27069.732 | 5.992 | 5.967 | -5.248 | -5.273 | 704 | 855 | 822 | 704 | 5232 | 2490 |  | CORR | CIGR | 02:54 | 03:18 | 03:13 | 41 | 236 | 10 | EXT |  | 0.89 | (c)
27073.496 | 9.756 | 9.747 | -1.484 | -1.493 | -1886 | -1831 | -1842 | 345 | 1472 | 2490 |  | CORR | CIGR | 07:56 | 08:05 | 08:03 | 21 | 87 | 13 | EXT |  | 0.89 | (c)
27076.086 | 1.106 | 1.081 | -10.299 | -10.324 | -1284 | -1222 | -1204 | 1123 | 1081 | 2491 |  | CORR | CIGR | 03:30 | 03:40 | 03:43 | 40 | 161 | 14 | EXT |  | 0.89 | (c)
27104.078 | 6.823 | 6.781 | -3.127 | -3.169 | -2001 | -1922 | -1936 | 1872 | 3113 | 2493 |  | CORR | CIGR | 07:37 | 07:50 | 07:48 | 56 | 129 | 11 | EXT |  | 0.89 | (c)
27104.215 | 6.96 | 6.935 | -2.99 | -3.015 | -2010 | -1959 | -1966 | 1923 | 2974 | 2493 |  | CORR | CIGR | 07:36 | 07:44 | 07:43 | 41 | 87 | 13 | EXT |  | 0.89 | (c)
27106.602 | 9.347 | 9.338 | -0.603 | -0.612 | -2048 | -2001 | -2009 | 1970 | 584 | 2493 |  | CORR | CIGR | 07:30 | 07:37 | 07:36 | 28 | 78 | 10 | EXT |  | 0.89 | (c)
27107.205 | 0 | -0.019 | -11.255 | -11.274 | -39 | 1773 | 981 | 0 |  | 2494 | Нарушение формы кольцевого шва | GWAN |  | 00:25 | 05:17 | 03:10 | 0 | 2040 |  | EXT | Нарушение формы кольцевого шва |  | (c)
27107.205 | 0 | -0.027 | -11.255 | -11.282 | -1688 | -1551 | -1203 | 543 |  | 2494 | Нарушение формы кольцевого шва | GWAN |  | 07:59 | 08:21 | 09:17 | 0 | 969 |  | EXT | Нарушение формы кольцевого шва |  | (c)
27114.664 | 7.459 | 7.378 | -3.796 | -3.877 | -1803 | -1613 | -1507 | 428 | 3770 | 2494 |  | CORR | GENE | 07:40 | 08:11 | 08:28 | 107 | 591 | 19 | EXT |  | 0.9 | (c)
27114.916 | 7.711 | 7.691 | -3.544 | -3.564 | 574 | 1463 | 1064 | 574 | 3369 | 2494 |  | CORR | GENE | 02:04 | 04:27 | 03:23 | 195 | 979 | 11 | EXT |  | 0.9 | (c)
27115.114 | 7.909 | 7.5 | -3.346 | -3.755 | -1768 | -1722 | -1730 | 463 | 3099 | 2494 |  | CORR | GENE | 07:46 | 07:53 | 07:52 | 656 | 75 | 10 | EXT |  | 0.94 | (c)
27115.384 | 8.179 | 8.152 | -3.076 | -3.103 | -1235 | -1112 | -1092 | 950 | 3042 | 2494 |  | CORR | GENE | 09:12 | 09:32 | 09:35 | 61 | 285 | 13 | EXT |  | 0.89 | (c)
27115.394 | 8.189 | 8.122 | -3.066 | -3.133 | -1136 | -1061 | -1098 | 1061 | 2201 | 2494 |  | CORR | GENE | 09:28 | 09:40 | 09:34 | 932 | 75 | 11 | EXT |  | 0.96 | (c)
27115.494 | 8.289 | 8.276 | -2.966 | -2.979 | -1879 | -1691 | -1749 | 352 | 2904 | 2494 |  | CORR | GENE | 07:28 | 07:58 | 07:49 | 75 | 260 | 12 | EXT |  | 0.89 | (c)
27115.81 | 8.605 | 8.515 | -2.65 | -2.74 | 784 | 1015 | 1161 | 692 | 2591 | 2494 |  | CORR | GENE | 02:38 | 03:15 | 03:39 | 149 | 755 | 22 | EXT |  | 0.91 | (c)
27116.261 | 9.056 | 9.031 | -2.199 | -2.224 | -1446 | -1354 | -1340 | 785 | 2159 | 2494 |  | CORR | GENE | 08:38 | 08:53 | 08:55 | 65 | 211 | 12 | EXT |  | 0.89 | (c)
27116.313 | 9.108 | 9.005 | -2.147 | -2.25 | -1264 | -1248 | -1240 | 967 | 1934 | 2494 |  | CORR | AXGR | 09:07 | 09:10 | 09:11 | 316 | 47 | 11 | EXT |  | 0.92 | (c)
27116.335 | 9.13 | 9.105 | -2.125 | -2.15 | -2028 | -1747 | -1811 | 203 | 2085 | 2494 |  | CORR | GENE | 07:04 | 07:49 | 07:39 | 65 | 434 | 10 | EXT |  | 0.89 | (c)
27116.631 | 9.426 | 9.4 | -1.829 | -1.855 | 925 | 1023 | 1036 | 925 | 1806 | 2494 |  | CORR | CIGR | 03:00 | 03:16 | 03:19 | 49 | 223 | 10 | EXT |  | 0.89 | (c)
27117.032 | 9.827 | 9.716 | -1.428 | -1.539 | -1299 | -1272 | -1274 | 932 | 1338 | 2494 |  | CORR | AXGR | 09:02 | 09:06 | 09:06 | 201 | 50 | 11 | EXT |  | 0.91 | (c)
27117.331 | 10.126 | 10.098 | -1.129 | -1.157 | -1359 | -1246 | -1241 | 872 | 1081 | 2494 |  | CORR | GENE | 08:52 | 09:10 | 09:11 | 76 | 236 | 10 | EXT |  | 0.89 | (c)
27117.511 | 10.306 | 10.302 | -0.949 | -0.953 | 624 | 713 | 705 | 624 | 919 | 2494 |  | CORR | CIGR | 02:12 | 02:26 | 02:25 | 34 | 161 | 15 | EXT |  | 0.89 | (c)
27117.68 | 10.475 | 10.283 | -0.78 | -0.972 | 611 | 615 | 642 | 611 | 717 | 2494 |  | CORR | GENE | 02:10 | 02:10 | 02:15 | 255 | 62 | 14 | EXT |  | 0.92 | (c)
27117.873 | 10.668 | 10.668 | -0.587 | -0.587 | -1359 | -1281 | -1284 | 872 | 557 | 2494 |  | CORR | CIGR | 08:52 | 09:04 | 09:04 | 30 | 149 | 10 | EXT |  | 0.89 | (c)
27118.429 | 11.224 | 11.197 | -0.031 | -0.058 | -1136 | -1022 | -1036 | 937 | 31 | 2494 |  | CORR | CIGR | 09:28 | 09:46 | 09:44 | 27 | 199 | 10 | EXT |  | 0.89 | (c)
27129.865 | 0.115 | 0.06 | -9.015 | -9.07 | -256 | -99 | -120 | 0 | 60 | 2496 |  | CORR | GENE | 02:48 | 03:13 | 03:10 | 60 | 273 | 10 | EXT |  | 0.89 | (c)
27130.042 | 0.292 | 0.264 | -8.838 | -8.866 | -194 | -110 | -95 | 0 | 264 | 2496 |  | CORR | CIGR | 02:58 | 03:12 | 03:14 | 34 | 198 | 15 | EXT |  | 0.89 | (c)
27130.142 | 0.392 | 0.384 | -8.738 | -8.746 | 60 | 158 | 167 | 60 | 384 | 2496 |  | CORR | CIGR | 03:39 | 03:55 | 03:56 | 22 | 214 | 11 | EXT |  | 0.89 | (c)
27130.194 | 0.444 | 0.415 | -8.686 | -8.715 | -387 | -161 | -232 | 77 | 415 | 2496 |  | CORR | CIGR | 02:27 | 03:03 | 02:52 | 53 | 310 | 21 | EXT |  | 0.89 | (c)
27130.257 | 0.507 | 0.457 | -8.623 | -8.673 | 78 | 198 | 258 | 78 | 457 | 2496 |  | CORR | GENE | 03:42 | 04:01 | 04:11 | 70 | 360 | 12 | EXT |  | 0.89 | (c)
27130.409 | 0.659 | 0.582 | -8.471 | -8.548 | 140 | 253 | 307 | 140 | 582 | 2496 |  | CORR | GENE | 03:52 | 04:10 | 04:19 | 101 | 335 | 10 | EXT |  | 0.89 | (c)
27131.002 | 1.252 | 1.199 | -7.878 | -7.931 | -392 | -280 | -219 | 45 | 1199 | 2496 |  | CORR | GENE | 02:26 | 02:44 | 02:54 | 80 | 347 | 14 | EXT |  | 0.89 | (c)
27131.245 | 1.495 | 0.453 | -7.635 | -8.677 | -52 | -38 | -6 | 0 | 453 | 2496 |  | CORR | GENE | 03:21 | 03:23 | 03:28 | 1537 | 93 | 10 | EXT |  | 0.97 | (c)
27131.381 | 1.631 | 1.597 | -7.499 | -7.533 | -207 | -122 | -126 | 45 | 1597 | 2496 |  | CORR | CIGR | 02:56 | 03:10 | 03:09 | 50 | 162 | 13 | EXT |  | 0.89 | (c)
27131.749 | 1.999 | 1.941 | -7.131 | -7.189 | -405 | 142 | 73 | 0 | 1941 | 2496 |  | CORR | GENE | 02:24 | 03:52 | 03:41 | 162 | 956 | 15 | EXT |  | 0.91 | (c)
27132.08 | 2.33 | 2.11 | -6.8 | -7.02 | 3 | 8 | 23 | 3 | 2110 | 2496 |  | CORR | AXGR | 03:30 | 03:31 | 03:33 | 341 | 40 | 10 | EXT |  | 0.92 | (c)
27132.202 | 2.452 | 2.428 | -6.678 | -6.702 | -219 | -147 | -139 | 58 | 2428 | 2496 |  | CORR | CIGR | 02:54 | 03:06 | 03:07 | 35 | 161 | 14 | EXT |  | 0.89 | (c)
27133.423 | 3.673 | 3.644 | -5.457 | -5.486 | 921 | 984 | 995 | 921 | 3644 | 2496 |  | CORR | CIGR | 05:58 | 06:08 | 06:10 | 40 | 149 | 15 | EXT |  | 0.89 | (c)
27133.443 | 3.693 | 3.674 | -5.437 | -5.456 | -357 | -304 | -283 | 209 | 3674 | 2496 |  | CORR | CIGR | 02:32 | 02:40 | 02:44 | 35 | 148 | 10 | EXT |  | 0.89 | (c)
27133.65 | 3.9 | 3.874 | -5.23 | -5.256 | 1566 | 1678 | 1671 | 1566 | 3874 | 2496 |  | CORR | CIGR | 07:42 | 08:00 | 07:59 | 36 | 210 | 10 | EXT |  | 0.89 | (c)
27133.833 | 4.083 | 4.054 | -5.047 | -5.076 | -281 | -147 | -176 | 70 | 4054 | 2496 |  | CORR | CIGR | 02:44 | 03:06 | 03:01 | 36 | 211 | 12 | EXT |  | 0.89 | (c)
27134.023 | 4.273 | 4.23 | -4.857 | -4.9 | -194 | -118 | -89 | 0 | 4230 | 2496 |  | CORR | CIGR | 02:58 | 03:10 | 03:15 | 45 | 211 | 11 | EXT |  | 0.89 | (c)
27134.343 | 4.593 | 4.57 | -4.537 | -4.56 | -256 | -147 | -132 | 8 | 4505 | 2496 |  | CORR | CIGR | 02:48 | 03:06 | 03:08 | 55 | 248 | 12 | EXT |  | 0.89 | (c)
27134.655 | 4.905 | 4.623 | -4.225 | -4.507 | 1825 | 1890 | 1860 | 1825 | 4091 | 2496 |  | CORR | GENE | 08:24 | 08:34 | 08:30 | 416 | 71 | 10 | EXT |  | 0.93 | (c)
27134.676 | 4.926 | 4.87 | -4.204 | -4.26 | -145 | -38 | -40 | 0 | 4195 | 2496 |  | CORR | GENE | 03:06 | 03:23 | 03:23 | 65 | 211 | 10 | EXT |  | 0.89 | (c)
27135.099 | 5.349 | 5.314 | -3.781 | -3.816 | 1776 | 1879 | 1875 | 1776 | 3766 | 2496 |  | CORR | CIGR | 08:16 | 08:33 | 08:32 | 50 | 198 | 10 | EXT |  | 0.89 | (c)
27135.171 | 5.421 | 5.39 | -3.709 | -3.74 | -11 | 115 | 131 | 0 | 3689 | 2496 |  | CORR | CIGR | 03:28 | 03:48 | 03:51 | 51 | 285 | 10 | EXT |  | 0.89 | (c)
27135.237 | 5.487 | 5.448 | -3.643 | -3.682 | 1714 | 1829 | 1825 | 1714 | 3637 | 2496 |  | CORR | CIGR | 08:06 | 08:25 | 08:24 | 45 | 223 | 10 | EXT |  | 0.89 | (c)
27135.429 | 5.679 | 5.648 | -3.451 | -3.482 | 1677 | 1872 | 1813 | 1677 | 3427 | 2496 |  | CORR | CIGR | 07:60 | 08:32 | 08:22 | 55 | 273 | 10 | EXT |  | 0.89 | (c)
27135.585 | 5.835 | 5.628 | -3.295 | -3.502 | 308 | 340 | 333 | 308 | 3145 | 2496 |  | CORR | AXGR | 04:19 | 04:24 | 04:23 | 357 | 50 | 10 | EXT |  | 0.92 | (c)
27135.636 | 5.886 | 5.857 | -3.244 | -3.273 | 1776 | 1867 | 1844 | 1776 | 3229 | 2496 |  | CORR | CIGR | 08:16 | 08:31 | 08:27 | 44 | 136 | 10 | EXT |  | 0.89 | (c)
27135.699 | 5.949 | 5.908 | -3.181 | -3.222 | -484 | 100 | -101 | 0 | 3126 | 2496 |  | CORR | GENE | 02:11 | 03:46 | 03:13 | 96 | 767 | 18 | EXT |  | 0.9 | (c)
27135.852 | 6.102 | 6.079 | -3.028 | -3.051 | 1789 | 1866 | 1850 | 1789 | 3021 | 2496 |  | CORR | CIGR | 08:18 | 08:31 | 08:28 | 30 | 123 | 10 | EXT |  | 0.89 | (c)
27135.941 | 6.191 | 6.14 | -2.939 | -2.99 | 17 | 142 | 178 | 17 | 2905 | 2496 |  | CORR | GENE | 03:32 | 03:52 | 03:58 | 85 | 322 | 10 | EXT |  | 0.89 | (c)
27136.06 | 6.31 | 6.265 | -2.82 | -2.865 | 1566 | 1764 | 1844 | 1566 | 2715 | 2496 |  | CORR | GENE | 07:42 | 08:14 | 08:27 | 150 | 557 | 13 | EXT |  | 0.9 | (c)
27136.496 | 6.746 | 6.718 | -2.384 | -2.412 | 4 | 62 | 84 | 4 | 2383 | 2496 |  | CORR | CIGR | 03:30 | 03:39 | 03:43 | 29 | 161 | 12 | EXT |  | 0.89 | (c)
27136.573 | 6.823 | 6.727 | -2.307 | -2.403 | 1739 | 1854 | 1900 | 1739 | 2307 | 2496 |  | CORR | GENE | 08:10 | 08:29 | 08:36 | 96 | 322 | 10 | EXT |  | 0.89 | (c)
27136.727 | 6.977 | 6.93 | -2.153 | -2.2 | 1739 | 1865 | 1937 | 1739 | 2140 | 2496 |  | CORR | GENE | 08:10 | 08:30 | 08:42 | 60 | 397 | 10 | EXT |  | 0.89 | (c)
27137.002 | 7.252 | 6.946 | -1.878 | -2.184 | 1531 | 1570 | 1561 | 1531 | 1753 | 2496 |  | CORR | GENE | 07:36 | 07:43 | 07:41 | 431 | 61 | 12 | EXT |  | 0.94 | (c)
27137.322 | 7.572 | 7.551 | -1.558 | -1.579 | -256 | -147 | -170 | 83 | 1554 | 2496 |  | CORR | CIGR | 02:48 | 03:06 | 03:02 | 25 | 173 | 10 | EXT |  | 0.89 | (c)
27137.324 | 7.574 | 7.556 | -1.556 | -1.574 | 1838 | 1894 | 1887 | 1838 | 1549 | 2496 |  | CORR | CIGR | 08:26 | 08:35 | 08:34 | 25 | 99 | 12 | EXT |  | 0.89 | (c)
27137.429 | 7.679 | 7.171 | -1.451 | -1.959 | -65 | 27 | 5 | 0 | 906 | 2496 |  | CORR | GENE | 03:19 | 03:34 | 03:30 | 1053 | 141 | 10 | EXT |  | 0.96 | (c)
27137.721 | 7.971 | 7.948 | -1.159 | -1.182 | -306 | -156 | -213 | 120 | 1136 | 2496 |  | CORR | CIGR | 02:40 | 03:04 | 02:55 | 46 | 186 | 11 | EXT |  | 0.89 | (c)
27137.782 | 8.032 | 8.008 | -1.098 | -1.122 | 1849 | 1927 | 1966 | 1849 | 1066 | 2496 |  | CORR | CIGR | 08:28 | 08:40 | 08:47 | 56 | 235 | 13 | EXT |  | 0.89 | (c)
27137.893 | 8.143 | 8.114 | -0.987 | -1.016 | -380 | -133 | -256 | 132 | 936 | 2496 |  | CORR | GENE | 02:28 | 03:08 | 02:48 | 80 | 248 | 10 | EXT |  | 0.89 | (c)
27138.114 | 8.364 | 8.339 | -0.766 | -0.791 | 1900 | 1980 | 1993 | 1900 | 765 | 2496 |  | CORR | CIGR | 08:36 | 08:49 | 08:51 | 26 | 186 | 12 | EXT |  | 0.89 | (c)
27138.218 | 8.468 | 8.425 | -0.662 | -0.705 | -454 | -179 | -219 | 0 | 626 | 2496 |  | CORR | GENE | 02:16 | 03:01 | 02:54 | 79 | 471 | 13 | EXT |  | 0.89 | (c)
27138.37 | 8.62 | 8.542 | -0.51 | -0.588 | -351 | -297 | -317 | 283 | 220 | 2496 |  | CORR | GENE | 02:33 | 02:41 | 02:38 | 368 | 68 | 10 | EXT |  | 0.93 | (c)
27138.388 | 8.638 | 8.6 | -0.492 | -0.53 | 2098 | 2133 | 2228 | 2098 | 475 | 2496 |  | CORR | CIGR | 09:08 | 09:14 | 09:29 | 55 | 261 | 15 | EXT |  | 0.89 | (c)
27138.488 | 8.738 | 8.718 | -0.392 | -0.412 | 1741 | 1804 | 1803 | 1741 | 383 | 2496 |  | CORR | CIGR | 08:10 | 08:21 | 08:20 | 29 | 124 | 10 | EXT |  | 0.89 | (c)
27138.598 | 8.848 | 8.829 | -0.282 | -0.301 | 1746 | 1805 | 1799 | 1746 | 280 | 2496 |  | CORR | CIGR | 08:11 | 08:21 | 08:20 | 21 | 106 | 10 | EXT |  | 0.89 | (c)
27138.685 | 8.935 | 8.817 | -0.195 | -0.313 | -63 | -54 | -45 | 26 | 23 | 2496 |  | CORR | AXGR | 03:19 | 03:21 | 03:22 | 290 | 37 | 13 | EXT |  | 0.93 | (c)
27138.768 | 9.018 | 8.965 | -0.112 | -0.165 | 1566 | 1795 | 1782 | 1566 | 105 | 2496 |  | CORR | GENE | 07:42 | 08:19 | 08:17 | 60 | 433 | 13 | EXT |  | 0.89 | (c)
27138.938 | 0.058 | 0.022 | -10.742 | -10.778 | -1316 | -1154 | -1093 | 870 | 22 | 2497 |  | CORR | GENE | 07:60 | 08:26 | 08:36 | 65 | 446 | 11 | EXT |  | 0.89 | (c)
27139.02 | 0.14 | 0.121 | -10.66 | -10.679 | -1199 | -1042 | -1103 | 1007 | 121 | 2497 |  | CORR | CIGR | 08:19 | 08:44 | 08:34 | 25 | 192 | 12 | EXT |  | 0.89 | (c)
27139.36 | 0.48 | 0.429 | -10.32 | -10.371 | -1346 | -1048 | -1119 | 892 | 429 | 2497 |  | CORR | GENE | 07:55 | 08:43 | 08:32 | 58 | 454 | 11 | EXT |  | 0.89 | (c)
27139.486 | 0.606 | 0.546 | -10.194 | -10.254 | -1204 | -1083 | -1024 | 845 | 546 | 2497 |  | CORR | GENE | 08:18 | 08:38 | 08:47 | 134 | 359 | 13 | EXT |  | 0.9 | (c)
27139.617 | 0.737 | 0.696 | -10.063 | -10.104 | -1081 | -1048 | -1012 | 944 | 696 | 2497 |  | CORR | GENE | 08:38 | 08:43 | 08:49 | 59 | 137 | 10 | EXT |  | 0.89 | (c)
27139.978 | 1.098 | 1.038 | -9.702 | -9.762 | -1242 | -996 | -1074 | 907 | 1038 | 2497 |  | CORR | GENE | 08:12 | 08:52 | 08:39 | 85 | 335 | 14 | EXT |  | 0.89 | (c)
27140.185 | 1.305 | 1.295 | -9.495 | -9.505 | -1287 | -1204 | -1230 | 1173 | 1295 | 2497 |  | CORR | CIGR | 08:05 | 08:18 | 08:14 | 19 | 114 | 10 | EXT |  | 0.89 | (c)
27140.292 | 1.412 | 1.378 | -9.388 | -9.422 | -1427 | -1240 | -1235 | 1043 | 1378 | 2497 |  | CORR | CIGR | 07:42 | 08:12 | 08:13 | 55 | 384 | 10 | EXT |  | 0.89 | (c)
27140.697 | 1.817 | 1.804 | -8.983 | -8.996 | -783 | -638 | -690 | 597 | 1804 | 2497 |  | CORR | CIGR | 09:26 | 09:49 | 09:41 | 40 | 186 | 12 | EXT |  | 0.89 | (c)
27140.817 | 1.937 | 1.899 | -8.863 | -8.901 | -1369 | -1275 | -1263 | 1158 | 1899 | 2497 |  | CORR | CIGR | 07:51 | 08:07 | 08:08 | 41 | 211 | 12 | EXT |  | 0.89 | (c)
27141.118 | 2.238 | 2.204 | -8.562 | -8.596 | -1366 | -1277 | -1266 | 1167 | 2204 | 2497 |  | CORR | CIGR | 07:52 | 08:06 | 08:08 | 35 | 199 | 10 | EXT |  | 0.89 | (c)
27141.331 | 2.451 | 2.432 | -8.349 | -8.368 | -1390 | -1229 | -1272 | 1155 | 2432 | 2497 |  | CORR | CIGR | 07:48 | 08:14 | 08:07 | 20 | 235 | 15 | EXT |  | 0.89 | (c)
27141.457 | 2.577 | 2.46 | -8.223 | -8.34 | -1444 | -1393 | -1416 | 1389 | 2460 | 2497 |  | CORR | AXGR | 07:39 | 07:48 | 07:44 | 312 | 55 | 10 | EXT |  | 0.92 | (c)
27141.528 | 2.648 | 2.602 | -8.152 | -8.198 | -783 | -733 | -696 | 610 | 2602 | 2497 |  | CORR | CIGR | 09:26 | 09:34 | 09:40 | 56 | 173 | 10 | EXT |  | 0.89 | (c)
27147.615 | 8.735 | 8.684 | -2.065 | -2.116 | -647 | -501 | -535 | 424 | 2065 | 2497 |  | CORR | CIGR | 09:48 | 10:12 | 10:06 | 51 | 223 | 10 | EXT |  | 0.89 | (c)
27148.109 | 9.229 | 9.202 | -1.571 | -1.598 | -1192 | -1110 | -1099 | 1006 | 1559 | 2497 |  | CORR | CIGR | 08:20 | 08:33 | 08:35 | 39 | 186 | 12 | EXT |  | 0.89 | (c)
27149.257 | 10.377 | 10.352 | -0.423 | -0.448 | -870 | -751 | -771 | 672 | 414 | 2497 |  | CORR | CIGR | 09:12 | 09:31 | 09:28 | 34 | 198 | 10 | EXT |  | 0.89 | (c)
27149.598 | 10.718 | 10.698 | -0.082 | -0.102 | -808 | -746 | -684 | 560 | 42 | 2497 |  | CORR | GENE | 09:22 | 09:32 | 09:42 | 60 | 248 | 10 | EXT |  | 0.89 | (c)
27149.772 | 0.092 | 0.054 | -10.728 | -10.766 | -1469 | -1305 | -1348 | 1228 | 54 | 2498 |  | CORR | CIGR | 09:23 | 09:50 | 09:43 | 43 | 241 | 10 | EXT |  | 0.89 | (c)
27155.888 | 6.208 | 6.176 | -4.612 | -4.644 | -1877 | -1864 | -1856 | 1834 | 4552 | 2498 |  | CORR | AXGR | 08:17 | 08:19 | 08:21 | 92 | 43 | 11 | EXT |  | 0.89 | (c)
27157.25 | 7.57 | 7.55 | -3.25 | -3.27 | -2165 | -2111 | -2119 | 2073 | 3228 | 2498 |  | CORR | CIGR | 07:31 | 07:39 | 07:38 | 42 | 92 | 11 | EXT |  | 0.89 | (c)
27158.658 | 8.978 | 8.955 | -1.842 | -1.865 | 637 | 715 | 741 | 637 | 1820 | 2498 |  | CORR | CIGR | 03:03 | 03:15 | 03:20 | 45 | 208 | 14 | EXT |  | 0.89 | (c)
27159.91 | 10.23 | 10.183 | -0.59 | -0.637 | 593 | 658 | 655 | 593 | 577 | 2498 |  | CORR | GENE | 02:56 | 03:06 | 03:06 | 60 | 124 | 13 | EXT |  | 0.89 | (c)
27159.953 | 10.273 | 9.892 | -0.547 | -0.928 | -1985 | -1914 | -1941 | 1898 | 309 | 2498 |  | CORR | GENE | 07:60 | 08:11 | 08:07 | 619 | 87 | 10 | EXT |  | 0.94 | (c)
27160.09 | 10.41 | 10.389 | -0.41 | -0.431 | -1784 | -1674 | -1695 | 1606 | 408 | 2498 |  | CORR | CIGR | 08:32 | 08:50 | 08:47 | 23 | 178 | 11 | EXT |  | 0.89 | (c)
27160.161 | 10.481 | 10.466 | -0.339 | -0.354 | -1625 | -1606 | -1594 | 1563 | 335 | 2498 |  | CORR | CIGR | 08:58 | 09:01 | 09:03 | 19 | 62 | 14 | EXT |  | 0.89 | (c)
27160.481 | 10.801 | 10.754 | -0.019 | -0.066 | 501 | 717 | 629 | 501 | 19 | 2498 |  | CORR | CIGR | 02:41 | 03:16 | 03:02 | 47 | 256 | 11 | EXT |  | 0.89 | (c)
27160.805 | 0.305 | 0.269 | -10.53 | -10.566 | 191 | 263 | 290 | 191 | 269 | 2499 |  | CORR | CIGR | 03:42 | 03:54 | 03:58 | 45 | 199 | 14 | EXT |  | 0.89 | (c)
27160.849 | 0.349 | 0.329 | -10.486 | -10.506 | -191 | -121 | -117 | 42 | 329 | 2499 |  | CORR | CIGR | 02:40 | 02:52 | 02:52 | 55 | 149 | 10 | EXT |  | 0.89 | (c)
27161.106 | 0.606 | 0.57 | -10.229 | -10.265 | -168 | -103 | -88 | 7 | 570 | 2499 |  | CORR | CIGR | 02:44 | 02:54 | 02:57 | 50 | 161 | 10 | EXT |  | 0.89 | (c)
27161.196 | 0.696 | 0.636 | -10.139 | -10.199 | -107 | -67 | -80 | 54 | 636 | 2499 |  | CORR | AXGR | 02:54 | 03:00 | 02:58 | 245 | 52 | 11 | EXT |  | 0.91 | (c)
27161.484 | 0.984 | 0.957 | -9.851 | -9.878 | 92 | 146 | 154 | 92 | 957 | 2499 |  | CORR | CIGR | 03:26 | 03:35 | 03:36 | 55 | 124 | 12 | EXT |  | 0.89 | (c)
27161.777 | 1.277 | 1.202 | -9.558 | -9.633 | -267 | -130 | -13 | 0 | 1202 | 2499 |  | CORR | GENE | 02:28 | 02:50 | 03:09 | 105 | 508 | 13 | EXT |  | 0.9 | (c)
27161.853 | 1.353 | 1.327 | -9.482 | -9.508 | -416 | -294 | -323 | 230 | 1327 | 2499 |  | CORR | CIGR | 02:04 | 02:24 | 02:19 | 54 | 186 | 11 | EXT |  | 0.89 | (c)
27161.911 | 1.411 | 1.386 | -9.424 | -9.449 | -252 | -129 | -153 | 53 | 1386 | 2499 |  | CORR | CIGR | 02:30 | 02:50 | 02:46 | 46 | 199 | 13 | EXT |  | 0.89 | (c)
27162.023 | 1.523 | 1.523 | -9.312 | -9.312 | -257 | -134 | -163 | 70 | 1523 | 2499 |  | CORR | GENE | 02:30 | 02:49 | 02:45 | 205 | 188 | 13 | EXT |  | 0.91 | (c)
27162.304 | 1.804 | 1.758 | -9.031 | -9.077 | -289 | -193 | -128 | 0 | 1758 | 2499 |  | CORR | GENE | 02:24 | 02:40 | 02:51 | 67 | 323 | 12 | EXT |  | 0.89 | (c)
27167.88 | 7.38 | 7.299 | -3.455 | -3.536 | 1288 | 1411 | 1369 | 1288 | 3183 | 2499 |  | CORR | GENE | 06:39 | 06:59 | 06:52 | 353 | 163 | 27 | EXT |  | 1.01 | (b)
27168.298 | 7.798 | 7.752 | -3.037 | -3.083 | 1208 | 1464 | 1393 | 1208 | 2998 | 2499 |  | CORR | GENE | 06:26 | 07:07 | 06:56 | 85 | 371 | 10 | EXT |  | 0.89 | (c)
27168.417 | 7.917 | 7.886 | -2.918 | -2.949 | 749 | 835 | 873 | 749 | 2903 | 2499 |  | CORR | CIGR | 05:12 | 05:26 | 05:32 | 46 | 248 | 10 | EXT |  | 0.89 | (c)
27168.632 | 8.132 | 8.116 | -2.703 | -2.719 | -379 | -123 | -218 | 56 | 2649 | 2499 |  | CORR | GENE | 02:10 | 02:51 | 02:36 | 70 | 323 | 11 | EXT |  | 0.89 | (c)
27168.799 | 8.299 | 8.23 | -2.536 | -2.605 | -35 | 75 | 232 | 0 | 2523 | 2499 |  | CORR | GENE | 03:06 | 03:23 | 03:49 | 82 | 534 | 15 | EXT |  | 0.89 | (c)
27169.216 | 8.716 | 8.712 | -2.119 | -2.123 | -131 | -37 | -67 | 2 | 2101 | 2499 |  | CORR | CIGR | 02:50 | 03:05 | 03:00 | 22 | 129 | 14 | EXT |  | 0.89 | (c)
27170.416 | 9.916 | 9.853 | -0.919 | -0.982 | 78 | 229 | 290 | 78 | 879 | 2499 |  | CORR | GENE | 03:24 | 03:48 | 03:58 | 103 | 424 | 16 | EXT |  | 0.9 | (c)
27170.933 | 10.433 | 9.682 | -0.402 | -1.153 | -7 | -7 | 29 | 0 | 127 | 2499 |  | CORR | GENE | 03:10 | 03:10 | 03:16 | 1026 | 72 | 10 | EXT |  | 0.96 | (c)
27171.071 | 10.571 | 10.464 | -0.264 | -0.371 | 1754 | 1777 | 1785 | 1754 | 227 | 2499 |  | CORR | GENE | 07:54 | 07:58 | 07:59 | 144 | 63 | 12 | EXT |  | 0.9 | (c)
27171.335 | 0 | -0.042 | -11.1 | -11.142 | 807 | -1861 | -1518 | 0 |  | 2500 | Нарушение формы кольцевого шва | GWAN |  | 02:17 | 07:07 | 08:02 | 0 | 4272 |  | EXT | Нарушение формы кольцевого шва |  | (c)
27171.671 | 0.336 | 0.317 | -10.764 | -10.783 | 932 | 1011 | 1001 | 932 | 317 | 2500 |  | CORR | CIGR | 02:37 | 02:50 | 02:48 | 42 | 137 | 15 | EXT |  | 0.89 | (c)
27171.765 | 0.43 | 0.398 | -10.67 | -10.702 | -1684 | -1559 | -1531 | 546 | 398 | 2500 |  | CORR | CIGR | 07:35 | 07:55 | 07:60 | 54 | 306 | 11 | EXT |  | 0.89 | (c)
27172.176 | 0.841 | 0.829 | -10.259 | -10.271 | -1768 | -1693 | -1682 | 463 | 829 | 2500 |  | CORR | CIGR | 07:22 | 07:34 | 07:35 | 37 | 171 | 13 | EXT |  | 0.89 | (c)
27172.252 | 0.917 | 0.906 | -10.183 | -10.194 | -1392 | -1299 | -1257 | 839 | 906 | 2500 |  | CORR | CIGR | 08:22 | 08:37 | 08:44 | 55 | 269 | 10 | EXT |  | 0.89 | (c)
27173.089 | 1.754 | 1.714 | -9.346 | -9.386 | -1356 | -1093 | -1155 | 875 | 1714 | 2500 |  | CORR | GENE | 08:28 | 09:11 | 09:00 | 64 | 401 | 12 | EXT |  | 0.89 | (c)
27173.397 | 2.062 | 2.025 | -9.038 | -9.075 | -1687 | -1577 | -1514 | 544 | 2025 | 2500 |  | CORR | GENE | 07:35 | 07:52 | 08:03 | 58 | 346 | 10 | EXT |  | 0.89 | (c)
27173.504 | 2.169 | 2.13 | -8.931 | -8.97 | -1522 | -1440 | -1411 | 709 | 2130 | 2500 |  | CORR | GENE | 08:01 | 08:14 | 08:19 | 135 | 222 | 11 | EXT |  | 0.9 | (c)
27173.585 | 2.25 | 1.547 | -8.85 | -9.553 | 1107 | 1164 | 1177 | 984 | 1547 | 2500 |  | CORR | GENE | 03:06 | 03:15 | 03:17 | 1152 | 140 | 11 | EXT |  | 0.97 | (c)
27174.275 | 2.94 | 2.932 | -8.16 | -8.168 | -1120 | -910 | -973 | 826 | 2932 | 2500 |  | CORR | GENE | 09:06 | 09:40 | 09:30 | 60 | 293 | 11 | EXT |  | 0.89 | (c)
27175.671 | 4.336 | 4.283 | -6.764 | -6.817 | 1096 | 1458 | 1418 | 490 | 4283 | 2500 |  | CORR | GENE | 03:04 | 04:02 | 03:56 | 73 | 644 | 25 | EXT |  | 0.9 | (c)
27175.774 | 4.439 | 4.373 | -6.661 | -6.727 | -1203 | -1156 | -1170 | 1027 | 4373 | 2500 |  | CORR | GENE | 08:53 | 09:00 | 08:58 | 161 | 66 | 15 | EXT |  | 0.91 | (c)
27176.246 | 4.911 | 4.894 | -6.189 | -6.206 | 1121 | 1312 | 1309 | 733 | 4894 | 2500 |  | CORR | GENE | 03:08 | 03:39 | 03:38 | 59 | 377 | 10 | EXT |  | 0.89 | (c)
27176.417 | 5.082 | 5.067 | -6.018 | -6.033 | 1291 | 1507 | 1433 | 655 | 5067 | 2500 |  | CORR | CIGR | 03:35 | 04:10 | 03:58 | 50 | 284 | 15 | EXT |  | 0.89 | (c)
27176.685 | 5.35 | 5.334 | -5.75 | -5.766 | -1402 | -1191 | -1252 | 828 | 5334 | 2500 |  | CORR | GENE | 08:21 | 08:55 | 08:45 | 75 | 301 | 12 | EXT |  | 0.89 | (c)
27177.002 | 5.667 | 5.624 | -5.433 | -5.476 | 672 | 902 | 931 | 672 | 5396 | 2500 |  | CORR | GENE | 01:55 | 02:33 | 02:37 | 80 | 517 | 12 | EXT |  | 0.89 | (c)
27177.365 | 6.03 | 6.011 | -5.07 | -5.089 | 1007 | 1057 | 1089 | 1007 | 5055 | 2500 |  | CORR | CIGR | 02:49 | 02:58 | 03:03 | 34 | 166 | 12 | EXT |  | 0.89 | (c)
27177.776 | 6.441 | 6.417 | -4.659 | -4.683 | 957 | 1092 | 1115 | 957 | 4625 | 2500 |  | CORR | GENE | 02:41 | 03:03 | 03:07 | 58 | 317 | 13 | EXT |  | 0.89 | (c)
27178.609 | 7.274 | 7.193 | -3.826 | -3.907 | 771 | 938 | 1089 | 771 | 3796 | 2500 |  | CORR | GENE | 02:11 | 02:38 | 03:03 | 111 | 637 | 11 | EXT |  | 0.89 | (c)
27178.937 | 7.602 | 7.576 | -3.498 | -3.524 | -902 | -817 | -807 | 713 | 3470 | 2500 |  | CORR | CIGR | 09:41 | 09:55 | 09:57 | 54 | 189 | 15 | EXT |  | 0.89 | (c)
27179.064 | 7.729 | 7.714 | -3.371 | -3.386 | -1078 | -1001 | -986 | 893 | 3348 | 2500 |  | CORR | CIGR | 09:13 | 09:25 | 09:28 | 38 | 185 | 10 | EXT |  | 0.89 | (c)
27179.802 | 8.467 | 8.458 | -2.633 | -2.642 | -853 | -737 | -754 | 656 | 2601 | 2500 |  | CORR | CIGR | 09:49 | 10:08 | 10:05 | 41 | 198 | 13 | EXT |  | 0.89 | (c)
27187.001 | 4.566 | 4.54 | -6.189 | -6.215 | -1891 | -1706 | -1720 | 339 | 4540 | 2501 |  | CORR | GENE | 08:45 | 09:15 | 09:13 | 73 | 342 | 22 | EXT |  | 0.89 | (c)
27187.07 | 4.635 | 4.632 | -6.12 | -6.123 | -1860 | -1835 | -1842 | 370 | 4632 | 2501 |  | CORR | AXGR | 08:50 | 08:54 | 08:53 | 110 | 37 | 11 | EXT |  | 0.89 | (c)
27188.465 | 6.03 | 6.008 | -4.725 | -4.747 | 804 | 878 | 891 | 804 | 4721 | 2501 |  | CORR | CIGR | 03:60 | 04:12 | 04:14 | 26 | 174 | 13 | EXT |  | 0.89 | (c)
27190.837 | 8.402 | 8.127 | -2.353 | -2.628 | 854 | 981 | 934 | 854 | 2263 | 2501 |  | CORR | GENE | 04:08 | 04:29 | 04:21 | 365 | 161 | 12 | EXT |  | 0.93 | (c)
27191.856 | 9.421 | 9.035 | -1.334 | -1.72 | 66 | 80 | 84 | 66 | 1207 | 2501 |  | CORR | AXGR | 02:01 | 02:03 | 02:04 | 513 | 37 | 12 | EXT |  | 0.95 | (c)
27191.97 | 9.535 | 9.487 | -1.22 | -1.268 | 593 | 771 | 742 | 593 | 1203 | 2501 |  | CORR | GENE | 03:26 | 03:55 | 03:50 | 65 | 298 | 10 | EXT |  | 0.89 | (c)
27192.581 | 10.146 | 10.121 | -0.609 | -0.634 | 48 | 89 | 166 | 48 | 574 | 2501 |  | CORR | GENE | 01:58 | 02:05 | 02:17 | 60 | 236 | 10 | EXT |  | 0.89 | (c)
27192.629 | 10.194 | 10.142 | -0.561 | -0.613 | 76 | 99 | 98 | 76 | 148 | 2501 |  | CORR | AXGR | 02:02 | 02:06 | 02:06 | 465 | 44 | 13 | EXT |  | 0.95 | (c)
27193.028 | 10.593 | 10.552 | -0.162 | -0.203 | 482 | 588 | 599 | 482 | 138 | 2501 |  | CORR | GENE | 03:08 | 03:25 | 03:27 | 65 | 235 | 10 | EXT |  | 0.89 | (c)
27204.067 | 0.022 | 0.017 | -11.208 | -11.213 | -1819 | -1684 | -1642 | 411 | 17 | 2503 |  | CORR | CIGR | 04:32 | 04:53 | 05:00 | 39 | 355 | 16 | EXT |  | 0.89 | (c)
27204.081 | 0.036 | 0.013 | -11.194 | -11.217 | -1013 | -876 | -818 | 623 | 13 | 2503 |  | CORR | CIGR | 06:42 | 07:04 | 07:13 | 28 | 390 | 15 | EXT |  | 0.89 | (c)
27204.1 | 0.055 | 0.011 | -11.175 | -11.219 | 1887 | 1990 | 2190 | 0 | 11 | 2503 |  | ARTD | GENE | 02:30 | 02:46 | 03:19 | 214 | 606 |  | EXT | Эквивалент потери металла 10%. |  | (c)
27204.238 | 0.193 | 0.174 | -11.037 | -11.056 | -69 | 15 | -4 | 0 | 174 | 2503 |  | CORR | CIGR | 09:14 | 09:27 | 09:25 | 30 | 131 | 13 | EXT |  | 0.89 | (c)
27204.534 | 0.489 | 0.468 | -10.741 | -10.762 | -447 | -394 | -377 | 307 | 468 | 2503 |  | CORR | CIGR | 08:13 | 08:22 | 08:24 | 39 | 139 | 11 | EXT |  | 0.89 | (c)
27204.643 | 0.598 | 0.567 | -10.632 | -10.663 | -309 | -119 | -139 | 0 | 567 | 2503 |  | CORR | GENE | 08:35 | 09:06 | 09:03 | 89 | 340 | 14 | EXT |  | 0.89 | (c)
27204.839 | 0.794 | 0.68 | -10.436 | -10.55 | -2171 | -2098 | -1812 | 60 | 680 | 2503 |  | CORR | GENE | 03:35 | 03:46 | 04:33 | 129 | 717 | 13 | EXT |  | 0.9 | (c)
27205.947 | 1.902 | 1.845 | -9.328 | -9.385 | -40 | -29 | -27 | 13 | 1845 | 2503 |  | CORR | AXGR | 09:19 | 09:20 | 09:21 | 129 | 27 | 11 | EXT |  | 0.9 | (c)
27206.582 | 2.537 | 2.518 | -8.693 | -8.712 | -341 | -247 | -273 | 205 | 2518 | 2503 |  | CORR | CIGR | 08:30 | 08:45 | 08:41 | 44 | 136 | 11 | EXT |  | 0.89 | (c)
27207.345 | 3.3 | 3.186 | -7.93 | -8.044 | -2190 | -2182 | -2178 | 40 | 3186 | 2503 |  | CORR | AXGR | 03:32 | 03:33 | 03:34 | 400 | 25 | 15 | EXT |  | 0.95 | (c)
27208.161 | 4.116 | 4.102 | -7.114 | -7.128 | 1914 | 2172 | 2063 | 19 | 4102 | 2503 |  | CORR | GENE | 02:34 | 03:16 | 02:58 | 65 | 298 | 10 | EXT |  | 0.89 | (c)
27209.016 | 4.971 | 4.946 | -6.259 | -6.284 | -689 | -345 | -459 | 228 | 4946 | 2503 |  | CORR | GENE | 07:34 | 08:29 | 08:11 | 92 | 461 | 11 | EXT |  | 0.89 | (c)
27209.849 | 5.804 | 5.793 | -5.426 | -5.437 | -415 | -365 | -354 | 292 | 5413 | 2503 |  | CORR | CIGR | 08:18 | 08:26 | 08:28 | 24 | 123 | 10 | EXT |  | 0.89 | (c)
27210.266 | 6.221 | 6.214 | -5.009 | -5.016 | -445 | -348 | -365 | 284 | 4989 | 2503 |  | CORR | CIGR | 08:13 | 08:29 | 08:26 | 27 | 161 | 12 | EXT |  | 0.89 | (c)
27210.308 | 6.263 | 6.233 | -4.967 | -4.997 | -420 | -407 | -410 | 399 | 4883 | 2503 |  | CORR | AXGR | 08:17 | 08:19 | 08:19 | 114 | 21 | 14 | EXT |  | 0.9 | (c)
27211.484 | 7.439 | 7.24 | -3.791 | -3.99 | -310 | -239 | -264 | 218 | 3720 | 2503 |  | CORR | GENE | 08:35 | 08:47 | 08:42 | 270 | 92 | 13 | EXT |  | 0.92 | (c)
27211.749 | 7.704 | 7.555 | -3.526 | -3.675 | 2044 | 2048 | 2061 | 153 | 3249 | 2503 |  | CORR | AXGR | 02:55 | 02:56 | 02:58 | 426 | 34 | 10 | EXT |  | 0.93 | (c)
27211.773 | 7.728 | 7.704 | -3.502 | -3.526 | 1877 | 1981 | 1976 | 156 | 3482 | 2503 |  | CORR | CIGR | 02:28 | 02:45 | 02:44 | 44 | 198 | 11 | EXT |  | 0.89 | (c)
27212.517 | 8.472 | 8.399 | -2.758 | -2.831 | 1993 | 2126 | 2155 | 0 | 2724 | 2503 |  | CORR | GENE | 02:47 | 03:08 | 03:13 | 107 | 324 | 11 | EXT |  | 0.89 | (c)
27212.913 | 8.868 | 8.854 | -2.362 | -2.376 | 1791 | 1889 | 1894 | 234 | 2341 | 2503 |  | CORR | CIGR | 02:14 | 02:30 | 02:31 | 35 | 206 | 12 | EXT |  | 0.89 | (c)
27213.066 | 9.021 | 8.973 | -2.209 | -2.257 | 1837 | 1896 | 1924 | 220 | 2184 | 2503 |  | CORR | GENE | 02:22 | 02:31 | 02:36 | 73 | 174 | 11 | EXT |  | 0.89 | (c)
27213.979 | 9.934 | 9.92 | -1.296 | -1.31 | 1958 | 2114 | 2064 | 60 | 1263 | 2503 |  | CORR | CIGR | 02:41 | 03:06 | 02:58 | 47 | 212 | 10 | EXT |  | 0.89 | (c)
27218.519 | 3.244 | 3.243 | -8.036 | -8.037 | 1501 | 1601 | 1575 | 582 | 3243 | 2504 |  | CORR | CIGR | 02:52 | 03:08 | 03:04 | 35 | 148 | 12 | EXT |  | 0.89 | (c)
27218.892 | 3.617 | 3.599 | -7.663 | -7.681 | 1777 | 1855 | 1858 | 291 | 3599 | 2504 |  | CORR | CIGR | 03:37 | 03:49 | 03:50 | 34 | 163 | 10 | EXT |  | 0.89 | (c)
27218.992 | 3.717 | 3.676 | -7.563 | -7.604 | 1922 | 2027 | 2064 | 24 | 3676 | 2504 |  | CORR | GENE | 03:60 | 04:17 | 04:23 | 71 | 285 | 10 | EXT |  | 0.89 | (c)
27221.053 | 5.778 | 5.751 | -5.502 | -5.529 | -879 | -855 | -867 | 854 | 5441 | 2504 |  | CORR | AXGR | 08:28 | 08:32 | 08:30 | 88 | 25 | 10 | EXT |  | 0.89 | (c)
27221.12 | 5.845 | 5.845 | -5.435 | -5.435 | -878 | -826 | -829 | 779 | 5401 | 2504 |  | CORR | CIGR | 08:28 | 08:36 | 08:36 | 34 | 99 | 12 | EXT |  | 0.89 | (c)
27221.16 | 5.885 | 5.868 | -5.395 | -5.412 | -788 | -734 | -727 | 666 | 5383 | 2504 |  | CORR | CIGR | 08:43 | 08:51 | 08:52 | 29 | 122 | 15 | EXT |  | 0.89 | (c)
27223.51 | 8.235 | 8.131 | -3.045 | -3.149 | 1521 | 1533 | 1532 | 688 | 3045 | 2504 |  | CORR | AXGR | 02:55 | 02:57 | 02:57 | 104 | 22 | 10 | EXT |  | 0.89 | (c)
27224.068 | 8.793 | 8.739 | -2.487 | -2.541 | 1914 | 1914 | 1938 | 268 | 2321 | 2504 |  | CORR | AXGR | 03:59 | 03:59 | 04:03 | 220 | 49 | 11 | EXT |  | 0.91 | (c)
27224.244 | 8.969 | 8.823 | -2.311 | -2.457 | 1453 | 1475 | 1469 | 745 | 2164 | 2504 |  | CORR | AXGR | 02:44 | 02:48 | 02:47 | 293 | 33 | 12 | EXT |  | 0.92 | (c)
27227.347 | 0.792 | 0.764 | -10.343 | -10.371 | -126 | -38 | -52 | 0 | 764 | 2505 |  | CORR | CIGR | 08:48 | 09:02 | 08:60 | 30 | 149 | 13 | EXT |  | 0.89 | (c)
27228.642 | 2.087 | 2.053 | -9.048 | -9.082 | -2096 | -1846 | -1904 | 134 | 2053 | 2505 |  | CORR | GENE | 03:30 | 04:10 | 04:01 | 70 | 384 | 10 | EXT |  | 0.89 | (c)
27228.93 | 2.375 | 2.045 | -8.76 | -9.09 | 2008 | 2019 | 2027 | 186 | 2045 | 2505 |  | CORR | AXGR | 02:32 | 02:34 | 02:35 | 330 | 37 | 12 | EXT |  | 0.93 | (c)
27242.684 | 4.994 | 4.965 | -6.306 | -6.335 | -1274 | -1132 | -1146 | 957 | 4965 | 2506 |  | CORR | GENE | 08:09 | 08:32 | 08:30 | 62 | 255 | 12 | EXT |  | 0.89 | (c)
27243.517 | 5.827 | 5.789 | -5.473 | -5.511 | -1375 | -1234 | -1211 | 855 | 5438 | 2506 |  | CORR | GENE | 07:53 | 08:16 | 08:19 | 73 | 329 | 11 | EXT |  | 0.89 | (c)
27304.078 | 10.893 | 10.867 | -0.242 | -0.268 | 2064 | -2179 | -2195 | 1992 | 217 | 2511 |  | CORR | CIGR | 03:01 | 03:36 | 03:34 | 51 | 404 | 11 | EXT |  | 0.89 | (c)
27304.32 | 0 | -0.03 | -10.465 | -10.495 | 594 | 1136 | 1063 | 594 |  | 2512 | Нарушение формы кольцевого шва | GWAN |  | 01:06 | 02:34 | 02:22 | 0 | 937 |  | EXT | Нарушение формы кольцевого шва |  | (c)
27304.32 | 0 | 0 | -10.465 | -10.465 | 1776 | 2201 | 2108 | 0 | 0 | 2512 | Непровар / утяжина | GWAN |  | 04:17 | 05:26 | 05:11 | 0 | 664 | 14 | INT | Непровар / утяжина |  | (c)
27304.32 | 0 | -0.022 | -10.465 | -10.487 | -1885 | -1180 | -1038 | 190 |  | 2512 | Нарушение формы кольцевого шва | GWAN |  | 06:26 | 08:20 | 08:43 | 0 | 1695 |  | EXT | Нарушение формы кольцевого шва |  | (c)
27327.94 | 2.235 | 2.225 | -8.915 | -8.925 | 1609 | 1633 | 1634 | 572 | 2225 | 2514 |  | CORR | CIGR | 07:14 | 07:18 | 07:18 | 20 | 50 | 11 | EXT |  | 0.89 | (c)
27392.474 | 10.654 | 10.633 | -0.401 | -0.422 | -1268 | -1227 | -1229 | 963 | 383 | 2519 | Металлургический дефект | MIAN | CIGR | 06:09 | 06:16 | 06:15 | 39 | 78 |  | INT | Металлургический дефект Эквивалент потери металла 14%. |  | (c)
27408.322 | 4.687 | 4.678 | -6.608 | -6.617 | -1389 | -1331 | -1323 | 842 | 4678 | 2521 |  | CORR | CIGR | 07:04 | 07:13 | 07:15 | 19 | 131 | 10 | EXT |  | 0.89 | (c)
27408.432 | 4.797 | 4.766 | -6.498 | -6.529 | -1389 | -1319 | -1333 | 842 | 4766 | 2521 |  | CORR | CIGR | 07:04 | 07:15 | 07:13 | 35 | 112 | 11 | EXT |  | 0.89 | (c)
27413.184 | 9.549 | 9.533 | -1.746 | -1.762 | 1721 | 1789 | 1796 | 360 | 1728 | 2521 |  | CORR | CIGR | 03:26 | 03:37 | 03:38 | 34 | 149 | 10 | EXT |  | 0.89 | (c)
27486.51 | 3.7 | 3.583 | -7.44 | -7.557 | 1378 | 1397 | 1390 | 828 | 3583 | 2528 |  | CORR | AXGR | 06:35 | 06:38 | 06:37 | 211 | 25 | 10 | EXT |  | 0.91 | (c)
27575.155 | 3.275 | 3.255 | -8.05 | -8.07 | -1738 | -1653 | -1669 | 493 | 3255 | 2537 |  | CORR | CIGR | 06:20 | 06:34 | 06:31 | 31 | 137 | 11 | EXT |  | 0.89 | (c)
27594.731 | 0.196 | 0.025 | -10.744 | -10.915 | 11 | 35 | 93 | 11 | 25 | 2539 | Металлургический дефект | MIAN | GENE | 11:01 | 11:05 | 11:14 | 254 | 163 |  | INT | Металлургический дефект Эквивалент потери металла 10%. Аномалия находится в зоне сварного шва. |  | (c)
27705.76 | 0 | -0.02 | -11.37 | -11.39 | 1616 | 1827 | 1839 | 168 |  | 2549 | Нарушение формы кольцевого шва | GWAN |  | 06:03 | 06:37 | 06:39 | 0 | 447 |  | EXT | Нарушение формы кольцевого шва |  | (c)
27740.408 | 1.023 | 1.007 | -4.232 | -4.248 | 1508 | 1567 | 1578 | 582 | 1007 | 2552 |  | CORR | CIGR | 03:49 | 03:58 | 04:00 | 30 | 140 | 13 | EXT |  | 0.89 | (c)
27895.454 | 0.714 | 0.641 | -10.056 | -10.129 | 754 | 771 | 768 | 754 | 641 | 2568 |  | CORR | AXGR | 04:28 | 04:31 | 04:30 | 221 | 28 | 11 | EXT |  | 0.91 | (c)
27900.398 | 5.658 | 5.626 | -5.112 | -5.144 | 204 | 312 | 337 | 204 | 5088 | 2568 |  | CORR | GENE | 02:59 | 03:17 | 03:21 | 56 | 266 | 10 | EXT |  | 0.89 | (c)
27901.86 | 7.12 | 6.998 | -3.65 | -3.772 | 587 | 607 | 623 | 587 | 3487 | 2568 |  | CORR | GENE | 04:01 | 04:04 | 04:07 | 285 | 73 | 10 | EXT |  | 0.92 | (c)
27939.46 | 0 | -0.016 | -11.09 | -11.106 | 2053 | -2205 | -1360 | 311 |  | 2573 | Нарушение формы кольцевого шва | GWAN |  | 03:36 | 04:08 | 06:25 | 0 | 2098 |  | EXT | Нарушение формы кольцевого шва Аномалия находится на упругопластическом изгибе: R=274 D, максимальное растяжение на 11.7 час. |  | (c)
27983.275 | 0 | -0.026 | -11.2 | -11.226 | -191 | 30 | 377 | 0 |  | 2577 | Нарушение формы кольцевого шва | GWAN |  | 00:40 | 01:16 | 02:12 | 0 | 1137 |  | EXT | Нарушение формы кольцевого шва |  | (c)
27983.275 | 0 | -0.027 | -11.2 | -11.227 | -1862 | -1579 | -1242 | 623 |  | 2577 | Нарушение формы кольцевого шва | GWAN |  | 08:11 | 08:56 | 09:51 | 0 | 1239 |  | EXT | Нарушение формы кольцевого шва |  | (c)
28005.915 | 0 | -0.018 | -10.985 | -11.003 | 1000 | -2201 | 1775 | 0 |  | 2579 | Нарушение формы кольцевого шва | GWAN |  | 02:02 | 05:26 | 04:07 | 0 | 1548 |  | EXT | Нарушение формы кольцевого шва |  | (c)
28021.974 | 5.074 | 5.07 | -6.016 | -6.02 | -1733 | -1652 | -1628 | 498 | 5070 | 2580 |  | CORR | CIGR | 08:34 | 08:47 | 08:51 | 39 | 210 | 14 | EXT |  | 0.89 | (c)
28022.318 | 5.418 | 5.405 | -5.672 | -5.685 | -1994 | -1922 | -1888 | 237 | 5405 | 2580 |  | CORR | CIGR | 07:52 | 08:03 | 08:09 | 54 | 211 | 10 | EXT |  | 0.89 | (c)
28022.513 | 5.613 | 5.531 | -5.477 | -5.559 | -2171 | -2150 | -2153 | 59 | 5361 | 2580 |  | CORR | AXGR | 07:23 | 07:27 | 07:26 | 198 | 36 | 12 | EXT |  | 0.91 | (c)
28023.005 | 6.105 | 6.085 | -4.985 | -5.005 | -2117 | -2051 | -2012 | 114 | 4944 | 2580 |  | CORR | GENE | 07:32 | 07:43 | 07:49 | 61 | 210 | 10 | EXT |  | 0.89 | (c)
28023.27 | 6.37 | 6.35 | -4.72 | -4.74 | -2229 | -1988 | -2061 | 2 | 4664 | 2580 |  | CORR | GENE | 07:14 | 07:53 | 07:41 | 76 | 335 | 12 | EXT |  | 0.89 | (c)
28023.825 | 6.925 | 6.872 | -4.165 | -4.218 | -2155 | -2095 | -1969 | 76 | 4138 | 2580 |  | CORR | GENE | 07:26 | 07:36 | 07:56 | 80 | 372 | 10 | EXT |  | 0.89 | (c)
28025.106 | 8.206 | 7.714 | -2.884 | -3.376 | -2203 | -2178 | -2184 | 28 | 2672 | 2580 |  | CORR | AXGR | 07:18 | 07:22 | 07:21 | 704 | 37 | 15 | EXT |  | 0.98 | (c)
28025.284 | 8.384 | 8.368 | -2.706 | -2.722 | -2155 | -1942 | -2000 | 76 | 2657 | 2580 |  | CORR | GENE | 07:26 | 08:00 | 07:51 | 65 | 310 | 13 | EXT |  | 0.89 | (c)
28025.589 | 8.689 | 8.672 | -2.401 | -2.418 | -1595 | -1493 | -1502 | 636 | 2378 | 2580 |  | CORR | CIGR | 08:56 | 09:13 | 09:11 | 40 | 186 | 10 | EXT |  | 0.89 | (c)
28025.72 | 8.82 | 8.8 | -2.27 | -2.29 | 2220 | -2147 | -2160 | 0 | 2255 | 2580 |  | CORR | CIGR | 07:12 | 07:27 | 07:25 | 35 | 161 | 11 | EXT |  | 0.89 | (c)
28027.711 | 10.811 | 10.786 | -0.279 | -0.304 | -1994 | -1892 | -1907 | 237 | 258 | 2580 |  | CORR | CIGR | 07:52 | 08:08 | 08:06 | 46 | 174 | 13 | EXT |  | 0.89 | (c)
28027.99 | 0 | -0.023 | -11.145 | -11.168 | 1292 | 1788 | 1964 | 0 |  | 2581 | Нарушение формы кольцевого шва | GWAN |  | 02:44 | 04:04 | 04:33 | 0 | 1345 |  | EXT | Нарушение формы кольцевого шва |  | (c)
28029.006 | 1.016 | 0.988 | -10.129 | -10.157 | -1695 | -1599 | -1584 | 535 | 988 | 2581 |  | CORR | CIGR | 06:42 | 06:58 | 07:00 | 49 | 223 | 12 | EXT |  | 0.89 | (c)
28029.223 | 1.233 | 1.103 | -9.912 | -10.042 | 1465 | 1583 | 1843 | 10 | 1103 | 2581 |  | CORR | GENE | 03:12 | 03:31 | 04:13 | 161 | 756 | 10 | EXT |  | 0.9 | (c)
28029.541 | 1.551 | 1.514 | -9.594 | -9.631 | 1700 | 2126 | 1941 | 48 | 1514 | 2581 |  | CORR | GENE | 03:50 | 04:59 | 04:29 | 116 | 483 | 10 | EXT |  | 0.89 | (c)
28029.955 | 1.965 | 1.948 | -9.18 | -9.197 | 1625 | 2040 | 1897 | 62 | 1948 | 2581 |  | CORR | GENE | 03:38 | 04:45 | 04:22 | 97 | 543 | 16 | EXT |  | 0.89 | (c)
28030.107 | 2.117 | 2.093 | -9.028 | -9.052 | 2171 | 2224 | 2208 | 0 | 2093 | 2581 |  | CORR | CIGR | 05:06 | 05:15 | 05:12 | 31 | 74 | 11 | EXT |  | 0.89 | (c)
28030.347 | 2.357 | 2.329 | -8.788 | -8.816 | 1936 | 2180 | 2097 | 0 | 2329 | 2581 |  | CORR | GENE | 04:28 | 05:08 | 04:54 | 70 | 322 | 11 | EXT |  | 0.89 | (c)
28030.479 | 2.489 | 2.295 | -8.656 | -8.85 | 2186 | 2208 | 2197 | 22 | 2295 | 2581 |  | CORR | AXGR | 05:08 | 05:12 | 05:10 | 400 | 23 | 11 | EXT |  | 0.93 | (c)
28030.881 | 2.891 | 2.866 | -8.254 | -8.279 | 1204 | 1390 | 1377 | 680 | 2866 | 2581 |  | CORR | GENE | 02:30 | 03:00 | 02:58 | 80 | 347 | 10 | EXT |  | 0.89 | (c)
28031.095 | 3.105 | 3.03 | -8.04 | -8.115 | 1998 | 2224 | 2165 | 0 | 3030 | 2581 |  | CORR | GENE | 04:38 | 05:15 | 05:05 | 84 | 335 | 11 | EXT |  | 0.89 | (c)
28031.151 | 3.161 | 3.131 | -7.984 | -8.014 | 1613 | 1711 | 1743 | 357 | 3131 | 2581 |  | CORR | GENE | 03:36 | 03:52 | 03:57 | 59 | 261 | 10 | EXT |  | 0.89 | (c)
28031.362 | 3.372 | 3.195 | -7.773 | -7.95 | 2183 | 2207 | 2195 | 24 | 3195 | 2581 |  | CORR | AXGR | 05:08 | 05:12 | 05:10 | 407 | 24 | 11 | EXT |  | 0.93 | (c)
28031.691 | 3.701 | 3.685 | -7.444 | -7.46 | 1997 | 2127 | 2096 | 35 | 3685 | 2581 |  | CORR | CIGR | 04:38 | 04:59 | 04:54 | 35 | 199 | 10 | EXT |  | 0.89 | (c)
28031.778 | 3.788 | 3.759 | -7.357 | -7.386 | 750 | 895 | 949 | 750 | 3759 | 2581 |  | CORR | GENE | 01:17 | 01:40 | 01:49 | 75 | 398 | 12 | EXT |  | 0.89 | (c)
28032.01 | 4.02 | 3.796 | -7.125 | -7.349 | 2162 | 2198 | 2181 | 30 | 3796 | 2581 |  | CORR | AXGR | 05:05 | 05:10 | 05:08 | 291 | 39 | 10 | EXT |  | 0.91 | (c)
28034.47 | 6.48 | 6.404 | -4.665 | -4.741 | 1712 | 2043 | 1910 | 122 | 4661 | 2581 |  | CORR | GENE | 03:52 | 04:45 | 04:24 | 80 | 397 | 11 | EXT |  | 0.89 | (c)
28034.659 | 6.669 | 6.628 | -4.476 | -4.517 | 1812 | 1909 | 1929 | 184 | 4457 | 2581 |  | CORR | GENE | 04:08 | 04:24 | 04:27 | 60 | 235 | 14 | EXT |  | 0.89 | (c)
28034.707 | 6.717 | 6.602 | -4.428 | -4.543 | -692 | -680 | -661 | 630 | 4303 | 2581 |  | CORR | GENE | 09:24 | 09:26 | 09:29 | 240 | 62 | 10 | EXT |  | 0.91 | (c)
28040.99 | 1.855 | 1.842 | -9.43 | -9.443 | 843 | 902 | 899 | 843 | 1842 | 2582 |  | CORR | CIGR | 03:12 | 03:22 | 03:21 | 24 | 112 | 12 | EXT |  | 0.89 | (c)
28041.538 | 2.403 | 2.378 | -8.882 | -8.907 | 829 | 1011 | 941 | 829 | 2378 | 2582 |  | CORR | CIGR | 03:10 | 03:39 | 03:28 | 39 | 223 | 10 | EXT |  | 0.89 | (c)
28041.988 | 2.853 | 2.843 | -8.432 | -8.442 | -2150 | -2093 | -2073 | 80 | 2843 | 2582 |  | CORR | CIGR | 07:09 | 07:18 | 07:21 | 25 | 155 | 11 | EXT |  | 0.89 | (c)
28044.458 | 5.323 | 5.305 | -5.962 | -5.98 | -2033 | -1941 | -1934 | 198 | 5305 | 2582 |  | CORR | CIGR | 07:28 | 07:43 | 07:44 | 39 | 198 | 10 | EXT |  | 0.89 | (c)
28045.163 | 6.028 | 6.016 | -5.257 | -5.269 | -1439 | -1365 | -1369 | 792 | 5241 | 2582 |  | CORR | CIGR | 09:04 | 09:16 | 09:15 | 28 | 139 | 10 | EXT |  | 0.89 | (c)
28046.132 | 6.997 | 6.967 | -4.288 | -4.318 | -2108 | -2012 | -1990 | 123 | 4258 | 2582 |  | CORR | GENE | 07:16 | 07:31 | 07:35 | 60 | 236 | 13 | EXT |  | 0.89 | (c)
28046.846 | 7.711 | 7.684 | -3.574 | -3.601 | -1600 | -1525 | -1494 | 631 | 3551 | 2582 |  | CORR | CIGR | 08:38 | 08:50 | 08:55 | 50 | 211 | 12 | EXT |  | 0.89 | (c)
28046.935 | 7.8 | 7.757 | -3.485 | -3.528 | -1850 | -1742 | -1757 | 381 | 3413 | 2582 |  | CORR | GENE | 07:58 | 08:15 | 08:12 | 115 | 184 | 12 | EXT |  | 0.89 | (c)
28046.983 | 7.848 | 7.819 | -3.437 | -3.466 | -2050 | -1968 | -1980 | 180 | 3424 | 2582 |  | CORR | CIGR | 07:25 | 07:38 | 07:37 | 42 | 141 | 10 | EXT |  | 0.89 | (c)
28047.561 | 8.426 | 8.391 | -2.859 | -2.894 | 1116 | 1163 | 1259 | 829 | 2844 | 2582 |  | CORR | CIGR | 03:56 | 04:04 | 04:19 | 50 | 285 | 10 | EXT |  | 0.89 | (c)
28048.424 | 9.289 | 9.253 | -1.996 | -2.032 | -1439 | -1397 | -1340 | 791 | 1990 | 2582 |  | CORR | CIGR | 09:04 | 09:11 | 09:20 | 42 | 200 | 14 | EXT |  | 0.89 | (c)
28048.493 | 9.358 | 9.332 | -1.927 | -1.953 | -1562 | -1349 | -1395 | 669 | 1873 | 2582 |  | CORR | GENE | 08:44 | 09:18 | 09:11 | 80 | 334 | 10 | EXT |  | 0.89 | (c)
28048.609 | 9.474 | 9.458 | -1.811 | -1.827 | -2189 | -2073 | -1985 | 41 | 1785 | 2582 |  | CORR | CIGR | 07:03 | 07:21 | 07:36 | 42 | 408 | 10 | EXT |  | 0.89 | (c)
28050.254 | 11.119 | 11.098 | -0.166 | -0.187 | -1744 | -1625 | -1617 | 487 | 144 | 2582 |  | CORR | CIGR | 08:15 | 08:34 | 08:35 | 43 | 254 | 12 | EXT |  | 0.89 | (c)
28055.105 | 4.685 | 4.677 | -6.18 | -6.188 | -2216 | -2115 | -2129 | 15 | 4677 | 2583 |  | CORR | CIGR | 07:36 | 07:52 | 07:50 | 41 | 174 | 11 | EXT |  | 0.89 | (c)
28068.884 | 7.599 | 7.573 | -3.286 | -3.312 | -1347 | -1269 | -1261 | 883 | 3271 | 2584 |  | CORR | CIGR | 08:40 | 08:53 | 08:54 | 41 | 173 | 10 | EXT |  | 0.89 | (c)
28070.582 | 9.297 | 9.241 | -1.588 | -1.644 | -1192 | -1170 | -1180 | 1038 | 1518 | 2584 |  | CORR | AXGR | 09:05 | 09:09 | 09:07 | 126 | 24 | 12 | EXT |  | 0.9 | (c)
28071.273 | 9.988 | 9.973 | -0.897 | -0.912 | -1321 | -1214 | -1247 | 909 | 878 | 2584 |  | CORR | CIGR | 08:44 | 09:02 | 08:56 | 34 | 148 | 11 | EXT |  | 0.89 | (c)
28071.672 | 10.387 | 10.367 | -0.498 | -0.518 | 944 | 1014 | 1000 | 944 | 482 | 2584 |  | CORR | CIGR | 02:50 | 03:01 | 02:59 | 36 | 112 | 11 | EXT |  | 0.89 | (c)
28072.17 | 0 | -0.02 | -10.905 | -10.925 | -106 | 1845 | 966 | 0 |  | 2585 | Нарушение формы кольцевого шва | GWAN |  | 00:48 | 06:02 | 03:41 | 0 | 2143 |  | EXT | Нарушение формы кольцевого шва |  | (c)
28072.17 | 0 | -0.02 | -10.905 | -10.925 | -2052 | -1651 | -1573 | 179 |  | 2585 | Нарушение формы кольцевого шва | GWAN |  | 07:34 | 08:38 | 08:51 | 0 | 956 |  | EXT | Нарушение формы кольцевого шва |  | (c)
28072.506 | 0.336 | 0.296 | -10.569 | -10.609 | 689 | 881 | 826 | 689 | 296 | 2585 |  | CORR | GENE | 02:56 | 03:27 | 03:18 | 75 | 273 | 10 | EXT |  | 0.89 | (c)
28072.759 | 0.589 | 0.572 | -10.316 | -10.333 | 727 | 775 | 783 | 727 | 572 | 2585 |  | CORR | CIGR | 03:02 | 03:10 | 03:11 | 21 | 111 | 12 | EXT |  | 0.89 | (c)
28072.876 | 0.706 | 0.663 | -10.199 | -10.242 | -1876 | -1765 | -1789 | 355 | 663 | 2585 |  | CORR | CIGR | 08:02 | 08:20 | 08:16 | 50 | 174 | 10 | EXT |  | 0.89 | (c)
28073.273 | 1.103 | 1.056 | -9.802 | -9.849 | -1625 | -1569 | -1458 | 606 | 1056 | 2585 |  | CORR | GENE | 08:42 | 08:52 | 09:09 | 64 | 332 | 13 | EXT |  | 0.89 | (c)
28073.305 | 1.135 | 1.126 | -9.77 | -9.779 | -1801 | -1710 | -1727 | 430 | 1126 | 2585 |  | CORR | CIGR | 08:14 | 08:29 | 08:26 | 34 | 148 | 12 | EXT |  | 0.89 | (c)
28073.364 | 1.194 | 1.179 | -9.711 | -9.726 | 2190 | -1938 | -2071 | 0 | 1179 | 2585 |  | CORR | GENE | 06:58 | 07:52 | 07:30 | 104 | 399 | 11 | EXT |  | 0.89 | (c)
28073.524 | 1.354 | 1.343 | -9.551 | -9.562 | 915 | 963 | 1009 | 915 | 1343 | 2585 |  | CORR | CIGR | 03:32 | 03:40 | 03:47 | 28 | 187 | 10 | EXT |  | 0.89 | (c)
28073.568 | 1.398 | 1.371 | -9.507 | -9.534 | 702 | 758 | 783 | 702 | 1371 | 2585 |  | CORR | CIGR | 02:58 | 03:07 | 03:11 | 41 | 161 | 12 | EXT |  | 0.89 | (c)
28073.911 | 1.741 | 1.73 | -9.164 | -9.175 | 628 | 689 | 684 | 628 | 1730 | 2585 |  | CORR | CIGR | 02:46 | 02:56 | 02:55 | 20 | 111 | 15 | EXT |  | 0.89 | (c)
28073.94 | 1.77 | 1.758 | -9.135 | -9.147 | -1417 | -1334 | -1324 | 814 | 1758 | 2585 |  | CORR | CIGR | 09:16 | 09:29 | 09:31 | 51 | 186 | 13 | EXT |  | 0.89 | (c)
28074.485 | 2.315 | 2.304 | -8.59 | -8.601 | -1591 | -1543 | -1524 | 640 | 2304 | 2585 |  | CORR | CIGR | 08:48 | 08:56 | 08:59 | 27 | 134 | 12 | EXT |  | 0.89 | (c)
28078.885 | 6.715 | 6.693 | -4.19 | -4.212 | -1169 | -1049 | -1057 | 946 | 4157 | 2585 |  | CORR | CIGR | 09:56 | 10:15 | 10:14 | 55 | 223 | 14 | EXT |  | 0.89 | (c)
28079.92 | 7.75 | 7.73 | -3.155 | -3.175 | -1479 | -1389 | -1404 | 752 | 3129 | 2585 |  | CORR | CIGR | 09:06 | 09:21 | 09:18 | 46 | 149 | 15 | EXT |  | 0.89 | (c)
28080.129 | 7.959 | 7.942 | -2.946 | -2.963 | -1603 | -1525 | -1392 | 628 | 2899 | 2585 |  | CORR | GENE | 08:46 | 08:58 | 09:20 | 64 | 421 | 12 | EXT |  | 0.89 | (c)
28082.155 | 9.985 | 9.967 | -0.92 | -0.938 | -1690 | -1638 | -1640 | 541 | 917 | 2585 |  | CORR | CIGR | 08:32 | 08:40 | 08:40 | 21 | 99 | 10 | EXT |  | 0.89 | (c)
28082.645 | 10.475 | 10.465 | -0.43 | -0.44 | -1960 | -1912 | -1909 | 270 | 420 | 2585 |  | CORR | CIGR | 07:48 | 07:56 | 07:57 | 20 | 103 | 10 | EXT |  | 0.89 | (c)
28082.714 | 10.544 | 10.528 | -0.361 | -0.377 | -1935 | -1848 | -1885 | 296 | 351 | 2585 |  | CORR | CIGR | 07:52 | 08:06 | 08:00 | 26 | 99 | 12 | EXT |  | 0.89 | (c)
28083.041 | 10.871 | 10.854 | -0.034 | -0.051 | 844 | 898 | 927 | 844 | 23 | 2585 |  | CORR | CIGR | 03:21 | 03:30 | 03:34 | 28 | 166 | 15 | EXT |  | 0.89 | (c)
28083.045 | 10.875 | 10.855 | -0.03 | -0.05 | 1156 | 1359 | 1302 | 783 | 19 | 2585 |  | CORR | CIGR | 04:11 | 04:44 | 04:35 | 31 | 291 | 13 | EXT |  | 0.89 | (c)
28083.123 | 0.048 | 0.008 | -10.712 | -10.752 | -277 | -206 | -107 | 0 | 8 | 2586 |  | CORR | CIGR | 02:04 | 02:15 | 02:31 | 55 | 341 | 22 | EXT |  | 0.89 | (c)
28084.399 | 1.324 | 1.3 | -9.436 | -9.46 | -400 | -278 | -289 | 177 | 1300 | 2586 |  | CORR | CIGR | 01:44 | 02:04 | 02:02 | 46 | 223 | 10 | EXT |  | 0.89 | (c)
28084.721 | 1.646 | 1.625 | -9.114 | -9.135 | -610 | -531 | -530 | 449 | 1625 | 2586 |  | CORR | CIGR | 01:10 | 01:23 | 01:23 | 50 | 161 | 10 | EXT |  | 0.89 | (c)
28098.292 | 4.457 | 4.408 | -6.468 | -6.517 | -1723 | -1589 | -1630 | 508 | 4408 | 2587 |  | CORR | GENE | 09:12 | 09:33 | 09:27 | 85 | 186 | 10 | EXT |  | 0.89 | (c)
28100.625 | 6.79 | 6.769 | -4.135 | -4.156 | -2219 | -2065 | -2113 | 12 | 4116 | 2587 |  | CORR | CIGR | 07:52 | 08:17 | 08:09 | 40 | 211 | 12 | EXT |  | 0.89 | (c)
28101.048 | 7.213 | 7.182 | -3.712 | -3.743 | -2194 | -2069 | -2076 | 37 | 3694 | 2587 |  | CORR | CIGR | 07:56 | 08:16 | 08:15 | 49 | 236 | 11 | EXT |  | 0.89 | (c)
28102.017 | 8.182 | 8.172 | -2.743 | -2.753 | 743 | 802 | 813 | 743 | 2729 | 2587 |  | CORR | CIGR | 03:50 | 03:59 | 04:01 | 24 | 139 | 12 | EXT |  | 0.89 | (c)
28102.899 | 9.064 | 9.026 | -1.861 | -1.899 | -2206 | -1639 | -1890 | 25 | 1638 | 2587 |  | CORR | GENE | 07:54 | 09:25 | 08:45 | 261 | 632 | 13 | EXT |  | 0.92 | (c)
28104.121 | 10.286 | 10.265 | -0.639 | -0.66 | 942 | 997 | 998 | 942 | 635 | 2587 |  | CORR | CIGR | 04:22 | 04:31 | 04:31 | 25 | 112 | 12 | EXT |  | 0.89 | (c)
28104.466 | 10.631 | 10.588 | -0.294 | -0.337 | 796 | 875 | 956 | 796 | 279 | 2587 |  | CORR | GENE | 03:58 | 04:11 | 04:24 | 58 | 321 | 11 | EXT |  | 0.89 | (c)
28104.76 | 0 | -0.026 | -11.38 | -11.406 | 746 | 1292 | 1786 | 0 |  | 2588 | Нарушение формы кольцевого шва | GWAN |  | 01:01 | 02:29 | 03:49 | 0 | 2080 |  | EXT | Нарушение формы кольцевого шва |  | (c)
28104.76 | 0 | -0.024 | -11.38 | -11.404 | -1448 | -1106 | -1011 | 574 |  | 2588 | Нарушение формы кольцевого шва | GWAN |  | 07:07 | 08:02 | 08:17 | 0 | 874 |  | EXT | Нарушение формы кольцевого шва |  | (c)
28105.848 | 1.088 | 1.069 | -10.292 | -10.311 | -1230 | -1033 | -1078 | 926 | 1069 | 2588 |  | CORR | GENE | 07:42 | 08:14 | 08:07 | 68 | 303 | 10 | EXT |  | 0.89 | (c)
28109.176 | 4.416 | 4.399 | -6.964 | -6.981 | -796 | -737 | -703 | 610 | 4399 | 2588 |  | CORR | CIGR | 08:52 | 09:02 | 09:07 | 40 | 186 | 12 | EXT |  | 0.89 | (c)
28115.9 | 11.14 | 10.863 | -0.24 | -0.517 | 2133 | 2151 | 2151 | 61 | 157 | 2588 |  | CORR | AXGR | 04:45 | 04:48 | 04:48 | 360 | 37 | 14 | EXT |  | 0.94 | (c)
28135.049 | 8.069 | 8.045 | -2.731 | -2.755 | 257 | 478 | 431 | 257 | 2684 | 2590 |  | CORR | GENE | 03:08 | 03:44 | 03:36 | 71 | 347 | 10 | EXT |  | 0.89 | (c)
28135.211 | 8.231 | 8.213 | -2.569 | -2.587 | 2042 | 2110 | 2092 | 90 | 2561 | 2590 |  | CORR | CIGR | 07:56 | 08:07 | 08:04 | 26 | 99 | 15 | EXT |  | 0.89 | (c)
28169.362 | 9.817 | 9.783 | -1.543 | -1.577 | -2118 | -1801 | -1883 | 112 | 1492 | 2593 |  | CORR | GENE | 08:06 | 08:57 | 08:44 | 85 | 471 | 11 | EXT |  | 0.89 | (c)
28169.605 | 10.06 | 10.018 | -1.3 | -1.342 | -1981 | -1857 | -1858 | 249 | 1296 | 2593 |  | CORR | CIGR | 08:28 | 08:48 | 08:48 | 46 | 247 | 10 | EXT |  | 0.89 | (c)
28170.402 | 10.857 | 10.837 | -0.503 | -0.523 | -1969 | -1911 | -1883 | 261 | 482 | 2593 |  | CORR | CIGR | 08:30 | 08:39 | 08:44 | 41 | 173 | 10 | EXT |  | 0.89 | (c)
28184.088 | 2.363 | 2.348 | -8.697 | -8.712 | -664 | -495 | -541 | 417 | 2348 | 2595 |  | CORR | GENE | 09:14 | 09:41 | 09:34 | 60 | 247 | 12 | EXT |  | 0.89 | (c)
28188.094 | 6.369 | 6.353 | -4.691 | -4.707 | -813 | -708 | -714 | 615 | 4662 | 2595 |  | CORR | CIGR | 08:50 | 09:07 | 09:06 | 45 | 198 | 12 | EXT |  | 0.89 | (c)
28188.198 | 6.473 | 6.462 | -4.587 | -4.598 | -826 | -623 | -708 | 590 | 4549 | 2595 |  | CORR | CIGR | 08:48 | 09:21 | 09:07 | 49 | 236 | 11 | EXT |  | 0.89 | (c)
28189.019 | 7.294 | 7.285 | -3.766 | -3.775 | -466 | -376 | -411 | 355 | 3735 | 2595 |  | CORR | CIGR | 09:46 | 10:01 | 09:55 | 40 | 111 | 10 | EXT |  | 0.89 | (c)
28189.251 | 7.526 | 7.523 | -3.534 | -3.537 | -479 | -420 | -423 | 367 | 3511 | 2595 |  | CORR | CIGR | 09:44 | 09:53 | 09:53 | 26 | 112 | 11 | EXT |  | 0.89 | (c)
28189.437 | 7.712 | 7.687 | -3.348 | -3.373 | -850 | -814 | -776 | 702 | 3339 | 2595 |  | CORR | CIGR | 08:44 | 08:50 | 08:56 | 34 | 148 | 11 | EXT |  | 0.89 | (c)
28189.539 | 7.814 | 7.804 | -3.246 | -3.256 | -515 | -427 | -416 | 316 | 3225 | 2595 |  | CORR | CIGR | 09:38 | 09:52 | 09:54 | 31 | 199 | 11 | EXT |  | 0.89 | (c)
28200.368 | 7.583 | 7.557 | -3.862 | -3.888 | 1940 | 2001 | 2014 | 1940 | 3843 | 2596 |  | CORR | CIGR | 09:02 | 09:12 | 09:14 | 45 | 149 | 10 | EXT |  | 0.89 | (c)
28200.405 | 7.62 | 7.53 | -3.825 | -3.915 | 1700 | 1835 | 1803 | 1700 | 3809 | 2596 |  | CORR | GENE | 08:23 | 08:45 | 08:40 | 106 | 205 | 10 | EXT |  | 0.89 | (c)
28201.617 | 8.832 | 8.815 | -2.613 | -2.63 | -55 | 131 | 50 | 0 | 2585 | 2596 |  | CORR | CIGR | 03:40 | 04:10 | 03:57 | 45 | 211 | 11 | EXT |  | 0.89 | (c)
28201.809 | 9.024 | 9.004 | -2.421 | -2.441 | -92 | 1 | -18 | 0 | 2391 | 2596 |  | CORR | CIGR | 03:34 | 03:49 | 03:46 | 50 | 149 | 10 | EXT |  | 0.89 | (c)
28203.082 | 10.297 | 10.254 | -1.148 | -1.191 | -624 | -248 | -315 | 6 | 1078 | 2596 |  | CORR | GENE | 02:08 | 03:09 | 02:58 | 113 | 618 | 15 | EXT |  | 0.9 | (c)
28204.014 | 11.229 | 11.109 | -0.216 | -0.336 | -531 | -401 | -308 | 85 | 100 | 2596 |  | CORR | GENE | 02:23 | 02:44 | 02:59 | 236 | 447 | 12 | EXT |  | 0.91 | (c)
28204.23 | 0 | -0.026 | -11.225 | -11.251 | 578 | 1531 | 1511 | 0 |  | 2597 | Нарушение формы кольцевого шва | GWAN |  | 00:04 | 02:38 | 02:35 | 0 | 1867 |  | EXT | Нарушение формы кольцевого шва |  | (c)
28204.23 | 0 | -0.018 | -11.225 | -11.243 | -1808 | -943 | -930 | 52 |  | 2597 | Нарушение формы кольцевого шва | GWAN |  | 05:39 | 07:59 | 08:01 | 0 | 1755 |  | EXT | Нарушение формы кольцевого шва |  | (c)
28235.114 | 8.884 | 8.859 | -2.496 | -2.521 | -1468 | -1373 | -1393 | 763 | 2481 | 2599 |  | CORR | CIGR | 08:52 | 09:07 | 09:04 | 40 | 149 | 10 | EXT |  | 0.89 | (c)
28235.543 | 9.313 | 9.269 | -2.067 | -2.111 | -1555 | -1436 | -1437 | 676 | 2046 | 2599 |  | CORR | GENE | 08:38 | 08:57 | 08:57 | 65 | 236 | 13 | EXT |  | 0.89 | (c)
28247.09 | 9.48 | 9.462 | -1.38 | -1.398 | 1698 | 1793 | 1778 | 372 | 1353 | 2600 |  | CORR | CIGR | 03:18 | 03:33 | 03:31 | 45 | 161 | 10 | EXT |  | 0.89 | (c)
28247.144 | 9.534 | 9.534 | -1.326 | -1.326 | 1351 | 1444 | 1425 | 731 | 1296 | 2600 |  | CORR | CIGR | 02:22 | 02:37 | 02:34 | 30 | 149 | 11 | EXT |  | 0.89 | (c)
28270.895 | 0 | -0.034 | -11.135 | -11.169 | 1112 | 1203 | 1295 | 753 | 0 | 2603 | Подгиб кромки со смещением | GWAN |  | 05:27 | 05:42 | 05:57 | 0 | 365 | 18 | EXT | Подгиб кромки со смещением Величина смещения - 3.4 мм. |  | (c)
28277.298 | 6.403 | 6.362 | -4.732 | -4.773 | -2179 | -2039 | -2024 | 52 | 4713 | 2603 |  | CORR | GENE | 08:36 | 08:59 | 09:01 | 60 | 310 | 10 | EXT |  | 0.89 | (c)
28304.24 | 0 | -0.022 | -11.01 | -11.032 | -294 | 204 | 539 | 294 |  | 2606 | Нарушение формы кольцевого шва | GWAN |  | 11:50 | 01:10 | 14:04 | 0 | 1667 |  | EXT | Нарушение формы кольцевого шва |  | (c)
28304.24 | 0 | -0.021 | -11.01 | -11.031 | 1462 | 1997 | 1756 | 180 |  | 2606 | Нарушение формы кольцевого шва | GWAN |  | 04:33 | 05:60 | 05:21 | 0 | 589 |  | EXT | Нарушение формы кольцевого шва |  | (c)
28304.24 | 0 | -0.018 | -11.01 | -11.028 | 2220 | -1418 | -1532 | 0 |  | 2606 | Нарушение формы кольцевого шва | GWAN |  | 06:36 | 08:48 | 08:30 | 0 | 1418 |  | EXT | Нарушение формы кольцевого шва |  | (c)
28307.014 | 2.774 | 2.75 | -8.236 | -8.26 | 1318 | 1414 | 1404 | 740 | 2750 | 2606 |  | CORR | CIGR | 04:10 | 04:26 | 04:24 | 50 | 173 | 15 | EXT |  | 0.89 | (c)
28347.93 | 0 | -0.045 | -11.26 | -11.305 | -919 | 175 | -97 | 725 |  | 2610 | Нарушение формы кольцевого шва | GWAN |  | 11:41 | 02:38 | 13:54 | 0 | 1644 |  | EXT | Нарушение формы кольцевого шва |  | (c)
28347.93 | 0 | -0.034 | -11.26 | -11.294 | -1641 | -1332 | -1418 | 590 |  | 2610 | Нарушение формы кольцевого шва | GWAN |  | 09:45 | 10:35 | 10:21 | 0 | 445 |  | EXT | Нарушение формы кольцевого шва |  | (c)
28359.19 | 0 | -0.019 | -11.255 | -11.274 | 657 | 1595 | 1445 | 0 |  | 2611 | Нарушение формы кольцевого шва | GWAN |  | 00:13 | 02:45 | 02:20 | 0 | 1577 |  | EXT | Нарушение формы кольцевого шва |  | (c)
28359.19 | 0 | -0.015 | -11.255 | -11.27 | -1616 | -1458 | -1363 | 614 |  | 2611 | Нарушение формы кольцевого шва | GWAN |  | 06:06 | 06:32 | 06:47 | 0 | 506 |  | EXT | Нарушение формы кольцевого шва |  | (c)
28528.65 | 6.185 | 5.954 | -5.225 | -5.456 | -2086 | -2035 | -2027 | 144 | 4523 | 2626 | Металлургический дефект | MIAN | GENE | 05:60 | 06:08 | 06:09 | 933 | 118 |  | INT | Металлургический дефект Эквивалент потери металла 12%. |  | (c)
28600.6 | 0 | -0.044 | -11.295 | -11.339 | -600 | 706 | 421 | 600 |  | 2633 | Нарушение формы кольцевого шва | GWAN |  | 11:43 | 03:13 | 14:27 | 0 | 2043 |  | EXT | Нарушение формы кольцевого шва |  | (c)
28600.6 | 0 | -0.04 | -11.295 | -11.335 | 1432 | -895 | -1839 | 0 |  | 2633 | Нарушение формы кольцевого шва | GWAN |  | 05:11 | 10:55 | 08:23 | 0 | 2381 |  | EXT | Нарушение формы кольцевого шва |  | (c)
28726.563 | 4.733 | 4.695 | -6.157 | -6.195 | -850 | -727 | -751 | 652 | 4695 | 2644 |  | CORR | CIGR | 07:38 | 07:58 | 07:54 | 45 | 198 | 10 | EXT |  | 0.89 | (c)
28731.789 | 9.959 | 9.842 | -0.931 | -1.048 | -771 | -641 | -445 | 118 | 891 | 2644 |  | CORR | GENE | 07:51 | 08:12 | 08:43 | 157 | 653 | 10 | EXT |  | 0.9 | (c)
28738.092 | 5.372 | 5.34 | -5.573 | -5.605 | 1953 | 1967 | 2064 | 55 | 5340 | 2645 |  | CORR | CIGR | 03:20 | 03:22 | 03:38 | 49 | 223 | 10 | EXT |  | 0.89 | (c)
28739.461 | 6.741 | 6.708 | -4.204 | -4.237 | -2044 | -1905 | -1928 | 186 | 4195 | 2645 |  | CORR | CIGR | 04:35 | 04:57 | 04:54 | 42 | 232 | 13 | EXT |  | 0.89 | (c)
28739.531 | 6.811 | 6.779 | -4.134 | -4.166 | -1654 | -1356 | -1443 | 576 | 4081 | 2645 |  | CORR | GENE | 05:38 | 06:26 | 06:12 | 85 | 422 | 13 | EXT |  | 0.89 | (c)
28739.697 | 6.977 | 6.919 | -3.968 | -4.026 | 1916 | 2134 | 2102 | 0 | 3925 | 2645 |  | CORR | GENE | 03:14 | 03:49 | 03:44 | 101 | 372 | 10 | EXT |  | 0.89 | (c)
28739.943 | 7.223 | 7.191 | -3.722 | -3.754 | 2002 | 2100 | 2095 | 43 | 3703 | 2645 |  | CORR | CIGR | 03:28 | 03:44 | 03:43 | 51 | 186 | 12 | EXT |  | 0.89 | (c)
28740.108 | 7.388 | 7.36 | -3.557 | -3.585 | 1927 | 2034 | 2001 | 155 | 3535 | 2645 |  | CORR | CIGR | 03:16 | 03:33 | 03:28 | 50 | 149 | 10 | EXT |  | 0.89 | (c)
28740.445 | 7.725 | 7.555 | -3.22 | -3.39 | -2125 | -1907 | -1623 | 105 | 3189 | 2645 |  | CORR | GENE | 04:22 | 04:57 | 05:43 | 201 | 1004 | 10 | EXT |  | 0.9 | (c)
28745.463 | 1.798 | 1.774 | -9.517 | -9.541 | 2016 | 2114 | 2109 | 29 | 1774 | 2646 |  | CORR | CIGR | 03:44 | 03:60 | 03:59 | 25 | 186 | 10 | EXT |  | 0.89 | (c)
28832.415 | 0 | -0.022 | -11.315 | -11.337 | 473 | 1454 | 1433 | 162 |  | 2654 | Нарушение формы кольцевого шва | GWAN |  | 11:57 | 02:35 | 14:32 | 0 | 1920 |  | EXT | Нарушение формы кольцевого шва |  | (c)
28832.415 | 0 | -0.013 | -11.315 | -11.328 | -1711 | -504 | -844 | 0 |  | 2654 | Нарушение формы кольцевого шва | GWAN |  | 06:04 | 09:19 | 08:24 | 0 | 1734 |  | EXT | Нарушение формы кольцевого шва |  | (c)
28891.126 | 2.971 | 2.951 | -7.914 | -7.934 | 2040 | 2084 | 2090 | 2040 | 2951 | 2660 |  | CORR | CIGR | 04:22 | 04:29 | 04:30 | 24 | 99 | 11 | EXT |  | 0.89 | (c)
28891.224 | 3.069 | 3.045 | -7.816 | -7.84 | 2030 | 2059 | 2080 | 2030 | 3045 | 2660 |  | CORR | CIGR | 04:20 | 04:25 | 04:28 | 31 | 99 | 12 | EXT |  | 0.89 | (c)
28891.317 | 3.162 | 3.15 | -7.723 | -7.735 | 1997 | 2084 | 2080 | 1997 | 3150 | 2660 |  | CORR | CIGR | 04:15 | 04:29 | 04:28 | 30 | 165 | 10 | EXT |  | 0.89 | (c)
28896.002 | 7.847 | 7.835 | -3.038 | -3.05 | 1509 | 1554 | 1571 | 1509 | 3025 | 2660 |  | CORR | CIGR | 02:56 | 03:03 | 03:06 | 25 | 124 | 15 | EXT |  | 0.89 | (c)
28900.98 | 1.94 | 1.906 | -8.76 | -8.794 | -1950 | -1857 | -1876 | 280 | 1906 | 2661 |  | CORR | CIGR | 04:42 | 04:57 | 04:54 | 39 | 149 | 13 | EXT |  | 0.89 | (c)
28901.41 | 2.37 | 2.352 | -8.33 | -8.348 | 1978 | 2063 | 2096 | 17 | 2352 | 2661 |  | CORR | CIGR | 03:16 | 03:30 | 03:35 | 45 | 236 | 11 | EXT |  | 0.89 | (c)
28904.827 | 5.787 | 5.692 | -4.913 | -5.008 | 2169 | 2179 | 2179 | 42 | 4828 | 2661 |  | LWAN | AXGR | 03:47 | 03:48 | 03:48 | 180 | 19 |  | EXT | Эквивалент потери металла 10%. |  | (c)
28916.526 | 6.786 | 6.617 | -4.119 | -4.288 | 334 | 491 | 446 | 334 | 4095 | 2662 |  | CORR | GENE | 03:32 | 03:57 | 03:50 | 193 | 224 | 13 | EXT |  | 0.91 | (c)
28931.174 | 6.044 | 6.003 | -0.026 | -0.067 | -1942 | -1854 | -1807 | 289 | 26 | 2664 |  | CORR | CIGR | 09:07 | 09:21 | 09:29 | 41 | 270 | 11 | EXT |  | 0.89 | (c)
28972.02 | 8.33 | 8.303 | -2.59 | -2.617 | -440 | -327 | -364 | 289 | 2590 | 2668 |  | CORR | CIGR | 09:39 | 09:57 | 09:51 | 27 | 151 | 13 | EXT |  | 0.89 | (c)
28996.545 | 0 | -0.026 | -11.105 | -11.131 | 994 | 2083 | 1969 | 0 |  | 2671 | Нарушение формы кольцевого шва | GWAN |  | 00:37 | 03:33 | 03:14 | 0 | 1950 |  | EXT | Нарушение формы кольцевого шва |  | (c)
28996.545 | 0 | -0.023 | -11.105 | -11.128 | -1434 | -425 | -360 | 0 |  | 2671 | Нарушение формы кольцевого шва | GWAN |  | 06:05 | 08:48 | 08:58 | 0 | 2147 |  | EXT | Нарушение формы кольцевого шва |  | (c)
29115.978 | 8.028 | 8.002 | -3.172 | -3.198 | 939 | 996 | 1013 | 939 | 3097 | 2681 | Металлургический дефект | MIAN | GENE | 00:60 | 01:09 | 01:12 | 101 | 149 |  | INT | Металлургический дефект Эквивалент потери металла 12%. |  | (c)
29144.612 | 2.627 | 2.608 | -8.353 | -8.372 | 1989 | 2068 | 2076 | 67 | 2608 | 2684 |  | CORR | CIGR | 06:40 | 06:53 | 06:54 | 26 | 174 | 12 | EXT |  | 0.89 | (c)
29273.572 | 7.452 | 7.42 | -3.808 | -3.84 | 1469 | 1628 | 1599 | 501 | 3790 | 2697 |  | CORR | GENE | 04:28 | 04:54 | 04:49 | 50 | 260 | 10 | EXT |  | 0.89 | (c)
29277.423 | 0.043 | 0.025 | -11.087 | -11.105 | -2022 | -1959 | -1956 | 208 | 25 | 2698 |  | CORR | CIGR | 04:11 | 04:22 | 04:22 | 18 | 133 | 13 | EXT |  | 0.89 | (c)
29277.676 | 0.296 | 0.244 | -10.834 | -10.886 | -2019 | -1954 | -1912 | 211 | 244 | 2698 |  | CORR | GENE | 04:12 | 04:22 | 04:29 | 68 | 215 | 13 | EXT |  | 0.89 | (c)
29280.195 | 2.815 | 2.793 | -8.315 | -8.337 | -1976 | -1789 | -1832 | 255 | 2793 | 2698 |  | CORR | GENE | 04:19 | 04:49 | 04:42 | 51 | 287 | 11 | EXT |  | 0.89 | (c)
29282.431 | 5.051 | 5.048 | -6.079 | -6.082 | -1689 | -1659 | -1654 | 542 | 5048 | 2698 |  | CORR | CIGR | 05:05 | 05:10 | 05:11 | 20 | 70 | 13 | EXT |  | 0.89 | (c)
29295.044 | 6.534 | 6.504 | -4.501 | -4.531 | 1334 | 1400 | 1551 | 462 | 4480 | 2699 |  | CORR | GENE | 06:30 | 06:40 | 07:05 | 51 | 434 | 10 | EXT | Аномалия находится на отводе. | 0.89 | (c)
29297.651 | 9.141 | 9.071 | -1.894 | -1.964 | 1227 | 1433 | 1585 | 286 | 1865 | 2699 |  | CORR | GENE | 06:13 | 06:46 | 07:10 | 99 | 718 | 10 | EXT | Аномалия находится на отводе. | 0.89 | (c)
29331.541 | 9.286 | 8.961 | -1.889 | -2.214 | -42 | -31 | -31 | 20 | 1871 | 2702 |  | LWAN | AXGR | 01:36 | 01:38 | 01:38 | 343 | 22 |  | EXT | Эквивалент потери металла 11%. |  | (c)
29340.121 | 6.691 | 6.551 | -4.604 | -4.744 | -2214 | -2193 | -2192 | 17 | 3964 | 2703 |  | CORR | AXGR | 06:45 | 06:48 | 06:49 | 780 | 44 | 12 | EXT |  | 0.97 | (c)
29343.282 | 9.852 | 9.523 | -1.443 | -1.772 | -2170 | -2152 | -2139 | 60 | 1255 | 2703 |  | CORR | GENE | 06:52 | 06:55 | 06:57 | 517 | 62 | 10 | EXT |  | 0.94 | (c)
29343.963 | 10.533 | 10.206 | -0.762 | -1.089 | -2183 | -2153 | -2146 | 47 | 638 | 2703 |  | CORR | GENE | 06:50 | 06:55 | 06:56 | 451 | 75 | 10 | EXT |  | 0.93 | (c)
29344.467 | 11.037 | 10.722 | -0.258 | -0.573 | -2158 | -2137 | -2133 | 72 | 80 | 2703 |  | CORR | GENE | 06:54 | 06:57 | 06:58 | 493 | 50 | 10 | EXT |  | 0.94 | (c)
29357.279 | 1.279 | 1.273 | -10.141 | -10.147 | 2075 | 2121 | 2124 | 57 | 1273 | 2705 |  | CORR | CIGR | 06:60 | 07:07 | 07:08 | 24 | 99 | 10 | EXT |  | 0.89 | (c)
29360.55 | 4.55 | 4.506 | -6.87 | -6.914 | 1852 | 1972 | 2004 | 74 | 4506 | 2705 |  | CORR | GENE | 06:24 | 06:43 | 06:49 | 70 | 305 | 14 | EXT |  | 0.89 | (c)
29362.065 | 6.065 | 6.048 | -5.355 | -5.372 | 2171 | 2182 | 2183 | 36 | 5333 | 2705 |  | CORR | PITT | 07:16 | 07:17 | 07:17 | 39 | 23 | 15 | EXT |  | 0.89 | (c)
29401.485 | 0 | -0.029 | -11.315 | -11.344 | 248 | 540 | 1296 | 0 |  | 2709 | Нарушение формы кольцевого шва | GWAN |  | 01:36 | 02:23 | 04:25 | 0 | 2096 |  | EXT | Нарушение формы кольцевого шва |  | (c)
29401.485 | 0 | -0.016 | -11.315 | -11.331 | -2006 | -1821 | -1354 | 224 |  | 2709 | Нарушение формы кольцевого шва | GWAN |  | 07:32 | 08:02 | 09:18 | 0 | 1306 |  | EXT | Нарушение формы кольцевого шва |  | (c)
29401.485 | 0 | -0.028 | -11.315 | -11.343 | -656 | -437 | -219 | 218 |  | 2709 | Нарушение формы кольцевого шва | GWAN |  | 11:10 | 11:46 | 12:21 | 0 | 874 |  | EXT | Нарушение формы кольцевого шва |  | (c)
29411.083 | 9.598 | 9.173 | -1.717 | -2.142 | 2106 | 2144 | 2144 | 48 | 1179 | 2709 |  | CORR | GENE | 06:36 | 06:42 | 06:42 | 963 | 76 | 10 | EXT |  | 0.96 | (c)
29413.217 | 0.417 | 0.217 | -10.678 | -10.878 | 2112 | 2134 | 2125 | 93 | 217 | 2710 |  | CORR | AXGR | 07:10 | 07:14 | 07:12 | 424 | 25 | 11 | EXT |  | 0.94 | (c)
29415.71 | 2.91 | 2.789 | -8.185 | -8.306 | 2149 | 2173 | 2171 | 38 | 2789 | 2710 |  | CORR | AXGR | 07:16 | 07:20 | 07:20 | 289 | 43 | 11 | EXT |  | 0.92 | (c)
29418.056 | 5.256 | 5.256 | -5.839 | -5.839 | -307 | -225 | -202 | 97 | 5256 | 2710 |  | CORR | CIGR | 00:40 | 00:53 | 00:57 | 39 | 210 | 11 | EXT |  | 0.89 | (c)
29429.464 | 5.569 | 5.558 | -5.291 | -5.302 | -1682 | -1451 | -1544 | 549 | 5230 | 2711 |  | CORR | GENE | 06:38 | 07:16 | 07:01 | 72 | 276 | 10 | EXT |  | 0.89 | (c)
29478.787 | 10.632 | 10.604 | -0.678 | -0.706 | 1624 | 1792 | 1791 | 273 | 657 | 2716 |  | CORR | GENE | 06:47 | 07:14 | 07:14 | 49 | 334 | 13 | EXT |  | 0.89 | (c)
29505.367 | 3.367 | 3.351 | -7.928 | -7.944 | -2229 | -2142 | -2134 | 1 | 3351 | 2719 |  | CORR | CIGR | 04:34 | 04:48 | 04:49 | 36 | 190 | 10 | EXT |  | 0.89 | (c)
29579.319 | 9.314 | 9.089 | -1.711 | -1.936 | -2155 | -2136 | -2131 | 76 | 1508 | 2725 |  | CORR | AXGR | 04:39 | 04:42 | 04:43 | 428 | 47 | 10 | EXT | Аномалия находится на упругопластическом изгибе: R=888 D, максимальное растяжение на 10 час. | 0.93 | (c)
29591.778 | 10.748 | 10.735 | -0.582 | -0.595 | -1758 | -1696 | -1688 | 473 | 563 | 2726 |  | CORR | CIGR | 07:08 | 07:18 | 07:19 | 32 | 139 | 11 | EXT | Аномалия находится на упругопластическом изгибе: R=395 D, максимальное растяжение на 10.8 час. | 0.89 | (c)
29677.613 | 6.328 | 6.311 | -4.482 | -4.499 | 1817 | 1872 | 1917 | 213 | 4468 | 2734 |  | CORR | CIGR | 06:40 | 06:49 | 06:56 | 31 | 201 | 11 | EXT |  | 0.89 | (c)
29701.11 | 7.515 | 7.499 | -3.905 | -3.921 | -1334 | -1270 | -1245 | 897 | 3890 | 2736 |  | CORR | CIGR | 07:26 | 07:36 | 07:40 | 31 | 178 | 10 | EXT |  | 0.89 | (c)
29727.78 | 0 | -0.015 | -11.295 | -11.31 | 525 | 1571 | 1134 | 488 |  | 2739 | Нарушение формы кольцевого шва | GWAN |  | 02:10 | 04:59 | 03:48 | 0 | 1218 |  | EXT | Нарушение формы кольцевого шва Аномалия находится на упругопластическом изгибе: R=224 D, максимальное растяжение на 6 час. |  | (c)
29733.786 | 6.006 | 5.99 | -5.289 | -5.305 | 1592 | 1648 | 1679 | 465 | 5270 | 2739 |  | CORR | CIGR | 05:02 | 05:11 | 05:16 | 35 | 174 | 12 | EXT | Аномалия находится на упругопластическом изгибе: R=388 D, максимальное растяжение на 6.7 час. | 0.89 | (c)
29817.2 | 0.74 | 0.721 | -10.43 | -10.449 | 1587 | 1811 | 1773 | 270 | 721 | 2748 |  | CORR | GENE | 06:53 | 07:29 | 07:23 | 56 | 374 | 12 | EXT | Аномалия находится на упругопластическом изгибе: R=646 D, максимальное растяжение на 4.8 час. | 0.89 | (c)
29817.521 | 1.061 | 1.026 | -10.109 | -10.144 | 1586 | 1699 | 1701 | 415 | 1026 | 2748 |  | CORR | GENE | 06:52 | 07:11 | 07:11 | 49 | 230 | 10 | EXT | Аномалия находится на упругопластическом изгибе: R=687 D, максимальное растяжение на 4.8 час. | 0.89 | (c)
29827.548 | 11.088 | 11.012 | -0.082 | -0.158 | 1472 | 1668 | 1633 | 437 | 25 | 2748 |  | CORR | GENE | 06:34 | 07:06 | 06:60 | 133 | 321 | 10 | EXT |  | 0.9 | (c)
29848.993 | 10.573 | 10.563 | -0.842 | -0.852 | -2051 | -1910 | -1933 | 180 | 796 | 2750 |  | CORR | GENE | 07:24 | 07:47 | 07:43 | 56 | 235 | 10 | EXT |  | 0.89 | (c)
29860.894 | 11.059 | 11.048 | -0.081 | -0.092 | 1400 | 1669 | 1566 | 498 | 37 | 2751 |  | CORR | GENE | 05:36 | 06:19 | 06:03 | 55 | 333 | 13 | EXT |  | 0.89 | (c)
29863.39 | 2.415 | 2.405 | -8.695 | -8.705 | 1069 | 1128 | 1125 | 1049 | 2405 | 2752 |  | CORR | CIGR | 05:34 | 05:43 | 05:43 | 30 | 112 | 10 | EXT |  | 0.89 | (c)
29865.732 | 4.757 | 4.745 | -6.353 | -6.365 | 1714 | 1797 | 1782 | 380 | 4745 | 2752 |  | CORR | CIGR | 07:18 | 07:31 | 07:29 | 30 | 136 | 11 | EXT |  | 0.89 | (c)
29867.437 | 6.462 | 6.448 | -4.648 | -4.662 | 1349 | 1428 | 1507 | 566 | 4610 | 2752 |  | CORR | GENE | 06:19 | 06:32 | 06:45 | 52 | 316 | 10 | EXT |  | 0.89 | (c)
29872.306 | 0.221 | 0.2 | -11.019 | -11.04 | -1113 | -1020 | -1045 | 977 | 200 | 2753 |  | CORR | CIGR | 06:18 | 06:33 | 06:29 | 29 | 136 | 11 | EXT |  | 0.89 | (c)
29886.061 | 2.736 | 2.655 | -8.649 | -8.73 | -863 | -842 | -833 | 803 | 2655 | 2754 |  | CORR | GENE | 06:52 | 06:55 | 06:57 | 246 | 59 | 11 | EXT | Аномалия находится на отводе. | 0.91 | (c)
30028.95 | 0 | -0.017 | -11.28 | -11.297 | 1714 | -2080 | -1737 | 0 |  | 2768 | Нарушение формы кольцевого шва | GWAN |  | 01:58 | 03:46 | 04:41 | 0 | 2021 |  | EXT | Нарушение формы кольцевого шва Аномалия находится на упругопластическом изгибе: R=386 D, максимальное растяжение на 11.1 час. |  | (c)
30207.607 | 9.662 | 9.619 | -1.738 | -1.781 | 662 | 760 | 750 | 662 | 1719 | 2783 |  | CORR | GENE | 11:15 | 11:31 | 11:30 | 62 | 177 | 12 | EXT |  | 0.89 | (c)
30240.85 | 8.895 | 8.863 | -1.605 | -1.637 | -1688 | -1661 | -1599 | 542 | 1595 | 2786 |  | CORR | CIGR | 04:59 | 05:03 | 05:13 | 42 | 179 | 12 | EXT |  | 0.89 | (c)
30242.323 | 10.368 | 10.328 | -0.132 | -0.172 | -1259 | -1149 | -1134 | 971 | 99 | 2786 |  | CORR | GENE | 06:08 | 06:26 | 06:28 | 73 | 250 | 10 | EXT |  | 0.89 | (c)
30300.154 | 1.494 | 1.493 | -9.671 | -9.672 | 588 | 656 | 637 | 588 | 1493 | 2792 |  | CORR | CIGR | 01:06 | 01:17 | 01:14 | 36 | 99 | 12 | EXT |  | 0.89 | (c)
30323.843 | 2.643 | 2.622 | -2.522 | -2.543 | -2107 | -1998 | -2014 | 124 | 2513 | 2794 |  | CORR | CIGR | 05:11 | 05:29 | 05:26 | 30 | 186 | 10 | EXT |  | 0.89 | (c)
30324.166 | 2.966 | 2.946 | -2.199 | -2.219 | -2164 | -2028 | -2040 | 67 | 2186 | 2794 |  | CORR | CIGR | 05:02 | 05:24 | 05:22 | 33 | 249 | 14 | EXT |  | 0.89 | (c)
30331.364 | 4.999 | 4.982 | -0.816 | -0.833 | -2145 | -2076 | -2089 | 86 | 814 | 2795 |  | CORR | CIGR | 05:07 | 05:18 | 05:16 | 19 | 112 | 12 | EXT |  | 0.89 | (c)
30335.744 | 3.564 | 3.547 | -7.881 | -7.898 | 1003 | 1054 | 1089 | 1003 | 3547 | 2796 |  | CORR | GENE | 03:59 | 04:07 | 04:13 | 60 | 173 | 11 | EXT |  | 0.89 | (c)
30392.747 | 4.472 | 4.426 | -6.428 | -6.474 | 1935 | 2049 | 2073 | 21 | 4426 | 2801 |  | CORR | GENE | 03:55 | 04:13 | 04:17 | 61 | 275 | 10 | EXT |  | 0.89 | (c)
30493.697 | 4.637 | 4.615 | -1.343 | -1.365 | -154 | -101 | -88 | 22 | 1319 | 2812 | Дефект проката | MIAN | CIGR | 00:04 | 00:12 | 00:14 | 46 | 132 |  | INT | Дефект проката Эквивалент потери металла 10%. |  | (c)
30505.106 | 6.091 | 0.401 | -5.274 | -10.964 | 2098 | 2222 | 2160 | 8 | 401 | 2814 |  | CORR | GENE | 07:36 | 07:56 | 07:46 | 9439 | 124 | 10 | EXT |  | 0.98 | (c)
30516.239 | 5.859 | 5.848 | -5.316 | -5.327 | -2086 | -2047 | -2029 | 145 | 5245 | 2815 |  | CORR | GENE | 08:34 | 08:40 | 08:43 | 82 | 113 | 11 | EXT |  | 0.89 | (c)
30573.492 | 0.927 | 0.92 | -3.083 | -3.09 | -1823 | -1775 | -1759 | 407 | 920 | 2821 |  | CORR | CIGR | 04:22 | 04:30 | 04:33 | 17 | 128 | 10 | EXT | Аномалия находится на упругопластическом изгибе: R=437 D, максимальное растяжение на 6.5 час. | 0.89 | (c)
30575.768 | 3.203 | 3.17 | -0.807 | -0.84 | -1902 | -1508 | -1594 | 329 | 745 | 2821 |  | CORR | GENE | 04:10 | 05:13 | 04:59 | 95 | 614 | 10 | EXT | Аномалия находится на упругопластическом изгибе: R=634 D, максимальное растяжение на 6.9 час. | 0.89 | (c)
30609.855 | 0 | -0.043 | -10.97 | -11.013 | 26 | 306 | 293 | 26 |  | 2825 | Нарушение формы кольцевого шва | GWAN |  | 01:43 | 02:29 | 02:27 | 0 | 535 |  | EXT | Нарушение формы кольцевого шва |  | (c)
30609.855 | 0 | -0.024 | -10.97 | -10.994 | 646 | 959 | 994 | 646 |  | 2825 | Нарушение формы кольцевого шва | GWAN |  | 03:24 | 04:14 | 04:20 | 0 | 697 |  | EXT | Нарушение формы кольцевого шва |  | (c)
30609.855 | 0 | -0.013 | -10.97 | -10.983 | 1924 | -2021 | -2078 | 0 |  | 2825 | Нарушение формы кольцевого шва | GWAN |  | 06:50 | 08:13 | 08:04 | 0 | 920 |  | EXT | Нарушение формы кольцевого шва |  | (c)
30629.767 | 8.942 | 8.89 | -2.268 | -2.32 | 1286 | 1386 | 1447 | 622 | 2255 | 2826 |  | CORR | GENE | 05:24 | 05:40 | 05:50 | 65 | 323 | 11 | EXT |  | 0.89 | (c)
30733.176 | 1.186 | 1.103 | -10.089 | -10.172 | 2091 | 2132 | 2128 | 65 | 1103 | 2836 |  | CORR | GENE | 07:38 | 07:45 | 07:44 | 217 | 75 | 10 | EXT |  | 0.91 | (c)
30754.635 | 0 | 0 | -4.02 | -4.02 | 1204 | 1412 | 1701 | 1204 | 0 | 2837б | Непровар / утяжина | GWAN |  | 05:16 | 05:50 | 06:36 | 0 | 994 | 21 | INT | Непровар / утяжина Толщины: 15,7 / 18,7 мм |  | (b)
30758.655 | 0 | -0.017 | -6.855 | -6.872 | 1101 | 1254 | 1478 | 375 |  | 2839а | Нарушение формы кольцевого шва | GWAN |  | 01:39 | 02:03 | 02:40 | 0 | 755 |  | EXT | Нарушение формы кольцевого шва |  | (c)
30762.398 | 3.743 | 3.721 | -3.112 | -3.134 | -1145 | -1034 | -1031 | 917 | 3085 | 2839а |  | ARTD | GENE | 07:36 | 07:54 | 07:55 | 49 | 228 |  | EXT | Эквивалент потери металла 25%. |  | (c)
30776.83 | 11.32 | 11.305 | -0.07 | -0.085 | 32 | 59 | 94 | 32 | 51 | 2840 |  | CORR | CIGR | 10:46 | 10:50 | 10:56 | 34 | 123 | 10 | EXT |  | 0.89 | (c)
30776.837 | 11.327 | 11.309 | -0.063 | -0.081 | -271 | -212 | -184 | 97 | 52 | 2840 |  | CORR | CIGR | 09:57 | 10:07 | 10:11 | 29 | 175 | 10 | EXT |  | 0.89 | (c)
30776.862 | 11.352 | 11.314 | -0.038 | -0.076 | -837 | -736 | -659 | 482 | 22 | 2840 |  | CORR | GENE | 08:26 | 08:42 | 08:54 | 54 | 354 | 10 | EXT |  | 0.89 | (c)
30776.9 | 0 | -0.009 | -6.505 | -6.514 | 2053 | -1678 | -1736 | 0 |  | 2841 | Нарушение формы кольцевого шва | GWAN |  | 04:35 | 06:33 | 06:24 | 0 | 1345 |  | EXT | Нарушение формы кольцевого шва |  | (c)
30776.9 | 0 | -0.012 | -6.505 | -6.517 | -1035 | -729 | -501 | 0 |  | 2841 | Нарушение формы кольцевого шва | GWAN |  | 08:17 | 09:06 | 09:43 | 0 | 1068 |  | EXT | Нарушение формы кольцевого шва |  | (c)
30778.409 | 1.509 | 1.463 | -4.996 | -5.042 | 782 | 856 | 850 | 782 | 1463 | 2841 | Заварка технологического отверстия | ARTD | GENE | 01:10 | 01:22 | 01:21 | 71 | 136 |  | EXT | Заварка технологического отверстия |  | (c)
30786.901 | 3.496 | 3.487 | -7.799 | -7.808 | 181 | 232 | 241 | 181 | 3487 | 2842 |  | GOUG | CIGR | 11:48 | 11:56 | 11:57 | 19 | 121 | 15 | EXT | Задир. |  | (c)
30787.029 | 3.624 | 3.617 | -7.671 | -7.678 | -244 | -188 | -196 | 147 | 3617 | 2842 |  | GOUG | CISL | 10:39 | 10:48 | 10:47 | 13 | 97 | 11 | EXT | Задир. |  | (c)
30817.35 | 0 | 0 | -11.255 | -11.255 | -2139 | -2124 | -2123 | 92 | 0 | 2845 | Непровар / утяжина | GWAN |  | 04:09 | 04:11 | 04:11 | 0 | 32 | 15 | INT | Непровар / утяжина |  | (c)
30828.164 | 10.814 | 10.794 | -0.441 | -0.461 | -1026 | -916 | -940 | 853 | 422 | 2845 |  | CORR | CIGR | 07:08 | 07:26 | 07:22 | 39 | 173 | 10 | EXT |  | 0.89 | (c)
30860.466 | 10.131 | 10.09 | -1.269 | -1.31 | -1742 | -1680 | -1674 | 488 | 1244 | 2849 | Заварка технологического отверстия | ARTD | GENE | 10:16 | 10:26 | 10:27 | 66 | 136 |  | EXT | Заварка технологического отверстия |  | (c)
30865.217 | 3.482 | 3.455 | -7.543 | -7.57 | -221 | -140 | -120 | 18 | 3455 | 2850 | Дефект проката | MIAN | GENE | 08:35 | 08:48 | 08:52 | 64 | 203 |  | INT | Дефект проката Эквивалент потери металла 10%. Аномалия находится на отводе. |  | (c)
30865.554 | 3.819 | 3.801 | -7.206 | -7.224 | -2149 | -2089 | -2089 | 81 | 3801 | 2850 | Дефект проката | MIAN | CIGR | 03:24 | 03:34 | 03:34 | 42 | 121 |  | INT | Дефект проката Эквивалент потери металла 10%. Аномалия находится на отводе. |  | (c)
30876.086 | 3.326 | 3.3 | -1.254 | -1.28 | -379 | -279 | -310 | 242 | 1229 | 2851 | Заварка технологического отверстия | ARTD | CIGR | 09:54 | 10:10 | 10:05 | 51 | 136 |  | EXT | Заварка технологического отверстия |  | (c)
30886.71 | 0 | -0.018 | -1.56 | -1.578 | 857 | 1844 | 1443 | 857 |  | 2853б | Нарушение формы кольцевого шва | GWAN |  | 01:40 | 04:19 | 03:14 | 0 | 1172 |  | EXT | Нарушение формы кольцевого шва |  | (c)
30891.17 | 0 | -0.024 | -3.63 | -3.654 | -1517 | -364 | -604 | 308 |  | 2857а | Нарушение формы кольцевого шва | GWAN |  | 09:52 | 00:57 | 12:19 | 0 | 1824 |  | INT | Нарушение формы кольцевого шва |  | (c)
30891.17 | 0 | 0 | -3.63 | -3.63 | 344 | 900 | 912 | 344 | 0 | 2857а | Непровар / утяжина | GWAN |  | 02:52 | 04:22 | 04:23 | 0 | 1135 | 13 | INT | Непровар / утяжина |  | (c)
30917.175 | 0 | -0.014 | -11.255 | -11.269 | 777 | -2081 | 1779 | 0 |  | 2860 | Нарушение формы кольцевого шва | GWAN |  | 00:09 | 04:27 | 02:50 | 0 | 2003 |  | EXT | Нарушение формы кольцевого шва |  | (c)
30917.175 | 0 | -0.019 | -11.255 | -11.274 | -571 | 365 | 28 | 0 |  | 2860 | Нарушение формы кольцевого шва | GWAN |  | 08:31 | 11:02 | 10:08 | 0 | 1198 |  | EXT | Нарушение формы кольцевого шва |  | (c)
30939.33 | 0 | -0.005 | -6.99 | -6.995 | 122 | 582 | 724 | 122 |  | 2862а | Нарушение формы кольцевого шва | GWAN |  | 02:44 | 03:59 | 04:21 | 0 | 1204 |  | EXT | Нарушение формы кольцевого шва Аномалия находится на отводе. |  | (c)
30939.33 | 0 | -0.006 | -6.99 | -6.996 | 1427 | 1738 | 1912 | 1427 |  | 2862а | Нарушение формы кольцевого шва | GWAN |  | 06:15 | 07:05 | 07:33 | 0 | 970 |  | EXT | Нарушение формы кольцевого шва Аномалия находится на отводе. |  | (c)
30951.29 | 0 | -0.027 | -9.765 | -9.792 | -633 | 32 | -251 | 0 |  | 2866а | Нарушение формы кольцевого шва | GWAN |  | 00:46 | 02:34 | 01:48 | 0 | 764 |  | EXT | Нарушение формы кольцевого шва Аномалия находится на отводе. |  | (c)
30951.29 | 0 | 0 | -9.765 | -9.765 | 925 | 1074 | 1164 | 925 | 0 | 2866а | Непровар / утяжина | GWAN |  | 04:58 | 05:22 | 05:36 | 0 | 479 | 17 | INT | Непровар / утяжина Аномалия находится на отводе. |  | (b)
30992.06 | 0 | -0.062 | -1.435 | -1.497 | -727 | -457 | -64 | 0 |  | 2869б | Нарушение формы кольцевого шва | GWAN |  | 00:08 | 00:52 | 01:55 | 0 | 1326 |  | EXT | Нарушение формы кольцевого шва |  | (c)
30992.06 | 0 | -0.057 | -1.435 | -1.492 | -1732 | -1287 | -1336 | 940 |  | 2869б | Нарушение формы кольцевого шва | GWAN |  | 09:26 | 10:38 | 10:30 | 0 | 791 |  | EXT | Нарушение формы кольцевого шва |  | (c)
31001.889 | 1.439 | 1.424 | -2.126 | -2.141 | -1945 | -1886 | -1871 | 286 | 1424 | 2878а |  | CORR | CIGR | 09:25 | 09:34 | 09:37 | 29 | 147 | 13 | EXT |  | 0.89 | (c)
31111.314 | 8.389 | 8.357 | -2.646 | -2.678 | 1745 | 2124 | 2045 | 1745 | 2575 | 2888 |  | CORR | GENE | 05:42 | 06:43 | 06:30 | 103 | 600 | 12 | EXT |  | 0.89 | (c)
31155.074 | 7.354 | 7.339 | -3.411 | -3.426 | -2051 | -2007 | -1989 | 1927 | 3401 | 2896 |  | CORR | CIGR | 06:10 | 06:17 | 06:20 | 25 | 124 | 13 | EXT |  | 0.89 | (c)
31155.5 | 7.78 | 7.58 | -2.985 | -3.185 | -2047 | -2022 | -1983 | 1919 | 2777 | 2896 |  | CORR | GENE | 06:11 | 06:15 | 06:21 | 408 | 128 | 11 | EXT |  | 0.93 | (c)
31158.644 | 0.159 | 0.151 | -9.856 | -9.864 | -696 | -604 | -609 | 523 | 151 | 2897 |  | CORR | CIGR | 06:46 | 07:01 | 07:00 | 25 | 173 | 11 | EXT |  | 0.89 | (c)
31159.29 | 0.805 | 0.791 | -9.21 | -9.224 | -560 | -512 | -510 | 461 | 791 | 2897 |  | CORR | CIGR | 07:08 | 07:16 | 07:16 | 30 | 99 | 10 | EXT |  | 0.89 | (c)
31159.432 | 0.947 | 0.932 | -9.068 | -9.083 | -673 | -636 | -629 | 586 | 932 | 2897 |  | CORR | CIGR | 06:50 | 06:56 | 06:57 | 31 | 87 | 12 | EXT |  | 0.89 | (c)
31159.54 | 1.055 | 1.009 | -8.96 | -9.006 | -675 | -548 | -531 | 387 | 1009 | 2897 |  | CORR | GENE | 06:49 | 07:10 | 07:13 | 74 | 288 | 15 | EXT |  | 0.89 | (c)
31159.575 | 1.09 | 1.081 | -8.925 | -8.934 | -819 | -753 | -739 | 659 | 1081 | 2897 |  | CORR | CIGR | 06:26 | 06:37 | 06:39 | 20 | 160 | 10 | EXT |  | 0.89 | (c)
31159.585 | 1.1 | 1.079 | -8.915 | -8.936 | -966 | -914 | -905 | 843 | 1079 | 2897 |  | CORR | CIGR | 06:02 | 06:11 | 06:12 | 30 | 122 | 11 | EXT |  | 0.89 | (c)
31159.678 | 1.193 | 1.185 | -8.822 | -8.83 | -563 | -497 | -508 | 452 | 1185 | 2897 |  | CORR | CIGR | 07:07 | 07:18 | 07:16 | 26 | 111 | 13 | EXT |  | 0.89 | (c)
31159.691 | 1.206 | 1.16 | -8.809 | -8.855 | -645 | -634 | -615 | 584 | 1160 | 2897 |  | CORR | GENE | 06:54 | 06:56 | 06:59 | 234 | 61 | 13 | EXT |  | 0.92 | (c)
31159.752 | 1.267 | 1.267 | -8.748 | -8.748 | -551 | -497 | -496 | 441 | 1267 | 2897 |  | CORR | CIGR | 07:09 | 07:18 | 07:18 | 19 | 110 | 14 | EXT |  | 0.89 | (c)
31160.036 | 1.551 | 1.473 | -8.464 | -8.542 | -606 | -585 | -589 | 572 | 1473 | 2897 |  | CORR | AXGR | 07:01 | 07:04 | 07:03 | 154 | 34 | 14 | EXT |  | 0.9 | (c)
31160.093 | 1.608 | 1.606 | -8.407 | -8.409 | -893 | -805 | -797 | 701 | 1606 | 2897 |  | CORR | CIGR | 06:14 | 06:28 | 06:30 | 30 | 192 | 12 | EXT |  | 0.89 | (c)
31160.212 | 1.727 | 1.727 | -8.288 | -8.288 | -920 | -850 | -870 | 820 | 1727 | 2897 |  | CORR | CIGR | 06:10 | 06:21 | 06:18 | 20 | 100 | 10 | EXT |  | 0.89 | (c)
31160.282 | 1.797 | 1.797 | -8.218 | -8.218 | -622 | -568 | -566 | 511 | 1797 | 2897 |  | CORR | CIGR | 06:58 | 07:07 | 07:07 | 30 | 111 | 11 | EXT |  | 0.89 | (c)
31160.355 | 1.87 | 1.862 | -8.145 | -8.153 | -685 | -632 | -637 | 589 | 1862 | 2897 |  | CORR | CIGR | 06:48 | 06:56 | 06:56 | 20 | 96 | 13 | EXT |  | 0.89 | (c)
31160.539 | 2.054 | 1.947 | -7.961 | -8.068 | -595 | -593 | -582 | 570 | 1947 | 2897 |  | CORR | AXGR | 07:02 | 07:03 | 07:04 | 186 | 25 | 10 | EXT |  | 0.9 | (c)
31160.656 | 2.171 | 2.141 | -7.844 | -7.874 | -689 | -677 | -659 | 629 | 2141 | 2897 |  | CORR | GENE | 06:47 | 06:49 | 06:52 | 61 | 59 | 10 | EXT |  | 0.89 | (c)
31160.76 | 2.275 | 2.272 | -7.74 | -7.743 | -601 | -560 | -545 | 489 | 2272 | 2897 |  | CORR | CIGR | 07:01 | 07:08 | 07:10 | 20 | 112 | 13 | EXT |  | 0.89 | (c)
31160.89 | 2.405 | 2.397 | -7.61 | -7.618 | -643 | -585 | -583 | 523 | 2397 | 2897 |  | CORR | CIGR | 06:55 | 07:04 | 07:04 | 25 | 120 | 13 | EXT |  | 0.89 | (c)
31160.968 | 2.483 | 2.465 | -7.532 | -7.55 | -619 | -605 | -607 | 595 | 2465 | 2897 |  | CORR | AXGR | 06:59 | 07:01 | 07:00 | 125 | 24 | 14 | EXT |  | 0.9 | (c)
31161.019 | 2.534 | 2.516 | -7.481 | -7.499 | -914 | -692 | -781 | 648 | 2516 | 2897 |  | CORR | CIGR | 06:11 | 06:47 | 06:32 | 46 | 265 | 11 | EXT |  | 0.89 | (c)
31161.633 | 3.148 | 3.087 | -6.867 | -6.928 | -486 | -473 | -467 | 449 | 3087 | 2897 |  | CORR | AXGR | 07:20 | 07:22 | 07:23 | 166 | 37 | 10 | EXT |  | 0.9 | (c)
31161.65 | 3.165 | 3.151 | -6.85 | -6.864 | -649 | -571 | -576 | 502 | 3151 | 2897 |  | CORR | CIGR | 06:54 | 07:06 | 07:05 | 40 | 147 | 12 | EXT |  | 0.89 | (c)
31161.803 | 3.318 | 3.315 | -6.697 | -6.7 | -642 | -599 | -601 | 560 | 3315 | 2897 |  | CORR | CIGR | 06:55 | 07:02 | 07:01 | 22 | 82 | 13 | EXT |  | 0.89 | (c)
31161.914 | 3.429 | 3.419 | -6.586 | -6.596 | -698 | -633 | -562 | 426 | 3419 | 2897 |  | CORR | CIGR | 06:46 | 06:56 | 07:08 | 35 | 272 | 12 | EXT |  | 0.89 | (c)
31162.008 | 3.523 | 3.512 | -6.492 | -6.503 | -617 | -526 | -515 | 414 | 3512 | 2897 |  | CORR | CIGR | 06:59 | 07:13 | 07:15 | 28 | 202 | 10 | EXT |  | 0.89 | (c)
31162.265 | 3.78 | 3.766 | -6.235 | -6.249 | -628 | -536 | -547 | 466 | 3766 | 2897 |  | CORR | CIGR | 06:57 | 07:12 | 07:10 | 37 | 163 | 11 | EXT |  | 0.89 | (c)
31162.464 | 3.979 | 3.976 | -6.036 | -6.039 | -709 | -625 | -603 | 498 | 3976 | 2897 |  | CORR | CIGR | 06:44 | 06:57 | 07:01 | 30 | 211 | 10 | EXT |  | 0.89 | (c)
31163.076 | 4.591 | 4.204 | -5.424 | -5.811 | -681 | -635 | -600 | 519 | 4204 | 2897 |  | CORR | GENE | 06:49 | 06:56 | 07:02 | 1389 | 161 | 16 | EXT |  | 1.02 | (b)
31163.68 | 5.195 | 5.174 | -4.82 | -4.841 | -771 | -719 | -702 | 633 | 4807 | 2897 |  | CORR | CIGR | 06:34 | 06:42 | 06:45 | 34 | 138 | 13 | EXT |  | 0.89 | (c)
31167.421 | 8.936 | 8.87 | -1.079 | -1.145 | -892 | -556 | -681 | 470 | 1045 | 2897 |  | CORR | GENE | 06:14 | 07:09 | 06:48 | 100 | 422 | 11 | EXT |  | 0.89 | (c)
31249.44 | 0.355 | 0.313 | -10.645 | -10.687 | -1968 | -1810 | -1863 | 1758 | 313 | 2909 |  | CORR | CIGR | 03:18 | 03:44 | 03:35 | 56 | 210 | 10 | EXT |  | 0.89 | (c)
31297.464 | 3.894 | 3.894 | -7.141 | -7.141 | 751 | 809 | 809 | 751 | 3894 | 2913 |  | CORR | CIGR | 02:34 | 02:43 | 02:43 | 22 | 116 | 12 | EXT |  | 0.89 | (c)
31306.162 | 1.557 | 1.481 | -0.778 | -0.854 | 1322 | 1532 | 1590 | 373 | 732 | 2914 |  | CORR | GENE | 04:52 | 05:26 | 05:35 | 122 | 535 | 10 | EXT |  | 0.89 | (c)
31306.555 | 1.95 | 1.773 | -0.385 | -0.562 | 1766 | 1795 | 1792 | 413 | 214 | 2914 |  | CORR | GENE | 06:04 | 06:08 | 06:08 | 348 | 52 | 13 | EXT |  | 0.94 | (c)
31341.266 | 0.106 | 0.079 | -11.009 | -11.036 | 561 | 901 | 805 | 561 | 79 | 2918 |  | CORR | GENE | 03:44 | 04:39 | 04:24 | 72 | 488 | 11 | EXT |  | 0.89 | (c)
31342.509 | 1.349 | 1.338 | -9.766 | -9.777 | 516 | 771 | 705 | 516 | 1338 | 2918 |  | CORR | GENE | 03:37 | 04:18 | 04:08 | 66 | 379 | 10 | EXT |  | 0.89 | (c)
31342.887 | 1.727 | 1.709 | -9.388 | -9.406 | 523 | 847 | 733 | 523 | 1709 | 2918 |  | CORR | GENE | 03:38 | 04:31 | 04:12 | 71 | 420 | 14 | EXT |  | 0.89 | (c)
31359.135 | 6.86 | 6.833 | -3.865 | -3.892 | 1381 | 1602 | 1585 | 441 | 3817 | 2919 |  | CORR | GENE | 04:14 | 04:50 | 04:47 | 75 | 409 | 11 | EXT |  | 0.89 | (c)
31371.402 | 8.402 | 8.387 | -2.908 | -2.923 | 422 | 483 | 498 | 422 | 2895 | 2920 |  | CORR | CIGR | 03:56 | 04:06 | 04:08 | 28 | 152 | 11 | EXT |  | 0.89 | (c)
31384.887 | 10.577 | 10.535 | -0.118 | -0.16 | -2082 | -1985 | -1914 | 149 | 92 | 2921 |  | CORR | GENE | 05:37 | 05:52 | 06:04 | 68 | 335 | 11 | EXT |  | 0.89 | (c)
31506.096 | 10.331 | 10.301 | -0.909 | -0.939 | -1567 | -1472 | -1481 | 663 | 909 | 2932а |  | CORR | CIGR | 04:56 | 05:11 | 05:10 | 30 | 173 | 12 | EXT |  | 0.89 | (c)
31507.005 | 0 | -0.018 | -11.555 | -11.573 | 124 | 439 | 467 | 124 |  | 2932б | Нарушение формы кольцевого шва | GWAN |  | 01:58 | 02:49 | 02:54 | 0 | 687 |  | EXT | Нарушение формы кольцевого шва Аномалия находится на отводе. |  | (c)
31507.005 | 0 | -0.011 | -11.555 | -11.566 | 1747 | 1996 | 2051 | 0 |  | 2932б | Нарушение формы кольцевого шва | GWAN |  | 06:20 | 07:00 | 07:09 | 0 | 609 |  | EXT | Нарушение формы кольцевого шва Аномалия находится на отводе. |  | (c)
31507.005 | 0 | -0.02 | -11.555 | -11.575 | -2034 | -1764 | -1749 | 196 |  | 2932б | Нарушение формы кольцевого шва | GWAN |  | 08:10 | 08:54 | 08:56 | 0 | 570 |  | EXT | Нарушение формы кольцевого шва Аномалия находится на отводе. |  | (c)
31507.005 | 0 | -0.025 | -11.555 | -11.58 | -1358 | -1177 | -927 | 495 |  | 2932б | Нарушение формы кольцевого шва | GWAN |  | 09:59 | 10:28 | 11:09 | 0 | 862 |  | EXT | Нарушение формы кольцевого шва Аномалия находится на отводе. |  | (c)
31695.442 | 7.217 | 7.206 | -3.878 | -3.889 | -1323 | -1211 | -1162 | 907 | 3803 | 2949 |  | CORR | GENE | 05:40 | 05:58 | 06:06 | 86 | 321 | 15 | EXT |  | 0.89 | (c)
31722.075 | 0 | -0.041 | -11.39 | -11.431 | -1823 | -686 | -768 | 288 |  | 2952 | Нарушение формы кольцевого шва | GWAN |  | 09:47 | 00:51 | 12:38 | 0 | 2111 |  | EXT | Нарушение формы кольцевого шва Аномалия находится на отводе. |  | (c)
31722.075 | 0 | -0.033 | -11.39 | -11.423 | 532 | 785 | 1487 | 0 |  | 2952 | Нарушение формы кольцевого шва | GWAN |  | 04:08 | 04:48 | 06:42 | 0 | 1911 |  | EXT | Нарушение формы кольцевого шва Аномалия находится на отводе. |  | (c)
31756.144 | 0.204 | 0.184 | -11.316 | -11.336 | 674 | 807 | 773 | 674 | 184 | 2955 |  | CORR | CIGR | 07:03 | 07:25 | 07:19 | 45 | 197 | 12 | EXT | Аномалия находится на упругопластическом изгибе: R=417 D, максимальное растяжение на 0.5 час. | 0.84 | (c)
31759.588 | 3.648 | 3.627 | -7.872 | -7.893 | 1955 | 1955 | 1999 | 1955 | 3627 | 2955 |  | CORR | CIGR | 10:30 | 10:30 | 10:37 | 21 | 87 | 10 | EXT | Аномалия находится на упругопластическом изгибе: R=407 D, максимальное растяжение на 0.3 час. | 0.84 | (c)
31784.317 | 5.882 | 5.863 | -5.193 | -5.212 | -1152 | -1132 | -1090 | 1028 | 5178 | 2957 |  | CORR | CIGR | 07:13 | 07:17 | 07:23 | 34 | 124 | 10 | EXT |  | 0.89 | (c)
31785.823 | 7.388 | 7.322 | -3.687 | -3.753 | 2170 | 2182 | 2185 | 31 | 3474 | 2957 |  | CORR | AXGR | 04:10 | 04:11 | 04:12 | 279 | 29 | 10 | EXT |  | 0.92 | (c)
31795.05 | 5.54 | 5.5 | -5.635 | -5.675 | -2166 | -2110 | -2037 | 64 | 5500 | 2958 |  | CORR | GENE | 04:57 | 05:06 | 05:17 | 69 | 258 | 12 | EXT |  | 0.89 | (c)
31798.039 | 8.529 | 8.504 | -2.646 | -2.671 | -1968 | -1925 | -1893 | 263 | 2633 | 2958 |  | CORR | CIGR | 05:29 | 05:36 | 05:41 | 38 | 150 | 10 | EXT |  | 0.89 | (c)
31971.65 | 2.97 | 2.965 | -8.265 | -8.27 | -599 | -514 | -538 | 476 | 2965 | 2974 |  | CORR | CIGR | 07:32 | 07:46 | 07:42 | 20 | 123 | 11 | EXT | Аномалия находится на отводе. | 0.89 | (c)
32088.835 | 7.33 | 7.285 | -3.425 | -3.47 | 545 | 780 | 790 | 545 | 3387 | 2984 |  | CORR | GENE | 02:58 | 03:36 | 03:38 | 83 | 491 | 10 | EXT |  | 0.89 | (c)
32149.322 | 1.657 | 1.631 | -8.923 | -8.949 | 705 | 887 | 910 | 705 | 1631 | 2990 |  | CORR | CIGR | 04:08 | 04:38 | 04:41 | 45 | 410 | 10 | EXT |  | 0.89 | (c)
32150.131 | 2.466 | 2.402 | -8.114 | -8.178 | 785 | 867 | 1067 | 785 | 2402 | 2990 |  | CORR | GENE | 04:21 | 04:34 | 05:07 | 84 | 565 | 10 | EXT |  | 0.89 | (c)
32310.155 | 5.885 | 5.869 | -5.54 | -5.556 | -2139 | -2097 | -2059 | 92 | 5516 | 3004 |  | CORR | CIGR | 05:45 | 05:51 | 05:58 | 40 | 160 | 10 | EXT | Аномалия находится на упругопластическом изгибе: R=376 D, максимальное растяжение на 6.8 час. | 0.9 | (c)
32310.585 | 6.315 | 6.28 | -5.11 | -5.145 | -2140 | -1722 | -1867 | 90 | 4944 | 3004 |  | CORR | GENE | 05:45 | 06:52 | 06:29 | 201 | 546 | 10 | EXT | Аномалия находится на упругопластическом изгибе: R=390 D, максимальное растяжение на 6.8 час. | 0.99 | (c)
32319.071 | 3.376 | 3.342 | -7.859 | -7.893 | 1797 | 1933 | 1905 | 219 | 3342 | 3005 |  | CORR | GENE | 07:41 | 08:03 | 07:58 | 81 | 214 | 10 | EXT | Аномалия находится на отводе. | 0.89 | (c)
32374.994 | 2.434 | 2.414 | -9.036 | -9.056 | -1982 | -1868 | -1861 | 249 | 2414 | 3010 |  | CORR | GENE | 04:05 | 04:24 | 04:25 | 52 | 242 | 12 | EXT | Аномалия находится на отводе. | 0.89 | (c)
32398.949 | 3.574 | 3.538 | -7.791 | -7.827 | 373 | 538 | 469 | 373 | 3538 | 3012 |  | CORR | GENE | 03:43 | 04:10 | 03:59 | 74 | 192 | 10 | EXT |  | 0.89 | (c)
32408.098 | 1.358 | 1.154 | -9.957 | -10.161 | 698 | 1549 | 1173 | 583 | 1154 | 3013 |  | CORR | GENE | 03:53 | 06:10 | 05:09 | 397 | 949 | 10 | EXT |  | 0.93 | (c)
32413.826 | 7.086 | 7.074 | -4.229 | -4.241 | 1363 | 1437 | 1442 | 710 | 4211 | 3013 |  | CORR | CIGR | 05:40 | 05:52 | 05:53 | 30 | 158 | 15 | EXT |  | 0.89 | (c)
32488.008 | 2.203 | 2.138 | -9.077 | -9.142 | 963 | 1117 | 1257 | 679 | 2138 | 3020 |  | CORR | GENE | 05:12 | 05:36 | 05:59 | 116 | 589 | 9 | EXT | Аномалия находится на отводе. | 0.89 | (c)
32495.535 | 9.73 | 9.607 | -1.55 | -1.673 | 943 | 997 | 1258 | 658 | 1489 | 3020 |  | CORR | GENE | 05:08 | 05:17 | 05:59 | 184 | 630 | 10 | EXT | Аномалия находится на отводе. | 0.9 | (c)
32516.11 | 7.55 | 7.282 | -3.945 | -4.213 | -2060 | -2036 | -2036 | 171 | 3676 | 3022 |  | CORR | GENE | 07:09 | 07:13 | 07:13 | 537 | 49 | 11 | EXT | Аномалия находится на упругопластическом изгибе: R=308 D, максимальное растяжение на 11.9 час. | 0.95 | (c)
32537.524 | 6.064 | 6.046 | -5.291 | -5.309 | 2183 | -2229 | -2203 | 0 | 5271 | 3024 |  | CORR | CIGR | 04:15 | 04:23 | 04:27 | 38 | 152 | 10 | EXT |  | 0.89 | (c)
32549.76 | 6.945 | 6.928 | -3.955 | -3.972 | -1559 | -1475 | -1484 | 671 | 3909 | 3025 |  | CORR | GENE | 05:30 | 05:43 | 05:42 | 63 | 150 | 10 | EXT |  | 0.89 | (c)
32569.153 | 4.108 | 4.046 | -6.937 | -6.999 | -1376 | -1236 | -1144 | 855 | 4046 | 3027 |  | CORR | GENE | 05:22 | 05:44 | 05:59 | 108 | 462 | 10 | EXT |  | 0.89 | (c)
32628.14 | 7.37 | 7.33 | -4.055 | -4.095 | 1704 | 1789 | 1840 | 255 | 4009 | 3032 |  | CORR | GENE | 05:57 | 06:11 | 06:19 | 86 | 271 | 10 | EXT |  | 0.89 | (c)
32628.816 | 8.046 | 8.024 | -3.379 | -3.401 | 1957 | 2006 | 2028 | 132 | 3360 | 3032 |  | CORR | CIGR | 06:38 | 06:46 | 06:49 | 41 | 141 | 10 | EXT |  | 0.89 | (c)
32644.152 | 0.712 | 0.687 | -10.808 | -10.833 | 494 | 727 | 648 | 494 | 687 | 3034 |  | CORR | GENE | 04:18 | 04:56 | 04:43 | 79 | 309 | 13 | EXT | Аномалия находится на отводе. | 0.89 | (c)
32644.935 | 1.495 | 1.482 | -10.025 | -10.038 | 961 | 1119 | 1078 | 961 | 1482 | 3034 |  | CORR | GENE | 05:34 | 05:59 | 05:53 | 62 | 234 | 12 | EXT | Аномалия находится на отводе. | 0.89 | (c)
32646.701 | 3.261 | 3.24 | -8.259 | -8.28 | 933 | 1003 | 1007 | 933 | 3240 | 3034 |  | CORR | CIGR | 05:29 | 05:40 | 05:41 | 43 | 148 | 12 | EXT | Аномалия находится на отводе. | 0.89 | (c)
32647.547 | 4.107 | 4.04 | -7.413 | -7.48 | 909 | 1120 | 1179 | 782 | 4040 | 3034 |  | CORR | GENE | 05:25 | 05:59 | 06:09 | 137 | 540 | 12 | EXT | Аномалия находится на отводе. | 0.9 | (c)
32649.099 | 5.659 | 5.62 | -5.861 | -5.9 | 1539 | 1877 | 1952 | 0 | 4931 | 3034 |  | CORR | GENE | 07:07 | 08:02 | 08:14 | 969 | 825 | 12 | EXT | Аномалия находится на отводе. | 0.97 | (c)
32649.579 | 6.139 | 5.538 | -5.381 | -5.982 | 159 | 641 | 486 | 159 | 5323 | 3034 |  | CORR | GENE | 03:24 | 04:42 | 04:17 | 659 | 654 | 11 | EXT | Аномалия находится на отводе. | 0.95 | (c)
32650.02 | 6.58 | 6.522 | -4.94 | -4.998 | 281 | 679 | 519 | 281 | 4832 | 3034 |  | CORR | GENE | 03:44 | 04:48 | 04:22 | 166 | 475 | 12 | EXT | Аномалия находится на отводе. | 0.9 | (c)
32688.81 | 0 | -0.035 | -11.38 | -11.415 | -1544 | -910 | -801 | 58 |  | 3038 | Нарушение формы кольцевого шва | GWAN |  | 06:42 | 08:25 | 08:42 | 0 | 1487 |  | EXT | Нарушение формы кольцевого шва |  | (c)
32756.81 | 0 | -0.026 | -11.395 | -11.421 | -334 | 418 | 170 | 0 |  | 3045 | Нарушение формы кольцевого шва | GWAN |  | 10:39 | 00:41 | 12:01 | 0 | 1007 |  | EXT | Нарушение формы кольцевого шва |  | (c)
32756.81 | 0 | -0.011 | -11.395 | -11.406 | -1600 | -1160 | -1188 | 630 |  | 3045 | Нарушение формы кольцевого шва | GWAN |  | 07:15 | 08:26 | 08:21 | 0 | 825 |  | EXT | Нарушение формы кольцевого шва |  | (c)
32776.829 | 8.624 | 8.521 | -2.696 | -2.799 | 2208 | -2181 | -2165 | 0 | 2689 | 3046 |  | CORR | GENE | 05:04 | 05:16 | 05:19 | 110 | 176 | 11 | EXT |  | 0.89 | (c)
32778.323 | 10.118 | 10.071 | -1.202 | -1.249 | 2207 | -2076 | -2016 | 0 | 1171 | 3046 |  | CORR | GENE | 05:04 | 05:33 | 05:43 | 78 | 476 | 13 | EXT |  | 0.89 | (c)
32778.555 | 10.35 | 10.339 | -0.97 | -0.981 | 1613 | 1691 | 1680 | 484 | 948 | 3046 |  | CORR | CIGR | 03:28 | 03:41 | 03:39 | 33 | 133 | 10 | EXT |  | 0.89 | (c)
32780.177 | 0.652 | 0.643 | -10.718 | -10.727 | -1486 | -1423 | -1402 | 744 | 643 | 3047 |  | CORR | CIGR | 05:34 | 05:44 | 05:48 | 24 | 169 | 10 | EXT |  | 0.89 | (c)
32781.52 | 1.995 | 1.94 | -9.375 | -9.43 | -2134 | -2085 | -1951 | 97 | 1940 | 3047 |  | CORR | GENE | 03:49 | 03:57 | 04:19 | 97 | 366 | 10 | EXT |  | 0.89 | (c)
32831.813 | 4.383 | 4.36 | -3.092 | -3.115 | 30 | 87 | 133 | 30 | 3068 | 3052 |  | CORR | CIGR | 10:38 | 10:47 | 10:54 | 47 | 205 | 11 | EXT |  | 0.89 | (c)
32934.06 | 0 | -0.044 | -10.965 | -11.009 | 1893 | -1422 | -1417 | 0 |  | 3063 | Нарушение формы кольцевого шва | GWAN |  | 06:41 | 09:46 | 09:47 | 0 | 2301 |  | EXT | Нарушение формы кольцевого шва |  | (c)
33027.163 | 4.163 | 4.142 | -7.067 | -7.088 | -1398 | -1327 | -1320 | 832 | 4142 | 3071 |  | CORR | CIGR | 05:26 | 05:37 | 05:38 | 38 | 157 | 10 | EXT | Аномалия находится на отводе. | 0.89 | (c)
33043.651 | 9.421 | 9.41 | -1.684 | -1.695 | -1890 | -1836 | -1855 | 340 | 1671 | 3072 |  | GOUG | CIGR | 07:28 | 07:37 | 07:34 | 24 | 72 | 10 | EXT | Задир. |  | (c)
33044.249 | 10.019 | 10.008 | -1.086 | -1.097 | -1889 | -1845 | -1858 | 342 | 1067 | 3072 |  | GOUG | CIGR | 07:28 | 07:35 | 07:33 | 30 | 60 | 10 | EXT | Задир. |  | (c)
33067.285 | 0 | -0.022 | -11.115 | -11.137 | 1962 | -2098 | -1221 | 0 |  | 3075 | Нарушение формы кольцевого шва | GWAN |  | 02:51 | 03:56 | 06:18 | 0 | 2557 |  | EXT | Нарушение формы кольцевого шва Аномалия находится на отводе. |  | (c)
33139.649 | 4.759 | 4.735 | -5.086 | -5.11 | -68 | -2 | 302 | 0 | 4735 | 3081а |  | CORR | CIGR | 08:56 | 09:06 | 09:55 | 36 | 739 | 11 | EXT | Аномалия находится на отводе. | 0.89 | (c)
33144.735 | 0 | 0 | -1.675 | -1.675 | 821 | 1553 | 1410 | 821 | 0 | 3081б | Смещение кромок | GWAN |  | 06:15 | 08:13 | 07:50 | 0 | 1178 | 20 | EXT | Смещение кромок Толщины: 15,7 / 16,5 мм Наружу Аномалия находится на отводе. Величина смещения - 3.2 мм. |  | (c)
33144.735 | 0 | -0.051 | -1.675 | -1.726 | -2100 | -1857 | -1368 | 636 |  | 3081б | Нарушение формы кольцевого шва | GWAN |  | 10:23 | 11:02 | 12:21 | 0 | 1464 |  | EXT | Нарушение формы кольцевого шва Аномалия находится на отводе. |  | (c)
33146.41 | 0 | -0.03 | -10.885 | -10.915 | -1250 | -953 | -840 | 430 |  | 3082 | Нарушение формы кольцевого шва | GWAN |  | 05:59 | 06:47 | 07:05 | 0 | 820 |  | EXT | Нарушение формы кольцевого шва Аномалия находится на отводе. |  | (c)
33146.41 | 0 | -0.009 | -10.885 | -10.894 | 255 | 444 | 1322 | 158 |  | 3082 | Нарушение формы кольцевого шва | GWAN |  | 10:02 | 10:32 | 12:54 | 0 | 2134 |  | EXT | Нарушение формы кольцевого шва Аномалия находится на отводе. |  | (c)
33157.295 | 0 | -0.003 | -11.48 | -11.483 | 2150 | -1877 | -1829 | 0 |  | 3083 | Нарушение формы кольцевого шва | GWAN |  | 02:55 | 04:05 | 04:13 | 0 | 964 |  | EXT | Нарушение формы кольцевого шва Аномалия находится на отводе. |  | (c)
33207.076 | 4.306 | 4.295 | -6.824 | -6.835 | 1743 | 1793 | 1789 | 395 | 4295 | 3087 |  | CORR | CIGR | 07:25 | 07:34 | 07:33 | 23 | 93 | 11 | EXT | Аномалия находится на отводе. | 0.89 | (c)
33207.248 | 4.478 | 4.459 | -6.652 | -6.671 | 1628 | 1684 | 1677 | 505 | 4459 | 3087 |  | CORR | CIGR | 07:07 | 07:16 | 07:15 | 38 | 98 | 10 | EXT | Аномалия находится на отводе. | 0.89 | (c)
33207.265 | 4.495 | 4.487 | -6.635 | -6.643 | 984 | 1038 | 1061 | 984 | 4487 | 3087 |  | CORR | CIGR | 05:23 | 05:32 | 05:35 | 41 | 155 | 11 | EXT | Аномалия находится на отводе. | 0.89 | (c)
33208.221 | 5.451 | 5.444 | -5.679 | -5.686 | 799 | 845 | 864 | 799 | 5444 | 3087 |  | CORR | CIGR | 04:53 | 05:01 | 05:04 | 26 | 131 | 13 | EXT | Аномалия находится на отводе. | 0.89 | (c)
33208.226 | 5.456 | 5.44 | -5.674 | -5.69 | 1482 | 1536 | 1536 | 642 | 5440 | 3087 |  | CORR | CIGR | 06:43 | 06:52 | 06:52 | 39 | 107 | 9 | EXT | Аномалия находится на отводе. | 0.89 | (c)
33208.467 | 5.697 | 5.623 | -5.433 | -5.507 | 676 | 865 | 788 | 676 | 5420 | 3087 |  | CORR | GENE | 04:33 | 05:04 | 04:51 | 87 | 222 | 12 | EXT | Аномалия находится на отводе. | 0.89 | (c)
33208.914 | 6.144 | 6.119 | -4.986 | -5.011 | 1379 | 1452 | 1436 | 737 | 4972 | 3087 |  | CORR | CIGR | 06:27 | 06:39 | 06:36 | 39 | 115 | 10 | EXT | Аномалия находится на отводе. | 0.89 | (c)
33208.984 | 6.214 | 6.205 | -4.916 | -4.925 | 786 | 828 | 838 | 786 | 4907 | 3087 |  | CORR | CIGR | 04:51 | 04:58 | 04:60 | 18 | 106 | 11 | EXT | Аномалия находится на отводе. | 0.89 | (c)
33209.057 | 6.287 | 6.28 | -4.843 | -4.85 | 621 | 668 | 780 | 621 | 4810 | 3087 |  | CORR | CIGR | 04:24 | 04:32 | 04:50 | 40 | 318 | 15 | EXT | Аномалия находится на отводе. | 0.89 | (c)
33211.261 | 8.491 | 8.481 | -2.639 | -2.649 | 365 | 425 | 422 | 365 | 2621 | 3087 |  | CORR | CIGR | 03:43 | 03:53 | 03:52 | 28 | 115 | 10 | EXT | Аномалия находится на отводе. | 0.89 | (c)
33211.601 | 8.831 | 8.808 | -2.299 | -2.322 | 551 | 607 | 675 | 551 | 2287 | 3087 |  | CORR | CIGR | 04:13 | 04:22 | 04:33 | 35 | 247 | 10 | EXT | Аномалия находится на отводе. | 0.89 | (c)
33211.706 | 8.936 | 8.889 | -2.194 | -2.241 | 1197 | 1220 | 1217 | 994 | 2131 | 3087 |  | CORR | AXGR | 05:57 | 06:01 | 06:01 | 110 | 39 | 16 | EXT | Аномалия находится на отводе. | 0.9 | (c)
33211.754 | 8.984 | 8.944 | -2.146 | -2.186 | 1333 | 1343 | 1345 | 873 | 2088 | 3087 |  | CORR | AXGR | 06:19 | 06:21 | 06:21 | 98 | 25 | 15 | EXT | Аномалия находится на отводе. | 0.9 | (c)
33211.863 | 9.093 | 9.082 | -2.037 | -2.048 | 1491 | 1539 | 1541 | 640 | 2019 | 3087 |  | CORR | CIGR | 06:45 | 06:53 | 06:53 | 29 | 100 | 11 | EXT | Аномалия находится на отводе. | 0.89 | (c)
33211.955 | 9.185 | 9.143 | -1.945 | -1.987 | 782 | 873 | 892 | 782 | 1937 | 3087 |  | CORR | GENE | 04:50 | 05:05 | 05:08 | 50 | 221 | 10 | EXT | Аномалия находится на отводе. | 0.89 | (c)
33212.253 | 9.483 | 9.302 | -1.647 | -1.828 | 639 | 707 | 779 | 639 | 1638 | 3087 |  | CORR | GENE | 04:27 | 04:38 | 04:50 | 190 | 280 | 12 | EXT | Аномалия находится на отводе. | 0.91 | (c)
33212.429 | 9.659 | 9.608 | -1.471 | -1.522 | 393 | 519 | 502 | 393 | 1459 | 3087 |  | CORR | GENE | 03:48 | 04:08 | 04:05 | 63 | 219 | 10 | EXT | Аномалия находится на отводе. | 0.89 | (c)
33212.514 | 9.744 | 9.734 | -1.386 | -1.396 | 883 | 938 | 937 | 883 | 1373 | 3087 |  | CORR | CIGR | 05:07 | 05:16 | 05:15 | 23 | 110 | 11 | EXT | Аномалия находится на отводе. | 0.89 | (c)
33212.585 | 9.815 | 9.77 | -1.315 | -1.36 | 1022 | 1037 | 1037 | 1022 | 1289 | 3087 |  | CORR | AXGR | 05:29 | 05:32 | 05:32 | 71 | 30 | 10 | EXT | Аномалия находится на отводе. | 0.89 | (c)
33212.782 | 10.012 | 9.984 | -1.118 | -1.146 | 1089 | 1095 | 1099 | 1089 | 1083 | 3087 |  | CORR | AXGR | 05:40 | 05:41 | 05:42 | 63 | 20 | 11 | EXT | Аномалия находится на отводе. | 0.89 | (c)
33213.456 | 10.686 | 10.673 | -0.444 | -0.457 | 732 | 779 | 784 | 732 | 423 | 3087 |  | CORR | CIGR | 04:42 | 04:50 | 04:51 | 34 | 104 | 10 | EXT | Аномалия находится на отводе. | 0.89 | (c)
33213.683 | 10.913 | 10.746 | -0.217 | -0.384 | 1245 | 1275 | 1281 | 912 | 157 | 3087 |  | CORR | GENE | 06:05 | 06:10 | 06:11 | 227 | 74 | 14 | EXT | Аномалия находится на отводе. | 0.92 | (c)
33213.812 | 11.042 | 11.022 | -0.088 | -0.108 | 740 | 849 | 827 | 740 | 73 | 3087 |  | CORR | CIGR | 04:44 | 05:01 | 04:58 | 35 | 172 | 15 | EXT | Аномалия находится на отводе. | 0.89 | (c)
33299.76 | 7.58 | 7.546 | -3.645 | -3.679 | -2017 | -1116 | -1451 | 213 | 3478 | 3096 |  | CORR | GENE | 03:52 | 06:18 | 05:24 | 201 | 1132 | 10 | EXT |  | 0.91 | (c)
33302.204 | 10.024 | 9.058 | -1.201 | -2.167 | 1004 | -1458 | -1227 | 0 |  | 3096 |  | OVAL |  | 00:00 | 05:23 | 06:00 | 2750 |  |  | N/A | Овальность: 0,02 |  | (c)
33302.666 | 10.486 | 9.922 | -0.739 | -1.303 | -1617 | -1034 | -1202 | 614 | 63 | 3096 |  | DENT | GENE | 04:57 | 06:31 | 06:04 | 1240 | 829 | 1.1 | N/A | Глубина вмятины: 15 мм (1,1%). Линейка: 124 см в (992 см; 06:31 ч:мин) Аномалия находится вблизи кольцевого сварного шва. |  | (c)
33313.768 | 10.363 | 10.349 | -0.912 | -0.926 | 1629 | 1776 | 1762 | 335 | 875 | 3097 |  | CORR | GENE | 05:58 | 06:22 | 06:19 | 51 | 267 | 10 | EXT |  | 0.89 | (c)
33343.717 | 7.142 | 7.126 | -4.168 | -4.184 | -1422 | -1297 | -1306 | 808 | 4119 | 3100 |  | CORR | GENE | 07:05 | 07:26 | 07:24 | 65 | 233 | 11 | EXT |  | 0.89 | (c)
33358.515 | 0 | -0.067 | -11.28 | -11.347 | -947 | -398 | -512 | 78 |  | 3102 | Нарушение формы кольцевого шва | GWAN |  | 10:37 | 00:05 | 11:47 | 0 | 869 |  | EXT | Нарушение формы кольцевого шва Аномалия находится на отводе. |  | (c)
33402.536 | 10.211 | 10.192 | -1.264 | -1.283 | 993 | 1055 | 1107 | 993 | 1228 | 3105 |  | CORR | GENE | 05:45 | 05:55 | 06:03 | 55 | 227 | 13 | EXT | Аномалия находится на отводе. | 0.84 | (c)
33509.516 | 4.851 | 4.395 | -5.349 | -5.805 | -1432 | -1294 | -1330 | 798 | 4395 | 3115 |  | GOUG | GENE | 06:35 | 06:57 | 06:51 | 574 | 205 | 10 | EXT | Зона задиров. |  | (c)
33529.53 | 3.365 | 3.343 | -7.925 | -7.947 | -1573 | -1371 | -1384 | 657 | 3343 | 3117 |  | CORR | GENE | 05:18 | 05:50 | 05:48 | 79 | 378 | 11 | EXT | Аномалия находится на отводе. | 0.89 | (c)
33560.182 | 0.097 | 0.077 | -10.958 | -10.978 | -18 | 123 | 86 | 0 | 77 | 3120 |  | CORR | GENE | 02:38 | 03:01 | 02:55 | 84 | 207 | 14 | EXT | Аномалия находится на упругопластическом изгибе: R=619 D, максимальное растяжение на 6.2 час. | 0.89 | (c)
33571.048 | 10.963 | 10.955 | -0.092 | -0.1 | 300 | 470 | 497 | 300 | 61 | 3120 |  | CORR | CIGR | 03:30 | 03:57 | 04:02 | 39 | 394 | 11 | EXT | Аномалия находится на упругопластическом изгибе: R=393 D, максимальное растяжение на 6.1 час. | 0.89 | (c)
33575.682 | 4.542 | 4.49 | -6.753 | -6.805 | -1041 | -1026 | -1026 | 1012 | 4490 | 3121 |  | CORR | AXGR | 08:08 | 08:10 | 08:10 | 103 | 29 | 10 | EXT | Аномалия находится на упругопластическом изгибе: R=460 D, максимальное растяжение на 6.7 час. | 0.89 | (c)
33593.014 | 10.579 | 10.564 | -0.786 | -0.801 | -383 | -313 | -311 | 240 | 772 | 3122 |  | GOUG | CIGR | 08:01 | 08:13 | 08:13 | 29 | 144 | 8 | EXT | Аномалия находится на отводе. Задир. |  | (c)
33593.018 | 10.583 | 10.537 | -0.782 | -0.828 | -434 | -359 | -363 | 292 | 741 | 3122 |  | DENT | GENE | 07:53 | 08:05 | 08:05 | 87 | 141 | 0.4 | N/A | Глубина вмятины: 6 мм (0,4%). Линейка: 9 см в (1054 см; 08:05 ч:мин) Аномалия находится на отводе. Аномалия находится вблизи дефекта потери металла. |  | (c)
33597.651 | 3.851 | 3.192 | -6.089 | -6.748 | 794 | 1039 | 1083 | 794 | 3192 | 3123 |  | DENT | GENE | 05:06 | 05:46 | 05:53 | 1338 | 577 | 1.1 | N/A | Глубина вмятины: 16 мм (1,1%). Линейка: 134 см в (319 см; 05:46 ч:мин) Аномалия находится на упругопластическом изгибе. |  | (c)
33605.052 | 1.312 | 1.295 | -10.023 | -10.04 | 1243 | 1750 | 1560 | 354 | 1295 | 3124 |  | CORR | GENE | 05:11 | 06:33 | 06:02 | 133 | 634 | 11 | EXT | Аномалия находится на упругопластическом изгибе: R=891 D, максимальное растяжение на 11.4 час. | 0.9 | (c)
33743.029 | 5.074 | 4.495 | -6.181 | -6.76 | -1602 | -1279 | -1234 | 628 | 4495 | 3136 |  | WRIN | GENE | 04:47 | 05:39 | 05:46 | 740 | 736 | 0.8 | N/A | Высота гофр: 12 мм (0,8%). Длина волны: 224 мм Аномалия находится на отводе. |  | (c)
33777.592 | 5.707 | 5.697 | -5.508 | -5.518 | 764 | 847 | 849 | 764 | 5488 | 3139 |  | CORR | CIGR | 04:47 | 05:01 | 05:01 | 30 | 171 | 10 | EXT |  | 0.89 | (c)
33781.09 | 9.205 | 9.17 | -2.01 | -2.045 | 1314 | 1419 | 1458 | 630 | 1971 | 3139 |  | CORR | GENE | 06:16 | 06:33 | 06:39 | 74 | 286 | 15 | EXT |  | 0.89 | (c)
33781.965 | 10.08 | 10.006 | -1.135 | -1.209 | 920 | 1004 | 1217 | 716 | 1097 | 3139 |  | CORR | GENE | 05:13 | 05:26 | 06:00 | 112 | 594 | 11 | EXT |  | 0.89 | (c)
33826.907 | 9.872 | 9.847 | -1.403 | -1.428 | -2137 | -2044 | -2002 | 93 | 1377 | 3143 |  | CORR | GENE | 05:05 | 05:20 | 05:27 | 51 | 271 | 10 | EXT |  | 0.89 | (c)
33851.797 | 0.717 | 0.693 | -10.703 | -10.727 | 226 | 279 | 338 | 226 | 693 | 3146 |  | CORR | GENE | 03:27 | 03:36 | 03:45 | 52 | 224 | 10 | EXT | Аномалия находится на отводе. | 0.89 | (c)
33853.172 | 2.092 | 1.95 | -9.328 | -9.47 | 2123 | 2148 | 2142 | 69 | 1950 | 3146 |  | CORR | AXGR | 08:33 | 08:37 | 08:36 | 285 | 39 | 10 | EXT | Аномалия находится на отводе. | 0.92 | (c)
33871.042 | 8.542 | 8.527 | -2.763 | -2.778 | -1808 | -1752 | -1740 | 423 | 2740 | 3147 |  | CORR | CIGR | 07:00 | 07:09 | 07:11 | 38 | 136 | 10 | EXT |  | 0.89 | (c)
33871.767 | 9.267 | 9.251 | -2.038 | -2.054 | -1781 | -1731 | -1724 | 449 | 2022 | 3147 |  | CORR | CIGR | 07:04 | 07:13 | 07:14 | 32 | 114 | 11 | EXT |  | 0.89 | (c)
33873.406 | 10.906 | 10.878 | -0.399 | -0.427 | 1546 | 1720 | 1752 | 272 | 360 | 3147 |  | CORR | GENE | 04:02 | 04:30 | 04:35 | 67 | 412 | 13 | EXT |  | 0.89 | (c)
33944.98 | 0 | -0.009 | -11.12 | -11.129 | 1105 | 1768 | 1865 | 0 |  | 3155 | Нарушение формы кольцевого шва | GWAN |  | 02:10 | 03:57 | 04:13 | 0 | 1520 |  | EXT | Нарушение формы кольцевого шва |  | (c)
33944.98 | 0 | -0.028 | -11.12 | -11.148 | -302 | -165 | 36 | 0 |  | 3155 | Нарушение формы кольцевого шва | GWAN |  | 10:23 | 10:45 | 11:18 | 0 | 677 |  | EXT | Нарушение формы кольцевого шва |  | (c)
33970.821 | 4.401 | 4.261 | -6.629 | -6.769 | -1384 | -1274 | -1242 | 846 | 4261 | 3157 |  | DENT | GENE | 05:52 | 06:10 | 06:15 | 341 | 286 | 0.4 | N/A | Глубина вмятины: 5 мм (0,4%). Линейка: 34 см в (426 см; 06:10 ч:мин) Аномалия находится на упругопластическом изгибе. |  | (c)
33971.039 | 4.619 | 4.612 | -6.411 | -6.418 | 2192 | -2112 | -2127 | 0 | 4612 | 3157 |  | CORR | GENE | 03:30 | 03:55 | 03:53 | 50 | 284 | 10 | EXT | Аномалия находится на упругопластическом изгибе: R=762 D, максимальное растяжение на 6.9 час. | 0.89 | (c)
33976.396 | 9.976 | 9.96 | -1.054 | -1.07 | -1881 | -1786 | -1801 | 350 | 1034 | 3157 |  | CORR | CIGR | 04:32 | 04:48 | 04:45 | 36 | 159 | 12 | EXT | Аномалия находится на упругопластическом изгибе: R=424 D, максимальное растяжение на 6.7 час. | 0.89 | (c)
33977.182 | 10.762 | 10.646 | -0.268 | -0.384 | -2096 | -1692 | -1834 | 135 | 166 | 3157 |  | DENT | GENE | 03:58 | 05:03 | 04:40 | 218 | 523 | 0.3 | N/A | Глубина вмятины: 4 мм (0,3%). Линейка: 22 см в (1065 см; 05:03 ч:мин) Аномалия находится вблизи продольного шва. Аномалия находится вблизи дефекта потери металла. Аномалия находится на упругопластическом изгибе. |  | (c)
33977.215 | 10.795 | 10.774 | -0.235 | -0.256 | -2160 | -2118 | -2081 | 70 | 219 | 3157 |  | GOUG | CIGR | 03:47 | 03:54 | 03:60 | 37 | 158 | 9 | EXT | Задир. Аномалия находится на упругопластическом изгибе: R=392 D, максимальное растяжение на 6.6 час. |  | (c)
33986.409 | 8.959 | 8.909 | -2.211 | -2.261 | 1288 | 1533 | 1559 | 401 | 2155 | 3158 |  | CORR | GENE | 05:19 | 05:59 | 06:03 | 106 | 541 | 13 | EXT | Аномалия находится на упругопластическом изгибе: R=274 D, максимальное растяжение на 6.1 час. | 1.22 | (a)
33987.296 | 9.846 | 9.755 | -1.324 | -1.415 | 1127 | 1519 | 1557 | 244 | 1232 | 3158 |  | CORR | GENE | 04:53 | 05:56 | 06:03 | 183 | 859 | 12 | EXT | Аномалия находится на упругопластическом изгибе: R=315 D, максимальное растяжение на 6.2 час. | 1.15 | (a)
33996.92 | 8.3 | 8.217 | -3.005 | -3.088 | 995 | 1485 | 1419 | 388 | 2942 | 3159 |  | CORR | GENE | 05:10 | 06:29 | 06:19 | 146 | 847 | 14 | EXT | Аномалия находится на отводе. | 0.9 | (c)
33997.785 | 9.165 | 9.114 | -2.14 | -2.191 | 1194 | 1588 | 1502 | 422 | 2034 | 3159 |  | CORR | GENE | 05:43 | 06:46 | 06:32 | 157 | 614 | 10 | EXT | Аномалия находится на отводе. | 0.9 | (c)
34003.172 | 3.247 | 3.032 | -2.618 | -2.833 | 1180 | 1418 | 1373 | 665 | 2429 | 3160 |  | DENT | GENE | 05:41 | 06:20 | 06:12 | 404 | 385 | 1.3 | N/A | Глубина вмятины: 19 мм (1,3%). Линейка: 40 см в (303 см; 06:20 ч:мин) Аномалия находится на упругопластическом изгибе. |  | (c)
34074.692 | 8.412 | 8.363 | -2.538 | -2.587 | 1504 | 1587 | 1714 | 1504 | 2158 | 3167 |  | CORR | GENE | 05:21 | 05:34 | 05:55 | 429 | 421 | 10 | EXT |  | 0.93 | (c)
34077.272 | 0.042 | 0.03 | -11.278 | -11.29 | -1033 | -789 | -816 | 600 | 30 | 3168 |  | CORR | GENE | 06:24 | 07:04 | 06:59 | 63 | 433 | 12 | EXT |  | 0.89 | (c)
34077.616 | 0.386 | 0.355 | -10.934 | -10.965 | -1029 | -753 | -831 | 633 | 355 | 3168 |  | CORR | GENE | 06:25 | 07:10 | 06:57 | 85 | 396 | 12 | EXT |  | 0.89 | (c)
34079.013 | 1.783 | 1.764 | -9.537 | -9.556 | -1097 | -896 | -948 | 799 | 1764 | 3168 |  | CORR | GENE | 06:14 | 06:47 | 06:38 | 77 | 298 | 14 | EXT |  | 0.89 | (c)
34079.133 | 1.903 | 1.855 | -9.417 | -9.465 | -1593 | -1529 | -1464 | 638 | 1855 | 3168 |  | CORR | GENE | 04:54 | 05:04 | 05:15 | 111 | 258 | 9 | EXT |  | 0.89 | (c)
34079.446 | 2.216 | 2.197 | -9.104 | -9.123 | -998 | -945 | -898 | 799 | 2197 | 3168 |  | CORR | GENE | 06:30 | 06:39 | 06:46 | 60 | 199 | 12 | EXT |  | 0.89 | (c)
34080.32 | 3.09 | 3.077 | -8.23 | -8.243 | -939 | -745 | -810 | 680 | 3077 | 3168 |  | CORR | GENE | 06:40 | 07:11 | 07:00 | 52 | 258 | 11 | EXT |  | 0.89 | (c)
34081.168 | 3.938 | 3.916 | -7.382 | -7.404 | -761 | -601 | -626 | 492 | 3916 | 3168 |  | CORR | GENE | 07:08 | 07:34 | 07:30 | 104 | 269 | 14 | EXT |  | 0.9 | (c)
34082.698 | 5.468 | 5.453 | -5.852 | -5.867 | -1804 | -1761 | -1740 | 427 | 5453 | 3168 |  | CORR | CIGR | 04:20 | 04:27 | 04:30 | 37 | 128 | 10 | EXT |  | 0.89 | (c)
34085.925 | 8.695 | 8.38 | -2.625 | -2.94 | -1159 | -783 | -816 | 473 | 2616 | 3168 |  | CORR | GENE | 06:04 | 07:05 | 06:59 | 324 | 686 | 10 | EXT |  | 0.92 | (c)
34086.028 | 8.798 | 8.769 | -2.522 | -2.551 | -870 | -647 | -691 | 512 | 2379 | 3168 |  | CORR | GENE | 06:51 | 07:27 | 07:20 | 172 | 358 | 11 | EXT |  | 0.9 | (c)
34086.65 | 9.42 | 9.184 | -1.9 | -2.136 | -1128 | -709 | -774 | 419 | 1799 | 3168 |  | CORR | GENE | 06:09 | 07:17 | 07:06 | 337 | 709 | 13 | EXT |  | 0.94 | (c)
34086.683 | 9.453 | 9.437 | -1.867 | -1.883 | -1776 | -1583 | -1647 | 454 | 1794 | 3168 |  | CORR | GENE | 04:24 | 04:56 | 04:45 | 89 | 258 | 10 | EXT |  | 0.89 | (c)
34087.026 | 9.796 | 9.776 | -1.524 | -1.544 | -1161 | -790 | -943 | 725 | 1456 | 3168 |  | CORR | GENE | 06:04 | 07:04 | 06:39 | 88 | 437 | 10 | EXT |  | 0.89 | (c)
34087.546 | 10.316 | 10.24 | -1.004 | -1.08 | -1548 | -1172 | -1116 | 682 | 880 | 3168 |  | CORR | GENE | 05:01 | 06:02 | 06:11 | 200 | 864 | 14 | EXT |  | 0.91 | (c)
34087.838 | 10.608 | 10.544 | -0.712 | -0.776 | -1436 | -1186 | -1223 | 794 | 495 | 3168 |  | CORR | GENE | 05:19 | 05:60 | 05:54 | 281 | 426 | 10 | EXT |  | 0.92 | (c)
34088.368 | 11.138 | 11.099 | -0.182 | -0.221 | -1373 | -1205 | -1187 | 858 | 129 | 3168 |  | CORR | GENE | 05:30 | 05:57 | 05:60 | 92 | 372 | 12 | EXT |  | 0.89 | (c)
34195.311 | 6.116 | 6.103 | -5.254 | -5.267 | -2163 | -2120 | -2109 | 68 | 5244 | 3178 |  | CORR | CIGR | 04:33 | 04:40 | 04:42 | 23 | 109 | 13 | EXT |  | 0.89 | (c)
34199.154 | 9.959 | 9.939 | -1.411 | -1.431 | -2176 | -2115 | -2080 | 54 | 1397 | 3178 |  | CORR | CIGR | 04:31 | 04:41 | 04:46 | 34 | 194 | 13 | EXT |  | 0.89 | (c)
34201.91 | 1.345 | 1.333 | -9.835 | -9.847 | -1177 | -1134 | -1123 | 1054 | 1333 | 3179 |  | CORR | CIGR | 10:15 | 10:22 | 10:24 | 38 | 107 | 15 | EXT |  | 0.89 | (c)
34217.297 | 5.552 | 5.491 | -5.873 | -5.934 | 532 | 634 | 711 | 532 | 5491 | 3180 |  | CORR | GENE | 03:47 | 04:04 | 04:16 | 119 | 357 | 13 | EXT |  | 0.9 | (c)
34220.776 | 9.031 | 8.995 | -2.394 | -2.43 | 669 | 754 | 860 | 669 | 2354 | 3180 |  | CORR | GENE | 04:09 | 04:23 | 04:40 | 76 | 382 | 12 | EXT |  | 0.89 | (c)
34225.277 | 2.107 | 1.945 | -9.193 | -9.355 | 1990 | 2152 | 2193 | 0 | 1945 | 3181 |  | CORR | GENE | 04:33 | 04:59 | 05:05 | 203 | 405 | 10 | EXT |  | 0.91 | (c)
34225.8 | 2.63 | 2.602 | -8.67 | -8.698 | 2021 | 2087 | 2110 | 31 | 2602 | 3181 |  | CORR | GENE | 04:38 | 04:48 | 04:52 | 79 | 178 | 10 | EXT |  | 0.89 | (c)
34318.689 | 2.714 | 2.694 | -4.666 | -4.686 | -139 | -80 | -80 | 22 | 2694 | 3191 | Металлургический дефект | MIAN | GENE | 09:51 | 10:01 | 10:01 | 49 | 117 |  | INT | Металлургический дефект Эквивалент потери металла 10%. Аномалия находится в зоне сварного шва. |  | (c)
34441.254 | 5.004 | 4.974 | -6.446 | -6.476 | -2106 | -1707 | -1868 | 125 | 4974 | 3202 |  | CORR | GENE | 06:29 | 07:33 | 07:07 | 102 | 475 | 10 | EXT | Аномалия находится на отводе. | 0.89 | (c)
34442.071 | 5.821 | 5.773 | -5.629 | -5.677 | -1883 | -1739 | -1745 | 348 | 5607 | 3202 |  | CORR | GENE | 07:05 | 07:28 | 07:27 | 70 | 276 | 10 | EXT | Аномалия находится на отводе. | 0.89 | (c)
34463.194 | 4.224 | 4.068 | -7.066 | -7.222 | 1900 | 2119 | 2148 | 0 | 4068 | 3204 |  | CORR | GENE | 05:01 | 05:36 | 05:41 | 608 | 496 | 11 | EXT | Аномалия находится на отводе. | 0.95 | (c)
34486.016 | 4.311 | 4.266 | -7.149 | -7.194 | 2078 | -2203 | -2088 | 0 | 4266 | 3206 |  | CORR | GENE | 05:21 | 05:50 | 06:09 | 347 | 589 | 11 | EXT | Аномалия находится на отводе. | 0.93 | (c)
34487.324 | 5.619 | 5.483 | -5.841 | -5.977 | 2132 | -2007 | -1981 | 0 | 5483 | 3206 |  | CORR | GENE | 05:30 | 06:22 | 06:26 | 209 | 695 | 12 | EXT | Аномалия находится на отводе. | 0.91 | (c)
34497.812 | 4.647 | 4.628 | -6.138 | -6.157 | -272 | -28 | -58 | 0 | 4628 | 3207 |  | CORR | GENE | 05:14 | 05:54 | 05:49 | 80 | 426 | 10 | EXT | Аномалия находится на отводе. | 0.89 | (c)
34508.63 | 4.68 | 4.66 | -6.6 | -6.62 | -1882 | -1786 | -1773 | 349 | 4660 | 3208 |  | CORR | GENE | 06:49 | 07:05 | 07:07 | 90 | 217 | 10 | EXT | Аномалия находится на отводе. | 0.89 | (c)
34517.665 | 0 | 0 | -5.8 | -5.8 | 796 | 884 | 879 | 796 | 0 | 3210 | Непровар / утяжина | GWAN |  | 04:09 | 04:23 | 04:22 | 0 | 166 | 15 | INT | Непровар / утяжина Толщины: 16,5 / 15,7 мм |  | (c)
34517.665 | 0 | -0.027 | -5.8 | -5.827 | -171 | 886 | 440 | 0 |  | 3210 | Нарушение формы кольцевого шва | GWAN |  | 01:33 | 04:23 | 03:11 | 0 | 1223 |  | EXT | Нарушение формы кольцевого шва |  | (c)
34517.665 | 0 | -0.042 | -5.8 | -5.842 | -1794 | -935 | -1239 | 437 |  | 3210 | Нарушение формы кольцевого шва | GWAN |  | 09:11 | 11:29 | 10:40 | 0 | 1108 |  | EXT | Нарушение формы кольцевого шва |  | (c)
34563.665 | 6.47 | 6.359 | -4.86 | -4.971 | -1803 | -1783 | -1780 | 428 | 4688 | 3215 |  | CORR | AXGR | 08:15 | 08:18 | 08:19 | 283 | 46 | 10 | EXT |  | 0.92 | (c)
34588.337 | 8.617 | 8.536 | -2.678 | -2.759 | 2106 | 2140 | 2142 | 53 | 2446 | 3217 |  | GOUG | GENE | 07:11 | 07:17 | 07:17 | 313 | 72 | 10 | EXT | Задир. |  | (c)
34588.5 | 8.78 | 8.628 | -2.515 | -2.667 | 2006 | 2073 | 2056 | 125 | 2434 | 3217 |  | DENT | GENE | 06:55 | 07:06 | 07:03 | 233 | 100 | 0.3 | N/A | Глубина вмятины: 4 мм (0,3%). Линейка: 23 см в (863 см; 07:06 ч:мин) Аномалия находится вблизи продольного шва. Аномалия находится вблизи дефекта потери металла. |  | (c)
34620.141 | 6.741 | 6.582 | -4.579 | -4.738 | -2200 | -2191 | -2190 | 31 | 4403 | 3220 |  | LWAN | AXGR | 07:15 | 07:16 | 07:16 | 335 | 20 |  | EXT | Эквивалент потери металла 14%. |  | (c)
34724.45 | 10.085 | 10.046 | -0.775 | -0.814 | -2029 | -1963 | -1918 | 201 | 762 | 3229 |  | CORR | GENE | 07:20 | 07:31 | 07:38 | 52 | 222 | 11 | EXT |  | 0.89 | (c)
34737.667 | 2.117 | 2.053 | -9.243 | -9.307 | -1672 | -1480 | -1540 | 559 | 2053 | 3231 |  | CORR | GENE | 07:22 | 07:53 | 07:44 | 98 | 263 | 11 | EXT |  | 0.89 | (c)
34737.927 | 2.377 | 2.227 | -8.983 | -9.133 | 1835 | -2152 | 2106 | 0 | 2227 | 3231 |  | DENT | GENE | 04:48 | 06:05 | 05:32 | 633 | 542 | 0.7 | N/A | Глубина вмятины: 10 мм (0,7%). Линейка: 63 см в (223 см; 06:05 ч:мин) Аномалия находится вблизи продольного шва. |  | (c)
34742.589 | 7.039 | 7.02 | -4.321 | -4.34 | 1441 | 1536 | 1513 | 646 | 4300 | 3231 |  | CORR | CIGR | 03:45 | 04:00 | 03:56 | 40 | 144 | 9 | EXT |  | 0.89 | (c)
34755.156 | 8.246 | 8.227 | -2.109 | -2.128 | -107 | -47 | -51 | 0 | 2076 | 3232 |  | CORR | GENE | 08:02 | 08:12 | 08:11 | 52 | 112 | 12 | EXT |  | 0.89 | (c)
34761.549 | 4.284 | 4.192 | -6.976 | -7.068 | 1704 | 1870 | 1912 | 110 | 4192 | 3233 |  | CORR | GENE | 04:13 | 04:39 | 04:46 | 116 | 417 | 11 | EXT |  | 0.89 | (c)
34764.673 | 7.408 | 7.38 | -3.852 | -3.88 | 1451 | 1705 | 1626 | 430 | 3807 | 3233 |  | CORR | GENE | 03:32 | 04:13 | 03:60 | 73 | 350 | 10 | EXT |  | 0.89 | (c)
34790.683 | 10.843 | 10.766 | -0.662 | -0.739 | -1388 | -1345 | -1356 | 1325 | 461 | 3235 |  | CORR | GENE | 07:54 | 08:01 | 07:59 | 278 | 63 | 9 | EXT |  | 0.91 | (c)
34793.5 | 2.155 | 2.134 | -9.425 | -9.446 | 1455 | 1506 | 1508 | 1455 | 2134 | 3236 |  | CORR | CIGR | 07:07 | 07:15 | 07:16 | 32 | 107 | 15 | EXT |  | 0.89 | (c)
34795.639 | 4.294 | 4.273 | -7.286 | -7.307 | 1436 | 1602 | 1551 | 1436 | 4273 | 3236 |  | CORR | GENE | 07:04 | 07:31 | 07:22 | 78 | 230 | 15 | EXT |  | 0.89 | (c)
34828.129 | 3.859 | 3.835 | -7.566 | -7.59 | 147 | 188 | 190 | 147 | 3835 | 3239 |  | GOUG | GENE | 02:47 | 02:53 | 02:54 | 53 | 86 | 9 | EXT | Аномалия находится на отводе. Задир. |  | (c)
35008.496 | 7.181 | 7.062 | -4.064 | -4.183 | 1374 | 1529 | 1540 | 524 | 3924 | 3255 |  | DENT | GENE | 05:56 | 06:21 | 06:23 | 259 | 332 | 0.5 | N/A | Глубина вмятины: 7 мм (0,5%). Линейка: 26 см в (706 см; 06:21 ч:мин) Аномалия находится на отводе. |  | (c)
35010.26 | 8.945 | 8.806 | -2.3 | -2.439 | 2071 | -2144 | -2165 | 0 | 2221 | 3255 |  | DENT | GENE | 07:48 | 08:28 | 08:25 | 218 | 449 | 0.8 | N/A | Глубина вмятины: 12 мм (0,8%). Линейка: 22 см в (881 см; 08:28 ч:мин) Аномалия находится на отводе. Аномалия находится вблизи продольного шва. |  | (c)
35068.422 | 0.822 | 0.578 | -4.633 | -4.877 | 1025 | 1739 | 1484 | 1025 | 578 | 3262 |  | CORR | GENE | 04:31 | 06:26 | 05:45 | 312 | 918 | 10 | EXT |  | 0.87 | (c)
35072.327 | 4.727 | 4.692 | -0.728 | -0.763 | 1574 | 1842 | 1729 | 1574 | 718 | 3262 |  | CORR | CIGR | 05:60 | 06:43 | 06:25 | 45 | 310 | 11 | EXT |  | 0.84 | (c)
35072.572 | 4.972 | 4.931 | -0.483 | -0.524 | 1437 | 1512 | 1608 | 1437 | 472 | 3262 |  | CORR | GENE | 05:37 | 05:50 | 06:05 | 52 | 341 | 10 | EXT |  | 0.84 | (c)
35073.585 | 0.53 | 0.442 | -9.01 | -9.098 | -2178 | -1969 | -1982 | 1785 | 442 | 3263 |  | CORR | GENE | 05:28 | 06:02 | 05:60 | 143 | 393 | 11 | EXT |  | 0.9 | (c)
35075.606 | 2.551 | 2.512 | -6.989 | -7.028 | 2001 | 2078 | -2195 | 1929 | 2512 | 3263 |  | CORR | GENE | 04:42 | 04:55 | 05:25 | 82 | 531 | 12 | EXT |  | 0.89 | (c)
35153.531 | 3.146 | 3.102 | -7.734 | -7.778 | -1725 | -1687 | -1684 | 1642 | 3102 | 3270 |  | CORR | GENE | 03:45 | 03:52 | 03:52 | 79 | 83 | 14 | EXT | Аномалия находится на отводе. | 0.89 | (c)
35153.823 | 3.438 | 3.275 | -7.442 | -7.605 | -1596 | -1498 | -1501 | 1406 | 3275 | 3270 |  | CORR | GENE | 04:06 | 04:22 | 04:22 | 223 | 189 | 10 | EXT | Аномалия находится на отводе. | 0.91 | (c)
35169.736 | 8.471 | 8.451 | -2.789 | -2.809 | 1378 | 1469 | 1480 | 649 | 2750 | 3271 |  | CORR | GENE | 06:12 | 06:27 | 06:29 | 59 | 203 | 13 | EXT | Аномалия находится на отводе. | 0.89 | (c)
35203.651 | 8.456 | 8.448 | -2.219 | -2.227 | -1464 | -1260 | -1324 | 767 | 2179 | 3274 |  | CORR | GENE | 06:37 | 07:10 | 06:60 | 48 | 279 | 14 | EXT |  | 0.89 | (c)
35204.809 | 9.614 | 9.586 | -1.061 | -1.089 | 1902 | 1999 | 2026 | 81 | 1020 | 3274 |  | CORR | GENE | 03:40 | 03:56 | 04:00 | 69 | 247 | 10 | EXT |  | 0.89 | (c)
35255.184 | 4.654 | 4.626 | -6.666 | -6.694 | -1861 | -1709 | -1710 | 369 | 4626 | 3279 |  | CORR | GENE | 07:17 | 07:42 | 07:42 | 56 | 302 | 10 | EXT | Аномалия находится на отводе. | 0.89 | (c)
35259.506 | 8.976 | 8.952 | -2.344 | -2.368 | 849 | 982 | 958 | 849 | 2299 | 3279 |  | CORR | GENE | 02:35 | 02:56 | 02:52 | 69 | 217 | 10 | EXT | Аномалия находится на отводе. | 0.89 | (c)
35323.224 | 5.754 | 5.716 | -5.651 | -5.689 | -447 | -439 | -434 | 421 | 5468 | 3286 |  | GOUG | AXGR | 08:45 | 08:47 | 08:47 | 221 | 26 | 11 | EXT | Задир. |  | (c)
35323.286 | 5.816 | 5.733 | -5.589 | -5.672 | -554 | -472 | -486 | 417 | 5518 | 3286 |  | DENT | GENE | 08:28 | 08:41 | 08:39 | 154 | 137 | 0.3 | N/A | Глубина вмятины: 4 мм (0,3%). Линейка: 15 см в (573 см; 08:41 ч:мин) Аномалия находится вблизи дефекта потери металла. |  | (c)
35370.681 | 7.941 | 7.933 | -3.064 | -3.072 | 864 | 1277 | 1098 | 864 | 2970 | 3290 |  | CORR | GENE | 05:12 | 06:19 | 05:50 | 102 | 469 | 11 | EXT | Аномалия находится на отводе. | 0.89 | (c)
35464.183 | 1.223 | 1.201 | -10.012 | -10.034 | 2215 | -2190 | -2189 | 0 | 1201 | 3299 |  | CORR | CIGR | 03:44 | 03:53 | 03:53 | 35 | 114 | 11 | EXT |  | 0.89 | (c)
35467.381 | 4.421 | 4.392 | -6.814 | -6.843 | -2187 | -1893 | -1978 | 44 | 4392 | 3299 |  | CORR | GENE | 03:53 | 04:40 | 04:27 | 94 | 418 | 12 | EXT |  | 0.89 | (c)
35489.295 | 3.935 | 3.902 | -7.41 | -7.443 | -1629 | -1555 | -1538 | 602 | 3902 | 3301 |  | CORR | GENE | 04:42 | 04:54 | 04:57 | 62 | 181 | 13 | EXT |  | 0.89 | (c)
35489.718 | 4.358 | 4.332 | -6.987 | -7.013 | -1782 | -1509 | -1584 | 448 | 4332 | 3301 |  | CORR | GENE | 04:18 | 05:02 | 04:50 | 81 | 396 | 15 | EXT |  | 0.89 | (c)
35927.327 | 5.842 | 5.818 | -5.483 | -5.507 | 1547 | 1632 | 1666 | 445 | 5452 | 3342 |  | CORR | GENE | 07:01 | 07:15 | 07:20 | 55 | 239 | 12 | EXT | Аномалия находится на отводе. | 0.89 | (c)
36085.605 | 0 | -0.054 | -2.795 | -2.849 | 683 | 1054 | 1328 | 259 |  | 3356б | Нарушение формы кольцевого шва | GWAN |  | 11:08 | 00:08 | 12:52 | 0 | 1288 |  | EXT | Нарушение формы кольцевого шва |  | (c)
36092.272 | 0.922 | 0.908 | -10.128 | -10.142 | -1789 | -1703 | -1709 | 442 | 908 | 3357 |  | CORR | CIGR | 05:54 | 06:08 | 06:07 | 41 | 159 | 11 | EXT |  | 0.89 | (c)
36098.377 | 7.027 | 7.013 | -4.023 | -4.037 | 1845 | 1914 | 1940 | 195 | 3996 | 3357 |  | CORR | CIGR | 03:40 | 03:52 | 03:56 | 41 | 191 | 10 | EXT |  | 0.89 | (c)
36141.874 | 5.634 | 5.614 | -5.751 | -5.771 | -540 | -484 | -483 | 427 | 5614 | 3361 |  | CORR | CIGR | 08:42 | 08:51 | 08:51 | 45 | 112 | 11 | EXT |  | 0.89 | (c)
36239.923 | 3.923 | 3.914 | -7.417 | -7.426 | 2057 | 2109 | 2105 | 78 | 3914 | 3371 |  | CORR | CIGR | 04:20 | 04:28 | 04:28 | 32 | 96 | 12 | EXT |  | 0.89 | (c)
36277.823 | 8.478 | 8.428 | -2.932 | -2.982 | -2213 | -2192 | -2195 | 18 | 2819 | 3374 |  | CORR | AXGR | 05:08 | 05:11 | 05:11 | 163 | 36 | 14 | EXT |  | 0.91 | (c)
36296.976 | 4.866 | 4.845 | -6.489 | -6.51 | -2210 | -2120 | -2133 | 20 | 4845 | 3376 | Металлургический дефект | MIAN | CIGR | 05:57 | 06:11 | 06:09 | 42 | 155 |  | INT | Металлургический дефект Эквивалент потери металла 12%. Аномалия находится в зоне сварного шва. |  | (c)
36314.781 | 11.316 | 11.303 | -0.179 | -0.192 | 1771 | 1802 | 1834 | 333 | 174 | 3377 | Металлургический дефект | MIAN | CIGR | 01:53 | 01:58 | 02:03 | 18 | 126 |  | INT | Металлургический дефект Эквивалент потери металла 11%. Аномалия находится на отводе. |  | (c)
36315.967 | 1.007 | 0.987 | -10.418 | -10.438 | 715 | 806 | 801 | 715 | 987 | 3378 |  | CORR | CIGR | 04:47 | 05:02 | 05:01 | 45 | 173 | 14 | EXT |  | 0.89 | (c)
36325.866 | 10.906 | 10.856 | -0.519 | -0.569 | 694 | 807 | 842 | 694 | 496 | 3378 |  | CORR | GENE | 04:44 | 05:02 | 05:07 | 73 | 295 | 14 | EXT |  | 0.89 | (c)
36385.25 | 2.475 | 2.43 | -8.9 | -8.945 | -2041 | -2005 | -1925 | 189 | 2430 | 3384 |  | CORR | GENE | 07:08 | 07:14 | 07:27 | 66 | 233 | 12 | EXT |  | 0.89 | (c)
36392.946 | 10.171 | 10.154 | -1.204 | -1.221 | 1105 | 1176 | 1175 | 985 | 1181 | 3384 |  | CORR | CIGR | 03:36 | 03:47 | 03:47 | 40 | 141 | 10 | EXT |  | 0.89 | (c)
36393.649 | 10.874 | 10.821 | -0.501 | -0.554 | 1681 | 1737 | 1816 | 280 | 486 | 3384 |  | CORR | GENE | 05:09 | 05:18 | 05:31 | 68 | 269 | 11 | EXT |  | 0.89 | (c)
36396.175 | 2.025 | 2.01 | -9.3 | -9.315 | -1994 | -1946 | -1928 | 237 | 2010 | 3385 |  | CORR | CIGR | 06:51 | 06:59 | 07:02 | 30 | 131 | 10 | EXT |  | 0.89 | (c)
36396.831 | 2.681 | 2.667 | -8.644 | -8.658 | 1750 | 1833 | 1818 | 346 | 2667 | 3385 |  | CORR | CIGR | 04:55 | 05:09 | 05:06 | 40 | 134 | 10 | EXT |  | 0.89 | (c)
36418.71 | 1.985 | 1.873 | -9.155 | -9.267 | -1587 | -1234 | -1170 | 644 | 1873 | 3387 |  | GOUG | GENE | 08:57 | 09:54 | 10:05 | 231 | 834 | 7 | EXT | Зона задиров. |  | (c)
36432.937 | 5.072 | 5.059 | -5.678 | -5.691 | -412 | -344 | -347 | 281 | 5059 | 3388 |  | CORR | CIGR | 07:40 | 07:51 | 07:51 | 43 | 131 | 11 | EXT |  | 0.84 | (c)
36447.227 | 8.612 | 8.584 | -2.643 | -2.671 | 267 | 353 | 331 | 267 | 2620 | 3389 |  | CORR | GENE | 03:40 | 03:54 | 03:51 | 51 | 128 | 14 | EXT | Аномалия находится на отводе. | 0.84 | (c)
36529.155 | 0.91 | 0.9 | -10.02 | -10.03 | -27 | 41 | 48 | 0 | 900 | 3397 |  | CORR | CIGR | 11:53 | 00:04 | 12:05 | 35 | 149 | 12 | EXT |  | 0.89 | (c)
36539.175 | 0 | -0.027 | -10.82 | -10.847 | 514 | 973 | 820 | 514 |  | 3398 | Нарушение формы кольцевого шва | GWAN |  | 01:17 | 02:31 | 02:06 | 0 | 612 |  | EXT | Нарушение формы кольцевого шва |  | (c)
36539.175 | 0 | -0.031 | -10.82 | -10.851 | -1032 | -783 | -529 | 26 |  | 3398 | Нарушение формы кольцевого шва | GWAN |  | 09:07 | 09:48 | 10:29 | 0 | 1006 |  | EXT | Нарушение формы кольцевого шва |  | (c)
36572.475 | 0 | -0.034 | -9.055 | -9.089 | 1999 | 2105 | 2146 | 0 |  | 3401 | Нарушение формы кольцевого шва | GWAN |  | 04:20 | 04:37 | 04:43 | 0 | 295 |  | EXT | Нарушение формы кольцевого шва |  | (c)
36572.475 | 0 | -0.028 | -9.055 | -9.083 | -1664 | -1052 | -965 | 266 |  | 3401 | Нарушение формы кольцевого шва | GWAN |  | 06:28 | 08:07 | 08:21 | 0 | 1398 |  | EXT | Нарушение формы кольцевого шва |  | (c)
36587.865 | 6.335 | 6.304 | -5.04 | -5.071 | -1438 | -1363 | -1280 | 793 | 4990 | 3402 |  | CORR | GENE | 07:24 | 07:36 | 07:49 | 81 | 316 | 9 | EXT |  | 0.89 | (c)
36609.148 | 4.823 | 4.796 | -6.517 | -6.544 | 372 | 580 | 577 | 372 | 4796 | 3404 |  | CORR | GENE | 02:48 | 03:22 | 03:21 | 123 | 411 | 10 | EXT |  | 0.89 | (c)
36797.71 | 2.755 | 2.721 | -8.62 | -8.654 | 1372 | 1423 | 1485 | 633 | 2721 | 3421 |  | CORR | GENE | 05:52 | 06:00 | 06:10 | 100 | 226 | 9 | EXT |  | 0.89 | (c)
37120.012 | 9.252 | 9.244 | -2.153 | -2.161 | 2038 | 2145 | 2116 | 37 | 2119 | 3449 |  | CORR | CIGR | 07:18 | 07:35 | 07:30 | 42 | 156 | 12 | EXT |  | 0.89 | (c)
37120.161 | 9.401 | 9.381 | -2.004 | -2.024 | 1847 | 1931 | 1940 | 198 | 1963 | 3449 |  | CORR | GENE | 06:47 | 07:00 | 07:02 | 61 | 186 | 10 | EXT |  | 0.89 | (c)
37120.606 | 9.846 | 9.826 | -1.559 | -1.579 | 1684 | 1850 | 1819 | 275 | 1531 | 3449 |  | CORR | GENE | 06:20 | 06:47 | 06:42 | 48 | 271 | 13 | EXT |  | 0.89 | (c)
37121.059 | 10.299 | 10.267 | -1.106 | -1.138 | -675 | -585 | -600 | 525 | 1078 | 3449 |  | CORR | GENE | 11:60 | 00:14 | 12:12 | 60 | 150 | 9 | EXT |  | 0.89 | (c)
37122.637 | 0.472 | 0.425 | -10.288 | -10.335 | 1295 | 1335 | 1553 | 420 | 425 | 3450 |  | CORR | GENE | 06:17 | 06:24 | 06:59 | 134 | 516 | 10 | EXT | Аномалия находится на отводе. | 0.9 | (c)
37124.67 | 2.505 | 2.435 | -8.255 | -8.325 | 694 | 819 | 905 | 694 | 2435 | 3450 |  | CORR | GENE | 04:41 | 05:01 | 05:15 | 104 | 422 | 13 | EXT | Аномалия находится на отводе. | 0.89 | (c)
37222.21 | 0 | -0.026 | -10.47 | -10.496 | -1228 | -17 | -356 | 515 |  | 3459 | Нарушение формы кольцевого шва | GWAN |  | 08:44 | 11:59 | 11:05 | 0 | 1744 |  | EXT | Нарушение формы кольцевого шва |  | (c)
37301.036 | 0.886 | 0.879 | -10.574 | -10.581 | 416 | 493 | 475 | 416 | 879 | 3466 | Металлургический дефект | MIAN | CIGR | 03:42 | 03:54 | 03:51 | 34 | 120 |  | INT | Металлургический дефект Эквивалент потери металла 13%. |  | (c)
37531.888 | 4.723 | 4.694 | -6.097 | -6.126 | -474 | -437 | -405 | 336 | 4694 | 3487 |  | CORR | GENE | 07:45 | 07:51 | 07:56 | 80 | 138 | 9 | EXT | Аномалия находится на отводе. | 0.89 | (c)
37548.13 | 10.145 | 10.12 | -0.525 | -0.55 | 2153 | 2226 | -2214 | 0 | 500 | 3488 |  | CORR | GENE | 03:10 | 03:21 | 03:25 | 50 | 187 | 10 | EXT | Аномалия находится на отводе. | 0.89 | (c)
37569.186 | 11.471 | 11.345 | -0.039 | -0.165 | 1902 | 1932 | 1975 | 183 | 31 | 3489б |  | GOUG | GENE | 07:39 | 07:43 | 07:50 | 134 | 146 | 9 | EXT | Задир. |  | (b)
37569.225 | 0 | -0.03 | -1.45 | -1.48 | 1261 | 1585 | 1564 | 363 |  | 3491а | Нарушение формы кольцевого шва | GWAN |  | 00:33 | 01:25 | 01:22 | 0 | 606 |  | EXT | Нарушение формы кольцевого шва |  | (c)
37569.225 | 0 | 0 | -1.45 | -1.45 | 2078 | 2212 | -2046 | 0 | 0 | 3491а | Непровар / утяжина | GWAN |  | 02:45 | 03:06 | 03:39 | 0 | 673 | 13 | INT | Непровар / утяжина |  | (c)
37569.225 | 0 | -0.008 | -1.45 | -1.458 | -684 | -541 | -526 | 369 |  | 3491а | Нарушение формы кольцевого шва | GWAN |  | 07:19 | 07:42 | 07:45 | 0 | 315 |  | EXT | Нарушение формы кольцевого шва |  | (c)
37569.225 | 0 | -0.033 | -1.45 | -1.483 | 654 | 962 | 902 | 654 |  | 3491а | Нарушение формы кольцевого шва | GWAN |  | 10:55 | 11:45 | 11:35 | 0 | 497 |  | EXT | Нарушение формы кольцевого шва |  | (c)
37689.707 | 9.092 | 9.063 | -2.118 | -2.147 | -2208 | -2177 | -2146 | 23 | 2111 | 3503 |  | CORR | CIGR | 04:12 | 04:17 | 04:22 | 36 | 124 | 13 | EXT |  | 0.89 | (c)
37902.957 | 9.157 | 9.105 | -2.278 | -2.33 | -1621 | -910 | -1147 | 609 | 2128 | 3524 |  | CORR | GENE | 04:40 | 06:34 | 05:56 | 202 | 949 | 11 | EXT | Аномалия находится на отводе. | 0.91 | (c)
37931.313 | 3.378 | 3.287 | -7.732 | -7.823 | 1099 | 1258 | 1418 | 494 | 3287 | 3527 |  | CORR | GENE | 04:22 | 04:47 | 05:13 | 132 | 638 | 10 | EXT |  | 0.9 | (c)
37957.768 | 7.378 | 7.369 | -3.672 | -3.681 | -772 | -698 | -647 | 521 | 3653 | 3529 |  | CORR | CIGR | 08:46 | 08:58 | 09:07 | 28 | 251 | 14 | EXT |  | 0.89 | (c)
37958.471 | 8.081 | 7.374 | -2.969 | -3.676 | -1270 | -1234 | -1235 | 961 | 2893 | 3529 | Металлургический дефект | MIAN | GENE | 07:26 | 07:32 | 07:32 | 783 | 69 |  | INT | Металлургический дефект Эквивалент потери металла 20%. |  | (b)
37963.451 | 2.011 | 1.98 | -9.444 | -9.475 | 2206 | 2226 | -2150 | 0 | 1980 | 3530 |  | GOUG | GENE | 07:32 | 07:35 | 07:49 | 369 | 209 | 7 | EXT | Зона задиров. |  | (c)
37969.695 | 8.255 | 8.226 | -3.2 | -3.229 | 1747 | 1933 | 1933 | 111 | 3159 | 3530 |  | CORR | GENE | 06:18 | 06:48 | 06:48 | 70 | 372 | 10 | EXT |  | 0.89 | (c)
37969.731 | 8.291 | 8.236 | -3.164 | -3.219 | 1115 | 1235 | 1314 | 718 | 3138 | 3530 |  | CORR | GENE | 04:36 | 04:55 | 05:08 | 81 | 397 | 10 | EXT |  | 0.89 | (c)
37970.314 | 8.874 | 7.793 | -2.581 | -3.662 | 2145 | 2167 | 2164 | 47 | 2501 | 3530 |  | CORR | AXGR | 07:22 | 07:26 | 07:25 | 1161 | 38 | 10 | EXT |  | 0.96 | (c)
37971.915 | 10.475 | 10.441 | -0.98 | -1.014 | 1388 | 1484 | 1487 | 644 | 974 | 3530 |  | CORR | CIGR | 05:20 | 05:36 | 05:36 | 40 | 198 | 10 | EXT |  | 0.89 | (c)
37972.824 | 11.384 | 11.346 | -0.071 | -0.109 | 1772 | 1823 | 1859 | 285 | 63 | 3530 |  | CORR | CIGR | 06:22 | 06:30 | 06:36 | 46 | 173 | 10 | EXT |  | 0.89 | (c)
37982.252 | 9.357 | 9.022 | -2.088 | -2.423 | 2205 | 2225 | 2225 | 0 | 1734 | 3531 |  | CORR | AXGR | 07:32 | 07:35 | 07:35 | 689 | 40 | 28 | EXT |  | 1.11 | (b)
37982.45 | 9.555 | 9.32 | -1.89 | -2.125 | 2145 | 2165 | 2163 | 49 | 1724 | 3531 |  | CORR | AXGR | 07:22 | 07:26 | 07:25 | 401 | 36 | 18 | EXT |  | 0.97 | (c)
37982.687 | 9.792 | 9.728 | -1.653 | -1.717 | 1293 | 1459 | 1731 | 62 | 1125 | 3531 |  | CORR | GENE | 05:05 | 05:32 | 06:15 | 592 | 875 | 20 | EXT |  | 1.02 | (b)
37982.997 | 10.102 | 9.765 | -1.343 | -1.68 | 2211 | -2137 | -2164 | 0 | 1162 | 3531 |  | CORR | GENE | 07:33 | 07:51 | 07:47 | 518 | 171 | 20 | EXT |  | 1.01 | (b)
37983.21 | 10.315 | 9.951 | -1.13 | -1.494 | 976 | 1000 | 1132 | 943 | 978 | 3531 |  | CORR | GENE | 04:14 | 04:17 | 04:39 | 516 | 312 | 19 | EXT |  | 1 | (c)
37983.258 | 10.363 | 10.349 | -1.082 | -1.096 | 637 | 932 | 805 | 637 | 1042 | 3531 |  | CORR | GENE | 03:19 | 04:06 | 03:46 | 54 | 336 | 25 | EXT |  | 0.89 | (c)
37983.522 | 10.627 | 10.475 | -0.818 | -0.97 | 960 | 1076 | 1056 | 960 | 562 | 3531 |  | CORR | GENE | 04:11 | 04:30 | 04:26 | 408 | 192 | 16 | EXT |  | 0.96 | (c)
37983.531 | 10.636 | 10.615 | -0.809 | -0.83 | 1628 | 1851 | 1856 | 146 | 751 | 3531 |  | CORR | GENE | 05:59 | 06:35 | 06:36 | 79 | 457 | 24 | EXT |  | 0.9 | (c)
37983.684 | 10.789 | 10.745 | -0.656 | -0.7 | 2000 | 2163 | 2090 | 50 | 536 | 3531 |  | CORR | GENE | 06:59 | 07:25 | 07:13 | 164 | 181 | 14 | EXT |  | 0.91 | (c)
37983.81 | 10.915 | 10.89 | -0.53 | -0.555 | 1443 | 1535 | 1527 | 620 | 508 | 3531 |  | CORR | CIGR | 05:29 | 05:44 | 05:43 | 47 | 167 | 12 | EXT |  | 0.89 | (c)
37984.287 | 11.392 | 11.376 | -0.053 | -0.069 | 385 | 497 | 552 | 385 | 8 | 3531 |  | CORR | GENE | 02:38 | 02:56 | 03:05 | 61 | 333 | 13 | EXT |  | 0.89 | (c)
37984.312 | 11.417 | 11.38 | -0.028 | -0.065 | 2208 | -2117 | -2147 | 0 | 11 | 3531 |  | CORR | GENE | 07:32 | 07:54 | 07:50 | 54 | 212 | 14 | EXT |  | 0.89 | (c)
37984.314 | 11.419 | 11.134 | -0.026 | -0.311 | 888 | 899 | 934 | 888 | 16 | 3531 |  | CORR | GENE | 03:59 | 04:01 | 04:07 | 295 | 92 | 14 | EXT |  | 0.93 | (c)
37984.316 | 11.421 | 11.401 | -0.024 | -0.044 | 1904 | 2062 | 2023 | 88 | 5 | 3531 |  | CORR | CIGR | 06:43 | 07:09 | 07:03 | 39 | 239 | 11 | EXT |  | 0.89 | (c)
37984.362 | 0.022 | 0.015 | -11.268 | -11.275 | 89 | 389 | 351 | 89 | 15 | 3532 |  | CORR | CIGR | 03:06 | 03:55 | 03:48 | 21 | 526 | 12 | EXT |  | 0.89 | (c)
37984.38 | 0.04 | 0.019 | -11.25 | -11.271 | 1865 | 1977 | 2020 | 56 | 19 | 3532 |  | CORR | CIGR | 07:53 | 08:11 | 08:18 | 44 | 309 | 14 | EXT |  | 0.89 | (c)
37984.843 | 0.503 | 0.452 | -10.787 | -10.838 | 53 | 69 | 67 | 53 | 452 | 3532 |  | CORR | AXGR | 03:00 | 03:03 | 03:03 | 127 | 28 | 10 | EXT |  | 0.9 | (c)
37985.226 | 0.886 | 0.871 | -10.404 | -10.419 | 1551 | 1908 | 1751 | 280 | 871 | 3532 |  | CORR | GENE | 07:02 | 07:60 | 07:34 | 83 | 399 | 11 | EXT |  | 0.89 | (c)
37985.996 | 1.656 | 1.611 | -9.634 | -9.679 | 98 | 164 | 302 | 98 | 1611 | 3532 |  | CORR | GENE | 03:07 | 03:18 | 03:40 | 55 | 408 | 13 | EXT |  | 0.89 | (c)
37986.108 | 1.768 | 1.687 | -9.522 | -9.603 | 2171 | 2182 | 2181 | 39 | 1687 | 3532 |  | CORR | AXGR | 08:42 | 08:44 | 08:44 | 196 | 20 | 10 | EXT |  | 0.9 | (c)
38018.36 | 11.49 | 11.468 | -0.03 | -0.052 | -2088 | -1931 | -1952 | 142 | 14 | 3534 |  | CORR | CIGR | 04:19 | 04:44 | 04:41 | 38 | 272 | 12 | EXT |  | 0.89 | (c)
38036.443 | 6.748 | 6.733 | -4.642 | -4.657 | 1991 | 2026 | 2053 | 116 | 4628 | 3536 |  | CORR | CIGR | 04:50 | 04:56 | 05:00 | 29 | 124 | 10 | EXT |  | 0.89 | (c)
38036.523 | 6.828 | 6.828 | -4.562 | -4.562 | -1808 | -1719 | -1726 | 422 | 4533 | 3536 |  | CORR | CIGR | 06:37 | 06:51 | 06:50 | 29 | 165 | 13 | EXT |  | 0.89 | (c)
38037.004 | 7.309 | 7.309 | -4.081 | -4.081 | -1820 | -1776 | -1772 | 410 | 4059 | 3536 |  | CORR | CIGR | 06:35 | 06:42 | 06:43 | 22 | 96 | 11 | EXT |  | 0.89 | (c)
38037.058 | 7.363 | 7.291 | -4.027 | -4.099 | -1870 | -1832 | -1851 | 360 | 3843 | 3536 |  | CORR | AXGR | 06:27 | 06:33 | 06:30 | 256 | 38 | 12 | EXT |  | 0.92 | (c)
38038.752 | 9.057 | 9.049 | -2.333 | -2.341 | -2196 | -2133 | -2134 | 35 | 2316 | 3536 |  | CORR | CIGR | 05:34 | 05:44 | 05:44 | 25 | 123 | 10 | EXT |  | 0.89 | (c)
38038.767 | 9.072 | 8.851 | -2.318 | -2.539 | -1909 | -1891 | -1893 | 321 | 1666 | 3536 |  | GOUG | AXGR | 06:21 | 06:24 | 06:23 | 873 | 31 | 13 | EXT | Задир. |  | (c)
38047.159 | 6.074 | 6.05 | -5.286 | -5.31 | -2077 | -2046 | -2021 | 153 | 5285 | 3537 |  | CORR | CIGR | 05:18 | 05:23 | 05:27 | 25 | 112 | 12 | EXT |  | 0.89 | (c)
38047.247 | 6.162 | 6.126 | -5.198 | -5.234 | -1719 | -1573 | -1627 | 512 | 5191 | 3537 |  | CORR | CIGR | 06:16 | 06:39 | 06:31 | 43 | 183 | 12 | EXT |  | 0.89 | (c)
38047.39 | 6.305 | 6.289 | -5.055 | -5.071 | -1621 | -1556 | -1569 | 609 | 5055 | 3537 |  | CORR | CIGR | 06:32 | 06:42 | 06:40 | 16 | 104 | 10 | EXT |  | 0.89 | (c)
38074.477 | 10.722 | 10.689 | -0.553 | -0.586 | 1577 | 1867 | 1847 | 114 | 533 | 3539 |  | CORR | GENE | 02:43 | 03:30 | 03:27 | 53 | 540 | 10 | EXT | Аномалия находится на упругопластическом изгибе: R=332 D, максимальное растяжение на 11.7 час. | 0.89 | (c)
38153.329 | 10.474 | 10.443 | -0.901 | -0.932 | 1015 | 1259 | 1242 | 762 | 851 | 3546 |  | CORR | GENE | 03:30 | 04:09 | 04:07 | 81 | 453 | 10 | EXT |  | 0.89 | (c)
38156.543 | 2.313 | 2.115 | -8.712 | -8.91 | -2214 | -2205 | -2195 | 16 | 2115 | 3547 |  | CORR | AXGR | 03:42 | 03:44 | 03:46 | 353 | 38 | 10 | EXT |  | 0.92 | (c)
38176.804 | 0.229 | 0.211 | -5.736 | -5.754 | 497 | 582 | 577 | 497 | 211 | 3549 |  | CORR | CIGR | 11:29 | 11:43 | 11:42 | 46 | 161 | 12 | EXT |  | 0.89 | (c)
38195.246 | 8.011 | 8.001 | -3.314 | -3.324 | -204 | -187 | -186 | 168 | 3305 | 3551 | Металлургический дефект | MIAN | PITT | 00:40 | 00:43 | 00:43 | 19 | 35 |  | INT | Металлургический дефект Эквивалент потери металла 18%. Аномалия находится на упругопластическом изгибе: R=325 D, максимальное растяжение на 6.4 час. |  | (c)
38210.443 | 1.088 | 0.697 | -10.352 | -10.743 | -457 | -322 | -242 | 28 | 697 | 3553 | Металлургический дефект | MIAN | GENE | 09:50 | 10:11 | 10:24 | 1724 | 429 |  | INT | Металлургический дефект Эквивалент потери металла 11%. Аномалия находится на упругопластическом изгибе: R=861 D, максимальное растяжение на 8.4 час. |  | (c)
38431.915 | 7.875 | 7.856 | -3.515 | -3.534 | -1703 | -1667 | -1595 | 528 | 3504 | 3574 |  | CORR | CIGR | 05:04 | 05:10 | 05:21 | 30 | 216 | 10 | EXT |  | 0.89 | (c)
38448.663 | 1.808 | 1.792 | -9.587 | -9.603 | -1398 | -1291 | -1324 | 832 | 1792 | 3576 |  | CORR | CIGR | 07:02 | 07:19 | 07:14 | 32 | 148 | 10 | EXT |  | 0.89 | (c)
38451.993 | 5.138 | 5.021 | -6.257 | -6.374 | -2152 | -2021 | -1784 | 79 | 5021 | 3576 |  | CORR | GENE | 05:00 | 05:22 | 05:60 | 260 | 735 | 11 | EXT |  | 0.92 | (c)
38452.769 | 5.914 | 5.904 | -5.481 | -5.491 | -1981 | -1486 | -1696 | 250 | 5405 | 3576 |  | CORR | GENE | 05:28 | 06:48 | 06:14 | 86 | 568 | 11 | EXT |  | 0.89 | (c)
38469.895 | 0.35 | 0.302 | -11.105 | -11.153 | 2147 | 2191 | 2172 | 34 | 302 | 3578 |  | CORR | GENE | 07:53 | 08:00 | 07:57 | 503 | 50 | 10 | EXT | Аномалия находится на упругопластическом изгибе: R=490 D, максимальное растяжение на 6.7 час. | 0.94 | (c)
38481 | 0 | 0 | -10.835 | -10.835 | -1468 | -901 | -1035 | 602 | 0 | 3579 |  | GWAN |  | 10:13 | 11:45 | 11:23 | 0 | 867 |  | EXT | Место ремонта. Аномалия находится на упругопластическом изгибе: R=348 D, максимальное растяжение на 6 час. |  | (c)
38514.455 | 0 | -0.035 | -10.88 | -10.915 | 2161 | -1474 | -1437 | 0 |  | 3582 | Нарушение формы кольцевого шва | GWAN |  | 03:07 | 05:20 | 05:26 | 0 | 1725 |  | EXT | Нарушение формы кольцевого шва Аномалия находится на отводе. |  | (c)
38514.455 | 0 | -0.041 | -10.88 | -10.921 | -199 | 408 | 485 | 0 |  | 3582 | Нарушение формы кольцевого шва | GWAN |  | 08:46 | 10:24 | 10:36 | 0 | 1368 |  | EXT | Нарушение формы кольцевого шва Аномалия находится на отводе. |  | (c)
38518.222 | 3.767 | 3.093 | -7.113 | -7.787 | -1340 | -1227 | -1197 | 891 | 3093 | 3582 |  | CORR | GENE | 05:42 | 05:60 | 06:05 | 745 | 286 | 12 | EXT | Аномалия находится на отводе. | 0.97 | (c)
38518.933 | 4.478 | 3.975 | -6.402 | -6.905 | -1408 | -1115 | -1225 | 822 | 3975 | 3582 |  | CORR | GENE | 05:31 | 06:18 | 06:00 | 575 | 367 | 10 | EXT | Аномалия находится на отводе. | 0.94 | (c)
38541.87 | 5.17 | 5.149 | -6.115 | -6.136 | 2141 | -2228 | -2222 | 0 | 5149 | 3584 |  | CORR | GENE | 05:51 | 06:06 | 06:07 | 49 | 196 | 10 | EXT | Аномалия находится на отводе. | 0.89 | (c)
38542.557 | 5.857 | 5.795 | -5.428 | -5.49 | 2198 | -2207 | -2189 | 0 | 5418 | 3584 |  | CORR | GENE | 06:00 | 06:09 | 06:12 | 72 | 149 | 11 | EXT | Аномалия находится на отводе. | 0.89 | (c)
38542.697 | 5.997 | 5.98 | -5.288 | -5.305 | 2228 | -2192 | -2170 | 0 | 5275 | 3584 |  | CORR | CIGR | 06:05 | 06:12 | 06:15 | 30 | 125 | 10 | EXT | Аномалия находится на отводе. | 0.89 | (c)
38543.511 | 6.811 | 6.792 | -4.474 | -4.493 | 2133 | 2194 | 2192 | 0 | 4457 | 3584 |  | CORR | CIGR | 05:50 | 05:60 | 05:59 | 36 | 117 | 11 | EXT | Аномалия находится на отводе. | 0.89 | (c)
38543.702 | 7.002 | 6.992 | -4.283 | -4.293 | 2101 | -2224 | -2172 | 0 | 4090 | 3584 |  | CORR | GENE | 05:45 | 06:07 | 06:15 | 203 | 376 | 11 | EXT | Аномалия находится на отводе. | 0.91 | (c)
38578.881 | 8.371 | 8.349 | -2.949 | -2.971 | 1388 | 1459 | 1487 | 645 | 2925 | 3588 |  | CORR | CIGR | 03:34 | 03:45 | 03:50 | 46 | 198 | 10 | EXT |  | 0.89 | (c)
38580.061 | 9.551 | 9.545 | -1.769 | -1.775 | 1579 | 1648 | 1662 | 485 | 1752 | 3588 |  | CORR | CIGR | 04:05 | 04:16 | 04:18 | 23 | 167 | 10 | EXT |  | 0.89 | (c)
38580.433 | 9.923 | 9.912 | -1.397 | -1.408 | 1574 | 1778 | 1691 | 422 | 1362 | 3588 |  | CORR | CIGR | 04:04 | 04:37 | 04:23 | 46 | 235 | 10 | EXT |  | 0.89 | (c)
38631.66 | 4.76 | 4.554 | -6.695 | -6.901 | 2171 | 2183 | 2182 | 37 | 4554 | 3593 |  | LWAN | AXGR | 02:55 | 02:57 | 02:57 | 578 | 22 |  | EXT | Эквивалент потери металла 10%. Аномалия находится на упругопластическом изгибе: R=399 D, максимальное растяжение на 5.2 час. |  | (c)
38675.638 | 4.393 | 4.24 | -6.902 | -7.055 | -2167 | -2141 | -2142 | 63 | 4240 | 3597 |  | CORR | GENE | 04:22 | 04:26 | 04:26 | 316 | 50 | 12 | EXT |  | 0.93 | (c)
38690.963 | 8.423 | 8.422 | -2.892 | -2.893 | -594 | -536 | -550 | 507 | 2868 | 3598 |  | CORR | CIGR | 00:38 | 00:47 | 00:45 | 25 | 87 | 10 | EXT |  | 0.89 | (c)
38705.095 | 0 | 0 | -11.385 | -11.385 | 1708 | 1720 | 1720 | 499 | 0 | 3600 | Непровар / утяжина | GWAN |  | 06:13 | 06:14 | 06:14 | 0 | 23 | 10 | INT | Непровар / утяжина Аномалия находится на отводе. |  | (c)
38719.843 | 3.363 | 2.888 | -8.097 | -8.572 | 1136 | 1274 | 1258 | 852 | 2888 | 3601 |  | CORR | GENE | 05:40 | 06:02 | 05:59 | 666 | 243 | 11 | EXT | Аномалия находится на отводе. | 0.95 | (c)
38721.53 | 5.05 | 5.047 | -6.41 | -6.413 | -29 | -14 | -13 | 0 | 5047 | 3601 |  | LWAN | CISL | 02:32 | 02:34 | 02:34 | 8 | 31 |  | INT | Эквивалент потери металла 15%. Аномалия находится на отводе. |  | (c)
38757.48 | 1.715 | 1.645 | -3.185 | -3.255 | 2016 | 2033 | 2029 | 189 | 1645 | 3605 |  | CORR | AXGR | 05:46 | 05:49 | 05:48 | 100 | 25 | 10 | EXT |  | 0.89 | (c)
38855.884 | 4.914 | 4.898 | -4.761 | -4.777 | 1731 | 1765 | 1774 | 413 | 4752 | 3615 |  | CORR | CIGR | 06:20 | 06:25 | 06:27 | 25 | 87 | 15 | EXT |  | 0.89 | (c)
39013.072 | 1.177 | 1.096 | -4.738 | -4.819 | -1747 | -1609 | -1468 | 483 | 1096 | 3632 |  | CORR | GENE | 05:10 | 05:33 | 05:55 | 119 | 558 | 12 | EXT |  | 0.9 | (c)
39082.406 | 7.861 | 7.813 | -3.589 | -3.637 | 1842 | 1937 | 1929 | 216 | 3569 | 3638 |  | CORR | GENE | 07:44 | 07:59 | 07:58 | 68 | 173 | 11 | EXT |  | 0.89 | (c)
39119.193 | 10.978 | 10.798 | -0.382 | -0.562 | -1786 | -1763 | -1756 | 444 | 295 | 3641 |  | CORR | GENE | 07:24 | 07:28 | 07:29 | 267 | 61 | 12 | EXT |  | 0.92 | (c)
39119.575 | 0 | -0.032 | -11.28 | -11.312 | 1527 | -398 | -1330 | 0 |  | 3642 | Нарушение формы кольцевого шва | GWAN |  | 01:41 | 08:31 | 06:00 | 0 | 3210 |  | EXT | Нарушение формы кольцевого шва |  | (c)
39306.153 | 5.193 | 5.138 | -6.167 | -6.222 | -1425 | -1410 | -1411 | 806 | 5138 | 3659 |  | CORR | AXGR | 09:57 | 09:59 | 09:59 | 229 | 28 | 12 | EXT |  | 0.91 | (c)
39389.379 | 9.279 | 9.259 | -2.191 | -2.211 | -306 | -235 | -249 | 192 | 2175 | 3666 |  | CORR | CIGR | 08:23 | 08:34 | 08:32 | 36 | 114 | 14 | EXT | Аномалия находится на упругопластическом изгибе: R=649 D, максимальное растяжение на 5.3 час. | 0.89 | (c)
39391.014 | 10.914 | 10.84 | -0.556 | -0.63 | -2185 | -2136 | -2042 | 45 | 544 | 3666 |  | CORR | GENE | 03:20 | 03:27 | 03:43 | 86 | 287 | 12 | EXT | Аномалия находится на упругопластическом изгибе: R=741 D, максимальное растяжение на 5.3 час. | 0.89 | (c)
39391.288 | 11.188 | 11.009 | -0.282 | -0.461 | -1966 | -1940 | -1934 | 264 | 163 | 3666 |  | CORR | GENE | 03:55 | 03:59 | 04:00 | 298 | 65 | 13 | EXT | Аномалия находится на упругопластическом изгибе: R=754 D, максимальное растяжение на 5.2 час. | 0.93 | (c)
39424.538 | 10.048 | 9.89 | -1.297 | -1.455 | 21 | 258 | 226 | 21 | 1169 | 3669 |  | DENT | GENE | 10:02 | 10:40 | 10:35 | 286 | 409 | 0.9 | N/A | Глубина вмятины: 13 мм (0,9%). Линейка: 29 см в (989 см; 10:40 ч:мин) Аномалия находится вблизи продольного шва. |  | (c)
39492.547 | 10.337 | 10.322 | -1.058 | -1.073 | 1202 | 1340 | 1314 | 804 | 1040 | 3675 |  | CORR | CIGR | 05:44 | 06:06 | 06:02 | 33 | 225 | 15 | EXT |  | 0.89 | (c)
39521.421 | 5.691 | 5.661 | -5.559 | -5.589 | 2217 | -2229 | 2226 | 0 | 5448 | 3678 |  | CORR | AXGR | 07:18 | 07:20 | 07:19 | 141 | 19 | 10 | EXT |  | 0.9 | (c)
39523.108 | 7.378 | 7.228 | -3.872 | -4.022 | 2208 | 2228 | 2219 | 0 | 3795 | 3678 |  | CORR | AXGR | 07:16 | 07:19 | 07:18 | 227 | 23 | 12 | EXT |  | 0.91 | (c)
39523.759 | 8.029 | 8.013 | -3.221 | -3.237 | 1988 | 2133 | 2101 | 16 | 3197 | 3678 |  | CORR | CIGR | 06:41 | 07:04 | 06:59 | 40 | 226 | 10 | EXT |  | 0.89 | (c)
39524.779 | 9.049 | 9.031 | -2.201 | -2.219 | 1337 | 1495 | 1456 | 656 | 2173 | 3678 |  | CORR | CIGR | 04:56 | 05:21 | 05:15 | 46 | 238 | 10 | EXT |  | 0.89 | (c)
39526.456 | 10.726 | 10.701 | -0.524 | -0.549 | -2131 | -2068 | -2081 | 100 | 524 | 3678 |  | CORR | CIGR | 07:36 | 07:46 | 07:44 | 25 | 99 | 10 | EXT |  | 0.89 | (c)
39527.015 | 0.035 | 0.018 | -11.29 | -11.307 | -826 | -620 | -691 | 556 | 18 | 3679 |  | CORR | GENE | 07:16 | 07:50 | 07:38 | 49 | 270 | 11 | EXT |  | 0.89 | (c)
39527.126 | 0.146 | 0.062 | -11.179 | -11.263 | -1074 | -933 | -955 | 836 | 62 | 3679 |  | CORR | GENE | 06:36 | 06:59 | 06:55 | 109 | 238 | 15 | EXT |  | 0.9 | (c)
39527.89 | 0.91 | 0.656 | -10.415 | -10.669 | -1645 | -1605 | -1533 | 585 | 656 | 3679 |  | CORR | GENE | 05:04 | 05:10 | 05:22 | 323 | 224 | 10 | EXT |  | 0.92 | (c)
39528.48 | 1.5 | 1.311 | -9.825 | -10.014 | -1765 | -1744 | -1748 | 466 | 1311 | 3679 |  | CORR | AXGR | 04:45 | 04:48 | 04:47 | 453 | 34 | 11 | EXT |  | 0.94 | (c)
39551.22 | 1.87 | 1.776 | -9.535 | -9.629 | -25 | -11 | -12 | 0 | 1776 | 3681 |  | LWAN | AXGR | 09:33 | 09:35 | 09:35 | 201 | 27 |  | EXT | Эквивалент потери металла 10%. Аномалия находится на упругопластическом изгибе: R=486 D, максимальное растяжение на 5.4 час. |  | (c)
39657.441 | 6.671 | 6.655 | -4.544 | -4.56 | 1612 | 1678 | 1755 | 332 | 4514 | 3690 |  | CORR | CIGR | 07:11 | 07:22 | 07:35 | 46 | 287 | 10 | EXT |  | 0.89 | (c)
39661.97 | 11.2 | 11.166 | -0.015 | -0.049 | 2081 | 2132 | 2152 | 7 | 7 | 3690 |  | CORR | CIGR | 08:27 | 08:35 | 08:39 | 42 | 142 | 13 | EXT |  | 0.89 | (c)
39664.57 | 2.585 | 2.567 | -8.805 | -8.823 | -2140 | -2069 | -2085 | 91 | 2567 | 3691 |  | CORR | CIGR | 04:25 | 04:37 | 04:34 | 26 | 109 | 10 | EXT |  | 0.89 | (c)
39668.406 | 6.421 | 6.378 | -4.969 | -5.012 | 2203 | -2169 | -2134 | 0 | 4897 | 3691 |  | CORR | GENE | 04:06 | 04:21 | 04:26 | 115 | 248 | 10 | EXT |  | 0.89 | (c)
39675.302 | 1.927 | 1.914 | -4.603 | -4.616 | 1928 | 2012 | 2003 | 152 | 1914 | 3692 |  | CORR | CIGR | 06:53 | 07:07 | 07:05 | 29 | 151 | 10 | EXT |  | 0.89 | (c)
39681.348 | 1.443 | 1.438 | -2.927 | -2.932 | 1014 | 1113 | 1110 | 1014 | 1438 | 3693 |  | CORR | CIGR | 04:22 | 04:37 | 04:37 | 36 | 192 | 10 | EXT |  | 0.89 | (c)
39683.667 | 3.762 | 3.743 | -0.608 | -0.627 | 1081 | 1168 | 1188 | 935 | 586 | 3693 |  | CORR | CIGR | 04:32 | 04:46 | 04:50 | 41 | 215 | 10 | EXT |  | 0.89 | (c)
39684.155 | 4.25 | 4.223 | -0.12 | -0.147 | 1156 | 1211 | 1344 | 698 | 108 | 3693 |  | CORR | CIGR | 04:45 | 04:53 | 05:15 | 39 | 376 | 10 | EXT |  | 0.89 | (c)
39684.385 | 0.11 | 0.099 | -11.29 | -11.301 | 2023 | 2123 | 2100 | 54 | 99 | 3694 |  | CORR | CIGR | 04:37 | 04:53 | 04:49 | 34 | 154 | 11 | EXT |  | 0.89 | (c)
39685.003 | 0.728 | 0.69 | -10.672 | -10.71 | 2017 | 2093 | 2117 | 13 | 690 | 3694 |  | CORR | GENE | 04:36 | 04:48 | 04:52 | 66 | 201 | 12 | EXT |  | 0.89 | (c)
39685.035 | 0.76 | 0.579 | -10.64 | -10.821 | -2210 | -1804 | -1957 | 20 | 579 | 3694 |  | CORR | GENE | 05:13 | 06:19 | 05:54 | 194 | 507 | 13 | EXT |  | 0.91 | (c)
39685.732 | 1.457 | 1.364 | -9.943 | -10.036 | 2071 | -2145 | -2024 | 0 | 1364 | 3694 |  | CORR | GENE | 04:44 | 05:24 | 05:43 | 134 | 731 | 11 | EXT |  | 0.9 | (c)
39686.473 | 2.198 | 2.155 | -9.202 | -9.245 | -2182 | -2072 | -1951 | 48 | 2155 | 3694 |  | CORR | GENE | 05:18 | 05:36 | 05:55 | 195 | 462 | 11 | EXT |  | 0.91 | (c)
39688.704 | 4.429 | 4.402 | -6.971 | -6.998 | -1421 | -1375 | -1321 | 809 | 4402 | 3694 |  | CORR | CIGR | 07:21 | 07:28 | 07:37 | 39 | 200 | 12 | EXT |  | 0.89 | (c)
39691.272 | 6.997 | 6.964 | -4.403 | -4.436 | 1646 | 1933 | 1895 | 87 | 4310 | 3694 |  | CORR | GENE | 03:36 | 04:22 | 04:16 | 126 | 497 | 11 | EXT |  | 0.9 | (c)
39692.135 | 7.86 | 7.837 | -3.54 | -3.563 | 1675 | 1768 | 1882 | 141 | 3457 | 3694 |  | CORR | GENE | 03:40 | 03:56 | 04:14 | 106 | 415 | 10 | EXT |  | 0.89 | (c)
39692.952 | 8.677 | 8.67 | -2.723 | -2.73 | -1323 | -1179 | -1234 | 907 | 2703 | 3694 |  | CORR | CIGR | 07:37 | 07:60 | 07:51 | 27 | 177 | 10 | EXT |  | 0.89 | (c)
39696.82 | 1.145 | 1.132 | -10.165 | -10.178 | 1184 | 1247 | 1274 | 866 | 1132 | 3695 |  | CORR | CIGR | 04:29 | 04:39 | 04:43 | 39 | 181 | 11 | EXT |  | 0.89 | (c)
39721.292 | 2.927 | 2.914 | -8.343 | -8.356 | -2183 | -2117 | -2127 | 48 | 2914 | 3697 |  | CORR | CIGR | 07:04 | 07:15 | 07:13 | 25 | 112 | 11 | EXT |  | 0.89 | (c)
39796.791 | 11.056 | 10.985 | -0.329 | -0.4 | -2056 | -1977 | -1892 | 175 | 312 | 3704 |  | CORR | GENE | 03:57 | 04:10 | 04:24 | 88 | 328 | 10 | EXT |  | 0.89 | (c)
39818.931 | 0.066 | 0.058 | -11.259 | -11.267 | -1750 | -1679 | -1684 | 480 | 58 | 3707 |  | CORR | CIGR | 06:34 | 06:46 | 06:45 | 22 | 132 | 11 | EXT | Аномалия находится на упругопластическом изгибе: R=433 D, максимальное растяжение на 5.9 час. | 0.89 | (c)
39822.143 | 3.278 | 3.092 | -8.047 | -8.233 | 2010 | 2050 | 2045 | 152 | 3092 | 3707 |  | SCC | GENE | 04:41 | 04:48 | 04:47 | 418 | 68 | 33 | EXT | Аномалия находится на упругопластическом изгибе: R=387 D, максимальное растяжение на 5.7 час. | 1.1 | (a)
39822.873 | 4.008 | 3.895 | -7.317 | -7.43 | 2039 | 2054 | 2060 | 149 | 3895 | 3707 |  | SCC | AXGR | 04:46 | 04:48 | 04:49 | 188 | 43 | 34 | EXT | Аномалия находится на упругопластическом изгибе: R=380 D, максимальное растяжение на 5.6 час. | 1.04 | (a)
39837.984 | 7.794 | 7.087 | -3.461 | -4.168 | -1826 | -1763 | -1732 | 404 | 3149 | 3708 |  | CORR | GENE | 08:19 | 08:30 | 08:34 | 1019 | 188 | 10 | EXT | Аномалия находится на упругопластическом изгибе: R=477 D, максимальное растяжение на 6.1 час. | 0.96 | (c)
39880.349 | 4.754 | 4.749 | -6.521 | -6.526 | -1001 | -927 | -951 | 901 | 4749 | 3712 |  | CORR | CIGR | 08:48 | 08:60 | 08:56 | 25 | 100 | 12 | EXT |  | 0.89 | (c)
39892.187 | 5.317 | 5.307 | -5.998 | -6.008 | 1897 | 1937 | 1937 | 254 | 5307 | 3713 |  | CORR | CIGR | 04:42 | 04:48 | 04:48 | 20 | 79 | 13 | EXT |  | 0.89 | (c)
39907.867 | 9.682 | 9.438 | -1.618 | -1.862 | 2204 | 2216 | 2222 | 0 | 943 | 3714 |  | CORR | AXGR | 08:23 | 08:25 | 08:26 | 919 | 37 | 14 | EXT |  | 0.99 | (c)
40033.424 | 11.134 | 11.016 | -0.216 | -0.334 | -1681 | -1581 | -1591 | 549 | 18 | 3725 |  | CORR | GENE | 05:50 | 06:06 | 06:05 | 316 | 180 | 11 | EXT | Аномалия находится на упругопластическом изгибе: R=410 D, максимальное растяжение на 11.5 час. | 0.92 | (c)
40190.23 | 0 | -0.036 | -11.29 | -11.326 | -395 | 965 | 1442 | 0 |  | 3741 | Нарушение формы кольцевого шва | GWAN |  | 08:60 | 00:39 | 13:56 | 0 | 3674 |  | EXT | Нарушение формы кольцевого шва Аномалия находится на отводе. |  | (c)
40204.379 | 2.859 | 2.789 | -8.486 | -8.556 | 1809 | 1819 | 1822 | 395 | 2789 | 3742 |  | CORR | AXGR | 07:51 | 07:53 | 07:53 | 148 | 27 | 10 | EXT | Аномалия находится на отводе. | 0.9 | (c)
40280.56 | 0 | -0.031 | -11.26 | -11.291 | -957 | -824 | -832 | 706 |  | 3749 | Нарушение формы кольцевого шва | GWAN |  | 08:52 | 09:13 | 09:12 | 0 | 252 |  | EXT | Нарушение формы кольцевого шва |  | (c)
40296.937 | 5.117 | 5.085 | -6.023 | -6.055 | 96 | 889 | 585 | 96 | 5085 | 3750 |  | CORR | GENE | 03:10 | 05:18 | 04:29 | 172 | 978 | 15 | EXT | Аномалия находится на упругопластическом изгибе: R=403 D, максимальное растяжение на 6.7 час. | 0.93 | (c)
40297.213 | 5.393 | 5.378 | -5.747 | -5.762 | 696 | 776 | 810 | 696 | 5378 | 3750 |  | CORR | CIGR | 04:47 | 04:60 | 05:05 | 38 | 228 | 12 | EXT | Аномалия находится на упругопластическом изгибе: R=410 D, максимальное растяжение на 6.7 час. | 0.89 | (c)
40302.356 | 10.536 | 10.481 | -0.604 | -0.659 | -16 | 617 | 411 | 0 | 548 | 3750 |  | CORR | GENE | 02:52 | 04:34 | 04:01 | 111 | 855 | 10 | EXT | Аномалия находится на упругопластическом изгибе: R=567 D, максимальное растяжение на 6 час. | 0.89 | (c)
40305.328 | 2.368 | 2.353 | -9.052 | -9.067 | -1886 | -1833 | -1833 | 345 | 2353 | 3751 |  | CORR | CIGR | 04:20 | 04:29 | 04:29 | 29 | 106 | 10 | EXT | Аномалия находится на упругопластическом изгибе: R=735 D, максимальное растяжение на 5.4 час. | 0.89 | (c)
40308.852 | 5.892 | 5.838 | -5.528 | -5.582 | -724 | -622 | -557 | 390 | 5517 | 3751 |  | CORR | GENE | 07:28 | 07:44 | 07:55 | 65 | 334 | 10 | EXT |  | 0.89 | (c)
40309.232 | 6.272 | 6.266 | -5.148 | -5.154 | -613 | -431 | -489 | 365 | 5094 | 3751 |  | CORR | GENE | 07:46 | 08:15 | 08:06 | 60 | 248 | 11 | EXT |  | 0.89 | (c)
40316.177 | 1.797 | 1.53 | -9.063 | -9.33 | -1251 | -1141 | -1167 | 979 | 1530 | 3752 | Дефект проката | MIAN | GENE | 06:59 | 07:17 | 07:13 | 396 | 169 |  | INT | Дефект проката Эквивалент потери металла 11%. |  | (c)
40318.209 | 3.829 | 3.657 | -7.031 | -7.203 | 1529 | 1622 | 1585 | 591 | 3657 | 3752 |  | CORR | GENE | 02:28 | 02:43 | 02:37 | 294 | 110 | 12 | EXT |  | 0.93 | (c)
40318.373 | 3.993 | 3.963 | -6.867 | -6.897 | 1655 | 1707 | 1784 | 318 | 3963 | 3752 |  | CORR | CIGR | 02:48 | 02:56 | 03:09 | 41 | 258 | 10 | EXT |  | 0.89 | (c)
40358.78 | 0 | -0.025 | -11.505 | -11.53 | 445 | 542 | 532 | 445 |  | 3755в | Нарушение формы кольцевого шва | GWAN |  | 11:56 | 00:11 | 12:10 | 0 | 174 |  | EXT | Нарушение формы кольцевого шва Аномалия находится на упругопластическом изгибе: R=326 D, максимальное растяжение на 6.1 час. |  | (c)
40358.78 | 0 | -0.007 | -11.505 | -11.512 | -1275 | -1023 | -973 | 671 |  | 3755в | Нарушение формы кольцевого шва | GWAN |  | 07:18 | 07:59 | 08:07 | 0 | 603 |  | EXT | Нарушение формы кольцевого шва Аномалия находится на упругопластическом изгибе: R=326 D, максимальное растяжение на 6.1 час. |  | (c)
40358.78 | 0 | -0.015 | -11.505 | -11.52 | -533 | -308 | -293 | 54 |  | 3755в | Нарушение формы кольцевого шва | GWAN |  | 09:18 | 09:54 | 09:57 | 0 | 479 |  | EXT | Нарушение формы кольцевого шва Аномалия находится на упругопластическом изгибе: R=326 D, максимальное растяжение на 6.1 час. |  | (c)
40383.126 | 1.326 | 1.326 | -9.964 | -9.964 | -889 | -802 | -821 | 753 | 1326 | 3759 |  | CORR | CIGR | 08:50 | 09:04 | 09:01 | 40 | 136 | 11 | EXT |  | 0.89 | (c)
40411.351 | 7.061 | 7.039 | -3.944 | -3.966 | 1793 | 1832 | 1855 | 314 | 3931 | 3761 |  | CORR | CIGR | 03:54 | 04:00 | 04:04 | 35 | 124 | 12 | EXT | Аномалия находится на упругопластическом изгибе: R=397 D, максимальное растяжение на 6.4 час. | 0.89 | (c)
40427.525 | 1.14 | 1.11 | -10.23 | -10.26 | -2165 | -2099 | -2042 | 66 | 1110 | 3763 |  | CORR | CIGR | 07:19 | 07:30 | 07:39 | 42 | 245 | 10 | EXT | Аномалия находится на упругопластическом изгибе: R=813 D, максимальное растяжение на 5.7 час. | 0.89 | (c)
40445.915 | 8.16 | 8.148 | -3 | -3.012 | -1758 | -1702 | -1709 | 472 | 2988 | 3764 |  | CORR | CIGR | 05:37 | 05:46 | 05:45 | 24 | 98 | 10 | EXT |  | 0.89 | (c)
40448.826 | 11.071 | 11.062 | -0.089 | -0.098 | -322 | -276 | -216 | 111 | 63 | 3764 |  | CORR | CIGR | 09:29 | 09:36 | 09:46 | 35 | 211 | 10 | EXT |  | 0.89 | (c)
40498.045 | 4.245 | 4.109 | -6.925 | -7.061 | 1171 | 1504 | 1617 | 168 | 4109 | 3769 |  | CORR | GENE | 04:35 | 05:29 | 05:47 | 181 | 892 | 11 | EXT |  | 0.9 | (c)
40522.821 | 6.666 | 6.653 | -1.694 | -1.707 | 1854 | 1901 | 1900 | 284 | 1680 | 3771 |  | CORR | CIGR | 05:50 | 05:58 | 05:58 | 27 | 93 | 10 | EXT |  | 0.89 | (c)
40546.852 | 11.007 | 10.997 | -0.118 | -0.128 | -1454 | -1098 | -1210 | 777 | 33 | 3773 |  | CORR | GENE | 05:16 | 06:14 | 05:56 | 95 | 487 | 10 | EXT |  | 0.89 | (c)
40583.055 | 2.31 | 2.247 | -6.24 | -6.303 | 109 | 462 | 335 | 109 | 2247 | 3777 |  | CORR | GENE | 04:23 | 05:20 | 04:60 | 110 | 454 | 11 | EXT | Аномалия находится на упругопластическом изгибе: R=498 D, максимальное растяжение на 4.4 час. | 0.89 | (c)
40583.222 | 2.477 | 2.465 | -6.073 | -6.085 | 61 | 145 | 159 | 61 | 2465 | 3777 |  | CORR | CIGR | 04:16 | 04:29 | 04:31 | 31 | 195 | 10 | EXT | Аномалия находится на упругопластическом изгибе: R=498 D, максимальное растяжение на 4.4 час. | 0.89 | (c)
40583.723 | 2.978 | 2.961 | -5.572 | -5.589 | 223 | 314 | 377 | 223 | 2961 | 3777 |  | CORR | CIGR | 04:42 | 04:57 | 05:07 | 39 | 309 | 10 | EXT | Аномалия находится на упругопластическом изгибе: R=489 D, максимальное растяжение на 4.5 час. | 0.89 | (c)
40641.106 | 6.296 | 6.284 | -5.009 | -5.021 | 679 | 775 | 800 | 679 | 4993 | 3782 |  | CORR | CIGR | 04:04 | 04:19 | 04:23 | 28 | 243 | 10 | EXT |  | 0.89 | (c)
40655.872 | 9.757 | 9.578 | -0.983 | -1.162 | 1033 | 1240 | 1223 | 818 | 46 | 3783 |  | GOUG | GENE | 02:15 | 02:48 | 02:46 | 1116 | 379 | 10 | EXT | Зона задиров. |  | (b)
40655.928 | 9.813 | 9.53 | -0.927 | -1.21 | -1512 | -1492 | -1502 | 718 | 895 | 3783 |  | CORR | AXGR | 07:24 | 07:27 | 07:26 | 315 | 21 | 10 | EXT |  | 0.92 | (c)
40680.018 | 1.173 | 1.164 | -9.982 | -9.991 | 1457 | 1723 | 1733 | 221 | 1164 | 3786 |  | CORR | CIGR | 02:16 | 02:59 | 03:01 | 30 | 552 | 10 | EXT |  | 0.89 | (c)
40680.04 | 1.195 | 1.186 | -9.96 | -9.969 | -1908 | -1712 | -1735 | 323 | 1186 | 3786 |  | CORR | CIGR | 05:13 | 05:45 | 05:41 | 29 | 346 | 10 | EXT |  | 0.89 | (c)
40680.658 | 1.813 | 1.807 | -9.342 | -9.348 | -1307 | -1210 | -1232 | 924 | 1807 | 3786 |  | CORR | CIGR | 06:50 | 07:06 | 07:02 | 26 | 149 | 11 | EXT |  | 0.89 | (c)
40690 | 0 | -0.025 | -11.13 | -11.155 | 1689 | 1899 | 2076 | 0 |  | 3787 | Нарушение формы кольцевого шва | GWAN |  | 02:17 | 02:51 | 03:20 | 0 | 775 |  | EXT | Нарушение формы кольцевого шва Аномалия находится на упругопластическом изгибе: R=558 D, максимальное растяжение на 6 час. |  | (c)
40690 | 0 | -0.031 | -11.13 | -11.161 | 262 | 794 | 664 | 262 |  | 3787 | Нарушение формы кольцевого шва | GWAN |  | 10:27 | 11:53 | 11:32 | 0 | 802 |  | EXT | Нарушение формы кольцевого шва Аномалия находится на упругопластическом изгибе: R=558 D, максимальное растяжение на 6 час. |  | (c)
40701.981 | 0.851 | 0.848 | -10.374 | -10.377 | -1744 | -1729 | -1609 | 487 | 848 | 3788 |  | GOUG | CIGR | 06:07 | 06:09 | 06:29 | 19 | 269 | 6 | EXT | Задир. Аномалия находится на упругопластическом изгибе: R=381 D, максимальное растяжение на 6.6 час. |  | (c)
40712.355 | 0 | -0.03 | -10.975 | -11.005 | -1184 | -958 | -828 | 471 |  | 3789 | Нарушение формы кольцевого шва | GWAN |  | 11:37 | 00:13 | 12:35 | 0 | 712 |  | EXT | Нарушение формы кольцевого шва Аномалия находится на упругопластическом изгибе: R=654 D, максимальное растяжение на 0.1 час. |  | (c)
40712.355 | 0 | -0.021 | -10.975 | -10.996 | -202 | 1343 | 924 | 0 |  | 3789 | Нарушение формы кольцевого шва | GWAN |  | 02:16 | 06:25 | 05:17 | 0 | 2252 |  | EXT | Нарушение формы кольцевого шва Аномалия находится на упругопластическом изгибе: R=654 D, максимальное растяжение на 0.1 час. |  | (c)
40712.355 | 0 | -0.026 | -10.975 | -11.001 | -2127 | -1787 | -1883 | 104 |  | 3789 | Нарушение формы кольцевого шва | GWAN |  | 09:05 | 09:60 | 09:44 | 0 | 487 |  | EXT | Нарушение формы кольцевого шва Аномалия находится на упругопластическом изгибе: R=654 D, максимальное растяжение на 0.1 час. |  | (c)
40723.527 | 0.197 | 0.101 | -10.843 | -10.939 | 1618 | 1817 | 1874 | 1618 | 101 | 3790 |  | CORR | GENE | 05:23 | 05:55 | 06:04 | 225 | 512 | 10 | EXT | Аномалия находится на упругопластическом изгибе: R=349 D, максимальное растяжение на 11.8 час. | 0.91 | (c)
40765.672 | 9.107 | 9.102 | -2.258 | -2.263 | -1853 | -1540 | -1674 | 1495 | 2217 | 3793 |  | CORR | CIGR | 05:22 | 06:13 | 05:51 | 46 | 358 | 10 | EXT |  | 0.89 | (c)
40773.928 | 5.998 | 5.931 | -5.222 | -5.289 | -1375 | -1261 | -1245 | 856 | 5218 | 3794 |  | CORR | GENE | 05:26 | 05:44 | 05:47 | 71 | 260 | 10 | EXT |  | 0.89 | (c)
40777.72 | 9.79 | 9.758 | -1.43 | -1.462 | -1286 | -1036 | -1109 | 932 | 1391 | 3794 |  | CORR | GENE | 05:40 | 06:21 | 06:09 | 71 | 354 | 15 | EXT |  | 0.89 | (c)
40811.788 | 10.658 | 10.64 | -0.132 | -0.15 | 287 | 374 | 446 | 287 | 119 | 3797 |  | CORR | CIGR | 05:29 | 05:43 | 05:55 | 31 | 319 | 11 | EXT |  | 0.84 | (c)
40812.066 | 0.146 | 0.124 | -10.919 | -10.941 | 2174 | -2193 | -2170 | 2053 | 124 | 3798 |  | CORR | CIGR | 05:19 | 05:34 | 05:37 | 30 | 233 | 11 | EXT |  | 0.84 | (c)
40822.875 | 10.955 | 10.94 | -0.11 | -0.125 | -2014 | -1958 | -1961 | 1907 | 96 | 3798 |  | CORR | CIGR | 06:03 | 06:12 | 06:11 | 29 | 107 | 11 | EXT |  | 0.84 | (c)
40882.956 | 3.141 | 3.128 | -8.029 | -8.042 | 1986 | 2033 | 2040 | 136 | 3128 | 3804 |  | CORR | CIGR | 06:20 | 06:28 | 06:29 | 41 | 108 | 11 | EXT |  | 0.89 | (c)
41005.388 | 3.788 | 3.772 | -7.497 | -7.513 | 2027 | 2078 | 2077 | 104 | 3772 | 3815 |  | CORR | CIGR | 06:38 | 06:47 | 06:46 | 31 | 100 | 11 | EXT |  | 0.89 | (c)
41013.047 | 0.162 | 0.15 | -11.268 | -11.28 | 1236 | 1304 | 1297 | 873 | 150 | 3816 | Металлургический дефект | MIAN | CIGR | 05:17 | 05:28 | 05:27 | 30 | 122 |  | INT | Металлургический дефект Эквивалент потери металла 16%. |  | (c)
41013.774 | 0.889 | 0.879 | -10.541 | -10.551 | 1658 | 1692 | 1700 | 489 | 879 | 3816 |  | CORR | CIGR | 06:25 | 06:30 | 06:32 | 23 | 83 | 10 | EXT |  | 0.89 | (c)
41014.245 | 1.36 | 1.351 | -10.07 | -10.079 | 1791 | 1836 | 1830 | 360 | 1351 | 3816 |  | CORR | CIGR | 06:46 | 06:54 | 06:53 | 23 | 79 | 10 | EXT |  | 0.89 | (c)
41064.128 | 6.983 | 6.971 | -4.242 | -4.254 | -2160 | -2096 | -2107 | 71 | 4229 | 3821 |  | CORR | CIGR | 05:25 | 05:35 | 05:34 | 25 | 106 | 10 | EXT |  | 0.89 | (c)
41144.14 | 10.135 | 10.078 | -1.27 | -1.327 | -634 | -620 | -616 | 599 | 1206 | 3829 |  | CORR | AXGR | 09:11 | 09:13 | 09:14 | 121 | 35 | 10 | EXT |  | 0.89 | (c)
41149.781 | 4.371 | 4.123 | -6.534 | -6.782 | 1933 | 1976 | 2014 | 135 | 4123 | 3830 |  | CORR | GENE | 05:45 | 05:52 | 05:58 | 430 | 163 | 10 | EXT |  | 0.93 | (c)
41150.773 | 5.363 | 5.257 | -5.542 | -5.648 | 1971 | 1994 | 1986 | 229 | 5257 | 3830 |  | CORR | AXGR | 05:51 | 05:55 | 05:53 | 164 | 30 | 10 | EXT |  | 0.9 | (c)
41165.821 | 9.506 | 9.479 | -1.889 | -1.916 | 2220 | -2166 | -2179 | 0 | 1876 | 3831 |  | CORR | CIGR | 06:44 | 06:56 | 06:54 | 40 | 124 | 10 | EXT |  | 0.89 | (c)
41187.843 | 11.098 | 11.079 | -0.087 | -0.106 | 1800 | 1972 | 1940 | 150 | 46 | 3833 |  | CORR | GENE | 02:58 | 03:26 | 03:21 | 60 | 280 | 10 | EXT |  | 0.89 | (c)
41207.906 | 8.926 | 8.895 | -0.444 | -0.475 | -1896 | -1379 | -1605 | 334 | 355 | 3835 |  | CORR | GENE | 04:56 | 06:19 | 05:43 | 120 | 582 | 12 | EXT |  | 0.9 | (c)
41208.038 | 9.058 | 9.031 | -0.312 | -0.339 | -2203 | -2074 | -2044 | 28 | 296 | 3835 |  | CORR | CIGR | 04:07 | 04:27 | 04:32 | 43 | 318 | 10 | EXT |  | 0.89 | (c)
41209.374 | 1.024 | 1.005 | -0.421 | -0.44 | -1028 | -814 | -834 | 641 | 397 | 3836 |  | CORR | CIGR | 07:24 | 07:58 | 07:55 | 43 | 387 | 11 | EXT |  | 0.89 | (c)
41231.424 | 3.419 | 3.412 | -0.736 | -0.743 | 1375 | 1469 | 1474 | 658 | 687 | 3839 |  | CORR | GENE | 06:16 | 06:31 | 06:32 | 56 | 198 | 11 | EXT |  | 0.89 | (c)
41232.273 | 0.113 | 0.081 | -4.437 | -4.469 | 1590 | 1770 | 1769 | 282 | 81 | 3840 |  | CORR | GENE | 05:32 | 06:01 | 06:01 | 80 | 359 | 11 | EXT |  | 0.89 | (c)
41233.741 | 1.581 | 1.538 | -2.969 | -3.012 | 1927 | 1927 | 1939 | 279 | 1538 | 3840 |  | CORR | AXGR | 06:26 | 06:26 | 06:28 | 151 | 25 | 12 | EXT |  | 0.9 | (c)
41236.093 | 3.933 | 3.83 | -0.617 | -0.72 | 1644 | 1826 | 1763 | 349 | 552 | 3840 |  | CORR | GENE | 05:41 | 06:10 | 05:60 | 168 | 238 | 10 | EXT |  | 0.9 | (c)
41236.881 | 0.171 | 0.088 | -6.229 | -6.312 | 1744 | 1844 | 1832 | 309 | 88 | 3841 |  | CORR | GENE | 05:54 | 06:10 | 06:08 | 137 | 178 | 10 | EXT |  | 0.9 | (c)
41239.9 | 3.19 | 3.172 | -3.21 | -3.228 | 2044 | 2206 | 2155 | 0 | 3172 | 3841 |  | CORR | GENE | 06:42 | 07:08 | 07:00 | 51 | 223 | 10 | EXT |  | 0.89 | (c)
41270.141 | 5.066 | 5.039 | -5.959 | -5.986 | -1912 | -1775 | -1741 | 319 | 5039 | 3846 |  | CORR | CIGR | 05:39 | 06:01 | 06:07 | 43 | 342 | 13 | EXT |  | 0.89 | (c)
41282.16 | 6.06 | 6.042 | -5.355 | -5.373 | 1763 | 1865 | 1843 | 307 | 5332 | 3847 |  | CORR | CIGR | 06:36 | 06:53 | 06:49 | 41 | 161 | 11 | EXT |  | 0.89 | (c)
41285.202 | 9.102 | 9.072 | -2.313 | -2.343 | 1663 | 1758 | 1731 | 431 | 2313 | 3847 |  | CORR | CIGR | 06:20 | 06:35 | 06:31 | 30 | 137 | 12 | EXT |  | 0.89 | (c)
41357.95 | 2.91 | 2.898 | -8.4 | -8.412 | -1478 | -1406 | -1410 | 753 | 2898 | 3854 |  | CORR | GENE | 06:32 | 06:43 | 06:43 | 51 | 136 | 10 | EXT |  | 0.89 | (c)
41400.305 | 0 | -0.029 | -11.02 | -11.049 | 11 | 633 | 1274 | 11 |  | 3858 | Нарушение формы кольцевого шва | GWAN |  | 10:29 | 00:09 | 13:52 | 0 | 2526 |  | EXT | Нарушение формы кольцевого шва |  | (c)
41400.305 | 0 | -0.024 | -11.02 | -11.044 | -1382 | -484 | -852 | 321 |  | 3858 | Нарушение формы кольцевого шва | GWAN |  | 06:44 | 09:09 | 08:09 | 0 | 1061 |  | EXT | Нарушение формы кольцевого шва |  | (c)
41461.308 | 4.598 | 4.583 | -5.592 | -5.607 | 1981 | 2042 | 2085 | 41 | 4583 | 3863 |  | CORR | CIGR | 06:26 | 06:36 | 06:42 | 34 | 209 | 10 | EXT |  | 0.89 | (c)
41462.005 | 5.295 | 5.285 | -4.895 | -4.905 | 2092 | 2120 | 2123 | 78 | 4880 | 3863 |  | CORR | CIGR | 06:44 | 06:48 | 06:49 | 25 | 61 | 13 | EXT |  | 0.89 | (c)
41463.058 | 6.348 | 6.336 | -3.842 | -3.854 | 1970 | 2034 | 2022 | 155 | 3829 | 3863 |  | CORR | CIGR | 06:24 | 06:34 | 06:32 | 25 | 106 | 10 | EXT |  | 0.89 | (c)
41463.203 | 6.493 | 6.476 | -3.697 | -3.714 | 1608 | 1912 | 1792 | 255 | 3615 | 3863 |  | CORR | GENE | 05:25 | 06:15 | 05:55 | 99 | 367 | 12 | EXT |  | 0.89 | (c)
41549.188 | 3.323 | 3.257 | -8.112 | -8.178 | 1382 | 1436 | 1454 | 705 | 3257 | 3871 |  | CORR | GENE | 06:12 | 06:20 | 06:23 | 90 | 143 | 11 | EXT |  | 0.89 | (c)
41557.3 | 0 | -0.02 | -11.365 | -11.385 | -705 | -453 | 1351 | 0 |  | 3872 | Нарушение формы кольцевого шва | GWAN |  | 01:02 | 01:42 | 06:34 | 0 | 4113 |  | EXT | Нарушение формы кольцевого шва |  | (c)
41602.67 | 0 | -0.032 | -11.495 | -11.527 | 119 | 1806 | 2199 | 119 |  | 3876 | Нарушение формы кольцевого шва | GWAN |  | 10:20 | 02:52 | 15:56 | 0 | 4160 |  | EXT | Нарушение формы кольцевого шва |  | (c)
41625.08 | 0 | -0.014 | -9.97 | -9.984 | 1069 | 2228 | 2181 | 0 |  | 3878 | Нарушение формы кольцевого шва | GWAN |  | 01:39 | 04:46 | 04:39 | 0 | 2224 |  | EXT | Нарушение формы кольцевого шва |  | (c)
41625.08 | 0 | -0.039 | -9.97 | -10.009 | -911 | -254 | -105 | 0 |  | 3878 | Нарушение формы кольцевого шва | GWAN |  | 08:19 | 10:06 | 10:30 | 0 | 1613 |  | EXT | Нарушение формы кольцевого шва |  | (c)
41651.794 | 5.189 | 5.089 | -6.191 | -6.291 | -1074 | -700 | -858 | 643 | 5089 | 3880 |  | GOUG | GENE | 08:49 | 09:49 | 09:23 | 323 | 431 | 6 | EXT | Задир. |  | (c)
41827.105 | 0 | -0.021 | -11.405 | -11.426 | 121 | 1277 | 2194 | 121 |  | 3896 | Нарушение формы кольцевого шва | GWAN |  | 10:17 | 01:24 | 15:52 | 0 | 4145 |  | EXT | Нарушение формы кольцевого шва |  | (c)
41848.253 | 9.743 | 9.731 | -1.432 | -1.444 | 1637 | 1726 | 1832 | 205 | 1302 | 3897 |  | CORR | GENE | 03:07 | 03:21 | 03:38 | 142 | 388 | 13 | EXT |  | 0.9 | (c)
41849.685 | 0 | -0.027 | -10.61 | -10.637 | 1477 | -1470 | -1859 | 733 |  | 3898 | Нарушение формы кольцевого шва | GWAN |  | 10:52 | 02:56 | 13:53 | 0 | 2252 |  | EXT | Нарушение формы кольцевого шва |  | (c)
41849.685 | 0 | -0.013 | -10.61 | -10.623 | -206 | -46 | -56 | 0 |  | 3898 | Нарушение формы кольцевого шва | GWAN |  | 06:20 | 06:46 | 06:44 | 0 | 301 |  | EXT | Нарушение формы кольцевого шва |  | (c)
41861.53 | 1.235 | 1.233 | -9.145 | -9.147 | 1774 | 1837 | 1830 | 1774 | 1233 | 3899 |  | CORR | CIGR | 06:34 | 06:44 | 06:43 | 25 | 112 | 10 | EXT |  | 0.89 | (c)
41978.861 | 9.241 | 9.046 | -2.094 | -2.289 | 2209 | -2115 | -2174 | 0 | 2090 | 3909 |  | GOUG | GENE | 05:17 | 05:39 | 05:29 | 199 | 158 | 8 | EXT | Задир. |  | (c)
42117.056 | 0.681 | 0.64 | -10.634 | -10.675 | 1960 | 2003 | 2071 | 48 | 640 | 3922 |  | CORR | GENE | 06:60 | 07:07 | 07:18 | 87 | 222 | 10 | EXT |  | 0.89 | (c)
42230.774 | 2.154 | 2.048 | -9.181 | -9.287 | -1829 | -1680 | -1413 | 401 | 2048 | 3932 |  | CORR | GENE | 05:22 | 05:46 | 06:29 | 131 | 832 | 11 | EXT |  | 0.9 | (c)
42373.989 | 0.364 | 0.339 | -10.656 | -10.681 | 1546 | 1609 | 1624 | 529 | 339 | 3945 |  | CORR | CIGR | 06:40 | 06:51 | 06:53 | 33 | 156 | 14 | EXT |  | 0.89 | (c)
42433.763 | 4.703 | 4.676 | -6.032 | -6.059 | 1372 | 1742 | 1615 | 373 | 4676 | 3950 |  | CORR | GENE | 05:12 | 06:12 | 05:51 | 52 | 486 | 13 | EXT |  | 0.89 | (c)
42765.827 | 2.617 | 2.605 | -8.593 | -8.605 | 508 | 561 | 560 | 508 | 2605 | 3980 |  | CORR | CIGR | 04:02 | 04:11 | 04:11 | 28 | 104 | 10 | EXT |  | 0.89 | (c)
42772.209 | 8.999 | 8.97 | -2.211 | -2.24 | 1868 | 1931 | 1929 | 240 | 2210 | 3980 |  | CORR | CIGR | 07:42 | 07:52 | 07:52 | 30 | 123 | 10 | EXT |  | 0.89 | (c)
42772.528 | 9.318 | 9.308 | -1.892 | -1.902 | 2029 | 2084 | 2097 | 66 | 1876 | 3980 |  | CORR | CIGR | 08:08 | 08:17 | 08:19 | 26 | 135 | 10 | EXT |  | 0.89 | (c)
42773.036 | 9.826 | 9.815 | -1.384 | -1.395 | 1686 | 2115 | 1933 | 51 | 1294 | 3980 |  | CORR | GENE | 07:12 | 08:22 | 07:52 | 101 | 494 | 10 | EXT |  | 0.89 | (c)
42782.71 | 0 | -0.009 | -3.655 | -3.664 | -1325 | -260 | -716 | 107 |  | 3982 | Нарушение формы кольцевого шва | GWAN |  | 06:09 | 09:01 | 07:47 | 0 | 1218 |  | EXT | Нарушение формы кольцевого шва Аномалия находится на упругопластическом изгибе: R=571 D, максимальное растяжение на 9.8 час. |  | (c)
42782.71 | 0 | -0.036 | -3.655 | -3.691 | 524 | 758 | 849 | 524 |  | 3982 | Нарушение формы кольцевого шва | GWAN |  | 11:07 | 11:45 | 11:60 | 0 | 651 |  | EXT | Нарушение формы кольцевого шва Аномалия находится на упругопластическом изгибе: R=571 D, максимальное растяжение на 9.8 час. |  | (c)
42783.01 | 0.3 | 0.218 | -3.355 | -3.437 | -1594 | -915 | -1184 | 636 | 218 | 3982 |  | CORR | GENE | 05:26 | 07:15 | 06:32 | 90 | 821 | 11 | EXT | Аномалия находится на упругопластическом изгибе: R=546 D, максимальное растяжение на 9.9 час. | 0.89 | (c)
42823.681 | 4.206 | 4.129 | -7.354 | -7.431 | -766 | -617 | -472 | 178 | 4129 | 3986 |  | CORR | GENE | 05:06 | 05:30 | 05:53 | 99 | 589 | 11 | EXT |  | 0.89 | (c)
42845.742 | 3.092 | 2.951 | -8.198 | -8.339 | -2207 | -1669 | -1891 | 24 | 2951 | 3988 |  | GOUG | GENE | 06:30 | 07:57 | 07:21 | 1101 | 631 | 7 | EXT | Зона задиров. |  | (c)
42847.994 | 5.344 | 5.259 | -5.946 | -6.031 | -1861 | -1676 | -1758 | 370 | 5259 | 3988 |  | GOUG | GENE | 07:26 | 07:56 | 07:43 | 86 | 205 | 6 | EXT | Задир. |  | (c)
42848.403 | 5.753 | 5.694 | -5.537 | -5.596 | -2092 | -1912 | -1950 | 139 | 5468 | 3988 |  | GOUG | GENE | 06:49 | 07:18 | 07:12 | 128 | 283 | 7 | EXT | Задир. |  | (c)
42854.441 | 0.501 | 0.441 | -10.754 | -10.814 | -1030 | -1030 | -914 | 797 | 441 | 3989 |  | GOUG | GENE | 06:31 | 06:31 | 06:50 | 72 | 234 | 6 | EXT | Задир. |  | (c)
42859.669 | 5.729 | 3.903 | -5.526 | -7.352 | 1007 | -1522 | -1223 | 0 |  | 3989 |  | OVAL |  | 00:00 | 05:12 | 06:00 | 3490 |  |  | N/A | Овальность: 0,02 |  | (c)
42903.793 | 4.753 | 4.73 | -5.692 | -5.715 |  |  |  |  | 4730 | 3993 |  | CORR | CIGR | 05:54 | 06:02 | 06:04 | 34 | 121 | 12 | EXT |  | 0.89 | (c)
42904.169 | 5.129 | 5.114 | -5.316 | -5.331 |  |  |  |  | 5114 | 3993 |  | CORR | CIGR | 06:26 | 06:37 | 06:33 | 17 | 94 | 10 | EXT |  | 0.89 | (c)
42932.439 | 1.094 | 1.06 | -10.021 | -10.055 |  |  |  |  | 1060 | 3996 |  | SWAN | AXGR | 03:56 | 03:57 | 03:58 | 62 | 26 |  | INT | Эквивалент потери металла 10%. |  | (c)
42932.736 | 1.391 | 1.287 | -9.724 | -9.828 |  |  |  |  | 1287 | 3996 |  | ARTD | AXGR | 03:52 | 03:53 | 03:53 | 183 | 19 |  | EXT | Эквивалент потери металла 12%. |  | (c)
42941.397 | 10.052 | 9.992 | -1.063 | -1.123 |  |  |  |  | 989 | 3996 |  | SWAN | AXGR | 03:45 | 03:47 | 03:47 | 134 | 27 |  | EXT | Эквивалент потери металла 10%. |  | (c)
42943.112 | 0.652 | 0.539 | -10.498 | -10.611 |  |  |  |  | 539 | 3997 |  | CORR | GENE | 05:34 | 06:11 | 06:00 | 161 | 325 | 12 | EXT |  | 0.9 | (c)
42943.394 | 0.934 | 0.846 | -10.216 | -10.304 |  |  |  |  | 846 | 3997 |  | CORR | GENE | 05:11 | 05:21 | 05:44 | 154 | 410 | 14 | EXT |  | 0.91 | (c)
42943.749 | 1.289 | 1.153 | -9.861 | -9.997 |  |  |  |  | 1153 | 3997 |  | CORR | GENE | 05:16 | 06:20 | 05:57 | 199 | 516 | 11 | EXT |  | 0.91 | (c)
42953.593 | 11.133 | 11.114 | -0.017 | -0.036 |  |  |  |  | 8 | 3997 |  | CORR | CIGR | 08:23 | 08:53 | 08:58 | 28 | 433 | 10 | EXT |  | 0.89 | (c)
42965.699 | 2.139 | 2.139 | -9.231 | -9.231 |  |  |  |  | 2139 | 3999 |  | GOUG | GENE | 02:54 | 03:59 | 03:26 | 1723 | 401 | 8 | EXT | Задир. |  | (b)
42980.236 | 5.306 | 5.296 | -5.364 | -5.374 |  |  |  |  | 5296 | 4000 |  | CORR | PITT | 05:52 | 05:54 | 05:54 | 19 | 22 | 15 | EXT |  | 0.89 | (c)
42980.944 | 6.014 | 6.003 | -4.656 | -4.667 |  |  |  |  | 4645 | 4000 |  | CORR | CIGR | 06:01 | 06:10 | 06:09 | 22 | 95 | 13 | EXT |  | 0.89 | (c)
42982.262 | 7.332 | 7.326 | -3.338 | -3.344 |  |  |  |  | 3328 | 4000 |  | CORR | CIGR | 05:28 | 05:32 | 05:33 | 16 | 66 | 10 | EXT |  | 0.89 | (c)
42982.764 | 7.834 | 7.821 | -2.836 | -2.849 |  |  |  |  | 2825 | 4000 |  | CORR | CIGR | 05:59 | 06:06 | 06:06 | 24 | 84 | 11 | EXT |  | 0.89 | (c)
42984.107 | 9.177 | 9.167 | -1.493 | -1.503 |  |  |  |  | 1475 | 4000 |  | CORR | CIGR | 05:44 | 05:50 | 05:50 | 28 | 80 | 11 | EXT |  | 0.89 | (c)
42987.078 | 1.478 | 1.447 | -9.177 | -9.208 |  |  |  |  | 1447 | 4001 |  | CORR | GENE | 05:24 | 05:40 | 05:53 | 84 | 360 | 15 | EXT |  | 0.89 | (c)
42990.063 | 4.463 | 4.444 | -6.192 | -6.211 |  |  |  |  | 4444 | 4001 |  | CORR | CIGR | 06:10 | 06:22 | 06:22 | 31 | 138 | 11 | EXT | Аномалия находится на упругопластическом изгибе: R=704 D, максимальное растяжение на 11.7 час. | 0.89 | (c)
42996.396 | 0.141 | 0.05 | -10.649 | -10.74 | -1794 | -1777 | -1763 | 437 | 50 | 4002 |  | CORR | GENE | 04:45 | 04:48 | 04:50 | 417 | 62 | 14 | EXT | Аномалия находится на упругопластическом изгибе: R=291 D, максимальное растяжение на 11.6 час. | 0.95 | (c)
43074.674 | 11.049 | 11.041 | -0.296 | -0.304 |  |  |  |  | 38 | 4008 |  | SWAN | GENE | 09:34 | 10:08 | 09:53 | 266 | 238 |  | INT | Эквивалент потери металла 11%. |  | (c)
43102.58 | 5.64 | 5.609 | -5.825 | -5.856 |  |  |  |  | 5609 | 4011 |  | CORR | GENE | 08:42 | 08:59 | 09:01 | 57 | 240 | 12 | EXT |  | 0.89 | (c)
43119.58 | 11.175 | 11.149 | -0.28 | -0.306 |  |  |  |  | 255 | 4012 |  | SWAN | GENE | 02:43 | 02:51 | 02:51 | 51 | 101 |  | INT | Эквивалент потери металла 10%. |  | (c)
43120.146 | 0.286 | 0.12 | -10.924 | -11.09 |  |  |  |  | 120 | 4013 |  | SWAN | GENE | 04:30 | 04:37 | 04:45 | 181 | 183 |  | INT | Эквивалент потери металла 11%. |  | (c)
43138.901 | 7.831 | 7.754 | -3.414 | -3.491 |  |  |  |  | 3375 | 4014 |  | CORR | GENE | 05:23 | 05:41 | 05:48 | 116 | 316 | 10 | EXT |  | 0.9 | (c)
43154.159 | 0.739 | 0.688 | -9.751 | -9.802 |  |  |  |  | 688 | 4016 |  | SWAN | GENE | 05:03 | 05:23 | 05:16 | 188 | 157 |  | INT | Эквивалент потери металла 10%. |  | (c)
43170.194 | 6.284 | 6.278 | -5.126 | -5.132 |  |  |  |  | 5117 | 4017 |  | GOUG | CISL | 03:21 | 03:26 | 03:26 | 15 | 61 | 8 | EXT | Задир. |  | (b)
43174.545 | 10.635 | 10.593 | -0.775 | -0.817 |  |  |  |  | 755 | 4017 |  | GOUG | GENE | 01:41 | 01:48 | 01:50 | 62 | 114 | 11 | EXT | Задир. |  | (c)
43196.821 | 10.236 | 10.229 | -0.834 | -0.841 | -2055 | -2029 | -2027 | 175 | 821 | 4019 |  | GOUG | CIGR | 06:42 | 06:46 | 06:47 | 20 | 58 | 10 | EXT | Задир. |  | (c)
43232.375 | 0.85 | 0.842 | -10.225 | -10.233 | 608 | 667 | 666 | 608 | 842 | 4023 |  | CORR | CIGR | 04:30 | 04:40 | 04:39 | 16 | 115 | 12 | EXT | Аномалия находится на отводе. | 0.89 | (c)
43275.83 | 0.505 | 0.121 | -10.59 | -10.974 | -2214 | -2214 | -2190 | 16 | 121 | 4027 |  | CORR | AXGR | 06:32 | 06:32 | 06:36 | 386 | 48 | 10 | EXT |  | 0.93 | (c)
43278.112 | 2.787 | 2.775 | -8.308 | -8.32 | -1913 | -1841 | -1852 | 318 | 2775 | 4027 |  | CORR | CIGR | 07:20 | 07:32 | 07:30 | 29 | 122 | 10 | EXT |  | 0.89 | (c)
43278.968 | 3.643 | 3.63 | -7.452 | -7.465 | 2226 | -2204 | -2199 | 0 | 3630 | 4027 |  | CORR | CIGR | 06:28 | 06:33 | 06:34 | 23 | 72 | 10 | EXT |  | 0.89 | (c)
43280.826 | 5.501 | 5.403 | -5.594 | -5.692 | -1761 | -1580 | -1562 | 470 | 5403 | 4027 |  | CORR | GENE | 07:45 | 08:14 | 08:17 | 147 | 398 | 10 | EXT |  | 0.9 | (c)
43282.359 | 7.034 | 7.02 | -4.061 | -4.075 | -1914 | -1849 | -1848 | 316 | 4051 | 4027 |  | CORR | CIGR | 07:20 | 07:31 | 07:31 | 24 | 132 | 10 | EXT |  | 0.89 | (c)
43282.738 | 7.413 | 7.4 | -3.682 | -3.695 | -1990 | -1640 | -1783 | 240 | 3617 | 4027 |  | CORR | GENE | 07:08 | 08:04 | 07:41 | 78 | 415 | 16 | EXT |  | 0.89 | (c)
43283.992 | 8.667 | 8.593 | -2.428 | -2.502 | -2088 | -2005 | -1859 | 142 | 2422 | 4027 |  | CORR | GENE | 06:52 | 07:06 | 07:29 | 80 | 458 | 11 | EXT |  | 0.89 | (c)
43285.081 | 9.756 | 9.739 | -1.339 | -1.356 | -2160 | -1459 | -1758 | 71 | 1201 | 4027 |  | CORR | GENE | 06:40 | 08:34 | 07:45 | 155 | 804 | 15 | EXT |  | 0.9 | (c)
43287.866 | 1.446 | 1.423 | -9.769 | -9.792 | -1610 | -1378 | -1444 | 621 | 1423 | 4028 |  | CORR | GENE | 07:26 | 08:03 | 07:53 | 70 | 331 | 11 | EXT |  | 0.89 | (c)
43321.57 | 1.445 | 1.431 | -9.775 | -9.789 | 2185 | -2228 | -2225 | 0 | 1431 | 4031 |  | CORR | CIGR | 08:24 | 08:32 | 08:32 | 29 | 101 | 10 | EXT |  | 0.89 | (c)
43323.935 | 3.81 | 3.298 | -7.41 | -7.922 | 2042 | 2064 | 2075 | 122 | 3298 | 4031 |  | CORR | GENE | 08:01 | 08:05 | 08:07 | 760 | 66 | 10 | EXT |  | 0.95 | (c)
43324.83 | 4.705 | 4.672 | -6.515 | -6.548 | -2214 | -2102 | -2088 | 16 | 4672 | 4031 |  | CORR | CIGR | 08:34 | 08:52 | 08:55 | 53 | 253 | 10 | EXT |  | 0.89 | (c)
43348.364 | 6.124 | 6.084 | -5.371 | -5.411 | -971 | -809 | -822 | 674 | 5371 | 4033 |  | CORR | CIGR | 06:16 | 06:42 | 06:40 | 40 | 297 | 12 | EXT | Аномалия находится на отводе. | 0.89 | (c)
43364.665 | 0 | -0.052 | -11.37 | -11.422 | [5 empty] | 4035 | Нарушение формы кольцевого шва | GWAN |  | 08:52 | 11:11 | 10:59 | 0 | 1576 |  | EXT | Нарушение формы кольцевого шва |  | (c)
43369.906 | 5.241 | 5.232 | -6.129 | -6.138 |  |  |  |  | 5232 | 4035 |  | CORR | CIGR | 04:40 | 04:54 | 04:56 | 36 | 198 | 12 | EXT |  | 0.89 | (c)
43370.483 | 5.818 | 5.744 | -5.552 | -5.626 |  |  |  |  | 5513 | 4035 |  | CORR | GENE | 05:24 | 05:46 | 06:11 | 113 | 572 | 10 | EXT |  | 0.89 | (c)
43398.503 | 11.298 | 11.269 | -0.197 | -0.226 |  |  |  |  | 181 | 4036б |  | CORR | CIGR | 10:30 | 10:40 | 10:38 | 45 | 100 | 10 | EXT |  | 0.89 | (c)
43400.118 | 1.418 | 1.375 | -8.997 | -9.04 |  |  |  |  | 1375 | 4038 |  | CORR | GENE | 05:44 | 05:59 | 05:57 | 50 | 161 | 10 | EXT |  | 0.89 | (c)
43432.698 | 0.768 | 0.724 | -10.417 | -10.461 | -588 | -109 | -218 | 0 | 724 | 4041 |  | CORR | GENE | 07:41 | 08:58 | 08:41 | 82 | 739 | 10 | EXT |  | 0.89 | (c)
43488.437 | 0.587 | 0.562 | -10.543 | -10.568 |  |  |  |  | 562 | 4046 |  | ARTD | GENE | 04:10 | 04:25 | 04:24 | 56 | 166 |  | EXT | Эквивалент потери металла 13%. Аномалия находится на упругопластическом изгибе: R=482 D, максимальное растяжение на 5.7 час. |  | (c)
43491.415 | 3.565 | 3.538 | -7.565 | -7.592 |  |  |  |  | 3538 | 4046 |  | ARTD | GENE | 04:09 | 04:22 | 04:23 | 59 | 169 |  | EXT | Эквивалент потери металла 15%. Аномалия находится на упругопластическом изгибе: R=349 D, максимальное растяжение на 5.7 час. |  | (c)
43494.399 | 6.549 | 6.519 | -4.581 | -4.611 |  |  |  |  | 4553 | 4046 |  | ARTD | GENE | 04:08 | 04:19 | 04:20 | 58 | 147 |  | EXT | Эквивалент потери металла 14%. Аномалия находится на упругопластическом изгибе: R=299 D, максимальное растяжение на 6.3 час. |  | (c)
43530.732 | 9.177 | 9.046 | -0.368 | -0.499 | 2065 | -2005 | -2107 | 0 | 348 | 4049 |  | CORR | GENE | 04:37 | 05:40 | 05:23 | 151 | 578 | 11 | EXT | Аномалия находится на упругопластическом изгибе: R=596 D, максимальное растяжение на 0.6 час. | 0.9 | (c)
43531.082 | 9.527 | 9.471 | -0.018 | -0.074 | 2228 | -1964 | -1586 | 0 | 7 | 4049 |  | CORR | GENE | 05:03 | 05:46 | 06:47 | 67 | 1294 | 13 | EXT | Аномалия находится на упругопластическом изгибе: R=578 D, максимальное растяжение на 0.6 час. | 0.89 | (c)
43532.802 | 1.702 | 1.369 | -9.638 | -9.971 | -1551 | -1482 | -1502 | 679 | 1369 | 4050 |  | CORR | GENE | 04:54 | 05:05 | 05:02 | 669 | 99 | 11 | EXT | Аномалия находится на упругопластическом изгибе: R=470 D, максимальное растяжение на 0.6 час. | 0.95 | (c)
43534.28 | 3.18 | 2.809 | -8.16 | -8.531 | -1524 | -1469 | -1453 | 707 | 2809 | 4050 |  | CORR | GENE | 04:59 | 05:07 | 05:10 | 1255 | 142 | 10 | EXT | Аномалия находится на упругопластическом изгибе: R=412 D, максимальное растяжение на 0.6 час. | 0.96 | (c)
43561.841 | 9.166 | 9.155 | -1.964 | -1.975 | 1815 | 1872 | 1876 | 294 | 1952 | 4053 |  | CORR | CIGR | 05:14 | 05:23 | 05:24 | 23 | 121 | 10 | EXT |  | 0.89 | (c)
43632.04 | 10.945 | 10.466 | -0.675 | -1.154 | 1831 | 2019 | 1965 | 1831 | 641 | 4059 |  | ARTD | GENE | 08:01 | 08:31 | 08:22 | 513 | 268 |  | EXT | Эквивалент потери металла 11%. Аномалия находится на отводе. |  | (c)
43651.365 | 7.175 | 7.053 | -4.015 | -4.137 | -1734 | -1662 | -1638 | 1541 | 3688 | 4061 |  | GOUG | GENE | 10:34 | 10:46 | 10:49 | 449 | 193 | 10 | EXT | Аномалия находится на отводе. Зона задиров. |  | (c)
43686.266 | 9.611 | 9.584 | -1.604 | -1.631 | 937 | 1069 | 1091 | 937 | 1586 | 4064 |  | CORR | CIGR | 03:59 | 04:20 | 04:24 | 45 | 308 | 10 | EXT |  | 0.89 | (c)
43694.788 | 6.918 | 6.903 | -4.052 | -4.067 | -828 | -782 | -770 | 712 | 4042 | 4065 |  | CORR | CIGR | 06:46 | 06:54 | 06:56 | 25 | 117 | 10 | EXT |  | 0.89 | (c)
43697.73 | 9.86 | 9.817 | -1.11 | -1.153 | -1724 | -1500 | -1575 | 507 | 1103 | 4065 |  | CORR | GENE | 04:22 | 04:58 | 04:46 | 50 | 298 | 11 | EXT |  | 0.89 | (c)
43704.861 | 4.306 | 3.981 | -5.219 | -5.544 | 1394 | 1965 | 2068 | 0 | 3981 | 4067 |  | CORR | GENE | 04:05 | 05:37 | 05:53 | 429 | 1348 | 12 | EXT |  | 0.94 | (c)
43712.047 | 1.967 | 1.918 | -9.468 | -9.517 | -1145 | -959 | -927 | 709 | 1918 | 4068 |  | CORR | GENE | 08:36 | 09:06 | 09:11 | 80 | 436 | 10 | EXT |  | 0.89 | (c)
43720.898 | 10.818 | 10.757 | -0.617 | -0.678 | -1864 | -1649 | -1571 | 366 | 579 | 4068 |  | CORR | GENE | 06:40 | 07:15 | 07:28 | 99 | 587 | 10 | EXT |  | 0.89 | (c)
43721.256 | 11.176 | 11.09 | -0.259 | -0.345 | -2030 | -1820 | -1678 | 201 | 235 | 4068 |  | CORR | GENE | 06:13 | 06:47 | 07:10 | 110 | 703 | 13 | EXT |  | 0.9 | (c)
43721.579 | 0.064 | 0.045 | -11.356 | -11.375 | 1954 | 2177 | 2120 | 0 | 45 | 4069 |  | CORR | GENE | 06:58 | 07:34 | 07:25 | 62 | 331 | 13 | EXT |  | 0.89 | (c)
43728.012 | 6.497 | 6.284 | -4.923 | -5.136 | 1658 | 2110 | 1965 | 0 | 4858 | 4069 |  | CORR | GENE | 06:11 | 07:23 | 07:00 | 278 | 613 | 12 | EXT |  | 0.92 | (c)
43728.976 | 7.461 | 7.243 | -3.959 | -4.177 | 1818 | 2050 | 2040 | 0 | 3930 | 4069 |  | CORR | GENE | 06:36 | 07:14 | 07:12 | 247 | 444 | 11 | EXT |  | 0.91 | (c)
43730.023 | 8.508 | 8.324 | -2.912 | -3.096 | 1833 | 2039 | 2044 | 0 | 2729 | 4069 |  | CORR | GENE | 06:39 | 07:12 | 07:13 | 367 | 423 | 11 | EXT |  | 0.93 | (c)
43732.259 | 10.744 | 8.857 | -0.676 | -2.563 | 1991 | 2168 | 2101 | 19 | 99 | 4069 |  | CORR | GENE | 07:04 | 07:33 | 07:22 | 2464 | 221 | 10 | EXT |  | 0.97 | (c)
43767.184 | 0.154 | 0.112 | -11.191 | -11.233 | 1751 | 1910 | 2026 | 0 | 112 | 4073 |  | CORR | GENE | 07:18 | 07:44 | 08:03 | 103 | 549 | 10 | EXT |  | 0.89 | (c)
43923.795 | 0 | -0.032 | -9.635 | -9.667 | -1973 | -1301 | -1297 | 258 |  | 4087 | Нарушение формы кольцевого шва | GWAN |  | 05:52 | 07:40 | 07:41 | 0 | 1352 |  | EXT | Нарушение формы кольцевого шва |  | (c)
43944.855 | 0 | -0.023 | -11.335 | -11.358 | 893 | 1047 | 1194 | 735 |  | 4089 | Нарушение формы кольцевого шва | GWAN |  | 01:41 | 02:05 | 02:29 | 0 | 603 |  | EXT | Нарушение формы кольцевого шва |  | (c)
43944.855 | 0 | -0.024 | -11.335 | -11.359 | -1562 | -1436 | -1131 | 668 |  | 4089 | Нарушение формы кольцевого шва | GWAN |  | 07:04 | 07:25 | 08:14 | 0 | 863 |  | EXT | Нарушение формы кольцевого шва |  | (c)
43944.855 | 0 | -0.029 | -11.335 | -11.364 | -552 | -405 | -403 | 255 |  | 4089 | Нарушение формы кольцевого шва | GWAN |  | 09:47 | 10:11 | 10:11 | 0 | 298 |  | EXT | Нарушение формы кольцевого шва |  | (c)
43952.838 | 7.983 | 7.968 | -3.352 | -3.367 | -1283 | -1165 | -1072 | 861 | 3327 | 4089 |  | CORR | CIGR | 07:49 | 08:08 | 08:23 | 40 | 422 | 14 | EXT |  | 0.89 | (c)
43978.865 | 0 | -0.039 | -5.845 | -5.884 | -129 | 120 | 60 | 0 |  | 4092 | Нарушение формы кольцевого шва | GWAN |  | 02:01 | 02:41 | 02:31 | 0 | 378 |  | EXT | Нарушение формы кольцевого шва |  | (c)
43978.865 | 0 | -0.034 | -5.845 | -5.879 | 511 | -1006 | -2181 | 0 |  | 4092 | Нарушение формы кольцевого шва | GWAN |  | 03:44 | 11:39 | 08:29 | 0 | 3540 |  | EXT | Нарушение формы кольцевого шва |  | (c)
43986.979 | 2.269 | 2.193 | -2.811 | -2.887 | 696 | 762 | 739 | 696 | 2193 | 4093 |  | CORR | GENE | 04:10 | 04:21 | 04:17 | 367 | 86 | 10 | EXT |  | 0.93 | (c)
43987.36 | 2.65 | 2.583 | -2.43 | -2.497 | 764 | 780 | 778 | 764 | 2165 | 4093 |  | CORR | AXGR | 04:21 | 04:24 | 04:23 | 332 | 28 | 10 | EXT |  | 0.92 | (c)
43987.483 | 2.773 | 2.646 | -2.307 | -2.434 | -2217 | -2200 | -2199 | 14 | 1931 | 4093 |  | LWAN | AXGR | 08:20 | 08:22 | 08:23 | 503 | 37 |  | EXT | Эквивалент потери металла 16%. |  | (c)
43987.796 | 3.086 | 2.959 | -1.994 | -2.121 | 459 | 575 | 689 | 459 | 1966 | 4093 |  | CORR | GENE | 03:32 | 03:50 | 04:09 | 155 | 461 | 12 | EXT |  | 0.9 | (c)
43988.196 | 3.486 | 3.474 | -1.594 | -1.606 | 2212 | -2203 | -2198 | 0 | 1583 | 4093 |  | CORR | CIGR | 08:15 | 08:22 | 08:23 | 23 | 101 | 11 | EXT |  | 0.89 | (c)
43989.12 | 4.41 | 4.388 | -0.67 | -0.692 | 1985 | 2050 | 2041 | 134 | 662 | 4093 |  | CORR | CIGR | 07:38 | 07:48 | 07:47 | 30 | 111 | 10 | EXT |  | 0.89 | (c)
43989.289 | 4.579 | 4.538 | -0.501 | -0.542 | 1976 | 1998 | 2005 | 197 | 420 | 4093 |  | CORR | GENE | 07:37 | 07:40 | 07:41 | 122 | 57 | 13 | EXT |  | 0.9 | (c)
43990.41 | 0.62 | 0.542 | -10.7 | -10.778 | 2123 | 2123 | 2135 | 83 | 542 | 4094 |  | CORR | AXGR | 07:56 | 07:56 | 07:58 | 195 | 25 | 12 | EXT |  | 0.91 | (c)
43997.389 | 7.599 | 7.523 | -3.721 | -3.797 | 2179 | 2185 | 2188 | 34 | 3601 | 4094 |  | CORR | AXGR | 08:05 | 08:07 | 08:07 | 196 | 18 | 10 | EXT |  | 0.9 | (c)
44049.732 | 4.612 | 4.558 | -6.613 | -6.667 | -951 | -238 | -503 | 55 | 4558 | 4101 |  | CORR | GENE | 06:54 | 08:50 | 08:07 | 167 | 896 | 10 | EXT |  | 0.9 | (c)
44049.988 | 4.868 | 4.835 | -6.357 | -6.39 | -1361 | -1007 | -976 | 590 | 4835 | 4101 |  | CORR | GENE | 05:48 | 06:45 | 06:51 | 87 | 772 | 14 | EXT |  | 0.89 | (c)
44050.138 | 5.018 | 4.935 | -6.207 | -6.29 | -2229 | -2033 | -1864 | 2 | 4935 | 4101 |  | CORR | GENE | 03:28 | 03:60 | 04:27 | 114 | 729 | 11 | EXT |  | 0.89 | (c)
44079.696 | 0.111 | 0.045 | -10.569 | -10.635 | 2086 | 2115 | 2113 | 91 | 45 | 4104 | Дефект проката | MIAN | GENE | 05:56 | 06:01 | 06:00 | 261 | 54 |  | EXT | Дефект проката Эквивалент потери металла 12%. |  | (c)
44083.051 | 3.466 | 3.428 | -7.214 | -7.252 | -1350 | -1238 | -1194 | 881 | 3428 | 4104 |  | CORR | GENE | 08:41 | 08:59 | 09:07 | 56 | 311 | 10 | EXT |  | 0.89 | (c)
44083.232 | 3.647 | 3.593 | -7.033 | -7.087 | 2187 | -2136 | -2098 | 0 | 3593 | 4104 |  | CORR | GENE | 06:12 | 06:35 | 06:41 | 74 | 352 | 16 | EXT |  | 0.89 | (c)
44084.021 | 4.436 | 4.348 | -6.244 | -6.332 | -2202 | -2102 | -1997 | 29 | 4348 | 4104 |  | CORR | GENE | 06:24 | 06:40 | 06:57 | 91 | 409 | 10 | EXT |  | 0.89 | (c)
44086.94 | 7.355 | 7.297 | -3.325 | -3.383 | 889 | 1165 | 1093 | 889 | 3241 | 4104 |  | CORR | GENE | 02:43 | 03:27 | 03:16 | 142 | 408 | 11 | EXT |  | 0.9 | (c)
44087.683 | 8.098 | 8.058 | -2.582 | -2.622 | -1595 | -1473 | -1489 | 636 | 2552 | 4104 |  | CORR | GENE | 08:02 | 08:22 | 08:19 | 70 | 211 | 10 | EXT |  | 0.89 | (c)
44089.775 | 10.19 | 10.171 | -0.49 | -0.509 | 1163 | 1217 | 1241 | 911 | 476 | 4104 |  | CORR | CIGR | 03:27 | 03:36 | 03:40 | 33 | 156 | 11 | EXT |  | 0.89 | (c)
44094.325 | 4.06 | 3.969 | -6.68 | -6.771 | 1730 | 1824 | 1908 | 144 | 3969 | 4105 |  | CORR | GENE | 02:58 | 03:14 | 03:27 | 146 | 357 | 14 | EXT |  | 0.9 | (c)
44102.085 | 1.08 | 0.998 | -10.355 | -10.437 | 2144 | -2045 | -2115 | 0 | 998 | 4106 |  | CORR | GENE | 02:50 | 03:34 | 03:23 | 156 | 402 | 11 | EXT |  | 0.9 | (c)
44102.215 | 1.21 | 1.162 | -10.225 | -10.273 | -262 | -174 | -169 | 76 | 1162 | 4106 |  | CORR | GENE | 08:22 | 08:36 | 08:37 | 61 | 186 | 10 | EXT |  | 0.89 | (c)
44102.36 | 1.355 | 1.28 | -10.08 | -10.155 | -460 | -314 | -305 | 150 | 1280 | 4106 |  | CORR | GENE | 07:50 | 08:14 | 08:15 | 96 | 310 | 10 | EXT |  | 0.89 | (c)
44142.027 | 7.077 | 7.048 | -4.288 | -4.317 | -257 | -65 | -74 | 0 | 4243 | 4109 |  | CORR | GENE | 08:50 | 09:21 | 09:19 | 74 | 364 | 10 | EXT |  | 0.89 | (c)
44143.211 | 8.261 | 8.201 | -3.104 | -3.164 | -329 | -192 | -131 | 0 | 3093 | 4109 |  | CORR | GENE | 08:38 | 09:00 | 09:10 | 71 | 397 | 10 | EXT |  | 0.89 | (c)
44143.359 | 8.409 | 8.309 | -2.956 | -3.056 | 1642 | 1785 | 1933 | 7 | 2940 | 4109 |  | CORR | GENE | 01:56 | 02:19 | 02:43 | 116 | 582 | 12 | EXT |  | 0.9 | (c)
44143.673 | 8.723 | 8.522 | -2.642 | -2.843 | 2146 | 2165 | 2182 | 13 | 1867 | 4109 |  | CORR | GENE | 03:17 | 03:21 | 03:23 | 976 | 72 | 10 | EXT |  | 0.96 | (c)
44144.106 | 9.156 | 9.099 | -2.209 | -2.266 | 1601 | 1775 | 1856 | 120 | 2163 | 4109 |  | CORR | GENE | 01:49 | 02:18 | 02:31 | 103 | 510 | 13 | EXT |  | 0.89 | (c)
44144.458 | 9.508 | 9.435 | -1.857 | -1.93 | 2228 | -2202 | -2214 | 0 | 1680 | 4109 |  | CORR | AXGR | 03:31 | 03:36 | 03:34 | 250 | 38 | 15 | EXT |  | 0.93 | (c)
44144.83 | 9.88 | 9.857 | -1.485 | -1.508 | 1357 | 2029 | 1814 | 0 | 1312 | 4109 |  | CORR | GENE | 01:10 | 02:59 | 02:24 | 196 | 915 | 19 | EXT |  | 0.93 | (c)
44145.145 | 10.195 | 10.097 | -1.17 | -1.268 | 2174 | 2230 | 2220 | 0 | 995 | 4109 |  | CORR | GENE | 03:22 | 03:31 | 03:29 | 273 | 92 | 15 | EXT |  | 0.93 | (c)
44145.557 | 10.607 | 10.46 | -0.758 | -0.905 | 2228 | -2204 | -2212 | 0 | 150 | 4109 |  | CORR | AXGR | 03:31 | 03:35 | 03:34 | 755 | 42 | 10 | EXT |  | 0.95 | (c)
44145.898 | 10.948 | 10.933 | -0.417 | -0.432 | 2042 | 2135 | 2115 | 43 | 405 | 4109 |  | CORR | CIGR | 03:01 | 03:16 | 03:12 | 27 | 145 | 10 | EXT |  | 0.89 | (c)
44161.491 | 3.971 | 3.911 | -0.539 | -0.599 | 1629 | 1955 | 1961 | 0 | 484 | 4112 |  | CORR | GENE | 02:26 | 03:19 | 03:20 | 115 | 664 | 14 | EXT |  | 0.9 | (c)
44162.159 | 0.129 | 0.111 | -6.421 | -6.439 | 189 | 376 | 325 | 189 | 111 | 4113 |  | CORR | GENE | 10:32 | 11:02 | 10:54 | 49 | 272 | 15 | EXT |  | 0.89 | (c)
44164.56 | 2.53 | 2.509 | -4.02 | -4.041 | -345 | -197 | -208 | 72 | 2509 | 4113 |  | CORR | GENE | 09:06 | 09:30 | 09:28 | 56 | 273 | 11 | EXT |  | 0.89 | (c)
44164.56 | 2.53 | 0.862 | -4.02 | -5.688 | -49 | -23 | -30 | 11 | 862 | 4113 |  | CORR | AXGR | 09:54 | 09:58 | 09:57 | 2172 | 38 | 10 | EXT |  | 0.97 | (c)
44165.361 | 3.331 | 3.282 | -3.219 | -3.268 | -457 | -347 | -277 | 97 | 3197 | 4113 |  | CORR | GENE | 08:48 | 09:06 | 09:17 | 71 | 360 | 15 | EXT |  | 0.89 | (c)
44165.666 | 3.636 | 3.627 | -2.914 | -2.923 | -531 | -102 | -283 | 35 | 2833 | 4113 |  | CORR | GENE | 08:36 | 09:45 | 09:16 | 90 | 496 | 10 | EXT |  | 0.89 | (c)
44177.029 | 8.449 | 8.423 | -2.871 | -2.897 | 1745 | 1895 | 1869 | 237 | 2856 | 4114 |  | CORR | CIGR | 03:56 | 04:20 | 04:16 | 41 | 248 | 10 | EXT |  | 0.89 | (c)
44181.728 | 1.828 | 1.796 | -9.482 | -9.514 | -122 | 134 | 83 | 0 | 1796 | 4115 |  | CORR | GENE | 02:34 | 03:15 | 03:07 | 90 | 409 | 11 | EXT |  | 0.89 | (c)
44182.656 | 2.756 | 2.734 | -8.554 | -8.576 | 2047 | 2141 | 2134 | 10 | 2734 | 4115 |  | CORR | GENE | 08:24 | 08:39 | 08:38 | 55 | 173 | 10 | EXT |  | 0.89 | (c)
44183.113 | 3.213 | 3.197 | -8.097 | -8.113 | 399 | 447 | 436 | 399 | 3197 | 4115 |  | CORR | CIGR | 03:58 | 04:06 | 04:04 | 30 | 74 | 10 | EXT |  | 0.89 | (c)
44183.506 | 3.606 | 3.591 | -7.704 | -7.719 | -2102 | -2031 | -2005 | 129 | 3591 | 4115 |  | CORR | CIGR | 09:14 | 09:26 | 09:30 | 43 | 193 | 10 | EXT |  | 0.89 | (c)
44187.973 | 8.073 | 8.037 | -3.237 | -3.273 | 210 | 383 | 343 | 210 | 3210 | 4115 |  | CORR | GENE | 03:28 | 03:55 | 03:49 | 63 | 266 | 10 | EXT |  | 0.89 | (c)
44189.9 | 10 | 9.995 | -1.31 | -1.315 | -2179 | -2034 | -2061 | 52 | 1259 | 4115 |  | CORR | GENE | 09:02 | 09:25 | 09:21 | 56 | 236 | 10 | EXT |  | 0.89 | (c)
44191.21 | 0 | -0.041 | -11.43 | -11.471 | -1099 | 1711 | 604 | 77 |  | 4116 | Нарушение формы кольцевого шва | GWAN |  | 10:58 | 06:31 | 15:33 | 0 | 3406 |  | EXT | Нарушение формы кольцевого шва |  | (c)
44193.421 | 2.211 | 2.187 | -9.219 | -9.243 | -102 | -43 | -10 | 0 | 2187 | 4116 |  | CORR | CIGR | 01:39 | 01:48 | 01:53 | 36 | 184 | 11 | EXT |  | 0.89 | (c)
44196.224 | 5.014 | 4.847 | -6.416 | -6.583 | 244 | 269 | 287 | 244 | 4847 | 4116 |  | CORR | GENE | 02:35 | 02:39 | 02:41 | 745 | 85 | 10 | EXT |  | 0.95 | (c)
44196.789 | 5.579 | 5.548 | -5.851 | -5.882 | 352 | 409 | 478 | 352 | 5548 | 4116 |  | CORR | GENE | 02:52 | 03:01 | 03:12 | 50 | 252 | 12 | EXT |  | 0.89 | (c)
44197.573 | 6.363 | 6.285 | -5.067 | -5.145 | 141 | 325 | 447 | 141 | 5037 | 4116 |  | CORR | GENE | 02:18 | 02:48 | 03:07 | 108 | 611 | 11 | EXT |  | 0.89 | (c)
44199.479 | 8.269 | 8.264 | -3.161 | -3.166 | 142 | 253 | 241 | 142 | 3131 | 4116 |  | CORR | CIGR | 02:18 | 02:36 | 02:34 | 35 | 198 | 10 | EXT |  | 0.89 | (c)
44200.995 | 9.785 | 9.736 | -1.645 | -1.694 | -1842 | -1709 | -1687 | 389 | 1594 | 4116 |  | CORR | GENE | 08:58 | 09:19 | 09:23 | 100 | 310 | 10 | EXT |  | 0.89 | (c)
44203.059 | 0.419 | 0.383 | -11.046 | -11.082 | 912 | 1120 | 1139 | 864 | 383 | 4117 |  | CORR | GENE | 01:05 | 01:39 | 01:42 | 77 | 454 | 10 | EXT |  | 0.89 | (c)
44204.367 | 1.727 | 1.402 | -9.738 | -10.063 | 1061 | 1088 | 1090 | 1061 | 1402 | 4117 |  | CORR | GENE | 01:29 | 01:34 | 01:34 | 460 | 59 | 10 | EXT |  | 0.93 | (c)
44205.08 | 2.44 | 2.351 | -9.025 | -9.114 | 1164 | 1344 | 1427 | 540 | 2351 | 4117 |  | CORR | GENE | 01:46 | 02:15 | 02:28 | 113 | 526 | 14 | EXT |  | 0.9 | (c)
44229.946 | 4.641 | 4.621 | -6.844 | -6.864 | -2056 | -1296 | -1620 | 174 | 4621 | 4119 |  | CORR | GENE | 08:28 | 10:30 | 09:38 | 156 | 872 | 10 | EXT |  | 0.9 | (c)
44233.499 | 8.194 | 8.134 | -3.291 | -3.351 | 253 | 346 | 413 | 253 | 3274 | 4119 |  | CORR | GENE | 02:40 | 02:56 | 03:06 | 77 | 320 | 11 | EXT |  | 0.89 | (c)
44233.796 | 8.491 | 8.458 | -2.994 | -3.027 | -1966 | -1529 | -1658 | 265 | 2923 | 4119 |  | CORR | GENE | 08:42 | 09:53 | 09:32 | 104 | 616 | 11 | EXT |  | 0.89 | (c)
44234.57 | 9.265 | 9.258 | -2.22 | -2.227 | -1646 | -1515 | -1559 | 584 | 2182 | 4119 |  | CORR | CIGR | 09:34 | 09:55 | 09:48 | 45 | 174 | 13 | EXT |  | 0.89 | (c)
44234.782 | 9.477 | 9.369 | -2.008 | -2.116 | 130 | 163 | 158 | 130 | 1905 | 4119 |  | CORR | GENE | 02:21 | 02:26 | 02:25 | 211 | 56 | 10 | EXT |  | 0.91 | (c)
44235.036 | 9.731 | 9.696 | -1.754 | -1.789 | 164 | 445 | 412 | 164 | 1709 | 4119 |  | CORR | GENE | 02:26 | 03:11 | 03:06 | 80 | 495 | 11 | EXT |  | 0.89 | (c)
44235.055 | 9.75 | 9.633 | -1.735 | -1.852 | 969 | 994 | 982 | 969 | 1499 | 4119 |  | CORR | AXGR | 04:36 | 04:40 | 04:38 | 353 | 25 | 12 | EXT |  | 0.93 | (c)
44235.366 | 10.061 | 10.024 | -1.424 | -1.461 | 771 | 862 | 895 | 771 | 1406 | 4119 |  | CORR | GENE | 04:04 | 04:19 | 04:24 | 55 | 248 | 10 | EXT |  | 0.89 | (c)
44235.396 | 10.091 | 10.026 | -1.394 | -1.459 | -1754 | -1672 | -1566 | 477 | 1373 | 4119 |  | CORR | GENE | 09:17 | 09:30 | 09:47 | 86 | 377 | 11 | EXT |  | 0.89 | (c)
44235.596 | 10.291 | 10.244 | -1.194 | -1.241 | 578 | 848 | 811 | 578 | 1133 | 4119 |  | CORR | GENE | 03:33 | 04:16 | 04:10 | 108 | 466 | 10 | EXT |  | 0.89 | (c)
44235.814 | 10.509 | 10.448 | -0.976 | -1.037 | 122 | 302 | 361 | 122 | 945 | 4119 |  | CORR | GENE | 02:19 | 02:48 | 02:58 | 92 | 477 | 12 | EXT |  | 0.89 | (c)
44240.551 | 3.761 | 3.732 | -7.724 | -7.753 | -1810 | -1610 | -1622 | 421 | 3732 | 4120 |  | CORR | GENE | 08:09 | 08:42 | 08:40 | 70 | 376 | 11 | EXT |  | 0.89 | (c)
44259.437 | 11.162 | 11.133 | -0.263 | -0.292 | -953 | -818 | -837 | 722 | 103 | 4121 |  | CORR | GENE | 08:49 | 09:11 | 09:07 | 189 | 231 | 10 | EXT |  | 0.9 | (c)
44259.7 | 0 | -0.027 | -11.325 | -11.352 | -808 | -632 | -280 | 0 |  | 4122 | Нарушение формы кольцевого шва | GWAN |  | 07:15 | 07:44 | 08:41 | 0 | 1057 |  | EXT | Нарушение формы кольцевого шва |  | (c)
44260.2 | 0.5 | 0.489 | -10.825 | -10.836 | -60 | 113 | 58 | 0 | 489 | 4122 |  | CORR | GENE | 09:16 | 09:44 | 09:35 | 56 | 235 | 10 | EXT |  | 0.89 | (c)
44260.599 | 0.899 | 0.185 | -10.426 | -11.14 | -2229 | -2217 | -2191 | 2 | 185 | 4122 |  | CORR | GENE | 03:26 | 03:28 | 03:32 | 3543 | 75 | 10 | EXT |  | 0.98 | (c)
44260.68 | 0.98 | 0.58 | -10.345 | -10.745 | -29 | -10 | -15 | 2 | 580 | 4122 |  | CORR | AXGR | 09:21 | 09:24 | 09:23 | 672 | 27 | 10 | EXT |  | 0.95 | (c)
44261.924 | 2.224 | 2.203 | -9.101 | -9.122 | -221 | -114 | -134 | 48 | 2203 | 4122 |  | CORR | CIGR | 08:50 | 09:07 | 09:04 | 45 | 173 | 12 | EXT |  | 0.89 | (c)
44262.23 | 2.53 | 2.461 | -8.795 | -8.864 | -6 | 14 | 149 | 0 | 2461 | 4122 |  | CORR | GENE | 09:25 | 09:28 | 09:50 | 89 | 309 | 10 | EXT |  | 0.89 | (c)
44263.129 | 3.429 | 2.794 | -7.896 | -8.531 | -54 | -27 | -29 | 4 | 2794 | 4122 |  | CORR | GENE | 09:17 | 09:21 | 09:21 | 1585 | 50 | 11 | EXT |  | 0.98 | (c)
44263.692 | 3.992 | 3.97 | -7.333 | -7.355 | -2176 | -2083 | -2083 | 55 | 3970 | 4122 |  | CORR | CIGR | 03:35 | 03:49 | 03:49 | 36 | 185 | 10 | EXT |  | 0.89 | (c)
44263.879 | 4.179 | 4.16 | -7.146 | -7.165 | -258 | -163 | -159 | 60 | 4160 | 4122 |  | CORR | CIGR | 08:44 | 08:59 | 09:00 | 40 | 198 | 10 | EXT |  | 0.89 | (c)
44263.98 | 4.28 | 4.219 | -7.045 | -7.106 | -778 | -652 | -603 | 428 | 4219 | 4122 |  | CORR | GENE | 07:20 | 07:40 | 07:48 | 85 | 351 | 11 | EXT |  | 0.89 | (c)
44264.329 | 4.629 | 3.817 | -6.696 | -7.508 | -2230 | -2221 | -2212 | 1 | 3817 | 4122 |  | CORR | AXGR | 03:26 | 03:27 | 03:29 | 1019 | 37 | 15 | EXT |  | 1 | (b)
44265.686 | 5.986 | 5.232 | -5.339 | -6.093 | 0 | 19 | 28 | 0 | 4365 | 4122 |  | CORR | GENE | 09:26 | 09:29 | 09:30 | 1728 | 55 | 10 | EXT |  | 0.97 | (c)
44265.809 | 6.109 | 6.076 | -5.216 | -5.249 | 1777 | -2117 | 2136 | 0 | 5116 | 4122 |  | CORR | GENE | 02:13 | 03:44 | 03:10 | 133 | 718 | 10 | EXT |  | 0.9 | (c)
44265.937 | 6.237 | 6.201 | -5.088 | -5.124 | -246 | -125 | -139 | 32 | 5052 | 4122 |  | CORR | GENE | 08:46 | 09:06 | 09:03 | 72 | 214 | 10 | EXT |  | 0.89 | (c)
44267.063 | 7.363 | 7.336 | -3.962 | -3.989 | -382 | -125 | -196 | 11 | 3919 | 4122 |  | CORR | GENE | 08:24 | 09:06 | 08:54 | 70 | 371 | 10 | EXT |  | 0.89 | (c)
44269.849 | 10.149 | 9.432 | -1.176 | -1.893 | -5 | 4 | 14 | 0 | 816 | 4122 |  | CORR | AXGR | 09:25 | 09:26 | 09:28 | 1077 | 39 | 10 | EXT |  | 0.96 | (c)
44290.495 | 8.15 | 8.037 | -2.555 | -2.668 | 1603 | 2053 | 1997 | 1603 | 1896 | 4124 |  | GOUG | GENE | 07:08 | 08:21 | 08:12 | 772 | 788 | 7 | EXT | Зона задиров. |  | (c)
44293.591 | 0.541 | 0.483 | -10.939 | -10.997 | -553 | -411 | -349 | 145 | 483 | 4125 |  | CORR | GENE | 01:50 | 02:13 | 02:23 | 93 | 408 | 11 | EXT | Аномалия находится на отводе. | 0.89 | (c)
44340.347 | 3.412 | 3.398 | -7.988 | -8.002 | 624 | 718 | 716 | 624 | 3398 | 4130 |  | CORR | CIGR | 03:36 | 03:51 | 03:51 | 28 | 184 | 12 | EXT |  | 0.89 | (c)
44340.999 | 4.064 | 4.043 | -7.336 | -7.357 | 1535 | 1758 | 1869 | 27 | 4043 | 4130 |  | CORR | GENE | 06:03 | 06:39 | 06:57 | 138 | 668 | 17 | EXT |  | 0.91 | (c)
44346.781 | 9.846 | 9.675 | -1.554 | -1.725 | -1913 | -1833 | -1849 | 317 | 1311 | 4130 |  | CORR | GENE | 08:46 | 08:59 | 08:57 | 414 | 128 | 11 | EXT |  | 0.94 | (c)
44347.752 | 10.817 | 10.173 | -0.583 | -1.227 | 2149 | 2191 | 2180 | 20 | 371 | 4130 |  | CORR | GENE | 07:42 | 07:49 | 07:47 | 856 | 61 | 10 | EXT |  | 0.95 | (c)
44382.232 | 0.117 | 0.091 | -11.368 | -11.394 | 1890 | 2036 | 2012 | 96 | 91 | 4134 |  | CORR | GENE | 04:36 | 04:60 | 04:56 | 68 | 244 | 11 | EXT |  | 0.89 | (c)
44386.848 | 4.733 | 4.698 | -6.752 | -6.787 | 1182 | 1682 | 1507 | 399 | 4698 | 4134 |  | CORR | GENE | 02:42 | 04:03 | 03:35 | 110 | 649 | 16 | EXT |  | 0.9 | (c)
44390.685 | 8.57 | 8.526 | -2.915 | -2.959 | -1582 | -1498 | -1446 | 648 | 2898 | 4134 |  | CORR | GENE | 07:16 | 07:30 | 07:38 | 61 | 273 | 10 | EXT |  | 0.89 | (c)
44392.45 | 10.335 | 10.297 | -1.15 | -1.188 | 2000 | 2155 | 2123 | 0 | 1132 | 4134 |  | CORR | GENE | 04:54 | 05:19 | 05:14 | 56 | 247 | 13 | EXT |  | 0.89 | (c)
44392.681 | 10.566 | 10.412 | -0.919 | -1.073 | 1095 | 1606 | 1496 | 334 | 889 | 4134 |  | CORR | GENE | 02:28 | 03:50 | 03:33 | 184 | 802 | 13 | EXT |  | 0.91 | (c)
44393.022 | 10.907 | 10.888 | -0.578 | -0.597 | 1421 | 1485 | 1495 | 661 | 566 | 4134 |  | CORR | CIGR | 03:21 | 03:31 | 03:33 | 31 | 149 | 10 | EXT |  | 0.89 | (c)
44393.143 | 11.028 | 10.989 | -0.457 | -0.496 | -1705 | -1475 | -1371 | 525 | 411 | 4134 |  | CORR | GENE | 06:56 | 07:33 | 07:50 | 85 | 669 | 10 | EXT |  | 0.89 | (c)
44400.767 | 7.167 | 7.107 | -4.153 | -4.213 | 1805 | 1989 | 1947 | 141 | 4138 | 4135 |  | CORR | GENE | 05:06 | 05:36 | 05:29 | 75 | 285 | 10 | EXT |  | 0.89 | (c)
44402.513 | 8.913 | 8.898 | -2.407 | -2.422 | -1343 | -1292 | -1281 | 887 | 2388 | 4135 |  | CORR | CIGR | 08:38 | 08:46 | 08:48 | 34 | 124 | 10 | EXT |  | 0.89 | (c)
44404.92 | 0 | -0.064 | -10.865 | -10.929 | -1587 | -182 | -560 | 466 |  | 4136 | Нарушение формы кольцевого шва | GWAN |  | 11:01 | 02:47 | 13:46 | 0 | 2052 |  | EXT | Нарушение формы кольцевого шва Аномалия находится на отводе. |  | (c)
44421.075 | 5.29 | 5.244 | -6.255 | -6.301 | 1862 | 1951 | 2018 | 1862 | 5244 | 4137 |  | CORR | GENE | 05:48 | 06:02 | 06:13 | 66 | 311 | 12 | EXT |  | 0.89 | (c)
44422.916 | 7.131 | 6.893 | -4.414 | -4.652 | 1750 | 1783 | 1782 | 1750 | 3898 | 4137 |  | CORR | GENE | 05:30 | 05:35 | 05:35 | 754 | 65 | 12 | EXT |  | 0.97 | (c)
44424.307 | 8.522 | 8.294 | -3.023 | -3.251 | 1471 | 1777 | 2089 | 1471 | 2926 | 4137 |  | CORR | GENE | 04:45 | 05:34 | 06:25 | 325 | 1237 | 11 | EXT |  | 0.93 | (c)
44425.213 | 9.428 | 9.379 | -2.117 | -2.166 | 923 | 1121 | 1165 | 923 | 2076 | 4137 |  | CORR | GENE | 03:16 | 03:48 | 03:55 | 90 | 484 | 11 | EXT |  | 0.89 | (c)
44458.772 | 8.792 | 8.778 | -2.658 | -2.672 | 1518 | 1562 | 1703 | 344 | 2639 | 4140 |  | CORR | CIGR | 03:53 | 03:60 | 04:22 | 33 | 369 | 14 | EXT |  | 0.89 | (c)
44463.471 | 2.041 | 1.989 | -9.254 | -9.306 | 1310 | 1397 | 1459 | 623 | 1989 | 4141 |  | CORR | GENE | 06:26 | 06:40 | 06:50 | 55 | 297 | 10 | EXT |  | 0.89 | (c)
44464.111 | 2.681 | 2.622 | -8.614 | -8.673 | 1139 | 1686 | 1570 | 230 | 2622 | 4141 |  | CORR | GENE | 05:58 | 07:27 | 07:08 | 137 | 862 | 13 | EXT |  | 0.9 | (c)
44464.329 | 2.899 | 2.846 | -8.396 | -8.449 | 1584 | 1776 | 1736 | 342 | 2846 | 4141 |  | CORR | GENE | 07:10 | 07:41 | 07:35 | 71 | 305 | 17 | EXT |  | 0.89 | (c)
44488.113 | 4.083 | 4.069 | -7.177 | -7.191 | -1889 | -1763 | -1774 | 342 | 4069 | 4143 |  | CORR | CIGR | 07:56 | 08:16 | 08:14 | 45 | 229 | 10 | EXT |  | 0.89 | (c)
44488.937 | 4.907 | 4.85 | -6.353 | -6.41 | -2026 | -1894 | -1806 | 204 | 4850 | 4143 |  | CORR | GENE | 07:33 | 07:55 | 08:09 | 79 | 440 | 10 | EXT |  | 0.89 | (c)
44492.115 | 8.085 | 8.048 | -3.175 | -3.212 | -2194 | -1480 | -1077 | 36 | 3137 | 4143 | Дефект проката | MIAN | GENE | 07:06 | 09:02 | 10:07 | 75 | 2234 |  | INT | Дефект проката Эквивалент потери металла 17%. |  | (c)
44498.553 | 3.263 | 3.249 | -8.152 | -8.166 | -1572 | -1506 | -1489 | 1405 | 3249 | 4144 |  | CORR | CIGR | 07:54 | 08:05 | 08:07 | 29 | 167 | 11 | EXT |  | 0.89 | (c)
44506.242 | 10.952 | 10.944 | -0.463 | -0.471 | -1599 | -1555 | -1560 | 1520 | 455 | 4144 |  | CORR | CIGR | 07:50 | 07:57 | 07:56 | 16 | 79 | 11 | EXT |  | 0.89 | (c)
44506.994 | 0.289 | 0.252 | -11.196 | -11.233 | -1150 | -1000 | -1007 | 864 | 252 | 4145 |  | CORR | GENE | 08:08 | 08:32 | 08:31 | 63 | 286 | 10 | EXT |  | 0.89 | (c)
44507.546 | 0.841 | 0.828 | -10.644 | -10.657 | -883 | -814 | -811 | 740 | 828 | 4145 |  | CORR | CIGR | 08:51 | 09:02 | 09:03 | 26 | 143 | 12 | EXT |  | 0.89 | (c)
44529.755 | 0 | -0.009 | -11.44 | -11.449 | -2227 | -1077 | -1276 | 4 |  | 4147 | Нарушение формы кольцевого шва | GWAN |  | 03:32 | 06:37 | 06:05 | 0 | 1901 |  | EXT | Нарушение формы кольцевого шва Аномалия находится на упругопластическом изгибе: R=374 D, максимальное растяжение на 6.7 час. |  | (c)
44552.645 | 0 | -0.006 | -8.635 | -8.641 | 5 | 276 | 521 | 5 |  | 4149 | Нарушение формы кольцевого шва | GWAN |  | 02:36 | 03:20 | 03:60 | 0 | 1033 |  | EXT | Нарушение формы кольцевого шва |  | (c)
44552.645 | 0 | -0.016 | -8.635 | -8.651 | 1425 | 1975 | 1984 | 0 |  | 4149 | Нарушение формы кольцевого шва | GWAN |  | 06:26 | 07:54 | 07:56 | 0 | 1119 |  | EXT | Нарушение формы кольцевого шва |  | (c)
44561.098 | 8.453 | 8.43 | -0.182 | -0.205 | 1520 | 1675 | 1645 | 461 | 155 | 4149 |  | CORR | GENE | 06:41 | 07:06 | 07:01 | 50 | 249 | 10 | EXT |  | 0.89 | (c)
44563.583 | 0.058 | 0.039 | -10.327 | -10.346 | 1252 | 1449 | 1606 | 270 | 39 | 4151 |  | CORR | GENE | 02:21 | 02:52 | 03:18 | 136 | 708 | 10 | EXT |  | 0.9 | (c)
44563.775 | 0.25 | 0.178 | -10.135 | -10.207 | 2105 | 2140 | 2157 | 21 | 178 | 4151 |  | CORR | GENE | 04:38 | 04:44 | 04:47 | 1157 | 105 | 11 | EXT |  | 0.97 | (c)
44565.31 | 1.785 | 1.735 | -8.6 | -8.65 | 1355 | 1524 | 1565 | 456 | 1735 | 4151 |  | CORR | GENE | 02:37 | 03:05 | 03:11 | 82 | 419 | 11 | EXT |  | 0.89 | (c)
44565.458 | 1.933 | 1.369 | -8.452 | -9.016 | 2097 | 2146 | 2149 | 30 | 1369 | 4151 |  | CORR | GENE | 04:37 | 04:45 | 04:45 | 1678 | 104 | 10 | EXT |  | 0.97 | (c)
44577.83 | 0 | -0.047 | -7.145 | -7.192 | -940 | -821 | -809 | 678 |  | 4153 | Нарушение формы кольцевого шва | GWAN |  | 10:48 | 11:07 | 11:09 | 0 | 262 |  | EXT | Нарушение формы кольцевого шва |  | (c)
44578.429 | 0.599 | 0.573 | -6.546 | -6.572 | -537 | -436 | -409 | 280 | 573 | 4153 |  | CORR | GENE | 11:53 | 00:09 | 12:13 | 80 | 257 | 12 | EXT |  | 0.89 | (c)
44579.599 | 1.769 | 1.754 | -5.376 | -5.391 | -2090 | -2011 | -2035 | 140 | 1754 | 4153 |  | CORR | CIGR | 07:42 | 07:55 | 07:51 | 24 | 111 | 10 | EXT |  | 0.89 | (c)
44580.821 | 2.991 | 2.966 | -4.154 | -4.179 | -2190 | -2118 | -2017 | 40 | 2966 | 4153 |  | CORR | CIGR | 07:26 | 07:38 | 07:54 | 35 | 347 | 12 | EXT |  | 0.89 | (c)
44584.975 | 0 | -0.032 | -11.09 | -11.122 | -1292 | 439 | -323 | 645 |  | 4154 | Нарушение формы кольцевого шва | GWAN |  | 09:35 | 02:14 | 12:11 | 0 | 1937 |  | EXT | Нарушение формы кольцевого шва |  | (c)
44584.975 | 0 | -0.026 | -11.09 | -11.116 | 1300 | 1626 | 2123 | 0 |  | 4154 | Нарушение формы кольцевого шва | GWAN |  | 04:33 | 05:26 | 06:46 | 0 | 1647 |  | EXT | Нарушение формы кольцевого шва |  | (c)
44587.965 | 2.99 | 2.935 | -8.1 | -8.155 | 725 | 1190 | 1090 | 725 | 2935 | 4154 |  | CORR | GENE | 03:00 | 04:15 | 03:59 | 126 | 730 | 10 | EXT |  | 0.9 | (c)
44588.48 | 3.505 | 3.382 | -7.585 | -7.708 | 542 | 747 | 1016 | 542 | 3382 | 4154 |  | CORR | GENE | 02:31 | 03:04 | 03:47 | 189 | 948 | 11 | EXT |  | 0.91 | (c)
44593.44 | 8.465 | 8.45 | -2.625 | -2.64 | -2152 | -2072 | -2003 | 78 | 2589 | 4154 |  | CORR | GENE | 07:16 | 07:29 | 07:40 | 51 | 298 | 15 | EXT |  | 0.89 | (c)
44595.089 | 10.114 | 10.1 | -0.976 | -0.99 | -2176 | -1992 | -2009 | 54 | 946 | 4154 |  | CORR | CIGR | 07:12 | 07:42 | 07:39 | 44 | 334 | 10 | EXT |  | 0.89 | (c)
44595.384 | 10.409 | 9.342 | -0.681 | -1.748 | -2223 | -2218 | -2210 | 8 | 316 | 4154 |  | CORR | AXGR | 07:05 | 07:05 | 07:07 | 1432 | 25 | 15 | EXT |  | 1.01 | (b)
44596.199 | 0.134 | 0.101 | -11.091 | -11.124 | 418 | 811 | 706 | 418 | 101 | 4155 |  | CORR | GENE | 02:53 | 03:56 | 03:39 | 108 | 576 | 11 | EXT |  | 0.89 | (c)
44596.722 | 0.657 | 0.651 | -10.568 | -10.574 | 2000 | 2123 | 2111 | 8 | 651 | 4155 |  | CORR | CIGR | 07:08 | 07:28 | 07:26 | 46 | 223 | 13 | EXT |  | 0.89 | (c)
44597.194 | 1.129 | 1.033 | -10.096 | -10.192 | 1789 | 2226 | -2087 | 0 | 1033 | 4155 |  | CORR | GENE | 06:34 | 07:45 | 08:08 | 363 | 1169 | 10 | EXT |  | 0.93 | (c)
44597.462 | 1.397 | 1.356 | -9.828 | -9.869 | 81 | 810 | 556 | 81 | 1356 | 4155 |  | CORR | GENE | 01:58 | 03:56 | 03:15 | 199 | 952 | 10 | EXT |  | 0.91 | (c)
44597.614 | 1.549 | 1.456 | -9.676 | -9.769 | 1712 | 1863 | 1941 | 62 | 1456 | 4155 |  | CORR | GENE | 06:22 | 06:46 | 06:58 | 118 | 456 | 11 | EXT |  | 0.89 | (c)
44597.907 | 1.842 | 1.806 | -9.383 | -9.419 | -2147 | -1617 | -1805 | 83 | 1806 | 4155 |  | CORR | GENE | 07:59 | 09:24 | 08:54 | 154 | 685 | 11 | EXT |  | 0.9 | (c)
44598.448 | 2.383 | 2.261 | -8.842 | -8.964 | 1660 | 1742 | 1715 | 461 | 2261 | 4155 |  | CORR | GENE | 06:13 | 06:26 | 06:22 | 647 | 110 | 15 | EXT |  | 0.98 | (c)
44599.168 | 3.103 | 3.056 | -8.122 | -8.169 | -2082 | -1993 | -1909 | 149 | 3056 | 4155 |  | CORR | GENE | 08:09 | 08:24 | 08:37 | 65 | 345 | 11 | EXT |  | 0.89 | (c)
44599.319 | 3.254 | 3.224 | -7.971 | -8.001 | 1506 | 1722 | 1673 | 390 | 3224 | 4155 |  | CORR | GENE | 05:48 | 06:23 | 06:15 | 60 | 335 | 10 | EXT |  | 0.89 | (c)
44617.391 | 10.101 | 9.965 | -1.349 | -1.485 | -34 | 484 | 470 | 0 | 1313 | 4156 |  | CORR | GENE | 02:39 | 04:03 | 04:01 | 172 | 1007 | 11 | EXT |  | 0.9 | (c)
44618.74 | 0 | -0.016 | -10.635 | -10.651 | 1068 | 2115 | 1837 | 0 |  | 4157 | Нарушение формы кольцевого шва | GWAN |  | 01:53 | 04:41 | 03:57 | 0 | 1538 |  | EXT | Нарушение формы кольцевого шва |  | (c)
44627.795 | 9.055 | 9.026 | -1.58 | -1.609 | 1784 | 1918 | 1910 | 195 | 1546 | 4157 |  | CORR | GENE | 03:48 | 04:10 | 04:08 | 63 | 252 | 10 | EXT |  | 0.89 | (c)
44638.265 | 8.89 | 8.87 | -2.46 | -2.48 | 2013 | 2118 | 2106 | 32 | 2440 | 4158 |  | CORR | CIGR | 05:02 | 05:19 | 05:17 | 40 | 186 | 10 | EXT |  | 0.89 | (c)
44674.641 | 11.101 | 11.086 | -0.064 | -0.079 | 2037 | 2118 | 2143 | 0 | 51 | 4161 | Металлургический дефект | MIAN | CIGR | 06:06 | 06:19 | 06:23 | 28 | 211 |  | INT | Металлургический дефект Эквивалент потери металла 13%. Аномалия находится в зоне сварного шва. |  | (c)
44676.682 | 1.977 | 1.942 | -9.283 | -9.318 | 322 | 934 | 722 | 322 | 1942 | 4162 |  | CORR | GENE | 02:56 | 04:35 | 04:00 | 148 | 799 | 11 | EXT |  | 0.9 | (c)
44677.98 | 3.275 | 3.242 | -7.985 | -8.018 | 507 | 792 | 765 | 507 | 3242 | 4162 |  | CORR | GENE | 03:26 | 04:12 | 04:07 | 88 | 516 | 10 | EXT |  | 0.89 | (c)
44679.323 | 4.618 | 4.494 | -6.642 | -6.766 | 156 | 528 | 649 | 156 | 4494 | 4162 |  | CORR | GENE | 02:29 | 03:29 | 03:48 | 205 | 985 | 11 | EXT |  | 0.91 | (c)
44685.614 | 10.909 | 10.897 | -0.351 | -0.363 | 931 | 992 | 999 | 931 | 335 | 4162 | Металлургический дефект | MIAN | CIGR | 04:34 | 04:44 | 04:45 | 28 | 136 |  | INT | Металлургический дефект Эквивалент потери металла 12%. |  | (c)
44685.741 | 11.036 | 10.883 | -0.224 | -0.377 | 1207 | 1255 | 1713 | 11 | 191 | 4162 |  | CORR | GENE | 05:19 | 05:26 | 06:40 | 186 | 1012 | 10 | EXT |  | 0.9 | (c)
44685.798 | 11.093 | 11.081 | -0.167 | -0.179 | 903 | 959 | 1042 | 903 | 149 | 4162 | Металлургический дефект | MIAN | CIGR | 04:30 | 04:39 | 04:52 | 30 | 278 |  | INT | Металлургический дефект Эквивалент потери металла 10%. |  | (c)
44687.33 | 1.365 | 1.344 | -9.905 | -9.926 | 744 | 827 | 824 | 744 | 1344 | 4163 |  | CORR | CIGR | 03:54 | 04:07 | 04:07 | 34 | 161 | 10 | EXT |  | 0.89 | (c)
44698.435 | 1.2 | 1.16 | -10.39 | -10.43 | -207 | -143 | -114 | 21 | 1160 | 4164 |  | CORR | CIGR | 03:36 | 03:46 | 03:51 | 51 | 186 | 10 | EXT |  | 0.89 | (c)
44701.204 | 3.969 | 3.95 | -7.621 | -7.64 | -293 | -128 | -163 | 33 | 3950 | 4164 |  | CORR | CIGR | 03:22 | 03:49 | 03:43 | 49 | 260 | 10 | EXT |  | 0.89 | (c)
44701.29 | 4.055 | 3.583 | -7.535 | -8.007 | 548 | 576 | 586 | 548 | 3583 | 4164 |  | CORR | GENE | 05:38 | 05:42 | 05:44 | 611 | 76 | 13 | EXT |  | 0.96 | (c)
44701.907 | 4.672 | 4.655 | -6.918 | -6.935 | -231 | -168 | -163 | 95 | 4655 | 4164 |  | CORR | CIGR | 03:32 | 03:42 | 03:43 | 35 | 136 | 10 | EXT |  | 0.89 | (c)
44708.805 | 11.57 | 11.54 | -0.02 | -0.05 | -110 | 13 | 53 | 0 | 20 | 4164 |  | CORR | CIGR | 03:52 | 04:11 | 04:18 | 30 | 327 | 14 | EXT |  | 0.89 | (c)
44708.825 | 0 | -0.013 | -11.56 | -11.573 | 169 | 726 | 696 | 169 |  | 4165 | Нарушение формы кольцевого шва | GWAN |  | 02:38 | 04:08 | 04:03 | 0 | 1055 |  | EXT | Нарушение формы кольцевого шва |  | (c)
44708.946 | 0.121 | 0.095 | -11.439 | -11.465 | 2043 | -2114 | -2056 | 1693 | 95 | 4165 |  | CORR | GENE | 07:40 | 08:29 | 08:39 | 76 | 725 | 10 | EXT |  | 0.89 | (c)
44709.277 | 0.452 | 0.336 | -11.108 | -11.224 | 2079 | 2157 | -2175 | 1967 | 336 | 4165 |  | CORR | GENE | 07:46 | 07:59 | 08:19 | 133 | 415 | 10 | EXT |  | 0.9 | (c)
44753.552 | 0.272 | 0.238 | -10.928 | -10.962 | -976 | -621 | -703 | 430 | 238 | 4169 |  | CORR | GENE | 09:34 | 10:31 | 10:18 | 110 | 546 | 11 | EXT |  | 0.89 | (c)
44809.045 | 0 | -0.026 | -11.425 | -11.451 | 1597 | -512 | -1418 | 0 |  | 4174 | Нарушение формы кольцевого шва | GWAN |  | 01:58 | 08:18 | 05:52 | 0 | 2892 |  | EXT | Нарушение формы кольцевого шва |  | (c)
44833.908 | 2.118 | 2.09 | -9.137 | -9.165 | 1911 | 1977 | 2029 | 84 | 2090 | 4176 |  | CORR | CIGR | 05:24 | 05:35 | 05:43 | 35 | 236 | 10 | EXT |  | 0.89 | (c)
44834.024 | 2.234 | 2.215 | -9.021 | -9.04 | 1329 | 1368 | 1391 | 778 | 2215 | 4176 |  | CORR | CIGR | 03:50 | 03:56 | 03:60 | 26 | 124 | 12 | EXT |  | 0.89 | (c)
44835.961 | 4.171 | 4.142 | -7.084 | -7.113 | 1292 | 1497 | 1440 | 642 | 4142 | 4176 |  | CORR | CIGR | 03:44 | 04:17 | 04:08 | 55 | 297 | 10 | EXT |  | 0.89 | (c)
44837.22 | 5.43 | 5.237 | -5.825 | -6.018 | -1791 | -1442 | -1536 | 440 | 5237 | 4176 |  | CORR | GENE | 07:27 | 08:23 | 08:08 | 217 | 510 | 13 | EXT |  | 0.91 | (c)
44838.438 | 6.648 | 6.629 | -4.607 | -4.626 | -2066 | -1829 | -1868 | 164 | 4570 | 4176 |  | CORR | CIGR | 06:42 | 07:20 | 07:14 | 56 | 396 | 14 | EXT |  | 0.89 | (c)
44854.305 | 0 | -0.016 | -10.68 | -10.696 | 608 | 870 | 1306 | 228 |  | 4178 | Нарушение формы кольцевого шва | GWAN |  | 00:58 | 01:40 | 02:50 | 0 | 1394 |  | EXT | Нарушение формы кольцевого шва |  | (c)
44864.985 | 0 | -0.021 | -11.44 | -11.461 | -367 | 524 | 1004 | 0 |  | 4179 | Нарушение формы кольцевого шва | GWAN |  | 09:47 | 00:11 | 13:29 | 0 | 2742 |  | EXT | Нарушение формы кольцевого шва |  | (c)
44876.425 | 0 | -0.048 | -11.165 | -11.213 | -811 | -746 | -694 | 578 |  | 4180 | Нарушение формы кольцевого шва | GWAN |  | 00:12 | 00:23 | 00:31 | 0 | 234 |  | EXT | Нарушение формы кольцевого шва |  | (c)
44876.425 | 0 | -0.038 | -11.165 | -11.203 | -7 | 223 | 127 | 0 |  | 4180 | Нарушение формы кольцевого шва | GWAN |  | 02:22 | 02:59 | 02:44 | 0 | 268 |  | EXT | Нарушение формы кольцевого шва |  | (c)
44876.425 | 0 | -0.016 | -11.165 | -11.181 | 1118 | 1868 | 2091 | 0 |  | 4180 | Нарушение формы кольцевого шва | GWAN |  | 05:24 | 07:25 | 08:01 | 0 | 1946 |  | EXT | Нарушение формы кольцевого шва |  | (c)
44887.59 | 0 | -0.022 | -11.235 | -11.257 | 1124 | 1969 | -2141 | 0 |  | 4181 | Нарушение формы кольцевого шва | GWAN |  | 00:07 | 02:23 | 03:20 | 0 | 2392 |  | EXT | Нарушение формы кольцевого шва |  | (c)
44887.59 | 0 | -0.049 | -11.235 | -11.284 | 314 | 569 | 566 | 314 |  | 4181 | Нарушение формы кольцевого шва | GWAN |  | 09:56 | 10:37 | 10:37 | 0 | 505 |  | EXT | Нарушение формы кольцевого шва |  | (c)
44970.324 | 5.239 | 5.222 | -5.976 | -5.993 | -2115 | -2076 | -2078 | 116 | 5222 | 4188 |  | CORR | CIGR | 09:16 | 09:23 | 09:22 | 35 | 74 | 10 | EXT |  | 0.89 | (c)
44987.42 | 0 | -0.049 | -11.1 | -11.149 | -285 | 502 | 609 | 0 |  | 4190 | Нарушение формы кольцевого шва | GWAN |  | 11:10 | 01:17 | 13:34 | 0 | 1788 |  | EXT | Нарушение формы кольцевого шва |  | (c)
44987.42 | 0 | -0.041 | -11.1 | -11.141 | 1546 | -2094 | -1669 | 0 |  | 4190 | Нарушение формы кольцевого шва | GWAN |  | 04:05 | 06:18 | 07:26 | 0 | 2492 |  | EXT | Нарушение формы кольцевого шва |  | (c)
45009.48 | 0 | -0.033 | -10.325 | -10.358 | -595 | 1822 | 1385 | 0 |  | 4192 | Нарушение формы кольцевого шва | GWAN |  | 00:20 | 06:50 | 05:39 | 0 | 3959 |  | EXT | Нарушение формы кольцевого шва |  | (c)
45060.647 | 6.642 | 6.618 | -4.573 | -4.597 | 2022 | -2230 | 2203 | 2022 | 4541 | 4196 |  | CORR | CIGR | 03:34 | 04:08 | 04:04 | 56 | 361 | 12 | EXT |  | 0.89 | (c)
45079.867 | 3.037 | 3.024 | -7.898 | -7.911 | -1994 | -1901 | -1884 | 1774 | 3024 | 4198 |  | CORR | CIGR | 09:31 | 09:46 | 09:49 | 37 | 220 | 10 | EXT |  | 0.89 | (c)
45088.355 | 0.59 | 0.582 | -9.63 | -9.638 | -2202 | -2124 | -2140 | 2078 | 582 | 4199 |  | CORR | CIGR | 02:48 | 03:01 | 02:58 | 25 | 124 | 11 | EXT |  | 0.89 | (c)
45153.854 | 0.609 | 0.584 | -10.416 | -10.441 | -693 | -492 | -528 | 362 | 584 | 4205 |  | CORR | GENE | 09:22 | 09:55 | 09:49 | 59 | 331 | 10 | EXT |  | 0.89 | (c)
45174.166 | 9.896 | 9.703 | -1.349 | -1.542 | 1940 | 1972 | 1964 | 1940 | 1240 | 4206 |  | CORR | AXGR | 07:37 | 07:42 | 07:41 | 302 | 49 | 11 | EXT |  | 0.92 | (c)
45201.615 | 3.09 | 3.068 | -8.025 | -8.047 | -1902 | -1839 | -1834 | 328 | 3068 | 4209 |  | CORR | CIGR | 04:58 | 05:08 | 05:09 | 45 | 137 | 10 | EXT |  | 0.89 | (c)
45209.64 | 0 | -0.027 | -11.385 | -11.412 | -93 | 174 | 506 | 0 |  | 4210 | Нарушение формы кольцевого шва | GWAN |  | 01:23 | 02:07 | 03:00 | 0 | 1199 |  | EXT | Нарушение формы кольцевого шва |  | (c)
45209.64 | 0 | -0.03 | -11.385 | -11.415 | -2176 | -1519 | -1397 | 55 |  | 4210 | Нарушение формы кольцевого шва | GWAN |  | 07:47 | 09:33 | 09:53 | 0 | 1557 |  | EXT | Нарушение формы кольцевого шва |  | (c)
45231.794 | 10.769 | 10.727 | -0.076 | -0.118 | -62 | -22 | 125 | 0 | 38 | 4211 |  | CORR | GENE | 01:53 | 01:60 | 02:23 | 80 | 373 | 12 | EXT |  | 0.89 | (c)
45287.48 | 0 | -0.036 | -11.46 | -11.496 | -988 | 163 | 67 | 988 |  | 4217 | Нарушение формы кольцевого шва | GWAN |  | 09:41 | 00:47 | 12:31 | 0 | 2112 |  | EXT | Нарушение формы кольцевого шва |  | (c)
45289.086 | 1.606 | 1.552 | -9.854 | -9.908 | 1395 | 1728 | 1962 | 0 | 1552 | 4217 |  | CORR | GENE | 04:05 | 04:59 | 05:37 | 129 | 1134 | 11 | EXT |  | 0.9 | (c)
45289.283 | 1.803 | 1.709 | -9.657 | -9.751 | -2198 | -2189 | -2189 | 32 | 1709 | 4217 |  | CORR | AXGR | 06:25 | 06:27 | 06:27 | 343 | 18 | 15 | EXT |  | 0.95 | (c)
45293.192 | 5.712 | 5.694 | -5.748 | -5.766 | 573 | 675 | 670 | 573 | 5694 | 4217 |  | CORR | GENE | 01:53 | 02:09 | 02:08 | 50 | 195 | 11 | EXT |  | 0.89 | (c)
45295.29 | 7.81 | 7.773 | -3.65 | -3.687 | 1312 | 1418 | 1463 | 617 | 3630 | 4217 |  | CORR | GENE | 03:52 | 04:09 | 04:16 | 57 | 301 | 10 | EXT |  | 0.89 | (c)
45300.277 | 1.337 | 1.316 | -9.843 | -9.864 | -1919 | -1779 | -1820 | 312 | 1316 | 4218 |  | CORR | CIGR | 09:30 | 09:53 | 09:46 | 46 | 198 | 12 | EXT |  | 0.89 | (c)
45303.164 | 4.224 | 4.209 | -6.956 | -6.971 | -2043 | -1985 | -1969 | 188 | 4209 | 4218 |  | CORR | CIGR | 09:10 | 09:19 | 09:22 | 20 | 148 | 10 | EXT |  | 0.89 | (c)
45333.347 | 4.937 | 4.876 | -6.048 | -6.109 | 911 | 1176 | 1353 | 436 | 4876 | 4221 |  | ARTD | GENE | 04:06 | 04:49 | 05:17 | 97 | 883 |  | EXT | Эквивалент потери металла 14%. |  | (c)
45334.908 | 6.498 | 6.477 | -4.487 | -4.508 | 1996 | 2099 | 2088 | 51 | 4464 | 4221 |  | CORR | CIGR | 07:01 | 07:18 | 07:16 | 44 | 183 | 10 | EXT |  | 0.89 | (c)
45335.709 | 7.299 | 7.267 | -3.686 | -3.718 | 39 | 143 | 137 | 39 | 3653 | 4221 | Дефект проката | MIAN | GENE | 01:45 | 02:02 | 02:01 | 65 | 197 |  | INT | Дефект проката Эквивалент потери металла 10%. |  | (c)
45391.736 | 6.951 | 6.929 | -4.384 | -4.406 | 2026 | 2055 | 2078 | 101 | 4147 | 4226 |  | GOUG | GENE | 03:01 | 03:05 | 03:09 | 259 | 104 | 12 | EXT | Зона задиров. |  | (c)
45397.514 | 1.394 | 1.32 | -10.006 | -10.08 | 1798 | 1956 | 1941 | 147 | 1320 | 4227 |  | CORR | GENE | 05:36 | 06:02 | 05:59 | 86 | 285 | 11 | EXT |  | 0.89 | (c)
45407.52 | 0 | -0.054 | -11.165 | -11.219 | 2076 | -1707 | -1387 | 389 |  | 4228 | Нарушение формы кольцевого шва | GWAN |  | 08:41 | 10:31 | 11:23 | 0 | 1996 |  | EXT | Нарушение формы кольцевого шва Аномалия находится на отводе. |  | (c)
45452.942 | 0.067 | 0.038 | -11.228 | -11.257 | -438 | -10 | 109 | 0 | 38 | 4232 |  | CORR | GENE | 00:29 | 01:38 | 01:57 | 53 | 1094 | 11 | EXT |  | 0.89 | (c)
45482.916 | 7.116 | 7.105 | -4.074 | -4.085 | -1544 | -1492 | -1497 | 1450 | 4064 | 4234 |  | GOUG | CIGR | 09:10 | 09:18 | 09:18 | 21 | 94 | 10 | EXT | Задир. |  | (c)
45577.805 | 0.305 | 0.121 | -10.83 | -11.014 | -47 | -30 | -34 | 21 | 121 | 4243 |  | LWAN | AXGR | 05:41 | 05:44 | 05:43 | 1006 | 26 |  | INT | Эквивалент потери металла 10%. |  | (c)
45580.476 | 2.976 | 2.188 | -8.159 | -8.947 | -45 | -32 | -34 | 23 | 2188 | 4243 |  | LWAN | AXGR | 05:41 | 05:44 | 05:43 | 1413 | 23 |  | INT | Эквивалент потери металла 10%. |  | (c)
45634.848 | 1.588 | 1.574 | -9.412 | -9.426 | -189 | -133 | -131 | 74 | 1574 | 4248 | Металлургический дефект | MIAN | CIGR | 08:32 | 08:41 | 08:41 | 28 | 116 |  | INT | Металлургический дефект Эквивалент потери металла 13%. Аномалия находится на отводе. |  | (c)
45637.302 | 4.042 | 4.025 | -6.958 | -6.975 | -442 | -158 | -214 | 0 | 4025 | 4248 |  | CORR | CIGR | 07:51 | 08:37 | 08:28 | 36 | 456 | 10 | EXT | Аномалия находится на отводе. | 0.89 | (c)
45666.875 | 0 | -0.024 | -10.63 | -10.654 | 1795 | -1813 | -2022 | 1377 |  | 4251 | Нарушение формы кольцевого шва | GWAN |  | 10:55 | 01:12 | 12:39 | 0 | 1289 |  | EXT | Нарушение формы кольцевого шва |  | (c)
45711.955 | 0 | -0.018 | -11.055 | -11.073 | -391 | 56 | 103 | 0 |  | 4255 | Нарушение формы кольцевого шва | GWAN |  | 05:44 | 06:56 | 07:03 | 0 | 988 |  | EXT | Нарушение формы кольцевого шва |  | (c)
45712.013 | 0.058 | 0.037 | -10.997 | -11.018 | -506 | -300 | -82 | 0 | 37 | 4255 |  | CORR | GENE | 05:25 | 05:58 | 06:33 | 127 | 847 | 10 | EXT |  | 0.9 | (c)
45712.331 | 0.376 | 0.287 | -10.679 | -10.768 | -653 | -218 | -215 | 0 | 287 | 4255 |  | CORR | GENE | 05:01 | 06:11 | 06:12 | 174 | 876 | 10 | EXT |  | 0.9 | (c)
45712.715 | 0.76 | 0.541 | -10.295 | -10.514 | -781 | -222 | -195 | 0 | 541 | 4255 |  | CORR | GENE | 04:40 | 06:11 | 06:15 | 307 | 1173 | 10 | EXT |  | 0.92 | (c)
45713.976 | 2.021 | 1.885 | -9.034 | -9.17 | -561 | -458 | -140 | 0 | 1885 | 4255 |  | CORR | GENE | 05:16 | 05:33 | 06:24 | 141 | 843 | 10 | EXT |  | 0.9 | (c)
45714.328 | 2.373 | 2.257 | -8.682 | -8.798 | -536 | -471 | -289 | 41 | 2257 | 4255 |  | CORR | GENE | 05:20 | 05:31 | 05:60 | 116 | 495 | 10 | EXT |  | 0.89 | (c)
45714.927 | 2.972 | 2.869 | -8.083 | -8.186 | -318 | -114 | 10 | 0 | 2869 | 4255 |  | CORR | GENE | 05:55 | 06:28 | 06:48 | 149 | 657 | 12 | EXT |  | 0.9 | (c)
45793.332 | 3.552 | 3.467 | -6.938 | -7.023 | 947 | 1117 | 1178 | 947 | 3467 | 4262 |  | CORR | GENE | 07:18 | 07:45 | 07:55 | 117 | 461 | 10 | EXT |  | 0.85 | (c)
45801.651 | 1.381 | 1.219 | -9.884 | -10.046 | -702 | -553 | -213 | 0 | 1219 | 4263 |  | CORR | GENE | 04:39 | 05:03 | 05:58 | 391 | 979 | 10 | EXT |  | 0.93 | (c)
45833.897 | 11.212 | 11.183 | -0.068 | -0.097 | -1526 | -1449 | -1437 | 704 | 52 | 4265 |  | CORR | CIGR | 08:02 | 08:14 | 08:16 | 45 | 179 | 11 | EXT |  | 0.89 | (c)
45833.965 | 0 | -0.01 | -11.07 | -11.08 | -1312 | -367 | -546 | 219 |  | 4266 | Нарушение формы кольцевого шва | GWAN |  | 09:51 | 00:23 | 11:54 | 0 | 1531 |  | EXT | Нарушение формы кольцевого шва |  | (c)
45834.625 | 0.66 | 0.639 | -10.41 | -10.431 | -2061 | -1994 | -1992 | 170 | 639 | 4266 |  | CORR | CIGR | 07:50 | 08:00 | 08:01 | 43 | 138 | 10 | EXT |  | 0.89 | (c)
45848.502 | 3.467 | 3.445 | -7.868 | -7.89 | 658 | 816 | 878 | 658 | 3445 | 4267 |  | CORR | GENE | 03:31 | 03:57 | 04:07 | 60 | 441 | 10 | EXT |  | 0.89 | (c)
45856.37 | 0 | 0 | -10.95 | -10.95 | 373 | 1757 | 1296 | 11 |  | 4268 | Нарушение формы кольцевого шва | GWAN |  | 03:47 | 07:30 | 06:16 | 0 | 1847 |  | EXT | Нарушение формы кольцевого шва Аномалия находится на отводе. |  | (c)
45861.515 | 5.145 | 5.078 | -5.805 | -5.872 | 151 | 271 | 291 | 151 | 5078 | 4268 |  | CORR | GENE | 03:11 | 03:30 | 03:34 | 87 | 279 | 10 | EXT | Аномалия находится на отводе. | 0.89 | (c)
45867.576 | 0.256 | 0.225 | -11.029 | -11.06 | 49 | 128 | 160 | 49 | 225 | 4269 |  | CORR | CIGR | 03:06 | 03:19 | 03:24 | 44 | 221 | 12 | EXT |  | 0.89 | (c)
45878.605 | 0 | -0.029 | -11.155 | -11.184 | 1535 | 1682 | 1857 | 1535 |  | 4270 | Нарушение формы кольцевого шва | GWAN |  | 03:26 | 03:50 | 04:18 | 0 | 642 |  | EXT | Нарушение формы кольцевого шва |  | (c)
45888.527 | 9.922 | 9.879 | -1.233 | -1.276 | -2086 | -2016 | -1969 | 1851 | 1212 | 4270 |  | CORR | GENE | 05:41 | 05:53 | 06:00 | 64 | 235 | 13 | EXT |  | 0.89 | (c)
45888.788 | 10.183 | 10.163 | -0.972 | -0.992 | 1031 | 1050 | 1050 | 1031 | 945 | 4270 |  | GOUG | PITT | 02:04 | 02:07 | 02:07 | 47 | 39 | 8 | EXT | Задир. |  | (c)
45918.389 | 5.774 | 5.76 | -5.206 | -5.22 | 96 | 328 | 235 | 96 | 5144 | 4273 |  | CORR | GENE | 06:08 | 06:45 | 06:30 | 76 | 278 | 13 | EXT |  | 0.89 | (c)
45938.507 | 3.457 | 3.434 | -7.913 | -7.936 | 569 | 681 | 672 | 569 | 3434 | 4275 |  | CORR | CIGR | 04:19 | 04:37 | 04:36 | 40 | 207 | 10 | EXT |  | 0.89 | (c)
46007.871 | 4.826 | 4.815 | -6.529 | -6.54 | -2136 | -2103 | -2099 | 94 | 4815 | 4281 |  | CORR | CIGR | 04:43 | 04:48 | 04:49 | 25 | 74 | 10 | EXT |  | 0.89 | (c)
46013.307 | 10.262 | 10.224 | -1.093 | -1.131 | -1588 | -1515 | -1464 | 642 | 1078 | 4281 |  | CORR | GENE | 06:11 | 06:23 | 06:31 | 53 | 248 | 12 | EXT |  | 0.89 | (c)
46014.907 | 0.507 | 0.48 | -10.723 | -10.75 | -1959 | -1848 | -1863 | 272 | 480 | 4282 |  | CORR | GENE | 06:25 | 06:43 | 06:41 | 57 | 192 | 11 | EXT |  | 0.89 | (c)
46021.325 | 6.925 | 6.883 | -4.305 | -4.347 | -1879 | -1677 | -1745 | 352 | 4234 | 4282 |  | CORR | GENE | 06:38 | 07:11 | 06:60 | 113 | 268 | 15 | EXT |  | 0.9 | (c)
46022.356 | 7.956 | 7.899 | -3.274 | -3.331 | -1954 | -1943 | -1942 | 276 | 3140 | 4282 |  | CORR | AXGR | 06:26 | 06:28 | 06:28 | 191 | 24 | 12 | EXT |  | 0.91 | (c)
46023.191 | 8.791 | 8.669 | -2.439 | -2.561 | 1420 | 1573 | 1530 | 591 | 2424 | 4282 |  | GOUG | GENE | 03:31 | 03:55 | 03:48 | 137 | 220 | 12 | EXT | Зона задиров. |  | (c)
46024.761 | 10.361 | 10.35 | -0.869 | -0.88 | 1800 | 1890 | 1899 | 233 | 825 | 4282 |  | CORR | GENE | 04:32 | 04:47 | 04:48 | 55 | 197 | 12 | EXT |  | 0.89 | (c)
46036.738 | 11.108 | 11.064 | -0.167 | -0.211 | 1793 | 1957 | 1997 | 29 | 148 | 4283 |  | CORR | GENE | 05:08 | 05:35 | 05:41 | 63 | 409 | 14 | EXT |  | 0.89 | (c)
46047.704 | 0.074 | 0.038 | -10.961 | -10.997 | 85 | 524 | 574 | 85 | 38 | 4285 |  | CORR | GENE | 05:06 | 06:17 | 06:25 | 149 | 978 | 11 | EXT |  | 0.9 | (c)
46071.822 | 1.532 | 1.377 | -9.708 | -9.863 | -2073 | -1732 | -1604 | 158 | 1377 | 4287 |  | CORR | GENE | 04:35 | 05:30 | 05:51 | 231 | 937 | 13 | EXT | Аномалия находится на упругопластическом изгибе: R=557 D, максимальное растяжение на 6.4 час. | 0.92 | (c)
46072.788 | 2.498 | 2.474 | -8.742 | -8.766 | -1398 | -1323 | -1330 | 832 | 2474 | 4287 |  | CORR | CIGR | 06:24 | 06:36 | 06:35 | 36 | 137 | 11 | EXT | Аномалия находится на упругопластическом изгибе: R=483 D, максимальное растяжение на 6.3 час. | 0.89 | (c)
46074.404 | 4.114 | 3.81 | -7.126 | -7.43 | -1815 | -1466 | -1383 | 416 | 3810 | 4287 |  | CORR | GENE | 05:17 | 06:13 | 06:26 | 330 | 865 | 10 | EXT | Аномалия находится на упругопластическом изгибе: R=411 D, максимальное растяжение на 6.3 час. | 1 | (b)
46083.722 | 2.192 | 1.784 | -9.143 | -9.551 | 2181 | 2201 | 2194 | 23 | 1784 | 4288 |  | CORR | AXGR | 04:39 | 04:42 | 04:41 | 751 | 27 | 11 | EXT | Аномалия находится на упругопластическом изгибе: R=989 D, максимальное растяжение на 5.1 час. | 0.96 | (c)
46087.355 | 5.825 | 5.79 | -5.51 | -5.545 | 1899 | 2051 | 2048 | 33 | 5493 | 4288 |  | CORR | GENE | 03:53 | 04:18 | 04:17 | 52 | 298 | 10 | EXT |  | 0.89 | (c)
46087.403 | 5.873 | 5.396 | -5.462 | -5.939 | -2223 | -2216 | -2161 | 7 | 5396 | 4288 |  | CORR | GENE | 04:48 | 04:49 | 04:58 | 477 | 124 | 10 | EXT |  | 0.94 | (c)
46095.8 | 2.935 | 2.663 | -8.105 | -8.377 | 1926 | 1964 | 1970 | 216 | 2663 | 4289 |  | CORR | GENE | 04:24 | 04:30 | 04:31 | 586 | 88 | 14 | EXT |  | 0.97 | (c)
46096.251 | 3.386 | 3.047 | -7.654 | -7.993 | 2071 | 2105 | 2136 | 30 | 3047 | 4289 |  | CORR | GENE | 04:47 | 04:53 | 04:57 | 1253 | 129 | 11 | EXT |  | 0.97 | (c)
46099.315 | 6.45 | 6.362 | -4.59 | -4.678 | 2214 | -2118 | -2129 | 0 | 4564 | 4289 |  | CORR | GENE | 05:10 | 05:31 | 05:29 | 114 | 236 | 10 | EXT |  | 0.89 | (c)
46099.855 | 6.99 | 6.82 | -4.05 | -4.22 | -1516 | -1486 | -1479 | 714 | 3902 | 4289 |  | CORR | GENE | 07:08 | 07:13 | 07:14 | 318 | 74 | 10 | EXT |  | 0.92 | (c)
46100.026 | 7.161 | 7.035 | -3.879 | -4.005 | 2169 | 2189 | 2184 | 32 | 3659 | 4289 |  | CORR | AXGR | 05:03 | 05:06 | 05:05 | 346 | 29 | 12 | EXT |  | 0.93 | (c)
46102.577 | 9.712 | 9.346 | -1.328 | -1.694 | 1944 | 2008 | 1987 | 200 | 948 | 4289 |  | CORR | GENE | 04:26 | 04:37 | 04:33 | 746 | 87 | 13 | EXT |  | 0.97 | (c)
46124.194 | 9.069 | 9.008 | -2.281 | -2.342 | 1039 | 1319 | 1278 | 714 | 2239 | 4291 |  | CORR | GENE | 03:42 | 04:28 | 04:21 | 103 | 477 | 10 | EXT |  | 0.89 | (c)
46130.142 | 3.667 | 3.649 | -5.783 | -5.801 | -1801 | -1701 | -1713 | 429 | 3649 | 4292 |  | CORR | CIGR | 04:44 | 04:60 | 04:58 | 34 | 177 | 11 | EXT |  | 0.89 | (c)
46130.804 | 4.329 | 4.271 | -5.121 | -5.179 | -1260 | -1089 | -1039 | 817 | 4271 | 4292 |  | CORR | GENE | 06:11 | 06:39 | 06:47 | 77 | 443 | 10 | EXT |  | 0.89 | (c)
46132.811 | 6.336 | 6.276 | -3.114 | -3.174 | -1172 | -1032 | -971 | 771 | 3096 | 4292 |  | CORR | GENE | 06:25 | 06:48 | 06:58 | 78 | 401 | 10 | EXT |  | 0.89 | (c)
46133.042 | 6.567 | 6.485 | -2.883 | -2.965 | -1498 | -1015 | -1088 | 678 | 2815 | 4292 |  | CORR | GENE | 05:33 | 06:51 | 06:39 | 150 | 820 | 11 | EXT |  | 0.9 | (c)
46134.274 | 7.799 | 7.774 | -1.651 | -1.676 | -764 | -653 | -654 | 544 | 1628 | 4292 |  | CORR | GENE | 07:31 | 07:49 | 07:49 | 48 | 220 | 10 | EXT |  | 0.89 | (c)
46142.769 | 5.199 | 5.095 | -6.201 | -6.305 | -1901 | -1874 | -1873 | 329 | 5095 | 4294 |  | CORR | GENE | 04:47 | 04:51 | 04:51 | 294 | 57 | 10 | EXT |  | 0.92 | (c)
46143.576 | 6.006 | 5.815 | -5.394 | -5.585 | -1477 | -1334 | -1313 | 753 | 5270 | 4294 |  | DENT | GENE | 05:55 | 06:18 | 06:22 | 315 | 328 | 0.4 | N/A | Глубина вмятины: 6 мм (0,4%). Линейка: 32 см в (582 см; 06:18 ч:мин) |  | (c)
46160.105 | 0 | -0.012 | -11.36 | -11.372 | 368 | -1793 | 2030 | 0 |  | 4296 | Нарушение формы кольцевого шва | GWAN |  | 00:26 | 06:37 | 04:54 | 0 | 3323 |  | EXT | Нарушение формы кольцевого шва |  | (c)
46171.497 | 0.032 | 0.017 | -11.148 | -11.163 | -233 | 310 | 166 | 0 | 17 | 4297 |  | CORR | GENE | 09:11 | 10:38 | 10:15 | 67 | 798 | 11 | EXT |  | 0.89 | (c)
46185.045 | 2.4 | 2.351 | -3.605 | -3.654 | 1322 | 1498 | 1468 | 616 | 2351 | 4298 |  | CORR | GENE | 03:55 | 04:24 | 04:19 | 76 | 292 | 10 | EXT |  | 0.89 | (c)
46188.718 | 0.068 | 0.046 | -4.622 | -4.644 | -973 | -909 | -914 | 855 | 46 | 4299 |  | CORR | CIGR | 09:45 | 09:56 | 09:55 | 22 | 118 | 10 | EXT |  | 0.89 | (c)
46196.831 | 3.491 | 1.994 | -7.824 | -9.321 | 2218 | -2219 | -2222 | 0 | 1994 | 4300 |  | SCC | AXGR | 04:49 | 04:53 | 04:52 | 1906 | 42 | 30 | EXT | Аномалия находится в зоне сварного шва. | 1.01 | (a)
46200.646 | 7.306 | 6.463 | -4.009 | -4.852 | 2225 | -2215 | -2202 | 0 | 3535 | 4300 |  | SCC | GENE | 04:50 | 04:53 | 04:55 | 1317 | 68 | 45 | EXT | Аномалия находится в зоне сварного шва. | 1.4 | (a)
46201.62 | 8.28 | 7.821 | -3.035 | -3.494 | -2209 | -2183 | -2154 | 21 | 2574 | 4300 |  | SCC | GENE | 04:54 | 04:58 | 05:03 | 920 | 111 | 38 | EXT | Аномалия находится в зоне сварного шва. | 1.16 | (a)
46204.004 | 10.664 | 10.591 | -0.651 | -0.724 | -2192 | -2132 | -2124 | 39 | 137 | 4300 |  | SCC | GENE | 04:57 | 05:07 | 05:08 | 587 | 136 | 17 | EXT | Аномалия находится в зоне сварного шва. | 1 | (a)
46205.028 | 0.373 | 0.092 | -10.872 | -11.153 | -2205 | -2153 | -2157 | 25 | 92 | 4301 |  | SCC | GENE | 05:19 | 05:27 | 05:26 | 1335 | 97 | 12 | EXT | Аномалия находится в зоне сварного шва. | 1 | (a)
46205.028 | 0.373 | 0.092 | -10.872 | -11.153 | -2205 | -2153 | -2157 | 25 | 92 | 4301 |  | CORR | GENE | 05:19 | 05:27 | 05:26 | 1335 | 97 | 10 | EXT |  | 0.96 | (c)
46205.515 | 0.86 | 0.757 | -10.385 | -10.488 | 2142 | 2200 | 2177 | 18 | 757 | 4301 |  | CORR | GENE | 05:00 | 05:10 | 05:06 | 419 | 70 | 11 | EXT |  | 0.94 | (c)
46206.813 | 2.158 | 1.902 | -9.087 | -9.343 | -2209 | -2182 | -2175 | 21 | 1902 | 4301 |  | SCC | GENE | 05:18 | 05:22 | 05:24 | 814 | 69 | 15 | EXT | Аномалия находится в зоне сварного шва. | 1 | (a)
46206.813 | 2.158 | 1.902 | -9.087 | -9.343 | -2209 | -2182 | -2175 | 21 | 1902 | 4301 |  | CORR | GENE | 05:18 | 05:22 | 05:24 | 814 | 69 | 10 | EXT |  | 0.95 | (c)
46208.319 | 3.664 | 1.555 | -7.581 | -9.69 | 2050 | 2154 | 2125 | 31 | 1555 | 4301 |  | CORR | GENE | 04:46 | 05:02 | 04:58 | 4037 | 150 | 14 | EXT | Аномалия находится на упругопластическом изгибе: R=951 D, максимальное растяжение на 2.2 час. | 1.02 | (b)
46210.341 | 5.686 | 5.677 | -5.559 | -5.568 | 1997 | 2146 | 2130 | 0 | 5546 | 4301 |  | CORR | CIGR | 04:37 | 05:01 | 04:58 | 22 | 265 | 14 | EXT | Аномалия находится на упругопластическом изгибе: R=763 D, максимальное растяжение на 1.9 час. | 0.89 | (c)
46213.44 | 8.785 | 8.629 | -2.46 | -2.616 | 2152 | 2166 | 2189 | 4 | 2017 | 4301 |  | CORR | GENE | 05:02 | 05:04 | 05:08 | 599 | 74 | 10 | EXT | Аномалия находится на упругопластическом изгибе: R=643 D, максимальное растяжение на 1.3 час. | 0.94 | (c)
46213.785 | 9.13 | 8.798 | -2.115 | -2.447 | -2194 | -2186 | -2159 | 37 | 1989 | 4301 |  | CORR | GENE | 05:21 | 05:22 | 05:26 | 458 | 69 | 15 | EXT | Аномалия находится на упругопластическом изгибе: R=641 D, максимальное растяжение на 1.3 час. | 0.96 | (c)
46215.491 | 10.836 | 10.363 | -0.409 | -0.882 | 2158 | 2191 | 2181 | 25 | 260 | 4301 |  | CORR | GENE | 05:03 | 05:08 | 05:07 | 622 | 48 | 10 | EXT | Аномалия находится на упругопластическом изгибе: R=616 D, максимальное растяжение на 0.8 час. | 0.95 | (c)
46215.538 | 10.883 | 10.763 | -0.362 | -0.482 | 2055 | 2072 | 2071 | 144 | 221 | 4301 |  | CORR | AXGR | 04:46 | 04:49 | 04:49 | 261 | 32 | 11 | EXT | Аномалия находится на упругопластическом изгибе: R=616 D, максимальное растяжение на 0.8 час. | 0.92 | (c)
46217.168 | 1.268 | 1.25 | -9.822 | -9.84 | 1733 | 2007 | 1879 | 205 | 1250 | 4302 |  | CORR | GENE | 03:55 | 04:39 | 04:19 | 70 | 293 | 14 | EXT | Аномалия находится на упругопластическом изгибе: R=558 D, максимальное растяжение на 0.3 час. | 0.89 | (c)
46217.365 | 1.465 | 1.144 | -9.625 | -9.946 | 2047 | 2202 | 2133 | 13 | 1144 | 4302 |  | CORR | GENE | 04:46 | 05:11 | 04:60 | 1607 | 171 | 11 | EXT | Аномалия находится на упругопластическом изгибе: R=548 D, максимальное растяжение на 0.3 час. | 0.98 | (c)
46220.323 | 4.423 | 4.167 | -6.667 | -6.923 | 1439 | -2151 | 2013 | 0 | 4167 | 4302 |  | CORR | GENE | 03:08 | 05:28 | 04:40 | 454 | 1147 | 10 | EXT | Аномалия находится на упругопластическом изгибе: R=447 D, максимальное растяжение на 11.8 час. | 0.93 | (c)
46221.395 | 5.495 | 5.462 | -5.595 | -5.628 | -2160 | -2111 | -2085 | 71 | 5462 | 4302 |  | CORR | GENE | 05:27 | 05:35 | 05:39 | 49 | 150 | 10 | EXT | Аномалия находится на упругопластическом изгибе: R=454 D, максимальное растяжение на 11.8 час. | 0.89 | (c)
46221.607 | 5.707 | 5.396 | -5.383 | -5.694 | -2229 | -2215 | -2208 | 1 | 4760 | 4302 |  | CORR | AXGR | 05:15 | 05:18 | 05:19 | 934 | 42 | 13 | EXT | Аномалия находится на упругопластическом изгибе: R=455 D, максимальное растяжение на 11.8 час. | 0.98 | (c)
46222.647 | 6.747 | 6.662 | -4.343 | -4.428 | 1606 | 1848 | 1982 | 0 | 4299 | 4302 |  | CORR | GENE | 03:35 | 04:14 | 04:35 | 129 | 751 | 11 | EXT | Аномалия находится на упругопластическом изгибе: R=451 D, максимальное растяжение на 11.9 час. | 0.9 | (c)
46223.428 | 7.528 | 7.472 | -3.562 | -3.618 | 2005 | 2188 | 2182 | 0 | 3541 | 4302 |  | CORR | GENE | 04:39 | 05:09 | 05:08 | 77 | 354 | 11 | EXT | Аномалия находится на упругопластическом изгибе: R=447 D, максимальное растяжение на 12 час. | 0.89 | (c)
46224.953 | 9.053 | 8.334 | -2.037 | -2.756 | -2227 | -2218 | -2203 | 3 | 731 | 4302 |  | CORR | GENE | 05:16 | 05:17 | 05:20 | 2025 | 48 | 15 | EXT | Аномалия находится на упругопластическом изгибе: R=452 D, максимальное растяжение на 0.1 час. | 1.02 | (b)
46230.762 | 3.772 | 3.683 | -7.658 | -7.747 | 1858 | -2162 | 2216 | 0 | 3683 | 4303 |  | CORR | GENE | 03:56 | 05:07 | 04:54 | 241 | 717 | 10 | EXT | Аномалия находится на упругопластическом изгибе: R=391 D, максимальное растяжение на 0.6 час. | 0.91 | (c)
46231.128 | 4.138 | 4.098 | -7.292 | -7.332 | -2181 | -2016 | -2020 | 50 | 4098 | 4303 |  | CORR | GENE | 05:04 | 05:31 | 05:30 | 71 | 322 | 10 | EXT | Аномалия находится на упругопластическом изгибе: R=394 D, максимальное растяжение на 0.6 час. | 0.89 | (c)
46231.444 | 4.454 | 4.412 | -6.976 | -7.018 | -2182 | -2122 | -2133 | 49 | 4412 | 4303 |  | CORR | GENE | 05:04 | 05:13 | 05:12 | 411 | 97 | 12 | EXT | Аномалия находится на упругопластическом изгибе: R=398 D, максимальное растяжение на 0.6 час. | 0.94 | (c)
46231.904 | 4.914 | 4.86 | -6.516 | -6.57 | 2219 | -2182 | -2181 | 0 | 4860 | 4303 |  | CORR | GENE | 04:54 | 05:04 | 05:04 | 75 | 124 | 10 | EXT | Аномалия находится на упругопластическом изгибе: R=401 D, максимальное растяжение на 0.6 час. | 0.89 | (c)
46232.456 | 5.466 | 4.531 | -5.964 | -6.899 | 2148 | 2201 | 2182 | 14 | 4531 | 4303 |  | CORR | GENE | 04:43 | 04:51 | 04:48 | 1296 | 69 | 12 | EXT | Аномалия находится на упругопластическом изгибе: R=392 D, максимальное растяжение на 0.6 час. | 0.98 | (c)
46232.796 | 5.806 | 5.765 | -5.624 | -5.665 | -2169 | -2132 | -2039 | 62 | 5610 | 4303 |  | CORR | GENE | 05:06 | 05:12 | 05:27 | 55 | 260 | 10 | EXT | Аномалия находится на упругопластическом изгибе: R=385 D, максимальное растяжение на 0.6 час. | 0.89 | (c)
46233.318 | 6.328 | 6.272 | -5.102 | -5.158 | 2180 | 2208 | 2204 | 2 | 4867 | 4303 |  | CORR | GENE | 04:48 | 04:52 | 04:52 | 291 | 49 | 10 | EXT | Аномалия находится на упругопластическом изгибе: R=373 D, максимальное растяжение на 0.5 час. | 0.92 | (c)
46237.138 | 10.148 | 10.036 | -1.282 | -1.394 | 1978 | -2095 | -1969 | 0 | 1112 | 4303 |  | CORR | GENE | 04:15 | 05:18 | 05:38 | 282 | 1028 | 11 | EXT | Аномалия находится на упругопластическом изгибе: R=528 D, максимальное растяжение на 0.4 час. | 0.92 | (c)
46241.122 | 2.702 | 2.65 | -8.758 | -8.81 | -1991 | -1881 | -1333 | 239 | 2650 | 4304 |  | CORR | GENE | 04:24 | 04:42 | 06:10 | 171 | 1317 | 10 | EXT |  | 0.9 | (c)
46249.88 | 0 | -0.022 | -11.105 | -11.127 | -2101 | 152 | -241 | 130 |  | 4305 | Нарушение формы кольцевого шва | GWAN |  | 06:59 | 01:03 | 11:59 | 0 | 3720 |  | EXT | Нарушение формы кольцевого шва Аномалия находится на упругопластическом изгибе: R=721 D, максимальное растяжение на 5.5 час. |  | (c)
46264.885 | 3.9 | 3.892 | -6.78 | -6.788 | 42 | 62 | 63 | 42 | 3892 | 4306 |  | ARTD | CIGR | 02:39 | 02:42 | 02:42 | 16 | 41 |  | EXT | Эквивалент потери металла 14%. Аномалия находится на упругопластическом изгибе: R=351 D, максимальное растяжение на 5.6 час. |  | (c)
46267.305 | 6.32 | 6.307 | -4.36 | -4.373 | 2157 | 2214 | 2207 | 0 | 4350 | 4306 |  | CORR | CIGR | 08:20 | 08:29 | 08:28 | 23 | 102 | 10 | EXT | Аномалия находится на упругопластическом изгибе: R=355 D, максимальное растяжение на 5.7 час. | 0.89 | (c)
46270.756 | 9.771 | 9.753 | -0.909 | -0.927 | 1981 | 2032 | 2035 | 142 | 890 | 4306 |  | CORR | CIGR | 07:52 | 08:00 | 08:01 | 37 | 108 | 10 | EXT | Аномалия находится на упругопластическом изгибе: R=478 D, максимальное растяжение на 5.5 час. | 0.89 | (c)
46271.314 | 10.329 | 10.213 | -0.351 | -0.467 | 1790 | 1867 | 1902 | 215 | 303 | 4306 |  | CORR | GENE | 07:21 | 07:34 | 07:39 | 164 | 225 | 12 | EXT | Аномалия находится на упругопластическом изгибе: R=512 D, максимальное растяжение на 5.4 час. | 0.9 | (c)
46300.028 | 5.553 | 5.545 | -5.367 | -5.375 | -816 | -769 | -768 | 720 | 5337 | 4309 |  | CORR | CIGR | 07:36 | 07:44 | 07:44 | 38 | 96 | 11 | EXT |  | 0.89 | (c)
46328.068 | 11.213 | 11.201 | -0.082 | -0.094 | -758 | -713 | -714 | 670 | 70 | 4311 |  | CORR | CIGR | 11:08 | 11:16 | 11:15 | 24 | 88 | 12 | EXT |  | 0.89 | (c)
46372.41 | 0 | -0.046 | -11.475 | -11.521 | -2165 | -734 | -1356 | 547 |  | 4316 | Нарушение формы кольцевого шва | GWAN |  | 09:22 | 01:13 | 11:33 | 0 | 1617 |  | EXT | Нарушение формы кольцевого шва Аномалия находится на отводе. |  | (c)
46378.457 | 6.047 | 6.038 | -5.428 | -5.437 | -87 | -28 | -11 | 0 | 5410 | 4316 |  | CORR | CIGR | 02:57 | 03:07 | 03:10 | 27 | 153 | 11 | EXT | Аномалия находится на отводе. | 0.89 | (c)
46409.881 | 3.541 | 3.437 | -7.674 | -7.778 | 2221 | -2224 | -2225 | 0 | 3437 | 4319 |  | CORR | AXGR | 05:37 | 05:40 | 05:40 | 969 | 29 | 13 | EXT |  | 0.98 | (c)
46411.222 | 4.882 | 4.628 | -6.333 | -6.587 | 2103 | -2138 | -2079 | 0 | 4628 | 4319 |  | CORR | GENE | 05:18 | 05:54 | 06:03 | 305 | 559 | 11 | EXT |  | 0.92 | (c)
46421.206 | 3.651 | 3.312 | -7.609 | -7.948 | 2173 | 2201 | 2194 | 16 | 3312 | 4320 |  | CORR | AXGR | 07:54 | 07:58 | 07:57 | 534 | 41 | 14 | EXT |  | 0.97 | (c)
46421.475 | 3.92 | 3.904 | -7.34 | -7.356 | 1943 | 2084 | 2076 | 21 | 3904 | 4320 |  | CORR | GENE | 07:16 | 07:39 | 07:38 | 86 | 266 | 11 | EXT |  | 0.89 | (c)
46428.39 | 10.835 | 10.814 | -0.425 | -0.446 | 1033 | 1215 | 1181 | 900 | 317 | 4320 |  | CORR | GENE | 04:49 | 05:19 | 05:13 | 129 | 298 | 16 | EXT |  | 0.9 | (c)
46442.592 | 2.722 | 2.703 | -8.128 | -8.147 | -2194 | -2085 | -2089 | 37 | 2703 | 4323 |  | CORR | CIGR | 04:13 | 04:30 | 04:30 | 39 | 211 | 10 | EXT |  | 0.89 | (c)
46444.573 | 4.703 | 4.671 | -6.147 | -6.179 | 2161 | -2220 | -2194 | 0 | 4671 | 4323 |  | CORR | GENE | 03:56 | 04:08 | 04:13 | 50 | 212 | 13 | EXT |  | 0.89 | (c)
46445.815 | 5.945 | 5.4 | -4.905 | -5.45 | -2229 | -2166 | -2197 | 2 | 4892 | 4323 |  | CORR | GENE | 04:07 | 04:17 | 04:12 | 558 | 65 | 10 | EXT |  | 0.94 | (c)
46449.323 | 9.453 | 9.188 | -1.397 | -1.662 | 2207 | -2220 | -2228 | 0 | 996 | 4323 |  | CORR | GENE | 04:03 | 04:09 | 04:07 | 666 | 51 | 15 | EXT |  | 0.98 | (c)
46450.218 | 10.348 | 10.231 | -0.502 | -0.619 | -2200 | -2172 | -2186 | 31 | 440 | 4323 |  | CORR | AXGR | 04:12 | 04:16 | 04:14 | 179 | 28 | 11 | EXT |  | 0.9 | (c)
46451.424 | 0.704 | 0.687 | -10.641 | -10.658 | 1529 | 1628 | 1616 | 527 | 687 | 4324 |  | CORR | GENE | 04:08 | 04:24 | 04:22 | 48 | 174 | 10 | EXT |  | 0.89 | (c)
46454.969 | 4.249 | 3.932 | -7.096 | -7.413 | 1481 | 1527 | 1527 | 657 | 3932 | 4324 |  | CORR | GENE | 03:60 | 04:07 | 04:07 | 852 | 93 | 10 | EXT |  | 0.95 | (c)
46455.304 | 4.584 | 4.543 | -6.761 | -6.802 | -2053 | -1946 | -1917 | 178 | 4543 | 4324 |  | CORR | GENE | 06:30 | 06:47 | 06:52 | 58 | 272 | 12 | EXT |  | 0.89 | (c)
46457.446 | 6.726 | 6.703 | -4.619 | -4.642 | 1477 | 1687 | 1633 | 442 | 4599 | 4324 |  | CORR | CIGR | 03:59 | 04:33 | 04:25 | 43 | 311 | 10 | EXT |  | 0.89 | (c)
46468.082 | 6.017 | 5.974 | -5.298 | -5.341 | 1473 | 1636 | 1596 | 512 | 5267 | 4325 |  | CORR | GENE | 06:47 | 07:13 | 07:07 | 74 | 246 | 12 | EXT |  | 0.89 | (c)
46471.115 | 9.05 | 9.027 | -2.265 | -2.288 | 1502 | 1614 | 1616 | 500 | 2238 | 4325 |  | CORR | GENE | 06:52 | 07:10 | 07:10 | 50 | 228 | 10 | EXT |  | 0.89 | (c)
46485.399 | 0.924 | 0.899 | -10.231 | -10.256 | -1599 | -1277 | -1296 | 632 | 899 | 4327 |  | CORR | GENE | 05:30 | 06:22 | 06:19 | 118 | 606 | 10 | EXT |  | 0.89 | (c)
46493.208 | 8.733 | 8.686 | -2.422 | -2.469 | -1349 | -991 | -1095 | 841 | 2369 | 4327 |  | CORR | GENE | 06:10 | 07:08 | 06:51 | 100 | 508 | 10 | EXT |  | 0.89 | (c)
46493.986 | 9.511 | 9.486 | -1.644 | -1.669 | -906 | -752 | -782 | 659 | 1628 | 4327 |  | CORR | CIGR | 07:22 | 07:47 | 07:42 | 41 | 247 | 10 | EXT |  | 0.89 | (c)
46512.217 | 5.472 | 5.46 | -5.778 | -5.79 | -933 | -884 | -883 | 834 | 5460 | 4329 |  | CORR | CIGR | 06:50 | 06:58 | 06:58 | 31 | 99 | 14 | EXT |  | 0.89 | (c)
46512.746 | 6.001 | 5.975 | -5.249 | -5.275 | -1798 | -1495 | -1588 | 433 | 5140 | 4329 |  | CORR | GENE | 04:30 | 05:19 | 05:04 | 135 | 419 | 10 | EXT |  | 0.9 | (c)
46518.127 | 0.132 | 0.052 | -10.218 | -10.298 | -1672 | -1445 | -1164 | 558 | 52 | 4330 |  | CORR | GENE | 04:46 | 05:23 | 06:08 | 131 | 1017 | 10 | EXT |  | 0.9 | (c)
46518.316 | 0.321 | 0.241 | -10.029 | -10.109 | -1581 | -1445 | -1372 | 649 | 241 | 4330 |  | CORR | GENE | 05:01 | 05:23 | 05:34 | 367 | 418 | 14 | EXT |  | 0.94 | (c)
46518.96 | 0.965 | 0.824 | -9.385 | -9.526 | -1678 | -1504 | -1508 | 553 | 824 | 4330 |  | CORR | GENE | 04:45 | 05:13 | 05:12 | 162 | 339 | 10 | EXT |  | 0.9 | (c)
46524.797 | 6.802 | 6.769 | -3.548 | -3.581 | -1717 | -1606 | -1600 | 514 | 3544 | 4330 |  | CORR | CIGR | 04:39 | 04:57 | 04:58 | 37 | 234 | 12 | EXT |  | 0.89 | (c)
46545.429 | 6.194 | 6.092 | -5.036 | -5.138 | 1011 | 1189 | 1223 | 795 | 5000 | 4332 |  | CORR | GENE | 05:25 | 05:54 | 05:60 | 138 | 425 | 11 | EXT |  | 0.9 | (c)
46555.153 | 4.688 | 4.662 | -6.622 | -6.648 | -1165 | -1101 | -1091 | 1016 | 4662 | 4333 |  | CORR | CIGR | 06:12 | 06:22 | 06:24 | 40 | 149 | 10 | EXT |  | 0.89 | (c)
46561.775 | 0 | -0.022 | -11.37 | -11.392 | -1037 | -482 | -343 | 0 |  | 4334 | Нарушение формы кольцевого шва | GWAN |  | 08:46 | 10:15 | 10:38 | 0 | 1388 |  | EXT | Нарушение формы кольцевого шва |  | (c)
46561.921 | 0.146 | 0.116 | -11.224 | -11.254 | 2040 | 2139 | 2154 | 0 | 116 | 4334 |  | CORR | GENE | 05:02 | 05:18 | 05:21 | 61 | 227 | 11 | EXT |  | 0.89 | (c)
46562.494 | 0.719 | 0.678 | -10.651 | -10.692 | 1902 | 1936 | 1957 | 218 | 678 | 4334 |  | CORR | CIGR | 04:40 | 04:46 | 04:49 | 41 | 111 | 10 | EXT |  | 0.89 | (c)
46562.586 | 0.811 | 0.38 | -10.559 | -10.99 | 2098 | 2121 | 2136 | 56 | 380 | 4334 |  | CORR | GENE | 05:12 | 05:15 | 05:18 | 546 | 76 | 10 | EXT |  | 0.94 | (c)
46578.857 | 5.712 | 5.693 | -5.343 | -5.362 | 1430 | 1503 | 1509 | 643 | 5330 | 4335 |  | CORR | CIGR | 06:36 | 06:48 | 06:49 | 32 | 158 | 11 | EXT |  | 0.89 | (c)
46585.991 | 1.791 | 1.77 | -9.544 | -9.565 | -2170 | -1791 | -1915 | 61 | 1770 | 4336 |  | CORR | GENE | 04:29 | 05:30 | 05:10 | 79 | 509 | 10 | EXT |  | 0.89 | (c)
46595.185 | 10.985 | 6.172 | -0.35 | -5.163 | 2176 | 2213 | -2210 | 0 | 49 | 4336 |  | CORR | GENE | 04:10 | 04:16 | 04:22 | 5114 | 149 | 10 | EXT |  | 0.98 | (c)
46641.406 | 0.886 | 0.861 | -10.329 | -10.354 | -618 | -531 | -491 | 365 | 861 | 4341 |  | CORR | CIGR | 03:46 | 04:00 | 04:07 | 41 | 252 | 13 | EXT | Аномалия находится на отводе. | 0.89 | (c)
46644.24 | 3.72 | 3.688 | -7.495 | -7.527 | -209 | -158 | -139 | 68 | 3688 | 4341 |  | CORR | CIGR | 04:52 | 05:00 | 05:03 | 43 | 141 | 10 | EXT | Аномалия находится на отводе. | 0.89 | (c)
46667.876 | 4.761 | 4.653 | -6.649 | -6.757 | -14 | 239 | 174 | 0 | 4653 | 4343 |  | CORR | GENE | 04:20 | 05:01 | 04:50 | 242 | 377 | 12 | EXT | Аномалия находится на отводе. | 0.92 | (c)
46707.017 | 10.352 | 10.283 | -0.893 | -0.962 | 1427 | 1533 | 1642 | 374 | 874 | 4346 |  | CORR | GENE | 06:14 | 06:31 | 06:49 | 88 | 429 | 16 | EXT |  | 0.89 | (c)
46707.305 | 10.64 | 10.518 | -0.605 | -0.727 | 992 | 1150 | 1375 | 473 | 583 | 4346 |  | CORR | GENE | 05:04 | 05:30 | 06:06 | 144 | 765 | 16 | EXT |  | 0.91 | (c)
46730.625 | 0 | -0.045 | -11.615 | -11.66 | -979 | -824 | -837 | 695 |  | 4349 | Нарушение формы кольцевого шва | GWAN |  | 09:54 | 10:19 | 10:17 | 0 | 284 |  | EXT | Нарушение формы кольцевого шва Аномалия находится на отводе. |  | (c)
46804.264 | 4.999 | 4.834 | -6.336 | -6.501 | -1454 | -1435 | -1429 | 777 | 4834 | 4355 | Металлургический дефект | MIAN | GENE | 06:54 | 06:57 | 06:58 | 201 | 49 |  | INT | Металлургический дефект Эквивалент потери металла 12%. |  | (c)
46816.411 | 5.811 | 5.791 | -5.379 | -5.399 | -1743 | -1684 | -1669 | 487 | 5379 | 4356 |  | CORR | CIGR | 05:44 | 05:54 | 05:56 | 20 | 149 | 10 | EXT |  | 0.89 | (c)
46832.04 | 10.25 | 10.221 | -0.415 | -0.444 | 990 | 1121 | 1128 | 964 | 399 | 4357 |  | CORR | CIGR | 04:47 | 05:08 | 05:09 | 45 | 277 | 14 | EXT |  | 0.89 | (c)
46930.196 | 8.821 | 8.808 | -2.439 | -2.452 | -1739 | -1541 | -1551 | 492 | 2412 | 4366 |  | CORR | CIGR | 04:41 | 05:13 | 05:12 | 40 | 375 | 10 | EXT | Аномалия находится на упругопластическом изгибе: R=375 D, максимальное растяжение на 5.9 час. | 0.94 | (c)
46936.264 | 3.629 | 3.5 | -7.516 | -7.645 | -2214 | -2209 | -2205 | 17 | 3500 | 4367 |  | LWAN | AXGR | 08:07 | 08:07 | 08:08 | 278 | 18 |  | EXT | Эквивалент потери металла 14%. Аномалия находится на упругопластическом изгибе: R=918 D, максимальное растяжение на 7.8 час. |  | (c)
46960.141 | 5.681 | 5.659 | -5.714 | -5.736 | 1966 | 2082 | 2157 | 0 | 5552 | 4369 |  | CORR | GENE | 03:51 | 04:10 | 04:22 | 184 | 381 | 10 | EXT |  | 0.9 | (c)
46965.837 | 11.377 | 11.333 | -0.018 | -0.062 | -1748 | -1560 | -1634 | 483 | 12 | 4369 |  | CORR | GENE | 05:52 | 06:22 | 06:10 | 50 | 227 | 12 | EXT |  | 0.89 | (c)
46996.74 | 8.705 | 8.676 | -2.55 | -2.579 | -1920 | -1759 | -1806 | 310 | 2529 | 4372 |  | CORR | GENE | 03:59 | 04:25 | 04:18 | 50 | 228 | 11 | EXT |  | 0.89 | (c)
47002.862 | 3.572 | 3.51 | -7.513 | -7.575 | -1695 | -1610 | -1525 | 536 | 3510 | 4373 |  | CORR | GENE | 06:59 | 07:13 | 07:27 | 78 | 340 | 11 | EXT |  | 0.89 | (c)
47002.989 | 3.699 | 3.684 | -7.386 | -7.401 | -1647 | -1568 | -1525 | 583 | 3684 | 4373 |  | CORR | CIGR | 07:07 | 07:20 | 07:27 | 45 | 245 | 10 | EXT |  | 0.89 | (c)
47009.433 | 10.143 | 10.053 | -0.942 | -1.032 | 1774 | 1836 | 1831 | 342 | 318 | 4373 |  | CORR | GENE | 04:19 | 04:29 | 04:28 | 714 | 115 | 13 | EXT |  | 0.97 | (c)
47009.588 | 10.298 | 10.221 | -0.787 | -0.864 | 1978 | 1993 | 1997 | 215 | 759 | 4373 |  | CORR | AXGR | 04:52 | 04:54 | 04:55 | 105 | 37 | 10 | EXT |  | 0.89 | (c)
47010.426 | 0.051 | 0.034 | -11.154 | -11.171 | 1451 | 1500 | 1495 | 1451 | 34 | 4374 |  | CORR | CIGR | 06:42 | 06:50 | 06:49 | 17 | 88 | 14 | EXT | Аномалия находится на отводе. | 0.89 | (c)
47026.955 | 5.375 | 5.336 | -5.965 | -6.004 | 1729 | 1799 | 1861 | 1729 | 5336 | 4375 |  | CORR | GENE | 04:55 | 05:07 | 05:17 | 55 | 264 | 10 | EXT |  | 0.89 | (c)
47032.959 | 0.039 | 0.035 | -11.491 | -11.495 | 2036 | 2114 | 2114 | 2036 | 35 | 4376 |  | CORR | CISL | 05:20 | 05:32 | 05:32 | 15 | 155 | 15 | EXT |  | 0.89 | (c)
47033.083 | 0.163 | 0.099 | -11.367 | -11.431 | 2186 | -2092 | -1919 | 1564 | 99 | 4376 |  | CORR | GENE | 05:44 | 06:14 | 06:41 | 88 | 711 | 10 | EXT |  | 0.89 | (c)
47136.342 | 2.037 | 2.022 | -1.533 | -1.548 | -2160 | -2090 | -2097 | 70 | 1519 | 4385 | Металлургический дефект | MIAN | CIGR | 04:32 | 04:43 | 04:42 | 29 | 126 |  | INT | Металлургический дефект Эквивалент потери металла 12%. |  | (c)
47160.332 | 3.577 | 3.354 | -7.293 | -7.516 | 2015 | 2142 | 2094 | 57 | 3354 | 4388 |  | CORR | GENE | 05:01 | 05:21 | 05:14 | 841 | 158 | 10 | EXT |  | 0.95 | (c)
47166.635 | 9.88 | 9.846 | -0.99 | -1.024 | -2212 | -2114 | -2086 | 18 | 955 | 4388 |  | CORR | GENE | 05:39 | 05:55 | 05:59 | 69 | 253 | 11 | EXT |  | 0.89 | (c)
47176.026 | 8.401 | 8.385 | -3.059 | -3.075 | 24 | 81 | 79 | 24 | 3045 | 4389 | Металлургический дефект | MIAN | CIGR | 02:38 | 02:48 | 02:47 | 30 | 111 |  | INT | Металлургический дефект Эквивалент потери металла 13%. Аномалия находится в зоне сварного шва. |  | (c)
47176.358 | 8.733 | 8.674 | -2.727 | -2.786 | -2221 | -2213 | -2203 | 9 | 2461 | 4389 |  | CORR | AXGR | 08:36 | 08:37 | 08:39 | 325 | 36 | 10 | EXT |  | 0.92 | (c)
47177.546 | 9.921 | 9.68 | -1.539 | -1.78 | 959 | 1357 | 1246 | 697 | 1230 | 4389 |  | CORR | GENE | 05:09 | 06:14 | 05:56 | 550 | 575 | 12 | EXT |  | 0.95 | (c)
47187.487 | 8.402 | 6.507 | -3.108 | -5.003 | -892 | -764 | -812 | 732 | 2886 | 4390 | Дефект проката | MIAN | GENE | 06:39 | 06:60 | 06:52 | 2117 | 160 |  | INT | Дефект проката Эквивалент потери металла 11%. |  | (c)
47194.553 | 3.958 | 3.942 | -7.507 | -7.523 | 28 | 80 | 83 | 28 | 3942 | 4391 |  | CORR | CIGR | 02:40 | 02:48 | 02:49 | 28 | 111 | 11 | EXT |  | 0.89 | (c)
47199.885 | 9.29 | 9.008 | -2.175 | -2.457 | 2027 | 2088 | 2088 | 82 | 1963 | 4391 |  | CORR | GENE | 08:02 | 08:12 | 08:12 | 494 | 122 | 10 | EXT |  | 0.94 | (c)
47263.894 | 3.539 | 3.328 | -5.776 | -5.987 | 2230 | -2223 | -2206 | 0 | 3328 | 4398 |  | CORR | GENE | 05:59 | 06:01 | 06:03 | 802 | 50 | 12 | EXT |  | 0.97 | (c)
47264.14 | 3.785 | 3.476 | -5.53 | -5.839 | 2155 | 2192 | 2177 | 31 | 3476 | 4398 |  | CORR | AXGR | 05:47 | 05:53 | 05:51 | 1518 | 45 | 10 | EXT |  | 0.97 | (c)
47269.464 | 9.109 | 8.711 | -0.206 | -0.604 | -2199 | -2193 | -2166 | 32 | 28 | 4398 |  | CORR | GENE | 06:05 | 06:05 | 06:10 | 576 | 64 | 12 | EXT |  | 0.96 | (c)
47279.141 | 6.126 | 6.112 | -1.759 | -1.773 | 1190 | 1241 | 1246 | 928 | 1746 | 4400 |  | CORR | CIGR | 05:30 | 05:38 | 05:39 | 27 | 112 | 11 | EXT |  | 0.89 | (c)
47279.944 | 6.929 | 6.883 | -0.956 | -1.002 | 1205 | 1333 | 1403 | 629 | 927 | 4400 |  | CORR | GENE | 05:32 | 05:53 | 06:04 | 75 | 397 | 10 | EXT |  | 0.89 | (c)
47280.785 | 7.77 | 7.711 | -0.115 | -0.174 | 1052 | 1267 | 1336 | 610 | 15 | 4400 |  | CORR | GENE | 05:07 | 05:42 | 05:53 | 159 | 568 | 13 | EXT |  | 0.9 | (c)
47281.615 | 0.715 | 0.686 | -10.61 | -10.639 | -1582 | -1402 | -1409 | 648 | 686 | 4401 |  | CORR | GENE | 05:24 | 05:53 | 05:52 | 70 | 347 | 10 | EXT |  | 0.89 | (c)
47285.877 | 4.977 | 4.916 | -6.348 | -6.409 | -1696 | -1580 | -1428 | 535 | 4916 | 4401 |  | CORR | GENE | 05:06 | 05:24 | 05:49 | 110 | 536 | 11 | EXT |  | 0.89 | (c)
47287.643 | 6.743 | 6.683 | -4.582 | -4.642 | -1722 | -1593 | -1608 | 508 | 4532 | 4401 |  | CORR | GENE | 05:01 | 05:22 | 05:20 | 110 | 228 | 10 | EXT |  | 0.89 | (c)
47289.068 | 8.168 | 8.137 | -3.157 | -3.188 | -1949 | -1575 | -1487 | 281 | 3044 | 4401 |  | CORR | GENE | 04:25 | 05:25 | 05:39 | 144 | 925 | 10 | EXT |  | 0.9 | (c)
47290.014 | 9.114 | 9.011 | -2.211 | -2.314 | -1625 | -1462 | -1512 | 606 | 2201 | 4401 |  | CORR | GENE | 05:17 | 05:43 | 05:35 | 113 | 224 | 10 | EXT |  | 0.89 | (c)
47291.555 | 10.655 | 10.609 | -0.67 | -0.716 | -1615 | -1402 | -1389 | 615 | 637 | 4401 |  | CORR | GENE | 05:19 | 05:53 | 05:55 | 79 | 453 | 10 | EXT |  | 0.89 | (c)
47291.755 | 10.855 | 10.834 | -0.47 | -0.491 | -1621 | -1560 | -1518 | 609 | 162 | 4401 |  | CORR | GENE | 05:18 | 05:28 | 05:34 | 329 | 206 | 15 | EXT |  | 0.94 | (c)
47299.745 | 7.52 | 7.505 | -3.85 | -3.865 | 717 | 801 | 791 | 717 | 3833 | 4402 |  | CORR | CIGR | 04:53 | 05:07 | 05:05 | 32 | 147 | 10 | EXT |  | 0.89 | (c)
47308.317 | 4.722 | 4.704 | -6.703 | -6.721 | -2169 | -2099 | -2088 | 61 | 4704 | 4403 |  | CORR | CIGR | 04:40 | 04:52 | 04:53 | 35 | 163 | 10 | EXT |  | 0.89 | (c)
47308.559 | 4.964 | 4.945 | -6.461 | -6.48 | -2133 | -1968 | -1998 | 98 | 4945 | 4403 |  | CORR | GENE | 04:46 | 05:13 | 05:08 | 49 | 269 | 11 | EXT |  | 0.89 | (c)
47308.872 | 5.277 | 5.212 | -6.148 | -6.213 | -1882 | -1549 | -1599 | 348 | 5212 | 4403 |  | CORR | GENE | 05:27 | 06:20 | 06:12 | 109 | 567 | 14 | EXT |  | 0.9 | (c)
47311 | 7.405 | 7.362 | -4.02 | -4.063 | -2071 | -1988 | -1860 | 160 | 3978 | 4403 |  | CORR | GENE | 04:56 | 05:10 | 05:30 | 85 | 421 | 10 | EXT |  | 0.89 | (c)
47314.105 | 10.51 | 10.369 | -0.915 | -1.056 | -2128 | -1934 | -1885 | 103 | 871 | 4403 |  | CORR | GENE | 04:47 | 05:18 | 05:26 | 185 | 486 | 11 | EXT |  | 0.91 | (c)
47314.502 | 10.907 | 10.783 | -0.518 | -0.642 | -2138 | -2068 | -1935 | 92 | 279 | 4403 |  | CORR | GENE | 04:45 | 04:57 | 05:18 | 363 | 406 | 14 | EXT |  | 0.94 | (c)
47314.945 | 11.35 | 11.329 | -0.075 | -0.096 | -2106 | -2059 | -2015 | 125 | 57 | 4403 |  | CORR | CIGR | 04:51 | 04:58 | 05:05 | 39 | 181 | 11 | EXT |  | 0.89 | (c)
47315.159 | 0.139 | 0.1 | -11.211 | -11.25 | -2177 | -2141 | -1948 | 54 | 100 | 4404 |  | CORR | GENE | 05:47 | 05:53 | 06:24 | 363 | 457 | 10 | EXT |  | 0.93 | (c)
47317.572 | 2.552 | 2.388 | -8.798 | -8.962 | 2063 | 2092 | 2098 | 98 | 2388 | 4404 |  | CORR | GENE | 05:12 | 05:16 | 05:17 | 232 | 70 | 10 | EXT |  | 0.91 | (c)
47319.049 | 4.029 | 2.877 | -7.321 | -8.473 | 2068 | 2101 | 2124 | 50 | 2877 | 4404 |  | CORR | GENE | 05:12 | 05:18 | 05:21 | 2123 | 112 | 15 | EXT |  | 1.02 | (b)
47319.996 | 4.976 | 4.933 | -6.374 | -6.417 | 2018 | 2018 | 2027 | 194 | 4933 | 4404 |  | CORR | AXGR | 05:04 | 05:04 | 05:06 | 192 | 19 | 10 | EXT |  | 0.9 | (c)
47327.354 | 0.984 | 0.15 | -10.321 | -11.155 | 2110 | 2206 | 2162 | 17 | 150 | 4405 |  | CORR | GENE | 04:31 | 04:46 | 04:39 | 2033 | 104 | 13 | EXT |  | 1 | (b)
47330.823 | 4.453 | 4.386 | -6.852 | -6.919 | -1179 | -1160 | -1167 | 1052 | 4386 | 4405 |  | CORR | AXGR | 07:40 | 07:43 | 07:42 | 225 | 24 | 11 | EXT |  | 0.91 | (c)
47334.25 | 7.88 | 7.645 | -3.425 | -3.66 | -2223 | -2211 | -2214 | 7 | 3341 | 4405 |  | CORR | AXGR | 04:52 | 04:54 | 04:53 | 319 | 18 | 13 | EXT |  | 0.93 | (c)
47334.871 | 8.501 | 8.361 | -2.804 | -2.944 | 2190 | 2205 | 2203 | 13 | 2707 | 4405 |  | CORR | AXGR | 04:44 | 04:46 | 04:46 | 237 | 28 | 13 | EXT |  | 0.92 | (c)
47340.18 | 2.505 | 2.48 | -8.93 | -8.955 | -1119 | -1009 | -1009 | 899 | 2480 | 4406 |  | CORR | GENE | 07:27 | 07:44 | 07:44 | 52 | 220 | 11 | EXT |  | 0.89 | (c)
47372.223 | 0.108 | 0.086 | -11.052 | -11.074 | 914 | 996 | 996 | 914 | 86 | 4409 |  | CORR | GENE | 04:35 | 04:48 | 04:48 | 941 | 165 | 14 | EXT |  | 0.99 | (c)
47375.013 | 2.898 | 2.128 | -8.262 | -9.032 | 1059 | 1126 | 1148 | 994 | 2128 | 4409 |  | CORR | GENE | 04:58 | 05:09 | 05:13 | 1731 | 178 | 10 | EXT |  | 0.97 | (c)
47382.608 | 10.493 | 9.813 | -0.667 | -1.347 | 110 | 259 | 276 | 110 | 223 | 4409 | Металлургический дефект | MIAN | GENE | 02:25 | 02:49 | 02:52 | 1124 | 333 |  | INT | Металлургический дефект Эквивалент потери металла 10%. |  | (c)
47386.043 | 2.768 | 2.753 | -8.292 | -8.307 | 1792 | 1920 | 1895 | 232 | 2753 | 4410 |  | CORR | CIGR | 05:19 | 05:39 | 05:35 | 43 | 207 | 10 | EXT |  | 0.89 | (c)
47442.446 | 2.781 | 2.067 | -8.279 | -8.993 | -530 | -487 | -456 | 383 | 2067 | 4415 |  | CORR | GENE | 07:52 | 07:59 | 08:04 | 1447 | 147 | 10 | EXT | Аномалия находится на упругопластическом изгибе: R=292 D, максимальное растяжение на 0 час. | 0.97 | (c)
47450.471 | 10.806 | 10.72 | -0.254 | -0.34 | -2221 | -2218 | -2212 | 9 | 7 | 4415 |  | LWAN | AXGR | 03:19 | 03:20 | 03:21 | 333 | 19 |  | INT | Эквивалент потери металла 10%. Аномалия находится на упругопластическом изгибе: R=715 D, максимальное растяжение на 10.6 час. |  | (c)
47470.653 | 4.193 | 3.878 | -2.597 | -2.912 | -2100 | -1905 | -1901 | 130 | 2505 | 4418 |  | CORR | GENE | 06:56 | 07:28 | 07:28 | 407 | 398 | 10 | EXT |  | 0.93 | (c)
47495.69 | 0 | -0.034 | -11.55 | -11.584 | 502 | 1011 | 1009 | 502 |  | 4421 | Нарушение формы кольцевого шва | GWAN |  | 10:02 | 11:24 | 11:24 | 0 | 1014 |  | EXT | Нарушение формы кольцевого шва Аномалия находится на отводе. |  | (c)
47504.42 | 8.73 | 8.714 | -2.82 | -2.836 | -340 | -295 | -290 | 240 | 2809 | 4421 |  | GOUG | CIGR | 07:46 | 07:53 | 07:54 | 27 | 101 | 19 | EXT | Аномалия находится на отводе. Задир. |  | (c)
47519.14 | 0.335 | 0.079 | -11.025 | -11.281 | 1718 | 1769 | 1804 | 340 | 79 | 4423 |  | CORR | GENE | 07:07 | 07:15 | 07:21 | 1012 | 173 | 15 | EXT |  | 1 | (b)
47528.745 | 9.94 | 9.838 | -1.42 | -1.522 | 1515 | 1917 | 1819 | 107 | 1344 | 4423 |  | CORR | GENE | 06:34 | 07:39 | 07:23 | 178 | 609 | 12 | EXT |  | 0.91 | (c)
47537.866 | 7.701 | 7.681 | -3.699 | -3.719 | 1325 | 1561 | 1515 | 527 | 3655 | 4424 |  | CORR | GENE | 05:50 | 06:28 | 06:21 | 64 | 379 | 13 | EXT |  | 0.89 | (c)
47538.268 | 8.103 | 8.032 | -3.297 | -3.368 | 1432 | 1547 | 1593 | 477 | 3275 | 4424 |  | CORR | GENE | 06:08 | 06:26 | 06:34 | 93 | 322 | 10 | EXT |  | 0.89 | (c)
47538.509 | 8.344 | 8.327 | -3.056 | -3.073 | 1441 | 1623 | 1582 | 506 | 3023 | 4424 |  | CORR | GENE | 06:09 | 06:39 | 06:32 | 50 | 284 | 16 | EXT |  | 0.89 | (c)
47542.791 | 1.226 | 1.183 | -3.624 | -3.667 | 1696 | 1829 | 1832 | 262 | 1183 | 4425 |  | CORR | CIGR | 06:20 | 06:41 | 06:42 | 45 | 273 | 15 | EXT |  | 0.89 | (c)
47642.774 | 0.704 | 0.668 | -2.086 | -2.122 | 559 | 874 | 905 | 559 | 668 | 4435 |  | CORR | GENE | 04:59 | 05:50 | 05:55 | 138 | 693 | 11 | EXT |  | 0.9 | (c)
47643.258 | 1.188 | 1.079 | -1.602 | -1.711 | 503 | 850 | 711 | 503 | 1079 | 4435 |  | CORR | GENE | 04:50 | 05:46 | 05:24 | 157 | 416 | 13 | EXT |  | 0.9 | (c)
47643.504 | 1.434 | 1.405 | -1.356 | -1.385 | 551 | 840 | 743 | 551 | 1331 | 4435 |  | CORR | GENE | 04:58 | 05:45 | 05:29 | 54 | 385 | 12 | EXT |  | 0.89 | (c)
47656.32 | 1.39 | 1.309 | -9.945 | -10.026 | 1597 | 1744 | 1884 | 59 | 1309 | 4437 |  | CORR | GENE | 07:15 | 07:39 | 08:02 | 99 | 574 | 11 | EXT |  | 0.89 | (c)
47661.618 | 6.688 | 6.677 | -4.647 | -4.658 | 1303 | 1376 | 1375 | 784 | 4631 | 4437 |  | CORR | CIGR | 06:28 | 06:40 | 06:39 | 27 | 143 | 16 | EXT |  | 0.89 | (c)
47665.47 | 10.54 | 10.341 | -0.795 | -0.994 | 12 | 37 | 36 | 12 | 358 | 4437 |  | CORR | AXGR | 02:60 | 03:04 | 03:03 | 636 | 47 | 10 | EXT |  | 0.95 | (c)
47674.295 | 8.03 | 8.017 | -3.265 | -3.278 | -1159 | -1085 | -1096 | 1032 | 3258 | 4438 |  | CORR | CIGR | 08:03 | 08:15 | 08:13 | 20 | 127 | 11 | EXT |  | 0.89 | (c)
47678.133 | 0.573 | 0.423 | -10.577 | -10.727 | 2154 | -2155 | -2009 | 0 | 423 | 4439 |  | CORR | GENE | 08:15 | 08:39 | 09:03 | 184 | 595 | 11 | EXT |  | 0.9 | (c)
47678.95 | 1.39 | 1.375 | -9.76 | -9.775 | 2212 | -2143 | -2156 | 0 | 1375 | 4439 |  | CORR | GENE | 08:24 | 08:41 | 08:39 | 51 | 186 | 10 | EXT |  | 0.89 | (c)
47685.167 | 7.607 | 7.577 | -3.543 | -3.573 | 538 | 671 | 655 | 538 | 3510 | 4439 |  | CORR | GENE | 03:54 | 04:15 | 04:13 | 63 | 234 | 11 | EXT |  | 0.89 | (c)
47690.378 | 1.668 | 1.518 | -9.152 | -9.302 | -1805 | -1792 | -1761 | 426 | 1518 | 4440 |  | CORR | GENE | 08:04 | 08:06 | 08:11 | 190 | 87 | 10 | EXT |  | 0.9 | (c)
47694.506 | 5.796 | 5.767 | -5.024 | -5.053 | -1645 | -1526 | -1536 | 585 | 4972 | 4440 |  | CORR | GENE | 08:30 | 08:49 | 08:47 | 81 | 218 | 10 | EXT |  | 0.89 | (c)
47709.57 | 10.04 | 9.981 | -1.325 | -1.384 | -1343 | -1141 | -1117 | 887 | 1300 | 4441 |  | CORR | GENE | 07:10 | 07:43 | 07:47 | 84 | 453 | 10 | EXT | Аномалия находится на упругопластическом изгибе: R=568 D, максимальное растяжение на 0.6 час. | 0.89 | (c)
47717.235 | 6.34 | 6.242 | -4.895 | -4.993 | -1922 | -1921 | -1909 | 309 | 4848 | 4442 |  | CORR | AXGR | 04:23 | 04:23 | 04:25 | 145 | 25 | 11 | EXT | Аномалия находится на упругопластическом изгибе: R=469 D, максимальное растяжение на 0.9 час. | 0.9 | (c)
47717.447 | 6.552 | 6.476 | -4.683 | -4.759 | -1891 | -1891 | -1878 | 340 | 4559 | 4442 |  | CORR | AXGR | 04:28 | 04:28 | 04:30 | 200 | 25 | 12 | EXT | Аномалия находится на упругопластическом изгибе: R=469 D, максимальное растяжение на 0.9 час. | 0.91 | (c)
47717.561 | 6.666 | 6.596 | -4.569 | -4.639 | -2209 | -2174 | -2190 | 22 | 4453 | 4442 |  | CORR | AXGR | 03:36 | 03:42 | 03:39 | 186 | 37 | 12 | EXT | Аномалия находится на упругопластическом изгибе: R=500 D, максимальное растяжение на 0.9 час. | 0.91 | (c)
47717.947 | 7.052 | 7.051 | -4.183 | -4.184 | 2212 | -2132 | -2116 | 0 | 4149 | 4442 |  | CORR | CIGR | 03:30 | 03:49 | 03:51 | 35 | 265 | 13 | EXT | Аномалия находится на упругопластическом изгибе: R=537 D, максимальное растяжение на 0.9 час. | 0.89 | (c)
47720.343 | 9.448 | 9.432 | -1.787 | -1.803 | -2086 | -2037 | -2017 | 145 | 1773 | 4442 |  | CORR | CIGR | 03:56 | 04:04 | 04:07 | 30 | 137 | 10 | EXT |  | 0.89 | (c)
47733.401 | 11.271 | 11.259 | -0.039 | -0.051 | -1747 | -1658 | -1634 | 484 | 23 | 4443 |  | CORR | CIGR | 04:42 | 04:56 | 04:60 | 28 | 226 | 10 | EXT | Аномалия находится на отводе. | 0.89 | (c)
47740.241 | 6.801 | 6.771 | -4.119 | -4.149 | -1993 | -1633 | -1782 | 237 | 4094 | 4444 |  | CORR | CIGR | 08:06 | 09:04 | 08:40 | 55 | 422 | 12 | EXT |  | 0.89 | (c)
47740.513 | 7.073 | 7.049 | -3.847 | -3.871 | -1249 | -1200 | -1181 | 981 | 3837 | 4444 |  | CORR | CIGR | 10:06 | 10:14 | 10:17 | 34 | 136 | 10 | EXT |  | 0.89 | (c)
47740.545 | 7.105 | 7.087 | -3.815 | -3.833 | -1547 | -1381 | -1442 | 683 | 3787 | 4444 |  | CORR | CIGR | 09:18 | 09:45 | 09:35 | 46 | 211 | 12 | EXT |  | 0.89 | (c)
47740.668 | 7.228 | 7.208 | -3.692 | -3.712 | -1795 | -1736 | -1745 | 435 | 3682 | 4444 |  | CORR | CIGR | 08:38 | 08:47 | 08:46 | 30 | 100 | 12 | EXT |  | 0.89 | (c)
47740.844 | 7.404 | 7.383 | -3.516 | -3.537 | -1906 | -1840 | -1851 | 324 | 3516 | 4444 |  | CORR | CIGR | 08:20 | 08:31 | 08:29 | 21 | 111 | 13 | EXT |  | 0.89 | (c)
47740.984 | 7.544 | 7.527 | -3.376 | -3.393 | -1682 | -1631 | -1626 | 548 | 3369 | 4444 |  | CORR | CIGR | 08:56 | 09:04 | 09:05 | 24 | 112 | 10 | EXT |  | 0.89 | (c)
47771.566 | 4.131 | 4.101 | -1.374 | -1.404 | -1142 | -1036 | -1049 | 956 | 1353 | 4448а |  | CORR | CIGR | 09:48 | 10:05 | 10:03 | 51 | 186 | 14 | EXT |  | 0.89 | (c)
47779.944 | 5.194 | 5.166 | -0.446 | -0.474 | 1473 | 1545 | 1529 | 646 | 440 | 4448в |  | CORR | CIGR | 02:54 | 03:06 | 03:03 | 34 | 112 | 10 | EXT |  | 0.89 | (c)
47780.013 | 5.263 | 5.232 | -0.377 | -0.408 | 1498 | 1619 | 1591 | 547 | 364 | 4448в |  | CORR | CIGR | 02:58 | 03:18 | 03:13 | 44 | 186 | 12 | EXT |  | 0.89 | (c)
47815.076 | 11.526 | 11.512 | -0.014 | -0.028 | -1203 | -963 | -964 | 725 | 7 | 4451а |  | CORR | CIGR | 02:23 | 03:02 | 03:02 | 21 | 478 | 16 | EXT |  | 0.89 | (c)
47815.928 | 0.838 | 0.814 | -6.427 | -6.451 | -2179 | -2080 | -2092 | 52 | 814 | 4452а |  | CORR | CIGR | 04:56 | 05:12 | 05:10 | 24 | 173 | 10 | EXT |  | 0.89 | (c)
47821.158 | 6.068 | 5.955 | -1.197 | -1.31 | -2127 | -2114 | -2113 | 104 | 1111 | 4452а |  | CORR | AXGR | 05:04 | 05:06 | 05:07 | 199 | 28 | 10 | EXT |  | 0.9 | (c)
47821.41 | 6.32 | 6.251 | -0.945 | -1.014 | -1848 | -1759 | -1702 | 383 | 883 | 4452а |  | CORR | GENE | 05:49 | 06:04 | 06:13 | 131 | 291 | 10 | EXT |  | 0.89 | (c)
47822.302 | 7.212 | 7.183 | -0.053 | -0.082 | -1930 | -1763 | -1780 | 300 | 36 | 4452а |  | CORR | CIGR | 05:36 | 06:03 | 06:00 | 46 | 301 | 21 | EXT |  | 0.89 | (c)
47834.517 | 0.592 | 0.553 | -10.293 | -10.332 | -2004 | -1860 | -1905 | 227 | 553 | 4454а |  | CORR | CIGR | 04:06 | 04:29 | 04:22 | 39 | 198 | 10 | EXT |  | 0.89 | (c)
47835.71 | 1.785 | 1.775 | -9.1 | -9.11 | -244 | -182 | -188 | 133 | 1775 | 4454а |  | CORR | CIGR | 08:50 | 08:60 | 08:59 | 25 | 111 | 12 | EXT |  | 0.89 | (c)
47880.279 | 2.034 | 1.964 | -4.541 | -4.611 | -1942 | -1826 | -1778 | 289 | 1964 | 4458 |  | CORR | GENE | 08:15 | 08:34 | 08:41 | 82 | 327 | 11 | EXT |  | 0.89 | (c)
47880.336 | 2.091 | 2.069 | -4.484 | -4.506 | 2105 | 2187 | 2180 | 0 | 2069 | 4458 |  | CORR | CIGR | 07:08 | 07:21 | 07:20 | 36 | 149 | 11 | EXT |  | 0.89 | (c)
47924.544 | 2.699 | 2.3 | -8.571 | -8.97 | 1648 | 1697 | 1681 | 517 | 2300 | 4464 |  | CORR | GENE | 04:45 | 04:53 | 04:50 | 573 | 66 | 21 | EXT |  | 1.01 | (b)
47928.089 | 6.244 | 6.186 | -5.026 | -5.084 | -1106 | -1000 | -1008 | 909 | 5008 | 4464 |  | CORR | GENE | 09:20 | 09:37 | 09:36 | 76 | 198 | 14 | EXT |  | 0.89 | (c)
47928.909 | 7.064 | 7.008 | -4.206 | -4.262 | 1303 | 1303 | 1314 | 906 | 4144 | 4464 |  | CORR | AXGR | 03:49 | 03:49 | 03:51 | 118 | 22 | 13 | EXT |  | 0.9 | (c)
47929.284 | 7.439 | 7.392 | -3.831 | -3.878 | -1064 | -1064 | -1052 | 1039 | 3712 | 4464 |  | CORR | AXGR | 09:27 | 09:27 | 09:29 | 166 | 25 | 10 | EXT |  | 0.9 | (c)
47929.758 | 7.913 | 7.904 | -3.357 | -3.366 | 1111 | 1168 | 1167 | 1009 | 3336 | 4464 |  | CORR | CIGR | 03:18 | 03:27 | 03:27 | 30 | 111 | 10 | EXT |  | 0.89 | (c)
47929.892 | 8.047 | 7.445 | -3.223 | -3.825 | -1205 | -1192 | -1162 | 1025 | 3057 | 4464 |  | CORR | GENE | 09:04 | 09:06 | 09:11 | 768 | 87 | 12 | EXT |  | 0.96 | (c)
47930.973 | 9.128 | 9.068 | -2.142 | -2.202 | -1249 | -963 | -1054 | 859 | 2131 | 4464 |  | CORR | GENE | 08:57 | 09:43 | 09:28 | 71 | 389 | 13 | EXT |  | 0.89 | (c)
47931.284 | 9.439 | 9.343 | -1.831 | -1.927 | -1433 | -1395 | -1403 | 798 | 1740 | 4464 |  | CORR | GENE | 08:27 | 08:33 | 08:32 | 187 | 59 | 10 | EXT |  | 0.9 | (c)
47931.658 | 9.813 | 9.813 | -1.457 | -1.457 | -1503 | -1411 | -1435 | 727 | 1417 | 4464 |  | CORR | CIGR | 08:16 | 08:31 | 08:27 | 40 | 136 | 10 | EXT |  | 0.89 | (c)
47932.62 | 10.775 | 10.746 | -0.495 | -0.524 | -1372 | -1253 | -1252 | 859 | 471 | 4464 |  | CORR | CIGR | 08:37 | 08:56 | 08:57 | 53 | 240 | 10 | EXT |  | 0.89 | (c)
47933.101 | 11.256 | 10.908 | -0.014 | -0.362 | -1298 | -1248 | -1258 | 932 | 0 | 4464 |  | CORR | GENE | 08:49 | 08:57 | 08:56 | 362 | 81 | 10 | EXT |  | 0.92 | (c)
47933.265 | 0.15 | 0.15 | -10.945 | -10.945 | -1065 | -1022 | -1015 | 966 | 150 | 4465 |  | CORR | CIGR | 07:32 | 07:39 | 07:40 | 20 | 99 | 10 | EXT |  | 0.89 | (c)
47954.689 | 0.224 | 0.208 | -11.041 | -11.057 | -987 | -894 | -886 | 786 | 208 | 4467 |  | CORR | CIGR | 08:27 | 08:42 | 08:44 | 49 | 201 | 10 | EXT |  | 0.89 | (c)
47955.846 | 1.381 | 1.36 | -9.884 | -9.905 | 1432 | 1526 | 1507 | 649 | 1360 | 4467 |  | CORR | CIGR | 02:58 | 03:13 | 03:10 | 31 | 149 | 10 | EXT |  | 0.89 | (c)
47957.431 | 2.966 | 2.94 | -8.299 | -8.325 | -1219 | -1004 | -1095 | 971 | 2940 | 4467 |  | CORR | GENE | 07:50 | 08:25 | 08:10 | 61 | 248 | 10 | EXT |  | 0.89 | (c)
47993.594 | 6.089 | 6.076 | -5.166 | -5.179 | -1144 | -1065 | -1055 | 966 | 5146 | 4470 |  | CORR | CIGR | 09:30 | 09:43 | 09:44 | 33 | 178 | 10 | EXT |  | 0.89 | (c)
47997.58 | 10.075 | 10.057 | -1.18 | -1.198 | -1121 | -938 | -892 | 662 | 1119 | 4470 |  | CORR | GENE | 09:34 | 10:03 | 10:11 | 79 | 459 | 15 | EXT |  | 0.89 | (c)
48009.017 | 0.012 | 0.012 | -11.158 | -11.158 | -569 | -552 | -437 | 305 | 12 | 4472 |  | CORR | CIGR | 10:49 | 10:52 | 11:11 | 33 | 264 | 11 | EXT |  | 0.89 | (c)
48010.603 | 1.598 | 1.442 | -9.572 | -9.728 | -1098 | -1042 | -711 | 323 | 1442 | 4472 |  | CORR | GENE | 09:24 | 09:33 | 10:26 | 173 | 774 | 13 | EXT |  | 0.9 | (c)
48015.683 | 6.678 | 6.598 | -4.492 | -4.572 | 723 | 927 | 997 | 723 | 4477 | 4472 |  | CORR | GENE | 02:18 | 02:51 | 03:02 | 95 | 549 | 12 | EXT |  | 0.89 | (c)
48016.02 | 7.015 | 7.01 | -4.155 | -4.16 | 823 | 963 | 904 | 823 | 4140 | 4472 |  | CORR | CIGR | 02:34 | 02:56 | 02:47 | 20 | 161 | 14 | EXT |  | 0.89 | (c)
48025.497 | 5.322 | 5.322 | -5.888 | -5.888 | -623 | -536 | -549 | 474 | 5322 | 4473 |  | CORR | CIGR | 09:58 | 10:12 | 10:10 | 34 | 149 | 10 | EXT |  | 0.89 | (c)
48025.587 | 5.412 | 5.412 | -5.798 | -5.798 | -462 | -335 | -357 | 251 | 5412 | 4473 |  | CORR | CIGR | 10:24 | 10:45 | 10:41 | 25 | 211 | 10 | EXT |  | 0.89 | (c)
48027.053 | 6.878 | 6.878 | -4.332 | -4.332 | -288 | -253 | -245 | 202 | 4308 | 4473 |  | CORR | CIGR | 10:52 | 10:58 | 10:59 | 24 | 86 | 12 | EXT |  | 0.89 | (c)
48027.178 | 7.003 | 7.003 | -4.207 | -4.207 | -474 | -387 | -400 | 325 | 4167 | 4473 |  | CORR | CIGR | 10:22 | 10:36 | 10:34 | 40 | 149 | 11 | EXT |  | 0.89 | (c)
48038.633 | 7.248 | 7.233 | -4.012 | -4.027 | 1855 | 1932 | 2009 | 68 | 3973 | 4474 |  | CORR | CIGR | 06:17 | 06:29 | 06:42 | 54 | 308 | 10 | EXT |  | 0.89 | (c)
48039.049 | 7.664 | 7.649 | -3.596 | -3.611 | 148 | 308 | 256 | 148 | 3521 | 4474 |  | CORR | GENE | 01:41 | 02:07 | 01:59 | 90 | 215 | 10 | EXT |  | 0.89 | (c)
48039.079 | 7.694 | 7.663 | -3.566 | -3.597 | -1566 | -1493 | -1479 | 664 | 3552 | 4474 |  | CORR | CIGR | 09:05 | 09:17 | 09:19 | 45 | 174 | 11 | EXT |  | 0.89 | (c)
48039.15 | 7.765 | 7.755 | -3.495 | -3.505 | -1332 | -1073 | -1148 | 899 | 3417 | 4474 |  | CORR | GENE | 09:43 | 10:24 | 10:12 | 88 | 366 | 10 | EXT |  | 0.89 | (c)
48040.674 | 9.289 | 9.27 | -1.971 | -1.99 | -1577 | -1487 | -1494 | 654 | 1955 | 4474 |  | CORR | CIGR | 09:03 | 09:18 | 09:16 | 35 | 166 | 11 | EXT |  | 0.89 | (c)
48041.18 | 9.795 | 9.785 | -1.465 | -1.475 | -1298 | -1214 | -1202 | 933 | 1445 | 4474 |  | CORR | CIGR | 09:48 | 10:02 | 10:04 | 30 | 192 | 13 | EXT |  | 0.89 | (c)
48041.228 | 9.843 | 9.828 | -1.417 | -1.432 | -1343 | -1254 | -1276 | 887 | 1400 | 4474 |  | CORR | CIGR | 09:41 | 09:55 | 09:52 | 32 | 135 | 10 | EXT |  | 0.89 | (c)
48041.532 | 10.147 | 10.077 | -1.113 | -1.183 | -1638 | -1527 | -1461 | 592 | 1045 | 4474 |  | CORR | GENE | 08:53 | 09:11 | 09:22 | 138 | 355 | 10 | EXT |  | 0.9 | (c)
48055.485 | 1.555 | 1.548 | -9.585 | -9.592 | -1463 | -1419 | -1416 | 767 | 1548 | 4476 |  | CORR | CISL | 09:35 | 09:42 | 09:43 | 18 | 94 | 11 | EXT |  | 0.89 | (c)
48055.692 | 1.762 | 1.729 | -9.378 | -9.411 | -1501 | -1424 | -1434 | 729 | 1729 | 4476 |  | CORR | GENE | 09:29 | 09:42 | 09:40 | 58 | 134 | 11 | EXT |  | 0.89 | (c)
48055.864 | 1.934 | 1.853 | -9.206 | -9.287 | -1265 | -1171 | -1158 | 966 | 1853 | 4476 |  | CORR | GENE | 10:07 | 10:22 | 10:24 | 120 | 213 | 13 | EXT |  | 0.9 | (c)
48056.552 | 2.622 | 2.516 | -8.518 | -8.624 | -1111 | -1078 | -1074 | 1037 | 2516 | 4476 |  | CORR | GENE | 10:32 | 10:37 | 10:38 | 217 | 74 | 13 | EXT |  | 0.91 | (c)
48056.829 | 2.899 | 2.886 | -8.241 | -8.254 | -1718 | -1601 | -1644 | 512 | 2886 | 4476 |  | CORR | CIGR | 08:54 | 09:13 | 09:06 | 25 | 148 | 11 | EXT |  | 0.89 | (c)
48057.17 | 3.24 | 3.197 | -7.9 | -7.943 | -1316 | -1198 | -1134 | 914 | 3197 | 4476 |  | CORR | GENE | 09:59 | 10:18 | 10:28 | 397 | 364 | 17 | EXT |  | 0.96 | (c)
48057.715 | 3.785 | 3.76 | -7.355 | -7.38 | -1235 | -1149 | -1173 | 995 | 3760 | 4476 |  | CORR | CIGR | 10:12 | 10:26 | 10:22 | 40 | 124 | 10 | EXT |  | 0.89 | (c)
48058.586 | 4.656 | 4.643 | -6.484 | -6.497 | -1438 | -1327 | -1345 | 793 | 4643 | 4476 |  | CORR | GENE | 09:39 | 09:57 | 09:54 | 58 | 185 | 13 | EXT |  | 0.89 | (c)
48059.698 | 5.768 | 5.759 | -5.372 | -5.381 | -1173 | -1044 | -1062 | 950 | 5340 | 4476 |  | CORR | CIGR | 10:22 | 10:43 | 10:40 | 41 | 223 | 13 | EXT |  | 0.89 | (c)
48059.938 | 6.008 | 5.927 | -5.132 | -5.213 | -1552 | -1467 | -1432 | 678 | 5096 | 4476 |  | CORR | GENE | 09:21 | 09:35 | 09:40 | 117 | 241 | 10 | EXT |  | 0.89 | (c)
48061.862 | 7.932 | 7.923 | -3.208 | -3.217 | -987 | -926 | -919 | 851 | 3193 | 4476 |  | CORR | CIGR | 10:52 | 11:02 | 11:03 | 24 | 136 | 12 | EXT |  | 0.89 | (c)
48062.043 | 8.113 | 8.104 | -3.027 | -3.036 | -1186 | -1098 | -1118 | 1044 | 3001 | 4476 |  | CORR | CIGR | 10:20 | 10:34 | 10:31 | 35 | 137 | 10 | EXT |  | 0.89 | (c)
48071.392 | 6.322 | 6.303 | -4.888 | -4.907 | -783 | -732 | -727 | 671 | 4863 | 4477 |  | CORR | CIGR | 10:20 | 10:28 | 10:29 | 44 | 112 | 14 | EXT |  | 0.89 | (c)
48071.976 | 6.906 | 6.891 | -4.304 | -4.319 | -1118 | -984 | -1013 | 909 | 4280 | 4477 |  | CORR | CIGR | 09:26 | 09:48 | 09:43 | 39 | 209 | 10 | EXT |  | 0.89 | (c)
48074.349 | 9.279 | 9.212 | -1.931 | -1.998 | 1758 | 2050 | 1938 | 113 | 1922 | 4477 |  | CORR | GENE | 05:10 | 05:57 | 05:39 | 76 | 359 | 10 | EXT |  | 0.89 | (c)
48078.415 | 2.135 | 2.117 | -8.815 | -8.833 | -1207 | -1097 | -1113 | 1018 | 2117 | 4478 |  | CORR | CIGR | 10:14 | 10:32 | 10:29 | 45 | 188 | 10 | EXT |  | 0.89 | (c)
48078.581 | 2.301 | 2.283 | -8.649 | -8.667 | -1156 | -1103 | -1112 | 1069 | 2283 | 4478 |  | CORR | CIGR | 10:22 | 10:31 | 10:29 | 26 | 87 | 10 | EXT |  | 0.89 | (c)
48078.917 | 2.637 | 2.598 | -8.313 | -8.352 | -1057 | -973 | -982 | 906 | 2598 | 4478 |  | CORR | GENE | 10:38 | 10:52 | 10:50 | 70 | 151 | 10 | EXT |  | 0.89 | (c)
48082.115 | 5.835 | 5.789 | -5.115 | -5.161 | 1781 | 1899 | 1899 | 214 | 5115 | 4478 |  | CORR | CIGR | 06:16 | 06:35 | 06:35 | 46 | 235 | 13 | EXT |  | 0.89 | (c)
48082.788 | 6.508 | 6.488 | -4.442 | -4.462 | 1003 | 1022 | 1013 | 1003 | 4383 | 4478 |  | CORR | AXGR | 04:10 | 04:13 | 04:12 | 79 | 20 | 15 | EXT |  | 0.89 | (c)
48082.853 | 6.573 | 6.559 | -4.377 | -4.391 | -1305 | -1265 | -1274 | 926 | 4371 | 4478 |  | CORR | CIGR | 09:58 | 10:04 | 10:03 | 20 | 62 | 10 | EXT |  | 0.89 | (c)
48084.739 | 8.459 | 8.425 | -2.491 | -2.525 | 950 | 1042 | 1031 | 950 | 2485 | 4478 |  | CORR | CIGR | 04:02 | 04:17 | 04:15 | 40 | 162 | 14 | EXT |  | 0.89 | (c)
48085.093 | 8.813 | 8.782 | -2.137 | -2.168 | 913 | 1013 | 1013 | 913 | 2122 | 4478 |  | CORR | CIGR | 03:56 | 04:12 | 04:12 | 46 | 199 | 12 | EXT |  | 0.89 | (c)
48094.515 | 7.285 | 6.788 | -3.785 | -4.282 | 144 | 162 | 163 | 144 | 3694 | 4479 |  | CORR | AXGR | 10:38 | 10:41 | 10:41 | 588 | 38 | 14 | EXT |  | 0.97 | (c)
48095.171 | 7.941 | 7.937 | -3.129 | -3.133 | -130 | -61 | -49 | 0 | 3083 | 4479 |  | CORR | CIGR | 09:54 | 10:05 | 10:07 | 50 | 161 | 10 | EXT |  | 0.89 | (c)
48105.46 | 0 | -0.021 | -11.27 | -11.291 | -2056 | -1682 | -1812 | 1567 |  | 4480в | Нарушение формы кольцевого шва | GWAN |  | 04:27 | 05:28 | 05:07 | 0 | 489 |  | EXT | Нарушение формы кольцевого шва |  | (c)
48105.46 | 0 | -0.053 | -11.27 | -11.323 | -1205 | -1008 | -754 | 303 |  | 4480в | Нарушение формы кольцевого шва | GWAN |  | 06:45 | 07:16 | 07:57 | 0 | 902 |  | EXT | Нарушение формы кольцевого шва |  | (c)
48116.73 | 0 | -0.027 | -4.26 | -4.287 | 1305 | 2100 | 1893 | 0 |  | 4481а | Нарушение формы кольцевого шва | GWAN |  | 01:16 | 03:24 | 02:51 | 0 | 1176 |  | EXT | Нарушение формы кольцевого шва |  | (c)
48116.73 | 0 | -0.03 | -4.26 | -4.29 | -1374 | -1174 | -970 | 566 |  | 4481а | Нарушение формы кольцевого шва | GWAN |  | 06:03 | 06:36 | 07:09 | 0 | 808 |  | EXT | Нарушение формы кольцевого шва |  | (c)
48116.774 | 0.044 | 0.029 | -4.216 | -4.231 | -543 | -479 | -272 | 0 | 29 | 4481а |  | CORR | CIGR | 08:17 | 08:28 | 09:01 | 55 | 544 | 14 | EXT |  | 0.89 | (c)
48117.981 | 1.251 | 0.957 | -3.009 | -3.303 | -87 | -57 | -54 | 21 | 957 | 4481а |  | CORR | GENE | 09:31 | 09:36 | 09:36 | 996 | 67 | 11 | EXT |  | 0.97 | (c)
48144.492 | 1.387 | 1.209 | -9.443 | -9.621 | -225 | -224 | -194 | 163 | 1209 | 4484 |  | CORR | GENE | 10:06 | 10:06 | 10:11 | 242 | 62 | 12 | EXT |  | 0.91 | (c)
48153.935 | 0 | -0.032 | -10.62 | -10.652 | -1192 | -2089 | 864 | 0 |  | 4485 | Нарушение формы кольцевого шва | GWAN |  | 06:34 | 04:09 | 12:05 | 0 | 4112 |  | EXT | Нарушение формы кольцевого шва |  | (c)
48164.531 | 10.596 | 10.566 | -0.024 | -0.054 | -907 | -816 | -804 | 702 | 11 | 4485 |  | CORR | CIGR | 07:20 | 07:34 | 07:36 | 43 | 205 | 15 | EXT |  | 0.89 | (c)
48167.094 | 2.539 | 2.444 | -8.556 | -8.651 | 647 | 767 | 852 | 647 | 2444 | 4486 |  | CORR | GENE | 04:22 | 04:41 | 04:55 | 120 | 409 | 10 | EXT |  | 0.9 | (c)
48168.759 | 4.204 | 4.186 | -6.891 | -6.909 | -1695 | -1641 | -1639 | 1583 | 4186 | 4486 |  | CORR | CIGR | 10:04 | 10:13 | 10:13 | 20 | 112 | 10 | EXT |  | 0.89 | (c)
48186.525 | 0 | -0.053 | -11.39 | -11.443 | -782 | 281 | -86 | 610 |  | 4488 | Нарушение формы кольцевого шва | GWAN |  | 10:41 | 01:33 | 12:33 | 0 | 1392 |  | EXT | Нарушение формы кольцевого шва Аномалия находится на отводе. |  | (c)
48245.034 | 2.624 | 2.613 | -5.651 | -5.662 | -1661 | -1221 | -1403 | 570 | 2613 | 4493 |  | CORR | GENE | 05:48 | 06:59 | 06:30 | 159 | 515 | 11 | EXT |  | 0.9 | (c)
48281.398 | 8.678 | 8.653 | -2.302 | -2.327 | -2189 | -2128 | -2133 | 42 | 2301 | 4496 |  | CORR | CIGR | 03:54 | 04:04 | 04:03 | 26 | 111 | 12 | EXT |  | 0.89 | (c)
48281.523 | 8.803 | 8.343 | -2.177 | -2.637 | 2188 | 2199 | 2198 | 22 | 1723 | 4496 |  | LWAN | AXGR | 03:40 | 03:42 | 03:42 | 914 | 20 |  | EXT | Эквивалент потери металла 13%. |  | (c)
48283.325 | 10.605 | 10.52 | -0.375 | -0.46 | -1032 | -739 | -711 | 391 | 300 | 4496 |  | CORR | GENE | 07:01 | 07:48 | 07:52 | 160 | 641 | 11 | EXT |  | 0.9 | (c)
48311.785 | 0 | -0.018 | -11.345 | -11.363 | 1758 | -2141 | 2065 | 0 |  | 4501 | Нарушение формы кольцевого шва | GWAN |  | 07:07 | 08:37 | 07:56 | 0 | 615 |  | EXT | Нарушение формы кольцевого шва Аномалия находится на упругопластическом изгибе: R=499 D, максимальное растяжение на 11.6 час. |  | (c)
48347.899 | 4.794 | 4.77 | -6.231 | -6.255 | -1793 | -1733 | -1712 | 438 | 4770 | 4504 |  | CORR | CIGR | 05:28 | 05:38 | 05:41 | 41 | 161 | 15 | EXT |  | 0.89 | (c)
48355.232 | 1.102 | 1.086 | -10.053 | -10.069 | -2133 | -2061 | -2077 | 98 | 1086 | 4505 |  | CORR | GENE | 06:08 | 06:20 | 06:17 | 56 | 112 | 10 | EXT |  | 0.89 | (c)
48357.596 | 3.466 | 3.446 | -7.689 | -7.709 | -2006 | -1988 | -1992 | 225 | 3446 | 4505 |  | CORR | AXGR | 06:28 | 06:31 | 06:31 | 115 | 27 | 15 | EXT |  | 0.9 | (c)
48358.027 | 3.897 | 3.869 | -7.258 | -7.286 | -906 | -758 | -797 | 688 | 3869 | 4505 |  | CORR | GENE | 09:26 | 09:50 | 09:44 | 64 | 218 | 11 | EXT |  | 0.89 | (c)
48442.43 | 0 | -0.043 | -10.975 | -11.018 | -451 | -265 | -270 | 89 |  | 4513 | Нарушение формы кольцевого шва | GWAN |  | 07:57 | 08:27 | 08:26 | 0 | 362 |  | EXT | Нарушение формы кольцевого шва |  | (c)
48447.875 | 5.445 | 5.4 | -5.53 | -5.575 | -1059 | -887 | -942 | 826 | 5400 | 4513 |  | CORR | GENE | 06:19 | 06:47 | 06:38 | 66 | 233 | 12 | EXT |  | 0.89 | (c)
48448.45 | 6.02 | 5.999 | -4.955 | -4.976 | -920 | -866 | -858 | 797 | 4941 | 4513 |  | CORR | CIGR | 06:41 | 06:50 | 06:51 | 35 | 123 | 9 | EXT |  | 0.89 | (c)
48465.913 | 1.483 | 1.444 | -9.867 | -9.906 | -617 | -586 | -582 | 546 | 1444 | 4515 |  | CORR | GENE | 08:46 | 08:52 | 08:52 | 251 | 71 | 12 | EXT |  | 0.92 | (c)
48472.691 | 8.261 | 8.235 | -3.089 | -3.115 | 2043 | 2104 | 2125 | 24 | 3023 | 4515 |  | CORR | GENE | 03:56 | 04:06 | 04:09 | 92 | 164 | 11 | EXT |  | 0.89 | (c)
48474.709 | 10.279 | 10.245 | -1.071 | -1.105 | -1050 | -1003 | -975 | 901 | 1047 | 4515 |  | CORR | GENE | 07:37 | 07:44 | 07:49 | 58 | 149 | 10 | EXT |  | 0.89 | (c)
48509.5 | 0.265 | 0.25 | -11.19 | -11.205 | -1386 | -1348 | -1334 | 844 | 250 | 4519 |  | CORR | CIGR | 08:10 | 08:16 | 08:18 | 19 | 104 | 12 | EXT |  | 0.89 | (c)
48533.36 | 1.48 | 1.448 | -9.765 | -9.797 | -1559 | -1475 | -1491 | 671 | 1448 | 4521 |  | CORR | CIGR | 08:18 | 08:32 | 08:29 | 41 | 136 | 10 | EXT |  | 0.89 | (c)
48542.393 | 10.513 | 10.449 | -0.732 | -0.796 | 2084 | 2175 | -2222 | 0 | 710 | 4521 |  | CORR | GENE | 06:06 | 06:21 | 06:31 | 86 | 310 | 10 | EXT |  | 0.89 | (c)
48543.125 | 0 | -0.019 | -11.14 | -11.159 | -966 | -793 | -804 | 642 | 0 | 4522 | Внутришовный дефект | GWAN |  | 06:31 | 06:59 | 06:57 | 0 | 323 | 21 | MID | Внутришовный дефект |  | (c)
48583.48 | 0 | 0 | -4.46 | -4.46 | 1995 | 2208 | 2123 | 0 | 0 | 4525а | Непровар / утяжина | GWAN |  | 06:45 | 07:19 | 07:06 | 0 | 257 | 10 | INT | Непровар / утяжина Аномалия находится на упругопластическом изгибе: R=347 D, максимальное растяжение на 6.4 час. |  | (c)
48665.398 | 10.493 | 10.455 | -0.912 | -0.95 | 1982 | 2082 | 2076 | 59 | 881 | 4533 |  | CORR | GENE | 07:16 | 07:32 | 07:31 | 69 | 190 | 10 | EXT |  | 0.89 | (c)
48669.506 | 3.196 | 3.09 | -8.324 | -8.43 | 2223 | -2200 | -2209 | 0 | 3090 | 4534 |  | CORR | GENE | 03:45 | 03:51 | 03:50 | 1292 | 59 | 10 | EXT | Аномалия находится на отводе. | 0.96 | (c)
48700.709 | 0.234 | 0.2 | -11.126 | -11.16 | -1981 | -1909 | -1863 | 250 | 200 | 4537 |  | CORR | CIGR | 04:08 | 04:20 | 04:27 | 46 | 235 | 11 | EXT | Аномалия находится на отводе. | 0.89 | (c)
48705.989 | 5.514 | 5.452 | -5.846 | -5.908 | -61 | 17 | 1 | 0 | 5452 | 4537 |  | CORR | GENE | 09:18 | 09:31 | 09:28 | 85 | 124 | 10 | EXT | Аномалия находится на отводе. | 0.89 | (c)
48720.342 | 8.507 | 8.277 | -1.478 | -1.708 | -1339 | -1164 | -1197 | 892 | 1285 | 4538 |  | CORR | GENE | 07:15 | 07:43 | 07:38 | 423 | 283 | 10 | EXT |  | 0.93 | (c)
48724.96 | 3.14 | 3.123 | -8.135 | -8.152 | 1639 | 1677 | 1676 | 518 | 3123 | 4539 |  | CORR | CIGR | 04:26 | 04:32 | 04:32 | 30 | 74 | 10 | EXT |  | 0.89 | (c)
48731.325 | 9.505 | 9.476 | -1.77 | -1.799 | 1367 | 1466 | 1461 | 675 | 1737 | 4539 |  | CORR | GENE | 03:42 | 03:58 | 03:57 | 62 | 189 | 12 | EXT |  | 0.89 | (c)
48741.103 | 8.008 | 7.989 | -3.112 | -3.131 | -2066 | -1965 | -1979 | 164 | 3093 | 4540 |  | CORR | CIGR | 04:07 | 04:23 | 04:21 | 38 | 174 | 10 | EXT |  | 0.89 | (c)
48767.005 | 0 | 0 | -11.395 | -11.395 | 1223 | 1552 | 1499 | 457 | 0 | 4543 | Смещение кромок | GWAN |  | 04:49 | 05:42 | 05:34 | 0 | 551 | 23 | EXT | Смещение кромок Вовнутрь Аномалия находится на отводе. Величина смещения - 3.5 мм. |  | (c)
48779.563 | 1.163 | 1.143 | -9.597 | -9.617 | 1689 | 1763 | 1776 | 368 | 1143 | 4544 |  | CORR | CIGR | 06:16 | 06:28 | 06:30 | 40 | 173 | 10 | EXT |  | 0.89 | (c)
48779.617 | 1.217 | 1.197 | -9.543 | -9.563 | 1366 | 1452 | 1453 | 690 | 1197 | 4544 |  | CORR | CIGR | 05:24 | 05:38 | 05:38 | 40 | 174 | 11 | EXT |  | 0.89 | (c)
48780.296 | 1.896 | 1.85 | -8.864 | -8.91 | 1631 | 1909 | 1853 | 155 | 1850 | 4544 |  | CORR | GENE | 06:07 | 06:52 | 06:43 | 112 | 445 | 12 | EXT |  | 0.9 | (c)
48781.076 | 2.676 | 2.652 | -8.084 | -8.108 | 1788 | 1871 | 1887 | 244 | 2652 | 4544 |  | CORR | CIGR | 06:32 | 06:45 | 06:48 | 41 | 198 | 13 | EXT |  | 0.89 | (c)
48793.506 | 4.346 | 4.249 | -6.739 | -6.836 | 2225 | 2230 | -2226 | 0 | 4249 | 4545 |  | CORR | AXGR | 07:43 | 07:44 | 07:45 | 283 | 20 | 12 | EXT |  | 0.92 | (c)
48795.616 | 6.456 | 6.219 | -4.629 | -4.866 | 2223 | -2228 | -2222 | 0 | 4274 | 4545 |  | CORR | AXGR | 07:43 | 07:44 | 07:45 | 592 | 33 | 14 | EXT |  | 0.97 | (c)
48847.986 | 8.896 | 8.855 | -1.914 | -1.955 | 99 | 219 | 192 | 99 | 1875 | 4551 |  | CORR | GENE | 09:38 | 09:57 | 09:53 | 80 | 186 | 10 | EXT |  | 0.89 | (c)
48911.622 | 4.722 | 4.713 | -6.253 | -6.262 | -1757 | -1676 | -1700 | 473 | 4713 | 4557 |  | CORR | CIGR | 09:22 | 09:35 | 09:31 | 24 | 115 | 10 | EXT | Аномалия находится на упругопластическом изгибе: R=405 D, максимальное растяжение на 6.2 час. | 0.89 | (c)
48966.322 | 3.497 | 3.478 | -7.823 | -7.842 | 474 | 633 | 691 | 474 | 3478 | 4562 |  | CORR | GENE | 03:36 | 04:02 | 04:11 | 60 | 434 | 10 | EXT | Аномалия находится на отводе. | 0.89 | (c)
48975.121 | 0.976 | 0.96 | -10.059 | -10.075 | 1594 | 1770 | 1756 | 313 | 960 | 4563 |  | CORR | GENE | 03:01 | 03:29 | 03:27 | 58 | 324 | 10 | EXT |  | 0.89 | (c)
49007.454 | 10.844 | 10.818 | -0.361 | -0.387 | 478 | 564 | 552 | 478 | 348 | 4565 |  | CORR | CIGR | 03:44 | 03:58 | 03:56 | 39 | 149 | 10 | EXT |  | 0.89 | (c)
49008.044 | 0.229 | 0.217 | -11.186 | -11.198 | 2059 | -2133 | 2220 | 0 | 217 | 4566 |  | CORR | GENE | 03:58 | 04:42 | 04:24 | 54 | 320 | 10 | EXT |  | 0.89 | (c)
49029.381 | 10.151 | 10.118 | -0.899 | -0.932 | 1283 | 1504 | 1496 | 522 | 862 | 4567 |  | CORR | GENE | 05:15 | 05:50 | 05:49 | 70 | 426 | 10 | EXT |  | 0.89 | (c)
49052.876 | 11.261 | 11.054 | -0.214 | -0.421 | 1235 | 1263 | 1264 | 938 | 106 | 4569 |  | CORR | GENE | 05:52 | 05:57 | 05:57 | 315 | 57 | 14 | EXT | Аномалия находится на отводе. | 0.94 | (c)
49063.703 | 1.023 | 1.001 | -0.532 | -0.554 | -2090 | -1741 | -1895 | 140 | 465 | 4571 |  | CORR | GENE | 04:15 | 05:11 | 04:46 | 89 | 390 | 10 | EXT |  | 0.89 | (c)
49070.304 | 6.069 | 6.038 | -5.071 | -5.102 | 888 | 994 | 1048 | 888 | 5032 | 4572 |  | CORR | GENE | 04:59 | 05:16 | 05:25 | 70 | 321 | 10 | EXT | Аномалия находится на отводе. | 0.89 | (c)
49074.733 | 10.498 | 10.454 | -0.642 | -0.686 | 1501 | 1747 | 1709 | 314 | 584 | 4572 |  | CORR | GENE | 06:38 | 07:18 | 07:12 | 102 | 415 | 10 | EXT | Аномалия находится на отводе. | 0.89 | (c)
49099.817 | 1.997 | 0.398 | -8.388 | -9.987 | 1761 | 1795 | 1822 | 349 | 398 | 4575 |  | CORR | GENE | 05:56 | 06:02 | 06:06 | 3466 | 121 | 10 | EXT |  | 0.98 | (c)
49100.895 | 3.075 | 3.021 | -7.31 | -7.364 | 1952 | 2016 | 2057 | 68 | 3021 | 4575 |  | CORR | GENE | 06:27 | 06:37 | 06:44 | 117 | 211 | 10 | EXT |  | 0.89 | (c)
49113.916 | 5.711 | 5.645 | -5.769 | -5.835 | -2205 | -2190 | -2187 | 25 | 5645 | 4576 | Металлургический дефект | MIAN | AXGR | 05:47 | 05:49 | 05:50 | 168 | 36 |  | INT | Металлургический дефект Эквивалент потери металла 10%. |  | (c)
49167.37 | 0 | -0.015 | -4.37 | -4.385 | -790 | 405 | 29 | 0 |  | 4583 | Нарушение формы кольцевого шва | GWAN |  | 09:33 | 00:46 | 11:45 | 0 | 1638 |  | EXT | Нарушение формы кольцевого шва |  | (c)
49199.341 | 1.221 | 1.076 | -9.984 | -10.129 | 1483 | 1822 | 1741 | 231 | 1076 | 4588 |  | DENT | GENE | 06:06 | 07:00 | 06:47 | 477 | 517 | 1 | N/A | Глубина вмятины: 14 мм (1,0%). Линейка: 48 см в (108 см; 07:00 ч:мин) Аномалия находится на упругопластическом изгибе. |  | (c)
49284.315 | 8.265 | 8.265 | -2.615 | -2.615 | -191 | -96 | -59 | 0 | 2563 | 4595 |  | GOUG | GENE | 08:14 | 08:29 | 08:35 | 52 | 263 | 7 | EXT | Аномалия находится на отводе. Задир. |  | (c)
49309.07 | 0 | -0.038 | -10.925 | -10.963 | 353 | 1654 | 2172 | 353 |  | 4598 | Нарушение формы кольцевого шва | GWAN |  | 11:37 | 03:07 | 16:31 | 0 | 3639 |  | EXT | Нарушение формы кольцевого шва |  | (c)
49310.143 | 1.073 | 1.049 | -9.852 | -9.876 | 1633 | 1743 | 1711 | 441 | 1049 | 4598 |  | GOUG | GENE | 03:03 | 03:21 | 03:16 | 72 | 156 | 8 | EXT | Задир. |  | (c)
49351.873 | 9.243 | 9.222 | -1.652 | -1.673 | 1439 | 1577 | 1550 | 569 | 1617 | 4601 |  | CORR | CIGR | 02:22 | 02:44 | 02:40 | 56 | 223 | 10 | EXT |  | 0.89 | (c)
49354.287 | 0.762 | 0.649 | -10.248 | -10.361 | 34 | 56 | 56 | 34 | 649 | 4602 |  | CORR | AXGR | 10:05 | 10:09 | 10:09 | 218 | 45 | 10 | EXT |  | 0.91 | (c)
49385.409 | 9.674 | 9.631 | -1.371 | -1.414 | 1131 | 1274 | 1228 | 906 | 1369 | 4604 |  | GOUG | CIGR | 03:39 | 04:02 | 03:54 | 45 | 193 | 7 | EXT | Задир. |  | (c)
49385.913 | 10.178 | 10.155 | -0.867 | -0.89 | 945 | 945 | 1022 | 945 | 839 | 4604 |  | GOUG | CIGR | 03:08 | 03:08 | 03:21 | 51 | 155 | 6 | EXT | Задир. |  | (c)
49388.451 | 1.671 | 1.635 | -1.054 | -1.09 | 338 | 423 | 416 | 338 | 1008 | 4605 |  | GOUG | GENE | 02:44 | 02:58 | 02:57 | 82 | 156 | 6 | EXT | Задир. |  | (c)
49392.493 | 2.988 | 2.966 | -4.987 | -5.009 | 610 | 679 | 727 | 610 | 2966 | 4606 |  | GOUG | CIGR | 03:22 | 03:33 | 03:41 | 49 | 233 | 12 | EXT | Задир. |  | (c)
49393.32 | 3.815 | 3.698 | -4.16 | -4.277 | 646 | 857 | 782 | 646 | 3698 | 4606 |  | GOUG | GENE | 03:28 | 04:02 | 03:50 | 128 | 272 | 9 | EXT | Зона задиров. |  | (c)
49478.402 | 4.797 | 4.797 | -6.403 | -6.403 | 1530 | 1568 | 1618 | 525 | 4797 | 4616 |  | GOUG | GENE | 02:52 | 02:58 | 03:06 | 160 | 176 | 7 | EXT | Задир. Аномалия находится на упругопластическом изгибе: R=790 D, максимальное растяжение на 2 час. |  | (c)
49481.419 | 7.814 | 7.732 | -3.386 | -3.468 | 1632 | 1769 | 1703 | 456 | 3347 | 4616 |  | GOUG | GENE | 03:08 | 03:30 | 03:20 | 121 | 142 | 6 | EXT | Задир. Аномалия находится на упругопластическом изгибе: R=517 D, максимальное растяжение на 2.5 час. |  | (c)
49482.585 | 8.98 | 8.969 | -2.22 | -2.231 | 1708 | 1772 | 1789 | 361 | 2173 | 4616 |  | GOUG | GENE | 03:20 | 03:31 | 03:33 | 58 | 161 | 12 | EXT | Задир. Аномалия находится на упругопластическом изгибе: R=507 D, максимальное растяжение на 2.5 час. |  | (c)
49484.235 | 10.63 | 10.611 | -0.57 | -0.589 | -2073 | -2038 | -2024 | 157 | 559 | 4616 |  | CORR | CIGR | 05:10 | 05:16 | 05:18 | 30 | 99 | 10 | EXT | Аномалия находится на упругопластическом изгибе: R=500 D, максимальное растяжение на 2.5 час. | 0.89 | (c)
49488.766 | 3.961 | 3.955 | -7.014 | -7.02 | -2173 | -2060 | -2037 | 57 | 3955 | 4617 |  | CORR | CIGR | 07:36 | 07:54 | 07:58 | 35 | 273 | 12 | EXT | Аномалия находится на упругопластическом изгибе: R=493 D, максимальное растяжение на 2.2 час. | 0.89 | (c)
49495.78 | 0 | -0.028 | -10.62 | -10.648 | -1537 | -1263 | -1148 | 693 |  | 4618 | Нарушение формы кольцевого шва | GWAN |  | 08:45 | 09:29 | 09:48 | 0 | 780 |  | EXT | Нарушение формы кольцевого шва Аномалия находится на упругопластическом изгибе: R=477 D, максимальное растяжение на 2.1 час. |  | (c)
49497.326 | 1.546 | 1.095 | -9.074 | -9.525 | -2017 | -1923 | -1763 | 213 | 1095 | 4618 |  | GOUG | GENE | 07:27 | 07:42 | 08:08 | 452 | 508 | 7 | EXT | Задир. Аномалия находится на упругопластическом изгибе: R=501 D, максимальное растяжение на 1.8 час. |  | (c)
49545.78 | 5.22 | 5.192 | -5.65 | -5.678 | 1445 | 1621 | 1581 | 513 | 5192 | 4622 |  | CORR | GENE | 04:58 | 05:26 | 05:20 | 65 | 273 | 10 | EXT |  | 0.89 | (c)
49565.27 | 2.855 | 2.829 | -8.075 | -8.101 | -900 | -868 | -857 | 814 | 2829 | 4624 |  | CORR | CIGR | 06:36 | 06:41 | 06:43 | 26 | 86 | 10 | EXT | Аномалия находится на упругопластическом изгибе: R=992 D, максимальное растяжение на 4.9 час. | 0.89 | (c)
49565.441 | 3.026 | 2.995 | -7.904 | -7.935 | -950 | -869 | -894 | 838 | 2995 | 4624 |  | CORR | CIGR | 06:28 | 06:41 | 06:37 | 31 | 112 | 10 | EXT | Аномалия находится на упругопластическом изгибе: R=923 D, максимальное растяжение на 5.1 час. | 0.89 | (c)
49580.599 | 7.254 | 7.237 | -4.061 | -4.078 | 1504 | 1550 | 1550 | 634 | 4043 | 4625 |  | CORR | CIGR | 03:40 | 03:47 | 03:47 | 35 | 92 | 14 | EXT | Аномалия находится на упругопластическом изгибе: R=422 D, максимальное растяжение на 5.9 час. | 0.89 | (c)
49581.638 | 8.293 | 7.639 | -3.022 | -3.676 | -1334 | -1302 | -1305 | 896 | 2914 | 4625 |  | CORR | GENE | 08:01 | 08:07 | 08:06 | 762 | 58 | 13 | EXT | Аномалия находится на упругопластическом изгибе: R=448 D, максимальное растяжение на 6 час. | 0.97 | (c)
49581.791 | 8.446 | 8.423 | -2.869 | -2.892 | -1281 | -1235 | -1238 | 949 | 2867 | 4625 |  | CORR | CIGR | 08:10 | 08:17 | 08:17 | 25 | 87 | 10 | EXT | Аномалия находится на упругопластическом изгибе: R=448 D, максимальное растяжение на 6 час. | 0.89 | (c)
49584.66 | 0 | -0.034 | -11.365 | -11.399 | -233 | -1452 | 1503 | 0 |  | 4626 | Нарушение формы кольцевого шва | GWAN |  | 01:42 | 10:25 | 06:22 | 0 | 3472 |  | EXT | Нарушение формы кольцевого шва Аномалия находится на упругопластическом изгибе: R=548 D, максимальное растяжение на 6.4 час. |  | (c)
49647.463 | 5.383 | 5.193 | -5.937 | -6.127 | 1136 | 1419 | 1399 | 569 | 5193 | 4631 |  | DENT | GENE | 05:29 | 06:14 | 06:11 | 382 | 525 | 0.5 | N/A | Глубина вмятины: 7 мм (0,5%). Линейка: 38 см в (519 см; 06:14 ч:мин) |  | (c)
49653.4 | 0 | -0.034 | -11.48 | -11.514 | -700 | -409 | -339 | 0 |  | 4632 | Нарушение формы кольцевого шва | GWAN |  | 00:14 | 01:01 | 01:12 | 0 | 721 |  | EXT | Нарушение формы кольцевого шва Аномалия находится на отводе. |  | (c)
49698.78 | 5.34 | 5.286 | -6.065 | -6.119 | -2056 | -1968 | -1929 | 174 | 5286 | 4636 |  | CORR | GENE | 06:32 | 06:46 | 06:53 | 148 | 255 | 10 | EXT |  | 0.9 | (c)
49719.003 | 2.688 | 2.655 | -8.792 | -8.825 | -1874 | -1728 | -1708 | 357 | 2655 | 4638 |  | CORR | GENE | 06:12 | 06:36 | 06:39 | 78 | 333 | 10 | EXT |  | 0.89 | (c)
49719.082 | 2.767 | 2.743 | -8.713 | -8.737 | -2191 | -2164 | -2124 | 39 | 2743 | 4638 |  | CORR | GENE | 05:21 | 05:26 | 05:32 | 64 | 135 | 10 | EXT |  | 0.89 | (c)
49720.262 | 3.947 | 3.923 | -7.533 | -7.557 | -2204 | -2138 | -2122 | 26 | 3923 | 4638 |  | CORR | GENE | 05:19 | 05:30 | 05:32 | 62 | 165 | 11 | EXT |  | 0.89 | (c)
49721.39 | 5.075 | 4.961 | -6.405 | -6.519 | -1258 | -1209 | -1130 | 973 | 4961 | 4638 |  | GOUG | GENE | 07:52 | 07:60 | 08:12 | 242 | 256 | 7 | EXT | Зона задиров. |  | (c)
49721.553 | 5.238 | 5.21 | -6.242 | -6.27 | -1579 | -1497 | -1511 | 651 | 5210 | 4638 |  | CORR | CIGR | 06:60 | 07:13 | 07:11 | 41 | 137 | 12 | EXT |  | 0.89 | (c)
49722.267 | 5.952 | 5.934 | -5.528 | -5.546 | -2223 | -2167 | -2152 | 7 | 5483 | 4638 |  | CORR | GENE | 05:16 | 05:25 | 05:27 | 63 | 142 | 10 | EXT |  | 0.89 | (c)
49723.608 | 7.293 | 7.275 | -4.187 | -4.205 | -2149 | -1828 | -1969 | 81 | 4149 | 4638 |  | CORR | GENE | 05:28 | 06:20 | 05:57 | 56 | 360 | 10 | EXT |  | 0.89 | (c)
49730.428 | 2.633 | 2.629 | -8.867 | -8.871 | -1724 | -1611 | -1637 | 1550 | 2629 | 4639 |  | CORR | CIGR | 07:52 | 08:10 | 08:06 | 35 | 174 | 10 | EXT |  | 0.89 | (c)
49730.585 | 2.79 | 2.749 | -8.71 | -8.751 | -1923 | -1826 | -1757 | 1592 | 2749 | 4639 |  | CORR | GENE | 07:20 | 07:36 | 07:47 | 78 | 331 | 10 | EXT |  | 0.89 | (c)
49741.666 | 2.371 | 2.25 | -9.159 | -9.28 | 1262 | 1371 | 1341 | 1262 | 2250 | 4640 |  | CORR | GENE | 04:43 | 05:00 | 04:55 | 170 | 158 | 9 | EXT |  | 0.9 | (c)
49748.427 | 9.132 | 9.114 | -2.398 | -2.416 | 663 | 720 | 724 | 663 | 2368 | 4640 |  | CORR | GENE | 03:06 | 03:15 | 03:16 | 48 | 122 | 12 | EXT |  | 0.89 | (c)
49749.163 | 9.868 | 9.791 | -1.662 | -1.739 | 778 | 827 | 838 | 778 | 1586 | 4640 |  | CORR | GENE | 03:24 | 03:32 | 03:34 | 153 | 119 | 11 | EXT |  | 0.9 | (c)
49749.389 | 10.094 | 10.087 | -1.436 | -1.443 | 859 | 938 | 911 | 859 | 1419 | 4640 |  | CORR | CIGR | 03:38 | 03:50 | 03:46 | 24 | 104 | 10 | EXT |  | 0.89 | (c)
49750.889 | 0.064 | 0.044 | -11.096 | -11.116 | -21 | 112 | 102 | 0 | 44 | 4641 |  | CORR | CIGR | 03:57 | 04:18 | 04:17 | 35 | 245 | 12 | EXT |  | 0.89 | (c)
49752.337 | 1.512 | 1.462 | -9.648 | -9.698 | 1376 | 1557 | 1505 | 1376 | 1462 | 4641 |  | CORR | GENE | 07:42 | 08:11 | 08:03 | 131 | 258 | 10 | EXT |  | 0.9 | (c)
49760.57 | 9.745 | 9.721 | -1.415 | -1.439 | 76 | 139 | 185 | 76 | 1383 | 4641 |  | CORR | GENE | 04:12 | 04:23 | 04:30 | 56 | 216 | 11 | EXT |  | 0.89 | (c)
49760.758 | 9.933 | 9.873 | -1.227 | -1.287 | 110 | 231 | 190 | 110 | 1203 | 4641 |  | CORR | GENE | 04:18 | 04:37 | 04:31 | 84 | 161 | 10 | EXT |  | 0.89 | (c)
49780.399 | 7.044 | 7.019 | -4.191 | -4.216 | 2132 | 2162 | 2194 | 2132 | 4164 | 4643 |  | GOUG | GENE | 08:53 | 08:58 | 09:03 | 52 | 123 | 9 | EXT | Аномалия находится на отводе. Зона задиров. |  | (c)
49809.636 | 2.226 | 2.127 | -9.019 | -9.118 | -871 | -637 | -658 | 446 | 2127 | 4646 |  | DENT | GENE | 05:06 | 05:43 | 05:40 | 214 | 425 | 0.7 | N/A | Глубина вмятины: 10 мм (0,7%). Линейка: 21 см в (213 см; 05:43 ч:мин) |  | (c)
49810.629 | 3.219 | 3.197 | -8.026 | -8.048 | 437 | 480 | 492 | 437 | 3197 | 4646 |  | CORR | GENE | 08:37 | 08:44 | 08:46 | 50 | 108 | 13 | EXT |  | 0.89 | (c)
49821.841 | 3.186 | 3.178 | -8.129 | -8.137 | -122 | -64 | -82 | 41 | 3178 | 4647 |  | CORR | CIGR | 08:34 | 08:43 | 08:41 | 18 | 81 | 10 | EXT | Аномалия находится на отводе. | 0.89 | (c)
49822.615 | 3.96 | 3.864 | -7.355 | -7.451 | -130 | -34 | -27 | 0 | 3864 | 4647 |  | CORR | GENE | 08:33 | 08:48 | 08:49 | 123 | 206 | 10 | EXT | Аномалия находится на отводе. | 0.89 | (c)
49849.732 | 8.182 | 8.148 | -3.338 | -3.372 | -1139 | -1046 | -1050 | 961 | 3321 | 4649 |  | CORR | GENE | 05:52 | 06:07 | 06:07 | 51 | 178 | 10 | EXT | Аномалия находится на отводе. | 0.89 | (c)
49849.943 | 8.393 | 8.383 | -3.127 | -3.137 | -1018 | -978 | -994 | 969 | 3117 | 4649 |  | CORR | CIGR | 06:12 | 06:19 | 06:16 | 20 | 49 | 11 | EXT | Аномалия находится на отводе. | 0.89 | (c)
49850.291 | 8.741 | 8.736 | -2.779 | -2.784 | -1178 | -1081 | -1122 | 1065 | 2767 | 4649 |  | CORR | CIGR | 05:46 | 06:02 | 05:55 | 17 | 113 | 10 | EXT | Аномалия находится на отводе. | 0.89 | (c)
49870.192 | 6.037 | 5.942 | -5.343 | -5.438 | 171 | 301 | 298 | 171 | 5244 | 4651 |  | CORR | GENE | 03:38 | 03:59 | 03:59 | 194 | 254 | 11 | EXT | Аномалия находится на отводе. | 0.91 | (c)
49870.711 | 6.556 | 6.531 | -4.824 | -4.849 | 532 | 690 | 667 | 532 | 4778 | 4651 |  | CORR | GENE | 04:36 | 05:02 | 04:58 | 71 | 271 | 12 | EXT | Аномалия находится на отводе. | 0.89 | (c)
49872.016 | 7.861 | 7.854 | -3.519 | -3.526 | 677 | 717 | 727 | 677 | 3442 | 4651 |  | CORR | GENE | 04:60 | 05:06 | 05:08 | 84 | 99 | 10 | EXT | Аномалия находится на отводе. | 0.89 | (c)
49873.877 | 9.722 | 9.666 | -1.658 | -1.714 | 1508 | 1619 | 1747 | 1508 | 1602 | 4651 |  | CORR | GENE | 07:14 | 07:32 | 07:52 | 112 | 478 | 10 | EXT | Аномалия находится на отводе. | 0.89 | (c)
49874.687 | 10.532 | 10.508 | -0.848 | -0.872 | 1532 | 1550 | 1609 | 1532 | 811 | 4651 |  | CORR | GENE | 07:18 | 07:21 | 07:30 | 61 | 155 | 10 | EXT | Аномалия находится на отводе. | 0.89 | (c)
49874.733 | 10.578 | 10.528 | -0.802 | -0.852 | 923 | 1029 | 1018 | 923 | 782 | 4651 |  | CORR | GENE | 05:39 | 05:57 | 05:55 | 70 | 191 | 13 | EXT | Аномалия находится на отводе. | 0.89 | (c)
49874.849 | 10.694 | 10.269 | -0.686 | -1.111 | 1327 | 1394 | 1387 | 1327 | 551 | 4651 |  | CORR | GENE | 06:45 | 06:55 | 06:54 | 560 | 119 | 10 | EXT | Аномалия находится на отводе. | 0.94 | (c)
49874.997 | 10.842 | 10.826 | -0.538 | -0.554 | 1038 | 1093 | 1106 | 1038 | 508 | 4651 |  | CORR | CIGR | 05:58 | 06:07 | 06:09 | 46 | 136 | 15 | EXT | Аномалия находится на отводе. | 0.89 | (c)
49875.096 | 10.941 | 10.92 | -0.439 | -0.46 | 1702 | 1750 | 1757 | 1702 | 418 | 4651 |  | CORR | CIGR | 07:45 | 07:53 | 07:54 | 42 | 111 | 10 | EXT | Аномалия находится на отводе. | 0.89 | (c)
49875.522 | 11.367 | 11.299 | -0.013 | -0.081 | 264 | 431 | 1015 | 264 | 13 | 4651 |  | CORR | GENE | 03:53 | 04:20 | 05:54 | 68 | 1502 | 11 | EXT | Аномалия находится на отводе. | 0.89 | (c)
49876.237 | 0.702 | 0.691 | -10.568 | -10.579 | 49 | 121 | 120 | 49 | 691 | 4652 |  | CORR | CIGR | 07:27 | 07:38 | 07:38 | 23 | 142 | 11 | EXT |  | 0.89 | (c)
49877.758 | 2.223 | 2.183 | -9.047 | -9.087 | -685 | -516 | -504 | 323 | 2183 | 4652 |  | CORR | GENE | 05:28 | 05:55 | 05:57 | 75 | 362 | 10 | EXT |  | 0.89 | (c)
49878.561 | 3.026 | 2.904 | -8.244 | -8.366 | -577 | -206 | -356 | 135 | 2904 | 4652 |  | CORR | GENE | 05:46 | 06:46 | 06:21 | 143 | 442 | 10 | EXT |  | 0.9 | (c)
49879.236 | 3.701 | 3.679 | -7.569 | -7.591 | -558 | -486 | -492 | 425 | 3679 | 4652 |  | CORR | GENE | 05:49 | 06:00 | 05:59 | 135 | 133 | 11 | EXT |  | 0.9 | (c)
49885.832 | 10.297 | 10.285 | -0.973 | -0.985 | -196 | -148 | -152 | 109 | 959 | 4652 |  | CORR | CIGR | 06:47 | 06:55 | 06:54 | 26 | 88 | 12 | EXT |  | 0.89 | (c)
49886.651 | 11.116 | 11.098 | -0.154 | -0.172 | -716 | -672 | -662 | 607 | 140 | 4652 |  | CORR | CIGR | 05:23 | 05:30 | 05:32 | 32 | 109 | 10 | EXT |  | 0.89 | (c)
49886.77 | 11.235 | 11.211 | -0.035 | -0.059 | -716 | -671 | -661 | 606 | 31 | 4652 |  | CORR | CIGR | 05:23 | 05:30 | 05:32 | 28 | 110 | 10 | EXT |  | 0.89 | (c)
49886.843 | 0.038 | 0.038 | -11.397 | -11.397 | -1821 | -1820 | -1806 | 410 | 38 | 4653 |  | CORR | AXGR | 04:35 | 04:35 | 04:38 | 100 | 29 | 12 | EXT |  | 0.89 | (c)
49899.48 | 1.24 | 1.166 | -10.115 | -10.189 | 863 | 1349 | 1124 | 845 | 1166 | 4654 |  | CORR | GENE | 03:30 | 04:48 | 04:12 | 155 | 523 | 10 | EXT |  | 0.9 | (c)
49912.888 | 3.293 | 3.28 | -7.957 | -7.97 | 1094 | 1207 | 1176 | 972 | 3280 | 4655 |  | CORR | CIGR | 04:58 | 05:17 | 05:12 | 40 | 165 | 12 | EXT |  | 0.89 | (c)
49920.647 | 11.052 | 10.838 | -0.198 | -0.412 | 960 | 976 | 983 | 960 | 145 | 4655 |  | CORR | AXGR | 04:37 | 04:39 | 04:40 | 267 | 45 | 14 | EXT |  | 0.93 | (c)
49921.175 | 0.33 | 0.323 | -10.44 | -10.447 | -1160 | -1118 | -1121 | 1071 | 323 | 4656 |  | CORR | CIGR | 07:14 | 07:20 | 07:20 | 18 | 77 | 9 | EXT |  | 0.89 | (c)
49966.914 | 0.979 | 0.921 | -10.516 | -10.574 | 1658 | 1709 | 1704 | 1658 | 921 | 4660 |  | CORR | GENE | 04:42 | 04:50 | 04:49 | 88 | 92 | 14 | EXT |  | 0.89 | (c)
49989.004 | 0.189 | 0.148 | -11.276 | -11.317 | -1658 | -1530 | -1533 | 1409 | 148 | 4662 |  | CORR | GENE | 04:32 | 04:53 | 04:53 | 73 | 249 | 10 | EXT | Аномалия находится на отводе. | 0.89 | (c)
50055.889 | 10.909 | 10.894 | -0.606 | -0.621 | -338 | -233 | -239 | 140 | 586 | 4667 |  | CORR | CIGR | 05:06 | 05:23 | 05:22 | 35 | 198 | 11 | EXT |  | 0.89 | (c)
50057.634 | 1.139 | 1.125 | -9.961 | -9.975 | 2192 | -2219 | -2207 | 2145 | 1125 | 4668 |  | CORR | GENE | 06:08 | 06:16 | 06:18 | 50 | 124 | 10 | EXT |  | 0.89 | (c)
50057.686 | 1.191 | 1.177 | -9.909 | -9.923 | 2066 | 2123 | 2123 | 2066 | 1177 | 4668 |  | CORR | CIGR | 05:48 | 05:57 | 05:57 | 20 | 114 | 11 | EXT |  | 0.89 | (c)
50059.1 | 2.605 | 2.591 | -8.495 | -8.509 | 1869 | 1954 | 1941 | 1869 | 2591 | 4668 |  | CORR | CIGR | 05:16 | 05:30 | 05:27 | 35 | 143 | 11 | EXT |  | 0.89 | (c)
50060.981 | 4.486 | 4.463 | -6.614 | -6.637 | 1601 | 1684 | 1665 | 1601 | 4463 | 4668 |  | CORR | GENE | 04:33 | 04:46 | 04:43 | 60 | 128 | 11 | EXT |  | 0.89 | (c)
50064.689 | 8.194 | 8.182 | -2.906 | -2.918 | -1893 | -1845 | -1857 | 1821 | 2892 | 4668 |  | CORR | CIGR | 07:09 | 07:16 | 07:14 | 26 | 72 | 10 | EXT |  | 0.89 | (c)
50077.182 | 9.587 | 9.559 | -1.533 | -1.561 | 1642 | 1690 | 1735 | 1642 | 1520 | 4669 |  | GOUG | CIGR | 06:27 | 06:35 | 06:42 | 41 | 186 | 14 | EXT | Задир. |  | (c)
50088.51 | 2.445 | 2.422 | -1.02 | -1.043 | 1790 | 1882 | 1852 | 317 | 1014 | 4671 |  | CORR | CIGR | 03:36 | 03:51 | 03:46 | 29 | 124 | 11 | EXT |  | 0.89 | (c)
50090.352 | 0.822 | 0.804 | -10.063 | -10.081 | 1177 | 1275 | 1258 | 892 | 804 | 4672 |  | CORR | CIGR | 03:02 | 03:18 | 03:15 | 29 | 161 | 10 | EXT |  | 0.89 | (c)
50095.567 | 6.037 | 6.021 | -4.848 | -4.864 | 1970 | 2035 | 2044 | 112 | 4834 | 4672 |  | CORR | CIGR | 05:10 | 05:21 | 05:22 | 30 | 148 | 10 | EXT |  | 0.89 | (c)
50133.291 | 10.496 | 10.468 | -0.609 | -0.637 | -1631 | -1264 | -1391 | 599 | 554 | 4675 |  | CORR | GENE | 04:42 | 05:41 | 05:20 | 83 | 480 | 10 | EXT | Аномалия находится на отводе. | 0.89 | (c)
50235.366 | 0.021 | 0.015 | -10.574 | -10.58 | 1480 | 1651 | 1566 | 579 | 15 | 4686 |  | CORR | CIGR | 04:34 | 05:01 | 04:47 | 29 | 171 | 11 | EXT |  | 0.89 | (c)
50252.767 | 6.827 | 6.786 | -4.513 | -4.554 | -2016 | -1952 | -1935 | 214 | 4473 | 4687 |  | CORR | GENE | 05:04 | 05:14 | 05:17 | 81 | 162 | 12 | EXT |  | 0.89 | (c)
50254.82 | 8.88 | 8.82 | -2.46 | -2.52 | -2139 | -1920 | -1853 | 92 | 2420 | 4687 |  | CORR | GENE | 04:44 | 05:20 | 05:31 | 100 | 572 | 10 | EXT |  | 0.89 | (c)
50279.136 | 0.176 | 0.159 | -10.529 | -10.546 | -2110 | -2066 | -2037 | 121 | 159 | 4690 |  | CORR | CIGR | 06:06 | 06:13 | 06:18 | 27 | 146 | 11 | EXT |  | 0.89 | (c)
50301.152 | 0.027 | 0.017 | -11.418 | -11.428 | 913 | 1238 | 1102 | 913 | 17 | 4692 |  | CORR | GENE | 05:19 | 06:11 | 05:49 | 59 | 377 | 10 | EXT |  | 0.89 | (c)
50388.725 | 10.81 | 10.481 | -0.56 | -0.889 | 1735 | 1788 | 1793 | 381 | 549 | 4699 |  | CORR | GENE | 05:25 | 05:34 | 05:35 | 340 | 115 | 10 | EXT | Аномалия находится на упругопластическом изгибе: R=498 D, максимальное растяжение на 12 час. | 0.92 | (c)
50399.824 | 10.539 | 10.528 | -0.911 | -0.922 | 1547 | 1586 | 1603 | 572 | 886 | 4700 |  | CORR | CIGR | 05:35 | 05:41 | 05:44 | 36 | 112 | 12 | EXT |  | 0.89 | (c)
50400.111 | 10.826 | 10.807 | -0.624 | -0.643 | 1559 | 1667 | 1653 | 484 | 610 | 4700 |  | CORR | CIGR | 05:37 | 05:54 | 05:52 | 33 | 187 | 13 | EXT |  | 0.89 | (c)
50402.043 | 1.308 | 1.079 | -10.132 | -10.361 | 822 | 876 | 997 | 822 | 1079 | 4701 |  | CORR | GENE | 05:07 | 05:16 | 05:36 | 278 | 351 | 11 | EXT |  | 0.92 | (c)
50451.337 | 5.537 | 5.514 | -5.298 | -5.321 | 1607 | 1638 | 1636 | 565 | 5247 | 4705 |  | CORR | GENE | 04:17 | 04:22 | 04:22 | 74 | 58 | 11 | EXT |  | 0.89 | (c)
50490.205 | 0 | -0.02 | -10.94 | -10.96 | 240 | 1372 | 1442 | 240 |  | 4709 | Нарушение формы кольцевого шва | GWAN |  | 08:57 | 11:60 | 12:11 | 0 | 2404 |  | EXT | Нарушение формы кольцевого шва |  | (c)
50501.145 | 0 | -0.031 | -10.59 | -10.621 | 1562 | 1716 | -2171 | 1443 |  | 4710 | Нарушение формы кольцевого шва | GWAN |  | 00:44 | 01:09 | 02:42 | 0 | 1455 |  | EXT | Нарушение формы кольцевого шва |  | (c)
50501.145 | 0 | -0.02 | -10.59 | -10.61 | -660 | 19 | -207 | 0 |  | 4710 | Нарушение формы кольцевого шва | GWAN |  | 06:46 | 08:35 | 07:59 | 0 | 905 |  | EXT | Нарушение формы кольцевого шва |  | (c)
50512.874 | 1.139 | 1.125 | -9.151 | -9.165 | -1460 | -1401 | -1411 | 1363 | 1125 | 4711 |  | CORR | GENE | 05:04 | 05:13 | 05:11 | 52 | 97 | 10 | EXT |  | 0.89 | (c)
50516.275 | 4.54 | 4.527 | -5.75 | -5.763 | -1182 | -1126 | -1117 | 1053 | 4527 | 4711 |  | CORR | CIGR | 05:48 | 05:57 | 05:59 | 23 | 129 | 9 | EXT |  | 0.89 | (c)
50521.067 | 9.332 | 8.858 | -0.958 | -1.432 | -1432 | -1366 | -1336 | 1241 | 607 | 4711 |  | CORR | GENE | 05:08 | 05:19 | 05:23 | 825 | 191 | 12 | EXT |  | 0.97 | (c)
50521.828 | 10.093 | 9.928 | -0.197 | -0.362 | -1409 | -1305 | -1310 | 1210 | 136 | 4711 |  | CORR | GENE | 05:12 | 05:28 | 05:28 | 226 | 199 | 13 | EXT |  | 0.92 | (c)
50539.636 | 6.001 | 5.965 | -3.419 | -3.455 | 2037 | 2100 | 2087 | 2037 | 3414 | 4713 |  | CORR | CIGR | 04:46 | 04:56 | 04:54 | 41 | 99 | 10 | EXT |  | 0.84 | (c)
50561.248 | 7.013 | 6.992 | -3.407 | -3.428 | 618 | 794 | 764 | 618 | 3376 | 4715 |  | CORR | GENE | 05:46 | 06:15 | 06:10 | 52 | 291 | 10 | EXT |  | 0.89 | (c)
50564.577 | 10.342 | 10.319 | -0.078 | -0.101 | 219 | 308 | 323 | 219 | 63 | 4715 |  | CORR | CIGR | 04:42 | 04:56 | 04:59 | 38 | 208 | 9 | EXT |  | 0.89 | (c)
50574.854 | 10.199 | 10.176 | -0.831 | -0.854 | 1555 | 1609 | 1636 | 1555 | 829 | 4716 |  | CORR | CIGR | 04:42 | 04:50 | 04:55 | 25 | 161 | 11 | EXT |  | 0.89 | (c)
50575.641 | 10.986 | 10.961 | -0.044 | -0.069 | 2130 | -2188 | -2185 | 2040 | 41 | 4716 |  | CORR | CIGR | 06:14 | 06:37 | 06:38 | 28 | 291 | 10 | EXT |  | 0.89 | (c)
50578.734 | 3.049 | 3.03 | -7.926 | -7.945 | -770 | -680 | -706 | 641 | 3030 | 4717 |  | CORR | CIGR | 06:46 | 07:01 | 06:57 | 41 | 129 | 10 | EXT | Аномалия находится на отводе. | 0.89 | (c)
50642.32 | 0.385 | 0.332 | -11.21 | -11.263 | 196 | 215 | 238 | 196 | 332 | 4723 |  | CORR | GENE | 04:57 | 05:00 | 05:04 | 504 | 85 | 10 | EXT |  | 0.94 | (c)
50643.836 | 1.901 | 1.721 | -9.694 | -9.874 | 917 | 942 | 1005 | 917 | 1721 | 4723 |  | CORR | GENE | 06:54 | 06:58 | 07:08 | 209 | 175 | 10 | EXT |  | 0.91 | (c)
50644.073 | 2.138 | 1.762 | -9.457 | -9.833 | 106 | 171 | 170 | 106 | 1762 | 4723 |  | CORR | GENE | 04:43 | 04:53 | 04:53 | 390 | 127 | 11 | EXT |  | 0.93 | (c)
50644.22 | 2.285 | 2.208 | -9.31 | -9.387 | 137 | 162 | 149 | 137 | 2208 | 4723 |  | CORR | AXGR | 04:48 | 04:52 | 04:50 | 115 | 25 | 10 | EXT |  | 0.89 | (c)
50644.923 | 2.988 | 2.676 | -8.607 | -8.919 | 957 | 981 | 982 | 957 | 2676 | 4723 |  | CORR | GENE | 06:60 | 07:04 | 07:04 | 547 | 50 | 10 | EXT |  | 0.94 | (c)
50647.416 | 5.481 | 5.348 | -6.114 | -6.247 | 43 | 75 | 100 | 43 | 5348 | 4723 |  | CORR | GENE | 04:32 | 04:38 | 04:42 | 147 | 114 | 12 | EXT |  | 0.9 | (c)
50647.689 | 5.754 | 5.642 | -5.841 | -5.953 | 56 | 75 | 66 | 56 | 5642 | 4723 |  | CORR | AXGR | 04:35 | 04:38 | 04:36 | 175 | 20 | 11 | EXT |  | 0.9 | (c)
50648.139 | 6.204 | 6.194 | -5.391 | -5.401 | 151 | 191 | 193 | 151 | 5377 | 4723 |  | CORR | CIGR | 04:50 | 04:56 | 04:57 | 24 | 84 | 11 | EXT |  | 0.89 | (c)
50648.351 | 6.416 | 6.345 | -5.179 | -5.25 | 1028 | 1029 | 1043 | 1028 | 4975 | 4723 |  | CORR | AXGR | 07:11 | 07:12 | 07:14 | 275 | 31 | 10 | EXT |  | 0.92 | (c)
50649.082 | 7.147 | 6.901 | -4.448 | -4.694 | 979 | 1075 | 1054 | 979 | 4059 | 4723 |  | CORR | GENE | 07:04 | 07:19 | 07:16 | 635 | 149 | 12 | EXT |  | 0.96 | (c)
50650.43 | 8.495 | 8.161 | -3.1 | -3.434 | 1153 | 1176 | 1175 | 1153 | 2863 | 4723 |  | CORR | AXGR | 07:32 | 07:35 | 07:35 | 571 | 44 | 10 | EXT |  | 0.94 | (c)
50650.893 | 8.958 | 8.833 | -2.637 | -2.762 | 177 | 198 | 198 | 177 | 2538 | 4723 |  | CORR | AXGR | 04:54 | 04:57 | 04:57 | 224 | 42 | 10 | EXT |  | 0.91 | (c)
50651.769 | 9.834 | 9.642 | -1.761 | -1.953 | 1275 | 1297 | 1303 | 1275 | 1534 | 4723 |  | CORR | GENE | 07:51 | 07:55 | 07:56 | 419 | 58 | 9 | EXT |  | 0.93 | (c)
50655.367 | 1.837 | 1.006 | -7.588 | -8.419 | 1307 | 1427 | 1385 | 1307 | 1006 | 4724 |  | CORR | GENE | 06:57 | 07:16 | 07:10 | 887 | 156 | 10 | EXT |  | 0.96 | (c)
50655.583 | 2.053 | 2.013 | -7.372 | -7.412 | 1089 | 1269 | 1250 | 1089 | 2013 | 4724 |  | CORR | GENE | 06:22 | 06:51 | 06:48 | 59 | 322 | 10 | EXT |  | 0.89 | (c)
50655.665 | 2.135 | 2.061 | -7.29 | -7.364 | 1407 | 1427 | 1417 | 1407 | 2061 | 4724 |  | CORR | AXGR | 07:13 | 07:17 | 07:15 | 131 | 20 | 11 | EXT |  | 0.9 | (c)
50656.428 | 2.898 | 2.286 | -6.527 | -7.139 | 1279 | 1466 | 1383 | 1279 | 2286 | 4724 |  | CORR | GENE | 06:53 | 07:23 | 07:09 | 903 | 209 | 11 | EXT |  | 0.96 | (c)
50657.605 | 4.075 | 3.878 | -5.35 | -5.547 | 1216 | 1233 | 1274 | 1216 | 3878 | 4724 |  | CORR | GENE | 06:42 | 06:45 | 06:52 | 405 | 116 | 12 | EXT |  | 0.94 | (c)
50658.035 | 4.505 | 4.496 | -4.92 | -4.929 | 1401 | 1438 | 1446 | 1401 | 4496 | 4724 |  | CORR | CIGR | 07:12 | 07:18 | 07:20 | 20 | 89 | 10 | EXT |  | 0.89 | (c)
50658.959 | 5.429 | 5.308 | -3.996 | -4.117 | 1217 | 1296 | 1276 | 1217 | 3619 | 4724 |  | CORR | GENE | 06:43 | 06:55 | 06:52 | 498 | 119 | 12 | EXT |  | 0.95 | (c)
50659.527 | 5.997 | 5.931 | -3.428 | -3.494 | 1152 | 1195 | 1180 | 1152 | 3171 | 4724 |  | CORR | GENE | 06:32 | 06:39 | 06:37 | 323 | 55 | 10 | EXT |  | 0.92 | (c)
50659.547 | 6.017 | 5.974 | -3.408 | -3.451 | 1278 | 1308 | 1303 | 1278 | 3339 | 4724 |  | CORR | GENE | 06:53 | 06:57 | 06:56 | 112 | 49 | 9 | EXT |  | 0.89 | (c)
50659.666 | 6.136 | 6.113 | -3.289 | -3.312 | 1250 | 1380 | 1331 | 1250 | 3272 | 4724 |  | CORR | CIGR | 06:48 | 07:09 | 07:01 | 40 | 161 | 11 | EXT |  | 0.89 | (c)
50659.991 | 6.461 | 6.421 | -2.964 | -3.004 | 1200 | 1350 | 1293 | 1200 | 2959 | 4724 |  | CORR | CIGR | 06:40 | 07:04 | 06:55 | 45 | 186 | 10 | EXT |  | 0.89 | (c)
50660.332 | 6.802 | 6.789 | -2.623 | -2.636 | 691 | 745 | 745 | 691 | 2614 | 4724 |  | CORR | CIGR | 05:18 | 05:26 | 05:26 | 22 | 106 | 9 | EXT |  | 0.89 | (c)
50660.393 | 6.863 | 6.844 | -2.562 | -2.581 | 1111 | 1188 | 1205 | 1111 | 2482 | 4724 |  | CORR | GENE | 06:26 | 06:38 | 06:41 | 99 | 189 | 10 | EXT |  | 0.89 | (c)
50660.982 | 7.452 | 7.027 | -1.973 | -2.398 | 1511 | 1555 | 1545 | 1511 | 1765 | 4724 |  | CORR | GENE | 07:30 | 07:37 | 07:36 | 633 | 68 | 11 | EXT |  | 0.95 | (c)
50661.594 | 8.064 | 8.055 | -1.361 | -1.37 | 1281 | 1319 | 1321 | 1281 | 1353 | 4724 |  | CORR | CIGR | 06:53 | 06:59 | 06:59 | 17 | 81 | 9 | EXT |  | 0.89 | (c)
50661.602 | 8.072 | 7.99 | -1.353 | -1.435 | 615 | 746 | 710 | 615 | 1331 | 4724 |  | CORR | GENE | 05:05 | 05:27 | 05:21 | 104 | 191 | 14 | EXT |  | 0.9 | (c)
50662.016 | 8.486 | 8.473 | -0.939 | -0.952 | 964 | 1065 | 1051 | 964 | 920 | 4724 |  | CORR | CIGR | 06:02 | 06:18 | 06:16 | 32 | 175 | 9 | EXT |  | 0.89 | (c)
50663.263 | 0.308 | 0.204 | -11.062 | -11.166 | -2162 | -2140 | -2134 | 68 | 204 | 4725 |  | CORR | GENE | 04:57 | 05:01 | 05:02 | 391 | 58 | 12 | EXT |  | 0.94 | (c)
50664.404 | 1.449 | 1.113 | -9.921 | -10.257 | -2158 | -2104 | -2092 | 73 | 1113 | 4725 |  | CORR | GENE | 04:58 | 05:06 | 05:08 | 437 | 131 | 9 | EXT |  | 0.93 | (c)
50664.419 | 1.464 | 1.264 | -9.906 | -10.106 | -1404 | -1367 | -1328 | 826 | 1264 | 4725 |  | CORR | GENE | 06:59 | 07:05 | 07:12 | 466 | 153 | 10 | EXT |  | 0.94 | (c)
50665.335 | 2.38 | 2.364 | -8.99 | -9.006 | -1221 | -1163 | -1166 | 1009 | 2364 | 4725 |  | CORR | CIGR | 07:29 | 07:38 | 07:38 | 30 | 110 | 10 | EXT |  | 0.89 | (c)
50666.11 | 3.155 | 3.142 | -8.215 | -8.228 | -1398 | -1333 | -1316 | 833 | 3142 | 4725 |  | CORR | CIGR | 07:00 | 07:11 | 07:14 | 32 | 163 | 11 | EXT |  | 0.89 | (c)
50666.316 | 3.361 | 3.218 | -8.009 | -8.152 | -1435 | -1369 | -1254 | 795 | 3218 | 4725 |  | CORR | GENE | 06:54 | 07:05 | 07:24 | 218 | 362 | 9 | EXT |  | 0.91 | (c)
50666.44 | 3.485 | 1.979 | -7.885 | -9.391 | -2228 | -2155 | -2160 | 2 | 1979 | 4725 |  | CORR | GENE | 04:46 | 04:58 | 04:57 | 2141 | 136 | 13 | EXT |  | 1 | (b)
50667.905 | 4.95 | 4.526 | -6.42 | -6.844 | -2219 | -2201 | -2192 | 11 | 4526 | 4725 |  | CORR | GENE | 04:48 | 04:51 | 04:52 | 579 | 54 | 11 | EXT |  | 0.95 | (c)
50668.111 | 5.156 | 5.132 | -6.214 | -6.238 | 2094 | 2149 | 2138 | 48 | 5132 | 4725 |  | CORR | CIGR | 04:24 | 04:33 | 04:31 | 26 | 89 | 10 | EXT |  | 0.89 | (c)
50668.387 | 5.432 | 5.399 | -5.938 | -5.971 | -2222 | -2209 | -2201 | 9 | 5399 | 4725 |  | CORR | AXGR | 04:48 | 04:50 | 04:51 | 135 | 41 | 9 | EXT |  | 0.9 | (c)
50668.492 | 5.537 | 5.517 | -5.833 | -5.853 | -1379 | -1284 | -1318 | 851 | 5517 | 4725 |  | CORR | CIGR | 07:04 | 07:19 | 07:13 | 22 | 123 | 10 | EXT |  | 0.89 | (c)
50668.996 | 6.041 | 5.764 | -5.329 | -5.606 | 2216 | -2227 | -2217 | 0 | 5152 | 4725 |  | CORR | GENE | 04:44 | 04:47 | 04:48 | 454 | 57 | 9 | EXT |  | 0.93 | (c)
50670.072 | 7.117 | 7.096 | -4.253 | -4.274 | 2230 | -2168 | -2107 | 0 | 4218 | 4725 |  | CORR | GENE | 04:46 | 04:56 | 05:06 | 56 | 248 | 10 | EXT |  | 0.89 | (c)
50670.214 | 7.259 | 7.247 | -4.111 | -4.123 | 2204 | -2221 | -2217 | 0 | 4098 | 4725 |  | CORR | CIGR | 04:42 | 04:48 | 04:48 | 25 | 79 | 11 | EXT |  | 0.89 | (c)
50671.189 | 8.234 | 8.214 | -3.136 | -3.156 | -2119 | -2069 | -2076 | 111 | 3132 | 4725 |  | CORR | CIGR | 05:04 | 05:12 | 05:11 | 24 | 86 | 11 | EXT |  | 0.89 | (c)
50672.322 | 9.367 | 9.349 | -2.003 | -2.021 | -2179 | -2105 | -2111 | 51 | 1999 | 4725 |  | CORR | CIGR | 04:54 | 05:06 | 05:05 | 22 | 136 | 10 | EXT |  | 0.89 | (c)
50675.623 | 1.298 | 1.291 | -9.147 | -9.154 | -1165 | -1123 | -1128 | 1065 | 1291 | 4726 |  | CORR | CIGR | 07:10 | 07:17 | 07:16 | 30 | 75 | 10 | EXT |  | 0.89 | (c)
50675.772 | 1.447 | 1.236 | -8.998 | -9.209 | -2177 | -2134 | -2146 | 54 | 1236 | 4726 |  | CORR | GENE | 04:27 | 04:34 | 04:32 | 1193 | 62 | 11 | EXT |  | 0.97 | (c)
50676.01 | 1.685 | 1.664 | -8.76 | -8.781 | -1191 | -1142 | -1138 | 1040 | 1664 | 4726 |  | CORR | GENE | 07:06 | 07:14 | 07:14 | 52 | 105 | 13 | EXT |  | 0.89 | (c)
50679.295 | 4.97 | 4.912 | -5.475 | -5.533 | -1199 | -1148 | -1151 | 1031 | 4912 | 4726 |  | CORR | GENE | 07:05 | 07:13 | 07:12 | 365 | 97 | 10 | EXT |  | 0.93 | (c)
50680.022 | 5.697 | 5.662 | -4.748 | -4.783 | -1090 | -962 | -923 | 756 | 4712 | 4726 |  | CORR | GENE | 07:22 | 07:43 | 07:49 | 71 | 334 | 10 | EXT |  | 0.89 | (c)
50681.928 | 7.603 | 7.554 | -2.842 | -2.891 | -2132 | -2124 | -2115 | 98 | 2542 | 4726 |  | CORR | AXGR | 04:34 | 04:35 | 04:37 | 349 | 34 | 10 | EXT |  | 0.92 | (c)
50681.988 | 7.663 | 7.632 | -2.782 | -2.813 | -1017 | -952 | -913 | 809 | 2748 | 4726 |  | CORR | GENE | 07:34 | 07:44 | 07:51 | 65 | 207 | 12 | EXT |  | 0.89 | (c)
50685.587 | 0.817 | 0.746 | -8.128 | -8.199 | 1235 | 1652 | 1701 | 64 | 746 | 4727 |  | CORR | GENE | 06:04 | 07:11 | 07:19 | 235 | 931 | 10 | EXT |  | 0.91 | (c)
50687.353 | 2.583 | 2.557 | -6.362 | -6.388 | 457 | 935 | 736 | 457 | 2557 | 4727 |  | CORR | GENE | 03:58 | 05:15 | 04:43 | 124 | 558 | 11 | EXT |  | 0.9 | (c)
50687.993 | 3.223 | 3.204 | -5.722 | -5.741 | 1846 | 1946 | 1944 | 187 | 3204 | 4727 |  | CORR | CIGR | 07:42 | 07:59 | 07:58 | 38 | 198 | 9 | EXT |  | 0.89 | (c)
50688.216 | 3.446 | 3.421 | -5.499 | -5.524 | 239 | 707 | 557 | 239 | 3421 | 4727 |  | CORR | GENE | 03:23 | 04:39 | 04:15 | 101 | 636 | 10 | EXT |  | 0.89 | (c)
50688.622 | 3.852 | 3.831 | -5.093 | -5.114 | 861 | 926 | 918 | 861 | 3831 | 4727 |  | CORR | GENE | 05:04 | 05:14 | 05:13 | 64 | 113 | 11 | EXT |  | 0.89 | (c)
50689.807 | 5.037 | 5.005 | -3.908 | -3.94 | 510 | 812 | 723 | 510 | 3839 | 4727 |  | CORR | GENE | 04:07 | 04:56 | 04:41 | 101 | 426 | 10 | EXT |  | 0.89 | (c)
50690.018 | 5.248 | 5.235 | -3.697 | -3.71 | 1845 | 2083 | 2018 | 39 | 3640 | 4727 |  | CORR | GENE | 07:42 | 08:21 | 08:10 | 70 | 346 | 10 | EXT |  | 0.89 | (c)
50691.414 | 6.644 | 6.619 | -2.301 | -2.326 | 566 | 812 | 746 | 566 | 2255 | 4727 |  | CORR | GENE | 04:16 | 04:56 | 04:45 | 71 | 360 | 10 | EXT |  | 0.89 | (c)
50692.535 | 7.765 | 7.743 | -1.18 | -1.202 | 1304 | 1389 | 1384 | 767 | 1147 | 4727 |  | CORR | GENE | 06:15 | 06:29 | 06:28 | 55 | 159 | 10 | EXT |  | 0.89 | (c)
50693.236 | 8.466 | 8.406 | -0.479 | -0.539 | 1471 | 1892 | 1821 | 60 | 395 | 4727 |  | CORR | GENE | 06:42 | 07:50 | 07:38 | 144 | 700 | 10 | EXT |  | 0.9 | (c)
50714.529 | 9.594 | 9.109 | -1.931 | -2.416 | -1895 | -1823 | -1843 | 1790 | 1305 | 4729 |  | CORR | GENE | 04:44 | 04:56 | 04:53 | 1111 | 105 | 11 | EXT |  | 0.97 | (c)
50716.582 | 0.122 | 0.101 | -11.198 | -11.219 | -1258 | -1170 | -1146 | 1035 | 101 | 4730 |  | CORR | CIGR | 04:42 | 04:56 | 04:60 | 44 | 223 | 12 | EXT |  | 0.89 | (c)
50717.488 | 1.028 | 1.018 | -10.292 | -10.302 | -982 | -885 | -918 | 853 | 1018 | 4730 |  | CORR | GENE | 05:26 | 05:42 | 05:37 | 50 | 129 | 11 | EXT |  | 0.89 | (c)
50718.025 | 1.565 | 1.536 | -9.755 | -9.784 | -421 | -306 | -329 | 237 | 1536 | 4730 |  | CORR | CIGR | 06:57 | 07:15 | 07:12 | 46 | 184 | 9 | EXT |  | 0.89 | (c)
50718.656 | 2.196 | 2.13 | -9.124 | -9.19 | -480 | -254 | -324 | 167 | 2130 | 4730 |  | CORR | GENE | 06:47 | 07:24 | 07:13 | 112 | 313 | 12 | EXT |  | 0.9 | (c)
50719.803 | 3.343 | 3.295 | -7.977 | -8.025 | -533 | -431 | -455 | 376 | 3295 | 4730 |  | CORR | GENE | 06:39 | 06:55 | 06:51 | 102 | 157 | 10 | EXT |  | 0.89 | (c)
50727.831 | 0.051 | 0.026 | -11.294 | -11.319 | 1935 | 2162 | 2112 | 1935 | 26 | 4731 |  | CORR | GENE | 07:35 | 08:12 | 08:04 | 62 | 354 | 10 | EXT |  | 0.89 | (c)
50727.962 | 0.182 | 0.153 | -11.163 | -11.192 | 2158 | -2198 | -2172 | 2041 | 153 | 4731 |  | CORR | GENE | 08:11 | 08:28 | 08:32 | 74 | 261 | 10 | EXT |  | 0.89 | (c)
50759.156 | 8.886 | 8.821 | -0.614 | -0.679 | -921 | -746 | -760 | 599 | 548 | 4733 |  | CORR | GENE | 04:42 | 05:10 | 05:08 | 131 | 322 | 11 | EXT |  | 0.9 | (c)
50759.618 | 9.348 | 9.309 | -0.152 | -0.191 | -1007 | -669 | -803 | 599 | 116 | 4733 |  | CORR | GENE | 04:28 | 05:23 | 05:01 | 75 | 408 | 12 | EXT |  | 0.89 | (c)
50761.982 | 2.212 | 2.199 | -9.228 | -9.241 | -521 | -434 | -404 | 286 | 2199 | 4734 |  | CORR | CIGR | 04:10 | 04:24 | 04:29 | 34 | 235 | 10 | EXT |  | 0.89 | (c)
50769.093 | 9.323 | 9.289 | -2.117 | -2.151 | -1446 | -1295 | -1370 | 1294 | 2061 | 4734 |  | GOUG | GENE | 01:41 | 02:05 | 01:53 | 90 | 152 | 6 | EXT | Задир. |  | (c)
50771.291 | 0.081 | 0.059 | -11.499 | -11.521 | 1597 | 1769 | 1733 | 1597 | 59 | 4735 |  | CORR | GENE | 07:09 | 07:36 | 07:31 | 70 | 272 | 10 | EXT |  | 0.89 | (c)
50771.302 | 0.092 | 0.063 | -11.488 | -11.517 | 2219 | -2191 | -2188 | 2134 | 63 | 4735 |  | CORR | GENE | 08:49 | 08:57 | 08:58 | 53 | 108 | 14 | EXT |  | 0.89 | (c)
50777.233 | 6.023 | 6.007 | -5.557 | -5.573 | 607 | 930 | 794 | 607 | 5534 | 4735 |  | CORR | CIGR | 04:29 | 05:21 | 04:59 | 39 | 374 | 10 | EXT |  | 0.89 | (c)
50777.709 | 6.499 | 6.489 | -5.081 | -5.091 | 750 | 1028 | 926 | 750 | 5006 | 4735 |  | CORR | GENE | 04:52 | 05:37 | 05:20 | 85 | 352 | 9 | EXT |  | 0.89 | (c)
50782.72 | 11.51 | 11.48 | -0.07 | -0.1 | 280 | 660 | 641 | 280 | 17 | 4735 |  | CORR | GENE | 03:36 | 04:38 | 04:34 | 83 | 722 | 11 | EXT |  | 0.89 | (c)
50787.477 | 4.687 | 4.681 | -5.868 | -5.874 | 2162 | -2181 | -2191 | 2084 | 4681 | 4736 |  | CORR | CIGR | 04:11 | 04:30 | 04:29 | 30 | 215 | 10 | EXT |  | 0.89 | (c)
50792.779 | 9.989 | 9.938 | -0.566 | -0.617 | -2229 | -1955 | -2050 | 1871 | 526 | 4736 |  | CORR | GENE | 04:23 | 05:07 | 04:51 | 91 | 358 | 10 | EXT |  | 0.89 | (c)
50793.203 | 10.413 | 10.368 | -0.142 | -0.187 | 1977 | -2160 | -2190 | 1895 | 93 | 4736 |  | CORR | GENE | 03:42 | 04:34 | 04:29 | 94 | 589 | 11 | EXT |  | 0.89 | (c)
50827.642 | 0.387 | 0.375 | -10.803 | -10.815 | 417 | 506 | 503 | 417 | 375 | 4740 |  | CORR | GENE | 04:37 | 04:52 | 04:51 | 53 | 172 | 10 | EXT |  | 0.84 | (c)
50828.251 | 0.996 | 0.976 | -10.194 | -10.214 | 495 | 610 | 591 | 495 | 976 | 4740 |  | CORR | CIGR | 04:50 | 05:09 | 05:06 | 43 | 192 | 10 | EXT |  | 0.84 | (c)
50834.744 | 7.489 | 6.015 | -3.701 | -5.175 | 407 | 440 | 454 | 407 | 2271 | 4740 |  | CORR | GENE | 04:36 | 04:41 | 04:43 | 2904 | 94 | 11 | EXT |  | 0.94 | (c)
50847.537 | 9.092 | 9.083 | -2.078 | -2.087 | 314 | 344 | 354 | 314 | 2064 | 4741 |  | CORR | CIGR | 05:02 | 05:07 | 05:09 | 23 | 81 | 10 | EXT |  | 0.89 | (c)
50902.409 | 6.734 | 6.574 | -4.541 | -4.701 | 242 | 262 | 271 | 242 | 4510 | 4746 |  | CORR | GENE | 04:36 | 04:39 | 04:41 | 191 | 58 | 10 | EXT |  | 0.9 | (c)
50903.719 | 8.044 | 8.021 | -3.231 | -3.254 | 1167 | 1213 | 1267 | 1167 | 3197 | 4746 |  | CORR | GENE | 07:05 | 07:13 | 07:21 | 57 | 200 | 10 | EXT |  | 0.89 | (c)
50911.797 | 4.847 | 4.833 | -6.338 | -6.352 | 940 | 974 | 996 | 940 | 4833 | 4747 |  | CORR | CIGR | 04:51 | 04:56 | 04:60 | 34 | 113 | 11 | EXT |  | 0.89 | (c)
50914.65 | 7.7 | 7.669 | -3.485 | -3.516 | 870 | 904 | 912 | 870 | 3451 | 4747 |  | CORR | GENE | 04:39 | 04:45 | 04:46 | 65 | 85 | 11 | EXT |  | 0.89 | (c)
51047.415 | 5.895 | 5.882 | -5.12 | -5.133 | 1528 | 1652 | 1639 | 1528 | 5088 | 4759 |  | CORR | CIGR | 02:20 | 02:40 | 02:38 | 45 | 223 | 10 | EXT |  | 0.89 | (c)
51064.03 | 0 | -0.029 | -11.585 | -11.614 | -553 | -333 | -256 | 40 |  | 4761 | Нарушение формы кольцевого шва | GWAN |  | 11:44 | 00:19 | 12:32 | 0 | 593 |  | EXT | Нарушение формы кольцевого шва |  | (c)
51098.238 | 0.028 | 0.016 | -11.587 | -11.599 | -429 | 578 | 85 | 0 | 16 | 4764 |  | CORR | GENE | 03:13 | 05:56 | 04:36 | 61 | 1029 | 13 | EXT |  | 0.89 | (c)
51104.548 | 6.338 | 6.283 | -5.277 | -5.332 | -50 | -31 | -25 | 1 | 5148 | 4764 |  | LWAN | GENE | 04:14 | 04:17 | 04:18 | 184 | 49 |  | EXT | Эквивалент потери металла 12%. |  | (c)
51112.07 | 2.245 | 2.218 | -9.375 | -9.402 | -1967 | -1834 | -1867 | 1768 | 2218 | 4765 |  | CORR | GENE | 03:47 | 04:08 | 04:03 | 59 | 199 | 11 | EXT |  | 0.89 | (c)
51112.875 | 3.05 | 3.041 | -8.57 | -8.579 | -1889 | -1864 | -1865 | 1841 | 3041 | 4765 |  | CORR | CIGR | 03:59 | 04:03 | 04:03 | 20 | 48 | 10 | EXT |  | 0.89 | (c)
51121.415 | 11.59 | 11.565 | -0.03 | -0.055 | 2175 | -2177 | -2064 | 1841 | 30 | 4765 |  | CORR | CIGR | 02:55 | 03:13 | 03:31 | 25 | 445 | 13 | EXT |  | 0.89 | (c)
51167.812 | 0.797 | 0.75 | -10.818 | -10.865 | -284 | -159 | -172 | 61 | 750 | 4770 |  | CORR | GENE | 07:34 | 07:54 | 07:52 | 80 | 223 | 10 | EXT | Аномалия находится на упругопластическом изгибе: R=353 D, максимальное растяжение на 11.7 час. | 0.89 | (c)
51169.392 | 2.377 | 2.338 | -9.238 | -9.277 | -493 | -245 | -288 | 84 | 2338 | 4770 |  | CORR | GENE | 06:60 | 07:40 | 07:33 | 91 | 409 | 10 | EXT | Аномалия находится на упругопластическом изгибе: R=373 D, максимальное растяжение на 11.6 час. | 0.89 | (c)
51170.591 | 3.576 | 3.554 | -8.039 | -8.061 | -503 | -150 | -272 | 40 | 3554 | 4770 |  | CORR | GENE | 06:58 | 07:55 | 07:36 | 87 | 464 | 12 | EXT | Аномалия находится на упругопластическом изгибе: R=406 D, максимальное растяжение на 11.5 час. | 0.89 | (c)
51269.577 | 11.257 | 11.242 | -0.138 | -0.153 | 1173 | 1327 | 1360 | 1173 | 54 | 4778 |  | CORR | GENE | 06:37 | 07:02 | 07:08 | 99 | 376 | 10 | EXT | Аномалия находится на упругопластическом изгибе: R=501 D, максимальное растяжение на 0.1 час. | 0.89 | (c)
51269.765 | 0.05 | 0.05 | -11.105 | -11.105 | 1036 | 1231 | 1179 | 1036 | 50 | 4779 |  | CORR | GENE | 06:15 | 06:46 | 06:38 | 53 | 286 | 14 | EXT | Аномалия находится на упругопластическом изгибе: R=487 D, максимальное растяжение на 0 час. | 0.89 | (c)
51303.735 | 11.57 | 11.51 | -0.015 | -0.075 | 1466 | 1734 | 1808 | 1466 | 9 | 4781 |  | CORR | GENE | 05:00 | 05:43 | 05:55 | 66 | 683 | 10 | EXT |  | 0.89 | (c)
51348.029 | 10.479 | 10.399 | -0.771 | -0.851 | 7 | 15 | 17 | 7 | 706 | 4785 |  | LWAN | AXGR | 02:55 | 02:57 | 02:57 | 145 | 20 |  | INT | Эквивалент потери металла 10%. Аномалия находится на отводе. |  | (c)
51494.706 | 10.426 | 10.386 | -1.054 | -1.094 | 945 | 1175 | 1122 | 945 | 1000 | 4798 |  | CORR | GENE | 05:42 | 06:19 | 06:11 | 94 | 354 | 11 | EXT |  | 0.89 | (c)
51528.592 | 0.172 | 0.154 | -9.578 | -9.596 | -1101 | -1073 | -1055 | 1009 | 154 | 4802 |  | CORR | CIGR | 06:05 | 06:10 | 06:13 | 20 | 92 | 11 | EXT | Аномалия находится на отводе. | 0.89 | (c)
51528.715 | 0.295 | 0.282 | -9.455 | -9.468 | -1324 | -1248 | -1266 | 1208 | 282 | 4802 |  | CORR | CIGR | 05:29 | 05:42 | 05:39 | 30 | 116 | 12 | EXT | Аномалия находится на отводе. | 0.89 | (c)
51542.922 | 4.752 | 4.732 | -6.693 | -6.713 | -2188 | -2109 | -2115 | 43 | 4732 | 4803 |  | CORR | CIGR | 04:13 | 04:26 | 04:25 | 43 | 145 | 10 | EXT | Аномалия находится на упругопластическом изгибе: R=282 D, максимальное растяжение на 0.5 час. | 0.89 | (c)
51543.357 | 5.187 | 5.143 | -6.258 | -6.302 | -2175 | -2139 | -2070 | 55 | 5143 | 4803 |  | CORR | GENE | 04:15 | 04:21 | 04:32 | 65 | 211 | 10 | EXT | Аномалия находится на упругопластическом изгибе: R=278 D, максимальное растяжение на 0.5 час. | 0.89 | (c)
51549.615 | 0 | -0.029 | -11.31 | -11.339 | -480 | -124 | -12 | 457 |  | 4804 | Нарушение формы кольцевого шва | GWAN |  | 11:24 | 00:21 | 12:39 | 0 | 937 |  | EXT | Нарушение формы кольцевого шва Аномалия находится на упругопластическом изгибе: R=265 D, максимальное растяжение на 0.2 час. |  | (c)
51558.272 | 8.657 | 8.639 | -2.653 | -2.671 | 2095 | 2124 | 2143 | 39 | 2653 | 4804 |  | CORR | CIGR | 06:19 | 06:24 | 06:27 | 18 | 96 | 10 | EXT | Аномалия находится на упругопластическом изгибе: R=242 D, максимальное растяжение на 0.2 час. | 0.89 | (c)
51558.415 | 8.8 | 8.775 | -2.51 | -2.535 | 2102 | 2130 | 2163 | 6 | 2510 | 4804 |  | CORR | CIGR | 06:21 | 06:25 | 06:30 | 25 | 122 | 11 | EXT | Аномалия находится на упругопластическом изгибе: R=243 D, максимальное растяжение на 0.2 час. | 0.89 | (c)
51558.758 | 9.143 | 8.317 | -2.167 | -2.993 | 2126 | 2170 | 2153 | 50 | 1655 | 4804 |  | CORR | GENE | 06:24 | 06:32 | 06:29 | 1338 | 55 | 9 | EXT | Аномалия находится на упругопластическом изгибе: R=244 D, максимальное растяжение на 0.3 час. | 0.96 | (c)
51558.944 | 9.329 | 9.275 | -1.981 | -2.035 | 1943 | 1972 | 2078 | 17 | 1970 | 4804 |  | CORR | GENE | 05:55 | 05:59 | 06:17 | 65 | 270 | 11 | EXT | Аномалия находится на упругопластическом изгибе: R=245 D, максимальное растяжение на 0.3 час. | 0.89 | (c)
51560.925 | 0 | -0.019 | -11.265 | -11.284 | 504 | 1102 | 913 | 504 |  | 4805 | Нарушение формы кольцевого шва | GWAN |  | 03:11 | 04:47 | 04:17 | 0 | 819 |  | EXT | Нарушение формы кольцевого шва Аномалия находится на упругопластическом изгибе: R=258 D, максимальное растяжение на 0.5 час. |  | (c)
51560.925 | 0 | -0.027 | -11.265 | -11.292 | 1895 | 2147 | 2210 | 0 |  | 4805 | Нарушение формы кольцевого шва | GWAN |  | 06:55 | 07:36 | 07:46 | 0 | 630 |  | EXT | Нарушение формы кольцевого шва Аномалия находится на упругопластическом изгибе: R=258 D, максимальное растяжение на 0.5 час. |  | (c)
51561.726 | 0.801 | 0.759 | -10.464 | -10.506 | 867 | 920 | 902 | 867 | 759 | 4805 |  | CORR | GENE | 04:10 | 04:18 | 04:15 | 1004 | 69 | 11 | EXT | Аномалия находится на упругопластическом изгибе: R=264 D, максимальное растяжение на 0.5 час. | 0.97 | (c)
51563.668 | 2.743 | 2.724 | -8.522 | -8.541 | 707 | 782 | 803 | 707 | 2724 | 4805 |  | CORR | GENE | 03:44 | 03:56 | 03:59 | 51 | 192 | 11 | EXT | Аномалия находится на упругопластическом изгибе: R=286 D, максимальное растяжение на 0.5 час. | 0.89 | (c)
51564.743 | 3.818 | 3.795 | -7.447 | -7.47 | 768 | 917 | 879 | 768 | 3795 | 4805 |  | CORR | GENE | 03:54 | 04:18 | 04:11 | 72 | 222 | 10 | EXT | Аномалия находится на упругопластическом изгибе: R=302 D, максимальное растяжение на 0.5 час. | 0.89 | (c)
51565.251 | 4.326 | 4.012 | -6.939 | -7.253 | 932 | 992 | 972 | 932 | 4012 | 4805 |  | CORR | GENE | 04:20 | 04:30 | 04:26 | 462 | 79 | 11 | EXT | Аномалия находится на упругопластическом изгибе: R=311 D, максимальное растяжение на 0.4 час. | 0.94 | (c)
51607.253 | 0.303 | 0.291 | -10.962 | -10.974 | 2194 | 2199 | 2203 | 19 | 291 | 4809 |  | LWAN | AXGR | 04:09 | 04:10 | 04:10 | 991 | 17 |  | INT | Эквивалент потери металла 11%. |  | (c)
51615.859 | 8.909 | 8.871 | -2.356 | -2.394 | -1864 | -1746 | -1752 | 367 | 2323 | 4809 |  | CORR | GENE | 05:14 | 05:33 | 05:32 | 71 | 223 | 10 | EXT |  | 0.89 | (c)
51621.335 | 3.12 | 3.111 | -8.11 | -8.119 | 2096 | 2144 | 2142 | 43 | 3111 | 4810 |  | CORR | CIGR | 06:43 | 06:51 | 06:50 | 32 | 91 | 12 | EXT |  | 0.89 | (c)
51630.198 | 0.753 | 0.731 | -10.012 | -10.034 | 2005 | 2087 | 2110 | 15 | 731 | 4811 |  | CORR | CIGR | 06:26 | 06:39 | 06:43 | 40 | 210 | 10 | EXT |  | 0.89 | (c)
51740.789 | 10.059 | 10.036 | -1.421 | -1.444 | 210 | 219 | 257 | 210 | 1421 | 4820 |  | CORR | CIGR | 11:16 | 11:17 | 11:24 | 23 | 94 | 12 | EXT |  | 0.89 | (c)
51742.303 | 0.093 | 0.06 | -11.512 | -11.545 | 208 | 354 | 345 | 208 | 60 | 4821 |  | CORR | GENE | 06:12 | 06:36 | 06:34 | 51 | 273 | 11 | EXT |  | 0.89 | (c)
51742.393 | 0.183 | 0.136 | -11.422 | -11.469 | 72 | 200 | 196 | 72 | 136 | 4821 |  | CORR | GENE | 05:50 | 06:11 | 06:10 | 60 | 247 | 10 | EXT |  | 0.89 | (c)
51742.783 | 0.573 | 0.543 | -11.032 | -11.062 | 34 | 116 | 127 | 34 | 543 | 4821 |  | CORR | CIGR | 05:44 | 05:57 | 05:59 | 40 | 186 | 10 | EXT |  | 0.89 | (c)
51760.43 | 6.615 | 6.602 | -5.01 | -5.023 | 557 | 604 | 594 | 557 | 5001 | 4822 |  | CORR | CIGR | 06:43 | 06:50 | 06:49 | 22 | 73 | 13 | EXT |  | 0.89 | (c)
51760.554 | 6.739 | 6.726 | -4.886 | -4.899 | 667 | 667 | 677 | 667 | 4801 | 4822 |  | CORR | AXGR | 07:01 | 07:01 | 07:02 | 98 | 19 | 10 | EXT |  | 0.89 | (c)
51760.711 | 6.896 | 6.889 | -4.729 | -4.736 | 573 | 618 | 602 | 573 | 4716 | 4822 |  | CORR | CIGR | 06:45 | 06:53 | 06:50 | 20 | 58 | 10 | EXT |  | 0.89 | (c)
51784.523 | 7.453 | 7.427 | -3.937 | -3.963 | -1007 | -810 | -821 | 635 | 3902 | 4824 |  | CORR | GENE | 06:14 | 06:46 | 06:44 | 61 | 372 | 10 | EXT | Аномалия находится на отводе. | 0.89 | (c)
51902.367 | 1.447 | 1.424 | -9.508 | -9.531 | -1069 | -973 | -991 | 913 | 1424 | 4835 |  | CORR | CIGR | 05:44 | 05:60 | 05:57 | 40 | 156 | 12 | EXT |  | 0.89 | (c)
51903.976 | 3.056 | 3.04 | -7.899 | -7.915 | -1098 | -819 | -929 | 760 | 3040 | 4835 |  | CORR | GENE | 05:40 | 06:25 | 06:07 | 87 | 338 | 10 | EXT |  | 0.89 | (c)
51904.795 | 3.875 | 3.852 | -7.08 | -7.103 | -950 | -878 | -830 | 710 | 3852 | 4835 |  | CORR | GENE | 06:04 | 06:15 | 06:23 | 58 | 240 | 11 | EXT |  | 0.89 | (c)
51905.583 | 4.663 | 4.603 | -6.292 | -6.352 | -873 | -538 | -564 | 254 | 4603 | 4835 |  | CORR | GENE | 06:16 | 07:10 | 07:06 | 136 | 619 | 10 | EXT |  | 0.9 | (c)
51909.574 | 8.654 | 8.634 | -2.301 | -2.321 | -316 | -300 | -299 | 282 | 2273 | 4835 |  | CORR | PITT | 07:46 | 07:49 | 07:49 | 48 | 34 | 14 | EXT |  | 0.89 | (c)
51944.066 | 9.996 | 9.954 | -1.464 | -1.506 | -2199 | -2059 | -2093 | 32 | 1443 | 4838 |  | CORR | GENE | 03:11 | 03:33 | 03:28 | 63 | 211 | 10 | EXT |  | 0.89 | (c)
51944.874 | 10.804 | 10.794 | -0.656 | -0.666 | -2221 | -2168 | -2171 | 9 | 642 | 4838 |  | CORR | CIGR | 03:07 | 03:16 | 03:16 | 24 | 101 | 12 | EXT |  | 0.89 | (c)
51957.065 | 0 | -0.035 | -11.175 | -11.21 | -2229 | -1967 | -1938 | 1 |  | 4840 | Нарушение формы кольцевого шва | GWAN |  | 07:60 | 08:42 | 08:47 | 0 | 583 |  | EXT | Нарушение формы кольцевого шва |  | (c)
51984.377 | 4.722 | 4.643 | -6.473 | -6.552 | 1542 | 1621 | 1641 | 1542 | 4643 | 4842 |  | CORR | GENE | 04:34 | 04:46 | 04:49 | 95 | 197 | 13 | EXT |  | 0.89 | (c)
52011.116 | 8.831 | 8.802 | -2.804 | -2.833 | 627 | 886 | 800 | 627 | 2764 | 4844 |  | CORR | GENE | 05:11 | 05:53 | 05:39 | 69 | 346 | 10 | EXT |  | 0.89 | (c)
52028.565 | 3.335 | 3.327 | -8.225 | -8.233 | -1552 | -1499 | -1505 | 1458 | 3327 | 4846 |  | GOUG | CIGR | 10:51 | 10:59 | 10:58 | 17 | 94 | 11 | EXT | Аномалия находится на отводе. Задир. |  | (c)
52058.03 | 0 | -0.014 | -11.395 | -11.409 | 1738 | -2135 | -2204 | 0 |  | 4851 | Нарушение формы кольцевого шва | GWAN |  | 02:18 | 03:53 | 03:42 | 0 | 1038 |  | EXT | Нарушение формы кольцевого шва |  | (c)
52074.871 | 5.446 | 5.41 | -5.969 | -6.005 | 587 | 687 | 655 | 587 | 5410 | 4852 |  | CORR | CIGR | 03:60 | 04:16 | 04:11 | 36 | 136 | 14 | EXT |  | 0.89 | (c)
52099.073 | 7.028 | 7.02 | -2.007 | -2.015 | -1187 | -1162 | -1162 | 1044 | 1989 | 4855 | Металлургический дефект | MIAN | PITT | 08:30 | 08:34 | 08:34 | 26 | 49 |  | INT | Металлургический дефект Эквивалент потери металла 10%. |  | (c)
52115.723 | 1.678 | 1.555 | -9.762 | -9.885 | -1640 | -1567 | -1565 | 590 | 1555 | 4858 |  | CORR | GENE | 07:37 | 07:49 | 07:49 | 151 | 151 | 10 | EXT |  | 0.9 | (c)
52213.451 | 9.286 | 9.244 | -2.054 | -2.096 | -1045 | -946 | -851 | 656 | 2038 | 4868 |  | CORR | GENE | 07:49 | 08:05 | 08:20 | 58 | 389 | 10 | EXT |  | 0.89 | (c)
52215.505 | 0 | -0.013 | -11.18 | -11.193 | 702 | 989 | 898 | 702 |  | 4869 | Нарушение формы кольцевого шва | GWAN |  | 02:34 | 03:21 | 03:06 | 0 | 392 |  | EXT | Нарушение формы кольцевого шва |  | (c)
52215.505 | 0 | -0.03 | -11.18 | -11.21 | -2171 | -1842 | -1180 | 59 |  | 4869 | Нарушение формы кольцевого шва | GWAN |  | 06:51 | 07:44 | 09:31 | 0 | 1984 |  | EXT | Нарушение формы кольцевого шва |  | (c)
52228.584 | 1.899 | 1.899 | -9.596 | -9.596 | -133 | -121 | -86 | 39 | 1899 | 4870 |  | CORR | CIGR | 07:28 | 07:30 | 07:36 | 22 | 94 | 10 | EXT |  | 0.89 | (c)
52384.889 | 0.059 | 0.038 | -10.821 | -10.842 | -206 | 261 | 144 | 0 | 38 | 4884 |  | CORR | GENE | 08:48 | 10:04 | 09:45 | 125 | 699 | 11 | EXT | Аномалия находится на упругопластическом изгибе: R=841 D, максимальное растяжение на 6.6 час. | 0.9 | (c)
52418.352 | 0.037 | 0.026 | -11.523 | -11.534 | -1188 | -456 | -708 | 228 | 26 | 4887 |  | CORR | GENE | 06:41 | 08:39 | 07:59 | 58 | 960 | 15 | EXT |  | 0.89 | (c)
52451.402 | 10.617 | 10.551 | -0.613 | -0.679 | 1688 | 1788 | 1775 | 370 | 584 | 4889 |  | CORR | GENE | 03:49 | 04:05 | 04:02 | 95 | 173 | 10 | EXT |  | 0.89 | (c)
52456.322 | 4.307 | 4.293 | -6.718 | -6.732 | 737 | 1053 | 909 | 737 | 4293 | 4890 |  | CORR | GENE | 03:58 | 04:49 | 04:26 | 66 | 342 | 10 | EXT |  | 0.89 | (c)
52461.961 | 9.946 | 9.064 | -1.079 | -1.961 | 2131 | 2170 | 2165 | 30 | 349 | 4890 |  | CORR | GENE | 07:43 | 07:49 | 07:49 | 1612 | 70 | 14 | EXT |  | 1.01 | (b)
52473.031 | 9.991 | 8.264 | -1.409 | -3.136 | 2205 | -2220 | -2219 | 0 | 1233 | 4891 |  | CORR | GENE | 07:33 | 07:39 | 07:39 | 1903 | 75 | 10 | EXT |  | 0.97 | (c)
52491.622 | 6.212 | 6.192 | -5.003 | -5.023 | -1243 | -1135 | -1154 | 988 | 4995 | 4893 |  | CORR | CIGR | 06:20 | 06:38 | 06:35 | 28 | 177 | 11 | EXT |  | 0.89 | (c)
52493.62 | 8.21 | 8.172 | -3.005 | -3.043 | -1552 | -1378 | -1403 | 678 | 2968 | 4893 |  | CORR | GENE | 05:30 | 05:59 | 05:55 | 75 | 299 | 11 | EXT |  | 0.89 | (c)
52495.567 | 10.157 | 10.147 | -1.058 | -1.068 | -1347 | -1236 | -1268 | 884 | 1029 | 4893 |  | CORR | CIGR | 06:04 | 06:21 | 06:16 | 39 | 158 | 13 | EXT |  | 0.89 | (c)
52507.195 | 10.57 | 10.546 | -0.795 | -0.819 | -1765 | -1702 | -1678 | 466 | 784 | 4894 |  | CORR | CIGR | 06:22 | 06:32 | 06:36 | 35 | 173 | 15 | EXT |  | 0.89 | (c)
52507.56 | 10.935 | 10.923 | -0.43 | -0.442 | -1754 | -1688 | -1692 | 477 | 413 | 4894 |  | CORR | CIGR | 06:24 | 06:35 | 06:34 | 29 | 124 | 15 | EXT |  | 0.89 | (c)
52507.934 | 11.309 | 11.25 | -0.056 | -0.115 | -1758 | -1670 | -1446 | 472 | 26 | 4894 |  | CORR | GENE | 06:23 | 06:38 | 07:14 | 89 | 625 | 11 | EXT |  | 0.89 | (c)
52521.104 | 1.634 | 1.625 | -9.766 | -9.775 | -1130 | -1084 | -1081 | 1032 | 1625 | 4896 |  | CORR | CIGR | 06:43 | 06:50 | 06:51 | 22 | 98 | 10 | EXT |  | 0.89 | (c)
52528.023 | 8.553 | 8.534 | -2.847 | -2.866 | -1521 | -1442 | -1460 | 710 | 2830 | 4896 |  | CORR | CIGR | 05:40 | 05:53 | 05:50 | 36 | 122 | 11 | EXT |  | 0.89 | (c)
52530.81 | 11.34 | 11.284 | -0.06 | -0.116 | -1446 | -1354 | -1316 | 785 | 51 | 4896 |  | CORR | GENE | 05:52 | 06:07 | 06:13 | 65 | 260 | 10 | EXT |  | 0.89 | (c)
52635.545 | 4.76 | 3.552 | -6.48 | -7.688 | -2210 | -2183 | -2140 | 20 | 3552 | 4906 |  | CORR | GENE | 03:29 | 03:34 | 03:41 | 1734 | 141 | 9 | EXT |  | 0.96 | (c)
52646.825 | 4.8 | 4.705 | -6.715 | -6.81 | -1207 | -1157 | -1175 | 1023 | 4705 | 4907 |  | CORR | GENE | 06:39 | 06:47 | 06:44 | 216 | 65 | 12 | EXT |  | 0.91 | (c)
52655.982 | 2.442 | 2.405 | -9.018 | -9.055 | -1147 | -1092 | -1011 | 874 | 2405 | 4908 |  | CORR | GENE | 06:44 | 06:53 | 07:06 | 49 | 273 | 11 | EXT |  | 0.89 | (c)
52658.267 | 4.727 | 4.715 | -6.733 | -6.745 | -1306 | -1269 | -1266 | 924 | 4715 | 4908 |  | CORR | CIGR | 06:18 | 06:24 | 06:25 | 23 | 81 | 10 | EXT |  | 0.89 | (c)
52660.51 | 6.97 | 6.924 | -4.49 | -4.536 | -1252 | -1174 | -1140 | 978 | 4472 | 4908 |  | CORR | GENE | 06:27 | 06:40 | 06:45 | 64 | 225 | 11 | EXT |  | 0.89 | (c)
52664.245 | 10.705 | 10.655 | -0.755 | -0.805 | -1188 | -1015 | -1047 | 906 | 627 | 4908 |  | CORR | GENE | 06:38 | 07:06 | 07:00 | 178 | 282 | 10 | EXT |  | 0.9 | (c)
52667.962 | 2.962 | 2.947 | -7.933 | -7.948 | -1285 | -1155 | -1180 | 945 | 2947 | 4909 |  | CORR | CIGR | 06:52 | 07:13 | 07:09 | 40 | 210 | 11 | EXT |  | 0.89 | (c)
52677.45 | 1.555 | 1.539 | -9.93 | -9.946 | 1755 | 1791 | 1798 | 390 | 1539 | 4910 |  | CORR | CIGR | 07:08 | 07:13 | 07:14 | 16 | 85 | 10 | EXT | Аномалия находится на упругопластическом изгибе: R=337 D, максимальное растяжение на 0.1 час. | 0.89 | (c)
52720.7 | 10.495 | 9.161 | -0.58 | -1.914 | 1918 | 1995 | 1973 | 202 | 98 | 4913 |  | CORR | GENE | 07:36 | 07:49 | 07:45 | 1816 | 110 | 10 | EXT |  | 0.97 | (c)
52722.608 | 1.328 | 1.309 | -10.117 | -10.136 | 1718 | 1797 | 1767 | 414 | 1309 | 4914 |  | CORR | CIGR | 07:22 | 07:35 | 07:30 | 20 | 99 | 10 | EXT |  | 0.89 | (c)
52730.797 | 9.517 | 9.489 | -1.928 | -1.956 | 2040 | 2089 | 2108 | 55 | 1916 | 4914 |  | CORR | CIGR | 08:14 | 08:22 | 08:25 | 40 | 136 | 11 | EXT |  | 0.89 | (c)
52732.705 | 11.425 | 11.392 | -0.02 | -0.053 | 1735 | 1871 | 1867 | 231 | 12 | 4914 |  | CORR | CIGR | 07:25 | 07:47 | 07:46 | 41 | 265 | 11 | EXT |  | 0.89 | (c)
52818.214 | 5.944 | 5.913 | -4.811 | -4.842 | 1818 | 1925 | 1892 | 1818 | 4768 | 4922 |  | CORR | GENE | 04:57 | 05:14 | 05:09 | 74 | 149 | 10 | EXT | Аномалия находится на отводе. | 0.89 | (c)
52902.06 | 10.56 | 10.538 | -0.94 | -0.962 | -2094 | -2015 | -2025 | 137 | 931 | 4929 |  | CORR | CIGR | 04:42 | 04:55 | 04:53 | 31 | 137 | 14 | EXT |  | 0.89 | (c)
52914.374 | 0.069 | 0.049 | -11.091 | -11.111 | 724 | 807 | 835 | 724 | 49 | 4931 |  | CORR | GENE | 05:02 | 05:16 | 05:20 | 48 | 222 | 10 | EXT | Аномалия находится на отводе. | 0.89 | (c)
52918.79 | 4.485 | 4.434 | -6.675 | -6.726 | 259 | 327 | 365 | 259 | 4434 | 4931 |  | CORR | GENE | 03:47 | 03:58 | 04:04 | 100 | 212 | 12 | EXT | Аномалия находится на отводе. | 0.89 | (c)
52953.455 | 5.8 | 5.763 | -5.7 | -5.737 | 1848 | 2041 | 2058 | 0 | 5662 | 4934 |  | CORR | GENE | 07:38 | 08:09 | 08:12 | 75 | 421 | 10 | EXT |  | 0.89 | (c)
52954.851 | 7.196 | 7.148 | -4.304 | -4.352 | 364 | 745 | 584 | 364 | 4193 | 4934 |  | CORR | GENE | 03:39 | 04:40 | 04:14 | 159 | 439 | 11 | EXT |  | 0.9 | (c)
52972.564 | 2.319 | 2.305 | -9.046 | -9.06 | 2051 | 2122 | 2121 | 40 | 2305 | 4936 |  | CORR | CIGR | 07:34 | 07:45 | 07:45 | 42 | 140 | 10 | EXT | Аномалия находится на упругопластическом изгибе: R=456 D, максимальное растяжение на 5.6 час. | 0.89 | (c)
52979.662 | 9.417 | 9.324 | -1.948 | -2.041 | 889 | 1061 | 1130 | 859 | 1901 | 4936 |  | CORR | GENE | 04:26 | 04:54 | 05:05 | 140 | 483 | 10 | EXT | Аномалия находится на упругопластическом изгибе: R=500 D, максимальное растяжение на 5.7 час. | 0.9 | (c)
52980.217 | 9.972 | 9.96 | -1.393 | -1.405 | 590 | 869 | 945 | 590 | 1322 | 4936 |  | CORR | GENE | 03:38 | 04:23 | 04:35 | 83 | 710 | 15 | EXT | Аномалия находится на упругопластическом изгибе: R=505 D, максимальное растяжение на 5.7 час. | 0.89 | (c)
52984.746 | 3.136 | 3.118 | -8.339 | -8.357 | -1814 | -1747 | -1728 | 416 | 3118 | 4937 |  | CORR | GENE | 06:55 | 07:06 | 07:09 | 50 | 173 | 10 | EXT | Аномалия находится на упругопластическом изгибе: R=474 D, максимальное растяжение на 5.5 час. | 0.89 | (c)
52986.966 | 5.356 | 5.339 | -6.119 | -6.136 | -1783 | -1708 | -1714 | 448 | 5339 | 4937 |  | CORR | CIGR | 06:60 | 07:12 | 07:11 | 25 | 137 | 12 | EXT | Аномалия находится на упругопластическом изгибе: R=437 D, максимальное растяжение на 5.6 час. | 0.89 | (c)
52991.898 | 10.288 | 10.272 | -1.187 | -1.203 | 1764 | 1843 | 1879 | 236 | 1162 | 4937 |  | CORR | CIGR | 04:32 | 04:45 | 04:51 | 41 | 230 | 10 | EXT | Аномалия находится на упругопластическом изгибе: R=417 D, максимальное растяжение на 5.8 час. | 0.89 | (c)
53002.308 | 9.223 | 9.188 | -0.722 | -0.757 | 1092 | 1407 | 1359 | 605 | 603 | 4938 |  | CORR | GENE | 04:15 | 05:06 | 04:58 | 154 | 534 | 10 | EXT | Аномалия находится на упругопластическом изгибе: R=880 D, максимальное растяжение на 4 час. | 0.9 | (c)
53003.03 | 0 | -0.034 | -2.53 | -2.564 | 523 | 629 | 675 | 523 |  | 4939 | Нарушение формы кольцевого шва | GWAN |  | 03:27 | 03:44 | 03:52 | 0 | 304 |  | EXT | Нарушение формы кольцевого шва Аномалия находится на упругопластическом изгибе: R=907 D, максимальное растяжение на 3.8 час. |  | (c)
53003.03 | 0 | -0.027 | -2.53 | -2.557 | 1389 | 1857 | 1806 | 1389 |  | 4939 | Нарушение формы кольцевого шва | GWAN |  | 05:47 | 07:03 | 06:54 | 0 | 836 |  | EXT | Нарушение формы кольцевого шва Аномалия находится на упругопластическом изгибе: R=907 D, максимальное растяжение на 3.8 час. |  | (c)
53003.03 | 0 | -0.045 | -2.53 | -2.575 | -1576 | -1407 | -844 | 112 |  | 4939 | Нарушение формы кольцевого шва | GWAN |  | 09:48 | 10:16 | 11:47 | 0 | 1464 |  | EXT | Нарушение формы кольцевого шва Аномалия находится на упругопластическом изгибе: R=907 D, максимальное растяжение на 3.8 час. |  | (c)
53005.56 | 0 | -0.013 | -10.22 | -10.233 | 485 | 1739 | 1431 | 0 |  | 4940 | Нарушение формы кольцевого шва | GWAN |  | 02:17 | 05:39 | 04:50 | 0 | 1893 |  | EXT | Нарушение формы кольцевого шва |  | (c)
53015.78 | 0 | -0.041 | -3.695 | -3.736 | -1040 | -158 | -516 | 0 |  | 4941 | Нарушение формы кольцевого шва | GWAN |  | 07:08 | 09:30 | 08:32 | 0 | 1048 |  | EXT | Нарушение формы кольцевого шва |  | (c)
53034.179 | 7.634 | 7.62 | -3.791 | -3.805 | -80 | -26 | -18 | 0 | 3760 | 4943 |  | CORR | CIGR | 09:06 | 09:15 | 09:16 | 45 | 124 | 10 | EXT |  | 0.89 | (c)
53038.353 | 0.383 | 0.337 | -11.102 | -11.148 | -1878 | -1825 | -1796 | 353 | 337 | 4944 |  | CORR | GENE | 05:00 | 05:09 | 05:13 | 73 | 163 | 15 | EXT |  | 0.89 | (c)
53039.137 | 1.167 | 1.145 | -10.318 | -10.34 | -1830 | -1787 | -1775 | 401 | 1145 | 4944 |  | CORR | CIGR | 05:08 | 05:15 | 05:17 | 43 | 109 | 10 | EXT |  | 0.89 | (c)
53039.573 | 1.603 | 1.588 | -9.882 | -9.897 | -1903 | -1837 | -1840 | 328 | 1588 | 4944 |  | CORR | CIGR | 04:56 | 05:07 | 05:06 | 35 | 125 | 11 | EXT |  | 0.89 | (c)
53042.104 | 4.134 | 4.051 | -7.351 | -7.434 | -1928 | -1843 | -1698 | 303 | 4051 | 4944 |  | CORR | GENE | 04:52 | 05:06 | 05:29 | 95 | 459 | 10 | EXT |  | 0.89 | (c)
53042.342 | 4.372 | 4.317 | -7.113 | -7.168 | -1581 | -1437 | -1382 | 650 | 4317 | 4944 |  | CORR | GENE | 05:48 | 06:11 | 06:20 | 70 | 397 | 10 | EXT |  | 0.89 | (c)
53042.409 | 4.439 | 4.417 | -7.046 | -7.068 | -1863 | -1817 | -1822 | 368 | 4417 | 4944 |  | CORR | CIGR | 05:02 | 05:10 | 05:09 | 41 | 82 | 10 | EXT |  | 0.89 | (c)
53043.158 | 5.188 | 5.073 | -6.297 | -6.412 | -1602 | -1545 | -1424 | 629 | 5073 | 4944 |  | CORR | GENE | 05:45 | 05:54 | 06:13 | 232 | 355 | 10 | EXT |  | 0.91 | (c)
53044.134 | 6.164 | 6.082 | -5.321 | -5.403 | -1834 | -1813 | -1758 | 397 | 5274 | 4944 |  | CORR | GENE | 05:07 | 05:10 | 05:19 | 129 | 151 | 10 | EXT |  | 0.9 | (c)
53051.851 | 2.396 | 2.239 | -8.959 | -9.116 | 1195 | 1252 | 1264 | 897 | 2239 | 4945 |  | CORR | GENE | 04:26 | 04:35 | 04:37 | 456 | 139 | 10 | EXT |  | 0.93 | (c)
53053.862 | 4.407 | 4.379 | -6.948 | -6.976 | 750 | 840 | 845 | 750 | 4379 | 4945 |  | CORR | GENE | 03:14 | 03:28 | 03:29 | 64 | 190 | 11 | EXT |  | 0.89 | (c)
53061.411 | 0.601 | 0.581 | -10.479 | -10.499 | 1086 | 1161 | 1148 | 1021 | 581 | 4946 |  | CORR | CIGR | 05:48 | 06:00 | 05:58 | 35 | 124 | 12 | EXT |  | 0.89 | (c)
53063.83 | 3.02 | 2.987 | -8.06 | -8.093 | 752 | 882 | 882 | 752 | 2987 | 4946 |  | CORR | GENE | 04:54 | 05:15 | 05:15 | 72 | 259 | 12 | EXT |  | 0.89 | (c)
53064.845 | 4.035 | 3.937 | -7.045 | -7.143 | 1391 | 1506 | 1535 | 552 | 3937 | 4946 |  | CORR | GENE | 06:37 | 06:56 | 07:01 | 140 | 288 | 11 | EXT |  | 0.9 | (c)
53066.257 | 5.447 | 5.393 | -5.633 | -5.687 | 1741 | 1770 | 1756 | 460 | 5393 | 4946 |  | CORR | AXGR | 07:34 | 07:38 | 07:36 | 161 | 30 | 10 | EXT |  | 0.9 | (c)
53066.633 | 5.823 | 5.759 | -5.257 | -5.321 | 1495 | 1618 | 1687 | 352 | 5236 | 4946 |  | CORR | GENE | 06:54 | 07:14 | 07:25 | 85 | 384 | 10 | EXT |  | 0.89 | (c)
53067.048 | 6.238 | 6.207 | -4.842 | -4.873 | 1730 | 1840 | 1835 | 291 | 4828 | 4946 |  | CORR | CIGR | 07:32 | 07:50 | 07:49 | 45 | 210 | 10 | EXT |  | 0.89 | (c)
53069.84 | 9.03 | 9.02 | -2.05 | -2.06 | 1710 | 1780 | 1798 | 344 | 2023 | 4946 |  | CORR | CIGR | 07:29 | 07:40 | 07:43 | 37 | 176 | 10 | EXT |  | 0.89 | (c)
53071.394 | 10.584 | 10.572 | -0.496 | -0.508 | 1582 | 1747 | 1755 | 303 | 468 | 4946 |  | CORR | CIGR | 07:08 | 07:35 | 07:36 | 40 | 345 | 10 | EXT |  | 0.89 | (c)
53071.661 | 10.851 | 10.835 | -0.229 | -0.245 | 1565 | 1762 | 1698 | 400 | 195 | 4946 |  | CORR | GENE | 07:05 | 07:37 | 07:27 | 50 | 266 | 10 | EXT |  | 0.89 | (c)
53118.739 | 2.174 | 2.135 | -9.411 | -9.45 | 114 | 243 | 222 | 114 | 2135 | 4951 |  | CORR | GENE | 06:36 | 06:57 | 06:53 | 70 | 217 | 11 | EXT |  | 0.89 | (c)
53140.235 | 0.69 | 0.654 | -10.395 | -10.431 | 1966 | 2037 | 2051 | 1966 | 654 | 4953 |  | CORR | GENE | 05:14 | 05:25 | 05:28 | 57 | 170 | 13 | EXT | Аномалия находится на отводе. | 0.89 | (c)
53147.08 | 7.535 | 7.486 | -3.55 | -3.599 | 2082 | 2214 | -2204 | 2028 | 3501 | 4953 |  | CORR | GENE | 05:33 | 05:54 | 06:01 | 98 | 351 | 14 | EXT | Аномалия находится на отводе. | 0.89 | (c)
53162.18 | 0.08 | -0.731 | -11.125 | -11.936 | -1744 | -1377 | -1346 | 949 | 0 | 4955 |  | WRIN | GENE | 04:57 | 05:56 | 06:01 | 2155 | 795 | 1.9 | N/A | Высота гофр: 27 мм (1,9%). Длина волны: 366 мм Аномалия находится вблизи кольцевого сварного шва. Аномалия находится вблизи продольного шва. |  | (a)
53200.958 | 5.243 | 5.057 | -6.372 | -6.558 | -2146 | -1941 | -1867 | 1589 | 5057 | 4958 |  | DENT | GENE | 07:09 | 07:42 | 07:54 | 311 | 557 | 1.1 | N/A | Глубина вмятины: 16 мм (1,1%). Линейка: 31 см в (506 см; 07:42 ч:мин) Аномалия находится на упругопластическом изгибе. |  | (c)
53348.158 | 4.638 | 4.609 | -6.842 | -6.871 | 526 | 771 | 699 | 526 | 4609 | 4971 |  | CORR | GENE | 01:25 | 02:04 | 01:53 | 71 | 346 | 10 | EXT |  | 0.89 | (c)
53348.983 | 5.463 | 5.412 | -6.017 | -6.068 | 546 | 634 | 738 | 546 | 5412 | 4971 |  | CORR | GENE | 01:28 | 01:42 | 01:59 | 75 | 384 | 10 | EXT |  | 0.89 | (c)
53350.865 | 7.345 | 7.321 | -4.135 | -4.159 | -928 | -748 | -767 | 606 | 4084 | 4971 |  | CORR | GENE | 09:30 | 09:59 | 09:56 | 75 | 322 | 12 | EXT |  | 0.89 | (c)
53352.234 | 8.714 | 8.617 | -2.766 | -2.863 | 351 | 642 | 740 | 351 | 2715 | 4971 |  | CORR | GENE | 00:56 | 01:43 | 01:59 | 148 | 778 | 11 | EXT |  | 0.9 | (c)
53352.888 | 9.368 | 9.352 | -2.112 | -2.128 | -869 | -433 | -573 | 278 | 2026 | 4971 |  | CORR | GENE | 09:39 | 10:50 | 10:27 | 102 | 592 | 11 | EXT |  | 0.89 | (c)
53353.056 | 9.536 | 9.447 | -1.944 | -2.033 | 278 | 631 | 655 | 278 | 1885 | 4971 |  | CORR | GENE | 00:45 | 01:42 | 01:46 | 148 | 753 | 12 | EXT |  | 0.9 | (c)
53353.828 | 10.308 | 10.287 | -1.172 | -1.193 | 228 | 930 | 629 | 228 | 1047 | 4971 |  | CORR | GENE | 00:37 | 02:30 | 01:41 | 146 | 801 | 12 | EXT |  | 0.9 | (c)
53354.344 | 10.824 | 10.769 | -0.656 | -0.711 | 178 | 534 | 497 | 178 | 588 | 4971 |  | CORR | GENE | 00:28 | 01:26 | 01:20 | 123 | 639 | 11 | EXT |  | 0.9 | (c)
53354.693 | 11.173 | 11.104 | -0.307 | -0.376 | 182 | 601 | 570 | 182 | 229 | 4971 |  | CORR | GENE | 00:29 | 01:37 | 01:32 | 147 | 777 | 11 | EXT |  | 0.9 | (c)
53355.79 | 0.79 | 0.719 | -10.6 | -10.671 | -1881 | -1674 | -1625 | 349 | 719 | 4972 |  | CORR | GENE | 09:03 | 09:37 | 09:45 | 114 | 512 | 12 | EXT |  | 0.9 | (c)
53356.577 | 1.577 | 1.552 | -9.813 | -9.838 | -1759 | -1585 | -1647 | 472 | 1552 | 4972 |  | CORR | GENE | 09:23 | 09:51 | 09:41 | 61 | 224 | 11 | EXT |  | 0.89 | (c)
53357.329 | 2.329 | 2.3 | -9.061 | -9.09 | -1343 | -1247 | -1214 | 887 | 2300 | 4972 |  | CORR | GENE | 10:30 | 10:46 | 10:51 | 48 | 258 | 9 | EXT |  | 0.89 | (c)
53358.223 | 3.223 | 3.161 | -8.167 | -8.229 | -1859 | -1671 | -1606 | 371 | 3161 | 4972 |  | CORR | GENE | 09:07 | 09:37 | 09:48 | 103 | 505 | 10 | EXT |  | 0.89 | (c)
53358.38 | 3.38 | 3.341 | -8.01 | -8.049 | -281 | -244 | -262 | 244 | 3341 | 4972 |  | CORR | AXGR | 01:22 | 01:28 | 01:25 | 146 | 37 | 10 | EXT |  | 0.9 | (c)
53360.578 | 5.578 | 5.557 | -5.812 | -5.833 | -1803 | -1506 | -1619 | 428 | 5557 | 4972 |  | CORR | GENE | 09:16 | 10:04 | 09:46 | 66 | 366 | 10 | EXT |  | 0.89 | (c)
53363.333 | 8.333 | 8.319 | -3.057 | -3.071 | -1777 | -1349 | -1491 | 454 | 2969 | 4972 |  | CORR | GENE | 09:20 | 10:29 | 10:06 | 102 | 571 | 10 | EXT |  | 0.89 | (c)
53377.936 | 0.076 | 0.023 | -5.289 | -5.342 | 900 | 940 | 931 | 900 | 23 | 4974а |  | ARTD | GENE | 03:27 | 03:33 | 03:32 | 102 | 62 |  | EXT | Эквивалент потери металла 10%. Аномалия находится на упругопластическом изгибе: R=341 D, максимальное растяжение на 6.2 час. |  | (c)
53378.149 | 0.289 | 0.266 | -5.076 | -5.099 | 1269 | 1326 | 1471 | 558 | 266 | 4974а |  | GOUG | GENE | 04:26 | 04:36 | 04:59 | 120 | 404 | 8 | EXT | Задир. Аномалия находится на упругопластическом изгибе: R=341 D, максимальное растяжение на 6.2 час. |  | (c)
53382.413 | 4.553 | 3.998 | -0.812 | -1.367 | 949 | 1240 | 1121 | 938 | 774 | 4974а |  | GOUG | GENE | 03:35 | 04:22 | 04:03 | 593 | 343 | 6 | EXT | Зона задиров. Аномалия находится на упругопластическом изгибе: R=341 D, максимальное растяжение на 6.2 час. |  | (c)
53382.789 | 4.929 | 4.918 | -0.436 | -0.447 | 515 | 620 | 605 | 515 | 413 | 4974а |  | GOUG | CIGR | 02:25 | 02:42 | 02:39 | 34 | 181 | 11 | EXT | Задир. Аномалия находится на упругопластическом изгибе: R=341 D, максимальное растяжение на 6.2 час. |  | (c)
53383.089 | 5.229 | 5.205 | -0.136 | -0.16 | 1687 | 1807 | 1824 | 270 | 120 | 4974а |  | CORR | CIGR | 05:34 | 05:53 | 05:56 | 40 | 273 | 14 | EXT | Аномалия находится на упругопластическом изгибе: R=341 D, максимальное растяжение на 6.2 час. | 1.02 | (b)
53383.225 | 0 | -0.043 | -3.395 | -3.438 | 237 | 406 | 408 | 237 |  | 4974б | Нарушение формы кольцевого шва | GWAN |  | 03:07 | 03:35 | 03:35 | 0 | 344 |  | EXT | Нарушение формы кольцевого шва Аномалия находится на упругопластическом изгибе: R=341 D, максимальное растяжение на 6.2 час. |  | (c)
53386.62 | 0 | -0.03 | -2.555 | -2.585 | -1626 | -1364 | -1458 | 605 |  | 4974в | Нарушение формы кольцевого шва | GWAN |  | 08:40 | 09:23 | 09:07 | 0 | 336 |  | EXT | Нарушение формы кольцевого шва Аномалия находится на упругопластическом изгибе: R=498 D, максимальное растяжение на 5.1 час. |  | (c)
53386.701 | 0.081 | 0.081 | -2.474 | -2.474 | 747 | 852 | 806 | 747 | 81 | 4974в |  | CORR | GENE | 03:03 | 03:20 | 03:13 | 407 | 118 | 11 | EXT | Аномалия находится на упругопластическом изгибе: R=498 D, максимальное растяжение на 5.1 час. | 0.93 | (c)
53396.25 | 7.075 | 6.939 | -4.435 | -4.571 | -1800 | -1773 | -1782 | 431 | 4415 | 4975 |  | CORR | AXGR | 08:42 | 08:46 | 08:45 | 156 | 36 | 15 | EXT |  | 0.91 | (c)
53418.984 | 6.739 | 6.582 | -4.261 | -4.418 | 1889 | 1934 | 1942 | 236 | 4220 | 4977 |  | CORR | GENE | 04:11 | 04:18 | 04:19 | 198 | 105 | 15 | EXT |  | 0.92 | (c)
53419.095 | 6.85 | 6.818 | -4.15 | -4.182 | 1798 | 1989 | 2028 | 0 | 4123 | 4977 |  | CORR | GENE | 03:56 | 04:27 | 04:33 | 59 | 459 | 21 | EXT |  | 0.89 | (c)
53427.071 | 3.826 | 3.737 | -7.674 | -7.763 | -2038 | -1978 | -1992 | 192 | 3737 | 4978 |  | CORR | GENE | 08:38 | 08:48 | 08:46 | 323 | 93 | 25 | EXT |  | 0.99 | (c)
53429.293 | 6.048 | 5.973 | -5.452 | -5.527 | 6 | 34 | 20 | 6 | 5326 | 4978 |  | CORR | AXGR | 02:08 | 02:13 | 02:11 | 201 | 29 | 10 | EXT |  | 0.91 | (c)
53436.057 | 1.312 | 1.283 | -9.703 | -9.732 | 2212 | -2167 | -2184 | 0 | 1283 | 4979 |  | CORR | GENE | 08:23 | 08:37 | 08:34 | 115 | 130 | 12 | EXT |  | 0.9 | (c)
53436.094 | 1.349 | 1.327 | -9.666 | -9.688 | 82 | 244 | 206 | 82 | 1327 | 4979 |  | CORR | GENE | 02:40 | 03:06 | 02:60 | 54 | 248 | 10 | EXT |  | 0.89 | (c)
53436.858 | 2.113 | 1.766 | -8.902 | -9.249 | -2183 | -2165 | -2165 | 47 | 1766 | 4979 |  | CORR | AXGR | 08:34 | 08:37 | 08:37 | 433 | 37 | 10 | EXT |  | 0.93 | (c)
53437.655 | 2.91 | 2.488 | -8.105 | -8.527 | -2151 | -2128 | -2133 | 79 | 2488 | 4979 |  | CORR | AXGR | 08:39 | 08:43 | 08:42 | 549 | 36 | 10 | EXT |  | 0.94 | (c)
53438.133 | 3.388 | 3.372 | -7.627 | -7.643 | -2159 | -1972 | -2023 | 71 | 3372 | 4979 |  | CORR | GENE | 08:38 | 09:08 | 08:60 | 80 | 273 | 11 | EXT |  | 0.89 | (c)
53439.816 | 5.071 | 5.035 | -5.944 | -5.98 | -2208 | -2194 | -2189 | 22 | 5035 | 4979 |  | CORR | AXGR | 08:30 | 08:32 | 08:33 | 116 | 38 | 11 | EXT |  | 0.89 | (c)
53440.319 | 5.574 | 5.219 | -5.441 | -5.796 | 64 | 77 | 74 | 64 | 5219 | 4979 |  | CORR | AXGR | 02:37 | 02:39 | 02:38 | 566 | 21 | 10 | EXT |  | 0.94 | (c)
53441.472 | 6.727 | 6.609 | -4.288 | -4.406 | -343 | -221 | -141 | 0 | 4256 | 4979 |  | CORR | GENE | 01:31 | 01:51 | 02:04 | 150 | 405 | 14 | EXT |  | 0.9 | (c)
53441.814 | 7.069 | 7.045 | -3.946 | -3.97 | -230 | 59 | -45 | 0 | 3910 | 4979 |  | CORR | GENE | 01:49 | 02:36 | 02:19 | 60 | 371 | 13 | EXT |  | 0.89 | (c)
53442.121 | 7.376 | 7.346 | -3.639 | -3.669 | 81 | 97 | 91 | 81 | 3564 | 4979 |  | CORR | AXGR | 02:39 | 02:42 | 02:41 | 105 | 21 | 11 | EXT |  | 0.89 | (c)
53442.238 | 7.493 | 7.482 | -3.522 | -3.533 | 72 | 112 | 134 | 72 | 3503 | 4979 |  | CORR | CIGR | 02:38 | 02:45 | 02:48 | 30 | 124 | 10 | EXT |  | 0.89 | (c)
53446.707 | 0.947 | 0.914 | -10.458 | -10.491 | 78 | 161 | 246 | 78 | 914 | 4980 |  | CORR | GENE | 01:12 | 01:25 | 01:39 | 61 | 335 | 10 | EXT |  | 0.89 | (c)
53453.539 | 7.779 | 7.735 | -3.626 | -3.67 | -1655 | -1595 | -1599 | 576 | 3575 | 4980 |  | GOUG | GENE | 08:32 | 08:42 | 08:41 | 95 | 112 | 6 | EXT | Задир. |  | (c)
53457.035 | 11.275 | 11.214 | -0.13 | -0.191 | -1762 | -1636 | -1636 | 469 | 111 | 4980 |  | CORR | GENE | 08:15 | 08:35 | 08:35 | 80 | 251 | 10 | EXT |  | 0.89 | (c)
53457.814 | 0.649 | 0.605 | -10.736 | -10.78 | -754 | -689 | -666 | 578 | 605 | 4981 |  | CORR | GENE | 08:21 | 08:32 | 08:36 | 65 | 176 | 13 | EXT |  | 0.89 | (c)
53562.222 | 3.372 | 3.337 | -8.133 | -8.168 | 1101 | 1153 | 1152 | 1101 | 3337 | 4990 |  | GOUG | GENE | 08:40 | 08:48 | 08:48 | 62 | 102 | 12 | EXT | Задир. Аномалия находится на упругопластическом изгибе: R=806 D, максимальное растяжение на 0.6 час. |  | (c)
53576.009 | 5.654 | 5.636 | -5.721 | -5.739 | 1509 | 1945 | 1770 | 199 | 5636 | 4991 |  | CORR | GENE | 02:56 | 04:06 | 03:38 | 89 | 523 | 12 | EXT |  | 0.89 | (c)
53576.844 | 6.489 | 6.212 | -4.886 | -5.163 | 1930 | 1957 | 1986 | 189 | 4581 | 4991 |  | CORR | GENE | 04:04 | 04:08 | 04:13 | 582 | 111 | 10 | EXT |  | 0.94 | (c)
53577.763 | 7.408 | 7.125 | -3.967 | -4.25 | 1905 | 1928 | 1942 | 251 | 3829 | 4991 |  | CORR | GENE | 03:60 | 04:04 | 04:06 | 421 | 74 | 14 | EXT |  | 0.95 | (c)
53577.969 | 7.614 | 7.592 | -3.761 | -3.783 | 1905 | 1959 | 1986 | 164 | 3738 | 4991 |  | CORR | CIGR | 03:60 | 04:09 | 04:13 | 45 | 161 | 13 | EXT |  | 0.89 | (c)
53578.132 | 7.777 | 7.75 | -3.598 | -3.625 | 1903 | 1971 | 1945 | 243 | 3371 | 4991 |  | CORR | GENE | 03:60 | 04:11 | 04:06 | 254 | 85 | 9 | EXT |  | 0.91 | (c)
53579.572 | 9.217 | 8.788 | -2.158 | -2.587 | 1964 | 2048 | 2029 | 137 | 2031 | 4991 |  | CORR | GENE | 04:10 | 04:23 | 04:20 | 556 | 129 | 10 | EXT |  | 0.94 | (c)
53580.383 | 10.028 | 9.988 | -1.347 | -1.387 | 2019 | 2152 | 2143 | 0 | 1317 | 4991 |  | CORR | GENE | 04:18 | 04:40 | 04:38 | 70 | 247 | 10 | EXT |  | 0.89 | (c)
53580.773 | 10.418 | 10.368 | -0.957 | -1.007 | 1992 | 2103 | 2128 | 0 | 917 | 4991 |  | CORR | GENE | 04:14 | 04:32 | 04:36 | 90 | 272 | 11 | EXT |  | 0.89 | (c)
53580.911 | 10.556 | 10.466 | -0.819 | -0.909 | 2079 | 2147 | 2141 | 28 | 537 | 4991 |  | CORR | GENE | 04:28 | 04:39 | 04:38 | 372 | 123 | 10 | EXT |  | 0.93 | (c)
53581.601 | 11.246 | 11.194 | -0.129 | -0.181 | 2153 | -2210 | -2160 | 0 | 105 | 4991 |  | CORR | GENE | 04:40 | 04:56 | 05:04 | 76 | 297 | 11 | EXT |  | 0.89 | (c)
53582.302 | 0.572 | 0.363 | -10.408 | -10.617 | -2193 | -2158 | -2156 | 38 | 363 | 4992 |  | CORR | GENE | 04:32 | 04:38 | 04:38 | 392 | 72 | 13 | EXT |  | 0.94 | (c)
53582.743 | 1.013 | 0.964 | -9.967 | -10.016 | -1699 | -1590 | -1467 | 532 | 964 | 4992 |  | CORR | GENE | 05:52 | 06:09 | 06:29 | 157 | 463 | 11 | EXT |  | 0.9 | (c)
53583.177 | 1.447 | 1.411 | -9.533 | -9.569 | -2047 | -1572 | -1785 | 184 | 1411 | 4992 |  | CORR | GENE | 04:56 | 06:12 | 05:38 | 109 | 524 | 10 | EXT |  | 0.89 | (c)
53603.212 | 10.502 | 10.401 | -0.673 | -0.774 | 1427 | 1615 | 1644 | 369 | 650 | 4993 |  | CORR | GENE | 06:38 | 07:08 | 07:13 | 124 | 434 | 10 | EXT |  | 0.89 | (c)
53614.61 | 0 | -0.02 | -10.995 | -11.015 | -1183 | -899 | -789 | 394 |  | 4996 | Нарушение формы кольцевого шва | GWAN |  | 07:01 | 07:47 | 08:05 | 0 | 789 |  | EXT | Нарушение формы кольцевого шва |  | (c)
53623.28 | 8.67 | 8.627 | -2.325 | -2.368 | -1303 | -1115 | -1118 | 928 | 2256 | 4996 |  | CORR | GENE | 06:42 | 07:12 | 07:12 | 112 | 370 | 10 | EXT |  | 0.89 | (c)
53625.605 | 0 | -0.015 | -11.175 | -11.19 | 1619 | -1170 | -1702 | 0 |  | 4997 | Нарушение формы кольцевого шва | GWAN |  | 02:21 | 06:51 | 05:25 | 0 | 2280 |  | EXT | Нарушение формы кольцевого шва |  | (c)
53630.643 | 5.038 | 4.546 | -6.137 | -6.629 | -2214 | -2194 | -2187 | 16 | 4546 | 4997 |  | CORR | GENE | 04:03 | 04:06 | 04:07 | 725 | 54 | 10 | EXT |  | 0.95 | (c)
53633.422 | 7.817 | 7.803 | -3.358 | -3.372 | 2190 | -2230 | -2223 | 0 | 3337 | 4997 |  | CORR | CIGR | 03:54 | 04:00 | 04:01 | 35 | 95 | 9 | EXT |  | 0.89 | (c)
53634.295 | 8.69 | 8.675 | -2.485 | -2.5 | -2206 | -2157 | -2138 | 24 | 2465 | 4997 |  | CORR | CIGR | 04:04 | 04:12 | 04:15 | 35 | 136 | 12 | EXT |  | 0.89 | (c)
53635.975 | 10.37 | 10.348 | -0.805 | -0.827 | -2095 | -2004 | -1946 | 136 | 792 | 4997 |  | CORR | CIGR | 04:22 | 04:37 | 04:46 | 35 | 298 | 13 | EXT |  | 0.89 | (c)
53636.6 | 10.995 | 10.775 | -0.18 | -0.4 | 2217 | 2227 | -2214 | 0 | 109 | 4997 |  | CORR | GENE | 03:58 | 03:59 | 04:03 | 291 | 61 | 11 | EXT |  | 0.92 | (c)
53636.772 | 11.167 | 11.149 | -0.008 | -0.026 | 1921 | 2108 | 2038 | 76 | 8 | 4997 |  | CORR | CIGR | 03:10 | 03:40 | 03:29 | 18 | 233 | 13 | EXT |  | 0.89 | (c)
53644.587 | 7.807 | 7.77 | -3.668 | -3.705 | -2099 | -2016 | -2025 | 131 | 3655 | 4998 |  | CORR | GENE | 07:14 | 07:27 | 07:26 | 50 | 149 | 10 | EXT |  | 0.89 | (c)
53648.255 | 0 | -0.024 | -11.03 | -11.054 | 1765 | -2179 | 2066 | 0 |  | 4999 | Нарушение формы кольцевого шва | GWAN |  | 02:17 | 03:41 | 03:06 | 0 | 602 |  | EXT | Нарушение формы кольцевого шва |  | (c)
53648.255 | 0 | -0.02 | -11.03 | -11.05 | -885 | -610 | -271 | 0 |  | 4999 | Нарушение формы кольцевого шва | GWAN |  | 07:09 | 07:54 | 08:49 | 0 | 1228 |  | EXT | Нарушение формы кольцевого шва |  | (c)
53659.285 | 0 | -0.021 | -10.075 | -10.096 | -1332 | -661 | -623 | 86 |  | 5000 | Нарушение формы кольцевого шва | GWAN |  | 09:53 | 11:42 | 11:48 | 0 | 1418 |  | EXT | Нарушение формы кольцевого шва |  | (c)
53662.813 | 3.528 | 3.504 | -6.547 | -6.571 | 748 | 880 | 886 | 748 | 3504 | 5000 |  | CORR | GENE | 03:29 | 03:50 | 03:51 | 79 | 276 | 10 | EXT |  | 0.89 | (c)
53663.507 | 4.222 | 4.216 | -5.853 | -5.859 | 1094 | 1237 | 1200 | 924 | 4216 | 5000 |  | CORR | GENE | 04:25 | 04:48 | 04:42 | 52 | 212 | 11 | EXT |  | 0.89 | (c)
53664.132 | 4.847 | 4.793 | -5.228 | -5.282 | 541 | 713 | 743 | 541 | 4793 | 5000 |  | CORR | GENE | 02:56 | 03:23 | 03:28 | 85 | 404 | 11 | EXT |  | 0.89 | (c)
53667.938 | 8.653 | 8.572 | -1.422 | -1.503 | 1305 | 1583 | 1574 | 387 | 1372 | 5000 |  | CORR | GENE | 04:59 | 05:44 | 05:42 | 131 | 538 | 12 | EXT |  | 0.9 | (c)
53668.165 | 8.88 | 8.867 | -1.195 | -1.208 | 1698 | 1757 | 1756 | 418 | 1183 | 5000 |  | CORR | CIGR | 06:02 | 06:12 | 06:12 | 25 | 115 | 14 | EXT |  | 0.89 | (c)
53668.882 | 9.597 | 9.549 | -0.478 | -0.526 | 1320 | 1499 | 1550 | 450 | 468 | 5000 |  | CORR | GENE | 05:01 | 05:30 | 05:38 | 58 | 461 | 11 | EXT |  | 0.89 | (c)
53668.931 | 9.646 | 9.623 | -0.429 | -0.452 | 1609 | 1800 | 1793 | 253 | 411 | 5000 |  | CORR | CIGR | 05:48 | 06:19 | 06:18 | 41 | 368 | 12 | EXT |  | 0.89 | (c)
53669.41 | 0.05 | 0.047 | -2.485 | -2.488 | 1797 | 2068 | 2028 | 1797 | 47 | 5001 |  | CORR | GENE | 04:26 | 05:10 | 05:03 | 69 | 463 | 12 | EXT |  | 0.89 | (c)
53670.224 | 0.864 | 0.825 | -1.671 | -1.71 | -1980 | -1860 | -1894 | 1807 | 825 | 5001 |  | CORR | GENE | 06:16 | 06:35 | 06:30 | 55 | 173 | 13 | EXT |  | 0.89 | (c)
53672.366 | 0.471 | 0.406 | -9.779 | -9.844 | 2149 | -2183 | -2120 | 0 | 406 | 5002 |  | CORR | GENE | 06:16 | 06:37 | 06:47 | 95 | 384 | 13 | EXT |  | 0.89 | (c)
53672.94 | 1.045 | 0.973 | -9.205 | -9.277 | 1988 | 2050 | 2174 | 0 | 973 | 5002 |  | CORR | GENE | 05:50 | 06:00 | 06:20 | 102 | 371 | 10 | EXT |  | 0.89 | (c)
53676.377 | 4.482 | 4.427 | -5.768 | -5.823 | 1313 | 1447 | 1413 | 718 | 4427 | 5002 |  | CORR | GENE | 04:01 | 04:23 | 04:17 | 77 | 199 | 11 | EXT |  | 0.89 | (c)
53681.365 | 9.47 | 9.436 | -0.78 | -0.814 | 1230 | 1451 | 1400 | 661 | 538 | 5002 |  | CORR | GENE | 03:48 | 04:23 | 04:15 | 276 | 340 | 10 | EXT |  | 0.92 | (c)
53681.83 | 9.935 | 9.927 | -0.315 | -0.323 | 1267 | 1339 | 1336 | 826 | 305 | 5002 |  | CORR | CIGR | 03:54 | 04:05 | 04:05 | 18 | 137 | 10 | EXT |  | 0.89 | (c)
53688.003 | 1.778 | 1.756 | -4.852 | -4.874 | 2209 | -2167 | -2116 | 0 | 1756 | 5004 |  | CORR | GENE | 04:58 | 05:12 | 05:20 | 64 | 271 | 14 | EXT |  | 0.89 | (c)
53696.582 | 3.727 | 3.659 | -7.373 | -7.441 | -2062 | -1939 | -1953 | 168 | 3659 | 5005 |  | CORR | GENE | 06:04 | 06:24 | 06:22 | 94 | 219 | 10 | EXT |  | 0.89 | (c)
53698.271 | 5.416 | 5.407 | -5.684 | -5.693 | -1071 | -1027 | -1023 | 975 | 5407 | 5005 |  | CORR | CIGR | 08:44 | 08:51 | 08:52 | 35 | 96 | 12 | EXT |  | 0.89 | (c)
53701.245 | 8.39 | 8.373 | -2.71 | -2.727 | -1628 | -1592 | -1572 | 603 | 2694 | 5005 |  | CORR | CIGR | 07:14 | 07:20 | 07:23 | 33 | 112 | 11 | EXT |  | 0.89 | (c)
53702.981 | 10.126 | 9.964 | -0.974 | -1.136 | -1581 | -1530 | -1534 | 649 | 817 | 5005 |  | CORR | GENE | 07:21 | 07:30 | 07:29 | 319 | 95 | 14 | EXT |  | 0.94 | (c)
53703.659 | 10.804 | 10.678 | -0.296 | -0.422 | 1854 | 1859 | 1873 | 339 | 126 | 5005 |  | CORR | AXGR | 04:36 | 04:37 | 04:39 | 296 | 37 | 10 | EXT |  | 0.92 | (c)
53703.821 | 10.966 | 10.904 | -0.134 | -0.196 | -1727 | -1572 | -1504 | 504 | 90 | 5005 |  | CORR | GENE | 06:58 | 07:23 | 07:34 | 106 | 446 | 10 | EXT |  | 0.89 | (c)
53713.508 | 9.553 | 9.545 | -1.887 | -1.895 | -667 | -640 | -637 | 607 | 1877 | 5006 |  | CORR | CIGR | 08:02 | 08:06 | 08:07 | 18 | 60 | 14 | EXT |  | 0.89 | (c)
53732.25 | 5.795 | 5.7 | -5.63 | -5.725 | -2121 | -2075 | -2076 | 110 | 5618 | 5008 |  | CORR | GENE | 05:23 | 05:31 | 05:31 | 107 | 91 | 10 | EXT | Аномалия находится на упругопластическом изгибе: R=623 D, максимальное растяжение на 5.6 час. | 0.89 | (c)
53738.247 | 0.367 | 0.297 | -11.073 | -11.143 | 371 | 532 | 483 | 371 | 297 | 5009 |  | CORR | GENE | 10:20 | 10:46 | 10:38 | 89 | 224 | 10 | EXT |  | 0.89 | (c)
53740.6 | 2.72 | 2.719 | -8.72 | -8.721 | 828 | 904 | 896 | 828 | 2719 | 5009 |  | CORR | CIGR | 11:34 | 11:46 | 11:45 | 30 | 136 | 10 | EXT |  | 0.89 | (c)
53747.551 | 9.671 | 9.66 | -1.769 | -1.78 | -1760 | -1724 | -1685 | 470 | 1741 | 5009 |  | CORR | CIGR | 04:36 | 04:42 | 04:48 | 39 | 152 | 10 | EXT |  | 0.89 | (c)
53757.63 | 8.31 | 8.271 | -3.18 | -3.219 | -2077 | -1933 | -1924 | 153 | 3138 | 5010 |  | CORR | GENE | 03:58 | 04:21 | 04:22 | 81 | 307 | 10 | EXT |  | 0.89 | (c)
53834.232 | 5.527 | 5.265 | -5.563 | -5.825 | 2211 | -2226 | -2222 | 0 | 5133 | 5017 |  | CORR | GENE | 04:03 | 04:07 | 04:08 | 692 | 57 | 10 | EXT |  | 0.95 | (c)
53835.575 | 6.87 | 6.597 | -4.22 | -4.493 | 2217 | -2228 | -2220 | 0 | 3735 | 5017 |  | CORR | AXGR | 04:04 | 04:07 | 04:08 | 758 | 47 | 10 | EXT |  | 0.95 | (c)
53851.314 | 0.279 | 0.271 | -10.781 | -10.789 | 2211 | -2227 | -2214 | 0 | 271 | 5019 |  | CORR | CIGR | 04:38 | 04:42 | 04:44 | 20 | 73 | 10 | EXT |  | 0.89 | (c)
53851.763 | 0.728 | 0.7 | -10.332 | -10.36 | 2196 | -2165 | -2139 | 0 | 700 | 5019 |  | CORR | GENE | 04:36 | 04:52 | 04:56 | 129 | 253 | 13 | EXT |  | 0.9 | (c)
53851.906 | 0.871 | 0.816 | -10.189 | -10.244 | 2046 | 2073 | 2111 | 54 | 816 | 5019 |  | CORR | GENE | 04:11 | 04:16 | 04:22 | 587 | 131 | 14 | EXT |  | 0.97 | (c)
53852.952 | 1.917 | 1.837 | -9.143 | -9.223 | 2038 | 2087 | 2081 | 107 | 1837 | 5019 |  | CORR | GENE | 04:10 | 04:18 | 04:17 | 485 | 85 | 11 | EXT |  | 0.94 | (c)
53853.809 | 2.774 | 2.544 | -8.286 | -8.516 | 2028 | 2083 | 2070 | 118 | 2544 | 5019 |  | CORR | GENE | 04:09 | 04:17 | 04:15 | 575 | 85 | 14 | EXT |  | 0.97 | (c)
53856.163 | 5.128 | 4.619 | -5.932 | -6.441 | 1951 | 1975 | 1995 | 193 | 4619 | 5019 |  | CORR | GENE | 03:56 | 04:00 | 04:03 | 615 | 87 | 12 | EXT |  | 0.96 | (c)
53856.565 | 5.53 | 5.454 | -5.53 | -5.606 | -2115 | -2099 | -2099 | 115 | 5450 | 5019 |  | CORR | AXGR | 04:60 | 05:03 | 05:03 | 156 | 33 | 12 | EXT |  | 0.9 | (c)
53859.286 | 8.251 | 7.822 | -2.809 | -3.238 | 2203 | 2217 | 2222 | 0 | 2382 | 5019 |  | CORR | AXGR | 04:37 | 04:39 | 04:40 | 856 | 38 | 12 | EXT |  | 0.97 | (c)
53862.515 | 0.42 | 0.391 | -7.275 | -7.304 | 1269 | 1548 | 1515 | 469 | 391 | 5020 |  | CORR | GENE | 03:06 | 03:51 | 03:46 | 121 | 493 | 10 | EXT |  | 0.89 | (c)
53863.587 | 1.492 | 1.456 | -6.203 | -6.239 | 1365 | 1532 | 1545 | 505 | 1456 | 5020 |  | CORR | GENE | 03:22 | 03:49 | 03:51 | 74 | 360 | 14 | EXT |  | 0.89 | (c)
53873.15 | 0 | 0 | -11.275 | -11.275 | 373 | 514 | 492 | 373 | 0 | 5022 |  | GWAN |  | 02:06 | 02:28 | 02:25 | 0 | 239 |  | EXT | Вышлифовка глубиной 10%. |  | (c)
53888.896 | 4.471 | 4.442 | -6.614 | -6.643 | 1651 | 1726 | 1713 | 456 | 4442 | 5023 |  | CORR | CIGR | 06:54 | 07:06 | 07:04 | 30 | 124 | 15 | EXT |  | 0.89 | (c)
53894.249 | 9.824 | 9.751 | -1.261 | -1.334 | 807 | 857 | 852 | 807 | 838 | 5023 |  | CORR | GENE | 04:38 | 04:46 | 04:45 | 496 | 89 | 11 | EXT |  | 0.94 | (c)
53905.457 | 6.262 | 6.228 | -0.738 | -0.772 | -1808 | -1723 | -1670 | 423 | 718 | 5025 |  | CORR | GENE | 08:02 | 08:15 | 08:24 | 54 | 276 | 11 | EXT |  | 0.89 | (c)
53906.261 | 0.066 | 0.039 | -8.599 | -8.626 | -1754 | -1696 | -1647 | 477 | 39 | 5026 |  | CORR | CIGR | 08:01 | 08:10 | 08:18 | 39 | 214 | 10 | EXT |  | 0.89 | (c)
53928.297 | 5.652 | 5.604 | -0.033 | -0.081 | -1117 | -409 | -701 | 284 | 14 | 5029 |  | CORR | GENE | 06:12 | 08:07 | 07:20 | 67 | 833 | 11 | EXT |  | 0.89 | (c)
53933.42 | 5.09 | 5.073 | -6.3 | -6.317 | 324 | 471 | 456 | 324 | 5073 | 5030 |  | CORR | CIGR | 03:34 | 03:57 | 03:55 | 41 | 264 | 10 | EXT |  | 0.89 | (c)
53939.79 | 0.07 | 0.049 | -11.405 | -11.426 | -2202 | -2049 | -1995 | 28 | 49 | 5031 |  | CORR | GENE | 07:20 | 07:45 | 07:54 | 90 | 414 | 13 | EXT |  | 0.89 | (c)
53956.674 | 5.479 | 5.426 | -5.846 | -5.899 | 1057 | 1216 | 1207 | 874 | 5426 | 5032 |  | CORR | GENE | 03:47 | 04:13 | 04:12 | 101 | 300 | 10 | EXT |  | 0.89 | (c)
53956.949 | 5.754 | 5.68 | -5.571 | -5.645 | 1224 | 1294 | 1313 | 828 | 5544 | 5032 |  | CORR | GENE | 04:14 | 04:26 | 04:29 | 101 | 178 | 10 | EXT |  | 0.89 | (c)
53985.355 | 0 | -0.031 | -11.335 | -11.366 | -988 | -1 | -254 | 481 |  | 5035 | Нарушение формы кольцевого шва | GWAN |  | 09:60 | 00:39 | 11:58 | 0 | 1469 |  | EXT | Нарушение формы кольцевого шва Аномалия находится на отводе. |  | (c)
53993.437 | 8.082 | 7.981 | -3.253 | -3.354 | -124 | -103 | -104 | 83 | 3101 | 5035 |  | LWAN | AXGR | 00:19 | 00:23 | 00:22 | 253 | 41 |  | EXT | Эквивалент потери металла 10%. Аномалия находится на упругопластическом изгибе: R=274 D, максимальное растяжение на 0.9 час. |  | (c)
54030.12 | 10.81 | 10.799 | -0.58 | -0.591 | -1867 | -1816 | -1791 | 364 | 560 | 5038 |  | CORR | CIGR | 05:12 | 05:20 | 05:24 | 31 | 152 | 10 | EXT |  | 0.89 | (c)
54045.046 | 3.106 | 3.071 | -0.044 | -0.079 | 1946 | 2108 | 2071 | 34 | 6 | 5040 |  | CORR | GENE | 05:48 | 06:14 | 06:08 | 73 | 251 | 11 | EXT |  | 0.89 | (c)
54051.116 | 6.026 | 5.711 | -1.504 | -1.819 | 1512 | 1914 | 1828 | 85 | 1136 | 5041 |  | CORR | GENE | 04:36 | 05:41 | 05:27 | 683 | 634 | 10 | EXT |  | 0.95 | (c)
54063.207 | 2.932 | 2.898 | -0.013 | -0.047 | 1098 | 1203 | 1200 | 929 | 13 | 5043 |  | CORR | CIGR | 03:29 | 03:46 | 03:45 | 34 | 203 | 10 | EXT |  | 0.89 | (c)
54096.575 | 0 | -0.03 | -11.47 | -11.5 | -560 | 1296 | 802 | 66 |  | 5048 | Нарушение формы кольцевого шва | GWAN |  | 10:40 | 03:40 | 14:20 | 0 | 2724 |  | EXT | Нарушение формы кольцевого шва |  | (c)
54104.821 | 8.246 | 8.233 | -3.224 | -3.237 | -2185 | -2139 | -2129 | 45 | 3205 | 5048 |  | CORR | CIGR | 06:18 | 06:25 | 06:27 | 32 | 112 | 13 | EXT |  | 0.89 | (c)
54123.541 | 4.751 | 4.733 | -6.519 | -6.537 | 1646 | 1703 | 1714 | 448 | 4733 | 5051 |  | CORR | CIGR | 05:26 | 05:35 | 05:37 | 36 | 136 | 11 | EXT |  | 0.89 | (c)
54128.693 | 9.903 | 9.803 | -1.367 | -1.467 | -2191 | -2180 | -2180 | 39 | 1242 | 5051 |  | LWAN | AXGR | 07:07 | 07:08 | 07:08 | 225 | 22 |  | EXT | Эквивалент потери металла 10%. |  | (c)
54135.046 | 4.986 | 4.974 | -6.059 | -6.071 | -1793 | -1745 | -1744 | 437 | 4974 | 5052 |  | CORR | CIGR | 05:42 | 05:50 | 05:50 | 24 | 99 | 15 | EXT |  | 0.89 | (c)
54135.714 | 5.654 | 5.643 | -5.391 | -5.402 | -1790 | -1740 | -1741 | 441 | 5382 | 5052 |  | CORR | CIGR | 05:43 | 05:51 | 05:51 | 20 | 98 | 10 | EXT |  | 0.89 | (c)
54135.859 | 5.799 | 5.775 | -5.246 | -5.27 | -1836 | -1778 | -1737 | 395 | 5237 | 5052 |  | CORR | CIGR | 05:36 | 05:45 | 05:52 | 33 | 197 | 11 | EXT |  | 0.89 | (c)
54142.782 | 1.677 | 1.665 | -9.578 | -9.59 | -1355 | -1319 | -1298 | 876 | 1665 | 5053 |  | CORR | CIGR | 06:16 | 06:22 | 06:25 | 30 | 113 | 11 | EXT |  | 0.89 | (c)
54153.553 | 1.193 | 1.094 | -10.282 | -10.381 | 1171 | 1273 | 1282 | 1171 | 1094 | 5054 |  | CORR | GENE | 06:04 | 06:20 | 06:22 | 115 | 223 | 10 | EXT | Аномалия находится на отводе. | 0.89 | (c)
54154.586 | 2.226 | 2.117 | -9.249 | -9.358 | 703 | 851 | 974 | 703 | 2117 | 5054 |  | CORR | GENE | 04:48 | 05:12 | 05:32 | 127 | 542 | 10 | EXT | Аномалия находится на отводе. | 0.9 | (c)
54182.306 | 7.171 | 7.16 | -4.179 | -4.19 | 1553 | 1604 | 1602 | 581 | 4161 | 5056 |  | CORR | CIGR | 06:32 | 06:41 | 06:40 | 29 | 97 | 11 | EXT |  | 0.89 | (c)
54182.424 | 7.289 | 7.241 | -4.061 | -4.109 | 1584 | 1666 | 1704 | 407 | 4045 | 5056 |  | CORR | GENE | 06:37 | 06:51 | 06:57 | 64 | 240 | 10 | EXT |  | 0.89 | (c)
54185.78 | 10.645 | 10.573 | -0.705 | -0.777 | 1529 | 1581 | 1657 | 446 | 694 | 5056 |  | CORR | GENE | 06:29 | 06:37 | 06:49 | 83 | 255 | 11 | EXT |  | 0.89 | (c)
54193.89 | 7.405 | 7.393 | -3.585 | -3.597 | -2033 | -2000 | -1997 | 197 | 3570 | 5057 |  | CORR | CIGR | 06:29 | 06:34 | 06:35 | 27 | 72 | 11 | EXT |  | 0.89 | (c)
54193.897 | 7.412 | 7.399 | -3.578 | -3.591 | 2008 | 2049 | 2059 | 120 | 3567 | 5057 |  | CORR | CIGR | 05:21 | 05:28 | 05:30 | 24 | 102 | 11 | EXT |  | 0.89 | (c)
54193.999 | 7.514 | 7.504 | -3.476 | -3.486 | 2059 | 2094 | 2097 | 95 | 3461 | 5057 |  | CORR | CIGR | 05:29 | 05:35 | 05:36 | 25 | 77 | 10 | EXT |  | 0.89 | (c)
54198.217 | 0.742 | 0.734 | -10.788 | -10.796 | 1628 | 1658 | 1667 | 524 | 734 | 5058 |  | CORR | CIGR | 07:15 | 07:20 | 07:21 | 17 | 79 | 10 | EXT |  | 0.89 | (c)
54201.69 | 4.215 | 4.137 | -7.315 | -7.393 | 891 | 1041 | 1176 | 770 | 4137 | 5058 |  | CORR | GENE | 05:16 | 05:40 | 06:02 | 105 | 570 | 10 | EXT |  | 0.89 | (c)
54204.455 | 6.98 | 6.927 | -4.55 | -4.603 | 1355 | 1485 | 1562 | 462 | 4521 | 5058 |  | CORR | GENE | 06:31 | 06:52 | 07:04 | 82 | 413 | 13 | EXT |  | 0.89 | (c)
54204.923 | 7.448 | 7.424 | -4.082 | -4.106 | 1311 | 1392 | 1405 | 731 | 4070 | 5058 |  | CORR | CIGR | 06:24 | 06:37 | 06:39 | 36 | 189 | 11 | EXT |  | 0.89 | (c)
54205.26 | 7.785 | 7.776 | -3.745 | -3.754 | 1513 | 1604 | 1599 | 545 | 3720 | 5058 |  | CORR | CIGR | 06:56 | 07:11 | 07:10 | 34 | 173 | 11 | EXT |  | 0.89 | (c)
54206.119 | 8.644 | 8.592 | -2.886 | -2.938 | 807 | 1325 | 1193 | 652 | 2791 | 5058 |  | CORR | GENE | 05:03 | 06:26 | 06:05 | 147 | 772 | 23 | EXT |  | 0.92 | (c)
54242.961 | 0.261 | 0.176 | -11.129 | -11.214 | -1757 | -1399 | -1575 | 1393 | 176 | 5062 |  | GOUG | GENE | 02:23 | 03:21 | 02:53 | 565 | 365 | 7 | EXT | Зона задиров. |  | (c)
54245.55 | 2.85 | 2.741 | -8.54 | -8.649 | -1030 | -476 | -726 | 422 | 2741 | 5062 |  | GOUG | GENE | 04:20 | 05:50 | 05:10 | 1956 | 608 | 8 | EXT | Зона задиров. |  | (c)
54284.217 | 7.502 | 7.501 | -4.078 | -4.079 | -1565 | -1525 | -1524 | 1483 | 4053 | 5065 |  | CORR | CIGR | 06:43 | 06:49 | 06:49 | 26 | 82 | 13 | EXT |  | 0.89 | (c)
54288.116 | 11.401 | 11.354 | -0.179 | -0.226 | -1272 | -1256 | -1255 | 1238 | 88 | 5065 |  | CORR | AXGR | 07:30 | 07:32 | 07:33 | 138 | 33 | 10 | EXT |  | 0.9 | (c)
54288.317 | 0.022 | 0.016 | -5.643 | -5.649 | -697 | -622 | -625 | 554 | 16 | 5066 |  | CORR | GENE | 07:25 | 07:37 | 07:36 | 532 | 143 | 14 | EXT |  | 0.96 | (c)
54289.413 | 1.118 | 0.616 | -4.547 | -5.049 | -663 | -628 | -607 | 552 | 616 | 5066 |  | CORR | GENE | 07:30 | 07:36 | 07:39 | 594 | 111 | 15 | EXT |  | 0.98 | (c)
54290.331 | 2.036 | 1.692 | -3.629 | -3.973 | -716 | -692 | -674 | 632 | 1692 | 5066 |  | CORR | GENE | 07:22 | 07:25 | 07:28 | 398 | 84 | 14 | EXT |  | 0.95 | (c)
54297.907 | 3.947 | 3.854 | -1.248 | -1.341 | -1513 | -1425 | -1203 | 718 | 1234 | 5067 |  | CORR | GENE | 05:20 | 05:34 | 06:10 | 107 | 619 | 10 | EXT |  | 0.89 | (c)
54299.155 | 0 | -0.014 | -5.18 | -5.194 | -883 | -716 | -733 | 583 |  | 5068 | Нарушение формы кольцевого шва | GWAN |  | 07:20 | 07:46 | 07:44 | 0 | 299 |  | EXT | Нарушение формы кольцевого шва |  | (c)
54309.717 | 5.382 | 5.372 | -0.533 | -0.543 | -2001 | -1971 | -1959 | 229 | 517 | 5069 |  | CORR | CIGR | 04:26 | 04:31 | 04:33 | 26 | 85 | 10 | EXT |  | 0.89 | (c)
54330.34 | 8.745 | 8.715 | -2.715 | -2.745 | 1395 | 1459 | 1488 | 649 | 2709 | 5071 |  | CORR | CIGR | 06:34 | 06:44 | 06:49 | 36 | 186 | 14 | EXT | Аномалия находится на упругопластическом изгибе: R=312 D, максимальное растяжение на 6.2 час. | 1.03 | (b)
54351.396 | 7.516 | 7.491 | -3.764 | -3.789 | -1755 | -1684 | -1668 | 475 | 3753 | 5074 |  | CORR | CIGR | 05:02 | 05:13 | 05:16 | 36 | 174 | 12 | EXT |  | 0.89 | (c)
54354.935 | 11.055 | 11.032 | -0.225 | -0.248 | -1836 | -1787 | -1780 | 394 | 175 | 5074 |  | CORR | GENE | 04:49 | 04:57 | 04:58 | 73 | 113 | 10 | EXT |  | 0.89 | (c)
54356.711 | 1.551 | 1.495 | -9.894 | -9.95 | 1695 | 1715 | 1712 | 502 | 1495 | 5075 |  | CORR | AXGR | 07:26 | 07:30 | 07:29 | 139 | 34 | 10 | EXT |  | 0.9 | (c)
54360.379 | 5.219 | 5.207 | -6.226 | -6.238 | 702 | 751 | 758 | 702 | 5207 | 5075 |  | CORR | CIGR | 04:46 | 04:54 | 04:55 | 29 | 112 | 10 | EXT |  | 0.89 | (c)
54365.126 | 9.966 | 9.825 | -1.479 | -1.62 | 938 | 1070 | 1164 | 840 | 1471 | 5075 |  | CORR | GENE | 05:24 | 05:46 | 06:01 | 149 | 452 | 10 | EXT |  | 0.9 | (c)
54365.937 | 10.777 | 10.707 | -0.668 | -0.738 | 992 | 1101 | 1148 | 927 | 650 | 5075 |  | CORR | GENE | 05:33 | 05:51 | 05:58 | 88 | 311 | 11 | EXT |  | 0.89 | (c)
54366.622 | 0.017 | 0.009 | -11.113 | -11.121 | 1824 | 1914 | 2042 | 0 | 9 | 5076 |  | CORR | CIGR | 06:26 | 06:41 | 07:01 | 18 | 436 | 13 | EXT |  | 0.89 | (c)
54366.669 | 0.064 | 0.053 | -11.066 | -11.077 | 1569 | 1692 | 1659 | 481 | 53 | 5076 |  | CORR | CIGR | 05:45 | 06:05 | 05:59 | 33 | 181 | 10 | EXT |  | 0.89 | (c)
54374.027 | 7.422 | 7.377 | -3.708 | -3.753 | 1424 | 1617 | 1637 | 381 | 3679 | 5076 |  | CORR | GENE | 05:22 | 05:53 | 05:56 | 74 | 426 | 15 | EXT |  | 0.89 | (c)
54374.238 | 7.633 | 7.61 | -3.497 | -3.52 | 1373 | 1497 | 1512 | 579 | 3480 | 5076 |  | CORR | CIGR | 05:13 | 05:33 | 05:36 | 40 | 278 | 10 | EXT |  | 0.89 | (c)
54377.735 | 0 | -0.015 | -11.485 | -11.5 | 1240 | 2200 | 1805 | 0 |  | 5077 | Нарушение формы кольцевого шва | GWAN |  | 01:54 | 04:29 | 03:25 | 0 | 1130 |  | EXT | Нарушение формы кольцевого шва |  | (c)
54380.837 | 3.102 | 3.082 | -8.383 | -8.403 | -2076 | -2023 | -2013 | 155 | 3082 | 5077 |  | CORR | CIGR | 04:58 | 05:07 | 05:09 | 33 | 127 | 12 | EXT |  | 0.89 | (c)
54381.107 | 3.372 | 3.358 | -8.113 | -8.127 | -2105 | -2035 | -1998 | 125 | 3358 | 5077 |  | CORR | CIGR | 04:54 | 05:05 | 05:11 | 46 | 214 | 12 | EXT |  | 0.89 | (c)
54381.118 | 3.383 | 2.748 | -8.102 | -8.737 | -2147 | -2104 | -2108 | 84 | 2748 | 5077 |  | CORR | GENE | 04:47 | 04:54 | 04:53 | 802 | 78 | 13 | EXT |  | 0.98 | (c)
54381.447 | 3.712 | 3.642 | -7.773 | -7.843 | -2141 | -2104 | -2098 | 90 | 3642 | 5077 |  | CORR | GENE | 04:48 | 04:54 | 04:55 | 1117 | 85 | 11 | EXT |  | 0.97 | (c)
54384.118 | 6.383 | 5.251 | -5.102 | -6.234 | -2113 | -1961 | -1981 | 117 | 4794 | 5077 |  | CORR | GENE | 04:52 | 05:17 | 05:14 | 1440 | 264 | 10 | EXT |  | 0.97 | (c)
54384.129 | 6.394 | 6.363 | -5.091 | -5.122 | -1846 | -1803 | -1769 | 385 | 5075 | 5077 |  | CORR | CIGR | 05:36 | 05:42 | 05:48 | 47 | 153 | 12 | EXT |  | 0.89 | (c)
54384.373 | 6.638 | 6.601 | -4.847 | -4.884 | -1657 | -1512 | -1540 | 574 | 4836 | 5077 |  | CORR | GENE | 06:06 | 06:29 | 06:25 | 48 | 233 | 12 | EXT |  | 0.89 | (c)
54385.144 | 7.409 | 7.057 | -4.076 | -4.428 | -2003 | -1816 | -1829 | 228 | 4056 | 5077 |  | CORR | GENE | 05:10 | 05:40 | 05:38 | 372 | 347 | 12 | EXT |  | 0.94 | (c)
54385.585 | 7.85 | 6.455 | -3.635 | -5.03 | -2229 | -2197 | -2208 | 2 | 3405 | 5077 |  | CORR | AXGR | 04:34 | 04:39 | 04:37 | 1625 | 41 | 10 | EXT |  | 0.97 | (c)
54388.322 | 10.587 | 10.247 | -0.898 | -1.238 | -1929 | -1868 | -1875 | 302 | 767 | 5077 |  | CORR | GENE | 05:22 | 05:32 | 05:31 | 471 | 107 | 13 | EXT |  | 0.95 | (c)
54389.274 | 0.054 | 0.039 | -11.196 | -11.211 | 1672 | 1887 | 1872 | 158 | 39 | 5078 |  | CORR | GENE | 04:26 | 05:01 | 04:59 | 333 | 400 | 11 | EXT |  | 0.93 | (c)
54402.637 | 2.167 | 2.137 | -9.178 | -9.208 | 1487 | 1537 | 1560 | 598 | 2137 | 5079 |  | CORR | CIGR | 05:15 | 05:23 | 05:27 | 47 | 146 | 10 | EXT |  | 0.89 | (c)
54407.598 | 7.128 | 7.115 | -4.217 | -4.23 | 2047 | 2080 | 2124 | 28 | 4155 | 5079 |  | CORR | GENE | 06:45 | 06:51 | 06:58 | 75 | 155 | 14 | EXT |  | 0.89 | (c)
54416.658 | 4.843 | 4.821 | -6.457 | -6.479 | 1694 | 1852 | 1824 | 277 | 4821 | 5080 |  | CORR | GENE | 06:32 | 06:58 | 06:53 | 84 | 260 | 11 | EXT |  | 0.89 | (c)
54416.972 | 5.157 | 4.992 | -6.143 | -6.308 | 2147 | 2180 | 2167 | 44 | 4992 | 5080 |  | CORR | AXGR | 07:45 | 07:51 | 07:49 | 352 | 39 | 11 | EXT |  | 0.93 | (c)
54419.79 | 7.975 | 7.935 | -3.325 | -3.365 | 1556 | 1651 | 1631 | 525 | 3314 | 5080 |  | CORR | GENE | 06:10 | 06:25 | 06:22 | 51 | 149 | 10 | EXT |  | 0.89 | (c)
54427.581 | 4.466 | 4.444 | -6.644 | -6.666 | 2033 | 2087 | 2101 | 61 | 4444 | 5081 |  | CORR | CIGR | 05:08 | 05:17 | 05:19 | 35 | 137 | 10 | EXT | Аномалия находится на упругопластическом изгибе: R=538 D, максимальное растяжение на 6.5 час. | 0.89 | (c)
54452.504 | 6.864 | 6.847 | -4.501 | -4.518 | 1697 | 1794 | 1778 | 372 | 4485 | 5083 |  | CORR | CIGR | 05:11 | 05:27 | 05:24 | 33 | 161 | 11 | EXT |  | 0.89 | (c)
54464.398 | 7.393 | 7.16 | -3.947 | -4.18 | -2214 | -2214 | -2189 | 17 | 3215 | 5084 |  | CORR | GENE | 04:42 | 04:42 | 04:46 | 965 | 50 | 13 | EXT |  | 0.98 | (c)
54464.959 | 7.954 | 7.942 | -3.386 | -3.398 | -2150 | -2073 | -2071 | 81 | 3355 | 5084 |  | CORR | CIGR | 04:52 | 05:05 | 05:05 | 43 | 158 | 10 | EXT |  | 0.89 | (c)
54465.426 | 8.421 | 8.252 | -2.919 | -3.088 | 2178 | 2198 | 2193 | 23 | 2751 | 5084 |  | CORR | AXGR | 04:31 | 04:34 | 04:33 | 337 | 30 | 10 | EXT |  | 0.92 | (c)
54491.427 | 0.472 | 0.415 | -10.683 | -10.74 | -2060 | -1636 | -1636 | 170 | 415 | 5087 |  | CORR | GENE | 05:24 | 06:33 | 06:33 | 154 | 849 | 12 | EXT |  | 0.9 | (c)
54496.78 | 5.825 | 5.595 | -5.33 | -5.56 | 2223 | -2218 | -2220 | 0 | 5228 | 5087 |  | LWAN | AXGR | 04:56 | 04:59 | 04:58 | 332 | 37 |  | INT | Эквивалент потери металла 10%. |  | (c)
54498.331 | 7.376 | 6.778 | -3.779 | -4.377 | 2226 | -2217 | -2217 | 0 | 3006 | 5087 |  | LWAN | AXGR | 04:56 | 04:59 | 04:59 | 1371 | 35 |  | INT | Эквивалент потери металла 11%. |  | (c)
54499.505 | 8.55 | 8.489 | -2.605 | -2.666 | -1541 | -1398 | -1256 | 689 | 2565 | 5087 |  | CORR | GENE | 06:48 | 07:11 | 07:34 | 101 | 570 | 12 | EXT |  | 0.89 | (c)
54505.756 | 3.646 | 3.609 | -7.734 | -7.771 | 1453 | 1563 | 1605 | 474 | 3609 | 5088 |  | CORR | GENE | 05:20 | 05:38 | 05:45 | 92 | 304 | 10 | EXT |  | 0.89 | (c)
54513.651 | 0.161 | 0.068 | -11.209 | -11.302 | 1486 | 1632 | 1713 | 291 | 68 | 5089 |  | CORR | GENE | 04:03 | 04:27 | 04:40 | 128 | 453 | 13 | EXT |  | 0.9 | (c)
54524.917 | 0.057 | 0.027 | -11.018 | -11.048 | -2179 | -1963 | -1885 | 51 | 27 | 5090 |  | CORR | GENE | 03:38 | 04:13 | 04:26 | 89 | 589 | 11 | EXT |  | 0.89 | (c)
54526.295 | 1.435 | 1.352 | -9.64 | -9.723 | -1773 | -1660 | -1667 | 458 | 1352 | 5090 |  | CORR | GENE | 04:44 | 05:02 | 05:01 | 121 | 213 | 12 | EXT |  | 0.9 | (c)
54526.529 | 1.669 | 1.595 | -9.406 | -9.48 | -1776 | -1729 | -1706 | 455 | 1595 | 5090 |  | CORR | GENE | 04:44 | 04:51 | 04:55 | 115 | 139 | 10 | EXT |  | 0.89 | (c)
54531.599 | 6.739 | 6.727 | -4.336 | -4.348 | -1911 | -1879 | -1861 | 320 | 4320 | 5090 |  | CORR | CIGR | 04:22 | 04:27 | 04:30 | 28 | 99 | 10 | EXT |  | 0.89 | (c)
54532.989 | 8.129 | 7.92 | -2.946 | -3.155 | -1695 | -1438 | -1498 | 535 | 2899 | 5090 |  | CORR | GENE | 04:57 | 05:38 | 05:28 | 256 | 394 | 10 | EXT |  | 0.91 | (c)
54600.332 | 8.767 | 8.745 | -2.448 | -2.47 | 1229 | 1355 | 1341 | 778 | 2430 | 5097 |  | CORR | CIGR | 05:10 | 05:30 | 05:28 | 40 | 223 | 15 | EXT |  | 0.89 | (c)
54635.439 | 9.844 | 9.835 | -1.396 | -1.405 | 925 | 959 | 959 | 925 | 1379 | 5100 |  | CORR | CIGR | 05:23 | 05:29 | 05:29 | 26 | 69 | 10 | EXT | Аномалия находится на отводе. | 0.89 | (c)
54637.001 | 0.166 | 0.144 | -11.359 | -11.381 | -824 | -808 | -810 | 796 | 144 | 5101 |  | CORR | AXGR | 05:47 | 05:50 | 05:50 | 76 | 28 | 14 | EXT |  | 0.89 | (c)
54672.54 | 1.58 | 1.255 | -9.97 | -10.295 | -2198 | -2188 | -2159 | 33 | 1255 | 5104 |  | CORR | GENE | 04:51 | 04:53 | 04:57 | 836 | 77 | 13 | EXT |  | 0.98 | (c)
54674.403 | 3.443 | 2.951 | -8.107 | -8.599 | -1182 | -1159 | -1155 | 1048 | 2951 | 5104 |  | CORR | GENE | 07:35 | 07:39 | 07:39 | 636 | 54 | 14 | EXT |  | 0.97 | (c)
54675.238 | 4.278 | 3.981 | -7.272 | -7.569 | 2101 | 2114 | 2136 | 60 | 3981 | 5104 |  | CORR | GENE | 04:25 | 04:27 | 04:31 | 457 | 70 | 10 | EXT |  | 0.93 | (c)
54675.746 | 4.786 | 4.738 | -6.764 | -6.812 | 1950 | 2061 | 2157 | 0 | 4738 | 5104 |  | CORR | GENE | 04:01 | 04:19 | 04:34 | 118 | 414 | 11 | EXT |  | 0.89 | (c)
54678.445 | 7.485 | 7.032 | -4.065 | -4.518 | -2158 | -2120 | -2087 | 73 | 3836 | 5104 |  | CORR | GENE | 04:58 | 05:04 | 05:09 | 682 | 141 | 11 | EXT |  | 0.96 | (c)
54684.186 | 1.676 | 1.653 | -9.644 | -9.667 | 1707 | 1797 | 1781 | 375 | 1653 | 5105 |  | CORR | CIGR | 04:46 | 05:00 | 04:58 | 45 | 149 | 10 | EXT |  | 0.89 | (c)
54691.953 | 9.443 | 9.39 | -1.877 | -1.93 | 1677 | 1733 | 1784 | 339 | 1861 | 5105 |  | CORR | GENE | 04:41 | 04:50 | 04:58 | 69 | 214 | 12 | EXT |  | 0.89 | (c)
54693.193 | 10.683 | 10.664 | -0.637 | -0.656 | -1738 | -1686 | -1689 | 492 | 631 | 5105 |  | CORR | CIGR | 07:30 | 07:38 | 07:38 | 25 | 99 | 12 | EXT |  | 0.89 | (c)
54697.236 | 3.406 | 3.387 | -8.114 | -8.133 | 1729 | 1802 | 1803 | 354 | 3387 | 5106 |  | CORR | GENE | 06:30 | 06:42 | 06:42 | 64 | 148 | 12 | EXT |  | 0.89 | (c)
54736.895 | 8.86 | 8.851 | -2.76 | -2.769 | -1393 | -1347 | -1345 | 1296 | 2747 | 5109 |  | CORR | CIGR | 05:16 | 05:23 | 05:23 | 22 | 97 | 11 | EXT | Аномалия находится на отводе. | 0.89 | (c)
54737.325 | 9.29 | 9.277 | -2.33 | -2.343 | -1386 | -1341 | -1321 | 1255 | 2315 | 5109 |  | CORR | CIGR | 05:17 | 05:24 | 05:27 | 28 | 131 | 11 | EXT | Аномалия находится на отводе. | 0.89 | (c)
54737.668 | 9.633 | 9.621 | -1.987 | -1.999 | -1455 | -1299 | -1344 | 1234 | 1975 | 5109 |  | CORR | CIGR | 05:06 | 05:31 | 05:24 | 24 | 220 | 15 | EXT | Аномалия находится на отводе. | 0.89 | (c)
54737.989 | 9.954 | 9.936 | -1.666 | -1.684 | -1500 | -1393 | -1407 | 1313 | 1529 | 5109 |  | CORR | GENE | 04:58 | 05:16 | 05:13 | 155 | 187 | 12 | EXT | Аномалия находится на отводе. | 0.9 | (c)
54739.714 | 0.059 | 0.036 | -11.466 | -11.489 | -360 | 10 | 118 | 0 | 36 | 5110 |  | CORR | GENE | 00:02 | 01:02 | 01:19 | 56 | 956 | 12 | EXT |  | 0.89 | (c)
54752.003 | 0.823 | 0.809 | -10.567 | -10.581 | -2118 | -2043 | -2057 | 113 | 809 | 5111 |  | CORR | GENE | 05:37 | 05:49 | 05:47 | 63 | 121 | 10 | EXT |  | 0.89 | (c)
54782.582 | 8.797 | 8.545 | -2.583 | -2.835 | 761 | 1204 | 1029 | 761 | 1937 | 5113 |  | GOUG | GENE | 02:06 | 03:18 | 02:49 | 898 | 536 | 7 | EXT | Зона задиров. Аномалия находится на упругопластическом изгибе: R=170 D, максимальное растяжение на 6.1 час. |  | (a)
54882.257 | 7.487 | 7.474 | -3.783 | -3.796 | 2154 | 2195 | 2198 | 0 | 3765 | 5122 |  | CORR | CIGR | 07:60 | 08:06 | 08:07 | 31 | 87 | 10 | EXT | Аномалия находится на упругопластическом изгибе: R=392 D, максимальное растяжение на 5.4 час. | 0.89 | (c)
54889.552 | 3.512 | 3.421 | -7.413 | -7.504 | 1072 | 1104 | 1101 | 1072 | 3421 | 5123 | Дефект проката | MIAN | GENE | 04:30 | 04:35 | 04:34 | 293 | 59 |  | INT | Дефект проката Эквивалент потери металла 11%. |  | (c)
54891.839 | 5.799 | 5.771 | -5.126 | -5.154 | 1390 | 1456 | 1488 | 644 | 5116 | 5123 |  | CORR | CIGR | 05:21 | 05:32 | 05:37 | 38 | 197 | 10 | EXT |  | 0.89 | (c)
54891.9 | 5.86 | 5.85 | -5.065 | -5.075 | 1669 | 1739 | 1749 | 401 | 5034 | 5123 |  | CORR | CIGR | 06:06 | 06:17 | 06:19 | 41 | 161 | 12 | EXT |  | 0.89 | (c)
54892.002 | 5.962 | 5.936 | -4.963 | -4.989 | 1495 | 1593 | 1625 | 476 | 4944 | 5123 |  | CORR | CIGR | 05:38 | 05:54 | 05:59 | 45 | 260 | 11 | EXT |  | 0.89 | (c)
54894.221 | 8.181 | 8.015 | -2.744 | -2.91 | 1446 | 1594 | 1737 | 203 | 2715 | 5123 |  | CORR | GENE | 05:30 | 05:54 | 06:17 | 195 | 582 | 11 | EXT |  | 0.91 | (c)
54894.557 | 8.517 | 8.372 | -2.408 | -2.553 | 1461 | 1704 | 1678 | 335 | 2407 | 5123 |  | CORR | GENE | 05:33 | 06:12 | 06:08 | 146 | 434 | 11 | EXT |  | 0.9 | (c)
54896.389 | 10.349 | 10.116 | -0.576 | -0.809 | -2153 | -2129 | -2108 | 78 | 332 | 5123 |  | CORR | GENE | 07:49 | 07:53 | 07:57 | 477 | 90 | 10 | EXT |  | 0.94 | (c)
54918.797 | 10.532 | 10.496 | -1.098 | -1.134 | -695 | -651 | -629 | 564 | 1074 | 5125 |  | CORR | GENE | 07:03 | 07:10 | 07:14 | 60 | 131 | 13 | EXT | Аномалия находится на отводе. | 0.89 | (c)
54923.103 | 3.208 | 3.19 | -7.537 | -7.555 | -2225 | -2127 | -2111 | 6 | 3190 | 5126 |  | CORR | CIGR | 05:06 | 05:21 | 05:24 | 31 | 228 | 14 | EXT |  | 0.89 | (c)
54923.184 | 3.289 | 3.282 | -7.456 | -7.463 | -2201 | -2146 | -2160 | 30 | 3282 | 5126 |  | CORR | CIGR | 05:10 | 05:18 | 05:16 | 20 | 81 | 13 | EXT |  | 0.89 | (c)
54933.348 | 2.708 | 2.517 | -8.642 | -8.833 | -2217 | -2205 | -2202 | 14 | 2517 | 5127 |  | CORR | AXGR | 04:42 | 04:44 | 04:45 | 355 | 29 | 10 | EXT |  | 0.92 | (c)
54942.768 | 0.778 | 0.732 | -10.537 | -10.583 | 302 | 367 | 367 | 302 | 732 | 5128 | Металлургический дефект | MIAN | GENE | 00:35 | 00:45 | 00:45 | 122 | 128 |  | INT | Металлургический дефект Эквивалент потери металла 10%. |  | (c)
54949.881 | 7.891 | 7.851 | -3.424 | -3.464 | -2004 | -1917 | -1802 | 226 | 3410 | 5128 |  | CORR | GENE | 06:22 | 06:36 | 06:55 | 54 | 405 | 10 | EXT |  | 0.89 | (c)
54949.928 | 7.938 | 7.921 | -3.377 | -3.394 | 1870 | 2181 | 2069 | 0 | 3294 | 5128 |  | CORR | GENE | 04:48 | 05:38 | 05:20 | 100 | 398 | 12 | EXT |  | 0.89 | (c)
54951.702 | 9.712 | 9.689 | -1.603 | -1.626 | 1618 | 2068 | 1880 | 89 | 1554 | 5128 |  | CORR | GENE | 04:07 | 05:19 | 04:49 | 72 | 523 | 10 | EXT |  | 0.89 | (c)
54951.957 | 9.967 | 9.93 | -1.348 | -1.385 | 1765 | 2114 | 2080 | 0 | 1284 | 5128 |  | CORR | GENE | 04:31 | 05:27 | 05:21 | 101 | 631 | 10 | EXT |  | 0.89 | (c)
55039.924 | 11.609 | 11.59 | -0.026 | -0.045 | -919 | -802 | -834 | 750 | 23 | 5136 |  | CORR | CIGR | 05:43 | 06:02 | 05:57 | 22 | 169 | 13 | EXT | Аномалия находится на отводе. | 0.89 | (c)
55100.628 | 4.998 | 4.933 | -6.122 | -6.187 | -1748 | -1684 | -1681 | 1614 | 4933 | 5142 |  | DENT | GENE | 03:38 | 03:49 | 03:49 | 152 | 134 | 0.6 | N/A | Глубина вмятины: 9 мм (0,6%). Линейка: 15 см в (493 см; 03:49 ч:мин) Аномалия находится на отводе. |  | (c)
55141.51 | 0.405 | 0.374 | -10.935 | -10.966 | 1721 | 1805 | 1802 | 348 | 374 | 5146 |  | CORR | CIGR | 07:26 | 07:39 | 07:39 | 36 | 161 | 14 | EXT |  | 0.89 | (c)
55144.675 | 3.57 | 3.558 | -7.77 | -7.782 | 1812 | 2010 | 1945 | 154 | 3558 | 5146 |  | CORR | GENE | 07:41 | 08:13 | 08:02 | 53 | 265 | 11 | EXT | Аномалия находится на упругопластическом изгибе: R=1000 D, максимальное растяжение на 10.5 час. | 0.89 | (c)
55150.637 | 9.532 | 9.495 | -1.808 | -1.845 | 1541 | 1675 | 1668 | 436 | 1790 | 5146 |  | CORR | GENE | 06:57 | 07:18 | 07:17 | 55 | 254 | 12 | EXT | Аномалия находится на упругопластическом изгибе: R=551 D, максимальное растяжение на 0.1 час. | 0.89 | (c)
55163.275 | 10.83 | 10.814 | -0.02 | -0.036 | 1611 | 1698 | 1772 | 299 | 11 | 5147 |  | CORR | CIGR | 04:04 | 04:18 | 04:30 | 25 | 321 | 10 | EXT | Аномалия находится на упругопластическом изгибе: R=910 D, максимальное растяжение на 9.9 час. | 0.89 | (c)
55169.081 | 5.786 | 5.77 | -5.264 | -5.28 | -1398 | -1307 | -1322 | 832 | 5245 | 5148 |  | CORR | CIGR | 05:24 | 05:38 | 05:36 | 35 | 152 | 10 | EXT |  | 0.89 | (c)
55203.296 | 6.626 | 6.559 | -4.519 | -4.586 | 1615 | 1732 | 1725 | 395 | 4468 | 5151 | Дефект проката | MIAN | GENE | 06:20 | 06:39 | 06:38 | 118 | 221 |  | INT | Дефект проката Эквивалент потери металла 10%. |  | (c)
55240.13 | 11.075 | 11.062 | -0.2 | -0.213 | -991 | -936 | -825 | 659 | 98 | 5154 |  | CORR | GENE | 06:31 | 06:40 | 06:58 | 115 | 332 | 15 | EXT |  | 0.9 | (c)
55249.206 | 8.876 | 8.843 | -2.364 | -2.397 | -2199 | -2137 | -2093 | 32 | 2346 | 5155 |  | CORR | GENE | 07:40 | 07:50 | 07:57 | 51 | 211 | 10 | EXT |  | 0.89 | (c)
55281.934 | 7.679 | 7.662 | -3.721 | -3.738 | -1812 | -1772 | -1767 | 418 | 3706 | 5158 |  | CORR | CIGR | 06:08 | 06:15 | 06:15 | 32 | 91 | 14 | EXT |  | 0.89 | (c)
55281.986 | 7.731 | 7.711 | -3.669 | -3.689 | -2074 | -2031 | -2004 | 157 | 3657 | 5158 |  | CORR | CIGR | 05:26 | 05:33 | 05:37 | 32 | 139 | 13 | EXT |  | 0.89 | (c)
55285.237 | 10.982 | 10.548 | -0.418 | -0.852 | -1564 | -1460 | -1470 | 667 | 263 | 5158 | Дефект проката | MIAN | GENE | 06:48 | 07:05 | 07:03 | 589 | 187 |  | EXT | Дефект проката Эквивалент потери металла 13%. |  | (c)
55290.745 | 5.09 | 5.073 | -6.37 | -6.387 | -1355 | -1317 | -1324 | 875 | 5073 | 5159 |  | CORR | CIGR | 05:32 | 05:38 | 05:37 | 25 | 62 | 15 | EXT |  | 0.89 | (c)
55301.864 | 4.749 | 4.736 | -6.586 | -6.599 | -1174 | -1122 | -1116 | 1057 | 4736 | 5160 |  | CORR | CIGR | 07:25 | 07:33 | 07:34 | 26 | 116 | 10 | EXT |  | 0.89 | (c)
55333.353 | 3.183 | 3.158 | -8.017 | -8.042 | 1194 | 1346 | 1339 | 747 | 3158 | 5164 |  | CORR | CIGR | 04:16 | 04:41 | 04:40 | 45 | 289 | 11 | EXT |  | 0.89 | (c)
55333.464 | 3.294 | 3.267 | -7.906 | -7.933 | 1185 | 1462 | 1420 | 576 | 3267 | 5164 |  | CORR | GENE | 04:15 | 04:60 | 04:53 | 176 | 470 | 11 | EXT |  | 0.9 | (c)
55341.705 | 0.335 | 0.31 | -10.905 | -10.93 | 989 | 1060 | 1100 | 989 | 310 | 5165 |  | CORR | CIGR | 04:10 | 04:22 | 04:28 | 39 | 222 | 10 | EXT |  | 0.89 | (c)
55350.253 | 8.883 | 8.858 | -2.357 | -2.382 | 412 | 599 | 595 | 412 | 2318 | 5165 |  | CORR | GENE | 02:37 | 03:07 | 03:07 | 64 | 365 | 10 | EXT |  | 0.89 | (c)
55375.004 | 11.409 | 11.34 | -0.081 | -0.15 | 1945 | 2201 | -2159 | 0 | 16 | 5167 |  | CORR | GENE | 02:39 | 03:21 | 03:37 | 134 | 713 | 10 | EXT |  | 0.9 | (c)
55381.276 | 6.191 | 6.162 | -4.749 | -4.778 | 1305 | 1449 | 1442 | 652 | 4728 | 5168 |  | CORR | GENE | 03:42 | 04:05 | 04:04 | 50 | 273 | 10 | EXT |  | 0.89 | (c)
55402.315 | 4.985 | 4.965 | -6.405 | -6.425 | -1567 | -1519 | -1489 | 663 | 4965 | 5170 |  | CORR | CIGR | 05:16 | 05:24 | 05:29 | 28 | 157 | 10 | EXT |  | 0.89 | (c)
55422.424 | 2.409 | 2.351 | -9.026 | -9.084 | -1849 | -1490 | -1568 | 382 | 2351 | 5172 |  | CORR | GENE | 04:12 | 05:10 | 04:57 | 114 | 561 | 11 | EXT | Аномалия находится на упругопластическом изгибе: R=437 D, максимальное растяжение на 12 час. | 0.89 | (c)
55430.489 | 10.474 | 10.444 | -0.961 | -0.991 | -2142 | -2063 | -2022 | 89 | 944 | 5172 |  | CORR | CIGR | 03:25 | 03:37 | 03:44 | 47 | 240 | 10 | EXT | Аномалия находится на упругопластическом изгибе: R=263 D, максимальное растяжение на 11.5 час. | 0.89 | (c)
55474.764 | 9.044 | 8.995 | -0.021 | -0.07 | 890 | 1140 | 1062 | 890 | 7 | 5176 |  | CORR | GENE | 04:13 | 04:53 | 04:41 | 63 | 343 | 11 | EXT |  | 0.89 | (c)
55474.964 | 0.179 | 0.08 | -3.631 | -3.73 | 1157 | 1281 | 1554 | 280 | 80 | 5177 |  | CORR | GENE | 05:15 | 05:35 | 06:19 | 146 | 794 | 13 | EXT |  | 0.9 | (c)
55475.2 | 0.415 | 0.337 | -3.395 | -3.473 | 1307 | 1822 | 1598 | 341 | 337 | 5177 |  | CORR | GENE | 05:39 | 07:02 | 06:26 | 140 | 583 | 11 | EXT |  | 0.9 | (c)
55475.418 | 0.633 | 0.617 | -3.177 | -3.193 | 1546 | 1626 | 1666 | 444 | 617 | 5177 |  | CORR | CIGR | 06:17 | 06:30 | 06:37 | 33 | 241 | 10 | EXT |  | 0.89 | (c)
55475.873 | 1.088 | 1.055 | -2.722 | -2.755 | 1513 | 1721 | 1742 | 260 | 1055 | 5177 |  | CORR | CIGR | 06:12 | 06:46 | 06:49 | 40 | 458 | 13 | EXT |  | 0.89 | (c)
55476.024 | 1.239 | 1.227 | -2.571 | -2.583 | 1117 | 1174 | 1180 | 987 | 1227 | 5177 |  | CORR | CIGR | 05:08 | 05:17 | 05:18 | 30 | 127 | 10 | EXT |  | 0.89 | (c)
55477.373 | 2.588 | 2.545 | -1.222 | -1.265 | 1451 | 1577 | 1568 | 545 | 1181 | 5177 |  | CORR | GENE | 06:02 | 06:22 | 06:21 | 84 | 235 | 10 | EXT |  | 0.89 | (c)
55477.838 | 3.053 | 3.029 | -0.757 | -0.781 | 1570 | 1706 | 1688 | 423 | 703 | 5177 |  | CORR | GENE | 06:21 | 06:43 | 06:40 | 78 | 238 | 14 | EXT |  | 0.89 | (c)
55478.803 | 0.208 | 0.052 | -9.362 | -9.518 | -2152 | -1794 | -1715 | 79 | 52 | 5178 |  | CORR | GENE | 04:46 | 05:44 | 05:57 | 217 | 874 | 10 | EXT |  | 0.91 | (c)
55478.993 | 0.398 | 0.388 | -9.172 | -9.182 | -1614 | -1529 | -1542 | 616 | 388 | 5178 |  | CORR | CIGR | 06:13 | 06:27 | 06:25 | 29 | 145 | 10 | EXT |  | 0.89 | (c)
55479.256 | 0.661 | 0.59 | -8.909 | -8.98 | -1701 | -1583 | -1517 | 529 | 590 | 5178 |  | CORR | GENE | 05:59 | 06:18 | 06:29 | 156 | 369 | 11 | EXT |  | 0.9 | (c)
55479.402 | 0.807 | 0.777 | -8.763 | -8.793 | -2175 | -2076 | -1736 | 56 | 777 | 5178 |  | CORR | GENE | 04:43 | 04:59 | 05:53 | 130 | 876 | 10 | EXT | Аномалия находится на упругопластическом изгибе: R=971 D, максимальное растяжение на 1.3 час. | 0.9 | (c)
55479.95 | 1.355 | 1.33 | -8.215 | -8.24 | 2021 | -2035 | -2148 | 0 | 1330 | 5178 |  | CORR | GENE | 03:60 | 05:05 | 04:47 | 82 | 584 | 14 | EXT | Аномалия находится на упругопластическом изгибе: R=833 D, максимальное растяжение на 1.1 час. | 0.89 | (c)
55481.741 | 3.146 | 3.127 | -6.424 | -6.443 | 2054 | 2142 | 2157 | 0 | 3127 | 5178 |  | CORR | CIGR | 04:05 | 04:19 | 04:22 | 39 | 206 | 10 | EXT | Аномалия находится на упругопластическом изгибе: R=526 D, максимальное растяжение на 0.7 час. | 0.89 | (c)
55483.098 | 4.503 | 4.494 | -5.067 | -5.076 | -1175 | -1144 | -1131 | 1056 | 4494 | 5178 |  | CORR | CIGR | 07:24 | 07:29 | 07:31 | 24 | 87 | 12 | EXT | Аномалия находится на упругопластическом изгибе: R=430 D, максимальное растяжение на 0.6 час. | 0.89 | (c)
55483.285 | 4.69 | 4.4 | -4.88 | -5.17 | -1291 | -1274 | -1238 | 940 | 4400 | 5178 |  | CORR | GENE | 07:05 | 07:08 | 07:14 | 330 | 105 | 12 | EXT | Аномалия находится на упругопластическом изгибе: R=420 D, максимальное растяжение на 0.5 час. | 0.93 | (c)
55487.849 | 9.254 | 8.778 | -0.316 | -0.792 | -2201 | -2178 | -2167 | 29 | 66 | 5178 |  | CORR | GENE | 04:38 | 04:42 | 04:44 | 726 | 68 | 10 | EXT | Аномалия находится на упругопластическом изгибе: R=371 D, максимальное растяжение на 0.1 час. | 0.95 | (c)
55491.941 | 3.776 | 3.716 | -7.464 | -7.524 | -1998 | -1955 | -1968 | 232 | 3716 | 5179 |  | CORR | GENE | 04:39 | 04:46 | 04:44 | 243 | 61 | 14 | EXT | Аномалия находится на упругопластическом изгибе: R=423 D, максимальное растяжение на 11.6 час. | 0.92 | (c)
55492.493 | 4.328 | 4.256 | -6.912 | -6.984 | -2188 | -2139 | -2152 | 42 | 4256 | 5179 |  | CORR | GENE | 04:08 | 04:16 | 04:14 | 286 | 73 | 10 | EXT | Аномалия находится на упругопластическом изгибе: R=435 D, максимальное растяжение на 11.6 час. | 0.92 | (c)
55507.267 | 7.862 | 7.679 | -3.193 | -3.376 | -1476 | -867 | -1014 | 552 | 3034 | 5180 |  | CORR | GENE | 05:16 | 06:54 | 06:30 | 342 | 924 | 15 | EXT |  | 0.95 | (c)
55508.754 | 9.349 | 9.337 | -1.706 | -1.718 | -1611 | -1572 | -1567 | 620 | 1691 | 5180 |  | CORR | CIGR | 04:54 | 05:00 | 05:01 | 27 | 88 | 10 | EXT |  | 0.89 | (c)
55509.823 | 10.418 | 10.407 | -0.637 | -0.648 | -1502 | -1464 | -1462 | 729 | 625 | 5180 |  | CORR | CIGR | 05:11 | 05:17 | 05:18 | 23 | 79 | 12 | EXT |  | 0.89 | (c)
55510.31 | 10.905 | 10.893 | -0.15 | -0.162 | -1363 | -1330 | -1322 | 867 | 141 | 5180 |  | CORR | CIGR | 05:34 | 05:39 | 05:40 | 21 | 82 | 11 | EXT |  | 0.89 | (c)
55510.413 | 11.008 | 10.988 | -0.047 | -0.067 | -2074 | -1977 | -1716 | 156 | 9 | 5180 |  | CORR | GENE | 03:39 | 03:55 | 04:37 | 58 | 717 | 11 | EXT |  | 0.89 | (c)
55510.607 | 0.147 | 0.133 | -11.043 | -11.057 | -1608 | -1438 | -1476 | 622 | 133 | 5181 |  | CORR | CIGR | 05:18 | 05:45 | 05:39 | 46 | 265 | 10 | EXT |  | 0.89 | (c)
55517.752 | 7.292 | 7.282 | -3.898 | -3.908 | -1304 | -1240 | -1249 | 926 | 3882 | 5181 |  | CORR | CIGR | 06:07 | 06:17 | 06:16 | 26 | 110 | 10 | EXT |  | 0.89 | (c)
55517.856 | 7.396 | 7.385 | -3.794 | -3.805 | -1271 | -1216 | -1219 | 959 | 3778 | 5181 |  | CORR | CIGR | 06:12 | 06:21 | 06:21 | 27 | 104 | 10 | EXT |  | 0.89 | (c)
55519.243 | 8.783 | 8.756 | -2.407 | -2.434 | -1492 | -1442 | -1360 | 738 | 2390 | 5181 |  | CORR | CIGR | 05:37 | 05:45 | 05:58 | 44 | 264 | 10 | EXT |  | 0.89 | (c)
55520.299 | 9.839 | 9.793 | -1.351 | -1.397 | -2158 | -1976 | -1958 | 72 | 1195 | 5181 |  | CORR | GENE | 03:49 | 04:18 | 04:21 | 202 | 400 | 10 | EXT |  | 0.91 | (c)
55531.724 | 10.074 | 10.062 | -1.226 | -1.238 | -2077 | -2045 | -2023 | 153 | 1213 | 5182 |  | CORR | CIGR | 04:29 | 04:35 | 04:38 | 25 | 107 | 11 | EXT |  | 0.89 | (c)
55536.111 | 3.161 | 3.151 | -7.734 | -7.744 | 1912 | 1949 | 1951 | 240 | 3151 | 5183 |  | CORR | CIGR | 06:03 | 06:09 | 06:09 | 24 | 79 | 10 | EXT |  | 0.89 | (c)
55546 | 2.155 | 2.145 | -9.015 | -9.025 | 1384 | 1434 | 1433 | 748 | 2145 | 5184 |  | CORR | CIGR | 06:22 | 06:30 | 06:30 | 20 | 99 | 12 | EXT |  | 0.89 | (c)
55557.65 | 2.635 | 2.63 | -8.8 | -8.805 | -1030 | -972 | -993 | 956 | 2630 | 5185 |  | CORR | CIGR | 07:40 | 07:49 | 07:46 | 25 | 74 | 12 | EXT |  | 0.89 | (c)
55572.081 | 5.631 | 5.426 | -5.569 | -5.774 | -2226 | -1832 | -1735 | 5 | 5426 | 5186 |  | CORR | GENE | 05:26 | 06:30 | 06:45 | 216 | 981 | 11 | EXT |  | 0.91 | (c)
55572.685 | 6.235 | 6.187 | -4.965 | -5.013 | -2175 | -1484 | -1656 | 55 | 4854 | 5186 |  | CORR | GENE | 05:34 | 07:26 | 06:58 | 159 | 1038 | 10 | EXT |  | 0.9 | (c)
55604.093 | 3.703 | 3.601 | -7.787 | -7.889 | 1415 | 1579 | 1677 | 291 | 3601 | 5189 |  | CORR | GENE | 06:22 | 06:49 | 07:05 | 142 | 524 | 13 | EXT |  | 0.9 | (c)
55638.772 | 4.077 | 4.052 | -7.268 | -7.293 | 1024 | 1081 | 1111 | 1024 | 4052 | 5192 |  | CORR | CIGR | 05:24 | 05:33 | 05:38 | 34 | 174 | 15 | EXT |  | 0.89 | (c)
55638.934 | 4.239 | 4.161 | -7.106 | -7.184 | 820 | 983 | 1051 | 820 | 4161 | 5192 |  | CORR | GENE | 04:51 | 05:17 | 05:28 | 115 | 463 | 10 | EXT |  | 0.89 | (c)
55640.45 | 5.755 | 5.699 | -5.59 | -5.646 | 708 | 958 | 869 | 708 | 5576 | 5192 |  | CORR | GENE | 04:33 | 05:13 | 04:59 | 70 | 323 | 11 | EXT |  | 0.89 | (c)
55642.731 | 8.036 | 7.996 | -3.309 | -3.349 | 1076 | 1241 | 1255 | 798 | 3288 | 5192 |  | CORR | GENE | 05:32 | 05:59 | 06:01 | 61 | 357 | 13 | EXT |  | 0.89 | (c)
55709.081 | 6.281 | 6.266 | -4.994 | -5.009 | -1276 | -1085 | -1137 | 955 | 4962 | 5198 |  | CORR | CIGR | 06:05 | 06:36 | 06:27 | 47 | 277 | 10 | EXT |  | 0.89 | (c)
55720.099 | 6.024 | 5.979 | -5.451 | -5.496 | -2204 | -2066 | -2043 | 27 | 5446 | 5199 |  | CORR | GENE | 03:24 | 03:46 | 03:50 | 50 | 322 | 10 | EXT |  | 0.89 | (c)
55759.359 | 0.094 | 0.076 | -11.266 | -11.284 | 219 | 343 | 332 | 219 | 76 | 5203 |  | CORR | CIGR | 03:35 | 03:55 | 03:53 | 36 | 225 | 11 | EXT |  | 0.89 | (c)
55782.343 | 0.443 | 0.428 | -10.887 | -10.902 | -2212 | -2190 | -2174 | 19 | 428 | 5205 |  | CORR | CIGR | 04:26 | 04:30 | 04:33 | 21 | 76 | 10 | EXT |  | 0.89 | (c)
55796.899 | 3.669 | 3.645 | -7.726 | -7.75 | 2013 | 2132 | 2112 | 20 | 3645 | 5206 |  | CORR | CIGR | 07:20 | 07:39 | 07:36 | 40 | 198 | 11 | EXT |  | 0.89 | (c)
55799.241 | 6.011 | 5.98 | -5.384 | -5.415 | 2063 | 2145 | 2168 | 0 | 5370 | 5206 |  | CORR | CIGR | 07:28 | 07:41 | 07:45 | 45 | 210 | 10 | EXT |  | 0.89 | (c)
55800.806 | 7.576 | 7.069 | -3.819 | -4.326 | 2187 | 2220 | 2208 | 1 | 3279 | 5206 |  | CORR | AXGR | 07:48 | 07:53 | 07:51 | 1047 | 43 | 10 | EXT |  | 0.96 | (c)
55800.835 | 7.605 | 7.58 | -3.79 | -3.815 | 1902 | 1992 | 1995 | 143 | 3785 | 5206 |  | CORR | CIGR | 07:02 | 07:17 | 07:17 | 30 | 186 | 12 | EXT |  | 0.89 | (c)
55803.095 | 9.865 | 9.814 | -1.53 | -1.581 | 2163 | 2221 | -2110 | 0 | 1519 | 5206 |  | CORR | GENE | 07:44 | 07:54 | 08:15 | 62 | 378 | 12 | EXT |  | 0.89 | (c)
55804.449 | 11.219 | 11.208 | -0.176 | -0.187 | 2144 | 2220 | 2204 | 0 | 162 | 5206 |  | CORR | CIGR | 07:41 | 07:53 | 07:51 | 25 | 119 | 10 | EXT |  | 0.89 | (c)
55816.17 | 0.085 | 0.066 | -11.205 | -11.224 | -495 | -413 | -405 | 315 | 66 | 5208 |  | CORR | CIGR | 08:21 | 08:34 | 08:35 | 39 | 179 | 11 | EXT |  | 0.89 | (c)
55820.166 | 4.081 | 4.054 | -7.209 | -7.236 | -871 | -715 | -737 | 602 | 4054 | 5208 |  | CORR | GENE | 07:20 | 07:45 | 07:42 | 59 | 270 | 12 | EXT |  | 0.89 | (c)
55822.94 | 6.855 | 6.825 | -4.435 | -4.465 | -1167 | -1105 | -1068 | 969 | 4426 | 5208 |  | CORR | CIGR | 06:32 | 06:42 | 06:48 | 39 | 198 | 10 | EXT |  | 0.89 | (c)
55836.45 | 9.075 | 9.012 | -2.155 | -2.218 | 974 | 1160 | 1439 | 326 | 1999 | 5209 |  | CORR | GENE | 03:16 | 03:46 | 04:31 | 219 | 931 | 12 | EXT |  | 0.91 | (c)
55854.611 | 4.526 | 4.513 | -7.009 | -7.022 | 2011 | -2079 | -2228 | 0 | 4513 | 5211 |  | CORR | GENE | 07:32 | 08:32 | 08:08 | 84 | 444 | 11 | EXT |  | 0.89 | (c)
55884.24 | 0 | -0.032 | -11.42 | -11.452 | 760 | 967 | 992 | 760 |  | 5214 | Нарушение формы кольцевого шва | GWAN |  | 04:46 | 05:19 | 05:23 | 0 | 463 |  | EXT | Нарушение формы кольцевого шва |  | (c)
55889.503 | 5.263 | 5.237 | -6.157 | -6.183 | 2016 | 2076 | 2086 | 75 | 5237 | 5214 |  | CORR | CIGR | 08:09 | 08:18 | 08:20 | 35 | 140 | 10 | EXT |  | 0.89 | (c)
55895.77 | 0.11 | 0.082 | -11.19 | -11.218 | -286 | -135 | -119 | 0 | 82 | 5215 |  | CORR | GENE | 07:02 | 07:26 | 07:29 | 81 | 333 | 10 | EXT |  | 0.89 | (c)
55895.828 | 0.168 | 0.116 | -11.132 | -11.184 | -1589 | -1447 | -1355 | 1121 | 116 | 5215 |  | CORR | GENE | 03:32 | 03:55 | 04:10 | 68 | 467 | 11 | EXT |  | 0.89 | (c)
55898.705 | 3.045 | 3.035 | -8.255 | -8.265 | -202 | -155 | -150 | 98 | 3035 | 5215 |  | CORR | CIGR | 07:16 | 07:23 | 07:24 | 24 | 104 | 13 | EXT |  | 0.89 | (c)
55898.811 | 3.151 | 3.114 | -8.149 | -8.186 | -303 | -229 | -202 | 101 | 3114 | 5215 |  | CORR | GENE | 06:59 | 07:11 | 07:16 | 51 | 202 | 14 | EXT |  | 0.89 | (c)
55899.035 | 3.375 | 3.301 | -7.925 | -7.999 | -230 | -144 | -148 | 67 | 3301 | 5215 |  | CORR | GENE | 07:11 | 07:25 | 07:24 | 86 | 163 | 10 | EXT |  | 0.89 | (c)
55899.35 | 3.69 | 3.667 | -7.61 | -7.633 | -410 | -331 | -215 | 20 | 3667 | 5215 |  | CORR | GENE | 06:42 | 06:55 | 07:14 | 59 | 390 | 10 | EXT |  | 0.89 | (c)
55899.487 | 3.827 | 3.81 | -7.473 | -7.49 | -293 | -146 | -161 | 30 | 3810 | 5215 |  | CORR | GENE | 07:01 | 07:25 | 07:22 | 64 | 264 | 12 | EXT |  | 0.89 | (c)
55901.323 | 5.663 | 5.577 | -5.637 | -5.723 | -224 | -148 | -132 | 40 | 5577 | 5215 |  | CORR | GENE | 07:12 | 07:24 | 07:27 | 107 | 184 | 10 | EXT |  | 0.89 | (c)
55902.459 | 6.799 | 6.718 | -4.501 | -4.582 | -1282 | -1091 | -812 | 342 | 4413 | 5215 |  | CORR | GENE | 04:21 | 04:52 | 05:37 | 169 | 940 | 10 | EXT |  | 0.9 | (c)
55902.62 | 6.96 | 6.925 | -4.34 | -4.375 | -528 | -165 | -291 | 55 | 4314 | 5215 |  | CORR | GENE | 06:23 | 07:22 | 07:01 | 61 | 473 | 12 | EXT |  | 0.89 | (c)
55903.148 | 7.488 | 7.39 | -3.812 | -3.91 | -634 | -310 | -366 | 99 | 3789 | 5215 |  | CORR | GENE | 06:06 | 06:58 | 06:49 | 121 | 534 | 11 | EXT |  | 0.9 | (c)
55903.758 | 8.098 | 8.08 | -3.202 | -3.22 | -565 | -440 | -430 | 296 | 3172 | 5215 |  | CORR | GENE | 06:17 | 06:37 | 06:39 | 48 | 268 | 10 | EXT |  | 0.89 | (c)
55904.207 | 8.547 | 8.523 | -2.753 | -2.777 | -721 | -605 | -597 | 473 | 2714 | 5215 |  | CORR | GENE | 05:52 | 06:11 | 06:12 | 63 | 248 | 12 | EXT |  | 0.89 | (c)
55904.521 | 8.861 | 8.763 | -2.439 | -2.537 | -730 | -608 | -486 | 242 | 2418 | 5215 |  | CORR | GENE | 05:50 | 06:10 | 06:30 | 119 | 488 | 10 | EXT |  | 0.89 | (c)
55905.246 | 9.586 | 9.576 | -1.714 | -1.724 | -211 | -175 | -169 | 127 | 1704 | 5215 |  | CORR | CIGR | 07:14 | 07:20 | 07:21 | 20 | 85 | 10 | EXT |  | 0.89 | (c)
55905.481 | 9.821 | 9.771 | -1.479 | -1.529 | -317 | -270 | -281 | 246 | 1391 | 5215 |  | CORR | GENE | 06:57 | 07:05 | 07:03 | 138 | 70 | 11 | EXT |  | 0.9 | (c)
55906.553 | 10.893 | 10.867 | -0.407 | -0.433 | -459 | -183 | -263 | 68 | 91 | 5215 |  | CORR | GENE | 06:34 | 07:19 | 07:06 | 342 | 392 | 15 | EXT |  | 0.95 | (c)
55906.983 | 0.023 | 0.022 | -11.162 | -11.163 | -1052 | -758 | -763 | 474 | 22 | 5216 |  | CORR | GENE | 06:30 | 07:18 | 07:17 | 84 | 578 | 14 | EXT | Аномалия находится на отводе. | 0.89 | (c)
55907.697 | 0.737 | 0.692 | -10.448 | -10.493 | -1013 | -746 | -846 | 679 | 692 | 5216 |  | CORR | GENE | 06:37 | 07:20 | 07:04 | 70 | 334 | 11 | EXT | Аномалия находится на отводе. | 0.89 | (c)
55912.552 | 5.592 | 5.571 | -5.593 | -5.614 | -1356 | -1313 | -1259 | 1162 | 5553 | 5216 |  | CORR | GENE | 05:41 | 05:48 | 05:57 | 61 | 195 | 11 | EXT | Аномалия находится на отводе. | 0.89 | (c)
55917.872 | 10.912 | 10.806 | -0.273 | -0.379 | -1488 | -1069 | -1206 | 924 | 221 | 5216 |  | CORR | GENE | 05:20 | 06:27 | 06:05 | 158 | 564 | 13 | EXT | Аномалия находится на отводе. | 0.9 | (c)
55918.574 | 0.429 | 0.42 | -11.061 | -11.07 | -1754 | -1713 | -1704 | 477 | 420 | 5217 |  | CORR | CIGR | 05:59 | 06:06 | 06:07 | 25 | 100 | 12 | EXT |  | 0.89 | (c)
55918.931 | 0.786 | 0.722 | -10.704 | -10.768 | -1839 | -1664 | -1721 | 392 | 722 | 5217 |  | CORR | GENE | 05:45 | 06:13 | 06:04 | 82 | 235 | 14 | EXT |  | 0.89 | (c)
55919.276 | 1.131 | 1.109 | -10.359 | -10.381 | -1900 | -1864 | -1778 | 331 | 1109 | 5217 |  | CORR | GENE | 05:35 | 05:41 | 05:55 | 59 | 243 | 10 | EXT |  | 0.89 | (c)
55919.475 | 1.33 | 1.32 | -10.16 | -10.17 | -1866 | -1802 | -1809 | 364 | 1320 | 5217 |  | CORR | CIGR | 05:41 | 05:51 | 05:50 | 23 | 113 | 11 | EXT |  | 0.89 | (c)
55919.584 | 1.439 | 1.43 | -10.051 | -10.06 | -1851 | -1801 | -1784 | 380 | 1430 | 5217 |  | CORR | CIGR | 05:43 | 05:51 | 05:54 | 25 | 133 | 12 | EXT |  | 0.89 | (c)
55919.884 | 1.739 | 1.679 | -9.751 | -9.811 | -1859 | -1808 | -1755 | 372 | 1679 | 5217 |  | CORR | GENE | 05:42 | 05:50 | 05:59 | 71 | 208 | 10 | EXT |  | 0.89 | (c)
55920.134 | 1.989 | 1.943 | -9.501 | -9.547 | -2052 | -1870 | -1694 | 178 | 1943 | 5217 |  | CORR | GENE | 05:11 | 05:40 | 06:09 | 204 | 717 | 13 | EXT |  | 0.91 | (c)
55920.383 | 2.238 | 2.223 | -9.252 | -9.267 | 1554 | 1589 | 1682 | 422 | 2223 | 5217 |  | CORR | CIGR | 02:53 | 02:58 | 03:13 | 41 | 254 | 10 | EXT |  | 0.89 | (c)
55920.538 | 2.393 | 2.307 | -9.097 | -9.183 | -2104 | -2021 | -1917 | 126 | 2307 | 5217 |  | CORR | GENE | 05:02 | 05:16 | 05:33 | 125 | 375 | 13 | EXT |  | 0.9 | (c)
55922.689 | 4.544 | 4.482 | -6.946 | -7.008 | -1415 | -1330 | -1253 | 816 | 4482 | 5217 |  | CORR | GENE | 06:54 | 07:07 | 07:20 | 97 | 323 | 10 | EXT |  | 0.89 | (c)
55924.5 | 6.355 | 6.207 | -5.135 | -5.283 | -1440 | -1421 | -1413 | 791 | 5087 | 5217 |  | CORR | GENE | 06:50 | 06:53 | 06:54 | 196 | 53 | 11 | EXT |  | 0.91 | (c)
55924.705 | 6.56 | 6.522 | -4.93 | -4.968 | -1356 | -1235 | -1018 | 680 | 4781 | 5217 |  | CORR | GENE | 07:03 | 07:23 | 07:58 | 187 | 676 | 10 | EXT |  | 0.9 | (c)
55925.013 | 6.868 | 6.843 | -4.622 | -4.647 | -1644 | -1282 | -1413 | 587 | 4414 | 5217 |  | CORR | GENE | 06:17 | 07:15 | 06:54 | 233 | 461 | 12 | EXT |  | 0.92 | (c)
55933.587 | 3.952 | 3.914 | -7.318 | -7.356 | 1864 | 1979 | 1966 | 162 | 3914 | 5218 |  | CORR | GENE | 05:19 | 05:38 | 05:36 | 56 | 205 | 12 | EXT |  | 0.89 | (c)
55936.324 | 6.689 | 6.4 | -4.581 | -4.87 | 1502 | 1575 | 1562 | 610 | 4207 | 5218 |  | CORR | GENE | 04:21 | 04:33 | 04:31 | 663 | 118 | 11 | EXT |  | 0.95 | (c)
55936.768 | 7.133 | 7.107 | -4.137 | -4.163 | 1506 | 1623 | 1598 | 540 | 4121 | 5218 |  | CORR | CIGR | 04:22 | 04:40 | 04:36 | 42 | 184 | 10 | EXT |  | 0.89 | (c)
55936.897 | 7.262 | 7.2 | -4.008 | -4.07 | 1426 | 1567 | 1520 | 617 | 2758 | 5218 |  | CORR | GENE | 04:09 | 04:31 | 04:24 | 1312 | 187 | 12 | EXT |  | 0.98 | (c)
55938.251 | 8.616 | 8.591 | -2.654 | -2.679 | 1242 | 1429 | 1410 | 652 | 2632 | 5218 |  | CORR | CIGR | 03:39 | 04:09 | 04:06 | 47 | 337 | 10 | EXT |  | 0.89 | (c)
55939.674 | 10.039 | 9.996 | -1.231 | -1.274 | 1445 | 1609 | 1582 | 512 | 1202 | 5218 |  | CORR | GENE | 04:12 | 04:38 | 04:34 | 72 | 274 | 10 | EXT |  | 0.89 | (c)
55941.333 | 0.428 | 0.275 | -11.047 | -11.2 | 1415 | 1603 | 1877 | 0 | 275 | 5219 |  | CORR | GENE | 04:27 | 04:58 | 05:42 | 282 | 923 | 11 | EXT |  | 0.92 | (c)
55991.463 | 4.743 | 4.725 | -6.732 | -6.75 | -2128 | -1953 | -1996 | 1865 | 4725 | 5223 |  | CORR | GENE | 03:12 | 03:40 | 03:33 | 53 | 263 | 11 | EXT | Аномалия находится на отводе. | 0.89 | (c)
55998.112 | 11.392 | 11.374 | -0.083 | -0.101 | -185 | -26 | -19 | 0 | 23 | 5223 |  | CORR | GENE | 08:26 | 08:51 | 08:52 | 78 | 332 | 11 | EXT | Аномалия находится на отводе. | 0.89 | (c)
55998.168 | 11.448 | 11.391 | -0.027 | -0.084 | -1932 | -1776 | -1551 | 1170 | 11 | 5223 |  | CORR | GENE | 03:44 | 04:09 | 04:45 | 73 | 761 | 14 | EXT | Аномалия находится на отводе. | 0.89 | (c)
56004.019 | 5.824 | 5.707 | -5.671 | -5.788 | -1712 | -1635 | -1581 | 519 | 5650 | 5224 |  | CORR | GENE | 06:11 | 06:24 | 06:33 | 138 | 262 | 10 | EXT | Аномалия находится на упругопластическом изгибе: R=386 D, максимальное растяжение на 6.5 час. | 0.96 | (c)
56004.209 | 6.014 | 5.948 | -5.481 | -5.547 | -1988 | -1915 | -1752 | 243 | 5468 | 5224 |  | CORR | GENE | 05:27 | 05:39 | 06:05 | 79 | 471 | 14 | EXT | Аномалия находится на упругопластическом изгибе: R=384 D, максимальное растяжение на 6.5 час. | 0.95 | (c)
56006.709 | 8.514 | 8.501 | -2.981 | -2.994 | -1946 | -1912 | -1899 | 284 | 2969 | 5224 |  | CORR | CIGR | 05:34 | 05:39 | 05:41 | 25 | 95 | 10 | EXT | Аномалия находится на упругопластическом изгибе: R=387 D, максимальное растяжение на 6.4 час. | 0.9 | (c)
56006.884 | 8.689 | 8.667 | -2.806 | -2.828 | -1767 | -1711 | -1711 | 464 | 2793 | 5224 |  | CORR | CIGR | 06:03 | 06:12 | 06:12 | 35 | 112 | 10 | EXT | Аномалия находится на упругопластическом изгибе: R=387 D, максимальное растяжение на 6.4 час. | 0.93 | (c)
56008.282 | 10.087 | 10.064 | -1.408 | -1.431 | -2168 | -2106 | -2112 | 63 | 1396 | 5224 |  | CORR | CIGR | 04:58 | 05:08 | 05:07 | 35 | 112 | 10 | EXT | Аномалия находится на упругопластическом изгибе: R=397 D, максимальное растяжение на 6.3 час. | 0.89 | (c)
56012.969 | 3.279 | 3.27 | -8.081 | -8.09 | -1076 | -1025 | -1024 | 973 | 3270 | 5225 |  | CORR | CIGR | 07:30 | 07:39 | 07:39 | 29 | 104 | 10 | EXT | Аномалия находится на упругопластическом изгибе: R=445 D, максимальное растяжение на 6.1 час. | 0.89 | (c)
56013.204 | 3.514 | 3.505 | -7.846 | -7.855 | -1047 | -1016 | -1006 | 965 | 3505 | 5225 |  | CORR | CIGR | 07:35 | 07:40 | 07:42 | 23 | 83 | 10 | EXT | Аномалия находится на упругопластическом изгибе: R=447 D, максимальное растяжение на 6.1 час. | 0.89 | (c)
56013.571 | 3.881 | 3.87 | -7.479 | -7.49 | 1727 | 1766 | 1775 | 406 | 3870 | 5225 |  | CORR | CIGR | 03:03 | 03:09 | 03:10 | 24 | 97 | 10 | EXT | Аномалия находится на упругопластическом изгибе: R=448 D, максимальное растяжение на 6.1 час. | 0.89 | (c)
56027.329 | 6.279 | 6.267 | -4.936 | -4.948 | -1668 | -1621 | -1625 | 563 | 4917 | 5226 |  | CORR | CIGR | 06:39 | 06:47 | 06:46 | 31 | 86 | 11 | EXT | Аномалия находится на упругопластическом изгибе: R=485 D, максимальное растяжение на 5.7 час. | 0.89 | (c)
56064.983 | 1.873 | 1.866 | -9.562 | -9.569 | 1956 | 1990 | 1992 | 1956 | 1866 | 5230 |  | CORR | CIGR | 05:26 | 05:31 | 05:31 | 22 | 72 | 10 | EXT |  | 0.89 | (c)
56069.405 | 6.295 | 6.276 | -5.14 | -5.159 | 1588 | 1645 | 1644 | 1588 | 5127 | 5230 |  | CORR | CIGR | 04:26 | 04:35 | 04:35 | 32 | 112 | 13 | EXT |  | 0.89 | (c)
56210.887 | 1.402 | 1.391 | -9.278 | -9.289 | -1747 | -1687 | -1693 | 484 | 1391 | 5243 |  | CORR | CIGR | 07:30 | 07:40 | 07:39 | 24 | 107 | 10 | EXT |  | 0.89 | (c)
56262.458 | 8.373 | 8.33 | -3.022 | -3.065 | -1886 | -1774 | -1782 | 345 | 2983 | 5247 |  | CORR | GENE | 06:41 | 06:59 | 06:57 | 82 | 208 | 10 | EXT |  | 0.89 | (c)
56263.187 | 9.102 | 8.958 | -2.293 | -2.437 | -1731 | -1504 | -1550 | 499 | 2238 | 5247 |  | CORR | GENE | 07:06 | 07:42 | 07:35 | 199 | 363 | 11 | EXT |  | 0.91 | (c)
56276.32 | 10.84 | 10.751 | -0.045 | -0.134 | 327 | 635 | 888 | 327 | 23 | 5248 |  | CORR | GENE | 01:19 | 02:09 | 02:50 | 111 | 1123 | 13 | EXT |  | 0.9 | (c)
56276.346 | 10.866 | 10.774 | -0.019 | -0.111 | -2120 | -2040 | -1790 | 111 | 14 | 5248 |  | CORR | GENE | 06:44 | 06:57 | 07:37 | 97 | 659 | 13 | EXT |  | 0.89 | (c)
56285.751 | 9.386 | 9.293 | -1.764 | -1.857 | -1744 | -1674 | -1460 | 487 | 1748 | 5249 |  | CORR | GENE | 06:47 | 06:58 | 07:32 | 109 | 567 | 11 | EXT |  | 0.89 | (c)
56286.258 | 9.893 | 9.878 | -1.257 | -1.272 | -1820 | -1781 | -1676 | 411 | 1226 | 5249 |  | CORR | CIGR | 06:34 | 06:41 | 06:58 | 46 | 288 | 10 | EXT |  | 0.89 | (c)
56286.404 | 10.039 | 10.016 | -1.111 | -1.134 | -1844 | -1785 | -1762 | 387 | 1082 | 5249 |  | CORR | GENE | 06:30 | 06:40 | 06:44 | 52 | 164 | 10 | EXT |  | 0.89 | (c)
56294.77 | 7.255 | 7.219 | -4.22 | -4.256 | -1830 | -1668 | -1657 | 400 | 4194 | 5250 |  | CORR | GENE | 06:53 | 07:20 | 07:21 | 62 | 347 | 10 | EXT |  | 0.89 | (c)
56298.502 | 10.987 | 10.957 | -0.488 | -0.518 | -1914 | -1825 | -1745 | 317 | 472 | 5250 |  | CORR | CIGR | 06:40 | 06:54 | 07:07 | 46 | 337 | 11 | EXT |  | 0.89 | (c)
56299.862 | 0.872 | 0.849 | -10.393 | -10.416 | 1998 | 2078 | 2100 | 29 | 849 | 5251 |  | CORR | CIGR | 04:36 | 04:49 | 04:53 | 35 | 204 | 11 | EXT |  | 0.89 | (c)
56299.973 | 0.983 | 0.971 | -10.282 | -10.294 | -1708 | -1626 | -1642 | 523 | 971 | 5251 |  | CORR | CIGR | 06:38 | 06:52 | 06:49 | 35 | 131 | 11 | EXT |  | 0.89 | (c)
56301.452 | 2.462 | 2.437 | -8.803 | -8.828 | -1769 | -1636 | -1643 | 462 | 2437 | 5251 |  | CORR | GENE | 06:29 | 06:50 | 06:49 | 49 | 251 | 12 | EXT |  | 0.89 | (c)
56306.419 | 7.429 | 7.408 | -3.836 | -3.857 | -1066 | -850 | -930 | 793 | 3807 | 5251 |  | CORR | GENE | 08:22 | 08:57 | 08:44 | 50 | 273 | 12 | EXT |  | 0.89 | (c)
56307.593 | 8.603 | 8.539 | -2.662 | -2.726 | -1906 | -1774 | -1643 | 324 | 2635 | 5251 |  | CORR | GENE | 06:06 | 06:28 | 06:49 | 91 | 527 | 13 | EXT |  | 0.89 | (c)
56308.795 | 9.805 | 9.785 | -1.46 | -1.48 | 1667 | 1781 | 1773 | 351 | 1441 | 5251 |  | CORR | CIGR | 03:43 | 04:02 | 04:00 | 39 | 213 | 10 | EXT |  | 0.89 | (c)
56312.221 | 1.966 | 1.935 | -9.469 | -9.5 | 1347 | 1707 | 1597 | 384 | 1935 | 5252 |  | CORR | GENE | 06:22 | 07:20 | 07:02 | 84 | 500 | 10 | EXT |  | 0.89 | (c)
56315.846 | 5.591 | 5.535 | -5.844 | -5.9 | 1586 | 1714 | 1767 | 282 | 5535 | 5252 |  | CORR | GENE | 07:01 | 07:21 | 07:30 | 74 | 362 | 10 | EXT |  | 0.89 | (c)
56321.69 | 0 | -0.049 | -11.36 | -11.409 | -48 | 119 | 71 | 0 |  | 5253 | Нарушение формы кольцевого шва | GWAN |  | 02:05 | 02:32 | 02:24 | 0 | 238 |  | EXT | Нарушение формы кольцевого шва |  | (c)
56329.242 | 7.552 | 7.536 | -3.808 | -3.824 | 905 | 1137 | 1055 | 905 | 3768 | 5253 |  | CORR | GENE | 04:39 | 05:16 | 05:03 | 56 | 300 | 10 | EXT |  | 0.89 | (c)
56378.481 | 11.136 | 11.064 | -0.204 | -0.276 | -715 | -655 | -668 | 621 | 77 | 5257 |  | CORR | GENE | 07:25 | 07:34 | 07:32 | 199 | 94 | 15 | EXT | Аномалия находится на упругопластическом изгибе: R=366 D, максимальное растяжение на 11.1 час. | 0.92 | (c)
56382.305 | 3.62 | 3.593 | -7.47 | -7.497 | -616 | -521 | -525 | 434 | 3593 | 5258 |  | CORR | CIGR | 08:20 | 08:36 | 08:35 | 40 | 181 | 11 | EXT | Аномалия находится на упругопластическом изгибе: R=362 D, максимальное растяжение на 11 час. | 0.89 | (c)
56393.483 | 3.708 | 3.667 | -7.632 | -7.673 | 2143 | -2153 | -2145 | 0 | 3667 | 5259 |  | CORR | GENE | 05:56 | 06:23 | 06:24 | 56 | 347 | 10 | EXT | Аномалия находится на упругопластическом изгибе: R=901 D, максимальное растяжение на 5.3 час. | 0.89 | (c)
56395.472 | 5.697 | 5.648 | -5.643 | -5.692 | 1864 | 2089 | 2196 | 0 | 5603 | 5259 |  | CORR | GENE | 05:11 | 05:47 | 06:05 | 89 | 663 | 10 | EXT | Аномалия находится на упругопластическом изгибе: R=764 D, максимальное растяжение на 5.1 час. | 0.89 | (c)
56402.288 | 1.173 | 1.14 | -10.012 | -10.045 | -1686 | -1305 | -1380 | 545 | 1140 | 5260 |  | CORR | GENE | 05:17 | 06:19 | 06:07 | 229 | 612 | 11 | EXT | Аномалия находится на упругопластическом изгибе: R=438 D, максимальное растяжение на 6 час. | 0.95 | (c)
56403.143 | 2.028 | 1.963 | -9.157 | -9.222 | -1390 | -1020 | -1159 | 840 | 1963 | 5260 |  | CORR | GENE | 06:05 | 07:05 | 06:42 | 114 | 463 | 12 | EXT | Аномалия находится на упругопластическом изгибе: R=397 D, максимальное растяжение на 6.1 час. | 0.92 | (c)
56403.326 | 2.211 | 2.166 | -8.974 | -9.019 | -1362 | -1242 | -1120 | 868 | 2166 | 5260 |  | CORR | GENE | 06:09 | 06:29 | 06:49 | 63 | 484 | 11 | EXT | Аномалия находится на упругопластическом изгибе: R=385 D, максимальное растяжение на 6.2 час. | 0.97 | (c)
56403.485 | 2.37 | 2.33 | -8.815 | -8.855 | -1440 | -1000 | -1140 | 791 | 2330 | 5260 |  | CORR | GENE | 05:57 | 07:08 | 06:45 | 182 | 598 | 10 | EXT | Аномалия находится на упругопластическом изгибе: R=372 D, максимальное растяжение на 6.2 час. | 0.95 | (c)
56403.894 | 2.779 | 2.761 | -8.406 | -8.424 | -986 | -941 | -928 | 869 | 2761 | 5260 |  | CORR | CIGR | 07:10 | 07:17 | 07:20 | 31 | 116 | 11 | EXT | Аномалия находится на упругопластическом изгибе: R=361 D, максимальное растяжение на 6.2 час. | 0.9 | (c)
56404.716 | 3.601 | 3.583 | -7.584 | -7.602 | -2187 | -2147 | -2068 | 44 | 3583 | 5260 |  | CORR | GENE | 03:56 | 04:03 | 04:16 | 52 | 238 | 10 | EXT | Аномалия находится на упругопластическом изгибе: R=328 D, максимальное растяжение на 6.3 час. | 0.89 | (c)
56405.073 | 3.958 | 3.947 | -7.227 | -7.238 | -2058 | -2013 | -1949 | 173 | 3947 | 5260 |  | CORR | CIGR | 04:17 | 04:24 | 04:35 | 41 | 218 | 11 | EXT | Аномалия находится на упругопластическом изгибе: R=321 D, максимальное растяжение на 6.4 час. | 0.89 | (c)
56406.477 | 5.362 | 5.343 | -5.823 | -5.842 | -1868 | -1850 | -1835 | 362 | 5343 | 5260 |  | GOUG | CIGR | 04:48 | 04:51 | 04:53 | 27 | 67 | 8 | EXT | Задир. Аномалия находится на упругопластическом изгибе: R=284 D, максимальное растяжение на 6.4 час. |  | (c)
56408.377 | 7.262 | 7.227 | -3.923 | -3.958 | -2080 | -1992 | -1996 | 151 | 3904 | 5260 |  | CORR | GENE | 04:14 | 04:28 | 04:27 | 54 | 167 | 11 | EXT | Аномалия находится на упругопластическом изгибе: R=254 D, максимальное растяжение на 6.4 час. | 0.89 | (c)
56409.192 | 8.077 | 8.051 | -3.108 | -3.134 | 1902 | 1955 | 2022 | 89 | 3037 | 5260 |  | CORR | GENE | 02:56 | 03:05 | 03:16 | 97 | 240 | 10 | EXT | Аномалия находится на упругопластическом изгибе: R=253 D, максимальное растяжение на 6.4 час. | 0.89 | (c)
56409.397 | 8.282 | 8.257 | -2.903 | -2.928 | -2117 | -2067 | -2047 | 114 | 2887 | 5260 |  | CORR | CIGR | 04:08 | 04:16 | 04:19 | 41 | 139 | 10 | EXT | Аномалия находится на упругопластическом изгибе: R=254 D, максимальное растяжение на 6.3 час. | 0.89 | (c)
56410.214 | 9.099 | 9.08 | -2.086 | -2.105 | -1998 | -1954 | -1931 | 233 | 2074 | 5260 |  | CORR | CIGR | 04:27 | 04:34 | 04:38 | 31 | 133 | 11 | EXT | Аномалия находится на упругопластическом изгибе: R=257 D, максимальное растяжение на 6.3 час. | 0.9 | (c)
56410.372 | 9.257 | 9.237 | -1.928 | -1.948 | -1919 | -1765 | -1783 | 311 | 1901 | 5260 |  | CORR | CIGR | 04:40 | 05:04 | 05:02 | 47 | 273 | 10 | EXT | Аномалия находится на упругопластическом изгибе: R=258 D, максимальное растяжение на 6.3 час. | 1.03 | (b)
56410.725 | 9.61 | 9.6 | -1.575 | -1.585 | 1977 | 2177 | 2106 | 0 | 1545 | 5260 |  | CORR | CIGR | 03:08 | 03:41 | 03:29 | 40 | 258 | 10 | EXT | Аномалия находится на упругопластическом изгибе: R=261 D, максимальное растяжение на 6.3 час. | 0.89 | (c)
56411.574 | 10.459 | 10.318 | -0.726 | -0.867 | -2104 | -1950 | -1947 | 126 | 677 | 5260 |  | CORR | GENE | 04:10 | 04:35 | 04:35 | 190 | 315 | 12 | EXT | Аномалия находится на упругопластическом изгибе: R=267 D, максимальное растяжение на 6.3 час. | 0.93 | (c)
56412.146 | 11.031 | 11.017 | -0.154 | -0.168 | -1500 | -1390 | -1374 | 730 | 126 | 5260 |  | CORR | CIGR | 05:47 | 06:05 | 06:08 | 42 | 252 | 10 | EXT | Аномалия находится на упругопластическом изгибе: R=271 D, максимальное растяжение на 6.3 час. | 1.15 | (b)
56412.434 | 0.134 | 0.104 | -11.121 | -11.151 | -819 | -727 | -678 | 538 | 104 | 5261 |  | CORR | GENE | 07:27 | 07:42 | 07:50 | 79 | 281 | 10 | EXT | Аномалия находится на упругопластическом изгибе: R=273 D, максимальное растяжение на 6.3 час. | 0.97 | (c)
56413.807 | 1.507 | 1.457 | -9.748 | -9.798 | -2131 | -2068 | -2045 | 99 | 1457 | 5261 |  | CORR | GENE | 03:56 | 04:06 | 04:09 | 65 | 172 | 10 | EXT | Аномалия находится на упругопластическом изгибе: R=287 D, максимальное растяжение на 6.3 час. | 0.89 | (c)
56416.418 | 4.118 | 4.105 | -7.137 | -7.15 | -2208 | -2171 | -2151 | 22 | 4105 | 5261 |  | CORR | CIGR | 03:43 | 03:49 | 03:52 | 40 | 114 | 10 | EXT | Аномалия находится на упругопластическом изгибе: R=316 D, максимальное растяжение на 6.3 час. | 0.89 | (c)
56417.955 | 5.655 | 5.638 | -5.6 | -5.617 | -2064 | -1977 | -1987 | 166 | 5576 | 5261 |  | CORR | CIGR | 04:06 | 04:20 | 04:19 | 41 | 154 | 15 | EXT | Аномалия находится на упругопластическом изгибе: R=343 D, максимальное растяжение на 6.5 час. | 0.89 | (c)
56419.431 | 7.131 | 7.104 | -4.124 | -4.151 | -1700 | -1605 | -1595 | 530 | 4113 | 5261 |  | GOUG | CIGR | 05:05 | 05:20 | 05:22 | 38 | 210 | 6 | EXT | Задир. Аномалия находится на упругопластическом изгибе: R=387 D, максимальное растяжение на 6.6 час. |  | (c)
56421.281 | 8.981 | 8.956 | -2.274 | -2.299 | -545 | -405 | -431 | 318 | 2252 | 5261 |  | CORR | CIGR | 08:12 | 08:34 | 08:30 | 47 | 227 | 12 | EXT | Аномалия находится на упругопластическом изгибе: R=512 D, максимальное растяжение на 6.8 час. | 0.89 | (c)
56421.795 | 9.495 | 9.477 | -1.76 | -1.778 | -861 | -810 | -802 | 743 | 1740 | 5261 |  | CORR | CIGR | 07:21 | 07:29 | 07:30 | 38 | 118 | 10 | EXT | Аномалия находится на упругопластическом изгибе: R=560 D, максимальное растяжение на 6.9 час. | 0.89 | (c)
56423.162 | 10.862 | 10.837 | -0.393 | -0.418 | -1651 | -1583 | -1575 | 580 | 369 | 5261 |  | CORR | GENE | 05:13 | 05:24 | 05:25 | 49 | 152 | 11 | EXT | Аномалия находится на упругопластическом изгибе: R=725 D, максимальное растяжение на 7.2 час. | 0.89 | (c)
56423.299 | 10.999 | 10.967 | -0.256 | -0.288 | -2085 | -2002 | -1941 | 146 | 194 | 5261 |  | CORR | GENE | 04:03 | 04:16 | 04:26 | 94 | 288 | 11 | EXT | Аномалия находится на упругопластическом изгибе: R=768 D, максимальное растяжение на 7.2 час. | 0.89 | (c)
56432.014 | 8.459 | 8.409 | -2.896 | -2.946 | 860 | 1018 | 976 | 860 | 2813 | 5262 |  | CORR | GENE | 04:39 | 05:04 | 04:57 | 133 | 232 | 11 | EXT |  | 0.9 | (c)
56434.875 | 11.32 | 11.262 | -0.035 | -0.093 | 1321 | 1528 | 1724 | 104 | 13 | 5262 |  | CORR | GENE | 05:53 | 06:26 | 06:58 | 80 | 805 | 13 | EXT |  | 0.89 | (c)
56436.376 | 1.466 | 1.455 | -9.919 | -9.93 | 2191 | -2230 | 2227 | 0 | 1455 | 5263 |  | CORR | CIGR | 04:03 | 04:09 | 04:09 | 28 | 71 | 10 | EXT |  | 0.89 | (c)
56441.002 | 6.092 | 5.852 | -5.293 | -5.533 | -1152 | -1118 | -1122 | 1078 | 4985 | 5263 |  | CORR | GENE | 07:03 | 07:09 | 07:08 | 548 | 60 | 11 | EXT |  | 0.95 | (c)
56446.058 | 11.148 | 11.089 | -0.237 | -0.296 | -1262 | -1197 | -1162 | 968 | 224 | 5263 |  | CORR | GENE | 06:45 | 06:56 | 07:02 | 72 | 200 | 13 | EXT |  | 0.89 | (c)
56447.997 | 1.702 | 1.681 | -9.853 | -9.874 | 1896 | 2058 | 2057 | 13 | 1681 | 5264 |  | CORR | GENE | 07:04 | 07:30 | 07:30 | 80 | 322 | 10 | EXT |  | 0.89 | (c)
56448.29 | 1.995 | 1.968 | -9.56 | -9.587 | 1278 | 1494 | 1549 | 410 | 1968 | 5264 |  | CORR | GENE | 05:24 | 05:59 | 06:08 | 177 | 542 | 12 | EXT |  | 0.91 | (c)
56449.009 | 2.714 | 2.518 | -8.841 | -9.037 | 1357 | 1527 | 1570 | 447 | 2518 | 5264 |  | CORR | GENE | 05:37 | 06:04 | 06:11 | 211 | 427 | 11 | EXT |  | 0.91 | (c)
56449.341 | 3.046 | 3.027 | -8.509 | -8.528 | 1455 | 1554 | 1570 | 547 | 3027 | 5264 |  | CORR | CIGR | 05:53 | 06:09 | 06:11 | 47 | 228 | 10 | EXT |  | 0.89 | (c)
56449.691 | 3.396 | 3.356 | -8.159 | -8.199 | 1719 | 1878 | 1844 | 262 | 3356 | 5264 |  | CORR | GENE | 06:35 | 07:01 | 06:56 | 92 | 249 | 13 | EXT |  | 0.89 | (c)
56453.304 | 7.009 | 6.982 | -4.546 | -4.573 | 1075 | 1345 | 1283 | 741 | 4441 | 5264 |  | CORR | GENE | 04:52 | 05:35 | 05:25 | 132 | 415 | 12 | EXT |  | 0.9 | (c)
56453.674 | 7.379 | 7.368 | -4.176 | -4.187 | 1110 | 1163 | 1163 | 1014 | 4163 | 5264 |  | CORR | CIGR | 04:57 | 05:06 | 05:06 | 24 | 106 | 11 | EXT |  | 0.89 | (c)
56453.725 | 7.43 | 7.382 | -4.125 | -4.173 | 1283 | 1437 | 1510 | 494 | 4084 | 5264 |  | CORR | GENE | 05:25 | 05:50 | 06:02 | 89 | 454 | 13 | EXT |  | 0.89 | (c)
56458.067 | 0.217 | 0.19 | -10.983 | -11.01 | 1219 | 1370 | 1375 | 700 | 190 | 5265 |  | CORR | GENE | 04:01 | 04:26 | 04:26 | 50 | 312 | 12 | EXT |  | 0.89 | (c)
56458.856 | 1.006 | 0.974 | -10.194 | -10.226 | -1900 | -1593 | -1665 | 330 | 974 | 5265 |  | CORR | GENE | 07:38 | 08:27 | 08:16 | 193 | 471 | 10 | EXT |  | 0.9 | (c)
56459.218 | 1.368 | 1.29 | -9.832 | -9.91 | 2224 | -2213 | -2216 | 0 | 1290 | 5265 |  | LWAN | AXGR | 06:43 | 06:47 | 06:47 | 239 | 42 |  | EXT | Эквивалент потери металла 11%. |  | (c)
56462.571 | 4.721 | 4.679 | -6.479 | -6.521 | -1944 | -1740 | -1654 | 287 | 4679 | 5265 |  | CORR | GENE | 07:31 | 08:04 | 08:17 | 126 | 579 | 10 | EXT |  | 0.9 | (c)
56466.759 | 8.909 | 8.828 | -2.291 | -2.372 | 1808 | 1921 | 1989 | 61 | 2202 | 5265 |  | CORR | GENE | 05:36 | 05:54 | 06:05 | 170 | 361 | 13 | EXT |  | 0.91 | (c)
56467.825 | 9.975 | 9.952 | -1.225 | -1.248 | 2033 | 2158 | 2132 | 0 | 1204 | 5265 |  | CORR | CIGR | 06:13 | 06:33 | 06:28 | 44 | 197 | 14 | EXT |  | 0.89 | (c)
56469.004 | 11.154 | 11.118 | -0.046 | -0.082 | 1786 | 1833 | 1949 | 119 | 7 | 5265 |  | CORR | GENE | 05:33 | 05:40 | 05:59 | 75 | 325 | 12 | EXT |  | 0.89 | (c)
56469.1 | 0.05 | 0.036 | -11.135 | -11.149 | -1480 | -1177 | -1284 | 751 | 36 | 5266 |  | CORR | CIGR | 05:35 | 06:24 | 06:07 | 38 | 392 | 10 | EXT |  | 0.89 | (c)
56469.242 | 0.192 | 0.118 | -10.993 | -11.067 | -1492 | -1206 | -1249 | 739 | 118 | 5266 |  | CORR | GENE | 05:33 | 06:20 | 06:13 | 174 | 486 | 12 | EXT |  | 0.91 | (c)
56470.73 | 1.68 | 1.618 | -9.505 | -9.567 | -1547 | -1485 | -1433 | 684 | 1618 | 5266 |  | CORR | GENE | 05:25 | 05:35 | 05:43 | 77 | 227 | 14 | EXT |  | 0.89 | (c)
56470.942 | 1.892 | 1.857 | -9.293 | -9.328 | -1464 | -1326 | -1260 | 766 | 1857 | 5266 |  | CORR | GENE | 05:38 | 06:00 | 06:11 | 60 | 409 | 12 | EXT |  | 0.89 | (c)
56471.377 | 2.327 | 2.268 | -8.858 | -8.917 | -1204 | -1122 | -1055 | 906 | 2268 | 5266 |  | CORR | GENE | 06:20 | 06:33 | 06:44 | 81 | 297 | 13 | EXT |  | 0.89 | (c)
56471.529 | 2.479 | 2.434 | -8.706 | -8.751 | -1218 | -1005 | -1064 | 910 | 2434 | 5266 |  | CORR | GENE | 06:18 | 06:52 | 06:43 | 110 | 308 | 11 | EXT |  | 0.89 | (c)
56471.667 | 2.617 | 2.596 | -8.568 | -8.589 | -1018 | -871 | -876 | 733 | 2596 | 5266 |  | CORR | GENE | 06:50 | 07:14 | 07:13 | 51 | 285 | 10 | EXT |  | 0.89 | (c)
56471.765 | 2.715 | 2.704 | -8.47 | -8.481 | -1041 | -949 | -898 | 754 | 2704 | 5266 |  | CORR | GENE | 06:46 | 07:01 | 07:09 | 51 | 287 | 11 | EXT |  | 0.89 | (c)
56471.913 | 2.863 | 2.787 | -8.322 | -8.398 | -1018 | -774 | -851 | 683 | 2787 | 5266 |  | CORR | GENE | 06:50 | 07:29 | 07:17 | 106 | 335 | 13 | EXT |  | 0.89 | (c)
56475.334 | 6.284 | 6.277 | -4.901 | -4.908 | -1101 | -1064 | -1060 | 1019 | 4848 | 5266 |  | CORR | GENE | 06:37 | 06:43 | 06:43 | 60 | 81 | 10 | EXT |  | 0.89 | (c)
56475.549 | 6.499 | 6.4 | -4.686 | -4.785 | -1128 | -1104 | -1105 | 1081 | 4620 | 5266 |  | CORR | AXGR | 06:32 | 06:36 | 06:36 | 165 | 47 | 13 | EXT |  | 0.91 | (c)
56475.951 | 6.901 | 6.884 | -4.284 | -4.301 | -1063 | -962 | -961 | 858 | 4266 | 5266 |  | CORR | CIGR | 06:43 | 06:59 | 06:59 | 35 | 205 | 11 | EXT |  | 0.89 | (c)
56476.027 | 6.977 | 6.969 | -4.208 | -4.216 | -1020 | -932 | -960 | 899 | 4195 | 5266 |  | CORR | CIGR | 06:50 | 07:04 | 06:59 | 21 | 121 | 12 | EXT |  | 0.89 | (c)
56478.444 | 9.394 | 9.327 | -1.791 | -1.858 | -1596 | -1174 | -1316 | 635 | 1575 | 5266 |  | CORR | GENE | 05:17 | 06:25 | 06:02 | 283 | 561 | 12 | EXT |  | 0.92 | (c)
56478.774 | 9.724 | 9.709 | -1.461 | -1.476 | -1303 | -1258 | -1235 | 927 | 1446 | 5266 |  | CORR | CIGR | 06:04 | 06:11 | 06:15 | 30 | 137 | 11 | EXT |  | 0.89 | (c)
56480.37 | 0.135 | 0.085 | -10.96 | -11.01 | 1779 | 1889 | 1928 | 154 | 85 | 5267 |  | CORR | GENE | 07:32 | 07:50 | 07:56 | 71 | 297 | 10 | EXT | Аномалия находится на отводе. | 0.89 | (c)
56480.654 | 0.419 | 0.398 | -10.676 | -10.697 | 1952 | 2057 | 2056 | 71 | 398 | 5267 |  | CORR | CIGR | 07:60 | 08:17 | 08:17 | 37 | 207 | 10 | EXT | Аномалия находится на отводе. | 0.89 | (c)
56482.147 | 1.912 | 1.891 | -9.183 | -9.204 | 1290 | 1589 | 1512 | 497 | 1891 | 5267 |  | CORR | GENE | 06:13 | 07:01 | 06:49 | 131 | 443 | 15 | EXT | Аномалия находится на отводе. | 0.9 | (c)
56482.443 | 2.208 | 2.142 | -8.887 | -8.953 | 1524 | 1704 | 1662 | 432 | 2142 | 5267 |  | CORR | GENE | 06:51 | 07:20 | 07:13 | 108 | 275 | 11 | EXT | Аномалия находится на отводе. | 0.89 | (c)
56483.255 | 3.02 | 3.005 | -8.075 | -8.09 | 1399 | 1476 | 1469 | 692 | 3005 | 5267 |  | CORR | CIGR | 06:31 | 06:43 | 06:42 | 27 | 139 | 10 | EXT | Аномалия находится на отводе. | 0.89 | (c)
56483.809 | 3.574 | 3.535 | -7.521 | -7.56 | 1139 | 1283 | 1304 | 760 | 3535 | 5267 |  | CORR | GENE | 05:49 | 06:12 | 06:15 | 63 | 332 | 15 | EXT | Аномалия находится на отводе. | 0.89 | (c)
56484.15 | 3.915 | 3.888 | -7.18 | -7.207 | 950 | 1062 | 1089 | 950 | 3888 | 5267 |  | CORR | GENE | 05:18 | 05:36 | 05:41 | 50 | 278 | 10 | EXT | Аномалия находится на отводе. | 0.89 | (c)
56484.705 | 4.47 | 4.443 | -6.625 | -6.652 | 1138 | 1343 | 1354 | 660 | 4443 | 5267 |  | CORR | GENE | 05:49 | 06:22 | 06:23 | 127 | 432 | 15 | EXT | Аномалия находится на отводе. | 0.9 | (c)
56485.016 | 4.781 | 4.77 | -6.314 | -6.325 | 1194 | 1388 | 1327 | 770 | 4770 | 5267 |  | CORR | GENE | 05:58 | 06:29 | 06:19 | 68 | 266 | 10 | EXT | Аномалия находится на отводе. | 0.89 | (c)
56485.674 | 5.439 | 5.41 | -5.656 | -5.685 | 2010 | 2082 | 2091 | 58 | 5410 | 5267 |  | CORR | CIGR | 08:09 | 08:21 | 08:22 | 45 | 162 | 10 | EXT | Аномалия находится на отводе. | 0.89 | (c)
56485.686 | 5.451 | 5.4 | -5.644 | -5.695 | 433 | 938 | 755 | 433 | 5400 | 5267 |  | CORR | GENE | 03:55 | 05:16 | 04:47 | 133 | 645 | 11 | EXT | Аномалия находится на отводе. | 0.9 | (c)
56485.762 | 5.527 | 5.521 | -5.568 | -5.574 | 2099 | 2130 | 2135 | 59 | 5521 | 5267 |  | CORR | CIGR | 08:24 | 08:29 | 08:30 | 21 | 72 | 10 | EXT | Аномалия находится на отводе. | 0.89 | (c)
56485.763 | 5.528 | 5.513 | -5.567 | -5.582 | 1469 | 1616 | 1587 | 526 | 5513 | 5267 |  | CORR | CIGR | 06:42 | 07:06 | 07:01 | 39 | 235 | 15 | EXT | Аномалия находится на отводе. | 0.89 | (c)
56486.711 | 6.476 | 6.45 | -4.619 | -4.645 | 1297 | 1419 | 1404 | 719 | 4552 | 5267 |  | CORR | GENE | 06:14 | 06:34 | 06:32 | 93 | 215 | 14 | EXT | Аномалия находится на отводе. | 0.89 | (c)
56486.905 | 6.67 | 6.581 | -4.425 | -4.514 | 830 | 1096 | 1046 | 830 | 4362 | 5267 |  | CORR | GENE | 04:59 | 05:42 | 05:34 | 152 | 432 | 11 | EXT | Аномалия находится на отводе. | 0.9 | (c)
56486.942 | 6.707 | 6.695 | -4.388 | -4.4 | 1310 | 1522 | 1446 | 648 | 4320 | 5267 |  | CORR | GENE | 06:16 | 06:51 | 06:38 | 80 | 273 | 13 | EXT | Аномалия находится на отводе. | 0.89 | (c)
56489.903 | 9.668 | 9.572 | -1.427 | -1.523 | 1429 | 1581 | 1621 | 418 | 1365 | 5267 |  | CORR | GENE | 06:36 | 07:00 | 07:07 | 158 | 384 | 13 | EXT | Аномалия находится на отводе. | 0.9 | (c)
56491.296 | 11.061 | 11 | -0.034 | -0.095 | 769 | 794 | 1473 | 54 | 14 | 5267 |  | CORR | GENE | 04:49 | 04:53 | 06:43 | 81 | 1408 | 11 | EXT | Аномалия находится на отводе. | 0.89 | (c)
56514.729 | 0.644 | 0.635 | -10.181 | -10.19 | 938 | 980 | 980 | 938 | 635 | 5270 |  | CORR | CIGR | 04:46 | 04:53 | 04:53 | 23 | 84 | 10 | EXT | Аномалия находится на упругопластическом изгибе: R=828 D, максимальное растяжение на 0.9 час. | 0.89 | (c)
56516.151 | 2.066 | 2.042 | -8.759 | -8.783 | 1606 | 1681 | 1717 | 403 | 2042 | 5270 |  | CORR | GENE | 06:34 | 06:46 | 06:52 | 65 | 222 | 10 | EXT |  | 0.89 | (c)
56519.775 | 5.69 | 5.68 | -5.135 | -5.145 | 1612 | 1646 | 1653 | 537 | 5122 | 5270 |  | CORR | CIGR | 06:35 | 06:40 | 06:42 | 23 | 82 | 10 | EXT |  | 0.89 | (c)
56524.883 | 10.798 | 10.783 | -0.027 | -0.042 | 1291 | 1391 | 1444 | 633 | 11 | 5270 |  | CORR | CIGR | 05:43 | 05:59 | 06:08 | 31 | 306 | 10 | EXT |  | 0.89 | (c)
56524.971 | 0.061 | 0.022 | -10.929 | -10.968 | 1889 | 2132 | 2123 | 0 | 22 | 5271 |  | CORR | GENE | 06:16 | 06:55 | 06:54 | 61 | 467 | 14 | EXT |  | 0.89 | (c)
56525.047 | 0.137 | 0.116 | -10.853 | -10.874 | -2077 | -2001 | -1994 | 153 | 116 | 5271 |  | CORR | GENE | 07:36 | 07:48 | 07:49 | 83 | 166 | 10 | EXT |  | 0.89 | (c)
56525.204 | 0.294 | 0.267 | -10.696 | -10.723 | 1470 | 2121 | 1834 | 33 | 267 | 5271 |  | CORR | GENE | 05:09 | 06:54 | 06:07 | 135 | 728 | 14 | EXT |  | 0.9 | (c)
56525.481 | 0.571 | 0.499 | -10.419 | -10.491 | 1735 | 1942 | 2031 | 0 | 499 | 5271 |  | CORR | GENE | 05:51 | 06:25 | 06:39 | 182 | 593 | 12 | EXT |  | 0.91 | (c)
56526.059 | 1.149 | 1.049 | -9.841 | -9.941 | 1793 | 2080 | 2014 | 0 | 1049 | 5271 |  | CORR | GENE | 06:01 | 06:47 | 06:36 | 123 | 442 | 10 | EXT |  | 0.89 | (c)
56526.563 | 1.653 | 1.612 | -9.337 | -9.378 | 1783 | 1856 | 1860 | 293 | 1612 | 5271 |  | CORR | GENE | 05:59 | 06:11 | 06:12 | 57 | 155 | 11 | EXT |  | 0.89 | (c)
56527.672 | 2.762 | 2.742 | -8.228 | -8.248 | 1834 | 1890 | 1903 | 259 | 2742 | 5271 |  | CORR | CIGR | 06:07 | 06:16 | 06:18 | 39 | 138 | 10 | EXT |  | 0.89 | (c)
56545.922 | 10.022 | 10.003 | -1.408 | -1.427 | 1759 | 1821 | 1836 | 317 | 1386 | 5272 |  | CORR | CIGR | 03:33 | 03:43 | 03:45 | 41 | 154 | 10 | EXT |  | 0.89 | (c)
56557.73 | 10.4 | 10.363 | -0.81 | -0.847 | -1434 | -1321 | -1341 | 797 | 796 | 5273 |  | CORR | GENE | 05:11 | 05:29 | 05:26 | 51 | 187 | 10 | EXT |  | 0.89 | (c)
56559.052 | 0.512 | 0.437 | -10.808 | -10.883 | 1198 | 1354 | 1544 | 341 | 437 | 5274 |  | CORR | GENE | 05:08 | 05:34 | 06:04 | 140 | 692 | 10 | EXT |  | 0.9 | (c)
56561.629 | 3.089 | 3.078 | -8.231 | -8.242 | 1522 | 1608 | 1600 | 552 | 3078 | 5274 |  | CORR | CIGR | 06:01 | 06:15 | 06:13 | 23 | 157 | 10 | EXT |  | 0.89 | (c)
56562.48 | 3.94 | 3.904 | -7.38 | -7.416 | 1732 | 1780 | 1778 | 406 | 3904 | 5274 |  | CORR | GENE | 06:35 | 06:42 | 06:42 | 57 | 93 | 13 | EXT |  | 0.89 | (c)
56565.258 | 6.718 | 6.707 | -4.602 | -4.613 | 1860 | 1900 | 1916 | 257 | 4569 | 5274 |  | CORR | CIGR | 06:55 | 07:02 | 07:05 | 44 | 114 | 10 | EXT |  | 0.89 | (c)
56569.791 | 11.251 | 11.228 | -0.069 | -0.092 | 819 | 869 | 907 | 819 | 57 | 5274 |  | CORR | CIGR | 04:07 | 04:16 | 04:22 | 35 | 177 | 10 | EXT |  | 0.89 | (c)
56599.738 | 7.043 | 7.016 | -4.452 | -4.479 | 1101 | 1180 | 1215 | 901 | 4442 | 5277 |  | CORR | CIGR | 02:45 | 02:58 | 03:04 | 37 | 228 | 10 | EXT |  | 0.89 | (c)
56611.902 | 7.712 | 7.687 | -3.583 | -3.608 | 1261 | 1422 | 1391 | 709 | 3572 | 5278 |  | CORR | CIGR | 04:18 | 04:44 | 04:39 | 36 | 260 | 10 | EXT |  | 0.89 | (c)
56620.201 | 4.716 | 4.683 | -6.709 | -6.742 | 1500 | 1566 | 1596 | 538 | 4683 | 5279 |  | CORR | CIGR | 04:47 | 04:58 | 05:02 | 46 | 192 | 10 | EXT |  | 0.89 | (c)
56627.262 | 0.352 | 0.279 | -11.193 | -11.266 | -2177 | -1987 | -1923 | 54 | 279 | 5280 |  | CORR | GENE | 04:40 | 05:11 | 05:21 | 99 | 507 | 15 | EXT |  | 0.9 | (c)
56627.442 | 0.532 | 0.483 | -11.013 | -11.062 | -1981 | -1799 | -1722 | 249 | 483 | 5280 |  | CORR | GENE | 05:12 | 05:41 | 05:54 | 97 | 518 | 10 | EXT |  | 0.89 | (c)
56627.843 | 0.933 | 0.895 | -10.612 | -10.65 | -2124 | -1819 | -1885 | 106 | 895 | 5280 |  | CORR | GENE | 04:49 | 05:38 | 05:27 | 124 | 478 | 10 | EXT |  | 0.89 | (c)
56628.191 | 1.281 | 1.17 | -10.264 | -10.375 | -2087 | -1827 | -1842 | 143 | 1170 | 5280 |  | CORR | GENE | 04:55 | 05:37 | 05:34 | 126 | 490 | 10 | EXT |  | 0.9 | (c)
56628.539 | 1.629 | 1.609 | -9.916 | -9.936 | -1460 | -1420 | -1373 | 771 | 1609 | 5280 |  | CORR | CIGR | 06:36 | 06:42 | 06:50 | 45 | 173 | 10 | EXT |  | 0.89 | (c)
56638.926 | 0.471 | 0.448 | -10.909 | -10.932 | 1856 | 2026 | 1992 | 102 | 448 | 5281 |  | CORR | GENE | 07:08 | 07:35 | 07:30 | 61 | 272 | 10 | EXT |  | 0.89 | (c)
56651.568 | 1.733 | 1.66 | -9.662 | -9.735 | -2113 | -2059 | -1800 | 117 | 1660 | 5282 |  | CORR | GENE | 06:04 | 06:13 | 06:55 | 95 | 628 | 10 | EXT | Аномалия находится на упругопластическом изгибе: R=504 D, максимальное растяжение на 5.3 час. | 0.89 | (c)
56695.251 | 0.201 | 0.161 | -11.209 | -11.249 | -1935 | -1426 | -1542 | 296 | 161 | 5286 |  | CORR | GENE | 07:07 | 08:29 | 08:10 | 82 | 785 | 10 | EXT |  | 0.89 | (c)
56695.664 | 0.614 | 0.558 | -10.796 | -10.852 | -1703 | -1575 | -1536 | 528 | 558 | 5286 |  | CORR | GENE | 07:44 | 08:05 | 08:11 | 81 | 334 | 10 | EXT |  | 0.89 | (c)
56696.04 | 0.99 | 0.928 | -10.42 | -10.482 | -1889 | -1553 | -1653 | 342 | 928 | 5286 |  | CORR | GENE | 07:14 | 08:08 | 07:52 | 175 | 471 | 10 | EXT |  | 0.9 | (c)
56697.801 | 2.751 | 2.733 | -8.659 | -8.677 | -1840 | -1797 | -1771 | 391 | 2733 | 5286 |  | CORR | CIGR | 07:22 | 07:29 | 07:33 | 32 | 137 | 10 | EXT |  | 0.89 | (c)
56702.966 | 7.916 | 7.86 | -3.494 | -3.55 | 1658 | 1843 | 1777 | 335 | 3471 | 5286 |  | CORR | GENE | 04:46 | 05:16 | 05:06 | 79 | 237 | 10 | EXT |  | 0.89 | (c)
56706.26 | 11.21 | 11.133 | -0.2 | -0.277 | 1060 | 1412 | 1401 | 488 | 100 | 5286 |  | CORR | GENE | 03:10 | 04:07 | 04:05 | 177 | 682 | 10 | EXT |  | 0.9 | (c)
56706.57 | 0.11 | 0.101 | -11.33 | -11.339 | 384 | 471 | 469 | 384 | 101 | 5287 |  | CORR | CIGR | 03:30 | 03:45 | 03:44 | 28 | 171 | 10 | EXT |  | 0.89 | (c)
56707.255 | 0.795 | 0.755 | -10.645 | -10.685 | 1732 | 1796 | 1851 | 261 | 755 | 5287 |  | CORR | GENE | 07:08 | 07:18 | 07:27 | 87 | 237 | 11 | EXT |  | 0.89 | (c)
56707.726 | 1.266 | 1.187 | -10.174 | -10.253 | 448 | 560 | 630 | 448 | 1187 | 5287 |  | CORR | GENE | 03:41 | 03:59 | 04:10 | 100 | 364 | 11 | EXT |  | 0.89 | (c)
56708.639 | 2.179 | 2.166 | -9.261 | -9.274 | 520 | 608 | 611 | 520 | 2166 | 5287 |  | CORR | CIGR | 03:52 | 04:07 | 04:07 | 27 | 181 | 10 | EXT |  | 0.89 | (c)
56710.242 | 3.782 | 3.748 | -7.658 | -7.692 | 1812 | 1850 | 1890 | 264 | 3748 | 5287 |  | CORR | CIGR | 07:21 | 07:27 | 07:33 | 42 | 155 | 10 | EXT |  | 0.89 | (c)
56711.65 | 5.19 | 5.163 | -6.25 | -6.277 | 654 | 814 | 772 | 654 | 5163 | 5287 |  | CORR | CIGR | 04:14 | 04:40 | 04:33 | 46 | 235 | 10 | EXT |  | 0.89 | (c)
56742.095 | 2.345 | 2.275 | -9.025 | -9.095 | 2166 | 2183 | 2181 | 34 | 2275 | 5290 |  | CORR | AXGR | 06:34 | 06:37 | 06:37 | 196 | 31 | 10 | EXT |  | 0.9 | (c)
56742.316 | 2.566 | 2.525 | -8.804 | -8.845 | 1658 | 1743 | 1818 | 252 | 2525 | 5290 |  | CORR | GENE | 05:12 | 05:26 | 05:38 | 85 | 321 | 11 | EXT |  | 0.89 | (c)
56750.833 | 11.083 | 11.048 | -0.287 | -0.322 | 1528 | 1609 | 1637 | 485 | 264 | 5290 |  | CORR | GENE | 04:51 | 05:04 | 05:09 | 58 | 218 | 12 | EXT |  | 0.89 | (c)
56751.105 | 11.355 | 11.243 | -0.015 | -0.127 | 1326 | 1514 | 1690 | 176 | 6 | 5290 |  | CORR | GENE | 04:19 | 04:49 | 05:17 | 121 | 728 | 10 | EXT |  | 0.89 | (c)
56767.346 | 4.736 | 4.71 | -6.574 | -6.6 | -1999 | -1893 | -1835 | 231 | 4710 | 5292 |  | CORR | GENE | 06:08 | 06:25 | 06:35 | 63 | 328 | 10 | EXT |  | 0.89 | (c)
56768.156 | 5.546 | 5.477 | -5.764 | -5.833 | -2181 | -1718 | -1852 | 50 | 5477 | 5292 |  | CORR | GENE | 05:39 | 06:54 | 06:32 | 127 | 658 | 10 | EXT |  | 0.9 | (c)
56793.947 | 8.672 | 8.553 | -2.808 | -2.927 | 2200 | 2213 | 2217 | 0 | 2578 | 5294 |  | CORR | AXGR | 07:32 | 07:34 | 07:35 | 349 | 33 | 10 | EXT |  | 0.92 | (c)
56795.322 | 10.047 | 10.012 | -1.433 | -1.468 | 1840 | 2093 | 1999 | 72 | 1403 | 5294 |  | CORR | GENE | 06:34 | 07:15 | 06:60 | 65 | 319 | 10 | EXT |  | 0.89 | (c)
56797.257 | 0.502 | 0.488 | -10.503 | -10.517 | 1617 | 1692 | 1708 | 431 | 488 | 5295 |  | CORR | GENE | 06:24 | 06:36 | 06:38 | 62 | 182 | 10 | EXT |  | 0.89 | (c)
56829.541 | 10.496 | 10.479 | -0.914 | -0.931 | 1470 | 1542 | 1534 | 632 | 895 | 5297 |  | CORR | CIGR | 05:04 | 05:16 | 05:14 | 36 | 129 | 10 | EXT |  | 0.89 | (c)
56830.251 | 11.206 | 11.124 | -0.204 | -0.286 | 1950 | 2099 | 2054 | 72 | 186 | 5297 |  | CORR | GENE | 06:21 | 06:45 | 06:38 | 100 | 208 | 10 | EXT |  | 0.89 | (c)
56830.427 | 11.382 | 11.321 | -0.028 | -0.089 | 1441 | 1675 | 1719 | 233 | 9 | 5297 |  | CORR | GENE | 04:59 | 05:37 | 05:44 | 80 | 557 | 15 | EXT |  | 0.89 | (c)
56831.007 | 0.552 | 0.491 | -9.473 | -9.534 | 1932 | 2026 | 2042 | 78 | 491 | 5298 |  | CORR | GENE | 06:31 | 06:46 | 06:49 | 72 | 221 | 11 | EXT |  | 0.89 | (c)
56836.62 | 6.165 | 6.052 | -3.86 | -3.973 | 897 | 961 | 1044 | 897 | 3845 | 5298 |  | CORR | GENE | 03:44 | 03:55 | 04:08 | 128 | 294 | 10 | EXT |  | 0.9 | (c)
56837.659 | 7.204 | 6.934 | -2.821 | -3.091 | 2206 | 2220 | -2209 | 0 | 2740 | 5298 |  | CORR | GENE | 07:16 | 07:18 | 07:23 | 351 | 93 | 10 | EXT |  | 0.92 | (c)
56872.229 | 5.104 | 5.09 | -1.381 | -1.395 | -1112 | -1063 | -1049 | 985 | 1352 | 5302 |  | CORR | CIGR | 07:05 | 07:13 | 07:15 | 43 | 127 | 10 | EXT | Аномалия находится на отводе. | 0.89 | (c)
56873.713 | 0.103 | 0.084 | -10.522 | -10.541 | -2116 | -2034 | -2026 | 115 | 84 | 5303 |  | CORR | GENE | 06:32 | 06:45 | 06:46 | 55 | 180 | 12 | EXT |  | 0.89 | (c)
56874.3 | 0.69 | 0.663 | -9.935 | -9.962 | -1878 | -1810 | -1784 | 353 | 663 | 5303 |  | CORR | GENE | 07:10 | 07:21 | 07:25 | 85 | 188 | 10 | EXT |  | 0.89 | (c)
56891.128 | 6.893 | 6.706 | -4.597 | -4.784 | 2182 | -2224 | -1747 | 0 | 4593 | 5304 |  | CORR | GENE | 05:56 | 06:05 | 07:22 | 191 | 1065 | 10 | EXT |  | 0.9 | (c)
56961.026 | 9.506 | 9.481 | -1.694 | -1.719 | -2179 | -2132 | -2104 | 52 | 1675 | 5310 |  | CORR | CIGR | 07:27 | 07:35 | 07:39 | 44 | 149 | 13 | EXT |  | 0.89 | (c)
56974.879 | 0.739 | 0.708 | -10.596 | -10.627 | -1280 | -893 | -995 | 711 | 708 | 5312 |  | CORR | GENE | 05:43 | 06:46 | 06:29 | 100 | 569 | 11 | EXT |  | 0.89 | (c)
56977.605 | 3.465 | 3.437 | -7.87 | -7.898 | -656 | -543 | -529 | 402 | 3437 | 5312 |  | CORR | GENE | 07:24 | 07:42 | 07:44 | 52 | 254 | 12 | EXT |  | 0.89 | (c)
57000.442 | 3.612 | 3.586 | -7.318 | -7.344 | 1109 | 1207 | 1208 | 924 | 3586 | 5314 |  | CORR | GENE | 04:14 | 04:30 | 04:30 | 85 | 198 | 10 | EXT |  | 0.89 | (c)
57001.254 | 4.424 | 4.389 | -6.506 | -6.541 | -2166 | -1689 | -1876 | 65 | 4389 | 5314 |  | CORR | GENE | 07:26 | 08:43 | 08:12 | 153 | 579 | 12 | EXT |  | 0.9 | (c)
57014.727 | 6.967 | 6.942 | -4.298 | -4.323 | -1754 | -1690 | -1686 | 477 | 4286 | 5315 |  | CORR | CIGR | 04:58 | 05:09 | 05:09 | 37 | 136 | 10 | EXT |  | 0.89 | (c)
57089.359 | 2.219 | 2.199 | -9.221 | -9.241 | -2094 | -2003 | -1990 | 136 | 2199 | 5322 |  | CORR | CIGR | 04:03 | 04:18 | 04:20 | 43 | 208 | 11 | EXT |  | 0.89 | (c)
57110.013 | 11.433 | 11.359 | -0.047 | -0.121 | -1610 | -1505 | -1519 | 1428 | 30 | 5323 |  | DENT | GENE | 08:21 | 08:38 | 08:36 | 91 | 182 | 0.6 | N/A | Глубина вмятины: 8 мм (0,6%). Линейка: 9 см в (1136 см; 08:38 ч:мин) Аномалия находится вблизи кольцевого сварного шва. |  | (c)
57171.344 | 5.269 | 5.255 | -5.421 | -5.435 | 2212 | -2217 | -2205 | 0 | 5255 | 5329 |  | CORR | CIGR | 03:58 | 04:03 | 04:05 | 32 | 87 | 10 | EXT |  | 0.89 | (c)
57173.68 | 7.605 | 7.596 | -3.085 | -3.094 | -1565 | -1525 | -1525 | 665 | 3068 | 5329 |  | CORR | CIGR | 05:48 | 05:55 | 05:55 | 26 | 81 | 11 | EXT |  | 0.89 | (c)
57181.082 | 4.317 | 4.276 | -0.358 | -0.399 | 1565 | 1700 | 1837 | 121 | 279 | 5330 |  | CORR | GENE | 06:00 | 06:22 | 06:44 | 120 | 545 | 11 | EXT |  | 0.9 | (c)
57271.113 | 5.143 | 5.141 | -6.337 | -6.339 | 1889 | 1957 | 1959 | 201 | 5141 | 5339 |  | CORR | CIGR | 06:54 | 07:05 | 07:05 | 17 | 141 | 13 | EXT |  | 0.89 | (c)
57273.683 | 7.713 | 7.66 | -3.767 | -3.82 | 1869 | 2056 | 2002 | 96 | 3744 | 5339 |  | CORR | GENE | 06:51 | 07:21 | 07:12 | 76 | 266 | 10 | EXT |  | 0.89 | (c)
57275.003 | 9.033 | 8.863 | -2.447 | -2.617 | 2081 | 2111 | 2123 | 65 | 2365 | 5339 |  | CORR | GENE | 07:25 | 07:30 | 07:32 | 252 | 85 | 12 | EXT |  | 0.92 | (c)
57276.767 | 10.797 | 10.562 | -0.683 | -0.918 | 1977 | 1988 | 2006 | 197 | 585 | 5339 |  | CORR | GENE | 07:08 | 07:10 | 07:13 | 333 | 57 | 11 | EXT |  | 0.93 | (c)
57277.302 | 11.332 | 11.264 | -0.148 | -0.216 | 1943 | 1960 | 1961 | 252 | 105 | 5339 |  | CORR | AXGR | 07:03 | 07:05 | 07:06 | 111 | 35 | 10 | EXT |  | 0.89 | (c)
57296.616 | 8.121 | 7.775 | -3.329 | -3.675 | 564 | 656 | 617 | 564 | 3266 | 5341 |  | GOUG | GENE | 03:17 | 03:32 | 03:26 | 409 | 107 | 10 | EXT | Задир. |  | (c)
57325.661 | 2.976 | 2.552 | -8.384 | -8.808 | 677 | 722 | 738 | 677 | 2552 | 5344а | Дефект проката | MIAN | GENE | 10:59 | 11:07 | 11:09 | 536 | 122 |  | INT | Дефект проката Эквивалент потери металла 12%. Аномалия находится на упругопластическом изгибе: R=350 D, максимальное растяжение на 6.3 час. |  | (c)
57333.562 | 10.877 | 10.799 | -0.483 | -0.561 | -1756 | -1704 | -1550 | 475 | 431 | 5344а |  | CORR | GENE | 04:27 | 04:35 | 04:60 | 130 | 411 | 11 | EXT | Аномалия находится на упругопластическом изгибе: R=312 D, максимальное растяжение на 6.4 час. | 0.9 | (c)
57345.605 | 0 | 0 | -11.23 | -11.23 | 584 | 660 | 712 | 584 | 0 | 5346а | Непровар / утяжина | GWAN |  | 02:45 | 02:57 | 03:06 | 0 | 256 | 10 | INT | Непровар / утяжина Аномалия находится на упругопластическом изгибе: R=307 D, максимальное растяжение на 6.1 час. |  | (c)
57345.605 | 0 | 0 | -11.23 | -11.23 | 1343 | 1439 | 1609 | 355 | 0 | 5346а | Непровар / утяжина | GWAN |  | 04:48 | 05:03 | 05:30 | 0 | 532 | 10 | INT | Непровар / утяжина Аномалия находится на упругопластическом изгибе: R=307 D, максимальное растяжение на 6.1 час. |  | (c)
57345.605 | 0 | -0.024 | -11.23 | -11.254 | -1512 | -1372 | -1300 | 719 |  | 5346а | Нарушение формы кольцевого шва | GWAN |  | 09:07 | 09:29 | 09:41 | 0 | 423 |  | EXT | Нарушение формы кольцевого шва Аномалия находится на упругопластическом изгибе: R=307 D, максимальное растяжение на 6.1 час. |  | (c)
57356.835 | 0 | -0.023 | -11.58 | -11.603 | -2188 | -1196 | -1134 | 80 |  | 5347 | Нарушение формы кольцевого шва | GWAN |  | 09:34 | 00:14 | 12:24 | 0 | 2108 |  | EXT | Нарушение формы кольцевого шва Аномалия находится на упругопластическом изгибе: R=489 D, максимальное растяжение на 6.6 час. |  | (c)
57397.765 | 6.38 | 6.156 | -5.195 | -5.419 | 1040 | 1235 | 1213 | 1040 | 4964 | 5350 |  | DENT | GENE | 05:28 | 05:59 | 05:56 | 455 | 346 | 0.4 | N/A | Глубина вмятины: 6 мм (0,4%). Линейка: 46 см в (616 см; 05:59 ч:мин) Аномалия находится на упругопластическом изгибе. |  | (c)
57403.578 | 0.618 | 0.462 | -10.862 | -11.018 | 2013 | 2050 | 2053 | 136 | 462 | 5351 | Дефект проката | MIAN | GENE | 06:47 | 06:53 | 06:53 | 573 | 81 |  | INT | Дефект проката Эквивалент потери металла 10%. Аномалия находится на упругопластическом изгибе: R=279 D, максимальное растяжение на 11.4 час. |  | (c)
57404.183 | 1.223 | 1.214 | -10.257 | -10.266 | 2040 | 2101 | 2106 | 59 | 1214 | 5351 |  | CORR | CIGR | 06:51 | 07:01 | 07:02 | 29 | 132 | 10 | EXT | Аномалия находится на упругопластическом изгибе: R=280 D, максимальное растяжение на 11.4 час. | 0.89 | (c)
57425.211 | 10.771 | 10.716 | -0.209 | -0.264 | -1144 | -991 | -1018 | 893 | 190 | 5352 |  | CORR | GENE | 06:44 | 07:08 | 07:04 | 74 | 251 | 10 | EXT | Аномалия находится на упругопластическом изгибе: R=694 D, максимальное растяжение на 7 час. | 0.89 | (c)
57431.115 | 5.695 | 5.666 | -5.69 | -5.719 | 434 | 656 | 643 | 434 | 5660 | 5353 |  | CORR | GENE | 03:06 | 03:42 | 03:40 | 59 | 417 | 12 | EXT | Аномалия находится на упругопластическом изгибе: R=374 D, максимальное растяжение на 6.2 час. | 0.89 | (c)
57434.139 | 8.719 | 8.707 | -2.666 | -2.678 | -2168 | -2070 | -2088 | 63 | 2637 | 5353 |  | CORR | CIGR | 08:06 | 08:22 | 08:19 | 41 | 160 | 10 | EXT | Аномалия находится на упругопластическом изгибе: R=288 D, максимальное растяжение на 6 час. | 0.89 | (c)
57435.043 | 9.623 | 9.591 | -1.762 | -1.794 | -2143 | -2033 | -2026 | 87 | 1745 | 5353 |  | CORR | GENE | 08:10 | 08:28 | 08:29 | 49 | 235 | 10 | EXT | Аномалия находится на упругопластическом изгибе: R=265 D, максимальное растяжение на 6 час. | 0.89 | (c)
57436.515 | 11.095 | 11.072 | -0.29 | -0.313 | 419 | 585 | 547 | 419 | 248 | 5353 |  | CORR | GENE | 03:03 | 03:30 | 03:24 | 65 | 256 | 14 | EXT | Аномалия находится на упругопластическом изгибе: R=244 D, максимальное растяжение на 6 час. | 0.89 | (c)
57436.608 | 11.188 | 11.167 | -0.197 | -0.218 | 908 | 1410 | 1212 | 716 | 127 | 5353 |  | CORR | GENE | 04:22 | 05:43 | 05:11 | 91 | 607 | 13 | EXT | Аномалия находится на упругопластическом изгибе: R=244 D, максимальное растяжение на 6 час. | 1.33 | (a)
57436.902 | 0.097 | 0.061 | -11.038 | -11.074 | -937 | -673 | -596 | 256 | 61 | 5354 |  | CORR | GENE | 03:29 | 04:12 | 04:24 | 91 | 681 | 11 | EXT | Аномалия находится на упругопластическом изгибе: R=242 D, максимальное растяжение на 6 час. | 0.94 | (c)
57469.771 | 10.586 | 10.54 | -0.164 | -0.21 | 1319 | 1719 | 1558 | 434 | 137 | 5356 |  | CORR | GENE | 03:01 | 04:06 | 03:40 | 73 | 478 | 10 | EXT |  | 0.89 | (c)
57469.868 | 10.683 | 10.668 | -0.067 | -0.082 | 1626 | 1775 | 1782 | 293 | 50 | 5356 |  | CORR | CIGR | 03:51 | 04:15 | 04:16 | 32 | 312 | 14 | EXT |  | 0.89 | (c)
57470.276 | 0.341 | 0.325 | -10.534 | -10.55 | 1051 | 1128 | 1149 | 985 | 325 | 5357 |  | CORR | CIGR | 03:19 | 03:32 | 03:35 | 31 | 195 | 10 | EXT |  | 0.89 | (c)
57475.377 | 5.442 | 5.427 | -5.433 | -5.448 | 982 | 1043 | 1050 | 982 | 5427 | 5357 |  | CORR | CIGR | 03:08 | 03:18 | 03:19 | 21 | 136 | 10 | EXT |  | 0.89 | (c)
57479.565 | 9.63 | 9.609 | -1.245 | -1.266 | 1200 | 1297 | 1340 | 750 | 1112 | 5357 |  | CORR | GENE | 03:43 | 03:59 | 04:06 | 154 | 281 | 10 | EXT |  | 0.9 | (c)
57480.56 | 10.625 | 10.584 | -0.25 | -0.291 | 932 | 1210 | 1180 | 803 | 211 | 5357 |  | CORR | GENE | 02:60 | 03:45 | 03:40 | 80 | 496 | 13 | EXT |  | 0.89 | (c)
57480.658 | 10.723 | 10.707 | -0.152 | -0.168 | 972 | 1047 | 1046 | 972 | 138 | 5357 |  | CORR | CIGR | 03:07 | 03:19 | 03:18 | 30 | 148 | 12 | EXT |  | 0.89 | (c)
57480.941 | 0.131 | 0.095 | -11.244 | -11.28 | 202 | 344 | 384 | 202 | 95 | 5358 |  | CORR | GENE | 02:42 | 03:05 | 03:11 | 60 | 364 | 13 | EXT |  | 0.89 | (c)
57481.62 | 0.81 | 0.743 | -10.565 | -10.632 | 624 | 741 | 754 | 624 | 743 | 5358 |  | CORR | GENE | 03:50 | 04:09 | 04:11 | 85 | 260 | 10 | EXT |  | 0.89 | (c)
57482.147 | 1.337 | 1.162 | -10.038 | -10.213 | 95 | 424 | 581 | 95 | 1162 | 5358 |  | CORR | GENE | 02:25 | 03:18 | 03:43 | 206 | 971 | 10 | EXT |  | 0.91 | (c)
57482.316 | 1.506 | 1.465 | -9.869 | -9.91 | 278 | 452 | 596 | 278 | 1465 | 5358 |  | CORR | GENE | 02:54 | 03:22 | 03:45 | 150 | 635 | 10 | EXT |  | 0.9 | (c)
57483.797 | 2.987 | 2.913 | -8.388 | -8.462 | 407 | 664 | 735 | 407 | 2913 | 5358 |  | CORR | GENE | 03:15 | 03:56 | 04:08 | 183 | 657 | 10 | EXT |  | 0.9 | (c)
57484.323 | 3.513 | 3.488 | -7.862 | -7.887 | 525 | 580 | 606 | 525 | 3488 | 5358 |  | CORR | CIGR | 03:34 | 03:43 | 03:47 | 36 | 161 | 12 | EXT |  | 0.89 | (c)
57484.518 | 3.708 | 3.68 | -7.667 | -7.695 | 793 | 879 | 889 | 793 | 3680 | 5358 |  | CORR | CIGR | 04:17 | 04:31 | 04:33 | 45 | 193 | 11 | EXT |  | 0.89 | (c)
57485.075 | 4.265 | 4.223 | -7.11 | -7.152 | 319 | 477 | 660 | 319 | 4223 | 5358 |  | CORR | GENE | 03:01 | 03:26 | 03:56 | 82 | 683 | 10 | EXT |  | 0.89 | (c)
57486.201 | 5.391 | 5.34 | -5.984 | -6.035 | 364 | 429 | 562 | 364 | 5340 | 5358 |  | CORR | GENE | 03:08 | 03:18 | 03:40 | 71 | 396 | 13 | EXT |  | 0.89 | (c)
57486.277 | 5.467 | 5.418 | -5.908 | -5.957 | 508 | 649 | 752 | 508 | 5418 | 5358 |  | CORR | GENE | 03:31 | 03:54 | 04:11 | 80 | 489 | 12 | EXT |  | 0.89 | (c)
57486.398 | 5.588 | 5.536 | -5.787 | -5.839 | 462 | 870 | 810 | 462 | 5536 | 5358 |  | CORR | GENE | 03:24 | 04:30 | 04:20 | 132 | 695 | 12 | EXT |  | 0.9 | (c)
57486.448 | 5.638 | 5.626 | -5.737 | -5.749 | 1360 | 1449 | 1452 | 687 | 5626 | 5358 |  | CORR | CIGR | 05:49 | 06:03 | 06:04 | 33 | 183 | 10 | EXT |  | 0.89 | (c)
57486.529 | 5.719 | 5.686 | -5.656 | -5.689 | 440 | 919 | 797 | 440 | 5511 | 5358 |  | CORR | GENE | 03:20 | 04:38 | 04:18 | 178 | 714 | 10 | EXT |  | 0.9 | (c)
57487.153 | 6.343 | 6.315 | -5.032 | -5.06 | 762 | 962 | 963 | 762 | 5007 | 5358 |  | CORR | GENE | 04:12 | 04:45 | 04:45 | 53 | 404 | 11 | EXT |  | 0.89 | (c)
57487.201 | 6.391 | 6.359 | -4.984 | -5.016 | 1405 | 1465 | 1504 | 627 | 4975 | 5358 |  | CORR | CIGR | 05:56 | 06:06 | 06:12 | 41 | 198 | 10 | EXT |  | 0.89 | (c)
57487.346 | 6.536 | 6.426 | -4.839 | -4.949 | 379 | 962 | 750 | 379 | 4752 | 5358 |  | CORR | GENE | 03:10 | 04:44 | 04:10 | 197 | 741 | 12 | EXT |  | 0.91 | (c)
57487.685 | 6.875 | 6.834 | -4.5 | -4.541 | 612 | 676 | 693 | 612 | 4481 | 5358 |  | CORR | GENE | 03:48 | 03:58 | 04:01 | 60 | 161 | 10 | EXT |  | 0.89 | (c)
57488.318 | 7.508 | 7.488 | -3.867 | -3.887 | -2204 | -2126 | -2136 | 27 | 3864 | 5358 |  | CORR | CIGR | 08:14 | 08:26 | 08:25 | 23 | 136 | 10 | EXT |  | 0.89 | (c)
57488.509 | 7.699 | 7.681 | -3.676 | -3.694 | 748 | 787 | 803 | 748 | 3666 | 5358 |  | CORR | CIGR | 04:10 | 04:16 | 04:19 | 28 | 110 | 10 | EXT |  | 0.89 | (c)
57489.458 | 8.648 | 8.628 | -2.727 | -2.747 | 457 | 665 | 643 | 457 | 2511 | 5358 |  | CORR | GENE | 03:23 | 03:56 | 03:53 | 236 | 373 | 10 | EXT |  | 0.91 | (c)
57490.095 | 9.285 | 9.266 | -2.09 | -2.109 | 1281 | 1325 | 1349 | 813 | 2084 | 5358 |  | CORR | CIGR | 05:36 | 05:43 | 05:47 | 25 | 136 | 12 | EXT |  | 0.89 | (c)
57490.814 | 10.004 | 9.981 | -1.371 | -1.394 | 599 | 712 | 730 | 599 | 1354 | 5358 |  | CORR | CIGR | 03:46 | 04:04 | 04:07 | 40 | 261 | 12 | EXT |  | 0.89 | (c)
57491.407 | 10.597 | 10.575 | -0.778 | -0.8 | 1529 | 1762 | 1672 | 416 | 740 | 5358 |  | CORR | GENE | 06:16 | 06:54 | 06:39 | 60 | 285 | 12 | EXT |  | 0.89 | (c)
57491.882 | 11.072 | 11.055 | -0.303 | -0.32 | 1057 | 1118 | 1108 | 1057 | 293 | 5358 |  | CORR | CIGR | 04:60 | 05:10 | 05:08 | 27 | 102 | 10 | EXT |  | 0.89 | (c)
57491.924 | 11.114 | 11.073 | -0.261 | -0.302 | 1553 | 1754 | 1746 | 292 | 237 | 5358 |  | CORR | GENE | 06:20 | 06:52 | 06:51 | 65 | 385 | 10 | EXT |  | 0.89 | (c)
57492.211 | 0.026 | 0.023 | -11.429 | -11.432 | -1866 | -1850 | -1712 | 365 | 23 | 5359 |  | CORR | CIGR | 05:07 | 05:09 | 05:32 | 33 | 308 | 10 | EXT |  | 0.89 | (c)
57492.761 | 0.576 | 0.526 | -10.879 | -10.929 | -1120 | -1106 | -1106 | 1093 | 526 | 5359 |  | CORR | AXGR | 07:07 | 07:09 | 07:09 | 91 | 27 | 20 | EXT |  | 0.9 | (c)
57492.885 | 0.7 | 0.669 | -10.755 | -10.786 | -1620 | -1443 | -1453 | 611 | 669 | 5359 |  | CORR | GENE | 05:46 | 06:15 | 06:13 | 90 | 334 | 10 | EXT |  | 0.89 | (c)
57492.893 | 0.708 | 0.669 | -10.747 | -10.786 | -1137 | -1118 | -1119 | 1094 | 669 | 5359 |  | CORR | AXGR | 07:04 | 07:07 | 07:07 | 94 | 35 | 10 | EXT |  | 0.89 | (c)
57496.297 | 4.112 | 4.094 | -7.343 | -7.361 | 2211 | -2216 | -2199 | 0 | 4094 | 5359 |  | CORR | CIGR | 04:05 | 04:10 | 04:13 | 27 | 102 | 10 | EXT |  | 0.89 | (c)
57496.819 | 4.634 | 4.62 | -6.821 | -6.835 | 2071 | 2140 | 2127 | 48 | 4620 | 5359 |  | CORR | CIGR | 03:42 | 03:53 | 03:51 | 34 | 112 | 11 | EXT |  | 0.89 | (c)
57500.184 | 7.999 | 7.979 | -3.456 | -3.476 | 2040 | 2172 | 2172 | 0 | 3290 | 5359 |  | CORR | GENE | 03:37 | 03:58 | 03:58 | 186 | 266 | 10 | EXT |  | 0.9 | (c)
57500.941 | 8.756 | 8.732 | -2.699 | -2.723 | 2050 | 2163 | 2113 | 54 | 2696 | 5359 |  | CORR | CIGR | 03:39 | 03:57 | 03:49 | 27 | 127 | 11 | EXT |  | 0.89 | (c)
57501.456 | 9.271 | 9.161 | -2.184 | -2.294 | -2152 | -2127 | -2109 | 79 | 2079 | 5359 |  | CORR | GENE | 04:20 | 04:25 | 04:27 | 215 | 86 | 10 | EXT |  | 0.91 | (c)
57503.229 | 11.044 | 11.03 | -0.411 | -0.425 | -2022 | -1956 | -1959 | 208 | 398 | 5359 |  | CORR | CIGR | 04:41 | 04:52 | 04:52 | 27 | 126 | 10 | EXT |  | 0.89 | (c)
57503.738 | 0.098 | 0.075 | -11.387 | -11.41 | -1826 | -1645 | -1662 | 404 | 75 | 5360 |  | CORR | GENE | 06:19 | 06:48 | 06:46 | 79 | 329 | 11 | EXT |  | 0.89 | (c)
57504.093 | 0.453 | 0.444 | -11.032 | -11.041 | -2005 | -1952 | -1951 | 225 | 444 | 5360 |  | CORR | CIGR | 05:50 | 05:59 | 05:59 | 22 | 108 | 11 | EXT |  | 0.89 | (c)
57504.456 | 0.816 | 0.757 | -10.669 | -10.728 | -2192 | -2115 | -2025 | 39 | 757 | 5360 |  | CORR | GENE | 05:20 | 05:33 | 05:47 | 60 | 334 | 11 | EXT |  | 0.89 | (c)
57504.814 | 1.174 | 1.148 | -10.311 | -10.337 | 1785 | 1847 | 1835 | 345 | 1148 | 5360 |  | CORR | CIGR | 04:02 | 04:12 | 04:10 | 35 | 100 | 10 | EXT |  | 0.89 | (c)
57518.816 | 3.691 | 3.671 | -7.799 | -7.819 | 340 | 438 | 426 | 340 | 3671 | 5361 |  | CORR | CIGR | 02:27 | 02:43 | 02:41 | 39 | 173 | 12 | EXT |  | 0.89 | (c)
57519.04 | 3.915 | 3.899 | -7.575 | -7.591 | 523 | 631 | 624 | 523 | 3899 | 5361 |  | CORR | CIGR | 02:57 | 03:14 | 03:13 | 38 | 201 | 10 | EXT |  | 0.89 | (c)
57519.691 | 4.566 | 4.545 | -6.924 | -6.945 | 525 | 574 | 590 | 525 | 4545 | 5361 |  | CORR | CIGR | 02:57 | 03:05 | 03:08 | 33 | 130 | 10 | EXT |  | 0.89 | (c)
57536.87 | 10.255 | 10.221 | -0.975 | -1.009 | 1048 | 1265 | 1277 | 724 | 929 | 5362 |  | CORR | GENE | 02:01 | 02:36 | 02:38 | 80 | 459 | 10 | EXT |  | 0.89 | (c)
57543.59 | 5.745 | 5.683 | -5.53 | -5.592 | -2023 | -1843 | -1877 | 208 | 5500 | 5363 |  | CORR | GENE | 04:13 | 04:42 | 04:37 | 92 | 291 | 12 | EXT |  | 0.89 | (c)
57543.706 | 5.861 | 5.846 | -5.414 | -5.429 | -2006 | -1912 | -1930 | 225 | 5399 | 5363 |  | CORR | CIGR | 04:16 | 04:31 | 04:28 | 30 | 151 | 10 | EXT |  | 0.89 | (c)
57545.028 | 7.183 | 7.129 | -4.092 | -4.146 | 1495 | 1884 | 1780 | 165 | 4027 | 5363 |  | CORR | GENE | 01:41 | 02:44 | 02:27 | 119 | 570 | 10 | EXT |  | 0.89 | (c)
57546.252 | 8.407 | 8.338 | -2.868 | -2.937 | -805 | -392 | -519 | 232 | 2827 | 5363 |  | CORR | GENE | 07:30 | 08:36 | 08:16 | 110 | 574 | 13 | EXT |  | 0.9 | (c)
57546.396 | 8.551 | 8.53 | -2.724 | -2.745 | -519 | -367 | -323 | 127 | 2644 | 5363 | Дефект проката | MIAN | GENE | 08:16 | 08:41 | 08:48 | 101 | 391 |  | INT | Дефект проката Эквивалент потери металла 12%. |  | (c)
57546.632 | 8.787 | 8.763 | -2.488 | -2.512 | -1891 | -1802 | -1767 | 340 | 2469 | 5363 |  | CORR | CIGR | 04:35 | 04:49 | 04:55 | 43 | 247 | 12 | EXT |  | 0.89 | (c)
57547.486 | 9.641 | 9.617 | -1.634 | -1.658 | -780 | -710 | -612 | 443 | 1552 | 5363 |  | CORR | GENE | 07:34 | 07:45 | 08:01 | 106 | 337 | 13 | EXT |  | 0.89 | (c)
57553.102 | 3.982 | 3.964 | -7.198 | -7.216 | 1683 | 1799 | 1770 | 373 | 3964 | 5364а |  | CORR | CIGR | 04:03 | 04:22 | 04:17 | 46 | 174 | 11 | EXT |  | 0.89 | (c)
57553.494 | 4.374 | 4.272 | -6.806 | -6.908 | -1498 | -1381 | -1187 | 732 | 4272 | 5364а |  | CORR | GENE | 07:29 | 07:48 | 08:20 | 130 | 622 | 10 | EXT |  | 0.9 | (c)
57554.867 | 5.747 | 5.71 | -5.433 | -5.47 | 999 | 1292 | 1391 | 447 | 5163 | 5364а |  | CORR | GENE | 02:12 | 02:60 | 03:16 | 307 | 785 | 10 | EXT |  | 0.92 | (c)
57555.318 | 6.198 | 6.17 | -4.982 | -5.01 | 1099 | 1260 | 1436 | 458 | 4851 | 5364а |  | CORR | GENE | 02:29 | 02:55 | 03:23 | 159 | 673 | 11 | EXT |  | 0.9 | (c)
57555.915 | 6.795 | 6.756 | -4.385 | -4.424 | 997 | 1124 | 1121 | 986 | 4348 | 5364а |  | CORR | GENE | 02:12 | 02:33 | 02:32 | 76 | 248 | 10 | EXT |  | 0.89 | (c)
57556.425 | 7.305 | 7.194 | -3.875 | -3.986 | 1579 | 1899 | 1783 | 243 | 3865 | 5364а |  | CORR | GENE | 03:46 | 04:38 | 04:19 | 121 | 409 | 10 | EXT |  | 0.89 | (c)
57556.584 | 7.464 | 7.412 | -3.716 | -3.768 | 1615 | 1681 | 1828 | 189 | 3648 | 5364а |  | CORR | GENE | 03:52 | 04:03 | 04:26 | 120 | 427 | 11 | EXT |  | 0.9 | (c)
57557.081 | 7.961 | 7.883 | -3.219 | -3.297 | 867 | 994 | 1007 | 867 | 3209 | 5364а |  | CORR | GENE | 01:51 | 02:12 | 02:14 | 88 | 281 | 10 | EXT |  | 0.89 | (c)
57559.525 | 10.405 | 10.358 | -0.775 | -0.822 | -1187 | -1124 | -1131 | 1043 | 767 | 5364а |  | CORR | GENE | 08:20 | 08:30 | 08:29 | 55 | 113 | 12 | EXT |  | 0.89 | (c)
57559.902 | 10.782 | 10.77 | -0.398 | -0.41 | -1257 | -1155 | -1181 | 973 | 364 | 5364а |  | CORR | CIGR | 08:08 | 08:25 | 08:21 | 46 | 153 | 11 | EXT |  | 0.89 | (c)
57560.266 | 11.146 | 11.078 | -0.034 | -0.102 | 1196 | 1816 | 1698 | 31 | 14 | 5364а |  | CORR | GENE | 02:44 | 04:24 | 04:05 | 88 | 1004 | 15 | EXT |  | 0.89 | (c)
57571.882 | 0.042 | 0.017 | -11.348 | -11.373 | 410 | 475 | 542 | 410 | 17 | 5366а |  | CORR | CIGR | 04:05 | 04:15 | 04:26 | 40 | 263 | 15 | EXT |  | 0.89 | (c)
57571.897 | 0.057 | 0.037 | -11.333 | -11.353 | -2155 | -2037 | -2041 | 75 | 37 | 5366а |  | CORR | CIGR | 09:11 | 09:30 | 09:29 | 44 | 227 | 14 | EXT |  | 0.89 | (c)
57571.929 | 0.089 | 0.05 | -11.301 | -11.34 | 2151 | 2190 | 2176 | 29 | 50 | 5366а |  | CORR | GENE | 08:46 | 08:52 | 08:50 | 161 | 50 | 10 | EXT |  | 0.9 | (c)
57571.966 | 0.126 | 0.084 | -11.264 | -11.306 | 1550 | 1721 | 1734 | 312 | 84 | 5366а |  | CORR | GENE | 07:09 | 07:37 | 07:39 | 128 | 369 | 14 | EXT |  | 0.9 | (c)
57572.002 | 0.162 | 0.129 | -11.228 | -11.261 | 324 | 574 | 500 | 324 | 129 | 5366а |  | CORR | GENE | 03:51 | 04:31 | 04:20 | 60 | 353 | 14 | EXT |  | 0.89 | (c)
57572.161 | 0.321 | 0.281 | -11.069 | -11.109 | 441 | 521 | 509 | 441 | 281 | 5366а |  | CORR | GENE | 04:10 | 04:23 | 04:21 | 51 | 136 | 11 | EXT |  | 0.89 | (c)
57572.171 | 0.331 | 0.226 | -11.059 | -11.164 | 1872 | 1930 | 1909 | 284 | 226 | 5366а |  | CORR | GENE | 08:01 | 08:10 | 08:07 | 336 | 74 | 14 | EXT |  | 0.94 | (c)
57572.255 | 0.415 | 0.383 | -10.975 | -11.007 | 1263 | 1501 | 1483 | 527 | 383 | 5366а |  | CORR | GENE | 06:23 | 07:01 | 06:58 | 62 | 440 | 13 | EXT |  | 0.89 | (c)
57572.294 | 0.454 | 0.283 | -10.936 | -11.107 | 795 | 832 | 817 | 795 | 283 | 5366а |  | CORR | AXGR | 05:07 | 05:13 | 05:11 | 303 | 43 | 12 | EXT |  | 0.93 | (c)
57572.524 | 0.684 | 0.676 | -10.706 | -10.714 | 765 | 795 | 807 | 765 | 676 | 5366а |  | CORR | CIGR | 05:02 | 05:07 | 05:09 | 22 | 84 | 10 | EXT |  | 0.89 | (c)
57572.544 | 0.704 | 0.674 | -10.686 | -10.716 | 1705 | 1807 | 1773 | 389 | 674 | 5366а |  | CORR | CIGR | 07:34 | 07:50 | 07:45 | 30 | 136 | 12 | EXT |  | 0.89 | (c)
57572.614 | 0.774 | 0.761 | -10.616 | -10.629 | 700 | 729 | 739 | 700 | 761 | 5366а |  | CORR | CIGR | 04:52 | 04:56 | 04:58 | 20 | 79 | 10 | EXT |  | 0.89 | (c)
57572.729 | 0.889 | 0.839 | -10.501 | -10.551 | 1816 | 1901 | 1885 | 277 | 839 | 5366а |  | CORR | GENE | 07:52 | 08:06 | 08:03 | 57 | 137 | 12 | EXT |  | 0.89 | (c)
57572.899 | 1.059 | 0.988 | -10.331 | -10.402 | 582 | 600 | 600 | 582 | 988 | 5366а |  | CORR | AXGR | 04:33 | 04:36 | 04:36 | 155 | 35 | 12 | EXT |  | 0.9 | (c)
57573.251 | 1.411 | 1.368 | -9.979 | -10.022 | 663 | 743 | 729 | 663 | 1368 | 5366а |  | CORR | GENE | 04:46 | 04:59 | 04:56 | 64 | 132 | 11 | EXT |  | 0.89 | (c)
57573.387 | 1.547 | 1.532 | -9.843 | -9.858 | 839 | 878 | 920 | 839 | 1532 | 5366а |  | CORR | GENE | 05:14 | 05:21 | 05:27 | 60 | 160 | 13 | EXT |  | 0.89 | (c)
57573.743 | 1.903 | 1.784 | -9.487 | -9.606 | 1486 | 1651 | 1596 | 523 | 1784 | 5366а |  | CORR | GENE | 06:59 | 07:25 | 07:16 | 138 | 222 | 11 | EXT |  | 0.9 | (c)
57573.863 | 2.023 | 2 | -9.367 | -9.39 | 1625 | 1702 | 1689 | 478 | 2000 | 5366а |  | CORR | CIGR | 07:21 | 07:33 | 07:31 | 38 | 127 | 10 | EXT |  | 0.89 | (c)
57574.254 | 2.414 | 2.385 | -8.976 | -9.005 | 806 | 852 | 863 | 806 | 2385 | 5366а |  | CORR | GENE | 05:09 | 05:16 | 05:18 | 67 | 114 | 11 | EXT |  | 0.89 | (c)
57575.928 | 4.088 | 3.963 | -7.302 | -7.427 | 1620 | 1801 | 1860 | 130 | 3963 | 5366а |  | CORR | GENE | 07:20 | 07:49 | 07:59 | 145 | 480 | 10 | EXT |  | 0.9 | (c)
57576.015 | 4.175 | 4.121 | -7.215 | -7.269 | 791 | 863 | 1002 | 791 | 4121 | 5366а |  | CORR | GENE | 05:06 | 05:18 | 05:40 | 68 | 423 | 11 | EXT |  | 0.89 | (c)
57576.86 | 5.02 | 4.985 | -6.37 | -6.405 | 2048 | 2193 | 2148 | 0 | 4985 | 5366а |  | CORR | GENE | 08:29 | 08:53 | 08:45 | 50 | 199 | 24 | EXT |  | 0.89 | (c)
57577.929 | 6.089 | 6.074 | -5.301 | -5.316 | 48 | 83 | 90 | 48 | 5288 | 5366а |  | CORR | CIGR | 03:07 | 03:12 | 03:13 | 28 | 84 | 15 | EXT |  | 0.89 | (c)
57579.126 | 7.286 | 7.264 | -4.104 | -4.126 | 1599 | 1732 | 1728 | 374 | 4082 | 5366а |  | CORR | CIGR | 07:17 | 07:38 | 07:38 | 44 | 258 | 10 | EXT |  | 0.89 | (c)
57579.753 | 7.913 | 7.904 | -3.477 | -3.486 | 55 | 80 | 89 | 55 | 3466 | 5366а |  | CORR | CIGR | 03:08 | 03:12 | 03:13 | 20 | 67 | 12 | EXT |  | 0.89 | (c)
57580.642 | 8.802 | 8.792 | -2.588 | -2.598 | 595 | 626 | 637 | 595 | 2573 | 5366а |  | CORR | CIGR | 04:35 | 04:40 | 04:42 | 25 | 83 | 10 | EXT |  | 0.89 | (c)
57581.182 | 9.342 | 9.328 | -2.048 | -2.062 | 317 | 463 | 454 | 317 | 2022 | 5366а |  | CORR | CIGR | 03:50 | 04:13 | 04:12 | 40 | 273 | 12 | EXT |  | 0.89 | (c)
57581.211 | 9.371 | 9.276 | -2.019 | -2.114 | 1264 | 1613 | 1573 | 349 | 1996 | 5366а |  | CORR | GENE | 06:23 | 07:19 | 07:13 | 118 | 617 | 10 | EXT |  | 0.89 | (c)
57581.243 | 9.403 | 9.393 | -1.987 | -1.997 | 106 | 162 | 181 | 106 | 1926 | 5366а |  | CORR | GENE | 03:16 | 03:25 | 03:28 | 71 | 149 | 11 | EXT |  | 0.89 | (c)
57581.387 | 9.547 | 9.538 | -1.843 | -1.852 | 242 | 294 | 331 | 242 | 1791 | 5366а |  | CORR | GENE | 03:38 | 03:46 | 03:52 | 61 | 177 | 15 | EXT |  | 0.89 | (c)
57581.599 | 9.759 | 9.684 | -1.631 | -1.706 | 225 | 272 | 332 | 225 | 1619 | 5366а |  | CORR | GENE | 03:35 | 03:43 | 03:52 | 87 | 214 | 11 | EXT |  | 0.89 | (c)
57583.381 | 0.151 | 0.135 | -11.164 | -11.18 | -1934 | -1802 | -1834 | 297 | 135 | 5367 |  | CORR | CIGR | 08:44 | 09:05 | 09:00 | 45 | 200 | 10 | EXT |  | 0.89 | (c)
57583.498 | 0.268 | 0.249 | -11.047 | -11.066 | -1843 | -1648 | -1716 | 388 | 249 | 5367 |  | CORR | CIGR | 08:59 | 09:30 | 09:19 | 45 | 253 | 10 | EXT |  | 0.89 | (c)
57583.505 | 0.275 | 0.223 | -11.04 | -11.092 | 1140 | 1195 | 1413 | 544 | 223 | 5367 |  | CORR | GENE | 05:00 | 05:09 | 05:44 | 71 | 547 | 11 | EXT |  | 0.89 | (c)
57583.866 | 0.636 | 0.605 | -10.679 | -10.71 | -1790 | -1614 | -1634 | 440 | 605 | 5367 |  | CORR | GENE | 09:07 | 09:36 | 09:33 | 63 | 313 | 10 | EXT |  | 0.89 | (c)
57584.186 | 0.956 | 0.94 | -10.359 | -10.375 | -1910 | -1738 | -1792 | 321 | 940 | 5367 |  | CORR | CIGR | 08:48 | 09:16 | 09:07 | 40 | 236 | 10 | EXT |  | 0.89 | (c)
57584.741 | 1.511 | 1.492 | -9.804 | -9.823 | 2100 | 2170 | 2173 | 0 | 1492 | 5367 |  | CORR | GENE | 07:35 | 07:46 | 07:47 | 54 | 144 | 12 | EXT |  | 0.89 | (c)
57585.016 | 1.786 | 1.774 | -9.529 | -9.541 | 1583 | 1648 | 1638 | 537 | 1774 | 5367 |  | CORR | CIGR | 06:12 | 06:22 | 06:21 | 37 | 111 | 10 | EXT |  | 0.89 | (c)
57585.24 | 2.01 | 1.789 | -9.305 | -9.526 | 326 | 852 | 874 | 326 | 1789 | 5367 |  | CORR | GENE | 02:49 | 04:14 | 04:17 | 248 | 1096 | 10 | EXT |  | 0.91 | (c)
57585.494 | 2.264 | 2.247 | -9.051 | -9.068 | -1837 | -1792 | -1757 | 394 | 2247 | 5367 |  | CORR | CIGR | 08:60 | 09:07 | 09:13 | 40 | 161 | 10 | EXT |  | 0.89 | (c)
57585.68 | 2.45 | 2.433 | -8.865 | -8.882 | -1872 | -1804 | -1761 | 359 | 2433 | 5367 |  | CORR | GENE | 08:54 | 09:05 | 09:12 | 101 | 223 | 10 | EXT |  | 0.89 | (c)
57585.786 | 2.556 | 2.539 | -8.759 | -8.776 | 259 | 454 | 433 | 259 | 2539 | 5367 |  | CORR | GENE | 02:38 | 03:09 | 03:06 | 65 | 347 | 11 | EXT |  | 0.89 | (c)
57586.075 | 2.845 | 2.766 | -8.47 | -8.549 | 925 | 1105 | 1150 | 856 | 2766 | 5367 |  | CORR | GENE | 04:26 | 04:55 | 05:02 | 94 | 449 | 11 | EXT |  | 0.89 | (c)
57586.097 | 2.867 | 2.78 | -8.448 | -8.535 | 82 | 144 | 341 | 82 | 2780 | 5367 |  | CORR | GENE | 02:09 | 02:19 | 02:51 | 96 | 517 | 10 | EXT |  | 0.89 | (c)
57586.174 | 2.944 | 2.923 | -8.371 | -8.392 | 205 | 458 | 392 | 205 | 2923 | 5367 |  | CORR | GENE | 02:29 | 03:10 | 02:59 | 48 | 375 | 15 | EXT |  | 0.89 | (c)
57586.414 | 3.184 | 3.011 | -8.131 | -8.304 | -2136 | -1649 | -1810 | 95 | 3011 | 5367 |  | CORR | GENE | 08:12 | 09:30 | 09:04 | 242 | 651 | 10 | EXT |  | 0.91 | (c)
57587.352 | 4.122 | 4.072 | -7.193 | -7.243 | 185 | 330 | 361 | 185 | 4072 | 5367 |  | CORR | GENE | 02:26 | 02:49 | 02:54 | 63 | 352 | 10 | EXT |  | 0.89 | (c)
57587.379 | 4.149 | 4.136 | -7.166 | -7.179 | 666 | 721 | 720 | 666 | 4136 | 5367 |  | CORR | CIGR | 03:44 | 03:53 | 03:52 | 31 | 108 | 11 | EXT |  | 0.89 | (c)
57587.428 | 4.198 | 4.167 | -7.117 | -7.148 | 1238 | 1410 | 1368 | 732 | 4167 | 5367 |  | CORR | GENE | 05:16 | 05:44 | 05:37 | 50 | 260 | 10 | EXT |  | 0.89 | (c)
57587.509 | 4.279 | 4.234 | -7.036 | -7.081 | 1556 | 1601 | 1658 | 471 | 4234 | 5367 |  | CORR | GENE | 06:07 | 06:15 | 06:24 | 57 | 204 | 11 | EXT |  | 0.89 | (c)
57587.848 | 4.618 | 4.54 | -6.697 | -6.775 | 2170 | -2189 | -1969 | 0 | 4540 | 5367 |  | CORR | GENE | 07:46 | 08:03 | 08:38 | 108 | 644 | 15 | EXT |  | 0.9 | (c)
57588.075 | 4.845 | 4.784 | -6.47 | -6.531 | -1784 | -1621 | -1633 | 447 | 4784 | 5367 |  | CORR | GENE | 09:08 | 09:35 | 09:33 | 76 | 302 | 10 | EXT |  | 0.89 | (c)
57588.147 | 4.917 | 4.88 | -6.398 | -6.435 | -2222 | -2089 | -2098 | 9 | 4880 | 5367 |  | CORR | CIGR | 07:58 | 08:19 | 08:18 | 39 | 249 | 11 | EXT |  | 0.89 | (c)
57589.311 | 6.081 | 6.007 | -5.234 | -5.308 | -1888 | -1672 | -1532 | 342 | 5143 | 5367 |  | CORR | GENE | 08:51 | 09:26 | 09:49 | 165 | 712 | 12 | EXT |  | 0.9 | (c)
57590.482 | 7.252 | 7.147 | -4.063 | -4.168 | 1303 | 1425 | 1654 | 225 | 4043 | 5367 |  | CORR | GENE | 05:26 | 05:46 | 06:23 | 125 | 703 | 10 | EXT |  | 0.89 | (c)
57591.123 | 7.893 | 7.804 | -3.422 | -3.511 | 1564 | 1701 | 1930 | 0 | 3382 | 5367 |  | CORR | GENE | 06:09 | 06:31 | 07:08 | 129 | 733 | 15 | EXT |  | 0.9 | (c)
57591.212 | 7.982 | 7.963 | -3.333 | -3.352 | 2204 | -2146 | -2183 | 0 | 3308 | 5367 |  | CORR | CIGR | 07:52 | 08:10 | 08:04 | 44 | 149 | 10 | EXT |  | 0.89 | (c)
57591.808 | 8.578 | 8.45 | -2.737 | -2.865 | 2192 | -2034 | -2139 | 0 | 2724 | 5367 |  | CORR | GENE | 07:50 | 08:28 | 08:11 | 141 | 260 | 10 | EXT |  | 0.9 | (c)
57591.825 | 8.595 | 8.504 | -2.72 | -2.811 | 1834 | 2055 | 1984 | 97 | 2668 | 5367 |  | CORR | GENE | 06:52 | 07:28 | 07:16 | 143 | 299 | 10 | EXT |  | 0.9 | (c)
57592.487 | 9.257 | 9.242 | -2.058 | -2.073 | -2150 | -2095 | -2095 | 81 | 2045 | 5367 |  | CORR | CIGR | 08:09 | 08:18 | 08:18 | 28 | 110 | 10 | EXT |  | 0.89 | (c)
57592.494 | 9.264 | 9.224 | -2.051 | -2.091 | 1972 | 2046 | 2084 | 35 | 2031 | 5367 |  | CORR | GENE | 07:14 | 07:26 | 07:33 | 60 | 224 | 13 | EXT |  | 0.89 | (c)
57592.68 | 9.45 | 9.395 | -1.865 | -1.92 | 2204 | -1785 | -2003 | 0 | 1790 | 5367 |  | CORR | GENE | 07:52 | 09:08 | 08:33 | 130 | 509 | 13 | EXT |  | 0.9 | (c)
57592.682 | 9.452 | 9.366 | -1.863 | -1.949 | 1801 | 2023 | 1958 | 117 | 1840 | 5367 |  | CORR | GENE | 06:47 | 07:23 | 07:12 | 109 | 312 | 11 | EXT |  | 0.89 | (c)
57592.969 | 9.739 | 9.709 | -1.576 | -1.606 | 792 | 972 | 941 | 792 | 1531 | 5367 |  | CORR | GENE | 04:04 | 04:33 | 04:28 | 75 | 297 | 10 | EXT |  | 0.89 | (c)
57593.412 | 10.182 | 10.036 | -1.133 | -1.279 | 634 | 1383 | 1488 | 0 | 976 | 5367 |  | CORR | GENE | 03:39 | 05:39 | 05:56 | 303 | 1707 | 12 | EXT |  | 0.93 | (c)
57593.708 | 10.478 | 10.445 | -0.837 | -0.87 | 406 | 1110 | 813 | 406 | 747 | 5367 |  | CORR | GENE | 03:02 | 04:55 | 04:07 | 123 | 814 | 11 | EXT |  | 0.9 | (c)
57594.242 | 11.012 | 10.979 | -0.303 | -0.336 | 425 | 782 | 664 | 425 | 257 | 5367 |  | CORR | GENE | 03:05 | 04:02 | 03:43 | 79 | 478 | 10 | EXT |  | 0.89 | (c)
57594.453 | 11.223 | 11.166 | -0.092 | -0.149 | 1043 | 1181 | 1183 | 908 | 74 | 5367 |  | CORR | GENE | 04:44 | 05:07 | 05:07 | 75 | 280 | 10 | EXT |  | 0.89 | (c)
57597.371 | 2.826 | 2.748 | -8.289 | -8.367 | 2143 | 2160 | 2155 | 63 | 2748 | 5368 |  | CORR | AXGR | 04:52 | 04:55 | 04:54 | 90 | 25 | 10 | EXT |  | 0.89 | (c)
57598.004 | 3.459 | 3.424 | -7.656 | -7.691 | 1852 | 1866 | 1866 | 352 | 3424 | 5368 |  | CORR | AXGR | 04:05 | 04:08 | 04:08 | 81 | 27 | 13 | EXT |  | 0.89 | (c)
57598.089 | 3.544 | 3.527 | -7.571 | -7.588 | 1459 | 1635 | 1662 | 365 | 3527 | 5368 |  | CORR | GENE | 03:02 | 03:30 | 03:35 | 64 | 407 | 22 | EXT |  | 0.89 | (c)
57598.47 | 3.925 | 3.861 | -7.19 | -7.254 | 1828 | 1897 | 2001 | 57 | 3861 | 5368 |  | CORR | GENE | 04:02 | 04:13 | 04:29 | 108 | 345 | 13 | EXT |  | 0.9 | (c)
57598.592 | 4.047 | 4.031 | -7.068 | -7.084 | 1896 | 1944 | 1949 | 229 | 4031 | 5368 |  | CORR | CIGR | 04:13 | 04:20 | 04:21 | 29 | 106 | 12 | EXT |  | 0.89 | (c)
57599.798 | 5.253 | 5.097 | -5.862 | -6.018 | 2127 | 2173 | 2153 | 51 | 5097 | 5368 |  | CORR | GENE | 04:50 | 04:57 | 04:54 | 303 | 53 | 12 | EXT |  | 0.93 | (c)
57599.949 | 5.404 | 5.389 | -5.711 | -5.726 | 2168 | 2223 | 2218 | 0 | 5389 | 5368 |  | CORR | CIGR | 04:56 | 05:05 | 05:05 | 30 | 100 | 10 | EXT |  | 0.89 | (c)
57600.027 | 5.482 | 5.457 | -5.633 | -5.658 | -2139 | -1997 | -2030 | 91 | 5457 | 5368 |  | CORR | CIGR | 05:21 | 05:44 | 05:39 | 43 | 220 | 14 | EXT |  | 0.89 | (c)
57600.581 | 6.036 | 5.996 | -5.079 | -5.119 | 2116 | 2135 | 2134 | 79 | 5036 | 5368 |  | CORR | AXGR | 04:48 | 04:51 | 04:51 | 83 | 36 | 16 | EXT |  | 0.89 | (c)
57603.905 | 9.36 | 9.352 | -1.755 | -1.763 | -2197 | -2158 | -2147 | 34 | 1737 | 5368 |  | CORR | CIGR | 05:12 | 05:18 | 05:20 | 26 | 99 | 11 | EXT |  | 0.89 | (c)
57604.314 | 9.769 | 9.745 | -1.346 | -1.37 | 1945 | 2048 | 2066 | 44 | 1281 | 5368 |  | CORR | GENE | 04:20 | 04:37 | 04:40 | 89 | 242 | 12 | EXT |  | 0.89 | (c)
57604.645 | 10.1 | 10.081 | -1.015 | -1.034 | 1873 | 1922 | 1933 | 237 | 976 | 5368 |  | CORR | GENE | 04:09 | 04:17 | 04:19 | 58 | 121 | 15 | EXT |  | 0.89 | (c)
57628.22 | 0.085 | 0.046 | -11.18 | -11.219 | -1644 | -1466 | -1507 | 587 | 46 | 5371 |  | CORR | GENE | 06:08 | 06:37 | 06:30 | 70 | 273 | 13 | EXT |  | 0.89 | (c)
57628.427 | 0.292 | 0.255 | -10.973 | -11.01 | -1540 | -1451 | -1444 | 691 | 255 | 5371 |  | CORR | GENE | 06:25 | 06:39 | 06:40 | 65 | 191 | 14 | EXT |  | 0.89 | (c)
57646.697 | 7.297 | 7.23 | -4.088 | -4.155 | 768 | 990 | 903 | 768 | 4001 | 5372 |  | CORR | GENE | 03:33 | 04:09 | 03:55 | 154 | 271 | 16 | EXT |  | 0.91 | (c)
57717.528 | 11.418 | 11.289 | -0.047 | -0.176 | -614 | -601 | -604 | 594 | 9 | 5378 |  | CRAC | AXGR | 07:43 | 07:45 | 07:45 | 167 | 20 |  | INT | Эквивалент потери металла 34%. Аномалия находится в зоне сварного шва. |  | (a)
57720.95 | 0 | 0 | -3.815 | -3.815 | 1202 | 1323 | 1506 | 421 | 0 | 5379б | Непровар / утяжина | GWAN |  | 06:11 | 06:31 | 07:00 | 0 | 607 | 11 | INT | Непровар / утяжина |  | (c)
57720.95 | 0 | -0.029 | -3.815 | -3.844 | 2111 | -1642 | -1280 | 0 |  | 5379б | Нарушение формы кольцевого шва | GWAN |  | 08:38 | 10:32 | 11:31 | 0 | 2140 |  | EXT | Нарушение формы кольцевого шва |  | (c)
57724.765 | 0 | 0 | -3.99 | -3.99 | 935 | 1279 | 1225 | 717 | 0 | 5379в | Непровар / утяжина | GWAN |  | 03:30 | 04:25 | 04:16 | 0 | 579 | 10 | INT | Непровар / утяжина |  | (c)
57724.765 | 0 | -0.028 | -3.99 | -4.018 | 1834 | -2029 | -2080 | 0 |  | 5379в | Нарушение формы кольцевого шва | GWAN |  | 05:55 | 07:31 | 07:23 | 0 | 1093 |  | EXT | Нарушение формы кольцевого шва |  | (c)
57742.358 | 2.238 | 2.226 | -8.717 | -8.729 | 2213 | -2200 | -2163 | 0 | 2226 | 5381 | Дефект проката | MIAN | CIGR | 06:00 | 06:08 | 06:14 | 33 | 170 |  | INT | Дефект проката Эквивалент потери металла 11%. |  | (c)
57782.362 | 10.582 | 10.563 | -0.278 | -0.297 | 574 | 729 | 698 | 574 | 254 | 5384 |  | CORR | CIGR | 03:60 | 04:25 | 04:20 | 43 | 248 | 10 | EXT | Аномалия находится на упругопластическом изгибе: R=614 D, максимальное растяжение на 6.8 час. | 0.89 | (c)
57787.232 | 4.592 | 4.583 | -6.598 | -6.607 | -253 | -207 | -210 | 168 | 4583 | 5385 |  | CORR | CIGR | 08:51 | 08:59 | 08:58 | 30 | 86 | 10 | EXT |  | 0.89 | (c)
57823.099 | 0.124 | 0.108 | -4.331 | -4.347 | -1767 | -1702 | -1688 | 463 | 108 | 5389 |  | CORR | CIGR | 05:32 | 05:42 | 05:45 | 27 | 158 | 10 | EXT |  | 0.89 | (c)
57825.189 | 2.214 | 2.198 | -2.241 | -2.257 | -1452 | -1275 | -1330 | 778 | 2187 | 5389 |  | CORR | GENE | 06:23 | 06:51 | 06:42 | 70 | 245 | 11 | EXT |  | 0.89 | (c)
57828.731 | 1.301 | 1.279 | -9.529 | -9.551 | 1481 | 1525 | 1565 | 581 | 1279 | 5390 |  | CORR | CIGR | 05:52 | 05:59 | 06:05 | 33 | 168 | 11 | EXT |  | 0.89 | (c)
57847.385 | 9.125 | 9.118 | -2.245 | -2.252 | 1219 | 1263 | 1267 | 915 | 2231 | 5391 |  | CORR | CIGR | 06:07 | 06:14 | 06:15 | 21 | 96 | 10 | EXT | Аномалия находится на отводе. | 0.89 | (c)
57848.305 | 10.045 | 9.896 | -1.325 | -1.474 | 1030 | 1226 | 1453 | 356 | 1307 | 5391 |  | CORR | GENE | 05:36 | 06:08 | 06:45 | 167 | 845 | 13 | EXT | Аномалия находится на отводе. | 0.91 | (c)
57871.725 | 11.035 | 11.023 | -0.395 | -0.407 | 882 | 981 | 955 | 882 | 383 | 5393 |  | CORR | CIGR | 05:14 | 05:30 | 05:26 | 24 | 146 | 12 | EXT | Аномалия находится на отводе. | 0.89 | (c)
57876.206 | 4.086 | 4.07 | -7.254 | -7.27 | 2022 | 2068 | 2081 | 90 | 4070 | 5394 |  | CORR | CIGR | 06:48 | 06:56 | 06:58 | 29 | 119 | 10 | EXT |  | 0.89 | (c)
57897.26 | 2.395 | 2.388 | -8.9 | -8.907 | 1822 | 1981 | 1946 | 161 | 2388 | 5396 |  | CORR | GENE | 06:36 | 07:02 | 06:56 | 50 | 247 | 10 | EXT |  | 0.89 | (c)
57918.67 | 1.13 | 1.108 | -10.09 | -10.112 | -1138 | -1086 | -1076 | 1013 | 1108 | 5398 |  | CORR | CIGR | 06:12 | 06:20 | 06:22 | 34 | 126 | 11 | EXT | Аномалия находится на отводе. | 0.89 | (c)
57929.547 | 0.787 | 0.759 | -10.563 | -10.591 | 1538 | 1792 | 1739 | 289 | 759 | 5399 |  | CORR | GENE | 05:44 | 06:25 | 06:17 | 80 | 404 | 12 | EXT |  | 0.89 | (c)
57936.701 | 7.941 | 7.923 | -3.409 | -3.427 | 1956 | 2085 | 2049 | 88 | 3381 | 5399 |  | CORR | CIGR | 06:52 | 07:12 | 07:07 | 46 | 187 | 10 | EXT | Аномалия находится на упругопластическом изгибе: R=351 D, максимальное растяжение на 5.4 час. | 0.89 | (c)
57939.022 | 10.262 | 10.249 | -1.088 | -1.101 | 2004 | 2054 | 2057 | 120 | 1077 | 5399 |  | CORR | CIGR | 06:59 | 07:07 | 07:08 | 24 | 107 | 10 | EXT | Аномалия находится на упругопластическом изгибе: R=386 D, максимальное растяжение на 5.6 час. | 0.89 | (c)
57942.243 | 2.133 | 2.117 | -9.262 | -9.278 | -1273 | -1224 | -1218 | 957 | 2117 | 5400 |  | CORR | CIGR | 05:45 | 05:53 | 05:54 | 26 | 110 | 10 | EXT | Аномалия находится на упругопластическом изгибе: R=486 D, максимальное растяжение на 5.9 час. | 0.89 | (c)
57944.306 | 4.196 | 4.177 | -7.199 | -7.218 | -943 | -878 | -869 | 795 | 4177 | 5400 |  | CORR | CIGR | 06:38 | 06:49 | 06:50 | 32 | 148 | 11 | EXT | Аномалия находится на упругопластическом изгибе: R=590 D, максимальное растяжение на 6 час. | 0.89 | (c)
57949.794 | 9.684 | 9.655 | -1.711 | -1.74 | -1246 | -1188 | -1124 | 984 | 1695 | 5400 |  | CORR | CIGR | 05:49 | 05:59 | 06:09 | 45 | 245 | 10 | EXT |  | 0.89 | (c)
57949.973 | 9.863 | 9.852 | -1.532 | -1.543 | -1301 | -1203 | -1167 | 930 | 1447 | 5400 |  | CORR | GENE | 05:41 | 05:56 | 06:02 | 96 | 267 | 15 | EXT |  | 0.89 | (c)
57950.149 | 10.039 | 10.026 | -1.356 | -1.369 | -1281 | -1230 | -1213 | 950 | 1342 | 5400 |  | CORR | CIGR | 05:44 | 05:52 | 05:55 | 27 | 136 | 12 | EXT |  | 0.89 | (c)
57950.308 | 10.198 | 10.174 | -1.197 | -1.221 | -1243 | -1150 | -1125 | 988 | 1171 | 5400 |  | CORR | GENE | 05:50 | 06:05 | 06:09 | 50 | 236 | 12 | EXT |  | 0.89 | (c)
57950.529 | 10.419 | 10.381 | -0.976 | -1.014 | -1479 | -1197 | -1239 | 751 | 841 | 5400 |  | CORR | GENE | 05:12 | 05:57 | 05:51 | 173 | 482 | 12 | EXT |  | 0.91 | (c)
57950.86 | 10.75 | 10.631 | -0.645 | -0.764 | -1449 | -943 | -1146 | 781 | 620 | 5400 |  | CORR | GENE | 05:17 | 06:38 | 06:06 | 144 | 605 | 13 | EXT |  | 0.9 | (c)
57964.714 | 1.804 | 1.788 | -9.546 | -9.562 | 1342 | 1452 | 1417 | 739 | 1788 | 5402 |  | CORR | CIGR | 06:02 | 06:20 | 06:14 | 30 | 149 | 11 | EXT |  | 0.89 | (c)
57980.307 | 6.047 | 5.999 | -5.273 | -5.321 | 1560 | 1624 | 1668 | 454 | 5260 | 5403 |  | CORR | GENE | 05:45 | 05:55 | 06:03 | 61 | 216 | 10 | EXT |  | 0.89 | (c)
58055.388 | 2.803 | 2.791 | -8.672 | -8.684 | 1557 | 1645 | 1651 | 485 | 2791 | 5410 |  | CORR | CIGR | 05:49 | 06:03 | 06:04 | 39 | 188 | 12 | EXT |  | 0.89 | (c)
58059.879 | 7.294 | 7.279 | -4.181 | -4.196 | 1814 | 2032 | 1947 | 151 | 4164 | 5410 |  | CORR | CIGR | 06:30 | 07:05 | 06:52 | 32 | 265 | 14 | EXT |  | 0.89 | (c)
58060.059 | 7.474 | 7.456 | -4.001 | -4.019 | 1968 | 2030 | 2052 | 94 | 3963 | 5410 |  | CORR | GENE | 06:55 | 07:05 | 07:08 | 56 | 168 | 10 | EXT |  | 0.89 | (c)
58060.784 | 8.199 | 8.118 | -3.276 | -3.357 | 2008 | 2106 | 2090 | 59 | 3258 | 5410 |  | CORR | GENE | 07:01 | 07:17 | 07:15 | 99 | 164 | 10 | EXT |  | 0.89 | (c)
58061.366 | 8.781 | 8.767 | -2.694 | -2.708 | 1989 | 2069 | 2056 | 107 | 2683 | 5410 |  | CORR | CIGR | 06:58 | 07:11 | 07:09 | 25 | 134 | 10 | EXT |  | 0.89 | (c)
58065.126 | 1.066 | 0.998 | -10.409 | -10.477 | -1180 | -1057 | -1005 | 830 | 998 | 5411 |  | CORR | GENE | 06:46 | 07:06 | 07:14 | 81 | 351 | 11 | EXT |  | 0.89 | (c)
58075.039 | 10.979 | 10.97 | -0.496 | -0.505 | -1592 | -1553 | -1538 | 638 | 478 | 5411 |  | CORR | CIGR | 05:39 | 05:46 | 05:48 | 27 | 108 | 10 | EXT |  | 0.89 | (c)
58075.373 | 11.313 | 11.175 | -0.162 | -0.3 | -1668 | -1348 | -1462 | 562 | 111 | 5411 |  | CORR | GENE | 05:27 | 06:19 | 06:00 | 189 | 413 | 13 | EXT |  | 0.91 | (c)
58077.004 | 1.469 | 1.46 | -9.711 | -9.72 | 1339 | 1606 | 1497 | 575 | 1460 | 5412 |  | CORR | GENE | 05:51 | 06:34 | 06:17 | 78 | 316 | 14 | EXT |  | 0.89 | (c)
58077.421 | 1.886 | 1.878 | -9.294 | -9.302 | 1094 | 1212 | 1191 | 944 | 1878 | 5412 |  | CORR | CIGR | 05:12 | 05:31 | 05:27 | 26 | 192 | 10 | EXT |  | 0.89 | (c)
58096.003 | 9.288 | 9.27 | -2.232 | -2.25 | 1750 | 1806 | 1807 | 366 | 2212 | 5413 |  | CORR | CIGR | 06:24 | 06:33 | 06:33 | 38 | 114 | 10 | EXT |  | 0.89 | (c)
58099.588 | 1.353 | 1.17 | -9.652 | -9.835 | -1104 | -973 | -1005 | 907 | 1170 | 5414 | Дефект проката | MIAN | GENE | 07:13 | 07:34 | 07:29 | 211 | 197 |  | EXT | Дефект проката Эквивалент потери металла 10%. |  | (c)
58143.039 | 11.129 | 11.098 | -0.021 | -0.052 | 1759 | 1975 | 1962 | 66 | 12 | 5417 |  | CORR | CIGR | 07:27 | 08:01 | 07:59 | 40 | 406 | 10 | EXT |  | 0.89 | (c)
58153.469 | 10.409 | 10.383 | -1.006 | -1.032 | 1321 | 1357 | 1428 | 696 | 945 | 5418 |  | CORR | GENE | 05:54 | 06:00 | 06:11 | 87 | 213 | 10 | EXT |  | 0.89 | (c)
58155.944 | 1.469 | 1.433 | -9.891 | -9.927 | 1174 | 1325 | 1458 | 488 | 1433 | 5419 |  | CORR | GENE | 05:34 | 05:58 | 06:20 | 92 | 569 | 10 | EXT |  | 0.89 | (c)
58156.246 | 1.771 | 1.641 | -9.589 | -9.719 | 931 | 1225 | 1324 | 513 | 1641 | 5419 |  | CORR | GENE | 04:55 | 05:42 | 05:58 | 268 | 787 | 12 | EXT |  | 0.92 | (c)
58156.489 | 2.014 | 1.981 | -9.346 | -9.379 | 912 | 1136 | 1099 | 912 | 1981 | 5419 |  | CORR | GENE | 04:52 | 05:28 | 05:22 | 126 | 373 | 11 | EXT |  | 0.9 | (c)
58157.15 | 2.675 | 2.607 | -8.685 | -8.753 | 1396 | 1486 | 1615 | 397 | 2607 | 5419 |  | CORR | GENE | 06:10 | 06:24 | 06:45 | 84 | 438 | 13 | EXT |  | 0.89 | (c)
58157.677 | 3.202 | 2.968 | -8.158 | -8.392 | 751 | 1772 | 1379 | 224 | 2968 | 5419 |  | CORR | GENE | 04:26 | 07:11 | 06:07 | 284 | 1256 | 11 | EXT |  | 0.92 | (c)
58158.063 | 3.588 | 3.563 | -7.772 | -7.797 | 1682 | 1828 | 1838 | 236 | 3563 | 5419 |  | CORR | GENE | 06:56 | 07:19 | 07:21 | 59 | 312 | 10 | EXT |  | 0.89 | (c)
58158.094 | 3.619 | 3.609 | -7.741 | -7.751 | 722 | 822 | 888 | 722 | 3609 | 5419 |  | CORR | GENE | 04:21 | 04:37 | 04:48 | 49 | 332 | 11 | EXT |  | 0.89 | (c)
58160.181 | 5.706 | 5.688 | -5.654 | -5.672 | 1400 | 1644 | 1559 | 512 | 5619 | 5419 |  | CORR | GENE | 06:11 | 06:50 | 06:36 | 53 | 318 | 11 | EXT |  | 0.89 | (c)
58161.738 | 7.263 | 7.243 | -4.097 | -4.117 | 787 | 858 | 857 | 787 | 4080 | 5419 |  | CORR | CIGR | 04:31 | 04:43 | 04:43 | 37 | 139 | 10 | EXT |  | 0.89 | (c)
58166.837 | 1.002 | 0.98 | -10.173 | -10.195 | -1948 | -1468 | -1616 | 282 | 980 | 5420 |  | CORR | GENE | 05:16 | 06:33 | 06:09 | 122 | 665 | 11 | EXT |  | 0.9 | (c)
58167.258 | 1.423 | 1.343 | -9.752 | -9.832 | -1912 | -1573 | -1624 | 319 | 1343 | 5420 |  | CORR | GENE | 05:22 | 06:16 | 06:08 | 118 | 576 | 10 | EXT |  | 0.89 | (c)
58167.639 | 1.804 | 1.781 | -9.371 | -9.394 | -2009 | -1867 | -1883 | 221 | 1781 | 5420 |  | CORR | GENE | 05:06 | 05:29 | 05:26 | 52 | 253 | 10 | EXT |  | 0.89 | (c)
58167.8 | 1.965 | 1.936 | -9.21 | -9.239 | -2033 | -1558 | -1737 | 198 | 1936 | 5420 |  | CORR | GENE | 05:02 | 06:19 | 05:50 | 102 | 590 | 10 | EXT |  | 0.89 | (c)
58168.327 | 2.492 | 2.292 | -8.683 | -8.883 | -2026 | -1729 | -1738 | 205 | 2292 | 5420 |  | CORR | GENE | 05:03 | 05:51 | 05:50 | 224 | 575 | 12 | EXT |  | 0.91 | (c)
58170.462 | 4.627 | 4.602 | -6.548 | -6.573 | -1518 | -1416 | -1427 | 712 | 4602 | 5420 |  | CORR | CIGR | 06:25 | 06:42 | 06:40 | 40 | 183 | 10 | EXT |  | 0.89 | (c)
58177.074 | 0.064 | 0.039 | -11.421 | -11.446 | 256 | 485 | 420 | 256 | 39 | 5421 |  | CORR | GENE | 05:33 | 06:10 | 05:60 | 82 | 328 | 12 | EXT |  | 0.89 | (c)
58178.293 | 1.283 | 1.258 | -10.202 | -10.227 | 558 | 612 | 614 | 558 | 1258 | 5421 |  | CORR | CIGR | 06:22 | 06:31 | 06:31 | 30 | 111 | 10 | EXT |  | 0.89 | (c)
58193.208 | 4.713 | 4.684 | -6.797 | -6.826 | 2089 | 2219 | -2153 | 1935 | 4684 | 5422 |  | CORR | GENE | 08:32 | 08:53 | 09:07 | 121 | 437 | 10 | EXT | Аномалия находится на отводе. | 0.89 | (c)
58193.361 | 4.866 | 4.681 | -6.644 | -6.829 | 1408 | 1679 | 1597 | 1408 | 4681 | 5422 |  | CORR | GENE | 06:42 | 07:25 | 07:12 | 223 | 379 | 10 | EXT | Аномалия находится на отводе. | 0.91 | (c)
58193.523 | 5.028 | 5.001 | -6.482 | -6.509 | 2049 | 2102 | 2216 | 2049 | 5001 | 5422 |  | CORR | GENE | 08:25 | 08:34 | 08:52 | 72 | 334 | 10 | EXT | Аномалия находится на отводе. | 0.89 | (c)
58193.983 | 5.488 | 5.46 | -6.022 | -6.05 | -2106 | -1990 | -2002 | 1899 | 5460 | 5422 |  | CORR | GENE | 09:15 | 09:33 | 09:31 | 52 | 207 | 11 | EXT | Аномалия находится на отводе. | 0.89 | (c)
58194.75 | 6.255 | 6.18 | -5.255 | -5.33 | 1433 | 1547 | 1523 | 1433 | 5238 | 5422 |  | CORR | GENE | 06:46 | 07:04 | 07:00 | 92 | 178 | 13 | EXT | Аномалия находится на отводе. | 0.89 | (c)
58194.855 | 6.36 | 6.335 | -5.15 | -5.175 | 1729 | 1810 | 1809 | 1729 | 5145 | 5422 |  | CORR | CIGR | 07:34 | 07:47 | 07:47 | 30 | 161 | 10 | EXT | Аномалия находится на отводе. | 0.89 | (c)
58194.875 | 6.38 | 6.317 | -5.13 | -5.193 | 1450 | 1468 | 1466 | 1450 | 5081 | 5422 |  | CORR | AXGR | 06:49 | 06:51 | 06:51 | 112 | 32 | 15 | EXT | Аномалия находится на отводе. | 0.9 | (c)
58195.715 | 7.22 | 7.195 | -4.29 | -4.315 | 902 | 1022 | 988 | 902 | 4290 | 5422 |  | CORR | CIGR | 05:20 | 05:39 | 05:34 | 25 | 173 | 11 | EXT | Аномалия находится на отводе. | 0.89 | (c)
58200.005 | 0 | -0.014 | -11.11 | -11.124 | 1156 | 1562 | 1658 | 71 |  | 5423 | Нарушение формы кольцевого шва | GWAN |  | 05:08 | 06:13 | 06:29 | 0 | 1004 |  | EXT | Нарушение формы кольцевого шва Аномалия находится на отводе. |  | (c)
58200.005 | 0 | -0.035 | -11.11 | -11.145 | -1152 | -809 | -653 | 154 |  | 5423 | Нарушение формы кольцевого шва | GWAN |  | 10:55 | 11:51 | 12:16 | 0 | 998 |  | EXT | Нарушение формы кольцевого шва Аномалия находится на отводе. |  | (c)
58204.209 | 4.204 | 4.182 | -6.906 | -6.928 | 1253 | 1325 | 1340 | 804 | 4182 | 5423 |  | CORR | GENE | 05:24 | 05:35 | 05:37 | 62 | 173 | 14 | EXT |  | 0.89 | (c)
58204.731 | 4.726 | 4.665 | -6.384 | -6.445 | 807 | 892 | 1026 | 807 | 4665 | 5423 |  | CORR | GENE | 04:12 | 04:25 | 04:47 | 81 | 437 | 13 | EXT |  | 0.89 | (c)
58207.99 | 7.985 | 7.919 | -3.125 | -3.191 | 389 | 853 | 657 | 389 | 3078 | 5423 |  | CORR | GENE | 03:04 | 04:19 | 03:47 | 113 | 536 | 10 | EXT |  | 0.89 | (c)
58208.3 | 8.295 | 8.268 | -2.815 | -2.842 | 1200 | 1276 | 1304 | 824 | 2802 | 5423 |  | CORR | CIGR | 05:15 | 05:27 | 05:32 | 40 | 207 | 12 | EXT |  | 0.89 | (c)
58216.264 | 5.149 | 5.135 | -5.926 | -5.94 | -1616 | -1542 | -1525 | 614 | 5135 | 5424 |  | CORR | CIGR | 08:35 | 08:47 | 08:50 | 38 | 183 | 10 | EXT |  | 0.89 | (c)
58217.546 | 6.431 | 6.41 | -4.644 | -4.665 | 521 | 630 | 645 | 521 | 4609 | 5424 |  | CORR | GENE | 02:20 | 02:38 | 02:40 | 56 | 248 | 10 | EXT |  | 0.89 | (c)
58218.761 | 7.646 | 7.614 | -3.429 | -3.461 | 596 | 735 | 720 | 596 | 3395 | 5424 |  | CORR | GENE | 02:32 | 02:54 | 02:52 | 66 | 248 | 10 | EXT |  | 0.89 | (c)
58221.908 | 10.793 | 10.772 | -0.282 | -0.303 | -1833 | -1640 | -1715 | 398 | 274 | 5424 |  | CORR | CIGR | 07:60 | 08:31 | 08:19 | 29 | 235 | 13 | EXT |  | 0.89 | (c)
58222.227 | 0.037 | 0.022 | -11.193 | -11.208 | -1129 | -1024 | -1027 | 926 | 22 | 5425 |  | CORR | CIGR | 08:07 | 08:24 | 08:23 | 30 | 204 | 10 | EXT |  | 0.89 | (c)
58222.518 | 0.328 | 0.313 | -10.902 | -10.917 | -1130 | -1062 | -1065 | 1001 | 313 | 5425 |  | CORR | CIGR | 08:07 | 08:18 | 08:17 | 28 | 128 | 12 | EXT |  | 0.89 | (c)
58226.769 | 4.579 | 4.543 | -6.651 | -6.687 | 1442 | 1547 | 1533 | 606 | 4543 | 5425 |  | CORR | GENE | 03:02 | 03:19 | 03:17 | 53 | 183 | 12 | EXT |  | 0.89 | (c)
58228.367 | 6.177 | 6.131 | -5.053 | -5.099 | 1566 | 1734 | 1808 | 181 | 5023 | 5425 |  | CORR | GENE | 03:22 | 03:49 | 04:01 | 76 | 483 | 10 | EXT |  | 0.89 | (c)
58238.767 | 5.347 | 5.335 | -6.068 | -6.08 | 1053 | 1094 | 1091 | 1053 | 5335 | 5426 |  | GOUG | CIGR | 00:04 | 00:10 | 00:10 | 22 | 76 | 10 | EXT | Задир. |  | (c)
58246.697 | 1.862 | 1.849 | -9.493 | -9.506 | -141 | -93 | -93 | 45 | 1849 | 5427 |  | CORR | CIGR | 08:34 | 08:42 | 08:42 | 24 | 96 | 10 | EXT | Аномалия находится на отводе. | 0.89 | (c)
58250.597 | 5.762 | 5.748 | -5.593 | -5.607 | -2016 | -1974 | -1972 | 1928 | 5576 | 5427 |  | GOUG | CIGR | 03:32 | 03:39 | 03:39 | 31 | 87 | 12 | EXT | Аномалия находится на отводе. Задир. |  | (c)
58252.276 | 7.441 | 7.432 | -3.914 | -3.923 | -1867 | -1855 | -1840 | 1814 | 3909 | 5427 |  | GOUG | CISL | 03:56 | 03:58 | 04:00 | 14 | 53 | 6 | EXT | Аномалия находится на отводе. Задир. |  | (c)
58257.122 | 0.932 | 0.929 | -10.608 | -10.611 | 2074 | 2147 | 2142 | 2074 | 929 | 5428 |  | GOUG | CIGR | 08:25 | 08:36 | 08:35 | 16 | 135 | 7 | EXT | Аномалия находится на отводе. Задир. |  | (c)
58257.13 | 0.94 | 0.855 | -10.6 | -10.685 | 2057 | 2166 | 2170 | 2057 | 855 | 5428 |  | DENT | GENE | 08:22 | 08:39 | 08:40 | 166 | 227 | 0.7 | N/A | Глубина вмятины: 10 мм (0,7%). Линейка: 17 см в (86 см; 08:39 ч:мин) Аномалия находится на отводе. Аномалия находится вблизи дефекта потери металла. |  | (c)
58257.701 | 1.511 | 1.453 | -10.029 | -10.087 | 1875 | 2043 | 2078 | 1875 | 1453 | 5428 |  | GOUG | GENE | 07:52 | 08:19 | 08:25 | 68 | 408 | 11 | EXT | Аномалия находится на отводе. Зона задиров. |  | (c)
58264.029 | 7.839 | 7.818 | -3.701 | -3.722 | 957 | 1000 | 1019 | 957 | 3681 | 5428 |  | CORR | CIGR | 05:24 | 05:31 | 05:34 | 41 | 124 | 10 | EXT | Аномалия находится на отводе. | 0.89 | (c)
58279.161 | 11.431 | 11.405 | -0.119 | -0.145 | 430 | 479 | 509 | 430 | 100 | 5429 |  | CORR | CIGR | 02:20 | 02:28 | 02:33 | 45 | 158 | 10 | EXT |  | 0.89 | (c)
58293.731 | 3.516 | 3.373 | -7.814 | -7.957 | 1106 | 1181 | 1165 | 1007 | 3373 | 5431 | Дефект проката | MIAN | GENE | 02:49 | 03:01 | 02:58 | 275 | 118 |  | INT | Дефект проката Эквивалент потери металла 11%. |  | (c)
58297.517 | 7.302 | 7.286 | -4.028 | -4.044 | -2088 | -1980 | -1786 | 142 | 3966 | 5431 |  | CORR | GENE | 06:13 | 06:31 | 07:02 | 78 | 604 | 10 | EXT |  | 0.89 | (c)
58297.762 | 7.547 | 7.516 | -3.783 | -3.814 | 2091 | -1829 | -2054 | 0 | 3721 | 5431 |  | CORR | GENE | 05:28 | 06:55 | 06:19 | 93 | 631 | 11 | EXT |  | 0.89 | (c)
58299.477 | 9.262 | 9.094 | -2.068 | -2.236 | 770 | 831 | 821 | 770 | 1755 | 5431 | Дефект проката | MIAN | GENE | 01:55 | 02:04 | 02:03 | 481 | 102 |  | INT | Дефект проката Эквивалент потери металла 11%. |  | (c)
58333.691 | 9.171 | 9.144 | -2.249 | -2.276 | -1273 | -980 | -1048 | 823 | 2197 | 5434 |  | CORR | GENE | 05:47 | 06:35 | 06:24 | 79 | 450 | 14 | EXT | Аномалия находится на отводе. | 0.89 | (c)
58338.412 | 2.472 | 2.458 | -8.823 | -8.837 | 2058 | 2110 | 2107 | 74 | 2458 | 5435 | Дефект проката | MIAN | CIGR | 04:56 | 05:05 | 05:04 | 45 | 99 |  | INT | Дефект проката Эквивалент потери металла 13%. |  | (c)
58345.395 | 9.455 | 8.823 | -1.84 | -2.472 | 1902 | -2106 | -2125 | 0 | 1188 | 5435 |  | WRIN | GENE | 04:31 | 05:44 | 05:41 | 1284 | 868 | 2.3 | N/A | Высота гофр: 32 мм (2,3%). Длина волны: 259 мм Аномалия находится вблизи продольного шва. Аномалия находится на упругопластическом изгибе. |  | (a)
58346.966 | 11.026 | 10.959 | -0.269 | -0.336 | -1538 | -1499 | -1501 | 693 | 126 | 5435 |  | CORR | GENE | 07:16 | 07:22 | 07:22 | 210 | 75 | 11 | EXT | Аномалия находится на упругопластическом изгибе: R=320 D, максимальное растяжение на 11.5 час. | 0.91 | (c)
58353.22 | 5.985 | 5.67 | -5.23 | -5.545 | 2040 | -2213 | 2182 | 0 | 5229 | 5436 |  | CORR | GENE | 04:49 | 05:23 | 05:12 | 316 | 283 | 10 | EXT | Аномалия находится на упругопластическом изгибе: R=317 D, максимальное растяжение на 11.8 час. | 0.92 | (c)
58362.131 | 3.681 | 3.647 | -7.709 | -7.743 | 1264 | 1327 | 1363 | 768 | 3647 | 5437 |  | CORR | GENE | 05:30 | 05:40 | 05:46 | 49 | 198 | 15 | EXT | Аномалия находится на упругопластическом изгибе: R=968 D, максимальное растяжение на 12 час. | 0.89 | (c)
58365.031 | 6.581 | 6.558 | -4.809 | -4.832 | 1202 | 1273 | 1276 | 880 | 4797 | 5437 |  | CORR | CIGR | 05:20 | 05:31 | 05:32 | 35 | 148 | 10 | EXT |  | 0.89 | (c)
58381.912 | 0.897 | 0.838 | -10.433 | -10.492 | -2163 | -1979 | -2008 | 68 | 838 | 5439 |  | CORR | GENE | 07:38 | 08:08 | 08:03 | 90 | 310 | 10 | EXT |  | 0.89 | (c)
58398.131 | 5.786 | 5.733 | -5.359 | -5.412 | 1197 | 1283 | 1316 | 797 | 5114 | 5440 | Дефект проката | MIAN | GENE | 04:29 | 04:43 | 04:48 | 298 | 237 |  | INT | Дефект проката Эквивалент потери металла 11%. |  | (c)
58406.997 | 3.507 | 3.478 | -7.568 | -7.597 | -1892 | -1818 | -1841 | 339 | 3478 | 5441 |  | CORR | CIGR | 05:20 | 05:32 | 05:29 | 40 | 101 | 10 | EXT |  | 0.89 | (c)
58407.184 | 3.694 | 3.665 | -7.381 | -7.41 | -1934 | -1861 | -1872 | 296 | 3665 | 5441 |  | CORR | GENE | 05:14 | 05:25 | 05:24 | 79 | 124 | 11 | EXT |  | 0.89 | (c)
58410.845 | 7.355 | 7.338 | -3.72 | -3.737 | -1506 | -1463 | -1443 | 725 | 3712 | 5441 |  | CORR | CIGR | 06:23 | 06:30 | 06:33 | 25 | 126 | 13 | EXT |  | 0.89 | (c)
58423.598 | 9.033 | 8.998 | -2.452 | -2.487 | -1537 | -1328 | -1402 | 693 | 2428 | 5442 |  | CORR | GENE | 06:20 | 06:54 | 06:42 | 59 | 270 | 10 | EXT |  | 0.89 | (c)
58423.745 | 9.18 | 9.042 | -2.305 | -2.443 | -2040 | -1970 | -1958 | 190 | 2271 | 5442 |  | CORR | GENE | 04:59 | 05:10 | 05:12 | 172 | 165 | 12 | EXT |  | 0.9 | (c)
58423.79 | 9.225 | 9.199 | -2.26 | -2.286 | -1443 | -1354 | -1352 | 787 | 2182 | 5442 |  | CORR | GENE | 06:35 | 06:50 | 06:50 | 104 | 181 | 12 | EXT |  | 0.89 | (c)
58425.046 | 10.481 | 10.461 | -1.004 | -1.024 | -1976 | -1815 | -1864 | 255 | 977 | 5442 |  | CORR | CIGR | 05:09 | 05:35 | 05:27 | 47 | 223 | 12 | EXT |  | 0.89 | (c)
58425.496 | 10.931 | 10.849 | -0.554 | -0.636 | -1554 | -1494 | -1465 | 677 | 535 | 5442 |  | CORR | GENE | 06:18 | 06:27 | 06:32 | 101 | 178 | 12 | EXT |  | 0.89 | (c)
58425.754 | 11.189 | 11.071 | -0.296 | -0.414 | -1598 | -1303 | -1400 | 633 | 197 | 5442 |  | CORR | GENE | 06:10 | 06:58 | 06:42 | 217 | 396 | 11 | EXT |  | 0.91 | (c)
58435.068 | 9.018 | 8.879 | -2.137 | -2.276 | -10 | 11 | 16 | 0 | 1937 | 5443 |  | LWAN | GENE | 10:26 | 10:29 | 10:30 | 339 | 52 |  | EXT | Эквивалент потери металла 11%. |  | (c)
58443.434 | 6.229 | 6.072 | -4.141 | -4.298 | 1794 | 2036 | 1948 | 128 | 4100 | 5444 |  | CORR | GENE | 05:54 | 06:33 | 06:19 | 198 | 309 | 10 | EXT |  | 0.9 | (c)
58446.581 | 9.376 | 9.326 | -0.994 | -1.044 | 304 | 315 | 317 | 304 | 954 | 5444 |  | GOUG | AXGR | 01:54 | 01:55 | 01:56 | 90 | 25 | 7 | EXT | Задир. |  | (c)
58446.59 | 9.385 | 9.266 | -0.985 | -1.104 | 253 | 321 | 318 | 253 | 911 | 5444 |  | DENT | GENE | 01:45 | 01:56 | 01:56 | 193 | 130 | 0.8 | N/A | Глубина вмятины: 11 мм (0,8%). Линейка: 19 см в (927 см; 01:56 ч:мин) Аномалия находится вблизи дефекта потери металла. |  | (c)
58481.355 | 0.44 | 0.427 | -11.015 | -11.028 | -1448 | -1413 | -1405 | 783 | 427 | 5448 |  | CORR | CIGR | 06:23 | 06:29 | 06:30 | 32 | 85 | 11 | EXT |  | 0.89 | (c)
58483.652 | 2.737 | 2.725 | -8.718 | -8.73 | -1370 | -1297 | -1299 | 860 | 2725 | 5448 |  | CORR | CIGR | 06:36 | 06:47 | 06:47 | 31 | 142 | 11 | EXT |  | 0.89 | (c)
58483.966 | 3.051 | 3.03 | -8.404 | -8.425 | -1707 | -1627 | -1615 | 524 | 3030 | 5448 |  | CORR | GENE | 05:41 | 05:54 | 05:56 | 52 | 184 | 10 | EXT |  | 0.89 | (c)
58486.432 | 5.517 | 5.496 | -5.938 | -5.959 | -1963 | -1791 | -1838 | 267 | 5496 | 5448 |  | CORR | GENE | 05:00 | 05:28 | 05:20 | 59 | 250 | 10 | EXT |  | 0.89 | (c)
58486.684 | 5.769 | 5.564 | -5.686 | -5.891 | -1437 | -1164 | -1267 | 794 | 5564 | 5448 |  | CORR | GENE | 06:25 | 07:09 | 06:52 | 229 | 340 | 15 | EXT |  | 0.92 | (c)
58488.908 | 7.993 | 7.981 | -3.462 | -3.474 | -963 | -914 | -901 | 839 | 3451 | 5448 |  | CORR | CIGR | 07:41 | 07:49 | 07:51 | 23 | 124 | 10 | EXT |  | 0.89 | (c)
58491.235 | 10.32 | 10.299 | -1.135 | -1.156 | -1109 | -926 | -989 | 868 | 1097 | 5448 |  | CORR | GENE | 07:18 | 07:47 | 07:37 | 59 | 241 | 10 | EXT |  | 0.89 | (c)
58493.446 | 1.076 | 1.038 | -10.349 | -10.387 | -1847 | -1788 | -1714 | 384 | 1038 | 5449 |  | CORR | GENE | 04:43 | 04:52 | 05:04 | 149 | 264 | 13 | EXT |  | 0.9 | (c)
58495.589 | 3.219 | 3.205 | -8.206 | -8.22 | -982 | -924 | -914 | 846 | 3205 | 5449 |  | CORR | CIGR | 07:02 | 07:11 | 07:13 | 30 | 137 | 11 | EXT |  | 0.89 | (c)
58496.017 | 3.647 | 3.609 | -7.778 | -7.816 | -1912 | -1768 | -1794 | 318 | 3609 | 5449 |  | CORR | CIGR | 04:32 | 04:55 | 04:51 | 46 | 236 | 10 | EXT |  | 0.89 | (c)
58499.442 | 7.072 | 6.982 | -4.353 | -4.443 | -1003 | -753 | -838 | 673 | 4337 | 5449 |  | CORR | GENE | 06:59 | 07:39 | 07:25 | 106 | 330 | 10 | EXT |  | 0.89 | (c)
58500.144 | 7.774 | 7.743 | -3.651 | -3.682 | -1654 | -1122 | -1325 | 577 | 3560 | 5449 |  | CORR | GENE | 05:14 | 06:39 | 06:07 | 122 | 657 | 13 | EXT |  | 0.9 | (c)
58500.365 | 7.995 | 7.975 | -3.43 | -3.45 | -1117 | -1059 | -1039 | 961 | 3413 | 5449 |  | CORR | CIGR | 06:40 | 06:50 | 06:53 | 37 | 156 | 11 | EXT |  | 0.89 | (c)
58500.493 | 8.123 | 8.108 | -3.302 | -3.317 | -1862 | -1101 | -1426 | 368 | 3156 | 5449 |  | CORR | GENE | 04:40 | 06:43 | 05:50 | 161 | 873 | 14 | EXT |  | 0.91 | (c)
58501.208 | 8.838 | 8.827 | -2.587 | -2.598 | -1285 | -1233 | -1224 | 946 | 2575 | 5449 |  | CORR | CIGR | 06:13 | 06:22 | 06:23 | 23 | 122 | 10 | EXT |  | 0.89 | (c)
58502.683 | 10.313 | 10.293 | -1.112 | -1.132 | -1975 | -1929 | -1885 | 256 | 1104 | 5449 |  | CORR | CIGR | 04:22 | 04:29 | 04:36 | 28 | 180 | 10 | EXT |  | 0.89 | (c)
58502.719 | 10.349 | 10.296 | -1.076 | -1.129 | -1001 | -815 | -849 | 698 | 1065 | 5449 |  | CORR | GENE | 06:59 | 07:29 | 07:23 | 64 | 303 | 13 | EXT |  | 0.89 | (c)
58502.894 | 10.524 | 10.487 | -0.901 | -0.938 | -1084 | -1022 | -956 | 828 | 885 | 5449 |  | CORR | GENE | 06:46 | 06:56 | 07:06 | 53 | 255 | 11 | EXT |  | 0.89 | (c)
58503.011 | 10.641 | 10.583 | -0.784 | -0.842 | -1800 | -1714 | -1587 | 430 | 775 | 5449 |  | CORR | GENE | 04:50 | 05:04 | 05:24 | 67 | 427 | 11 | EXT |  | 0.89 | (c)
58503.34 | 10.97 | 10.939 | -0.455 | -0.486 | -1470 | -1081 | -1081 | 693 | 378 | 5449 |  | CORR | GENE | 05:43 | 06:46 | 06:46 | 108 | 777 | 10 | EXT |  | 0.89 | (c)
58503.618 | 11.248 | 11.237 | -0.177 | -0.188 | -984 | -809 | -837 | 690 | 116 | 5449 |  | CORR | GENE | 07:02 | 07:30 | 07:25 | 72 | 294 | 11 | EXT |  | 0.89 | (c)
58507.62 | 3.825 | 3.811 | -7.68 | -7.694 | 1434 | 1583 | 1535 | 595 | 3811 | 5450 |  | CORR | CIGR | 05:27 | 05:51 | 05:44 | 44 | 202 | 10 | EXT |  | 0.89 | (c)
58510.087 | 6.292 | 6.224 | -5.213 | -5.281 | 1147 | 1476 | 1400 | 578 | 5184 | 5450 |  | CORR | GENE | 04:41 | 05:34 | 05:22 | 97 | 506 | 10 | EXT |  | 0.89 | (c)
58510.939 | 7.144 | 7.129 | -4.361 | -4.376 | 1870 | 2041 | 1990 | 120 | 4330 | 5450 |  | CORR | CIGR | 06:38 | 07:05 | 06:57 | 46 | 241 | 11 | EXT |  | 0.89 | (c)
58511.304 | 7.509 | 7.446 | -3.996 | -4.059 | 1792 | 1957 | 1910 | 203 | 3974 | 5450 |  | CORR | GENE | 06:25 | 06:52 | 06:44 | 85 | 236 | 11 | EXT |  | 0.89 | (c)
58511.867 | 8.072 | 8.059 | -3.433 | -3.446 | 1251 | 1463 | 1401 | 680 | 3397 | 5450 |  | CORR | GENE | 04:58 | 05:32 | 05:22 | 49 | 300 | 11 | EXT |  | 0.89 | (c)
58515.082 | 11.287 | 11.268 | -0.218 | -0.237 | 1245 | 1389 | 1396 | 683 | 197 | 5450 |  | CORR | CIGR | 04:57 | 05:20 | 05:21 | 40 | 303 | 11 | EXT |  | 0.89 | (c)
58515.207 | 11.412 | 11.401 | -0.093 | -0.104 | 1926 | 2053 | 2067 | 23 | 58 | 5450 |  | CORR | CIGR | 06:47 | 07:07 | 07:10 | 46 | 282 | 12 | EXT |  | 0.89 | (c)
58546.118 | 8.468 | 8.435 | -2.787 | -2.82 | 1607 | 1684 | 1819 | 200 | 2746 | 5453 |  | CORR | GENE | 07:06 | 07:18 | 07:40 | 74 | 423 | 12 | EXT |  | 0.89 | (c)
58548.24 | 10.59 | 10.549 | -0.665 | -0.706 | 1594 | 1876 | 1797 | 231 | 604 | 5453 |  | CORR | GENE | 07:04 | 07:49 | 07:37 | 102 | 406 | 10 | EXT |  | 0.89 | (c)
58548.466 | 10.816 | 10.789 | -0.439 | -0.466 | 1677 | 1832 | 1900 | 107 | 323 | 5453 |  | CORR | GENE | 07:17 | 07:42 | 07:53 | 143 | 446 | 12 | EXT |  | 0.9 | (c)
58553.09 | 4.185 | 4.169 | -6.955 | -6.971 | -2069 | -1999 | -1996 | 161 | 4169 | 5454 |  | CORR | CIGR | 07:31 | 07:43 | 07:43 | 45 | 146 | 10 | EXT |  | 0.89 | (c)
58553.119 | 4.214 | 4.186 | -6.926 | -6.954 | 1466 | 1533 | 1541 | 615 | 4186 | 5454 |  | CORR | CIGR | 05:02 | 05:13 | 05:14 | 31 | 149 | 10 | EXT |  | 0.89 | (c)
58560.771 | 0.726 | 0.695 | -10.604 | -10.635 | -1007 | -838 | -887 | 768 | 695 | 5455 |  | CORR | GENE | 07:14 | 07:41 | 07:33 | 70 | 239 | 14 | EXT |  | 0.89 | (c)
58560.852 | 0.807 | 0.764 | -10.523 | -10.566 | -958 | -933 | -938 | 918 | 764 | 5455 |  | CORR | AXGR | 07:22 | 07:26 | 07:25 | 116 | 40 | 12 | EXT |  | 0.9 | (c)
58563.05 | 3.005 | 2.988 | -8.325 | -8.342 | -1835 | -1717 | -1718 | 395 | 2988 | 5455 |  | CORR | CIGR | 05:00 | 05:19 | 05:19 | 31 | 235 | 10 | EXT |  | 0.89 | (c)
58566.85 | 6.805 | 6.795 | -4.525 | -4.535 | -2105 | -2047 | -2057 | 125 | 4516 | 5455 |  | CORR | CIGR | 04:16 | 04:26 | 04:24 | 19 | 96 | 11 | EXT |  | 0.89 | (c)
58569.059 | 9.014 | 9 | -2.316 | -2.33 | -860 | -735 | -768 | 676 | 2299 | 5455 |  | CORR | CIGR | 07:37 | 07:58 | 07:52 | 31 | 185 | 10 | EXT |  | 0.89 | (c)
58569.264 | 9.219 | 9.171 | -2.111 | -2.159 | 2076 | -2115 | -2122 | 0 | 2024 | 5455 |  | CORR | GENE | 03:31 | 04:15 | 04:14 | 135 | 525 | 13 | EXT |  | 0.9 | (c)
58569.85 | 9.805 | 9.745 | -1.525 | -1.585 | -948 | -774 | -723 | 499 | 1500 | 5455 |  | CORR | GENE | 07:23 | 07:51 | 07:59 | 85 | 448 | 14 | EXT |  | 0.89 | (c)
58570.309 | 10.264 | 10.246 | -1.066 | -1.084 | -950 | -780 | -817 | 683 | 1030 | 5455 |  | CORR | GENE | 07:23 | 07:50 | 07:44 | 54 | 266 | 10 | EXT |  | 0.89 | (c)
58570.493 | 10.448 | 10.416 | -0.882 | -0.914 | -935 | -873 | -774 | 614 | 704 | 5455 |  | CORR | GENE | 07:25 | 07:35 | 07:51 | 210 | 321 | 15 | EXT |  | 0.92 | (c)
58575.105 | 3.73 | 3.708 | -7.505 | -7.527 | 1200 | 1338 | 1362 | 707 | 3708 | 5456 |  | CORR | GENE | 03:16 | 03:38 | 03:42 | 65 | 323 | 11 | EXT |  | 0.89 | (c)
58582.378 | 11.003 | 10.939 | -0.232 | -0.296 | 1380 | 1737 | 1654 | 304 | 183 | 5456 |  | CORR | GENE | 03:45 | 04:43 | 04:29 | 113 | 546 | 10 | EXT |  | 0.89 | (c)
58582.749 | 0.139 | 0.117 | -11.136 | -11.158 | 1465 | 1528 | 1642 | 411 | 117 | 5457 |  | CORR | GENE | 03:44 | 03:54 | 04:13 | 77 | 354 | 10 | EXT |  | 0.89 | (c)
58584.542 | 1.932 | 1.921 | -9.343 | -9.354 | -1623 | -1553 | -1542 | 608 | 1921 | 5457 |  | CORR | CIGR | 07:26 | 07:37 | 07:39 | 34 | 161 | 10 | EXT |  | 0.89 | (c)
58589.278 | 6.668 | 6.594 | -4.607 | -4.681 | 2003 | -2030 | -1829 | 0 | 4497 | 5457 |  | CORR | GENE | 05:11 | 06:20 | 06:53 | 184 | 1258 | 13 | EXT |  | 0.91 | (c)
58592.139 | 9.529 | 9.471 | -1.746 | -1.804 | -2126 | -1984 | -1841 | 105 | 1728 | 5457 |  | CORR | GENE | 06:05 | 06:28 | 06:51 | 76 | 569 | 11 | EXT |  | 0.89 | (c)
58593.219 | 10.609 | 10.593 | -0.666 | -0.682 | -1467 | -1383 | -1345 | 763 | 634 | 5457 | Дефект проката | MIAN | GENE | 07:51 | 08:05 | 08:11 | 48 | 244 |  | INT | Дефект проката Эквивалент потери металла 10%. |  | (c)
58593.931 | 0.046 | 0.036 | -11.029 | -11.039 | 2222 | -2049 | -2041 | 0 | 36 | 5458 |  | CORR | GENE | 08:10 | 08:41 | 08:42 | 116 | 398 | 12 | EXT |  | 0.9 | (c)
58595.739 | 1.854 | 1.838 | -9.221 | -9.237 | 2029 | 2114 | 2099 | 62 | 1838 | 5458 |  | CORR | CIGR | 07:39 | 07:53 | 07:50 | 41 | 139 | 11 | EXT |  | 0.89 | (c)
58601.285 | 7.4 | 7.261 | -3.675 | -3.814 | 2218 | -2221 | -2225 | 0 | 3552 | 5458 |  | LWAN | AXGR | 08:10 | 08:13 | 08:13 | 262 | 36 |  | EXT | Эквивалент потери металла 10%. |  | (c)
58605.795 | 0.835 | 0.827 | -10.09 | -10.098 | -881 | -826 | -832 | 782 | 827 | 5459 |  | CORR | CIGR | 10:34 | 10:43 | 10:42 | 19 | 99 | 15 | EXT |  | 0.89 | (c)
58620.971 | 5.086 | 5.015 | -6.134 | -6.205 | -2074 | -1910 | -1788 | 157 | 5015 | 5460 |  | CORR | GENE | 03:52 | 04:18 | 04:38 | 96 | 571 | 10 | EXT |  | 0.89 | (c)
58670.826 | 10.546 | 10.53 | -0.764 | -0.78 | 1629 | 1681 | 1679 | 501 | 753 | 5464 |  | CORR | CIGR | 07:14 | 07:22 | 07:22 | 27 | 100 | 11 | EXT |  | 0.89 | (c)
58715.561 | 10.216 | 10.192 | -0.939 | -0.963 | 1173 | 1260 | 1285 | 834 | 908 | 5468 |  | CORR | GENE | 04:56 | 05:10 | 05:14 | 55 | 224 | 10 | EXT |  | 0.89 | (c)
58723.35 | 6.85 | 6.556 | -4.27 | -4.564 | 1177 | 1568 | 1548 | 311 | 2852 | 5469 |  | WRIN | GENE | 05:12 | 06:15 | 06:12 | 1712 | 743 | 1 | N/A | Высота гофр: 14 мм (1,0%). Длина волны: 317 мм |  | (c)
58725.508 | 9.008 | 8.998 | -2.112 | -2.122 | -1907 | -1894 | -1894 | 324 | 2081 | 5469 | Металлургический дефект | MIAN | PITT | 08:54 | 08:56 | 08:56 | 41 | 25 |  | INT | Металлургический дефект Эквивалент потери металла 10%. |  | (c)
58750.435 | 0 | -0.038 | -11.41 | -11.448 | 2023 | -1595 | -1776 | 1114 |  | 5472 | Нарушение формы кольцевого шва | GWAN |  | 08:50 | 11:06 | 10:36 | 0 | 1324 |  | EXT | Нарушение формы кольцевого шва |  | (c)
58776.066 | 2.676 | 2.659 | -8.329 | -8.346 | 1994 | 2072 | 2087 | 50 | 2659 | 5474 |  | CORR | CIGR | 08:06 | 08:19 | 08:21 | 46 | 186 | 12 | EXT | Аномалия находится на отводе. | 0.89 | (c)
58776.869 | 3.479 | 3.467 | -7.526 | -7.538 | 1932 | 2158 | 2069 | 25 | 3467 | 5474 |  | CORR | GENE | 07:56 | 08:32 | 08:18 | 65 | 273 | 10 | EXT | Аномалия находится на отводе. | 0.89 | (c)
58777.353 | 3.963 | 3.925 | -7.042 | -7.08 | 1825 | 2056 | 2056 | 0 | 3925 | 5474 |  | CORR | GENE | 07:39 | 08:16 | 08:16 | 123 | 463 | 10 | EXT | Аномалия находится на отводе. | 0.89 | (c)
58778.153 | 4.763 | 4.761 | -6.242 | -6.244 | 1771 | 2141 | 1982 | 38 | 4761 | 5474 |  | CORR | GENE | 07:30 | 08:30 | 08:04 | 80 | 421 | 10 | EXT | Аномалия находится на отводе. | 0.89 | (c)
58778.548 | 5.158 | 5.155 | -5.847 | -5.85 | 1907 | 2139 | 2038 | 62 | 5155 | 5474 |  | CORR | GENE | 07:52 | 08:29 | 08:13 | 60 | 261 | 12 | EXT | Аномалия находится на отводе. | 0.89 | (c)
58778.989 | 5.599 | 5.595 | -5.406 | -5.41 | 1858 | 2068 | 1995 | 99 | 5355 | 5474 |  | CORR | GENE | 07:44 | 08:18 | 08:06 | 55 | 273 | 15 | EXT | Аномалия находится на отводе. | 0.89 | (c)
58779.37 | 5.98 | 5.974 | -5.025 | -5.031 | 1883 | 2153 | 2044 | 25 | 4956 | 5474 |  | CORR | GENE | 07:48 | 08:32 | 08:14 | 75 | 322 | 14 | EXT | Аномалия находится на отводе. | 0.89 | (c)
58779.865 | 6.475 | 6.419 | -4.53 | -4.586 | 1771 | 1833 | 2001 | 0 | 4505 | 5474 |  | CORR | GENE | 07:30 | 07:40 | 08:07 | 81 | 459 | 10 | EXT | Аномалия находится на отводе. | 0.89 | (c)
58790.992 | 6.597 | 6.583 | -4.763 | -4.777 | 1070 | 1134 | 1145 | 1012 | 4736 | 5475 |  | CORR | CIGR | 03:60 | 04:10 | 04:12 | 41 | 149 | 10 | EXT |  | 0.89 | (c)
58792.68 | 8.285 | 8.257 | -3.075 | -3.103 | 2210 | -2156 | -2133 | 0 | 3052 | 5475 |  | CORR | GENE | 07:04 | 07:19 | 07:23 | 51 | 236 | 10 | EXT |  | 0.89 | (c)
58810.076 | 4.151 | 4.137 | -6.889 | -6.903 | 2069 | 2130 | 2118 | 64 | 4137 | 5477 |  | CORR | CIGR | 05:56 | 06:06 | 06:04 | 24 | 97 | 10 | EXT |  | 0.89 | (c)
58810.246 | 4.321 | 4.308 | -6.719 | -6.732 | 2193 | -2217 | -2210 | 0 | 4308 | 5477 |  | CORR | CIGR | 06:16 | 06:24 | 06:25 | 26 | 116 | 10 | EXT |  | 0.89 | (c)
58810.375 | 4.45 | 4.429 | -6.59 | -6.611 | 2064 | -2066 | -2206 | 0 | 4429 | 5477 |  | CORR | GENE | 05:55 | 06:49 | 06:26 | 80 | 382 | 10 | EXT |  | 0.89 | (c)
58825.586 | 8.621 | 8.609 | -2.609 | -2.621 | 1808 | 1901 | 1895 | 248 | 2569 | 5478 |  | CORR | GENE | 06:19 | 06:34 | 06:33 | 52 | 174 | 10 | EXT |  | 0.89 | (c)
58826.062 | 9.097 | 9.086 | -2.133 | -2.144 | 1215 | 1259 | 1257 | 931 | 2104 | 5478 |  | CORR | CIGR | 04:44 | 04:51 | 04:50 | 40 | 84 | 10 | EXT |  | 0.89 | (c)
58831.809 | 3.614 | 3.563 | -7.161 | -7.212 | 1055 | 1482 | 1419 | 447 | 3563 | 5479 |  | CORR | GENE | 05:11 | 06:20 | 06:10 | 105 | 728 | 10 | EXT |  | 0.89 | (c)
58882.9 | 0.45 | 0.436 | -10.77 | -10.784 | 1612 | 1648 | 1666 | 510 | 436 | 5484 |  | CORR | CIGR | 04:31 | 04:37 | 04:40 | 24 | 109 | 10 | EXT | Аномалия находится на упругопластическом изгибе: R=700 D, максимальное растяжение на 0 час. | 0.89 | (c)
58892.481 | 10.031 | 10.021 | -1.189 | -1.199 | -1614 | -1555 | -1566 | 616 | 1178 | 5484 |  | CORR | CIGR | 07:51 | 08:00 | 07:58 | 21 | 97 | 10 | EXT | Аномалия находится на упругопластическом изгибе: R=306 D, максимальное растяжение на 0.2 час. | 0.89 | (c)
58901.895 | 1.51 | 1.485 | -2.85 | -2.875 | -1156 | -1110 | -1088 | 1020 | 1485 | 5486 |  | CORR | CIGR | 06:39 | 06:47 | 06:50 | 39 | 136 | 11 | EXT |  | 0.89 | (c)
58904.593 | 4.208 | 4.199 | -0.152 | -0.161 | -1751 | -1716 | -1707 | 479 | 136 | 5486 |  | CORR | CIGR | 05:03 | 05:09 | 05:10 | 25 | 88 | 11 | EXT | Аномалия находится на упругопластическом изгибе: R=588 D, максимальное растяжение на 0.2 час. | 0.89 | (c)
58917.516 | 1.741 | 1.678 | -9.649 | -9.712 | -1433 | -1355 | -1292 | 798 | 1678 | 5488 |  | CORR | GENE | 07:02 | 07:15 | 07:25 | 71 | 281 | 10 | EXT |  | 0.89 | (c)
58941.327 | 2.757 | 2.723 | -8.513 | -8.547 | -2072 | -1978 | -1913 | 159 | 2723 | 5490 |  | CORR | GENE | 05:39 | 05:54 | 06:04 | 50 | 318 | 10 | EXT |  | 0.89 | (c)
58962.2 | 1.055 | 1 | -10.385 | -10.44 | -1342 | -1167 | -1156 | 889 | 1000 | 5492 |  | CORR | GENE | 05:50 | 06:18 | 06:20 | 75 | 371 | 10 | EXT |  | 0.89 | (c)
58962.729 | 1.584 | 1.527 | -9.856 | -9.913 | -1665 | -1494 | -1547 | 566 | 1527 | 5492 |  | CORR | GENE | 04:58 | 05:26 | 05:17 | 90 | 236 | 10 | EXT |  | 0.89 | (c)
58963.97 | 2.825 | 2.802 | -8.615 | -8.638 | -2084 | -1865 | -1950 | 147 | 2802 | 5492 |  | CORR | GENE | 03:50 | 04:26 | 04:12 | 55 | 268 | 10 | EXT |  | 0.89 | (c)
59039.525 | 0 | -0.024 | -11.41 | -11.434 | 160 | 1174 | 992 | 160 |  | 5499 | Нарушение формы кольцевого шва | GWAN |  | 09:29 | 00:13 | 11:44 | 0 | 1663 |  | EXT | Нарушение формы кольцевого шва Аномалия находится на отводе. |  | (c)
59067.864 | 5.594 | 5.571 | -5.456 | -5.479 | -1479 | -1361 | -1411 | 752 | 5440 | 5501 |  | CORR | CIGR | 07:32 | 07:51 | 07:43 | 39 | 136 | 12 | EXT | Аномалия находится на отводе. | 0.89 | (c)
59117.58 | 10.25 | 10.205 | -1.14 | -1.185 | -1880 | -1642 | -1682 | 351 | 1080 | 5505 |  | CORR | GENE | 07:06 | 07:44 | 07:38 | 105 | 397 | 10 | EXT | Аномалия находится на отводе. | 0.89 | (c)
59119.009 | 0.289 | 0.245 | -10.956 | -11 | -1329 | -1225 | -1087 | 844 | 245 | 5506 |  | CORR | GENE | 07:24 | 07:41 | 08:03 | 82 | 485 | 11 | EXT |  | 0.89 | (c)
59126.829 | 8.109 | 8.084 | -3.136 | -3.161 | -833 | -767 | -697 | 561 | 3107 | 5506 |  | CORR | GENE | 08:44 | 08:55 | 09:06 | 54 | 272 | 10 | EXT |  | 0.89 | (c)
59145.185 | 3.945 | 3.939 | -7.425 | -7.431 | -1588 | -1503 | -1508 | 642 | 3939 | 5508 |  | CORR | CIGR | 07:22 | 07:36 | 07:35 | 36 | 161 | 10 | EXT |  | 0.89 | (c)
59148.975 | 7.735 | 7.696 | -3.635 | -3.674 | -1346 | -937 | -1075 | 805 | 3538 | 5508 |  | CORR | GENE | 08:01 | 09:07 | 08:45 | 136 | 542 | 10 | EXT |  | 0.9 | (c)
59167.219 | 3.249 | 3.126 | -8.086 | -8.209 | -1394 | -1163 | -1206 | 837 | 3126 | 5510 |  | CORR | GENE | 05:33 | 06:10 | 06:04 | 345 | 376 | 10 | EXT |  | 0.92 | (c)
59171.167 | 7.197 | 7.164 | -4.138 | -4.171 | -695 | -587 | -571 | 447 | 4115 | 5510 |  | CORR | GENE | 07:26 | 07:43 | 07:46 | 56 | 248 | 10 | EXT |  | 0.89 | (c)
59172.688 | 8.718 | 8.69 | -2.617 | -2.645 | -1946 | -1744 | -1802 | 284 | 2590 | 5510 |  | CORR | GENE | 04:04 | 04:37 | 04:27 | 55 | 289 | 12 | EXT |  | 0.89 | (c)
59173.345 | 9.375 | 9.355 | -1.96 | -1.98 | -806 | -745 | -757 | 707 | 1954 | 5510 |  | CORR | CIGR | 07:08 | 07:18 | 07:16 | 26 | 99 | 10 | EXT |  | 0.89 | (c)
59174.205 | 10.235 | 10.227 | -1.1 | -1.108 | -879 | -820 | -832 | 785 | 1081 | 5510 |  | CORR | CIGR | 06:56 | 07:06 | 07:04 | 27 | 94 | 10 | EXT |  | 0.89 | (c)
59174.336 | 10.366 | 10.348 | -0.969 | -0.987 | -794 | -713 | -726 | 657 | 958 | 5510 |  | CORR | CIGR | 07:10 | 07:23 | 07:21 | 29 | 137 | 10 | EXT |  | 0.89 | (c)
59174.849 | 10.879 | 10.851 | -0.456 | -0.484 | -769 | -680 | -689 | 608 | 404 | 5510 |  | CORR | GENE | 07:14 | 07:28 | 07:27 | 80 | 161 | 13 | EXT |  | 0.89 | (c)
59175.048 | 11.078 | 11.049 | -0.257 | -0.286 | -757 | -680 | -676 | 595 | 257 | 5510 |  | CORR | CIGR | 07:16 | 07:28 | 07:29 | 29 | 162 | 11 | EXT |  | 0.89 | (c)
59182.122 | 6.817 | 6.809 | -4.603 | -4.611 | 1097 | 1171 | 1187 | 953 | 4557 | 5511 |  | CORR | GENE | 04:48 | 04:60 | 05:03 | 54 | 180 | 11 | EXT |  | 0.89 | (c)
59202.861 | 4.626 | 4.584 | -6.714 | -6.756 | -1534 | -1474 | -1371 | 696 | 4584 | 5513 |  | CORR | GENE | 07:06 | 07:16 | 07:33 | 93 | 326 | 10 | EXT |  | 0.89 | (c)
59221.08 | 0.19 | 0.13 | -10.95 | -11.01 | -1822 | -1701 | -1692 | 408 | 130 | 5515 |  | CORR | GENE | 05:20 | 05:40 | 05:41 | 80 | 260 | 10 | EXT |  | 0.89 | (c)
59224.121 | 3.231 | 3.207 | -7.909 | -7.933 | -2155 | -2086 | -2073 | 76 | 3207 | 5515 |  | CORR | CIGR | 04:26 | 04:37 | 04:40 | 39 | 164 | 10 | EXT |  | 0.89 | (c)
59224.398 | 3.508 | 3.456 | -7.632 | -7.684 | -914 | -701 | -719 | 523 | 3456 | 5515 |  | CORR | GENE | 07:47 | 08:21 | 08:18 | 74 | 392 | 10 | EXT |  | 0.89 | (c)
59226.028 | 5.138 | 5.098 | -6.002 | -6.042 | -897 | -750 | -729 | 561 | 5098 | 5515 |  | CORR | GENE | 07:49 | 08:13 | 08:17 | 64 | 335 | 10 | EXT |  | 0.89 | (c)
59226.182 | 5.292 | 5.253 | -5.848 | -5.887 | -1474 | -849 | -1085 | 695 | 5253 | 5515 |  | CORR | GENE | 06:16 | 07:57 | 07:19 | 158 | 779 | 11 | EXT |  | 0.9 | (c)
59231.031 | 10.141 | 10.104 | -0.999 | -1.036 | -2219 | -2118 | -2108 | 11 | 985 | 5515 |  | CORR | GENE | 04:16 | 04:32 | 04:34 | 51 | 223 | 10 | EXT |  | 0.89 | (c)
59231.187 | 10.297 | 10.201 | -0.843 | -0.939 | -1686 | -1588 | -1533 | 544 | 800 | 5515 |  | CORR | GENE | 05:42 | 05:58 | 06:07 | 139 | 306 | 11 | EXT |  | 0.9 | (c)
59253.174 | 6.849 | 6.761 | -0.546 | -0.634 | -1401 | -1378 | -1375 | 829 | 489 | 5518 |  | CORR | GENE | 09:04 | 09:08 | 09:09 | 145 | 52 | 10 | EXT |  | 0.9 | (c)
59261.145 | 7.425 | 7.388 | -3.97 | -4.007 | 1247 | 1411 | 1541 | 396 | 3917 | 5519 |  | CORR | GENE | 02:00 | 02:27 | 02:48 | 90 | 588 | 12 | EXT |  | 0.89 | (c)
59265.507 | 0.392 | 0.371 | -10.908 | -10.929 | -1280 | -1207 | -1212 | 951 | 371 | 5520 |  | CORR | CIGR | 06:54 | 07:06 | 07:05 | 31 | 136 | 11 | EXT |  | 0.89 | (c)
59272.59 | 7.475 | 7.449 | -3.825 | -3.851 | -2177 | -2069 | -2087 | 54 | 3803 | 5520 |  | CORR | GENE | 04:29 | 04:47 | 04:44 | 48 | 180 | 10 | EXT |  | 0.89 | (c)
59286.314 | 9.899 | 9.868 | -1.481 | -1.512 | 1494 | 1717 | 1665 | 394 | 1430 | 5521 |  | CORR | GENE | 06:28 | 07:04 | 06:56 | 82 | 342 | 9 | EXT |  | 0.89 | (c)
59286.964 | 10.549 | 10.515 | -0.831 | -0.865 | 1977 | 2226 | 2138 | 0 | 759 | 5521 |  | CORR | GENE | 07:46 | 08:26 | 08:12 | 106 | 322 | 10 | EXT |  | 0.89 | (c)
59287.795 | 0 | -0.032 | -11.24 | -11.272 | 1429 | 1758 | 1660 | 340 |  | 5522 | Нарушение формы кольцевого шва | GWAN |  | 05:07 | 06:01 | 05:45 | 0 | 461 |  | EXT | Нарушение формы кольцевого шва |  | (c)
59349.945 | 5.985 | 5.959 | -5.05 | -5.076 | 113 | 526 | 373 | 113 | 4996 | 5527 |  | CORR | GENE | 02:01 | 03:07 | 02:43 | 80 | 519 | 10 | EXT |  | 0.89 | (c)
59352.429 | 8.469 | 8.354 | -2.566 | -2.681 | 531 | 1029 | 840 | 531 | 2044 | 5527 |  | CORR | GENE | 03:08 | 04:29 | 03:58 | 637 | 618 | 10 | EXT |  | 0.95 | (c)
59356.201 | 1.206 | 1.166 | -10.234 | -10.274 | -2174 | -2116 | -2118 | 57 | 1166 | 5528 |  | CORR | CIGR | 04:30 | 04:39 | 04:39 | 45 | 111 | 10 | EXT |  | 0.89 | (c)
59356.894 | 1.899 | 1.884 | -9.541 | -9.556 | -2115 | -2065 | -2078 | 116 | 1884 | 5528 |  | CORR | CIGR | 04:40 | 04:48 | 04:45 | 21 | 73 | 10 | EXT |  | 0.89 | (c)
59356.957 | 1.962 | 1.952 | -9.478 | -9.488 | -2160 | -2069 | -2090 | 71 | 1952 | 5528 |  | CORR | CIGR | 04:32 | 04:47 | 04:43 | 20 | 139 | 26 | EXT |  | 0.89 | (c)
59366.962 | 0.527 | 0.452 | -10.558 | -10.633 | -1749 | -1393 | -1361 | 482 | 452 | 5529 |  | CORR | GENE | 07:24 | 08:21 | 08:26 | 170 | 776 | 10 | EXT |  | 0.9 | (c)
59368.692 | 2.257 | 2.234 | -8.828 | -8.851 | -1608 | -920 | -1193 | 622 | 2234 | 5529 |  | CORR | GENE | 07:46 | 09:38 | 08:53 | 157 | 831 | 10 | EXT |  | 0.9 | (c)
59369.366 | 2.931 | 2.913 | -8.154 | -8.172 | -1462 | -1386 | -1376 | 768 | 2913 | 5529 |  | CORR | CIGR | 08:10 | 08:22 | 08:24 | 46 | 173 | 11 | EXT |  | 0.89 | (c)
59370.317 | 3.882 | 3.844 | -7.203 | -7.241 | -1115 | -934 | -923 | 731 | 3844 | 5529 |  | CORR | GENE | 09:06 | 09:35 | 09:37 | 70 | 384 | 10 | EXT |  | 0.89 | (c)
59373.342 | 6.907 | 6.828 | -4.178 | -4.257 | -1192 | -1045 | -1011 | 829 | 4101 | 5529 |  | CORR | GENE | 08:54 | 09:17 | 09:23 | 156 | 364 | 12 | EXT |  | 0.9 | (c)
59373.71 | 7.275 | 7.231 | -3.81 | -3.854 | -1372 | -1028 | -1154 | 859 | 3763 | 5529 |  | CORR | GENE | 08:25 | 09:20 | 08:60 | 91 | 436 | 10 | EXT |  | 0.89 | (c)
59374.164 | 7.729 | 7.643 | -3.356 | -3.442 | -1649 | -1416 | -1324 | 581 | 3254 | 5529 |  | CORR | GENE | 07:40 | 08:18 | 08:32 | 188 | 651 | 9 | EXT |  | 0.9 | (c)
59374.514 | 8.079 | 8.036 | -3.006 | -3.049 | -1124 | -1035 | -990 | 856 | 2963 | 5529 |  | CORR | GENE | 09:05 | 09:19 | 09:26 | 86 | 269 | 10 | EXT |  | 0.89 | (c)
59374.685 | 8.25 | 8.22 | -2.835 | -2.865 | -1468 | -1345 | -1366 | 762 | 2762 | 5529 |  | CORR | GENE | 08:09 | 08:29 | 08:26 | 103 | 204 | 12 | EXT |  | 0.89 | (c)
59381.204 | 3.684 | 3.647 | -7.766 | -7.803 | 1940 | 2091 | 2052 | 67 | 3647 | 5530 |  | CORR | GENE | 06:10 | 06:34 | 06:28 | 51 | 224 | 10 | EXT |  | 0.89 | (c)
59385.421 | 7.901 | 7.854 | -3.549 | -3.596 | 760 | 919 | 1028 | 760 | 3508 | 5530 |  | CORR | GENE | 02:59 | 03:25 | 03:43 | 88 | 536 | 10 | EXT |  | 0.89 | (c)
59392.53 | 3.56 | 3.523 | -7.39 | -7.427 | 2184 | -2125 | -2144 | 0 | 3523 | 5531 |  | CORR | GENE | 04:34 | 04:59 | 04:56 | 71 | 266 | 11 | EXT |  | 0.89 | (c)
59393.132 | 4.162 | 4.132 | -6.788 | -6.818 | -2054 | -1960 | -1949 | 177 | 4132 | 5531 |  | CORR | CIGR | 05:10 | 05:25 | 05:27 | 44 | 210 | 11 | EXT |  | 0.89 | (c)
59395.333 | 6.363 | 6.343 | -4.587 | -4.607 | 2211 | -2194 | -2187 | 0 | 4564 | 5531 |  | CORR | CIGR | 04:38 | 04:47 | 04:49 | 43 | 126 | 9 | EXT |  | 0.89 | (c)
59431.954 | 6.414 | 6.326 | -4.971 | -5.059 | -2208 | -2099 | -2090 | 23 | 4931 | 5535 |  | CORR | GENE | 03:35 | 03:52 | 03:54 | 128 | 235 | 9 | EXT | Аномалия находится на отводе. | 0.89 | (c)
59438.391 | 1.466 | 1.298 | -9.829 | -9.997 | -690 | -661 | -653 | 617 | 1298 | 5536 |  | CORR | GENE | 07:12 | 07:16 | 07:17 | 621 | 73 | 10 | EXT |  | 0.95 | (c)
59451.886 | 3.666 | 2.967 | -7.729 | -8.428 | 970 | 1005 | 1058 | 970 | 2967 | 5537 | Дефект проката | MIAN | GENE | 03:51 | 03:57 | 04:05 | 948 | 178 |  | INT | Дефект проката Эквивалент потери металла 12%. |  | (c)
59467.088 | 7.473 | 7.417 | -2.712 | -2.768 | 1142 | 1532 | 1409 | 555 | 2688 | 5538 |  | CORR | GENE | 03:44 | 04:47 | 04:27 | 80 | 533 | 10 | EXT |  | 0.89 | (c)
59467.965 | 8.35 | 8.099 | -1.835 | -2.086 | -2096 | -2060 | -2033 | 135 | 1321 | 5538 |  | CORR | GENE | 07:01 | 07:07 | 07:12 | 765 | 126 | 10 | EXT |  | 0.95 | (c)
59470.596 | 0.796 | 0.734 | -10.729 | -10.791 | -1913 | -1800 | -1736 | 318 | 734 | 5539 |  | CORR | GENE | 07:36 | 07:54 | 08:04 | 129 | 353 | 10 | EXT |  | 0.9 | (c)
59478.255 | 8.455 | 8.238 | -3.07 | -3.287 | -1929 | -1889 | -1879 | 301 | 2959 | 5539 |  | CORR | GENE | 07:33 | 07:39 | 07:41 | 328 | 100 | 12 | EXT |  | 0.93 | (c)
59481.145 | 11.345 | 11.014 | -0.18 | -0.511 | -1882 | -1851 | -1831 | 348 | 71 | 5539 |  | CORR | GENE | 07:40 | 07:45 | 07:49 | 440 | 102 | 10 | EXT |  | 0.93 | (c)
59481.604 | 0.279 | 0.087 | -10.531 | -10.723 | -917 | -879 | -881 | 845 | 87 | 5540 |  | CORR | GENE | 07:44 | 07:50 | 07:50 | 284 | 71 | 10 | EXT |  | 0.92 | (c)
59483.624 | 2.299 | 2.212 | -8.511 | -8.598 | -979 | -826 | -687 | 395 | 2212 | 5540 |  | CORR | GENE | 07:34 | 07:59 | 08:21 | 143 | 584 | 9 | EXT |  | 0.9 | (c)
59487.721 | 6.396 | 6.371 | -4.414 | -4.439 | -2227 | -2089 | -2097 | 3 | 4374 | 5540 |  | CORR | GENE | 04:13 | 04:35 | 04:34 | 65 | 260 | 9 | EXT |  | 0.89 | (c)
59489.385 | 8.06 | 8.023 | -2.75 | -2.787 | -2159 | -2064 | -2023 | 71 | 2706 | 5540 |  | CORR | GENE | 04:24 | 04:39 | 04:46 | 81 | 272 | 11 | EXT |  | 0.89 | (c)
59490.172 | 8.847 | 8.786 | -1.963 | -2.024 | -2134 | -1891 | -1790 | 96 | 1918 | 5540 |  | CORR | GENE | 04:28 | 05:07 | 05:23 | 106 | 688 | 10 | EXT |  | 0.89 | (c)
59493.097 | 0.962 | 0.748 | -9.708 | -9.922 | 2050 | 2167 | -2226 | 0 | 748 | 5541 |  | CORR | GENE | 05:21 | 05:40 | 05:51 | 250 | 371 | 10 | EXT |  | 0.91 | (c)
59503.386 | 0.581 | 0.513 | -10.849 | -10.917 | 411 | 591 | 708 | 411 | 513 | 5542 |  | CORR | GENE | 03:07 | 03:37 | 03:55 | 111 | 595 | 12 | EXT |  | 0.89 | (c)
59509.836 | 7.031 | 7.008 | -4.399 | -4.422 | 666 | 757 | 762 | 666 | 4375 | 5542 |  | CORR | CIGR | 03:49 | 04:03 | 04:04 | 47 | 191 | 15 | EXT |  | 0.89 | (c)
59511.48 | 8.675 | 8.653 | -2.755 | -2.777 | 517 | 708 | 680 | 517 | 2719 | 5542 |  | CORR | GENE | 03:25 | 03:55 | 03:51 | 58 | 326 | 9 | EXT |  | 0.89 | (c)
59511.924 | 9.119 | 9.054 | -2.311 | -2.376 | 204 | 389 | 443 | 204 | 2261 | 5542 |  | CORR | GENE | 02:34 | 03:04 | 03:13 | 115 | 476 | 11 | EXT |  | 0.89 | (c)
59512.304 | 9.499 | 9.379 | -1.931 | -2.051 | 632 | 832 | 972 | 632 | 1880 | 5542 |  | CORR | GENE | 03:43 | 04:15 | 04:38 | 171 | 679 | 9 | EXT |  | 0.9 | (c)
59513.544 | 10.739 | 10.698 | -0.691 | -0.732 | 588 | 662 | 687 | 588 | 647 | 5542 |  | CORR | GENE | 03:36 | 03:48 | 03:52 | 85 | 199 | 10 | EXT |  | 0.89 | (c)
59517.077 | 2.842 | 2.787 | -8.538 | -8.593 | -1087 | -906 | -908 | 729 | 2787 | 5543 |  | CORR | GENE | 06:06 | 06:36 | 06:35 | 91 | 358 | 11 | EXT |  | 0.89 | (c)
59536.373 | 10.758 | 10.699 | -0.482 | -0.541 | 1247 | 1522 | 1503 | 471 | 440 | 5544 |  | CORR | GENE | 04:06 | 04:51 | 04:48 | 101 | 512 | 10 | EXT |  | 0.89 | (c)
59536.987 | 0.132 | 0.115 | -11.138 | -11.155 | 1532 | 1614 | 1724 | 315 | 115 | 5545 |  | CORR | GENE | 04:26 | 04:39 | 04:57 | 55 | 383 | 10 | EXT |  | 0.89 | (c)
59552.306 | 4.181 | 4.177 | -7.044 | -7.048 | -2035 | -2000 | -1996 | 195 | 4177 | 5546 |  | CORR | CIGR | 05:37 | 05:43 | 05:43 | 20 | 78 | 11 | EXT | Аномалия находится на упругопластическом изгибе: R=591 D, максимальное растяжение на 9.5 час. | 0.89 | (c)
59575.437 | 4.792 | 4.773 | -6.478 | -6.497 | -1968 | -1934 | -1938 | 263 | 4773 | 5548 |  | CORR | PITT | 06:27 | 06:33 | 06:32 | 44 | 61 | 14 | EXT | Аномалия находится на упругопластическом изгибе: R=599 D, максимальное растяжение на 11.5 час. | 0.89 | (c)
59575.935 | 5.29 | 5.263 | -5.98 | -6.007 | -2022 | -2014 | -2007 | 209 | 5263 | 5548 |  | CORR | PITT | 06:19 | 06:20 | 06:21 | 53 | 29 | 14 | EXT | Аномалия находится на упругопластическом изгибе: R=609 D, максимальное растяжение на 11.5 час. | 0.89 | (c)
59576.229 | 5.584 | 5.571 | -5.686 | -5.699 | -1962 | -1942 | -1941 | 269 | 5571 | 5548 |  | CORR | PITT | 06:28 | 06:32 | 06:32 | 25 | 41 | 15 | EXT | Аномалия находится на упругопластическом изгибе: R=613 D, максимальное растяжение на 11.5 час. | 0.89 | (c)
59577.464 | 6.819 | 6.779 | -4.451 | -4.491 | -2001 | -1937 | -1914 | 230 | 4440 | 5548 |  | CORR | GENE | 06:22 | 06:32 | 06:36 | 51 | 173 | 10 | EXT | Аномалия находится на упругопластическом изгибе: R=647 D, максимальное растяжение на 11.6 час. | 0.89 | (c)
59579.592 | 8.947 | 8.915 | -2.323 | -2.355 | -2159 | -2106 | -2041 | 72 | 2207 | 5548 |  | CORR | GENE | 05:57 | 06:05 | 06:16 | 148 | 235 | 12 | EXT | Аномалия находится на упругопластическом изгибе: R=674 D, максимальное растяжение на 11.7 час. | 0.9 | (c)
59583.331 | 1.416 | 1.008 | -9.949 | -10.357 | 1558 | 1662 | 1654 | 481 | 1008 | 5549 |  | CORR | GENE | 06:39 | 06:56 | 06:55 | 755 | 192 | 10 | EXT | Аномалия находится на упругопластическом изгибе: R=981 D, максимальное растяжение на 11.6 час. | 0.95 | (c)
59583.785 | 1.87 | 1.827 | -9.495 | -9.538 | 671 | 848 | 847 | 671 | 1827 | 5549 |  | CORR | GENE | 04:16 | 04:45 | 04:45 | 105 | 353 | 9 | EXT |  | 0.89 | (c)
59584.425 | 2.51 | 2.494 | -8.855 | -8.871 | 1688 | 1806 | 1795 | 329 | 2494 | 5549 |  | CORR | GENE | 07:00 | 07:19 | 07:18 | 50 | 214 | 13 | EXT |  | 0.89 | (c)
59585.25 | 3.335 | 3.297 | -8.03 | -8.068 | 1410 | 1572 | 1605 | 430 | 3297 | 5549 |  | CORR | GENE | 06:15 | 06:42 | 06:47 | 56 | 391 | 10 | EXT |  | 0.89 | (c)
59586.158 | 4.243 | 4.182 | -7.122 | -7.183 | 672 | 786 | 889 | 672 | 4182 | 5549 |  | CORR | GENE | 04:16 | 04:35 | 04:51 | 101 | 435 | 10 | EXT |  | 0.89 | (c)
59587.363 | 5.448 | 5.429 | -5.917 | -5.936 | 891 | 964 | 1014 | 891 | 5429 | 5549 |  | CORR | GENE | 04:52 | 05:03 | 05:12 | 61 | 248 | 9 | EXT |  | 0.89 | (c)
59587.674 | 5.759 | 5.724 | -5.606 | -5.641 | 920 | 1059 | 1059 | 920 | 5547 | 5549 |  | CORR | GENE | 04:56 | 05:19 | 05:19 | 94 | 278 | 11 | EXT |  | 0.89 | (c)
59589.988 | 8.073 | 8.042 | -3.292 | -3.323 | 1396 | 1539 | 1590 | 445 | 3247 | 5549 |  | CORR | GENE | 06:13 | 06:36 | 06:45 | 76 | 389 | 13 | EXT |  | 0.89 | (c)
59594.685 | 1.405 | 1.362 | -9.99 | -10.033 | -1087 | -956 | -957 | 826 | 1362 | 5550 |  | CORR | GENE | 06:50 | 07:11 | 07:11 | 65 | 261 | 12 | EXT |  | 0.89 | (c)
59597.849 | 4.569 | 4.505 | -6.826 | -6.89 | -1113 | -1007 | -947 | 780 | 4505 | 5550 |  | CORR | GENE | 06:46 | 07:03 | 07:13 | 92 | 333 | 11 | EXT |  | 0.89 | (c)
59598.431 | 5.151 | 5.127 | -6.244 | -6.268 | -1186 | -1096 | -1110 | 1033 | 5127 | 5550 |  | CORR | GENE | 06:34 | 06:49 | 06:46 | 53 | 154 | 9 | EXT |  | 0.89 | (c)
59598.683 | 5.403 | 5.379 | -5.992 | -6.016 | -1311 | -1112 | -1172 | 920 | 5379 | 5550 |  | CORR | GENE | 06:14 | 06:46 | 06:36 | 78 | 278 | 10 | EXT |  | 0.89 | (c)
59600.368 | 7.088 | 7.008 | -4.307 | -4.387 | -1516 | -1378 | -1322 | 715 | 4277 | 5550 |  | CORR | GENE | 05:41 | 06:03 | 06:12 | 110 | 388 | 11 | EXT |  | 0.89 | (c)
59601.126 | 7.846 | 7.818 | -3.549 | -3.577 | -1312 | -1140 | -1141 | 919 | 3525 | 5550 |  | CORR | GENE | 06:14 | 06:41 | 06:41 | 52 | 343 | 13 | EXT |  | 0.89 | (c)
59602.623 | 9.343 | 9.32 | -2.052 | -2.075 | -1059 | -969 | -985 | 910 | 2040 | 5550 |  | CORR | CIGR | 06:54 | 07:09 | 07:06 | 35 | 149 | 10 | EXT |  | 0.89 | (c)
59603.431 | 10.151 | 9.765 | -1.244 | -1.63 | -1063 | -1010 | -1006 | 950 | 1102 | 5550 |  | CORR | GENE | 06:54 | 07:02 | 07:03 | 528 | 114 | 10 | EXT |  | 0.94 | (c)
59608.951 | 4.276 | 4.251 | -7.209 | -7.234 | -2028 | -1987 | -1997 | 202 | 4251 | 5551 |  | CORR | CIGR | 06:46 | 06:53 | 06:51 | 25 | 62 | 12 | EXT |  | 0.89 | (c)
59617.954 | 1.794 | 1.776 | -9.626 | -9.644 | -1876 | -1788 | -1802 | 355 | 1776 | 5552 |  | CORR | CIGR | 06:28 | 06:42 | 06:40 | 38 | 148 | 9 | EXT |  | 0.89 | (c)
59649.031 | 10.151 | 10.125 | -1.029 | -1.055 | 1927 | 2116 | 2068 | 22 | 965 | 5554 |  | CORR | GENE | 05:35 | 06:06 | 05:58 | 90 | 282 | 10 | EXT |  | 0.89 | (c)
59659.508 | 9.448 | 9.396 | -1.942 | -1.994 | -1612 | -1586 | -1587 | 618 | 1819 | 5555 |  | CORR | GENE | 07:14 | 07:18 | 07:18 | 175 | 50 | 14 | EXT |  | 0.91 | (c)
59659.685 | 9.625 | 9.605 | -1.765 | -1.785 | -1736 | -1668 | -1649 | 494 | 1736 | 5555 |  | CORR | GENE | 06:54 | 07:05 | 07:08 | 49 | 174 | 13 | EXT |  | 0.89 | (c)
59667.071 | 5.621 | 5.584 | -5.534 | -5.571 | -2064 | -1975 | -1920 | 167 | 5500 | 5556 |  | CORR | GENE | 06:44 | 06:59 | 07:07 | 71 | 288 | 9 | EXT |  | 0.89 | (c)
59673.268 | 0.663 | 0.604 | -10.307 | -10.366 | -1204 | -991 | -986 | 768 | 604 | 5557 |  | CORR | GENE | 06:29 | 07:03 | 07:04 | 99 | 436 | 11 | EXT |  | 0.89 | (c)
59673.448 | 0.843 | 0.828 | -10.127 | -10.142 | -897 | -830 | -835 | 773 | 828 | 5557 |  | CORR | CIGR | 07:18 | 07:29 | 07:28 | 30 | 124 | 11 | EXT |  | 0.89 | (c)
59677.127 | 4.522 | 4.495 | -6.448 | -6.475 | -1329 | -1211 | -1220 | 902 | 4495 | 5557 |  | CORR | GENE | 06:08 | 06:27 | 06:26 | 59 | 218 | 10 | EXT |  | 0.89 | (c)
59677.877 | 5.272 | 5.237 | -5.698 | -5.733 | -1542 | -1297 | -1337 | 689 | 5237 | 5557 |  | CORR | GENE | 05:34 | 06:14 | 06:07 | 70 | 409 | 10 | EXT |  | 0.89 | (c)
59678.207 | 5.602 | 5.564 | -5.368 | -5.406 | -1233 | -1052 | -1091 | 950 | 5325 | 5557 |  | CORR | GENE | 06:24 | 06:53 | 06:47 | 81 | 283 | 12 | EXT |  | 0.89 | (c)
59682.557 | 9.952 | 9.937 | -1.018 | -1.033 | -891 | -637 | -723 | 554 | 957 | 5557 |  | CORR | GENE | 07:19 | 08:00 | 07:46 | 76 | 337 | 10 | EXT |  | 0.89 | (c)
59698.603 | 3.738 | 3.718 | -7.532 | -7.552 | 1265 | 1447 | 1444 | 607 | 3718 | 5559 |  | CORR | GENE | 05:39 | 06:08 | 06:08 | 54 | 359 | 9 | EXT |  | 0.89 | (c)
59699.554 | 4.689 | 4.674 | -6.581 | -6.596 | 1681 | 1802 | 1780 | 351 | 4674 | 5559 |  | CORR | CIGR | 06:46 | 07:05 | 07:02 | 46 | 198 | 10 | EXT |  | 0.89 | (c)
59701.08 | 6.215 | 6.155 | -5.055 | -5.115 | 394 | 566 | 622 | 394 | 5017 | 5559 |  | CORR | GENE | 03:18 | 03:46 | 03:55 | 98 | 455 | 9 | EXT |  | 0.89 | (c)
59703.093 | 8.228 | 8.119 | -3.042 | -3.151 | 1604 | 1716 | 1763 | 309 | 2976 | 5559 |  | CORR | GENE | 06:34 | 06:52 | 06:59 | 175 | 317 | 10 | EXT |  | 0.9 | (c)
59704.131 | 9.266 | 9.249 | -2.004 | -2.021 | 1050 | 1155 | 1158 | 964 | 1966 | 5559 |  | CORR | GENE | 05:04 | 05:21 | 05:22 | 55 | 217 | 11 | EXT |  | 0.89 | (c)
59704.551 | 9.686 | 9.648 | -1.584 | -1.622 | 1808 | 1925 | 1939 | 160 | 1194 | 5559 |  | CORR | GENE | 07:07 | 07:25 | 07:28 | 428 | 262 | 10 | EXT |  | 0.93 | (c)
59705.771 | 10.906 | 10.49 | -0.364 | -0.78 | 2082 | 2112 | 2140 | 32 | 180 | 5559 |  | CORR | GENE | 07:51 | 07:56 | 08:00 | 600 | 117 | 10 | EXT |  | 0.94 | (c)
59729.029 | 0.694 | 0.642 | -10.366 | -10.418 | -1020 | -794 | -873 | 727 | 642 | 5562 |  | CORR | GENE | 07:47 | 08:23 | 08:10 | 79 | 293 | 10 | EXT |  | 0.89 | (c)
59736.153 | 7.818 | 7.792 | -3.242 | -3.268 | 2196 | -2174 | -2094 | 0 | 3206 | 5562 |  | CORR | GENE | 04:26 | 04:41 | 04:53 | 62 | 342 | 9 | EXT | Аномалия находится на упругопластическом изгибе: R=408 D, максимальное растяжение на 6.1 час. | 0.89 | (c)
59737.24 | 8.905 | 8.897 | -2.155 | -2.163 | -1049 | -777 | -888 | 727 | 2109 | 5562 |  | CORR | GENE | 07:42 | 08:26 | 08:08 | 54 | 322 | 10 | EXT | Аномалия находится на упругопластическом изгибе: R=418 D, максимальное растяжение на 6 час. | 0.89 | (c)
59738.608 | 10.273 | 10.242 | -0.787 | -0.818 | -2222 | -2128 | -2103 | 8 | 750 | 5562 |  | CORR | GENE | 04:33 | 04:48 | 04:52 | 68 | 239 | 11 | EXT | Аномалия находится на упругопластическом изгибе: R=450 D, максимальное растяжение на 5.9 час. | 0.89 | (c)
59738.859 | 10.524 | 10.504 | -0.536 | -0.556 | 2210 | -2136 | -2140 | 0 | 522 | 5562 |  | CORR | CIGR | 04:28 | 04:47 | 04:46 | 34 | 223 | 10 | EXT | Аномалия находится на упругопластическом изгибе: R=459 D, максимальное растяжение на 5.8 час. | 0.89 | (c)
59741.597 | 2.202 | 2.115 | -9.188 | -9.275 | -1120 | -1071 | -1037 | 954 | 2115 | 5563 |  | CORR | GENE | 06:46 | 06:54 | 06:59 | 123 | 166 | 12 | EXT | Аномалия находится на упругопластическом изгибе: R=677 D, максимальное растяжение на 5.3 час. | 0.9 | (c)
59745.492 | 6.097 | 6.068 | -5.293 | -5.322 | -921 | -727 | -785 | 649 | 5281 | 5563 |  | CORR | CIGR | 07:18 | 07:49 | 07:40 | 41 | 272 | 10 | EXT |  | 0.89 | (c)
59748.061 | 8.666 | 8.615 | -2.724 | -2.775 | -873 | -803 | -737 | 601 | 2663 | 5563 |  | CORR | GENE | 07:26 | 07:37 | 07:48 | 112 | 272 | 9 | EXT |  | 0.89 | (c)
59760.272 | 9.487 | 9.46 | -1.763 | -1.79 | 838 | 948 | 980 | 838 | 1728 | 5564 |  | CORR | GENE | 04:58 | 05:16 | 05:21 | 62 | 285 | 11 | EXT | Аномалия находится на отводе. | 0.89 | (c)
59761.414 | 10.629 | 10.571 | -0.621 | -0.679 | 883 | 1168 | 1191 | 731 | 540 | 5564 |  | CORR | GENE | 05:06 | 05:52 | 05:56 | 139 | 617 | 9 | EXT | Аномалия находится на отводе. | 0.9 | (c)
59761.752 | 10.967 | 10.794 | -0.283 | -0.456 | 1030 | 1176 | 1253 | 755 | 241 | 5564 |  | CORR | GENE | 05:29 | 05:53 | 06:05 | 215 | 446 | 10 | EXT | Аномалия находится на отводе. | 0.91 | (c)
59761.91 | 11.125 | 11.109 | -0.125 | -0.141 | 921 | 1000 | 1014 | 921 | 103 | 5564 |  | CORR | CIGR | 05:12 | 05:25 | 05:27 | 38 | 186 | 14 | EXT | Аномалия находится на отводе. | 0.89 | (c)
59771.361 | 9.326 | 9.317 | -1.699 | -1.708 | -1998 | -1938 | -1953 | 233 | 1691 | 5565 |  | CORR | CIGR | 07:08 | 07:18 | 07:16 | 17 | 90 | 13 | EXT |  | 0.89 | (c)
59776.325 | 3.265 | 3.193 | -8.155 | -8.227 | 1016 | 1905 | 1539 | 168 | 3193 | 5566 |  | CORR | GENE | 04:34 | 06:58 | 05:59 | 309 | 1046 | 10 | EXT |  | 0.92 | (c)
59778.07 | 5.01 | 4.995 | -6.41 | -6.425 | 859 | 958 | 947 | 859 | 4995 | 5566 |  | CORR | GENE | 04:09 | 04:25 | 04:23 | 54 | 176 | 9 | EXT |  | 0.89 | (c)
59778.211 | 5.151 | 5.12 | -6.269 | -6.3 | 846 | 963 | 1056 | 846 | 5120 | 5566 |  | CORR | GENE | 04:07 | 04:26 | 04:41 | 127 | 420 | 9 | EXT |  | 0.89 | (c)
59778.817 | 5.757 | 5.746 | -5.663 | -5.674 | 1719 | 1849 | 1854 | 242 | 5630 | 5566 |  | CORR | CIGR | 06:28 | 06:49 | 06:50 | 44 | 269 | 10 | EXT |  | 0.89 | (c)
59779.102 | 6.042 | 6.029 | -5.378 | -5.391 | 2054 | 2108 | 2104 | 77 | 5367 | 5566 |  | CORR | CIGR | 07:22 | 07:31 | 07:30 | 24 | 99 | 11 | EXT |  | 0.89 | (c)
59782.656 | 9.596 | 9.578 | -1.824 | -1.842 | 1724 | 1859 | 1872 | 210 | 1794 | 5566 |  | CORR | GENE | 06:29 | 06:51 | 06:53 | 48 | 296 | 10 | EXT |  | 0.89 | (c)
59860.709 | 9.569 | 9.551 | -0.626 | -0.644 | 1549 | 1671 | 1714 | 351 | 564 | 5573 |  | CORR | GENE | 05:38 | 05:57 | 06:04 | 80 | 330 | 11 | EXT |  | 0.89 | (c)
59860.983 | 9.843 | 9.828 | -0.352 | -0.367 | 1712 | 1762 | 1780 | 382 | 337 | 5573 |  | CORR | CIGR | 06:04 | 06:12 | 06:15 | 30 | 137 | 11 | EXT |  | 0.89 | (c)
59861.06 | 9.92 | 9.903 | -0.275 | -0.292 | 1700 | 1777 | 1774 | 382 | 242 | 5573 |  | CORR | GENE | 06:02 | 06:14 | 06:14 | 50 | 149 | 10 | EXT |  | 0.89 | (c)
59862.996 | 1.661 | 1.599 | -9.809 | -9.871 | 78 | 102 | 106 | 78 | 1599 | 5574 |  | CORR | GENE | 03:04 | 03:08 | 03:08 | 171 | 55 | 11 | EXT | Аномалия находится на отводе. | 0.9 | (c)
59865.893 | 4.558 | 4.479 | -6.912 | -6.991 | 31 | 328 | 231 | 31 | 4479 | 5574 |  | CORR | GENE | 02:56 | 03:44 | 03:29 | 130 | 401 | 11 | EXT | Аномалия находится на отводе. | 0.9 | (c)
59867.426 | 6.091 | 6.053 | -5.379 | -5.417 | 76 | 351 | 270 | 76 | 5292 | 5574 |  | CORR | GENE | 03:04 | 03:48 | 03:35 | 125 | 389 | 11 | EXT | Аномалия находится на отводе. | 0.9 | (c)
59867.433 | 6.098 | 5.948 | -5.372 | -5.522 | 1780 | 1999 | 1988 | 33 | 5288 | 5574 |  | CORR | GENE | 07:39 | 08:14 | 08:12 | 234 | 418 | 11 | EXT | Аномалия находится на отводе. | 0.91 | (c)
59874.028 | 1.223 | 1.135 | -9.897 | -9.985 | 819 | 1318 | 1209 | 819 | 1135 | 5575 |  | CORR | GENE | 04:56 | 06:17 | 05:59 | 166 | 781 | 10 | EXT | Аномалия находится на отводе. | 0.9 | (c)
59877.087 | 4.282 | 4.2 | -6.838 | -6.92 | 1604 | 1783 | 1787 | 1604 | 4200 | 5575 |  | CORR | GENE | 07:03 | 07:32 | 07:32 | 123 | 365 | 9 | EXT | Аномалия находится на отводе. | 0.89 | (c)
59877.504 | 4.699 | 4.621 | -6.421 | -6.499 | 1375 | 1655 | 1603 | 1375 | 4621 | 5575 |  | CORR | GENE | 06:26 | 07:11 | 07:03 | 136 | 456 | 9 | EXT | Аномалия находится на отводе. | 0.9 | (c)
59878.338 | 5.533 | 5.502 | -5.587 | -5.618 | 1312 | 1482 | 1548 | 1312 | 5502 | 5575 |  | CORR | GENE | 06:16 | 06:43 | 06:54 | 68 | 474 | 10 | EXT | Аномалия находится на отводе. | 0.89 | (c)
59878.656 | 5.851 | 5.819 | -5.269 | -5.301 | 1552 | 1884 | 1775 | 1552 | 5170 | 5575 |  | CORR | GENE | 06:54 | 07:48 | 07:30 | 131 | 446 | 11 | EXT | Аномалия находится на отводе. | 0.9 | (c)
59884.212 | 0.287 | 0.186 | -11.168 | -11.269 | 1158 | 1238 | 1222 | 1158 | 186 | 5576 |  | CORR | GENE | 05:13 | 05:26 | 05:23 | 407 | 128 | 10 | EXT |  | 0.93 | (c)
59884.37 | 0.445 | 0.353 | -11.01 | -11.102 | -2083 | -1976 | -1804 | 1525 | 353 | 5576 |  | CORR | GENE | 08:30 | 08:47 | 09:15 | 131 | 558 | 11 | EXT |  | 0.9 | (c)
59885.195 | 1.27 | 1.23 | -10.185 | -10.225 | -2198 | -1885 | -1963 | 1727 | 1230 | 5576 |  | CORR | GENE | 08:11 | 09:02 | 08:49 | 65 | 471 | 9 | EXT |  | 0.89 | (c)
59886.047 | 2.122 | 2.037 | -9.333 | -9.418 | 2108 | -2142 | -1992 | 1631 | 2037 | 5576 |  | CORR | GENE | 07:46 | 08:20 | 08:45 | 111 | 722 | 10 | EXT |  | 0.89 | (c)
59909.498 | 2.558 | 2.231 | -8.812 | -9.139 | 1841 | 1915 | 1891 | 289 | 2231 | 5578 |  | CORR | GENE | 02:05 | 02:16 | 02:13 | 378 | 101 | 10 | EXT | Аномалия находится на отводе. | 0.93 | (c)
59974.815 | 0 | -0.032 | -11.505 | -11.537 | 717 | 1265 | 1130 | 687 |  | 5584 | Нарушение формы кольцевого шва | GWAN |  | 11:33 | 01:02 | 12:40 | 0 | 827 |  | EXT | Нарушение формы кольцевого шва |  | (c)
60009.335 | 0 | -0.032 | -11.53 | -11.562 | -1775 | -1029 | -889 | 2 |  | 5587 | Нарушение формы кольцевого шва | GWAN |  | 09:37 | 11:37 | 12:00 | 0 | 1773 |  | EXT | Нарушение формы кольцевого шва Аномалия находится на упругопластическом изгибе: R=311 D, максимальное растяжение на 11.5 час. |  | (c)
60032.961 | 0.676 | 0.642 | -10.884 | -10.918 | 1098 | 1369 | 1328 | 672 | 642 | 5589 |  | CORR | GENE | 05:41 | 06:24 | 06:18 | 78 | 461 | 9 | EXT |  | 0.89 | (c)
60042.29 | 10.005 | 9.903 | -1.555 | -1.657 | 862 | 1251 | 1177 | 739 | 1121 | 5589 |  | CORR | GENE | 05:03 | 06:05 | 05:53 | 536 | 629 | 10 | EXT |  | 0.94 | (c)
60043.405 | 11.12 | 11.055 | -0.44 | -0.505 | 794 | 1489 | 1220 | 585 | 297 | 5589 |  | CORR | GENE | 04:52 | 06:44 | 06:00 | 208 | 851 | 12 | EXT |  | 0.91 | (c)
60043.802 | 11.517 | 11.382 | -0.043 | -0.178 | 776 | 830 | 817 | 776 | 15 | 5589 |  | CORR | GENE | 04:49 | 04:58 | 04:55 | 163 | 82 | 10 | EXT |  | 0.9 | (c)
60068.339 | 1.249 | 1.226 | -10.341 | -10.364 | 1137 | 1229 | 1228 | 1137 | 1226 | 5592 |  | CORR | GENE | 06:10 | 06:25 | 06:24 | 57 | 181 | 13 | EXT | Аномалия находится на отводе. | 0.89 | (c)
60068.651 | 1.561 | 1.544 | -10.029 | -10.046 | 1208 | 1273 | 1281 | 1208 | 1544 | 5592 |  | CORR | CIGR | 06:21 | 06:32 | 06:33 | 37 | 147 | 11 | EXT | Аномалия находится на отводе. | 0.89 | (c)
60069.43 | 2.34 | 2.267 | -9.25 | -9.323 | 745 | 833 | 1010 | 745 | 2267 | 5592 |  | CORR | GENE | 05:06 | 05:21 | 05:49 | 82 | 529 | 9 | EXT | Аномалия находится на отводе. | 0.89 | (c)
60086.391 | 7.711 | 7.69 | -3.634 | -3.655 | -693 | -488 | -560 | 428 | 3478 | 5593 |  | CORR | GENE | 06:24 | 06:57 | 06:45 | 177 | 265 | 11 | EXT |  | 0.9 | (c)
60086.677 | 7.997 | 7.994 | -3.348 | -3.351 | -679 | -474 | -553 | 427 | 3184 | 5593 |  | CORR | GENE | 06:26 | 06:59 | 06:46 | 167 | 252 | 11 | EXT |  | 0.9 | (c)
60086.824 | 8.144 | 8.117 | -3.201 | -3.228 | -1218 | -1173 | -1071 | 923 | 3121 | 5593 |  | CORR | GENE | 04:59 | 05:06 | 05:23 | 107 | 295 | 13 | EXT |  | 0.9 | (c)
60087.667 | 8.987 | 8.82 | -2.358 | -2.525 | -1110 | -634 | -837 | 564 | 2347 | 5593 |  | CORR | GENE | 05:17 | 06:33 | 06:01 | 178 | 547 | 10 | EXT |  | 0.9 | (c)
60088.193 | 9.513 | 9.464 | -1.832 | -1.881 | -885 | -698 | -687 | 488 | 1763 | 5593 |  | CORR | GENE | 05:53 | 06:23 | 06:25 | 118 | 397 | 10 | EXT |  | 0.89 | (c)
60088.394 | 9.714 | 9.687 | -1.631 | -1.658 | -786 | -579 | -631 | 476 | 1567 | 5593 |  | CORR | GENE | 06:09 | 06:42 | 06:34 | 91 | 311 | 11 | EXT |  | 0.89 | (c)
60089.138 | 10.458 | 10.356 | -0.887 | -0.989 | -831 | -633 | -688 | 545 | 841 | 5593 |  | CORR | GENE | 06:02 | 06:34 | 06:25 | 148 | 287 | 14 | EXT |  | 0.9 | (c)
60089.485 | 10.805 | 10.756 | -0.54 | -0.589 | -1603 | -1488 | -1495 | 1387 | 486 | 5593 |  | CORR | GENE | 03:57 | 04:16 | 04:14 | 103 | 217 | 15 | EXT |  | 0.9 | (c)
60105.649 | 4.179 | 4.118 | -7.171 | -7.232 | -1740 | -1661 | -1670 | 491 | 4118 | 5595 |  | CORR | GENE | 07:32 | 07:45 | 07:44 | 85 | 140 | 10 | EXT |  | 0.89 | (c)
60110.604 | 9.134 | 9.095 | -2.216 | -2.255 | -1782 | -1679 | -1711 | 448 | 841 | 5595 |  | CORR | GENE | 07:26 | 07:42 | 07:37 | 1414 | 142 | 10 | EXT |  | 0.97 | (c)
60112.106 | 10.636 | 10.611 | -0.714 | -0.739 | -1785 | -1632 | -1680 | 445 | 684 | 5595 |  | CORR | GENE | 07:25 | 07:50 | 07:42 | 55 | 210 | 10 | EXT |  | 0.89 | (c)
60112.382 | 10.912 | 10.88 | -0.438 | -0.47 | -1653 | -1585 | -1592 | 577 | 413 | 5595 |  | ARTD | GENE | 07:46 | 07:57 | 07:56 | 57 | 123 |  | EXT | Наплавка. |  | (c)
60116.015 | 3.195 | 3.165 | -8.27 | -8.3 | -1329 | -1217 | -1236 | 902 | 3165 | 5596 |  | CORR | GENE | 07:08 | 07:26 | 07:23 | 65 | 186 | 10 | EXT |  | 0.89 | (c)
60134.958 | 10.673 | 10.649 | -0.817 | -0.841 | 1103 | 1190 | 1215 | 903 | 781 | 5597 |  | CORR | GENE | 05:38 | 05:52 | 05:56 | 60 | 225 | 9 | EXT | Аномалия находится на отводе. | 0.89 | (c)
60135.311 | 11.026 | 10.753 | -0.464 | -0.737 | 1786 | 1829 | 1834 | 349 | 370 | 5597 |  | CORR | GENE | 07:28 | 07:36 | 07:36 | 367 | 96 | 10 | EXT | Аномалия находится на отводе. | 0.93 | (c)
60137.592 | 1.817 | 1.787 | -9.228 | -9.258 | -1924 | -1870 | -1755 | 306 | 1787 | 5598 |  | CORR | GENE | 06:01 | 06:09 | 06:28 | 66 | 339 | 10 | EXT |  | 0.89 | (c)
60137.851 | 2.076 | 2.03 | -8.969 | -9.015 | -1849 | -1738 | -1729 | 382 | 2030 | 5598 |  | CORR | GENE | 06:13 | 06:31 | 06:32 | 81 | 239 | 10 | EXT |  | 0.89 | (c)
60137.871 | 2.096 | 2.08 | -8.949 | -8.965 | -2225 | -2181 | -2172 | 5 | 2080 | 5598 | Металлургический дефект | MIAN | CIGR | 05:12 | 05:19 | 05:21 | 24 | 106 |  | INT | Металлургический дефект Эквивалент потери металла 10%. Аномалия находится в зоне сварного шва. |  | (c)
60138.433 | 2.658 | 2.484 | -8.387 | -8.561 | -1819 | -1681 | -1688 | 411 | 2484 | 5598 |  | CORR | GENE | 06:18 | 06:40 | 06:39 | 203 | 262 | 12 | EXT |  | 0.91 | (c)
60140.315 | 4.54 | 4.053 | -6.505 | -6.992 | -1600 | -1568 | -1541 | 631 | 4053 | 5598 |  | CORR | GENE | 06:53 | 06:58 | 07:03 | 748 | 118 | 10 | EXT |  | 0.95 | (c)
60141.92 | 6.145 | 5.936 | -4.9 | -5.109 | 2095 | 2121 | 2131 | 63 | 4365 | 5598 |  | CORR | GENE | 04:49 | 04:54 | 04:55 | 744 | 72 | 12 | EXT |  | 0.97 | (c)
60142.518 | 6.743 | 6.524 | -4.302 | -4.521 | -1576 | -1542 | -1525 | 654 | 4103 | 5598 |  | CORR | GENE | 06:57 | 07:02 | 07:05 | 418 | 101 | 10 | EXT |  | 0.93 | (c)
60142.771 | 6.996 | 6.843 | -4.049 | -4.202 | 2067 | 2089 | 2096 | 104 | 3525 | 5598 |  | CORR | GENE | 04:45 | 04:49 | 04:50 | 677 | 60 | 10 | EXT |  | 0.95 | (c)
60143.392 | 7.617 | 7.472 | -3.428 | -3.573 | -1421 | -1397 | -1379 | 810 | 3249 | 5598 |  | CORR | GENE | 07:22 | 07:26 | 07:29 | 324 | 84 | 10 | EXT |  | 0.92 | (c)
60146.635 | 10.86 | 10.411 | -0.185 | -0.634 | -1736 | -1695 | -1690 | 494 | 70 | 5598 |  | CORR | GENE | 06:31 | 06:38 | 06:38 | 564 | 92 | 10 | EXT |  | 0.94 | (c)
60147.433 | 0.613 | 0.518 | -10.857 | -10.952 | -1645 | -1267 | -1216 | 586 | 518 | 5599 |  | CORR | GENE | 04:48 | 05:49 | 05:57 | 193 | 858 | 12 | EXT | Аномалия находится на отводе. | 0.91 | (c)
60148.182 | 1.362 | 1.289 | -10.108 | -10.181 | -1535 | -997 | -1095 | 655 | 1289 | 5599 |  | CORR | GENE | 05:06 | 06:33 | 06:17 | 406 | 880 | 10 | EXT | Аномалия находится на отводе. | 0.93 | (c)
60154.569 | 7.749 | 7.721 | -3.721 | -3.749 | -1449 | -1317 | -1315 | 781 | 3695 | 5599 |  | CORR | GENE | 05:20 | 05:41 | 05:41 | 54 | 270 | 9 | EXT | Аномалия находится на отводе. | 0.89 | (c)
60168.783 | 10.493 | 10.439 | -0.497 | -0.551 | 1710 | 1985 | 1896 | 148 | 458 | 5600 |  | CORR | GENE | 04:14 | 04:58 | 04:44 | 93 | 373 | 10 | EXT |  | 0.89 | (c)
60173.493 | 4.213 | 4.2 | -7.242 | -7.255 | 1547 | 1640 | 1646 | 485 | 4200 | 5601 |  | CORR | CIGR | 07:02 | 07:17 | 07:18 | 39 | 198 | 10 | EXT |  | 0.89 | (c)
60175.804 | 6.524 | 6.325 | -4.931 | -5.13 | 567 | 636 | 651 | 567 | 3648 | 5601 |  | CORR | GENE | 04:24 | 04:35 | 04:37 | 1482 | 167 | 10 | EXT |  | 0.97 | (c)
60197.009 | 5.299 | 3.823 | -6.266 | -7.742 | 780 | 1137 | 1116 | 779 | 3823 | 5603 |  | DENT | GENE | 05:04 | 06:02 | 05:58 | 2222 | 672 | 0.6 | N/A | Глубина вмятины: 9 мм (0,6%). Линейка: 222 см в (382 см; 06:02 ч:мин) |  | (c)
60200.57 | 8.86 | 8.838 | -2.705 | -2.727 | 1058 | 1206 | 1199 | 891 | 2650 | 5603 |  | CORR | GENE | 05:49 | 06:13 | 06:12 | 77 | 281 | 9 | EXT |  | 0.89 | (c)
60224.184 | 9.934 | 9.908 | -1.416 | -1.442 | -1836 | -1695 | -1718 | 395 | 1388 | 5605 |  | CORR | GENE | 06:01 | 06:24 | 06:20 | 54 | 234 | 12 | EXT |  | 0.89 | (c)
60224.465 | 10.215 | 10.209 | -1.135 | -1.141 | -1842 | -1667 | -1731 | 388 | 1112 | 5605 |  | CORR | CIGR | 06:00 | 06:28 | 06:18 | 29 | 223 | 11 | EXT |  | 0.89 | (c)
60224.878 | 10.628 | 10.558 | -0.722 | -0.792 | -2196 | -1967 | -1986 | 34 | 664 | 5605 |  | CORR | GENE | 05:03 | 05:40 | 05:37 | 128 | 419 | 10 | EXT |  | 0.9 | (c)
60245.944 | 8.954 | 8.859 | -2.406 | -2.501 | 1581 | 1615 | 1621 | 571 | 2203 | 5607 |  | CORR | GENE | 07:06 | 07:11 | 07:12 | 298 | 78 | 11 | EXT | Аномалия находится на отводе. | 0.92 | (c)
60247.003 | 10.013 | 9.994 | -1.347 | -1.366 | 990 | 1110 | 1107 | 990 | 1316 | 5607 |  | CORR | GENE | 05:30 | 05:49 | 05:49 | 50 | 235 | 12 | EXT | Аномалия находится на отводе. | 0.89 | (c)
60247.589 | 10.599 | 10.535 | -0.761 | -0.825 | 915 | 1081 | 1132 | 882 | 704 | 5607 |  | CORR | GENE | 05:18 | 05:45 | 05:53 | 121 | 434 | 10 | EXT | Аномалия находится на отводе. | 0.89 | (c)
60247.913 | 10.923 | 10.788 | -0.437 | -0.572 | 831 | 1025 | 1150 | 761 | 284 | 5607 |  | CORR | GENE | 05:04 | 05:36 | 05:56 | 288 | 639 | 10 | EXT | Аномалия находится на отводе. | 0.92 | (c)
60248.818 | 0.468 | 0.324 | -10.542 | -10.686 | 1563 | 1685 | 1886 | 21 | 324 | 5608 |  | CORR | GENE | 05:18 | 05:38 | 06:10 | 230 | 647 | 10 | EXT |  | 0.91 | (c)
60318.574 | 3.814 | 3.794 | -7.611 | -7.631 | -2161 | -2106 | -2105 | 69 | 3794 | 5614 |  | CORR | CIGR | 05:38 | 05:47 | 05:47 | 20 | 112 | 10 | EXT |  | 0.89 | (c)
60321.099 | 6.339 | 6.325 | -5.086 | -5.1 | -2059 | -2006 | -2007 | 171 | 5064 | 5614 |  | CORR | CIGR | 05:55 | 06:04 | 06:03 | 36 | 104 | 11 | EXT |  | 0.89 | (c)
60322.621 | 7.861 | 7.802 | -3.564 | -3.623 | -2189 | -2095 | -2028 | 41 | 3552 | 5614 |  | CORR | GENE | 05:34 | 05:49 | 05:60 | 71 | 323 | 11 | EXT |  | 0.89 | (c)
60323.243 | 8.483 | 8.448 | -2.942 | -2.977 | -2077 | -1948 | -2003 | 153 | 2942 | 5614 |  | CORR | CIGR | 05:52 | 06:13 | 06:04 | 35 | 149 | 10 | EXT |  | 0.89 | (c)
60331.744 | 5.559 | 5.276 | -5.651 | -5.934 | -1836 | -1637 | -1633 | 395 | 5123 | 5615 |  | CORR | GENE | 05:44 | 06:16 | 06:16 | 811 | 406 | 10 | EXT |  | 0.95 | (c)
60333.875 | 7.69 | 7.672 | -3.52 | -3.538 | -1635 | -1531 | -1542 | 595 | 3504 | 5615 |  | CORR | CIGR | 06:16 | 06:33 | 06:31 | 34 | 186 | 10 | EXT |  | 0.89 | (c)
60335.41 | 9.225 | 9.118 | -1.985 | -2.092 | -2044 | -1826 | -1790 | 186 | 1936 | 5615 |  | CORR | GENE | 05:10 | 05:45 | 05:51 | 156 | 508 | 10 | EXT |  | 0.9 | (c)
60337.063 | 10.878 | 10.842 | -0.332 | -0.368 | -1573 | -1535 | -1536 | 657 | 312 | 5615 |  | CORR | GENE | 06:26 | 06:32 | 06:32 | 56 | 74 | 10 | EXT |  | 0.89 | (c)
60345.252 | 7.857 | 7.82 | -3.408 | -3.445 | -1359 | -1229 | -1278 | 872 | 3390 | 5616 |  | CORR | CIGR | 06:14 | 06:35 | 06:27 | 55 | 161 | 10 | EXT |  | 0.74 | (c)
60359.905 | 0 | -0.055 | -11.175 | -11.23 | -1394 | -158 | -355 | 683 |  | 5618 | Нарушение формы кольцевого шва | GWAN |  | 10:46 | 02:05 | 13:34 | 0 | 2077 |  | EXT | Нарушение формы кольцевого шва |  | (c)
60371.849 | 0.769 | 0.75 | -10.556 | -10.575 | 1147 | 1157 | 1161 | 1055 | 750 | 5619 | Металлургический дефект | MIAN | AXGR | 05:41 | 05:43 | 05:44 | 59 | 28 |  | INT | Металлургический дефект Эквивалент потери металла 10%. |  | (c)
60393.635 | 0 | -0.035 | -11.25 | -11.285 | 881 | 1509 | 1708 | 305 |  | 5621 | Нарушение формы кольцевого шва | GWAN |  | 11:57 | 01:38 | 14:11 | 0 | 1654 |  | EXT | Нарушение формы кольцевого шва |  | (c)
60402.153 | 8.518 | 8.493 | -2.732 | -2.757 | -1070 | -920 | -952 | 834 | 2665 | 5621 |  | CORR | GENE | 06:42 | 07:06 | 07:01 | 92 | 236 | 10 | EXT |  | 0.75 | (c)
60407.222 | 2.337 | 2.312 | -9.278 | -9.303 | 1460 | 1668 | 1596 | 1460 | 2312 | 5622 |  | CORR | CIGR | 06:16 | 06:50 | 06:38 | 35 | 272 | 10 | EXT |  | 0.74 | (c)
60418.048 | 1.548 | 1.224 | -9.247 | -9.571 | -905 | -699 | -683 | 461 | 1224 | 5623 |  | DENT | GENE | 06:44 | 07:18 | 07:20 | 548 | 444 | 0.5 | N/A | Глубина вмятины: 7 мм (0,5%). Линейка: 55 см в (122 см; 07:18 ч:мин) Аномалия находится на отводе. |  | (c)
60431.063 | 3.768 | 3.703 | -7.517 | -7.582 | 1660 | -2211 | 2086 | 1660 | 3703 | 5624 |  | CORR | GENE | 07:31 | 09:06 | 08:39 | 987 | 852 | 10 | EXT | Аномалия находится на отводе. | 0.96 | (c)
60478.071 | 6.086 | 5.684 | -4.809 | -5.211 | 851 | 1107 | 1002 | 851 | 4582 | 5628 |  | GOUG | GENE | 01:34 | 02:16 | 01:59 | 629 | 301 | 10 | EXT | Зона задиров. Аномалия находится на упругопластическом изгибе: R=546 D, максимальное растяжение на 5.7 час. |  | (c)
60531.085 | 2.71 | 2.621 | -8.36 | -8.449 | 1 | 201 | 357 | 1 | 2621 | 5633 |  | CORR | GENE | 03:05 | 03:37 | 04:02 | 138 | 711 | 10 | EXT | Аномалия находится на отводе. | 0.9 | (c)
60577.693 | 4.763 | 4.735 | -6.677 | -6.705 | -1084 | -927 | -939 | 794 | 4735 | 5637 |  | CORR | GENE | 09:07 | 09:33 | 09:31 | 73 | 290 | 10 | EXT |  | 0.89 | (c)
60589.749 | 5.379 | 5.319 | -6.056 | -6.116 | 2142 | -2188 | 2225 | 0 | 5319 | 5638 |  | CORR | GENE | 05:25 | 05:46 | 05:38 | 83 | 166 | 13 | EXT |  | 0.89 | (c)
60591.595 | 7.225 | 7.102 | -4.21 | -4.333 | -1991 | -1854 | -1857 | 240 | 3963 | 5638 |  | DENT | GENE | 06:18 | 06:40 | 06:39 | 370 | 266 | 0.3 | N/A | Глубина вмятины: 4 мм (0,3%). Линейка: 37 см в (710 см; 06:40 ч:мин) Аномалия находится вблизи дефекта потери металла. |  | (c)
60591.717 | 7.347 | 7.337 | -4.088 | -4.098 | -1924 | -1860 | -1868 | 306 | 4065 | 5638 |  | GOUG | CIGR | 06:28 | 06:39 | 06:37 | 33 | 112 | 13 | EXT | Задир. |  | (c)
60592.987 | 8.617 | 8.595 | -2.818 | -2.84 | 1666 | 1815 | 1776 | 345 | 2789 | 5638 |  | CORR | GENE | 04:08 | 04:32 | 04:26 | 51 | 220 | 11 | EXT |  | 0.89 | (c)
60596.354 | 0.549 | 0.54 | -10.356 | -10.365 | -830 | -487 | -634 | 438 | 540 | 5639 |  | CORR | GENE | 08:10 | 09:06 | 08:42 | 67 | 392 | 12 | EXT |  | 0.89 | (c)
60597.173 | 1.368 | 1.232 | -9.537 | -9.673 | -874 | -460 | -600 | 327 | 1232 | 5639 |  | CORR | GENE | 08:03 | 09:10 | 08:47 | 170 | 548 | 10 | EXT |  | 0.9 | (c)
60599.142 | 3.337 | 3.319 | -7.568 | -7.586 | -1004 | -867 | -881 | 757 | 3319 | 5639 |  | CORR | CIGR | 07:42 | 08:04 | 08:02 | 45 | 247 | 10 | EXT |  | 0.89 | (c)
60601.721 | 5.916 | 5.887 | -4.989 | -5.018 | -703 | -494 | -541 | 380 | 4935 | 5639 |  | CORR | GENE | 08:31 | 09:05 | 08:57 | 83 | 323 | 11 | EXT |  | 0.89 | (c)
60602.644 | 6.839 | 6.803 | -4.066 | -4.102 | -1221 | -1076 | -1001 | 782 | 4007 | 5639 |  | CORR | GENE | 07:07 | 07:31 | 07:43 | 95 | 439 | 9 | EXT |  | 0.89 | (c)
60603.383 | 7.578 | 7.543 | -3.327 | -3.362 | 2007 | 2181 | 2131 | 0 | 3305 | 5639 |  | CORR | GENE | 03:48 | 04:16 | 04:08 | 57 | 249 | 9 | EXT |  | 0.89 | (c)
60607.133 | 0.423 | 0.389 | -10.517 | -10.551 | -215 | 69 | -12 | 0 | 389 | 5640 |  | CORR | GENE | 01:43 | 02:29 | 02:16 | 105 | 405 | 12 | EXT |  | 0.89 | (c)
60607.426 | 0.716 | 0.616 | -10.224 | -10.324 | -178 | -130 | -110 | 42 | 616 | 5640 |  | CORR | GENE | 01:49 | 01:57 | 01:60 | 571 | 135 | 10 | EXT |  | 0.94 | (c)
60607.8 | 1.09 | 1.041 | -9.85 | -9.899 | -2004 | -1940 | -1868 | 226 | 1041 | 5640 |  | CORR | GENE | 08:54 | 09:04 | 09:16 | 66 | 272 | 10 | EXT |  | 0.89 | (c)
60608.664 | 1.954 | 1.932 | -8.986 | -9.008 | 47 | 145 | 199 | 47 | 1932 | 5640 |  | CORR | GENE | 02:25 | 02:41 | 02:50 | 79 | 304 | 11 | EXT |  | 0.89 | (c)
60613.444 | 6.734 | 6.698 | -4.206 | -4.242 | -2042 | -1971 | -1893 | 188 | 4187 | 5640 |  | CORR | GENE | 08:48 | 08:59 | 09:12 | 55 | 298 | 10 | EXT |  | 0.89 | (c)
60613.528 | 6.818 | 6.803 | -4.122 | -4.137 | 2190 | -2219 | -2217 | 0 | 4099 | 5640 |  | CORR | CIGR | 08:11 | 08:19 | 08:20 | 38 | 109 | 11 | EXT |  | 0.89 | (c)
60613.986 | 7.276 | 7.256 | -3.664 | -3.684 | 1812 | 1890 | 1868 | 307 | 3583 | 5640 |  | CORR | GENE | 07:10 | 07:23 | 07:19 | 101 | 112 | 14 | EXT |  | 0.89 | (c)
60622.062 | 4.412 | 4.389 | -6.918 | -6.941 | 1953 | 2107 | 2072 | 39 | 4389 | 5641 |  | CORR | GENE | 04:02 | 04:27 | 04:22 | 85 | 239 | 10 | EXT |  | 0.89 | (c)
60625.075 | 7.425 | 7.392 | -3.905 | -3.938 | 2161 | 2223 | -2195 | 0 | 3859 | 5641 |  | CORR | GENE | 04:36 | 04:46 | 04:53 | 79 | 210 | 12 | EXT |  | 0.89 | (c)
60625.487 | 7.837 | 7.787 | -3.493 | -3.543 | -1880 | -1829 | -1805 | 351 | 3477 | 5641 |  | CORR | GENE | 05:44 | 05:52 | 05:56 | 66 | 149 | 10 | EXT |  | 0.89 | (c)
60625.634 | 7.984 | 7.828 | -3.346 | -3.502 | 2081 | 2113 | 2127 | 57 | 2506 | 5641 |  | CORR | GENE | 04:23 | 04:28 | 04:31 | 996 | 93 | 10 | EXT |  | 0.96 | (c)
60626.548 | 8.898 | 8.877 | -2.432 | -2.453 | -2115 | -2001 | -2040 | 116 | 2412 | 5641 |  | CORR | CIGR | 05:06 | 05:24 | 05:18 | 41 | 149 | 10 | EXT |  | 0.89 | (c)
60629.677 | 0.697 | 0.386 | -10.703 | -11.014 | 1743 | 1788 | 1791 | 391 | 386 | 5642 |  | CORR | GENE | 04:03 | 04:11 | 04:11 | 465 | 97 | 14 | EXT |  | 0.96 | (c)
60630.397 | 1.417 | 0.967 | -9.983 | -10.433 | 1665 | 1858 | 1773 | 349 | 967 | 5642 |  | CORR | GENE | 03:51 | 04:22 | 04:08 | 1387 | 216 | 10 | EXT |  | 0.97 | (c)
60630.737 | 1.757 | 1.754 | -9.643 | -9.646 | -1326 | -1191 | -1221 | 904 | 1754 | 5642 |  | CORR | CIGR | 07:48 | 08:10 | 08:05 | 35 | 210 | 12 | EXT |  | 0.89 | (c)
60635.491 | 6.511 | 6.468 | -4.889 | -4.932 | 1144 | 1383 | 1412 | 551 | 4840 | 5642 |  | CORR | GENE | 02:27 | 03:05 | 03:10 | 92 | 536 | 10 | EXT |  | 0.89 | (c)
60635.884 | 6.904 | 6.835 | -4.496 | -4.565 | 1239 | 1290 | 1493 | 484 | 4470 | 5642 |  | CORR | GENE | 02:42 | 02:50 | 03:23 | 95 | 508 | 10 | EXT |  | 0.89 | (c)
60642.588 | 2.208 | 2.119 | -9.207 | -9.296 | -2204 | -1819 | -1945 | 27 | 2119 | 5643 |  | CORR | GENE | 03:33 | 04:35 | 04:14 | 981 | 517 | 10 | EXT |  | 0.96 | (c)
60643.514 | 3.134 | 3.109 | -8.281 | -8.306 | 1928 | 2019 | 2039 | 80 | 3109 | 5643 |  | CORR | GENE | 02:39 | 02:54 | 02:57 | 62 | 223 | 10 | EXT |  | 0.89 | (c)
60644.311 | 3.931 | 3.914 | -7.484 | -7.501 | -2192 | -2101 | -1868 | 39 | 3914 | 5643 |  | CORR | GENE | 03:35 | 03:49 | 04:27 | 109 | 647 | 12 | EXT |  | 0.89 | (c)
60644.343 | 3.963 | 3.931 | -7.452 | -7.484 | -721 | -469 | -518 | 315 | 3931 | 5643 |  | CORR | GENE | 07:32 | 08:13 | 08:05 | 72 | 405 | 11 | EXT |  | 0.89 | (c)
60644.868 | 4.488 | 4.263 | -6.927 | -7.152 | -2209 | -2185 | -2192 | 21 | 4263 | 5643 |  | CORR | AXGR | 03:32 | 03:36 | 03:34 | 259 | 34 | 10 | EXT |  | 0.91 | (c)
60644.978 | 4.598 | 4.557 | -6.817 | -6.858 | -2180 | -2158 | -2162 | 51 | 4557 | 5643 |  | CORR | AXGR | 03:36 | 03:40 | 03:39 | 127 | 36 | 18 | EXT |  | 0.9 | (c)
60645.003 | 4.623 | 4.601 | -6.792 | -6.814 | 2062 | 2129 | 2152 | 0 | 4601 | 5643 |  | CORR | CIGR | 03:01 | 03:12 | 03:16 | 37 | 180 | 10 | EXT |  | 0.89 | (c)
60645.13 | 4.75 | 4.735 | -6.665 | -6.68 | -2128 | -2063 | -2079 | 102 | 4735 | 5643 |  | CORR | CIGR | 03:45 | 03:55 | 03:53 | 30 | 98 | 22 | EXT |  | 0.89 | (c)
60645.361 | 4.981 | 4.757 | -6.434 | -6.658 | 2105 | 2151 | 2151 | 33 | 4757 | 5643 |  | CORR | GENE | 03:08 | 03:16 | 03:15 | 1106 | 92 | 15 | EXT |  | 1.01 | (b)
60646.608 | 6.228 | 6.193 | -5.187 | -5.222 | 1798 | 2105 | 2001 | 28 | 5123 | 5643 |  | CORR | GENE | 02:19 | 03:08 | 02:51 | 99 | 404 | 10 | EXT |  | 0.89 | (c)
60647.418 | 7.038 | 6.765 | -4.377 | -4.65 | 2121 | 2176 | 2163 | 27 | 4105 | 5643 |  | CORR | GENE | 03:11 | 03:20 | 03:17 | 545 | 83 | 10 | EXT |  | 0.94 | (c)
60657.36 | 5.565 | 5.55 | -5.925 | -5.94 | 222 | 318 | 315 | 222 | 5550 | 5644 |  | CORR | CIGR | 03:30 | 03:45 | 03:45 | 29 | 186 | 10 | EXT |  | 0.89 | (c)
60661.968 | 10.173 | 10.154 | -1.317 | -1.336 | 652 | 746 | 736 | 652 | 1290 | 5644 |  | CORR | CIGR | 04:39 | 04:54 | 04:53 | 46 | 168 | 10 | EXT |  | 0.89 | (c)
60662.904 | 11.109 | 11.056 | -0.381 | -0.434 | 473 | 771 | 672 | 473 | 337 | 5644 |  | CORR | GENE | 04:11 | 04:59 | 04:43 | 97 | 397 | 11 | EXT |  | 0.89 | (c)
60663.111 | 11.316 | 11.265 | -0.174 | -0.225 | 560 | 654 | 677 | 560 | 144 | 5644 |  | CORR | GENE | 04:25 | 04:40 | 04:43 | 81 | 232 | 10 | EXT |  | 0.89 | (c)
60663.201 | 11.406 | 11.37 | -0.084 | -0.12 | 26 | 128 | 182 | 26 | 71 | 5644 |  | CORR | GENE | 02:58 | 03:15 | 03:24 | 49 | 312 | 15 | EXT |  | 0.89 | (c)
60664.249 | 0.964 | 0.833 | -10.151 | -10.282 | 637 | 926 | 893 | 637 | 833 | 5645 |  | CORR | GENE | 04:08 | 04:55 | 04:50 | 271 | 513 | 12 | EXT |  | 0.92 | (c)
60665.851 | 2.566 | 2.517 | -8.549 | -8.598 | 595 | 964 | 874 | 595 | 2517 | 5645 |  | CORR | GENE | 04:01 | 05:01 | 04:47 | 120 | 559 | 13 | EXT |  | 0.9 | (c)
60669.424 | 6.139 | 6.091 | -4.976 | -5.024 | 685 | 850 | 815 | 685 | 4963 | 5645 |  | CORR | GENE | 04:16 | 04:43 | 04:37 | 61 | 260 | 10 | EXT |  | 0.89 | (c)
60672.643 | 9.358 | 9.292 | -1.757 | -1.823 | 874 | 978 | 1061 | 874 | 1709 | 5645 |  | CORR | GENE | 04:46 | 05:03 | 05:17 | 114 | 375 | 9 | EXT |  | 0.89 | (c)
60673.161 | 9.876 | 9.667 | -1.239 | -1.448 | 702 | 839 | 965 | 702 | 1177 | 5645 |  | CORR | GENE | 04:19 | 04:41 | 05:01 | 271 | 524 | 15 | EXT |  | 0.93 | (c)
60674.658 | 0.258 | 0.232 | -11.152 | -11.178 | 723 | 1021 | 1056 | 723 | 232 | 5646 |  | CORR | GENE | 04:46 | 05:35 | 05:40 | 208 | 665 | 10 | EXT | Аномалия находится на отводе. | 0.91 | (c)
60675.347 | 0.947 | 0.541 | -10.463 | -10.869 | 730 | 886 | 876 | 730 | 541 | 5646 |  | CORR | GENE | 04:47 | 05:13 | 05:11 | 710 | 293 | 10 | EXT | Аномалия находится на отводе. | 0.95 | (c)
60677.148 | 2.748 | 2.428 | -8.662 | -8.982 | 684 | 894 | 898 | 684 | 2428 | 5646 |  | DENT | GENE | 04:40 | 05:14 | 05:15 | 554 | 427 | 1.5 | N/A | Глубина вмятины: 22 мм (1,5%). Линейка: 55 см в (243 см; 05:14 ч:мин) Аномалия находится на отводе. |  | (c)
60679.764 | 5.364 | 5.329 | -6.046 | -6.081 | 1466 | 1530 | 1632 | 432 | 5329 | 5646 |  | CORR | GENE | 06:46 | 06:57 | 07:13 | 71 | 332 | 10 | EXT | Аномалия находится на отводе. | 0.89 | (c)
60681.429 | 7.029 | 6.986 | -4.381 | -4.424 | 1377 | 1537 | 1520 | 568 | 4348 | 5646 |  | CORR | GENE | 06:32 | 06:58 | 06:55 | 76 | 285 | 10 | EXT | Аномалия находится на отводе. | 0.89 | (c)
60682.649 | 8.249 | 8.217 | -3.161 | -3.193 | 1662 | 1756 | 1749 | 395 | 3138 | 5646 |  | CORR | GENE | 07:18 | 07:33 | 07:32 | 55 | 173 | 10 | EXT | Аномалия находится на отводе. | 0.89 | (c)
60682.675 | 8.275 | 7.791 | -3.135 | -3.619 | 1494 | 1574 | 1550 | 625 | 2920 | 5646 |  | CORR | GENE | 06:51 | 07:04 | 06:60 | 699 | 111 | 10 | EXT | Аномалия находится на отводе. | 0.95 | (c)
60686.981 | 1.171 | 0.334 | -9.764 | -10.601 | 1839 | 1999 | 1951 | 168 | 334 | 5647 |  | CORR | GENE | 04:06 | 04:32 | 04:24 | 1175 | 223 | 11 | EXT |  | 0.97 | (c)
60688.79 | 2.98 | 2.94 | -7.955 | -7.995 | 2210 | -2067 | -2105 | 0 | 2940 | 5647 |  | CORR | GENE | 05:06 | 05:35 | 05:29 | 66 | 292 | 9 | EXT |  | 0.89 | (c)
60691.414 | 5.604 | 5.559 | -5.331 | -5.376 | -1839 | -1697 | -1635 | 391 | 5301 | 5647 |  | CORR | GENE | 06:12 | 06:35 | 06:45 | 75 | 409 | 10 | EXT |  | 0.89 | (c)
60694.848 | 9.038 | 8.95 | -1.897 | -1.985 | 2226 | -2160 | -2050 | 0 | 1826 | 5647 |  | CORR | GENE | 05:08 | 05:20 | 05:38 | 159 | 371 | 9 | EXT |  | 0.9 | (c)
60695.326 | 9.516 | 9.477 | -1.419 | -1.458 | -1989 | -1917 | -1868 | 242 | 1305 | 5647 |  | CORR | GENE | 05:48 | 05:59 | 06:07 | 153 | 242 | 13 | EXT |  | 0.9 | (c)
60699.609 | 2.864 | 2.849 | -8.646 | -8.661 | -1315 | -1256 | -1247 | 915 | 2849 | 5648 |  | CORR | CIGR | 07:54 | 08:04 | 08:05 | 25 | 136 | 10 | EXT |  | 0.89 | (c)
60699.759 | 3.014 | 2.973 | -8.496 | -8.537 | -1714 | -1398 | -1522 | 516 | 2973 | 5648 |  | CORR | GENE | 06:50 | 07:41 | 07:21 | 91 | 384 | 10 | EXT |  | 0.89 | (c)
60700.491 | 3.746 | 3.682 | -7.764 | -7.828 | -1795 | -1713 | -1609 | 436 | 3682 | 5648 |  | CORR | GENE | 06:37 | 06:50 | 07:07 | 90 | 371 | 12 | EXT |  | 0.89 | (c)
60701.241 | 4.496 | 4.474 | -7.014 | -7.036 | -1586 | -1416 | -1450 | 645 | 4474 | 5648 |  | CORR | GENE | 07:11 | 07:38 | 07:33 | 60 | 271 | 11 | EXT |  | 0.89 | (c)
60701.765 | 5.02 | 4.349 | -6.49 | -7.161 | 1782 | 1834 | 1863 | 286 | 4349 | 5648 |  | CORR | GENE | 04:14 | 04:23 | 04:27 | 1321 | 163 | 10 | EXT |  | 0.96 | (c)
60703.013 | 6.268 | 6.245 | -5.242 | -5.265 | -1689 | -1618 | -1615 | 541 | 5220 | 5648 |  | CORR | CIGR | 06:54 | 07:06 | 07:06 | 45 | 149 | 14 | EXT |  | 0.89 | (c)
60706.469 | 9.724 | 9.622 | -1.786 | -1.888 | -1054 | -713 | -749 | 443 | 1549 | 5648 |  | GOUG | GENE | 08:36 | 09:32 | 09:26 | 339 | 611 | 10 | EXT | Задир. |  | (c)
60706.812 | 10.067 | 10.043 | -1.443 | -1.467 | -1416 | -1329 | -1354 | 814 | 1437 | 5648 |  | CORR | CIGR | 07:38 | 07:52 | 07:48 | 30 | 124 | 12 | EXT |  | 0.89 | (c)
60711.316 | 3.061 | 2.909 | -8.244 | -8.396 | 1722 | 2107 | 2218 | 0 | 2909 | 5649 |  | CORR | GENE | 04:26 | 05:28 | 05:46 | 219 | 992 | 10 | EXT |  | 0.91 | (c)
60713.665 | 5.41 | 4.481 | -5.895 | -6.824 | 1462 | 1566 | 1575 | 544 | 4481 | 5649 |  | CORR | GENE | 03:44 | 04:01 | 04:02 | 2102 | 224 | 10 | EXT |  | 0.97 | (c)
60717.973 | 9.718 | 9.469 | -1.587 | -1.836 | -1631 | -1542 | -1555 | 599 | 981 | 5649 |  | CORR | GENE | 07:25 | 07:39 | 07:37 | 855 | 152 | 14 | EXT |  | 0.99 | (c)
60719.187 | 10.932 | 10.689 | -0.373 | -0.616 | -1683 | -1521 | -1586 | 547 | 134 | 5649 |  | CORR | GENE | 07:17 | 07:43 | 07:32 | 482 | 195 | 10 | EXT |  | 0.94 | (c)
60719.307 | 11.052 | 7.622 | -0.253 | -3.683 | 1547 | 1703 | 1708 | 361 | 95 | 5649 |  | CORR | GENE | 03:58 | 04:23 | 04:24 | 3588 | 322 | 10 | EXT |  | 0.98 | (c)
60719.55 | 11.295 | 11.259 | -0.01 | -0.046 | -1761 | -1582 | -1671 | 470 | 10 | 5649 |  | CORR | CIGR | 07:04 | 07:33 | 07:19 | 36 | 179 | 12 | EXT |  | 0.89 | (c)
60722.008 | 2.448 | 2.42 | -8.602 | -8.63 | 362 | 454 | 477 | 362 | 2420 | 5650 |  | CORR | GENE | 03:26 | 03:41 | 03:44 | 72 | 230 | 10 | EXT |  | 0.89 | (c)
60722.126 | 2.566 | 2.523 | -8.484 | -8.527 | 1832 | 1937 | 1972 | 119 | 2523 | 5650 |  | CORR | GENE | 07:23 | 07:40 | 07:46 | 110 | 279 | 10 | EXT |  | 0.89 | (c)
60724.29 | 4.73 | 4.491 | -6.32 | -6.559 | 1841 | 1959 | 2053 | 0 | 4491 | 5650 |  | CORR | GENE | 07:25 | 07:44 | 07:59 | 278 | 423 | 10 | EXT |  | 0.92 | (c)
60730.569 | 11.009 | 10.986 | -0.041 | -0.064 | 749 | 801 | 879 | 749 | 19 | 5650 |  | CORR | CIGR | 04:28 | 04:37 | 04:49 | 45 | 260 | 10 | EXT |  | 0.89 | (c)
60730.59 | 11.03 | 11.006 | -0.02 | -0.044 | -2066 | -1784 | -1804 | 165 | 19 | 5650 |  | CORR | CIGR | 08:54 | 09:39 | 09:36 | 25 | 524 | 11 | EXT |  | 0.89 | (c)
60730.625 | 0.015 | 0.012 | -10.775 | -10.778 | -804 | -605 | -701 | 598 | 12 | 5651 |  | CORR | CIGR | 08:19 | 08:51 | 08:36 | 24 | 206 | 11 | EXT |  | 0.89 | (c)
60730.656 | 0.046 | 0.027 | -10.744 | -10.763 | -1922 | -1544 | -1699 | 308 | 27 | 5651 |  | CORR | CIGR | 05:19 | 06:20 | 05:55 | 27 | 447 | 14 | EXT |  | 0.89 | (c)
60731.732 | 1.122 | 1.062 | -9.668 | -9.728 | -1938 | -1491 | -1647 | 292 | 1062 | 5651 |  | CORR | GENE | 05:16 | 06:28 | 06:03 | 101 | 582 | 10 | EXT |  | 0.89 | (c)
60732.388 | 1.778 | 1.727 | -9.012 | -9.063 | -1678 | -1475 | -1418 | 552 | 1727 | 5651 |  | CORR | GENE | 05:58 | 06:31 | 06:40 | 95 | 521 | 10 | EXT |  | 0.89 | (c)
60738.861 | 8.251 | 8.114 | -2.539 | -2.676 | -1878 | -1211 | -1474 | 352 | 2305 | 5651 |  | CORR | GENE | 05:26 | 07:13 | 06:31 | 371 | 809 | 10 | EXT |  | 0.93 | (c)
60739.454 | 8.844 | 8.77 | -1.946 | -2.02 | -1878 | -1735 | -1629 | 352 | 1892 | 5651 |  | CORR | GENE | 05:26 | 05:49 | 06:06 | 128 | 499 | 11 | EXT |  | 0.9 | (c)
60750.794 | 9.394 | 9.372 | -1.681 | -1.703 | -1792 | -1712 | -1616 | 438 | 1152 | 5652 |  | CORR | GENE | 04:59 | 05:12 | 05:27 | 551 | 352 | 12 | EXT |  | 0.95 | (c)
60763.86 | 0 | -0.026 | -11.21 | -11.236 | -739 | -384 | -386 | 34 |  | 5654 | Нарушение формы кольцевого шва | GWAN |  | 10:57 | 11:54 | 11:53 | 0 | 705 |  | EXT | Нарушение формы кольцевого шва |  | (c)
60799.408 | 1.893 | 1.837 | -9.542 | -9.598 | -1793 | -1668 | -1598 | 437 | 1837 | 5657 |  | CORR | GENE | 04:40 | 05:01 | 05:12 | 85 | 390 | 10 | EXT |  | 0.89 | (c)
60843.267 | 0.242 | 0.208 | -11.018 | -11.052 | 1901 | 2142 | 2071 | 0 | 208 | 5661 |  | CORR | GENE | 05:59 | 06:38 | 06:26 | 238 | 341 | 11 | EXT |  | 0.91 | (c)
60843.884 | 0.859 | 0.531 | -10.401 | -10.729 | 1689 | 1946 | 1922 | 75 | 531 | 5661 |  | CORR | GENE | 05:24 | 06:06 | 06:02 | 601 | 466 | 13 | EXT |  | 0.96 | (c)
60844.528 | 1.503 | 1.49 | -9.757 | -9.77 | 1787 | 1854 | 1858 | 302 | 1490 | 5661 |  | CORR | CIGR | 05:40 | 05:51 | 05:52 | 29 | 141 | 11 | EXT |  | 0.89 | (c)
60847.317 | 4.292 | 4.262 | -6.968 | -6.998 | -2144 | -2080 | -2088 | 87 | 4262 | 5661 |  | CORR | CIGR | 07:06 | 07:16 | 07:15 | 40 | 112 | 11 | EXT |  | 0.89 | (c)
60909.816 | 10.526 | 10.267 | -0.454 | -0.713 | -844 | -806 | -771 | 697 | 358 | 5666 |  | ARTD | GENE | 08:02 | 08:08 | 08:14 | 355 | 147 |  | INT | Эквивалент потери металла 10%. |  | (c)
60919.964 | 9.694 | 9.669 | -1.381 | -1.406 | 1543 | 1630 | 1706 | 362 | 1353 | 5667 |  | CORR | GENE | 05:29 | 05:43 | 05:55 | 53 | 325 | 10 | EXT |  | 0.89 | (c)
60932.81 | 0 | -0.029 | -11.13 | -11.159 | 311 | 583 | 756 | 311 |  | 5669 | Нарушение формы кольцевого шва | GWAN |  | 00:19 | 01:03 | 01:31 | 0 | 890 |  | EXT | Нарушение формы кольцевого шва |  | (c)
60966.097 | 10.682 | 10.646 | -0.583 | -0.619 | 1565 | 1767 | 1802 | 192 | 539 | 5671 |  | CORR | GENE | 05:04 | 05:37 | 05:43 | 80 | 474 | 10 | EXT |  | 0.89 | (c)
60967.789 | 1.109 | 0.394 | -9.066 | -9.781 | -1537 | -1304 | -1377 | 693 | 394 | 5672 |  | CORR | GENE | 06:21 | 06:59 | 06:47 | 818 | 320 | 10 | EXT |  | 0.95 | (c)
60969.116 | 2.436 | 0.22 | -7.739 | -9.955 | -2213 | -2212 | -2076 | 18 | 220 | 5672 |  | CORR | GENE | 04:32 | 04:32 | 04:54 | 2317 | 273 | 10 | EXT |  | 0.97 | (c)
60973.874 | 7.194 | 7.067 | -2.981 | -3.108 | 2203 | -2003 | -2084 | 0 | 2669 | 5672 |  | CORR | GENE | 04:25 | 05:06 | 04:53 | 439 | 347 | 10 | EXT |  | 0.93 | (c)
60975.671 | 8.991 | 8.91 | -1.184 | -1.265 | -1345 | -1175 | -1187 | 886 | 1119 | 5672 |  | CORR | GENE | 06:52 | 07:19 | 07:17 | 146 | 315 | 10 | EXT |  | 0.9 | (c)
60975.717 | 9.037 | 8.748 | -1.138 | -1.427 | -2114 | -1937 | -1894 | 116 | 1064 | 5672 |  | CORR | GENE | 04:48 | 05:16 | 05:23 | 363 | 440 | 11 | EXT |  | 0.93 | (c)
60981.921 | 5.066 | 5.002 | -6.169 | -6.233 | 1864 | 1873 | 1877 | 340 | 5002 | 5673 |  | CORR | AXGR | 05:19 | 05:20 | 05:21 | 165 | 26 | 14 | EXT |  | 0.91 | (c)
60982.952 | 6.097 | 6.082 | -5.138 | -5.153 | 1748 | 1834 | 1853 | 272 | 5117 | 5673 |  | CORR | CIGR | 05:00 | 05:14 | 05:17 | 36 | 210 | 11 | EXT |  | 0.89 | (c)
60988.115 | 0.025 | 0.025 | -11.41 | -11.41 | -1531 | -1345 | -1432 | 700 | 25 | 5674 |  | CORR | CIGR | 05:33 | 06:03 | 05:49 | 21 | 198 | 12 | EXT |  | 0.89 | (c)
60988.348 | 0.258 | 0.234 | -11.177 | -11.201 | -1482 | -1370 | -1288 | 748 | 234 | 5674 |  | CORR | GENE | 05:41 | 05:59 | 06:12 | 85 | 388 | 12 | EXT |  | 0.89 | (c)
60994.565 | 6.475 | 6.45 | -4.96 | -4.985 | -2031 | -1957 | -1931 | 200 | 4933 | 5674 |  | CORR | GENE | 04:12 | 04:24 | 04:28 | 52 | 200 | 12 | EXT | Аномалия находится на упругопластическом изгибе: R=736 D, максимальное растяжение на 0.3 час. | 0.89 | (c)
60997.086 | 8.996 | 8.857 | -2.439 | -2.578 | -1809 | -1788 | -1779 | 422 | 2119 | 5674 |  | ARTD | GENE | 04:48 | 04:51 | 04:53 | 459 | 60 |  | EXT | Эквивалент потери металла 15%. Аномалия находится на упругопластическом изгибе: R=495 D, максимальное растяжение на 0.3 час. |  | (c)
60997.491 | 9.401 | 9.362 | -2.034 | -2.073 | -1054 | -754 | -871 | 688 | 1974 | 5674 |  | CORR | GENE | 06:50 | 07:38 | 07:19 | 99 | 365 | 10 | EXT | Аномалия находится на упругопластическом изгибе: R=482 D, максимальное растяжение на 0.3 час. | 0.89 | (c)
60997.898 | 9.808 | 9.773 | -1.627 | -1.662 | -867 | -710 | -741 | 615 | 1603 | 5674 |  | CORR | GENE | 07:20 | 07:45 | 07:40 | 59 | 253 | 10 | EXT | Аномалия находится на упругопластическом изгибе: R=461 D, максимальное растяжение на 0.3 час. | 0.89 | (c)
61006.696 | 7.171 | 7.171 | -4.164 | -4.164 | -1132 | -1052 | -1079 | 1026 | 4146 | 5675 |  | CORR | CIGR | 07:21 | 07:34 | 07:30 | 18 | 106 | 10 | EXT | Аномалия находится на упругопластическом изгибе: R=485 D, максимальное растяжение на 11.7 час. | 0.89 | (c)
61008.766 | 9.241 | 9.105 | -2.094 | -2.23 | -1840 | -1704 | -1650 | 390 | 2053 | 5675 |  | CORR | GENE | 05:27 | 05:49 | 05:58 | 177 | 380 | 9 | EXT | Аномалия находится на упругопластическом изгибе: R=483 D, максимальное растяжение на 11.8 час. | 0.9 | (c)
61010.621 | 11.096 | 10.987 | -0.239 | -0.348 | -1869 | -1689 | -1704 | 362 | 206 | 5675 |  | CORR | GENE | 05:22 | 05:51 | 05:49 | 142 | 330 | 11 | EXT | Аномалия находится на упругопластическом изгибе: R=448 D, максимальное растяжение на 11.9 час. | 0.9 | (c)
61033.29 | 0 | -0.047 | -11.28 | -11.327 | -1320 | -1174 | -992 | 663 | 0 | 5678 | Внутришовный дефект | GWAN |  | 07:05 | 07:29 | 07:59 | 0 | 658 | 10 | MID | Внутришовный дефект |  | (c)
61037.164 | 3.874 | 3.86 | -7.406 | -7.42 | -1988 | -1895 | -1918 | 1848 | 3860 | 5678 |  | GOUG | CIGR | 05:18 | 05:33 | 05:29 | 35 | 140 | 8 | EXT | Задир. |  | (c)
61037.365 | 4.075 | 3.661 | -7.205 | -7.619 | -1651 | -1636 | -1614 | 1577 | 3661 | 5678 |  | CORR | GENE | 06:12 | 06:15 | 06:18 | 487 | 74 | 10 | EXT |  | 0.94 | (c)
61067.385 | 0 | -0.031 | -11.485 | -11.516 | 283 | 844 | 897 | 283 |  | 5681 | Нарушение формы кольцевого шва | GWAN |  | 07:16 | 08:46 | 08:55 | 0 | 1227 |  | EXT | Нарушение формы кольцевого шва |  | (c)
61069.812 | 2.427 | 2.374 | -9.058 | -9.111 | -727 | -626 | -559 | 391 | 2374 | 5681 |  | CORR | GENE | 04:33 | 04:49 | 04:60 | 93 | 336 | 9 | EXT |  | 0.89 | (c)
61078.587 | 11.202 | 11.155 | -0.283 | -0.33 | -867 | -666 | -667 | 468 | 258 | 5681 |  | CORR | GENE | 04:10 | 04:43 | 04:42 | 72 | 398 | 9 | EXT |  | 0.89 | (c)
61078.746 | 11.361 | 11.301 | -0.124 | -0.184 | -22 | 210 | 162 | 0 | 82 | 5681 |  | CORR | GENE | 06:27 | 07:04 | 06:56 | 102 | 369 | 10 | EXT |  | 0.89 | (c)
61078.775 | 11.39 | 11.34 | -0.095 | -0.145 | -815 | -667 | -620 | 425 | 55 | 5681 |  | CORR | GENE | 04:19 | 04:42 | 04:50 | 90 | 391 | 11 | EXT |  | 0.89 | (c)
61080.154 | 1.284 | 1.222 | -9.446 | -9.508 | 1585 | 1685 | 1696 | 1585 | 1222 | 5682 |  | CORR | GENE | 07:18 | 07:34 | 07:36 | 92 | 223 | 11 | EXT | Аномалия находится на отводе. | 0.89 | (c)
61088.857 | 9.987 | 9.972 | -0.743 | -0.758 | 942 | 980 | 998 | 942 | 728 | 5682 |  | CORR | CIGR | 05:34 | 05:40 | 05:43 | 30 | 112 | 13 | EXT | Аномалия находится на отводе. | 0.89 | (c)
61149.717 | 5.552 | 5.541 | -4.328 | -4.339 | 1 | 41 | 45 | 1 | 4315 | 5688 |  | GOUG | CIGR | 08:02 | 08:09 | 08:09 | 24 | 88 | 11 | EXT | Задир. |  | (b)
61149.913 | 5.748 | 5.735 | -4.132 | -4.145 | -183 | -121 | -125 | 68 | 4112 | 5688 |  | GOUG | CIGR | 07:33 | 07:43 | 07:42 | 33 | 116 | 9 | EXT | Задир. |  | (c)
61150.046 | 5.881 | 5.876 | -3.999 | -4.004 | 2044 | 2105 | 2094 | 2044 | 3988 | 5688 |  | CORR | CIGR | 01:32 | 01:42 | 01:40 | 16 | 99 | 10 | EXT |  | 0.89 | (c)
61150.208 | 6.043 | 6.017 | -3.837 | -3.863 | -1153 | -1098 | -1097 | 1041 | 3837 | 5688 |  | CORR | CIGR | 04:56 | 05:05 | 05:05 | 26 | 112 | 10 | EXT |  | 0.89 | (c)
61150.487 | 6.322 | 6.257 | -3.558 | -3.623 | -849 | -657 | -649 | 450 | 3527 | 5688 |  | CORR | GENE | 05:45 | 06:16 | 06:17 | 96 | 399 | 10 | EXT |  | 0.89 | (c)
61153.008 | 8.843 | 8.826 | -1.037 | -1.054 | -662 | -605 | -589 | 515 | 1018 | 5688 |  | GOUG | CIGR | 06:15 | 06:24 | 06:27 | 36 | 147 | 8 | EXT | Задир. |  | (c)
61153.089 | 8.924 | 8.818 | -0.956 | -1.062 | -392 | -345 | -324 | 257 | 894 | 5688 |  | DENT | GENE | 06:59 | 07:06 | 07:10 | 168 | 136 | 0.5 | N/A | Глубина вмятины: 7 мм (0,5%). Линейка: 17 см в (882 см; 07:06 ч:мин) Аномалия находится вблизи дефекта потери металла. |  | (c)
61153.101 | 8.936 | 8.918 | -0.944 | -0.962 | -401 | -330 | -337 | 272 | 924 | 5688 |  | GOUG | CIGR | 06:57 | 07:09 | 07:08 | 38 | 129 | 9 | EXT | Задир. |  | (c)
61153.322 | 9.157 | 8.75 | -0.723 | -1.13 | -1206 | -971 | -999 | 792 | 596 | 5688 |  | CORR | GENE | 04:47 | 05:25 | 05:21 | 534 | 415 | 10 | EXT |  | 0.94 | (c)
61157.492 | 3.447 | 3.398 | -8.143 | -8.192 | 12 | 490 | 414 | 12 | 3398 | 5689 |  | GOUG | GENE | 02:49 | 04:06 | 03:54 | 165 | 804 | 12 | EXT | Зона задиров. |  | (b)
61157.89 | 3.845 | 3.807 | -7.745 | -7.783 | -516 | -444 | -437 | 358 | 3807 | 5689 |  | GOUG | GENE | 01:24 | 01:35 | 01:37 | 63 | 158 | 8 | EXT | Задир. |  | (c)
61158.838 | 4.793 | 4.777 | -6.797 | -6.813 | 152 | 213 | 209 | 152 | 4777 | 5689 |  | GOUG | CIGR | 03:12 | 03:21 | 03:21 | 40 | 114 | 10 | EXT | Задир. |  | (c)
61159.199 | 5.154 | 5.134 | -6.436 | -6.456 | 71 | 115 | 113 | 71 | 5134 | 5689 |  | GOUG | CIGR | 02:59 | 03:06 | 03:05 | 37 | 83 | 10 | EXT | Задир. |  | (c)
61159.35 | 5.305 | 5.288 | -6.285 | -6.302 | 162 | 188 | 203 | 162 | 5288 | 5689 |  | GOUG | CIGR | 03:13 | 03:17 | 03:20 | 32 | 83 | 8 | EXT | Задир. |  | (c)
61168.152 | 2.517 | 2.498 | -7.763 | -7.782 | 1702 | 1747 | 1751 | 1702 | 2498 | 5690 |  | GOUG | CIGR | 06:41 | 06:48 | 06:49 | 29 | 98 | 16 | EXT | Задир. Аномалия находится на упругопластическом изгибе: R=995 D, максимальное растяжение на 0 час. |  | (c)
61168.169 | 2.534 | 2.503 | -7.746 | -7.777 | 2008 | 2069 | 2073 | 2008 | 2503 | 5690 |  | GOUG | CIGR | 07:30 | 07:40 | 07:41 | 47 | 129 | 8 | EXT | Задир. Аномалия находится на упругопластическом изгибе: R=995 D, максимальное растяжение на 0 час. |  | (c)
61168.182 | 2.547 | 2.533 | -7.733 | -7.747 | -2162 | -2153 | -2113 | 2065 | 2533 | 5690 |  | GOUG | CIGR | 08:17 | 08:19 | 08:25 | 17 | 97 | 6 | EXT | Задир. Аномалия находится на упругопластическом изгибе: R=995 D, максимальное растяжение на 0 час. |  | (c)
61168.209 | 2.574 | 2.556 | -7.706 | -7.724 | -1876 | -1810 | -1796 | 1715 | 2556 | 5690 |  | GOUG | CIGR | 09:03 | 09:14 | 09:16 | 45 | 161 | 10 | EXT | Задир. Аномалия находится на упругопластическом изгибе: R=995 D, максимальное растяжение на 0 час. |  | (c)
61168.215 | 2.58 | 2.545 | -7.7 | -7.735 | -1609 | -1508 | -1245 | 881 | 2545 | 5690 |  | GOUG | GENE | 09:47 | 10:03 | 10:45 | 991 | 728 | 8 | EXT | Зона задиров. Аномалия находится на упругопластическом изгибе: R=995 D, максимальное растяжение на 0 час. |  | (c)
61170.42 | 4.785 | 4.701 | -5.495 | -5.579 | -692 | -609 | -432 | 171 | 4701 | 5690 |  | GOUG | GENE | 00:14 | 00:28 | 00:57 | 136 | 521 | 7 | EXT | Зона задиров. Аномалия находится на упругопластическом изгибе: R=452 D, максимальное растяжение на 0.1 час. |  | (c)
61170.453 | 4.818 | 4.045 | -5.462 | -6.235 | -1085 | -944 | -786 | 488 | 4045 | 5690 |  | GOUG | GENE | 11:11 | 11:34 | 11:59 | 818 | 596 | 11 | EXT | Зона задиров. Аномалия находится на упругопластическом изгибе: R=452 D, максимальное растяжение на 0.1 час. |  | (c)
61170.848 | 5.213 | 5.151 | -5.067 | -5.129 | 52 | 69 | 126 | 52 | 5028 | 5690 |  | GOUG | GENE | 02:15 | 02:17 | 02:27 | 101 | 147 | 7 | EXT | Задир. Аномалия находится на упругопластическом изгибе: R=400 D, максимальное растяжение на 0.1 час. |  | (c)
61202.99 | 4.505 | 4.458 | -6.335 | -6.382 | -395 | -182 | -212 | 28 | 4458 | 5693 |  | ARTD | GENE | 00:14 | 00:48 | 00:44 | 78 | 367 |  | EXT | Эквивалент потери металла 11%. |  | (c)
61209.325 | 0 | -0.048 | -11.22 | -11.268 | 605 | 808 | 916 | 605 | 0 | 5694 | Внутришовный дефект | GWAN |  | 10:48 | 11:21 | 11:38 | 0 | 622 | 14 | MID | Внутришовный дефект Аномалия находится на отводе. |  | (c)
61288.433 | 1.168 | 1.159 | -9.792 | -9.801 | 1662 | 1704 | 1712 | 1662 | 1159 | 5701 |  | CORR | CIGR | 02:20 | 02:27 | 02:28 | 20 | 100 | 10 | EXT |  | 0.89 | (c)
61300.896 | 2.671 | 2.526 | -7.484 | -7.629 | 469 | 545 | 527 | 469 | 2526 | 5702 |  | CORR | GENE | 04:20 | 04:32 | 04:29 | 209 | 115 | 17 | EXT | Аномалия находится на отводе. | 0.88 | (c)
61301.334 | 3.109 | 2.936 | -7.046 | -7.219 | 488 | 539 | 530 | 488 | 2936 | 5702 |  | CORR | GENE | 04:23 | 04:31 | 04:30 | 293 | 85 | 15 | EXT | Аномалия находится на отводе. | 0.89 | (c)
61303.183 | 4.958 | 4.886 | -5.197 | -5.269 | 1744 | 1957 | 2004 | 1744 | 4886 | 5702 |  | CORR | GENE | 07:46 | 08:20 | 08:27 | 98 | 519 | 10 | EXT | Аномалия находится на отводе. | 0.85 | (c)
61315.344 | 6.964 | 6.842 | -4.386 | -4.508 | -2199 | -2149 | -1834 | 32 | 4368 | 5703 |  | CORR | GENE | 04:19 | 04:27 | 05:18 | 140 | 731 | 10 | EXT |  | 0.9 | (c)
61316.339 | 7.959 | 7.918 | -3.391 | -3.432 | -1486 | -1391 | -1344 | 744 | 3381 | 5703 |  | CORR | GENE | 06:14 | 06:29 | 06:37 | 51 | 285 | 14 | EXT |  | 0.89 | (c)
61317.454 | 9.074 | 8.908 | -2.276 | -2.442 | -1123 | -1033 | -1035 | 947 | 2132 | 5703 |  | CORR | GENE | 07:13 | 07:27 | 07:27 | 310 | 176 | 11 | EXT |  | 0.92 | (c)
61321.252 | 1.522 | 1.499 | -9.743 | -9.766 | -1066 | -818 | -929 | 793 | 1499 | 5704 |  | CORR | CIGR | 06:34 | 07:14 | 06:56 | 34 | 273 | 10 | EXT | Аномалия находится на отводе. | 0.89 | (c)
61351.316 | 9.271 | 9.241 | -2.009 | -2.039 | -1606 | -1530 | -1513 | 624 | 2009 | 5706 |  | CORR | CIGR | 04:46 | 04:58 | 05:01 | 30 | 186 | 10 | EXT | Аномалия находится на отводе. | 0.89 | (c)
61352.096 | 10.051 | 9.815 | -1.229 | -1.465 | -1593 | -1231 | -1264 | 637 | 1147 | 5706 |  | CORR | GENE | 04:48 | 05:47 | 05:41 | 318 | 657 | 10 | EXT | Аномалия находится на отводе. | 0.92 | (c)
61352.513 | 10.468 | 10.389 | -0.812 | -0.891 | -1403 | -1160 | -1190 | 827 | 785 | 5706 |  | CORR | GENE | 05:19 | 05:58 | 05:53 | 106 | 427 | 9 | EXT | Аномалия находится на отводе. | 0.89 | (c)
61353.325 | 0 | -0.037 | -11.28 | -11.317 | -686 | -336 | -385 | 83 |  | 5707 | Нарушение формы кольцевого шва | GWAN |  | 07:21 | 08:17 | 08:09 | 0 | 603 |  | EXT | Нарушение формы кольцевого шва Аномалия находится на отводе. |  | (c)
61391.688 | 6.163 | 6.136 | -5.332 | -5.359 | 984 | 1075 | 1077 | 984 | 5315 | 5710 |  | CORR | CIGR | 05:46 | 06:01 | 06:01 | 44 | 186 | 10 | EXT | Аномалия находится на отводе. | 0.89 | (c)
61393.374 | 7.849 | 7.822 | -3.646 | -3.673 | 959 | 1025 | 1052 | 959 | 3639 | 5710 |  | CORR | CIGR | 05:42 | 05:53 | 05:57 | 34 | 186 | 10 | EXT | Аномалия находится на отводе. | 0.89 | (c)
61434.455 | 0 | -0.044 | -6.735 | -6.779 | -667 | -420 | -133 | 0 |  | 5715а | Нарушение формы кольцевого шва | GWAN |  | 01:09 | 01:49 | 02:35 | 0 | 1068 |  | EXT | Нарушение формы кольцевого шва Аномалия находится на отводе. |  | (c)
61441.079 | 6.624 | 6.587 | -0.111 | -0.148 | 862 | 1183 | 1234 | 624 | 50 | 5715а |  | CORR | GENE | 05:16 | 06:08 | 06:16 | 98 | 744 | 15 | EXT | Аномалия находится на отводе. | 0.89 | (c)
61441.509 | 0.319 | 0.239 | -3.606 | -3.686 | -1836 | -1643 | -1476 | 395 | 239 | 5715б |  | CORR | GENE | 05:25 | 05:56 | 06:23 | 136 | 720 | 10 | EXT |  | 0.9 | (c)
61441.902 | 0.712 | 0.653 | -3.213 | -3.272 | -1335 | -1188 | -1193 | 895 | 653 | 5715б |  | CORR | GENE | 06:46 | 07:10 | 07:09 | 95 | 285 | 11 | EXT |  | 0.89 | (c)
61442.306 | 1.116 | 1.03 | -2.809 | -2.895 | -1596 | -1524 | -1323 | 634 | 1030 | 5715б |  | CORR | GENE | 06:04 | 06:16 | 06:48 | 105 | 546 | 10 | EXT |  | 0.89 | (c)
61443.939 | 2.749 | 2.6 | -1.176 | -1.325 | -2012 | -1773 | -1543 | 219 | 1090 | 5715б |  | CORR | GENE | 04:57 | 05:35 | 06:13 | 235 | 939 | 10 | EXT |  | 0.91 | (c)
61447.533 | 0.368 | 0.345 | -4.957 | -4.98 | -1775 | -1573 | -1619 | 456 | 345 | 5717 |  | CORR | CIGR | 05:26 | 05:58 | 05:51 | 54 | 311 | 12 | EXT |  | 0.89 | (c)
61447.887 | 0.722 | 0.682 | -4.603 | -4.643 | -1488 | -1297 | -1308 | 743 | 682 | 5717 |  | CORR | GENE | 06:12 | 06:43 | 06:41 | 64 | 359 | 13 | EXT |  | 0.89 | (c)
61447.953 | 0.788 | 0.765 | -4.537 | -4.56 | -1798 | -1671 | -1705 | 433 | 765 | 5717 |  | CORR | CIGR | 05:22 | 05:42 | 05:37 | 34 | 186 | 12 | EXT |  | 0.89 | (c)
61448.286 | 1.121 | 1.095 | -4.204 | -4.23 | -1810 | -1402 | -1574 | 421 | 1095 | 5717 |  | CORR | GENE | 05:20 | 06:26 | 05:58 | 84 | 471 | 10 | EXT |  | 0.89 | (c)
61448.656 | 1.491 | 1.459 | -3.834 | -3.866 | -1848 | -1251 | -1484 | 383 | 1459 | 5717 |  | CORR | GENE | 05:14 | 06:50 | 06:13 | 126 | 729 | 12 | EXT |  | 0.9 | (c)
61472.311 | 8.736 | 8.694 | -2.389 | -2.431 | -872 | -635 | -664 | 455 | 2339 | 5719 |  | CORR | GENE | 06:43 | 07:21 | 07:17 | 92 | 417 | 9 | EXT |  | 0.89 | (c)
61472.428 | 8.853 | 8.834 | -2.272 | -2.291 | -1522 | -1406 | -1396 | 709 | 2234 | 5719 |  | CORR | GENE | 04:58 | 05:17 | 05:18 | 57 | 252 | 11 | EXT |  | 0.89 | (c)
61473.08 | 9.505 | 9.474 | -1.62 | -1.651 | -913 | -805 | -736 | 558 | 1583 | 5719 |  | CORR | GENE | 06:36 | 06:54 | 07:05 | 68 | 356 | 10 | EXT |  | 0.89 | (c)
61473.918 | 10.343 | 10.326 | -0.782 | -0.799 | -1572 | -1403 | -1459 | 659 | 753 | 5719 |  | CORR | CIGR | 04:50 | 05:17 | 05:08 | 46 | 225 | 10 | EXT |  | 0.89 | (c)
61474.7 | 0 | -0.026 | -11.305 | -11.331 | 812 | 2067 | 1516 | 10 |  | 5720 | Нарушение формы кольцевого шва | GWAN |  | 05:07 | 08:30 | 07:01 | 0 | 1408 |  | EXT | Нарушение формы кольцевого шва Аномалия находится на отводе. |  | (c)
61485.27 | 10.57 | 10.552 | -0.735 | -0.753 | 1026 | 1157 | 1185 | 887 | 690 | 5720 |  | CORR | GENE | 05:42 | 06:03 | 06:07 | 63 | 318 | 9 | EXT | Аномалия находится на отводе. | 0.74 | (c)
61500.786 | 3.311 | 3.154 | -7.639 | -7.796 | -938 | -590 | -618 | 297 | 3154 | 5722 |  | CORR | GENE | 06:31 | 07:27 | 07:23 | 426 | 642 | 10 | EXT | Аномалия находится на отводе. | 0.78 | (c)
61501.26 | 3.785 | 3.737 | -7.165 | -7.213 | -895 | -661 | -704 | 513 | 3737 | 5722 |  | CORR | GENE | 06:38 | 07:16 | 07:09 | 87 | 382 | 9 | EXT | Аномалия находится на отводе. | 0.75 | (c)
61508.425 | 0 | -0.032 | -11.22 | -11.252 | 280 | 1106 | 806 | 280 |  | 5723 | Нарушение формы кольцевого шва | GWAN |  | 03:54 | 06:08 | 05:19 | 0 | 1052 |  | EXT | Нарушение формы кольцевого шва Аномалия находится на отводе. |  | (c)
61513.421 | 4.996 | 4.964 | -6.224 | -6.256 | 1318 | 1588 | 1498 | 1318 | 4964 | 5723 |  | CORR | CIGR | 06:42 | 07:26 | 07:11 | 40 | 359 | 10 | EXT | Аномалия находится на отводе. | 0.89 | (c)
61513.533 | 5.108 | 5.083 | -6.112 | -6.137 | 912 | 1191 | 1209 | 912 | 5083 | 5723 |  | CORR | GENE | 05:37 | 06:21 | 06:24 | 124 | 594 | 9 | EXT | Аномалия находится на отводе. | 0.89 | (c)
61513.707 | 5.282 | 5.242 | -5.938 | -5.978 | 872 | 1166 | 1131 | 872 | 5242 | 5723 |  | CORR | GENE | 05:30 | 06:17 | 06:12 | 93 | 516 | 13 | EXT | Аномалия находится на отводе. | 0.89 | (c)
61514.21 | 5.785 | 5.693 | -5.435 | -5.527 | 717 | 1189 | 1083 | 717 | 5212 | 5723 |  | CORR | GENE | 05:05 | 06:21 | 06:04 | 315 | 732 | 10 | EXT | Аномалия находится на отводе. | 0.92 | (c)
61514.677 | 6.252 | 6.164 | -4.968 | -5.056 | 811 | 958 | 1040 | 811 | 4937 | 5723 |  | CORR | GENE | 05:20 | 05:44 | 05:57 | 119 | 459 | 11 | EXT | Аномалия находится на отводе. | 0.9 | (c)
61515.129 | 6.704 | 6.61 | -4.516 | -4.61 | 725 | 958 | 1211 | 725 | 4459 | 5723 |  | CORR | GENE | 05:06 | 05:44 | 06:25 | 151 | 971 | 14 | EXT | Аномалия находится на отводе. | 0.9 | (c)
61517.949 | 9.524 | 9.441 | -1.696 | -1.779 | 674 | 1128 | 1008 | 674 | 1631 | 5723 |  | CORR | GENE | 04:58 | 06:11 | 05:52 | 148 | 670 | 10 | EXT | Аномалия находится на отводе. | 0.9 | (c)
61543.066 | 0.991 | 0.951 | -9.799 | -9.839 | 68 | 120 | 236 | 68 | 951 | 5726 |  | CORR | GENE | 02:56 | 03:04 | 03:23 | 64 | 335 | 10 | EXT | Аномалия находится на отводе. | 0.89 | (c)
61543.453 | 1.378 | 1.359 | -9.412 | -9.431 | 192 | 351 | 366 | 192 | 1359 | 5726 |  | CORR | GENE | 03:16 | 03:42 | 03:44 | 70 | 347 | 10 | EXT | Аномалия находится на отводе. | 0.89 | (c)
61544.295 | 2.22 | 2.217 | -8.57 | -8.573 | 292 | 346 | 354 | 292 | 2217 | 5726 |  | CORR | CIGR | 03:32 | 03:41 | 03:42 | 29 | 123 | 10 | EXT | Аномалия находится на отводе. | 0.89 | (c)
61563.295 | 0 | -0.059 | -10.75 | -10.809 | 303 | 520 | 527 | 303 |  | 5730 | Нарушение формы кольцевого шва | GWAN |  | 11:31 | 00:06 | 12:07 | 0 | 448 |  | EXT | Нарушение формы кольцевого шва |  | (c)
61578.255 | 4.21 | 4.186 | -6.725 | -6.749 | -1087 | -958 | -973 | 859 | 4186 | 5731 |  | CORR | CIGR | 06:19 | 06:40 | 06:37 | 50 | 228 | 12 | EXT | Аномалия находится на упругопластическом изгибе: R=791 D, максимальное растяжение на 0.8 час. | 0.89 | (c)
61578.327 | 4.282 | 4.259 | -6.653 | -6.676 | -1479 | -1334 | -1355 | 1231 | 4259 | 5731 |  | CORR | GENE | 05:16 | 05:39 | 05:36 | 65 | 248 | 11 | EXT | Аномалия находится на упругопластическом изгибе: R=791 D, максимальное растяжение на 0.8 час. | 0.89 | (c)
61596.24 | 0 | -0.036 | -11.16 | -11.196 | -240 | 857 | 929 | 0 |  | 5733 | Нарушение формы кольцевого шва | GWAN |  | 03:19 | 06:16 | 06:28 | 0 | 2338 |  | EXT | Нарушение формы кольцевого шва Аномалия находится на упругопластическом изгибе: R=445 D, максимальное растяжение на 11.9 час. |  | (c)
61599.154 | 2.914 | 2.873 | -8.246 | -8.287 | -1693 | -1668 | -1671 | 1649 | 2873 | 5733 |  | GOUG | AXGR | 11:24 | 11:28 | 11:28 | 106 | 43 | 14 | EXT | Задир. Аномалия находится на упругопластическом изгибе: R=742 D, максимальное растяжение на 11.7 час. |  | (c)
61600.156 | 3.916 | 3.863 | -7.244 | -7.297 | 1761 | 1811 | 1812 | 1761 | 3863 | 5733 |  | ARTD | GENE | 08:42 | 08:50 | 08:50 | 84 | 103 |  | EXT | Наплавка. Аномалия находится на упругопластическом изгибе: R=919 D, максимальное растяжение на 11.5 час. |  | (c)
61628.59 | 0 | -0.039 | -10.935 | -10.974 | -1047 | -250 | -538 | 29 |  | 5736 | Нарушение формы кольцевого шва | GWAN |  | 08:42 | 10:51 | 10:05 | 0 | 1018 |  | EXT | Нарушение формы кольцевого шва |  | (c)
61733.795 | 5.28 | 5.262 | -4.815 | -4.833 | -904 | -661 | -717 | 530 | 4755 | 5751 |  | CORR | GENE | 07:28 | 08:07 | 07:58 | 78 | 374 | 11 | EXT |  | 0.75 | (c)
61734.265 | 5.75 | 5.504 | -4.345 | -4.591 | 136 | 235 | 352 | 136 | 3405 | 5751 |  | GOUG | GENE | 10:16 | 10:31 | 10:50 | 1186 | 431 | 12 | EXT | Зона задиров. |  | (c)
61741.085 | 0.385 | 0.362 | -9.945 | -9.968 | 2022 | 2182 | 2222 | 0 | 362 | 5753 |  | CORR | GENE | 05:18 | 05:44 | 05:50 | 118 | 399 | 10 | EXT |  | 0.89 | (c)
61742.126 | 1.426 | 1.396 | -8.904 | -8.934 | 2047 | 2181 | -2113 | 0 | 1396 | 5753 |  | CORR | GENE | 05:22 | 05:44 | 06:11 | 111 | 602 | 10 | EXT |  | 0.89 | (c)
61750.798 | 10.098 | 10.074 | -0.232 | -0.256 | -2025 | -1896 | -1872 | 205 | 205 | 5753 |  | CORR | CIGR | 06:25 | 06:45 | 06:49 | 51 | 307 | 10 | EXT |  | 0.89 | (c)
61769.811 | 7.761 | 7.699 | -3.604 | -3.666 | 157 | 532 | 542 | 157 | 3527 | 5755 |  | CORR | GENE | 01:53 | 02:53 | 02:55 | 139 | 769 | 10 | EXT |  | 0.9 | (c)
61773.415 | 0 | -0.032 | -11.565 | -11.597 | -2230 | -1482 | -1360 | 489 |  | 5756 | Нарушение формы кольцевого шва | GWAN |  | 09:37 | 11:38 | 11:58 | 0 | 1741 |  | EXT | Нарушение формы кольцевого шва Аномалия находится на отводе. |  | (c)
61777.761 | 4.346 | 4.228 | -7.219 | -7.337 | 94 | 531 | 480 | 94 | 4228 | 5756 |  | CORR | GENE | 03:53 | 05:03 | 04:55 | 172 | 772 | 10 | EXT | Аномалия находится на отводе. | 0.9 | (c)
61778.293 | 4.878 | 4.581 | -6.687 | -6.984 | 451 | 930 | 767 | 451 | 4581 | 5756 |  | CORR | GENE | 04:50 | 06:07 | 05:41 | 387 | 631 | 10 | EXT | Аномалия находится на отводе. | 0.93 | (c)
61778.691 | 5.276 | 5.224 | -6.289 | -6.341 | 469 | 711 | 709 | 469 | 5224 | 5756 |  | CORR | GENE | 04:53 | 05:32 | 05:32 | 88 | 480 | 10 | EXT | Аномалия находится на отводе. | 0.89 | (c)
61786.004 | 1.024 | 0.897 | -10.561 | -10.688 | 1544 | 1638 | 1739 | 1544 | 897 | 5757 |  | CORR | GENE | 07:25 | 07:41 | 07:57 | 190 | 390 | 10 | EXT | Аномалия находится на отводе. | 0.9 | (c)
61786.419 | 1.439 | 1.437 | -10.146 | -10.148 | 1747 | 1817 | 1803 | 1747 | 1437 | 5757 |  | CORR | CIGR | 07:58 | 08:09 | 08:07 | 35 | 111 | 12 | EXT | Аномалия находится на отводе. | 0.89 | (c)
61787.464 | 2.484 | 2.447 | -9.101 | -9.138 | 37 | 169 | 204 | 37 | 2447 | 5757 |  | CORR | GENE | 03:22 | 03:43 | 03:49 | 65 | 334 | 10 | EXT | Аномалия находится на отводе. | 0.89 | (c)
61787.851 | 2.871 | 2.871 | -8.714 | -8.714 | 2230 | -2185 | -2175 | 2120 | 2871 | 5757 |  | CORR | CIGR | 09:16 | 09:23 | 09:25 | 30 | 111 | 10 | EXT | Аномалия находится на отводе. | 0.89 | (c)
61788.581 | 3.601 | 3.567 | -7.984 | -8.018 | 117 | 243 | 251 | 117 | 3567 | 5757 |  | CORR | GENE | 03:35 | 03:55 | 03:57 | 73 | 268 | 9 | EXT | Аномалия находится на отводе. | 0.89 | (c)
61789.001 | 4.021 | 3.97 | -7.564 | -7.615 | 38 | 150 | 213 | 38 | 3970 | 5757 |  | CORR | GENE | 03:22 | 03:40 | 03:50 | 105 | 349 | 10 | EXT | Аномалия находится на отводе. | 0.89 | (c)
61789.431 | 4.451 | 4.436 | -7.134 | -7.149 | 1883 | 2122 | 2081 | 1883 | 4436 | 5757 |  | CORR | GENE | 08:20 | 08:59 | 08:52 | 111 | 396 | 13 | EXT | Аномалия находится на отводе. | 0.9 | (c)
61791.082 | 6.102 | 6.023 | -5.483 | -5.562 | 1778 | 2116 | 1999 | 1778 | 5338 | 5757 |  | CORR | GENE | 08:03 | 08:58 | 08:39 | 224 | 442 | 10 | EXT | Аномалия находится на отводе. | 0.91 | (c)
61791.466 | 6.486 | 6.486 | -5.099 | -5.099 | 1821 | 1958 | 1951 | 1821 | 5054 | 5757 |  | CORR | CIGR | 08:10 | 08:32 | 08:31 | 45 | 260 | 14 | EXT | Аномалия находится на отводе. | 0.89 | (c)
61792.229 | 7.249 | 7.249 | -4.336 | -4.336 | 2118 | 2184 | 2218 | 2118 | 4285 | 5757 |  | CORR | CIGR | 08:58 | 09:09 | 09:14 | 51 | 199 | 11 | EXT | Аномалия находится на отводе. | 0.89 | (c)
61793.898 | 8.918 | 8.888 | -2.667 | -2.697 | 1813 | 2117 | 2023 | 1813 | 2591 | 5757 |  | CORR | GENE | 08:09 | 08:58 | 08:43 | 106 | 420 | 11 | EXT | Аномалия находится на отводе. | 0.89 | (c)
61796.456 | 11.476 | 11.459 | -0.109 | -0.126 | 1023 | 1320 | 1243 | 1023 | 75 | 5757 |  | CORR | CIGR | 06:01 | 06:49 | 06:37 | 51 | 441 | 11 | EXT | Аномалия находится на отводе. | 0.89 | (c)
61796.565 | 0 | -0.039 | -10.47 | -10.509 | -470 | 177 | -6 | 0 |  | 5758 | Нарушение формы кольцевого шва | GWAN |  | 10:41 | 00:25 | 11:56 | 0 | 929 |  | EXT | Нарушение формы кольцевого шва Аномалия находится на отводе. |  | (c)
61807.035 | 0 | -0.027 | -10.625 | -10.652 | 24 | 873 | 957 | 24 |  | 5759 | Нарушение формы кольцевого шва | GWAN |  | 00:42 | 02:59 | 03:13 | 0 | 1866 |  | EXT | Нарушение формы кольцевого шва |  | (c)
61819.166 | 1.506 | 1.393 | -9.889 | -10.002 | -1768 | -1646 | -1432 | 462 | 1393 | 5760 |  | CORR | GENE | 05:07 | 05:27 | 06:02 | 151 | 672 | 14 | EXT |  | 0.9 | (c)
61842.594 | 2.209 | 2.175 | -9.121 | -9.155 | -1540 | -1450 | -1378 | 691 | 2175 | 5762 |  | CORR | CIGR | 04:54 | 05:08 | 05:20 | 56 | 323 | 10 | EXT | Аномалия находится на отводе. | 0.89 | (c)
61851.715 | 0 | -0.063 | -11.445 | -11.508 | 23 | 610 | 725 | 23 |  | 5763 | Нарушение формы кольцевого шва | GWAN |  | 09:51 | 11:26 | 11:44 | 0 | 1404 |  | EXT | Нарушение формы кольцевого шва Аномалия находится на отводе. |  | (c)
61873.687 | 10.527 | 10.511 | -0.858 | -0.874 | 1332 | 1559 | 1521 | 519 | 786 | 5764 |  | CORR | GENE | 06:33 | 07:10 | 07:04 | 88 | 380 | 10 | EXT | Аномалия находится на отводе. | 0.89 | (c)
61878.053 | 3.508 | 3.489 | -7.612 | -7.631 | -1237 | -1099 | -1095 | 952 | 3489 | 5765 |  | CORR | GENE | 06:11 | 06:33 | 06:34 | 49 | 285 | 9 | EXT |  | 0.89 | (c)
61896.955 | 0 | -0.046 | -11.4 | -11.446 | 412 | 761 | 738 | 412 |  | 5767 | Нарушение формы кольцевого шва | GWAN |  | 11:14 | 00:10 | 12:07 | 0 | 653 |  | EXT | Нарушение формы кольцевого шва Аномалия находится на отводе. |  | (c)
61949.231 | 7.536 | 7.525 | -3.909 | -3.92 | 1602 | 1625 | 1624 | 584 | 3897 | 5771 |  | CORR | PITT | 01:49 | 01:52 | 01:52 | 23 | 45 | 14 | EXT |  | 0.89 | (c)
61981.512 | 7.297 | 7.059 | -2.608 | -2.846 | -1594 | -1106 | -1316 | 636 | 2576 | 5774 |  | CORR | GENE | 05:22 | 06:41 | 06:07 | 270 | 557 | 10 | EXT |  | 0.91 | (c)
62007.489 | 0.199 | 0.157 | -9.751 | -9.793 | 230 | 320 | 335 | 230 | 157 | 5778 |  | CORR | GENE | 03:23 | 03:37 | 03:40 | 54 | 211 | 10 | EXT | Аномалия находится на отводе. | 0.89 | (c)
62018.9 | 1.66 | 1.512 | -9.505 | -9.653 | -1371 | -1301 | -1316 | 860 | 1512 | 5779 |  | CORR | GENE | 06:03 | 06:14 | 06:12 | 440 | 109 | 10 | EXT |  | 0.93 | (c)
62021.599 | 4.359 | 4.335 | -6.806 | -6.83 | -943 | -880 | -835 | 728 | 4335 | 5779 |  | CORR | GENE | 07:12 | 07:23 | 07:30 | 58 | 215 | 12 | EXT |  | 0.89 | (c)
62023.78 | 6.54 | 6.49 | -4.625 | -4.675 | -505 | -402 | -401 | 297 | 4592 | 5779 |  | CORR | GENE | 08:23 | 08:40 | 08:40 | 83 | 207 | 13 | EXT |  | 0.89 | (c)
62046.751 | 6.856 | 6.813 | -4.179 | -4.222 | -1236 | -792 | -926 | 616 | 4114 | 5781 |  | CORR | GENE | 07:44 | 08:56 | 08:34 | 108 | 620 | 11 | EXT |  | 0.89 | (c)
62048.257 | 8.362 | 8.302 | -2.673 | -2.733 | -1226 | -1104 | -1015 | 804 | 2647 | 5781 |  | CORR | GENE | 07:45 | 08:05 | 08:20 | 86 | 422 | 9 | EXT |  | 0.89 | (c)
62084.322 | 11.407 | 11.382 | -0.053 | -0.078 | -1341 | -1240 | -1236 | 1131 | 41 | 5784 |  | CORR | CIGR | 03:34 | 03:50 | 03:51 | 37 | 210 | 11 | EXT |  | 0.89 | (c)
62207.228 | 10.603 | 10.408 | -0.872 | -1.067 | 2108 | 2147 | 2149 | 41 | 170 | 5795 |  | CORR | GENE | 06:53 | 06:59 | 06:59 | 897 | 82 | 10 | EXT |  | 0.96 | (c)
62275.885 | 0 | -0.047 | -11.38 | -11.427 | -1273 | -363 | -208 | 857 |  | 5802 | Нарушение формы кольцевого шва | GWAN |  | 08:36 | 11:03 | 11:28 | 0 | 2131 |  | EXT | Нарушение формы кольцевого шва |  | (c)
62302.07 | 3.68 | 3.657 | -7.81 | -7.833 | 1480 | 1819 | 1713 | 285 | 3657 | 5804 |  | CORR | GENE | 05:33 | 06:28 | 06:11 | 83 | 466 | 10 | EXT |  | 0.89 | (c)
62339.706 | 8.016 | 8.005 | -2.789 | -2.8 | -1797 | -1712 | -1736 | 434 | 2764 | 5807 |  | GOUG | CIGR | 06:18 | 06:32 | 06:28 | 36 | 123 | 7 | EXT | Задир. |  | (c)
62376.155 | 0 | -0.028 | -11.395 | -11.423 | -1324 | -792 | -939 | 553 |  | 5811 | Нарушение формы кольцевого шва | GWAN |  | 06:14 | 07:39 | 07:16 | 0 | 770 |  | EXT | Нарушение формы кольцевого шва |  | (c)
62392.574 | 5.024 | 5.018 | -6.151 | -6.157 | 973 | 1056 | 1047 | 973 | 5018 | 5812 |  | CORR | CIGR | 04:40 | 04:53 | 04:52 | 35 | 149 | 10 | EXT |  | 0.89 | (c)
62474.002 | 0.562 | 0.549 | -2.033 | -2.046 | 333 | 432 | 434 | 333 | 549 | 5821 |  | CORR | GENE | 03:34 | 03:50 | 03:50 | 51 | 202 | 10 | EXT |  | 0.89 | (c)
62486.9 | 0 | -0.028 | -11.14 | -11.168 | -958 | -451 | -545 | 132 |  | 5824 | Нарушение формы кольцевого шва | GWAN |  | 11:15 | 00:37 | 12:21 | 0 | 825 |  | EXT | Нарушение формы кольцевого шва |  | (c)
62498.04 | 0 | 0 | -11.355 | -11.355 | -576 | -201 | -103 | 369 | 0 | 5825 |  | GWAN |  | 11:56 | 00:56 | 13:12 | 0 | 946 |  | EXT | Толщины: 18,7 / 15,7 мм Вышлифовка глубиной 14%. |  | (c)
62554.36 | 0 | -0.022 | -11.465 | -11.487 | -1286 | -1116 | -806 | 326 |  | 5830 | Нарушение формы кольцевого шва | GWAN |  | 06:30 | 06:58 | 07:48 | 0 | 960 |  | EXT | Нарушение формы кольцевого шва |  | (c)
62565.825 | 0 | -0.001 | -11.31 | -11.311 | 1205 | 1335 | 1527 | 382 |  | 5831 | Нарушение формы кольцевого шва | GWAN |  | 06:03 | 06:24 | 06:55 | 0 | 643 |  | EXT | Нарушение формы кольцевого шва |  | (c)
62565.825 | 0 | -0.022 | -11.31 | -11.332 | 2008 | -1884 | -2067 | 0 |  | 5831 | Нарушение формы кольцевого шва | GWAN |  | 08:12 | 09:44 | 09:15 | 0 | 773 |  | EXT | Нарушение формы кольцевого шва |  | (c)
62627.387 | 4.772 | 4.772 | -6.693 | -6.693 | -411 | -235 | -250 | 89 | 4772 | 5836 |  | CORR | GENE | 07:46 | 08:14 | 08:12 | 55 | 322 | 10 | EXT | Аномалия находится на отводе. | 0.89 | (c)
62630.364 | 7.749 | 7.688 | -3.716 | -3.777 | -1796 | -1621 | -1648 | 1501 | 3668 | 5836 |  | CORR | GENE | 04:02 | 04:31 | 04:26 | 109 | 295 | 10 | EXT | Аномалия находится на отводе. | 0.89 | (c)
62645.3 | 0 | -0.039 | -11.395 | -11.434 | -1524 | -1269 | -1329 | 706 |  | 5838 | Нарушение формы кольцевого шва | GWAN |  | 10:12 | 10:54 | 10:44 | 0 | 390 |  | EXT | Нарушение формы кольцевого шва |  | (c)
62645.421 | 0.121 | 0.061 | -11.274 | -11.334 | 453 | 478 | 479 | 453 | 61 | 5838 |  | ARTD | GENE | 03:31 | 03:35 | 03:36 | 189 | 52 |  | EXT | Эквивалент потери металла 10%. |  | (c)
62671.096 | 3.186 | 2.871 | -8.134 | -8.449 | -1417 | -1052 | -1135 | 814 | 2871 | 5840 |  | DENT | GENE | 05:12 | 06:11 | 05:58 | 542 | 563 | 0.8 | N/A | Глубина вмятины: 12 мм (0,8%). Линейка: 54 см в (287 см; 06:11 ч:мин) Аномалия находится на упругопластическом изгибе. |  | (c)
62679.594 | 0.364 | 0.331 | -10.336 | -10.369 | -791 | -285 | -358 | 0 | 331 | 5841 |  | CORR | GENE | 05:21 | 06:43 | 06:31 | 389 | 865 | 10 | EXT | Аномалия находится на упругопластическом изгибе: R=527 D, максимальное растяжение на 10.4 час. | 0.93 | (c)
62680.843 | 1.613 | 1.595 | -9.087 | -9.105 | -299 | -93 | -136 | 0 | 1595 | 5841 |  | CORR | GENE | 06:41 | 07:14 | 07:07 | 79 | 326 | 9 | EXT | Аномалия находится на упругопластическом изгибе: R=567 D, максимальное растяжение на 10.2 час. | 0.89 | (c)
62683.323 | 4.093 | 4.069 | -6.607 | -6.631 | 305 | 356 | 354 | 305 | 4069 | 5841 |  | CORR | CIGR | 08:18 | 08:26 | 08:26 | 36 | 99 | 10 | EXT | Аномалия находится на упругопластическом изгибе: R=609 D, максимальное растяжение на 10.2 час. | 0.89 | (c)
62683.56 | 4.33 | 4.062 | -6.37 | -6.638 | 305 | 342 | 323 | 305 | 4062 | 5841 |  | CORR | AXGR | 08:18 | 08:24 | 08:21 | 316 | 37 | 13 | EXT | Аномалия находится на упругопластическом изгибе: R=605 D, максимальное растяжение на 10.3 час. | 0.93 | (c)
62685.105 | 5.875 | 5.611 | -4.825 | -5.089 | 41 | 71 | 73 | 41 | 4718 | 5841 |  | CORR | GENE | 07:36 | 07:40 | 07:41 | 371 | 64 | 10 | EXT | Аномалия находится на упругопластическом изгибе: R=628 D, максимальное растяжение на 10.4 час. | 0.93 | (c)
62696.885 | 6.955 | 6.93 | -4.555 | -4.58 | -215 | -58 | -94 | 0 | 4519 | 5842 |  | LWAN | GENE | 02:44 | 03:09 | 03:03 | 61 | 242 |  | EXT | Эквивалент потери металла 13%. Аномалия находится на отводе. |  | (c)
62707.758 | 6.318 | 6.167 | -5.137 | -5.288 | -25 | -12 | -11 | 0 | 5028 | 5843 |  | LWAN | AXGR | 08:47 | 08:49 | 08:49 | 260 | 27 |  | EXT | Эквивалент потери металла 10%. Аномалия находится на отводе. |  | (c)
62708.093 | 6.653 | 6.562 | -4.802 | -4.893 | -25 | -12 | -11 | 0 | 4698 | 5843 |  | LWAN | AXGR | 08:46 | 08:49 | 08:49 | 195 | 29 |  | EXT | Эквивалент потери металла 10%. Аномалия находится на отводе. |  | (c)
62723.555 | 0 | -0.039 | -11.335 | -11.374 | -1866 | -1682 | -1237 | 364 | 0 | 5845 | Внутришовный дефект | GWAN |  | 09:58 | 10:28 | 11:40 | 0 | 1258 | 10 | MID | Внутришовный дефект Аномалия находится на отводе. |  | (c)
62734.89 | 0 | -0.072 | -11.185 | -11.257 | -1883 | -1264 | -1183 | 484 | 0 | 5846 | Внутришовный дефект | GWAN |  | 09:60 | 11:40 | 11:53 | 0 | 1399 | 20 | MID | Внутришовный дефект Аномалия находится на отводе. |  | (c)
62757.56 | 0 | 0 | -11.09 | -11.09 | 2179 | -2018 | -1887 | 0 | 0 | 5848 | Непровар / утяжина | GWAN |  | 07:02 | 07:45 | 08:06 | 0 | 790 | 10 | INT | Непровар / утяжина |  | (c)
62805.02 | 2.3 | 2.186 | -8.375 | -8.489 | -1 | 265 | 191 | 0 | 2186 | 5852 |  | CORR | GENE | 03:23 | 04:06 | 03:54 | 150 | 384 | 10 | EXT | Аномалия находится на отводе. | 0.9 | (c)
62849.641 | 1.591 | 1.579 | -5.879 | -5.891 | -1119 | -1063 | -1057 | 995 | 1579 | 5856 |  | CORR | CIGR | 11:48 | 11:57 | 11:58 | 36 | 124 | 11 | EXT |  | 0.89 | (c)
62858.281 | 1.211 | 0.489 | -10.269 | -10.991 | 937 | 1002 | 1035 | 937 | 489 | 5858 |  | CORR | GENE | 05:34 | 05:44 | 05:49 | 1075 | 196 | 11 | EXT | Аномалия находится на отводе. | 0.81 | (c)
62858.299 | 1.229 | 0.486 | -10.251 | -10.994 | 1190 | 1225 | 1282 | 1190 | 486 | 5858 |  | CORR | GENE | 06:14 | 06:20 | 06:29 | 987 | 184 | 12 | EXT | Аномалия находится на отводе. | 0.82 | (c)
62880.956 | 0.866 | 0.274 | -8.929 | -9.521 | 1539 | 1656 | 1660 | 1539 | 274 | 5860 |  | GOUG | GENE | 01:19 | 01:38 | 01:39 | 1202 | 242 | 8 | EXT | Аномалия находится на отводе. Задир. |  | (c)
62908.432 | 7.872 | 7.17 | -2.543 | -3.245 | 1000 | 1215 | 1126 | 978 | 2301 | 5862 | Металлургический дефект | MIAN | GENE | 05:38 | 06:13 | 05:58 | 944 | 252 |  | INT | Металлургический дефект Эквивалент потери металла 10%. Аномалия находится на отводе. |  | (c)
62910.681 | 10.121 | 10.084 | -0.294 | -0.331 | 1000 | 1042 | 1028 | 1000 | 95 | 5862 | Металлургический дефект | MIAN | GENE | 05:38 | 05:45 | 05:42 | 236 | 54 |  | INT | Металлургический дефект Эквивалент потери металла 10%. Аномалия находится на отводе. |  | (c)
62995.07 | 0 | -0.019 | -11.24 | -11.259 | 671 | 1254 | 1093 | 671 |  | 5873 | Нарушение формы кольцевого шва | GWAN |  | 11:25 | 00:59 | 12:33 | 0 | 845 |  | EXT | Нарушение формы кольцевого шва |  | (c)
63001.321 | 6.251 | 6.219 | -4.989 | -5.021 | -2031 | -1845 | -1856 | 200 | 4945 | 5873 |  | CORR | GENE | 04:09 | 04:39 | 04:38 | 76 | 350 | 10 | EXT |  | 0.89 | (c)
63030.376 | 1.961 | 1.758 | -9.429 | -9.632 | 1404 | 1600 | 1601 | 1404 | 1758 | 5876 |  | DENT | GENE | 04:29 | 05:01 | 05:01 | 331 | 394 | 0.4 | N/A | Глубина вмятины: 6 мм (0,4%). Линейка: 33 см в (176 см; 05:01 ч:мин) Аномалия находится на упругопластическом изгибе. |  | (c)
63054.439 | 3.284 | 3.253 | -8.021 | -8.052 | 136 | 204 | 273 | 136 | 3253 | 5878 |  | CORR | GENE | 02:33 | 02:44 | 02:55 | 63 | 275 | 11 | EXT |  | 0.89 | (c)
63055.964 | 4.809 | 4.787 | -6.496 | -6.518 | 1744 | 1821 | 1875 | 225 | 4787 | 5878 |  | CORR | GENE | 06:53 | 07:05 | 07:14 | 74 | 262 | 13 | EXT |  | 0.89 | (c)
63056.062 | 4.907 | 4.888 | -6.398 | -6.417 | 1193 | 1273 | 1268 | 888 | 4888 | 5878 |  | CORR | CIGR | 05:24 | 05:37 | 05:36 | 25 | 149 | 10 | EXT |  | 0.89 | (c)
63063.883 | 1.423 | 1.397 | -10.032 | -10.058 | 266 | 390 | 369 | 266 | 1397 | 5879 |  | CORR | GENE | 03:06 | 03:26 | 03:23 | 71 | 207 | 9 | EXT |  | 0.89 | (c)
63083.499 | 9.584 | 9.482 | -1.591 | -1.693 | -1112 | -959 | -782 | 453 | 1540 | 5880 |  | CORR | GENE | 07:39 | 08:03 | 08:32 | 153 | 659 | 10 | EXT |  | 0.9 | (c)
63110.039 | 2.664 | 2.311 | -8.751 | -9.104 | 1791 | 1821 | 1861 | 301 | 2311 | 5883 |  | CORR | GENE | 07:44 | 07:49 | 07:56 | 471 | 138 | 10 | EXT |  | 0.94 | (c)
63114.791 | 7.416 | 7.31 | -3.999 | -4.105 | -402 | -371 | -364 | 325 | 3885 | 5883 | Дефект проката | MIAN | GENE | 01:50 | 01:55 | 01:57 | 220 | 77 |  | INT | Дефект проката Эквивалент потери металла 10%. Аномалия находится на упругопластическом изгибе: R=427 D, максимальное растяжение на 10.9 час. |  | (c)
63118.725 | 11.35 | 11.243 | -0.065 | -0.172 | 1440 | 1440 | 1460 | 751 | 5 | 5883 |  | CORR | AXGR | 06:48 | 06:48 | 06:51 | 167 | 39 | 13 | EXT | Аномалия находится на упругопластическом изгибе: R=233 D, максимальное растяжение на 11.3 час. | 0.91 | (c)
63119.386 | 0.596 | 0.566 | -10.094 | -10.124 | -1845 | -1759 | -1777 | 385 | 566 | 5884 |  | CORR | CIGR | 04:44 | 04:58 | 04:55 | 31 | 136 | 10 | EXT | Аномалия находится на упругопластическом изгибе: R=223 D, максимальное растяжение на 11.3 час. | 0.89 | (c)
63119.415 | 0.625 | 0.43 | -10.065 | -10.26 | -1467 | -1155 | -1285 | 764 | 430 | 5884 |  | CORR | GENE | 05:45 | 06:35 | 06:15 | 226 | 364 | 12 | EXT | Аномалия находится на упругопластическом изгибе: R=223 D, максимальное растяжение на 11.3 час. | 0.91 | (c)
63119.931 | 1.141 | 0.925 | -9.549 | -9.765 | -1821 | -1731 | -1759 | 409 | 925 | 5884 |  | CORR | GENE | 04:48 | 05:03 | 04:58 | 353 | 124 | 12 | EXT | Аномалия находится на упругопластическом изгибе: R=220 D, максимальное растяжение на 11.3 час. | 0.93 | (c)
63121.213 | 2.423 | 2.395 | -8.267 | -8.295 | -1263 | -1179 | -1183 | 967 | 2395 | 5884 |  | CORR | CIGR | 06:18 | 06:32 | 06:31 | 40 | 161 | 12 | EXT | Аномалия находится на упругопластическом изгибе: R=221 D, максимальное растяжение на 11.3 час. | 0.89 | (c)
63121.339 | 2.549 | 2.521 | -8.141 | -8.169 | -1251 | -1200 | -1195 | 979 | 2521 | 5884 |  | CORR | CIGR | 06:20 | 06:28 | 06:29 | 34 | 112 | 10 | EXT | Аномалия находится на упругопластическом изгибе: R=224 D, максимальное растяжение на 11.3 час. | 0.89 | (c)
63121.419 | 2.629 | 2.604 | -8.061 | -8.086 | -1226 | -1183 | -1189 | 1004 | 2604 | 5884 |  | CORR | CIGR | 06:24 | 06:31 | 06:30 | 25 | 75 | 13 | EXT | Аномалия находится на упругопластическом изгибе: R=224 D, максимальное растяжение на 11.3 час. | 0.89 | (c)
63150.988 | 0.233 | 0.225 | -10.827 | -10.835 | -1070 | -913 | -892 | 714 | 225 | 5889 |  | CORR | GENE | 07:24 | 07:49 | 07:53 | 120 | 355 | 10 | EXT | Аномалия находится на упругопластическом изгибе: R=991 D, максимальное растяжение на 5.8 час. | 0.89 | (c)
63153.478 | 2.723 | 2.679 | -8.337 | -8.381 | -1442 | -1304 | -1276 | 788 | 2679 | 5889 |  | CORR | GENE | 06:24 | 06:46 | 06:51 | 76 | 332 | 10 | EXT | Аномалия находится на упругопластическом изгибе: R=559 D, максимальное растяжение на 6.3 час. | 0.89 | (c)
63154.019 | 3.264 | 3.257 | -7.796 | -7.803 | -1255 | -1163 | -1181 | 975 | 3257 | 5889 |  | CORR | CIGR | 06:54 | 07:09 | 07:06 | 29 | 149 | 10 | EXT | Аномалия находится на упругопластическом изгибе: R=519 D, максимальное растяжение на 6.4 час. | 0.89 | (c)
63168.316 | 6.501 | 6.465 | -4.804 | -4.84 | 1589 | 1644 | 1649 | 522 | 4778 | 5890 |  | CORR | GENE | 07:02 | 07:11 | 07:12 | 62 | 120 | 10 | EXT |  | 0.89 | (c)
63174.891 | 1.771 | 1.74 | -9.379 | -9.41 | -843 | -678 | -646 | 450 | 1740 | 5891 |  | CORR | GENE | 07:14 | 07:41 | 07:46 | 65 | 393 | 10 | EXT |  | 0.89 | (c)
63188.839 | 4.569 | 4.544 | -6.526 | -6.551 | 636 | 780 | 769 | 636 | 4544 | 5892 |  | CORR | GENE | 04:22 | 04:45 | 04:44 | 56 | 266 | 10 | EXT |  | 0.89 | (c)
63200.72 | 5.355 | 5.323 | -5.6 | -5.632 | 2130 | 2225 | 2223 | 0 | 5323 | 5893 |  | CORR | GENE | 03:38 | 03:54 | 03:53 | 61 | 186 | 10 | EXT | Аномалия находится на отводе. | 0.89 | (c)
63200.841 | 5.476 | 5.447 | -5.479 | -5.508 | 2109 | 2208 | 2203 | 0 | 5447 | 5893 |  | CORR | GENE | 03:35 | 03:51 | 03:50 | 61 | 187 | 10 | EXT | Аномалия находится на отводе. | 0.89 | (c)
63229.92 | 1.015 | 0.994 | -10.295 | -10.316 | -1866 | -1760 | -1678 | 364 | 994 | 5896 |  | CORR | GENE | 05:24 | 05:41 | 05:54 | 53 | 377 | 11 | EXT |  | 0.89 | (c)
63251.924 | 0.344 | 0.318 | -10.136 | -10.162 | -2145 | -2040 | -2042 | 86 | 318 | 5898 |  | CORR | GENE | 05:00 | 05:17 | 05:17 | 54 | 206 | 15 | EXT | Аномалия находится на упругопластическом изгибе: R=489 D, максимальное растяжение на 5.3 час. | 0.89 | (c)
63272.187 | 10.127 | 10.043 | -1.148 | -1.232 | 1869 | 1943 | 1958 | 183 | 1023 | 5899 |  | DENT | GENE | 04:45 | 04:57 | 04:59 | 209 | 178 | 0.7 | N/A | Глубина вмятины: 10 мм (0,7%). Линейка: 21 см в (1004 см; 04:57 ч:мин) Аномалия находится вблизи дефекта потери металла. |  | (c)
63272.2 | 10.14 | 10.084 | -1.135 | -1.191 | 1928 | 1949 | 1964 | 231 | 1025 | 5899 |  | GOUG | GENE | 04:54 | 04:57 | 04:60 | 166 | 71 | 9 | EXT | Задир. |  | (c)
63272.437 | 10.377 | 10.34 | -0.898 | -0.935 | 1974 | 2002 | 1996 | 212 | 865 | 5899 |  | GOUG | PITT | 05:02 | 05:06 | 05:05 | 70 | 44 | 11 | EXT | Задир. |  | (c)
63279.742 | 6.407 | 6.381 | -3.603 | -3.629 | -1176 | -1068 | -1060 | 945 | 3575 | 5900 |  | CORR | GENE | 06:15 | 06:33 | 06:34 | 54 | 231 | 11 | EXT |  | 0.89 | (c)
63291.211 | 7.866 | 7.845 | -3.619 | -3.64 | -1239 | -1207 | -1173 | 991 | 3611 | 5901 |  | CORR | CIGR | 05:49 | 05:54 | 05:59 | 29 | 132 | 11 | EXT | Аномалия находится на отводе. | 0.89 | (c)
63292.56 | 9.215 | 9.166 | -2.27 | -2.319 | -1788 | -1626 | -1601 | 442 | 2233 | 5901 |  | CORR | GENE | 04:20 | 04:46 | 04:50 | 86 | 375 | 10 | EXT | Аномалия находится на отводе. | 0.89 | (c)
63295.71 | 0.88 | 0.836 | -10.185 | -10.229 | -1337 | -1047 | -1085 | 833 | 836 | 5902 |  | CORR | GENE | 05:32 | 06:19 | 06:13 | 119 | 504 | 11 | EXT |  | 0.9 | (c)
63297.411 | 2.581 | 2.443 | -8.484 | -8.622 | -1513 | -937 | -1159 | 717 | 2443 | 5902 |  | CORR | GENE | 05:04 | 06:37 | 06:01 | 173 | 709 | 10 | EXT |  | 0.9 | (c)
63298.34 | 3.51 | 3.502 | -7.555 | -7.563 | -1203 | -1121 | -1141 | 1027 | 3502 | 5902 |  | CORR | CIGR | 05:54 | 06:07 | 06:04 | 36 | 124 | 10 | EXT |  | 0.89 | (c)
63299.189 | 4.359 | 4.333 | -6.706 | -6.732 | -1302 | -1089 | -1147 | 928 | 4333 | 5902 |  | CORR | GENE | 05:38 | 06:12 | 06:03 | 75 | 310 | 11 | EXT |  | 0.89 | (c)
63316.621 | 10.726 | 10.687 | -0.424 | -0.463 | -2027 | -1795 | -1832 | 203 | 377 | 5903 |  | CORR | GENE | 06:39 | 07:17 | 07:11 | 86 | 390 | 10 | EXT |  | 0.89 | (c)
63360.215 | 9.72 | 9.626 | -0.895 | -0.989 | -1357 | -1249 | -1146 | 873 | 884 | 5907 |  | CORR | GENE | 06:60 | 07:17 | 07:34 | 105 | 422 | 10 | EXT |  | 0.89 | (c)
63374.283 | 1.688 | 1.476 | -9.672 | -9.884 | 928 | 1440 | 1727 | 0 | 1476 | 5909 |  | CORR | GENE | 04:02 | 05:25 | 06:11 | 303 | 1599 | 13 | EXT |  | 0.93 | (c)
63375.157 | 2.562 | 2.492 | -8.798 | -8.868 | 706 | 1037 | 970 | 706 | 2492 | 5909 |  | CORR | GENE | 03:26 | 04:19 | 04:09 | 140 | 529 | 10 | EXT |  | 0.9 | (c)
63375.743 | 3.148 | 3.076 | -8.212 | -8.284 | 2172 | -2126 | -2025 | 0 | 3076 | 5909 |  | CORR | GENE | 07:23 | 07:49 | 08:05 | 114 | 529 | 9 | EXT |  | 0.89 | (c)
63375.956 | 3.361 | 3.304 | -7.999 | -8.056 | 788 | 1158 | 1073 | 788 | 3304 | 5909 |  | CORR | GENE | 03:39 | 04:39 | 04:25 | 149 | 570 | 11 | EXT |  | 0.9 | (c)
63377.671 | 5.076 | 5.047 | -6.284 | -6.313 | 628 | 817 | 791 | 628 | 5047 | 5909 |  | CORR | GENE | 03:14 | 03:44 | 03:40 | 90 | 327 | 14 | EXT |  | 0.89 | (c)
63378.247 | 5.652 | 5.612 | -5.708 | -5.748 | 2030 | 2133 | 2133 | 0 | 5612 | 5909 |  | CORR | GENE | 06:60 | 07:16 | 07:16 | 78 | 206 | 9 | EXT |  | 0.89 | (c)
63379.292 | 6.697 | 6.629 | -4.663 | -4.731 | 809 | 1060 | 1024 | 809 | 4558 | 5909 |  | CORR | GENE | 03:43 | 04:23 | 04:18 | 173 | 431 | 12 | EXT |  | 0.91 | (c)
63380.174 | 7.579 | 7.447 | -3.781 | -3.913 | 639 | 835 | 872 | 639 | 3739 | 5909 |  | CORR | GENE | 03:15 | 03:47 | 03:53 | 174 | 466 | 11 | EXT |  | 0.9 | (c)
63380.829 | 8.234 | 7.823 | -3.126 | -3.537 | 594 | 914 | 906 | 594 | 2900 | 5909 |  | CORR | GENE | 03:08 | 03:60 | 03:58 | 637 | 623 | 11 | EXT |  | 0.95 | (c)
63381.651 | 9.056 | 9.037 | -2.304 | -2.323 | 705 | 857 | 829 | 705 | 2252 | 5909 |  | CORR | GENE | 03:26 | 03:51 | 03:46 | 71 | 248 | 10 | EXT |  | 0.89 | (c)
63382.671 | 10.076 | 10.055 | -1.284 | -1.305 | 767 | 884 | 872 | 767 | 1259 | 5909 |  | CORR | CIGR | 03:36 | 03:55 | 03:53 | 46 | 211 | 12 | EXT |  | 0.89 | (c)
63383.52 | 10.925 | 10.901 | -0.435 | -0.459 | 681 | 905 | 854 | 681 | 378 | 5909 |  | CORR | GENE | 03:22 | 03:58 | 03:50 | 81 | 347 | 11 | EXT |  | 0.89 | (c)
63386.117 | 2.162 | 0.151 | -8.913 | -10.924 | -2136 | -1881 | -1944 | 94 | 151 | 5910 |  | CORR | GENE | 03:16 | 03:57 | 03:47 | 3907 | 385 | 10 | EXT |  | 0.98 | (c)
63388.179 | 4.224 | 4.19 | -6.851 | -6.885 | -2024 | -1905 | -1869 | 206 | 4190 | 5910 |  | CORR | GENE | 03:34 | 03:53 | 03:59 | 71 | 310 | 11 | EXT |  | 0.89 | (c)
63389.626 | 5.671 | 5.595 | -5.404 | -5.48 | -2036 | -1868 | -1863 | 194 | 5384 | 5910 |  | CORR | GENE | 03:32 | 03:59 | 04:00 | 96 | 347 | 10 | EXT |  | 0.89 | (c)
63390.034 | 6.079 | 5.749 | -4.996 | -5.326 | 19 | 26 | 39 | 19 | 4743 | 5910 |  | CORR | AXGR | 09:04 | 09:05 | 09:07 | 583 | 40 | 10 | EXT |  | 0.94 | (c)
63390.41 | 6.455 | 6.385 | -4.62 | -4.69 | -92 | -76 | -64 | 37 | 4400 | 5910 |  | CORR | GENE | 08:46 | 08:48 | 08:50 | 290 | 56 | 10 | EXT |  | 0.92 | (c)
63390.721 | 6.766 | 6.734 | -4.309 | -4.341 | -2086 | -1806 | -1888 | 144 | 4251 | 5910 |  | CORR | GENE | 03:24 | 04:09 | 03:56 | 90 | 397 | 11 | EXT |  | 0.89 | (c)
63391.242 | 7.287 | 7.263 | -3.788 | -3.812 | -2207 | -2108 | -2121 | 24 | 3762 | 5910 |  | CORR | GENE | 03:05 | 03:21 | 03:18 | 50 | 172 | 11 | EXT |  | 0.89 | (c)
63391.363 | 7.408 | 7.38 | -3.667 | -3.695 | -2015 | -1942 | -1834 | 215 | 3565 | 5910 |  | CORR | GENE | 03:35 | 03:47 | 04:05 | 130 | 363 | 10 | EXT |  | 0.9 | (c)
63392.29 | 8.335 | 8.102 | -2.74 | -2.973 | -87 | -59 | -64 | 40 | 2662 | 5910 |  | CORR | AXGR | 08:47 | 08:51 | 08:50 | 311 | 47 | 12 | EXT |  | 0.93 | (c)
63393.578 | 9.623 | 9.606 | -1.452 | -1.469 | -1724 | -1656 | -1661 | 507 | 1431 | 5910 |  | CORR | CIGR | 04:23 | 04:33 | 04:33 | 38 | 125 | 12 | EXT |  | 0.89 | (c)
63393.759 | 9.804 | 9.774 | -1.271 | -1.301 | -1985 | -1791 | -1847 | 246 | 1248 | 5910 |  | CORR | GENE | 03:40 | 04:12 | 04:03 | 53 | 275 | 14 | EXT |  | 0.89 | (c)
63394.337 | 10.382 | 10.338 | -0.693 | -0.737 | -1702 | -1615 | -1603 | 528 | 688 | 5910 |  | CORR | GENE | 04:26 | 04:40 | 04:42 | 49 | 198 | 10 | EXT |  | 0.89 | (c)
63394.587 | 10.632 | 10.608 | -0.443 | -0.467 | -1925 | -1835 | -1795 | 305 | 421 | 5910 |  | CORR | CIGR | 03:50 | 04:05 | 04:11 | 46 | 260 | 12 | EXT |  | 0.89 | (c)
63395.001 | 11.046 | 11.026 | -0.029 | -0.049 | -1950 | -1722 | -1800 | 281 | 14 | 5910 |  | CORR | CIGR | 03:46 | 04:23 | 04:10 | 35 | 299 | 13 | EXT |  | 0.89 | (c)
63395.03 | 0 | -0.03 | -11.38 | -11.41 | 690 | 952 | 1030 | 690 |  | 5911 | Нарушение формы кольцевого шва | GWAN |  | 03:22 | 04:04 | 04:17 | 0 | 680 |  | EXT | Нарушение формы кольцевого шва |  | (c)
63395.181 | 0.151 | 0.11 | -11.229 | -11.27 | 865 | 1096 | 1038 | 865 | 110 | 5911 |  | CORR | GENE | 03:50 | 04:27 | 04:18 | 76 | 347 | 10 | EXT |  | 0.89 | (c)
63395.64 | 0.61 | 0.576 | -10.77 | -10.804 | 601 | 663 | 740 | 601 | 576 | 5911 |  | CORR | GENE | 03:07 | 03:17 | 03:30 | 53 | 279 | 12 | EXT |  | 0.89 | (c)
63396.086 | 1.056 | 1.017 | -10.324 | -10.363 | 580 | 685 | 716 | 580 | 1017 | 5911 |  | CORR | GENE | 03:04 | 03:21 | 03:26 | 49 | 273 | 11 | EXT |  | 0.89 | (c)
63396.859 | 1.829 | 1.796 | -9.551 | -9.584 | 890 | 977 | 995 | 890 | 1796 | 5911 |  | CORR | GENE | 03:54 | 04:08 | 04:11 | 51 | 211 | 10 | EXT |  | 0.89 | (c)
63397.638 | 2.608 | 2.56 | -8.772 | -8.82 | 614 | 1153 | 937 | 614 | 2560 | 5911 |  | CORR | GENE | 03:09 | 04:37 | 04:02 | 183 | 647 | 11 | EXT |  | 0.9 | (c)
63398.18 | 3.15 | 3.114 | -8.23 | -8.266 | 1099 | 1178 | 1173 | 984 | 3114 | 5911 |  | CORR | CIGR | 04:28 | 04:41 | 04:40 | 36 | 148 | 10 | EXT |  | 0.89 | (c)
63398.385 | 3.355 | 3.208 | -8.025 | -8.172 | 1185 | 1229 | 1223 | 970 | 3208 | 5911 |  | CORR | GENE | 04:42 | 04:49 | 04:48 | 295 | 76 | 10 | EXT |  | 0.92 | (c)
63398.557 | 3.527 | 3.472 | -7.853 | -7.908 | 642 | 730 | 809 | 642 | 3472 | 5911 |  | CORR | GENE | 03:14 | 03:28 | 03:41 | 75 | 335 | 10 | EXT |  | 0.89 | (c)
63398.813 | 3.783 | 3.733 | -7.597 | -7.647 | 1361 | 2126 | 1881 | 0 | 3733 | 5911 |  | CORR | GENE | 05:10 | 07:14 | 06:34 | 196 | 1041 | 11 | EXT |  | 0.91 | (c)
63400.203 | 5.173 | 5.109 | -6.207 | -6.271 | 554 | 939 | 823 | 554 | 5109 | 5911 |  | CORR | GENE | 02:60 | 04:02 | 03:43 | 120 | 538 | 9 | EXT |  | 0.89 | (c)
63401.029 | 5.999 | 5.906 | -5.381 | -5.474 | 733 | 1161 | 1054 | 733 | 5272 | 5911 |  | CORR | GENE | 03:29 | 04:38 | 04:21 | 202 | 641 | 14 | EXT |  | 0.91 | (c)
63401.799 | 6.769 | 6.73 | -4.611 | -4.65 | 653 | 930 | 837 | 653 | 4500 | 5911 |  | CORR | GENE | 03:16 | 04:01 | 03:46 | 150 | 369 | 11 | EXT |  | 0.9 | (c)
63402.693 | 7.663 | 7.621 | -3.717 | -3.759 | 782 | 944 | 1010 | 782 | 3657 | 5911 |  | CORR | GENE | 03:37 | 04:03 | 04:13 | 102 | 455 | 10 | EXT |  | 0.89 | (c)
63403.454 | 8.424 | 8.406 | -2.956 | -2.974 | 840 | 953 | 958 | 840 | 2923 | 5911 |  | CORR | GENE | 03:46 | 04:04 | 04:05 | 51 | 236 | 10 | EXT |  | 0.89 | (c)
63404.464 | 9.434 | 9.398 | -1.946 | -1.982 | 563 | 664 | 685 | 563 | 1923 | 5911 |  | CORR | GENE | 03:01 | 03:18 | 03:21 | 59 | 243 | 11 | EXT |  | 0.89 | (c)
63404.534 | 9.504 | 9.357 | -1.876 | -2.023 | 832 | 858 | 860 | 832 | 1717 | 5911 |  | CORR | GENE | 03:45 | 03:49 | 03:49 | 306 | 56 | 9 | EXT |  | 0.92 | (c)
63406.566 | 0.156 | 0.089 | -10.664 | -10.731 | -2078 | -1920 | -1929 | 152 | 89 | 5912 |  | CORR | GENE | 03:42 | 04:08 | 04:06 | 104 | 298 | 11 | EXT |  | 0.89 | (c)
63407.734 | 1.324 | 1.27 | -9.496 | -9.55 | -2178 | -1946 | -1992 | 52 | 1270 | 5912 |  | CORR | GENE | 03:26 | 04:03 | 03:56 | 66 | 372 | 12 | EXT |  | 0.89 | (c)
63410.237 | 3.827 | 3.622 | -6.993 | -7.198 | 2190 | -2031 | -2038 | 0 | 3622 | 5912 |  | CORR | GENE | 03:11 | 03:50 | 03:49 | 239 | 466 | 10 | EXT |  | 0.91 | (c)
63428.308 | 11.078 | 11.02 | -0.267 | -0.325 | -1901 | -1748 | -1758 | 329 | 193 | 5913 |  | CORR | GENE | 04:03 | 04:28 | 04:26 | 132 | 287 | 10 | EXT |  | 0.9 | (c)
63429.188 | 0.613 | 0.584 | -10.417 | -10.446 | 1527 | 1658 | 1658 | 440 | 584 | 5914 |  | CORR | GENE | 03:15 | 03:37 | 03:37 | 49 | 264 | 15 | EXT |  | 0.89 | (c)
63430.774 | 2.199 | 2.176 | -8.831 | -8.854 | 1687 | 1820 | 1806 | 305 | 2176 | 5914 |  | CORR | GENE | 03:41 | 04:03 | 04:00 | 60 | 239 | 15 | EXT |  | 0.89 | (c)
63432.367 | 3.792 | 3.739 | -7.238 | -7.291 | 1980 | 2105 | 2193 | 0 | 3739 | 5914 |  | CORR | GENE | 04:29 | 04:49 | 05:03 | 80 | 426 | 11 | EXT |  | 0.89 | (c)
63433.14 | 4.565 | 4.51 | -6.465 | -6.52 | 2187 | -2076 | -2087 | 0 | 4510 | 5914 |  | CORR | GENE | 05:02 | 05:34 | 05:32 | 100 | 375 | 13 | EXT |  | 0.89 | (c)
63437.388 | 8.813 | 8.721 | -2.217 | -2.309 | 2150 | 2198 | 2181 | 20 | 1816 | 5914 |  | CORR | GENE | 04:56 | 05:04 | 05:01 | 493 | 60 | 10 | EXT |  | 0.94 | (c)
63437.393 | 8.818 | 8.563 | -2.212 | -2.467 | -1538 | -1464 | -1472 | 693 | 1564 | 5914 |  | CORR | GENE | 07:01 | 07:13 | 07:11 | 903 | 131 | 10 | EXT |  | 0.96 | (c)
63440.089 | 0.484 | 0.344 | -10.516 | -10.656 | 1659 | 1698 | 1719 | 452 | 344 | 5915 |  | CORR | GENE | 04:36 | 04:42 | 04:46 | 439 | 120 | 10 | EXT |  | 0.93 | (c)
63440.232 | 0.627 | 0.598 | -10.373 | -10.402 | 1290 | 1554 | 1483 | 554 | 598 | 5915 |  | CORR | GENE | 03:37 | 04:19 | 04:08 | 71 | 387 | 12 | EXT |  | 0.89 | (c)
63440.772 | 1.167 | 1.121 | -9.833 | -9.879 | -1863 | -1304 | -1499 | 368 | 1121 | 5915 |  | CORR | GENE | 07:08 | 08:38 | 08:06 | 169 | 728 | 9 | EXT |  | 0.9 | (c)
63441.999 | 2.394 | 2.347 | -8.606 | -8.653 | 1797 | 1865 | 1960 | 107 | 2347 | 5915 |  | CORR | GENE | 04:58 | 05:09 | 05:25 | 85 | 326 | 11 | EXT |  | 0.89 | (c)
63442.984 | 3.379 | 3.35 | -7.621 | -7.65 | 761 | 1266 | 1104 | 761 | 3350 | 5915 |  | CORR | GENE | 02:11 | 03:33 | 03:07 | 98 | 686 | 12 | EXT |  | 0.89 | (c)
63443.037 | 3.432 | 3.393 | -7.568 | -7.607 | 1640 | 1857 | 1813 | 244 | 3393 | 5915 |  | CORR | GENE | 04:33 | 05:08 | 05:01 | 123 | 346 | 10 | EXT |  | 0.89 | (c)
63443.11 | 3.505 | 3.505 | -7.495 | -7.495 | 843 | 1266 | 1077 | 843 | 3505 | 5915 |  | CORR | GENE | 02:24 | 03:33 | 03:02 | 113 | 467 | 12 | EXT |  | 0.9 | (c)
63446.859 | 7.254 | 7.182 | -3.746 | -3.818 | 1268 | 1454 | 1516 | 466 | 3679 | 5915 |  | CORR | GENE | 03:33 | 04:03 | 04:13 | 139 | 496 | 10 | EXT |  | 0.9 | (c)
63446.965 | 7.36 | 7.285 | -3.64 | -3.715 | -1561 | -1479 | -1322 | 670 | 3580 | 5915 |  | CORR | GENE | 07:56 | 08:10 | 08:35 | 135 | 477 | 13 | EXT |  | 0.9 | (c)
63452.697 | 2.092 | 2.08 | -9.193 | -9.205 | -2061 | -1967 | -1984 | 169 | 2080 | 5916 |  | CORR | CIGR | 04:18 | 04:33 | 04:30 | 27 | 154 | 13 | EXT |  | 0.89 | (c)
63458.46 | 7.855 | 7.744 | -3.43 | -3.541 | -2172 | -1480 | -1602 | 58 | 3299 | 5916 |  | CORR | GENE | 03:60 | 05:52 | 05:32 | 242 | 1140 | 10 | EXT |  | 0.91 | (c)
63461.89 | 0 | -0.03 | -10.86 | -10.89 | -446 | -305 | -292 | 138 |  | 5917 | Нарушение формы кольцевого шва | GWAN |  | 08:59 | 09:22 | 09:24 | 0 | 308 |  | EXT | Нарушение формы кольцевого шва |  | (c)
63464.257 | 2.367 | 2.325 | -8.493 | -8.535 | -2158 | -1995 | -1970 | 72 | 2325 | 5917 |  | CORR | GENE | 04:23 | 04:49 | 04:53 | 103 | 375 | 10 | EXT |  | 0.89 | (c)
63466.363 | 4.473 | 4.431 | -6.387 | -6.429 | -1840 | -1660 | -1673 | 391 | 4431 | 5917 |  | CORR | CIGR | 05:14 | 05:43 | 05:41 | 44 | 334 | 10 | EXT |  | 0.89 | (c)
63483.178 | 10.428 | 10.385 | -1.097 | -1.14 | -886 | -869 | -872 | 857 | 1043 | 5918 |  | GOUG | AXGR | 11:41 | 11:44 | 11:44 | 97 | 28 | 10 | EXT | Задир. |  | (b)
63483.198 | 10.448 | 10.403 | -1.077 | -1.122 | -926 | -881 | -875 | 825 | 1027 | 5918 |  | DENT | GENE | 11:35 | 11:42 | 11:43 | 95 | 101 | 1.1 | N/A | Глубина вмятины: 15 мм (1,1%). Линейка: 10 см в (1040 см; 11:42 ч:мин) Аномалия находится вблизи дефекта потери металла. |  | (b)
63511.585 | 4.34 | 3.317 | -6.63 | -7.653 | 2224 | -2204 | -2194 | 0 | 3317 | 5921 |  | CORR | GENE | 07:03 | 07:08 | 07:09 | 1950 | 85 | 11 | EXT |  | 0.98 | (c)
63573.459 | 11.089 | 11.069 | -0.191 | -0.211 | -1152 | -1095 | -1074 | 995 | 175 | 5926 |  | CORR | CIGR | 06:25 | 06:34 | 06:37 | 36 | 157 | 9 | EXT |  | 0.89 | (c)
63574.181 | 0.531 | 0.531 | -10.889 | -10.889 | 725 | 725 | 775 | 725 | 531 | 5927 |  | CORR | CIGR | 11:52 | 11:52 | 11:60 | 25 | 100 | 10 | EXT |  | 0.89 | (c)
63576.224 | 2.574 | 2.532 | -8.846 | -8.888 | -1125 | -1000 | -975 | 825 | 2532 | 5927 |  | CORR | GENE | 06:53 | 07:14 | 07:18 | 64 | 300 | 10 | EXT |  | 0.89 | (c)
63618.993 | 0.153 | 0.146 | -10.957 | -10.964 | -1576 | -1498 | -1471 | 655 | 146 | 5931 |  | CORR | CIGR | 04:50 | 05:03 | 05:07 | 34 | 210 | 10 | EXT |  | 0.89 | (c)
63619.801 | 0.961 | 0.95 | -10.149 | -10.16 | -1838 | -1486 | -1583 | 392 | 950 | 5931 |  | CORR | GENE | 04:08 | 05:04 | 04:49 | 115 | 510 | 11 | EXT |  | 0.89 | (c)
63625.703 | 6.863 | 6.841 | -4.247 | -4.269 | -1930 | -1796 | -1826 | 300 | 4213 | 5931 |  | CORR | GENE | 03:53 | 04:14 | 04:10 | 56 | 209 | 14 | EXT |  | 0.89 | (c)
63629.95 | 0 | -0.032 | -11 | -11.032 | -2171 | -1946 | -1942 | 60 |  | 5932 | Нарушение формы кольцевого шва | GWAN |  | 06:28 | 07:04 | 07:05 | 0 | 459 |  | EXT | Нарушение формы кольцевого шва Аномалия находится на упругопластическом изгибе: R=483 D, максимальное растяжение на 6.3 час. |  | (c)
63699.348 | 3.913 | 3.911 | -7.662 | -7.664 | 1652 | 1762 | 1734 | 414 | 3911 | 5938 |  | CORR | CIGR | 04:33 | 04:51 | 04:47 | 27 | 165 | 10 | EXT |  | 0.89 | (c)
63759.675 | 7.34 | 6.708 | -4.06 | -4.692 | 581 | 1083 | 1121 | 570 | 3545 | 5943 |  | WRIN | GENE | 04:24 | 05:45 | 05:51 | 1147 | 1080 | 3.9 | N/A | Высота гофр: 56 мм (3,9%). Длина волны: 446 мм Аномалия находится на отводе. |  | (a)
63763.735 | 0 | -0.032 | -11.38 | -11.412 | -1224 | -1082 | -988 | 753 |  | 5944 | Нарушение формы кольцевого шва | GWAN |  | 08:27 | 08:50 | 09:05 | 0 | 472 |  | EXT | Нарушение формы кольцевого шва Аномалия находится на отводе. |  | (c)
63797.13 | 0 | -0.037 | -11.39 | -11.427 | 1064 | 1181 | 1393 | 1064 |  | 5947 | Нарушение формы кольцевого шва | GWAN |  | 10:05 | 10:24 | 10:59 | 0 | 658 |  | EXT | Нарушение формы кольцевого шва |  | (c)
63812.923 | 4.403 | 4.382 | -7.177 | -7.198 | 434 | 461 | 474 | 434 | 4382 | 5948 | Металлургический дефект | MIAN | PITT | 04:27 | 04:31 | 04:34 | 41 | 80 |  | INT | Металлургический дефект Эквивалент потери металла 22%. Аномалия находится на отводе. |  | (c)
63827.822 | 7.722 | 7.643 | -3.523 | -3.602 | -2175 | -2146 | -2147 | 56 | 3320 | 5949 |  | CORR | GENE | 08:59 | 09:03 | 09:03 | 282 | 56 | 11 | EXT | Аномалия находится на отводе. | 0.92 | (c)
63829.489 | 9.389 | 8.816 | -1.856 | -2.429 | 7 | 35 | 65 | 7 | 1343 | 5949 |  | CORR | GENE | 02:51 | 02:55 | 03:00 | 1086 | 116 | 11 | EXT | Аномалия находится на отводе. | 0.97 | (c)
63863.265 | 9.92 | 9.889 | -1.54 | -1.571 | -669 | -566 | -558 | 446 | 1531 | 5952 |  | CORR | CIGR | 07:28 | 07:45 | 07:46 | 40 | 223 | 15 | EXT |  | 0.89 | (c)
63863.397 | 10.052 | 10.027 | -1.408 | -1.433 | 1309 | 1351 | 1355 | 830 | 1401 | 5952 |  | GOUG | CIGR | 00:47 | 00:54 | 00:55 | 32 | 92 | 6 | EXT | Задир. |  | (c)
63863.534 | 10.189 | 10.173 | -1.271 | -1.287 | 1324 | 1368 | 1371 | 812 | 1267 | 5952 |  | GOUG | CIGR | 00:50 | 00:57 | 00:57 | 20 | 95 | 9 | EXT | Задир. |  | (c)
63864.019 | 10.674 | 10.591 | -0.786 | -0.869 | -409 | -386 | -397 | 384 | 713 | 5952 |  | CORR | AXGR | 08:10 | 08:14 | 08:12 | 156 | 25 | 11 | EXT |  | 0.9 | (c)
63869.007 | 4.202 | 3.915 | -6.743 | -7.03 | -2156 | -2150 | -2106 | 75 | 3915 | 5953 |  | CORR | GENE | 07:02 | 07:03 | 07:10 | 422 | 99 | 10 | EXT |  | 0.93 | (c)
63869.149 | 4.344 | 4.329 | -6.601 | -6.616 | 2080 | 2132 | 2144 | 23 | 4329 | 5953 |  | CORR | CIGR | 06:26 | 06:34 | 06:36 | 42 | 127 | 10 | EXT |  | 0.89 | (c)
63869.466 | 4.661 | 4.623 | -6.284 | -6.322 | -1849 | -1735 | -1690 | 382 | 4623 | 5953 |  | CORR | GENE | 07:52 | 08:10 | 08:17 | 75 | 318 | 9 | EXT |  | 0.89 | (c)
63872.166 | 7.361 | 6.991 | -3.584 | -3.954 | -2140 | -2106 | -2056 | 90 | 3487 | 5953 |  | CORR | GENE | 07:05 | 07:10 | 07:18 | 467 | 168 | 11 | EXT |  | 0.94 | (c)
63881.374 | 5.624 | 5.612 | -5.726 | -5.738 | 21 | 283 | 272 | 21 | 5595 | 5954 |  | CORR | GENE | 09:10 | 09:52 | 09:51 | 143 | 502 | 10 | EXT |  | 0.9 | (c)
63882.228 | 6.478 | 6.453 | -4.872 | -4.897 | -290 | 150 | 63 | 0 | 4791 | 5954 |  | CORR | GENE | 08:20 | 09:31 | 09:17 | 106 | 706 | 10 | EXT |  | 0.89 | (c)
63882.604 | 6.854 | 6.843 | -4.496 | -4.507 | -17 | 181 | 119 | 0 | 4447 | 5954 |  | CORR | GENE | 09:04 | 09:36 | 09:26 | 60 | 272 | 10 | EXT |  | 0.89 | (c)
63884.689 | 8.939 | 8.927 | -2.411 | -2.423 | -12 | 136 | 105 | 0 | 2385 | 5954 |  | CORR | CIGR | 09:05 | 09:29 | 09:24 | 38 | 235 | 10 | EXT |  | 0.89 | (c)
63886.657 | 10.907 | 10.87 | -0.443 | -0.48 | 56 | 121 | 197 | 56 | 418 | 5954 |  | CORR | GENE | 09:16 | 09:26 | 09:39 | 62 | 283 | 10 | EXT |  | 0.89 | (c)
63898.89 | 0.53 | 0.51 | -10.99 | -11.01 | 1856 | 1912 | 1924 | 239 | 510 | 5956 |  | CORR | CIGR | 06:02 | 06:11 | 06:13 | 30 | 136 | 10 | EXT |  | 0.89 | (c)
63903.021 | 4.661 | 4.657 | -6.859 | -6.863 | -1564 | -1488 | -1490 | 666 | 4657 | 5956 |  | CORR | CIGR | 08:50 | 09:02 | 09:02 | 29 | 149 | 10 | EXT |  | 0.89 | (c)
63903.452 | 5.092 | 5.068 | -6.428 | -6.452 | -1832 | -1759 | -1762 | 399 | 5068 | 5956 |  | CORR | GENE | 08:07 | 08:19 | 08:18 | 50 | 139 | 10 | EXT |  | 0.89 | (c)
63909.174 | 10.814 | 10.793 | -0.706 | -0.727 | -1648 | -1565 | -1544 | 582 | 679 | 5956 |  | CORR | GENE | 08:37 | 08:50 | 08:53 | 48 | 209 | 9 | EXT |  | 0.89 | (c)
63910.463 | 0.583 | 0.525 | -10.742 | -10.8 | -1214 | -869 | -939 | 663 | 525 | 5957 |  | CORR | GENE | 07:31 | 08:27 | 08:15 | 146 | 550 | 12 | EXT |  | 0.9 | (c)
63911.224 | 1.344 | 1.327 | -9.981 | -9.998 | -934 | -703 | -747 | 560 | 1327 | 5957 |  | CORR | GENE | 08:16 | 08:53 | 08:46 | 86 | 374 | 10 | EXT |  | 0.89 | (c)
63912.143 | 2.263 | 2.22 | -9.062 | -9.105 | -1452 | -1326 | -1305 | 779 | 2220 | 5957 |  | CORR | GENE | 06:53 | 07:13 | 07:16 | 71 | 294 | 12 | EXT |  | 0.89 | (c)
63912.822 | 2.942 | 2.906 | -8.383 | -8.419 | -1253 | -721 | -886 | 519 | 2906 | 5957 |  | CORR | GENE | 07:25 | 08:51 | 08:24 | 157 | 734 | 11 | EXT |  | 0.9 | (c)
63916.056 | 6.176 | 6.121 | -5.149 | -5.204 | -1352 | -1180 | -1157 | 879 | 5095 | 5957 |  | CORR | GENE | 07:09 | 07:37 | 07:40 | 109 | 389 | 10 | EXT |  | 0.89 | (c)
63916.362 | 6.482 | 6.449 | -4.843 | -4.876 | -1046 | -848 | -848 | 650 | 4801 | 5957 |  | CORR | GENE | 07:58 | 08:30 | 08:30 | 75 | 396 | 10 | EXT |  | 0.89 | (c)
63918.57 | 8.69 | 8.666 | -2.635 | -2.659 | -1379 | -1374 | -1362 | 851 | 2513 | 5957 |  | CORR | AXGR | 07:04 | 07:05 | 07:07 | 146 | 34 | 13 | EXT |  | 0.9 | (c)
63918.727 | 8.847 | 8.83 | -2.478 | -2.495 | -1045 | -955 | -952 | 860 | 2441 | 5957 |  | CORR | GENE | 07:58 | 08:13 | 08:13 | 54 | 185 | 10 | EXT |  | 0.89 | (c)
63919.144 | 9.264 | 9.204 | -2.061 | -2.121 | -1145 | -1023 | -947 | 749 | 2046 | 5957 |  | CORR | GENE | 07:42 | 08:02 | 08:14 | 75 | 396 | 10 | EXT |  | 0.89 | (c)
63919.407 | 9.527 | 9.5 | -1.798 | -1.825 | -1344 | -1262 | -1276 | 886 | 1784 | 5957 |  | CORR | CIGR | 07:10 | 07:23 | 07:21 | 41 | 137 | 11 | EXT |  | 0.89 | (c)
63924.262 | 3.057 | 3.035 | -8.293 | -8.315 | -1380 | -1326 | -1262 | 851 | 3035 | 5958 |  | CORR | CIGR | 06:54 | 07:03 | 07:13 | 35 | 236 | 12 | EXT |  | 0.89 | (c)
63944.02 | 0 | -0.024 | -11.305 | -11.329 | -633 | -100 | -196 | 0 |  | 5960 | Нарушение формы кольцевого шва | GWAN |  | 01:12 | 02:38 | 02:23 | 0 | 874 |  | EXT | Нарушение формы кольцевого шва |  | (c)
63944.02 | 0 | -0.018 | -11.305 | -11.323 | 1023 | 1393 | 1345 | 563 |  | 5960 | Нарушение формы кольцевого шва | GWAN |  | 05:39 | 06:39 | 06:31 | 0 | 644 |  | EXT | Нарушение формы кольцевого шва |  | (c)
63944.157 | 0.137 | 0.113 | -11.168 | -11.192 | 1313 | 1811 | 1616 | 311 | 113 | 5960 |  | CORR | GENE | 06:26 | 07:47 | 07:15 | 126 | 607 | 12 | EXT |  | 0.9 | (c)
63944.554 | 0.534 | 0.425 | -10.771 | -10.88 | -2205 | -2199 | -2173 | 25 | 425 | 5960 |  | CORR | GENE | 08:58 | 08:59 | 09:03 | 315 | 64 | 10 | EXT |  | 0.92 | (c)
63955.093 | 11.073 | 10.43 | -0.232 | -0.875 | -2208 | -2192 | -2171 | 22 | 126 | 5960 |  | CORR | GENE | 08:58 | 09:00 | 09:04 | 749 | 74 | 13 | EXT |  | 0.97 | (c)
63958.462 | 3.137 | 2.976 | -8.248 | -8.409 | -1436 | -1362 | -1206 | 795 | 2976 | 5961 |  | CORR | GENE | 06:50 | 07:02 | 07:27 | 170 | 459 | 10 | EXT |  | 0.9 | (c)
63968.554 | 1.844 | 1.734 | -9.116 | -9.226 | 2163 | 2180 | 2185 | 25 | 1734 | 5962 |  | LWAN | AXGR | 06:53 | 06:56 | 06:57 | 262 | 42 |  | EXT | Эквивалент потери металла 18%. |  | (c)
63971.319 | 4.609 | 4.57 | -6.351 | -6.39 | -2230 | -2194 | -2206 | 1 | 4570 | 5962 |  | CORR | GENE | 07:04 | 07:10 | 07:08 | 134 | 48 | 12 | EXT |  | 0.9 | (c)
63971.786 | 5.076 | 4.915 | -5.884 | -6.045 | -2223 | -2194 | -2185 | 7 | 4915 | 5962 |  | CORR | GENE | 07:05 | 07:10 | 07:12 | 273 | 77 | 9 | EXT |  | 0.91 | (c)
63972.167 | 5.457 | 5.433 | -5.503 | -5.527 | 2220 | -2206 | -2214 | 0 | 5386 | 5962 |  | CORR | GENE | 07:03 | 07:08 | 07:07 | 141 | 54 | 15 | EXT |  | 0.9 | (c)
63974.688 | 7.978 | 7.928 | -2.982 | -3.032 | 2173 | 2188 | 2185 | 34 | 2927 | 5962 |  | CORR | AXGR | 06:55 | 06:57 | 06:57 | 105 | 24 | 14 | EXT |  | 0.9 | (c)
63975 | 8.29 | 8.276 | -2.67 | -2.684 | 2199 | -2184 | -2050 | 0 | 2574 | 5962 |  | CORR | GENE | 06:59 | 07:12 | 07:33 | 110 | 424 | 16 | EXT |  | 0.9 | (c)
63976.341 | 9.631 | 9.156 | -1.329 | -1.804 | -2124 | -2060 | -2073 | 106 | 1154 | 5962 |  | CORR | GENE | 07:21 | 07:32 | 07:30 | 650 | 103 | 10 | EXT |  | 0.95 | (c)
63977.604 | 10.894 | 10.879 | -0.066 | -0.081 | -2085 | -2013 | -2021 | 146 | 51 | 5962 |  | CORR | CIGR | 07:28 | 07:39 | 07:38 | 30 | 128 | 11 | EXT |  | 0.89 | (c)
63977.707 | 0.037 | 0.018 | -10.998 | -11.017 | 1312 | 1370 | 1390 | 763 | 18 | 5963 |  | CORR | CIGR | 03:17 | 03:26 | 03:30 | 19 | 155 | 13 | EXT |  | 0.89 | (c)
63977.874 | 0.204 | 0.174 | -10.831 | -10.861 | -1854 | -1741 | -1736 | 377 | 174 | 5963 |  | CORR | GENE | 06:46 | 07:04 | 07:05 | 141 | 235 | 11 | EXT |  | 0.9 | (c)
63978.289 | 0.619 | 0.497 | -10.416 | -10.538 | -1867 | -1851 | -1848 | 364 | 497 | 5963 |  | CORR | AXGR | 06:44 | 06:47 | 06:47 | 176 | 37 | 10 | EXT |  | 0.9 | (c)
63979.798 | 2.128 | 2.064 | -8.907 | -8.971 | 1231 | 1343 | 1461 | 540 | 2064 | 5963 |  | CORR | GENE | 03:04 | 03:22 | 03:41 | 90 | 459 | 10 | EXT |  | 0.89 | (c)
63981.163 | 3.493 | 3.183 | -7.542 | -7.852 | -1458 | -1421 | -1439 | 773 | 3183 | 5963 |  | CORR | AXGR | 07:50 | 07:56 | 07:53 | 452 | 37 | 10 | EXT |  | 0.93 | (c)
63983.714 | 6.044 | 6.023 | -4.991 | -5.012 | 2112 | 2156 | 2168 | 7 | 4987 | 5963 |  | CORR | CIGR | 05:26 | 05:33 | 05:35 | 25 | 111 | 10 | EXT |  | 0.89 | (c)
63989.859 | 1.154 | 1.133 | -9.561 | -9.582 | 932 | 1043 | 1034 | 932 | 1133 | 5964 |  | CORR | GENE | 05:08 | 05:26 | 05:24 | 49 | 204 | 11 | EXT | Аномалия находится на упругопластическом изгибе: R=961 D, максимальное растяжение на 6 час. | 0.89 | (c)
63991.938 | 3.233 | 3.207 | -7.482 | -7.508 | 829 | 924 | 915 | 829 | 3207 | 5964 |  | CORR | GENE | 04:51 | 05:07 | 05:05 | 58 | 171 | 10 | EXT | Аномалия находится на упругопластическом изгибе: R=566 D, максимальное растяжение на 6.3 час. | 0.89 | (c)
63992.136 | 3.431 | 3.324 | -7.284 | -7.391 | 45 | 61 | 68 | 45 | 3324 | 5964 |  | CORR | AXGR | 02:45 | 02:47 | 02:48 | 222 | 46 | 11 | EXT | Аномалия находится на упругопластическом изгибе: R=544 D, максимальное растяжение на 6.3 час. | 0.91 | (c)
64007.442 | 8.022 | 7.998 | -3.238 | -3.262 | 866 | 981 | 990 | 866 | 3216 | 5965 |  | CORR | CIGR | 02:60 | 03:19 | 03:20 | 46 | 248 | 10 | EXT | Аномалия находится на упругопластическом изгибе: R=728 D, максимальное растяжение на 5.5 час. | 0.89 | (c)
64007.866 | 8.446 | 8.419 | -2.814 | -2.841 | 792 | 990 | 953 | 792 | 2765 | 5965 |  | CORR | GENE | 02:48 | 03:20 | 03:14 | 76 | 322 | 10 | EXT | Аномалия находится на упругопластическом изгибе: R=830 D, максимальное растяжение на 5.5 час. | 0.89 | (c)
64008.645 | 9.225 | 9.206 | -2.035 | -2.054 | 895 | 1062 | 1032 | 895 | 1997 | 5965 |  | CORR | GENE | 03:05 | 03:32 | 03:27 | 57 | 274 | 10 | EXT | Аномалия находится на упругопластическом изгибе: R=983 D, максимальное растяжение на 5.5 час. | 0.89 | (c)
64011.466 | 0.786 | 0.716 | -10.414 | -10.484 | -344 | -235 | -197 | 50 | 716 | 5966 |  | CORR | GENE | 08:47 | 09:05 | 09:11 | 119 | 294 | 9 | EXT |  | 0.89 | (c)
64012.273 | 1.593 | 1.536 | -9.607 | -9.664 | -549 | -394 | -291 | 33 | 1536 | 5966 |  | CORR | GENE | 08:14 | 08:39 | 08:56 | 81 | 516 | 9 | EXT |  | 0.89 | (c)
64037.754 | 4.524 | 3.815 | -6.621 | -7.33 | 1798 | 1833 | 1829 | 370 | 3815 | 5968 |  | CORR | GENE | 07:22 | 07:28 | 07:27 | 1272 | 62 | 10 | EXT |  | 0.96 | (c)
64039.737 | 6.507 | 5.554 | -4.638 | -5.591 | 1606 | 1902 | 1762 | 313 | 2771 | 5968 |  | CORR | GENE | 06:51 | 07:39 | 07:16 | 2820 | 312 | 10 | EXT |  | 0.97 | (c)
64043.063 | 9.833 | 9.798 | -1.312 | -1.347 | 1451 | 1883 | 1699 | 284 | 1241 | 5968 |  | CORR | GENE | 06:26 | 07:36 | 07:06 | 106 | 495 | 10 | EXT |  | 0.89 | (c)
64043.935 | 10.705 | 10.653 | -0.44 | -0.492 | 1587 | 1701 | 1742 | 333 | 422 | 5968 |  | CORR | GENE | 06:48 | 07:06 | 07:13 | 70 | 310 | 10 | EXT |  | 0.89 | (c)
64044.361 | 11.131 | 11.11 | -0.014 | -0.035 | 772 | 857 | 965 | 772 | 7 | 5968 |  | CORR | CIGR | 04:36 | 04:50 | 05:08 | 28 | 386 | 10 | EXT |  | 0.89 | (c)
64044.784 | 0.409 | 0.361 | -10.446 | -10.494 | 2123 | -1692 | -1935 | 0 | 361 | 5969 |  | CORR | GENE | 05:12 | 06:56 | 06:17 | 166 | 806 | 11 | EXT |  | 0.9 | (c)
64048.156 | 3.781 | 3.017 | -7.074 | -7.838 | -1644 | -1595 | -1564 | 586 | 3017 | 5969 |  | CORR | GENE | 07:04 | 07:12 | 07:17 | 1018 | 161 | 15 | EXT |  | 1 | (b)
64048.727 | 4.352 | 4.163 | -6.503 | -6.692 | -1535 | -1490 | -1493 | 695 | 4163 | 5969 |  | CORR | GENE | 07:22 | 07:29 | 07:28 | 237 | 84 | 9 | EXT |  | 0.91 | (c)
64048.807 | 4.432 | 4.392 | -6.423 | -6.463 | -1755 | -1413 | -1526 | 475 | 4392 | 5969 |  | CORR | GENE | 06:46 | 07:41 | 07:23 | 95 | 458 | 10 | EXT |  | 0.89 | (c)
64072.461 | 5.861 | 5.854 | -5.474 | -5.481 | 1134 | 1200 | 1190 | 985 | 5451 | 5971 |  | CORR | CIGR | 01:24 | 01:35 | 01:33 | 30 | 112 | 10 | EXT |  | 0.89 | (c)
64074.511 | 7.911 | 7.839 | -3.424 | -3.496 | -1690 | -1563 | -1447 | 540 | 3400 | 5971 |  | CORR | GENE | 05:48 | 06:09 | 06:27 | 96 | 487 | 10 | EXT |  | 0.89 | (c)
64074.814 | 8.214 | 8.203 | -3.121 | -3.132 | -1355 | -1291 | -1282 | 875 | 3102 | 5971 |  | CORR | CIGR | 06:42 | 06:53 | 06:54 | 30 | 148 | 15 | EXT |  | 0.89 | (c)
64076.207 | 9.607 | 9.539 | -1.728 | -1.796 | -2151 | -2038 | -1886 | 79 | 1707 | 5971 |  | CORR | GENE | 04:34 | 04:52 | 05:16 | 89 | 530 | 11 | EXT |  | 0.89 | (c)
64084.227 | 6.292 | 6.277 | -5.088 | -5.103 | 594 | 642 | 637 | 594 | 5067 | 5972 |  | CORR | CIGR | 10:36 | 10:44 | 10:43 | 36 | 86 | 10 | EXT | Аномалия находится на отводе. | 0.89 | (c)
64104.684 | 4.204 | 3.863 | -7.331 | -7.672 | 2190 | 2192 | 2215 | 0 | 3863 | 5974 |  | CORR | GENE | 06:40 | 06:40 | 06:44 | 792 | 50 | 10 | EXT |  | 0.95 | (c)
64107.692 | 7.212 | 7.118 | -4.323 | -4.417 | 2178 | 2178 | 2190 | 28 | 3980 | 5974 |  | CORR | AXGR | 06:38 | 06:38 | 06:40 | 437 | 25 | 10 | EXT |  | 0.93 | (c)
64112.936 | 0.921 | 0.876 | -10.584 | -10.629 | 1888 | 1911 | 2080 | 0 | 876 | 5975 |  | CORR | GENE | 07:08 | 07:12 | 07:39 | 96 | 384 | 10 | EXT |  | 0.89 | (c)
64117.425 | 5.41 | 5.358 | -6.095 | -6.147 | 1758 | 1958 | 1983 | 24 | 5358 | 5975 |  | CORR | GENE | 06:47 | 07:19 | 07:23 | 201 | 448 | 10 | EXT | Аномалия находится на упругопластическом изгибе: R=447 D, максимальное растяжение на 6.1 час. | 0.91 | (c)
64123.744 | 0.224 | 0.191 | -10.846 | -10.879 | 2022 | -2218 | 2140 | 0 | 191 | 5976 |  | CORR | GENE | 06:20 | 06:56 | 06:39 | 56 | 236 | 10 | EXT | Аномалия находится на упругопластическом изгибе: R=458 D, максимальное растяжение на 6.7 час. | 0.89 | (c)
64124.397 | 0.877 | 0.82 | -10.193 | -10.25 | 1952 | 2025 | 2113 | 0 | 820 | 5976 |  | CORR | GENE | 06:09 | 06:20 | 06:35 | 90 | 322 | 11 | EXT | Аномалия находится на упругопластическом изгибе: R=470 D, максимальное растяжение на 6.8 час. | 0.89 | (c)
64127.604 | 4.084 | 4.054 | -6.986 | -7.016 | 1849 | 1964 | 1973 | 134 | 4054 | 5976 |  | CORR | GENE | 05:52 | 06:11 | 06:12 | 50 | 248 | 10 | EXT | Аномалия находится на упругопластическом изгибе: R=548 D, максимальное растяжение на 7.6 час. | 0.89 | (c)
64127.927 | 4.407 | 4.351 | -6.663 | -6.719 | -2028 | -1904 | -1824 | 203 | 4351 | 5976 |  | CORR | GENE | 07:26 | 07:46 | 07:59 | 84 | 406 | 11 | EXT | Аномалия находится на упругопластическом изгибе: R=576 D, максимальное растяжение на 7.6 час. | 0.89 | (c)
64129.186 | 5.666 | 5.523 | -5.404 | -5.547 | 27 | 56 | 46 | 27 | 5281 | 5976 |  | CORR | AXGR | 00:58 | 01:03 | 01:01 | 266 | 38 | 10 | EXT | Аномалия находится на упругопластическом изгибе: R=641 D, максимальное растяжение на 7.4 час. | 0.91 | (c)
64129.343 | 5.823 | 5.618 | -5.247 | -5.452 | 2171 | 2212 | 2202 | 0 | 5004 | 5976 |  | CORR | GENE | 06:44 | 06:51 | 06:49 | 448 | 62 | 11 | EXT | Аномалия находится на упругопластическом изгибе: R=641 D, максимальное растяжение на 7.4 час. | 0.94 | (c)
64130.854 | 7.334 | 7.257 | -3.736 | -3.813 | 1886 | 1933 | 2028 | 60 | 3727 | 5976 |  | CORR | GENE | 05:58 | 06:06 | 06:21 | 86 | 285 | 10 | EXT | Аномалия находится на упругопластическом изгибе: R=759 D, максимальное растяжение на 7.1 час. | 0.89 | (c)
64141.068 | 6.478 | 6.375 | -4.972 | -5.075 | 1612 | 1662 | 1654 | 535 | 4605 | 5977 |  | CORR | GENE | 07:17 | 07:26 | 07:24 | 470 | 83 | 10 | EXT | Аномалия находится на отводе. | 0.94 | (c)
64205.67 | 0 | -0.041 | -2.015 | -2.056 | 717 | 953 | 1051 | 717 |  | 5983б | Нарушение формы кольцевого шва | GWAN |  | 06:05 | 06:43 | 06:59 | 0 | 668 |  | EXT | Нарушение формы кольцевого шва Аномалия находится на отводе. |  | (c)
64207.685 | 0 | -0.036 | -0.465 | -0.501 | 1947 | -1253 | -1550 | 0 |  | 5983в | Нарушение формы кольцевого шва | GWAN |  | 02:57 | 06:20 | 05:32 | 0 | 1929 |  | EXT | Нарушение формы кольцевого шва Аномалия находится на отводе. |  | (c)
64219.815 | 0 | 0 | -5.245 | -5.245 | 968 | 1799 | 1733 | 0 | 0 | 5984а |  | GWAN |  | 00:28 | 02:42 | 02:31 | 0 | 1531 |  | EXT | Толщины: 18,7 / 15,7 мм Вышлифовка глубиной 19%. Аномалия находится на отводе. |  | (c)
64247.675 | 0 | -0.052 | -11.64 | -11.692 | -1966 | -1205 | -1338 | 711 | 0 | 5987 | Внутришовный дефект | GWAN |  | 09:40 | 11:43 | 11:21 | 0 | 1255 | 16 | MID | Внутришовный дефект Аномалия находится на отводе. |  | (c)
64251.394 | 3.719 | 3.681 | -7.921 | -7.959 | 172 | 311 | 382 | 172 | 3681 | 5987 |  | CORR | GENE | 03:25 | 03:47 | 03:59 | 154 | 418 | 11 | EXT | Аномалия находится на отводе. | 0.9 | (c)
64259.647 | 0.332 | 0.299 | -10.683 | -10.716 | 1779 | 2041 | 1983 | 1779 | 299 | 5988 |  | CORR | GENE | 07:38 | 08:21 | 08:11 | 91 | 409 | 10 | EXT | Аномалия находится на отводе. | 0.89 | (c)
64260.376 | 1.061 | 0.991 | -9.954 | -10.024 | 197 | 372 | 503 | 197 | 991 | 5988 |  | CORR | GENE | 03:23 | 03:51 | 04:13 | 144 | 612 | 11 | EXT | Аномалия находится на отводе. | 0.9 | (c)
64260.42 | 1.105 | 1.062 | -9.91 | -9.953 | 1788 | 2007 | 1987 | 1788 | 1062 | 5988 |  | CORR | GENE | 07:40 | 08:15 | 08:12 | 95 | 397 | 10 | EXT | Аномалия находится на отводе. | 0.89 | (c)
64260.842 | 1.527 | 1.475 | -9.488 | -9.54 | 1739 | 1987 | 1962 | 1739 | 1475 | 5988 |  | CORR | GENE | 07:32 | 08:12 | 08:08 | 106 | 446 | 10 | EXT | Аномалия находится на отводе. | 0.89 | (c)
64261.095 | 1.78 | 1.728 | -9.235 | -9.287 | 323 | 526 | 508 | 323 | 1728 | 5988 |  | CORR | GENE | 03:43 | 04:16 | 04:13 | 71 | 371 | 9 | EXT | Аномалия находится на отводе. | 0.89 | (c)
64261.393 | 2.078 | 2.066 | -8.937 | -8.949 | 607 | 763 | 725 | 607 | 2066 | 5988 |  | CORR | CIGR | 04:29 | 04:55 | 04:48 | 41 | 236 | 10 | EXT | Аномалия находится на отводе. | 0.89 | (c)
64267.063 | 7.748 | 7.716 | -3.267 | -3.299 | 1167 | 1402 | 1354 | 1167 | 3225 | 5988 |  | CORR | GENE | 05:60 | 06:38 | 06:30 | 74 | 375 | 10 | EXT | Аномалия находится на отводе. | 0.89 | (c)
64267.826 | 8.511 | 8.426 | -2.504 | -2.589 | 574 | 846 | 940 | 574 | 2439 | 5988 |  | CORR | GENE | 04:24 | 05:08 | 05:23 | 150 | 731 | 10 | EXT | Аномалия находится на отводе. | 0.9 | (c)
64269.076 | 9.761 | 9.674 | -1.254 | -1.341 | 698 | 838 | 1008 | 698 | 1215 | 5988 |  | CORR | GENE | 04:44 | 05:07 | 05:34 | 126 | 619 | 13 | EXT | Аномалия находится на отводе. | 0.9 | (c)
64269.432 | 10.117 | 10.033 | -0.898 | -0.982 | 698 | 914 | 1026 | 698 | 847 | 5988 |  | CORR | GENE | 04:44 | 05:19 | 05:37 | 135 | 656 | 10 | EXT | Аномалия находится на отводе. | 0.9 | (c)
64269.894 | 10.579 | 10.504 | -0.436 | -0.511 | 797 | 865 | 1008 | 797 | 416 | 5988 |  | CORR | GENE | 05:00 | 05:11 | 05:34 | 95 | 421 | 13 | EXT | Аномалия находится на отводе. | 0.89 | (c)
64270.239 | 10.924 | 10.879 | -0.091 | -0.136 | 779 | 904 | 998 | 779 | 70 | 5988 |  | CORR | GENE | 04:57 | 05:17 | 05:32 | 66 | 437 | 11 | EXT | Аномалия находится на отводе. | 0.89 | (c)
64360.205 | 0 | -0.025 | -10.335 | -10.36 | -781 | -342 | -191 | 0 |  | 5997 | Нарушение формы кольцевого шва | GWAN |  | 07:44 | 08:55 | 09:19 | 0 | 1179 |  | EXT | Нарушение формы кольцевого шва Аномалия находится на упругопластическом изгибе: R=685 D, максимальное растяжение на 0 час. |  | (c)
64380.54 | 0 | -0.027 | -10.96 | -10.987 | -143 | 26 | 79 | 0 |  | 5999 | Нарушение формы кольцевого шва | GWAN |  | 01:34 | 02:02 | 02:10 | 0 | 443 |  | EXT | Нарушение формы кольцевого шва Аномалия находится на упругопластическом изгибе: R=817 D, максимальное растяжение на 11.9 час. |  | (c)
64380.54 | 0 | -0.029 | -10.96 | -10.989 | -2146 | -1674 | -1718 | 84 |  | 5999 | Нарушение формы кольцевого шва | GWAN |  | 08:11 | 09:27 | 09:20 | 0 | 856 |  | EXT | Нарушение формы кольцевого шва Аномалия находится на упругопластическом изгибе: R=817 D, максимальное растяжение на 11.9 час. |  | (c)
64391.5 | 0 | 0 | -10.81 | -10.81 | -59 | 363 | 276 | 0 | 0 | 6000 |  | GWAN |  | 01:12 | 02:20 | 02:06 | 0 | 669 |  | EXT | Вышлифовка глубиной 11%. |  | (c)
64391.5 | 0 | 0 | -10.81 | -10.81 | 723 | 979 | 966 | 723 | 0 | 6000 |  | GWAN |  | 03:18 | 03:60 | 03:58 | 0 | 487 |  | EXT | Вышлифовка глубиной 13%. |  | (c)
64391.5 | 0 | -0.022 | -10.81 | -10.832 | 1702 | 1922 | 2089 | 0 |  | 6000 | Нарушение формы кольцевого шва | GWAN |  | 05:56 | 06:32 | 06:59 | 0 | 775 |  | EXT | Нарушение формы кольцевого шва |  | (c)
64392.092 | 0.592 | 0.579 | -10.218 | -10.231 | 1850 | 1998 | 1989 | 104 | 579 | 6000 |  | CORR | GENE | 06:20 | 06:44 | 06:43 | 54 | 277 | 12 | EXT |  | 0.89 | (c)
64392.442 | 0.942 | 0.913 | -9.868 | -9.897 | -2206 | -2076 | -2070 | 24 | 913 | 6000 |  | CORR | GENE | 07:25 | 07:47 | 07:47 | 74 | 272 | 14 | EXT |  | 0.89 | (c)
64392.555 | 1.055 | 1.015 | -9.755 | -9.795 | 1425 | 1726 | 1727 | 202 | 1015 | 6000 |  | CORR | GENE | 05:12 | 06:00 | 06:00 | 116 | 603 | 9 | EXT |  | 0.89 | (c)
64393.901 | 2.401 | 2.309 | -8.409 | -8.501 | 1976 | 2003 | 2008 | 190 | 2309 | 6000 |  | CORR | GENE | 06:40 | 06:45 | 06:46 | 370 | 65 | 11 | EXT |  | 0.93 | (c)
64399.969 | 8.469 | 8.283 | -2.341 | -2.527 | -2072 | -2016 | -2006 | 159 | 1653 | 6000 |  | CORR | GENE | 07:47 | 07:56 | 07:58 | 874 | 131 | 11 | EXT |  | 0.96 | (c)
64401.857 | 10.357 | 9.94 | -0.453 | -0.87 | -2217 | -2190 | -2179 | 13 | 116 | 6000 |  | CORR | GENE | 07:24 | 07:28 | 07:30 | 754 | 77 | 10 | EXT |  | 0.95 | (c)
64402.979 | 0.669 | 0.633 | -10.326 | -10.362 | 394 | 545 | 530 | 394 | 633 | 6001 |  | CORR | GENE | 04:08 | 04:32 | 04:30 | 65 | 272 | 10 | EXT |  | 0.89 | (c)
64405.872 | 3.562 | 3.538 | -7.433 | -7.457 | 332 | 442 | 493 | 332 | 3538 | 6001 |  | CORR | GENE | 03:58 | 04:16 | 04:24 | 60 | 322 | 10 | EXT |  | 0.89 | (c)
64407.896 | 5.586 | 4.353 | -5.409 | -6.642 | 1615 | 1746 | 1694 | 1615 | 4353 | 6001 |  | CORR | GENE | 07:25 | 07:46 | 07:38 | 1976 | 158 | 11 | EXT |  | 0.98 | (c)
64411.877 | 9.567 | 9.357 | -1.428 | -1.638 | 1817 | 1922 | 1887 | 1817 | 729 | 6001 |  | CORR | GENE | 07:58 | 08:15 | 08:09 | 909 | 140 | 11 | EXT |  | 0.96 | (c)
64413.451 | 0.146 | 0.085 | -10.889 | -10.95 | 744 | 859 | 930 | 744 | 85 | 6002 |  | CORR | GENE | 06:18 | 06:37 | 06:48 | 86 | 372 | 10 | EXT |  | 0.89 | (c)
64415.288 | 1.983 | 1.924 | -9.052 | -9.111 | 98 | 333 | 259 | 98 | 1924 | 6002 |  | CORR | GENE | 04:34 | 05:12 | 04:60 | 129 | 322 | 10 | EXT |  | 0.9 | (c)
64419.318 | 6.013 | 5.986 | -5.022 | -5.049 | 188 | 388 | 438 | 188 | 4819 | 6002 |  | CORR | GENE | 04:48 | 05:21 | 05:29 | 230 | 500 | 11 | EXT |  | 0.91 | (c)
64419.927 | 6.622 | 6.418 | -4.413 | -4.617 | 464 | 634 | 641 | 464 | 4367 | 6002 |  | CORR | GENE | 05:33 | 06:00 | 06:01 | 250 | 353 | 12 | EXT |  | 0.92 | (c)
64422.781 | 9.476 | 9.454 | -1.559 | -1.581 | -421 | -365 | -359 | 297 | 1542 | 6002 |  | CORR | CIGR | 03:10 | 03:19 | 03:20 | 39 | 124 | 10 | EXT |  | 0.89 | (c)
64469.384 | 11.289 | 10.085 | -0.241 | -1.445 | 2053 | 2135 | 2121 | 42 | 96 | 6006 |  | CORR | GENE | 07:22 | 07:35 | 07:33 | 1349 | 136 | 10 | EXT |  | 0.96 | (c)
64473.184 | 3.559 | 2.704 | -4.951 | -5.806 | -786 | -754 | -744 | 702 | 2704 | 6007 |  | CORR | GENE | 07:32 | 07:37 | 07:39 | 914 | 84 | 10 | EXT |  | 0.96 | (c)
64480.381 | 2.246 | 2.235 | -9.024 | -9.035 | -1626 | -1535 | -1542 | 605 | 2235 | 6008 |  | CORR | CIGR | 06:59 | 07:14 | 07:13 | 27 | 169 | 9 | EXT |  | 0.89 | (c)
64483.115 | 4.98 | 4.937 | -6.29 | -6.333 | -1698 | -1411 | -1472 | 533 | 4937 | 6008 |  | CORR | GENE | 06:48 | 07:34 | 07:24 | 101 | 452 | 10 | EXT |  | 0.89 | (c)
64500.2 | 0 | 0 | -11.385 | -11.385 | 158 | 298 | 287 | 158 | 0 | 6010 |  | GWAN |  | 01:51 | 02:13 | 02:11 | 0 | 258 |  | EXT | Вышлифовка глубиной 12%. |  | (c)
64558.358 | 0.733 | 0.701 | -10.567 | -10.599 | -439 | -346 | -224 | 8 | 701 | 6015 |  | CORR | GENE | 08:01 | 08:16 | 08:36 | 71 | 431 | 11 | EXT |  | 0.89 | (c)
64563.885 | 6.26 | 6.238 | -5.04 | -5.062 | -870 | -791 | -764 | 657 | 5006 | 6015 |  | CORR | GENE | 06:51 | 07:04 | 07:08 | 56 | 213 | 11 | EXT |  | 0.89 | (c)
64567.943 | 10.318 | 10.251 | -0.982 | -1.049 | -2013 | -1884 | -1838 | 1662 | 966 | 6015 |  | CORR | GENE | 03:47 | 04:08 | 04:15 | 83 | 351 | 10 | EXT |  | 0.89 | (c)
64590.967 | 0.627 | 0.61 | -10.413 | -10.43 | -2230 | -2007 | -2071 | 1911 | 610 | 6018 |  | CORR | GENE | 06:30 | 07:06 | 06:56 | 67 | 320 | 13 | EXT |  | 0.89 | (c)
64591.719 | 1.379 | 1.36 | -9.661 | -9.68 | -2108 | -2012 | -1998 | 1889 | 1360 | 6018 |  | CORR | GENE | 06:49 | 07:05 | 07:07 | 98 | 220 | 12 | EXT |  | 0.89 | (c)
64594.131 | 3.791 | 3.747 | -7.249 | -7.293 | 2100 | -2042 | -2065 | 1770 | 3747 | 6018 |  | CORR | GENE | 06:09 | 07:00 | 06:56 | 100 | 591 | 10 | EXT |  | 0.89 | (c)
64598.238 | 7.898 | 7.871 | -3.142 | -3.169 | 1263 | 1364 | 1358 | 1263 | 3000 | 6018 |  | CORR | GENE | 03:54 | 04:10 | 04:09 | 169 | 191 | 10 | EXT |  | 0.9 | (c)
64604.907 | 3.527 | 3.524 | -8.093 | -8.096 | -248 | -155 | -155 | 62 | 3524 | 6019 |  | CORR | CIGR | 00:24 | 00:39 | 00:39 | 46 | 186 | 10 | EXT |  | 0.89 | (c)
64621.862 | 8.862 | 8.836 | -2.383 | -2.409 | 858 | 1097 | 1025 | 858 | 2343 | 6020 |  | CORR | GENE | 07:12 | 07:51 | 07:39 | 66 | 334 | 11 | EXT |  | 0.89 | (c)
64637.691 | 2.021 | 1.912 | -9.414 | -9.523 | 1492 | 1514 | 1521 | 681 | 1912 | 6022 |  | CORR | GENE | 04:09 | 04:13 | 04:14 | 288 | 57 | 10 | EXT |  | 0.92 | (c)
64649.129 | 2.024 | 2 | -9.456 | -9.48 | 828 | 899 | 895 | 828 | 2000 | 6023 |  | CORR | CIGR | 04:42 | 04:53 | 04:52 | 39 | 134 | 10 | EXT | Аномалия находится на упругопластическом изгибе: R=613 D, максимальное растяжение на 6.2 час. | 0.89 | (c)
64650.133 | 3.028 | 2.918 | -8.452 | -8.562 | 1191 | 1608 | 1629 | 163 | 2918 | 6023 |  | CORR | GENE | 05:40 | 06:47 | 06:51 | 185 | 877 | 10 | EXT | Аномалия находится на упругопластическом изгибе: R=722 D, максимальное растяжение на 6.4 час. | 0.9 | (c)
64702.871 | 11.281 | 11.26 | -0.194 | -0.215 | 1155 | 1308 | 1270 | 845 | 164 | 6029 |  | CORR | GENE | 05:43 | 06:08 | 06:02 | 51 | 231 | 13 | EXT | Аномалия находится на отводе. | 0.89 | (c)
64714.163 | 11.098 | 11.076 | -0.397 | -0.419 | -607 | -381 | -367 | 126 | 170 | 6030 |  | CORR | GENE | 04:13 | 04:50 | 04:52 | 249 | 482 | 12 | EXT |  | 0.92 | (c)
64714.917 | 0.357 | 0.34 | -11.243 | -11.26 | -196 | -136 | -150 | 105 | 340 | 6031 |  | CORR | CIGR | 04:28 | 04:38 | 04:36 | 18 | 91 | 13 | EXT |  | 0.89 | (c)
64715.021 | 0.461 | 0.435 | -11.139 | -11.165 | -336 | -242 | -203 | 71 | 435 | 6031 |  | CORR | GENE | 04:06 | 04:21 | 04:27 | 54 | 265 | 12 | EXT |  | 0.89 | (c)
64720.456 | 5.896 | 5.87 | -5.704 | -5.73 | 347 | 517 | 581 | 347 | 5651 | 6031 |  | CORR | GENE | 05:56 | 06:23 | 06:34 | 79 | 467 | 13 | EXT |  | 0.89 | (c)
64739.621 | 1.976 | 1.431 | -9.374 | -9.919 | -1537 | -1516 | -1519 | 693 | 1431 | 6033 |  | CORR | AXGR | 07:52 | 07:55 | 07:55 | 832 | 37 | 10 | EXT |  | 0.95 | (c)
64749.124 | 0.129 | 0.073 | -4.551 | -4.607 | 134 | 232 | 432 | 134 | 73 | 6034 |  | CORR | GENE | 00:32 | 00:48 | 01:21 | 95 | 597 | 14 | EXT |  | 0.89 | (c)
64753.675 | 0 | -0.022 | -11.315 | -11.337 | 1517 | 2209 | -2164 | 0 |  | 6035 | Нарушение формы кольцевого шва | GWAN |  | 01:28 | 03:20 | 03:34 | 0 | 1560 |  | EXT | Нарушение формы кольцевого шва |  | (c)
64753.675 | 0 | -0.037 | -11.315 | -11.352 | -966 | 148 | -153 | 0 |  | 6035 | Нарушение формы кольцевого шва | GWAN |  | 06:47 | 09:47 | 08:59 | 0 | 1625 |  | EXT | Нарушение формы кольцевого шва |  | (c)
64767.566 | 2.576 | 2.533 | -8.754 | -8.797 | 2203 | -2109 | -2066 | 0 | 2533 | 6036 |  | CORR | GENE | 04:20 | 04:44 | 04:51 | 115 | 384 | 10 | EXT |  | 0.89 | (c)
64772.777 | 7.787 | 7.76 | -3.543 | -3.57 | -1300 | -1042 | -1122 | 931 | 3499 | 6036 |  | CORR | GENE | 06:55 | 07:36 | 07:23 | 71 | 356 | 11 | EXT |  | 0.89 | (c)
64808.99 | 0 | -0.025 | -11.3 | -11.325 | -1474 | -919 | -786 | 99 |  | 6040 | Нарушение формы кольцевого шва | GWAN |  | 10:48 | 00:17 | 12:39 | 0 | 1376 |  | EXT | Нарушение формы кольцевого шва Аномалия находится на отводе. |  | (c)
64831.82 | 0 | -0.027 | -10.995 | -11.022 | -1849 | -1425 | -962 | 76 |  | 6042 | Нарушение формы кольцевого шва | GWAN |  | 04:13 | 05:22 | 06:36 | 0 | 1773 |  | EXT | Нарушение формы кольцевого шва Аномалия находится на отводе. |  | (c)
64831.82 | 0 | -0.028 | -10.995 | -11.023 | 278 | 984 | 1009 | 278 |  | 6042 | Нарушение формы кольцевого шва | GWAN |  | 09:56 | 11:50 | 11:54 | 0 | 1462 |  | EXT | Нарушение формы кольцевого шва Аномалия находится на отводе. |  | (c)
64832.339 | 0.519 | 0.436 | -10.476 | -10.559 | -1311 | -939 | -1071 | 830 | 436 | 6042 |  | CORR | GENE | 05:40 | 06:40 | 06:19 | 121 | 481 | 10 | EXT | Аномалия находится на отводе. | 0.89 | (c)
64838.377 | 6.557 | 6.532 | -4.438 | -4.463 | -149 | -66 | -49 | 0 | 4427 | 6042 |  | CORR | CIGR | 08:48 | 09:01 | 09:04 | 36 | 199 | 10 | EXT | Аномалия находится на отводе. | 0.89 | (c)
64934.431 | 0.276 | 0.231 | -11.054 | -11.099 | -2198 | -2088 | -2094 | 33 | 231 | 6051 |  | CORR | CIGR | 04:10 | 04:27 | 04:26 | 45 | 207 | 12 | EXT |  | 0.89 | (c)
64934.472 | 0.317 | 0.297 | -11.013 | -11.033 | -2170 | -2087 | -2096 | 61 | 297 | 6051 |  | CORR | CIGR | 04:14 | 04:27 | 04:26 | 20 | 148 | 11 | EXT |  | 0.89 | (c)
64934.833 | 0.678 | 0.64 | -10.652 | -10.69 | -2219 | -2168 | -2177 | 12 | 640 | 6051 |  | CORR | GENE | 04:06 | 04:14 | 04:13 | 409 | 83 | 10 | EXT |  | 0.93 | (c)
64946.769 | 1.284 | 1.02 | -9.986 | -10.25 | -2205 | -2205 | -2188 | 25 | 1020 | 6052 |  | CORR | AXGR | 03:16 | 03:16 | 03:19 | 924 | 35 | 13 | EXT |  | 0.98 | (c)
64947.354 | 1.869 | 1.828 | -9.401 | -9.442 | -2069 | -1944 | -1969 | 161 | 1828 | 6052 |  | CORR | GENE | 03:38 | 03:58 | 03:54 | 68 | 200 | 10 | EXT |  | 0.89 | (c)
64947.685 | 2.2 | 2.127 | -9.07 | -9.143 | -2075 | -2013 | -1982 | 156 | 2127 | 6052 |  | CORR | GENE | 03:37 | 03:47 | 03:52 | 92 | 185 | 10 | EXT |  | 0.89 | (c)
64948.05 | 2.565 | 1.965 | -8.705 | -9.305 | -2216 | -2169 | -2178 | 15 | 1965 | 6052 |  | CORR | GENE | 03:15 | 03:22 | 03:21 | 860 | 77 | 13 | EXT |  | 0.98 | (c)
64948.243 | 2.758 | 2.743 | -8.512 | -8.527 | -2084 | -2021 | -2030 | 147 | 2743 | 6052 |  | CORR | CIGR | 03:36 | 03:46 | 03:45 | 32 | 108 | 13 | EXT |  | 0.89 | (c)
64949.05 | 3.565 | 3.544 | -7.705 | -7.726 | -2089 | -2027 | -2013 | 141 | 3544 | 6052 |  | CORR | CIGR | 03:35 | 03:45 | 03:47 | 42 | 153 | 12 | EXT |  | 0.89 | (c)
64949.373 | 3.888 | 3.873 | -7.382 | -7.397 | -2121 | -2056 | -2040 | 110 | 3873 | 6052 |  | CORR | CIGR | 03:30 | 03:40 | 03:43 | 39 | 162 | 11 | EXT |  | 0.89 | (c)
64949.873 | 4.388 | 4.304 | -6.882 | -6.966 | -2077 | -1981 | -1997 | 153 | 4304 | 6052 |  | CORR | GENE | 03:37 | 03:52 | 03:50 | 130 | 162 | 11 | EXT |  | 0.9 | (c)
64951.375 | 5.89 | 5.756 | -5.38 | -5.514 | -2151 | -2084 | -2105 | 80 | 5007 | 6052 |  | CORR | GENE | 03:25 | 03:36 | 03:32 | 507 | 92 | 10 | EXT |  | 0.94 | (c)
64951.849 | 6.364 | 6.349 | -4.906 | -4.921 | -2156 | -2012 | -2035 | 74 | 4861 | 6052 |  | CORR | GENE | 03:24 | 03:47 | 03:44 | 60 | 242 | 10 | EXT |  | 0.89 | (c)
64953.119 | 7.634 | 7.619 | -3.636 | -3.651 | -1977 | -1936 | -1935 | 254 | 3618 | 6052 |  | CORR | CIGR | 03:53 | 03:60 | 03:60 | 33 | 84 | 12 | EXT |  | 0.89 | (c)
64969.001 | 0.761 | 0.727 | -10.709 | -10.743 | -822 | -690 | -700 | 578 | 727 | 6054 |  | CORR | GENE | 04:26 | 04:47 | 04:46 | 55 | 243 | 11 | EXT |  | 0.84 | (c)
64976.058 | 7.818 | 7.773 | -3.652 | -3.697 | -1055 | -972 | -916 | 777 | 3617 | 6054 |  | CORR | GENE | 03:48 | 04:02 | 04:11 | 80 | 278 | 12 | EXT |  | 0.85 | (c)
65057.692 | 0.052 | 0.038 | -11.288 | -11.302 | -1256 | -1145 | -1096 | 936 | 38 | 6062 |  | CORR | CIGR | 05:36 | 05:53 | 06:01 | 47 | 319 | 10 | EXT | Аномалия находится на отводе. | 0.89 | (c)
65068.441 | 10.801 | 10.208 | -0.539 | -1.132 | -1622 | -1030 | -1111 | 599 | 0 | 6062 |  | WRIN | GENE | 04:36 | 06:12 | 05:59 | 1417 | 1023 | 3.2 | N/A | Высота гофр: 46 мм (3,2%). Длина волны: 347 мм Аномалия находится на отводе. Аномалия находится вблизи кольцевого сварного шва. |  | (a)
65087.111 | 6.871 | 6.807 | -4.439 | -4.503 | -2161 | -2084 | -1994 | 69 | 4438 | 6064 |  | CORR | GENE | 06:34 | 06:46 | 07:01 | 65 | 335 | 11 | EXT |  | 0.89 | (c)
65087.362 | 7.122 | 6.848 | -4.188 | -4.462 | -1796 | -1769 | -1767 | 434 | 4187 | 6064 |  | CORR | GENE | 07:33 | 07:37 | 07:38 | 275 | 58 | 14 | EXT |  | 0.93 | (c)
65087.426 | 7.186 | 7.141 | -4.124 | -4.169 | -1912 | -1839 | -1788 | 318 | 4124 | 6064 |  | CORR | CIGR | 07:14 | 07:26 | 07:34 | 45 | 248 | 12 | EXT |  | 0.89 | (c)
65087.94 | 7.7 | 7.31 | -3.61 | -4 | -1814 | -1649 | -1727 | 416 | 3544 | 6064 |  | CORR | GENE | 07:30 | 07:57 | 07:44 | 456 | 174 | 15 | EXT |  | 0.96 | (c)
65088.478 | 8.238 | 7.821 | -3.072 | -3.489 | -1582 | -1553 | -1547 | 648 | 2887 | 6064 |  | CORR | GENE | 08:07 | 08:12 | 08:13 | 602 | 71 | 12 | EXT |  | 0.96 | (c)
65089.086 | 8.846 | 8.432 | -2.464 | -2.878 | -1468 | -1346 | -1393 | 762 | 2129 | 6064 |  | CORR | GENE | 08:26 | 08:46 | 08:38 | 749 | 151 | 13 | EXT |  | 0.97 | (c)
65090.556 | 10.316 | 10.092 | -0.994 | -1.218 | -1953 | -1881 | -1857 | 278 | 851 | 6064 |  | CORR | GENE | 07:08 | 07:19 | 07:23 | 367 | 191 | 9 | EXT |  | 0.92 | (c)
65098.709 | 7.159 | 7.145 | -4.176 | -4.19 | -600 | -531 | -528 | 456 | 4160 | 6065 |  | CORR | CIGR | 07:56 | 08:08 | 08:08 | 30 | 144 | 9 | EXT |  | 0.89 | (c)
65109.155 | 6.27 | 6.154 | -4.83 | -4.946 | -2144 | -1989 | -1977 | 87 | 4830 | 6066 |  | CORR | GENE | 05:50 | 06:15 | 06:17 | 116 | 334 | 10 | EXT |  | 0.89 | (c)
65123.889 | 9.904 | 9.881 | -1.436 | -1.459 | 1491 | 1548 | 1588 | 545 | 1418 | 6067 |  | CORR | CIGR | 06:28 | 06:37 | 06:44 | 41 | 194 | 12 | EXT |  | 0.89 | (c)
65136.67 | 11.345 | 11.318 | -0.125 | -0.152 | -2221 | -2157 | -2077 | 9 | 114 | 6068 |  | CORR | CIGR | 04:36 | 04:47 | 04:60 | 38 | 289 | 9 | EXT |  | 0.89 | (c)
65195.364 | 3.689 | 3.676 | -6.776 | -6.789 | -2169 | -1977 | -2015 | 61 | 3676 | 6074 |  | CORR | GENE | 03:21 | 03:52 | 03:45 | 78 | 308 | 10 | EXT | Аномалия находится на отводе. | 0.89 | (c)
65209.722 | 7.582 | 7.523 | -2.493 | -2.552 | 1299 | 2006 | 1741 | 47 | 2461 | 6075 |  | CORR | GENE | 03:42 | 05:36 | 04:53 | 91 | 884 | 10 | EXT |  | 0.89 | (c)
65210.284 | 8.144 | 8.08 | -1.931 | -1.995 | 1448 | 1975 | 1804 | 70 | 1899 | 6075 |  | CORR | GENE | 04:06 | 05:31 | 05:04 | 96 | 713 | 11 | EXT |  | 0.89 | (c)
65210.805 | 8.665 | 8.583 | -1.41 | -1.492 | 1383 | 1833 | 1739 | 136 | 1366 | 6075 |  | CORR | GENE | 03:56 | 05:08 | 04:53 | 126 | 712 | 12 | EXT |  | 0.9 | (c)
65211.322 | 9.182 | 9.085 | -0.893 | -0.99 | 1458 | 1897 | 1805 | 79 | 852 | 6075 |  | CORR | GENE | 04:08 | 05:19 | 05:04 | 138 | 694 | 14 | EXT |  | 0.9 | (c)
65211.51 | 9.37 | 9.349 | -0.705 | -0.726 | 87 | 331 | 365 | 87 | 651 | 6075 |  | CORR | GENE | 00:27 | 01:06 | 01:11 | 75 | 555 | 10 | EXT |  | 0.89 | (c)
65211.864 | 9.724 | 9.635 | -0.351 | -0.44 | 1368 | 1817 | 1756 | 87 | 332 | 6075 |  | CORR | GENE | 03:53 | 05:06 | 04:56 | 108 | 776 | 11 | EXT |  | 0.89 | (c)
65246.005 | 11.36 | 11.34 | -0.08 | -0.1 | -2147 | -1902 | -1929 | 83 | 20 | 6078 |  | CORR | GENE | 07:17 | 07:56 | 07:52 | 80 | 436 | 10 | EXT |  | 0.89 | (c)
65246.127 | 0.042 | 0.019 | -11.248 | -11.271 | 1291 | 1618 | 1639 | 244 | 19 | 6079 |  | CORR | CIGR | 02:34 | 03:27 | 03:30 | 44 | 696 | 11 | EXT |  | 0.89 | (c)
65246.14 | 0.055 | 0.03 | -11.235 | -11.26 | -1142 | -875 | -907 | 672 | 30 | 6079 |  | CORR | CIGR | 08:01 | 08:44 | 08:39 | 40 | 470 | 10 | EXT |  | 0.89 | (c)
65246.27 | 0.185 | 0.101 | -11.105 | -11.189 | 1201 | 1910 | 1633 | 164 | 101 | 6079 |  | CORR | GENE | 02:19 | 04:14 | 03:29 | 144 | 866 | 12 | EXT |  | 0.9 | (c)
65247.986 | 1.901 | 1.886 | -9.389 | -9.404 | -790 | -732 | -728 | 666 | 1886 | 6079 |  | CORR | CIGR | 08:58 | 09:07 | 09:08 | 35 | 124 | 11 | EXT |  | 0.89 | (c)
65277.938 | 9.298 | 9.268 | -1.882 | -1.912 | 1769 | 1905 | 1917 | 166 | 1849 | 6081 |  | CORR | GENE | 02:36 | 02:58 | 02:60 | 63 | 295 | 11 | EXT |  | 0.89 | (c)
65278.398 | 9.758 | 9.688 | -1.422 | -1.492 | 1517 | 1723 | 1837 | 73 | 1378 | 6081 |  | CORR | GENE | 01:55 | 02:29 | 02:47 | 114 | 640 | 10 | EXT |  | 0.89 | (c)
65278.717 | 10.077 | 8.219 | -1.103 | -2.961 | 386 | 1072 | 841 | 386 | 657 | 6081 |  | GOUG | GENE | 10:53 | 00:44 | 12:06 | 2304 | 909 | 11 | EXT | Зона задиров. |  | (c)
65289.586 | 9.766 | 9.741 | -1.729 | -1.754 | -1018 | -891 | -932 | 845 | 1698 | 6082 |  | CORR | GENE | 11:34 | 11:55 | 11:48 | 56 | 173 | 10 | EXT |  | 0.89 | (c)
65360.349 | 1.399 | 1.136 | -10.021 | -10.284 | -38 | -19 | -24 | 11 | 1136 | 6090 |  | LWAN | AXGR | 08:56 | 08:59 | 08:58 | 566 | 27 |  | INT | Эквивалент потери металла 10%. Аномалия находится на отводе. |  | (c)
65361.082 | 2.132 | 2.037 | -9.288 | -9.383 | -39 | -28 | -29 | 18 | 2037 | 6090 |  | LWAN | AXGR | 08:56 | 08:58 | 08:58 | 284 | 21 |  | INT | Эквивалент потери металла 11%. Аномалия находится на отводе. |  | (c)
65364.278 | 5.328 | 5.15 | -6.092 | -6.27 | -54 | -41 | -44 | 34 | 5150 | 6090 |  | LWAN | AXGR | 08:54 | 08:56 | 08:55 | 454 | 20 |  | INT | Эквивалент потери металла 11%. Аномалия находится на отводе. |  | (c)
65367.454 | 8.504 | 8.416 | -2.916 | -3.004 | -100 | -72 | -69 | 39 | 2828 | 6090 |  | LWAN | GENE | 08:46 | 08:51 | 08:51 | 176 | 60 |  | INT | Эквивалент потери металла 16%. Аномалия находится на отводе. |  | (c)
65368.5 | 9.55 | 9.039 | -1.87 | -2.381 | -96 | -74 | -49 | 3 | 1790 | 6090 |  | LWAN | GENE | 08:47 | 08:50 | 08:54 | 591 | 93 |  | INT | Эквивалент потери металла 13%. Аномалия находится на отводе. |  | (c)
65369.695 | 10.745 | 10.099 | -0.675 | -1.321 | -106 | -43 | -51 | 0 | 216 | 6090 |  | LWAN | GENE | 08:45 | 08:55 | 08:54 | 1105 | 110 |  | INT | Эквивалент потери металла 16%. Аномалия находится на отводе. |  | (c)
65454.784 | 6.954 | 6.88 | -4.411 | -4.485 | 1006 | 1199 | 1135 | 966 | 4318 | 6098 |  | CORR | GENE | 05:30 | 06:02 | 05:51 | 167 | 259 | 10 | EXT | Аномалия находится на отводе. | 0.9 | (c)
65456.381 | 8.551 | 8.527 | -2.814 | -2.838 | 1022 | 1274 | 1209 | 835 | 2767 | 6098 |  | CORR | GENE | 05:33 | 06:14 | 06:03 | 71 | 374 | 10 | EXT | Аномалия находится на отводе. | 0.89 | (c)
65456.883 | 9.053 | 9.016 | -2.312 | -2.349 | 570 | 672 | 744 | 570 | 2297 | 6098 |  | CORR | GENE | 04:20 | 04:36 | 04:48 | 52 | 349 | 10 | EXT | Аномалия находится на отводе. | 0.89 | (c)
65457.302 | 9.472 | 9.456 | -1.893 | -1.909 | 551 | 682 | 680 | 551 | 1869 | 6098 |  | CORR | CIGR | 04:17 | 04:38 | 04:38 | 40 | 258 | 11 | EXT | Аномалия находится на отводе. | 0.89 | (c)
65546.921 | 0.211 | 0.101 | -11.014 | -11.124 | 2152 | 2163 | 2164 | 55 | 101 | 6110 |  | CORR | AXGR | 04:20 | 04:22 | 04:22 | 237 | 24 | 11 | EXT |  | 0.91 | (c)
65548.12 | 1.41 | 1.403 | -9.815 | -9.822 | 614 | 697 | 688 | 614 | 1403 | 6110 |  | CORR | CIGR | 00:12 | 00:25 | 00:24 | 39 | 149 | 10 | EXT |  | 0.89 | (c)
65557.458 | 10.748 | 10.595 | -0.477 | -0.63 | -2109 | -2093 | -2093 | 121 | 283 | 6110 |  | CORR | AXGR | 04:52 | 04:55 | 04:55 | 347 | 32 | 10 | EXT |  | 0.92 | (c)
65569.2 | 0 | -0.009 | -2.545 | -2.554 | 2181 | -2204 | -1908 | 0 |  | 6112 | Нарушение формы кольцевого шва | GWAN |  | 06:29 | 06:42 | 07:29 | 0 | 744 |  | EXT | Нарушение формы кольцевого шва |  | (c)
65585.175 | 3.41 | 3.345 | -7.595 | -7.66 | 1194 | 1294 | 1437 | 550 | 3345 | 6114 |  | CORR | GENE | 05:10 | 05:27 | 05:50 | 82 | 486 | 10 | EXT |  | 0.89 | (c)
65710.02 | 4.465 | 4.452 | -6.59 | -6.603 | 1165 | 1203 | 1221 | 953 | 4452 | 6125 |  | CORR | CIGR | 04:46 | 04:52 | 04:55 | 31 | 112 | 10 | EXT |  | 0.89 | (c)
65710.859 | 5.304 | 5.288 | -5.751 | -5.767 | 1116 | 1175 | 1185 | 977 | 5288 | 6125 |  | CORR | CIGR | 04:38 | 04:48 | 04:49 | 41 | 137 | 10 | EXT |  | 0.89 | (c)
65712.709 | 7.154 | 7.128 | -3.901 | -3.927 | 1636 | 1745 | 1742 | 383 | 3882 | 6125 |  | CORR | CIGR | 06:02 | 06:20 | 06:19 | 45 | 211 | 12 | EXT |  | 0.89 | (c)
65712.831 | 7.276 | 7.248 | -3.779 | -3.807 | 1599 | 1700 | 1704 | 421 | 3746 | 6125 |  | CORR | GENE | 05:56 | 06:12 | 06:13 | 61 | 210 | 10 | EXT |  | 0.89 | (c)
65713.194 | 7.639 | 7.615 | -3.416 | -3.44 | 2072 | 2150 | 2137 | 28 | 3400 | 6125 |  | CORR | CIGR | 07:12 | 07:25 | 07:23 | 40 | 130 | 10 | EXT |  | 0.89 | (c)
65713.215 | 7.66 | 7.612 | -3.395 | -3.443 | 1450 | 1694 | 1618 | 445 | 3336 | 6125 |  | CORR | GENE | 05:32 | 06:11 | 05:59 | 107 | 335 | 12 | EXT |  | 0.89 | (c)
65740.223 | 1.298 | 1.091 | -9.907 | -10.114 | -468 | -420 | -405 | 342 | 1091 | 6128 |  | CORR | GENE | 01:22 | 01:29 | 01:32 | 392 | 126 | 22 | EXT |  | 0.99 | (c)
65760.631 | 10.501 | 10.487 | -0.639 | -0.653 | -964 | -897 | -902 | 839 | 620 | 6129 |  | CORR | CIGR | 06:36 | 06:47 | 06:46 | 33 | 125 | 13 | EXT | Аномалия находится на упругопластическом изгибе: R=435 D, максимальное растяжение на 6.4 час. | 0.89 | (c)
65761.024 | 10.894 | 10.881 | -0.246 | -0.259 | -1089 | -1027 | -1029 | 968 | 231 | 6129 |  | CORR | CIGR | 06:16 | 06:26 | 06:26 | 28 | 120 | 11 | EXT | Аномалия находится на упругопластическом изгибе: R=450 D, максимальное растяжение на 6.4 час. | 0.89 | (c)
65763.271 | 2.001 | 1.885 | -9.284 | -9.4 | -2098 | -2060 | -2079 | 132 | 1885 | 6130 |  | CORR | AXGR | 03:55 | 04:01 | 03:58 | 118 | 38 | 14 | EXT | Аномалия находится на упругопластическом изгибе: R=640 D, максимальное растяжение на 6.4 час. | 0.9 | (c)
65766.881 | 5.611 | 5.47 | -5.674 | -5.815 | -1138 | -1038 | -836 | 534 | 5470 | 6130 |  | CORR | GENE | 06:30 | 06:46 | 07:18 | 179 | 604 | 10 | EXT |  | 0.9 | (c)
65769.663 | 8.393 | 8.332 | -2.892 | -2.953 | -1626 | -1554 | -1485 | 604 | 2866 | 6130 |  | CORR | GENE | 05:11 | 05:22 | 05:33 | 87 | 282 | 10 | EXT |  | 0.89 | (c)
65769.668 | 8.398 | 8.359 | -2.887 | -2.926 | -884 | -692 | -706 | 527 | 2845 | 6130 |  | CORR | GENE | 07:10 | 07:41 | 07:39 | 81 | 357 | 11 | EXT |  | 0.89 | (c)
65771.034 | 9.764 | 9.668 | -1.521 | -1.617 | -2228 | -2200 | -2201 | 3 | 979 | 6130 |  | CORR | GENE | 03:34 | 03:38 | 03:38 | 638 | 54 | 10 | EXT |  | 0.95 | (c)
65773.66 | 1.105 | 1.04 | -9.01 | -9.075 | -1646 | -1304 | -1348 | 1051 | 1040 | 6131 |  | CORR | GENE | 02:18 | 03:13 | 03:06 | 85 | 595 | 10 | EXT |  | 0.89 | (c)
65774.488 | 1.933 | 1.856 | -8.182 | -8.259 | 276 | 291 | 288 | 276 | 1856 | 6131 |  | CORR | AXGR | 07:28 | 07:30 | 07:30 | 186 | 23 | 11 | EXT |  | 0.91 | (c)
65785.407 | 2.737 | 2.725 | -8.463 | -8.475 | -1089 | -1057 | -1053 | 1017 | 2725 | 6132 |  | CORR | CIGR | 03:58 | 04:03 | 04:04 | 25 | 72 | 12 | EXT |  | 0.89 | (c)
65788.644 | 5.974 | 5.956 | -5.226 | -5.244 | -1132 | -1050 | -1057 | 983 | 5204 | 6132 |  | CORR | CIGR | 03:51 | 04:04 | 04:03 | 40 | 148 | 10 | EXT |  | 0.89 | (c)
65804.199 | 10.329 | 10.305 | -0.081 | -0.105 | -629 | -433 | -344 | 60 | 7 | 6133 |  | CORR | GENE | 04:09 | 04:41 | 04:55 | 98 | 568 | 12 | EXT |  | 0.85 | (c)
65809.449 | 5.169 | 4.525 | -6.226 | -6.87 | 1362 | 1586 | 1659 | 274 | 4525 | 6134 |  | DENT | GENE | 05:05 | 05:41 | 05:53 | 821 | 595 | 1.1 | N/A | Глубина вмятины: 16 мм (1,1%). Линейка: 82 см в (453 см; 05:41 ч:мин) |  | (c)
65817.881 | 2.206 | 2.176 | -8.874 | -8.904 | -2201 | -1985 | -2025 | 29 | 2176 | 6135 |  | CORR | GENE | 06:20 | 06:55 | 06:49 | 74 | 352 | 11 | EXT |  | 0.89 | (c)
65837.896 | 0.066 | 0.029 | -11.419 | -11.456 | 1303 | 1480 | 1487 | 559 | 29 | 6137 |  | CORR | GENE | 06:14 | 06:42 | 06:43 | 78 | 368 | 11 | EXT |  | 0.89 | (c)
65838.079 | 0.249 | 0.172 | -11.236 | -11.313 | 821 | 843 | 840 | 821 | 172 | 6137 |  | CORR | AXGR | 04:56 | 04:59 | 04:59 | 250 | 38 | 12 | EXT |  | 0.92 | (c)
65839.341 | 1.511 | 1.407 | -9.974 | -10.078 | 590 | 652 | 632 | 590 | 1407 | 6137 |  | CORR | GENE | 04:19 | 04:29 | 04:25 | 184 | 84 | 11 | EXT |  | 0.9 | (c)
65841.932 | 4.102 | 3.634 | -7.383 | -7.851 | 667 | 668 | 735 | 667 | 3634 | 6137 |  | CORR | GENE | 04:31 | 04:31 | 04:42 | 1218 | 136 | 10 | EXT |  | 0.96 | (c)
65843.179 | 5.349 | 5.314 | -6.136 | -6.171 | 594 | 772 | 715 | 594 | 5314 | 6137 |  | CORR | GENE | 04:19 | 04:48 | 04:39 | 49 | 241 | 9 | EXT |  | 0.89 | (c)
65843.637 | 5.807 | 5.787 | -5.678 | -5.698 | 496 | 600 | 652 | 496 | 5638 | 6137 |  | CORR | GENE | 04:03 | 04:20 | 04:29 | 60 | 312 | 11 | EXT |  | 0.89 | (c)
65847.36 | 9.53 | 9.496 | -1.955 | -1.989 | 587 | 644 | 689 | 587 | 1871 | 6137 |  | CORR | GENE | 04:18 | 04:27 | 04:35 | 118 | 204 | 11 | EXT |  | 0.89 | (c)
65849.099 | 11.269 | 11.136 | -0.216 | -0.349 | 642 | 645 | 663 | 642 | 182 | 6137 |  | CORR | AXGR | 04:27 | 04:28 | 04:30 | 167 | 43 | 10 | EXT |  | 0.9 | (c)
65872.703 | 1.498 | 1.485 | -9.027 | -9.04 | -1996 | -1936 | -1914 | 235 | 1485 | 6140 |  | CORR | CIGR | 06:39 | 06:49 | 06:52 | 35 | 162 | 10 | EXT |  | 0.89 | (c)
65881.58 | 10.375 | 10.114 | -0.15 | -0.411 | 1616 | 1642 | 1647 | 553 | 68 | 6140 |  | CORR | GENE | 04:22 | 04:26 | 04:27 | 343 | 62 | 10 | EXT |  | 0.92 | (c)
65918.749 | 4.609 | 4.557 | -6.186 | -6.238 | -1987 | -1732 | -1829 | 244 | 4557 | 6144 |  | CORR | GENE | 06:09 | 06:50 | 06:34 | 64 | 316 | 10 | EXT |  | 0.89 | (c)
65997.298 | 7.368 | 7.176 | -4.107 | -4.299 | 163 | 186 | 194 | 163 | 4029 | 6152 |  | CORR | GENE | 03:17 | 03:20 | 03:22 | 270 | 62 | 11 | EXT | Аномалия находится на отводе. | 0.92 | (c)
66005.88 | 4.475 | 4.41 | -6.84 | -6.905 | 1086 | 1991 | 1664 | 0 | 4410 | 6153 |  | CORR | GENE | 04:41 | 07:07 | 06:14 | 195 | 1155 | 11 | EXT |  | 0.91 | (c)
66006.811 | 5.406 | 5.371 | -5.909 | -5.944 | 1999 | 2069 | 2073 | 83 | 5371 | 6153 |  | CORR | CIGR | 07:08 | 07:19 | 07:20 | 39 | 149 | 10 | EXT |  | 0.89 | (c)
66007.981 | 6.576 | 6.525 | -4.739 | -4.79 | 1293 | 1387 | 1429 | 666 | 4739 | 6153 |  | CORR | GENE | 05:14 | 05:29 | 05:36 | 51 | 272 | 10 | EXT |  | 0.89 | (c)
66008.749 | 7.344 | 7.29 | -3.971 | -4.025 | 1986 | 2081 | 2104 | 9 | 3969 | 6153 |  | CORR | GENE | 07:06 | 07:21 | 07:25 | 56 | 236 | 10 | EXT |  | 0.89 | (c)
66013.074 | 0.354 | 0.2 | -9.996 | -10.15 | 868 | 1076 | 1074 | 868 | 200 | 6154 |  | CORR | GENE | 07:11 | 07:45 | 07:44 | 254 | 410 | 13 | EXT |  | 0.92 | (c)
66014.224 | 1.504 | 1.488 | -8.846 | -8.862 | -18 | 72 | 77 | 0 | 1488 | 6154 |  | CORR | CIGR | 04:48 | 05:03 | 05:04 | 43 | 190 | 10 | EXT |  | 0.89 | (c)
66014.316 | 1.596 | 1.554 | -8.754 | -8.796 | 526 | 600 | 594 | 526 | 1554 | 6154 |  | CORR | CIGR | 06:16 | 06:28 | 06:27 | 45 | 136 | 10 | EXT |  | 0.89 | (c)
66014.432 | 1.712 | 1.696 | -8.638 | -8.654 | 277 | 430 | 388 | 277 | 1696 | 6154 |  | CORR | CIGR | 05:36 | 06:01 | 05:54 | 33 | 223 | 11 | EXT |  | 0.89 | (c)
66014.561 | 1.841 | 1.81 | -8.509 | -8.54 | 538 | 612 | 681 | 538 | 1810 | 6154 |  | CORR | CIGR | 06:18 | 06:30 | 06:41 | 46 | 285 | 11 | EXT |  | 0.89 | (c)
66015.519 | 2.799 | 2.756 | -7.551 | -7.594 | 555 | 637 | 886 | 555 | 2756 | 6154 |  | CORR | GENE | 06:21 | 06:34 | 07:14 | 87 | 660 | 13 | EXT |  | 0.89 | (c)
66016.291 | 3.571 | 3.483 | -6.779 | -6.867 | 798 | 833 | 817 | 798 | 3483 | 6154 |  | CORR | AXGR | 06:60 | 07:05 | 07:03 | 231 | 37 | 10 | EXT |  | 0.91 | (c)
66017.535 | 4.815 | 4.805 | -5.535 | -5.545 | 364 | 408 | 431 | 364 | 4805 | 6154 |  | CORR | CIGR | 05:50 | 05:57 | 06:01 | 26 | 135 | 9 | EXT |  | 0.89 | (c)
66018.173 | 5.453 | 5.436 | -4.897 | -4.914 | 550 | 788 | 712 | 550 | 4878 | 6154 |  | CORR | CIGR | 06:20 | 06:58 | 06:46 | 36 | 323 | 15 | EXT |  | 0.89 | (c)
66018.297 | 5.577 | 5.527 | -4.773 | -4.823 | 650 | 790 | 743 | 650 | 4762 | 6154 |  | CORR | GENE | 06:36 | 06:59 | 06:51 | 61 | 185 | 10 | EXT |  | 0.89 | (c)
66027.408 | 4.338 | 3.678 | -7.147 | -7.807 | 1887 | 2042 | 2033 | 1887 | 3678 | 6155 |  | CORR | GENE | 07:53 | 08:18 | 08:17 | 788 | 293 | 13 | EXT | Аномалия находится на отводе. | 0.98 | (c)
66029.626 | 6.556 | 6.4 | -4.929 | -5.085 | 1790 | 2051 | 1992 | 1790 | 4442 | 6155 |  | CORR | GENE | 07:38 | 08:20 | 08:10 | 643 | 403 | 12 | EXT | Аномалия находится на отводе. | 0.96 | (c)
66029.735 | 6.665 | 6.221 | -4.82 | -5.264 | 37 | 45 | 60 | 37 | 4417 | 6155 |  | CORR | AXGR | 02:55 | 02:56 | 02:59 | 847 | 46 | 10 | EXT | Аномалия находится на отводе. | 0.95 | (c)
66034.774 | 0.219 | 0.159 | -11.096 | -11.156 | 1073 | 1123 | 1164 | 976 | 159 | 6156 |  | CORR | GENE | 04:07 | 04:15 | 04:22 | 77 | 182 | 10 | EXT |  | 0.89 | (c)
66034.81 | 0.255 | 0.176 | -11.06 | -11.139 | 1296 | 1334 | 1315 | 896 | 176 | 6156 |  | CORR | AXGR | 04:43 | 04:49 | 04:46 | 323 | 38 | 10 | EXT |  | 0.92 | (c)
66035.552 | 0.997 | 0.67 | -10.318 | -10.645 | 1066 | 1115 | 1121 | 1054 | 670 | 6156 |  | CORR | GENE | 04:06 | 04:14 | 04:15 | 709 | 110 | 11 | EXT |  | 0.96 | (c)
66037.242 | 2.687 | 2.507 | -8.628 | -8.808 | 990 | 1023 | 1028 | 990 | 2507 | 6156 |  | CORR | GENE | 03:54 | 03:59 | 03:60 | 455 | 75 | 10 | EXT |  | 0.93 | (c)
66043.263 | 8.708 | 8.595 | -2.607 | -2.72 | 1892 | 2019 | 2094 | 0 | 2588 | 6156 |  | CORR | GENE | 06:19 | 06:40 | 06:52 | 132 | 403 | 13 | EXT |  | 0.9 | (c)
66043.957 | 9.402 | 9.378 | -1.913 | -1.937 | -2095 | -1776 | -1872 | 136 | 1866 | 6156 |  | CORR | GENE | 07:36 | 08:27 | 08:12 | 71 | 446 | 13 | EXT |  | 0.89 | (c)
66044.949 | 10.394 | 10.37 | -0.921 | -0.945 | 1945 | 2144 | 2075 | 25 | 880 | 6156 |  | CORR | GENE | 06:28 | 07:00 | 06:49 | 65 | 260 | 10 | EXT |  | 0.89 | (c)
66045.406 | 10.851 | 10.827 | -0.464 | -0.488 | 1460 | 1568 | 1595 | 500 | 432 | 6156 |  | CORR | GENE | 05:10 | 05:27 | 05:31 | 56 | 270 | 9 | EXT |  | 0.89 | (c)
66045.716 | 11.161 | 11.149 | -0.154 | -0.166 | 1487 | 1633 | 1623 | 471 | 121 | 6156 |  | CORR | CIGR | 05:14 | 05:38 | 05:36 | 45 | 272 | 10 | EXT |  | 0.89 | (c)
66045.745 | 11.19 | 11.159 | -0.125 | -0.156 | 1970 | 2062 | -2228 | 0 | 98 | 6156 |  | CORR | GENE | 06:32 | 06:47 | 07:14 | 58 | 527 | 10 | EXT |  | 0.89 | (c)
66045.995 | 0.125 | 0.12 | -10.74 | -10.745 | -1987 | -1929 | -1919 | 244 | 120 | 6157 |  | CORR | CIGR | 04:04 | 04:13 | 04:15 | 31 | 136 | 12 | EXT |  | 0.89 | (c)
66047.655 | 1.785 | 1.771 | -9.08 | -9.094 | 2068 | 2137 | 2130 | 39 | 1771 | 6157 |  | CORR | CIGR | 02:58 | 03:10 | 03:08 | 46 | 123 | 9 | EXT |  | 0.89 | (c)
66048.819 | 2.949 | 2.929 | -7.916 | -7.936 | -1490 | -1297 | -1264 | 741 | 2929 | 6157 |  | CORR | GENE | 05:24 | 05:55 | 06:01 | 64 | 451 | 11 | EXT |  | 0.89 | (c)
66055.617 | 9.747 | 9.718 | -1.118 | -1.147 | 1942 | 2103 | 2066 | 41 | 1087 | 6157 |  | CORR | GENE | 02:38 | 03:04 | 02:58 | 60 | 248 | 10 | EXT |  | 0.89 | (c)
66056.564 | 10.694 | 10.691 | -0.171 | -0.174 | -2223 | -2216 | -2136 | 8 | 123 | 6157 |  | CORR | GENE | 03:26 | 03:27 | 03:40 | 51 | 174 | 13 | EXT |  | 0.89 | (c)
66057.095 | 0.36 | 0.336 | -11.015 | -11.039 | -1599 | -1404 | -1432 | 631 | 336 | 6158 |  | CORR | GENE | 07:52 | 08:23 | 08:19 | 66 | 335 | 10 | EXT |  | 0.89 | (c)
66058.27 | 1.535 | 1.511 | -9.84 | -9.864 | -1461 | -1339 | -1349 | 770 | 1511 | 6158 |  | CORR | GENE | 08:14 | 08:34 | 08:32 | 87 | 224 | 11 | EXT |  | 0.89 | (c)
66060.02 | 3.285 | 3.256 | -8.09 | -8.119 | -1543 | -1443 | -1423 | 688 | 3256 | 6158 |  | CORR | GENE | 08:01 | 08:17 | 08:20 | 58 | 238 | 10 | EXT |  | 0.89 | (c)
66062.047 | 5.312 | 5.287 | -6.063 | -6.088 | 900 | 1103 | 1114 | 900 | 5287 | 6158 |  | CORR | GENE | 02:35 | 03:08 | 03:10 | 71 | 428 | 12 | EXT |  | 0.89 | (c)
66068.409 | 0.299 | 0.234 | -10.416 | -10.481 | 1825 | 2029 | -2189 | 1742 | 234 | 6159 |  | CORR | GENE | 05:32 | 06:05 | 06:44 | 327 | 894 | 11 | EXT |  | 0.93 | (c)
66077.59 | 9.48 | 9.465 | -1.235 | -1.25 | 1657 | 1699 | 1704 | 1657 | 1221 | 6159 |  | CORR | CIGR | 05:05 | 05:11 | 05:12 | 29 | 93 | 10 | EXT |  | 0.89 | (c)
66077.836 | 9.726 | 9.706 | -0.989 | -1.009 | 2196 | -2113 | -2175 | 2085 | 989 | 6159 |  | CORR | CIGR | 06:32 | 06:56 | 06:46 | 20 | 180 | 11 | EXT |  | 0.89 | (c)
66080.317 | 1.492 | 1.456 | -9.583 | -9.619 | 1711 | 1826 | 1868 | 1711 | 1456 | 6160 |  | CORR | GENE | 06:17 | 06:36 | 06:43 | 53 | 315 | 11 | EXT |  | 0.89 | (c)
66090.078 | 0.178 | 0.133 | -10.287 | -10.332 | 1283 | 1602 | 1560 | 1283 | 133 | 6161 |  | CORR | GENE | 04:10 | 05:01 | 04:54 | 86 | 554 | 14 | EXT |  | 0.89 | (c)
66092.904 | 3.004 | 2.919 | -7.461 | -7.546 | 1069 | 1339 | 1365 | 1069 | 2919 | 6161 |  | CORR | GENE | 03:35 | 04:19 | 04:23 | 108 | 592 | 9 | EXT |  | 0.89 | (c)
66105.728 | 5.363 | 5.348 | -2.967 | -2.982 | 2216 | -2129 | -2159 | 0 | 2942 | 6162 |  | CORR | CIGR | 03:54 | 04:13 | 04:08 | 40 | 173 | 12 | EXT |  | 0.89 | (c)
66110.122 | 1.427 | 0.736 | -9.953 | -10.644 | 2062 | 2128 | 2125 | 43 | 736 | 6163 |  | CORR | GENE | 04:33 | 04:44 | 04:43 | 2176 | 126 | 12 | EXT |  | 0.99 | (c)
66114.238 | 5.543 | 4.991 | -5.837 | -6.389 | 2018 | 2086 | 2073 | 103 | 4991 | 6163 |  | CORR | GENE | 04:26 | 04:37 | 04:35 | 653 | 110 | 10 | EXT |  | 0.95 | (c)
66115.292 | 6.597 | 6.566 | -4.783 | -4.814 | 1968 | 2021 | 2036 | 127 | 4783 | 6163 |  | CORR | CIGR | 04:18 | 04:27 | 04:29 | 31 | 136 | 10 | EXT |  | 0.89 | (c)
66117.883 | 9.188 | 9.177 | -2.192 | -2.203 | 2038 | 2109 | 2107 | 56 | 2179 | 6163 |  | CORR | CIGR | 04:29 | 04:41 | 04:40 | 24 | 137 | 12 | EXT |  | 0.89 | (c)
66118.519 | 9.824 | 9.729 | -1.556 | -1.651 | 2215 | 2215 | -2196 | 0 | 1214 | 6163 |  | CORR | GENE | 04:58 | 04:58 | 05:06 | 437 | 101 | 11 | EXT |  | 0.94 | (c)
66119.088 | 10.393 | 10.358 | -0.987 | -1.022 | 2227 | -2178 | -2172 | 0 | 987 | 6163 |  | CORR | CIGR | 04:60 | 05:09 | 05:10 | 35 | 124 | 14 | EXT |  | 0.89 | (c)
66123.833 | 3.758 | 3.704 | -7.342 | -7.396 | 844 | 1050 | 1084 | 844 | 3704 | 6164 |  | CORR | GENE | 04:07 | 04:40 | 04:46 | 75 | 478 | 12 | EXT |  | 0.89 | (c)
66125.499 | 5.424 | 5.402 | -5.676 | -5.698 | 1725 | 1888 | 1887 | 182 | 5402 | 6164 |  | CORR | CIGR | 06:29 | 06:56 | 06:55 | 46 | 324 | 11 | EXT |  | 0.89 | (c)
66127.391 | 7.316 | 7.269 | -3.784 | -3.831 | 912 | 1071 | 1054 | 912 | 3781 | 6164 |  | CORR | GENE | 04:18 | 04:44 | 04:41 | 50 | 285 | 10 | EXT |  | 0.89 | (c)
66129.856 | 9.781 | 9.771 | -1.319 | -1.329 | 896 | 964 | 1020 | 896 | 1295 | 6164 |  | CORR | CIGR | 04:16 | 04:26 | 04:36 | 34 | 248 | 11 | EXT | Аномалия находится на упругопластическом изгибе: R=895 D, максимальное растяжение на 10.1 час. | 0.89 | (c)
66130.184 | 10.109 | 10.045 | -0.991 | -1.055 | 1547 | 1681 | 1837 | 103 | 910 | 6164 |  | CORR | GENE | 06:01 | 06:22 | 06:47 | 145 | 580 | 10 | EXT | Аномалия находится на упругопластическом изгибе: R=871 D, максимальное растяжение на 10.2 час. | 0.9 | (c)
66130.215 | 10.14 | 10.079 | -0.96 | -1.021 | 817 | 983 | 1005 | 817 | 917 | 6164 |  | CORR | GENE | 04:03 | 04:29 | 04:33 | 104 | 377 | 10 | EXT | Аномалия находится на упругопластическом изгибе: R=871 D, максимальное растяжение на 10.2 час. | 0.89 | (c)
66130.625 | 10.55 | 10.476 | -0.55 | -0.624 | 858 | 1069 | 1086 | 858 | 407 | 6164 |  | CORR | GENE | 04:09 | 04:43 | 04:46 | 217 | 457 | 12 | EXT | Аномалия находится на упругопластическом изгибе: R=830 D, максимальное растяжение на 10.3 час. | 0.91 | (c)
66130.799 | 10.724 | 9.901 | -0.376 | -1.199 | 1352 | 1401 | 1399 | 784 | 180 | 6164 |  | CORR | GENE | 05:29 | 05:37 | 05:37 | 1019 | 94 | 10 | EXT | Аномалия находится на упругопластическом изгибе: R=830 D, максимальное растяжение на 10.3 час. | 0.96 | (c)
66131.066 | 10.991 | 10.949 | -0.109 | -0.151 | 1773 | 1905 | 1943 | 117 | 87 | 6164 |  | CORR | GENE | 06:37 | 06:58 | 07:05 | 64 | 340 | 13 | EXT | Аномалия находится на упругопластическом изгибе: R=810 D, максимальное растяжение на 10.3 час. | 0.89 | (c)
66136.554 | 5.379 | 5.359 | -5.671 | -5.691 | 1639 | 1756 | 1738 | 393 | 5359 | 6165 |  | CORR | CIGR | 07:24 | 07:43 | 07:40 | 35 | 198 | 10 | EXT | Аномалия находится на упругопластическом изгибе: R=640 D, максимальное растяжение на 11 час. | 0.89 | (c)
66164.611 | 0.071 | 0.027 | -11.339 | -11.383 | 1181 | 1474 | 1428 | 555 | 27 | 6168 |  | CORR | GENE | 04:29 | 05:16 | 05:09 | 60 | 494 | 10 | EXT | Аномалия находится на упругопластическом изгибе: R=539 D, максимальное растяжение на 12 час. | 0.89 | (c)
66165.085 | 0.545 | 0.228 | -10.865 | -11.182 | 1963 | 2095 | 2064 | 65 | 228 | 6168 |  | CORR | GENE | 06:35 | 06:56 | 06:52 | 1227 | 202 | 10 | EXT | Аномалия находится на упругопластическом изгибе: R=616 D, максимальное растяжение на 12 час. | 0.96 | (c)
66165.488 | 0.948 | 0.915 | -10.462 | -10.495 | 1273 | 1526 | 1487 | 529 | 915 | 6168 |  | CORR | GENE | 04:44 | 05:25 | 05:18 | 66 | 428 | 11 | EXT | Аномалия находится на упругопластическом изгибе: R=663 D, максимальное растяжение на 11.9 час. | 0.89 | (c)
66166.265 | 1.725 | 1.631 | -9.685 | -9.779 | 1906 | 2041 | 2080 | 0 | 1631 | 6168 |  | CORR | GENE | 06:26 | 06:48 | 06:54 | 95 | 347 | 10 | EXT | Аномалия находится на упругопластическом изгибе: R=850 D, максимальное растяжение на 11.9 час. | 0.89 | (c)
66167.023 | 2.483 | 2.439 | -8.927 | -8.971 | 1811 | 1908 | 1977 | 88 | 2439 | 6168 |  | CORR | GENE | 06:11 | 06:26 | 06:37 | 80 | 332 | 11 | EXT |  | 0.89 | (c)
66167.342 | 2.802 | 2.758 | -8.608 | -8.652 | 1918 | 2170 | 2073 | 2 | 2758 | 6168 |  | CORR | GENE | 06:28 | 07:09 | 06:53 | 81 | 310 | 10 | EXT |  | 0.89 | (c)
66167.45 | 2.91 | 2.835 | -8.5 | -8.575 | 1063 | 1223 | 1336 | 622 | 2835 | 6168 |  | CORR | GENE | 04:10 | 04:36 | 04:54 | 110 | 545 | 10 | EXT |  | 0.89 | (c)
66167.488 | 2.948 | 2.905 | -8.462 | -8.505 | 2031 | 2134 | 2194 | 0 | 2905 | 6168 |  | CORR | GENE | 06:46 | 07:03 | 07:12 | 86 | 326 | 10 | EXT |  | 0.89 | (c)
66168.146 | 3.606 | 3.557 | -7.804 | -7.853 | 1968 | 2091 | 2203 | 0 | 3557 | 6168 |  | CORR | GENE | 06:36 | 06:56 | 07:14 | 80 | 470 | 11 | EXT |  | 0.89 | (c)
66169.689 | 5.149 | 5.124 | -6.261 | -6.286 | 1930 | 2041 | 2036 | 89 | 5124 | 6168 |  | CORR | CIGR | 06:30 | 06:48 | 06:47 | 44 | 211 | 12 | EXT |  | 0.89 | (c)
66175.703 | 11.163 | 11.142 | -0.247 | -0.268 | 1773 | 1985 | 1961 | 82 | 201 | 6168 |  | CORR | GENE | 06:04 | 06:39 | 06:35 | 67 | 376 | 10 | EXT |  | 0.89 | (c)
66176.089 | 0.139 | 0.105 | -11.151 | -11.185 | -2215 | -2113 | -2085 | 15 | 105 | 6169 |  | CORR | CIGR | 06:38 | 06:55 | 06:59 | 46 | 260 | 15 | EXT |  | 0.89 | (c)
66182.656 | 6.706 | 6.684 | -4.584 | -4.606 | 947 | 1112 | 1113 | 947 | 4561 | 6169 |  | CORR | CIGR | 03:08 | 03:35 | 03:35 | 45 | 330 | 11 | EXT |  | 0.89 | (c)
66184.353 | 8.403 | 8.355 | -2.887 | -2.935 | -2079 | -2016 | -1961 | 151 | 2859 | 6169 |  | CORR | GENE | 06:60 | 07:10 | 07:19 | 76 | 236 | 13 | EXT |  | 0.89 | (c)
66184.575 | 8.625 | 8.562 | -2.665 | -2.728 | 2221 | -2170 | -2098 | 0 | 2647 | 6169 |  | CORR | GENE | 06:34 | 06:45 | 06:57 | 81 | 285 | 12 | EXT |  | 0.89 | (c)
66184.7 | 8.75 | 8.718 | -2.54 | -2.572 | -2091 | -1959 | -1899 | 139 | 2516 | 6169 |  | CORR | GENE | 06:58 | 07:19 | 07:29 | 56 | 384 | 13 | EXT |  | 0.89 | (c)
66184.935 | 8.985 | 8.959 | -2.305 | -2.331 | -2004 | -1877 | -1899 | 226 | 2290 | 6169 |  | CORR | CIGR | 07:12 | 07:33 | 07:29 | 41 | 210 | 11 | EXT |  | 0.89 | (c)
66185.729 | 9.779 | 9.339 | -1.511 | -1.951 | -1876 | -1839 | -1799 | 355 | 1142 | 6169 |  | CORR | GENE | 07:33 | 07:39 | 07:45 | 809 | 154 | 10 | EXT |  | 0.95 | (c)
66188.835 | 1.595 | 1.504 | -9.82 | -9.911 | -2151 | -2002 | -1863 | 80 | 1504 | 6170 |  | CORR | GENE | 05:03 | 05:27 | 05:50 | 115 | 576 | 12 | EXT |  | 0.9 | (c)
66191.079 | 3.839 | 3.8 | -7.576 | -7.615 | -1552 | -1263 | -1304 | 678 | 3800 | 6170 |  | CORR | GENE | 06:40 | 07:27 | 07:20 | 237 | 496 | 10 | EXT |  | 0.91 | (c)
66192.672 | 5.432 | 5.39 | -5.983 | -6.025 | 1955 | 2056 | 2054 | 78 | 5390 | 6170 |  | CORR | GENE | 04:06 | 04:22 | 04:22 | 51 | 198 | 10 | EXT |  | 0.89 | (c)
66193.621 | 6.381 | 6.291 | -5.034 | -5.124 | -1847 | -1433 | -1494 | 383 | 4967 | 6170 |  | CORR | GENE | 05:52 | 06:59 | 06:49 | 157 | 706 | 10 | EXT |  | 0.9 | (c)
66194.815 | 7.575 | 7.54 | -3.84 | -3.875 | 1918 | 1980 | 1986 | 177 | 3820 | 6170 |  | CORR | GENE | 03:60 | 04:10 | 04:11 | 55 | 136 | 10 | EXT |  | 0.89 | (c)
66195.061 | 7.821 | 7.769 | -3.594 | -3.646 | -1581 | -1393 | -1367 | 650 | 3568 | 6170 |  | CORR | GENE | 06:35 | 07:06 | 07:10 | 78 | 428 | 10 | EXT |  | 0.89 | (c)
66195.379 | 8.139 | 8.073 | -3.276 | -3.342 | -1539 | -1337 | -1298 | 691 | 3241 | 6170 |  | CORR | GENE | 06:42 | 07:15 | 07:21 | 101 | 483 | 13 | EXT |  | 0.89 | (c)
66197.787 | 10.547 | 10.504 | -0.868 | -0.911 | -1638 | -1553 | -1558 | 592 | 866 | 6170 |  | CORR | CIGR | 06:26 | 06:40 | 06:39 | 45 | 161 | 10 | EXT |  | 0.89 | (c)
66205.873 | 7.218 | 7.193 | -1.172 | -1.197 | 1777 | 1907 | 1907 | 1777 | 1137 | 6171 |  | CORR | GENE | 03:07 | 03:28 | 03:28 | 60 | 259 | 10 | EXT |  | 0.89 | (c)
66207.205 | 0.16 | 0.117 | -10.985 | -11.028 | -1380 | -1196 | -1153 | 926 | 117 | 6172 |  | CORR | GENE | 03:11 | 03:41 | 03:48 | 85 | 454 | 10 | EXT | Аномалия находится на отводе. | 0.89 | (c)
66214.449 | 7.404 | 7.326 | -3.741 | -3.819 | -345 | -279 | -227 | 109 | 3723 | 6172 |  | CORR | GENE | 05:58 | 06:09 | 06:17 | 96 | 236 | 10 | EXT | Аномалия находится на отводе. | 0.89 | (c)
66218.19 | 0 | -0.037 | -11.56 | -11.597 | -1860 | -1178 | -1392 | 924 |  | 6173 | Нарушение формы кольцевого шва | GWAN |  | 07:05 | 08:56 | 08:21 | 0 | 937 |  | EXT | Нарушение формы кольцевого шва Аномалия находится на отводе. |  | (c)
66226.178 | 7.988 | 7.78 | -3.572 | -3.78 | 1477 | 1501 | 1508 | 1477 | 3423 | 6173 |  | CORR | GENE | 04:04 | 04:08 | 04:09 | 357 | 62 | 10 | EXT | Аномалия находится на отводе. | 0.93 | (c)
66226.675 | 8.485 | 8.353 | -3.075 | -3.207 | -1683 | -1638 | -1621 | 1559 | 2379 | 6173 |  | CORR | GENE | 07:34 | 07:41 | 07:44 | 828 | 124 | 10 | EXT | Аномалия находится на отводе. | 0.95 | (c)
66228.966 | 10.776 | 10.734 | -0.784 | -0.826 | 1497 | 1538 | 1565 | 1497 | 449 | 6173 |  | CORR | GENE | 04:07 | 04:14 | 04:18 | 377 | 135 | 15 | EXT | Аномалия находится на отводе. | 0.95 | (c)
66256.71 | 4.15 | 4.137 | -7.195 | -7.208 | -1643 | -1601 | -1597 | 1552 | 4137 | 6176 |  | GOUG | CIGR | 08:01 | 08:08 | 08:08 | 25 | 91 | 11 | EXT | Аномалия находится на отводе. Задир. |  | (c)
66278.479 | 3.439 | 3.386 | -7.856 | -7.909 | 816 | 938 | 915 | 816 | 3386 | 6178 |  | CORR | GENE | 08:19 | 08:38 | 08:35 | 77 | 197 | 10 | EXT | Аномалия находится на отводе. | 0.89 | (c)
66319.878 | 10.688 | 10.524 | -0.412 | -0.576 | 1289 | 1345 | 1333 | 853 | 189 | 6181 | Дефект проката | MIAN | GENE | 04:20 | 04:29 | 04:27 | 387 | 89 |  | EXT | Дефект проката Эквивалент потери металла 12%. |  | (c)
66340.514 | 9.074 | 9.048 | -1.446 | -1.472 | 2113 | 2175 | 2180 | 0 | 1429 | 6183 |  | CORR | CIGR | 06:40 | 06:50 | 06:51 | 43 | 135 | 11 | EXT |  | 0.89 | (c)
66360.75 | 7.29 | 7.269 | -4.235 | -4.256 | -2163 | -2005 | -1954 | 68 | 4187 | 6185 |  | CORR | GENE | 06:06 | 06:32 | 06:40 | 69 | 416 | 11 | EXT |  | 0.89 | (c)
66383.792 | 7.307 | 7.292 | -4.058 | -4.073 | -1155 | -1039 | -1049 | 944 | 4038 | 6187 |  | CORR | CIGR | 06:36 | 06:55 | 06:54 | 35 | 211 | 11 | EXT |  | 0.89 | (c)
66388.043 | 0.193 | 0.157 | -11.242 | -11.278 | 1325 | 1382 | 1437 | 681 | 157 | 6188 |  | CORR | GENE | 05:25 | 05:34 | 05:43 | 53 | 225 | 10 | EXT |  | 0.89 | (c)
66388.785 | 0.935 | 0.883 | -10.5 | -10.552 | 1089 | 1683 | 1424 | 471 | 883 | 6188 |  | CORR | GENE | 04:47 | 06:23 | 05:41 | 211 | 670 | 11 | EXT |  | 0.91 | (c)
66389.887 | 2.037 | 1.978 | -9.398 | -9.457 | 1263 | 1788 | 1593 | 308 | 1978 | 6188 |  | CORR | GENE | 05:15 | 06:40 | 06:08 | 197 | 660 | 10 | EXT |  | 0.9 | (c)
66399.285 | 0 | -0.006 | -10.81 | -10.816 | 1996 | 2153 | -2067 | 0 |  | 6189 | Нарушение формы кольцевого шва | GWAN |  | 03:16 | 03:41 | 04:20 | 0 | 796 |  | EXT | Нарушение формы кольцевого шва |  | (c)
66399.285 | 0 | -0.018 | -10.81 | -10.828 | -1002 | -804 | -857 | 713 |  | 6189 | Нарушение формы кольцевого шва | GWAN |  | 07:12 | 07:44 | 07:35 | 0 | 290 |  | EXT | Нарушение формы кольцевого шва |  | (c)
66399.285 | 0 | -0.025 | -10.81 | -10.835 | -246 | -47 | 359 | 0 |  | 6189 | Нарушение формы кольцевого шва | GWAN |  | 09:14 | 09:46 | 10:52 | 0 | 1212 |  | EXT | Нарушение формы кольцевого шва |  | (c)
66441.443 | 10.388 | 10.166 | -0.807 | -1.029 | 1392 | 1631 | 1756 | 1392 | 479 | 6192 |  | CORR | GENE | 04:53 | 05:31 | 05:52 | 550 | 727 | 10 | EXT |  | 0.94 | (c)
66449.959 | 7.709 | 7.677 | -3.661 | -3.693 | -325 | -175 | -201 | 77 | 3645 | 6193 |  | CORR | GENE | 06:40 | 07:04 | 06:60 | 48 | 248 | 10 | EXT |  | 0.89 | (c)
66452.646 | 10.396 | 10.335 | -0.974 | -1.035 | -1012 | -955 | -804 | 597 | 964 | 6193 |  | CORR | GENE | 04:49 | 04:58 | 05:22 | 71 | 414 | 13 | EXT |  | 0.89 | (c)
66453.062 | 10.812 | 10.798 | -0.558 | -0.572 | -963 | -885 | -811 | 659 | 536 | 6193 |  | CORR | CIGR | 04:57 | 05:09 | 05:21 | 36 | 304 | 12 | EXT |  | 0.89 | (c)
66454.041 | 0.421 | 0.281 | -11.024 | -11.164 | 794 | 827 | 832 | 794 | 281 | 6194 |  | CORR | GENE | 07:11 | 07:17 | 07:17 | 328 | 75 | 10 | EXT |  | 0.92 | (c)
66455.601 | 1.981 | 1.371 | -9.464 | -10.074 | 48 | 173 | 133 | 48 | 1371 | 6194 |  | CORR | GENE | 05:11 | 05:31 | 05:25 | 717 | 170 | 11 | EXT |  | 0.96 | (c)
66456.583 | 2.963 | 2.293 | -8.482 | -9.152 | 56 | 231 | 161 | 56 | 2293 | 6194 |  | CORR | GENE | 05:12 | 05:40 | 05:29 | 991 | 211 | 9 | EXT |  | 0.95 | (c)
66464.982 | 11.362 | 11.334 | -0.083 | -0.111 | 256 | 504 | 567 | 256 | 33 | 6194 |  | CORR | GENE | 05:44 | 06:24 | 06:35 | 78 | 623 | 10 | EXT |  | 0.89 | (c)
66466.005 | 0.94 | 0.928 | -10.41 | -10.422 | 1462 | 1549 | 1538 | 1462 | 928 | 6195 |  | CORR | CIGR | 06:12 | 06:26 | 06:24 | 27 | 153 | 13 | EXT |  | 0.89 | (c)
66517.689 | 7.944 | 7.917 | -3.211 | -3.238 | 1438 | 1595 | 1594 | 482 | 3171 | 6200 |  | CORR | GENE | 06:49 | 07:15 | 07:14 | 67 | 311 | 12 | EXT |  | 0.89 | (c)
66543.301 | 0.786 | 0.688 | -10.674 | -10.772 | 87 | 234 | 319 | 87 | 688 | 6203 |  | CORR | GENE | 03:42 | 04:06 | 04:20 | 161 | 464 | 10 | EXT |  | 0.9 | (c)
66545.133 | 2.618 | 2.603 | -8.842 | -8.857 | -337 | -279 | -263 | 190 | 2603 | 6203 |  | CORR | CIGR | 02:34 | 02:43 | 02:46 | 19 | 147 | 12 | EXT |  | 0.89 | (c)
66545.167 | 2.652 | 2.581 | -8.808 | -8.879 | 72 | 219 | 213 | 72 | 2581 | 6203 |  | CORR | GENE | 03:40 | 04:04 | 04:03 | 327 | 283 | 9 | EXT |  | 0.92 | (c)
66545.735 | 3.22 | 3.181 | -8.24 | -8.279 | 45 | 231 | 189 | 45 | 3181 | 6203 |  | CORR | GENE | 03:36 | 04:06 | 03:59 | 82 | 287 | 10 | EXT |  | 0.89 | (c)
66551.131 | 8.616 | 8.587 | -2.844 | -2.873 | 919 | 1039 | 1047 | 919 | 2823 | 6203 |  | CORR | GENE | 05:57 | 06:16 | 06:18 | 50 | 257 | 10 | EXT |  | 0.89 | (c)
66551.415 | 8.9 | 8.822 | -2.56 | -2.638 | 829 | 1121 | 1176 | 829 | 2496 | 6203 |  | CORR | GENE | 05:42 | 06:29 | 06:38 | 142 | 693 | 11 | EXT |  | 0.9 | (c)
66553.724 | 11.209 | 11.189 | -0.251 | -0.271 | 1173 | 1316 | 1338 | 1173 | 189 | 6203 |  | CORR | GENE | 06:38 | 07:01 | 07:04 | 82 | 330 | 10 | EXT |  | 0.89 | (c)
66553.806 | 11.291 | 11.271 | -0.169 | -0.189 | 1626 | 1688 | 1750 | 1626 | 149 | 6203 |  | CORR | CIGR | 07:51 | 08:01 | 08:11 | 40 | 247 | 9 | EXT |  | 0.89 | (c)
66553.87 | 11.355 | 11.289 | -0.105 | -0.171 | 432 | 703 | 924 | 432 | 20 | 6203 |  | CORR | GENE | 04:38 | 05:22 | 05:58 | 151 | 985 | 12 | EXT |  | 0.9 | (c)
66557.997 | 4.022 | 3.954 | -7.423 | -7.491 | -1391 | -1334 | -1292 | 1193 | 3954 | 6204 |  | CORR | GENE | 05:22 | 05:32 | 05:38 | 90 | 198 | 10 | EXT |  | 0.89 | (c)
66580.661 | 3.896 | 3.461 | -7.584 | -8.019 | -1480 | -1367 | -1325 | 750 | 3461 | 6206 |  | CORR | GENE | 05:51 | 06:10 | 06:16 | 568 | 310 | 10 | EXT |  | 0.94 | (c)
66584.621 | 7.856 | 7.845 | -3.624 | -3.635 | -1621 | -1223 | -1346 | 610 | 3415 | 6206 |  | CORR | GENE | 05:29 | 06:33 | 06:13 | 220 | 549 | 11 | EXT |  | 0.91 | (c)
66587.296 | 10.531 | 10.274 | -0.949 | -1.206 | -1154 | -1143 | -1129 | 1076 | 578 | 6206 |  | CORR | GENE | 06:44 | 06:46 | 06:48 | 628 | 50 | 10 | EXT |  | 0.95 | (c)
66593.231 | 4.986 | 4.936 | -6.414 | -6.464 | 1065 | 1473 | 1366 | 563 | 4936 | 6207 |  | CORR | GENE | 05:25 | 06:31 | 06:14 | 144 | 603 | 10 | EXT |  | 0.9 | (c)
66594.665 | 6.42 | 6.412 | -4.98 | -4.988 | 1071 | 1182 | 1326 | 650 | 4938 | 6207 |  | CORR | GENE | 05:26 | 05:44 | 06:07 | 50 | 509 | 10 | EXT |  | 0.89 | (c)
66594.918 | 6.673 | 6.661 | -4.727 | -4.739 | 985 | 1318 | 1196 | 822 | 4708 | 6207 |  | CORR | CIGR | 05:12 | 06:06 | 05:46 | 31 | 424 | 10 | EXT |  | 0.89 | (c)
66598.932 | 10.687 | 10.673 | -0.713 | -0.727 | 1449 | 1515 | 1516 | 647 | 700 | 6207 |  | CORR | CIGR | 06:27 | 06:38 | 06:38 | 27 | 134 | 11 | EXT |  | 0.89 | (c)
66599.553 | 11.308 | 11.22 | -0.092 | -0.18 | 927 | 1075 | 1230 | 697 | 53 | 6207 |  | CORR | GENE | 05:03 | 05:27 | 05:52 | 127 | 607 | 15 | EXT |  | 0.9 | (c)
66618.836 | 8.666 | 8.642 | -2.884 | -2.908 | 920 | 971 | 975 | 920 | 2877 | 6209 |  | CORR | CIGR | 11:38 | 11:46 | 11:47 | 31 | 111 | 10 | EXT | Аномалия находится на отводе. | 0.84 | (c)
66637.901 | 4.526 | 4.497 | -6.559 | -6.588 | -1268 | -1165 | -1155 | 962 | 4497 | 6211 |  | CORR | CIGR | 06:07 | 06:24 | 06:26 | 39 | 226 | 10 | EXT | Аномалия находится на отводе. | 0.89 | (c)
66641.914 | 8.539 | 8.198 | -2.546 | -2.887 | -630 | -509 | -549 | 467 | 2399 | 6211 |  | CORR | GENE | 07:50 | 08:10 | 08:04 | 488 | 163 | 13 | EXT | Аномалия находится на отводе. | 0.95 | (c)
66643.341 | 9.966 | 9.767 | -1.119 | -1.318 | -598 | -588 | -518 | 438 | 690 | 6211 |  | CORR | GENE | 07:56 | 07:57 | 08:09 | 628 | 160 | 10 | EXT | Аномалия находится на отводе. | 0.95 | (c)
66643.722 | 10.347 | 10.308 | -0.738 | -0.777 | -441 | -298 | -299 | 157 | 710 | 6211 |  | CORR | GENE | 08:21 | 08:44 | 08:44 | 67 | 284 | 10 | EXT | Аномалия находится на отводе. | 0.89 | (c)
66643.929 | 10.554 | 10.438 | -0.531 | -0.647 | -570 | -369 | -396 | 221 | 479 | 6211 |  | CORR | GENE | 08:00 | 08:33 | 08:28 | 168 | 348 | 11 | EXT | Аномалия находится на отводе. | 0.9 | (c)
66645.389 | 0.929 | 0.828 | -9.711 | -9.812 | -632 | -622 | -548 | 464 | 828 | 6212 |  | CORR | GENE | 07:23 | 07:25 | 07:37 | 857 | 169 | 13 | EXT |  | 0.98 | (c)
66694.971 | 8.651 | 8.599 | -2.129 | -2.181 | -1634 | -1014 | -1150 | 596 | 2026 | 6218 |  | CORR | GENE | 04:53 | 06:33 | 06:11 | 155 | 968 | 14 | EXT | Аномалия находится на отводе. | 0.91 | (c)
66695.269 | 8.949 | 8.912 | -1.831 | -1.868 | -1567 | -1451 | -1437 | 664 | 1798 | 6218 |  | CORR | GENE | 05:04 | 05:23 | 05:25 | 70 | 260 | 10 | EXT | Аномалия находится на отводе. | 0.89 | (c)
66696.351 | 10.031 | 9.993 | -0.749 | -0.787 | -1389 | -1232 | -1213 | 842 | 725 | 6218 |  | CORR | GENE | 05:33 | 05:58 | 06:01 | 62 | 352 | 13 | EXT | Аномалия находится на отводе. | 0.89 | (c)
66706.696 | 9.596 | 9.576 | -1.454 | -1.474 | 1280 | 1828 | 1595 | 320 | 1348 | 6219 |  | CORR | GENE | 04:10 | 05:38 | 05:01 | 126 | 630 | 13 | EXT |  | 0.9 | (c)
66707.31 | 10.21 | 10.198 | -0.84 | -0.852 | 1416 | 1610 | 1591 | 465 | 788 | 6219 |  | CORR | GENE | 04:32 | 05:03 | 05:00 | 64 | 349 | 12 | EXT |  | 0.89 | (c)
66709.073 | 0.923 | 0.906 | -10.372 | -10.389 | 1215 | 1274 | 1274 | 896 | 906 | 6220 |  | CORR | CIGR | 05:51 | 06:00 | 06:00 | 30 | 120 | 11 | EXT |  | 0.89 | (c)
66710.01 | 1.86 | 1.83 | -9.435 | -9.465 | 1116 | 1277 | 1317 | 712 | 1830 | 6220 |  | CORR | GENE | 05:35 | 06:01 | 06:07 | 49 | 402 | 10 | EXT |  | 0.89 | (c)
66714.527 | 6.377 | 6.339 | -4.918 | -4.956 | 405 | 523 | 523 | 405 | 4855 | 6220 |  | CORR | GENE | 03:40 | 03:59 | 03:59 | 101 | 236 | 10 | EXT |  | 0.89 | (c)
66727.157 | 7.712 | 7.694 | -3.483 | -3.501 | -839 | -654 | -672 | 505 | 3466 | 6221 |  | CORR | CIGR | 06:52 | 07:22 | 07:19 | 35 | 334 | 13 | EXT | Аномалия находится на отводе. | 0.89 | (c)
66727.2 | 7.755 | 7.725 | -3.44 | -3.47 | -1011 | -874 | -918 | 825 | 3419 | 6221 |  | CORR | GENE | 06:24 | 06:46 | 06:39 | 51 | 186 | 10 | EXT | Аномалия находится на отводе. | 0.89 | (c)
66729.666 | 10.221 | 10.221 | -0.974 | -0.974 | -889 | -820 | -833 | 777 | 955 | 6221 |  | CORR | CIGR | 06:44 | 06:55 | 06:53 | 19 | 112 | 10 | EXT | Аномалия находится на отводе. | 0.89 | (c)
66730.607 | 11.162 | 11.144 | -0.033 | -0.051 | -798 | -747 | -735 | 671 | 22 | 6221 |  | CORR | CIGR | 06:59 | 07:07 | 07:09 | 29 | 127 | 11 | EXT | Аномалия находится на отводе. | 0.89 | (c)
66739.071 | 8.431 | 8.308 | -3.064 | -3.187 | -23 | -15 | -8 | 0 | 2867 | 6222 |  | LWAN | AXGR | 08:56 | 08:58 | 08:59 | 320 | 31 |  | EXT | Эквивалент потери металла 14%. Аномалия находится на отводе. |  | (c)
66742.277 | 0.142 | 0.126 | -11.338 | -11.354 | 1086 | 1219 | 1274 | 1086 | 126 | 6223 |  | CORR | GENE | 05:58 | 06:20 | 06:29 | 56 | 376 | 13 | EXT | Аномалия находится на отводе. | 0.89 | (c)
66746.338 | 4.203 | 4.19 | -7.277 | -7.29 | 639 | 703 | 701 | 639 | 4190 | 6223 |  | CORR | CIGR | 04:46 | 04:56 | 04:56 | 29 | 124 | 11 | EXT | Аномалия находится на отводе. | 0.89 | (c)
66746.377 | 4.242 | 4.226 | -7.238 | -7.254 | 675 | 727 | 758 | 675 | 4226 | 6223 |  | CORR | CIGR | 04:52 | 05:00 | 05:05 | 29 | 165 | 10 | EXT | Аномалия находится на отводе. | 0.89 | (c)
66768.697 | 4.127 | 4.029 | -7.363 | -7.461 | -1389 | -1264 | -1281 | 1172 | 4029 | 6225 |  | CORR | GENE | 05:50 | 06:11 | 06:08 | 197 | 217 | 10 | EXT |  | 0.9 | (c)
66772.669 | 8.099 | 8.083 | -3.391 | -3.407 | -567 | -487 | -494 | 421 | 3373 | 6225 |  | CORR | CIGR | 08:03 | 08:16 | 08:15 | 34 | 146 | 10 | EXT |  | 0.89 | (c)
66807.141 | 9.181 | 9.16 | -1.639 | -1.66 | 1361 | 1521 | 1553 | 485 | 1620 | 6228 |  | CORR | CIGR | 06:32 | 06:58 | 07:03 | 40 | 384 | 11 | EXT |  | 0.89 | (c)
66807.602 | 9.642 | 9.632 | -1.178 | -1.188 | 825 | 984 | 939 | 825 | 1124 | 6228 |  | CORR | GENE | 05:06 | 05:31 | 05:24 | 64 | 227 | 10 | EXT |  | 0.89 | (c)
66811.563 | 0.898 | 0.875 | -7.292 | -7.315 | -727 | -543 | -616 | 504 | 875 | 6230 |  | CORR | CIGR | 08:12 | 08:42 | 08:30 | 40 | 223 | 10 | EXT |  | 0.89 | (c)
66815.564 | 4.899 | 4.866 | -3.291 | -3.324 | 2173 | -2190 | -2152 | 0 | 3268 | 6230 |  | CORR | GENE | 03:60 | 04:16 | 04:22 | 56 | 273 | 10 | EXT |  | 0.89 | (c)
66818.974 | 0.119 | 0.047 | -11.086 | -11.158 | 1750 | -1963 | 2146 | 0 | 47 | 6231 |  | CORR | GENE | 04:49 | 06:50 | 05:53 | 78 | 792 | 10 | EXT |  | 0.89 | (c)
66830.096 | 0.036 | 0.02 | -11.444 | -11.46 | 1134 | 1209 | 1231 | 903 | 20 | 6232 |  | CORR | CIGR | 02:51 | 03:03 | 03:06 | 33 | 194 | 14 | EXT |  | 0.89 | (c)
66830.484 | 0.424 | 0.401 | -11.056 | -11.079 | -1806 | -1632 | -1499 | 424 | 401 | 6232 |  | CORR | GENE | 06:56 | 07:24 | 07:46 | 74 | 615 | 10 | EXT |  | 0.89 | (c)
66841.782 | 0.242 | 0.218 | -11.233 | -11.257 | 1041 | 1181 | 1183 | 905 | 218 | 6233 |  | CORR | GENE | 05:38 | 06:00 | 06:01 | 61 | 285 | 14 | EXT | Аномалия находится на отводе. | 0.89 | (c)
66841.977 | 0.437 | 0.428 | -11.038 | -11.047 | 1156 | 1273 | 1247 | 893 | 428 | 6233 |  | CORR | CIGR | 05:56 | 06:15 | 06:11 | 29 | 182 | 9 | EXT | Аномалия находится на отводе. | 0.89 | (c)
66842.586 | 1.046 | 1.017 | -10.429 | -10.458 | 998 | 1120 | 1126 | 977 | 1017 | 6233 |  | CORR | CIGR | 05:31 | 05:51 | 05:52 | 47 | 255 | 9 | EXT | Аномалия находится на отводе. | 0.89 | (c)
66864.772 | 0.247 | 0.076 | -7.043 | -7.214 | -1896 | -1606 | -1606 | 334 | 76 | 6235 |  | DENT | GENE | 05:15 | 06:02 | 06:02 | 320 | 581 | 1.2 | N/A | Глубина вмятины: 17 мм (1,2%). Линейка: 32 см в (8 см; 06:02 ч:мин) Аномалия находится вблизи кольцевого сварного шва. |  | (c)
66897.885 | 0 | -0.04 | -11.275 | -11.315 | -1898 | -906 | -1229 | 333 |  | 6239 | Нарушение формы кольцевого шва | GWAN |  | 09:52 | 00:32 | 11:40 | 0 | 1338 |  | EXT | Нарушение формы кольцевого шва Аномалия находится на отводе. |  | (c)
66926.924 | 7.024 | 6.982 | -3.976 | -4.018 | -1336 | -1193 | -1194 | 895 | 3973 | 6241 |  | CORR | CIGR | 05:54 | 06:17 | 06:17 | 45 | 285 | 10 | EXT | Аномалия находится на отводе. | 0.89 | (c)
66959.376 | 6.356 | 6.326 | -3.389 | -3.419 | -2009 | -1943 | -1888 | 221 | 3372 | 6244 |  | CORR | CIGR | 05:49 | 06:00 | 06:09 | 47 | 243 | 11 | EXT |  | 0.89 | (c)
66966.737 | 3.972 | 3.942 | -7.178 | -7.208 | 1420 | 1512 | 1581 | 487 | 3942 | 6245 |  | CORR | GENE | 06:23 | 06:38 | 06:49 | 65 | 324 | 15 | EXT |  | 0.89 | (c)
66967.415 | 4.65 | 4.613 | -6.5 | -6.537 | 1575 | 1621 | 1751 | 303 | 4613 | 6245 |  | CORR | GENE | 06:48 | 06:56 | 07:17 | 68 | 353 | 15 | EXT |  | 0.89 | (c)
66968.134 | 5.369 | 5.333 | -5.781 | -5.817 | 1782 | 1958 | 1942 | 129 | 5333 | 6245 |  | CORR | GENE | 07:22 | 07:50 | 07:48 | 71 | 320 | 15 | EXT |  | 0.89 | (c)
66977.504 | 3.589 | 3.575 | -7.761 | -7.775 | -1618 | -1576 | -1562 | 612 | 3575 | 6246 |  | CORR | CIGR | 04:48 | 04:55 | 04:57 | 34 | 112 | 12 | EXT | Аномалия находится на отводе. | 0.89 | (c)
66978.022 | 4.107 | 4.088 | -7.243 | -7.262 | -2113 | -2068 | -2027 | 117 | 4088 | 6246 |  | CORR | CIGR | 03:28 | 03:35 | 03:42 | 45 | 173 | 10 | EXT | Аномалия находится на отводе. | 0.89 | (c)
66980.921 | 7.006 | 6.992 | -4.344 | -4.358 | -1629 | -1512 | -1542 | 601 | 4309 | 6246 |  | CORR | GENE | 04:46 | 05:05 | 05:00 | 49 | 174 | 10 | EXT | Аномалия находится на отводе. | 0.89 | (c)
67004.936 | 9.231 | 8.862 | -2.179 | -2.548 | -1943 | -1638 | -1637 | 288 | 1828 | 6249 |  | WRIN | GENE | 05:17 | 06:06 | 06:06 | 720 | 612 | 2.5 | N/A | Высота гофр: 36 мм (2,5%). Длина волны: 401 мм |  | (c)
67018.645 | 0.675 | 0.631 | -10.645 | -10.689 | 825 | 975 | 1020 | 825 | 631 | 6251 |  | CORR | GENE | 05:37 | 06:01 | 06:09 | 72 | 390 | 10 | EXT | Аномалия находится на отводе. | 0.89 | (c)
67019.996 | 2.026 | 1.987 | -9.294 | -9.333 | 1253 | 1309 | 1302 | 1253 | 1987 | 6251 |  | CORR | CIGR | 06:46 | 06:55 | 06:54 | 39 | 99 | 10 | EXT | Аномалия находится на отводе. | 0.89 | (c)
67020.991 | 3.021 | 2.987 | -8.299 | -8.333 | 980 | 1107 | 1110 | 980 | 2987 | 6251 |  | CORR | CIGR | 06:02 | 06:22 | 06:23 | 41 | 260 | 11 | EXT | Аномалия находится на отводе. | 0.89 | (c)
67045.255 | 4.325 | 4.264 | -6.78 | -6.841 | 1366 | 1526 | 1597 | 402 | 4264 | 6253 |  | CORR | GENE | 04:24 | 04:50 | 05:01 | 117 | 463 | 12 | EXT |  | 0.9 | (c)
67047.101 | 6.171 | 6.151 | -4.934 | -4.954 | 1917 | 1960 | 1971 | 205 | 4923 | 6253 |  | CORR | CIGR | 05:53 | 05:60 | 06:01 | 31 | 109 | 10 | EXT |  | 0.89 | (c)
67063.617 | 0.442 | 0.415 | -11.113 | -11.14 | 613 | 678 | 694 | 613 | 415 | 6255 |  | CORR | CIGR | 05:00 | 05:11 | 05:13 | 43 | 163 | 13 | EXT | Аномалия находится на отводе. | 0.89 | (c)
67063.783 | 0.608 | 0.586 | -10.947 | -10.969 | 922 | 949 | 972 | 922 | 586 | 6255 |  | CORR | CIGR | 05:50 | 05:55 | 05:58 | 37 | 99 | 10 | EXT | Аномалия находится на отводе. | 0.89 | (c)
67140.263 | 9.133 | 9.052 | -2.447 | -2.528 | -533 | -411 | -404 | 275 | 2408 | 6261 |  | CORR | GENE | 08:00 | 08:20 | 08:21 | 120 | 259 | 10 | EXT | Аномалия находится на отводе. | 0.89 | (c)
67166.242 | 0.557 | 0.225 | -10.833 | -11.165 | -2201 | -2187 | -2171 | 29 | 225 | 6264 |  | CORR | GENE | 07:25 | 07:27 | 07:30 | 573 | 60 | 12 | EXT |  | 0.96 | (c)
67166.628 | 0.943 | 0.848 | -10.447 | -10.542 | -2199 | -2183 | -2156 | 31 | 848 | 6264 |  | CORR | GENE | 07:25 | 07:28 | 07:32 | 366 | 86 | 10 | EXT |  | 0.93 | (c)
67167.226 | 1.541 | 1.364 | -9.849 | -10.026 | -2187 | -2173 | -2150 | 43 | 1364 | 6264 |  | CORR | GENE | 07:27 | 07:30 | 07:33 | 337 | 74 | 11 | EXT |  | 0.93 | (c)
67167.648 | 1.963 | 1.96 | -9.427 | -9.43 | 2079 | 2154 | 2147 | 16 | 1960 | 6264 |  | CORR | CIGR | 06:56 | 07:08 | 07:07 | 22 | 136 | 11 | EXT |  | 0.89 | (c)
67168.273 | 2.588 | 2.317 | -8.802 | -9.073 | -2199 | -2191 | -2169 | 31 | 2317 | 6264 |  | CORR | GENE | 07:25 | 07:27 | 07:30 | 372 | 61 | 10 | EXT |  | 0.93 | (c)
67168.559 | 2.874 | 2.776 | -8.516 | -8.614 | -2195 | -2191 | -2181 | 36 | 2776 | 6264 |  | CORR | AXGR | 07:26 | 07:27 | 07:28 | 216 | 27 | 9 | EXT |  | 0.91 | (c)
67169.638 | 3.953 | 3.586 | -7.437 | -7.804 | -2197 | -2188 | -2146 | 33 | 3586 | 6264 |  | CORR | GENE | 07:26 | 07:27 | 07:34 | 924 | 103 | 14 | EXT |  | 0.99 | (c)
67180.316 | 3.241 | 3.222 | -7.614 | -7.633 | -150 | -81 | -84 | 18 | 3222 | 6265 |  | LWAN | CIGR | 09:20 | 09:31 | 09:31 | 39 | 131 |  | INT | Эквивалент потери металла 13%. |  | (c)
67187.114 | 10.039 | 9.962 | -0.816 | -0.893 | -1185 | -1017 | -1056 | 928 | 781 | 6265 |  | CORR | GENE | 06:33 | 07:00 | 06:54 | 112 | 257 | 13 | EXT |  | 0.9 | (c)
67203.992 | 4.412 | 4.009 | -6.998 | -7.401 | -1116 | -1036 | -1036 | 955 | 4009 | 6267 |  | CORR | GENE | 07:43 | 07:56 | 07:56 | 715 | 161 | 14 | EXT |  | 0.98 | (c)
67230.218 | 7.853 | 7.786 | -3.462 | -3.529 | -1917 | -1141 | -1496 | 314 | 3358 | 6269 |  | CORR | GENE | 04:54 | 06:59 | 06:02 | 171 | 842 | 12 | EXT |  | 0.9 | (c)
67230.585 | 8.22 | 8.123 | -3.095 | -3.192 | -1917 | -1661 | -1638 | 314 | 3077 | 6269 |  | CORR | GENE | 04:54 | 05:35 | 05:39 | 115 | 557 | 10 | EXT |  | 0.89 | (c)
67230.935 | 8.57 | 8.303 | -2.745 | -3.012 | -1830 | -1710 | -1749 | 401 | 2717 | 6269 |  | CORR | GENE | 05:08 | 05:27 | 05:21 | 295 | 161 | 12 | EXT |  | 0.93 | (c)
67231.183 | 8.818 | 8.604 | -2.497 | -2.711 | -1930 | -1470 | -1645 | 301 | 2475 | 6269 |  | CORR | GENE | 04:52 | 06:06 | 05:38 | 236 | 570 | 14 | EXT |  | 0.92 | (c)
67232.366 | 10.001 | 9.862 | -1.314 | -1.453 | -996 | -900 | -896 | 796 | 999 | 6269 |  | CORR | GENE | 07:23 | 07:38 | 07:39 | 454 | 200 | 10 | EXT |  | 0.93 | (c)
67233.339 | 10.974 | 10.623 | -0.341 | -0.692 | -752 | -689 | -684 | 617 | 36 | 6269 |  | CORR | GENE | 08:02 | 08:12 | 08:13 | 656 | 135 | 11 | EXT |  | 0.95 | (c)
67233.712 | 0.032 | 0.004 | -10.863 | -10.891 | -345 | -49 | -126 | 0 | 4 | 6270 |  | CORR | CIGR | 07:48 | 08:36 | 08:24 | 36 | 437 | 15 | EXT | Аномалия находится на отводе. | 0.89 | (c)
67238.57 | 4.89 | 4.863 | -6.005 | -6.032 | -192 | -72 | -79 | 0 | 4863 | 6270 |  | CORR | GENE | 08:13 | 08:32 | 08:31 | 99 | 227 | 9 | EXT | Аномалия находится на отводе. | 0.89 | (c)
67240.082 | 6.402 | 6.048 | -4.493 | -4.847 | -832 | -198 | -417 | 2 | 4458 | 6270 |  | CORR | GENE | 06:30 | 08:12 | 07:37 | 389 | 830 | 14 | EXT | Аномалия находится на отводе. | 0.95 | (c)
67240.296 | 6.616 | 6.572 | -4.279 | -4.323 | -459 | -310 | -279 | 99 | 4263 | 6270 |  | CORR | GENE | 07:30 | 07:54 | 07:59 | 60 | 360 | 10 | EXT | Аномалия находится на отводе. | 0.89 | (c)
67240.736 | 7.056 | 7.015 | -3.839 | -3.88 | -484 | -141 | -230 | 0 | 3769 | 6270 |  | CORR | GENE | 07:26 | 08:21 | 08:07 | 111 | 508 | 11 | EXT | Аномалия находится на отводе. | 0.89 | (c)
67240.821 | 7.141 | 7.094 | -3.754 | -3.801 | -1792 | -1587 | -1566 | 1340 | 3705 | 6270 |  | CORR | GENE | 03:55 | 04:28 | 04:31 | 96 | 451 | 10 | EXT | Аномалия находится на отводе. | 0.89 | (c)
67241.001 | 7.321 | 7.231 | -3.574 | -3.664 | -595 | -480 | -372 | 149 | 3563 | 6270 |  | CORR | GENE | 07:08 | 07:27 | 07:44 | 101 | 446 | 10 | EXT | Аномалия находится на отводе. | 0.89 | (c)
67241.045 | 7.365 | 7.258 | -3.53 | -3.637 | -89 | -34 | -47 | 4 | 3246 | 6270 |  | CORR | GENE | 08:30 | 08:39 | 08:37 | 391 | 85 | 11 | EXT | Аномалия находится на отводе. | 0.93 | (c)
67241.801 | 8.121 | 7.789 | -2.774 | -3.106 | -336 | -301 | -268 | 200 | 2562 | 6270 |  | CORR | GENE | 07:50 | 07:56 | 08:01 | 544 | 136 | 12 | EXT | Аномалия находится на отводе. | 0.95 | (c)
67242.353 | 8.673 | 8.609 | -2.222 | -2.286 | -523 | -428 | -320 | 116 | 2203 | 6270 |  | CORR | GENE | 07:20 | 07:35 | 07:52 | 83 | 407 | 12 | EXT | Аномалия находится на отводе. | 0.89 | (c)
67244.236 | 10.556 | 10.108 | -0.339 | -0.787 | -325 | -274 | -256 | 187 | 187 | 6270 |  | CORR | GENE | 07:52 | 07:60 | 08:03 | 600 | 138 | 11 | EXT | Аномалия находится на отводе. | 0.95 | (c)
67244.483 | 10.803 | 10.754 | -0.092 | -0.141 | -464 | -398 | -315 | 167 | 85 | 6270 |  | CORR | GENE | 07:29 | 07:40 | 07:53 | 56 | 297 | 10 | EXT | Аномалия находится на отводе. | 0.89 | (c)
67244.68 | 0.105 | 0.069 | -11.285 | -11.321 | -1944 | -1779 | -1780 | 1617 | 69 | 6271 |  | CORR | GENE | 07:42 | 08:08 | 08:08 | 61 | 327 | 15 | EXT |  | 0.89 | (c)
67244.948 | 0.373 | 0.313 | -11.017 | -11.077 | 2221 | -1992 | -2048 | 1856 | 313 | 6271 |  | CORR | GENE | 06:54 | 07:34 | 07:25 | 121 | 384 | 13 | EXT |  | 0.9 | (c)
67297.452 | 7.822 | 7.803 | -2.678 | -2.697 | -484 | -396 | -405 | 327 | 2650 | 6275 |  | GOUG | CIGR | 01:18 | 01:32 | 01:31 | 47 | 158 | 26 | EXT | Аномалия находится на отводе. Задир. |  | (b)
67367.215 | 0 | -0.032 | -11.24 | -11.272 | -1915 | -959 | -869 | 178 |  | 6282 | Нарушение формы кольцевого шва | GWAN |  | 07:28 | 10:02 | 10:17 | 0 | 2093 |  | EXT | Нарушение формы кольцевого шва |  | (c)
67385.002 | 6.547 | 6.511 | -4.783 | -4.819 | 1975 | 2057 | 2071 | 63 | 4446 | 6283 |  | CORR | GENE | 05:28 | 05:42 | 05:44 | 373 | 193 | 9 | EXT |  | 0.92 | (c)
67387.549 | 9.094 | 9.078 | -2.236 | -2.252 | 2030 | 2074 | 2083 | 95 | 2216 | 6283 |  | CORR | CIGR | 05:37 | 05:44 | 05:46 | 36 | 105 | 10 | EXT |  | 0.89 | (c)
67557.875 | 0 | -0.039 | -11.06 | -11.099 | -1501 | -990 | -874 | 248 |  | 6299 | Нарушение формы кольцевого шва | GWAN |  | 10:22 | 11:44 | 12:03 | 0 | 1254 |  | EXT | Нарушение формы кольцевого шва Аномалия находится на отводе. |  | (c)
67727.031 | 1.751 | 1.747 | -9.324 | -9.328 | 1977 | 2095 | 2053 | 102 | 1747 | 6315 |  | CORR | CIGR | 05:29 | 05:48 | 05:41 | 32 | 151 | 10 | EXT |  | 0.89 | (c)
67728.568 | 3.288 | 3.265 | -7.787 | -7.81 | -2141 | -2029 | -2018 | 89 | 3265 | 6315 |  | CORR | CIGR | 06:24 | 06:42 | 06:44 | 37 | 247 | 12 | EXT |  | 0.89 | (c)
67758.924 | 0.794 | 0.774 | -10.336 | -10.356 | -662 | -560 | -569 | 476 | 774 | 6318 |  | CORR | CIGR | 07:16 | 07:32 | 07:31 | 30 | 186 | 10 | EXT | Аномалия находится на отводе. | 0.89 | (c)
67791.358 | 10.953 | 10.915 | -0.032 | -0.07 | -455 | -240 | -311 | 167 | 14 | 6320 |  | CORR | GENE | 07:59 | 08:34 | 08:22 | 56 | 287 | 11 | EXT |  | 0.89 | (c)
67815.787 | 1.717 | 1.698 | -9.563 | -9.582 | 2223 | -2132 | -2145 | 0 | 1698 | 6323 |  | CORR | CIGR | 05:39 | 05:56 | 05:54 | 33 | 185 | 12 | EXT |  | 0.89 | (c)
67816.606 | 2.536 | 2.519 | -8.744 | -8.761 | 2045 | -2173 | 2215 | 0 | 2519 | 6323 |  | CORR | GENE | 05:10 | 05:49 | 05:38 | 58 | 340 | 13 | EXT |  | 0.89 | (c)
67817.892 | 3.822 | 3.808 | -7.458 | -7.472 | -2221 | -2120 | -2137 | 9 | 3808 | 6323 |  | CORR | CIGR | 05:42 | 05:58 | 05:55 | 31 | 169 | 9 | EXT |  | 0.89 | (c)
67819.043 | 4.973 | 4.729 | -6.307 | -6.551 | 2222 | -2126 | -2118 | 0 | 4729 | 6323 |  | CORR | GENE | 05:39 | 05:57 | 05:58 | 254 | 242 | 10 | EXT |  | 0.91 | (c)
67841.633 | 5.313 | 5.304 | -5.827 | -5.836 | -399 | -352 | -355 | 312 | 5304 | 6325 |  | CORR | CIGR | 08:16 | 08:24 | 08:23 | 31 | 87 | 12 | EXT |  | 0.89 | (c)
67843.749 | 7.429 | 7.42 | -3.711 | -3.72 | -399 | -365 | -355 | 312 | 3690 | 6325 |  | CORR | CIGR | 08:16 | 08:21 | 08:23 | 30 | 87 | 13 | EXT |  | 0.89 | (c)
67852.265 | 4.805 | 4.791 | -6.575 | -6.589 | 1814 | 2193 | 2056 | 0 | 4791 | 6326 |  | CORR | GENE | 05:08 | 06:09 | 05:47 | 103 | 485 | 9 | EXT |  | 0.89 | (c)
67878.213 | 8.083 | 8.052 | -3.032 | -3.063 | 1344 | 1430 | 1473 | 629 | 3002 | 6328 |  | CORR | GENE | 06:37 | 06:51 | 06:58 | 61 | 257 | 10 | EXT |  | 0.89 | (c)
67905.838 | 2.113 | 1.906 | -9.147 | -9.354 | 1807 | 1935 | 1942 | 1807 | 1906 | 6331 |  | CORR | GENE | 07:45 | 08:06 | 08:07 | 270 | 271 | 11 | EXT | Аномалия находится на отводе. | 0.92 | (c)
67915.124 | 0.139 | 0.089 | -11.431 | -11.481 | -1491 | -1210 | -1281 | 1071 | 89 | 6332 |  | CORR | GENE | 05:31 | 06:17 | 06:05 | 118 | 420 | 11 | EXT |  | 0.89 | (c)
67925.772 | 10.787 | 10.764 | -0.783 | -0.806 | -791 | -586 | -654 | 517 | 760 | 6332 |  | GOUG | CIGR | 07:24 | 07:57 | 07:46 | 46 | 273 | 10 | EXT | Задир. |  | (c)
67971.682 | 11.427 | 11.415 | -0.193 | -0.205 | -1405 | -1331 | -1330 | 1255 | 184 | 6336 |  | CORR | CIGR | 04:22 | 04:34 | 04:34 | 21 | 149 | 11 | EXT |  | 0.89 | (c)
67972.093 | 0.218 | 0.206 | -11.307 | -11.319 | 1522 | 1574 | 1576 | 1522 | 206 | 6337 |  | CORR | CIGR | 04:01 | 04:10 | 04:10 | 25 | 108 | 11 | EXT | Аномалия находится на отводе. | 0.89 | (c)
67973.409 | 1.534 | 1.523 | -9.991 | -10.002 | 2215 | -2043 | -2098 | 1950 | 1523 | 6337 |  | CORR | GENE | 05:53 | 06:26 | 06:17 | 51 | 295 | 10 | EXT | Аномалия находится на отводе. | 0.89 | (c)
67973.684 | 1.809 | 1.788 | -9.716 | -9.737 | -1871 | -1725 | -1772 | 1673 | 1788 | 6337 |  | CORR | CIGR | 06:54 | 07:17 | 07:10 | 41 | 198 | 13 | EXT | Аномалия находится на отводе. | 0.89 | (c)
67973.779 | 1.904 | 1.839 | -9.621 | -9.686 | 2182 | -2146 | -2130 | 1981 | 1839 | 6337 |  | CORR | GENE | 05:48 | 06:10 | 06:12 | 95 | 298 | 10 | EXT | Аномалия находится на отводе. | 0.89 | (c)
67974.156 | 2.281 | 2.271 | -9.244 | -9.254 | 2168 | -1880 | -2061 | 1830 | 2271 | 6337 |  | CORR | GENE | 05:46 | 06:53 | 06:23 | 140 | 463 | 10 | EXT | Аномалия находится на отводе. | 0.9 | (c)
67987.357 | 3.957 | 3.891 | -7.663 | -7.729 | -1285 | -1117 | -1070 | 855 | 3891 | 6338 |  | CORR | GENE | 05:35 | 06:02 | 06:10 | 104 | 431 | 10 | EXT | Аномалия находится на отводе. | 0.89 | (c)
67988.87 | 5.47 | 5.43 | -6.15 | -6.19 | -1139 | -988 | -982 | 824 | 5430 | 6338 |  | CORR | GENE | 05:59 | 06:23 | 06:24 | 75 | 314 | 14 | EXT | Аномалия находится на отводе. | 0.89 | (c)
67989.179 | 5.779 | 5.736 | -5.841 | -5.884 | -1357 | -1278 | -1209 | 1061 | 5736 | 6338 |  | CORR | GENE | 05:23 | 05:36 | 05:47 | 87 | 296 | 13 | EXT | Аномалия находится на отводе. | 0.89 | (c)
67989.265 | 5.865 | 5.837 | -5.755 | -5.783 | -1243 | -1012 | -1063 | 884 | 5688 | 6338 |  | CORR | GENE | 05:42 | 06:19 | 06:11 | 95 | 359 | 10 | EXT | Аномалия находится на отводе. | 0.89 | (c)
67991.596 | 8.196 | 8.089 | -3.424 | -3.531 | -1454 | -1353 | -1189 | 924 | 3388 | 6338 |  | CORR | GENE | 05:08 | 05:24 | 05:51 | 143 | 530 | 10 | EXT | Аномалия находится на отводе. | 0.9 | (c)
67999.014 | 3.994 | 3.973 | -7.531 | -7.552 | -268 | -212 | -211 | 154 | 3973 | 6339 |  | CORR | GENE | 08:18 | 08:27 | 08:28 | 75 | 114 | 12 | EXT | Аномалия находится на отводе. | 0.89 | (c)
68018.486 | 0.736 | 0.71 | -9.944 | -9.97 | 1620 | 1675 | 1663 | 524 | 710 | 6341 |  | CORR | CIGR | 06:08 | 06:17 | 06:15 | 34 | 87 | 13 | EXT |  | 0.89 | (c)
68028.43 | 0 | -0.013 | -11.38 | -11.393 | -329 | 206 | 271 | 0 |  | 6342 | Нарушение формы кольцевого шва | GWAN |  | 01:58 | 03:25 | 03:35 | 0 | 1200 |  | EXT | Нарушение формы кольцевого шва Аномалия находится на отводе. |  | (c)
68028.43 | 0 | -0.028 | -11.38 | -11.408 | 1364 | -1380 | -1877 | 0 |  | 6342 | Нарушение формы кольцевого шва | GWAN |  | 06:32 | 11:09 | 09:49 | 0 | 2441 |  | EXT | Нарушение формы кольцевого шва Аномалия находится на отводе. |  | (c)
68064.222 | 1.742 | 1.731 | -9.433 | -9.444 | -1269 | -1104 | -1154 | 961 | 1731 | 6345 |  | CORR | CIGR | 05:40 | 06:06 | 05:58 | 46 | 230 | 11 | EXT |  | 0.89 | (c)
68064.966 | 2.486 | 2.466 | -8.689 | -8.709 | -1243 | -1147 | -1168 | 988 | 2466 | 6345 |  | CORR | GENE | 05:44 | 05:59 | 05:56 | 50 | 149 | 10 | EXT |  | 0.89 | (c)
68065.097 | 2.617 | 2.581 | -8.558 | -8.594 | -1369 | -1263 | -1189 | 862 | 2581 | 6345 |  | CORR | GENE | 05:24 | 05:41 | 05:53 | 60 | 359 | 10 | EXT |  | 0.89 | (c)
68134.19 | 3.99 | 3.83 | -7.375 | -7.535 | 54 | 107 | 85 | 54 | 3830 | 6351 |  | CORR | GENE | 03:12 | 03:20 | 03:17 | 456 | 62 | 11 | EXT | Аномалия находится на отводе. | 0.94 | (c)
68136.702 | 6.502 | 6.418 | -4.863 | -4.947 | 28 | 78 | 89 | 28 | 4741 | 6351 |  | CORR | GENE | 03:07 | 03:16 | 03:17 | 206 | 123 | 10 | EXT | Аномалия находится на отводе. | 0.91 | (c)
68141.555 | 11.355 | 11.341 | -0.01 | -0.024 | -26 | 237 | 135 | 0 | 5 | 6351 |  | CORR | CIGR | 02:59 | 03:41 | 03:25 | 19 | 321 | 15 | EXT | Аномалия находится на отводе. | 0.89 | (c)
68142.876 | 1.311 | 1.311 | -9.554 | -9.554 | 310 | 374 | 366 | 310 | 1311 | 6352 |  | CORR | CIGR | 03:45 | 03:55 | 03:54 | 24 | 111 | 11 | EXT | Аномалия находится на отводе. | 0.89 | (c)
68146.448 | 4.883 | 4.791 | -5.982 | -6.074 | 1628 | 1922 | 1821 | 1628 | 4791 | 6352 |  | CORR | GENE | 07:17 | 08:05 | 07:48 | 105 | 385 | 11 | EXT | Аномалия находится на отводе. | 0.89 | (c)
68146.668 | 5.103 | 5.011 | -5.762 | -5.854 | 1748 | 1921 | 1866 | 1748 | 5011 | 6352 |  | CORR | GENE | 07:37 | 08:05 | 07:56 | 142 | 237 | 30 | EXT | Аномалия находится на отводе. | 0.93 | (c)
68148.055 | 6.49 | 6.454 | -4.375 | -4.411 | -122 | -34 | -28 | 0 | 4342 | 6352 |  | CORR | GENE | 02:35 | 02:49 | 02:50 | 69 | 187 | 20 | EXT | Аномалия находится на отводе. | 0.89 | (c)
68148.348 | 6.783 | 6.756 | -4.082 | -4.109 | 47 | 108 | 123 | 47 | 4064 | 6352 |  | CORR | CIGR | 03:02 | 03:12 | 03:14 | 45 | 151 | 9 | EXT | Аномалия находится на отводе. | 0.89 | (c)
68151.122 | 9.557 | 9.551 | -1.308 | -1.314 | 66 | 138 | 102 | 66 | 1284 | 6352 |  | CORR | CIGR | 03:05 | 03:17 | 03:11 | 30 | 72 | 11 | EXT | Аномалия находится на отводе. | 0.89 | (c)
68154.717 | 2.287 | 2.265 | -8.278 | -8.3 | -488 | -403 | -414 | 340 | 2265 | 6353 |  | CORR | CIGR | 07:42 | 07:56 | 07:54 | 31 | 148 | 11 | EXT | Аномалия находится на отводе. | 0.89 | (c)
68155.114 | 2.684 | 2.659 | -7.881 | -7.906 | -310 | -213 | -200 | 90 | 2659 | 6353 |  | CORR | CIGR | 08:11 | 08:27 | 08:29 | 31 | 220 | 10 | EXT | Аномалия находится на отводе. | 0.89 | (c)
68155.896 | 3.466 | 3.438 | -7.099 | -7.127 | -270 | -127 | -132 | 0 | 3438 | 6353 |  | CORR | GENE | 08:17 | 08:40 | 08:40 | 49 | 276 | 11 | EXT | Аномалия находится на отводе. | 0.89 | (c)
68156.14 | 3.71 | 3.699 | -6.855 | -6.866 | -525 | -468 | -481 | 437 | 3699 | 6353 |  | CORR | CIGR | 07:36 | 07:45 | 07:43 | 20 | 88 | 11 | EXT | Аномалия находится на отводе. | 0.89 | (c)
68156.245 | 3.815 | 3.79 | -6.75 | -6.775 | -2176 | -2037 | -2046 | 54 | 3790 | 6353 |  | CORR | CIGR | 03:10 | 03:32 | 03:31 | 37 | 261 | 11 | EXT | Аномалия находится на отводе. | 0.89 | (c)
68156.704 | 4.274 | 4.248 | -6.291 | -6.317 | -752 | -619 | -634 | 515 | 4248 | 6353 |  | CORR | GENE | 06:60 | 07:21 | 07:19 | 107 | 237 | 11 | EXT | Аномалия находится на отводе. | 0.89 | (c)
68157.108 | 4.678 | 4.655 | -5.887 | -5.91 | -439 | -134 | -198 | 0 | 4655 | 6353 |  | CORR | GENE | 07:50 | 08:39 | 08:29 | 91 | 483 | 10 | EXT | Аномалия находится на отводе. | 0.89 | (c)
68159.988 | 7.558 | 7.543 | -3.007 | -3.022 | -488 | -435 | -439 | 389 | 2992 | 6353 |  | CORR | CIGR | 07:42 | 07:51 | 07:50 | 30 | 99 | 10 | EXT | Аномалия находится на отводе. | 0.89 | (c)
68160.451 | 8.021 | 8.012 | -2.544 | -2.553 | -1882 | -1826 | -1846 | 348 | 2533 | 6353 |  | CORR | CIGR | 03:57 | 04:06 | 04:03 | 20 | 73 | 10 | EXT | Аномалия находится на отводе. | 0.89 | (c)
68160.496 | 8.066 | 8.059 | -2.499 | -2.506 | -1932 | -1878 | -1890 | 298 | 2490 | 6353 |  | CORR | CIGR | 03:49 | 03:58 | 03:56 | 16 | 85 | 11 | EXT | Аномалия находится на отводе. | 0.89 | (c)
68162.226 | 9.796 | 9.771 | -0.769 | -0.794 | 2132 | 2185 | 2178 | 6 | 753 | 6353 |  | CORR | CIGR | 02:45 | 02:54 | 02:53 | 41 | 92 | 10 | EXT | Аномалия находится на отводе. | 0.89 | (c)
68163.088 | 0.093 | 0.059 | -10.892 | -10.926 | 1015 | 1383 | 1852 | 0 | 59 | 6354 |  | CORR | GENE | 03:10 | 04:10 | 05:25 | 133 | 1673 | 11 | EXT |  | 0.9 | (c)
68163.375 | 0.38 | 0.363 | -10.605 | -10.622 | 682 | 748 | 749 | 682 | 363 | 6354 |  | CORR | CIGR | 02:17 | 02:27 | 02:27 | 29 | 133 | 10 | EXT |  | 0.89 | (c)
68163.376 | 0.381 | 0.269 | -10.604 | -10.716 | 2154 | -2210 | -1976 | 0 | 269 | 6354 |  | CORR | GENE | 06:14 | 06:30 | 07:08 | 302 | 663 | 10 | EXT |  | 0.92 | (c)
68163.845 | 0.85 | 0.836 | -10.135 | -10.149 | -1876 | -1826 | -1810 | 355 | 836 | 6354 |  | CORR | CIGR | 07:24 | 07:32 | 07:34 | 34 | 132 | 11 | EXT |  | 0.89 | (c)
68163.967 | 0.972 | 0.957 | -10.013 | -10.028 | -2171 | -1935 | -2009 | 60 | 957 | 6354 |  | CORR | GENE | 06:36 | 07:14 | 07:02 | 60 | 324 | 12 | EXT |  | 0.89 | (c)
68164.549 | 1.554 | 1.531 | -9.431 | -9.454 | -2110 | -1989 | -1931 | 120 | 1531 | 6354 |  | CORR | GENE | 06:46 | 07:05 | 07:15 | 194 | 359 | 9 | EXT |  | 0.9 | (c)
68164.673 | 1.678 | 1.512 | -9.307 | -9.473 | -1535 | -1517 | -1518 | 695 | 1512 | 6354 |  | CORR | AXGR | 08:19 | 08:22 | 08:22 | 239 | 35 | 11 | EXT |  | 0.91 | (c)
68165.509 | 2.514 | 2.494 | -8.471 | -8.491 | 2194 | -2102 | -2147 | 0 | 2494 | 6354 |  | CORR | GENE | 06:21 | 06:47 | 06:40 | 67 | 241 | 10 | EXT |  | 0.89 | (c)
68165.884 | 2.889 | 2.855 | -8.096 | -8.13 | 1722 | 1804 | 1903 | 147 | 2855 | 6354 |  | CORR | GENE | 05:04 | 05:18 | 05:34 | 56 | 362 | 10 | EXT |  | 0.89 | (c)
68165.967 | 2.972 | 2.952 | -8.013 | -8.033 | -1772 | -1767 | -1762 | 458 | 2952 | 6354 |  | CORR | AXGR | 07:40 | 07:41 | 07:42 | 136 | 20 | 10 | EXT |  | 0.9 | (c)
68166.089 | 3.094 | 3.074 | -7.891 | -7.911 | 1460 | 1610 | 1575 | 541 | 3074 | 6354 |  | CORR | CIGR | 04:22 | 04:46 | 04:41 | 38 | 230 | 10 | EXT |  | 0.89 | (c)
68166.288 | 3.293 | 3.205 | -7.692 | -7.78 | 1767 | 1904 | 1894 | 209 | 3205 | 6354 |  | CORR | GENE | 05:12 | 05:34 | 05:32 | 183 | 254 | 13 | EXT |  | 0.91 | (c)
68166.472 | 3.477 | 3.461 | -7.508 | -7.524 | 1796 | 1871 | 1886 | 255 | 3461 | 6354 |  | CORR | CIGR | 05:16 | 05:28 | 05:31 | 30 | 180 | 10 | EXT |  | 0.89 | (c)
68166.883 | 3.888 | 3.865 | -7.097 | -7.12 | 1846 | 1924 | 1925 | 227 | 3865 | 6354 |  | CORR | CIGR | 05:24 | 05:37 | 05:37 | 35 | 158 | 9 | EXT |  | 0.89 | (c)
68167.215 | 4.22 | 4.204 | -6.765 | -6.781 | 1754 | 1863 | 1845 | 294 | 4204 | 6354 |  | CORR | CIGR | 05:10 | 05:27 | 05:24 | 37 | 182 | 9 | EXT |  | 0.89 | (c)
68167.854 | 4.859 | 4.85 | -6.126 | -6.135 | 1871 | 2003 | 1962 | 178 | 4850 | 6354 |  | CORR | CIGR | 05:28 | 05:50 | 05:43 | 24 | 182 | 12 | EXT |  | 0.89 | (c)
68168.712 | 5.717 | 5.714 | -5.268 | -5.271 | 1085 | 1145 | 1129 | 1059 | 5252 | 6354 |  | CORR | CIGR | 03:22 | 03:31 | 03:29 | 19 | 87 | 13 | EXT |  | 0.89 | (c)
68169.775 | 6.78 | 6.693 | -4.205 | -4.292 | 888 | 999 | 1257 | 604 | 4177 | 6354 |  | CORR | GENE | 02:50 | 03:08 | 03:49 | 115 | 739 | 9 | EXT |  | 0.89 | (c)
68169.949 | 6.954 | 6.933 | -4.031 | -4.052 | -1787 | -1695 | -1694 | 443 | 4011 | 6354 |  | CORR | CIGR | 07:38 | 07:53 | 07:53 | 41 | 186 | 10 | EXT |  | 0.89 | (c)
68170.022 | 7.027 | 7 | -3.958 | -3.985 | 1934 | 1971 | 1959 | 247 | 3906 | 6354 |  | CORR | GENE | 05:39 | 05:45 | 05:43 | 79 | 49 | 14 | EXT |  | 0.89 | (c)
68170.212 | 7.217 | 7.176 | -3.768 | -3.809 | 1701 | 1704 | 1710 | 512 | 3685 | 6354 |  | CORR | AXGR | 05:01 | 05:02 | 05:02 | 124 | 18 | 12 | EXT |  | 0.9 | (c)
68170.377 | 7.382 | 7.348 | -3.603 | -3.637 | 1708 | 1735 | 1728 | 483 | 3447 | 6354 |  | CORR | AXGR | 05:02 | 05:07 | 05:05 | 190 | 40 | 15 | EXT |  | 0.91 | (c)
68170.44 | 7.445 | 7.436 | -3.54 | -3.549 | 1823 | 1876 | 1880 | 295 | 3528 | 6354 |  | CORR | CIGR | 05:21 | 05:29 | 05:30 | 21 | 113 | 14 | EXT |  | 0.89 | (c)
68199.097 | 2.572 | 2.538 | -8.763 | -8.797 | -1347 | -1276 | -1266 | 884 | 2538 | 6357 |  | CORR | GENE | 07:50 | 08:01 | 08:03 | 86 | 161 | 10 | EXT |  | 0.89 | (c)
68199.783 | 3.258 | 3.192 | -8.077 | -8.143 | -1624 | -1615 | -1610 | 607 | 3192 | 6357 |  | CORR | AXGR | 07:05 | 07:07 | 07:08 | 94 | 28 | 10 | EXT |  | 0.89 | (c)
68200.046 | 3.521 | 3.42 | -7.814 | -7.915 | -1602 | -1586 | -1583 | 629 | 3420 | 6357 |  | CORR | AXGR | 07:09 | 07:11 | 07:12 | 175 | 37 | 14 | EXT |  | 0.91 | (c)
68200.54 | 4.015 | 3.997 | -7.32 | -7.338 | -1399 | -1345 | -1346 | 831 | 3997 | 6357 |  | CORR | CIGR | 07:41 | 07:50 | 07:50 | 36 | 106 | 12 | EXT |  | 0.89 | (c)
68203.384 | 6.859 | 6.83 | -4.476 | -4.505 | -1520 | -1429 | -1452 | 711 | 4470 | 6357 |  | CORR | CIGR | 07:22 | 07:37 | 07:33 | 35 | 136 | 15 | EXT |  | 0.89 | (c)
68205.352 | 8.827 | 8.689 | -2.508 | -2.646 | -1245 | -1200 | -1198 | 986 | 1972 | 6357 |  | CORR | GENE | 08:06 | 08:14 | 08:14 | 674 | 94 | 11 | EXT |  | 0.95 | (c)
68205.907 | 9.382 | 9.361 | -1.953 | -1.974 | -1478 | -1424 | -1407 | 753 | 1857 | 6357 |  | CORR | GENE | 07:29 | 07:38 | 07:40 | 117 | 141 | 11 | EXT |  | 0.89 | (c)
68206.292 | 9.767 | 9.748 | -1.568 | -1.587 | -1483 | -1417 | -1347 | 748 | 1507 | 6357 |  | CORR | GENE | 07:28 | 07:39 | 07:50 | 80 | 272 | 10 | EXT |  | 0.89 | (c)
68206.954 | 10.429 | 10.417 | -0.906 | -0.918 | -1476 | -1425 | -1427 | 755 | 897 | 6357 |  | CORR | CIGR | 07:29 | 07:37 | 07:37 | 21 | 97 | 11 | EXT |  | 0.89 | (c)
68217.276 | 9.416 | 9.384 | -1.789 | -1.821 | -1476 | -1404 | -1420 | 755 | 1776 | 6358 |  | CORR | CIGR | 07:52 | 08:04 | 08:01 | 45 | 112 | 10 | EXT |  | 0.89 | (c)
68217.503 | 9.643 | 9.585 | -1.562 | -1.62 | 1769 | 2011 | 1955 | 89 | 1530 | 6358 |  | CORR | GENE | 04:36 | 05:15 | 05:06 | 90 | 372 | 10 | EXT |  | 0.89 | (c)
68218.233 | 10.373 | 10.331 | -0.832 | -0.874 | 2017 | 2081 | 2085 | 77 | 820 | 6358 |  | CORR | GENE | 05:16 | 05:26 | 05:27 | 54 | 136 | 10 | EXT |  | 0.89 | (c)
68220.058 | 0.993 | 0.943 | -9.562 | -9.612 | 1565 | 1778 | 1764 | 268 | 943 | 6359 |  | CORR | GENE | 03:42 | 04:16 | 04:14 | 76 | 397 | 12 | EXT |  | 0.89 | (c)
68220.231 | 1.166 | 1.156 | -9.389 | -9.399 | -1270 | -957 | -1085 | 900 | 1156 | 6359 |  | CORR | GENE | 08:04 | 08:55 | 08:34 | 60 | 370 | 10 | EXT |  | 0.89 | (c)
68220.965 | 1.9 | 1.78 | -8.655 | -8.775 | 1603 | 1888 | 1857 | 119 | 1780 | 6359 |  | CORR | GENE | 03:48 | 04:34 | 04:29 | 131 | 508 | 10 | EXT |  | 0.9 | (c)
68228.969 | 9.904 | 9.894 | -0.651 | -0.661 | -1669 | -1591 | -1600 | 562 | 620 | 6359 |  | CORR | CIGR | 06:60 | 07:13 | 07:11 | 41 | 137 | 12 | EXT |  | 0.89 | (c)
68233.323 | 3.703 | 3.675 | -7.617 | -7.645 | 2141 | -2135 | -2176 | 0 | 3675 | 6360 |  | CORR | GENE | 07:53 | 08:23 | 08:16 | 84 | 288 | 12 | EXT |  | 0.89 | (c)
68234.735 | 5.115 | 5.095 | -6.205 | -6.225 | 2112 | -2200 | 2211 | 0 | 5095 | 6360 |  | CORR | GENE | 07:48 | 08:12 | 08:04 | 50 | 198 | 10 | EXT |  | 0.89 | (c)
68234.922 | 5.302 | 5.255 | -6.018 | -6.065 | 2013 | -1937 | -2095 | 0 | 5255 | 6360 |  | CORR | GENE | 07:32 | 08:55 | 08:29 | 146 | 706 | 10 | EXT |  | 0.9 | (c)
68235.199 | 5.579 | 5.421 | -5.741 | -5.899 | 1934 | 1969 | 1971 | 222 | 5421 | 6360 |  | CORR | GENE | 07:19 | 07:25 | 07:25 | 413 | 74 | 10 | EXT |  | 0.93 | (c)
68235.49 | 5.87 | 5.852 | -5.45 | -5.468 | 2079 | 2107 | 2128 | 54 | 5115 | 6360 |  | CORR | GENE | 07:43 | 07:47 | 07:51 | 353 | 97 | 11 | EXT |  | 0.93 | (c)
68235.501 | 5.881 | 5.852 | -5.439 | -5.468 | 1901 | 1992 | 2007 | 118 | 5424 | 6360 |  | CORR | CIGR | 07:14 | 07:29 | 07:31 | 44 | 211 | 14 | EXT |  | 0.89 | (c)
68364.779 | 1.034 | 0.996 | -10.591 | -10.629 | 850 | 978 | 966 | 850 | 996 | 6372 |  | CORR | GENE | 04:60 | 05:21 | 05:19 | 49 | 233 | 11 | EXT | Аномалия находится на отводе. | 0.89 | (c)
68364.814 | 1.069 | 1.021 | -10.556 | -10.604 | 1180 | 1467 | 1429 | 1180 | 1021 | 6372 |  | CORR | GENE | 05:53 | 06:40 | 06:34 | 94 | 498 | 10 | EXT | Аномалия находится на отводе. | 0.89 | (c)
68390.788 | 4.048 | 4.018 | -7.282 | -7.312 | -941 | -869 | -884 | 826 | 4018 | 6374 |  | CORR | GENE | 06:53 | 07:04 | 07:02 | 49 | 115 | 11 | EXT |  | 0.89 | (c)
68528.872 | 7.912 | 7.898 | -3.433 | -3.447 | 1189 | 1264 | 1354 | 711 | 3386 | 6386 |  | CORR | GENE | 05:22 | 05:34 | 05:49 | 61 | 331 | 10 | EXT |  | 0.89 | (c)
68555.026 | 0.271 | 0.231 | -11.089 | -11.129 | 1732 | 1958 | 1894 | 174 | 231 | 6389 |  | CORR | GENE | 05:11 | 05:47 | 05:37 | 51 | 325 | 15 | EXT |  | 0.89 | (c)
68632.604 | 10.524 | 10.516 | -0.041 | -0.049 | 191 | 270 | 318 | 191 | 27 | 6395 |  | CORR | CIGR | 00:46 | 00:59 | 01:06 | 22 | 254 | 14 | EXT | Аномалия находится на отводе. | 0.89 | (c)
68649.203 | 5.048 | 5.02 | -6.262 | -6.29 | -2176 | -2097 | -2077 | 1978 | 5020 | 6397 |  | CORR | CIGR | 06:32 | 06:45 | 06:48 | 41 | 198 | 11 | EXT | Аномалия находится на отводе. | 0.89 | (c)
68650.962 | 6.807 | 6.798 | -4.503 | -4.512 | 1737 | 1782 | 1792 | 1737 | 4481 | 6397 |  | CORR | CIGR | 05:04 | 05:11 | 05:12 | 31 | 111 | 10 | EXT | Аномалия находится на отводе. | 0.89 | (c)
68712.261 | 11.261 | 11.241 | -0.024 | -0.044 | 1626 | 1676 | 1681 | 1626 | 24 | 6402 |  | CORR | CIGR | 07:13 | 07:21 | 07:22 | 20 | 109 | 11 | EXT |  | 0.89 | (c)
68719.947 | 7.662 | 7.652 | -3.428 | -3.438 | -1944 | -1901 | -1899 | 286 | 3417 | 6403 |  | CORR | CIGR | 03:49 | 03:56 | 03:56 | 21 | 91 | 10 | EXT |  | 0.89 | (c)
68724.98 | 1.605 | 1.585 | -9.865 | -9.885 | 1739 | 1803 | 1801 | 368 | 1585 | 6404 |  | CORR | CIGR | 07:12 | 07:23 | 07:22 | 36 | 124 | 13 | EXT |  | 0.89 | (c)
68745.916 | 0.151 | 0.126 | -11.109 | -11.134 | 1954 | 2184 | 2150 | 0 | 126 | 6406 |  | CORR | GENE | 06:27 | 07:04 | 06:58 | 50 | 390 | 12 | EXT |  | 0.89 | (c)
68762.964 | 5.939 | 5.927 | -5.456 | -5.468 | 1297 | 1368 | 1356 | 815 | 5428 | 6407 |  | CORR | CIGR | 02:49 | 03:01 | 02:59 | 40 | 119 | 13 | EXT |  | 0.89 | (c)
68876.4 | 0 | -0.034 | -10.9 | -10.934 | 1636 | -1335 | -1574 | 323 |  | 6419 | Нарушение формы кольцевого шва | GWAN |  | 07:38 | 11:38 | 10:60 | 0 | 2503 |  | EXT | Нарушение формы кольцевого шва Аномалия находится на отводе. |  | (c)
68942.041 | 10.441 | 10.44 | -0.769 | -0.77 | 45 | 109 | 119 | 45 | 730 | 6424 |  | CORR | CIGR | 01:14 | 01:24 | 01:26 | 40 | 149 | 10 | EXT |  | 0.89 | (c)
68962.874 | 8.869 | 8.854 | -2.486 | -2.501 | 2209 | -2170 | -2179 | 0 | 2430 | 6426 |  | CORR | GENE | 06:58 | 07:11 | 07:10 | 71 | 147 | 11 | EXT |  | 0.89 | (c)
68966.852 | 1.492 | 1.474 | -9.708 | -9.726 | 1597 | 1647 | 1647 | 533 | 1474 | 6427 |  | CORR | CIGR | 07:06 | 07:14 | 07:14 | 36 | 101 | 10 | EXT |  | 0.89 | (c)
68969.002 | 3.642 | 3.583 | -7.558 | -7.617 | 1581 | 1639 | 1654 | 503 | 3583 | 6427 |  | CORR | GENE | 07:03 | 07:13 | 07:15 | 93 | 147 | 11 | EXT |  | 0.89 | (c)
68970.1 | 4.74 | 4.713 | -6.46 | -6.487 | 1606 | 1728 | 1710 | 416 | 4713 | 6427 |  | CORR | GENE | 07:07 | 07:27 | 07:24 | 97 | 209 | 9 | EXT |  | 0.89 | (c)
69044.764 | 0.149 | 0.128 | -11.431 | -11.452 | -223 | -50 | 29 | 0 | 128 | 6434 |  | CORR | CIGR | 02:41 | 03:09 | 03:22 | 45 | 505 | 11 | EXT | Аномалия находится на отводе. | 0.89 | (c)
69134.125 | 0 | -0.032 | -10.61 | -10.642 | -1466 | -938 | -496 | 475 |  | 6442 | Нарушение формы кольцевого шва | GWAN |  | 09:07 | 10:33 | 11:44 | 0 | 1941 |  | EXT | Нарушение формы кольцевого шва |  | (c)
69184.024 | 5.139 | 5.092 | -6.221 | -6.268 | 1762 | 1875 | 1913 | 165 | 5092 | 6446 |  | CORR | GENE | 06:22 | 06:41 | 06:47 | 62 | 303 | 12 | EXT |  | 0.89 | (c)
69369.054 | 11.554 | 11.489 | -0.016 | -0.081 | -969 | -602 | -638 | 307 | 16 | 6463 |  | CORR | GENE | 06:57 | 07:56 | 07:51 | 65 | 662 | 10 | EXT |  | 0.89 | (c)
69386.71 | 6.035 | 6.015 | -5.55 | -5.57 | -1597 | -1419 | -1469 | 634 | 5334 | 6465 |  | CORR | GENE | 04:43 | 05:12 | 05:04 | 236 | 256 | 10 | EXT | Аномалия находится на отводе. | 0.91 | (c)
69391.52 | 10.845 | 10.668 | -0.74 | -0.917 | -1772 | -1462 | -1143 | 458 | 709 | 6465 |  | CORR | GENE | 04:15 | 05:05 | 05:57 | 208 | 1257 | 11 | EXT | Аномалия находится на отводе. | 0.91 | (c)
69392.225 | 11.55 | 11.458 | -0.035 | -0.127 | -1711 | -967 | -1105 | 499 | 11 | 6465 |  | CORR | GENE | 04:25 | 06:25 | 06:03 | 116 | 1212 | 11 | EXT | Аномалия находится на отводе. | 0.89 | (c)
69397.687 | 5.427 | 5.297 | -5.898 | -6.028 | -2135 | -2122 | -2119 | 95 | 5297 | 6466 |  | CORR | AXGR | 04:30 | 04:33 | 04:33 | 295 | 33 | 15 | EXT |  | 0.94 | (c)
69398.831 | 6.571 | 6.307 | -4.754 | -5.018 | -1939 | -1911 | -1908 | 292 | 4652 | 6466 |  | CORR | GENE | 05:02 | 05:07 | 05:07 | 366 | 62 | 10 | EXT |  | 0.93 | (c)
69408.252 | 4.667 | 4.56 | -6.298 | -6.405 | 2226 | -2230 | -2222 | 0 | 4560 | 6467 |  | CORR | AXGR | 04:52 | 04:53 | 04:54 | 311 | 26 | 10 | EXT |  | 0.92 | (c)
69462.199 | 3.059 | 3.032 | -8.206 | -8.233 | 1529 | 1585 | 1616 | 528 | 3032 | 6472 |  | CORR | CIGR | 06:40 | 06:49 | 06:54 | 44 | 174 | 14 | EXT |  | 0.89 | (c)
69487.542 | 5.802 | 5.762 | -4.988 | -5.028 | 1679 | 1795 | 1870 | 169 | 4964 | 6474 |  | CORR | GENE | 05:27 | 05:45 | 05:58 | 64 | 383 | 9 | EXT |  | 0.89 | (c)
69514.602 | 10.697 | 10.615 | -0.608 | -0.69 | -1616 | -1473 | -1455 | 615 | 587 | 6476 |  | CORR | GENE | 05:48 | 06:11 | 06:14 | 103 | 321 | 11 | EXT |  | 0.89 | (c)
69515.352 | 0.142 | 0.084 | -11.063 | -11.121 | 1996 | 2122 | -2209 | 0 | 84 | 6477 |  | CORR | GENE | 05:04 | 05:25 | 05:46 | 123 | 513 | 12 | EXT |  | 0.9 | (c)
69532.813 | 6.398 | 6.331 | -4.967 | -5.034 | 1513 | 1524 | 1525 | 694 | 4831 | 6478 |  | CORR | AXGR | 04:52 | 04:54 | 04:54 | 203 | 24 | 11 | EXT |  | 0.91 | (c)
69533.896 | 7.481 | 7.033 | -3.884 | -4.332 | 1575 | 1592 | 1606 | 594 | 3765 | 6478 |  | CORR | GENE | 05:02 | 05:05 | 05:07 | 567 | 62 | 12 | EXT |  | 0.95 | (c)
69537.16 | 10.745 | 10.704 | -0.62 | -0.661 | 1874 | 1929 | 1978 | 149 | 610 | 6478 |  | CORR | GENE | 05:50 | 05:59 | 06:07 | 51 | 208 | 10 | EXT |  | 0.89 | (c)
69537.762 | 11.347 | 11.301 | -0.018 | -0.064 | 1525 | 1843 | 1812 | 132 | 9 | 6478 |  | CORR | GENE | 04:54 | 05:45 | 05:40 | 55 | 573 | 11 | EXT |  | 0.89 | (c)
69538.854 | 1.074 | 0.985 | -10.001 | -10.09 | -2180 | -1968 | -1725 | 51 | 985 | 6479 |  | CORR | GENE | 04:56 | 05:30 | 06:09 | 162 | 910 | 9 | EXT |  | 0.9 | (c)
69539.618 | 1.838 | 1.808 | -9.237 | -9.267 | -1620 | -1414 | -1483 | 611 | 1808 | 6479 |  | CORR | GENE | 06:26 | 06:59 | 06:48 | 76 | 274 | 12 | EXT |  | 0.89 | (c)
69562.632 | 2.477 | 2.446 | -8.928 | -8.959 | 2052 | 2208 | 2174 | 0 | 2446 | 6481 |  | CORR | GENE | 05:43 | 06:08 | 06:02 | 65 | 244 | 9 | EXT |  | 0.89 | (c)
69562.858 | 2.703 | 2.621 | -8.702 | -8.784 | 1884 | 1981 | 2003 | 109 | 2621 | 6481 |  | CORR | GENE | 05:16 | 05:31 | 05:35 | 200 | 237 | 13 | EXT |  | 0.91 | (c)
69567.766 | 7.611 | 7.56 | -3.794 | -3.845 | 2010 | 2111 | 2100 | 40 | 3778 | 6481 |  | CORR | GENE | 05:36 | 05:52 | 05:51 | 67 | 180 | 9 | EXT |  | 0.89 | (c)
69571.56 | 0 | -0.047 | -11.235 | -11.282 | 518 | 646 | 650 | 518 |  | 6482 | Нарушение формы кольцевого шва | GWAN |  | 01:53 | 02:14 | 02:14 | 0 | 265 |  | EXT | Нарушение формы кольцевого шва |  | (c)
69572.321 | 0.761 | 0.707 | -10.474 | -10.528 | 2110 | -2155 | -2140 | 0 | 707 | 6482 |  | CORR | GENE | 06:10 | 06:42 | 06:44 | 75 | 422 | 10 | EXT |  | 0.89 | (c)
69572.718 | 1.158 | 1.117 | -10.077 | -10.118 | 1825 | 1917 | 2029 | 0 | 1117 | 6482 |  | CORR | GENE | 05:24 | 05:39 | 05:57 | 80 | 409 | 10 | EXT |  | 0.89 | (c)
69581.111 | 9.551 | 9.467 | -1.684 | -1.768 | 1715 | 2036 | 2146 | 0 | 1618 | 6482 |  | CORR | GENE | 05:06 | 05:58 | 06:16 | 150 | 860 | 10 | EXT |  | 0.9 | (c)
69618.153 | 2.983 | 2.732 | -8.132 | -8.383 | 1713 | 1794 | 1781 | 382 | 2732 | 6486 |  | CORR | GENE | 06:40 | 06:53 | 06:51 | 783 | 135 | 10 | EXT |  | 0.95 | (c)
69629.506 | 3.221 | 3.182 | -7.624 | -7.663 | -1213 | -864 | -948 | 683 | 3182 | 6487 |  | CORR | GENE | 06:02 | 06:58 | 06:45 | 92 | 530 | 10 | EXT |  | 0.89 | (c)
69667.285 | 9.84 | 9.643 | -1.185 | -1.382 | -1220 | -1205 | -1207 | 1011 | 1184 | 6492 |  | CORR | AXGR | 10:48 | 10:50 | 10:50 | 198 | 26 | 12 | EXT |  | 0.91 | (c)
69701.455 | 0.025 | 0.008 | -11.2 | -11.217 | -392 | -110 | -148 | 96 | 8 | 6496 |  | CORR | CIGR | 11:32 | 00:17 | 12:11 | 30 | 488 | 22 | EXT |  | 0.89 | (c)
69729.661 | 5.441 | 5.321 | -6.029 | -6.149 | 747 | 904 | 929 | 747 | 5321 | 6498 |  | DENT | GENE | 04:55 | 05:20 | 05:24 | 233 | 364 | 0.4 | N/A | Глубина вмятины: 6 мм (0,4%). Линейка: 23 см в (532 см; 05:20 ч:мин) Аномалия находится на отводе. |  | (c)
69763.653 | 5.998 | 5.96 | -1.847 | -1.885 | 2057 | 2122 | 2113 | 61 | 1845 | 6501 |  | CORR | CIGR | 07:27 | 07:37 | 07:36 | 40 | 112 | 12 | EXT |  | 0.89 | (c)
69775.158 | 6.503 | 6.482 | -2.282 | -2.303 | 2060 | 2116 | 2108 | 74 | 2158 | 6503 |  | CORR | GENE | 03:47 | 03:56 | 03:55 | 145 | 96 | 13 | EXT |  | 0.9 | (c)
69775.199 | 6.544 | 6.519 | -2.241 | -2.266 | -2192 | -2106 | -2095 | 38 | 2241 | 6503 |  | CORR | CIGR | 04:20 | 04:34 | 04:36 | 25 | 195 | 10 | EXT |  | 0.89 | (c)
69778.575 | 1.135 | 1.108 | -0.725 | -0.752 | 2030 | 2159 | 2124 | 13 | 722 | 6504 |  | CORR | CIGR | 03:32 | 03:53 | 03:47 | 30 | 187 | 13 | EXT |  | 0.89 | (c)
69782.53 | 3.23 | 3.213 | -8.06 | -8.077 | -1535 | -1465 | -1445 | 695 | 3213 | 6505 |  | CORR | CIGR | 04:58 | 05:09 | 05:12 | 38 | 181 | 15 | EXT | Аномалия находится на отводе. | 0.89 | (c)
69783.605 | 4.305 | 4.284 | -6.985 | -7.006 | -2213 | -2055 | -2083 | 17 | 4284 | 6505 |  | CORR | CIGR | 03:08 | 03:34 | 03:29 | 43 | 261 | 10 | EXT | Аномалия находится на отводе. | 0.89 | (c)
69789.193 | 9.893 | 9.875 | -1.397 | -1.415 | -1577 | -1423 | -1453 | 653 | 1372 | 6505 |  | CORR | CIGR | 04:51 | 05:16 | 05:11 | 43 | 248 | 12 | EXT | Аномалия находится на отводе. | 0.89 | (c)
69847.957 | 2.112 | 1.734 | -9.138 | -9.516 | -1653 | -1582 | -1600 | 578 | 1734 | 6511 |  | CORR | GENE | 07:36 | 07:47 | 07:44 | 397 | 105 | 10 | EXT |  | 0.93 | (c)
69850.242 | 4.397 | 4.347 | -6.853 | -6.903 | 1743 | 1853 | 2129 | 0 | 4347 | 6511 |  | CORR | GENE | 04:44 | 05:02 | 05:46 | 125 | 772 | 12 | EXT |  | 0.9 | (c)
69850.433 | 4.588 | 4.558 | -6.662 | -6.692 | -2085 | -1902 | -1967 | 146 | 4558 | 6511 |  | CORR | CIGR | 06:26 | 06:56 | 06:45 | 40 | 235 | 14 | EXT |  | 0.89 | (c)
69855.701 | 9.856 | 9.813 | -1.394 | -1.437 | 1528 | 1906 | 1777 | 204 | 1256 | 6511 |  | CORR | GENE | 04:09 | 05:10 | 04:49 | 181 | 498 | 11 | EXT |  | 0.9 | (c)
69857.071 | 11.226 | 11.194 | -0.024 | -0.056 | -1779 | -1573 | -1447 | 452 | 17 | 6511 |  | CORR | CIGR | 07:16 | 07:49 | 08:09 | 39 | 664 | 10 | EXT |  | 0.89 | (c)
69863.925 | 6.83 | 6.813 | -0.9 | -0.917 | 1730 | 2145 | 2000 | 0 | 820 | 6512 |  | CORR | GENE | 06:06 | 07:13 | 06:50 | 97 | 540 | 11 | EXT |  | 0.89 | (c)
69864.769 | 7.674 | 7.597 | -0.056 | -0.133 | 644 | 1159 | 970 | 644 | 3 | 6512 |  | CORR | GENE | 03:11 | 04:34 | 04:04 | 130 | 651 | 11 | EXT |  | 0.9 | (c)
69864.991 | 0.166 | 0.1 | -10.684 | -10.75 | -1355 | -1002 | -968 | 581 | 100 | 6513 |  | CORR | GENE | 05:43 | 06:40 | 06:45 | 109 | 773 | 12 | EXT | Аномалия находится на отводе. | 0.89 | (c)
69925.302 | 6.677 | 6.611 | -4.513 | -4.579 | -1962 | -1899 | -1922 | 268 | 4343 | 6520 |  | CORR | GENE | 07:11 | 07:21 | 07:18 | 236 | 81 | 14 | EXT |  | 0.92 | (c)
69925.912 | 7.287 | 7.08 | -3.903 | -4.11 | -1933 | -1894 | -1891 | 297 | 3534 | 6520 |  | CORR | GENE | 07:16 | 07:22 | 07:22 | 576 | 84 | 13 | EXT |  | 0.96 | (c)
69933.892 | 4.077 | 4.053 | -7.048 | -7.072 | -1758 | -1681 | -1702 | 473 | 4053 | 6521 |  | CORR | CIGR | 07:10 | 07:22 | 07:19 | 40 | 112 | 10 | EXT |  | 0.89 | (c)
69974.531 | 0.546 | 0.526 | -3.339 | -3.359 | -1225 | -1153 | -1153 | 1005 | 526 | 6525 |  | CORR | CIGR | 06:21 | 06:33 | 06:33 | 24 | 145 | 13 | EXT |  | 0.89 | (c)
69974.759 | 0.774 | 0.462 | -3.111 | -3.423 | -1853 | -1312 | -1320 | 377 | 462 | 6525 |  | WRIN | GENE | 04:40 | 06:07 | 06:06 | 629 | 1067 | 3.9 | N/A | Высота гофр: 55 мм (3,9%). Длина волны: 372 мм Аномалия находится вблизи дефекта потери металла. |  | (b)
69975.42 | 1.435 | -0.296 | -2.45 | -4.181 | 876 | -388 | -1355 | 0 |  | 6525 |  | OVAL |  | 00:00 | 08:36 | 06:00 | 2333 |  |  | N/A | Овальность: 0,02 |  | (c)
70011.178 | 5.768 | 5.747 | -5.597 | -5.618 | -1991 | -1938 | -1914 | 240 | 5589 | 6531 |  | CORR | CIGR | 04:38 | 04:47 | 04:50 | 29 | 155 | 11 | EXT |  | 0.89 | (c)
70038.372 | 10.402 | 10.39 | -0.963 | -0.975 | 1186 | 1259 | 1264 | 889 | 940 | 6533 |  | CORR | CIGR | 05:35 | 05:47 | 05:47 | 35 | 155 | 15 | EXT |  | 0.89 | (c)
70067.52 | 5.505 | 5.149 | -6.005 | -6.361 | 591 | 637 | 657 | 591 | 5149 | 6536 | Дефект проката | MIAN | GENE | 03:55 | 04:03 | 04:06 | 605 | 132 |  | INT | Дефект проката Эквивалент потери металла 11%. |  | (c)
70096.539 | 0.449 | 0.392 | -11.021 | -11.078 | 2180 | 2190 | 2194 | 24 | 392 | 6539 | Металлургический дефект | MIAN | AXGR | 05:15 | 05:16 | 05:17 | 118 | 27 |  | INT | Металлургический дефект Эквивалент потери металла 10%. Аномалия находится в зоне сварного шва. |  | (c)
70219.946 | 11.506 | 11.475 | -0.044 | -0.075 | 808 | 1038 | 1018 | 808 | 17 | 6549 |  | CORR | GENE | 05:12 | 05:50 | 05:46 | 58 | 420 | 11 | EXT | Аномалия находится на отводе. | 0.89 | (c)
70245.646 | 3.051 | 3.017 | -8.279 | -8.313 | 2025 | 2050 | 2038 | 180 | 3017 | 6552 |  | CORR | AXGR | 07:11 | 07:15 | 07:13 | 130 | 25 | 10 | EXT |  | 0.9 | (c)
70477.951 | 10.006 | 9.96 | -1.389 | -1.435 | -2081 | -1860 | -1874 | 150 | 1366 | 6572 |  | CORR | GENE | 06:20 | 06:56 | 06:53 | 69 | 413 | 12 | EXT |  | 0.89 | (c)
70641.4 | 5.635 | 5.594 | -5.55 | -5.591 | 2198 | 2209 | 2209 | 11 | 5499 | 6587 | Металлургический дефект | MIAN | AXGR | 03:50 | 03:52 | 03:52 | 92 | 22 |  | INT | Металлургический дефект Эквивалент потери металла 10%. Аномалия находится в зоне сварного шва. |  | (c)
70643.128 | 7.363 | 7.196 | -3.822 | -3.989 | 2156 | 2170 | 2178 | 30 | 3805 | 6587 |  | LWAN | AXGR | 03:44 | 03:46 | 03:47 | 184 | 44 |  | INT | Эквивалент потери металла 10%. |  | (c)
70648.808 | 1.858 | 1.841 | -9.352 | -9.369 | 744 | 802 | 799 | 744 | 1841 | 6588 |  | CORR | CIGR | 04:20 | 04:30 | 04:29 | 31 | 111 | 10 | EXT |  | 0.89 | (c)
70648.925 | 1.975 | 1.954 | -9.235 | -9.256 | 792 | 855 | 856 | 792 | 1954 | 6588 |  | CORR | CIGR | 04:28 | 04:38 | 04:38 | 44 | 127 | 12 | EXT |  | 0.89 | (c)
70656.732 | 9.782 | 9.751 | -1.428 | -1.459 | 1473 | 1545 | 1529 | 646 | 1423 | 6588 |  | CORR | CIGR | 06:18 | 06:30 | 06:27 | 36 | 112 | 13 | EXT |  | 0.89 | (c)
70674.873 | 5.353 | 5.346 | -6.017 | -6.024 | -1310 | -1192 | -1180 | 920 | 5346 | 6590 |  | CORR | GENE | 06:06 | 06:25 | 06:27 | 70 | 260 | 10 | EXT |  | 0.89 | (c)
70687.712 | 6.822 | 6.753 | -4.333 | -4.402 | -1037 | -909 | -826 | 616 | 4312 | 6591 |  | CORR | GENE | 06:16 | 06:37 | 06:50 | 90 | 421 | 10 | EXT | Аномалия находится на отводе. | 0.89 | (c)
70806.4 | 0 | 0 | -5.47 | -5.47 | -2147 | -1307 | -1357 | 83 | 0 | 6605 | Смещение кромок | GWAN |  | 03:58 | 06:13 | 06:05 | 0 | 1580 | 16 | EXT | Смещение кромок Наружу Величина смещения - 2.6 мм. |  | (c)
70823.612 | 0.407 | 0.375 | -10.953 | -10.985 | 1508 | 2102 | 1880 | 0 | 375 | 6607 |  | CORR | GENE | 04:34 | 06:10 | 05:34 | 143 | 745 | 10 | EXT |  | 0.9 | (c)
70872.666 | 5.706 | 5.675 | -1.829 | -1.86 | -271 | -194 | -191 | 110 | 1795 | 6611 |  | CORR | GENE | 08:56 | 09:08 | 09:09 | 65 | 161 | 10 | EXT |  | 0.89 | (c)
70918.714 | 8.299 | 8.289 | -3.071 | -3.081 | -1914 | -1724 | -1778 | 316 | 3036 | 6617 |  | CORR | CIGR | 05:38 | 06:09 | 05:60 | 45 | 273 | 10 | EXT |  | 0.89 | (c)
70947.803 | 4.038 | 4.018 | -7.477 | -7.497 | 963 | 1024 | 1050 | 963 | 4018 | 6620 |  | CORR | CIGR | 05:44 | 05:54 | 05:58 | 25 | 174 | 15 | EXT |  | 0.89 | (c)
70994.033 | 4.778 | 4.763 | -6.577 | -6.592 | -1500 | -1355 | -1380 | 1260 | 4763 | 6624 |  | CORR | CIGR | 05:22 | 05:46 | 05:42 | 44 | 240 | 10 | EXT | Аномалия находится на отводе. | 0.89 | (c)
70994.8 | 5.545 | 5.468 | -5.81 | -5.887 | -1455 | -1256 | -1253 | 1052 | 5468 | 6624 |  | CORR | GENE | 05:30 | 06:02 | 06:02 | 98 | 403 | 12 | EXT | Аномалия находится на отводе. | 0.89 | (c)
71006.361 | 5.751 | 5.739 | -5.434 | -5.446 | -1150 | -1022 | -1050 | 950 | 5411 | 6625 |  | CORR | CIGR | 05:55 | 06:16 | 06:11 | 35 | 201 | 15 | EXT |  | 0.89 | (c)
71025.754 | 2.494 | 2.308 | -8.691 | -8.877 | 2203 | -2157 | -1771 | 0 | 2308 | 6627 |  | CORR | GENE | 06:38 | 06:54 | 07:57 | 197 | 976 | 11 | EXT |  | 0.91 | (c)
71168.745 | 0 | 0 | -11.54 | -11.54 | -21 | 423 | 352 | 0 | 0 | 6640 |  | GWAN |  | 09:15 | 10:27 | 10:15 | 0 | 745 |  | EXT | Вышлифовка глубиной 13%. Аномалия находится на отводе. |  | (c)
71284.406 | 1.761 | 0.494 | -9.564 | -10.831 | -1990 | -1897 | -1917 | 241 | 494 | 6650 |  | CORR | GENE | 07:10 | 07:25 | 07:22 | 1726 | 144 | 10 | EXT |  | 0.97 | (c)
71290.143 | 7.498 | 7.486 | -3.827 | -3.839 | 2079 | 2119 | 2121 | 67 | 3814 | 6650 |  | CORR | CIGR | 06:07 | 06:13 | 06:14 | 25 | 84 | 11 | EXT |  | 0.89 | (c)
71303.88 | 9.91 | 9.882 | -1.35 | -1.378 | 1295 | 1387 | 1415 | 695 | 1343 | 6651 |  | CORR | CIGR | 06:11 | 06:26 | 06:31 | 35 | 241 | 11 | EXT | Аномалия находится на отводе. | 0.89 | (c)
71352.03 | 1.56 | 1.538 | -9.715 | -9.737 | -1703 | -1491 | -1569 | 527 | 1538 | 6656 |  | CORR | GENE | 06:42 | 07:16 | 07:03 | 62 | 269 | 11 | EXT |  | 0.89 | (c)
71352.3 | 1.83 | 1.771 | -9.445 | -9.504 | -1698 | -1368 | -1430 | 532 | 1771 | 6656 |  | CORR | GENE | 06:42 | 07:36 | 07:26 | 387 | 537 | 11 | EXT |  | 0.93 | (c)
71404.876 | 9.501 | 9.448 | -1.319 | -1.372 | 2181 | -2084 | -2104 | 0 | 1273 | 6660 |  | CORR | GENE | 05:41 | 06:12 | 06:09 | 99 | 352 | 11 | EXT |  | 0.89 | (c)
71567.071 | 2.991 | 2.946 | -8.409 | -8.454 | 1974 | 2042 | 2065 | 75 | 2946 | 6675 |  | CORR | GENE | 04:47 | 04:58 | 05:02 | 59 | 181 | 11 | EXT |  | 0.89 | (c)
71739.08 | 7.175 | 7.138 | -4.18 | -4.217 | -1433 | -1226 | -1256 | 798 | 4148 | 6690 |  | CORR | GENE | 05:14 | 05:47 | 05:42 | 69 | 354 | 11 | EXT |  | 0.89 | (c)
71739.417 | 7.512 | 7.487 | -3.843 | -3.868 | -1497 | -1086 | -1230 | 734 | 3778 | 6690 |  | CORR | GENE | 05:04 | 06:10 | 05:47 | 90 | 534 | 11 | EXT |  | 0.89 | (c)
71765.452 | 10.977 | 10.956 | -0.393 | -0.414 | 1640 | 1719 | 1760 | 350 | 377 | 6692 |  | CORR | CIGR | 05:21 | 05:34 | 05:41 | 37 | 241 | 10 | EXT |  | 0.89 | (c)
71765.894 | 0.049 | 0.027 | -11.376 | -11.398 | 785 | 898 | 949 | 785 | 27 | 6693 |  | CORR | GENE | 04:55 | 05:13 | 05:22 | 63 | 328 | 11 | EXT | Аномалия находится на отводе. | 0.89 | (c)
71766.548 | 0.703 | 0.693 | -10.722 | -10.732 | 630 | 663 | 673 | 630 | 693 | 6693 |  | CORR | CIGR | 04:30 | 04:35 | 04:37 | 29 | 87 | 10 | EXT | Аномалия находится на отводе. | 0.89 | (c)
71774.44 | 8.595 | 8.567 | -2.83 | -2.858 | 704 | 853 | 846 | 704 | 2809 | 6693 |  | CORR | GENE | 04:42 | 05:06 | 05:05 | 49 | 285 | 10 | EXT | Аномалия находится на отводе. | 0.89 | (c)
71779.658 | 2.388 | 2.28 | -9.122 | -9.23 | 1549 | 1665 | 1656 | 467 | 2280 | 6694 |  | CORR | GENE | 06:56 | 07:15 | 07:13 | 291 | 214 | 13 | EXT |  | 0.93 | (c)
71782.51 | 5.24 | 5.209 | -6.27 | -6.301 | 571 | 644 | 639 | 571 | 5209 | 6694 |  | CORR | CIGR | 04:18 | 04:30 | 04:29 | 46 | 136 | 13 | EXT |  | 0.89 | (c)
71845.243 | 0.053 | 0.031 | -10.837 | -10.859 | -1903 | -1819 | -1818 | 328 | 31 | 6700 |  | CORR | CIGR | 06:43 | 06:57 | 06:57 | 47 | 169 | 12 | EXT |  | 0.89 | (c)
71904.731 | 3.806 | 3.74 | -0.044 | -0.11 | 941 | 1462 | 1276 | 620 | 14 | 6705 |  | CORR | GENE | 04:38 | 06:02 | 05:32 | 96 | 669 | 14 | EXT |  | 0.89 | (c)
71945.31 | 11.065 | 10.874 | -0.105 | -0.296 | 482 | 918 | 1113 | 482 | 29 | 6709 |  | CORR | GENE | 04:10 | 05:20 | 05:51 | 267 | 1261 | 11 | EXT | Аномалия находится на отводе. | 0.92 | (c)
71962.157 | 5.852 | 5.104 | -5.313 | -6.061 | -2181 | -1904 | -1794 | 49 | 4235 | 6711 |  | WRIN | GENE | 05:06 | 05:51 | 06:09 | 1826 | 775 | 3.7 | N/A | Высота гофр: 52 мм (3,7%). Длина волны: 404 мм Аномалия находится вблизи продольного шва. Аномалия находится на упругопластическом изгибе. |  | (a)
71980.359 | 1.464 | 1.428 | -9.941 | -9.977 | -1365 | -1279 | -1290 | 866 | 1428 | 6713 |  | CORR | CIGR | 07:36 | 07:50 | 07:48 | 41 | 149 | 14 | EXT | Аномалия находится на упругопластическом изгибе: R=527 D, максимальное растяжение на 5.4 час. | 0.89 | (c)
72023.856 | 10.746 | 10.736 | -0.584 | -0.594 | -269 | -216 | -225 | 182 | 564 | 6716 |  | CORR | CIGR | 01:14 | 01:22 | 01:21 | 30 | 87 | 11 | EXT |  | 0.89 | (c)
72052.579 | 5.984 | 5.984 | -5.086 | -5.086 | -1387 | -1372 | -1331 | 843 | 5056 | 6719 |  | CORR | CIGR | 10:60 | 11:02 | 11:09 | 30 | 112 | 12 | EXT |  | 0.89 | (c)
72089.507 | 10.207 | 9.543 | -1.208 | -1.872 | 1358 | 1682 | 1718 | 154 | 525 | 6722 |  | DENT | GENE | 04:56 | 05:48 | 05:54 | 1347 | 719 | 0.8 | N/A | Глубина вмятины: 12 мм (0,8%). Линейка: 135 см в (954 см; 05:48 ч:мин) Аномалия находится на упругопластическом изгибе. |  | (c)
72092.492 | 1.777 | 0.784 | -9.523 | -10.516 | 1763 | 2097 | 2166 | 0 | 784 | 6723 |  | WRIN | GENE | 04:47 | 05:41 | 05:52 | 1907 | 806 | 2.7 | N/A | Высота гофр: 39 мм (2,7%). Длина волны: 429 мм Аномалия находится вблизи продольного шва. Аномалия находится на упругопластическом изгибе. |  | (a)
72119.535 | 6.55 | 6.228 | -4.9 | -5.222 | 1988 | 2084 | 2083 | 52 | 4674 | 6725 |  | CORR | GENE | 03:32 | 03:47 | 03:47 | 548 | 191 | 10 | EXT |  | 0.94 | (c)
72120.305 | 7.32 | 7.186 | -4.13 | -4.264 | 1987 | 2123 | 2061 | 95 | 3827 | 6725 |  | CORR | GENE | 03:31 | 03:53 | 03:43 | 437 | 149 | 12 | EXT |  | 0.94 | (c)
72120.743 | 7.758 | 7.747 | -3.692 | -3.703 | 1970 | 2021 | 2025 | 149 | 3683 | 6725 |  | CORR | CIGR | 03:29 | 03:37 | 03:38 | 20 | 112 | 12 | EXT |  | 0.89 | (c)
72121.477 | 8.492 | 8.388 | -2.958 | -3.062 | 2088 | 2149 | 2130 | 58 | 2663 | 6725 |  | CORR | GENE | 03:48 | 03:58 | 03:55 | 399 | 85 | 10 | EXT |  | 0.93 | (c)
72122.634 | 9.649 | 8.991 | -1.801 | -2.459 | 2083 | 2118 | 2166 | 0 | 1068 | 6725 |  | CORR | GENE | 03:47 | 03:53 | 04:00 | 1391 | 168 | 11 | EXT |  | 0.97 | (c)
72124.236 | 11.251 | 10.711 | -0.199 | -0.739 | 2102 | 2220 | 2164 | 5 | 41 | 6725 |  | CORR | GENE | 03:50 | 04:09 | 03:60 | 698 | 124 | 10 | EXT |  | 0.95 | (c)
72126.582 | 2.147 | 2.124 | -9.103 | -9.126 | 503 | 599 | 592 | 503 | 2124 | 6726 |  | CORR | CIGR | 03:10 | 03:26 | 03:25 | 27 | 179 | 10 | EXT |  | 0.89 | (c)
72157.965 | 0 | -0.04 | -11.4 | -11.44 | 120 | 792 | 708 | 120 |  | 6729 | Нарушение формы кольцевого шва | GWAN |  | 09:36 | 11:24 | 11:11 | 0 | 1177 |  | EXT | Нарушение формы кольцевого шва Аномалия находится на отводе. |  | (c)
72179.333 | 9.968 | 9.92 | -0.572 | -0.62 | -1347 | -1296 | -1228 | 884 | 558 | 6730 |  | CORR | GENE | 05:32 | 05:41 | 05:51 | 62 | 237 | 14 | EXT | Аномалия находится на отводе. | 0.89 | (c)
72179.893 | 10.528 | 10.508 | -0.012 | -0.032 | -2035 | -1970 | -1958 | 196 | 12 | 6730 |  | CORR | CIGR | 03:41 | 03:52 | 03:54 | 20 | 153 | 10 | EXT | Аномалия находится на отводе. | 0.89 | (c)
72189.913 | 10.008 | 9.994 | -1.442 | -1.456 | -1629 | -1567 | -1576 | 601 | 1436 | 6731 |  | CORR | CIGR | 04:47 | 04:57 | 04:56 | 20 | 107 | 14 | EXT |  | 0.89 | (c)
72268.772 | 10.462 | 10.428 | -0.503 | -0.537 | -2224 | -2039 | -2052 | 6 | 471 | 6738 |  | CORR | GENE | 07:01 | 07:31 | 07:29 | 66 | 345 | 10 | EXT |  | 0.89 | (c)
72268.988 | 10.678 | 10.634 | -0.287 | -0.331 | -2212 | -2036 | -2037 | 18 | 262 | 6738 |  | CORR | GENE | 07:03 | 07:31 | 07:31 | 69 | 350 | 11 | EXT |  | 0.89 | (c)
72269.201 | 10.891 | 10.823 | -0.074 | -0.142 | 1528 | 1735 | 2085 | 0 | 29 | 6738 |  | CORR | GENE | 05:06 | 05:40 | 06:36 | 113 | 1115 | 13 | EXT |  | 0.9 | (c)
72319.312 | 5.582 | 4.009 | -5.728 | -7.301 | 55 | 103 | 146 | 55 | 4009 | 6745 |  | CORR | GENE | 02:60 | 03:07 | 03:14 | 3011 | 181 | 10 | EXT | Аномалия находится на отводе. | 0.98 | (c)
72354.919 | 7.324 | 6.861 | -3.946 | -4.409 | 1561 | 1643 | 1641 | 1561 | 3538 | 6748 |  | CORR | GENE | 07:25 | 07:39 | 07:38 | 871 | 161 | 13 | EXT | Аномалия находится на отводе. | 0.98 | (c)
72356.052 | 8.457 | 8.442 | -2.813 | -2.828 | -2043 | -1882 | -1897 | 1751 | 2763 | 6748 |  | CORR | GENE | 09:44 | 10:10 | 10:07 | 65 | 292 | 11 | EXT | Аномалия находится на отводе. | 0.89 | (c)
72370.371 | 0.091 | 0.038 | -10.949 | -11.002 | 1187 | 1442 | 1340 | 738 | 38 | 6750 |  | CORR | GENE | 02:35 | 03:16 | 02:60 | 74 | 305 | 11 | EXT |  | 0.89 | (c)
72395.456 | 3.191 | 3.191 | -8.139 | -8.139 | 1991 | 2054 | 2053 | 116 | 3191 | 6752 |  | CORR | CIGR | 08:01 | 08:11 | 08:11 | 25 | 124 | 12 | EXT |  | 0.74 | (c)
72398.691 | 6.426 | 6.396 | -4.904 | -4.934 | 1899 | 1918 | 1912 | 305 | 4850 | 6752 |  | CORR | AXGR | 07:46 | 07:49 | 07:48 | 84 | 27 | 10 | EXT |  | 0.75 | (c)
72398.859 | 6.594 | 6.479 | -4.736 | -4.851 | 816 | 1054 | 1264 | 519 | 4688 | 6752 |  | CORR | GENE | 04:51 | 05:30 | 06:04 | 163 | 896 | 13 | EXT |  | 0.76 | (c)
72402.561 | 10.296 | 10.264 | -1.034 | -1.066 | 1874 | 1995 | 1997 | 110 | 1020 | 6752 |  | CORR | CIGR | 07:42 | 08:02 | 08:02 | 46 | 247 | 12 | EXT |  | 0.74 | (c)
72402.609 | 10.344 | 10.31 | -0.986 | -1.02 | 77 | 167 | 145 | 77 | 976 | 6752 |  | CORR | CIGR | 02:52 | 03:07 | 03:03 | 44 | 136 | 10 | EXT |  | 0.74 | (c)
72403.003 | 10.738 | 10.677 | -0.592 | -0.653 | 250 | 335 | 312 | 250 | 588 | 6752 |  | CORR | GENE | 03:20 | 03:34 | 03:30 | 65 | 124 | 10 | EXT |  | 0.74 | (c)
72406.597 | 3.002 | 2.99 | -7.843 | -7.855 | -389 | -341 | -347 | 305 | 2990 | 6753 |  | CORR | CIGR | 08:23 | 08:30 | 08:29 | 24 | 85 | 12 | EXT | Аномалия находится на отводе. | 0.89 | (c)
72409.167 | 5.572 | 5.563 | -5.273 | -5.282 | -546 | -492 | -497 | 448 | 5260 | 6753 |  | CORR | CIGR | 07:57 | 08:06 | 08:05 | 22 | 98 | 10 | EXT | Аномалия находится на отводе. | 0.89 | (c)
72409.284 | 5.689 | 5.642 | -5.156 | -5.203 | -554 | -347 | -408 | 262 | 5089 | 6753 |  | CORR | GENE | 07:56 | 08:30 | 08:20 | 114 | 293 | 12 | EXT | Аномалия находится на отводе. | 0.9 | (c)
72412.28 | 8.685 | 8.673 | -2.16 | -2.172 | -1268 | -1213 | -1213 | 963 | 2143 | 6753 |  | CORR | CIGR | 06:01 | 06:10 | 06:10 | 29 | 109 | 14 | EXT | Аномалия находится на отводе. | 0.89 | (c)
72413.283 | 9.688 | 9.676 | -1.157 | -1.169 | -1179 | -1132 | -1137 | 1051 | 1143 | 6753 |  | CORR | CIGR | 06:15 | 06:23 | 06:22 | 26 | 84 | 10 | EXT | Аномалия находится на отводе. | 0.89 | (c)
72464.19 | 4.72 | 4.59 | -6.65 | -6.78 | -1007 | -836 | -746 | 485 | 4590 | 6758 |  | CORR | GENE | 06:31 | 06:59 | 07:13 | 398 | 522 | 13 | EXT |  | 0.94 | (c)
72471.646 | 0.806 | 0.775 | -10.094 | -10.125 | 607 | 1194 | 1007 | 607 | 775 | 6759 |  | CORR | GENE | 01:55 | 03:29 | 02:59 | 120 | 801 | 10 | EXT |  | 0.89 | (c)
72690.65 | 7.61 | 7.59 | -3.715 | -3.735 | 1985 | 2074 | 2094 | 1985 | 3695 | 6779 |  | CORR | CIGR | 08:13 | 08:27 | 08:31 | 40 | 218 | 13 | EXT | Аномалия находится на отводе. | 0.89 | (c)
72691.654 | 8.614 | 8.598 | -2.711 | -2.727 | 2128 | 2172 | 2191 | 2128 | 2694 | 6779 |  | CORR | CIGR | 08:36 | 08:43 | 08:46 | 33 | 128 | 10 | EXT | Аномалия находится на отводе. | 0.89 | (c)
72695.525 | 1.16 | 0.139 | -10.07 | -11.091 | 1964 | 1987 | 2031 | 132 | 139 | 6780 |  | CORR | GENE | 03:06 | 03:09 | 03:16 | 1711 | 134 | 13 | EXT |  | 1 | (c)
72703.808 | 9.443 | 9.423 | -1.787 | -1.807 | -1650 | -1594 | -1598 | 581 | 1775 | 6780 |  | CORR | CIGR | 05:22 | 05:31 | 05:31 | 32 | 104 | 11 | EXT |  | 0.89 | (c)
72711.461 | 5.866 | 5.848 | -0.024 | -0.042 | -1433 | -1285 | -1273 | 798 | 24 | 6781 |  | CORR | CIGR | 06:53 | 07:17 | 07:19 | 18 | 319 | 12 | EXT |  | 0.89 | (c)
72822.714 | 4.479 | 4.35 | -7.021 | -7.15 | -2223 | -2106 | -1807 | 7 | 4350 | 6792 |  | CORR | GENE | 05:48 | 06:07 | 06:55 | 156 | 833 | 13 | EXT |  | 0.9 | (c)
72823.575 | 5.34 | 5.068 | -6.16 | -6.432 | 1831 | 2144 | -1731 | 0 | 5068 | 6792 |  | CORR | GENE | 04:42 | 05:32 | 07:07 | 343 | 1797 | 13 | EXT |  | 0.94 | (c)
72823.811 | 5.576 | 5.516 | -5.924 | -5.984 | 629 | 767 | 834 | 629 | 5516 | 6792 |  | CORR | GENE | 01:28 | 01:50 | 02:01 | 91 | 409 | 10 | EXT |  | 0.89 | (c)
72851.428 | 10.148 | 9.873 | -1.362 | -1.637 | -253 | -87 | -145 | 37 | 250 | 6794 |  | CORR | GENE | 08:45 | 09:12 | 09:03 | 1387 | 217 | 12 | EXT | Аномалия находится на отводе. | 0.98 | (c)
72852.759 | 11.479 | 11.269 | -0.031 | -0.241 | -838 | -671 | -241 | 0 | 15 | 6794 |  | CORR | GENE | 07:11 | 07:38 | 08:47 | 226 | 1194 | 13 | EXT | Аномалия находится на отводе. | 0.92 | (c)
72853.025 | 0.235 | 0.091 | -10.68 | -10.824 | 2039 | -2003 | -2011 | 0 | 91 | 6795 |  | CORR | GENE | 07:55 | 09:02 | 09:01 | 214 | 821 | 11 | EXT |  | 0.91 | (c)
72853.486 | 0.696 | 0.65 | -10.219 | -10.265 | 1887 | -1876 | -2114 | 0 | 650 | 6795 |  | CORR | GENE | 07:30 | 09:23 | 08:44 | 264 | 919 | 15 | EXT |  | 0.93 | (c)
72853.995 | 1.205 | 0.949 | -9.71 | -9.966 | 2129 | 2220 | -2155 | 0 | 949 | 6795 |  | CORR | GENE | 08:09 | 08:24 | 08:38 | 581 | 355 | 10 | EXT |  | 0.94 | (c)
72854.336 | 1.546 | 1.49 | -9.369 | -9.425 | -1967 | -1848 | -1812 | 264 | 1490 | 6795 |  | CORR | GENE | 09:08 | 09:27 | 09:33 | 71 | 310 | 10 | EXT |  | 0.89 | (c)
72854.497 | 1.707 | 1.601 | -9.208 | -9.314 | 1965 | 2079 | 2109 | 0 | 1601 | 6795 |  | CORR | GENE | 07:43 | 08:01 | 08:06 | 137 | 287 | 11 | EXT |  | 0.9 | (c)
72855.623 | 2.833 | 2.795 | -8.082 | -8.12 | 12 | 327 | 241 | 12 | 2795 | 6795 |  | CORR | GENE | 02:28 | 03:18 | 03:05 | 90 | 458 | 10 | EXT |  | 0.89 | (c)
72857.65 | 4.86 | 4.53 | -6.055 | -6.385 | 2159 | 2210 | 2195 | 0 | 4530 | 6795 |  | CORR | GENE | 08:14 | 08:22 | 08:20 | 542 | 72 | 10 | EXT |  | 0.94 | (c)
72872.913 | 9.208 | 9.175 | -2.057 | -2.09 | 2134 | -2219 | -2198 | 0 | 2025 | 6796 |  | CORR | GENE | 07:40 | 07:58 | 08:01 | 65 | 260 | 13 | EXT |  | 0.89 | (c)
72876.374 | 1.404 | 1.364 | -9.986 | -10.026 | 1914 | 2064 | 2062 | 20 | 1364 | 6797 |  | CORR | GENE | 06:12 | 06:36 | 06:36 | 85 | 297 | 10 | EXT |  | 0.89 | (c)
72877.464 | 2.494 | 2.346 | -8.896 | -9.044 | -2214 | -2206 | -2197 | 16 | 2346 | 6797 |  | CORR | AXGR | 07:05 | 07:07 | 07:08 | 334 | 35 | 14 | EXT |  | 0.94 | (c)
72877.662 | 2.692 | 2.556 | -8.698 | -8.834 | 2073 | 2139 | 2124 | 56 | 2556 | 6797 |  | CORR | GENE | 06:37 | 06:48 | 06:46 | 262 | 101 | 10 | EXT |  | 0.91 | (c)
72878.447 | 3.477 | 2.932 | -7.913 | -8.458 | -2214 | -2207 | -2195 | 16 | 2932 | 6797 |  | CORR | AXGR | 07:05 | 07:07 | 07:09 | 614 | 38 | 11 | EXT |  | 0.95 | (c)
72878.896 | 3.926 | 3.83 | -7.464 | -7.56 | 1978 | 2047 | -2198 | 0 | 3830 | 6797 |  | CORR | GENE | 06:22 | 06:33 | 07:08 | 126 | 570 | 10 | EXT |  | 0.9 | (c)
72879.754 | 4.784 | 4.752 | -6.606 | -6.638 | 1804 | 1953 | 1977 | 80 | 4752 | 6797 |  | CORR | GENE | 05:54 | 06:18 | 06:22 | 80 | 347 | 13 | EXT |  | 0.89 | (c)
72884.716 | 9.746 | 9.622 | -1.644 | -1.768 | -1963 | -1947 | -1950 | 267 | 1591 | 6797 |  | CORR | AXGR | 07:46 | 07:49 | 07:48 | 177 | 27 | 10 | EXT |  | 0.9 | (c)
72930.07 | 9.975 | 9.961 | -1.31 | -1.324 | 120 | 189 | 183 | 120 | 1292 | 6801 |  | CORR | CIGR | 02:34 | 02:45 | 02:44 | 32 | 126 | 11 | EXT |  | 0.89 | (c)
72930.071 | 9.976 | 9.947 | -1.309 | -1.338 | 98 | 193 | 173 | 98 | 1292 | 6801 |  | CORR | CIGR | 02:30 | 02:46 | 02:42 | 46 | 149 | 11 | EXT |  | 0.89 | (c)
72934.562 | 3.182 | 3.15 | -8.153 | -8.185 | 1659 | 1799 | 1804 | 282 | 3150 | 6802 |  | CORR | GENE | 02:21 | 02:43 | 02:44 | 56 | 290 | 11 | EXT | Аномалия находится на отводе. | 0.89 | (c)
72934.564 | 3.184 | 3.163 | -8.151 | -8.172 | 1715 | 1803 | 1808 | 329 | 3163 | 6802 |  | CORR | CIGR | 02:30 | 02:44 | 02:45 | 44 | 186 | 14 | EXT | Аномалия находится на отводе. | 0.89 | (c)
72939.03 | 7.65 | 7.641 | -3.685 | -3.694 | -888 | -595 | -716 | 543 | 3663 | 6802 |  | CORR | CIGR | 07:30 | 08:17 | 07:58 | 31 | 345 | 12 | EXT | Аномалия находится на отводе. | 0.89 | (c)
72939.033 | 7.653 | 7.644 | -3.682 | -3.691 | -895 | -588 | -715 | 536 | 3661 | 6802 |  | CORR | CIGR | 07:29 | 08:18 | 07:58 | 30 | 359 | 12 | EXT | Аномалия находится на отводе. | 0.89 | (c)
72952.526 | 9.811 | 9.785 | -1.374 | -1.4 | -931 | -138 | -494 | 57 | 1228 | 6803 |  | CORR | GENE | 06:41 | 08:49 | 07:51 | 172 | 874 | 12 | EXT |  | 0.9 | (c)
72954.746 | 0.846 | 0.668 | -10.404 | -10.582 | -1844 | -1587 | -1300 | 387 | 668 | 6804 |  | CORR | GENE | 06:10 | 06:51 | 07:38 | 233 | 1088 | 11 | EXT |  | 0.91 | (c)
72965.253 | 0.103 | 0.092 | -11.232 | -11.243 | -850 | -795 | -793 | 735 | 92 | 6805 |  | CORR | CIGR | 08:57 | 09:06 | 09:06 | 29 | 115 | 13 | EXT |  | 0.89 | (c)
73006.519 | 2.044 | 2.031 | -9.211 | -9.224 | 2026 | 2095 | 2089 | 78 | 2031 | 6809 |  | CORR | CIGR | 03:07 | 03:18 | 03:17 | 29 | 126 | 13 | EXT |  | 0.89 | (c)
73006.521 | 2.046 | 2.035 | -9.209 | -9.22 | 2005 | 2099 | 2084 | 67 | 2035 | 6809 |  | CORR | CIGR | 03:03 | 03:18 | 03:16 | 37 | 159 | 14 | EXT |  | 0.89 | (c)
73006.651 | 2.176 | 2.156 | -9.079 | -9.099 | 2083 | 2147 | 2201 | 0 | 2156 | 6809 |  | CORR | CIGR | 03:16 | 03:26 | 03:35 | 34 | 235 | 12 | EXT |  | 0.89 | (c)
73006.715 | 2.24 | 2.198 | -9.015 | -9.057 | 1978 | 2018 | 2077 | 55 | 2198 | 6809 |  | CORR | GENE | 02:59 | 03:05 | 03:15 | 54 | 197 | 10 | EXT |  | 0.89 | (c)
73010.817 | 6.342 | 6.204 | -4.913 | -5.051 | -2109 | -2080 | -2079 | 122 | 4737 | 6809 | Дефект проката | MIAN | GENE | 03:59 | 04:04 | 04:04 | 314 | 60 |  | INT | Дефект проката Эквивалент потери металла 10%. |  | (c)
73018.126 | 2.396 | 2.365 | -8.754 | -8.785 | 1806 | 2059 | 1995 | 46 | 2365 | 6810 |  | CORR | GENE | 05:25 | 06:06 | 05:56 | 62 | 379 | 13 | EXT |  | 0.89 | (c)
73042.794 | 4.914 | 4.886 | -6.431 | -6.459 | 238 | 327 | 363 | 238 | 4886 | 6812 |  | CORR | GENE | 02:34 | 02:49 | 02:55 | 50 | 252 | 11 | EXT |  | 0.89 | (c)
73060.03 | 10.805 | 10.793 | -0.385 | -0.397 | 878 | 928 | 933 | 878 | 375 | 6813 |  | GOUG | CIGR | 04:37 | 04:45 | 04:46 | 22 | 108 | 12 | EXT | Аномалия находится на отводе. Задир. |  | (c)
73065.88 | 5.465 | 5.448 | -5.98 | -5.997 | 625 | 937 | 828 | 625 | 5448 | 6814 |  | CORR | GENE | 02:55 | 03:45 | 03:27 | 71 | 404 | 11 | EXT |  | 0.89 | (c)
73082.273 | 10.413 | 10.385 | -0.157 | -0.185 | -1905 | -1778 | -1775 | 326 | 136 | 6815 |  | CORR | GENE | 06:35 | 06:56 | 06:56 | 49 | 259 | 11 | EXT |  | 0.89 | (c)
73082.35 | 10.49 | 10.464 | -0.08 | -0.106 | 2164 | -2163 | -2135 | 0 | 49 | 6815 |  | CORR | GENE | 05:32 | 05:54 | 05:58 | 57 | 323 | 14 | EXT |  | 0.89 | (c)
73098.982 | 5.282 | 5.17 | -6.068 | -6.18 | -1347 | -1226 | -1174 | 883 | 5170 | 6817 |  | CORR | GENE | 05:36 | 05:56 | 06:04 | 138 | 346 | 22 | EXT |  | 0.91 | (c)
73104.52 | 10.82 | 10.736 | -0.53 | -0.614 | -445 | -385 | -407 | 370 | 478 | 6817 |  | CORR | GENE | 08:02 | 08:12 | 08:08 | 136 | 75 | 10 | EXT |  | 0.9 | (c)
73119.899 | 3.874 | 3.824 | -7.561 | -7.611 | -1773 | -1682 | -1642 | 458 | 3824 | 6819 |  | CORR | GENE | 05:34 | 05:49 | 05:55 | 50 | 261 | 10 | EXT |  | 0.89 | (c)
73120.199 | 4.174 | 4.13 | -7.261 | -7.305 | -1773 | -1708 | -1655 | 458 | 4130 | 6819 |  | CORR | GENE | 05:34 | 05:44 | 05:53 | 51 | 236 | 12 | EXT |  | 0.89 | (c)
73121.047 | 5.022 | 4.821 | -6.413 | -6.614 | -1859 | -1714 | -1543 | 372 | 4821 | 6819 |  | CORR | GENE | 05:20 | 05:43 | 06:11 | 201 | 632 | 11 | EXT |  | 0.91 | (c)
73121.452 | 5.427 | 5.347 | -6.008 | -6.088 | -1748 | -1690 | -1605 | 483 | 5347 | 6819 |  | CORR | GENE | 05:38 | 05:47 | 06:01 | 90 | 285 | 10 | EXT |  | 0.89 | (c)
73142.856 | 4.111 | 4.027 | -7.294 | -7.378 | 1185 | 1275 | 1246 | 924 | 4027 | 6821 |  | CORR | GENE | 05:58 | 06:12 | 06:07 | 96 | 122 | 11 | EXT | Аномалия находится на упругопластическом изгибе: R=937 D, максимальное растяжение на 5.9 час. | 0.89 | (c)
73143.618 | 4.873 | 4.832 | -6.532 | -6.573 | 1126 | 1198 | 1250 | 857 | 4832 | 6821 |  | CORR | CIGR | 05:48 | 05:60 | 06:08 | 46 | 248 | 10 | EXT | Аномалия находится на упругопластическом изгибе: R=826 D, максимальное растяжение на 5.8 час. | 0.89 | (c)
73146.764 | 8.019 | 7.991 | -3.386 | -3.414 | 1250 | 1304 | 1293 | 894 | 3379 | 6821 |  | CORR | CIGR | 06:08 | 06:17 | 06:15 | 35 | 87 | 10 | EXT | Аномалия находится на упругопластическом изгибе: R=560 D, максимальное растяжение на 5.9 час. | 0.89 | (c)
73147.315 | 8.57 | 8.549 | -2.835 | -2.856 | 1151 | 1238 | 1244 | 894 | 2826 | 6821 |  | CORR | CIGR | 05:52 | 06:06 | 06:07 | 30 | 186 | 12 | EXT | Аномалия находится на упругопластическом изгибе: R=528 D, максимальное растяжение на 6 час. | 0.89 | (c)
73161.445 | 0 | -0.028 | -11.025 | -11.053 | -995 | 97 | -274 | 0 |  | 6823 | Нарушение формы кольцевого шва | GWAN |  | 08:27 | 11:23 | 10:23 | 0 | 1442 |  | EXT | Нарушение формы кольцевого шва Аномалия находится на упругопластическом изгибе: R=657 D, максимальное растяжение на 6.3 час. |  | (c)
73162.249 | 0.804 | 0.779 | -10.221 | -10.246 | -975 | -864 | -888 | 802 | 779 | 6823 |  | CORR | GENE | 08:30 | 08:48 | 08:44 | 60 | 173 | 10 | EXT | Аномалия находится на упругопластическом изгибе: R=779 D, максимальное растяжение на 6.4 час. | 0.89 | (c)
73175.895 | 3.425 | 3.399 | -7.64 | -7.666 | 1227 | 1414 | 1379 | 699 | 3399 | 6824 |  | CORR | GENE | 05:32 | 06:03 | 05:57 | 54 | 305 | 14 | EXT | Аномалия находится на упругопластическом изгибе: R=233 D, максимальное растяжение на 11.7 час. | 0.89 | (c)
73176.188 | 3.718 | 1.456 | -7.347 | -9.609 | 612 | 1462 | 1254 | 335 | 1456 | 6824 |  | WRIN | GENE | 03:53 | 06:10 | 05:37 | 3195 | 1283 | 1.8 | N/A | Высота гофр: 26 мм (1,8%). Длина волны: 386 мм Аномалия находится вблизи дефекта потери металла. Аномалия находится на упругопластическом изгибе. |  | (c)
73181.661 | 9.191 | 9.152 | -1.874 | -1.913 | 1385 | 1519 | 1546 | 524 | 1832 | 6824 |  | CORR | GENE | 05:58 | 06:20 | 06:24 | 81 | 322 | 10 | EXT | Аномалия находится на упругопластическом изгибе: R=248 D, максимальное растяжение на 0.1 час. | 0.89 | (c)
73199.501 | 4.811 | 4.8 | -6.084 | -6.095 | -738 | -656 | -667 | 597 | 4800 | 6826 |  | CORR | CIGR | 07:28 | 07:41 | 07:40 | 30 | 141 | 15 | EXT |  | 0.89 | (c)
73305.678 | 10.568 | 10.553 | -0.672 | -0.687 | -1284 | -1032 | -1123 | 947 | 617 | 6835 |  | CORR | GENE | 07:36 | 08:16 | 08:02 | 70 | 322 | 12 | EXT |  | 0.89 | (c)
73311.505 | 5.155 | 5.054 | -6.19 | -6.291 | 1978 | 2061 | -2211 | 0 | 5054 | 6836 |  | CORR | GENE | 05:22 | 05:35 | 06:06 | 111 | 545 | 10 | EXT |  | 0.89 | (c)
73343.824 | 4.314 | 4.297 | -7.106 | -7.123 | 1775 | 1848 | 1840 | 327 | 4297 | 6839 |  | CORR | CIGR | 05:59 | 06:11 | 06:09 | 31 | 129 | 15 | EXT |  | 0.89 | (c)
73349.321 | 9.811 | 9.773 | -1.609 | -1.647 | 1478 | 1644 | 1654 | 402 | 1586 | 6839 |  | CORR | GENE | 05:11 | 05:38 | 05:39 | 61 | 351 | 10 | EXT |  | 0.89 | (c)
73351.22 | 0.29 | 0.266 | -11.145 | -11.169 | -1315 | -1247 | -1246 | 916 | 266 | 6840 |  | CORR | CIGR | 06:12 | 06:23 | 06:23 | 40 | 136 | 13 | EXT |  | 0.89 | (c)
73351.495 | 0.565 | 0.051 | -10.87 | -11.384 | 1833 | 2055 | 2020 | 24 | 51 | 6840 |  | CORR | GENE | 02:40 | 03:16 | 03:10 | 3713 | 374 | 12 | EXT |  | 1 | (c)
73373.815 | 0 | 0 | -11.51 | -11.51 | -1461 | -1108 | -1157 | 853 | 0 | 6842 |  | GWAN |  | 10:45 | 11:42 | 11:34 | 0 | 608 |  | EXT | Вышлифовка глубиной 16%. Аномалия находится на отводе. |  | (c)
73385.309 | 11.494 | 11.47 | -0.016 | -0.04 | 864 | 970 | 939 | 864 | 11 | 6842 |  | CORR | CIGR | 05:00 | 05:17 | 05:12 | 29 | 150 | 10 | EXT | Аномалия находится на отводе. | 0.89 | (c)
73420.183 | 1.218 | 1.202 | -9.702 | -9.718 | 1982 | 2048 | 2058 | 96 | 1202 | 6846 |  | CORR | GENE | 04:19 | 04:29 | 04:31 | 48 | 153 | 10 | EXT |  | 0.89 | (c)
73427.229 | 8.264 | 8.202 | -2.656 | -2.718 | -1836 | -1818 | -1818 | 395 | 2603 | 6846 |  | CORR | AXGR | 06:03 | 06:05 | 06:05 | 115 | 35 | 11 | EXT |  | 0.89 | (c)
73427.684 | 8.719 | 8.654 | -2.201 | -2.266 | -2076 | -1929 | -1933 | 155 | 1970 | 6846 |  | CORR | GENE | 05:24 | 05:48 | 05:47 | 296 | 286 | 11 | EXT |  | 0.92 | (c)
73429.412 | 10.447 | 10.085 | -0.473 | -0.835 | -1632 | -1543 | -1556 | 598 | 459 | 6846 |  | CORR | GENE | 06:35 | 06:50 | 06:48 | 376 | 153 | 15 | EXT |  | 0.95 | (c)
73434.568 | 4.683 | 4.653 | -6.497 | -6.527 | -1383 | -1330 | -1284 | 847 | 4653 | 6847 |  | CORR | GENE | 06:14 | 06:22 | 06:30 | 50 | 199 | 10 | EXT |  | 0.89 | (c)
73438.022 | 8.137 | 8.099 | -3.043 | -3.081 | 2213 | -2099 | -2143 | 0 | 3035 | 6847 |  | CORR | CIGR | 03:54 | 04:18 | 04:11 | 46 | 211 | 10 | EXT |  | 0.89 | (c)
73448.619 | 7.554 | 7.478 | -3.491 | -3.567 | -2116 | -1768 | -1881 | 114 | 3442 | 6848 |  | CORR | GENE | 05:44 | 06:40 | 06:22 | 125 | 471 | 13 | EXT |  | 0.9 | (c)
73452.981 | 0.871 | 0.849 | -10.414 | -10.436 | 421 | 1116 | 837 | 421 | 849 | 6849 |  | CORR | GENE | 03:42 | 05:34 | 04:49 | 132 | 830 | 10 | EXT |  | 0.9 | (c)
73457.423 | 5.313 | 5.275 | -5.972 | -6.01 | 994 | 1065 | 1144 | 937 | 5275 | 6849 |  | CORR | GENE | 05:14 | 05:26 | 05:38 | 56 | 300 | 11 | EXT |  | 0.89 | (c)
73459.415 | 7.305 | 7.269 | -3.98 | -4.016 | 1732 | 1844 | 1883 | 196 | 3948 | 6849 |  | CORR | GENE | 07:13 | 07:31 | 07:38 | 68 | 303 | 10 | EXT |  | 0.89 | (c)
73462.719 | 10.609 | 10.113 | -0.676 | -1.172 | 1195 | 1299 | 1297 | 831 | 496 | 6849 |  | CORR | GENE | 05:47 | 06:03 | 06:03 | 676 | 205 | 10 | EXT |  | 0.95 | (c)
73463.102 | 10.992 | 10.816 | -0.293 | -0.469 | 695 | 1398 | 1104 | 695 | 193 | 6849 |  | CORR | GENE | 04:26 | 06:19 | 05:32 | 276 | 818 | 11 | EXT |  | 0.92 | (c)
73490.264 | 3.944 | 3.911 | -7.531 | -7.564 | -1960 | -1883 | -1883 | 270 | 3911 | 6852 |  | CORR | GENE | 04:10 | 04:22 | 04:22 | 56 | 155 | 12 | EXT |  | 0.89 | (c)
73490.277 | 3.957 | 3.459 | -7.518 | -8.016 | -766 | -688 | -708 | 651 | 3459 | 6852 |  | CORR | GENE | 07:23 | 07:35 | 07:32 | 693 | 115 | 11 | EXT |  | 0.96 | (c)
73493.965 | 7.645 | 7.618 | -3.83 | -3.857 | -1254 | -1166 | -1173 | 977 | 3827 | 6852 |  | CORR | CIGR | 06:04 | 06:18 | 06:17 | 30 | 161 | 11 | EXT |  | 0.89 | (c)
73495.693 | 9.373 | 9.246 | -2.102 | -2.229 | -729 | -716 | -715 | 701 | 2037 | 6852 |  | CORR | AXGR | 07:29 | 07:31 | 07:31 | 192 | 28 | 12 | EXT |  | 0.91 | (c)
73497.76 | 11.44 | 11.357 | -0.035 | -0.118 | -1481 | -1350 | -1300 | 750 | 18 | 6852 |  | CORR | GENE | 05:27 | 05:48 | 05:57 | 100 | 362 | 14 | EXT |  | 0.89 | (c)
73504.304 | 6.509 | 6.493 | -4.726 | -4.742 | 1281 | 1363 | 1380 | 751 | 4702 | 6853 |  | CORR | CIGR | 04:58 | 05:11 | 05:14 | 40 | 199 | 12 | EXT |  | 0.89 | (c)
73521.219 | 1.419 | 1.394 | -9.656 | -9.681 | 1482 | 1535 | 1566 | 580 | 1394 | 6856 |  | CORR | GENE | 05:43 | 05:52 | 05:57 | 48 | 169 | 10 | EXT |  | 0.89 | (c)
73526.232 | 6.432 | 6.392 | -4.643 | -4.683 | 2020 | 2110 | 2125 | 0 | 4613 | 6856 |  | CORR | GENE | 07:10 | 07:25 | 07:27 | 70 | 211 | 10 | EXT |  | 0.89 | (c)
73528.729 | 8.929 | 8.907 | -2.146 | -2.168 | -2230 | -2150 | -2162 | 0 | 2129 | 6856 |  | CORR | CIGR | 07:44 | 07:57 | 07:55 | 39 | 136 | 11 | EXT |  | 0.89 | (c)
73550.952 | 8.737 | 8.687 | -2.643 | -2.693 | -1541 | -1323 | -1361 | 690 | 2613 | 6858 |  | CORR | GENE | 08:54 | 09:29 | 09:23 | 80 | 359 | 10 | EXT |  | 0.89 | (c)
73586.853 | 11.048 | 11.04 | -0.027 | -0.035 | -1747 | -1609 | -1651 | 1554 | 13 | 6861 |  | CORR | CIGR | 05:20 | 05:43 | 05:36 | 22 | 193 | 13 | EXT |  | 0.89 | (c)
73586.958 | 0.078 | 0.059 | -11.342 | -11.361 | -1955 | -1755 | -1639 | 1323 | 59 | 6862 |  | CORR | GENE | 05:34 | 06:06 | 06:25 | 85 | 632 | 10 | EXT |  | 0.89 | (c)
73609.613 | 11.313 | 11.291 | -0.067 | -0.089 | 1350 | 1414 | 1411 | 1350 | 67 | 6863 |  | CORR | CIGR | 06:46 | 06:57 | 06:56 | 22 | 123 | 15 | EXT | Аномалия находится на отводе. | 0.89 | (c)
73609.646 | 11.346 | 11.317 | -0.034 | -0.063 | -101 | 43 | 220 | 0 | 12 | 6863 |  | CORR | GENE | 02:52 | 03:15 | 03:44 | 51 | 643 | 13 | EXT | Аномалия находится на отводе. | 0.89 | (c)
73609.651 | 11.351 | 11.335 | -0.029 | -0.045 | 680 | 773 | 916 | 680 | 12 | 6863 |  | CORR | CIGR | 04:58 | 05:13 | 05:36 | 33 | 473 | 12 | EXT | Аномалия находится на отводе. | 0.89 | (c)
73609.652 | 11.352 | 11.328 | -0.028 | -0.052 | -1283 | -911 | -770 | 257 | 21 | 6863 |  | CORR | CIGR | 11:41 | 00:41 | 13:04 | 31 | 1026 | 11 | EXT | Аномалия находится на отводе. | 0.89 | (c)
73615.723 | 6.043 | 6.013 | -4.792 | -4.822 | 1235 | 1374 | 1391 | 684 | 4771 | 6864 |  | CORR | GENE | 06:13 | 06:36 | 06:38 | 51 | 312 | 10 | EXT |  | 0.89 | (c)
73616.581 | 6.901 | 6.891 | -3.934 | -3.944 | 831 | 895 | 928 | 831 | 3903 | 6864 |  | CORR | CIGR | 05:08 | 05:18 | 05:24 | 41 | 194 | 12 | EXT |  | 0.89 | (c)
73622.808 | 2.293 | 2.283 | -8.627 | -8.637 | -2118 | -2031 | -2037 | 113 | 2283 | 6865 |  | CORR | CIGR | 05:26 | 05:40 | 05:39 | 41 | 161 | 12 | EXT |  | 0.89 | (c)
73623.573 | 3.058 | 3.033 | -7.862 | -7.887 | -2155 | -2040 | -2006 | 76 | 3033 | 6865 |  | CORR | CIGR | 05:20 | 05:39 | 05:44 | 45 | 297 | 10 | EXT |  | 0.89 | (c)
73623.981 | 3.466 | 3.405 | -7.454 | -7.515 | -1697 | -1684 | -1678 | 534 | 3405 | 6865 | Металлургический дефект | MIAN | AXGR | 06:34 | 06:36 | 06:37 | 86 | 37 |  | INT | Металлургический дефект Эквивалент потери металла 10%. |  | (c)
73625.226 | 4.711 | 4.656 | -6.209 | -6.264 | -1635 | -1622 | -1622 | 596 | 4656 | 6865 | Металлургический дефект | MIAN | AXGR | 06:44 | 06:46 | 06:46 | 121 | 25 |  | INT | Металлургический дефект Эквивалент потери металла 10%. |  | (c)
73626.654 | 6.139 | 6.097 | -4.781 | -4.823 | -2180 | -1850 | -1870 | 51 | 4673 | 6865 |  | CORR | GENE | 05:16 | 06:09 | 06:06 | 150 | 620 | 10 | EXT |  | 0.9 | (c)
73627.432 | 6.917 | 6.809 | -4.003 | -4.111 | -2112 | -1955 | -1718 | 118 | 3959 | 6865 |  | CORR | GENE | 05:27 | 05:52 | 06:31 | 152 | 789 | 10 | EXT |  | 0.9 | (c)
73630.416 | 9.901 | 9.885 | -1.019 | -1.035 | -1289 | -1233 | -1238 | 941 | 1005 | 6865 |  | CORR | CIGR | 07:40 | 07:49 | 07:48 | 30 | 103 | 10 | EXT |  | 0.89 | (c)
73687.867 | 0.872 | 0.823 | -10.243 | -10.292 | -2092 | -1678 | -1850 | 138 | 823 | 6872 |  | CORR | GENE | 06:04 | 07:11 | 06:43 | 90 | 484 | 10 | EXT |  | 0.89 | (c)
73692.228 | 5.233 | 5.194 | -5.882 | -5.921 | -2143 | -2018 | -2007 | 87 | 5194 | 6872 |  | CORR | GENE | 05:56 | 06:16 | 06:18 | 65 | 272 | 10 | EXT |  | 0.89 | (c)
73695.18 | 8.185 | 8.157 | -2.93 | -2.958 | 1958 | 2060 | 2026 | 136 | 2929 | 6872 |  | CORR | CIGR | 04:58 | 05:14 | 05:09 | 29 | 137 | 12 | EXT |  | 0.89 | (c)
73730.086 | 1.991 | 1.827 | -1.789 | -1.953 | 2121 | 2158 | 2140 | 72 | 1671 | 6876 |  | CORR | AXGR | 07:29 | 07:35 | 07:32 | 282 | 38 | 10 | EXT |  | 0.92 | (c)
73737.992 | 6.117 | 5.977 | -5.208 | -5.348 | 2136 | 2184 | 2171 | 24 | 4065 | 6877 |  | CORR | GENE | 07:43 | 07:50 | 07:48 | 1283 | 71 | 10 | EXT |  | 0.96 | (c)
73739.887 | 8.012 | 7.927 | -3.313 | -3.398 | 1969 | 2073 | 2209 | 0 | 3294 | 6877 |  | CORR | GENE | 07:16 | 07:32 | 07:54 | 104 | 481 | 14 | EXT |  | 0.9 | (c)
73743.171 | 11.296 | 11.235 | -0.029 | -0.09 | 2223 | -2023 | -2112 | 0 | 10 | 6877 |  | CORR | GENE | 07:57 | 08:31 | 08:17 | 80 | 253 | 11 | EXT |  | 0.89 | (c)
73744.387 | 1.187 | 1.085 | -9.863 | -9.965 | -2120 | -2047 | -1791 | 111 | 1085 | 6878 |  | CORR | GENE | 06:38 | 06:50 | 07:31 | 126 | 657 | 10 | EXT |  | 0.9 | (c)
73744.617 | 1.417 | 1.376 | -9.633 | -9.674 | -2076 | -1946 | -1748 | 155 | 1376 | 6878 |  | CORR | GENE | 06:45 | 07:06 | 07:38 | 176 | 655 | 12 | EXT |  | 0.91 | (c)
73760.585 | 6.335 | 6.319 | -4.84 | -4.856 | -1476 | -1381 | -1401 | 755 | 4831 | 6879 |  | CORR | CIGR | 06:50 | 07:05 | 07:02 | 25 | 149 | 11 | EXT |  | 0.89 | (c)
73761.773 | 7.523 | 7.405 | -3.652 | -3.77 | 1839 | -1389 | -1750 | 0 | 3440 | 6879 |  | CORR | GENE | 03:45 | 07:04 | 06:06 | 330 | 1744 | 10 | EXT |  | 0.92 | (c)
73764.237 | 9.987 | 9.959 | -1.188 | -1.216 | -2157 | -2098 | -2107 | 74 | 1187 | 6879 |  | CORR | CIGR | 05:00 | 05:10 | 05:08 | 29 | 99 | 10 | EXT |  | 0.89 | (c)
73769.574 | 4.149 | 4.094 | -7.251 | -7.306 | -583 | -506 | -336 | 90 | 4094 | 6880 |  | CORR | GENE | 07:48 | 08:00 | 08:28 | 69 | 493 | 11 | EXT |  | 0.89 | (c)
73799.722 | 0.387 | 0.351 | -10.988 | -11.024 | -466 | -269 | -330 | 194 | 351 | 6883 |  | CORR | GENE | 09:04 | 09:36 | 09:26 | 76 | 272 | 13 | EXT |  | 0.89 | (c)
73801.008 | 1.673 | 1.638 | -9.702 | -9.737 | -1507 | -1438 | -1427 | 723 | 1638 | 6883 |  | CORR | CIGR | 06:16 | 06:27 | 06:29 | 35 | 161 | 10 | EXT |  | 0.89 | (c)
73806.399 | 7.064 | 7.034 | -4.311 | -4.341 | -1483 | -1422 | -1409 | 747 | 4306 | 6883 |  | CORR | CIGR | 06:20 | 06:30 | 06:32 | 35 | 149 | 12 | EXT |  | 0.89 | (c)
73808.916 | 9.581 | 9.556 | -1.794 | -1.819 | -1619 | -1534 | -1532 | 611 | 1785 | 6883 |  | CORR | CIGR | 05:58 | 06:12 | 06:12 | 34 | 174 | 11 | EXT |  | 0.89 | (c)
73809.626 | 10.291 | 10.272 | -1.084 | -1.103 | -1272 | -1189 | -1196 | 958 | 1076 | 6883 |  | CORR | CIGR | 06:54 | 07:07 | 07:06 | 27 | 152 | 11 | EXT |  | 0.89 | (c)
73809.752 | 10.417 | 10.401 | -0.958 | -0.974 | -2153 | -1915 | -1977 | 78 | 918 | 6883 |  | CORR | GENE | 04:32 | 05:10 | 05:00 | 56 | 352 | 21 | EXT |  | 0.89 | (c)
73813.595 | 2.885 | 2.876 | -8.195 | -8.204 | 1148 | 1328 | 1285 | 809 | 2876 | 6884 |  | CORR | GENE | 06:04 | 06:33 | 06:26 | 61 | 273 | 10 | EXT | Аномалия находится на отводе. | 0.74 | (c)
73814.415 | 3.705 | 3.698 | -7.375 | -7.382 | 900 | 1019 | 1037 | 900 | 3698 | 6884 |  | CORR | CIGR | 05:24 | 05:43 | 05:46 | 56 | 273 | 11 | EXT | Аномалия находится на отводе. | 0.74 | (c)
73816.481 | 5.771 | 5.767 | -5.309 | -5.313 | 1136 | 1448 | 1316 | 735 | 5182 | 6884 |  | CORR | GENE | 06:02 | 06:52 | 06:31 | 131 | 359 | 13 | EXT | Аномалия находится на отводе. | 0.75 | (c)
73817.81 | 7.1 | 7.046 | -3.98 | -4.034 | 789 | 951 | 1099 | 789 | 3817 | 6884 |  | CORR | GENE | 05:06 | 05:32 | 05:56 | 217 | 620 | 10 | EXT | Аномалия находится на отводе. | 0.76 | (c)
73818.373 | 7.663 | 7.369 | -3.417 | -3.711 | 677 | 978 | 1152 | 603 | 3181 | 6884 |  | CORR | GENE | 04:48 | 05:37 | 06:05 | 530 | 951 | 12 | EXT | Аномалия находится на отводе. | 0.79 | (c)
73849.764 | 7.219 | 7.202 | -4.136 | -4.153 | 2089 | 2137 | 2133 | 54 | 4136 | 6887 |  | CORR | CIGR | 07:58 | 08:06 | 08:05 | 17 | 88 | 10 | EXT |  | 0.89 | (c)
73856.483 | 0.643 | 0.512 | -8.282 | -8.413 | -1760 | -1736 | -1729 | 470 | 512 | 6889 |  | CORR | GENE | 07:46 | 07:50 | 07:51 | 498 | 62 | 10 | EXT |  | 0.94 | (c)
73892.444 | 6.069 | 6.047 | -3.801 | -3.823 | -1747 | -1386 | -1526 | 484 | 3737 | 6892 |  | CORR | GENE | 06:01 | 06:59 | 06:37 | 86 | 442 | 12 | EXT |  | 0.89 | (c)
73895.744 | 9.369 | 9.334 | -0.501 | -0.536 | -1966 | -1568 | -1688 | 264 | 423 | 6892 |  | CORR | GENE | 05:26 | 06:30 | 06:11 | 113 | 556 | 10 | EXT |  | 0.89 | (c)
73928.623 | 10.898 | 10.782 | -0.467 | -0.583 | -1503 | -1341 | -1282 | 727 | 427 | 6896 |  | CORR | GENE | 05:34 | 06:00 | 06:10 | 156 | 442 | 12 | EXT |  | 0.9 | (c)
73930.215 | 1.125 | 1.109 | -9.36 | -9.376 | 1211 | 1363 | 1336 | 770 | 1109 | 6897 |  | CORR | CIGR | 06:06 | 06:31 | 06:27 | 36 | 250 | 12 | EXT |  | 0.89 | (c)
74078.207 | 6.027 | 5.992 | -5.008 | -5.043 | 2120 | 2211 | 2213 | 0 | 4977 | 6912 |  | CORR | GENE | 07:44 | 07:59 | 07:59 | 66 | 186 | 13 | EXT |  | 0.89 | (c)
74078.483 | 6.303 | 6.24 | -4.732 | -4.795 | 2050 | 2155 | 2204 | 0 | 4713 | 6912 |  | CORR | GENE | 07:33 | 07:50 | 07:58 | 82 | 308 | 11 | EXT |  | 0.89 | (c)
74085.827 | 2.612 | 2.563 | -8.393 | -8.442 | 1489 | 1914 | 1798 | 123 | 2563 | 6913 |  | CORR | GENE | 06:56 | 08:05 | 07:46 | 141 | 619 | 10 | EXT | Аномалия находится на отводе. | 0.9 | (c)
74086.085 | 2.87 | 2.687 | -8.135 | -8.318 | 30 | 457 | 404 | 30 | 2687 | 6913 |  | CORR | GENE | 03:00 | 04:10 | 04:01 | 245 | 749 | 10 | EXT | Аномалия находится на отводе. | 0.91 | (c)
74119.734 | 2.774 | 0.695 | -8.711 | -10.79 | -2207 | -2155 | -2131 | 24 | 695 | 6916 |  | CORR | GENE | 03:44 | 03:52 | 03:56 | 4172 | 151 | 10 | EXT |  | 0.98 | (c)
74126.457 | 9.497 | 9.45 | -1.988 | -2.035 | -1910 | -1831 | -1747 | 320 | 1971 | 6916 |  | CORR | GENE | 04:32 | 04:45 | 04:58 | 64 | 327 | 11 | EXT |  | 0.89 | (c)
74151.359 | 1.094 | 1.078 | -9.771 | -9.787 | 1409 | 1501 | 1471 | 697 | 1078 | 6919 |  | CORR | CIGR | 06:26 | 06:41 | 06:36 | 31 | 124 | 10 | EXT | Аномалия находится на отводе. | 0.89 | (c)
74172.25 | 0.17 | 0.122 | -11.16 | -11.208 | 1978 | 2121 | -2226 | 0 | 122 | 6921 |  | CORR | GENE | 02:41 | 03:04 | 03:22 | 83 | 513 | 11 | EXT |  | 0.89 | (c)
74219.735 | 2.245 | 2.04 | -9.08 | -9.285 | 1590 | 1615 | 1614 | 592 | 2040 | 6925 |  | CORR | GENE | 06:38 | 06:42 | 06:42 | 382 | 49 | 11 | EXT |  | 0.93 | (c)
74275.038 | 0.443 | 0.433 | -4.842 | -4.852 | -1985 | -1944 | -1947 | 245 | 433 | 6930 |  | CORR | CIGR | 05:51 | 05:58 | 05:57 | 18 | 77 | 12 | EXT |  | 0.89 | (c)
74275.545 | 0.95 | 0.907 | -4.335 | -4.378 | -1212 | -1174 | -1160 | 1019 | 907 | 6930 |  | CORR | GENE | 07:56 | 08:02 | 08:04 | 61 | 104 | 12 | EXT |  | 0.89 | (c)
74275.792 | 1.197 | 1.181 | -4.088 | -4.104 | -260 | -99 | -139 | 17 | 1181 | 6930 |  | CORR | GENE | 10:29 | 10:56 | 10:49 | 48 | 243 | 10 | EXT |  | 0.89 | (c)
74342.566 | 0.591 | 0.543 | -8.609 | -8.657 | 96 | 227 | 281 | 96 | 543 | 6937 |  | CORR | GENE | 01:48 | 02:09 | 02:18 | 202 | 369 | 11 | EXT |  | 0.91 | (c)
74347.434 | 5.459 | 5.385 | -3.741 | -3.815 | 389 | 466 | 602 | 389 | 3719 | 6937 |  | CORR | GENE | 02:36 | 02:48 | 03:10 | 96 | 424 | 10 | EXT |  | 0.89 | (c)
74348.883 | 6.908 | 6.857 | -2.292 | -2.343 | 1259 | 1447 | 1458 | 574 | 2278 | 6937 |  | CORR | GENE | 04:56 | 05:26 | 05:28 | 65 | 397 | 10 | EXT |  | 0.89 | (c)
74350.152 | 8.177 | 8.159 | -1.023 | -1.041 | 1098 | 1472 | 1326 | 675 | 963 | 6937 |  | CORR | GENE | 04:30 | 05:30 | 05:07 | 78 | 458 | 10 | EXT |  | 0.89 | (c)
74350.313 | 8.338 | 8.32 | -0.862 | -0.88 | 131 | 479 | 336 | 131 | 790 | 6937 |  | CORR | GENE | 01:54 | 02:50 | 02:27 | 90 | 410 | 11 | EXT |  | 0.89 | (c)
74351.099 | 9.124 | 9.092 | -0.076 | -0.108 | 733 | 885 | 904 | 733 | 53 | 6937 |  | CORR | GENE | 03:31 | 03:56 | 03:59 | 55 | 343 | 11 | EXT |  | 0.89 | (c)
74351.364 | 0.189 | 0.165 | -1.436 | -1.46 | 1028 | 1362 | 1250 | 758 | 165 | 6938 |  | CORR | GENE | 04:27 | 05:21 | 05:03 | 88 | 445 | 11 | EXT |  | 0.89 | (c)
74352.852 | 0.052 | 0.033 | -11.048 | -11.067 | 2091 | -1743 | -1992 | 0 | 33 | 6939 |  | CORR | GENE | 02:47 | 04:28 | 03:48 | 53 | 755 | 10 | EXT |  | 0.89 | (c)
74359.935 | 7.135 | 7.076 | -3.965 | -4.024 | -1176 | -825 | -846 | 516 | 3898 | 6939 |  | CORR | GENE | 05:59 | 06:56 | 06:53 | 126 | 660 | 10 | EXT |  | 0.9 | (c)
74360.277 | 7.477 | 7.442 | -3.623 | -3.658 | -925 | -645 | -690 | 454 | 3573 | 6939 |  | CORR | GENE | 06:40 | 07:25 | 07:18 | 85 | 471 | 10 | EXT |  | 0.89 | (c)
74360.717 | 7.917 | 7.891 | -3.183 | -3.209 | -775 | -644 | -645 | 515 | 3159 | 6939 |  | CORR | GENE | 07:04 | 07:25 | 07:25 | 50 | 260 | 10 | EXT |  | 0.89 | (c)
74361.665 | 8.865 | 8.783 | -2.235 | -2.317 | -1489 | -1359 | -1203 | 741 | 2212 | 6939 |  | CORR | GENE | 05:09 | 05:30 | 05:55 | 105 | 572 | 11 | EXT |  | 0.89 | (c)
74362.231 | 9.431 | 9.428 | -1.669 | -1.672 | -82 | -54 | -68 | 53 | 1223 | 6939 |  | CORR | AXGR | 08:56 | 09:00 | 08:58 | 449 | 29 | 10 | EXT |  | 0.93 | (c)
74362.478 | 9.678 | 9.674 | -1.422 | -1.426 | -1506 | -1350 | -1407 | 724 | 1385 | 6939 |  | CORR | CIGR | 05:06 | 05:31 | 05:22 | 41 | 198 | 13 | EXT |  | 0.89 | (c)
74363.569 | 10.769 | 10.747 | -0.331 | -0.353 | -1029 | -983 | -914 | 799 | 321 | 6939 |  | CORR | CIGR | 06:23 | 06:30 | 06:42 | 32 | 230 | 10 | EXT |  | 0.89 | (c)
74393.073 | 6.528 | 6.507 | -4.852 | -4.873 | 2099 | 2191 | 2187 | 0 | 4819 | 6942 |  | GOUG | GENE | 08:03 | 08:17 | 08:17 | 54 | 175 | 12 | EXT | Задир. |  | (b)
74437.624 | 7.499 | 7.475 | -3.516 | -3.54 | -1880 | -1794 | -1806 | 1732 | 3501 | 6946 |  | GOUG | CIGR | 07:59 | 08:13 | 08:11 | 39 | 148 | 13 | EXT | Задир. |  | (c)
74452.51 | 0 | -0.028 | -11.445 | -11.473 | 73 | 432 | 384 | 73 |  | 6948 | Нарушение формы кольцевого шва | GWAN |  | 10:56 | 11:54 | 11:46 | 0 | 622 |  | EXT | Нарушение формы кольцевого шва |  | (c)
74509.771 | 11.336 | 11.307 | -0.104 | -0.133 | 1222 | 1612 | 1529 | 1222 | 60 | 6952 |  | CORR | GENE | 03:11 | 04:14 | 04:00 | 73 | 614 | 15 | EXT |  | 0.89 | (c)
74509.959 | 0.084 | 0.039 | -11.151 | -11.196 | 2116 | -1328 | -853 | 0 | 39 | 6953 |  | CORR | GENE | 03:12 | 05:56 | 07:13 | 123 | 2985 | 11 | EXT |  | 0.9 | (c)
74515.757 | 5.882 | 5.431 | -5.353 | -5.804 | 2115 | -2209 | -2180 | 2014 | 4980 | 6953 |  | GOUG | GENE | 03:12 | 03:34 | 03:39 | 824 | 332 | 15 | EXT | Зона задиров. |  | (b)
74515.787 | 5.912 | 4.508 | -5.323 | -6.727 | 1299 | 1740 | 1581 | 1299 | 4508 | 6953 |  | GOUG | GENE | 01:00 | 02:12 | 01:46 | 1858 | 565 | 8 | EXT | Зона задиров. |  | (c)
74601.405 | 4.04 | 3.979 | -6.765 | -6.826 | -1528 | -1446 | -1324 | 703 | 3979 | 6961 |  | CORR | GENE | 07:36 | 07:49 | 08:09 | 72 | 408 | 12 | EXT |  | 0.89 | (c)
74604.45 | 7.085 | 7.066 | -3.72 | -3.739 | -1604 | -1538 | -1536 | 627 | 3705 | 6961 |  | CORR | CIGR | 07:24 | 07:34 | 07:35 | 34 | 136 | 10 | EXT |  | 0.89 | (c)
74731.025 | 10.275 | 10.24 | -0.03 | -0.065 | 2075 | 2157 | 2221 | 0 | 11 | 6972 |  | CORR | GENE | 06:45 | 06:59 | 07:09 | 54 | 291 | 12 | EXT |  | 0.89 | (c)
74751.738 | 9.673 | 9.569 | -1.402 | -1.506 | 770 | 835 | 956 | 770 | 1390 | 6974 |  | CORR | GENE | 04:20 | 04:30 | 04:50 | 116 | 371 | 11 | EXT | Аномалия находится на отводе. | 0.89 | (c)
74785.855 | 11.035 | 11.004 | -0.02 | -0.051 | -1638 | -1529 | -1447 | 592 | 20 | 6977 |  | CORR | CIGR | 06:38 | 06:56 | 07:09 | 31 | 382 | 11 | EXT |  | 0.89 | (c)
74795.55 | 9.675 | 9.647 | -1.775 | -1.803 | -1103 | -1015 | -1007 | 911 | 1775 | 6978 |  | CORR | CIGR | 06:11 | 06:25 | 06:27 | 28 | 192 | 10 | EXT |  | 0.89 | (c)
74797.367 | 0.042 | 0.037 | -8.183 | -8.188 | 583 | 913 | 827 | 583 | 37 | 6979 |  | CORR | GENE | 03:17 | 04:11 | 03:57 | 81 | 489 | 13 | EXT |  | 0.89 | (c)
74814.545 | 0 | -0.023 | -11.32 | -11.343 | 1152 | -1913 | -1940 | 0 |  | 6983 | Нарушение формы кольцевого шва | GWAN |  | 03:03 | 06:49 | 06:44 | 0 | 2739 |  | EXT | Нарушение формы кольцевого шва |  | (c)
74848.447 | 0.067 | 0.033 | -11.033 | -11.067 | -1735 | -1629 | -1293 | 495 | 33 | 6986 |  | CORR | GENE | 07:38 | 07:55 | 08:49 | 58 | 885 | 14 | EXT |  | 0.89 | (c)
74848.912 | 0.532 | 0.471 | -10.568 | -10.629 | -1704 | -1485 | -1468 | 526 | 471 | 6986 |  | CORR | GENE | 07:43 | 08:18 | 08:21 | 87 | 472 | 11 | EXT |  | 0.89 | (c)
75062.705 | 1.28 | 1.246 | -10.005 | -10.039 | 1539 | 1703 | 1692 | 384 | 1246 | 7006 |  | CORR | GENE | 06:39 | 07:05 | 07:04 | 71 | 307 | 11 | EXT |  | 0.89 | (c)
75078.415 | 5.705 | 5.65 | -5.495 | -5.55 | 1755 | 1768 | 1770 | 445 | 5302 | 7007 | Металлургический дефект | MIAN | AXGR | 01:43 | 01:45 | 01:46 | 248 | 31 |  | INT | Металлургический дефект Эквивалент потери металла 19%. |  | (c)
75089.54 | 5.63 | 5.617 | -5.3 | -5.313 | 1977 | 2130 | 2080 | 48 | 5285 | 7008 |  | CORR | CIGR | 08:13 | 08:38 | 08:30 | 28 | 205 | 10 | EXT |  | 0.89 | (c)
75101.253 | 6.413 | 6.079 | -4.862 | -5.196 | -1342 | -1342 | -1255 | 889 | 4473 | 7009 |  | CORR | GENE | 07:04 | 07:04 | 07:18 | 723 | 174 | 12 | EXT |  | 0.96 | (c)
75102.81 | 7.97 | 7.884 | -3.305 | -3.391 | -1429 | -1260 | -1175 | 802 | 3280 | 7009 |  | CORR | GENE | 06:50 | 07:17 | 07:31 | 111 | 508 | 10 | EXT |  | 0.89 | (c)
75103.025 | 8.185 | 8.128 | -3.09 | -3.147 | -1466 | -1232 | -1132 | 765 | 3036 | 7009 |  | CORR | GENE | 06:44 | 07:22 | 07:38 | 111 | 669 | 10 | EXT |  | 0.89 | (c)
75103.171 | 8.331 | 8.296 | -2.944 | -2.979 | -1615 | -1514 | -1522 | 616 | 2928 | 7009 |  | CORR | GENE | 06:20 | 06:36 | 06:35 | 51 | 186 | 10 | EXT |  | 0.89 | (c)
75103.457 | 8.617 | 8.368 | -2.658 | -2.907 | -1379 | -1360 | -1317 | 852 | 2464 | 7009 |  | CORR | GENE | 06:58 | 07:01 | 07:08 | 443 | 124 | 10 | EXT |  | 0.93 | (c)
75103.677 | 8.837 | 8.803 | -2.438 | -2.472 | -1689 | -1550 | -1571 | 542 | 2433 | 7009 |  | CORR | CIGR | 06:08 | 06:30 | 06:27 | 39 | 236 | 14 | EXT |  | 0.89 | (c)
75103.921 | 9.081 | 9.047 | -2.194 | -2.228 | -2086 | -1906 | -1802 | 145 | 2123 | 7009 |  | CORR | GENE | 05:04 | 05:33 | 05:50 | 105 | 569 | 19 | EXT |  | 0.9 | (c)
75104.751 | 9.911 | 9.724 | -1.364 | -1.551 | -2048 | -1644 | -1385 | 183 | 1163 | 7009 |  | CORR | GENE | 05:10 | 06:15 | 06:57 | 388 | 1326 | 11 | EXT |  | 0.93 | (c)
75105.196 | 10.356 | 10.237 | -0.919 | -1.038 | -1670 | -1538 | -1377 | 561 | 873 | 7009 |  | CORR | GENE | 06:11 | 06:32 | 06:58 | 165 | 586 | 10 | EXT |  | 0.9 | (c)
75105.407 | 10.567 | 10.534 | -0.708 | -0.741 | -1772 | -1598 | -1551 | 459 | 636 | 7009 |  | CORR | GENE | 05:55 | 06:23 | 06:30 | 105 | 443 | 11 | EXT |  | 0.89 | (c)
75106.278 | 0.163 | 0.075 | -11.322 | -11.41 | 2146 | -2222 | -2111 | 0 | 75 | 7010 |  | CORR | GENE | 06:38 | 06:53 | 07:11 | 101 | 409 | 10 | EXT |  | 0.89 | (c)
75107.459 | 1.344 | 1.039 | -10.141 | -10.446 | 2208 | -2137 | -1894 | 0 | 1039 | 7010 |  | CORR | GENE | 06:48 | 07:07 | 07:46 | 316 | 719 | 11 | EXT |  | 0.92 | (c)
75108.002 | 1.887 | 1.756 | -9.598 | -9.729 | 2109 | 2169 | 2140 | 60 | 1756 | 7010 |  | CORR | GENE | 06:32 | 06:42 | 06:37 | 291 | 62 | 15 | EXT |  | 0.94 | (c)
75108.897 | 2.782 | 2.753 | -8.703 | -8.732 | -2179 | -1795 | -1937 | 51 | 2753 | 7010 |  | CORR | GENE | 06:60 | 08:02 | 07:39 | 96 | 484 | 10 | EXT |  | 0.89 | (c)
75117.666 | 0.066 | 0.031 | -11.319 | -11.354 | 2041 | 2160 | 2183 | 0 | 31 | 7011 |  | CORR | GENE | 07:48 | 08:07 | 08:11 | 48 | 283 | 12 | EXT |  | 0.89 | (c)
75127.111 | 9.511 | 9.487 | -1.874 | -1.898 | 1360 | 1487 | 1459 | 672 | 1837 | 7011 |  | CORR | GENE | 05:58 | 06:18 | 06:14 | 61 | 198 | 10 | EXT |  | 0.89 | (c)
75127.424 | 9.824 | 9.764 | -1.561 | -1.621 | 1174 | 1307 | 1385 | 634 | 1545 | 7011 |  | CORR | GENE | 05:28 | 05:49 | 06:02 | 76 | 422 | 11 | EXT |  | 0.89 | (c)
75130.777 | 1.792 | 1.666 | -9.128 | -9.254 | -2088 | -1473 | -1487 | 143 | 1666 | 7012 |  | CORR | GENE | 05:16 | 06:55 | 06:53 | 378 | 1202 | 10 | EXT |  | 0.93 | (c)
75131.315 | 2.33 | 2.301 | -8.59 | -8.619 | -861 | -641 | -681 | 502 | 2301 | 7012 |  | CORR | GENE | 08:34 | 09:09 | 09:03 | 50 | 359 | 11 | EXT |  | 0.89 | (c)
75131.642 | 2.657 | 2.408 | -8.263 | -8.512 | -2177 | -1996 | -1604 | 54 | 2408 | 7012 |  | CORR | GENE | 05:02 | 05:31 | 06:34 | 278 | 1145 | 26 | EXT |  | 0.98 | (c)
75132.011 | 3.026 | 2.797 | -7.894 | -8.123 | -1587 | -1587 | -1562 | 644 | 2797 | 7012 |  | CORR | GENE | 06:37 | 06:37 | 06:41 | 302 | 49 | 10 | EXT |  | 0.92 | (c)
75133.471 | 4.486 | 4.385 | -6.434 | -6.535 | 2137 | -2079 | -1859 | 0 | 4385 | 7012 |  | CORR | GENE | 04:38 | 05:17 | 05:53 | 106 | 930 | 11 | EXT |  | 0.89 | (c)
75188.172 | 2.942 | 2.909 | -8.538 | -8.571 | 510 | 665 | 621 | 510 | 2909 | 7017 |  | CORR | CIGR | 04:16 | 04:41 | 04:34 | 46 | 223 | 10 | EXT |  | 0.89 | (c)
75232.814 | 2.534 | 2.481 | -8.466 | -8.519 | 1218 | 1374 | 1374 | 701 | 2481 | 7021 |  | CORR | GENE | 05:32 | 05:57 | 05:57 | 73 | 312 | 10 | EXT |  | 0.89 | (c)
75233.906 | 3.626 | 3.613 | -7.374 | -7.387 | 500 | 542 | 543 | 500 | 3613 | 7021 |  | CORR | CIGR | 03:36 | 03:43 | 03:43 | 22 | 86 | 10 | EXT |  | 0.89 | (c)
75283.926 | 8.366 | 8.358 | -3.264 | -3.272 | 179 | 215 | 218 | 179 | 3255 | 7025 |  | CORR | CIGR | 03:57 | 04:03 | 04:04 | 17 | 78 | 12 | EXT | Аномалия находится на отводе. | 0.89 | (c)
75353.232 | 9.492 | 9.422 | -1.828 | -1.898 | -1329 | -1311 | -1315 | 901 | 1775 | 7031 | Металлургический дефект | MIAN | AXGR | 10:07 | 10:10 | 10:09 | 123 | 28 |  | INT | Металлургический дефект Эквивалент потери металла 11%. |  | (c)
75354.323 | 10.583 | 9.208 | -0.737 | -2.112 | -2167 | -2119 | -2096 | 63 | 174 | 7031 |  | CORR | GENE | 07:52 | 07:60 | 08:03 | 1938 | 143 | 10 | EXT |  | 0.97 | (c)
75359.46 | 4.4 | 4.34 | -6.57 | -6.63 | -1460 | -1221 | -1187 | 771 | 4340 | 7032 |  | CORR | GENE | 05:32 | 06:11 | 06:16 | 105 | 545 | 10 | EXT |  | 0.89 | (c)
75360.049 | 4.989 | 4.942 | -5.981 | -6.028 | -692 | -527 | -586 | 481 | 4942 | 7032 |  | CORR | GENE | 07:36 | 08:03 | 07:53 | 70 | 211 | 10 | EXT |  | 0.89 | (c)
75370.611 | 4.581 | 4.557 | -6.479 | -6.503 | -805 | -524 | -601 | 398 | 4557 | 7033 |  | CORR | GENE | 07:36 | 08:21 | 08:09 | 75 | 408 | 10 | EXT |  | 0.89 | (c)
75371.395 | 5.365 | 5.341 | -5.695 | -5.719 | -922 | -755 | -744 | 565 | 5341 | 7033 |  | CORR | GENE | 07:17 | 07:44 | 07:46 | 53 | 357 | 11 | EXT |  | 0.89 | (c)
75386.783 | 9.693 | 9.683 | -1.032 | -1.042 | -1129 | -1074 | -1073 | 1016 | 1022 | 7034 |  | CORR | CIGR | 06:23 | 06:32 | 06:32 | 20 | 113 | 10 | EXT |  | 0.89 | (c)
75388.13 | 0.315 | 0.198 | -11.185 | -11.302 | 803 | 867 | 862 | 803 | 198 | 7035 |  | CORR | GENE | 04:29 | 04:39 | 04:38 | 773 | 118 | 11 | EXT |  | 0.96 | (c)
75413.715 | 3.26 | 3.252 | -7.735 | -7.743 | -1846 | -1770 | -1725 | 384 | 3252 | 7037 |  | CORR | CIGR | 06:12 | 06:24 | 06:31 | 27 | 243 | 11 | EXT |  | 0.89 | (c)
75435.611 | 4.451 | 4.406 | -3.304 | -3.349 | 978 | 1072 | 1090 | 978 | 3304 | 7040 |  | CORR | CIGR | 04:16 | 04:31 | 04:34 | 45 | 223 | 12 | EXT |  | 0.89 | (c)
75447.207 | 5.727 | 5.611 | -5.793 | -5.909 | 182 | 307 | 368 | 182 | 5611 | 7042 |  | CORR | GENE | 02:38 | 02:58 | 03:08 | 126 | 372 | 10 | EXT |  | 0.9 | (c)
75455.017 | 2.017 | 1.986 | -9.178 | -9.209 | -1251 | -1071 | -1127 | 980 | 1986 | 7043 |  | CORR | CIGR | 05:52 | 06:21 | 06:12 | 51 | 248 | 10 | EXT | Аномалия находится на отводе. | 0.74 | (c)
75456.488 | 3.488 | 3.469 | -7.707 | -7.726 | -1115 | -1044 | -1065 | 1016 | 3469 | 7043 |  | CORR | CIGR | 06:14 | 06:25 | 06:22 | 39 | 99 | 10 | EXT | Аномалия находится на отводе. | 0.74 | (c)
75473.514 | 9.319 | 9.273 | -1.351 | -1.397 | 1702 | 1817 | 1764 | 405 | 1351 | 7044 |  | CORR | CIGR | 05:44 | 06:03 | 05:54 | 46 | 124 | 10 | EXT | Аномалия находится на упругопластическом изгибе: R=458 D, максимальное растяжение на 5.5 час. | 0.74 | (c)
75484.01 | 9.145 | 9.12 | -2.035 | -2.06 | 1884 | 2088 | 2039 | 37 | 2005 | 7045 |  | CORR | CIGR | 07:56 | 08:29 | 08:21 | 55 | 310 | 14 | EXT | Аномалия находится на упругопластическом изгибе: R=832 D, максимальное растяжение на 8.2 час. | 0.89 | (c)
75500.605 | 3.33 | 3.292 | -7.93 | -7.968 | -1346 | -1193 | -1222 | 885 | 3292 | 7047 |  | CORR | CIGR | 06:20 | 06:45 | 06:40 | 50 | 248 | 15 | EXT |  | 0.89 | (c)
75500.96 | 3.685 | 3.629 | -7.575 | -7.631 | -1395 | -1218 | -1247 | 836 | 3629 | 7047 |  | CORR | GENE | 06:12 | 06:41 | 06:36 | 65 | 297 | 10 | EXT |  | 0.89 | (c)
75501.419 | 4.144 | 3.982 | -7.116 | -7.278 | -2099 | -1618 | -1424 | 132 | 3982 | 7047 |  | CORR | GENE | 04:18 | 05:36 | 06:07 | 226 | 1350 | 10 | EXT |  | 0.91 | (c)
75501.694 | 4.419 | 4.396 | -6.841 | -6.864 | -1382 | -1104 | -1185 | 848 | 4396 | 7047 |  | CORR | GENE | 06:14 | 06:59 | 06:46 | 71 | 394 | 13 | EXT |  | 0.89 | (c)
75501.798 | 4.523 | 4.497 | -6.737 | -6.763 | -1970 | -1766 | -1786 | 261 | 4497 | 7047 |  | CORR | GENE | 04:39 | 05:12 | 05:09 | 72 | 368 | 12 | EXT |  | 0.89 | (c)
75502.5 | 5.225 | 5.202 | -6.035 | -6.058 | -1537 | -1406 | -1421 | 694 | 5202 | 7047 |  | CORR | CIGR | 05:49 | 06:10 | 06:08 | 52 | 231 | 25 | EXT |  | 0.89 | (c)
75502.913 | 5.638 | 5.63 | -5.622 | -5.63 | -1522 | -1394 | -1427 | 708 | 5603 | 7047 |  | CORR | CIGR | 05:51 | 06:12 | 06:07 | 27 | 190 | 12 | EXT |  | 0.89 | (c)
75503.7 | 6.425 | 6.367 | -4.835 | -4.893 | -1965 | -1673 | -1711 | 266 | 4791 | 7047 |  | CORR | GENE | 04:40 | 05:27 | 05:21 | 102 | 508 | 13 | EXT |  | 0.89 | (c)
75506.727 | 9.452 | 8.047 | -1.808 | -3.213 | 2163 | 2171 | 2187 | 19 | 1281 | 7047 |  | CORR | AXGR | 03:46 | 03:48 | 03:50 | 1932 | 48 | 10 | EXT |  | 0.97 | (c)
75508.793 | 0.258 | 0.111 | -10.822 | -10.969 | -2202 | -2123 | -2158 | 29 | 111 | 7048 |  | CORR | GENE | 04:04 | 04:17 | 04:11 | 362 | 87 | 10 | EXT |  | 0.92 | (c)
75509.27 | 0.735 | 0.542 | -10.345 | -10.538 | -2134 | -2112 | -2113 | 97 | 542 | 7048 |  | CORR | AXGR | 04:15 | 04:18 | 04:18 | 270 | 42 | 11 | EXT |  | 0.92 | (c)
75511.401 | 2.866 | 2.758 | -8.214 | -8.322 | 2059 | 2104 | 2112 | 66 | 2758 | 7048 |  | CORR | GENE | 03:32 | 03:39 | 03:40 | 462 | 105 | 13 | EXT |  | 0.95 | (c)
75514.67 | 6.135 | 6.077 | -4.945 | -5.003 | -1744 | -1648 | -1607 | 487 | 4938 | 7048 |  | CORR | GENE | 05:18 | 05:33 | 05:40 | 65 | 273 | 10 | EXT |  | 0.89 | (c)
75519.32 | 10.785 | 10.69 | -0.295 | -0.39 | -1719 | -1656 | -1651 | 512 | 295 | 7048 |  | CORR | GENE | 05:22 | 05:32 | 05:33 | 95 | 136 | 10 | EXT |  | 0.89 | (c)
75524.489 | 4.874 | 4.39 | -6.141 | -6.625 | 2181 | 2190 | 2195 | 21 | 4390 | 7049 |  | CORR | AXGR | 06:44 | 06:46 | 06:47 | 532 | 28 | 10 | EXT |  | 0.94 | (c)
75531.472 | 0.842 | 0.775 | -3.653 | -3.72 | 1916 | 2024 | 2065 | 16 | 775 | 7050 |  | CORR | GENE | 05:38 | 05:55 | 06:02 | 81 | 298 | 10 | EXT |  | 0.89 | (c)
75534.674 | 4.044 | 4.01 | -0.451 | -0.485 | 1098 | 1315 | 1235 | 859 | 439 | 7050 |  | CORR | CIGR | 03:26 | 04:01 | 03:48 | 46 | 273 | 13 | EXT |  | 0.89 | (c)
75537.559 | 2.434 | 2.205 | -3.781 | -4.01 | 642 | 713 | 719 | 642 | 2205 | 7051 |  | CORR | GENE | 02:19 | 02:31 | 02:32 | 541 | 154 | 11 | EXT |  | 0.94 | (c)
75538.232 | 3.107 | 3.03 | -3.108 | -3.185 | 1027 | 1234 | 1171 | 915 | 3030 | 7051 |  | CORR | GENE | 03:21 | 03:55 | 03:45 | 113 | 288 | 13 | EXT |  | 0.9 | (c)
75543.364 | 2.024 | 1.728 | -8.846 | -9.142 | -2145 | -2144 | -2108 | 86 | 1728 | 7052 |  | CORR | GENE | 04:54 | 04:54 | 05:00 | 532 | 74 | 13 | EXT |  | 0.95 | (c)
75574.005 | 0 | 0 | -11.15 | -11.15 | 2040 | -1582 | -1867 | 0 | 0 | 7055 | Непровар / утяжина | GWAN |  | 06:07 | 08:23 | 07:36 | 0 | 1108 | 11 | INT | Непровар / утяжина Толщины: 18,7 / 15,7 мм |  | (c)
75638.448 | 8.348 | 8.327 | -2.902 | -2.923 | -1978 | -1875 | -1904 | 252 | 2898 | 7060 |  | CORR | CIGR | 05:52 | 06:09 | 06:04 | 25 | 149 | 13 | EXT |  | 0.89 | (c)
75639.363 | 9.263 | 9.221 | -1.987 | -2.029 | -2028 | -1970 | -1910 | 202 | 1969 | 7060 |  | CORR | GENE | 05:44 | 05:53 | 06:03 | 60 | 236 | 10 | EXT |  | 0.89 | (c)
75662.021 | 9.426 | 9.225 | -1.584 | -1.785 | 1876 | 1888 | 1887 | 332 | 1465 | 7062 |  | CORR | AXGR | 07:26 | 07:28 | 07:28 | 320 | 23 | 10 | EXT |  | 0.92 | (c)
75662.177 | 9.582 | 9.563 | -1.428 | -1.447 | 1802 | 2051 | 1994 | 45 | 1362 | 7062 |  | CORR | GENE | 07:14 | 07:54 | 07:45 | 85 | 384 | 10 | EXT |  | 0.89 | (c)
75664.213 | 0.608 | 0.532 | -10.767 | -10.843 | -1698 | -1030 | -1246 | 532 | 532 | 7063 |  | CORR | GENE | 05:06 | 06:54 | 06:19 | 181 | 905 | 11 | EXT |  | 0.9 | (c)
75664.596 | 0.991 | 0.941 | -10.384 | -10.434 | -1363 | -1006 | -1122 | 867 | 941 | 7063 |  | CORR | GENE | 06:00 | 06:58 | 06:39 | 156 | 483 | 11 | EXT |  | 0.9 | (c)
75665.022 | 1.417 | 1.346 | -9.958 | -10.029 | -1401 | -1239 | -1203 | 829 | 1346 | 7063 |  | CORR | GENE | 05:54 | 06:20 | 06:26 | 125 | 397 | 13 | EXT |  | 0.9 | (c)
75665.231 | 1.626 | 1.506 | -9.749 | -9.869 | -1097 | -1073 | -1075 | 1053 | 1506 | 7063 |  | CORR | AXGR | 06:43 | 06:47 | 06:47 | 281 | 44 | 10 | EXT |  | 0.92 | (c)
75665.868 | 2.263 | 1.827 | -9.112 | -9.548 | -1094 | -1080 | -1066 | 1038 | 1827 | 7063 |  | CORR | GENE | 06:44 | 06:46 | 06:48 | 659 | 56 | 12 | EXT |  | 0.96 | (c)
75680.657 | 5.677 | 5.653 | -5.588 | -5.612 | 2051 | 2111 | 2125 | 31 | 5572 | 7064 |  | CORR | CIGR | 06:48 | 06:58 | 07:00 | 40 | 149 | 10 | EXT |  | 0.89 | (c)
75690.385 | 4.14 | 4.126 | -6.875 | -6.889 | 1487 | 1546 | 1531 | 656 | 4126 | 7065 |  | CORR | CIGR | 06:22 | 06:32 | 06:29 | 25 | 87 | 12 | EXT |  | 0.89 | (c)
75703.163 | 5.903 | 5.851 | -5.267 | -5.319 | 974 | 1021 | 1054 | 974 | 5255 | 7066 |  | CORR | GENE | 05:32 | 05:40 | 05:45 | 64 | 159 | 10 | EXT | Аномалия находится на отводе. | 0.89 | (c)
75753.584 | 11.254 | 11.238 | -0.011 | -0.027 | 2029 | 2139 | 2129 | 2 | 4 | 7070 |  | CORR | CIGR | 06:34 | 06:52 | 06:50 | 23 | 200 | 13 | EXT |  | 0.89 | (c)
75797.245 | 9.625 | 9.602 | -1.6 | -1.623 | -931 | -850 | -841 | 750 | 1586 | 7074 |  | CORR | CIGR | 08:13 | 08:26 | 08:27 | 37 | 180 | 10 | EXT |  | 0.89 | (c)
75810.302 | 0.467 | 0.457 | -10.513 | -10.523 | -1430 | -1293 | -1332 | 800 | 457 | 7076 |  | CORR | CIGR | 05:31 | 05:53 | 05:47 | 35 | 196 | 11 | EXT |  | 0.89 | (c)
75831.17 | 10.355 | 10.344 | -1.065 | -1.076 | -292 | -253 | -242 | 191 | 1055 | 7077 |  | CORR | CIGR | 09:27 | 09:34 | 09:35 | 21 | 101 | 10 | EXT |  | 0.89 | (c)
75881.586 | 4.181 | 4.104 | -7.084 | -7.161 | -1682 | -1594 | -1425 | 549 | 4104 | 7082 |  | CORR | GENE | 06:22 | 06:36 | 07:03 | 95 | 513 | 14 | EXT |  | 0.89 | (c)
75885.14 | 7.735 | 7.723 | -3.53 | -3.542 | 1680 | 1773 | 1773 | 365 | 3503 | 7082 |  | CORR | CIGR | 03:24 | 03:40 | 03:39 | 39 | 186 | 11 | EXT |  | 0.89 | (c)
75913.109 | 1.859 | 1.651 | -9.331 | -9.539 | -2205 | -2187 | -2183 | 25 | 1651 | 7085 |  | CORR | AXGR | 04:33 | 04:36 | 04:36 | 469 | 44 | 10 | EXT |  | 0.94 | (c)
75955.47 | 10.335 | 10.302 | -0.845 | -0.878 | 1812 | 2013 | 1942 | 159 | 828 | 7088 |  | CORR | GENE | 06:22 | 06:55 | 06:43 | 50 | 260 | 10 | EXT |  | 0.89 | (c)
75967.121 | 10.806 | 10.763 | -0.409 | -0.452 | -2183 | -2076 | -2106 | 48 | 405 | 7089 |  | CORR | CIGR | 05:60 | 06:17 | 06:12 | 47 | 153 | 10 | EXT |  | 0.89 | (c)
75975.293 | 7.763 | 7.713 | -3.297 | -3.347 | -1776 | -1776 | -1750 | 455 | 3139 | 7090 |  | CORR | GENE | 06:38 | 06:38 | 06:42 | 208 | 52 | 15 | EXT |  | 0.92 | (c)
75978.543 | 11.013 | 10.556 | -0.047 | -0.504 | -1389 | -1366 | -1345 | 842 | 46 | 7090 |  | CORR | GENE | 07:40 | 07:44 | 07:47 | 458 | 87 | 10 | EXT |  | 0.93 | (c)
75980.185 | 1.595 | 1.494 | -9.76 | -9.861 | 1864 | 2109 | 2205 | 0 | 1494 | 7091 |  | CORR | GENE | 05:18 | 05:58 | 06:13 | 106 | 682 | 10 | EXT |  | 0.89 | (c)
75980.255 | 1.665 | 1.652 | -9.69 | -9.703 | 1535 | 1665 | 1631 | 504 | 1652 | 7091 |  | CORR | GENE | 04:25 | 04:46 | 04:40 | 53 | 191 | 12 | EXT |  | 0.89 | (c)
75981.22 | 2.63 | 2.54 | -8.725 | -8.815 | 1641 | 2159 | 2062 | 0 | 2540 | 7091 |  | CORR | GENE | 04:42 | 06:06 | 05:50 | 171 | 843 | 11 | EXT |  | 0.9 | (c)
75983.807 | 5.217 | 5.176 | -6.138 | -6.179 | 965 | 977 | 979 | 965 | 5176 | 7091 |  | CORR | AXGR | 02:53 | 02:55 | 02:55 | 102 | 28 | 10 | EXT |  | 0.89 | (c)
75996.406 | 6.461 | 6.332 | -4.914 | -5.043 | 1892 | 2068 | 2038 | 45 | 4900 | 7092 |  | CORR | GENE | 07:07 | 07:35 | 07:30 | 143 | 294 | 10 | EXT |  | 0.9 | (c)
75996.851 | 6.906 | 6.892 | -4.469 | -4.483 | 809 | 883 | 878 | 809 | 4453 | 7092 |  | CORR | CIGR | 04:12 | 04:24 | 04:23 | 30 | 138 | 12 | EXT |  | 0.89 | (c)
75997.735 | 7.79 | 7.739 | -3.585 | -3.636 | 772 | 832 | 865 | 772 | 3581 | 7092 |  | CORR | GENE | 04:06 | 04:16 | 04:21 | 55 | 186 | 10 | EXT |  | 0.89 | (c)
76001.93 | 0.61 | 0.554 | -10.56 | -10.616 | -1210 | -1072 | -1049 | 888 | 554 | 7093 |  | CORR | GENE | 07:20 | 07:42 | 07:46 | 65 | 322 | 10 | EXT |  | 0.89 | (c)
76010.34 | 9.02 | 9.005 | -2.15 | -2.165 | -1680 | -1568 | -1570 | 551 | 2140 | 7093 |  | CORR | CIGR | 06:04 | 06:22 | 06:22 | 25 | 219 | 10 | EXT |  | 0.89 | (c)
76022.957 | 10.467 | 10.446 | -0.798 | -0.819 | 875 | 941 | 931 | 875 | 798 | 7094 |  | CORR | CIGR | 04:38 | 04:49 | 04:47 | 21 | 112 | 15 | EXT |  | 0.89 | (c)
76023.164 | 10.674 | 10.655 | -0.591 | -0.61 | 819 | 875 | 859 | 819 | 591 | 7094 |  | CORR | CIGR | 04:29 | 04:38 | 04:35 | 19 | 80 | 12 | EXT |  | 0.89 | (c)
76031.18 | 7.425 | 7.398 | -3.77 | -3.797 | 1135 | 1242 | 1241 | 883 | 3759 | 7095 |  | CORR | CIGR | 04:56 | 05:13 | 05:13 | 38 | 212 | 10 | EXT |  | 0.89 | (c)
76079.45 | 0 | -0.044 | -11.355 | -11.399 | -1502 | -981 | -1117 | 728 |  | 7100 | Нарушение формы кольцевого шва | GWAN |  | 09:54 | 11:18 | 10:56 | 0 | 770 |  | EXT | Нарушение формы кольцевого шва |  | (c)
76080.199 | 0.749 | 0.674 | -10.606 | -10.681 | 1317 | 1385 | 1586 | 376 | 674 | 7100 |  | CORR | GENE | 05:29 | 05:40 | 06:12 | 87 | 538 | 10 | EXT |  | 0.89 | (c)
76095.614 | 4.809 | 4.786 | -6.596 | -6.619 | -1360 | -1267 | -1298 | 871 | 4786 | 7101 |  | CORR | CIGR | 07:60 | 08:15 | 08:10 | 36 | 124 | 11 | EXT |  | 0.89 | (c)
76097.038 | 6.233 | 6.185 | -5.172 | -5.22 | 1862 | 2033 | 1974 | 145 | 5164 | 7101 |  | CORR | GENE | 04:40 | 05:08 | 04:58 | 56 | 223 | 10 | EXT |  | 0.89 | (c)
76115.793 | 2.253 | 2.233 | -8.932 | -8.952 | -1329 | -1247 | -1249 | 901 | 2233 | 7103 |  | CORR | CIGR | 05:38 | 05:51 | 05:51 | 30 | 161 | 11 | EXT |  | 0.89 | (c)
76135.665 | 0 | -0.031 | -11.365 | -11.396 | 1607 | -1897 | 2104 | 0 |  | 7105 | Нарушение формы кольцевого шва | GWAN |  | 01:30 | 04:04 | 02:50 | 0 | 996 |  | EXT | Нарушение формы кольцевого шва |  | (c)
76164.713 | 6.313 | 6.288 | -4.757 | -4.782 | 1722 | 1799 | 1787 | 378 | 4742 | 7107 |  | CORR | CIGR | 07:29 | 07:41 | 07:39 | 40 | 131 | 10 | EXT |  | 0.89 | (c)
76169.332 | 10.932 | 10.879 | -0.138 | -0.191 | 740 | 904 | 976 | 740 | 115 | 7107 |  | CORR | GENE | 04:50 | 05:17 | 05:28 | 76 | 472 | 11 | EXT |  | 0.89 | (c)
76187 | 6.145 | 6.132 | -5.16 | -5.173 | -828 | -769 | -743 | 657 | 5092 | 7109 |  | CORR | GENE | 07:20 | 07:30 | 07:34 | 81 | 171 | 13 | EXT |  | 0.89 | (c)
76187.315 | 6.46 | 6.451 | -4.845 | -4.854 | -771 | -713 | -721 | 670 | 4828 | 7109 |  | CORR | CIGR | 07:30 | 07:39 | 07:38 | 26 | 100 | 14 | EXT |  | 0.89 | (c)
76187.365 | 6.51 | 6.497 | -4.795 | -4.808 | -943 | -817 | -820 | 697 | 4761 | 7109 |  | CORR | CIGR | 07:02 | 07:22 | 07:22 | 47 | 246 | 10 | EXT |  | 0.89 | (c)
76208.981 | 5.861 | 5.836 | -5.379 | -5.404 | 1552 | 1643 | 1645 | 492 | 5343 | 7111 |  | CORR | GENE | 06:18 | 06:33 | 06:33 | 61 | 186 | 10 | EXT |  | 0.89 | (c)
76216.701 | 2.341 | 2.271 | -8.084 | -8.154 | -2196 | -2190 | -2169 | 34 | 2271 | 7112 |  | CORR | GENE | 06:53 | 06:54 | 06:57 | 409 | 55 | 12 | EXT |  | 0.94 | (c)
76219.285 | 4.925 | 4.651 | -5.5 | -5.774 | -2195 | -2183 | -2170 | 35 | 4650 | 7112 |  | CORR | GENE | 06:53 | 06:55 | 06:57 | 1124 | 50 | 10 | EXT |  | 0.96 | (c)
76257.488 | 9.928 | 9.917 | -0.052 | -0.063 | 1782 | 1886 | 1918 | 178 | 29 | 7115 |  | CORR | CIGR | 05:35 | 05:52 | 05:57 | 34 | 271 | 12 | EXT |  | 0.89 | (c)
76262.614 | 5.074 | 4.996 | -6.216 | -6.294 | 1808 | 1808 | 1821 | 396 | 4996 | 7116 |  | CORR | AXGR | 05:17 | 05:17 | 05:19 | 87 | 27 | 13 | EXT |  | 0.89 | (c)
76280.177 | 11.347 | 11.338 | -0.018 | -0.027 | -1569 | -1495 | -1505 | 661 | 8 | 7117 |  | CORR | CIGR | 07:05 | 07:17 | 07:16 | 19 | 128 | 15 | EXT |  | 0.89 | (c)
76410.933 | 8.443 | 8.405 | -2.857 | -2.895 | 1883 | 1982 | 2053 | 7 | 2835 | 7129 |  | CORR | GENE | 06:51 | 07:07 | 07:18 | 60 | 341 | 12 | EXT |  | 0.89 | (c)
76488.518 | 6.913 | 6.882 | -4.307 | -4.338 | 336 | 381 | 465 | 336 | 4292 | 7136 |  | CORR | CIGR | 03:52 | 03:60 | 04:13 | 46 | 259 | 10 | EXT | Аномалия находится на отводе. | 0.89 | (c)
76503.31 | 10.485 | 10.455 | -0.645 | -0.675 | -1859 | -1593 | -1648 | 371 | 604 | 7137 |  | CORR | GENE | 04:33 | 05:16 | 05:07 | 71 | 423 | 10 | EXT |  | 0.89 | (c)
76709.042 | 2.462 | 2.353 | -8.823 | -8.932 | 2099 | 2125 | 2117 | 95 | 2353 | 7156 |  | CORR | AXGR | 04:49 | 04:53 | 04:51 | 361 | 36 | 13 | EXT |  | 0.94 | (c)
76713.011 | 6.431 | 6.423 | -4.854 | -4.862 | 1920 | 1994 | 1978 | 195 | 4842 | 7156 |  | CORR | CIGR | 04:20 | 04:32 | 04:29 | 20 | 116 | 14 | EXT |  | 0.89 | (c)
76726.708 | 8.843 | 8.814 | -2.417 | -2.446 | 1623 | 1662 | 1666 | 521 | 2410 | 7157 |  | CORR | CIGR | 05:06 | 05:12 | 05:13 | 36 | 87 | 10 | EXT |  | 0.89 | (c)
76758.715 | 7.68 | 7.657 | -3.72 | -3.743 | -1825 | -1756 | -1733 | 406 | 3708 | 7160 |  | CORR | CIGR | 06:33 | 06:44 | 06:48 | 35 | 183 | 12 | EXT |  | 0.89 | (c)
76777.746 | 4.036 | 4.006 | -7.254 | -7.284 | -887 | -771 | -775 | 664 | 4006 | 7162 |  | CORR | GENE | 06:50 | 07:09 | 07:08 | 51 | 223 | 13 | EXT |  | 0.89 | (c)
76779.264 | 5.554 | 5.535 | -5.736 | -5.755 | -1402 | -1014 | -1147 | 829 | 5535 | 7162 |  | CORR | GENE | 05:27 | 06:29 | 06:08 | 94 | 510 | 12 | EXT |  | 0.89 | (c)
76779.663 | 5.953 | 5.937 | -5.337 | -5.353 | -1320 | -1252 | -1252 | 911 | 5318 | 7162 |  | CORR | CIGR | 05:40 | 05:51 | 05:51 | 35 | 136 | 13 | EXT |  | 0.89 | (c)
76780.038 | 6.328 | 6.319 | -4.962 | -4.971 | -1370 | -1205 | -1246 | 861 | 4932 | 7162 |  | CORR | CIGR | 05:32 | 05:59 | 05:52 | 39 | 248 | 12 | EXT |  | 0.89 | (c)
76781.85 | 8.14 | 8.115 | -3.15 | -3.175 | -2065 | -1974 | -1962 | 165 | 3139 | 7162 |  | CORR | CIGR | 03:40 | 03:54 | 03:56 | 36 | 207 | 10 | EXT |  | 0.89 | (c)
76783.553 | 9.843 | 9.842 | -1.447 | -1.448 | -589 | -402 | -446 | 304 | 1392 | 7162 |  | CORR | GENE | 07:38 | 08:08 | 08:01 | 56 | 285 | 10 | EXT |  | 0.89 | (c)
76786.248 | 1.248 | 1.213 | -9.942 | -9.977 | 1062 | 1151 | 1214 | 864 | 1213 | 7163 |  | CORR | GENE | 05:23 | 05:38 | 05:48 | 52 | 305 | 11 | EXT |  | 0.89 | (c)
76786.585 | 1.585 | 1.457 | -9.605 | -9.733 | 1597 | 1618 | 1633 | 561 | 1457 | 7163 |  | CORR | GENE | 06:50 | 06:53 | 06:55 | 218 | 73 | 11 | EXT |  | 0.91 | (c)
76793.403 | 8.403 | 8.358 | -2.787 | -2.832 | 1494 | 1547 | 1603 | 519 | 2751 | 7163 |  | CORR | GENE | 06:33 | 06:42 | 06:51 | 81 | 218 | 12 | EXT |  | 0.89 | (c)
76793.655 | 8.655 | 8.638 | -2.535 | -2.552 | 1014 | 1089 | 1083 | 1014 | 2522 | 7163 |  | CORR | CIGR | 05:16 | 05:28 | 05:27 | 30 | 138 | 11 | EXT |  | 0.89 | (c)
76793.961 | 8.961 | 8.947 | -2.229 | -2.243 | 1506 | 1574 | 1566 | 605 | 2212 | 7163 |  | CORR | CIGR | 06:35 | 06:46 | 06:45 | 31 | 120 | 11 | EXT |  | 0.89 | (c)
76795.132 | 10.132 | 10.123 | -1.058 | -1.067 | 955 | 1230 | 1141 | 904 | 987 | 7163 |  | CORR | GENE | 05:06 | 05:50 | 05:36 | 80 | 372 | 10 | EXT |  | 0.89 | (c)
76805.352 | 9.162 | 9.154 | -2.058 | -2.066 | 1720 | 1756 | 1760 | 431 | 2049 | 7164 |  | CORR | CIGR | 07:36 | 07:42 | 07:42 | 17 | 79 | 11 | EXT |  | 0.89 | (c)
76828.578 | 10.123 | 10.025 | -0.817 | -0.915 | -2164 | -2149 | -2143 | 67 | 728 | 7166 |  | CORR | AXGR | 08:54 | 08:56 | 08:57 | 187 | 42 | 11 | EXT |  | 0.91 | (c)
76829.066 | 10.611 | 10.592 | -0.329 | -0.348 | 1901 | 2124 | 2052 | 28 | 254 | 7166 |  | CORR | GENE | 07:50 | 08:26 | 08:14 | 94 | 302 | 11 | EXT |  | 0.89 | (c)
76857.233 | 5.683 | 5.671 | -5.557 | -5.569 | 1789 | 1975 | 1914 | 191 | 5527 | 7169 |  | CORR | CIGR | 07:24 | 07:54 | 07:44 | 42 | 251 | 10 | EXT |  | 0.89 | (c)
76974.086 | 9.516 | 9.5 | -1.964 | -1.98 | 1108 | 1286 | 1244 | 851 | 1921 | 7179 |  | CORR | GENE | 05:36 | 06:05 | 05:58 | 59 | 272 | 11 | EXT | Аномалия находится на отводе. | 0.89 | (c)
76990.14 | 2.835 | 2.158 | -8.49 | -9.167 | 1071 | -1291 | -1160 | 0 |  | 7181 |  | OVAL |  | 00:00 | 05:39 | 06:00 | 5060 |  |  | N/A | Овальность: 0,01 |  | (c)
76991.941 | 4.636 | 2.809 | -6.689 | -8.516 | -1485 | -1170 | -1180 | 745 | 2809 | 7181 |  | DENT | GENE | 05:07 | 05:58 | 05:57 | 3719 | 610 | 0.8 | N/A | Глубина вмятины: 11 мм (0,8%). Линейка: 372 см в (281 см; 05:58 ч:мин) |  | (c)
77044.412 | 1.292 | 1.276 | -9.773 | -9.789 | 747 | 830 | 811 | 747 | 1276 | 7186 |  | CORR | CIGR | 04:54 | 05:08 | 05:05 | 21 | 129 | 11 | EXT | Аномалия находится на отводе. | 0.89 | (c)
77064.951 | 10.766 | 10.748 | -0.104 | -0.122 | 2099 | 2181 | 2170 | 0 | 91 | 7187 |  | CORR | CIGR | 05:31 | 05:44 | 05:43 | 31 | 142 | 11 | EXT |  | 0.89 | (c)
77082.714 | 7.449 | 7.414 | -3.561 | -3.596 | -1237 | -1146 | -1130 | 994 | 3561 | 7190 |  | CORR | CIGR | 05:49 | 06:04 | 06:06 | 35 | 213 | 10 | EXT |  | 0.89 | (c)
77120.463 | 0.143 | 0.107 | -10.752 | -10.788 | -1865 | -1598 | -1631 | 366 | 107 | 7194 |  | CORR | GENE | 06:24 | 07:07 | 07:02 | 89 | 467 | 12 | EXT |  | 0.89 | (c)
77206.189 | 9.239 | 9.225 | -2.016 | -2.03 | -2084 | -1999 | -1999 | 147 | 2002 | 7201 |  | CORR | CIGR | 04:35 | 04:49 | 04:49 | 28 | 170 | 10 | EXT |  | 0.89 | (c)
77403.974 | 4.404 | 4.38 | -0.656 | -0.68 | 1939 | 2043 | 2044 | 82 | 655 | 7220 |  | CORR | CIGR | 05:46 | 06:03 | 06:03 | 25 | 210 | 10 | EXT |  | 0.89 | (c)
77426.805 | 0 | -0.055 | -11.445 | -11.5 | -1387 | -1160 | -1043 | 699 |  | 7223 | Нарушение формы кольцевого шва | GWAN |  | 08:50 | 09:26 | 09:45 | 0 | 687 |  | EXT | Нарушение формы кольцевого шва |  | (c)
77534.344 | 9.969 | 9.946 | -0.691 | -0.714 | 28 | 96 | 89 | 28 | 679 | 7234 |  | CORR | CIGR | 08:18 | 08:29 | 08:28 | 35 | 123 | 12 | EXT |  | 0.89 | (c)
77535.035 | 0 | -0.031 | -11.405 | -11.436 | -1038 | -776 | -653 | 269 |  | 7235 | Нарушение формы кольцевого шва | GWAN |  | 08:04 | 08:47 | 09:06 | 0 | 768 |  | EXT | Нарушение формы кольцевого шва |  | (c)
77545.378 | 10.343 | 10.343 | -1.062 | -1.062 | 1271 | 1292 | 1282 | 938 | 1002 | 7235 | Металлургический дефект | MIAN | AXGR | 02:17 | 02:20 | 02:19 | 60 | 22 |  | INT | Металлургический дефект Эквивалент потери металла 23%. |  | (c)
77546.44 | 0 | 0 | -11.245 | -11.245 | -1211 | -976 | -1048 | 885 | 0 | 7236 |  | GWCR |  | 10:26 | 11:04 | 10:52 | 0 | 326 | 33 | INT | Вдоль оси шва. |  | (a)
77576.03 | 7.17 | 7.152 | -3.71 | -3.728 | 708 | 761 | 762 | 708 | 3708 | 7238 |  | CORR | CIGR | 02:02 | 02:10 | 02:11 | 20 | 108 | 10 | EXT |  | 0.89 | (c)
77589.671 | 9.931 | 9.918 | -1.459 | -1.472 | 268 | 452 | 405 | 268 | 1439 | 7239 |  | CORR | CIGR | 01:43 | 02:12 | 02:05 | 33 | 273 | 12 | EXT |  | 0.89 | (c)
77602.22 | 0 | -0.019 | -11.205 | -11.224 | 415 | 943 | 1166 | 313 |  | 7241 | Нарушение формы кольцевого шва | GWAN |  | 02:19 | 03:44 | 04:20 | 0 | 1502 |  | EXT | Нарушение формы кольцевого шва |  | (c)
77602.22 | 0 | -0.052 | -11.205 | -11.257 | -999 | -694 | -701 | 403 |  | 7241 | Нарушение формы кольцевого шва | GWAN |  | 10:31 | 11:20 | 11:19 | 0 | 596 |  | EXT | Нарушение формы кольцевого шва |  | (c)
77606.205 | 3.985 | 3.965 | -7.22 | -7.24 | 336 | 435 | 410 | 336 | 3965 | 7241 |  | CORR | CIGR | 02:06 | 02:22 | 02:18 | 35 | 148 | 10 | EXT |  | 0.89 | (c)
77734.75 | 0 | -0.016 | -11.18 | -11.196 | 399 | 1002 | 808 | 399 |  | 7254 | Нарушение формы кольцевого шва | GWAN |  | 02:15 | 03:53 | 03:21 | 0 | 818 |  | EXT | Нарушение формы кольцевого шва |  | (c)
77734.75 | 0 | -0.016 | -11.18 | -11.196 | 2155 | -2119 | -2048 | 0 |  | 7254 | Нарушение формы кольцевого шва | GWAN |  | 06:59 | 07:29 | 07:40 | 0 | 514 |  | EXT | Нарушение формы кольцевого шва |  | (c)
77734.75 | 0 | -0.035 | -11.18 | -11.215 | -1207 | -839 | -844 | 481 |  | 7254 | Нарушение формы кольцевого шва | GWAN |  | 09:56 | 10:55 | 10:55 | 0 | 725 |  | EXT | Нарушение формы кольцевого шва |  | (c)
77737.891 | 3.141 | 3.11 | -8.039 | -8.07 | 2200 | -2211 | -2180 | 0 | 3110 | 7254 |  | CORR | CIGR | 07:06 | 07:14 | 07:19 | 50 | 162 | 12 | EXT |  | 0.89 | (c)
77761.383 | 4.073 | 3.946 | -6.977 | -7.104 | 2198 | 2198 | 2216 | 0 | 3946 | 7256 |  | CORR | AXGR | 08:14 | 08:14 | 08:17 | 267 | 37 | 10 | EXT |  | 0.91 | (c)
77804.43 | 2.78 | 2.75 | -8.245 | -8.275 | -2035 | -1703 | -1769 | 196 | 2750 | 7260 |  | CORR | GENE | 07:42 | 08:36 | 08:25 | 111 | 532 | 14 | EXT |  | 0.9 | (c)
77804.861 | 3.211 | 3.199 | -7.814 | -7.826 | -2159 | -2061 | -1936 | 72 | 3199 | 7260 |  | CORR | GENE | 07:22 | 07:38 | 07:58 | 195 | 446 | 10 | EXT |  | 0.9 | (c)
77810.872 | 9.222 | 9.2 | -1.803 | -1.825 | 580 | 651 | 659 | 580 | 1772 | 7260 |  | CORR | CIGR | 02:44 | 02:56 | 02:57 | 53 | 159 | 10 | EXT |  | 0.89 | (c)
77812.411 | 10.761 | 10.527 | -0.264 | -0.498 | -2227 | -2221 | -2210 | 4 | 184 | 7260 |  | CORR | AXGR | 07:11 | 07:12 | 07:14 | 314 | 34 | 12 | EXT |  | 0.92 | (c)
77812.654 | 11.004 | 10.915 | -0.021 | -0.11 | -1627 | -1491 | -1403 | 604 | 20 | 7260 |  | CORR | GENE | 08:48 | 09:10 | 09:24 | 90 | 447 | 10 | EXT |  | 0.89 | (c)
77819.289 | 6.614 | 5.591 | -4.916 | -5.939 | -931 | -911 | -900 | 869 | 4676 | 7261 |  | CORR | GENE | 03:48 | 03:51 | 03:53 | 1263 | 62 | 15 | EXT |  | 1.01 | (b)
77823.8 | 11.125 | 10.881 | -0.405 | -0.649 | -1018 | -1018 | -987 | 956 | 312 | 7261 |  | CORR | GENE | 03:34 | 03:34 | 03:39 | 337 | 62 | 10 | EXT |  | 0.92 | (c)
77823.977 | 11.302 | 11.155 | -0.228 | -0.375 | -1162 | -1123 | -1096 | 1030 | 14 | 7261 |  | CORR | GENE | 03:11 | 03:17 | 03:21 | 361 | 132 | 11 | EXT |  | 0.93 | (c)
77827.298 | 3.093 | 2.908 | -7.632 | -7.817 | 273 | 392 | 360 | 273 | 2908 | 7262 |  | CORR | GENE | 09:18 | 09:37 | 09:32 | 788 | 174 | 10 | EXT |  | 0.95 | (c)
77828.312 | 4.107 | 4.032 | -6.618 | -6.693 | 149 | 323 | 254 | 149 | 4032 | 7262 |  | CORR | GENE | 08:58 | 09:26 | 09:15 | 1125 | 211 | 13 | EXT |  | 0.99 | (c)
77832.282 | 8.077 | 8.048 | -2.648 | -2.677 | -1596 | -1537 | -1544 | 1491 | 2645 | 7262 |  | CORR | CIGR | 04:16 | 04:26 | 04:25 | 32 | 105 | 15 | EXT |  | 0.89 | (c)
77834.387 | 10.182 | 10.147 | -0.543 | -0.578 | -1031 | -972 | -964 | 897 | 532 | 7262 |  | CORR | CIGR | 05:48 | 05:57 | 05:58 | 46 | 133 | 12 | EXT |  | 0.89 | (c)
77834.954 | 0.024 | 0.003 | -11.406 | -11.427 | 55 | 373 | 269 | 55 | 3 | 7263 |  | CORR | CIGR | 02:49 | 03:41 | 03:24 | 21 | 429 | 15 | EXT | Аномалия находится на отводе. | 0.89 | (c)
77841.357 | 6.427 | 6.142 | -5.003 | -5.288 | 2154 | 2217 | 2197 | 2154 | 4867 | 7263 |  | CORR | GENE | 08:28 | 08:38 | 08:35 | 421 | 86 | 12 | EXT | Аномалия находится на отводе. | 0.94 | (c)
77859.124 | 1.759 | 1.326 | -9.706 | -10.139 | 2203 | -2213 | -2227 | 0 | 1326 | 7265 |  | CORR | GENE | 03:40 | 03:47 | 03:45 | 1046 | 62 | 14 | EXT |  | 0.99 | (c)
77859.979 | 2.614 | 2.293 | -8.851 | -9.172 | -2113 | -1999 | -1997 | 117 | 2293 | 7265 |  | CORR | GENE | 04:03 | 04:22 | 04:22 | 622 | 233 | 10 | EXT |  | 0.95 | (c)
77861.082 | 3.717 | 3.559 | -7.748 | -7.906 | 2165 | 2201 | 2186 | 24 | 3559 | 7265 |  | CORR | AXGR | 03:34 | 03:40 | 03:37 | 373 | 41 | 12 | EXT |  | 0.94 | (c)
77862.444 | 5.079 | 5.066 | -6.386 | -6.399 | -2226 | -2181 | -2188 | 5 | 5066 | 7265 |  | CORR | CIGR | 03:45 | 03:52 | 03:51 | 32 | 75 | 10 | EXT |  | 0.89 | (c)
77869.934 | 1.104 | 1.095 | -10.096 | -10.105 | 1082 | 1124 | 1125 | 1064 | 1095 | 7266 |  | CORR | CIGR | 04:36 | 04:43 | 04:43 | 18 | 85 | 10 | EXT |  | 0.89 | (c)
77870.746 | 1.916 | 1.905 | -9.284 | -9.295 | -2213 | -2084 | -2128 | 18 | 1905 | 7266 |  | CORR | CIGR | 07:44 | 08:05 | 07:58 | 44 | 170 | 15 | EXT |  | 0.89 | (c)
77877.878 | 9.048 | 8.395 | -2.152 | -2.805 | -2205 | -2167 | -2183 | 26 | 2046 | 7266 |  | CORR | AXGR | 07:46 | 07:52 | 07:49 | 759 | 43 | 11 | EXT |  | 0.96 | (c)
77879.632 | 10.802 | 10.019 | -0.398 | -1.181 | -2079 | -2060 | -2035 | 152 | 312 | 7266 |  | CORR | GENE | 08:06 | 08:09 | 08:13 | 869 | 87 | 14 | EXT |  | 0.99 | (c)
77885.544 | 5.514 | 5.419 | -5.751 | -5.846 | 2039 | 2063 | 2069 | 132 | 5419 | 7267 |  | CORR | GENE | 08:28 | 08:32 | 08:33 | 170 | 59 | 11 | EXT |  | 0.9 | (c)
77887.449 | 7.419 | 7.405 | -3.846 | -3.86 | -152 | -108 | -56 | 0 | 3811 | 7267 |  | CORR | GENE | 02:34 | 02:41 | 02:50 | 49 | 193 | 11 | EXT |  | 0.89 | (c)
77891.19 | 11.16 | 11.138 | -0.105 | -0.127 | 2061 | 2148 | 2144 | 4 | 105 | 7267 |  | CORR | CIGR | 08:31 | 08:45 | 08:45 | 22 | 166 | 12 | EXT |  | 0.89 | (c)
77891.232 | 11.202 | 11.165 | -0.063 | -0.1 | 2065 | 2066 | 2096 | 104 | 20 | 7267 |  | CORR | GENE | 08:32 | 08:32 | 08:37 | 80 | 62 | 10 | EXT |  | 0.89 | (c)
77891.345 | 0.05 | 0.03 | -11.305 | -11.325 | 2175 | 2223 | 2200 | 6 | 30 | 7268 |  | CORR | GENE | 08:32 | 08:40 | 08:36 | 212 | 50 | 11 | EXT | Аномалия находится на отводе. | 0.91 | (c)
77894.509 | 3.214 | 3.214 | -8.141 | -8.141 | 2074 | 2139 | 2129 | 46 | 3214 | 7268 |  | CORR | CIGR | 08:16 | 08:26 | 08:25 | 21 | 111 | 12 | EXT | Аномалия находится на отводе. | 0.89 | (c)
77895.749 | 4.454 | 4.401 | -6.901 | -6.954 | 1844 | 2030 | 2029 | 16 | 4401 | 7268 |  | CORR | GENE | 07:39 | 08:09 | 08:08 | 105 | 371 | 10 | EXT | Аномалия находится на отводе. | 0.89 | (c)
77959.398 | 0.038 | -0.872 | -11.317 | -12.227 | -1833 | -1177 | -1384 | 398 | 0 | 7275 |  | WRIN | GENE | 04:08 | 05:54 | 05:20 | 1987 | 897 | 2.7 | N/A | Высота гофр: 39 мм (2,7%). Длина волны: 366 мм Аномалия находится вблизи кольцевого сварного шва. Аномалия находится вблизи продольного шва. |  | (a)
77984.785 | 3.25 | 3.24 | -7.55 | -7.56 | -1375 | -1334 | -1330 | 856 | 3240 | 7277 |  | CORR | GENE | 05:58 | 06:04 | 06:05 | 50 | 90 | 12 | EXT |  | 0.89 | (c)
77985.192 | 3.657 | 3.631 | -7.143 | -7.169 | -1164 | -1108 | -1109 | 1053 | 3631 | 7277 |  | CORR | CIGR | 06:32 | 06:41 | 06:41 | 26 | 111 | 12 | EXT |  | 0.89 | (c)
78011.488 | 7.938 | 7.928 | -3.257 | -3.267 | -2176 | -2120 | -2128 | 54 | 3247 | 7279 |  | CORR | CIGR | 06:39 | 06:48 | 06:47 | 20 | 97 | 10 | EXT |  | 0.89 | (c)
78082.485 | 11.495 | 11.454 | -0.14 | -0.181 | 1508 | 1614 | 1665 | 1508 | 121 | 7285 |  | CORR | GENE | 07:11 | 07:28 | 07:36 | 60 | 314 | 10 | EXT | Аномалия находится на отводе. | 0.89 | (c)
78082.6 | 11.61 | 11.594 | -0.025 | -0.041 | -584 | -403 | -365 | 145 | 13 | 7285 |  | CORR | CIGR | 01:33 | 02:02 | 02:08 | 28 | 439 | 12 | EXT | Аномалия находится на отводе. | 0.89 | (c)
78104.111 | 11.011 | 10.873 | -0.314 | -0.452 | 1607 | 1627 | 1627 | 584 | 235 | 7287 |  | CORR | AXGR | 07:00 | 07:03 | 07:03 | 217 | 39 | 10 | EXT |  | 0.91 | (c)
78104.559 | 0.134 | 0.112 | -11.126 | -11.148 | -1477 | -1426 | -1405 | 753 | 112 | 7288 |  | CORR | CIGR | 06:57 | 07:06 | 07:09 | 39 | 144 | 12 | EXT |  | 0.89 | (c)
78104.904 | 0.479 | 0.462 | -10.781 | -10.798 | -1415 | -1358 | -1349 | 815 | 462 | 7288 |  | CORR | CIGR | 07:07 | 07:17 | 07:18 | 29 | 133 | 15 | EXT |  | 0.89 | (c)
78111.227 | 6.802 | 6.75 | -4.458 | -4.51 | -2132 | -2066 | -1981 | 98 | 4449 | 7288 |  | CORR | GENE | 05:12 | 05:22 | 05:36 | 61 | 302 | 11 | EXT |  | 0.89 | (c)
78117.883 | 2.198 | 2.114 | -9.007 | -9.091 | 933 | 1224 | 1161 | 841 | 2114 | 7289 |  | CORR | GENE | 04:18 | 05:05 | 04:54 | 99 | 456 | 10 | EXT |  | 0.89 | (c)
78122.049 | 6.364 | 6.349 | -4.841 | -4.856 | 966 | 1563 | 1324 | 549 | 4734 | 7289 |  | CORR | GENE | 04:23 | 05:59 | 05:21 | 122 | 715 | 10 | EXT |  | 0.89 | (c)
78122.99 | 7.305 | 7.288 | -3.9 | -3.917 | 1057 | 1114 | 1137 | 1014 | 3884 | 7289 |  | CORR | CIGR | 04:38 | 04:47 | 04:51 | 33 | 159 | 10 | EXT |  | 0.89 | (c)
78136.374 | 9.484 | 9.47 | -1.386 | -1.4 | -2142 | -2074 | -2029 | 88 | 1374 | 7290 |  | CORR | CIGR | 06:04 | 06:15 | 06:22 | 26 | 226 | 10 | EXT |  | 0.89 | (c)
78158.031 | 9.851 | 9.811 | -1.444 | -1.484 | 1623 | 1864 | 1867 | 120 | 1406 | 7293 |  | CORR | GENE | 03:21 | 03:60 | 04:00 | 78 | 488 | 11 | EXT |  | 0.89 | (c)
78217.427 | 2.117 | 2.094 | -8.848 | -8.871 | 632 | 722 | 769 | 632 | 2094 | 7299 |  | CORR | CIGR | 04:32 | 04:46 | 04:54 | 44 | 273 | 10 | EXT |  | 0.89 | (c)
78239.158 | 2.058 | 2.018 | -9.387 | -9.427 | -2136 | -2000 | -2024 | 95 | 2018 | 7301 |  | CORR | GENE | 06:14 | 06:36 | 06:32 | 61 | 223 | 10 | EXT |  | 0.89 | (c)
78274.627 | 3.777 | 3.755 | -7.288 | -7.31 | -1413 | -1335 | -1327 | 817 | 3755 | 7304 |  | CORR | CIGR | 06:02 | 06:15 | 06:16 | 46 | 173 | 10 | EXT |  | 0.89 | (c)
78275.006 | 4.156 | 4.143 | -6.909 | -6.922 | -1401 | -1366 | -1352 | 829 | 4143 | 7304 |  | CORR | CIGR | 06:04 | 06:10 | 06:12 | 23 | 99 | 13 | EXT |  | 0.89 | (c)
78275.37 | 4.52 | 4.5 | -6.545 | -6.565 | -1401 | -1307 | -1308 | 829 | 4500 | 7304 |  | CORR | CIGR | 06:04 | 06:19 | 06:19 | 41 | 186 | 11 | EXT |  | 0.89 | (c)
78301.903 | 8.968 | 8.933 | -2.412 | -2.447 | 1369 | 1515 | 1491 | 617 | 2390 | 7307 |  | CORR | GENE | 05:04 | 05:27 | 05:24 | 57 | 245 | 10 | EXT |  | 0.89 | (c)
78304.307 | 11.372 | 11.31 | -0.008 | -0.07 | 1772 | 1955 | 2128 | 0 | 3 | 7307 |  | CORR | GENE | 06:09 | 06:39 | 07:06 | 67 | 711 | 11 | EXT |  | 0.89 | (c)
78372.583 | 1.678 | 1.671 | -9.712 | -9.719 | 1892 | 1988 | 1967 | 190 | 1671 | 7316 |  | CORR | CIGR | 06:14 | 06:29 | 06:26 | 30 | 149 | 10 | EXT |  | 0.89 | (c)
78386.387 | 4.092 | 4.074 | -7.308 | -7.326 | -1620 | -1531 | -1558 | 610 | 4074 | 7317 |  | CORR | CIGR | 06:22 | 06:36 | 06:32 | 30 | 124 | 12 | EXT |  | 0.89 | (c)
78411.789 | 6.899 | 6.869 | -4.356 | -4.386 | 1231 | 1300 | 1324 | 813 | 4351 | 7319 |  | CORR | CIGR | 05:36 | 05:47 | 05:51 | 35 | 186 | 10 | EXT |  | 0.89 | (c)
78457.555 | 9.28 | 9.263 | -2.175 | -2.192 | -1736 | -1384 | -1512 | 494 | 2115 | 7324 |  | CORR | GENE | 05:14 | 06:11 | 05:51 | 77 | 449 | 12 | EXT |  | 0.89 | (c)
78498.482 | 5.732 | 5.696 | -3.558 | -3.594 | 1571 | 1928 | 1864 | 74 | 3505 | 7328 |  | CORR | GENE | 03:45 | 04:42 | 04:32 | 89 | 586 | 11 | EXT |  | 0.89 | (c)
78499.982 | 7.232 | 7.205 | -2.058 | -2.085 | 1635 | 1987 | 1867 | 133 | 1992 | 7328 |  | CORR | GENE | 03:55 | 04:52 | 04:32 | 93 | 463 | 10 | EXT |  | 0.89 | (c)
78510.263 | 6.668 | 6.497 | -4.692 | -4.863 | 1254 | 2165 | 2116 | 0 | 4587 | 7330 |  | CORR | GENE | 03:30 | 05:57 | 05:49 | 276 | 1723 | 10 | EXT |  | 0.92 | (c)
78511.818 | 8.223 | 8.203 | -3.137 | -3.157 | 1359 | 1539 | 1503 | 583 | 3127 | 7330 |  | CORR | CIGR | 03:47 | 04:16 | 04:10 | 30 | 288 | 10 | EXT |  | 0.89 | (c)
78517.818 | 2.863 | 2.854 | -8.012 | -8.021 | -685 | -580 | -612 | 540 | 2854 | 7331 |  | CORR | CIGR | 07:13 | 07:30 | 07:25 | 27 | 145 | 10 | EXT |  | 0.89 | (c)
78522.491 | 7.536 | 7.515 | -3.339 | -3.36 | -1027 | -929 | -934 | 841 | 3315 | 7331 |  | CORR | CIGR | 06:18 | 06:34 | 06:33 | 45 | 186 | 10 | EXT |  | 0.89 | (c)
78552.302 | 3.872 | 3.835 | -7.193 | -7.23 | -1467 | -1152 | -1257 | 764 | 3835 | 7334 |  | CORR | GENE | 05:49 | 06:39 | 06:23 | 81 | 421 | 14 | EXT |  | 0.89 | (c)
78569.939 | 10.444 | 10.427 | -0.751 | -0.768 | 805 | 909 | 913 | 805 | 723 | 7335 |  | CORR | CIGR | 04:08 | 04:25 | 04:26 | 45 | 216 | 15 | EXT |  | 0.89 | (c)
78574.18 | 3.49 | 3.343 | -7.46 | -7.607 | -39 | -38 | -23 | 7 | 3343 | 7336 |  | CORR | AXGR | 00:21 | 00:21 | 00:24 | 343 | 32 | 12 | EXT |  | 0.93 | (c)
78640.818 | 2.663 | 2.512 | -7.487 | -7.638 | 2203 | 2227 | 2220 | 0 | 2512 | 7342 | Дефект проката | MIAN | AXGR | 06:22 | 06:26 | 06:25 | 259 | 33 |  | INT | Дефект проката Эквивалент потери металла 10%. |  | (c)
78643.326 | 5.171 | 5.148 | -4.979 | -5.002 | 1758 | 1871 | 1844 | 300 | 4962 | 7342 |  | CORR | CIGR | 05:10 | 05:28 | 05:24 | 40 | 173 | 12 | EXT |  | 0.89 | (c)
78655.211 | 6.906 | 6.898 | -4.394 | -4.402 | 1914 | 1958 | 1956 | 233 | 4383 | 7343 |  | CORR | CIGR | 07:15 | 07:22 | 07:22 | 19 | 84 | 10 | EXT |  | 0.89 | (c)
78657.334 | 9.029 | 9.016 | -2.271 | -2.284 | 1568 | 1650 | 1632 | 535 | 2261 | 7343 |  | CORR | CIGR | 06:19 | 06:32 | 06:29 | 23 | 127 | 13 | EXT |  | 0.89 | (c)
78718.001 | 2.226 | 2.162 | -8.729 | -8.793 | -2186 | -2042 | -1980 | 45 | 2162 | 7349 |  | CORR | GENE | 06:51 | 07:14 | 07:24 | 86 | 410 | 10 | EXT |  | 0.89 | (c)
78718.3 | 2.525 | 2.51 | -8.43 | -8.445 | -2128 | -2037 | -1998 | 102 | 2510 | 7349 |  | CORR | GENE | 06:60 | 07:15 | 07:21 | 75 | 261 | 10 | EXT |  | 0.89 | (c)
78801.987 | 7.642 | 7.551 | -3.933 | -4.024 | -751 | -689 | -510 | 268 | 3918 | 7356 |  | CORR | GENE | 04:10 | 04:20 | 04:49 | 106 | 483 | 10 | EXT | Аномалия находится на упругопластическом изгибе: R=398 D, максимальное растяжение на 6.3 час. | 0.89 | (c)
78802.485 | 8.14 | 8.108 | -3.435 | -3.467 | -589 | -430 | -427 | 265 | 3409 | 7356 |  | CORR | GENE | 04:36 | 05:02 | 05:02 | 58 | 325 | 22 | EXT | Аномалия находится на упругопластическом изгибе: R=396 D, максимальное растяжение на 6.3 час. | 0.89 | (c)
78802.767 | 8.422 | 8.406 | -3.153 | -3.169 | -748 | -661 | -642 | 537 | 3137 | 7356 |  | CORR | CIGR | 04:11 | 04:25 | 04:28 | 32 | 211 | 12 | EXT | Аномалия находится на упругопластическом изгибе: R=395 D, максимальное растяжение на 6.3 час. | 0.89 | (c)
78803.436 | 9.091 | 9.058 | -2.484 | -2.517 | -778 | -701 | -642 | 506 | 2468 | 7356 |  | CORR | CIGR | 04:06 | 04:18 | 04:28 | 49 | 272 | 12 | EXT | Аномалия находится на упругопластическом изгибе: R=391 D, максимальное растяжение на 6.3 час. | 0.89 | (c)
78804.258 | 9.913 | 9.903 | -1.662 | -1.672 | 726 | 771 | 774 | 726 | 1642 | 7356 |  | CORR | CIGR | 08:08 | 08:16 | 08:16 | 30 | 96 | 10 | EXT | Аномалия находится на упругопластическом изгибе: R=387 D, максимальное растяжение на 6.2 час. | 0.89 | (c)
78804.538 | 10.193 | 10.182 | -1.382 | -1.393 | 611 | 660 | 733 | 611 | 1353 | 7356 |  | CORR | CIGR | 07:50 | 07:58 | 08:10 | 40 | 244 | 10 | EXT | Аномалия находится на упругопластическом изгибе: R=386 D, максимальное растяжение на 6.2 час. | 0.89 | (c)
78805.53 | 11.185 | 11.066 | -0.39 | -0.509 | -894 | -785 | -557 | 221 | 375 | 7356 |  | CORR | GENE | 03:47 | 04:05 | 04:41 | 134 | 673 | 11 | EXT | Аномалия находится на упругопластическом изгибе: R=388 D, максимальное растяжение на 6.2 час. | 0.9 | (c)
78813.708 | 7.788 | 7.779 | -3.562 | -3.571 | -486 | -433 | -434 | 382 | 3551 | 7357 |  | CORR | CIGR | 04:51 | 04:60 | 04:60 | 20 | 103 | 12 | EXT | Аномалия находится на упругопластическом изгибе: R=415 D, максимальное растяжение на 6.2 час. | 0.89 | (c)
78869.617 | 7.647 | 7.529 | -3.763 | -3.881 | 1435 | 1795 | 1666 | 1435 | 3742 | 7362 |  | CORR | GENE | 07:18 | 08:16 | 07:56 | 139 | 462 | 10 | EXT |  | 0.9 | (c)
78873.38 | 0 | -0.029 | -11.395 | -11.424 | 1444 | 1774 | 1903 | 0 |  | 7363 | Нарушение формы кольцевого шва | GWAN |  | 06:14 | 07:07 | 07:28 | 0 | 919 |  | EXT | Нарушение формы кольцевого шва |  | (c)
78895.909 | 0.149 | 0.141 | -11.341 | -11.349 | -2212 | -2147 | -2167 | 19 | 141 | 7365 |  | CORR | CIGR | 07:21 | 07:32 | 07:28 | 18 | 89 | 15 | EXT |  | 0.89 | (c)
78900.119 | 4.359 | 4.345 | -7.131 | -7.145 | 470 | 553 | 545 | 470 | 4345 | 7365 |  | CORR | CIGR | 02:34 | 02:47 | 02:46 | 36 | 149 | 10 | EXT |  | 0.89 | (c)
78900.488 | 4.728 | 4.673 | -6.762 | -6.817 | -2207 | -2010 | -1991 | 24 | 4673 | 7365 |  | CORR | GENE | 07:22 | 07:54 | 07:57 | 97 | 430 | 11 | EXT |  | 0.89 | (c)
78901.392 | 5.632 | 5.489 | -5.858 | -6.001 | 2032 | 2039 | 2057 | 149 | 5489 | 7365 |  | CORR | GENE | 06:46 | 06:47 | 06:50 | 301 | 49 | 10 | EXT |  | 0.92 | (c)
78902.201 | 6.441 | 6.428 | -5.049 | -5.062 | 1982 | -2101 | 2224 | 0 | 4971 | 7365 |  | CORR | GENE | 06:38 | 07:39 | 07:17 | 91 | 483 | 12 | EXT |  | 0.89 | (c)
78902.381 | 6.621 | 6.609 | -4.869 | -4.881 | -2131 | -1958 | -1981 | 100 | 4815 | 7365 |  | CORR | GENE | 07:34 | 08:02 | 07:58 | 66 | 300 | 10 | EXT |  | 0.89 | (c)
78903.017 | 7.257 | 7.161 | -4.233 | -4.329 | 1982 | -2174 | -2200 | 0 | 4197 | 7365 |  | CORR | GENE | 06:38 | 07:27 | 07:23 | 132 | 558 | 12 | EXT |  | 0.9 | (c)
78907.388 | 0.138 | 0.107 | -11.017 | -11.048 | -947 | -946 | -926 | 906 | 107 | 7366 |  | CORR | AXGR | 08:10 | 08:10 | 08:13 | 573 | 41 | 10 | EXT |  | 0.94 | (c)
78908.932 | 1.682 | 1.525 | -9.473 | -9.63 | -2196 | -2159 | -2153 | 34 | 1525 | 7366 | Металлургический дефект | MIAN | GENE | 04:48 | 04:54 | 04:55 | 398 | 87 |  | INT | Металлургический дефект Эквивалент потери металла 10%. |  | (c)
78911.069 | 3.819 | 3.635 | -7.336 | -7.52 | -1077 | -1076 | -1008 | 940 | 3635 | 7366 |  | CORR | GENE | 07:49 | 07:49 | 07:60 | 883 | 137 | 12 | EXT |  | 0.97 | (c)
78923.103 | 4.698 | 4.654 | -6.832 | -6.876 | -2099 | -2066 | -2082 | 131 | 4654 | 7367 |  | CORR | AXGR | 08:52 | 08:57 | 08:54 | 307 | 34 | 11 | EXT |  | 0.92 | (c)
78930.231 | 0.296 | 0.131 | -11.064 | -11.229 | 1345 | 1407 | 1395 | 786 | 131 | 7368 |  | CORR | GENE | 06:12 | 06:22 | 06:20 | 341 | 99 | 12 | EXT |  | 0.93 | (c)
78931.024 | 1.089 | 1.003 | -10.271 | -10.357 | 1903 | 2012 | 2058 | 18 | 1003 | 7368 |  | CORR | GENE | 07:42 | 07:60 | 08:07 | 106 | 309 | 10 | EXT |  | 0.89 | (c)
78981.941 | 7.391 | 7.38 | -4.049 | -4.06 | 1630 | 1664 | 1680 | 1630 | 4035 | 7372 |  | CORR | CIGR | 07:17 | 07:22 | 07:25 | 25 | 99 | 10 | EXT | Аномалия находится на отводе. | 0.89 | (c)
79107.735 | 0 | -0.046 | -11.06 | -11.106 | -1366 | -1160 | -1188 | 864 |  | 7386 | Нарушение формы кольцевого шва | GWAN |  | 10:47 | 11:20 | 11:15 | 0 | 356 |  | EXT | Нарушение формы кольцевого шва Аномалия находится на отводе. |  | (c)
79111.47 | 3.735 | 3.178 | -7.325 | -7.882 | 37 | 55 | 60 | 37 | 3178 | 7386 |  | CORR | AXGR | 02:33 | 02:36 | 02:37 | 798 | 47 | 11 | EXT | Аномалия находится на отводе. | 0.96 | (c)
79116.643 | 8.908 | 8.546 | -2.152 | -2.514 | 112 | 187 | 160 | 112 | 1862 | 7386 |  | CORR | GENE | 02:45 | 02:57 | 02:53 | 652 | 97 | 12 | EXT | Аномалия находится на отводе. | 0.96 | (c)
79116.788 | 9.053 | 8.991 | -2.007 | -2.069 | 350 | 490 | 559 | 350 | 1986 | 7386 |  | CORR | GENE | 03:24 | 03:46 | 03:57 | 83 | 418 | 13 | EXT | Аномалия находится на отводе. | 0.89 | (c)
79119.95 | 1.155 | 1.147 | -9.97 | -9.978 | -1059 | -1008 | -987 | 914 | 1147 | 7387 |  | CORR | CIGR | 07:19 | 07:28 | 07:31 | 25 | 145 | 10 | EXT |  | 0.89 | (c)
79120.03 | 1.235 | 1.232 | -9.89 | -9.893 | -1056 | -958 | -976 | 895 | 1232 | 7387 |  | CORR | CIGR | 07:20 | 07:36 | 07:33 | 45 | 161 | 12 | EXT |  | 0.89 | (c)
79120.16 | 1.365 | 1.357 | -9.76 | -9.768 | -1021 | -974 | -975 | 930 | 1357 | 7387 |  | CORR | CIGR | 07:26 | 07:33 | 07:33 | 18 | 91 | 11 | EXT |  | 0.89 | (c)
79162.988 | 10.783 | 10.457 | -0.557 | -0.883 | -1990 | -1965 | -1965 | 240 | 343 | 7391 |  | CORR | GENE | 08:07 | 08:11 | 08:11 | 540 | 50 | 11 | EXT |  | 0.95 | (c)
79174.875 | 0 | -0.03 | -10.915 | -10.945 | 1709 | 1971 | 2216 | 0 |  | 7393 | Нарушение формы кольцевого шва | GWAN |  | 05:41 | 06:24 | 07:03 | 0 | 1014 |  | EXT | Нарушение формы кольцевого шва |  | (c)
79194.617 | 8.827 | 8.818 | -2.338 | -2.347 | 2051 | 2110 | 2104 | 73 | 2328 | 7394 |  | CORR | CIGR | 07:52 | 08:02 | 08:01 | 19 | 107 | 10 | EXT |  | 0.89 | (c)
79207.392 | 10.437 | 10.408 | -0.973 | -1.002 | 1374 | 1534 | 1544 | 517 | 942 | 7395 |  | CORR | GENE | 04:19 | 04:45 | 04:46 | 60 | 339 | 13 | EXT |  | 0.89 | (c)
79208.94 | 0.575 | 0.562 | -10.9 | -10.913 | -1708 | -1646 | -1648 | 522 | 562 | 7396 |  | CORR | CIGR | 04:48 | 04:58 | 04:57 | 24 | 119 | 11 | EXT |  | 0.89 | (c)
79208.965 | 0.6 | 0.586 | -10.875 | -10.889 | -2045 | -1830 | -1885 | 186 | 586 | 7396 |  | CORR | GENE | 03:53 | 04:28 | 04:19 | 65 | 319 | 10 | EXT |  | 0.89 | (c)
79254.716 | 1.586 | 1.57 | -9.199 | -9.215 | -704 | -633 | -591 | 479 | 1570 | 7400 |  | CORR | CIGR | 07:13 | 07:25 | 07:32 | 41 | 225 | 10 | EXT |  | 0.89 | (c)
79267.331 | 3.416 | 3.373 | -7.784 | -7.827 | -2125 | -2005 | -1970 | 106 | 3373 | 7401 |  | CORR | GENE | 07:32 | 07:51 | 07:57 | 56 | 309 | 10 | EXT |  | 0.89 | (c)
79303.209 | 6.329 | 6.183 | -5.116 | -5.262 | 1701 | 1740 | 1899 | 133 | 5102 | 7405 |  | CORR | GENE | 07:22 | 07:28 | 07:54 | 160 | 396 | 10 | EXT | Аномалия находится на отводе. | 0.9 | (c)
79429.401 | 10.231 | 10.182 | -1.014 | -1.063 | 1754 | 1845 | 1910 | 165 | 993 | 7416 |  | CORR | GENE | 07:26 | 07:41 | 07:51 | 70 | 311 | 10 | EXT |  | 0.89 | (c)
79485.655 | 11.135 | 10.684 | -0.17 | -0.621 | -2221 | -2144 | -2164 | 9 | 62 | 7421 |  | CORR | GENE | 06:51 | 07:04 | 07:00 | 559 | 114 | 12 | EXT |  | 0.95 | (c)
79485.802 | 11.282 | 11.245 | -0.023 | -0.06 | 2192 | -2137 | -2023 | 0 | 14 | 7421 |  | CORR | CIGR | 06:43 | 07:05 | 07:23 | 46 | 494 | 12 | EXT |  | 0.89 | (c)
79486.623 | 0.798 | 0.681 | -10.667 | -10.784 | 1510 | 1548 | 1543 | 655 | 681 | 7422 |  | CORR | GENE | 06:55 | 07:01 | 07:00 | 389 | 66 | 10 | EXT |  | 0.93 | (c)
79497.924 | 0.634 | 0.323 | -10.736 | -11.047 | -2204 | -2183 | -2168 | 26 | 323 | 7423 |  | CORR | GENE | 07:25 | 07:29 | 07:31 | 1152 | 72 | 10 | EXT |  | 0.96 | (c)
79498.921 | 1.631 | 1.615 | -9.739 | -9.755 | -2158 | -2122 | -2005 | 72 | 1615 | 7423 |  | CORR | GENE | 07:33 | 07:39 | 07:58 | 53 | 306 | 13 | EXT |  | 0.89 | (c)
79500.012 | 2.722 | 2.507 | -8.648 | -8.863 | -2206 | -2195 | -2164 | 24 | 2507 | 7423 |  | CORR | GENE | 07:25 | 07:27 | 07:32 | 651 | 84 | 12 | EXT |  | 0.96 | (c)
79502.351 | 5.061 | 5.048 | -6.309 | -6.322 | -2227 | -2172 | -2166 | 3 | 5048 | 7423 |  | CORR | CIGR | 07:22 | 07:31 | 07:32 | 23 | 123 | 12 | EXT |  | 0.89 | (c)
79504.779 | 7.489 | 7.312 | -3.881 | -4.058 | -2099 | -2057 | -2059 | 131 | 3743 | 7423 | Дефект проката | MIAN | GENE | 07:42 | 07:49 | 07:49 | 315 | 80 |  | INT | Дефект проката Эквивалент потери металла 10%. |  | (c)
79519.445 | 10.785 | 10.753 | -0.445 | -0.477 | 1989 | 2056 | 2129 | 0 | 432 | 7424 |  | CORR | CIGR | 06:21 | 06:32 | 06:44 | 45 | 281 | 10 | EXT |  | 0.89 | (c)
79519.552 | 10.892 | 10.892 | -0.338 | -0.338 | 1412 | 1527 | 1489 | 665 | 303 | 7424 |  | CORR | CIGR | 04:48 | 05:06 | 05:00 | 35 | 154 | 11 | EXT |  | 0.89 | (c)
79562.931 | 9.441 | 9.336 | -1.664 | -1.769 | 2205 | -2223 | -2222 | 0 | 1025 | 7428 |  | CORR | GENE | 07:12 | 07:18 | 07:18 | 744 | 69 | 14 | EXT |  | 0.98 | (c)
79564.404 | 10.914 | 10.634 | -0.191 | -0.471 | -2224 | -2194 | -2206 | 7 | 73 | 7428 |  | CORR | AXGR | 07:18 | 07:22 | 07:20 | 398 | 35 | 14 | EXT |  | 0.95 | (c)
79565.045 | 0.45 | 0.246 | -10.64 | -10.844 | -1385 | -1381 | -1360 | 846 | 246 | 7429 |  | CORR | GENE | 07:12 | 07:13 | 07:16 | 482 | 49 | 11 | EXT |  | 0.94 | (c)
79575.808 | 0.123 | 0.089 | -11.252 | -11.286 | -1523 | -1509 | -1513 | 708 | 89 | 7430 |  | CORR | AXGR | 05:47 | 05:49 | 05:49 | 144 | 19 | 12 | EXT |  | 0.9 | (c)
79752.091 | 9.976 | 8.614 | -1.404 | -2.766 | 2080 | 2124 | 2128 | 55 | 824 | 7445 |  | CORR | GENE | 06:48 | 06:55 | 06:56 | 1942 | 96 | 11 | EXT |  | 0.98 | (c)
79760.16 | 6.665 | 6.5 | -4.78 | -4.945 | 2223 | 2230 | -2207 | 0 | 3881 | 7446 |  | CORR | GENE | 07:43 | 07:44 | 07:48 | 1064 | 62 | 11 | EXT |  | 0.97 | (c)
79761.114 | 7.619 | 7.471 | -3.826 | -3.974 | 2149 | 2171 | 2169 | 41 | 3731 | 7446 |  | CORR | AXGR | 07:31 | 07:35 | 07:34 | 243 | 41 | 11 | EXT |  | 0.91 | (c)
79763.914 | 10.419 | 10.38 | -1.026 | -1.065 | 1956 | 2090 | 2080 | 27 | 1000 | 7446 |  | CORR | GENE | 06:60 | 07:22 | 07:20 | 65 | 248 | 13 | EXT |  | 0.89 | (c)
79776.831 | 0.446 | 0.327 | -10.694 | -10.813 | -1600 | -1348 | -1178 | 631 | 327 | 7448 |  | CORR | GENE | 06:18 | 06:59 | 07:26 | 166 | 843 | 10 | EXT |  | 0.9 | (c)
79811.778 | 2.188 | 2.188 | -8.987 | -8.987 | 841 | 841 | 856 | 841 | 2188 | 7451 |  | CORR | AXGR | 04:12 | 04:12 | 04:14 | 204 | 30 | 13 | EXT |  | 0.91 | (c)
79823.241 | 2.476 | 2.391 | -8.814 | -8.899 | -1448 | -1436 | -1436 | 783 | 2391 | 7452 |  | CORR | AXGR | 07:03 | 07:05 | 07:05 | 183 | 24 | 12 | EXT |  | 0.91 | (c)
79828.636 | 7.871 | 7.869 | -3.419 | -3.421 | 2135 | 2210 | 2192 | 0 | 3401 | 7452 |  | CORR | CIGR | 04:42 | 04:54 | 04:51 | 20 | 115 | 10 | EXT |  | 0.89 | (c)
79832.055 | 0 | -0.045 | -11.49 | -11.535 | 256 | 412 | 701 | 256 |  | 7453 | Нарушение формы кольцевого шва | GWAN |  | 02:20 | 02:45 | 03:31 | 0 | 889 |  | EXT | Нарушение формы кольцевого шва |  | (c)
79832.055 | 0 | -0.089 | -11.49 | -11.579 | -869 | -771 | -771 | 673 |  | 7453 | Нарушение формы кольцевого шва | GWAN |  | 11:18 | 11:34 | 11:34 | 0 | 196 |  | EXT | Нарушение формы кольцевого шва |  | (c)
79836.303 | 4.248 | 4.216 | -7.242 | -7.274 | 1073 | 1165 | 1212 | 880 | 4216 | 7453 |  | CORR | GENE | 04:31 | 04:46 | 04:54 | 55 | 278 | 12 | EXT |  | 0.89 | (c)
79843.537 | 11.482 | 11.449 | -0.008 | -0.041 | 1946 | 2102 | 2087 | 2 | 5 | 7453 |  | CORR | CIGR | 06:52 | 07:18 | 07:15 | 36 | 282 | 13 | EXT |  | 0.89 | (c)
79846.06 | 2.515 | 2.515 | -8.84 | -8.84 | -2202 | -2090 | -2119 | 28 | 2515 | 7454 |  | CORR | CIGR | 05:49 | 06:07 | 06:02 | 26 | 166 | 13 | EXT |  | 0.89 | (c)
79846.626 | 3.081 | 2.999 | -8.274 | -8.356 | 1702 | 1788 | 1905 | 122 | 2999 | 7454 |  | CORR | GENE | 04:19 | 04:33 | 04:52 | 101 | 407 | 10 | EXT |  | 0.89 | (c)
79863.201 | 8.301 | 8.293 | -3.109 | -3.117 | 1979 | 2055 | 2044 | 122 | 3098 | 7455 |  | CORR | CIGR | 06:14 | 06:26 | 06:24 | 19 | 130 | 11 | EXT |  | 0.89 | (c)
79871.011 | 4.701 | 4.679 | -6.479 | -6.501 | 1312 | 1420 | 1392 | 758 | 4679 | 7456 |  | CORR | CIGR | 04:58 | 05:16 | 05:11 | 30 | 160 | 10 | EXT |  | 0.89 | (c)
79871.766 | 5.456 | 5.431 | -5.724 | -5.749 | 1815 | 1937 | 1941 | 163 | 5431 | 7456 |  | CORR | CIGR | 06:20 | 06:39 | 06:40 | 45 | 252 | 10 | EXT |  | 0.89 | (c)
79968.442 | 1.432 | 0.889 | -9.748 | -10.291 | 781 | 1164 | 1215 | 581 | 889 | 7465 |  | WRIN | GENE | 04:41 | 05:43 | 05:51 | 1042 | 868 | 2.6 | N/A | Высота гофр: 37 мм (2,6%). Длина волны: 397 мм Аномалия находится на упругопластическом изгибе. |  | (b)
79972.8 | 5.79 | 5.66 | -5.39 | -5.52 | 42 | 43 | 54 | 42 | 5113 | 7465 |  | CORR | AXGR | 02:42 | 02:42 | 02:44 | 407 | 23 | 10 | EXT | Аномалия находится на упругопластическом изгибе: R=498 D, максимальное растяжение на 11.8 час. | 0.93 | (c)
80056.12 | 0 | -0.057 | -11.515 | -11.572 | -626 | -423 | -444 | 263 |  | 7473 | Нарушение формы кольцевого шва | GWAN |  | 00:32 | 01:05 | 01:01 | 0 | 362 |  | EXT | Нарушение формы кольцевого шва |  | (c)
80069.851 | 2.216 | 2.175 | -9.049 | -9.09 | 921 | 1088 | 1064 | 921 | 2175 | 7474 |  | CORR | GENE | 05:16 | 05:43 | 05:39 | 55 | 285 | 10 | EXT | Аномалия находится на отводе. | 0.89 | (c)
80070.385 | 2.75 | 2.717 | -8.515 | -8.548 | 772 | 881 | 890 | 772 | 2717 | 7474 |  | CORR | CIGR | 04:52 | 05:10 | 05:11 | 40 | 236 | 11 | EXT | Аномалия находится на отводе. | 0.89 | (c)
80075.002 | 7.367 | 7.321 | -3.898 | -3.944 | 289 | 408 | 413 | 289 | 3874 | 7474 |  | CORR | GENE | 03:34 | 03:53 | 03:54 | 70 | 248 | 10 | EXT | Аномалия находится на отводе. | 0.89 | (c)
80079.625 | 0.725 | 0.616 | -10.535 | -10.644 | 307 | 423 | 536 | 307 | 616 | 7475 |  | CORR | GENE | 03:46 | 04:05 | 04:23 | 146 | 459 | 10 | EXT |  | 0.9 | (c)
80080.294 | 1.394 | 1.331 | -9.866 | -9.929 | 1646 | 1929 | 1937 | 3 | 1331 | 7475 |  | CORR | GENE | 07:22 | 08:08 | 08:09 | 127 | 582 | 10 | EXT |  | 0.9 | (c)
80080.657 | 1.757 | 1.738 | -9.503 | -9.522 | 1904 | 2016 | 1997 | 141 | 1738 | 7475 |  | CORR | GENE | 08:04 | 08:22 | 08:19 | 61 | 186 | 10 | EXT |  | 0.89 | (c)
80083.527 | 4.627 | 4.613 | -6.633 | -6.647 | 307 | 414 | 412 | 307 | 4613 | 7475 |  | CORR | CIGR | 03:46 | 04:03 | 04:03 | 39 | 211 | 10 | EXT |  | 0.89 | (c)
80106.88 | 5.43 | 5.421 | -5.775 | -5.784 | -1674 | -1620 | -1618 | 557 | 5421 | 7477 |  | CORR | CIGR | 06:25 | 06:33 | 06:34 | 22 | 113 | 10 | EXT |  | 0.89 | (c)
80107.741 | 6.291 | 6.249 | -4.914 | -4.956 | -1876 | -1709 | -1740 | 354 | 4895 | 7477 |  | CORR | GENE | 05:52 | 06:19 | 06:14 | 61 | 273 | 13 | EXT |  | 0.89 | (c)
80108.749 | 7.299 | 7.279 | -3.906 | -3.926 | 1712 | 1805 | 1791 | 360 | 3892 | 7477 |  | CORR | CIGR | 03:31 | 03:46 | 03:44 | 34 | 159 | 11 | EXT |  | 0.89 | (c)
80114.892 | 2.237 | 2.094 | -8.073 | -8.216 | 2172 | 2180 | 2191 | 20 | 2094 | 7478 |  | CORR | AXGR | 07:40 | 07:41 | 07:43 | 427 | 38 | 11 | EXT |  | 0.94 | (c)
80115.735 | 3.08 | 3.053 | -7.23 | -7.257 | 1985 | 2031 | 2103 | 9 | 3053 | 7478 |  | CORR | GENE | 07:10 | 07:17 | 07:29 | 61 | 236 | 10 | EXT |  | 0.89 | (c)
80115.866 | 3.211 | 3.192 | -7.099 | -7.118 | -2176 | -2056 | -2039 | 54 | 3192 | 7478 |  | CORR | GENE | 07:58 | 08:18 | 08:20 | 65 | 275 | 12 | EXT |  | 0.89 | (c)
80150.798 | 6.083 | 6.002 | -5.002 | -5.083 | -2209 | -2056 | -1887 | 21 | 4976 | 7482 |  | CORR | GENE | 06:14 | 06:39 | 07:06 | 107 | 644 | 10 | EXT |  | 0.89 | (c)
80155.76 | 11.045 | 11.026 | -0.04 | -0.059 | -1765 | -1434 | -1565 | 465 | 22 | 7482 |  | CORR | CIGR | 07:26 | 08:19 | 07:58 | 37 | 400 | 10 | EXT |  | 0.89 | (c)
80157.478 | 1.678 | 1.244 | -9.777 | -10.211 | 2206 | 2230 | 2227 | 0 | 1244 | 7483 |  | CORR | AXGR | 07:38 | 07:42 | 07:41 | 652 | 41 | 10 | EXT |  | 0.95 | (c)
80158.638 | 2.838 | 2.819 | -8.617 | -8.636 | 2071 | 2184 | 2170 | 0 | 2819 | 7483 |  | CORR | CIGR | 07:16 | 07:34 | 07:32 | 39 | 199 | 10 | EXT |  | 0.89 | (c)
80163.768 | 7.968 | 7.952 | -3.487 | -3.503 | 2058 | 2197 | 2162 | 0 | 3460 | 7483 |  | CORR | CIGR | 07:14 | 07:36 | 07:31 | 43 | 208 | 10 | EXT |  | 0.89 | (c)
80164.695 | 8.895 | 8.502 | -2.56 | -2.953 | 2223 | -2205 | -2214 | 0 | 1817 | 7483 |  | CORR | GENE | 07:40 | 07:46 | 07:44 | 1136 | 49 | 12 | EXT |  | 0.98 | (c)
80179.5 | 0.895 | 0.888 | -10.25 | -10.257 | 1563 | 1608 | 1601 | 592 | 888 | 7485 |  | CORR | CIGR | 06:32 | 06:40 | 06:39 | 17 | 76 | 10 | EXT |  | 0.89 | (c)
80179.817 | 1.212 | 1.011 | -9.933 | -10.134 | 1022 | 1056 | 1065 | 1022 | 1011 | 7485 |  | CORR | GENE | 05:05 | 05:11 | 05:12 | 826 | 86 | 10 | EXT |  | 0.95 | (c)
80189.235 | 10.63 | 10.615 | -0.515 | -0.53 | 1950 | 2106 | 2090 | 1 | 470 | 7485 |  | CORR | GENE | 07:35 | 08:00 | 07:58 | 60 | 279 | 10 | EXT |  | 0.89 | (c)
80189.347 | 10.742 | 10.707 | -0.403 | -0.438 | 1362 | 1512 | 1474 | 645 | 398 | 7485 |  | CORR | CIGR | 06:00 | 06:24 | 06:18 | 40 | 223 | 10 | EXT |  | 0.89 | (c)
80189.684 | 11.079 | 11.058 | -0.066 | -0.087 | 520 | 594 | 618 | 520 | 52 | 7485 |  | CORR | CIGR | 03:44 | 03:56 | 04:00 | 35 | 196 | 14 | EXT |  | 0.89 | (c)
80190.385 | 0.635 | 0.544 | -10.65 | -10.741 | 1383 | 1644 | 1655 | 303 | 544 | 7486 |  | CORR | GENE | 06:38 | 07:20 | 07:22 | 126 | 545 | 12 | EXT |  | 0.9 | (c)
80190.763 | 1.013 | 0.978 | -10.272 | -10.307 | 1914 | 2083 | 2055 | 35 | 978 | 7486 |  | CORR | GENE | 08:04 | 08:31 | 08:26 | 63 | 282 | 11 | EXT |  | 0.89 | (c)
80192.028 | 2.278 | 2.246 | -9.007 | -9.039 | 1569 | 1762 | 1705 | 390 | 2246 | 7486 |  | CORR | GENE | 07:08 | 07:39 | 07:30 | 70 | 272 | 10 | EXT |  | 0.89 | (c)
80192.863 | 3.113 | 2.412 | -8.172 | -8.873 | 1433 | 1530 | 1525 | 613 | 2412 | 7486 |  | CORR | GENE | 06:46 | 07:02 | 07:01 | 740 | 185 | 14 | EXT |  | 0.98 | (c)
80193.947 | 4.197 | 4.165 | -7.088 | -7.12 | 1606 | 1767 | 1748 | 340 | 4165 | 7486 |  | CORR | GENE | 07:14 | 07:40 | 07:37 | 70 | 285 | 10 | EXT |  | 0.89 | (c)
80197.83 | 8.08 | 8.047 | -3.205 | -3.238 | 1532 | 1765 | 1705 | 352 | 3148 | 7486 |  | CORR | GENE | 07:02 | 07:40 | 07:30 | 90 | 347 | 10 | EXT |  | 0.89 | (c)
80199.536 | 9.786 | 9.766 | -1.499 | -1.519 | 875 | 966 | 999 | 875 | 1383 | 7486 |  | CORR | GENE | 05:16 | 05:31 | 05:36 | 136 | 248 | 10 | EXT |  | 0.9 | (c)
80200.319 | 10.569 | 10.54 | -0.716 | -0.745 | 999 | 1089 | 1085 | 999 | 655 | 7486 |  | CORR | GENE | 05:36 | 05:51 | 05:50 | 90 | 173 | 10 | EXT |  | 0.89 | (c)
80200.844 | 11.094 | 11.053 | -0.191 | -0.232 | 747 | 840 | 891 | 747 | 150 | 7486 |  | CORR | GENE | 04:55 | 05:10 | 05:19 | 82 | 287 | 14 | EXT |  | 0.89 | (c)
80214.264 | 1.799 | 1.787 | -9.571 | -9.583 | -1866 | -1826 | -1822 | 365 | 1787 | 7488 |  | CORR | CIGR | 07:47 | 07:53 | 07:54 | 26 | 87 | 10 | EXT |  | 0.89 | (c)
80215.365 | 2.9 | 2.87 | -8.47 | -8.5 | -2027 | -1930 | -1868 | 203 | 2870 | 7488 |  | CORR | GENE | 07:21 | 07:36 | 07:46 | 60 | 319 | 14 | EXT |  | 0.89 | (c)
80215.702 | 3.237 | 2.94 | -8.133 | -8.43 | -2030 | -1966 | -1889 | 200 | 2940 | 7488 |  | CORR | GENE | 07:20 | 07:31 | 07:43 | 534 | 282 | 10 | EXT |  | 0.94 | (c)
80216.691 | 4.226 | 3.811 | -7.144 | -7.559 | -2015 | -1966 | -1956 | 215 | 3811 | 7488 |  | CORR | GENE | 07:23 | 07:30 | 07:32 | 580 | 117 | 12 | EXT |  | 0.96 | (c)
80223.794 | 11.329 | 11.294 | -0.041 | -0.076 | 1473 | 1600 | 1698 | 307 | 6 | 7488 |  | CORR | GENE | 04:46 | 05:06 | 05:22 | 70 | 450 | 11 | EXT |  | 0.89 | (c)
80224.754 | 0.919 | 0.901 | -10.346 | -10.364 | 618 | 698 | 704 | 618 | 901 | 7489 |  | CORR | CIGR | 04:39 | 04:52 | 04:53 | 32 | 174 | 11 | EXT |  | 0.89 | (c)
80224.968 | 1.133 | 1.11 | -10.132 | -10.155 | 1285 | 1505 | 1452 | 612 | 1110 | 7489 |  | CORR | GENE | 06:27 | 07:02 | 06:54 | 81 | 334 | 10 | EXT |  | 0.89 | (c)
80235.696 | 0.596 | 0.584 | -10.704 | -10.716 | 1834 | 1901 | 1949 | 166 | 584 | 7490 |  | CORR | GENE | 04:21 | 04:32 | 04:39 | 55 | 231 | 12 | EXT |  | 0.89 | (c)
80283.666 | 3.241 | 3.118 | -8.244 | -8.367 | 2126 | 2150 | 2152 | 51 | 3118 | 7494 |  | CORR | GENE | 07:38 | 07:42 | 07:43 | 308 | 54 | 15 | EXT |  | 0.94 | (c)
80285.067 | 4.642 | 3.623 | -6.843 | -7.862 | 2115 | 2172 | 2152 | 42 | 3623 | 7494 |  | CORR | GENE | 07:37 | 07:46 | 07:43 | 3188 | 73 | 12 | EXT |  | 1 | (c)
80296.299 | 1.324 | 1.304 | -6.141 | -6.161 | 2096 | 2214 | 2195 | 0 | 1304 | 7496 |  | CORR | GENE | 05:00 | 05:19 | 05:16 | 51 | 198 | 10 | EXT |  | 0.89 | (c)
80303.573 | 1.133 | 1.073 | -9.447 | -9.507 | -1846 | -1632 | -1541 | 384 | 1073 | 7497 |  | CORR | GENE | 04:50 | 05:24 | 05:39 | 91 | 610 | 14 | EXT |  | 0.89 | (c)
80369.318 | 0.748 | 0.712 | -10.327 | -10.363 | -1890 | -1028 | -1238 | 341 | 712 | 7503 |  | CORR | GENE | 04:17 | 06:37 | 06:03 | 98 | 1304 | 11 | EXT |  | 0.89 | (c)
80370.199 | 1.629 | 1.532 | -9.446 | -9.543 | -1786 | -1032 | -1150 | 444 | 1532 | 7503 |  | CORR | GENE | 04:34 | 06:36 | 06:17 | 233 | 1273 | 11 | EXT |  | 0.91 | (c)
80371.903 | 3.333 | 3.306 | -7.742 | -7.769 | -987 | -839 | -660 | 334 | 3306 | 7503 |  | CORR | GENE | 06:43 | 07:07 | 07:36 | 156 | 653 | 10 | EXT |  | 0.9 | (c)
80373.629 | 5.059 | 4.876 | -6.016 | -6.199 | -1045 | -793 | -659 | 273 | 4876 | 7503 |  | CORR | GENE | 06:34 | 07:14 | 07:36 | 206 | 772 | 10 | EXT |  | 0.91 | (c)
80375.822 | 7.252 | 7.104 | -3.823 | -3.971 | -969 | -844 | -628 | 288 | 3809 | 7503 |  | CORR | GENE | 06:46 | 07:06 | 07:41 | 162 | 681 | 10 | EXT |  | 0.9 | (c)
80380.111 | 0.466 | 0.423 | -10.779 | -10.822 | -1186 | -1083 | -1043 | 901 | 423 | 7504 |  | CORR | GENE | 06:20 | 06:37 | 06:43 | 66 | 285 | 13 | EXT |  | 0.89 | (c)
80380.904 | 1.259 | 1.212 | -9.986 | -10.033 | -1322 | -850 | -993 | 665 | 1212 | 7504 |  | CORR | GENE | 05:58 | 07:14 | 06:51 | 137 | 657 | 10 | EXT |  | 0.9 | (c)
80381.792 | 2.147 | 2.131 | -9.098 | -9.114 | -1146 | -1060 | -1073 | 1001 | 2131 | 7504 |  | CORR | CIGR | 06:26 | 06:40 | 06:38 | 33 | 145 | 13 | EXT |  | 0.89 | (c)
80383.197 | 3.552 | 3.507 | -7.693 | -7.738 | -1057 | -1023 | -1032 | 1007 | 3507 | 7504 |  | CORR | GENE | 06:41 | 06:46 | 06:45 | 186 | 50 | 14 | EXT |  | 0.91 | (c)
80384.356 | 4.711 | 4.594 | -6.534 | -6.651 | -1669 | -1108 | -1130 | 562 | 4594 | 7504 |  | CORR | GENE | 05:02 | 06:33 | 06:29 | 233 | 1078 | 10 | EXT |  | 0.91 | (c)
80386.031 | 6.386 | 6.29 | -4.859 | -4.955 | -1091 | -1043 | -869 | 646 | 4841 | 7504 |  | CORR | GENE | 06:35 | 06:43 | 07:11 | 114 | 444 | 10 | EXT |  | 0.89 | (c)
80386.959 | 7.314 | 7.295 | -3.931 | -3.95 | -1747 | -1458 | -1338 | 484 | 3794 | 7504 |  | CORR | GENE | 04:49 | 05:36 | 05:55 | 156 | 816 | 12 | EXT |  | 0.9 | (c)
80387.856 | 8.211 | 8.162 | -3.034 | -3.083 | -1894 | -1748 | -1702 | 337 | 3007 | 7504 |  | CORR | GENE | 04:26 | 04:49 | 04:57 | 76 | 385 | 14 | EXT |  | 0.89 | (c)
80390.89 | 0 | -0.02 | -11.345 | -11.365 | 456 | 771 | 720 | 456 |  | 7505 | Нарушение формы кольцевого шва | GWAN |  | 11:19 | 00:10 | 12:02 | 0 | 527 |  | EXT | Нарушение формы кольцевого шва |  | (c)
80392.361 | 1.471 | 1.32 | -9.874 | -10.025 | -2034 | -2013 | -2010 | 196 | 1320 | 7505 |  | CORR | GENE | 04:37 | 04:41 | 04:41 | 328 | 49 | 10 | EXT |  | 0.92 | (c)
80394.279 | 3.389 | 3.377 | -7.956 | -7.968 | -1143 | -1061 | -1072 | 1002 | 3377 | 7505 |  | CORR | CIGR | 07:01 | 07:14 | 07:13 | 22 | 141 | 11 | EXT |  | 0.89 | (c)
80397.632 | 6.742 | 6.681 | -4.603 | -4.664 | -1802 | -1314 | -1392 | 429 | 4510 | 7505 |  | CORR | GENE | 05:15 | 06:34 | 06:21 | 154 | 821 | 12 | EXT |  | 0.9 | (c)
80398.675 | 7.785 | 7.521 | -3.56 | -3.824 | -2043 | -1972 | -1981 | 188 | 2821 | 7505 |  | CORR | GENE | 04:36 | 04:47 | 04:46 | 1003 | 124 | 10 | EXT |  | 0.96 | (c)
80400.265 | 9.375 | 9.351 | -1.97 | -1.994 | 2007 | -2056 | -2208 | 0 | 1896 | 7505 |  | CORR | GENE | 03:30 | 04:34 | 04:09 | 98 | 492 | 10 | EXT |  | 0.89 | (c)
80405.284 | 3.049 | 3.011 | -8.336 | -8.374 | 558 | 688 | 731 | 558 | 3011 | 7506 |  | CORR | GENE | 04:06 | 04:27 | 04:34 | 66 | 345 | 10 | EXT |  | 0.89 | (c)
80406.133 | 3.898 | 3.889 | -7.487 | -7.496 | 493 | 604 | 594 | 493 | 3889 | 7506 |  | CORR | CIGR | 03:55 | 04:13 | 04:12 | 27 | 201 | 11 | EXT |  | 0.89 | (c)
80412.787 | 10.552 | 10.541 | -0.833 | -0.844 | 699 | 957 | 866 | 699 | 753 | 7506 |  | CORR | GENE | 04:29 | 05:10 | 04:56 | 91 | 333 | 11 | EXT |  | 0.89 | (c)
80418.645 | 5.025 | 4.996 | -6.23 | -6.259 | -1231 | -1162 | -1132 | 999 | 4996 | 7507 |  | CORR | CIGR | 05:44 | 05:55 | 05:60 | 40 | 199 | 10 | EXT |  | 0.89 | (c)
80422.889 | 9.269 | 9.229 | -1.986 | -2.026 | -1751 | -1488 | -1553 | 479 | 1965 | 7507 |  | CORR | GENE | 04:20 | 05:02 | 04:52 | 61 | 396 | 10 | EXT |  | 0.89 | (c)
80423.735 | 10.115 | 10.046 | -1.14 | -1.209 | -1868 | -1593 | -1645 | 362 | 1086 | 7507 |  | CORR | GENE | 04:01 | 04:46 | 04:37 | 123 | 446 | 10 | EXT |  | 0.89 | (c)
80437.389 | 1.259 | 1.239 | -9.981 | -10.001 | -2168 | -2024 | -2019 | 62 | 1239 | 7509 |  | CORR | CIGR | 04:26 | 04:49 | 04:50 | 46 | 298 | 12 | EXT |  | 0.89 | (c)
80438.802 | 2.672 | 2.624 | -8.568 | -8.616 | -2210 | -2101 | -2037 | 20 | 2624 | 7509 |  | CORR | GENE | 04:19 | 04:37 | 04:47 | 59 | 347 | 10 | EXT |  | 0.89 | (c)
80441.571 | 5.441 | 5.407 | -5.799 | -5.833 | -2230 | -2032 | -2075 | 0 | 5407 | 7509 |  | CORR | GENE | 04:16 | 04:48 | 04:41 | 85 | 310 | 10 | EXT |  | 0.89 | (c)
80442.046 | 5.916 | 5.867 | -5.324 | -5.373 | -2205 | -2081 | -2050 | 25 | 5287 | 7509 |  | CORR | GENE | 04:20 | 04:40 | 04:45 | 86 | 310 | 11 | EXT |  | 0.89 | (c)
80442.33 | 6.2 | 6.004 | -5.04 | -5.236 | -1870 | -1870 | -1833 | 360 | 4934 | 7509 |  | CORR | GENE | 05:14 | 05:14 | 05:20 | 302 | 74 | 10 | EXT |  | 0.92 | (c)
80442.566 | 6.436 | 6.417 | -4.804 | -4.823 | -2118 | -1931 | -1994 | 112 | 4768 | 7509 |  | CORR | GENE | 04:34 | 05:04 | 04:54 | 55 | 248 | 10 | EXT |  | 0.89 | (c)
80442.853 | 6.723 | 6.705 | -4.517 | -4.535 | -2230 | -1966 | -2044 | 0 | 4438 | 7509 |  | CORR | GENE | 04:16 | 04:59 | 04:46 | 97 | 372 | 10 | EXT |  | 0.89 | (c)
80444.071 | 7.941 | 7.881 | -3.299 | -3.359 | 2206 | -2142 | -2088 | 0 | 3274 | 7509 |  | CORR | GENE | 04:12 | 04:30 | 04:39 | 85 | 335 | 10 | EXT |  | 0.89 | (c)
80448.48 | 1.11 | 1.095 | -10.105 | -10.12 | -993 | -854 | -906 | 819 | 1095 | 7510 |  | CORR | CIGR | 06:50 | 07:12 | 07:04 | 45 | 174 | 10 | EXT |  | 0.89 | (c)
80448.894 | 1.524 | 1.498 | -9.691 | -9.717 | -465 | -285 | -294 | 124 | 1498 | 7510 |  | CORR | GENE | 08:15 | 08:44 | 08:43 | 65 | 341 | 10 | EXT |  | 0.89 | (c)
80449.177 | 1.807 | 1.765 | -9.408 | -9.45 | -1518 | -1282 | -1343 | 713 | 1765 | 7510 |  | CORR | GENE | 05:25 | 06:03 | 05:53 | 68 | 350 | 10 | EXT |  | 0.89 | (c)
80451.831 | 4.461 | 4.392 | -6.754 | -6.823 | -1182 | -1088 | -909 | 635 | 4392 | 7510 |  | CORR | GENE | 06:19 | 06:35 | 07:04 | 87 | 547 | 12 | EXT |  | 0.89 | (c)
80453.699 | 6.329 | 6.329 | -4.886 | -4.886 | 1936 | 2142 | 2063 | 41 | 4850 | 7510 |  | CORR | CIGR | 02:43 | 03:16 | 03:03 | 36 | 253 | 11 | EXT |  | 0.89 | (c)
80455.14 | 7.77 | 7.68 | -3.445 | -3.535 | -1154 | -1068 | -906 | 658 | 3419 | 7510 |  | CORR | GENE | 06:24 | 06:38 | 07:04 | 116 | 496 | 10 | EXT |  | 0.89 | (c)
80455.446 | 8.076 | 8.006 | -3.139 | -3.209 | -1040 | -879 | -916 | 792 | 3118 | 7510 |  | CORR | GENE | 06:42 | 07:08 | 07:02 | 91 | 247 | 11 | EXT |  | 0.89 | (c)
80455.603 | 8.233 | 8.211 | -2.982 | -3.004 | -857 | -684 | -694 | 530 | 2928 | 7510 |  | CORR | GENE | 07:12 | 07:40 | 07:38 | 76 | 327 | 13 | EXT |  | 0.89 | (c)
80456.022 | 8.652 | 8.546 | -2.563 | -2.669 | -1720 | -1305 | -1271 | 511 | 2497 | 7510 |  | CORR | GENE | 04:53 | 05:60 | 06:05 | 172 | 898 | 11 | EXT |  | 0.9 | (c)
80456.372 | 9.002 | 8.904 | -2.213 | -2.311 | -1513 | -1075 | -1160 | 718 | 2186 | 7510 |  | CORR | GENE | 05:26 | 06:37 | 06:23 | 125 | 706 | 11 | EXT |  | 0.9 | (c)
80458.564 | 11.194 | 11.14 | -0.021 | -0.075 | -1726 | -1408 | -1521 | 505 | 13 | 7510 |  | CORR | GENE | 04:52 | 05:43 | 05:25 | 62 | 409 | 10 | EXT |  | 0.89 | (c)
80461.454 | 2.869 | 2.852 | -8.106 | -8.123 | -1766 | -1671 | -1666 | 465 | 2852 | 7511 |  | CORR | CIGR | 04:32 | 04:47 | 04:48 | 33 | 199 | 9 | EXT |  | 0.89 | (c)
80465.555 | 6.97 | 6.949 | -4.005 | -4.026 | -1695 | -1605 | -1586 | 536 | 3990 | 7511 |  | CORR | CIGR | 04:44 | 04:58 | 05:01 | 36 | 217 | 14 | EXT |  | 0.89 | (c)
80467.197 | 8.612 | 8.599 | -2.363 | -2.376 | -1691 | -1631 | -1632 | 539 | 2352 | 7511 |  | CORR | CIGR | 04:44 | 04:54 | 04:54 | 24 | 118 | 9 | EXT |  | 0.89 | (c)
80467.341 | 8.756 | 8.713 | -2.219 | -2.262 | -1982 | -1836 | -1807 | 248 | 2176 | 7511 |  | CORR | GENE | 03:57 | 04:21 | 04:26 | 86 | 351 | 12 | EXT |  | 0.89 | (c)
80468.031 | 9.446 | 9.412 | -1.529 | -1.563 | -1915 | -1761 | -1797 | 316 | 1508 | 7511 |  | CORR | GENE | 04:08 | 04:33 | 04:27 | 55 | 235 | 11 | EXT |  | 0.89 | (c)
80469.013 | 10.428 | 10.36 | -0.547 | -0.615 | -2109 | -1896 | -1840 | 121 | 496 | 7511 |  | CORR | GENE | 03:37 | 04:11 | 04:20 | 119 | 539 | 10 | EXT |  | 0.89 | (c)
80469.293 | 10.708 | 10.605 | -0.267 | -0.37 | -1951 | -1657 | -1768 | 279 | 188 | 7511 |  | CORR | GENE | 04:02 | 04:50 | 04:32 | 182 | 366 | 10 | EXT |  | 0.9 | (c)
80469.966 | 0.406 | 0.388 | -10.304 | -10.322 | 1126 | 1232 | 1221 | 915 | 388 | 7512 |  | CORR | GENE | 04:39 | 04:56 | 04:55 | 64 | 189 | 15 | EXT |  | 0.89 | (c)
80470.482 | 0.922 | 0.865 | -9.788 | -9.845 | 1024 | 1204 | 1287 | 681 | 865 | 7512 |  | CORR | GENE | 04:23 | 04:52 | 05:05 | 87 | 526 | 12 | EXT |  | 0.89 | (c)
80470.741 | 1.181 | 1.124 | -9.529 | -9.586 | 1961 | 2212 | 2190 | 0 | 1124 | 7512 |  | CORR | GENE | 06:54 | 07:35 | 07:31 | 101 | 459 | 10 | EXT |  | 0.89 | (c)
80470.908 | 1.348 | 1.265 | -9.362 | -9.445 | 1205 | 1321 | 1446 | 543 | 1265 | 7512 |  | CORR | GENE | 04:52 | 05:11 | 05:31 | 107 | 483 | 11 | EXT |  | 0.89 | (c)
80472.64 | 3.08 | 3.067 | -7.63 | -7.643 | 652 | 897 | 817 | 652 | 3067 | 7512 |  | CORR | GENE | 03:23 | 04:02 | 03:49 | 76 | 330 | 11 | EXT |  | 0.89 | (c)
80473.328 | 3.768 | 3.731 | -6.942 | -6.979 | 1524 | 1713 | 1717 | 319 | 3731 | 7512 |  | CORR | GENE | 05:43 | 06:14 | 06:15 | 79 | 388 | 12 | EXT |  | 0.89 | (c)
80474.973 | 5.413 | 5.398 | -5.297 | -5.312 | 1131 | 1830 | 1509 | 344 | 5181 | 7512 |  | CORR | GENE | 04:40 | 06:33 | 05:41 | 131 | 756 | 10 | EXT |  | 0.9 | (c)
80476.616 | 7.056 | 6.882 | -3.654 | -3.828 | 1763 | 1936 | -2178 | 0 | 3615 | 7512 |  | CORR | GENE | 06:22 | 06:50 | 07:46 | 213 | 1041 | 12 | EXT |  | 0.91 | (c)
80477.343 | 7.783 | 7.69 | -2.927 | -3.02 | -2159 | -2087 | -1914 | 72 | 2904 | 7512 |  | CORR | GENE | 07:49 | 08:01 | 08:29 | 116 | 488 | 10 | EXT |  | 0.89 | (c)
80477.585 | 8.025 | 8.003 | -2.685 | -2.707 | 797 | 1163 | 1015 | 797 | 2614 | 7512 |  | CORR | GENE | 03:46 | 04:45 | 04:21 | 93 | 436 | 14 | EXT |  | 0.89 | (c)
80478.032 | 8.472 | 8.362 | -2.238 | -2.348 | 672 | 823 | 1050 | 672 | 2217 | 7512 |  | CORR | GENE | 03:26 | 03:50 | 04:27 | 131 | 756 | 10 | EXT |  | 0.9 | (c)
80479.287 | 9.727 | 9.693 | -0.983 | -1.017 | 797 | 895 | 946 | 797 | 951 | 7512 |  | CORR | GENE | 03:46 | 04:02 | 04:10 | 66 | 298 | 10 | EXT |  | 0.89 | (c)
80486.129 | 5.859 | 5.768 | -5.161 | -5.252 | -1638 | -1617 | -1613 | 593 | 5056 | 7513 |  | CORR | GENE | 04:43 | 04:46 | 04:47 | 196 | 49 | 10 | EXT |  | 0.9 | (c)
80489.89 | 9.62 | 9.549 | -1.4 | -1.471 | -1499 | -1401 | -1336 | 731 | 1379 | 7513 |  | CORR | GENE | 05:05 | 05:21 | 05:32 | 92 | 327 | 10 | EXT |  | 0.89 | (c)
80500.125 | 8.835 | 8.814 | -2.275 | -2.296 | -1068 | -1062 | -1022 | 976 | 2275 | 7514 |  | CORR | CIGR | 07:02 | 07:03 | 07:09 | 21 | 92 | 10 | EXT |  | 0.89 | (c)
80500.326 | 9.036 | 9.025 | -2.074 | -2.085 | -1120 | -1057 | -1024 | 928 | 2056 | 7514 |  | CORR | CIGR | 06:54 | 07:04 | 07:09 | 29 | 192 | 10 | EXT |  | 0.89 | (c)
80513.82 | 0.135 | 0.049 | -11.125 | -11.211 | 1414 | 1734 | 1665 | 315 | 49 | 7516 |  | CORR | GENE | 04:51 | 05:43 | 05:31 | 106 | 501 | 11 | EXT |  | 0.89 | (c)
80514.112 | 0.427 | 0.15 | -10.833 | -11.11 | 2134 | 2175 | 2167 | 30 | 150 | 7516 |  | CORR | GENE | 06:47 | 06:54 | 06:53 | 1675 | 66 | 10 | EXT |  | 0.97 | (c)
80517.092 | 3.407 | 3.388 | -7.853 | -7.872 | 1656 | 1724 | 1712 | 463 | 3388 | 7516 |  | CORR | CIGR | 05:30 | 05:41 | 05:39 | 30 | 111 | 10 | EXT |  | 0.89 | (c)
80517.327 | 3.642 | 3.597 | -7.618 | -7.663 | 1545 | 1802 | 1726 | 323 | 3597 | 7516 |  | CORR | GENE | 05:12 | 05:54 | 05:41 | 62 | 362 | 10 | EXT |  | 0.89 | (c)
80519.692 | 6.007 | 5.98 | -5.253 | -5.28 | 1641 | 1683 | 1705 | 461 | 5250 | 7516 |  | CORR | CIGR | 05:28 | 05:34 | 05:38 | 30 | 128 | 10 | EXT |  | 0.89 | (c)
80520.777 | 7.092 | 6.249 | -4.168 | -5.011 | 1595 | 1659 | 1645 | 536 | 4035 | 7516 |  | CORR | GENE | 05:20 | 05:30 | 05:28 | 976 | 99 | 10 | EXT |  | 0.96 | (c)
80521.034 | 7.349 | 7.329 | -3.911 | -3.931 | 1638 | 1638 | 1695 | 479 | 3911 | 7516 |  | CORR | CIGR | 05:27 | 05:27 | 05:36 | 20 | 113 | 14 | EXT |  | 0.89 | (c)
80526.406 | 1.461 | 1.425 | -9.869 | -9.905 | 1788 | 1900 | 1874 | 270 | 1425 | 7517 |  | CORR | GENE | 04:50 | 05:08 | 05:04 | 107 | 173 | 10 | EXT |  | 0.89 | (c)
80526.638 | 1.693 | 1.593 | -9.637 | -9.737 | 1919 | 1948 | 1941 | 267 | 1593 | 7517 |  | CORR | AXGR | 05:11 | 05:16 | 05:15 | 273 | 44 | 14 | EXT |  | 0.93 | (c)
80526.711 | 1.766 | 1.677 | -9.564 | -9.653 | 1795 | 1805 | 1809 | 408 | 1677 | 7517 |  | CORR | AXGR | 04:51 | 04:53 | 04:53 | 347 | 28 | 10 | EXT |  | 0.92 | (c)
80526.825 | 1.88 | 1.848 | -9.45 | -9.482 | -2025 | -1933 | -1925 | 205 | 1848 | 7517 |  | CORR | CIGR | 06:35 | 06:49 | 06:51 | 46 | 201 | 10 | EXT |  | 0.89 | (c)
80527.043 | 2.098 | 2.083 | -9.232 | -9.247 | -1891 | -1798 | -1824 | 339 | 2083 | 7517 |  | CORR | CIGR | 06:56 | 07:11 | 07:07 | 20 | 134 | 12 | EXT |  | 0.89 | (c)
80527.265 | 2.32 | 1.982 | -9.01 | -9.348 | 1882 | 1910 | 1922 | 269 | 1982 | 7517 |  | CORR | GENE | 05:05 | 05:10 | 05:12 | 737 | 79 | 9 | EXT |  | 0.94 | (c)
80531.003 | 6.058 | 6.048 | -5.272 | -5.282 | -2163 | -2004 | -2037 | 68 | 5244 | 7517 |  | CORR | CIGR | 06:12 | 06:38 | 06:33 | 38 | 252 | 9 | EXT |  | 0.89 | (c)
80539.772 | 3.497 | 3.464 | -7.978 | -8.011 | 1858 | 1952 | 1939 | 211 | 3464 | 7518 |  | CORR | CIGR | 06:08 | 06:23 | 06:21 | 39 | 161 | 10 | EXT |  | 0.89 | (c)
80547.788 | 0.038 | 0.037 | -11.367 | -11.368 | 1969 | 2001 | 1986 | 228 | 37 | 7519 |  | CORR | AXGR | 07:37 | 07:42 | 07:40 | 293 | 34 | 11 | EXT |  | 0.92 | (c)
80550.261 | 2.511 | 2.483 | -8.894 | -8.922 | 1971 | 1978 | 1983 | 235 | 2483 | 7519 |  | CORR | AXGR | 07:37 | 07:38 | 07:39 | 143 | 25 | 12 | EXT |  | 0.9 | (c)
80551.056 | 3.306 | 3.266 | -8.099 | -8.139 | 1920 | 2014 | 1999 | 152 | 3266 | 7519 |  | CORR | GENE | 07:29 | 07:44 | 07:42 | 53 | 158 | 10 | EXT |  | 0.89 | (c)
80554.744 | 6.994 | 6.933 | -4.411 | -4.472 | 1675 | 2041 | 1902 | 102 | 4328 | 7519 |  | CORR | GENE | 06:50 | 07:49 | 07:26 | 144 | 453 | 13 | EXT |  | 0.9 | (c)
80555.322 | 7.572 | 7.309 | -3.833 | -4.096 | 1940 | 1975 | 1965 | 240 | 3672 | 7519 |  | CORR | GENE | 07:32 | 07:38 | 07:36 | 424 | 51 | 10 | EXT |  | 0.93 | (c)
80557.155 | 9.405 | 9.38 | -2 | -2.025 | 1976 | 2079 | 2044 | 119 | 1981 | 7519 |  | CORR | CIGR | 07:38 | 07:55 | 07:49 | 44 | 136 | 10 | EXT |  | 0.89 | (c)
80559.189 | 0.034 | 0.028 | -11.421 | -11.427 | 548 | 1165 | 1372 | 548 | 28 | 7520 |  | CORR | GENE | 03:57 | 05:36 | 06:10 | 131 | 1649 | 11 | EXT | Аномалия находится на отводе. | 0.9 | (c)
80561.957 | 2.802 | 2.734 | -8.653 | -8.721 | 1600 | 1748 | 1833 | 1600 | 2734 | 7520 |  | CORR | GENE | 06:47 | 07:11 | 07:24 | 122 | 465 | 11 | EXT | Аномалия находится на отводе. | 0.9 | (c)
80563.275 | 4.12 | 3.96 | -7.335 | -7.495 | 1127 | 1671 | 1482 | 1127 | 3960 | 7520 |  | CORR | GENE | 05:30 | 06:58 | 06:28 | 230 | 710 | 11 | EXT | Аномалия находится на отводе. | 0.91 | (c)
80564.901 | 5.746 | 5.642 | -5.709 | -5.813 | 1638 | 1827 | 1814 | 1638 | 5642 | 7520 |  | CORR | GENE | 06:53 | 07:23 | 07:21 | 128 | 353 | 10 | EXT | Аномалия находится на отводе. | 0.9 | (c)
80565.32 | 6.165 | 5.835 | -5.29 | -5.62 | 1839 | 1869 | 1866 | 1839 | 5099 | 7520 |  | CORR | GENE | 07:25 | 07:30 | 07:30 | 521 | 54 | 10 | EXT | Аномалия находится на отводе. | 0.94 | (c)
80565.574 | 6.419 | 6.382 | -5.036 | -5.073 | 1836 | 1845 | 1845 | 1836 | 4953 | 7520 |  | CORR | AXGR | 07:25 | 07:26 | 07:26 | 120 | 17 | 10 | EXT | Аномалия находится на отводе. | 0.89 | (c)
80566.777 | 7.622 | 6.771 | -3.833 | -4.684 | 1655 | 1721 | 1727 | 1655 | 3582 | 7520 |  | CORR | GENE | 06:56 | 07:06 | 07:07 | 1102 | 144 | 11 | EXT | Аномалия находится на отводе. | 0.97 | (c)
80567.872 | 8.717 | 8.614 | -2.738 | -2.841 | 1683 | 1736 | 1721 | 1683 | 2459 | 7520 |  | CORR | GENE | 07:00 | 07:09 | 07:06 | 382 | 76 | 10 | EXT | Аномалия находится на отводе. | 0.93 | (c)
80569.529 | 10.374 | 10.36 | -1.081 | -1.095 | 1083 | 1129 | 1129 | 1083 | 1078 | 7520 |  | CORR | CIGR | 05:23 | 05:31 | 05:31 | 17 | 92 | 10 | EXT | Аномалия находится на отводе. | 0.89 | (c)
80569.751 | 10.596 | 10.309 | -0.859 | -1.146 | 1628 | 1754 | 1705 | 1628 | 17 | 7520 |  | CORR | GENE | 06:51 | 07:12 | 07:04 | 1129 | 154 | 12 | EXT | Аномалия находится на отводе. | 0.98 | (c)
80570.672 | 0.062 | 0.047 | -11.438 | -11.453 | -686 | -573 | -599 | 512 | 47 | 7521 |  | CORR | GENE | 07:50 | 08:08 | 08:04 | 65 | 174 | 14 | EXT |  | 0.89 | (c)
80571.762 | 1.152 | 1.07 | -10.348 | -10.43 | -1036 | -908 | -919 | 803 | 1070 | 7521 |  | CORR | GENE | 06:54 | 07:14 | 07:12 | 124 | 233 | 11 | EXT |  | 0.9 | (c)
80593.402 | 0.017 | 0.012 | -11.428 | -11.433 | 1841 | 1928 | 1958 | 155 | 12 | 7523 |  | CORR | CIGR | 06:43 | 06:57 | 07:02 | 18 | 234 | 14 | EXT |  | 0.89 | (c)
80593.484 | 0.099 | 0.079 | -11.346 | -11.366 | 1281 | 1835 | 1589 | 334 | 79 | 7523 |  | CORR | GENE | 05:13 | 06:42 | 06:03 | 107 | 615 | 12 | EXT |  | 0.89 | (c)
80593.831 | 0.446 | 0.344 | -10.999 | -11.101 | 1282 | 1816 | 1628 | 257 | 344 | 7523 |  | CORR | GENE | 05:13 | 06:39 | 06:09 | 214 | 692 | 14 | EXT |  | 0.92 | (c)
80594.271 | 0.886 | 0.851 | -10.559 | -10.594 | 1744 | 1862 | 1937 | 101 | 851 | 7523 |  | CORR | GENE | 06:28 | 06:47 | 06:59 | 82 | 386 | 12 | EXT |  | 0.89 | (c)
80594.678 | 1.293 | 1.217 | -10.152 | -10.228 | 1222 | 1758 | 1651 | 149 | 1217 | 7523 |  | CORR | GENE | 05:03 | 06:30 | 06:13 | 202 | 860 | 11 | EXT |  | 0.91 | (c)
80602.798 | 9.413 | 9.249 | -2.032 | -2.196 | 1349 | 1379 | 1384 | 812 | 1570 | 7523 | Дефект проката | MIAN | GENE | 05:24 | 05:29 | 05:30 | 626 | 69 |  | INT | Дефект проката Эквивалент потери металла 14%. |  | (c)
80615.728 | 10.898 | 10.88 | -0.042 | -0.06 | 1814 | 2062 | 2001 | 43 | 20 | 7524 |  | CORR | CIGR | 06:37 | 07:17 | 07:07 | 40 | 374 | 15 | EXT |  | 0.89 | (c)
80616.244 | 0.474 | 0.346 | -10.976 | -11.104 | 2005 | 2100 | 2110 | 14 | 346 | 7525 |  | CORR | GENE | 06:33 | 06:48 | 06:50 | 143 | 212 | 11 | EXT |  | 0.9 | (c)
80626.871 | 11.101 | 9.873 | -0.349 | -1.577 | 2135 | 2178 | 2161 | 44 | 94 | 7525 |  | CORR | GENE | 06:54 | 07:01 | 06:58 | 1483 | 51 | 10 | EXT |  | 0.97 | (c)
80653.732 | 4.217 | 4.155 | -7.203 | -7.265 | 1360 | 1504 | 1579 | 433 | 4155 | 7528 |  | CORR | GENE | 06:17 | 06:41 | 06:53 | 94 | 437 | 11 | EXT |  | 0.89 | (c)
80654.669 | 5.154 | 5.134 | -6.266 | -6.286 | 829 | 885 | 937 | 829 | 5134 | 7528 |  | CORR | CIGR | 04:52 | 05:01 | 05:09 | 39 | 216 | 10 | EXT |  | 0.89 | (c)
80682.648 | 10.708 | 10.657 | -0.022 | -0.073 | 1498 | 1920 | 1968 | 0 | 12 | 7530 |  | CORR | GENE | 06:43 | 07:51 | 07:58 | 61 | 939 | 10 | EXT |  | 0.89 | (c)
80686.401 | 3.731 | 3.726 | -7.489 | -7.494 | -1749 | -1607 | -1656 | 481 | 3726 | 7531 |  | CORR | GENE | 04:40 | 05:03 | 04:55 | 51 | 186 | 10 | EXT |  | 0.89 | (c)
80686.524 | 3.854 | 3.814 | -7.366 | -7.406 | -1660 | -1633 | -1635 | 570 | 3814 | 7531 |  | CORR | GENE | 04:54 | 04:58 | 04:58 | 275 | 51 | 10 | EXT |  | 0.92 | (c)
80686.942 | 4.272 | 4.251 | -6.948 | -6.969 | -1635 | -1552 | -1548 | 596 | 4251 | 7531 |  | CORR | CIGR | 04:58 | 05:11 | 05:12 | 39 | 173 | 12 | EXT |  | 0.89 | (c)
80687.555 | 4.885 | 4.849 | -6.335 | -6.371 | -1655 | -1549 | -1498 | 576 | 4849 | 7531 |  | CORR | GENE | 04:55 | 05:12 | 05:20 | 56 | 314 | 14 | EXT |  | 0.89 | (c)
80704.834 | 10.944 | 10.916 | -0.151 | -0.179 | 2225 | -2144 | -2168 | 0 | 151 | 7532 |  | CORR | CIGR | 05:19 | 05:34 | 05:30 | 28 | 137 | 19 | EXT |  | 0.89 | (c)
80721.239 | 5.024 | 4.976 | -6.191 | -6.239 | 1137 | 1301 | 1405 | 558 | 4976 | 7534 |  | CORR | GENE | 04:38 | 05:05 | 05:21 | 81 | 535 | 11 | EXT |  | 0.89 | (c)
80724.04 | 7.825 | 7.802 | -3.39 | -3.413 | 1310 | 1414 | 1416 | 709 | 3377 | 7534 |  | CORR | CIGR | 05:06 | 05:23 | 05:23 | 36 | 211 | 10 | EXT |  | 0.89 | (c)
80727.237 | 11.022 | 10.993 | -0.193 | -0.222 | 1376 | 1445 | 1453 | 701 | 175 | 7534 |  | CORR | CIGR | 05:17 | 05:28 | 05:29 | 47 | 154 | 9 | EXT |  | 0.89 | (c)
80765.144 | 3.769 | 3.76 | -7.551 | -7.56 | 1307 | 1407 | 1382 | 774 | 3760 | 7538 |  | CORR | CIGR | 05:34 | 05:50 | 05:46 | 35 | 149 | 12 | EXT |  | 0.89 | (c)
80772.648 | 11.273 | 11.259 | -0.047 | -0.061 | 2076 | 2165 | 2143 | 20 | 35 | 7538 |  | CORR | CIGR | 07:38 | 07:52 | 07:49 | 26 | 134 | 12 | EXT |  | 0.89 | (c)
80772.899 | 0.204 | 0.166 | -11.246 | -11.284 | -1956 | -1602 | -1687 | 275 | 166 | 7539 |  | CORR | GENE | 07:14 | 08:11 | 07:58 | 107 | 539 | 10 | EXT |  | 0.89 | (c)
80776.182 | 3.487 | 3.476 | -7.963 | -7.974 | -2191 | -2161 | -2117 | 39 | 3476 | 7539 |  | CORR | CIGR | 06:36 | 06:41 | 06:48 | 36 | 148 | 10 | EXT |  | 0.89 | (c)
80776.255 | 3.56 | 3.544 | -7.89 | -7.906 | 1741 | 1831 | 1833 | 306 | 3544 | 7539 |  | CORR | CIGR | 05:11 | 05:25 | 05:26 | 39 | 184 | 10 | EXT |  | 0.89 | (c)
80777.565 | 4.87 | 4.859 | -6.58 | -6.591 | -2148 | -2104 | -2099 | 83 | 4859 | 7539 |  | CORR | CIGR | 06:43 | 06:50 | 06:51 | 27 | 97 | 11 | EXT |  | 0.89 | (c)
80785.873 | 1.728 | 1.714 | -9.262 | -9.276 | -926 | -822 | -852 | 777 | 1714 | 7540 |  | CORR | CIGR | 06:44 | 07:01 | 06:56 | 45 | 149 | 11 | EXT |  | 0.89 | (c)
80817.577 | 0.152 | 0.106 | -10.883 | -10.929 | 1850 | 2176 | 2200 | 0 | 106 | 7543 |  | CORR | GENE | 03:31 | 04:24 | 04:27 | 82 | 700 | 10 | EXT |  | 0.89 | (c)
80845.907 | 6.617 | 6.603 | -0.033 | -0.047 | 729 | 924 | 856 | 729 | 30 | 7545 |  | CORR | CIGR | 11:28 | 11:60 | 11:49 | 17 | 254 | 12 | EXT |  | 0.89 | (c)
80849.616 | 3.676 | 3.645 | -0.079 | -0.11 | -840 | -754 | -726 | 611 | 66 | 7546 |  | CORR | CIGR | 07:12 | 07:26 | 07:30 | 44 | 229 | 10 | EXT |  | 0.89 | (c)
80849.916 | 0.221 | 0.2 | -11.069 | -11.09 | 2182 | 2212 | -2228 | 0 | 200 | 7547 |  | CORR | CIGR | 07:11 | 07:16 | 07:19 | 28 | 102 | 13 | EXT |  | 0.89 | (c)
80850.142 | 0.447 | 0.35 | -10.843 | -10.94 | 897 | 1371 | 1200 | 728 | 350 | 7547 |  | CORR | GENE | 03:44 | 05:00 | 04:32 | 127 | 605 | 10 | EXT |  | 0.9 | (c)
80851.675 | 1.98 | 1.466 | -9.31 | -9.824 | 1192 | 1227 | 1270 | 882 | 1466 | 7547 |  | CORR | GENE | 04:31 | 04:37 | 04:44 | 635 | 156 | 11 | EXT |  | 0.95 | (c)
80870.658 | 9.673 | 9.648 | -1.822 | -1.847 | -1664 | -1588 | -1571 | 567 | 1803 | 7548 |  | CORR | CIGR | 05:12 | 05:24 | 05:27 | 44 | 186 | 9 | EXT |  | 0.89 | (c)
80883.209 | 10.729 | 10.713 | -0.646 | -0.662 | -1687 | -1578 | -1586 | 544 | 622 | 7549 |  | CORR | CIGR | 07:10 | 07:27 | 07:26 | 40 | 201 | 9 | EXT |  | 0.89 | (c)
80893.828 | 9.973 | 9.823 | -1.487 | -1.637 | -1451 | -1407 | -1356 | 780 | 75 | 7550 |  | CORR | GENE | 07:08 | 07:15 | 07:23 | 1562 | 189 | 12 | EXT |  | 0.99 | (c)
80898.392 | 3.077 | 3.071 | -8.453 | -8.459 | 1174 | 1253 | 1218 | 968 | 3071 | 7551 |  | CORR | CIGR | 04:42 | 04:55 | 04:49 | 20 | 88 | 11 | EXT |  | 0.89 | (c)
80901.631 | 6.316 | 6.308 | -5.214 | -5.222 | 1258 | 1363 | 1332 | 825 | 5189 | 7551 |  | CORR | CIGR | 04:55 | 05:12 | 05:07 | 33 | 147 | 13 | EXT |  | 0.89 | (c)
80903.249 | 7.934 | 7.928 | -3.596 | -3.602 | 1619 | 1672 | 1675 | 499 | 3580 | 7551 |  | CORR | CIGR | 05:54 | 06:02 | 06:03 | 22 | 112 | 10 | EXT |  | 0.89 | (c)
80905.267 | 9.952 | 9.921 | -1.578 | -1.609 | 1705 | 1808 | 1834 | 267 | 1563 | 7551 |  | CORR | CIGR | 06:07 | 06:24 | 06:28 | 46 | 258 | 10 | EXT |  | 0.89 | (c)
80909.36 | 2.515 | 2.498 | -8.495 | -8.512 | 994 | 1121 | 1088 | 994 | 2498 | 7552 |  | CORR | CIGR | 05:18 | 05:38 | 05:33 | 41 | 187 | 11 | EXT |  | 0.89 | (c)
80957.805 | 7.125 | 7.085 | -4.31 | -4.35 | -2111 | -2054 | -1972 | 120 | 4294 | 7556 |  | CORR | GENE | 03:29 | 03:38 | 03:51 | 56 | 278 | 12 | EXT |  | 0.89 | (c)
80962.412 | 0.297 | 0.285 | -10.863 | -10.875 | -1554 | -1410 | -1440 | 677 | 285 | 7557 |  | CORR | GENE | 08:26 | 08:49 | 08:44 | 48 | 227 | 9 | EXT |  | 0.89 | (c)
80964.312 | 2.197 | 2.13 | -8.963 | -9.03 | -1422 | -1361 | -1202 | 809 | 2130 | 7557 |  | CORR | GENE | 08:47 | 08:57 | 09:22 | 84 | 439 | 10 | EXT |  | 0.89 | (c)
80966.633 | 4.518 | 4.499 | -6.642 | -6.661 | -1520 | -1395 | -1409 | 710 | 4499 | 7557 |  | CORR | CIGR | 08:31 | 08:51 | 08:49 | 42 | 223 | 10 | EXT |  | 0.89 | (c)
80972.467 | 10.352 | 10.339 | -0.808 | -0.821 | 1491 | 2108 | 1840 | 41 | 715 | 7557 |  | CORR | GENE | 04:37 | 06:17 | 05:33 | 106 | 699 | 10 | EXT |  | 0.89 | (c)
80974.606 | 1.331 | 0.492 | -9.944 | -10.783 | -2189 | -2178 | -2145 | 42 | 492 | 7558 |  | CORR | GENE | 03:30 | 03:32 | 03:37 | 1698 | 87 | 10 | EXT |  | 0.97 | (c)
81003.668 | 7.743 | 7.72 | -3.342 | -3.365 | 2181 | -2209 | -2173 | 0 | 3316 | 7560 |  | CORR | GENE | 03:33 | 03:45 | 03:50 | 49 | 216 | 9 | EXT |  | 0.89 | (c)
81023.358 | 5.068 | 4.989 | -5.937 | -6.016 | 268 | 444 | 407 | 268 | 4989 | 7562 |  | CORR | GENE | 03:25 | 03:53 | 03:47 | 152 | 278 | 14 | EXT |  | 0.9 | (c)
81025.313 | 7.023 | 6.859 | -3.982 | -4.146 | 2222 | -2207 | -2209 | 0 | 3657 | 7562 |  | CORR | GENE | 08:40 | 08:45 | 08:45 | 489 | 60 | 12 | EXT |  | 0.95 | (c)
81096.236 | 0.121 | 0.052 | -10.549 | -10.618 | 357 | 364 | 386 | 357 | 52 | 7570 | Металлургический дефект | MIAN | GENE | 11:37 | 11:38 | 11:42 | 220 | 58 |  | EXT | Металлургический дефект Эквивалент потери металла 19%. |  | (c)
81132.79 | 3.93 | 3.893 | -7.34 | -7.377 | 169 | 431 | 404 | 169 | 3893 | 7573 |  | CORR | GENE | 05:27 | 06:09 | 06:05 | 86 | 469 | 11 | EXT |  | 0.85 | (c)
81136.353 | 7.493 | 7.47 | -3.777 | -3.8 | 621 | 744 | 727 | 621 | 3759 | 7573 |  | CORR | CIGR | 06:40 | 06:60 | 06:57 | 41 | 211 | 10 | EXT |  | 0.84 | (c)
81136.982 | 8.122 | 8.095 | -3.148 | -3.175 | 439 | 654 | 574 | 439 | 3091 | 7573 |  | CORR | GENE | 06:11 | 06:45 | 06:32 | 84 | 270 | 10 | EXT |  | 0.85 | (c)
81139.485 | 10.625 | 10.602 | -0.645 | -0.668 | -1475 | -1314 | -1283 | 1092 | 567 | 7573 |  | CORR | GENE | 01:02 | 01:28 | 01:33 | 101 | 383 | 11 | EXT |  | 0.85 | (c)
81142.142 | 2.012 | 1.935 | -9.448 | -9.525 | 1243 | 1368 | 1506 | 461 | 1935 | 7574 |  | CORR | GENE | 05:17 | 05:38 | 05:60 | 99 | 527 | 12 | EXT |  | 0.89 | (c)
81156.763 | 5.173 | 5.116 | -5.912 | -5.969 | 22 | 160 | 233 | 22 | 5116 | 7575 |  | CORR | GENE | 02:56 | 03:18 | 03:30 | 99 | 422 | 10 | EXT | Аномалия находится на отводе. | 0.89 | (c)
81158.776 | 7.186 | 7.153 | -3.899 | -3.932 | -105 | 31 | 41 | 0 | 3869 | 7575 |  | CORR | GENE | 02:35 | 02:57 | 02:59 | 63 | 292 | 10 | EXT | Аномалия находится на отводе. | 0.89 | (c)
81161.465 | 9.875 | 9.166 | -1.21 | -1.919 | 1615 | 1697 | 1697 | 452 | 1048 | 7575 |  | CORR | GENE | 07:13 | 07:26 | 07:26 | 871 | 164 | 11 | EXT | Аномалия находится на отводе. | 0.96 | (c)
81162.62 | 11.03 | 10.275 | -0.055 | -0.81 | 1582 | 1636 | 1624 | 565 | 39 | 7575 |  | CORR | GENE | 07:07 | 07:16 | 07:14 | 771 | 84 | 9 | EXT | Аномалия находится на отводе. | 0.94 | (c)
81162.697 | 0.022 | 0.018 | -11.318 | -11.322 | -1145 | -1141 | -1075 | 1004 | 18 | 7576 |  | CORR | CIGR | 07:15 | 07:15 | 07:26 | 23 | 141 | 13 | EXT |  | 0.89 | (c)
81170.052 | 7.377 | 7.263 | -3.963 | -4.077 | -1558 | -1323 | -1248 | 672 | 3936 | 7576 |  | CORR | GENE | 06:08 | 06:46 | 06:58 | 141 | 620 | 10 | EXT |  | 0.9 | (c)
81173.682 | 11.007 | 10.967 | -0.333 | -0.373 | -1640 | -1585 | -1534 | 590 | 321 | 7576 |  | CORR | GENE | 05:55 | 06:04 | 06:12 | 52 | 213 | 13 | EXT |  | 0.89 | (c)
81247.589 | 6.699 | 6.678 | -4.701 | -4.722 | 1622 | 1724 | 1696 | 460 | 4693 | 7583 |  | CORR | CIGR | 02:40 | 02:56 | 02:52 | 29 | 149 | 10 | EXT |  | 0.89 | (c)
81285.452 | 0.162 | 0.14 | -10.773 | -10.795 | -1280 | -1130 | -1145 | 950 | 140 | 7587 |  | CORR | GENE | 06:59 | 07:24 | 07:21 | 50 | 270 | 11 | EXT |  | 0.89 | (c)
81356.483 | 5.278 | 5.265 | -5.827 | -5.84 | 408 | 455 | 511 | 408 | 5265 | 7593 |  | CORR | CIGR | 04:05 | 04:13 | 04:22 | 25 | 204 | 9 | EXT |  | 0.89 | (c)
81387.912 | 2.687 | 2.637 | -8.588 | -8.638 | 1888 | 2000 | 2052 | 15 | 2637 | 7596 |  | CORR | GENE | 03:33 | 03:51 | 03:60 | 68 | 328 | 12 | EXT |  | 0.89 | (c)
81388.465 | 3.24 | 3.216 | -8.035 | -8.059 | 2108 | 2176 | 2171 | 0 | 3216 | 7596 |  | CORR | CIGR | 04:09 | 04:20 | 04:19 | 31 | 126 | 10 | EXT |  | 0.89 | (c)
81389.446 | 4.221 | 4.155 | -7.054 | -7.12 | 1496 | 1923 | 1843 | 41 | 4155 | 7596 |  | CORR | GENE | 02:30 | 03:39 | 03:26 | 142 | 694 | 10 | EXT |  | 0.9 | (c)
81393.03 | 7.805 | 7.779 | -3.47 | -3.496 | 1780 | 2072 | 1970 | 70 | 3427 | 7596 |  | CORR | GENE | 03:16 | 04:03 | 03:47 | 69 | 380 | 10 | EXT |  | 0.89 | (c)
81394.031 | 8.806 | 8.774 | -2.469 | -2.501 | -766 | -665 | -643 | 519 | 2450 | 7596 |  | CORR | GENE | 08:25 | 08:41 | 08:45 | 51 | 246 | 11 | EXT |  | 0.89 | (c)
81437.171 | 7.571 | 7.41 | -3.304 | -3.465 | 52 | 64 | 64 | 52 | 3204 | 7601 |  | LWAN | AXGR | 02:18 | 02:20 | 02:20 | 261 | 24 |  | EXT | Эквивалент потери металла 12%. |  | (c)
81475.375 | 0.61 | 0.584 | -10.255 | -10.281 | -1629 | -1521 | -1519 | 1408 | 584 | 7605 |  | CORR | CIGR | 06:25 | 06:43 | 06:43 | 53 | 221 | 11 | EXT |  | 0.74 | (c)
81493.552 | 7.922 | 7.862 | -2.513 | -2.573 | 1167 | 1309 | 1297 | 1167 | 2458 | 7606 |  | CORR | GENE | 05:16 | 05:39 | 05:37 | 115 | 260 | 10 | EXT |  | 0.89 | (c)
81494.366 | 8.736 | 8.701 | -1.699 | -1.734 | 1129 | 1219 | 1234 | 1129 | 1694 | 7606 |  | CORR | CIGR | 05:10 | 05:25 | 05:27 | 40 | 210 | 11 | EXT |  | 0.89 | (c)
81496.632 | 0.567 | 0.505 | -10.713 | -10.775 | 1481 | 1659 | 1673 | 1481 | 505 | 7607 |  | CORR | GENE | 05:56 | 06:25 | 06:27 | 70 | 384 | 10 | EXT |  | 0.89 | (c)
81498.4 | 2.335 | 2.295 | -8.945 | -8.985 | 1431 | 1550 | 1580 | 1431 | 2295 | 7607 |  | CORR | CIGR | 05:48 | 06:07 | 06:12 | 44 | 298 | 14 | EXT |  | 0.89 | (c)
81498.772 | 2.707 | 2.672 | -8.573 | -8.608 | 1815 | 1898 | 1902 | 1815 | 2672 | 7607 |  | CORR | CIGR | 06:50 | 07:03 | 07:04 | 46 | 174 | 11 | EXT |  | 0.89 | (c)
81498.903 | 2.838 | 2.774 | -8.442 | -8.506 | 1753 | 1988 | 1964 | 1753 | 2774 | 7607 |  | CORR | GENE | 06:40 | 07:18 | 07:14 | 85 | 422 | 11 | EXT |  | 0.89 | (c)
81498.926 | 2.861 | 2.803 | -8.419 | -8.477 | 874 | 990 | 1116 | 874 | 2803 | 7607 |  | CORR | GENE | 04:18 | 04:37 | 04:57 | 87 | 483 | 10 | EXT |  | 0.89 | (c)
81499.676 | 3.611 | 3.525 | -7.669 | -7.755 | 1084 | 1253 | 1332 | 1084 | 3525 | 7607 |  | CORR | GENE | 04:52 | 05:19 | 05:32 | 146 | 496 | 10 | EXT |  | 0.9 | (c)
81501.249 | 5.184 | 4.822 | -6.096 | -6.458 | 715 | 748 | 740 | 715 | 4822 | 7607 |  | CORR | AXGR | 03:52 | 03:58 | 03:56 | 638 | 49 | 10 | EXT |  | 0.95 | (c)
81503.268 | 7.203 | 7.15 | -4.077 | -4.13 | 913 | 1227 | 1294 | 913 | 3980 | 7607 |  | CORR | GENE | 04:24 | 05:15 | 05:26 | 150 | 763 | 10 | EXT |  | 0.9 | (c)
81504.226 | 8.161 | 8.147 | -3.119 | -3.133 | -2204 | -1881 | -1932 | 1661 | 3011 | 7607 |  | CORR | GENE | 08:01 | 08:53 | 08:45 | 122 | 544 | 10 | EXT |  | 0.9 | (c)
81505.525 | 9.46 | 9.4 | -1.82 | -1.88 | 1456 | 1564 | 1692 | 1456 | 1820 | 7607 |  | CORR | GENE | 05:52 | 06:10 | 06:30 | 60 | 471 | 10 | EXT |  | 0.89 | (c)
81505.597 | 9.532 | 9.52 | -1.748 | -1.76 | 1494 | 1961 | 1933 | 1494 | 1649 | 7607 |  | CORR | GENE | 05:58 | 07:14 | 07:09 | 111 | 877 | 10 | EXT |  | 0.89 | (c)
81505.817 | 9.752 | 9.726 | -1.528 | -1.554 | 1506 | 1562 | 1718 | 1506 | 1495 | 7607 |  | CORR | GENE | 06:00 | 06:09 | 06:34 | 59 | 425 | 10 | EXT |  | 0.89 | (c)
81506.121 | 10.056 | 10.019 | -1.224 | -1.261 | 1778 | 1846 | 1884 | 1778 | 1220 | 7607 |  | CORR | CIGR | 06:44 | 06:55 | 07:01 | 41 | 211 | 11 | EXT |  | 0.89 | (c)
81506.156 | 10.091 | 10.044 | -1.189 | -1.236 | 1419 | 1538 | 1543 | 1419 | 1165 | 7607 |  | CORR | GENE | 05:46 | 06:05 | 06:06 | 71 | 248 | 10 | EXT |  | 0.89 | (c)
81506.35 | 10.285 | 10.262 | -0.995 | -1.018 | 1357 | 1444 | 1444 | 1357 | 993 | 7607 |  | CORR | CIGR | 05:36 | 05:50 | 05:50 | 25 | 173 | 10 | EXT |  | 0.89 | (c)
81507.324 | 11.259 | 11.222 | -0.021 | -0.058 | 1067 | 1332 | 1255 | 1067 | 9 | 7607 |  | CORR | CIGR | 04:49 | 05:32 | 05:20 | 49 | 376 | 12 | EXT |  | 0.89 | (c)
81514.542 | 7.197 | 7.122 | -4.308 | -4.383 | -710 | -550 | -388 | 66 | 4243 | 7608 |  | CORR | GENE | 04:56 | 05:22 | 05:48 | 140 | 644 | 10 | EXT |  | 0.9 | (c)
81530.274 | 0.464 | 0.395 | -11.071 | -11.14 | 1612 | 1632 | 1622 | 1612 | 395 | 7610 |  | CORR | AXGR | 08:35 | 08:38 | 08:37 | 155 | 21 | 11 | EXT |  | 0.9 | (c)
81548.373 | 7.028 | 6.992 | -4.442 | -4.478 | -726 | -621 | -620 | 515 | 4432 | 7611 |  | CORR | CIGR | 06:60 | 07:17 | 07:17 | 46 | 211 | 11 | EXT | Аномалия находится на отводе. | 0.89 | (c)
81564.829 | 1.094 | 1.027 | -9.841 | -9.908 | -1868 | -1522 | -1196 | 523 | 1027 | 7613 |  | CORR | GENE | 04:54 | 05:50 | 06:42 | 84 | 1345 | 10 | EXT |  | 0.89 | (c)
81619.751 | 10.796 | 10.762 | -0.099 | -0.133 | 1848 | 1921 | 1900 | 1848 | 93 | 7617 |  | CORR | CIGR | 05:20 | 05:32 | 05:29 | 40 | 104 | 10 | EXT |  | 0.89 | (c)
81691.248 | 4.028 | 4.009 | -7.147 | -7.166 | -1345 | -813 | -1034 | 723 | 4009 | 7624 |  | CORR | GENE | 05:29 | 06:55 | 06:19 | 84 | 622 | 13 | EXT |  | 0.89 | (c)
81694.664 | 7.444 | 7.429 | -3.731 | -3.746 | -927 | -841 | -847 | 767 | 3714 | 7624 |  | CORR | CIGR | 06:36 | 06:50 | 06:49 | 32 | 160 | 10 | EXT |  | 0.89 | (c)
81780.323 | 4.318 | 4.291 | -6.687 | -6.714 | -1439 | -1388 | -1384 | 791 | 4291 | 7632 |  | CORR | CIGR | 05:16 | 05:24 | 05:25 | 36 | 111 | 15 | EXT |  | 0.89 | (c)
81850.822 | 8.032 | 7.938 | -3.388 | -3.482 | 2023 | 2027 | 2054 | 146 | 3084 | 7638 |  | CORR | GENE | 07:56 | 07:57 | 08:01 | 398 | 62 | 10 | EXT |  | 0.93 | (c)
81851.673 | 8.883 | 8.809 | -2.537 | -2.611 | 462 | 525 | 517 | 462 | 2088 | 7638 |  | CORR | GENE | 03:44 | 03:54 | 03:53 | 523 | 111 | 12 | EXT |  | 0.95 | (c)
81851.855 | 9.065 | 8.753 | -2.355 | -2.667 | 1998 | 2021 | 2029 | 171 | 1972 | 7638 |  | CORR | GENE | 07:52 | 07:56 | 07:57 | 695 | 62 | 10 | EXT |  | 0.95 | (c)
81855.867 | 1.657 | 1.515 | -9.763 | -9.905 | 2154 | 2189 | 2193 | 0 | 1515 | 7639 |  | CORR | GENE | 07:38 | 07:44 | 07:44 | 398 | 77 | 14 | EXT |  | 0.95 | (c)
81856.276 | 2.066 | 1.998 | -9.354 | -9.422 | 1892 | 2023 | 2039 | 44 | 1998 | 7639 |  | CORR | GENE | 06:56 | 07:17 | 07:20 | 96 | 295 | 13 | EXT |  | 0.89 | (c)
81870.539 | 4.909 | 4.893 | -6.106 | -6.122 | 2067 | 2139 | 2117 | 64 | 4893 | 7640 |  | CORR | CIGR | 07:52 | 08:04 | 07:60 | 35 | 100 | 10 | EXT |  | 0.89 | (c)
81883.694 | 7.049 | 6.969 | -4.131 | -4.211 | -2012 | -1670 | -1614 | 218 | 4052 | 7641 |  | CORR | GENE | 06:21 | 07:16 | 07:25 | 159 | 796 | 10 | EXT |  | 0.9 | (c)
81887.381 | 10.736 | 10.664 | -0.444 | -0.516 | -1812 | -1565 | -1557 | 419 | 323 | 7641 |  | CORR | GENE | 06:53 | 07:33 | 07:34 | 193 | 510 | 10 | EXT |  | 0.9 | (c)
81887.693 | 11.048 | 10.98 | -0.132 | -0.2 | -2016 | -1867 | -1748 | 214 | 112 | 7641 |  | CORR | GENE | 06:20 | 06:44 | 07:04 | 88 | 536 | 11 | EXT |  | 0.89 | (c)
81890.868 | 3.043 | 2.869 | -8.152 | -8.326 | 1325 | 1605 | 1668 | 219 | 2869 | 7642 |  | CORR | GENE | 06:16 | 07:02 | 07:12 | 404 | 687 | 24 | EXT |  | 1.01 | (b)
81891.341 | 3.516 | 3.486 | -7.679 | -7.709 | 1455 | 1573 | 1576 | 533 | 3486 | 7642 |  | CORR | CIGR | 06:37 | 06:56 | 06:57 | 47 | 242 | 12 | EXT |  | 0.89 | (c)
81892.628 | 4.803 | 4.781 | -6.392 | -6.414 | 424 | 547 | 545 | 424 | 4781 | 7642 |  | CORR | CIGR | 03:51 | 04:11 | 04:11 | 44 | 242 | 13 | EXT |  | 0.89 | (c)
81894.81 | 6.985 | 6.813 | -4.21 | -4.382 | 1930 | 2091 | 2011 | 139 | 3150 | 7642 |  | CORR | GENE | 07:54 | 08:20 | 08:07 | 1232 | 161 | 14 | EXT |  | 1 | (c)
81895.142 | 7.317 | 7.253 | -3.878 | -3.942 | 1521 | 1641 | 1645 | 461 | 3830 | 7642 |  | CORR | GENE | 06:48 | 07:07 | 07:08 | 112 | 248 | 11 | EXT |  | 0.89 | (c)
81896.953 | 9.128 | 8.553 | -2.067 | -2.642 | 1518 | 1638 | 1838 | 73 | 2049 | 7642 |  | CORR | GENE | 06:48 | 07:07 | 07:39 | 593 | 640 | 11 | EXT |  | 0.95 | (c)
81898.675 | 10.85 | 10.807 | -0.345 | -0.388 | 537 | 638 | 689 | 537 | 303 | 7642 |  | CORR | GENE | 04:09 | 04:25 | 04:34 | 85 | 306 | 13 | EXT |  | 0.89 | (c)
81903.593 | 4.573 | 4.564 | -6.402 | -6.411 | -587 | -543 | -519 | 451 | 4564 | 7643 |  | CORR | GENE | 07:42 | 07:49 | 07:53 | 55 | 136 | 10 | EXT |  | 0.89 | (c)
81906.93 | 7.91 | 7.852 | -3.065 | -3.123 | -789 | -673 | -627 | 464 | 3014 | 7643 |  | CORR | GENE | 07:09 | 07:28 | 07:36 | 109 | 325 | 10 | EXT |  | 0.89 | (c)
81918.076 | 8.081 | 8.033 | -2.914 | -2.962 | 1925 | -2011 | -2057 | 0 | 2820 | 7644 |  | CORR | GENE | 04:54 | 06:19 | 06:11 | 142 | 958 | 10 | EXT |  | 0.9 | (c)
81933.27 | 0.845 | 0.832 | -10.55 | -10.563 | -1993 | -1642 | -1778 | 237 | 832 | 7646 |  | CORR | GENE | 04:19 | 05:15 | 04:53 | 88 | 430 | 12 | EXT |  | 0.89 | (c)
81934.207 | 1.782 | 1.762 | -9.613 | -9.633 | -2121 | -2059 | -2053 | 110 | 1762 | 7646 |  | CORR | CIGR | 03:58 | 04:08 | 04:09 | 40 | 136 | 14 | EXT |  | 0.89 | (c)
81934.776 | 2.351 | 2.272 | -9.044 | -9.123 | -2099 | -2084 | -2080 | 132 | 2272 | 7646 |  | CORR | AXGR | 04:02 | 04:04 | 04:05 | 116 | 37 | 13 | EXT |  | 0.9 | (c)
81938.204 | 5.779 | 5.69 | -5.616 | -5.705 | -2035 | -2001 | -2016 | 196 | 5392 | 7646 |  | CORR | AXGR | 04:12 | 04:17 | 04:15 | 313 | 38 | 14 | EXT |  | 0.94 | (c)
81941.015 | 8.59 | 8.187 | -2.805 | -3.208 | -2194 | -2175 | -2184 | 37 | 2694 | 7646 |  | CORR | AXGR | 03:46 | 03:49 | 03:48 | 514 | 20 | 12 | EXT |  | 0.95 | (c)
81955.271 | 0.056 | 0.041 | -11.494 | -11.509 | 2052 | -1797 | -1686 | 963 | 41 | 7648 |  | CORR | GENE | 02:59 | 04:38 | 04:55 | 91 | 1446 | 11 | EXT |  | 0.89 | (c)
81955.808 | 0.593 | 0.576 | -10.957 | -10.974 | -1940 | -1704 | -1749 | 1558 | 576 | 7648 |  | CORR | GENE | 04:14 | 04:53 | 04:45 | 62 | 382 | 10 | EXT |  | 0.89 | (c)
81978.037 | 11.272 | 11.197 | -0.033 | -0.108 | -1496 | -962 | -935 | 374 | 15 | 7649 |  | CORR | GENE | 06:35 | 08:02 | 08:06 | 93 | 1122 | 11 | EXT |  | 0.89 | (c)
81981.535 | 3.465 | 2.971 | -7.635 | -8.129 | 1733 | 1881 | 1920 | 1733 | 2971 | 7650 |  | GOUG | GENE | 09:50 | 10:14 | 10:20 | 1132 | 373 | 9 | EXT | Задир. |  | (c)
82011.891 | 0.896 | 0.843 | -1.229 | -1.282 | -1757 | -1633 | -1506 | 473 | 843 | 7653 |  | CORR | GENE | 07:49 | 08:09 | 08:29 | 83 | 503 | 11 | EXT |  | 0.89 | (c)
82012.644 | 1.649 | 1.633 | -0.476 | -0.492 | -1093 | -1017 | -1019 | 944 | 456 | 7653 |  | CORR | CIGR | 09:36 | 09:48 | 09:48 | 36 | 149 | 11 | EXT |  | 0.89 | (c)
82015.164 | 2.044 | 2.026 | -6.956 | -6.974 | -2161 | -2077 | -2061 | 69 | 2026 | 7654 |  | CORR | GENE | 06:45 | 06:59 | 07:01 | 51 | 201 | 11 | EXT |  | 0.89 | (c)
82029.827 | 7.707 | 7.259 | -3.363 | -3.811 | -1163 | -1138 | -1116 | 1068 | 3044 | 7655 |  | CORR | GENE | 07:40 | 07:44 | 07:47 | 767 | 94 | 11 | EXT |  | 0.96 | (c)
82067.747 | 0.507 | 0.484 | -10.568 | -10.591 | -1126 | -796 | -916 | 705 | 484 | 7659 |  | CORR | GENE | 07:03 | 07:56 | 07:37 | 94 | 422 | 11 | EXT |  | 0.89 | (c)
82080.359 | 2.044 | 2.026 | -9.156 | -9.174 | -2007 | -1937 | -1919 | 224 | 2026 | 7660 |  | CORR | CIGR | 05:41 | 05:52 | 05:55 | 33 | 175 | 10 | EXT |  | 0.89 | (c)
82083.152 | 4.837 | 4.802 | -6.363 | -6.398 | -2087 | -1908 | -1874 | 143 | 4802 | 7660 |  | CORR | GENE | 05:28 | 05:57 | 06:02 | 70 | 427 | 10 | EXT |  | 0.89 | (c)
82097.806 | 8.291 | 8.276 | -3.009 | -3.024 | -1215 | -1155 | -1122 | 1015 | 2964 | 7661 |  | CORR | GENE | 06:34 | 06:44 | 06:49 | 60 | 186 | 10 | EXT |  | 0.89 | (c)
82106.776 | 5.961 | 5.922 | -4.044 | -4.083 | 495 | 829 | 787 | 495 | 3897 | 7662 |  | CORR | GENE | 02:60 | 03:54 | 03:47 | 186 | 584 | 10 | EXT |  | 0.9 | (c)
82109.037 | 8.222 | 7.361 | -1.783 | -2.644 | 2224 | 2227 | -2216 | 0 | 1588 | 7662 |  | CORR | AXGR | 07:39 | 07:39 | 07:42 | 1056 | 42 | 10 | EXT |  | 0.96 | (c)
82109.393 | 8.578 | 8.446 | -1.427 | -1.559 | 2143 | 2167 | 2165 | 44 | 1190 | 7662 |  | CORR | AXGR | 07:26 | 07:29 | 07:29 | 369 | 43 | 11 | EXT |  | 0.93 | (c)
82111.003 | 0.183 | 0.159 | -11.037 | -11.061 | -1325 | -1240 | -1244 | 905 | 159 | 7663 |  | CORR | CIGR | 07:02 | 07:15 | 07:15 | 45 | 163 | 12 | EXT |  | 0.89 | (c)
82111.637 | 0.817 | 0.779 | -10.403 | -10.441 | -1409 | -1287 | -1298 | 821 | 779 | 7663 |  | CORR | GENE | 06:48 | 07:08 | 07:06 | 50 | 223 | 10 | EXT |  | 0.89 | (c)
82111.666 | 0.846 | 0.281 | -10.374 | -10.939 | -1137 | -1066 | -1061 | 984 | 281 | 7663 |  | CORR | GENE | 07:32 | 07:43 | 07:44 | 1215 | 153 | 11 | EXT |  | 0.97 | (c)
82111.72 | 0.9 | 0.85 | -10.32 | -10.37 | -1351 | -1328 | -1326 | 879 | 850 | 7663 |  | CORR | GENE | 06:57 | 07:01 | 07:01 | 121 | 50 | 11 | EXT |  | 0.9 | (c)
82112.448 | 1.628 | 1.286 | -9.592 | -9.934 | -1347 | -1347 | -1310 | 883 | 1286 | 7663 |  | CORR | GENE | 06:58 | 06:58 | 07:04 | 757 | 74 | 11 | EXT |  | 0.96 | (c)
82113.371 | 2.551 | 2.457 | -8.669 | -8.763 | -1298 | -1167 | -1100 | 901 | 2457 | 7663 |  | CORR | GENE | 07:06 | 07:27 | 07:38 | 126 | 397 | 10 | EXT |  | 0.9 | (c)
82113.954 | 3.134 | 2.687 | -8.086 | -8.533 | -1158 | -1125 | -1100 | 1041 | 2687 | 7663 |  | CORR | GENE | 07:29 | 07:34 | 07:38 | 778 | 117 | 12 | EXT |  | 0.97 | (c)
82115.031 | 4.211 | 4.194 | -7.009 | -7.026 | -1359 | -1217 | -1236 | 871 | 4194 | 7663 |  | CORR | GENE | 06:56 | 07:19 | 07:16 | 66 | 246 | 10 | EXT |  | 0.89 | (c)
82115.527 | 4.707 | 4.683 | -6.513 | -6.537 | -1094 | -821 | -884 | 673 | 4683 | 7663 |  | CORR | GENE | 07:39 | 08:23 | 08:13 | 91 | 421 | 15 | EXT |  | 0.89 | (c)
82115.77 | 4.95 | 4.899 | -6.27 | -6.321 | -2091 | -1957 | -1949 | 139 | 4899 | 7663 |  | CORR | GENE | 04:58 | 05:20 | 05:21 | 76 | 285 | 13 | EXT |  | 0.89 | (c)
82121.866 | 11.046 | 10.999 | -0.174 | -0.221 | -1889 | -1485 | -1629 | 341 | 156 | 7663 |  | CORR | GENE | 05:31 | 06:36 | 06:13 | 65 | 520 | 13 | EXT |  | 0.89 | (c)
82132.53 | 10.49 | 10.465 | -0.525 | -0.55 | 1322 | 2003 | 1745 | 63 | 397 | 7664 |  | CORR | GENE | 04:31 | 06:21 | 05:40 | 153 | 846 | 14 | EXT |  | 0.9 | (c)
82143.654 | 10.599 | 9.38 | -0.106 | -1.325 | 2176 | 2183 | 2230 | 0 | 53 | 7665 |  | CORR | GENE | 03:36 | 03:37 | 03:45 | 1272 | 109 | 10 | EXT |  | 0.96 | (c)
82143.892 | 0.132 | 0.108 | -10.993 | -11.017 | 1950 | 2127 | 2125 | 0 | 108 | 7666 |  | CORR | GENE | 06:51 | 07:20 | 07:19 | 61 | 350 | 12 | EXT |  | 0.89 | (c)
82165.075 | 10.19 | 10.168 | -1.285 | -1.307 | -1958 | -1837 | -1814 | 272 | 1257 | 7667 |  | CORR | GENE | 04:15 | 04:34 | 04:38 | 50 | 289 | 12 | EXT |  | 0.89 | (c)
82180.851 | 3.501 | 3.377 | -7.874 | -7.998 | 2206 | 2225 | 2220 | 0 | 3377 | 7669 |  | LWAN | AXGR | 06:56 | 06:59 | 06:59 | 259 | 28 |  | INT | Эквивалент потери металла 10%. |  | (c)
82201.444 | 2.429 | 2.063 | -8.516 | -8.882 | 2141 | 2206 | 2176 | 19 | 2063 | 7672 |  | CORR | GENE | 04:36 | 04:47 | 04:42 | 1268 | 71 | 11 | EXT |  | 0.97 | (c)
82214.606 | 4.646 | 4.624 | -6.994 | -7.016 | -1027 | -969 | -989 | 952 | 4624 | 7673 |  | CORR | CIGR | 08:52 | 09:01 | 08:58 | 35 | 75 | 13 | EXT |  | 0.89 | (c)
82218.491 | 8.531 | 8.513 | -3.109 | -3.127 | -801 | -749 | -758 | 715 | 3105 | 7673 |  | CORR | CIGR | 09:28 | 09:37 | 09:35 | 22 | 86 | 11 | EXT |  | 0.89 | (c)
82218.942 | 8.982 | 8.962 | -2.658 | -2.678 | -794 | -732 | -755 | 716 | 2658 | 7673 |  | CORR | CIGR | 09:30 | 09:39 | 09:36 | 20 | 78 | 10 | EXT |  | 0.89 | (c)
82219.095 | 9.135 | 9.122 | -2.505 | -2.518 | -816 | -753 | -766 | 717 | 2492 | 7673 |  | CORR | CIGR | 09:26 | 09:36 | 09:34 | 26 | 99 | 12 | EXT |  | 0.89 | (c)
82228.593 | 6.993 | 6.973 | -4.042 | -4.062 | -1174 | -1127 | -1125 | 1056 | 4017 | 7674 |  | CORR | CIGR | 07:58 | 08:06 | 08:06 | 45 | 99 | 10 | EXT |  | 0.74 | (c)
82231.157 | 9.557 | 9.531 | -1.478 | -1.504 | -1670 | -1595 | -1602 | 560 | 1459 | 7674 |  | CORR | CIGR | 06:38 | 06:50 | 06:49 | 45 | 136 | 10 | EXT |  | 0.74 | (c)
82232.744 | 0.109 | 0.077 | -11.276 | -11.308 | -1022 | -824 | -851 | 680 | 77 | 7675 |  | CORR | GENE | 06:55 | 07:27 | 07:23 | 71 | 342 | 11 | EXT |  | 0.74 | (c)
82234.699 | 2.064 | 2.051 | -9.321 | -9.334 | -997 | -800 | -856 | 715 | 2051 | 7675 |  | CORR | CIGR | 06:59 | 07:31 | 07:22 | 56 | 282 | 12 | EXT |  | 0.74 | (c)
82243.724 | 11.089 | 10.812 | -0.296 | -0.573 | -777 | -716 | -716 | 654 | 72 | 7675 |  | CORR | GENE | 07:35 | 07:45 | 07:45 | 501 | 123 | 14 | EXT |  | 0.8 | (c)
82255.023 | 11.003 | 10.985 | -0.477 | -0.495 | 1987 | 2070 | 2058 | 101 | 460 | 7676 |  | CORR | CIGR | 07:23 | 07:36 | 07:34 | 35 | 142 | 9 | EXT |  | 0.89 | (c)
82255.594 | 0.094 | 0.02 | -11.266 | -11.34 | -1537 | -1431 | -1458 | 693 | 20 | 7677 |  | ARTD | GENE | 10:48 | 11:05 | 11:01 | 88 | 159 |  | EXT | Эквивалент потери металла 12%. Аномалия находится на отводе. |  | (c)
82257.17 | 1.67 | 1.237 | -9.69 | -10.123 | 1635 | 1702 | 1678 | 509 | 1237 | 7677 |  | CORR | GENE | 07:20 | 07:31 | 07:27 | 924 | 87 | 13 | EXT | Аномалия находится на отводе. | 0.98 | (c)
82257.868 | 2.368 | 2.336 | -8.992 | -9.024 | 1547 | 1670 | 1646 | 485 | 2336 | 7677 |  | CORR | GENE | 07:06 | 07:26 | 07:22 | 54 | 199 | 10 | EXT | Аномалия находится на отводе. | 0.89 | (c)
82261.373 | 5.873 | 5.838 | -5.487 | -5.522 | 1302 | 1412 | 1402 | 729 | 5472 | 7677 |  | CORR | GENE | 06:26 | 06:44 | 06:43 | 50 | 199 | 10 | EXT | Аномалия находится на отводе. | 0.89 | (c)
82275.991 | 9.131 | 9.085 | -2.154 | -2.2 | -1158 | -1025 | -1053 | 948 | 2139 | 7678 |  | CORR | GENE | 06:43 | 07:05 | 07:00 | 61 | 211 | 10 | EXT |  | 0.89 | (c)
82288.638 | 10.493 | 10.135 | -0.932 | -1.29 | 1463 | 1582 | 1538 | 618 | 409 | 7679 |  | CORR | GENE | 06:41 | 07:00 | 06:53 | 881 | 149 | 12 | EXT |  | 0.97 | (c)
82289.308 | 11.163 | 11.055 | -0.262 | -0.37 | 1516 | 1532 | 1540 | 666 | 176 | 7679 |  | CORR | GENE | 06:50 | 06:52 | 06:54 | 194 | 49 | 10 | EXT |  | 0.9 | (c)
82289.391 | 11.246 | 11.225 | -0.179 | -0.2 | 388 | 464 | 480 | 388 | 172 | 7679 |  | CORR | CIGR | 03:48 | 03:60 | 04:02 | 28 | 185 | 10 | EXT |  | 0.89 | (c)
82289.539 | 11.394 | 11.372 | -0.031 | -0.053 | 1494 | 1559 | 1627 | 470 | 23 | 7679 |  | CORR | CIGR | 06:46 | 06:57 | 07:08 | 30 | 267 | 11 | EXT |  | 0.89 | (c)
82289.626 | 0.056 | 0.035 | -11.424 | -11.445 | -970 | -866 | -872 | 775 | 35 | 7680 |  | CORR | CIGR | 06:38 | 06:55 | 06:54 | 43 | 196 | 11 | EXT |  | 0.89 | (c)
82348.21 | 2.22 | 2.12 | -9.025 | -9.125 | 1815 | 1840 | 1829 | 387 | 2120 | 7686 |  | CORR | AXGR | 07:19 | 07:23 | 07:21 | 148 | 28 | 11 | EXT |  | 0.9 | (c)
82348.427 | 2.437 | 2.426 | -8.808 | -8.819 | 1832 | 1890 | 1888 | 286 | 2426 | 7686 |  | CORR | CIGR | 07:22 | 07:31 | 07:31 | 26 | 113 | 9 | EXT |  | 0.89 | (c)
82349.955 | 3.965 | 3.926 | -7.28 | -7.319 | 1666 | 1845 | 1849 | 199 | 3926 | 7686 |  | CORR | GENE | 06:55 | 07:24 | 07:24 | 51 | 366 | 11 | EXT |  | 0.89 | (c)
82350.511 | 4.521 | 4.466 | -6.724 | -6.779 | 1632 | 1894 | 1849 | 164 | 4466 | 7686 |  | CORR | GENE | 06:49 | 07:32 | 07:24 | 69 | 434 | 10 | EXT |  | 0.89 | (c)
82361.3 | 4.065 | 3.823 | -7.23 | -7.472 | -1730 | -1721 | -1664 | 500 | 3823 | 7687 |  | CORR | GENE | 04:21 | 04:23 | 04:32 | 773 | 134 | 12 | EXT |  | 0.97 | (c)
82362.559 | 5.324 | 5.269 | -5.971 | -6.026 | -2138 | -2122 | -2115 | 93 | 5269 | 7687 |  | CORR | AXGR | 03:15 | 03:18 | 03:19 | 724 | 45 | 12 | EXT |  | 0.96 | (c)
82363.624 | 6.389 | 6.048 | -4.906 | -5.247 | -2008 | -1983 | -1991 | 222 | 4787 | 7687 |  | CORR | AXGR | 03:36 | 03:40 | 03:39 | 460 | 35 | 10 | EXT |  | 0.93 | (c)
82364.041 | 6.806 | 6.724 | -4.489 | -4.571 | -605 | -590 | -575 | 544 | 4386 | 7687 |  | CORR | GENE | 07:23 | 07:25 | 07:28 | 185 | 61 | 11 | EXT |  | 0.91 | (c)
82372.181 | 3.651 | 3.623 | -7.934 | -7.962 | -568 | -410 | -437 | 307 | 3623 | 7688 |  | CORR | GENE | 06:13 | 06:39 | 06:34 | 52 | 261 | 10 | EXT |  | 0.89 | (c)
82375.816 | 7.286 | 7.275 | -4.299 | -4.31 | -366 | -279 | -294 | 223 | 4281 | 7688 |  | CORR | CIGR | 06:46 | 06:60 | 06:57 | 29 | 143 | 11 | EXT |  | 0.89 | (c)
82380.287 | 0.172 | 0.066 | -11.138 | -11.244 | 2038 | 2214 | -1909 | 0 | 66 | 7689 |  | CORR | GENE | 04:57 | 05:26 | 06:20 | 121 | 1029 | 12 | EXT |  | 0.9 | (c)
82396.782 | 5.357 | 5.327 | -5.983 | -6.013 | -2110 | -1901 | -1885 | 121 | 5327 | 7690 |  | CORR | GENE | 06:11 | 06:44 | 06:47 | 88 | 449 | 11 | EXT |  | 0.89 | (c)
82397.093 | 5.668 | 5.639 | -5.672 | -5.701 | -1791 | -1748 | -1735 | 440 | 5639 | 7690 |  | CORR | CIGR | 07:02 | 07:09 | 07:11 | 41 | 111 | 10 | EXT |  | 0.89 | (c)
82398.203 | 6.778 | 6.726 | -4.562 | -4.614 | -1925 | -1796 | -1774 | 306 | 4514 | 7690 |  | CORR | GENE | 06:40 | 07:01 | 07:05 | 100 | 302 | 11 | EXT |  | 0.89 | (c)
82399.337 | 7.912 | 7.881 | -3.428 | -3.459 | -1977 | -1772 | -1828 | 254 | 3419 | 7690 |  | CORR | CIGR | 06:32 | 07:05 | 06:56 | 40 | 297 | 10 | EXT |  | 0.89 | (c)
82400.04 | 8.615 | 8.516 | -2.725 | -2.824 | -1754 | -1734 | -1741 | 477 | 2583 | 7690 |  | CORR | AXGR | 07:08 | 07:11 | 07:10 | 241 | 25 | 10 | EXT |  | 0.91 | (c)
82402.71 | 11.285 | 10.72 | -0.055 | -0.62 | -1960 | -1840 | -1839 | 270 | 20 | 7690 |  | CORR | GENE | 06:35 | 06:54 | 06:54 | 600 | 242 | 10 | EXT |  | 0.94 | (c)
82404.913 | 0.663 | 0.419 | -8.822 | -9.066 | 1867 | 2047 | 2044 | 10 | 419 | 7692 |  | CORR | GENE | 04:03 | 04:32 | 04:32 | 261 | 354 | 10 | EXT |  | 0.91 | (c)
82412.328 | 8.078 | 8.038 | -1.407 | -1.447 | -1779 | -1578 | -1639 | 452 | 1369 | 7692 |  | CORR | GENE | 06:15 | 06:47 | 06:37 | 78 | 279 | 10 | EXT |  | 0.89 | (c)
82412.688 | 8.438 | 8.377 | -1.047 | -1.108 | -1503 | -1431 | -1316 | 728 | 1034 | 7692 |  | CORR | GENE | 06:59 | 07:11 | 07:29 | 74 | 374 | 13 | EXT |  | 0.89 | (c)
82412.867 | 8.617 | 8.588 | -0.868 | -0.897 | -1493 | -1319 | -1356 | 737 | 806 | 7692 |  | CORR | GENE | 07:01 | 07:29 | 07:23 | 91 | 274 | 12 | EXT |  | 0.89 | (c)
82413.703 | 9.453 | 9.317 | -0.032 | -0.168 | -2118 | -1958 | -1751 | 113 | 16 | 7692 |  | CORR | GENE | 05:20 | 05:46 | 06:19 | 152 | 734 | 11 | EXT |  | 0.9 | (c)
82413.828 | 0.093 | 0.044 | -11.097 | -11.146 | 1723 | 1752 | 1755 | 1723 | 44 | 7693 |  | CORR | GENE | 06:49 | 06:54 | 06:54 | 170 | 64 | 10 | EXT |  | 0.9 | (c)
82460.825 | 1.545 | 1.521 | -9.61 | -9.634 | -1708 | -1654 | -1671 | 522 | 1521 | 7697 |  | CORR | CIGR | 07:48 | 07:57 | 07:54 | 30 | 74 | 10 | EXT |  | 0.89 | (c)
82461.615 | 2.335 | 2.32 | -8.82 | -8.835 | -2176 | -2102 | -2113 | 55 | 2320 | 7697 |  | CORR | GENE | 06:33 | 06:44 | 06:43 | 129 | 127 | 10 | EXT |  | 0.9 | (c)
82463.269 | 3.989 | 3.871 | -7.166 | -7.284 | 2115 | 2211 | -2147 | 0 | 3871 | 7697 |  | CORR | GENE | 06:05 | 06:21 | 06:37 | 204 | 399 | 10 | EXT |  | 0.91 | (c)
82463.31 | 4.03 | 3.951 | -7.125 | -7.204 | 1544 | 1677 | 1800 | 175 | 3951 | 7697 |  | CORR | GENE | 04:33 | 04:54 | 05:14 | 140 | 512 | 12 | EXT |  | 0.9 | (c)
82463.65 | 4.37 | 4.221 | -6.785 | -6.934 | 1509 | 1800 | 1871 | 0 | 4221 | 7697 |  | CORR | GENE | 04:27 | 05:14 | 05:26 | 171 | 724 | 14 | EXT |  | 0.91 | (c)
82470.662 | 0.227 | 0.179 | -10.968 | -11.016 | 1155 | 1366 | 1324 | 737 | 179 | 7698 |  | CORR | GENE | 04:09 | 04:43 | 04:36 | 79 | 339 | 10 | EXT |  | 0.89 | (c)
82473.354 | 2.919 | 2.906 | -8.276 | -8.289 | 1384 | 1433 | 1447 | 720 | 2906 | 7698 |  | CORR | CIGR | 04:46 | 04:54 | 04:56 | 29 | 126 | 10 | EXT |  | 0.89 | (c)
82476.005 | 5.57 | 5.421 | -5.625 | -5.774 | -2120 | -2083 | -2095 | 110 | 5421 | 7698 |  | CORR | GENE | 07:20 | 07:26 | 07:24 | 342 | 50 | 10 | EXT |  | 0.92 | (c)
82478.854 | 8.419 | 8.412 | -2.776 | -2.783 | 1321 | 1500 | 1512 | 528 | 2586 | 7698 |  | CORR | GENE | 04:35 | 05:04 | 05:06 | 197 | 382 | 10 | EXT |  | 0.9 | (c)
82478.876 | 8.441 | 8.387 | -2.754 | -2.808 | 2168 | -2111 | -2163 | 0 | 2744 | 7698 |  | CORR | GENE | 06:52 | 07:22 | 07:13 | 64 | 260 | 10 | EXT |  | 0.89 | (c)
82480.927 | 10.492 | 10.256 | -0.703 | -0.939 | 1349 | 1361 | 1374 | 832 | 588 | 7698 |  | CORR | GENE | 04:40 | 04:42 | 04:44 | 351 | 50 | 10 | EXT |  | 0.92 | (c)
82481.36 | 10.925 | 10.914 | -0.27 | -0.281 | 1367 | 1402 | 1414 | 769 | 259 | 7698 |  | CORR | CIGR | 04:43 | 04:49 | 04:50 | 22 | 95 | 11 | EXT |  | 0.89 | (c)
82483.218 | 1.588 | 1.577 | -9.797 | -9.808 | -2211 | -2138 | -2151 | 20 | 1577 | 7699 |  | CORR | CIGR | 05:04 | 05:16 | 05:13 | 27 | 119 | 10 | EXT |  | 0.89 | (c)
82483.417 | 1.787 | 1.756 | -9.598 | -9.629 | -2207 | -2136 | -2102 | 24 | 1756 | 7699 |  | CORR | CIGR | 05:04 | 05:16 | 05:21 | 42 | 210 | 9 | EXT |  | 0.89 | (c)
82485.892 | 4.262 | 4.148 | -7.123 | -7.237 | 2219 | 2229 | -2226 | 0 | 4148 | 7699 |  | CORR | AXGR | 04:59 | 05:00 | 05:01 | 223 | 32 | 10 | EXT |  | 0.91 | (c)
82490.119 | 8.489 | 8.393 | -2.896 | -2.992 | -1735 | -1231 | -1360 | 496 | 2767 | 7699 |  | CORR | GENE | 06:21 | 07:42 | 07:21 | 225 | 749 | 10 | EXT |  | 0.91 | (c)
82493.507 | 0.492 | 0.284 | -10.813 | -11.021 | -1974 | -1971 | -1963 | 257 | 284 | 7700 |  | CORR | AXGR | 07:47 | 07:47 | 07:49 | 208 | 21 | 10 | EXT |  | 0.91 | (c)
82494.142 | 1.127 | 1.109 | -10.178 | -10.196 | -2081 | -2013 | -2003 | 149 | 1109 | 7700 |  | CORR | CIGR | 07:30 | 07:41 | 07:42 | 31 | 156 | 10 | EXT |  | 0.89 | (c)
82502.762 | 9.747 | 7.541 | -1.558 | -3.764 | 2217 | -2196 | -2187 | 0 | 1090 | 7700 |  | CORR | GENE | 07:03 | 07:11 | 07:13 | 2674 | 115 | 12 | EXT |  | 0.99 | (c)
82503.37 | 10.355 | 9.471 | -0.95 | -1.834 | -2128 | -2121 | -2020 | 103 | 116 | 7700 |  | CORR | GENE | 07:22 | 07:23 | 07:40 | 1718 | 217 | 11 | EXT |  | 0.98 | (c)
82507.373 | 3.053 | 3.009 | -8.272 | -8.316 | 1883 | 2183 | 2210 | 0 | 3009 | 7701 |  | CORR | GENE | 05:27 | 06:15 | 06:19 | 76 | 654 | 10 | EXT |  | 0.89 | (c)
82513.584 | 9.264 | 9.161 | -2.061 | -2.164 | -1880 | -1829 | -1847 | 351 | 1727 | 7701 |  | CORR | GENE | 07:19 | 07:27 | 07:25 | 437 | 66 | 10 | EXT |  | 0.93 | (c)
82515.554 | 11.234 | 9.386 | -0.091 | -1.939 | -1806 | -1722 | -1645 | 425 | 76 | 7701 |  | CORR | GENE | 07:31 | 07:45 | 07:57 | 1863 | 321 | 14 | EXT |  | 1.01 | (b)
82522.178 | 6.533 | 6.479 | -4.892 | -4.946 | -1904 | -1885 | -1888 | 327 | 4583 | 7702 |  | CORR | AXGR | 06:52 | 06:54 | 06:54 | 363 | 32 | 10 | EXT |  | 0.93 | (c)
82561.681 | 0.106 | 0.047 | -11.174 | -11.233 | -1253 | -745 | -941 | 629 | 47 | 7706 |  | CORR | GENE | 05:09 | 06:31 | 05:60 | 172 | 624 | 14 | EXT |  | 0.91 | (c)
82562.475 | 0.9 | 0.878 | -10.38 | -10.402 | -1084 | -816 | -880 | 676 | 878 | 7706 |  | CORR | GENE | 05:37 | 06:20 | 06:10 | 86 | 408 | 10 | EXT |  | 0.89 | (c)
82563.706 | 2.131 | 2.122 | -9.149 | -9.158 | -892 | -823 | -833 | 774 | 2122 | 7706 |  | CORR | CIGR | 06:08 | 06:19 | 06:17 | 22 | 118 | 11 | EXT |  | 0.89 | (c)
82564.734 | 3.159 | 3.135 | -8.121 | -8.145 | -1176 | -1080 | -953 | 730 | 3135 | 7706 |  | CORR | GENE | 05:22 | 05:37 | 05:58 | 79 | 447 | 10 | EXT |  | 0.89 | (c)
82565.943 | 4.368 | 4.29 | -6.912 | -6.99 | -1466 | -1110 | -1075 | 685 | 4290 | 7706 |  | CORR | GENE | 04:35 | 05:32 | 05:38 | 262 | 781 | 12 | EXT |  | 0.92 | (c)
82572.935 | 0.08 | 0.061 | -11.035 | -11.054 | 870 | 1134 | 1077 | 870 | 61 | 7707 |  | CORR | GENE | 04:36 | 05:19 | 05:10 | 57 | 413 | 15 | EXT |  | 0.89 | (c)
82583.89 | 11.035 | 11.019 | -0.08 | -0.096 | 1720 | 1799 | 1820 | 1720 | 65 | 7707 |  | CORR | CIGR | 06:53 | 07:06 | 07:10 | 31 | 201 | 15 | EXT |  | 0.89 | (c)
82595.025 | 11.055 | 10.999 | -0.02 | -0.076 | 543 | 1131 | 1408 | 543 | 9 | 7708 |  | CORR | GENE | 03:44 | 05:19 | 06:04 | 67 | 1730 | 15 | EXT |  | 0.89 | (c)
82595.795 | 0.75 | 0.726 | -10.535 | -10.559 | 256 | 411 | 389 | 256 | 726 | 7709 |  | CORR | CIGR | 06:23 | 06:48 | 06:44 | 40 | 266 | 10 | EXT |  | 0.89 | (c)
82598.17 | 3.125 | 3.121 | -8.16 | -8.164 | 168 | 402 | 328 | 168 | 3121 | 7709 |  | CORR | GENE | 06:09 | 06:46 | 06:35 | 50 | 321 | 10 | EXT |  | 0.89 | (c)
82600.693 | 5.648 | 5.624 | -5.637 | -5.661 | 61 | 111 | 107 | 61 | 5620 | 7709 |  | CORR | CIGR | 05:51 | 05:60 | 05:59 | 41 | 93 | 9 | EXT |  | 0.89 | (c)
82608.965 | 2.635 | 2.607 | -8.425 | -8.453 | 517 | 602 | 615 | 517 | 2607 | 7710 |  | CORR | GENE | 05:44 | 05:58 | 05:60 | 50 | 196 | 10 | EXT |  | 0.89 | (c)
82617.328 | 10.998 | 10.892 | -0.062 | -0.168 | 80 | 528 | 437 | 80 | 11 | 7710 |  | CORR | GENE | 04:33 | 05:46 | 05:31 | 157 | 714 | 13 | EXT |  | 0.9 | (c)
82619.068 | 1.678 | 1.603 | -9.807 | -9.882 | -566 | -348 | -274 | 0 | 1603 | 7711 |  | CORR | GENE | 05:29 | 06:04 | 06:16 | 112 | 584 | 11 | EXT |  | 0.89 | (c)
82619.692 | 2.302 | 2.29 | -9.183 | -9.195 | -431 | -78 | -206 | 0 | 2290 | 7711 |  | CORR | GENE | 05:51 | 06:48 | 06:27 | 125 | 449 | 11 | EXT |  | 0.9 | (c)
82620.298 | 2.908 | 2.881 | -8.577 | -8.604 | -228 | -136 | -96 | 0 | 2881 | 7711 |  | CORR | GENE | 06:24 | 06:38 | 06:45 | 128 | 264 | 10 | EXT |  | 0.9 | (c)
82620.749 | 3.359 | 3.319 | -8.126 | -8.166 | -209 | -73 | -79 | 0 | 3319 | 7711 |  | CORR | GENE | 06:27 | 06:49 | 06:48 | 63 | 260 | 11 | EXT |  | 0.89 | (c)
82620.84 | 3.45 | 3.421 | -8.035 | -8.064 | -757 | -501 | -553 | 349 | 3421 | 7711 |  | CORR | GENE | 04:58 | 05:40 | 05:31 | 81 | 409 | 12 | EXT |  | 0.89 | (c)
82620.947 | 3.557 | 3.543 | -7.928 | -7.942 | -131 | -32 | -46 | 0 | 3543 | 7711 |  | CORR | GENE | 06:39 | 06:55 | 06:53 | 92 | 171 | 11 | EXT |  | 0.89 | (c)
82625.9 | 8.51 | 8.361 | -2.975 | -3.124 | 117 | 192 | 215 | 117 | 2951 | 7711 |  | CORR | GENE | 07:19 | 07:31 | 07:35 | 173 | 197 | 12 | EXT |  | 0.91 | (c)
82626.764 | 9.374 | 9.36 | -2.111 | -2.125 | 48 | 189 | 154 | 48 | 2068 | 7711 |  | CORR | GENE | 07:08 | 07:31 | 07:25 | 57 | 212 | 12 | EXT |  | 0.89 | (c)
82627.98 | 10.59 | 10.501 | -0.895 | -0.984 | 40 | 41 | 65 | 40 | 657 | 7711 |  | CORR | GENE | 07:07 | 07:07 | 07:11 | 327 | 49 | 10 | EXT |  | 0.92 | (c)
82628.809 | 11.419 | 11.357 | -0.066 | -0.128 | -236 | -49 | -109 | 0 | 49 | 7711 |  | CORR | GENE | 06:22 | 06:53 | 06:43 | 79 | 254 | 10 | EXT |  | 0.89 | (c)
82629.284 | 0.409 | 0.396 | -11.231 | -11.244 | 226 | 304 | 357 | 226 | 396 | 7712 |  | CORR | GENE | 06:34 | 06:46 | 06:55 | 56 | 262 | 11 | EXT |  | 0.89 | (c)
82631.206 | 2.331 | 2.317 | -9.309 | -9.323 | -298 | -174 | -201 | 104 | 2317 | 7712 |  | CORR | GENE | 05:09 | 05:29 | 05:25 | 113 | 194 | 13 | EXT |  | 0.9 | (c)
82631.896 | 3.021 | 2.988 | -8.619 | -8.652 | 1386 | 1415 | 1415 | 1386 | 2988 | 7712 |  | DENT | GENE | 09:41 | 09:46 | 09:46 | 65 | 58 | 1.1 | N/A | Глубина вмятины: 15 мм (1,1%). Линейка: 7 см в (299 см; 09:46 ч:мин) |  | (c)
82640.955 | 0.44 | 0.428 | -10.785 | -10.797 | -1150 | -1097 | -1020 | 890 | 428 | 7713 |  | CORR | GENE | 11:28 | 11:37 | 11:49 | 50 | 260 | 11 | EXT |  | 0.89 | (c)
82650.176 | 9.661 | 9.633 | -1.564 | -1.592 | 1157 | 1276 | 1302 | 784 | 1534 | 7713 |  | CORR | GENE | 05:40 | 05:60 | 06:04 | 58 | 289 | 11 | EXT |  | 0.89 | (c)
82651.854 | 0.114 | 0.103 | -10.811 | -10.822 | 1816 | 1938 | 1925 | 1816 | 103 | 7714 |  | CORR | CIGR | 06:34 | 06:54 | 06:52 | 31 | 218 | 10 | EXT |  | 0.89 | (c)
82653.504 | 1.764 | 1.74 | -9.161 | -9.185 | 1962 | 2082 | 2090 | 1962 | 1740 | 7714 |  | CORR | GENE | 06:58 | 07:17 | 07:19 | 51 | 256 | 10 | EXT |  | 0.89 | (c)
82655.698 | 3.958 | 3.924 | -6.967 | -7.001 | 1867 | 2084 | 2002 | 1867 | 3924 | 7714 |  | CORR | GENE | 06:43 | 07:18 | 07:05 | 69 | 269 | 12 | EXT |  | 0.89 | (c)
82661.801 | 10.061 | 9.958 | -0.864 | -0.967 | 2004 | 2014 | 2028 | 2004 | 791 | 7714 |  | CORR | GENE | 07:05 | 07:07 | 07:09 | 176 | 49 | 14 | EXT |  | 0.91 | (c)
82666.225 | 3.56 | 3.55 | -5.96 | -5.97 | -1192 | -1139 | -1133 | 1074 | 3550 | 7715 |  | CORR | CIGR | 06:00 | 06:09 | 06:10 | 24 | 118 | 10 | EXT | Аномалия находится на отводе. | 0.89 | (c)
82679.849 | 7.664 | 7.656 | -2.776 | -2.784 | 277 | 317 | 322 | 277 | 2764 | 7716 |  | CORR | CIGR | 06:36 | 06:42 | 06:43 | 20 | 91 | 12 | EXT |  | 0.89 | (c)
82682.919 | 0.294 | 0.218 | -11.276 | -11.352 | 1784 | 1836 | 1901 | 1784 | 218 | 7717 |  | CORR | GENE | 05:16 | 05:24 | 05:35 | 110 | 235 | 10 | EXT |  | 0.89 | (c)
82683.696 | 1.071 | 0.958 | -10.499 | -10.612 | 1927 | 2141 | 2228 | 1927 | 958 | 7717 |  | CORR | GENE | 05:39 | 06:14 | 06:28 | 136 | 602 | 10 | EXT |  | 0.9 | (c)
82693.527 | 10.902 | 10.896 | -0.668 | -0.674 | -1862 | -1862 | -1850 | 1837 | 457 | 7717 |  | CORR | AXGR | 07:28 | 07:28 | 07:30 | 217 | 25 | 10 | EXT |  | 0.91 | (c)
82700.795 | 6.6 | 6.57 | -4.64 | -4.67 | -783 | -623 | -646 | 509 | 4576 | 7718 |  | CORR | GENE | 06:27 | 06:53 | 06:49 | 94 | 274 | 15 | EXT |  | 0.85 | (c)
82701.045 | 6.85 | 6.829 | -4.39 | -4.411 | -1257 | -773 | -944 | 631 | 4295 | 7718 |  | CORR | GENE | 05:11 | 06:29 | 06:01 | 116 | 626 | 10 | EXT |  | 0.85 | (c)
82701.931 | 7.736 | 7.711 | -3.504 | -3.529 | -1013 | -841 | -870 | 728 | 3468 | 7718 |  | CORR | GENE | 05:50 | 06:18 | 06:13 | 61 | 285 | 10 | EXT |  | 0.84 | (c)
82702.08 | 7.885 | 7.857 | -3.355 | -3.383 | -885 | -807 | -803 | 721 | 3341 | 7718 |  | CORR | CIGR | 06:11 | 06:23 | 06:24 | 42 | 164 | 10 | EXT |  | 0.84 | (c)
82704.748 | 10.553 | 10.523 | -0.687 | -0.717 | -1252 | -809 | -962 | 673 | 585 | 7718 |  | CORR | GENE | 05:11 | 06:23 | 05:58 | 132 | 579 | 12 | EXT |  | 0.85 | (c)
82705.16 | 10.965 | 10.941 | -0.275 | -0.299 | -852 | -783 | -797 | 743 | 275 | 7718 |  | CORR | CIGR | 06:16 | 06:27 | 06:25 | 24 | 109 | 10 | EXT |  | 0.84 | (c)
82705.224 | 11.029 | 11 | -0.211 | -0.24 | -932 | -830 | -855 | 778 | 209 | 7718 |  | CORR | CIGR | 06:03 | 06:20 | 06:16 | 31 | 154 | 10 | EXT |  | 0.84 | (c)
82705.488 | 0.053 | 0.027 | -11.562 | -11.588 | 1588 | 1822 | 2113 | 1588 | 27 | 7719 |  | CORR | GENE | 04:32 | 05:10 | 05:57 | 78 | 1050 | 12 | EXT |  | 0.89 | (c)
82705.637 | 0.202 | 0.118 | -11.413 | -11.497 | 1684 | 1939 | 2021 | 1684 | 118 | 7719 |  | CORR | GENE | 04:48 | 05:29 | 05:42 | 123 | 672 | 12 | EXT |  | 0.9 | (c)
82706.824 | 1.389 | 1.318 | -10.226 | -10.297 | 2182 | -1979 | -2066 | 1854 | 1318 | 7719 |  | CORR | GENE | 06:08 | 06:56 | 06:42 | 129 | 425 | 10 | EXT |  | 0.9 | (c)
82707.196 | 1.761 | 1.697 | -9.854 | -9.918 | 1754 | 2205 | 2133 | 1754 | 1697 | 7719 |  | CORR | GENE | 04:59 | 06:12 | 06:00 | 116 | 758 | 11 | EXT |  | 0.89 | (c)
82708.157 | 2.722 | 2.687 | -8.893 | -8.928 | 2148 | 2214 | -2191 | 2069 | 2687 | 7719 |  | CORR | GENE | 06:03 | 06:13 | 06:22 | 53 | 244 | 10 | EXT |  | 0.89 | (c)
82710.952 | 5.517 | 5.402 | -6.098 | -6.213 | -2032 | -1950 | -1920 | 1808 | 5402 | 7719 |  | CORR | GENE | 06:48 | 07:01 | 07:06 | 169 | 224 | 10 | EXT |  | 0.9 | (c)
82711.845 | 6.41 | 6.371 | -5.205 | -5.244 | 1575 | 1706 | 1699 | 1575 | 5173 | 7719 |  | CORR | GENE | 04:30 | 04:51 | 04:50 | 71 | 248 | 10 | EXT |  | 0.89 | (c)
82716.936 | 11.501 | 11.473 | -0.114 | -0.142 | 1740 | 1956 | 2027 | 1740 | 41 | 7719 |  | CORR | GENE | 04:57 | 05:31 | 05:43 | 101 | 573 | 14 | EXT |  | 0.89 | (c)
82717.565 | 0.515 | 0.43 | -10.865 | -10.95 | 1940 | -2060 | -2218 | 1916 | 430 | 7720 |  | CORR | GENE | 05:03 | 06:17 | 05:52 | 187 | 606 | 11 | EXT |  | 0.86 | (c)
82718.461 | 1.411 | 1.323 | -9.969 | -10.057 | 1994 | 2121 | -2225 | 1984 | 1323 | 7720 |  | CORR | GENE | 05:11 | 05:32 | 05:50 | 128 | 484 | 10 | EXT |  | 0.85 | (c)
82723.658 | 6.608 | 6.551 | -4.772 | -4.829 | 1735 | 1846 | 1844 | 1735 | 4641 | 7720 |  | CORR | GENE | 04:30 | 04:48 | 04:47 | 188 | 219 | 10 | EXT |  | 0.86 | (c)
82724.061 | 7.011 | 6.996 | -4.369 | -4.384 | -1522 | -1460 | -1472 | 1423 | 4358 | 7720 |  | CORR | CIGR | 07:44 | 07:54 | 07:52 | 26 | 99 | 10 | EXT |  | 0.84 | (c)
82725.406 | 8.356 | 8.327 | -3.024 | -3.053 | 2184 | -2227 | -2218 | 2158 | 3009 | 7720 |  | CORR | CIGR | 05:42 | 05:50 | 05:52 | 44 | 119 | 9 | EXT |  | 0.84 | (c)
82726.112 | 9.062 | 9.027 | -2.318 | -2.353 | 1827 | 2011 | 1988 | 1827 | 2299 | 7720 |  | CORR | GENE | 04:44 | 05:14 | 05:11 | 54 | 323 | 11 | EXT |  | 0.84 | (c)
82727.527 | 10.477 | 10.349 | -0.903 | -1.031 | 1677 | 1950 | 2136 | 1677 | 783 | 7720 |  | CORR | GENE | 04:20 | 05:04 | 05:34 | 248 | 919 | 12 | EXT |  | 0.87 | (c)
82727.801 | 10.751 | 10.721 | -0.629 | -0.659 | 1784 | 1922 | 1972 | 1784 | 596 | 7720 |  | CORR | GENE | 04:38 | 04:60 | 05:08 | 63 | 376 | 14 | EXT |  | 0.85 | (c)
82728.331 | 11.281 | 11.251 | -0.099 | -0.129 | 2010 | 2102 | 2091 | 2010 | 88 | 7720 |  | CORR | CIGR | 05:14 | 05:29 | 05:27 | 41 | 161 | 11 | EXT |  | 0.84 | (c)
82728.503 | 0.073 | 0.03 | -11.307 | -11.35 | -1012 | -510 | -438 | 0 | 30 | 7721 |  | CORR | GENE | 04:08 | 05:29 | 05:41 | 122 | 1148 | 11 | EXT |  | 0.9 | (c)
82729.196 | 0.766 | 0.638 | -10.614 | -10.742 | -682 | -559 | -380 | 78 | 638 | 7721 |  | CORR | GENE | 05:01 | 05:21 | 05:50 | 151 | 605 | 10 | EXT |  | 0.9 | (c)
82730.874 | 2.444 | 2.414 | -8.936 | -8.966 | -602 | -508 | -503 | 404 | 2414 | 7721 |  | CORR | CIGR | 05:14 | 05:29 | 05:30 | 41 | 198 | 10 | EXT |  | 0.89 | (c)
82738.55 | 10.12 | 10.091 | -1.26 | -1.289 | -602 | -389 | -356 | 111 | 1215 | 7721 |  | CORR | GENE | 05:14 | 05:49 | 05:54 | 74 | 491 | 10 | EXT |  | 0.89 | (c)
82743.185 | 3.375 | 3.357 | -8.25 | -8.268 | -2049 | -1939 | -1950 | 1851 | 3357 | 7722 |  | CORR | CIGR | 07:04 | 07:22 | 07:20 | 36 | 198 | 15 | EXT |  | 0.89 | (c)
82746.857 | 7.047 | 6.917 | -4.578 | -4.708 | 1831 | 2105 | 2144 | 1831 | 4533 | 7722 |  | CORR | GENE | 05:30 | 06:14 | 06:21 | 175 | 625 | 10 | EXT |  | 0.9 | (c)
82750.655 | 10.845 | 10.835 | -0.78 | -0.79 | -2182 | -2112 | -2116 | 2050 | 757 | 7722 |  | CORR | CIGR | 06:42 | 06:54 | 06:53 | 33 | 132 | 12 | EXT |  | 0.89 | (c)
82751.383 | 11.573 | 11.524 | -0.052 | -0.101 | 1751 | 2137 | 2056 | 1751 | 14 | 7722 |  | CORR | GENE | 05:17 | 06:20 | 06:06 | 87 | 608 | 11 | EXT |  | 0.89 | (c)
82754.158 | 2.723 | 2.71 | -8.307 | -8.32 | -960 | -872 | -892 | 824 | 2710 | 7723 |  | CORR | CIGR | 06:46 | 07:00 | 06:57 | 35 | 136 | 13 | EXT |  | 0.84 | (c)
82756.889 | 5.454 | 5.446 | -5.576 | -5.584 | -365 | -319 | -320 | 274 | 5446 | 7723 |  | GOUG | CIGR | 08:22 | 08:30 | 08:29 | 18 | 91 | 12 | EXT | Задир. |  | (c)
82762.822 | 0.357 | 0.338 | -11.148 | -11.167 | 323 | 540 | 529 | 323 | 338 | 7724 |  | CORR | GENE | 06:56 | 07:31 | 07:29 | 59 | 412 | 10 | EXT |  | 0.84 | (c)
82773.834 | 11.369 | 11.319 | -0.136 | -0.186 | -514 | -450 | -405 | 296 | 103 | 7724 |  | CORR | GENE | 04:40 | 04:51 | 04:58 | 83 | 218 | 10 | EXT |  | 0.85 | (c)
82774.165 | 0.195 | 0.13 | -10.91 | -10.975 | 1372 | 1866 | 1659 | 1372 | 130 | 7725 |  | CORR | GENE | 05:42 | 07:02 | 06:28 | 109 | 573 | 10 | EXT |  | 0.89 | (c)
82778.63 | 4.66 | 4.647 | -6.445 | -6.458 | 1629 | 1694 | 1688 | 1629 | 4647 | 7725 |  | CORR | CIGR | 06:24 | 06:34 | 06:33 | 27 | 119 | 12 | EXT |  | 0.89 | (c)
82779.193 | 5.223 | 5.214 | -5.882 | -5.891 | 1610 | 1715 | 1696 | 1610 | 5214 | 7725 |  | CORR | CIGR | 06:21 | 06:37 | 06:34 | 35 | 173 | 10 | EXT |  | 0.89 | (c)
82781.973 | 8.003 | 7.987 | -3.102 | -3.118 | 1744 | 1809 | 1816 | 1744 | 3040 | 7725 |  | CORR | GENE | 06:42 | 06:53 | 06:54 | 78 | 143 | 10 | EXT |  | 0.89 | (c)
82784.254 | 10.284 | 10.265 | -0.821 | -0.84 | 1666 | 1932 | 1861 | 1666 | 695 | 7725 |  | CORR | GENE | 06:30 | 07:12 | 07:01 | 145 | 389 | 10 | EXT |  | 0.9 | (c)
82784.785 | 10.815 | 10.797 | -0.29 | -0.308 | 920 | 1326 | 1220 | 920 | 211 | 7725 |  | CORR | GENE | 04:29 | 05:35 | 05:18 | 97 | 599 | 13 | EXT |  | 0.89 | (c)
82785.021 | 11.051 | 10.944 | -0.054 | -0.161 | -348 | 781 | 648 | 0 | 30 | 7725 |  | CORR | GENE | 01:04 | 04:07 | 03:45 | 131 | 1993 | 13 | EXT |  | 0.9 | (c)
82791.383 | 6.308 | 6.218 | -5.287 | -5.377 | -661 | -497 | -541 | 420 | 5227 | 7726 |  | CORR | GENE | 04:42 | 05:09 | 05:01 | 150 | 242 | 11 | EXT |  | 0.9 | (c)
82791.531 | 6.456 | 6.442 | -5.139 | -5.153 | -606 | -554 | -500 | 394 | 5074 | 7726 |  | CORR | GENE | 04:51 | 04:59 | 05:08 | 79 | 213 | 14 | EXT |  | 0.89 | (c)
82792.31 | 7.235 | 7.199 | -4.36 | -4.396 | -768 | -180 | -302 | 0 | 4203 | 7726 |  | CORR | GENE | 04:25 | 05:60 | 05:40 | 193 | 932 | 12 | EXT |  | 0.91 | (c)
82792.943 | 7.868 | 7.842 | -3.727 | -3.753 | -424 | -161 | -222 | 20 | 3682 | 7726 |  | CORR | GENE | 05:20 | 06:03 | 05:53 | 71 | 404 | 11 | EXT |  | 0.89 | (c)
82793.321 | 8.246 | 8.235 | -3.349 | -3.36 | -159 | -102 | -96 | 32 | 3327 | 7726 |  | CORR | CIGR | 06:03 | 06:12 | 06:13 | 33 | 127 | 13 | EXT |  | 0.89 | (c)
82793.651 | 8.576 | 8.526 | -3.019 | -3.069 | -583 | -320 | -322 | 61 | 2971 | 7726 |  | CORR | GENE | 04:55 | 05:37 | 05:37 | 98 | 522 | 10 | EXT |  | 0.89 | (c)
82793.85 | 8.775 | 8.736 | -2.82 | -2.859 | -574 | -515 | -432 | 289 | 2819 | 7726 |  | CORR | CIGR | 04:56 | 05:05 | 05:19 | 40 | 285 | 13 | EXT |  | 0.89 | (c)
82795.315 | 10.24 | 10.19 | -1.355 | -1.405 | -661 | -434 | -367 | 72 | 1313 | 7726 |  | CORR | GENE | 04:42 | 05:19 | 05:30 | 92 | 589 | 13 | EXT |  | 0.89 | (c)
82795.526 | 10.451 | 10.371 | -1.144 | -1.224 | -499 | -428 | -158 | 0 | 1111 | 7726 |  | CORR | GENE | 05:08 | 05:20 | 06:03 | 113 | 682 | 14 | EXT |  | 0.9 | (c)
82795.906 | 10.831 | 10.824 | -0.764 | -0.771 | -721 | -432 | -540 | 360 | 690 | 7726 |  | CORR | GENE | 04:32 | 05:19 | 05:01 | 81 | 361 | 11 | EXT |  | 0.89 | (c)
82796.138 | 11.063 | 11.011 | -0.532 | -0.584 | -648 | -342 | -463 | 277 | 504 | 7726 |  | CORR | GENE | 04:44 | 05:33 | 05:14 | 80 | 371 | 10 | EXT |  | 0.89 | (c)
82796.381 | 11.306 | 11.233 | -0.289 | -0.362 | -983 | -363 | -568 | 153 | 242 | 7726 |  | CORR | GENE | 03:50 | 05:30 | 04:57 | 120 | 830 | 10 | EXT |  | 0.89 | (c)
82796.568 | 11.493 | 11.481 | -0.102 | -0.114 | -112 | 10 | -1 | 0 | 40 | 7726 |  | CORR | GENE | 06:11 | 06:30 | 06:29 | 74 | 222 | 11 | EXT |  | 0.89 | (c)
82796.639 | 11.564 | 11.536 | -0.031 | -0.059 | -531 | -403 | -383 | 235 | 21 | 7726 |  | CORR | CIGR | 05:03 | 05:24 | 05:27 | 38 | 296 | 11 | EXT |  | 0.89 | (c)
82809.795 | 2.17 | 2.14 | -9.07 | -9.1 | -1149 | -936 | -1012 | 876 | 2140 | 7728 |  | CORR | GENE | 07:52 | 08:26 | 08:14 | 54 | 273 | 10 | EXT |  | 0.89 | (c)
82811.484 | 3.859 | 3.545 | -7.381 | -7.695 | -2196 | -2118 | -2143 | 34 | 3545 | 7728 |  | CORR | GENE | 05:03 | 05:15 | 05:11 | 924 | 106 | 10 | EXT |  | 0.96 | (c)
82814.107 | 6.482 | 6.442 | -4.758 | -4.798 | -1261 | -1144 | -1164 | 969 | 4742 | 7728 |  | CORR | GENE | 07:34 | 07:53 | 07:49 | 56 | 194 | 11 | EXT |  | 0.89 | (c)
82815.356 | 7.731 | 7.718 | -3.509 | -3.522 | -2175 | -2104 | -2074 | 56 | 3493 | 7728 |  | CORR | CIGR | 05:06 | 05:18 | 05:23 | 29 | 201 | 11 | EXT |  | 0.89 | (c)
82817.031 | 9.406 | 9.394 | -1.834 | -1.846 | -1379 | -1289 | -1257 | 851 | 1781 | 7728 |  | CORR | GENE | 07:15 | 07:29 | 07:34 | 65 | 245 | 10 | EXT |  | 0.89 | (c)
82818.795 | 11.17 | 11.143 | -0.07 | -0.097 | 2034 | -2048 | -2182 | 0 | 21 | 7728 |  | CORR | GENE | 04:26 | 05:27 | 05:05 | 76 | 491 | 10 | EXT |  | 0.89 | (c)
82818.825 | 11.2 | 11.137 | -0.04 | -0.103 | -1245 | -1175 | -840 | 436 | 22 | 7728 |  | CORR | GENE | 07:36 | 07:48 | 08:42 | 81 | 808 | 12 | EXT |  | 0.89 | (c)
82838.419 | 7.984 | 7.925 | -3.236 | -3.295 | -1061 | -712 | -706 | 351 | 3170 | 7730 |  | CORR | GENE | 04:59 | 05:55 | 05:56 | 125 | 710 | 10 | EXT |  | 0.85 | (c)
82838.699 | 8.264 | 8.221 | -2.956 | -2.999 | -823 | -573 | -496 | 169 | 2832 | 7730 |  | CORR | GENE | 05:37 | 06:18 | 06:30 | 167 | 654 | 10 | EXT |  | 0.86 | (c)
82840.009 | 9.574 | 9.545 | -1.646 | -1.675 | -630 | -450 | -465 | 300 | 1619 | 7730 |  | CORR | GENE | 06:08 | 06:37 | 06:35 | 56 | 330 | 10 | EXT |  | 0.84 | (c)
82841.535 | 11.1 | 11.085 | -0.12 | -0.135 | -507 | -401 | -356 | 205 | 71 | 7730 |  | CORR | GENE | 06:28 | 06:45 | 06:53 | 64 | 302 | 12 | EXT |  | 0.85 | (c)
82841.709 | 0.054 | 0.031 | -5.536 | -5.559 | 1240 | 1358 | 1313 | 844 | 31 | 7731 |  | CORR | CIGR | 06:06 | 06:25 | 06:18 | 23 | 146 | 14 | EXT |  | 0.89 | (c)
82841.815 | 0.16 | 0.079 | -5.43 | -5.511 | 840 | 1274 | 1236 | 600 | 79 | 7731 |  | CORR | GENE | 05:02 | 06:12 | 06:06 | 165 | 791 | 13 | EXT |  | 0.91 | (c)
82841.955 | 0.3 | 0.273 | -5.29 | -5.317 | 1312 | 1525 | 1430 | 682 | 273 | 7731 |  | CORR | GENE | 06:18 | 06:52 | 06:37 | 111 | 236 | 10 | EXT |  | 0.89 | (c)
82842.045 | 0.39 | 0.38 | -5.2 | -5.21 | 932 | 1009 | 1025 | 932 | 380 | 7731 |  | CORR | CIGR | 05:17 | 05:29 | 05:32 | 18 | 185 | 10 | EXT |  | 0.89 | (c)
82842.167 | 0.512 | 0.445 | -5.078 | -5.145 | 1510 | 1702 | 1677 | 387 | 445 | 7731 |  | CORR | GENE | 06:50 | 07:21 | 07:17 | 79 | 334 | 12 | EXT |  | 0.89 | (c)
82844.669 | 3.014 | 2.977 | -2.576 | -2.613 | 1477 | 1674 | 1652 | 402 | 2540 | 7731 |  | CORR | GENE | 06:45 | 07:16 | 07:13 | 73 | 351 | 10 | EXT |  | 0.89 | (c)
82849.642 | 2.397 | 2.385 | -2.138 | -2.15 | 1016 | 1097 | 1063 | 1016 | 2117 | 7732 |  | GOUG | CIGR | 05:24 | 05:37 | 05:32 | 33 | 93 | 12 | EXT | Задир. |  | (c)
82853.637 | 1.857 | 1.84 | -9.183 | -9.2 | 910 | 981 | 1006 | 910 | 1840 | 7733 |  | CORR | CIGR | 05:30 | 05:41 | 05:45 | 30 | 194 | 10 | EXT |  | 0.89 | (c)
82853.958 | 2.178 | 2.108 | -8.862 | -8.932 | 944 | 1147 | 1211 | 944 | 2108 | 7733 |  | CORR | GENE | 05:35 | 06:08 | 06:18 | 131 | 534 | 14 | EXT |  | 0.9 | (c)
82854.995 | 3.215 | 3.201 | -7.825 | -7.839 | 1320 | 1394 | 1399 | 1320 | 3201 | 7733 |  | CORR | CIGR | 06:36 | 06:48 | 06:49 | 29 | 159 | 12 | EXT |  | 0.89 | (c)
82857.238 | 5.458 | 5.415 | -5.582 | -5.625 | 1293 | 1356 | 1360 | 1293 | 5415 | 7733 |  | CORR | GENE | 06:31 | 06:42 | 06:42 | 61 | 134 | 10 | EXT |  | 0.89 | (c)
82874.493 | 0.088 | 0.04 | -11.267 | -11.315 | -1183 | -80 | -424 | 0 | 40 | 7735 |  | CORR | GENE | 03:36 | 06:34 | 05:39 | 152 | 1519 | 10 | EXT |  | 0.85 | (c)
82896.672 | 10.912 | 10.895 | -0.133 | -0.15 | -1584 | -1493 | -1488 | 1393 | 113 | 7736 |  | CORR | CIGR | 07:01 | 07:16 | 07:17 | 37 | 191 | 11 | EXT |  | 0.84 | (c)
82896.938 | 0.133 | 0.054 | -11.477 | -11.556 | -114 | -10 | 13 | 0 | 54 | 7737 |  | CORR | GENE | 04:10 | 04:27 | 04:30 | 112 | 254 | 10 | EXT |  | 0.85 | (c)
82908.567 | 0.152 | 0.104 | -11.408 | -11.456 | 1339 | 1520 | 1499 | 1339 | 104 | 7738 |  | CORR | GENE | 06:42 | 07:11 | 07:07 | 109 | 320 | 14 | EXT |  | 0.9 | (c)
82916.698 | 8.283 | 8.26 | -3.277 | -3.3 | 728 | 791 | 1005 | 728 | 3235 | 7738 |  | CORR | GENE | 05:03 | 05:13 | 05:48 | 65 | 555 | 10 | EXT |  | 0.89 | (c)
82916.872 | 8.457 | 8.4 | -3.103 | -3.16 | 561 | 774 | 731 | 561 | 3061 | 7738 |  | CORR | GENE | 04:36 | 05:11 | 05:04 | 99 | 340 | 12 | EXT |  | 0.89 | (c)
82918.355 | 9.94 | 9.909 | -1.62 | -1.651 | 721 | 972 | 927 | 721 | 1577 | 7738 |  | CORR | GENE | 05:02 | 05:42 | 05:35 | 74 | 413 | 11 | EXT |  | 0.89 | (c)
82919.941 | 11.526 | 11.439 | -0.034 | -0.121 | 414 | 879 | 1154 | 414 | 19 | 7738 |  | CORR | GENE | 04:12 | 05:27 | 06:12 | 102 | 1479 | 12 | EXT |  | 0.89 | (c)
82924.028 | 4.053 | 4.014 | -7.567 | -7.606 | -1324 | -817 | -1032 | 739 | 4014 | 7739 |  | CORR | GENE | 06:03 | 07:25 | 06:51 | 62 | 585 | 10 | EXT |  | 0.84 | (c)
82925.845 | 5.87 | 5.855 | -5.75 | -5.765 | -1426 | -1280 | -1311 | 1196 | 5727 | 7739 |  | CORR | CIGR | 05:47 | 06:10 | 06:05 | 38 | 230 | 9 | EXT |  | 0.84 | (c)
82930.286 | 10.311 | 10.231 | -1.309 | -1.389 | -974 | -628 | -682 | 391 | 1082 | 7739 |  | CORR | GENE | 06:60 | 07:56 | 07:47 | 307 | 583 | 10 | EXT |  | 0.87 | (c)
82943.014 | 0.069 | 0.018 | -11.551 | -11.602 | -179 | -1875 | 1539 | 0 | 18 | 7741 |  | CORR | GENE | 00:11 | 07:37 | 04:48 | 161 | 3438 | 10 | EXT |  | 0.9 | (c)
82954.593 | 0.028 | 0.016 | -11.417 | -11.429 | 1708 | 1996 | -1953 | 1153 | 16 | 7742 |  | CORR | GENE | 05:46 | 06:33 | 07:55 | 82 | 1601 | 11 | EXT |  | 0.89 | (c)
82954.935 | 0.37 | 0.354 | -11.075 | -11.091 | 2121 | -2109 | -2193 | 2046 | 354 | 7742 |  | CORR | GENE | 06:53 | 07:30 | 07:17 | 58 | 294 | 12 | EXT |  | 0.89 | (c)
82965.986 | 11.421 | 11.343 | -0.024 | -0.102 | 597 | 1526 | 1358 | 597 | 17 | 7742 |  | CORR | GENE | 02:47 | 05:17 | 04:50 | 85 | 1521 | 15 | EXT |  | 0.89 | (c)
82977.648 | 0.048 | 0.034 | -11.427 | -11.441 | -223 | 375 | 255 | 0 | 34 | 7744 |  | CORR | GENE | 02:07 | 03:43 | 03:24 | 62 | 955 | 15 | EXT | Аномалия находится на отводе. | 0.89 | (c)
82977.668 | 0.068 | 0.041 | -11.407 | -11.434 | -2137 | -1977 | -1963 | 1789 | 41 | 7744 |  | CORR | GENE | 08:58 | 09:24 | 09:26 | 60 | 348 | 13 | EXT | Аномалия находится на отводе. | 0.89 | (c)
83022.641 | 10.766 | 10.7 | -0.654 | -0.72 | -2044 | -2037 | -2032 | 186 | 625 | 7747 |  | CORR | AXGR | 04:31 | 04:32 | 04:32 | 95 | 24 | 13 | EXT |  | 0.89 | (c)
83023.304 | 0.009 | 0.006 | -11.126 | -11.129 | 706 | 1130 | 1069 | 706 | 6 | 7748 |  | CORR | CIGR | 04:48 | 05:56 | 05:47 | 30 | 726 | 11 | EXT | Аномалия находится на отводе. | 0.89 | (c)
83023.408 | 0.113 | 0.103 | -11.022 | -11.032 | 283 | 409 | 425 | 283 | 103 | 7748 |  | CORR | CIGR | 03:40 | 03:60 | 04:02 | 47 | 283 | 9 | EXT | Аномалия находится на отводе. | 0.89 | (c)
83034.329 | 11.034 | 11.021 | -0.101 | -0.114 | -460 | 12 | -121 | 0 | 55 | 7748 |  | CORR | GENE | 01:40 | 02:56 | 02:35 | 59 | 678 | 10 | EXT | Аномалия находится на отводе. | 0.89 | (c)
83034.623 | 0.193 | 0.129 | -10.772 | -10.836 | 485 | 793 | 792 | 485 | 129 | 7749 |  | CORR | GENE | 04:30 | 05:19 | 05:19 | 107 | 613 | 12 | EXT |  | 0.89 | (c)
83035.116 | 0.686 | 0.67 | -10.279 | -10.295 | 1515 | 1591 | 1565 | 1515 | 670 | 7749 |  | CORR | CIGR | 07:16 | 07:28 | 07:24 | 25 | 100 | 10 | EXT |  | 0.89 | (c)
83035.247 | 0.817 | 0.791 | -10.148 | -10.174 | 1528 | 1590 | 1578 | 1528 | 791 | 7749 |  | CORR | CIGR | 07:18 | 07:28 | 07:26 | 35 | 99 | 12 | EXT |  | 0.89 | (c)
83045.44 | 0.045 | 0.027 | -11.165 | -11.183 | -11 | 167 | 342 | 0 | 27 | 7750 |  | CORR | GENE | 02:38 | 03:06 | 03:35 | 96 | 706 | 13 | EXT |  | 0.89 | (c)
83048.879 | 3.484 | 3.039 | -7.726 | -8.171 | 2104 | 2165 | 2150 | 35 | 3039 | 7750 |  | CORR | GENE | 08:19 | 08:29 | 08:26 | 2297 | 92 | 11 | EXT |  | 0.98 | (c)
83090.436 | 11.081 | 11.024 | -0.319 | -0.376 | 1382 | 1603 | 1582 | 448 | 278 | 7753 |  | CORR | GENE | 03:36 | 04:11 | 04:08 | 98 | 401 | 10 | EXT |  | 0.89 | (c)
83129.091 | 4.446 | 4.425 | -6.689 | -6.71 | 1733 | 1864 | 1832 | 300 | 4425 | 7757 |  | CORR | GENE | 04:02 | 04:23 | 04:18 | 80 | 198 | 11 | EXT |  | 0.89 | (c)
83129.983 | 5.338 | 5.338 | -5.797 | -5.797 | 1893 | 2009 | 1967 | 189 | 5338 | 7757 |  | CORR | CIGR | 04:28 | 04:47 | 04:40 | 21 | 148 | 11 | EXT |  | 0.89 | (c)
83151.594 | 4.719 | 4.689 | -1.071 | -1.101 | -2177 | -2022 | -2032 | 54 | 1048 | 7759 |  | CORR | GENE | 07:38 | 08:03 | 08:02 | 53 | 291 | 10 | EXT |  | 0.89 | (c)
83161.458 | 3.478 | 3.166 | -7.712 | -8.024 | 2185 | 2202 | 2200 | 15 | 3166 | 7761 |  | LWAN | AXGR | 06:39 | 06:41 | 06:41 | 559 | 30 |  | INT | Эквивалент потери металла 12%. |  | (c)
83166.69 | 8.71 | 8.689 | -2.48 | -2.501 | 1510 | 1670 | 1691 | 358 | 2452 | 7761 |  | CORR | GENE | 04:50 | 05:16 | 05:19 | 49 | 363 | 10 | EXT |  | 0.89 | (c)
83167.497 | 9.517 | 9.475 | -1.673 | -1.715 | 1647 | 2083 | 1906 | 65 | 1624 | 7761 |  | CORR | GENE | 05:12 | 06:22 | 05:54 | 91 | 518 | 10 | EXT |  | 0.89 | (c)
83168.776 | 10.796 | 10.72 | -0.394 | -0.47 | 1636 | 1968 | 1883 | 100 | 333 | 7761 |  | CORR | GENE | 05:10 | 06:04 | 05:50 | 137 | 495 | 10 | EXT |  | 0.9 | (c)
83169.146 | 11.166 | 11.129 | -0.024 | -0.061 | 1662 | 1873 | 1938 | 17 | 9 | 7761 |  | CORR | GENE | 05:14 | 05:48 | 05:59 | 52 | 551 | 13 | EXT |  | 0.89 | (c)
83169.538 | 0.368 | 0.298 | -11.157 | -11.227 | 1669 | 1831 | 1937 | 24 | 298 | 7762 |  | CORR | GENE | 05:58 | 06:24 | 06:41 | 98 | 538 | 11 | EXT |  | 0.89 | (c)
83169.646 | 0.476 | 0.45 | -11.049 | -11.075 | 1243 | 1307 | 1434 | 605 | 450 | 7762 |  | CORR | GENE | 04:49 | 04:59 | 05:20 | 148 | 383 | 10 | EXT |  | 0.9 | (c)
83177.106 | 7.936 | 7.92 | -3.589 | -3.605 | 1855 | 1951 | 1948 | 189 | 3574 | 7762 |  | CORR | CIGR | 06:28 | 06:43 | 06:43 | 31 | 186 | 10 | EXT |  | 0.89 | (c)
83196.572 | 4.692 | 4.645 | -5.333 | -5.38 | 77 | 377 | 371 | 77 | 4645 | 7764 |  | CORR | GENE | 03:09 | 03:57 | 03:56 | 104 | 588 | 10 | EXT |  | 0.89 | (c)
83202.019 | 0.114 | 0.104 | -11.191 | -11.201 | -1681 | -1615 | -1626 | 550 | 104 | 7765 |  | CORR | CIGR | 04:45 | 04:55 | 04:54 | 26 | 110 | 12 | EXT |  | 0.89 | (c)
83224.313 | 0.063 | 0.029 | -11.207 | -11.241 | 10 | 1734 | 1311 | 0 | 29 | 7767 |  | CORR | GENE | 02:33 | 07:11 | 06:03 | 156 | 2603 | 11 | EXT |  | 0.9 | (c)
83324.383 | 11.343 | 11.281 | -0.032 | -0.094 | 1557 | 2191 | 2193 | 0 | 23 | 7777 |  | CORR | GENE | 06:20 | 08:02 | 08:03 | 71 | 1273 | 12 | EXT |  | 0.89 | (c)
83352.195 | 4.89 | 4.867 | -2.27 | -2.293 | -1639 | -1563 | -1519 | 592 | 2252 | 7780 |  | CORR | CIGR | 06:42 | 06:55 | 07:02 | 41 | 241 | 10 | EXT |  | 0.89 | (c)
83352.439 | 5.134 | 5.094 | -2.026 | -2.066 | -1818 | -1478 | -1564 | 413 | 1969 | 7780 |  | CORR | GENE | 06:13 | 07:08 | 06:55 | 97 | 509 | 10 | EXT |  | 0.89 | (c)
83353.344 | 6.039 | 5.965 | -1.121 | -1.195 | -1738 | -1661 | -1667 | 492 | 1108 | 7780 |  | CORR | GENE | 06:26 | 06:39 | 06:38 | 87 | 143 | 11 | EXT |  | 0.89 | (c)
83354.465 | 0 | -0.028 | -10.85 | -10.878 | 262 | 367 | 593 | 262 |  | 7781 | Нарушение формы кольцевого шва | GWAN |  | 00:23 | 00:40 | 01:17 | 0 | 662 |  | EXT | Нарушение формы кольцевого шва |  | (c)
83354.465 | 0 | -0.019 | -10.85 | -10.869 | 1961 | -1558 | -1804 | 0 |  | 7781 | Нарушение формы кольцевого шва | GWAN |  | 04:57 | 07:30 | 06:50 | 0 | 1392 |  | EXT | Нарушение формы кольцевого шва |  | (c)
83355.778 | 1.313 | 1.296 | -9.537 | -9.554 | 874 | 874 | 892 | 874 | 1296 | 7781 | Металлургический дефект | MIAN | PITT | 02:02 | 02:02 | 02:05 | 66 | 37 |  | INT | Металлургический дефект Эквивалент потери металла 10%. |  | (c)
83357.266 | 2.801 | 2.793 | -8.049 | -8.057 | -1935 | -1873 | -1833 | 295 | 2793 | 7781 |  | CORR | CIGR | 06:29 | 06:39 | 06:45 | 28 | 205 | 12 | EXT |  | 0.89 | (c)
83383.03 | 6.365 | 6.32 | -5.03 | -5.075 | -1432 | -1352 | -1272 | 799 | 5013 | 7783 |  | CORR | GENE | 07:33 | 07:46 | 07:59 | 62 | 319 | 11 | EXT |  | 0.89 | (c)
83389.914 | 1.854 | 1.7 | -7.576 | -7.73 | 1315 | 1524 | 1606 | 334 | 1700 | 7784 |  | CORR | GENE | 06:18 | 06:52 | 07:05 | 184 | 581 | 10 | EXT | Аномалия находится на отводе. | 0.9 | (c)
83395.301 | 7.241 | 7.208 | -2.189 | -2.222 | 1539 | 1670 | 1688 | 394 | 2163 | 7784 |  | CORR | GENE | 06:55 | 07:16 | 07:19 | 59 | 298 | 10 | EXT | Аномалия находится на отводе. | 0.89 | (c)
83414.519 | 5.774 | 5.769 | -5.531 | -5.536 | 1051 | 1197 | 1175 | 931 | 5490 | 7786 |  | CORR | CIGR | 04:06 | 04:29 | 04:26 | 46 | 248 | 10 | EXT |  | 0.89 | (c)
83421.719 | 1.669 | 1.459 | -9.681 | -9.891 | -2209 | -2204 | -2194 | 22 | 1459 | 7787 |  | CORR | AXGR | 05:00 | 05:01 | 05:03 | 551 | 29 | 12 | EXT |  | 0.95 | (c)
83432.083 | 0.683 | 0.591 | -10.262 | -10.354 | -2119 | -1963 | -1795 | 111 | 591 | 7788 |  | CORR | GENE | 06:49 | 07:15 | 07:42 | 122 | 649 | 12 | EXT |  | 0.9 | (c)
83464.105 | 10.725 | 10.68 | -0.015 | -0.06 | -2009 | -1608 | -1495 | 221 | 7 | 7790 |  | CORR | CIGR | 03:51 | 04:56 | 05:14 | 53 | 1029 | 13 | EXT | Аномалия находится на отводе. | 0.74 | (c)
83467.863 | 3.743 | 3.663 | -7.437 | -7.517 | 174 | 502 | 502 | 174 | 3663 | 7791 |  | CORR | GENE | 02:38 | 03:31 | 03:31 | 127 | 657 | 10 | EXT |  | 0.89 | (c)
83468.708 | 4.588 | 4.543 | -6.592 | -6.637 | 398 | 590 | 596 | 398 | 4543 | 7791 |  | CORR | GENE | 03:14 | 03:45 | 03:46 | 81 | 397 | 10 | EXT |  | 0.89 | (c)
83470.476 | 6.356 | 6.256 | -4.824 | -4.924 | 175 | 514 | 497 | 175 | 4768 | 7791 |  | CORR | GENE | 02:38 | 03:33 | 03:30 | 156 | 644 | 10 | EXT |  | 0.9 | (c)
83472.265 | 8.145 | 8.049 | -3.035 | -3.131 | 316 | 333 | 335 | 316 | 2961 | 7791 |  | CORR | AXGR | 03:01 | 03:04 | 03:04 | 170 | 37 | 13 | EXT |  | 0.9 | (c)
83480.349 | 5.049 | 5.02 | -6.226 | -6.255 | 1992 | 2146 | 2154 | 0 | 5020 | 7792 |  | CORR | GENE | 07:52 | 08:17 | 08:18 | 75 | 323 | 11 | EXT |  | 0.89 | (c)
83483.274 | 7.974 | 7.957 | -3.301 | -3.318 | 500 | 976 | 782 | 500 | 3209 | 7792 |  | CORR | GENE | 03:51 | 05:08 | 04:37 | 109 | 564 | 12 | EXT |  | 0.89 | (c)
83484.217 | 8.917 | 8.825 | -2.358 | -2.45 | 307 | 538 | 670 | 307 | 2319 | 7792 |  | CORR | GENE | 03:20 | 03:57 | 04:18 | 131 | 724 | 11 | EXT |  | 0.9 | (c)
83530.761 | 10.416 | 9.61 | -0.939 | -1.745 | -965 | -758 | -806 | 647 | 157 | 7796 |  | CORR | GENE | 06:60 | 07:33 | 07:26 | 1588 | 319 | 15 | EXT |  | 1.01 | (b)
83621.947 | 0.992 | 0.937 | -10.433 | -10.488 | 2202 | -2177 | -2056 | 0 | 937 | 7805 |  | CORR | GENE | 03:10 | 03:23 | 03:43 | 74 | 407 | 14 | EXT |  | 0.89 | (c)
83628.775 | 7.82 | 7.802 | -3.605 | -3.623 | -1199 | -1145 | -1129 | 1032 | 3584 | 7805 |  | CORR | CIGR | 06:01 | 06:10 | 06:12 | 39 | 139 | 12 | EXT |  | 0.89 | (c)
83629.939 | 8.984 | 8.97 | -2.441 | -2.455 | -680 | -632 | -633 | 586 | 2428 | 7805 |  | CORR | CIGR | 07:25 | 07:33 | 07:32 | 27 | 94 | 9 | EXT |  | 0.89 | (c)
83632.336 | 11.381 | 11.349 | -0.044 | -0.076 | -524 | -37 | -166 | 0 | 15 | 7805 |  | CORR | GENE | 07:50 | 09:09 | 08:48 | 61 | 716 | 13 | EXT |  | 0.89 | (c)
83633.429 | 1.049 | 0.954 | -10.151 | -10.246 | 73 | 168 | 379 | 73 | 954 | 7806 |  | CORR | GENE | 01:42 | 01:57 | 02:31 | 119 | 611 | 10 | EXT |  | 0.89 | (c)
83644.008 | 0.428 | 0.386 | -10.967 | -11.009 | 1960 | 2073 | 2085 | 20 | 386 | 7807 |  | CORR | GENE | 07:49 | 08:07 | 08:09 | 67 | 251 | 10 | EXT |  | 0.89 | (c)
83644.286 | 0.706 | 0.64 | -10.689 | -10.755 | 1893 | 2074 | 2060 | 4 | 640 | 7807 |  | CORR | GENE | 07:38 | 08:07 | 08:05 | 81 | 334 | 10 | EXT |  | 0.89 | (c)
83645.078 | 1.498 | 1.482 | -9.897 | -9.913 | 1878 | -2084 | 2168 | 0 | 1482 | 7807 |  | CORR | GENE | 07:36 | 08:56 | 08:23 | 121 | 579 | 10 | EXT |  | 0.89 | (c)
83645.587 | 2.007 | 1.977 | -9.388 | -9.418 | 242 | 322 | 370 | 242 | 1977 | 7807 |  | CORR | GENE | 03:12 | 03:25 | 03:32 | 56 | 255 | 13 | EXT |  | 0.89 | (c)
83652.179 | 8.599 | 8.522 | -2.796 | -2.873 | 1642 | 1795 | 1921 | 31 | 2766 | 7807 |  | CORR | GENE | 06:58 | 07:22 | 07:43 | 107 | 557 | 10 | EXT |  | 0.89 | (c)
83652.408 | 8.828 | 8.802 | -2.567 | -2.593 | 433 | 620 | 590 | 433 | 2526 | 7807 |  | CORR | GENE | 03:43 | 04:13 | 04:08 | 67 | 313 | 13 | EXT |  | 0.89 | (c)
83653.336 | 9.756 | 9.706 | -1.639 | -1.689 | 2203 | -2104 | -2067 | 0 | 1624 | 7807 |  | CORR | GENE | 08:28 | 08:53 | 08:59 | 65 | 384 | 10 | EXT |  | 0.89 | (c)
83680.348 | 2.818 | 2.467 | -7.487 | -7.838 | 2173 | 2198 | 2193 | 17 | 2467 | 7810 |  | CORR | AXGR | 03:51 | 03:55 | 03:54 | 655 | 41 | 14 | EXT |  | 0.98 | (c)
83718.621 | 8.181 | 8.163 | -2.714 | -2.732 | -1395 | -1326 | -1319 | 835 | 2695 | 7813 |  | CORR | CIGR | 05:21 | 05:32 | 05:34 | 37 | 152 | 9 | EXT |  | 0.89 | (c)
83763.879 | 9.149 | 9.071 | -1.731 | -1.809 | -2217 | -2196 | -2202 | 14 | 1512 | 7817 |  | LWAN | AXGR | 04:43 | 04:47 | 04:46 | 297 | 29 |  | INT | Эквивалент потери металла 12%. |  | (c)
83773.961 | 8.351 | 7.877 | -2.294 | -2.768 | -2205 | -2184 | -2191 | 26 | 2224 | 7818 |  | CORR | AXGR | 07:24 | 07:27 | 07:26 | 544 | 28 | 10 | EXT |  | 0.94 | (c)
83779.631 | 3.376 | 3.106 | -7.524 | -7.794 | -2227 | -2221 | -2209 | 4 | 3106 | 7819 |  | CORR | AXGR | 07:42 | 07:43 | 07:45 | 649 | 35 | 11 | EXT |  | 0.95 | (c)
83829.197 | 9.007 | 8.899 | -2.023 | -2.131 | 990 | 1153 | 1379 | 462 | 1983 | 7823 |  | CORR | GENE | 03:43 | 04:10 | 04:46 | 148 | 778 | 10 | EXT |  | 0.9 | (c)
83831.25 | 0.03 | 0.021 | -11.485 | -11.494 | 228 | 452 | 607 | 228 | 21 | 7824 |  | CORR | GENE | 03:10 | 03:47 | 04:12 | 64 | 757 | 11 | EXT |  | 0.89 | (c)
83835.767 | 4.547 | 4.528 | -6.968 | -6.987 | 1797 | 1951 | 1945 | 138 | 4528 | 7824 |  | CORR | GENE | 07:24 | 07:49 | 07:47 | 52 | 295 | 10 | EXT |  | 0.89 | (c)
83841.268 | 10.048 | 10.023 | -1.467 | -1.492 | 1822 | 1996 | 1966 | 121 | 1431 | 7824 |  | CORR | GENE | 07:28 | 07:56 | 07:51 | 61 | 288 | 10 | EXT |  | 0.89 | (c)
83848.705 | 5.97 | 5.924 | -5.415 | -5.461 | -2099 | -1645 | -1819 | 131 | 5366 | 7825 |  | CORR | GENE | 03:41 | 04:55 | 04:27 | 95 | 561 | 12 | EXT |  | 0.89 | (c)
83849.222 | 6.487 | 6.449 | -4.898 | -4.936 | -1986 | -1897 | -1781 | 245 | 4875 | 7825 |  | CORR | GENE | 03:60 | 04:14 | 04:33 | 61 | 410 | 10 | EXT |  | 0.89 | (c)
83851.534 | 8.799 | 8.746 | -2.586 | -2.639 | -1170 | -1025 | -985 | 800 | 2563 | 7825 |  | CORR | GENE | 06:11 | 06:35 | 06:41 | 76 | 370 | 12 | EXT |  | 0.89 | (c)
83853.755 | 11.02 | 10.945 | -0.365 | -0.44 | -803 | -784 | -786 | 768 | 311 | 7825 |  | CORR | AXGR | 07:11 | 07:14 | 07:13 | 129 | 35 | 12 | EXT |  | 0.9 | (c)
83874.237 | 0.157 | 0.138 | -2.533 | -2.552 | -1622 | -1449 | -1419 | 608 | 138 | 7828 |  | CORR | GENE | 07:25 | 07:53 | 07:58 | 73 | 407 | 10 | EXT |  | 0.89 | (c)
83875.576 | 1.496 | 1.452 | -1.194 | -1.238 | -311 | -303 | -302 | 294 | 1110 | 7828 |  | CORR | AXGR | 10:56 | 10:58 | 10:58 | 128 | 17 | 10 | EXT |  | 0.9 | (c)
83875.813 | 1.733 | 1.721 | -0.957 | -0.969 | 1419 | 1514 | 1509 | 632 | 936 | 7828 |  | CORR | CIGR | 03:35 | 03:51 | 03:50 | 33 | 180 | 9 | EXT |  | 0.89 | (c)
83876.387 | 2.307 | 2.296 | -0.383 | -0.394 | -1638 | -1573 | -1547 | 593 | 355 | 7828 |  | CORR | CIGR | 07:22 | 07:33 | 07:37 | 39 | 182 | 11 | EXT |  | 0.89 | (c)
83877.764 | 0.994 | 0.955 | -5.571 | -5.61 | 1483 | 1634 | 1732 | 250 | 955 | 7829 |  | CORR | GENE | 06:57 | 07:21 | 07:37 | 73 | 498 | 10 | EXT |  | 0.89 | (c)
83878.059 | 1.289 | 1.276 | -5.276 | -5.289 | 1488 | 1666 | 1613 | 492 | 1276 | 7829 |  | CORR | CIGR | 06:58 | 07:27 | 07:18 | 35 | 251 | 13 | EXT |  | 0.89 | (c)
83893.862 | 6.827 | 6.784 | -4.673 | -4.716 | 1858 | 1967 | 2025 | 39 | 4651 | 7831 |  | CORR | GENE | 07:20 | 07:38 | 07:47 | 65 | 333 | 11 | EXT |  | 0.89 | (c)
83895.599 | 8.564 | 8.323 | -2.936 | -3.177 | 2187 | 2197 | 2205 | 7 | 2524 | 7831 |  | CORR | AXGR | 08:13 | 08:15 | 08:16 | 653 | 37 | 12 | EXT |  | 0.96 | (c)
83897.175 | 10.14 | 10.103 | -1.36 | -1.397 | 1975 | 2097 | 2126 | 0 | 1336 | 7831 |  | CORR | GENE | 07:39 | 07:59 | 08:04 | 61 | 301 | 10 | EXT |  | 0.89 | (c)
83898.504 | 11.469 | 11.393 | -0.031 | -0.107 | 1427 | 2088 | 1902 | 0 | 13 | 7831 |  | CORR | GENE | 06:11 | 07:57 | 07:28 | 94 | 951 | 12 | EXT |  | 0.89 | (c)
83901.61 | 3.075 | 2.754 | -7.815 | -8.136 | -2203 | -2197 | -2187 | 28 | 2754 | 7832 |  | CORR | AXGR | 07:56 | 07:57 | 07:59 | 678 | 31 | 9 | EXT |  | 0.94 | (c)
83904.063 | 5.528 | 4.546 | -5.362 | -6.344 | -2203 | -2196 | -2188 | 27 | 4546 | 7832 |  | CORR | AXGR | 07:56 | 07:57 | 07:59 | 1165 | 30 | 13 | EXT |  | 0.99 | (c)
83905.818 | 7.283 | 7.076 | -3.607 | -3.814 | 2145 | 2175 | 2174 | 27 | 3437 | 7832 |  | CORR | GENE | 07:38 | 07:43 | 07:43 | 377 | 58 | 11 | EXT |  | 0.93 | (c)
83909.555 | 0.13 | 0.088 | -11.18 | -11.222 | -1694 | -1560 | -1559 | 536 | 88 | 7833 |  | CORR | GENE | 05:01 | 05:23 | 05:23 | 69 | 270 | 11 | EXT |  | 0.89 | (c)
83931.499 | 10.764 | 10.4 | -0.646 | -1.01 | 2137 | 2176 | 2182 | 3 | 96 | 7834 |  | CORR | GENE | 06:45 | 06:51 | 06:52 | 914 | 91 | 10 | EXT |  | 0.96 | (c)
84004.562 | 5.377 | 5.26 | -5.963 | -6.08 | 1349 | 1699 | 1764 | 52 | 5260 | 7841 |  | CORR | GENE | 06:16 | 07:13 | 07:23 | 203 | 830 | 10 | EXT |  | 0.91 | (c)
84195 | 6.23 | 6.206 | -5.185 | -5.209 | 1697 | 1793 | 1780 | 368 | 5166 | 7859 |  | CORR | CIGR | 07:14 | 07:29 | 07:27 | 43 | 165 | 11 | EXT | Аномалия находится на отводе. | 0.89 | (c)
84212.493 | 1.073 | 1.065 | -8.872 | -8.88 | 2171 | -2173 | -2224 | 0 | 1065 | 7861 |  | CORR | CIGR | 06:54 | 07:13 | 07:04 | 21 | 132 | 14 | EXT |  | 0.89 | (c)
84213.633 | 2.213 | 1.562 | -7.732 | -8.383 | -2165 | -2109 | -2115 | 66 | 1562 | 7861 |  | CORR | GENE | 07:14 | 07:23 | 07:22 | 841 | 100 | 10 | EXT |  | 0.95 | (c)
84215.174 | 3.754 | 3.315 | -6.191 | -6.63 | 2199 | -2216 | -2205 | 0 | 3315 | 7861 |  | CORR | GENE | 06:58 | 07:06 | 07:08 | 933 | 113 | 10 | EXT |  | 0.96 | (c)
84217.027 | 5.607 | 5.589 | -4.338 | -4.356 | -2219 | -2136 | -2165 | 11 | 4338 | 7861 |  | CORR | CIGR | 07:05 | 07:19 | 07:14 | 18 | 109 | 10 | EXT |  | 0.89 | (c)
84217.119 | 5.699 | 5.658 | -4.246 | -4.287 | 2222 | -2102 | -2153 | 0 | 4245 | 7861 |  | CORR | CIGR | 07:02 | 07:24 | 07:16 | 42 | 173 | 10 | EXT |  | 0.89 | (c)
84217.275 | 5.855 | 5.718 | -4.09 | -4.227 | 1281 | 1317 | 1309 | 894 | 3749 | 7861 |  | CORR | GENE | 04:30 | 04:36 | 04:35 | 478 | 56 | 10 | EXT |  | 0.94 | (c)
84217.971 | 6.551 | 6.535 | -3.394 | -3.41 | 1234 | 1277 | 1329 | 807 | 3369 | 7861 |  | CORR | CIGR | 04:23 | 04:30 | 04:38 | 41 | 189 | 9 | EXT |  | 0.89 | (c)
84219.036 | 7.616 | 7.448 | -2.329 | -2.497 | 2172 | 2179 | 2181 | 40 | 2163 | 7861 |  | CORR | AXGR | 06:54 | 06:55 | 06:55 | 334 | 18 | 13 | EXT |  | 0.94 | (c)
84263.048 | 8.473 | 8.449 | -2.737 | -2.761 | 1039 | 1102 | 1137 | 996 | 2713 | 7865 |  | CORR | GENE | 04:09 | 04:19 | 04:24 | 48 | 196 | 9 | EXT |  | 0.89 | (c)
84263.447 | 8.872 | 8.795 | -2.338 | -2.415 | 1112 | 1167 | 1276 | 791 | 2312 | 7865 |  | CORR | GENE | 04:20 | 04:29 | 04:47 | 103 | 328 | 10 | EXT |  | 0.89 | (c)
84281.109 | 3.959 | 3.941 | -7.486 | -7.504 | -1553 | -1422 | -1438 | 677 | 3941 | 7867 |  | CORR | CIGR | 05:26 | 05:47 | 05:45 | 46 | 230 | 13 | EXT |  | 0.89 | (c)
84285.125 | 7.975 | 7.95 | -3.47 | -3.495 | -1083 | -1018 | -983 | 882 | 3449 | 7867 |  | CORR | CIGR | 06:42 | 06:53 | 06:58 | 46 | 201 | 9 | EXT |  | 0.89 | (c)
84309.587 | 9.907 | 9.874 | -1.188 | -1.221 | 961 | 1110 | 1077 | 961 | 1188 | 7869 |  | CORR | CIGR | 04:58 | 05:22 | 05:17 | 33 | 232 | 12 | EXT |  | 0.89 | (c)
84310.814 | 0.039 | 0.039 | -10.486 | -10.486 | 1346 | 1744 | 1850 | 0 | 39 | 7870 |  | CORR | GENE | 05:05 | 06:09 | 06:26 | 172 | 1008 | 10 | EXT |  | 0.9 | (c)
84311.126 | 0.351 | 0.307 | -10.174 | -10.218 | 1688 | 1888 | 1886 | 147 | 307 | 7870 |  | CORR | GENE | 06:00 | 06:32 | 06:32 | 65 | 396 | 10 | EXT |  | 0.89 | (c)
84311.414 | 0.639 | 0.598 | -9.886 | -9.927 | 1638 | 1980 | 1830 | 209 | 598 | 7870 |  | CORR | GENE | 05:52 | 06:47 | 06:23 | 147 | 384 | 10 | EXT |  | 0.9 | (c)
84311.915 | 1.14 | 1.108 | -9.385 | -9.417 | 1633 | 1839 | 1833 | 197 | 1108 | 7870 |  | CORR | GENE | 05:51 | 06:25 | 06:24 | 75 | 401 | 10 | EXT |  | 0.89 | (c)
84312.113 | 1.338 | 1.302 | -9.187 | -9.223 | 1638 | 1827 | 1830 | 209 | 1302 | 7870 |  | CORR | GENE | 05:52 | 06:23 | 06:23 | 222 | 384 | 10 | EXT |  | 0.91 | (c)
84321.865 | 0.565 | 0.112 | -9.835 | -10.288 | -2027 | -1978 | -1984 | 203 | 112 | 7871 |  | CORR | GENE | 04:44 | 04:52 | 04:51 | 810 | 86 | 10 | EXT |  | 0.95 | (c)
84322.62 | 1.32 | 0.771 | -9.08 | -9.629 | -2184 | -2161 | -2132 | 46 | 771 | 7871 |  | CORR | GENE | 04:19 | 04:22 | 04:27 | 903 | 104 | 9 | EXT |  | 0.95 | (c)
84322.831 | 1.531 | 1.316 | -8.869 | -9.084 | -2068 | -1986 | -2002 | 162 | 1316 | 7871 |  | CORR | GENE | 04:37 | 04:51 | 04:48 | 1008 | 133 | 15 | EXT |  | 1 | (b)
84331.7 | 0 | -0.022 | -11.18 | -11.202 | 5 | 300 | 495 | 5 |  | 7872 | Нарушение формы кольцевого шва | GWAN |  | 09:18 | 10:06 | 10:37 | 0 | 979 |  | EXT | Нарушение формы кольцевого шва |  | (c)
84367.359 | 1.769 | 1.661 | -9.576 | -9.684 | -156 | -138 | -137 | 118 | 1661 | 7875 |  | CORR | AXGR | 08:53 | 08:56 | 08:56 | 273 | 38 | 10 | EXT |  | 0.92 | (c)
84399.196 | 11.056 | 11.037 | -0.059 | -0.078 | 1976 | 2131 | 2099 | 9 | 37 | 7877 |  | CORR | CIGR | 04:56 | 05:21 | 05:16 | 41 | 245 | 9 | EXT |  | 0.89 | (c)
84399.903 | 0.648 | 0.639 | -10.772 | -10.781 | 1925 | 2052 | 2049 | 57 | 639 | 7878 |  | CORR | CIGR | 06:34 | 06:54 | 06:54 | 40 | 248 | 12 | EXT |  | 0.89 | (c)
84402.986 | 3.731 | 3.702 | -7.689 | -7.718 | 1450 | 1581 | 1589 | 502 | 3702 | 7878 |  | CORR | GENE | 05:17 | 05:38 | 05:40 | 54 | 278 | 12 | EXT |  | 0.89 | (c)
84418.819 | 8.144 | 8.122 | -3.071 | -3.093 | -1671 | -1539 | -1536 | 560 | 3045 | 7879 |  | CORR | GENE | 05:52 | 06:14 | 06:14 | 48 | 270 | 15 | EXT |  | 0.89 | (c)
84420.905 | 10.23 | 10.219 | -0.985 | -0.996 | -1736 | -1680 | -1634 | 494 | 967 | 7879 |  | CORR | CIGR | 05:42 | 05:51 | 05:58 | 29 | 206 | 11 | EXT |  | 0.89 | (c)
84421.674 | 10.999 | 10.924 | -0.216 | -0.291 | -1673 | -1540 | -1567 | 558 | 216 | 7879 |  | CORR | GENE | 05:52 | 06:13 | 06:09 | 75 | 211 | 10 | EXT |  | 0.89 | (c)
84422.013 | 0.123 | 0.069 | -10.977 | -11.031 | 1123 | 1337 | 1346 | 661 | 69 | 7880 |  | CORR | GENE | 05:33 | 06:08 | 06:09 | 81 | 447 | 12 | EXT |  | 0.89 | (c)
84422.48 | 0.59 | 0.58 | -10.51 | -10.52 | 945 | 1330 | 1213 | 749 | 580 | 7880 |  | CORR | GENE | 05:04 | 06:07 | 05:48 | 92 | 537 | 11 | EXT |  | 0.89 | (c)
84424.572 | 2.682 | 2.65 | -8.418 | -8.45 | 1359 | 1591 | 1525 | 540 | 2650 | 7880 |  | CORR | GENE | 06:11 | 06:49 | 06:38 | 54 | 332 | 10 | EXT |  | 0.89 | (c)
84425.216 | 3.326 | 3.289 | -7.774 | -7.811 | 844 | 1178 | 1097 | 844 | 3289 | 7880 |  | CORR | GENE | 04:48 | 05:42 | 05:29 | 111 | 507 | 13 | EXT |  | 0.9 | (c)
84431.325 | 9.435 | 9.398 | -1.665 | -1.702 | 706 | 772 | 857 | 706 | 1638 | 7880 |  | CORR | GENE | 04:26 | 04:37 | 04:50 | 64 | 302 | 10 | EXT |  | 0.89 | (c)
84431.767 | 9.877 | 9.71 | -1.223 | -1.39 | 75 | 206 | 576 | 75 | 1204 | 7880 |  | CORR | GENE | 02:44 | 03:05 | 04:05 | 186 | 1002 | 10 | EXT |  | 0.9 | (c)
84434.487 | 1.497 | 1.484 | -9.668 | -9.681 | 1102 | 1171 | 1158 | 1016 | 1484 | 7881 |  | CORR | CIGR | 04:39 | 04:50 | 04:48 | 41 | 112 | 9 | EXT |  | 0.89 | (c)
84486.887 | 8.657 | 8.633 | -2.453 | -2.477 | 1098 | 1173 | 1213 | 903 | 2438 | 7885 |  | CORR | CIGR | 05:43 | 05:55 | 06:02 | 39 | 229 | 11 | EXT |  | 0.89 | (c)
84499.827 | 10.487 | 10.375 | -0.778 | -0.89 | -2172 | -2142 | -2153 | 59 | 596 | 7886 |  | CORR | AXGR | 05:04 | 05:09 | 05:07 | 294 | 37 | 11 | EXT |  | 0.92 | (c)
84503.429 | 2.824 | 2.803 | -8.466 | -8.487 | -2145 | -2070 | -2020 | 86 | 2803 | 7887 |  | CORR | CIGR | 05:14 | 05:26 | 05:34 | 36 | 250 | 10 | EXT |  | 0.89 | (c)
84511.933 | 0.038 | 0.026 | -11.217 | -11.229 | 1866 | -2071 | -1795 | 0 | 26 | 7888 |  | CORR | GENE | 06:09 | 07:33 | 08:18 | 83 | 1599 | 11 | EXT |  | 0.89 | (c)
84518.368 | 6.473 | 6.461 | -4.782 | -4.794 | 671 | 1174 | 953 | 671 | 4691 | 7888 |  | CORR | GENE | 02:56 | 04:17 | 03:41 | 103 | 563 | 12 | EXT |  | 0.89 | (c)
84519.178 | 7.283 | 7.249 | -3.972 | -4.006 | 1131 | 1189 | 1209 | 943 | 3958 | 7888 |  | CORR | GENE | 04:10 | 04:20 | 04:23 | 48 | 156 | 9 | EXT |  | 0.89 | (c)
84525.357 | 2.207 | 1.87 | -9.173 | -9.51 | -2224 | -2201 | -2188 | 6 | 1870 | 7889 |  | CORR | GENE | 06:41 | 06:45 | 06:47 | 521 | 72 | 11 | EXT |  | 0.95 | (c)
84532.983 | 9.833 | 9.366 | -1.547 | -2.014 | 2202 | -2190 | -2200 | 0 | 603 | 7889 |  | CORR | GENE | 06:35 | 06:47 | 06:45 | 1411 | 119 | 11 | EXT |  | 0.97 | (c)
84534.573 | 0.043 | 0.018 | -10.207 | -10.232 | -2130 | -1850 | -1481 | 101 | 18 | 7890 |  | CORR | GENE | 06:16 | 07:01 | 08:01 | 105 | 1298 | 13 | EXT |  | 0.89 | (c)
84535.177 | 0.647 | 0.615 | -9.603 | -9.635 | -2126 | -1860 | -1899 | 105 | 615 | 7890 |  | CORR | GENE | 06:17 | 06:60 | 06:53 | 87 | 453 | 10 | EXT |  | 0.89 | (c)
84542.602 | 8.072 | 8.033 | -2.178 | -2.217 | 1291 | 1451 | 1492 | 538 | 2117 | 7890 |  | CORR | GENE | 03:28 | 03:54 | 04:01 | 100 | 401 | 10 | EXT |  | 0.89 | (c)
84543.947 | 9.417 | 9.105 | -0.833 | -1.145 | 1147 | 1245 | 1374 | 631 | 805 | 7890 |  | CORR | GENE | 03:05 | 03:21 | 03:42 | 340 | 452 | 10 | EXT |  | 0.92 | (c)
84544.16 | 9.63 | 9.466 | -0.62 | -0.784 | 1233 | 1288 | 1276 | 912 | 196 | 7890 |  | CORR | GENE | 03:19 | 03:28 | 03:26 | 588 | 86 | 10 | EXT |  | 0.94 | (c)
84544.743 | 10.213 | 10.103 | -0.037 | -0.147 | 965 | 1287 | 1216 | 763 | 22 | 7890 |  | CORR | GENE | 02:36 | 03:28 | 03:16 | 125 | 503 | 13 | EXT |  | 0.9 | (c)
84545.172 | 0.392 | 0.129 | -10.748 | -11.011 | 1411 | 1436 | 1594 | 454 | 129 | 7891 |  | CORR | GENE | 03:12 | 03:16 | 03:42 | 1448 | 365 | 10 | EXT |  | 0.97 | (c)
84555.792 | 11.012 | 10.974 | -0.128 | -0.166 | -1169 | -1070 | -1101 | 1033 | 125 | 7891 |  | CORR | CIGR | 08:16 | 08:32 | 08:27 | 41 | 136 | 10 | EXT |  | 0.89 | (c)
84555.801 | 11.021 | 10.964 | -0.119 | -0.176 | 1709 | 1802 | 1887 | 164 | 98 | 7891 |  | CORR | GENE | 04:00 | 04:15 | 04:29 | 78 | 357 | 13 | EXT |  | 0.89 | (c)
84555.905 | 11.125 | 11.107 | -0.015 | -0.033 | -1471 | -1168 | -1293 | 760 | 15 | 7891 |  | CORR | CIGR | 07:27 | 08:16 | 07:56 | 18 | 356 | 13 | EXT |  | 0.89 | (c)
84562.34 | 6.42 | 6.385 | -4.27 | -4.305 | 1946 | -2163 | 2188 | 1946 | 4200 | 7892 |  | CORR | GENE | 03:34 | 04:31 | 04:13 | 105 | 483 | 10 | EXT |  | 0.85 | (c)
84564.528 | 8.608 | 8.591 | -2.082 | -2.099 | -1578 | -1323 | -1227 | 877 | 1982 | 7892 |  | CORR | GENE | 06:06 | 06:47 | 07:02 | 117 | 701 | 10 | EXT |  | 0.85 | (c)
84566.574 | 10.654 | 10.59 | -0.036 | -0.1 | 1444 | 1940 | 1895 | 1444 | 23 | 7892 |  | CORR | GENE | 02:13 | 03:34 | 03:26 | 77 | 901 | 13 | EXT |  | 0.85 | (c)
84567.233 | 0.623 | 0.607 | -9.792 | -9.808 | 1948 | 2082 | 2050 | 78 | 607 | 7893 |  | CORR | CIGR | 03:05 | 03:26 | 03:21 | 38 | 205 | 9 | EXT |  | 0.89 | (c)
84567.302 | 0.692 | 0.617 | -9.723 | -9.798 | -816 | -709 | -570 | 324 | 617 | 7893 |  | CORR | GENE | 07:39 | 07:56 | 08:18 | 101 | 492 | 10 | EXT |  | 0.89 | (c)
84567.585 | 0.975 | 0.961 | -9.44 | -9.454 | 2012 | 2162 | 2122 | 0 | 961 | 7893 |  | CORR | CIGR | 03:15 | 03:39 | 03:33 | 40 | 221 | 9 | EXT |  | 0.89 | (c)
84568.109 | 1.499 | 1.49 | -8.916 | -8.925 | -907 | -846 | -814 | 721 | 1490 | 7893 |  | CORR | CIGR | 07:24 | 07:34 | 07:39 | 41 | 186 | 15 | EXT |  | 0.89 | (c)
84570.416 | 3.806 | 3.783 | -6.609 | -6.632 | -1348 | -1265 | -1256 | 883 | 3783 | 7893 |  | CORR | CIGR | 06:13 | 06:26 | 06:28 | 41 | 183 | 9 | EXT |  | 0.89 | (c)
84570.595 | 3.985 | 3.968 | -6.43 | -6.447 | -1613 | -1314 | -1439 | 618 | 3968 | 7893 |  | CORR | GENE | 05:30 | 06:18 | 05:58 | 66 | 347 | 13 | EXT |  | 0.89 | (c)
84573.829 | 7.219 | 7.142 | -3.196 | -3.273 | -1670 | -1571 | -1530 | 560 | 3176 | 7893 |  | CORR | GENE | 05:21 | 05:37 | 05:43 | 97 | 281 | 12 | EXT |  | 0.89 | (c)
84579.234 | 2.209 | 2.193 | -9.151 | -9.167 | -1567 | -1467 | -1412 | 664 | 2193 | 7894 |  | CORR | CIGR | 07:36 | 07:52 | 08:01 | 29 | 310 | 10 | EXT |  | 0.89 | (c)
84587.187 | 10.162 | 10.133 | -1.198 | -1.227 | 975 | 1291 | 1377 | 451 | 1138 | 7894 |  | CORR | GENE | 02:26 | 03:17 | 03:31 | 89 | 805 | 11 | EXT |  | 0.89 | (c)
84588.007 | 10.982 | 10.942 | -0.378 | -0.418 | 1234 | 1454 | 1414 | 637 | 336 | 7894 |  | CORR | GENE | 03:08 | 03:43 | 03:37 | 82 | 359 | 10 | EXT |  | 0.89 | (c)
84594.424 | 6.039 | 5.962 | -5.421 | -5.498 | 1484 | 1891 | 1770 | 174 | 5353 | 7895 |  | CORR | GENE | 02:17 | 03:23 | 03:04 | 145 | 572 | 10 | EXT |  | 0.9 | (c)
84595.374 | 6.989 | 6.751 | -4.471 | -4.709 | -912 | -472 | -610 | 308 | 4334 | 7895 |  | CORR | GENE | 07:51 | 09:02 | 08:39 | 375 | 604 | 10 | EXT |  | 0.93 | (c)
84596.49 | 8.105 | 7.938 | -3.355 | -3.522 | -751 | -447 | -548 | 346 | 3273 | 7895 |  | CORR | GENE | 08:17 | 09:06 | 08:49 | 249 | 405 | 10 | EXT |  | 0.91 | (c)
84596.912 | 8.527 | 8.504 | -2.933 | -2.956 | 1512 | 1768 | 1693 | 357 | 2886 | 7895 |  | CORR | GENE | 02:22 | 03:03 | 02:51 | 70 | 362 | 11 | EXT |  | 0.89 | (c)
84597.758 | 9.373 | 9.332 | -2.087 | -2.128 | 1623 | 1798 | 1846 | 161 | 2032 | 7895 |  | CORR | GENE | 02:40 | 03:08 | 03:16 | 96 | 446 | 10 | EXT |  | 0.89 | (c)
84600.019 | 0.174 | 0.16 | -11.181 | -11.195 | 1566 | 1849 | 1812 | 172 | 160 | 7896 |  | CORR | GENE | 05:01 | 05:46 | 05:40 | 48 | 492 | 10 | EXT |  | 0.89 | (c)
84600.538 | 0.693 | 0.578 | -10.662 | -10.777 | 1643 | 2116 | 2195 | 0 | 578 | 7896 |  | CORR | GENE | 05:13 | 06:29 | 06:42 | 132 | 1103 | 10 | EXT |  | 0.9 | (c)
84600.687 | 0.842 | 0.561 | -10.513 | -10.794 | 1327 | 1347 | 1359 | 840 | 561 | 7896 |  | CORR | GENE | 04:22 | 04:25 | 04:27 | 496 | 63 | 10 | EXT |  | 0.94 | (c)
84600.689 | 0.844 | 0.74 | -10.511 | -10.615 | 2075 | 2095 | 2102 | 100 | 740 | 7896 |  | CORR | GENE | 06:23 | 06:26 | 06:27 | 248 | 55 | 10 | EXT |  | 0.91 | (c)
84601.934 | 2.089 | 2.063 | -9.266 | -9.292 | 1128 | 1246 | 1221 | 917 | 2063 | 7896 |  | CORR | CIGR | 03:50 | 04:09 | 04:05 | 46 | 186 | 10 | EXT |  | 0.89 | (c)
84602.315 | 2.47 | 2.448 | -8.885 | -8.907 | 2050 | 2101 | 2146 | 0 | 2448 | 7896 |  | CORR | CIGR | 06:19 | 06:27 | 06:34 | 36 | 192 | 11 | EXT |  | 0.89 | (c)
84602.607 | 2.762 | 2.72 | -8.593 | -8.635 | 1541 | 1831 | 1770 | 233 | 2720 | 7896 |  | CORR | GENE | 04:57 | 05:43 | 05:34 | 80 | 457 | 12 | EXT |  | 0.89 | (c)
84602.942 | 3.097 | 3.067 | -8.258 | -8.288 | 2045 | 2113 | 2125 | 25 | 3067 | 7896 |  | CORR | CIGR | 06:18 | 06:29 | 06:31 | 30 | 161 | 10 | EXT |  | 0.89 | (c)
84603.195 | 3.35 | 3.325 | -8.005 | -8.03 | 2008 | 2121 | 2119 | 0 | 3325 | 7896 |  | CORR | CIGR | 06:12 | 06:30 | 06:30 | 34 | 223 | 12 | EXT |  | 0.89 | (c)
84603.557 | 3.712 | 3.695 | -7.643 | -7.66 | 2017 | 2125 | 2105 | 37 | 3695 | 7896 |  | CORR | CIGR | 06:13 | 06:31 | 06:28 | 35 | 177 | 9 | EXT |  | 0.89 | (c)
84604.883 | 5.038 | 4.454 | -6.317 | -6.901 | 2148 | 2185 | 2183 | 13 | 4454 | 7896 |  | CORR | GENE | 06:35 | 06:41 | 06:40 | 833 | 69 | 11 | EXT |  | 0.96 | (c)
84607.006 | 7.161 | 7.112 | -4.194 | -4.243 | 2008 | 2081 | 2144 | 0 | 4187 | 7896 |  | CORR | GENE | 06:12 | 06:24 | 06:34 | 56 | 273 | 10 | EXT |  | 0.89 | (c)
84607.137 | 7.292 | 7.148 | -4.063 | -4.207 | 2189 | 2210 | 2205 | 9 | 3869 | 7896 |  | CORR | AXGR | 06:41 | 06:45 | 06:44 | 338 | 33 | 14 | EXT |  | 0.94 | (c)
84607.202 | 7.357 | 7.342 | -3.998 | -4.013 | 2046 | 2194 | 2140 | 0 | 3980 | 7896 |  | CORR | CIGR | 06:18 | 06:42 | 06:33 | 33 | 189 | 11 | EXT |  | 0.89 | (c)
84607.344 | 7.499 | 7.466 | -3.856 | -3.889 | 1961 | 2053 | 2054 | 84 | 3844 | 7896 |  | CORR | CIGR | 06:04 | 06:19 | 06:19 | 45 | 186 | 11 | EXT |  | 0.89 | (c)
84634.404 | 0.784 | 0.166 | -10.691 | -11.309 | 25 | 50 | 66 | 25 | 166 | 7900 |  | CORR | GENE | 02:36 | 02:40 | 02:43 | 806 | 81 | 14 | EXT |  | 0.98 | (c)
84667.692 | 11.277 | 11.262 | -0.128 | -0.143 | 877 | 1040 | 1055 | 877 | 59 | 7902 |  | CORR | GENE | 02:14 | 02:40 | 02:43 | 84 | 356 | 10 | EXT |  | 0.89 | (c)
84684.361 | 5.546 | 5.301 | -5.549 | -5.794 | -2183 | -2155 | -2158 | 48 | 5301 | 7904 |  | CORR | GENE | 07:56 | 08:00 | 07:60 | 383 | 50 | 10 | EXT |  | 0.93 | (c)
84700.795 | 10.885 | 10.846 | -0.025 | -0.064 | 1243 | 1618 | 1720 | 33 | 14 | 7905 |  | CORR | GENE | 04:37 | 05:38 | 05:54 | 50 | 954 | 13 | EXT |  | 0.89 | (c)
84730.283 | 7.498 | 7.464 | -3.647 | -3.681 | -2217 | -2165 | -2121 | 13 | 3612 | 7908 |  | CORR | GENE | 03:46 | 03:54 | 04:02 | 69 | 192 | 10 | EXT |  | 0.89 | (c)
84733.93 | 0 | -0.018 | -11.46 | -11.478 | 557 | 1096 | 947 | 557 |  | 7909 | Нарушение формы кольцевого шва | GWAN |  | 10:22 | 11:49 | 11:25 | 0 | 780 |  | EXT | Нарушение формы кольцевого шва Аномалия находится на отводе. |  | (c)
84778.176 | 10.631 | 10.576 | -0.029 | -0.084 | 202 | 1453 | 1088 | 202 | 14 | 7912 |  | CORR | GENE | 03:22 | 06:44 | 05:45 | 70 | 1772 | 14 | EXT | Аномалия находится на отводе. | 0.89 | (c)
84798.039 | 8.654 | 8.644 | -2.656 | -2.666 | 1145 | 1268 | 1238 | 899 | 2638 | 7914 |  | CORR | CIGR | 04:22 | 04:42 | 04:37 | 28 | 187 | 9 | EXT |  | 0.89 | (c)
84875.564 | 8.404 | 8.398 | -2.856 | -2.862 | 743 | 890 | 848 | 743 | 2817 | 7921 |  | CORR | CIGR | 04:54 | 05:18 | 05:11 | 45 | 210 | 12 | EXT |  | 0.89 | (c)
84890.373 | 0.603 | 0.527 | -10.862 | -10.938 | 2034 | 2153 | -2229 | 0 | 527 | 7923 |  | CORR | GENE | 06:20 | 06:39 | 06:52 | 128 | 397 | 12 | EXT |  | 0.9 | (c)
84902.147 | 0.912 | 0.855 | -10.373 | -10.43 | -1773 | -1578 | -1535 | 457 | 855 | 7924 |  | CORR | GENE | 05:51 | 06:22 | 06:29 | 80 | 476 | 10 | EXT |  | 0.89 | (c)
84908.648 | 7.413 | 7.355 | -3.872 | -3.93 | -1623 | -1611 | -1608 | 607 | 3767 | 7924 |  | CORR | AXGR | 06:15 | 06:17 | 06:17 | 163 | 30 | 11 | EXT |  | 0.9 | (c)
84955.729 | 0.039 | 0.019 | -10.856 | -10.876 | -1725 | -1170 | -890 | 55 | 19 | 7929 |  | CORR | GENE | 05:54 | 07:23 | 08:09 | 74 | 1671 | 15 | EXT |  | 0.89 | (c)
84976.576 | 9.991 | 9.98 | -1.239 | -1.25 | -2061 | -1977 | -1967 | 170 | 1222 | 7930 |  | CORR | CIGR | 06:55 | 07:09 | 07:11 | 28 | 188 | 10 | EXT |  | 0.89 | (c)
85006.777 | 6.867 | 6.841 | -4.053 | -4.079 | -756 | -680 | -695 | 634 | 4049 | 7933 |  | CORR | CIGR | 06:58 | 07:10 | 07:08 | 30 | 122 | 10 | EXT |  | 0.89 | (c)
85006.975 | 7.065 | 7.053 | -3.855 | -3.867 | -791 | -745 | -738 | 684 | 3845 | 7933 |  | CORR | CIGR | 06:52 | 06:60 | 07:01 | 22 | 106 | 10 | EXT |  | 0.89 | (c)
85076.986 | 10.016 | 9.999 | -1.309 | -1.326 | -1541 | -1238 | -1353 | 690 | 1245 | 7939 |  | CORR | GENE | 05:12 | 06:01 | 05:42 | 81 | 377 | 14 | EXT |  | 0.89 | (c)
85078.267 | 11.297 | 11.224 | -0.028 | -0.101 | -1722 | -1572 | -1372 | 508 | 14 | 7939 |  | CORR | GENE | 04:42 | 05:07 | 05:39 | 87 | 699 | 13 | EXT |  | 0.89 | (c)
85079.435 | 1.14 | 1.103 | -9.54 | -9.577 | -2167 | -2115 | -2075 | 63 | 1103 | 7940 |  | CORR | GENE | 05:17 | 05:26 | 05:32 | 52 | 186 | 10 | EXT |  | 0.89 | (c)
85088.014 | 9.719 | 9.688 | -0.961 | -0.992 | 1367 | 1671 | 1675 | 249 | 890 | 7940 |  | CORR | GENE | 02:48 | 03:37 | 03:37 | 102 | 614 | 12 | EXT |  | 0.89 | (c)
85089.479 | 0.504 | 0.319 | -10.861 | -11.046 | 734 | 1661 | 1392 | 180 | 319 | 7941 |  | CORR | GENE | 03:28 | 05:57 | 05:14 | 313 | 1317 | 10 | EXT |  | 0.92 | (c)
85089.834 | 0.859 | 0.828 | -10.506 | -10.537 | 1419 | 1557 | 1535 | 579 | 828 | 7941 |  | CORR | GENE | 05:18 | 05:41 | 05:37 | 50 | 232 | 14 | EXT |  | 0.89 | (c)
85100.226 | 11.251 | 11.188 | -0.114 | -0.177 | 1283 | 1360 | 1435 | 643 | 100 | 7941 |  | CORR | GENE | 04:56 | 05:09 | 05:21 | 77 | 305 | 10 | EXT |  | 0.89 | (c)
85104.653 | 0.138 | 0.034 | -6.687 | -6.791 | 1747 | 1778 | 1763 | 452 | 34 | 7943 |  | CORR | AXGR | 06:18 | 06:23 | 06:20 | 158 | 31 | 10 | EXT |  | 0.9 | (c)
85105.005 | 0.49 | 0.395 | -6.335 | -6.43 | 1686 | 1917 | 1829 | 259 | 395 | 7943 |  | CORR | GENE | 06:08 | 06:45 | 06:31 | 144 | 285 | 10 | EXT |  | 0.9 | (c)
85105.552 | 1.037 | 1.007 | -5.788 | -5.818 | 1375 | 1472 | 1495 | 614 | 1007 | 7943 |  | CORR | CIGR | 05:18 | 05:33 | 05:37 | 44 | 242 | 10 | EXT |  | 0.89 | (c)
85107.215 | 2.7 | 2.682 | -4.125 | -4.143 | 703 | 775 | 817 | 703 | 2682 | 7943 |  | CORR | GENE | 03:29 | 03:41 | 03:48 | 116 | 228 | 10 | EXT |  | 0.89 | (c)
85107.372 | 2.857 | 2.755 | -3.968 | -4.07 | 1121 | 1140 | 1140 | 1072 | 2755 | 7943 |  | CORR | AXGR | 04:37 | 04:40 | 04:40 | 376 | 37 | 11 | EXT |  | 0.93 | (c)
85107.558 | 3.043 | 3.013 | -3.782 | -3.812 | 1998 | 2092 | 2084 | 62 | 3013 | 7943 |  | CORR | GENE | 06:58 | 07:14 | 07:12 | 71 | 171 | 13 | EXT |  | 0.89 | (c)
85107.729 | 3.214 | 1.621 | -3.611 | -5.204 | 2214 | -2226 | -2193 | 0 | 1621 | 7943 |  | CORR | GENE | 07:33 | 07:37 | 07:42 | 1870 | 108 | 10 | EXT |  | 0.97 | (c)
85108.735 | 4.22 | 4.202 | -2.605 | -2.623 | -2019 | -1884 | -1913 | 212 | 2578 | 7943 |  | CORR | CIGR | 08:10 | 08:32 | 08:27 | 45 | 211 | 10 | EXT |  | 0.89 | (c)
85111.372 | 0.032 | 0.018 | -11.448 | -11.462 | -325 | 205 | 106 | 0 | 18 | 7944 |  | CORR | GENE | 01:53 | 03:18 | 03:02 | 108 | 862 | 14 | EXT | Аномалия находится на отводе. | 0.9 | (c)
85111.401 | 0.061 | 0.033 | -11.419 | -11.447 | 1400 | 1841 | 1790 | 1400 | 33 | 7944 |  | CORR | GENE | 06:31 | 07:42 | 07:34 | 67 | 780 | 14 | EXT | Аномалия находится на отводе. | 0.89 | (c)
85117.252 | 5.912 | 5.89 | -5.568 | -5.59 | 83 | 154 | 195 | 83 | 5549 | 7944 |  | CORR | CIGR | 02:58 | 03:10 | 03:17 | 41 | 224 | 10 | EXT | Аномалия находится на отводе. | 0.89 | (c)
85122.787 | 11.447 | 11.416 | -0.033 | -0.064 | 1371 | 1673 | 1752 | 1371 | 9 | 7944 |  | CORR | GENE | 06:26 | 07:15 | 07:28 | 55 | 761 | 11 | EXT | Аномалия находится на отводе. | 0.89 | (c)
85126.387 | 3.567 | 3.24 | -7.823 | -8.15 | 55 | 68 | 75 | 55 | 3240 | 7945 |  | LWAN | AXGR | 00:51 | 00:53 | 00:54 | 528 | 39 |  | EXT | Эквивалент потери металла 10%. |  | (c)
85126.642 | 3.822 | 3.803 | -7.568 | -7.587 | -2072 | -1903 | -1980 | 1888 | 3803 | 7945 |  | CORR | CIGR | 07:08 | 07:35 | 07:23 | 31 | 184 | 10 | EXT |  | 0.84 | (c)
85134.157 | 11.337 | 11.335 | -0.053 | -0.055 | -2063 | -1937 | -1995 | 1928 | 38 | 7945 |  | CORR | CIGR | 07:09 | 07:30 | 07:20 | 17 | 135 | 13 | EXT |  | 0.84 | (c)
85153.468 | 8.113 | 8.079 | -3.167 | -3.201 | -2051 | -1850 | -1909 | 179 | 3121 | 7947 |  | CORR | GENE | 03:32 | 04:05 | 03:55 | 80 | 285 | 10 | EXT | Аномалия находится на отводе. | 0.89 | (c)
85178.443 | 10.733 | 10.705 | -0.672 | -0.7 | -1834 | -1663 | -1654 | 397 | 619 | 7949 |  | CORR | GENE | 05:54 | 06:21 | 06:23 | 81 | 360 | 10 | EXT | Аномалия находится на упругопластическом изгибе: R=639 D, максимальное растяжение на 1.5 час. | 0.89 | (c)
85179.082 | 11.372 | 11.352 | -0.033 | -0.053 | -1889 | -1763 | -1721 | 342 | 14 | 7949 |  | CORR | CIGR | 05:45 | 06:05 | 06:12 | 39 | 334 | 11 | EXT | Аномалия находится на упругопластическом изгибе: R=572 D, максимальное растяжение на 1.3 час. | 0.89 | (c)
85190.185 | 11.07 | 10.786 | -0.285 | -0.569 | -2184 | -1783 | -1735 | 47 | 73 | 7950 |  | WRIN | GENE | 04:48 | 05:53 | 06:00 | 496 | 897 | 3.8 | N/A | Высота гофр: 54 мм (3,8%). Длина волны: 432 мм Аномалия находится вблизи кольцевого сварного шва. Аномалия находится вблизи продольного шва. Аномалия находится на упругопластическом изгибе. |  | (a)
85205.429 | 3.499 | 3.466 | -3.151 | -3.184 | 546 | 613 | 662 | 546 | 3128 | 7952 |  | CORR | GENE | 04:21 | 04:32 | 04:39 | 56 | 231 | 10 | EXT |  | 0.89 | (c)
85210.88 | 2.3 | 2.252 | -1.6 | -1.648 | 676 | 911 | 894 | 676 | 1571 | 7953 |  | CORR | GENE | 04:42 | 05:20 | 05:17 | 77 | 437 | 15 | EXT |  | 0.89 | (c)
85213.592 | 1.112 | 1.073 | -10.093 | -10.132 | -1510 | -1369 | -1405 | 721 | 1073 | 7954 |  | CORR | CIGR | 06:00 | 06:23 | 06:17 | 41 | 210 | 11 | EXT |  | 0.89 | (c)
85214.037 | 1.557 | 1.522 | -9.648 | -9.683 | -1498 | -1441 | -1436 | 733 | 1522 | 7954 |  | CORR | CIGR | 06:02 | 06:11 | 06:12 | 35 | 124 | 15 | EXT |  | 0.89 | (c)
85230.439 | 6.754 | 6.738 | -2.971 | -2.987 | 2077 | 2125 | 2150 | 2077 | 2957 | 7955 |  | CORR | CIGR | 07:26 | 07:34 | 07:38 | 30 | 148 | 12 | EXT |  | 0.89 | (c)
85240.386 | 6.976 | 6.955 | -4.519 | -4.54 | 940 | 997 | 1020 | 940 | 4504 | 7956 |  | CORR | CIGR | 05:01 | 05:11 | 05:14 | 36 | 160 | 10 | EXT | Аномалия находится на отводе. | 0.89 | (c)
85243.465 | 10.055 | 9.785 | -1.44 | -1.71 | 899 | 1186 | 1141 | 899 | 1204 | 7956 |  | CORR | GENE | 04:55 | 05:41 | 05:34 | 506 | 484 | 10 | EXT | Аномалия находится на отводе. | 0.94 | (c)
85261.853 | 5.873 | 5.84 | -5.222 | -5.255 | 555 | 566 | 566 | 555 | 5188 | 7958 | Металлургический дефект | MIAN | AXGR | 02:22 | 02:24 | 02:24 | 67 | 21 |  | EXT | Металлургический дефект Эквивалент потери металла 27%. |  | (c)
85265.015 | 9.035 | 8.971 | -2.06 | -2.124 | 1009 | 1065 | 1068 | 1009 | 2013 | 7958 |  | DENT | GENE | 03:35 | 03:44 | 03:45 | 111 | 116 | 0.6 | N/A | Глубина вмятины: 8 мм (0,6%). Линейка: 11 см в (897 см; 03:44 ч:мин) |  | (c)
85280.806 | 2.691 | 2.31 | -8.799 | -9.18 | -1143 | -910 | -596 | 50 | 2310 | 7960 |  | CORR | GENE | 05:25 | 06:02 | 06:53 | 456 | 1093 | 10 | EXT |  | 0.93 | (c)
85295.336 | 5.731 | 5.684 | -5.729 | -5.776 | -1166 | -1081 | -1064 | 962 | 5684 | 7961 |  | CORR | GENE | 05:53 | 06:06 | 06:09 | 86 | 204 | 13 | EXT | Аномалия находится на отводе. | 0.89 | (c)
85298.723 | 9.118 | 9.097 | -2.342 | -2.363 | -1071 | -1070 | -1060 | 1049 | 2285 | 7961 |  | CORR | AXGR | 06:08 | 06:08 | 06:10 | 78 | 22 | 10 | EXT | Аномалия находится на отводе. | 0.89 | (c)
85300.265 | 10.66 | 10.624 | -0.8 | -0.836 | -1180 | -953 | -1023 | 865 | 744 | 7961 |  | CORR | GENE | 05:50 | 06:27 | 06:16 | 92 | 315 | 12 | EXT | Аномалия находится на отводе. | 0.89 | (c)
85301.036 | 11.431 | 11.384 | -0.029 | -0.076 | -1367 | -964 | -967 | 567 | 12 | 7961 |  | CORR | GENE | 05:20 | 06:25 | 06:25 | 64 | 800 | 11 | EXT | Аномалия находится на отводе. | 0.89 | (c)
85301.549 | 0.484 | 0.47 | -10.501 | -10.515 | 1858 | 1903 | 1905 | 279 | 470 | 7962 |  | CORR | CIGR | 05:39 | 05:46 | 05:47 | 29 | 93 | 9 | EXT |  | 0.89 | (c)
85303.826 | 2.761 | 2.718 | -8.224 | -8.267 | 1865 | 2066 | 1993 | 110 | 2718 | 7962 |  | CORR | GENE | 05:40 | 06:13 | 06:01 | 74 | 255 | 10 | EXT |  | 0.89 | (c)
85310.112 | 9.047 | 8.997 | -1.938 | -1.988 | 1748 | 1819 | 1926 | 127 | 1929 | 7962 |  | CORR | GENE | 05:21 | 05:33 | 05:50 | 59 | 356 | 11 | EXT |  | 0.89 | (c)
85313.226 | 1.176 | 0.437 | -4.094 | -4.833 | 1106 | 1296 | 1357 | 622 | 437 | 7963 |  | DENT | GENE | 05:00 | 05:31 | 05:41 | 1265 | 503 | 1.3 | N/A | Глубина вмятины: 19 мм (1,3%). Линейка: 127 см в (44 см; 05:31 ч:мин) |  | (c)
85313.661 | 1.611 | -1.096 | -3.659 | -6.366 | -754 | -1986 | 1477 | 0 |  | 7963 |  | OVAL |  | 00:00 | 08:41 | 06:00 | 3530 |  |  | N/A | Овальность: 0,03 |  | (c)
85327.469 | 4.524 | 4.502 | -2.051 | -2.073 | -2144 | -2089 | -2082 | 87 | 2028 | 7965 |  | CORR | CIGR | 04:08 | 04:17 | 04:18 | 45 | 124 | 12 | EXT |  | 0.89 | (c)
85328.338 | 5.393 | 5.37 | -1.182 | -1.205 | -1822 | -1747 | -1748 | 409 | 1159 | 7965 |  | CORR | CIGR | 05:00 | 05:12 | 05:12 | 46 | 148 | 10 | EXT |  | 0.89 | (c)
85335.29 | 1.435 | 1.411 | -9.99 | -10.014 | 513 | 659 | 680 | 513 | 1411 | 7967 |  | CORR | GENE | 04:20 | 04:43 | 04:47 | 70 | 335 | 13 | EXT | Аномалия находится на отводе. | 0.89 | (c)
85354.923 | 9.643 | 7.874 | -1.652 | -3.421 | -1926 | 204 | 305 | 0 |  | 7968 |  | OVAL |  | 00:00 | 05:44 | 06:00 | 5650 |  |  | N/A | Овальность: 0,02 |  | (c)
85356.279 | 10.999 | 10.764 | -0.296 | -0.531 | 33 | 211 | 306 | 33 | 36 | 7968 |  | DENT | GENE | 05:16 | 05:45 | 06:00 | 495 | 546 | 0.9 | N/A | Глубина вмятины: 13 мм (0,9%). Линейка: 50 см в (1076 см; 05:45 ч:мин) Аномалия находится вблизи кольцевого сварного шва. Аномалия находится вблизи продольного шва. |  | (c)
85357.063 | 0.488 | 0.233 | -10.832 | -11.087 | 1125 | 1378 | 1354 | 646 | 233 | 7969 |  | DENT | GENE | 05:26 | 06:07 | 06:03 | 492 | 459 | 1.1 | N/A | Глубина вмятины: 16 мм (1,1%). Линейка: 49 см в (23 см; 06:07 ч:мин) Аномалия находится на отводе. |  | (c)
85357.65 | 1.075 | 0.942 | -10.245 | -10.378 | 1033 | 1280 | 1289 | 687 | 942 | 7969 |  | DENT | GENE | 05:11 | 05:51 | 05:52 | 357 | 511 | 0.9 | N/A | Глубина вмятины: 13 мм (0,9%). Линейка: 36 см в (94 см; 05:51 ч:мин) Аномалия находится на отводе. |  | (c)
85367.983 | 0.088 | 0.066 | -11.312 | -11.334 | 1868 | 2011 | 2019 | 61 | 66 | 7970 |  | CORR | GENE | 06:31 | 06:54 | 06:55 | 56 | 302 | 10 | EXT |  | 0.89 | (c)
85464.661 | 7.426 | 7.377 | -3.974 | -4.023 | 2074 | -2225 | 2206 | 2074 | 3896 | 7979 |  | CORR | GENE | 09:04 | 09:30 | 09:26 | 127 | 264 | 10 | EXT |  | 0.9 | (c)
85465.27 | 8.035 | 7.995 | -3.365 | -3.405 | 1915 | 2011 | 2062 | 1915 | 3318 | 7979 |  | CORR | GENE | 08:38 | 08:54 | 09:02 | 87 | 294 | 10 | EXT |  | 0.89 | (c)
85476.496 | 7.861 | 7.845 | -3.589 | -3.605 | -52 | -27 | -39 | 27 | 3480 | 7980 |  | CORR | AXGR | 09:27 | 09:31 | 09:29 | 125 | 25 | 10 | EXT | Аномалия находится на отводе. | 0.85 | (c)
85479.182 | 10.547 | 10.441 | -0.903 | -1.009 | 2042 | 2077 | 2070 | 2042 | 601 | 7980 |  | CORR | GENE | 03:05 | 03:11 | 03:09 | 408 | 55 | 11 | EXT | Аномалия находится на отводе. | 0.89 | (c)
85479.903 | 11.268 | 11.22 | -0.182 | -0.23 | 1743 | 1919 | 1872 | 1743 | 148 | 7980 |  | CORR | GENE | 02:17 | 02:45 | 02:37 | 82 | 258 | 11 | EXT | Аномалия находится на отводе. | 0.85 | (c)
85480.057 | 11.422 | 11.387 | -0.028 | -0.063 | -1763 | -1364 | -1297 | 832 | 12 | 7980 |  | CORR | GENE | 04:51 | 05:55 | 06:06 | 51 | 931 | 13 | EXT | Аномалия находится на отводе. | 0.84 | (c)
85480.62 | 0.535 | 0.488 | -10.755 | -10.802 | 1526 | 1703 | 1855 | 47 | 488 | 7981 |  | CORR | GENE | 03:49 | 04:18 | 04:43 | 65 | 658 | 14 | EXT |  | 0.89 | (c)
85483.426 | 3.341 | 3.335 | -7.949 | -7.955 | 1541 | 1631 | 1641 | 490 | 3335 | 7981 |  | CORR | CIGR | 03:52 | 04:06 | 04:08 | 31 | 199 | 10 | EXT |  | 0.89 | (c)
85483.961 | 3.876 | 3.862 | -7.414 | -7.428 | -1643 | -1385 | -1476 | 588 | 3862 | 7981 |  | CORR | CIGR | 07:18 | 07:60 | 07:45 | 45 | 334 | 11 | EXT |  | 0.89 | (c)
85484.045 | 3.96 | 3.863 | -7.33 | -7.427 | 1556 | 1760 | 1872 | 43 | 3863 | 7981 |  | CORR | GENE | 03:54 | 04:27 | 04:45 | 125 | 631 | 13 | EXT |  | 0.9 | (c)
85496.595 | 5.22 | 5.15 | -5.915 | -5.985 | 139 | 257 | 362 | 139 | 5150 | 7982 |  | CORR | GENE | 02:56 | 03:15 | 03:32 | 95 | 447 | 13 | EXT |  | 0.89 | (c)
85497.742 | 6.367 | 6.28 | -4.768 | -4.855 | -2194 | -2191 | -2190 | 36 | 4658 | 7982 |  | CORR | AXSL | 08:39 | 08:40 | 08:40 | 197 | 8 | 10 | EXT |  | 0.9 | (c)
85498.345 | 6.97 | 6.578 | -4.165 | -4.557 | 15 | 28 | 58 | 15 | 3816 | 7982 |  | CORR | GENE | 02:36 | 02:38 | 02:43 | 741 | 86 | 10 | EXT |  | 0.95 | (c)
85501.1 | 9.725 | 9.712 | -1.41 | -1.423 | 118 | 322 | 256 | 118 | 1385 | 7982 |  | CORR | CIGR | 02:53 | 03:26 | 03:15 | 38 | 277 | 10 | EXT |  | 0.89 | (c)
85501.799 | 10.424 | 10.257 | -0.711 | -0.878 | 73 | 103 | 90 | 73 | 561 | 7982 |  | CORR | AXGR | 02:45 | 02:50 | 02:48 | 317 | 34 | 10 | EXT |  | 0.92 | (c)
85502.421 | 11.046 | 10.939 | -0.089 | -0.196 | -138 | 176 | 238 | 0 | 49 | 7982 |  | CORR | GENE | 02:11 | 03:02 | 03:12 | 147 | 752 | 13 | EXT |  | 0.9 | (c)
85502.707 | 0.197 | 0.177 | -3.338 | -3.358 | 1775 | 2046 | 1957 | 91 | 177 | 7983 |  | CORR | GENE | 02:54 | 03:37 | 03:23 | 63 | 364 | 12 | EXT |  | 0.89 | (c)
85506.045 | 0 | -0.018 | -2.3 | -2.318 | 646 | 812 | 943 | 646 |  | 7984 | Нарушение формы кольцевого шва | GWAN |  | 01:39 | 02:06 | 02:27 | 0 | 593 |  | EXT | Нарушение формы кольцевого шва |  | (c)
85506.045 | 0 | -0.02 | -2.3 | -2.32 | -1413 | -1257 | -1235 | 817 |  | 7984 | Нарушение формы кольцевого шва | GWAN |  | 08:07 | 08:32 | 08:36 | 0 | 356 |  | EXT | Нарушение формы кольцевого шва |  | (c)
85510.102 | 1.757 | 1.74 | -0.168 | -0.185 | 75 | 159 | 168 | 75 | 168 | 7985 |  | CORR | CIGR | 02:56 | 03:09 | 03:11 | 17 | 186 | 11 | EXT |  | 0.89 | (c)
85520.768 | 10.498 | 10.301 | -1.082 | -1.279 | 2210 | -1717 | -1960 | 0 | 1046 | 7986 |  | CORR | GENE | 05:06 | 06:32 | 05:53 | 233 | 582 | 12 | EXT |  | 0.92 | (c)
85521.896 | 0.046 | 0.021 | -11.129 | -11.154 | 2007 | 2138 | -1838 | 0 | 21 | 7987 |  | CORR | GENE | 05:47 | 06:08 | 07:26 | 97 | 1232 | 13 | EXT |  | 0.89 | (c)
85522.083 | 0.233 | 0.181 | -10.942 | -10.994 | 2152 | -2148 | -2210 | 0 | 181 | 7987 |  | CORR | GENE | 06:10 | 06:36 | 06:26 | 61 | 199 | 12 | EXT |  | 0.89 | (c)
85522.28 | 0.43 | 0.354 | -10.745 | -10.821 | 1984 | -1966 | -2151 | 0 | 354 | 7987 |  | CORR | GENE | 05:43 | 07:05 | 06:36 | 153 | 654 | 12 | EXT |  | 0.9 | (c)
85522.729 | 0.879 | 0.858 | -10.296 | -10.317 | 2147 | -1989 | -2101 | 0 | 858 | 7987 |  | CORR | GENE | 06:09 | 07:02 | 06:44 | 57 | 426 | 12 | EXT |  | 0.89 | (c)
85525.768 | 3.918 | 3.87 | -7.257 | -7.305 | 1706 | 1853 | 1858 | 221 | 3870 | 7987 |  | CORR | GENE | 04:58 | 05:22 | 05:22 | 86 | 303 | 12 | EXT |  | 0.89 | (c)
85526.364 | 4.514 | 4.499 | -6.661 | -6.676 | 1739 | 1889 | 1846 | 278 | 4499 | 7987 |  | CORR | CIGR | 05:03 | 05:27 | 05:21 | 46 | 214 | 11 | EXT |  | 0.89 | (c)
85532.839 | 10.989 | 10.983 | -0.186 | -0.192 | 1049 | 1132 | 1109 | 1049 | 163 | 7987 |  | CORR | CIGR | 03:12 | 03:25 | 03:22 | 29 | 120 | 12 | EXT |  | 0.89 | (c)
85546.115 | 1.725 | 1.712 | -9.73 | -9.743 | 1051 | 1257 | 1193 | 895 | 1712 | 7989 |  | CORR | GENE | 04:28 | 05:01 | 04:51 | 50 | 285 | 10 | EXT |  | 0.89 | (c)
85578.644 | 0.054 | 0.023 | -10.371 | -10.402 | 2016 | -2174 | -1939 | 1434 | 23 | 7992 |  | CORR | GENE | 02:16 | 02:60 | 03:37 | 84 | 1011 | 11 | EXT |  | 0.85 | (c)
85578.675 | 0.085 | 0.05 | -10.34 | -10.375 | -864 | -455 | -547 | 231 | 50 | 7992 |  | CORR | CIGR | 06:31 | 07:37 | 07:22 | 46 | 633 | 11 | EXT |  | 0.84 | (c)
85585.9 | 7.31 | 7.203 | -3.115 | -3.222 | -608 | -588 | -585 | 562 | 2882 | 7992 |  | CORR | AXGR | 07:12 | 07:16 | 07:16 | 340 | 46 | 10 | EXT |  | 0.88 | (c)
85588.915 | 10.325 | 10.302 | -0.1 | -0.123 | -1207 | -1127 | -1078 | 950 | 78 | 7992 |  | CORR | CIGR | 05:36 | 05:49 | 05:56 | 45 | 257 | 14 | EXT |  | 0.84 | (c)
85591.715 | 2.7 | 2.677 | -8.04 | -8.063 | -1049 | -977 | -863 | 677 | 2677 | 7993 |  | CORR | GENE | 06:20 | 06:32 | 06:50 | 70 | 372 | 10 | EXT | Аномалия находится на отводе. | 0.85 | (c)
85767.814 | 2.649 | 2.486 | -8.511 | -8.674 | 15 | 28 | 36 | 15 | 2486 | 8010 |  | LWAN | AXGR | 00:36 | 00:38 | 00:40 | 431 | 42 |  | EXT | Эквивалент потери металла 11%. |  | (c)
85768.713 | 3.548 | 3.267 | -7.612 | -7.893 | 2189 | -2230 | 2211 | 0 | 3267 | 8010 |  | CORR | AXGR | 06:27 | 06:34 | 06:31 | 1334 | 43 | 12 | EXT |  | 0.98 | (c)
85769.074 | 3.909 | 3.785 | -7.251 | -7.375 | 68 | 79 | 89 | 68 | 3785 | 8010 |  | LWAN | AXGR | 00:45 | 00:47 | 00:48 | 333 | 42 |  | EXT | Эквивалент потери металла 13%. |  | (c)
85772.492 | 7.327 | 7.3 | -3.833 | -3.86 | -2063 | -1965 | -1955 | 167 | 3808 | 8010 |  | CORR | GENE | 07:01 | 07:17 | 07:18 | 52 | 216 | 10 | EXT |  | 0.89 | (c)
85773.475 | 8.31 | 8.15 | -2.85 | -3.01 | -2131 | -2131 | -2118 | 100 | 2844 | 8010 |  | CORR | AXGR | 06:50 | 06:50 | 06:52 | 166 | 25 | 10 | EXT |  | 0.9 | (c)
85773.527 | 8.362 | 8.336 | -2.798 | -2.824 | -2131 | -2080 | -2056 | 100 | 2789 | 8010 |  | CORR | CIGR | 06:50 | 06:58 | 07:02 | 35 | 149 | 10 | EXT |  | 0.89 | (c)
85774.493 | 9.328 | 9.308 | -1.832 | -1.852 | -2141 | -2063 | -2035 | 89 | 1795 | 8010 |  | CORR | GENE | 06:48 | 07:01 | 07:05 | 57 | 213 | 10 | EXT |  | 0.89 | (c)
85776.096 | 10.931 | 10.841 | -0.229 | -0.319 | -2123 | -2013 | -1833 | 107 | 206 | 8010 |  | CORR | GENE | 06:51 | 07:09 | 07:38 | 113 | 581 | 10 | EXT |  | 0.89 | (c)
85784.892 | 8.567 | 8.547 | -2.593 | -2.613 | -1625 | -1380 | -1457 | 605 | 2534 | 8011 |  | CORR | GENE | 07:43 | 08:23 | 08:10 | 79 | 337 | 10 | EXT |  | 0.89 | (c)
85785.664 | 9.339 | 9.301 | -1.821 | -1.859 | -1409 | -1168 | -1162 | 821 | 1758 | 8011 |  | CORR | GENE | 08:18 | 08:57 | 08:58 | 101 | 495 | 10 | EXT |  | 0.89 | (c)
85786.132 | 9.807 | 9.772 | -1.353 | -1.388 | -1422 | -1293 | -1255 | 808 | 1313 | 8011 |  | CORR | GENE | 08:16 | 08:37 | 08:43 | 75 | 335 | 11 | EXT |  | 0.89 | (c)
85799.593 | 0.728 | 0.693 | -10.592 | -10.627 | -785 | -617 | -593 | 401 | 693 | 8013 |  | CORR | GENE | 06:50 | 07:17 | 07:21 | 86 | 384 | 11 | EXT | Аномалия находится на отводе. | 0.89 | (c)
85799.842 | 0.977 | 0.811 | -10.343 | -10.509 | -581 | -566 | -539 | 496 | 811 | 8013 |  | CORR | GENE | 07:23 | 07:25 | 07:30 | 328 | 85 | 11 | EXT | Аномалия находится на отводе. | 0.93 | (c)
85801.824 | 2.959 | 2.474 | -8.361 | -8.846 | -564 | -515 | -496 | 428 | 2474 | 8013 |  | CORR | GENE | 07:26 | 07:34 | 07:37 | 1030 | 136 | 11 | EXT | Аномалия находится на отводе. | 0.97 | (c)
85803.68 | 4.815 | 3.784 | -6.505 | -7.536 | -499 | -417 | -450 | 400 | 3784 | 8013 |  | CORR | GENE | 07:36 | 07:49 | 07:44 | 1384 | 99 | 10 | EXT | Аномалия находится на отводе. | 0.97 | (c)
85804.685 | 5.82 | 5.796 | -5.5 | -5.524 | -459 | -381 | -383 | 306 | 5489 | 8013 |  | CORR | CIGR | 07:43 | 07:55 | 07:55 | 35 | 153 | 11 | EXT | Аномалия находится на отводе. | 0.89 | (c)
85805.896 | 7.031 | 6.503 | -4.289 | -4.817 | -422 | -364 | -369 | 316 | 3382 | 8013 |  | CORR | GENE | 07:49 | 07:58 | 07:57 | 1435 | 106 | 10 | EXT | Аномалия находится на отводе. | 0.97 | (c)
85807.167 | 8.302 | 7.996 | -3.018 | -3.324 | -555 | -521 | -503 | 451 | 2871 | 8013 |  | CORR | GENE | 07:27 | 07:33 | 07:36 | 453 | 104 | 12 | EXT | Аномалия находится на отводе. | 0.94 | (c)
85808.269 | 9.404 | 8.702 | -1.916 | -2.618 | -519 | -445 | -467 | 416 | 1802 | 8013 |  | CORR | GENE | 07:33 | 07:45 | 07:41 | 816 | 104 | 10 | EXT | Аномалия находится на отводе. | 0.95 | (c)
85809.983 | 11.118 | 9.751 | -0.202 | -1.569 | -566 | -465 | -465 | 364 | 0 | 8013 |  | CORR | GENE | 07:25 | 07:42 | 07:42 | 1569 | 202 | 15 | EXT | Аномалия находится на отводе. | 1.02 | (b)
85810.473 | 0.288 | 0.01 | -11.237 | -11.515 | 1341 | 1378 | 1384 | 1341 | 10 | 8014 |  | CORR | GENE | 07:27 | 07:33 | 07:34 | 348 | 86 | 12 | EXT |  | 0.93 | (c)
85811.944 | 1.759 | 0.715 | -9.766 | -10.81 | 1261 | 1318 | 1329 | 1261 | 715 | 8014 |  | CORR | GENE | 07:14 | 07:23 | 07:25 | 1619 | 136 | 12 | EXT |  | 0.99 | (c)
85813.531 | 3.346 | 2.993 | -8.179 | -8.532 | 1335 | 1364 | 1399 | 1335 | 2993 | 8014 |  | CORR | GENE | 07:26 | 07:31 | 07:37 | 460 | 129 | 15 | EXT |  | 0.96 | (c)
85813.885 | 3.7 | 1.959 | -7.825 | -9.566 | 46 | 74 | 90 | 46 | 1959 | 8014 |  | CORR | GENE | 03:58 | 04:03 | 04:05 | 2286 | 88 | 10 | EXT |  | 0.97 | (c)
85813.962 | 3.777 | 3.757 | -7.748 | -7.768 | 1447 | 1491 | 1498 | 1447 | 3757 | 8014 |  | CORR | CIGR | 07:44 | 07:51 | 07:52 | 34 | 101 | 10 | EXT |  | 0.89 | (c)
85815.275 | 5.09 | 5.079 | -6.435 | -6.446 | 1131 | 1174 | 1180 | 1131 | 5079 | 8014 |  | CORR | CIGR | 06:53 | 07:00 | 07:01 | 21 | 98 | 10 | EXT |  | 0.89 | (c)
85815.942 | 5.757 | 5.727 | -5.768 | -5.798 | 1372 | 1423 | 1446 | 1372 | 5727 | 8014 |  | CORR | CIGR | 07:32 | 07:40 | 07:44 | 40 | 148 | 10 | EXT |  | 0.89 | (c)
85821.698 | 11.513 | 11.476 | -0.012 | -0.049 | 911 | 1108 | 1315 | 911 | 12 | 8014 |  | CORR | CIGR | 06:18 | 06:50 | 07:23 | 37 | 808 | 15 | EXT |  | 0.89 | (c)
85821.851 | 0.141 | 0.07 | -11.264 | -11.335 | 2159 | 2175 | 2182 | 25 | 70 | 8015 |  | CORR | AXGR | 06:53 | 06:56 | 06:57 | 380 | 46 | 11 | EXT |  | 0.93 | (c)
85822.234 | 0.524 | 0.487 | -10.881 | -10.918 | 2051 | 2227 | 2194 | 0 | 487 | 8015 |  | CORR | GENE | 06:36 | 07:04 | 06:59 | 70 | 285 | 10 | EXT |  | 0.89 | (c)
85822.743 | 1.033 | 0.67 | -10.372 | -10.735 | 2034 | 2124 | 2084 | 96 | 670 | 8015 |  | CORR | GENE | 06:33 | 06:48 | 06:41 | 1131 | 100 | 11 | EXT |  | 0.97 | (c)
85823.071 | 1.361 | 1.349 | -10.044 | -10.056 | 2014 | 2113 | 2099 | 46 | 1349 | 8015 |  | CORR | CIGR | 06:30 | 06:46 | 06:44 | 26 | 170 | 11 | EXT |  | 0.89 | (c)
85824.205 | 2.495 | 1.911 | -8.91 | -9.494 | 2223 | -2180 | -2182 | 0 | 1911 | 8015 |  | CORR | GENE | 07:04 | 07:13 | 07:13 | 1011 | 113 | 18 | EXT |  | 1.03 | (b)
85825.098 | 3.388 | 3.363 | -8.017 | -8.042 | 2051 | 2119 | 2132 | 18 | 3363 | 8015 |  | CORR | CIGR | 06:36 | 06:47 | 06:49 | 41 | 161 | 10 | EXT |  | 0.89 | (c)
85825.202 | 3.492 | 3.028 | -7.913 | -8.377 | 2221 | -2212 | -2204 | 0 | 3028 | 8015 |  | CORR | GENE | 07:04 | 07:08 | 07:09 | 1167 | 72 | 12 | EXT |  | 0.98 | (c)
85826.061 | 4.351 | 4.19 | -7.054 | -7.215 | 2120 | 2163 | 2149 | 53 | 4190 | 8015 |  | CORR | GENE | 06:47 | 06:54 | 06:52 | 274 | 57 | 10 | EXT |  | 0.92 | (c)
85826.802 | 5.092 | 4.536 | -6.313 | -6.869 | 2196 | 2225 | -2218 | 0 | 4536 | 8015 |  | CORR | GENE | 06:59 | 07:04 | 07:07 | 862 | 95 | 10 | EXT |  | 0.95 | (c)
85828.995 | 7.285 | 6.353 | -4.12 | -5.052 | -2187 | -2172 | -2100 | 44 | 3957 | 8015 |  | CORR | GENE | 07:12 | 07:15 | 07:26 | 1095 | 173 | 14 | EXT |  | 1 | (c)
85829.337 | 7.627 | 7.517 | -3.778 | -3.888 | 2203 | 2211 | 2216 | 2 | 3709 | 8015 |  | CORR | AXGR | 07:01 | 07:02 | 07:03 | 179 | 25 | 12 | EXT |  | 0.91 | (c)
85829.567 | 7.857 | 7.747 | -3.548 | -3.658 | -2221 | -2201 | -2206 | 10 | 3135 | 8015 |  | CORR | AXGR | 07:07 | 07:10 | 07:09 | 523 | 30 | 15 | EXT |  | 0.97 | (c)
85830.33 | 8.62 | 8.593 | -2.785 | -2.812 | 2162 | -2161 | -2193 | 0 | 2771 | 8015 |  | CORR | CIGR | 06:54 | 07:16 | 07:11 | 41 | 211 | 11 | EXT |  | 0.89 | (c)
85830.44 | 8.73 | 8.674 | -2.675 | -2.731 | -2225 | -2145 | -2057 | 6 | 2671 | 8015 |  | CORR | GENE | 07:06 | 07:19 | 07:33 | 60 | 335 | 10 | EXT |  | 0.89 | (c)
85831.205 | 9.495 | 9.457 | -1.91 | -1.948 | -1915 | -1866 | -1834 | 316 | 1902 | 8015 |  | CORR | CIGR | 07:56 | 08:04 | 08:09 | 46 | 161 | 11 | EXT |  | 0.89 | (c)
85832.31 | 10.6 | 10.591 | -0.805 | -0.814 | -2200 | -2194 | -2181 | 31 | 618 | 8015 |  | CORR | AXGR | 07:10 | 07:11 | 07:13 | 196 | 37 | 10 | EXT |  | 0.9 | (c)
85832.371 | 10.661 | 10.32 | -0.744 | -1.085 | -1951 | -1932 | -1907 | 280 | 654 | 8015 |  | CORR | GENE | 07:50 | 07:53 | 07:57 | 431 | 87 | 12 | EXT |  | 0.94 | (c)
85833.264 | 0.149 | 0.124 | -11.066 | -11.091 | -2105 | -2053 | -2041 | 126 | 124 | 8016 |  | CORR | CIGR | 07:24 | 07:32 | 07:34 | 45 | 128 | 10 | EXT |  | 0.89 | (c)
85833.491 | 0.376 | 0.181 | -10.839 | -11.034 | -2193 | -2192 | -2185 | 38 | 181 | 8016 |  | CORR | AXSL | 07:10 | 07:10 | 07:11 | 286 | 15 | 13 | EXT |  | 0.93 | (c)
85834.094 | 0.979 | 0.7 | -10.236 | -10.515 | -2191 | -2186 | -2180 | 40 | 700 | 8016 |  | CORR | AXGR | 07:10 | 07:11 | 07:12 | 530 | 21 | 13 | EXT |  | 0.96 | (c)
85840.79 | 7.675 | 7.653 | -3.54 | -3.562 | 1944 | 2111 | 2094 | 0 | 3517 | 8016 |  | CORR | CIGR | 06:17 | 06:44 | 06:41 | 45 | 300 | 14 | EXT |  | 0.89 | (c)
85844.783 | 0.453 | 0.347 | -10.947 | -11.053 | 2149 | 2159 | 2167 | 45 | 347 | 8017 |  | CORR | AXGR | 07:12 | 07:14 | 07:15 | 352 | 37 | 10 | EXT |  | 0.92 | (c)
85845.238 | 0.908 | 0.87 | -10.492 | -10.53 | -2181 | -2109 | -2037 | 50 | 870 | 8017 |  | CORR | GENE | 07:33 | 07:45 | 07:56 | 57 | 287 | 10 | EXT |  | 0.89 | (c)
85845.619 | 1.289 | 1.229 | -10.111 | -10.171 | 2193 | -2070 | -2032 | 0 | 1229 | 8017 |  | CORR | GENE | 07:19 | 07:51 | 07:57 | 107 | 473 | 10 | EXT |  | 0.89 | (c)
85847.424 | 3.094 | 2.637 | -8.306 | -8.763 | 2111 | 2173 | 2154 | 33 | 2637 | 8017 |  | CORR | GENE | 07:06 | 07:16 | 07:13 | 583 | 87 | 10 | EXT |  | 0.94 | (c)
85847.62 | 3.29 | 3.142 | -8.11 | -8.258 | 1958 | 1983 | 1983 | 223 | 3142 | 8017 |  | CORR | GENE | 06:41 | 06:45 | 06:45 | 347 | 50 | 11 | EXT |  | 0.93 | (c)
85847.819 | 3.489 | 3.451 | -7.911 | -7.949 | 2149 | 2172 | 2180 | 20 | 3451 | 8017 |  | CORR | GENE | 07:12 | 07:16 | 07:17 | 805 | 62 | 10 | EXT |  | 0.95 | (c)
85851.243 | 6.913 | 6.886 | -4.487 | -4.514 | 774 | 877 | 922 | 774 | 4466 | 8017 |  | CORR | GENE | 03:30 | 03:47 | 03:54 | 48 | 297 | 13 | EXT |  | 0.89 | (c)
85878.654 | 0.154 | 0.151 | -11.106 | -11.109 | -2063 | -1955 | -1976 | 168 | 151 | 8020 |  | CORR | CIGR | 05:20 | 05:37 | 05:34 | 17 | 174 | 10 | EXT |  | 0.89 | (c)
85940.787 | 6.917 | 6.917 | -4.408 | -4.408 | -1334 | -1280 | -1291 | 896 | 4388 | 8025 |  | CORR | CIGR | 07:19 | 07:28 | 07:26 | 20 | 87 | 10 | EXT |  | 0.89 | (c)
85942.195 | 8.325 | 7.396 | -3 | -3.929 | -1447 | -1346 | -1359 | 783 | 2678 | 8025 |  | CORR | GENE | 07:01 | 07:17 | 07:15 | 1251 | 177 | 10 | EXT |  | 0.96 | (c)
85952.141 | 6.946 | 6.802 | -4.639 | -4.783 | -1737 | -1631 | -1660 | 493 | 4292 | 8026 |  | CORR | GENE | 06:57 | 07:14 | 07:09 | 491 | 154 | 13 | EXT |  | 0.95 | (c)
85963.266 | 6.486 | 5.949 | -4.749 | -5.286 | 1419 | 1613 | 1539 | 572 | 4185 | 8027 |  | CORR | GENE | 06:27 | 06:59 | 06:47 | 1101 | 240 | 10 | EXT |  | 0.96 | (c)
85978.677 | 10.662 | 10.631 | -0.393 | -0.424 | -1238 | -1144 | -1144 | 992 | 365 | 8028 |  | CORR | GENE | 06:34 | 06:49 | 06:49 | 59 | 188 | 14 | EXT |  | 0.89 | (c)
85978.708 | 10.693 | 10.685 | -0.362 | -0.37 | -1026 | -969 | -975 | 924 | 328 | 8028 |  | CORR | CIGR | 07:08 | 07:17 | 07:16 | 42 | 102 | 11 | EXT |  | 0.89 | (c)
86003.462 | 2.152 | 2.142 | -9.368 | -9.378 | -1221 | -1048 | -1106 | 991 | 2142 | 8031 |  | CORR | GENE | 06:04 | 06:32 | 06:22 | 107 | 230 | 11 | EXT | Аномалия находится на отводе. | 0.89 | (c)
86039.977 | 5.237 | 5.218 | -6.173 | -6.192 | -793 | -730 | -727 | 660 | 5218 | 8034 |  | CORR | CIGR | 07:24 | 07:34 | 07:35 | 31 | 133 | 11 | EXT |  | 0.89 | (c)
86063.876 | 6.431 | 6.376 | -4.499 | -4.554 | -2012 | -1908 | -1882 | 218 | 4499 | 8036 |  | CORR | GENE | 07:10 | 07:27 | 07:31 | 55 | 260 | 10 | EXT |  | 0.89 | (c)
86066.848 | 9.403 | 9.394 | -1.527 | -1.536 | -1939 | -1917 | -1909 | 292 | 1509 | 8036 |  | CORR | CIGR | 07:22 | 07:25 | 07:27 | 27 | 61 | 10 | EXT |  | 0.89 | (c)
86068.375 | 0 | -0.024 | -10.745 | -10.769 | 1011 | 1603 | 1451 | 1011 |  | 8037 | Нарушение формы кольцевого шва | GWAN |  | 01:40 | 03:16 | 02:51 | 0 | 880 |  | EXT | Нарушение формы кольцевого шва |  | (c)
86068.375 | 0 | -0.02 | -10.745 | -10.765 | -560 | -220 | -3 | 0 |  | 8037 | Нарушение формы кольцевого шва | GWAN |  | 09:27 | 10:22 | 10:57 | 0 | 1115 |  | EXT | Нарушение формы кольцевого шва |  | (c)
86147.54 | 2.715 | 1.864 | -8.555 | -9.406 | -2007 | -1993 | -1844 | 224 | 1864 | 8044 |  | CORR | GENE | 06:50 | 06:52 | 07:16 | 970 | 326 | 14 | EXT |  | 0.99 | (c)
86174.265 | 7.005 | 6.966 | -0.55 | -0.589 | 1852 | 1994 | 2044 | 0 | 514 | 8046 |  | CORR | GENE | 05:16 | 05:39 | 05:47 | 75 | 384 | 10 | EXT |  | 0.89 | (c)
86178.13 | 0 | -0.035 | -11.43 | -11.465 | -1917 | -1014 | -1125 | 313 |  | 8048 | Нарушение формы кольцевого шва | GWAN |  | 08:46 | 11:12 | 10:54 | 0 | 1584 |  | EXT | Нарушение формы кольцевого шва |  | (c)
86291.037 | 11.362 | 11.336 | -0.028 | -0.054 | -1702 | -1502 | -1537 | 529 | 25 | 8059 |  | CORR | CIGR | 04:36 | 05:08 | 05:03 | 29 | 330 | 11 | EXT |  | 0.89 | (c)
86291.094 | 0.029 | 0.024 | -11.271 | -11.276 | -2177 | -1797 | -1756 | 53 | 24 | 8060 |  | CORR | CIGR | 04:28 | 05:29 | 05:36 | 28 | 842 | 12 | EXT |  | 0.89 | (c)
86328.73 | 4.39 | 4.384 | -6.625 | -6.631 | -1717 | -1586 | -1630 | 514 | 4384 | 8063 |  | CORR | CIGR | 04:39 | 04:60 | 04:53 | 36 | 174 | 10 | EXT |  | 0.89 | (c)
86402.185 | 0 | -0.028 | -10.985 | -11.013 | -839 | 222 | -163 | 513 |  | 8070 | Нарушение формы кольцевого шва | GWAN |  | 11:15 | 02:06 | 13:04 | 0 | 1352 |  | EXT | Нарушение формы кольцевого шва |  | (c)
86402.185 | 0 | -0.032 | -10.985 | -11.017 | 1939 | 2193 | -2018 | 0 |  | 8070 | Нарушение формы кольцевого шва | GWAN |  | 06:44 | 07:25 | 08:05 | 0 | 1009 |  | EXT | Нарушение формы кольцевого шва |  | (c)
86433.511 | 9.576 | 8.815 | -1.039 | -1.8 | -1788 | -1703 | -1739 | 443 | 868 | 8072 |  | CORR | GENE | 07:34 | 07:48 | 07:42 | 932 | 97 | 10 | EXT |  | 0.96 | (c)
86566.591 | 11.301 | 11.261 | -0.079 | -0.119 | -2178 | -2056 | -2066 | 52 | 79 | 8085 |  | CORR | CIGR | 07:20 | 07:40 | 07:38 | 40 | 224 | 10 | EXT |  | 0.89 | (c)
86647.337 | 2.047 | 2.042 | -8.958 | -8.963 | -2018 | -1945 | -1931 | 1845 | 2042 | 8093 |  | CORR | CIGR | 03:32 | 03:44 | 03:46 | 36 | 173 | 10 | EXT | Аномалия находится на отводе. | 0.89 | (c)
86651.596 | 6.306 | 6.262 | -4.699 | -4.743 | -490 | -252 | -325 | 160 | 4597 | 8093 |  | CORR | GENE | 07:39 | 08:17 | 08:05 | 146 | 329 | 10 | EXT | Аномалия находится на отводе. | 0.9 | (c)
86652.399 | 7.109 | 7.081 | -3.896 | -3.924 | -521 | -292 | -362 | 203 | 3867 | 8093 |  | CORR | GENE | 07:34 | 08:11 | 07:59 | 57 | 318 | 14 | EXT | Аномалия находится на отводе. | 0.89 | (c)
86659.25 | 2.955 | 2.358 | -8.58 | -9.177 | -74 | -8 | -37 | 1 | 2358 | 8094 |  | CORR | GENE | 00:30 | 00:41 | 00:36 | 930 | 73 | 10 | EXT |  | 0.96 | (c)
86703.355 | 2.545 | 2.268 | -8.815 | -9.092 | 860 | 917 | 926 | 860 | 2268 | 8098 |  | CORR | GENE | 03:43 | 03:52 | 03:54 | 599 | 131 | 12 | EXT |  | 0.96 | (c)
86707.759 | 6.949 | 6.712 | -4.411 | -4.648 | 930 | 987 | 1002 | 930 | 4107 | 8098 |  | CORR | GENE | 03:54 | 04:03 | 04:06 | 541 | 144 | 10 | EXT |  | 0.94 | (c)
86709.322 | 8.512 | 8.493 | -2.848 | -2.867 | 480 | 531 | 524 | 480 | 2830 | 8098 |  | CORR | CIGR | 02:42 | 02:50 | 02:49 | 37 | 88 | 10 | EXT |  | 0.89 | (c)
86709.466 | 8.656 | 8.627 | -2.704 | -2.733 | 937 | 1212 | 1148 | 872 | 2684 | 8098 |  | CORR | GENE | 03:55 | 04:40 | 04:29 | 49 | 422 | 14 | EXT |  | 0.89 | (c)
86709.905 | 9.095 | 8.763 | -2.265 | -2.597 | 1189 | 1199 | 1220 | 980 | 2200 | 8098 |  | CORR | GENE | 04:36 | 04:38 | 04:41 | 397 | 62 | 10 | EXT |  | 0.93 | (c)
86728.524 | 6.639 | 6.626 | -4.606 | -4.619 | -2174 | -2085 | -2067 | 57 | 4584 | 8100 |  | CORR | CIGR | 06:29 | 06:43 | 06:46 | 35 | 214 | 12 | EXT |  | 0.89 | (c)
86728.835 | 6.95 | 6.901 | -4.295 | -4.344 | 2196 | -2147 | -2153 | 0 | 4273 | 8100 |  | CORR | GENE | 06:14 | 06:33 | 06:32 | 71 | 223 | 10 | EXT |  | 0.89 | (c)
86730.197 | 8.312 | 8.284 | -2.933 | -2.961 | -2031 | -1963 | -1938 | 200 | 2916 | 8100 |  | CORR | CIGR | 06:52 | 07:03 | 07:07 | 45 | 186 | 11 | EXT |  | 0.89 | (c)
86730.567 | 8.682 | 8.657 | -2.563 | -2.588 | 1973 | 2035 | 2017 | 170 | 2563 | 8100 |  | CORR | CIGR | 05:38 | 05:48 | 05:45 | 25 | 87 | 10 | EXT |  | 0.89 | (c)
86730.643 | 8.758 | 8.704 | -2.487 | -2.541 | 1525 | 1611 | 1649 | 457 | 2485 | 8100 |  | CORR | GENE | 04:26 | 04:40 | 04:46 | 56 | 248 | 13 | EXT |  | 0.89 | (c)
86731.529 | 9.644 | 9.599 | -1.601 | -1.646 | 1328 | 1393 | 1505 | 549 | 1590 | 8100 |  | CORR | GENE | 03:54 | 04:04 | 04:22 | 56 | 353 | 10 | EXT |  | 0.89 | (c)
86732.371 | 10.486 | 8.692 | -0.759 | -2.553 | 2200 | -2196 | -2169 | 0 | 125 | 8100 |  | CORR | GENE | 06:15 | 06:25 | 06:29 | 2428 | 185 | 15 | EXT |  | 1.02 | (b)
86734.23 | 1.1 | 0.473 | -10.395 | -11.022 | 1883 | 1919 | 1929 | 255 | 473 | 8101 |  | CORR | GENE | 07:11 | 07:17 | 07:18 | 1088 | 92 | 10 | EXT |  | 0.96 | (c)
86735.395 | 2.265 | 1.937 | -9.23 | -9.558 | 1953 | 1988 | 2009 | 166 | 1937 | 8101 |  | CORR | GENE | 07:22 | 07:28 | 07:31 | 850 | 111 | 10 | EXT |  | 0.95 | (c)
86736.369 | 3.239 | 2.987 | -8.256 | -8.508 | 1911 | 1963 | 1948 | 246 | 2987 | 8101 |  | CORR | GENE | 07:15 | 07:24 | 07:21 | 673 | 73 | 10 | EXT |  | 0.95 | (c)
86736.879 | 3.749 | 3.724 | -7.746 | -7.771 | 1964 | 2024 | 2026 | 142 | 3724 | 8101 |  | CORR | CIGR | 07:24 | 07:34 | 07:34 | 30 | 124 | 12 | EXT |  | 0.89 | (c)
86738.215 | 5.085 | 5.047 | -6.41 | -6.448 | 2101 | -2128 | -2180 | 0 | 5047 | 8101 |  | CORR | GENE | 07:46 | 08:24 | 08:15 | 56 | 360 | 13 | EXT |  | 0.89 | (c)
86740.076 | 6.946 | 6.061 | -4.549 | -5.434 | 2033 | 2124 | 2097 | 69 | 3410 | 8101 |  | CORR | GENE | 07:35 | 07:50 | 07:45 | 2024 | 128 | 13 | EXT |  | 1 | (b)
86741.229 | 8.099 | 8.081 | -3.396 | -3.414 | -6 | 223 | 149 | 0 | 3344 | 8101 |  | CORR | GENE | 02:06 | 02:43 | 02:31 | 70 | 309 | 10 | EXT |  | 0.89 | (c)
86742.832 | 9.702 | 9.693 | -1.793 | -1.802 | 1029 | 1138 | 1105 | 1029 | 1763 | 8101 |  | CORR | CIGR | 04:53 | 05:11 | 05:05 | 39 | 152 | 11 | EXT |  | 0.89 | (c)
86746.671 | 2.046 | 2.021 | -8.974 | -8.999 | -2144 | -2101 | -2027 | 87 | 2021 | 8102 |  | CORR | GENE | 05:14 | 05:21 | 05:32 | 48 | 234 | 11 | EXT |  | 0.89 | (c)
86749.828 | 5.203 | 5.193 | -5.817 | -5.827 | -1842 | -1658 | -1725 | 388 | 5193 | 8102 |  | CORR | GENE | 06:02 | 06:32 | 06:21 | 92 | 234 | 10 | EXT |  | 0.89 | (c)
86765.441 | 9.796 | 9.732 | -1.334 | -1.398 | 1552 | 1569 | 1565 | 653 | 1197 | 8103 |  | CORR | AXGR | 05:47 | 05:49 | 05:49 | 201 | 25 | 10 | EXT |  | 0.91 | (c)
86775.684 | 8.909 | 8.856 | -2.311 | -2.364 | 983 | 1218 | 1211 | 791 | 2258 | 8104 |  | CORR | GENE | 04:59 | 05:37 | 05:36 | 106 | 456 | 11 | EXT |  | 0.89 | (c)
86776.091 | 9.316 | 9.299 | -1.904 | -1.921 | 1040 | 1209 | 1173 | 925 | 1855 | 8104 |  | CORR | GENE | 05:08 | 05:35 | 05:30 | 66 | 265 | 14 | EXT |  | 0.89 | (c)
86800.64 | 0 | -0.022 | -11.025 | -11.047 | -1589 | -363 | -707 | 174 |  | 8107 | Нарушение формы кольцевого шва | GWAN |  | 10:24 | 01:42 | 12:47 | 0 | 1763 |  | EXT | Нарушение формы кольцевого шва |  | (c)
86801.224 | 0.584 | 0.534 | -10.441 | -10.491 | 787 | 960 | 936 | 787 | 534 | 8107 |  | CORR | GENE | 04:48 | 05:16 | 05:12 | 86 | 298 | 10 | EXT |  | 0.89 | (c)
86803.923 | 3.283 | 2.041 | -7.742 | -8.984 | 1692 | 1856 | 1779 | 364 | 2041 | 8107 |  | CORR | GENE | 07:14 | 07:40 | 07:28 | 1388 | 174 | 10 | EXT |  | 0.97 | (c)
86811.651 | 11.011 | 10.975 | -0.014 | -0.05 | 1681 | 1957 | 1891 | 130 | 14 | 8107 |  | CORR | CIGR | 07:12 | 07:57 | 07:46 | 36 | 419 | 10 | EXT |  | 0.89 | (c)
86821.014 | 9.349 | 9.202 | -1.716 | -1.863 | -1914 | -1857 | -1870 | 316 | 1526 | 8108 |  | CORR | GENE | 07:40 | 07:49 | 07:47 | 337 | 89 | 14 | EXT |  | 0.94 | (c)
86821.065 | 9.4 | 9.134 | -1.665 | -1.931 | 1157 | 1179 | 1185 | 1018 | 1428 | 8108 |  | CORR | GENE | 03:56 | 03:59 | 04:00 | 503 | 55 | 10 | EXT |  | 0.94 | (c)
86830.98 | 8.25 | 8.083 | -3.24 | -3.407 | 1960 | 2102 | -2166 | 0 | 3221 | 8109 |  | CORR | GENE | 05:01 | 05:23 | 05:55 | 186 | 669 | 13 | EXT |  | 0.91 | (c)
86846.354 | 0.914 | 0.848 | -10.456 | -10.522 | 1442 | 1525 | 1598 | 477 | 848 | 8111 |  | CORR | GENE | 06:47 | 07:01 | 07:13 | 76 | 312 | 10 | EXT |  | 0.89 | (c)
86850.842 | 5.402 | 5.389 | -5.968 | -5.981 | 1367 | 1517 | 1478 | 642 | 5389 | 8111 |  | CORR | GENE | 06:35 | 06:60 | 06:53 | 52 | 222 | 12 | EXT |  | 0.89 | (c)
86877.038 | 8.788 | 8.445 | -2.287 | -2.63 | -1038 | -999 | -975 | 912 | 1934 | 8113 |  | CORR | GENE | 07:22 | 07:28 | 07:32 | 696 | 126 | 10 | EXT |  | 0.95 | (c)
86892.638 | 2.333 | 2.291 | -8.562 | -8.604 | 2074 | 2217 | 2201 | 0 | 2291 | 8115 |  | CORR | GENE | 03:24 | 03:47 | 03:44 | 70 | 254 | 12 | EXT |  | 0.89 | (c)
86920.367 | 8.192 | 8.179 | -3.243 | -3.256 | 632 | 696 | 701 | 632 | 3220 | 8117 |  | CORR | CIGR | 04:02 | 04:12 | 04:13 | 36 | 137 | 10 | EXT |  | 0.89 | (c)
86922.013 | 9.838 | 9.829 | -1.597 | -1.606 | 385 | 678 | 574 | 385 | 1537 | 8117 |  | CORR | GENE | 03:22 | 04:09 | 03:53 | 69 | 380 | 10 | EXT |  | 0.89 | (c)
86922.21 | 10.035 | 10.007 | -1.4 | -1.428 | 1855 | 2003 | 1996 | 95 | 1373 | 8117 |  | CORR | GENE | 07:19 | 07:43 | 07:42 | 55 | 281 | 10 | EXT |  | 0.89 | (c)
86951.899 | 6.584 | 6.553 | -4.421 | -4.452 | 1340 | 1583 | 1507 | 556 | 4381 | 8120 |  | CORR | GENE | 06:22 | 07:01 | 06:49 | 71 | 334 | 13 | EXT |  | 0.89 | (c)
86952.485 | 7.17 | 7.143 | -3.835 | -3.862 | 1836 | 1947 | 1954 | 158 | 3808 | 8120 |  | CORR | GENE | 07:42 | 07:60 | 08:01 | 54 | 236 | 10 | EXT |  | 0.89 | (c)
86954.89 | 9.575 | 9.528 | -1.43 | -1.477 | 1942 | 2130 | 2097 | 0 | 1398 | 8120 |  | CORR | GENE | 07:59 | 08:29 | 08:24 | 79 | 309 | 10 | EXT |  | 0.89 | (c)
86957.143 | 0.823 | 0.813 | -6.882 | -6.892 | -1453 | -1350 | -1379 | 777 | 813 | 8121 |  | CORR | CIGR | 07:36 | 07:53 | 07:48 | 41 | 149 | 10 | EXT |  | 0.89 | (c)
86957.652 | 1.332 | 1.313 | -6.373 | -6.392 | -1415 | -1333 | -1316 | 815 | 1313 | 8121 |  | CORR | CIGR | 07:42 | 07:55 | 07:58 | 45 | 198 | 12 | EXT |  | 0.89 | (c)
86958.927 | 2.607 | 2.555 | -5.098 | -5.15 | 2091 | -2039 | -2066 | 0 | 2555 | 8121 |  | CORR | GENE | 05:08 | 06:01 | 05:57 | 91 | 608 | 12 | EXT |  | 0.89 | (c)
86959.367 | 3.047 | 2.843 | -4.658 | -4.862 | -1874 | -1742 | -1676 | 356 | 2843 | 8121 |  | CORR | GENE | 06:28 | 06:49 | 07:00 | 252 | 397 | 10 | EXT |  | 0.91 | (c)
86959.466 | 3.146 | 3.132 | -4.559 | -4.573 | 1822 | 1975 | 1942 | 169 | 3132 | 8121 |  | CORR | GENE | 04:25 | 04:49 | 04:44 | 57 | 239 | 11 | EXT |  | 0.89 | (c)
86963.214 | 6.894 | 6.874 | -0.811 | -0.831 | 2042 | 2124 | 2116 | 41 | 795 | 8121 |  | CORR | CIGR | 05:00 | 05:13 | 05:12 | 36 | 148 | 12 | EXT |  | 0.89 | (c)
86979.024 | 0.854 | 0.78 | -9.581 | -9.655 | 939 | 1279 | 1280 | 610 | 780 | 8124 |  | CORR | GENE | 04:40 | 05:35 | 05:35 | 126 | 681 | 10 | EXT |  | 0.9 | (c)
87020.771 | 10.836 | 10.693 | -0.134 | -0.277 | 2155 | 2205 | -1921 | 0 | 106 | 8127 |  | CORR | GENE | 03:36 | 03:44 | 04:38 | 171 | 769 | 12 | EXT |  | 0.9 | (c)
87048.225 | 6.31 | 6.277 | -4.73 | -4.763 | 1790 | 1962 | 1957 | 106 | 4698 | 8131 |  | CORR | GENE | 04:46 | 05:14 | 05:13 | 65 | 335 | 11 | EXT |  | 0.89 | (c)
87064.275 | 0 | -0.033 | -11.185 | -11.218 | -301 | 239 | 406 | 0 |  | 8133 | Нарушение формы кольцевого шва | GWAN |  | 00:42 | 02:09 | 02:36 | 0 | 1415 |  | EXT | Нарушение формы кольцевого шва |  | (c)
87064.275 | 0 | -0.032 | -11.185 | -11.217 | -2181 | -1725 | -1548 | 49 |  | 8133 | Нарушение формы кольцевого шва | GWAN |  | 07:38 | 08:52 | 09:20 | 0 | 1267 |  | EXT | Нарушение формы кольцевого шва |  | (c)
87064.815 | 0.54 | 0.505 | -10.645 | -10.68 | 1949 | 2020 | 2011 | 157 | 505 | 8133 |  | CORR | GENE | 06:45 | 06:56 | 06:55 | 75 | 125 | 13 | EXT |  | 0.89 | (c)
87068.55 | 4.275 | 4.048 | -6.91 | -7.137 | 1982 | 2015 | 2019 | 174 | 4048 | 8133 |  | CORR | GENE | 06:50 | 06:55 | 06:56 | 1634 | 74 | 10 | EXT |  | 0.97 | (c)
87107.069 | 8.784 | 8.683 | -2.706 | -2.807 | 2203 | 2224 | 2223 | 0 | 2605 | 8136 |  | CORR | AXGR | 06:21 | 06:24 | 06:24 | 202 | 40 | 10 | EXT |  | 0.91 | (c)
87121.747 | 0.652 | 0.252 | -10.603 | -11.003 | 1390 | 1445 | 1434 | 754 | 252 | 8138 |  | CORR | GENE | 04:22 | 04:31 | 04:29 | 565 | 87 | 12 | EXT |  | 0.95 | (c)
87124.978 | 3.883 | 1.717 | -7.372 | -9.538 | 1119 | 1398 | 1300 | 749 | 1717 | 8138 |  | CORR | GENE | 03:38 | 04:23 | 04:07 | 2616 | 362 | 10 | EXT |  | 0.97 | (c)
87125.69 | 4.595 | 4.409 | -6.66 | -6.846 | 1348 | 1413 | 1398 | 783 | 4409 | 8138 |  | CORR | GENE | 04:15 | 04:26 | 04:23 | 802 | 100 | 10 | EXT |  | 0.95 | (c)
87148.908 | 5.543 | 5.494 | -5.097 | -5.146 | -2146 | -1847 | -1948 | 85 | 5071 | 8140 |  | CORR | GENE | 03:29 | 04:17 | 04:01 | 75 | 396 | 15 | EXT |  | 0.89 | (c)
87163.765 | 9.76 | 8.804 | -1.41 | -2.366 | 1470 | 1540 | 1526 | 649 | 1082 | 8141 |  | CORR | GENE | 04:02 | 04:13 | 04:11 | 1284 | 112 | 10 | EXT |  | 0.96 | (c)
87164.563 | 10.558 | 10.516 | -0.612 | -0.654 | 1247 | 1477 | 1427 | 624 | 559 | 8141 |  | CORR | GENE | 03:26 | 04:03 | 03:55 | 95 | 360 | 10 | EXT |  | 0.89 | (c)
87165.491 | 0.316 | 0.187 | -10.899 | -11.028 | 1091 | 1108 | 1112 | 1091 | 187 | 8142 |  | CORR | AXGR | 03:49 | 03:52 | 03:52 | 243 | 42 | 11 | EXT |  | 0.91 | (c)
87184.174 | 7.784 | 7.763 | -3.606 | -3.627 | 2056 | 2129 | 2155 | 0 | 3581 | 8143 |  | CORR | CIGR | 07:53 | 08:05 | 08:09 | 46 | 198 | 11 | EXT |  | 0.89 | (c)
87187.78 | 0 | -0.032 | -11.38 | -11.412 | 319 | 1334 | 1302 | 55 |  | 8144 | Нарушение формы кольцевого шва | GWAN |  | 11:28 | 02:12 | 14:07 | 0 | 1966 |  | EXT | Нарушение формы кольцевого шва |  | (c)
87187.78 | 0 | -0.038 | -11.38 | -11.418 | -1340 | -906 | -624 | 0 |  | 8144 | Нарушение формы кольцевого шва | GWAN |  | 07:01 | 08:11 | 08:56 | 0 | 1431 |  | EXT | Нарушение формы кольцевого шва |  | (c)
87198.363 | 10.583 | 10.538 | -0.797 | -0.842 | -1319 | -1308 | -1287 | 912 | 521 | 8144 |  | CORR | GENE | 07:04 | 07:06 | 07:09 | 321 | 64 | 10 | EXT |  | 0.92 | (c)
87198.571 | 10.791 | 10.487 | -0.589 | -0.893 | -2174 | -2032 | -1825 | 56 | 563 | 8144 |  | CORR | GENE | 04:46 | 05:09 | 05:42 | 330 | 698 | 13 | EXT |  | 0.93 | (c)
87247.897 | 3.887 | 3.877 | -7.538 | -7.548 | -836 | -742 | -735 | 633 | 3877 | 8149 |  | CORR | CIGR | 07:32 | 07:48 | 07:49 | 29 | 203 | 11 | EXT | Аномалия находится на отводе. | 0.89 | (c)
87248.407 | 4.397 | 4.345 | -7.028 | -7.08 | -1311 | -973 | -1016 | 721 | 4345 | 8149 |  | CORR | GENE | 06:16 | 07:10 | 07:03 | 118 | 590 | 19 | EXT | Аномалия находится на отводе. | 0.9 | (c)
87255.435 | 0 | -0.01 | -11.475 | -11.485 | 1605 | 2026 | 1939 | 0 |  | 8150 | Нарушение формы кольцевого шва | GWAN |  | 06:45 | 07:53 | 07:39 | 0 | 668 |  | EXT | Нарушение формы кольцевого шва Аномалия находится на отводе. |  | (c)
87263.09 | 7.655 | 7.615 | -3.82 | -3.86 | 946 | 1135 | 1135 | 906 | 3779 | 8150 |  | CORR | GENE | 04:58 | 05:29 | 05:29 | 81 | 379 | 15 | EXT |  | 0.89 | (c)
87294.921 | 5.376 | 4.341 | -5.759 | -6.794 | 2102 | 2150 | 2165 | 3 | 4341 | 8153 |  | CORR | GENE | 07:15 | 07:23 | 07:25 | 1977 | 125 | 14 | EXT |  | 1.01 | (b)
87315.761 | 3.646 | 3.558 | -7.399 | -7.487 | -896 | -780 | -778 | 661 | 3558 | 8155 |  | CORR | GENE | 06:47 | 07:06 | 07:06 | 108 | 236 | 11 | EXT |  | 0.89 | (c)
87316.692 | 4.577 | 4.171 | -6.468 | -6.874 | -793 | -761 | -756 | 719 | 4171 | 8155 |  | CORR | GENE | 07:04 | 07:09 | 07:10 | 968 | 74 | 13 | EXT |  | 0.98 | (c)
87380.953 | 1.963 | 1.943 | -9.557 | -9.577 | -772 | -578 | -618 | 463 | 1943 | 8161 |  | CORR | GENE | 10:00 | 10:31 | 10:25 | 80 | 309 | 10 | EXT | Аномалия находится на отводе. | 0.89 | (c)
87398.122 | 7.612 | 7.57 | -3.948 | -3.99 | 982 | 1124 | 1199 | 982 | 3922 | 8162 |  | CORR | GENE | 03:05 | 03:28 | 03:40 | 68 | 434 | 10 | EXT | Аномалия находится на отводе. | 0.89 | (c)
87399.948 | 9.438 | 9.428 | -2.122 | -2.132 | -1910 | -1835 | -1847 | 1784 | 2109 | 8162 |  | CORR | CIGR | 07:18 | 07:30 | 07:28 | 23 | 127 | 10 | EXT | Аномалия находится на отводе. | 0.89 | (c)
87422.536 | 9.626 | 9.428 | -1.904 | -2.102 | 1523 | 1562 | 1549 | 1523 | 1859 | 8164 |  | CORR | GENE | 04:00 | 04:06 | 04:04 | 243 | 50 | 10 | EXT | Аномалия находится на отводе. | 0.91 | (c)
87422.939 | 10.029 | 9.925 | -1.501 | -1.605 | 1526 | 1561 | 1560 | 1526 | 1220 | 8164 |  | CORR | GENE | 04:01 | 04:06 | 04:06 | 385 | 68 | 10 | EXT | Аномалия находится на отводе. | 0.93 | (c)
87451.721 | 4.456 | 4.397 | -4.149 | -4.208 | -1292 | -1267 | -1274 | 938 | 3951 | 8167 |  | CORR | AXGR | 09:59 | 10:03 | 10:02 | 257 | 37 | 10 | EXT |  | 0.91 | (c)
87458.195 | 0 | -0.021 | -8.59 | -8.611 | 764 | 1162 | 1532 | 0 |  | 8169 | Нарушение формы кольцевого шва | GWAN |  | 01:22 | 02:26 | 03:26 | 0 | 1535 |  | EXT | Нарушение формы кольцевого шва |  | (c)
87458.195 | 0 | -0.034 | -8.59 | -8.624 | -1408 | -854 | -838 | 268 |  | 8169 | Нарушение формы кольцевого шва | GWAN |  | 07:32 | 09:01 | 09:04 | 0 | 1140 |  | EXT | Нарушение формы кольцевого шва |  | (c)
87476.788 | 10.003 | 9.777 | -1.287 | -1.513 | -2228 | -2197 | -2204 | 3 | 881 | 8170 |  | CORR | AXGR | 07:35 | 07:40 | 07:39 | 632 | 47 | 10 | EXT |  | 0.95 | (c)
87477.765 | 10.98 | 10.967 | -0.31 | -0.323 | 1919 | 2075 | 2062 | 26 | 277 | 8170 |  | CORR | CIGR | 06:44 | 07:09 | 07:07 | 46 | 285 | 14 | EXT |  | 0.89 | (c)
87480.475 | 2.4 | 2.233 | -8.955 | -9.122 | -63 | -52 | -39 | 14 | 2233 | 8171 |  | CORR | GENE | 09:16 | 09:18 | 09:20 | 337 | 49 | 10 | EXT |  | 0.92 | (c)
87480.927 | 2.852 | 2.822 | -8.503 | -8.533 | -2158 | -2080 | -2067 | 73 | 2822 | 8171 |  | CORR | GENE | 03:38 | 03:51 | 03:53 | 57 | 181 | 11 | EXT |  | 0.89 | (c)
87483.279 | 5.204 | 4.512 | -6.151 | -6.843 | -2158 | -2129 | -2127 | 72 | 4512 | 8171 |  | CORR | GENE | 03:38 | 03:43 | 03:43 | 770 | 62 | 10 | EXT |  | 0.95 | (c)
87484.97 | 6.895 | 6.875 | -4.46 | -4.48 | -2144 | -1951 | -1967 | 87 | 4416 | 8171 |  | CORR | GENE | 03:40 | 04:11 | 04:09 | 64 | 353 | 11 | EXT |  | 0.89 | (c)
87521.155 | 9.065 | 9.017 | -1.925 | -1.973 | -1411 | -1350 | -1271 | 819 | 1905 | 8174 |  | CORR | GENE | 07:50 | 08:00 | 08:13 | 68 | 280 | 10 | EXT |  | 0.89 | (c)
87522.528 | 10.438 | 9.858 | -0.552 | -1.132 | -1671 | -1654 | -1619 | 560 | 413 | 8174 |  | CORR | GENE | 07:08 | 07:11 | 07:17 | 719 | 104 | 10 | EXT |  | 0.95 | (c)
87525.691 | 2.611 | 0.944 | -8.509 | -10.176 | 2081 | 2174 | 2152 | 8 | 944 | 8175 |  | CORR | GENE | 07:24 | 07:39 | 07:35 | 2154 | 141 | 11 | EXT |  | 0.98 | (c)
87533.551 | 10.471 | 10.178 | -0.649 | -0.942 | 2095 | 2138 | 2148 | 29 | 463 | 8175 |  | CORR | GENE | 07:26 | 07:33 | 07:34 | 479 | 106 | 10 | EXT |  | 0.94 | (c)
87535.116 | 0.916 | 0.899 | -10.044 | -10.061 | 1668 | 2084 | 1923 | 52 | 899 | 8176 |  | CORR | GENE | 06:24 | 07:31 | 07:05 | 80 | 510 | 12 | EXT |  | 0.89 | (c)
87535.956 | 1.756 | 1.723 | -9.204 | -9.237 | 1780 | 2049 | 1948 | 114 | 1723 | 8176 |  | CORR | GENE | 06:42 | 07:25 | 07:09 | 58 | 336 | 10 | EXT |  | 0.89 | (c)
87566.1 | 4.415 | 4.406 | -1.595 | -1.604 | -2196 | -2149 | -2149 | 35 | 1570 | 8179 |  | CORR | CIGR | 04:50 | 04:58 | 04:58 | 34 | 94 | 12 | EXT |  | 0.89 | (c)
87751.111 | 6.086 | 6.018 | -5.349 | -5.417 | -2040 | -2031 | -2026 | 191 | 5304 | 8198 |  | CORR | AXGR | 09:21 | 09:22 | 09:23 | 113 | 28 | 13 | EXT |  | 0.9 | (c)
87768.083 | 0.303 | 0.167 | -10.877 | -11.013 | -2229 | -2213 | -2212 | 2 | 167 | 8200 |  | LWAN | AXGR | 07:24 | 07:27 | 07:27 | 475 | 33 |  | EXT | Эквивалент потери металла 11%. |  | (c)
87915.391 | 3.211 | 3.201 | -8.379 | -8.389 | 1963 | 2005 | 2004 | 1963 | 3201 | 8213 |  | CORR | CIGR | 08:45 | 08:52 | 08:52 | 21 | 82 | 13 | EXT | Аномалия находится на отводе. | 0.89 | (c)
87916.687 | 4.507 | 4.496 | -7.083 | -7.094 | 1554 | 1599 | 1597 | 1554 | 4496 | 8213 |  | CORR | GENE | 07:39 | 07:46 | 07:46 | 58 | 86 | 11 | EXT | Аномалия находится на отводе. | 0.89 | (c)
87917.084 | 4.904 | 4.898 | -6.686 | -6.692 | 1572 | 1646 | 1627 | 1572 | 4898 | 8213 |  | CORR | CIGR | 07:42 | 07:54 | 07:51 | 25 | 111 | 12 | EXT | Аномалия находится на отводе. | 0.89 | (c)
87917.184 | 5.004 | 5.004 | -6.586 | -6.586 | 1571 | 1618 | 1605 | 1571 | 5004 | 8213 |  | CORR | CIGR | 07:42 | 07:50 | 07:47 | 21 | 69 | 12 | EXT | Аномалия находится на отводе. | 0.89 | (c)
87917.597 | 5.417 | 5.406 | -6.173 | -6.184 | 1757 | 1836 | 1813 | 1757 | 5406 | 8213 |  | CORR | CIGR | 08:12 | 08:25 | 08:21 | 26 | 112 | 10 | EXT | Аномалия находится на отводе. | 0.89 | (c)
87917.73 | 5.55 | 5.543 | -6.04 | -6.047 | 1846 | 1872 | 1893 | 1846 | 5543 | 8213 |  | CORR | GENE | 08:26 | 08:30 | 08:34 | 148 | 94 | 12 | EXT | Аномалия находится на отводе. | 0.9 | (c)
87917.847 | 5.667 | 5.667 | -5.923 | -5.923 | 1765 | 1791 | 1785 | 1765 | 5526 | 8213 |  | CORR | AXGR | 08:13 | 08:17 | 08:16 | 397 | 40 | 11 | EXT | Аномалия находится на отводе. | 0.93 | (c)
87918.558 | 6.378 | 6.137 | -5.212 | -5.453 | 1838 | 1897 | 1878 | 1838 | 5092 | 8213 |  | CORR | GENE | 08:25 | 08:34 | 08:31 | 361 | 80 | 10 | EXT | Аномалия находится на отводе. | 0.93 | (c)
87924.157 | 0.387 | 0.054 | -11.123 | -11.456 | -1525 | -1287 | -1297 | 1069 | 54 | 8214 |  | DENT | GENE | 05:01 | 05:40 | 05:38 | 614 | 456 | 1.2 | N/A | Глубина вмятины: 17 мм (1,2%). Линейка: 61 см в (5 см; 05:40 ч:мин) Аномалия находится на отводе. Аномалия находится вблизи кольцевого сварного шва. |  | (c)
87925.492 | 1.722 | 1.616 | -9.788 | -9.894 | 136 | 185 | 182 | 136 | 1616 | 8214 |  | CORR | GENE | 09:30 | 09:38 | 09:37 | 116 | 91 | 11 | EXT | Аномалия находится на отводе. | 0.89 | (c)
87952.295 | 5.485 | 5.474 | -5.5 | -5.511 | -2228 | -2132 | -2134 | 2040 | 5461 | 8216 |  | CORR | GENE | 03:10 | 03:25 | 03:25 | 50 | 187 | 13 | EXT | Аномалия находится на отводе. | 0.89 | (c)
87953.876 | 7.066 | 7.05 | -3.919 | -3.935 | -2129 | -1990 | -2023 | 1918 | 3880 | 8216 |  | CORR | GENE | 03:26 | 03:48 | 03:43 | 55 | 211 | 10 | EXT | Аномалия находится на отводе. | 0.89 | (c)
87953.98 | 7.17 | 7.135 | -3.815 | -3.85 | -474 | -239 | -273 | 71 | 3789 | 8216 |  | CORR | GENE | 07:53 | 08:31 | 08:26 | 61 | 403 | 11 | EXT | Аномалия находится на отводе. | 0.89 | (c)
87954.272 | 7.462 | 7.387 | -3.523 | -3.598 | 2221 | -2161 | -2116 | 1992 | 3457 | 8216 |  | CORR | GENE | 03:08 | 03:21 | 03:28 | 141 | 248 | 11 | EXT | Аномалия находится на отводе. | 0.9 | (c)
87955.706 | 8.896 | 8.869 | -2.089 | -2.116 | -195 | -116 | -108 | 21 | 2082 | 8216 |  | CORR | CIGR | 08:38 | 08:51 | 08:52 | 34 | 174 | 11 | EXT | Аномалия находится на отводе. | 0.89 | (c)
87963.493 | 5.698 | 5.68 | -5.902 | -5.92 | 2203 | -2216 | -2190 | 2123 | 5680 | 8217 |  | CORR | CIGR | 07:59 | 08:06 | 08:10 | 29 | 135 | 13 | EXT |  | 0.89 | (c)
87963.686 | 5.891 | 5.794 | -5.709 | -5.806 | 874 | 900 | 902 | 874 | 5599 | 8217 |  | CORR | GENE | 04:25 | 04:29 | 04:29 | 207 | 56 | 11 | EXT |  | 0.91 | (c)
87963.857 | 6.062 | 6.042 | -5.538 | -5.558 | -2155 | -2118 | -2098 | 2041 | 5516 | 8217 |  | CORR | CIGR | 08:16 | 08:22 | 08:25 | 42 | 114 | 10 | EXT |  | 0.89 | (c)
87963.886 | 6.091 | 5.964 | -5.509 | -5.636 | 2216 | -2199 | -2204 | 2163 | 5121 | 8217 |  | CORR | GENE | 08:01 | 08:09 | 08:08 | 515 | 82 | 10 | EXT |  | 0.94 | (c)
87964.334 | 6.539 | 6.531 | -5.061 | -5.069 | -2216 | -2157 | -2164 | 2111 | 5043 | 8217 |  | CORR | CIGR | 08:06 | 08:15 | 08:14 | 26 | 105 | 10 | EXT |  | 0.89 | (c)
87966.668 | 8.873 | 8.852 | -2.727 | -2.748 | -1841 | -1752 | -1733 | 1626 | 2706 | 8217 |  | CORR | CIGR | 09:06 | 09:21 | 09:24 | 42 | 215 | 10 | EXT |  | 0.89 | (c)
87976.888 | 7.493 | 7.473 | -3.957 | -3.977 | -377 | -296 | -305 | 233 | 3936 | 8218 |  | CORR | CIGR | 08:20 | 08:33 | 08:32 | 41 | 144 | 10 | EXT |  | 0.89 | (c)
88003.052 | 10.712 | 10.679 | -0.823 | -0.856 | -2192 | -2092 | -2120 | 38 | 816 | 8220 |  | CORR | CIGR | 03:10 | 03:26 | 03:22 | 40 | 145 | 11 | EXT | Аномалия находится на отводе. | 0.89 | (c)
88003.531 | 11.191 | 11.036 | -0.344 | -0.499 | 2216 | -2212 | -2210 | 0 | 168 | 8220 | Металлургический дефект | MIAN | GENE | 03:02 | 03:07 | 03:07 | 331 | 69 |  | INT | Металлургический дефект Эквивалент потери металла 10%. Аномалия находится на отводе. Аномалия находится в зоне сварного шва. |  | (c)
88005.743 | 1.868 | 1.764 | -8.972 | -9.076 | 2214 | -2226 | 2225 | 0 | 1764 | 8221 |  | CORR | AXGR | 03:08 | 03:11 | 03:10 | 185 | 22 | 10 | EXT |  | 0.9 | (c)
88009.956 | 6.081 | 5.937 | -4.759 | -4.903 | -314 | -290 | -295 | 277 | 4468 | 8221 |  | CORR | AXGR | 08:20 | 08:24 | 08:23 | 435 | 37 | 10 | EXT |  | 0.93 | (c)
88011.009 | 7.134 | 7.037 | -3.706 | -3.803 | -153 | -118 | -116 | 79 | 3491 | 8221 |  | CORR | GENE | 08:46 | 08:52 | 08:52 | 312 | 74 | 13 | EXT |  | 0.93 | (c)
88011.466 | 7.591 | 7.56 | -3.249 | -3.28 | -1801 | -1720 | -1733 | 430 | 3249 | 8221 |  | CORR | CIGR | 04:20 | 04:33 | 04:31 | 31 | 136 | 10 | EXT |  | 0.89 | (c)
88011.584 | 7.709 | 7.244 | -3.131 | -3.596 | -91 | -73 | -60 | 29 | 2883 | 8221 |  | CORR | GENE | 08:56 | 08:59 | 09:01 | 713 | 62 | 11 | EXT |  | 0.96 | (c)
88012.809 | 8.934 | 8.92 | -1.906 | -1.92 | -2042 | -1991 | -1916 | 188 | 1876 | 8221 |  | CORR | CIGR | 03:41 | 03:49 | 04:02 | 44 | 254 | 10 | EXT |  | 0.89 | (c)
88013.201 | 9.326 | 9.096 | -1.514 | -1.744 | -302 | -264 | -270 | 238 | 1432 | 8221 |  | CORR | GENE | 08:22 | 08:28 | 08:27 | 312 | 64 | 13 | EXT |  | 0.93 | (c)
88013.533 | 9.658 | 9.653 | -1.182 | -1.187 | -472 | -309 | -345 | 219 | 1141 | 8221 |  | CORR | CIGR | 07:55 | 08:21 | 08:15 | 46 | 253 | 12 | EXT |  | 0.89 | (c)
88013.811 | 9.936 | 9.919 | -0.904 | -0.921 | -446 | -366 | -365 | 285 | 890 | 8221 |  | CORR | CIGR | 07:59 | 08:12 | 08:12 | 31 | 161 | 10 | EXT |  | 0.89 | (c)
88014.549 | 10.674 | 10.637 | -0.166 | -0.203 | -1795 | -1636 | -1586 | 436 | 148 | 8221 |  | CORR | GENE | 04:21 | 04:47 | 04:55 | 55 | 418 | 11 | EXT |  | 0.89 | (c)
88015.142 | 0.427 | 0.398 | -9.723 | -9.752 | -866 | -751 | -788 | 709 | 398 | 8222 |  | CORR | CIGR | 07:16 | 07:34 | 07:28 | 38 | 156 | 10 | EXT | Аномалия находится на отводе. | 0.89 | (c)
88015.336 | 0.621 | 0.142 | -9.529 | -10.008 | -2110 | -2087 | -2066 | 2021 | 142 | 8222 |  | CORR | GENE | 03:55 | 03:58 | 04:02 | 608 | 89 | 10 | EXT | Аномалия находится на отводе. | 0.94 | (c)
88015.746 | 1.031 | 0.885 | -9.119 | -9.265 | -2183 | -2106 | -2134 | 2086 | 885 | 8222 |  | CORR | GENE | 03:43 | 03:55 | 03:51 | 493 | 97 | 12 | EXT | Аномалия находится на отводе. | 0.95 | (c)
88015.773 | 1.058 | 1.033 | -9.092 | -9.117 | -1042 | -949 | -914 | 787 | 1033 | 8222 |  | CORR | CIGR | 06:47 | 07:02 | 07:08 | 45 | 255 | 10 | EXT | Аномалия находится на отводе. | 0.89 | (c)
88015.821 | 1.106 | 0.812 | -9.044 | -9.338 | 2152 | 2197 | 2192 | 2152 | 812 | 8222 |  | CORR | GENE | 03:23 | 03:30 | 03:29 | 378 | 80 | 10 | EXT | Аномалия находится на отводе. | 0.93 | (c)
88015.838 | 1.123 | 1.108 | -9.027 | -9.042 | -1358 | -1249 | -1233 | 1109 | 1108 | 8222 |  | CORR | GENE | 05:56 | 06:14 | 06:16 | 89 | 248 | 10 | EXT | Аномалия находится на отводе. | 0.89 | (c)
88015.973 | 1.258 | 1.237 | -8.892 | -8.913 | -1397 | -1305 | -1240 | 1082 | 1237 | 8222 |  | CORR | GENE | 05:50 | 06:05 | 06:15 | 52 | 315 | 12 | EXT | Аномалия находится на отводе. | 0.89 | (c)
88016.648 | 1.933 | 1.759 | -8.217 | -8.391 | -2101 | -2078 | -2076 | 2052 | 1759 | 8222 |  | CORR | GENE | 03:56 | 03:60 | 04:00 | 254 | 48 | 11 | EXT | Аномалия находится на отводе. | 0.92 | (c)
88016.737 | 2.022 | 2.008 | -8.128 | -8.142 | -994 | -924 | -936 | 877 | 2008 | 8222 |  | CORR | CIGR | 06:55 | 07:06 | 07:04 | 27 | 118 | 10 | EXT | Аномалия находится на отводе. | 0.89 | (c)
88016.797 | 2.082 | 1.982 | -8.068 | -8.168 | -1322 | -1145 | -1210 | 1097 | 1982 | 8222 |  | CORR | GENE | 06:02 | 06:30 | 06:20 | 118 | 224 | 11 | EXT | Аномалия находится на отводе. | 0.89 | (c)
88016.928 | 2.213 | 2.207 | -7.937 | -7.943 | -870 | -809 | -773 | 676 | 2207 | 8222 |  | CORR | CIGR | 07:15 | 07:25 | 07:30 | 27 | 194 | 10 | EXT | Аномалия находится на отводе. | 0.89 | (c)
88017.944 | 3.229 | 3.165 | -6.921 | -6.985 | -2086 | -1989 | -1961 | 1836 | 3165 | 8222 |  | CORR | GENE | 03:59 | 04:14 | 04:19 | 64 | 250 | 11 | EXT | Аномалия находится на отводе. | 0.89 | (c)
88018.237 | 3.522 | 3.483 | -6.628 | -6.667 | -1043 | -907 | -939 | 834 | 3483 | 8222 |  | CORR | CIGR | 06:47 | 07:09 | 07:04 | 45 | 209 | 12 | EXT | Аномалия находится на отводе. | 0.89 | (c)
88018.958 | 4.243 | 4.176 | -5.907 | -5.974 | -1007 | -989 | -992 | 977 | 4176 | 8222 |  | CORR | AXGR | 06:53 | 06:56 | 06:55 | 123 | 30 | 13 | EXT | Аномалия находится на отводе. | 0.9 | (c)
88019.672 | 4.957 | 4.887 | -5.193 | -5.263 | -988 | -972 | -974 | 959 | 4887 | 8222 |  | CORR | AXGR | 06:56 | 06:58 | 06:58 | 129 | 29 | 12 | EXT | Аномалия находится на отводе. | 0.9 | (c)
88019.782 | 5.067 | 5.038 | -5.083 | -5.112 | -875 | -808 | -814 | 753 | 5038 | 8222 |  | CORR | CIGR | 07:14 | 07:25 | 07:24 | 29 | 122 | 10 | EXT | Аномалия находится на отводе. | 0.89 | (c)
88020.277 | 5.562 | 5.53 | -4.588 | -4.62 | -900 | -859 | -869 | 838 | 4054 | 8222 |  | CORR | GENE | 07:10 | 07:17 | 07:15 | 566 | 62 | 14 | EXT | Аномалия находится на отводе. | 0.97 | (c)
88025.783 | 0.918 | 0.918 | -10.612 | -10.612 | -613 | -597 | -572 | 530 | 918 | 8223 |  | CORR | CIGR | 06:38 | 06:41 | 06:45 | 18 | 83 | 11 | EXT |  | 0.89 | (c)
88029.65 | 4.785 | 4.757 | -6.745 | -6.773 | -1749 | -1683 | -1665 | 1581 | 4757 | 8223 |  | CORR | CIGR | 03:35 | 03:46 | 03:49 | 28 | 168 | 11 | EXT |  | 0.89 | (c)
88047.94 | 0 | -0.033 | -10.925 | -10.958 | -1780 | 663 | -460 | 859 |  | 8225 | Нарушение формы кольцевого шва | GWAN |  | 10:04 | 04:38 | 13:37 | 0 | 2639 |  | EXT | Нарушение формы кольцевого шва Аномалия находится на отводе. |  | (c)
88059.439 | 0.574 | 0.563 | -10.986 | -10.997 | 893 | 935 | 939 | 893 | 563 | 8226 |  | CORR | CIGR | 05:19 | 05:26 | 05:27 | 28 | 93 | 15 | EXT | Аномалия находится на отводе. | 0.89 | (c)
88059.501 | 0.636 | 0.627 | -10.924 | -10.933 | 854 | 939 | 918 | 854 | 627 | 8226 |  | CORR | CIGR | 05:13 | 05:27 | 05:23 | 30 | 128 | 11 | EXT | Аномалия находится на отводе. | 0.89 | (c)
88065.481 | 6.616 | 6.604 | -4.944 | -4.956 | 1044 | 1193 | 1144 | 1044 | 4901 | 8226 |  | CORR | GENE | 05:44 | 06:08 | 05:60 | 55 | 200 | 13 | EXT | Аномалия находится на отводе. | 0.89 | (c)
88065.596 | 6.731 | 6.71 | -4.829 | -4.85 | 801 | 905 | 904 | 801 | 4805 | 8226 |  | CORR | CIGR | 05:04 | 05:21 | 05:21 | 45 | 207 | 10 | EXT | Аномалия находится на отводе. | 0.89 | (c)
88070.617 | 0.192 | 0.178 | -11.403 | -11.417 | 272 | 314 | 311 | 272 | 178 | 8227 |  | CORR | CIGR | 03:39 | 03:46 | 03:46 | 25 | 78 | 13 | EXT | Аномалия находится на отводе. | 0.89 | (c)
88079.393 | 8.968 | 8.495 | -2.627 | -3.1 | 1819 | 1896 | 1886 | 1819 | 2473 | 8227 |  | CORR | GENE | 07:49 | 08:02 | 07:60 | 627 | 135 | 10 | EXT | Аномалия находится на отводе. | 0.95 | (c)
88083.071 | 1.051 | 0.621 | -10.114 | -10.544 | -1635 | -1626 | -1608 | 1581 | 621 | 8228 |  | CORR | GENE | 09:33 | 09:35 | 09:38 | 692 | 54 | 10 | EXT |  | 0.95 | (c)
88083.969 | 1.949 | 1.803 | -9.216 | -9.362 | -2040 | -1955 | -1886 | 1731 | 1803 | 8228 |  | CORR | GENE | 08:28 | 08:42 | 08:53 | 236 | 309 | 10 | EXT |  | 0.91 | (c)
88084.058 | 2.038 | 2.03 | -9.127 | -9.135 | 481 | 528 | 527 | 481 | 2030 | 8228 |  | CORR | CIGR | 03:15 | 03:22 | 03:22 | 24 | 91 | 11 | EXT |  | 0.89 | (c)
88084.387 | 2.367 | 2.122 | -8.798 | -9.043 | 515 | 521 | 546 | 515 | 2122 | 8228 |  | CORR | GENE | 03:20 | 03:21 | 03:25 | 313 | 62 | 12 | EXT |  | 0.93 | (c)
88084.457 | 2.437 | 2.213 | -8.728 | -8.952 | 2037 | 2157 | -2117 | 1810 | 2213 | 8228 |  | CORR | GENE | 07:26 | 07:45 | 08:16 | 250 | 614 | 12 | EXT |  | 0.92 | (c)
88084.712 | 2.692 | 2.632 | -8.473 | -8.533 | 573 | 573 | 598 | 573 | 2632 | 8228 |  | CORR | GENE | 03:30 | 03:30 | 03:34 | 319 | 50 | 10 | EXT |  | 0.92 | (c)
88085.123 | 3.103 | 2.869 | -8.062 | -8.296 | -2115 | -2051 | -2041 | 1966 | 2869 | 8228 |  | CORR | GENE | 08:16 | 08:26 | 08:28 | 429 | 149 | 14 | EXT |  | 0.95 | (c)
88085.61 | 3.59 | 3.589 | -7.575 | -7.576 | -1936 | -1936 | -1865 | 1793 | 3589 | 8228 |  | CORR | GENE | 08:45 | 08:45 | 08:56 | 429 | 143 | 11 | EXT |  | 0.94 | (c)
88087.318 | 5.298 | 5.283 | -5.867 | -5.882 | 2206 | -2144 | -2119 | 1983 | 5283 | 8228 |  | CORR | GENE | 07:53 | 08:11 | 08:15 | 80 | 272 | 10 | EXT |  | 0.89 | (c)
88087.657 | 5.637 | 5.528 | -5.528 | -5.637 | -2161 | -2144 | -2141 | 2120 | 5412 | 8228 |  | CORR | AXGR | 08:09 | 08:11 | 08:12 | 225 | 41 | 10 | EXT |  | 0.91 | (c)
88088.605 | 6.585 | 6.558 | -4.58 | -4.607 | 439 | 556 | 524 | 439 | 4566 | 8228 |  | CORR | CIGR | 03:08 | 03:27 | 03:22 | 41 | 170 | 10 | EXT |  | 0.89 | (c)
88089.151 | 7.131 | 7.131 | -4.034 | -4.034 | 661 | 769 | 779 | 661 | 3863 | 8228 |  | CORR | GENE | 03:44 | 04:01 | 04:03 | 171 | 235 | 10 | EXT |  | 0.9 | (c)
88092.159 | 10.139 | 10.081 | -1.026 | -1.084 | 327 | 377 | 357 | 327 | 658 | 8228 |  | CORR | GENE | 02:50 | 02:58 | 02:55 | 426 | 60 | 11 | EXT |  | 0.94 | (c)
88093.185 | 0 | -0.013 | -11.22 | -11.233 | 154 | 419 | 358 | 154 |  | 8229 | Нарушение формы кольцевого шва | GWAN |  | 02:39 | 03:22 | 03:12 | 0 | 408 |  | EXT | Нарушение формы кольцевого шва |  | (c)
88093.791 | 0.606 | 0.1 | -10.614 | -11.12 | 570 | 754 | 663 | 570 | 100 | 8229 |  | CORR | GENE | 03:46 | 04:16 | 04:01 | 1354 | 186 | 13 | EXT |  | 0.83 | (c)
88095.866 | 2.681 | 2.65 | -8.539 | -8.57 | 508 | 737 | 657 | 508 | 2650 | 8229 |  | CORR | GENE | 03:36 | 04:13 | 03:60 | 71 | 298 | 10 | EXT |  | 0.74 | (c)
88096.11 | 2.925 | 2.795 | -8.295 | -8.425 | 495 | 546 | 542 | 495 | 2795 | 8229 |  | CORR | GENE | 03:34 | 03:42 | 03:41 | 344 | 94 | 11 | EXT |  | 0.77 | (c)
88097.087 | 3.902 | 3.523 | -7.318 | -7.697 | 362 | 467 | 438 | 362 | 3523 | 8229 |  | CORR | GENE | 03:12 | 03:29 | 03:25 | 849 | 150 | 11 | EXT |  | 0.8 | (c)
88097.496 | 4.311 | 3.569 | -6.909 | -7.651 | -2143 | -2088 | -2075 | 87 | 3569 | 8229 |  | CORR | GENE | 08:28 | 08:37 | 08:39 | 836 | 136 | 14 | EXT |  | 0.82 | (c)
88097.928 | 4.743 | 4.64 | -6.477 | -6.58 | -2209 | -2205 | -2199 | 21 | 4640 | 8229 |  | CORR | AXGR | 08:17 | 08:18 | 08:19 | 204 | 21 | 11 | EXT |  | 0.76 | (c)
88098.21 | 5.025 | 4.921 | -6.195 | -6.299 | 435 | 450 | 472 | 435 | 4921 | 8229 |  | CORR | GENE | 03:24 | 03:27 | 03:30 | 397 | 74 | 12 | EXT |  | 0.78 | (c)
88098.67 | 5.485 | 5.391 | -5.735 | -5.829 | 188 | 242 | 239 | 188 | 5391 | 8229 |  | CORR | GENE | 02:44 | 02:53 | 02:53 | 266 | 104 | 10 | EXT |  | 0.76 | (c)
88099.239 | 6.054 | 5.921 | -5.166 | -5.299 | 298 | 313 | 323 | 298 | 4997 | 8229 |  | CORR | AXGR | 03:02 | 03:05 | 03:06 | 302 | 50 | 11 | EXT |  | 0.77 | (c)
88099.743 | 6.558 | 6.284 | -4.662 | -4.936 | 310 | 363 | 366 | 310 | 4296 | 8229 |  | CORR | GENE | 03:04 | 03:13 | 03:13 | 640 | 112 | 10 | EXT |  | 0.79 | (c)
88104.87 | 0.465 | 0.37 | -10.615 | -10.71 | 1875 | 2075 | 2030 | 45 | 370 | 8230 |  | CORR | GENE | 05:29 | 06:01 | 05:54 | 109 | 310 | 14 | EXT |  | 0.9 | (c)
88105.103 | 0.698 | 0.652 | -10.382 | -10.428 | -2156 | -1865 | -1951 | 75 | 652 | 8230 |  | CORR | GENE | 06:38 | 07:25 | 07:11 | 91 | 409 | 10 | EXT |  | 0.89 | (c)
88108.14 | 3.735 | 3.694 | -7.345 | -7.386 | 1315 | 1345 | 1346 | 853 | 3694 | 8230 |  | CORR | GENE | 03:58 | 04:03 | 04:03 | 166 | 62 | 10 | EXT |  | 0.9 | (c)
88108.447 | 4.042 | 3.892 | -7.038 | -7.188 | -1239 | -1141 | -1140 | 992 | 3892 | 8230 |  | CORR | GENE | 09:06 | 09:22 | 09:22 | 1095 | 198 | 10 | EXT |  | 0.96 | (c)
88110.029 | 5.624 | 5.437 | -5.456 | -5.643 | -1815 | -1725 | -1698 | 416 | 5431 | 8230 |  | CORR | GENE | 07:33 | 07:48 | 07:52 | 212 | 235 | 15 | EXT |  | 0.92 | (c)
88111.208 | 6.803 | 6.486 | -4.277 | -4.594 | -1150 | -1115 | -1112 | 1074 | 3890 | 8230 |  | CORR | GENE | 09:20 | 09:26 | 09:27 | 704 | 76 | 12 | EXT |  | 0.96 | (c)
88112.044 | 7.639 | 6.78 | -3.441 | -4.3 | -1364 | -1237 | -1259 | 867 | 3149 | 8230 |  | CORR | GENE | 08:46 | 09:06 | 09:03 | 1151 | 210 | 14 | EXT |  | 1 | (c)
88115.48 | 11.075 | 10.792 | -0.005 | -0.288 | -1399 | -1377 | -1370 | 832 | 1 | 8230 |  | CORR | GENE | 08:40 | 08:44 | 08:45 | 287 | 58 | 13 | EXT |  | 0.93 | (c)
88115.612 | 0.127 | 0.017 | -11.178 | -11.288 | 2070 | 2081 | 2084 | 132 | 17 | 8231 |  | CORR | AXGR | 03:49 | 03:51 | 03:51 | 156 | 28 | 10 | EXT |  | 0.9 | (c)
88115.88 | 0.395 | 0.07 | -10.91 | -11.235 | -700 | -669 | -619 | 538 | 70 | 8231 |  | CORR | GENE | 08:22 | 08:27 | 08:35 | 558 | 162 | 10 | EXT |  | 0.94 | (c)
88151.815 | 2.26 | 1.069 | -9.125 | -10.316 | -2226 | -2200 | -2179 | 4 | 1069 | 8234 |  | CORR | GENE | 03:15 | 03:20 | 03:23 | 1345 | 95 | 10 | EXT | Аномалия находится на отводе. | 0.96 | (c)
88153.82 | 4.265 | 4.24 | -7.12 | -7.145 | -117 | -30 | -30 | 0 | 4240 | 8234 |  | CORR | GENE | 08:56 | 09:10 | 09:10 | 64 | 174 | 12 | EXT | Аномалия находится на отводе. | 0.89 | (c)
88160.94 | 0 | -0.027 | -11.275 | -11.302 | -1571 | -536 | -784 | 2 |  | 8235 | Нарушение формы кольцевого шва | GWAN |  | 10:31 | 01:18 | 12:38 | 0 | 1573 |  | EXT | Нарушение формы кольцевого шва Аномалия находится на отводе. |  | (c)
88183.811 | 0.401 | 0.273 | -11.059 | -11.187 | 705 | 995 | 1138 | 659 | 273 | 8237 |  | CORR | GENE | 04:40 | 05:27 | 05:50 | 182 | 867 | 10 | EXT |  | 0.9 | (c)
88186.743 | 3.333 | 3.322 | -8.127 | -8.138 | 1233 | 1264 | 1296 | 871 | 3322 | 8237 |  | CORR | CIGR | 06:05 | 06:10 | 06:15 | 19 | 127 | 12 | EXT |  | 0.89 | (c)
88196.778 | 1.908 | 1.897 | -8.882 | -8.893 | 1058 | 1206 | 1168 | 953 | 1897 | 8238 |  | CORR | CIGR | 05:45 | 06:09 | 06:03 | 39 | 219 | 13 | EXT | Аномалия находится на отводе. | 0.89 | (c)
88221.139 | 4.069 | 3.379 | -6.981 | -7.671 | 1652 | 1691 | 1684 | 515 | 3379 | 8240 |  | CORR | GENE | 07:06 | 07:13 | 07:11 | 1362 | 63 | 10 | EXT |  | 0.97 | (c)
88320.767 | 2.217 | 2.198 | -9.198 | -9.217 | 1298 | 1357 | 1397 | 734 | 2198 | 8249 |  | CORR | CIGR | 04:04 | 04:14 | 04:20 | 44 | 198 | 10 | EXT |  | 0.89 | (c)
88402.004 | 4.149 | 3.798 | -7.111 | -7.462 | -141 | -52 | -77 | 13 | 3798 | 8256 |  | CORR | GENE | 08:40 | 08:55 | 08:51 | 1724 | 128 | 10 | EXT | Аномалия находится на отводе. | 0.97 | (c)
88430.226 | 9.861 | 9.849 | -1.129 | -1.141 | -1916 | -1877 | -1870 | 1824 | 1121 | 8258 |  | GOUG | CIGR | 09:37 | 09:43 | 09:45 | 20 | 92 | 14 | EXT | Аномалия находится на отводе. Задир. |  | (c)
88484.087 | 7.037 | 6.722 | -3.263 | -3.578 | 690 | 840 | 907 | 690 | 2983 | 8264 |  | DENT | GENE | 04:18 | 04:43 | 04:54 | 595 | 435 | 1.5 | N/A | Глубина вмятины: 22 мм (1,5%). Линейка: 60 см в (672 см; 04:43 ч:мин) Аномалия находится на отводе. |  | (c)
88509.373 | 10.508 | 10.455 | -0.232 | -0.285 | -1148 | -946 | -952 | 757 | 211 | 8266 |  | CORR | GENE | 05:57 | 06:30 | 06:29 | 74 | 391 | 11 | EXT | Аномалия находится на отводе. | 0.89 | (c)
88509.955 | 0.35 | 0.343 | -10.305 | -10.312 | 886 | 944 | 939 | 886 | 343 | 8267 |  | CORR | CIGR | 05:17 | 05:26 | 05:25 | 17 | 105 | 10 | EXT |  | 0.89 | (c)
88510.166 | 0.561 | 0.524 | -10.094 | -10.131 | 877 | 974 | 995 | 877 | 524 | 8267 |  | CORR | CIGR | 05:15 | 05:31 | 05:34 | 39 | 235 | 11 | EXT |  | 0.89 | (c)
88510.254 | 0.649 | 0.63 | -10.006 | -10.025 | 995 | 1069 | 1192 | 842 | 630 | 8267 |  | CORR | GENE | 05:34 | 05:46 | 06:06 | 66 | 394 | 11 | EXT |  | 0.89 | (c)
88512.039 | 2.434 | 2.434 | -8.221 | -8.221 | 2172 | 2208 | 2191 | 21 | 2434 | 8267 |  | CORR | AXGR | 08:44 | 08:50 | 08:47 | 377 | 37 | 10 | EXT |  | 0.93 | (c)
88541.639 | 10.394 | 10.255 | -0.886 | -1.025 | -1611 | -1599 | -1592 | 620 | 623 | 8269 |  | CORR | AXGR | 07:34 | 07:36 | 07:37 | 402 | 37 | 13 | EXT |  | 0.94 | (c)
88541.659 | 10.414 | 10.19 | -0.866 | -1.09 | -1832 | -1784 | -1776 | 399 | 276 | 8269 |  | CORR | GENE | 06:58 | 07:06 | 07:07 | 814 | 111 | 10 | EXT |  | 0.95 | (c)
88547.746 | 5.221 | 5.204 | -5.989 | -6.006 | -987 | -921 | -898 | 809 | 5204 | 8270 |  | CORR | GENE | 06:34 | 06:45 | 06:48 | 52 | 178 | 11 | EXT | Аномалия находится на отводе. | 0.89 | (c)
88581.425 | 7.14 | 7.117 | -4 | -4.023 | -1253 | -1151 | -1142 | 977 | 3979 | 8273 |  | CORR | CIGR | 05:57 | 06:14 | 06:15 | 44 | 223 | 10 | EXT |  | 0.89 | (c)
88634.922 | 4.732 | 4.675 | -6.698 | -6.755 | -1007 | -990 | -985 | 963 | 4675 | 8278 |  | CORR | AXGR | 06:58 | 07:01 | 07:01 | 752 | 44 | 10 | EXT | Аномалия находится на упругопластическом изгибе: R=800 D, максимальное растяжение на 1.3 час. | 0.95 | (c)
88640.327 | 10.137 | 9.517 | -1.293 | -1.913 | -1087 | -1019 | -1018 | 948 | 909 | 8278 |  | CORR | GENE | 06:45 | 06:56 | 06:56 | 1004 | 139 | 13 | EXT | Аномалия находится на упругопластическом изгибе: R=503 D, максимальное растяжение на 11.8 час. | 0.98 | (c)
88678.875 | 4.85 | 4.77 | -6.425 | -6.505 | -1166 | -1033 | -1001 | 836 | 4770 | 8282 |  | CORR | GENE | 06:01 | 06:23 | 06:28 | 102 | 331 | 12 | EXT | Аномалия находится на отводе. | 0.89 | (c)
88679.406 | 5.381 | 5.348 | -5.894 | -5.927 | -1150 | -874 | -909 | 668 | 5348 | 8282 |  | CORR | GENE | 06:04 | 06:49 | 06:43 | 114 | 482 | 10 | EXT | Аномалия находится на отводе. | 0.89 | (c)
88703.057 | 6.257 | 6.173 | -5.283 | -5.367 | -2012 | -1979 | -1986 | 1961 | 5100 | 8284 |  | CORR | GENE | 03:44 | 03:49 | 03:48 | 267 | 51 | 10 | EXT | Аномалия находится на отводе. | 0.91 | (c)
88789.534 | 3.639 | 3.563 | -7.746 | -7.822 | 507 | 519 | 525 | 507 | 3563 | 8292 |  | CORR | AXGR | 05:05 | 05:06 | 05:07 | 136 | 36 | 10 | EXT | Аномалия находится на отводе. | 0.9 | (c)
88799.12 | 1.84 | 1.789 | -9.67 | -9.721 | 45 | 65 | 67 | 45 | 1789 | 8293 |  | CORR | AXGR | 03:04 | 03:07 | 03:07 | 259 | 43 | 10 | EXT | Аномалия находится на отводе. | 0.91 | (c)
88802.607 | 5.327 | 5.254 | -6.183 | -6.256 | 2021 | 2036 | 2040 | 2021 | 5254 | 8293 |  | CORR | AXGR | 08:23 | 08:25 | 08:26 | 164 | 39 | 11 | EXT | Аномалия находится на отводе. | 0.9 | (c)
88804.148 | 6.868 | 6.608 | -4.642 | -4.902 | 1978 | 2039 | 2009 | 1978 | 4275 | 8293 |  | CORR | GENE | 08:16 | 08:26 | 08:21 | 627 | 62 | 13 | EXT | Аномалия находится на отводе. | 0.97 | (c)
88804.995 | 7.715 | 7.275 | -3.795 | -4.235 | 272 | 315 | 336 | 272 | 3540 | 8293 |  | CORR | GENE | 03:41 | 03:48 | 03:51 | 695 | 129 | 10 | EXT | Аномалия находится на отводе. | 0.95 | (c)
88805.579 | 8.299 | 7.476 | -3.211 | -4.034 | 1990 | 2015 | 2051 | 1990 | 3186 | 8293 |  | CORR | GENE | 08:18 | 08:22 | 08:28 | 848 | 123 | 14 | EXT | Аномалия находится на отводе. | 0.99 | (c)
88808.205 | 10.925 | 10.908 | -0.585 | -0.602 | 801 | 1016 | 943 | 801 | 547 | 8293 |  | CORR | GENE | 05:06 | 05:41 | 05:29 | 55 | 285 | 10 | EXT | Аномалия находится на отводе. | 0.89 | (c)
88809.578 | 0.788 | 0.556 | -10.277 | -10.509 | 1934 | 1936 | 1958 | 1934 | 556 | 8294 |  | CORR | AXGR | 08:17 | 08:17 | 08:21 | 425 | 47 | 10 | EXT | Аномалия находится на отводе. | 0.93 | (c)
88809.808 | 1.018 | 1.01 | -10.047 | -10.055 | 799 | 850 | 936 | 799 | 1010 | 8294 |  | CORR | CIGR | 05:14 | 05:22 | 05:36 | 20 | 274 | 10 | EXT | Аномалия находится на отводе. | 0.89 | (c)
88810.177 | 1.387 | 1.372 | -9.678 | -9.693 | 281 | 477 | 424 | 281 | 1372 | 8294 |  | CORR | GENE | 03:50 | 04:22 | 04:13 | 50 | 285 | 12 | EXT | Аномалия находится на отводе. | 0.89 | (c)
88824.953 | 5.098 | 5.089 | -6.127 | -6.136 | 2156 | 2166 | 2171 | 45 | 5089 | 8295 |  | LWAN | PITT | 08:20 | 08:21 | 08:22 | 23 | 29 |  | INT | Эквивалент потери металла 17%. |  | (c)
88825.324 | 5.469 | 5.458 | -5.756 | -5.767 | 2144 | 2164 | 2166 | 42 | 5458 | 8295 |  | LWAN | PITT | 08:18 | 08:21 | 08:21 | 23 | 44 |  | INT | Эквивалент потери металла 12%. |  | (c)
88827.511 | 7.656 | 7.647 | -3.569 | -3.578 | 2139 | 2159 | 2158 | 54 | 3556 | 8295 |  | LWAN | PITT | 08:17 | 08:20 | 08:20 | 22 | 38 |  | INT | Эквивалент потери металла 12%. |  | (c)
88843.187 | 1.082 | 0.955 | -10.178 | -10.305 | -2227 | -2223 | -2211 | 3 | 955 | 8297 |  | CORR | AXGR | 04:01 | 04:01 | 04:03 | 205 | 32 | 11 | EXT |  | 0.91 | (c)
88843.256 | 1.151 | 1.108 | -10.109 | -10.152 | -2082 | -2071 | -2072 | 149 | 1108 | 8297 |  | CORR | AXGR | 04:24 | 04:26 | 04:26 | 83 | 20 | 17 | EXT |  | 0.89 | (c)
88843.349 | 1.244 | 1.022 | -10.016 | -10.238 | -2016 | -2004 | -1999 | 215 | 1022 | 8297 |  | CORR | AXGR | 04:35 | 04:37 | 04:38 | 420 | 34 | 15 | EXT |  | 0.96 | (c)
88860.752 | 7.387 | 7.361 | -4.013 | -4.039 | -801 | -720 | -702 | 604 | 3995 | 8298 |  | CORR | CIGR | 08:09 | 08:22 | 08:25 | 44 | 197 | 11 | EXT |  | 0.89 | (c)
88874.601 | 9.836 | 9.798 | -1.309 | -1.347 | -2155 | -1898 | -1991 | 75 | 1271 | 8299 |  | CORR | GENE | 08:51 | 09:33 | 09:18 | 76 | 329 | 10 | EXT |  | 0.89 | (c)
88874.786 | 10.021 | 9.943 | -1.124 | -1.202 | 1405 | 1548 | 1640 | 355 | 1101 | 8299 |  | CORR | GENE | 06:26 | 06:49 | 07:04 | 101 | 471 | 11 | EXT |  | 0.89 | (c)
88877.549 | 1.639 | 1.144 | -9.671 | -10.166 | -2217 | -2206 | -2166 | 13 | 1144 | 8300 |  | CORR | GENE | 05:02 | 05:04 | 05:11 | 750 | 103 | 13 | EXT |  | 0.97 | (c)
88883.997 | 8.087 | 8.015 | -3.223 | -3.295 | 2198 | 2221 | 2217 | 0 | 3099 | 8300 |  | CORR | AXGR | 04:55 | 04:59 | 04:58 | 196 | 39 | 10 | EXT |  | 0.9 | (c)
88893.986 | 6.766 | 6.745 | -4.704 | -4.725 | 413 | 465 | 542 | 413 | 4686 | 8301 |  | CORR | CIGR | 03:58 | 04:06 | 04:19 | 39 | 257 | 11 | EXT |  | 0.89 | (c)
88895.062 | 7.842 | 7.577 | -3.628 | -3.893 | 519 | 543 | 540 | 519 | 3514 | 8301 |  | CORR | AXGR | 04:15 | 04:19 | 04:18 | 379 | 42 | 10 | EXT |  | 0.93 | (c)
88898.587 | 11.367 | 11.118 | -0.103 | -0.352 | 2149 | 2181 | 2180 | 2149 | 1 | 8301 |  | CORR | GENE | 08:38 | 08:43 | 08:43 | 351 | 62 | 10 | EXT |  | 0.92 | (c)
88898.673 | 11.453 | 11.427 | -0.017 | -0.043 | 1840 | 2083 | 2031 | 1840 | 17 | 8301 |  | CORR | CIGR | 07:48 | 08:28 | 08:19 | 26 | 383 | 15 | EXT |  | 0.89 | (c)
88898.761 | 0.071 | 0.054 | -10.074 | -10.091 | 1877 | 1947 | 1926 | 1877 | 54 | 8302 |  | CORR | GENE | 08:09 | 08:20 | 08:17 | 980 | 97 | 10 | EXT | Аномалия находится на отводе. | 0.96 | (c)
88899.156 | 0.466 | 0.298 | -9.679 | -9.847 | 1699 | 1717 | 1755 | 1699 | 298 | 8302 |  | CORR | GENE | 07:40 | 07:43 | 07:49 | 336 | 111 | 13 | EXT | Аномалия находится на отводе. | 0.94 | (c)
88900.469 | 1.779 | 1.04 | -8.366 | -9.105 | 1427 | 1448 | 1557 | 1427 | 1040 | 8302 |  | CORR | GENE | 06:56 | 06:60 | 07:17 | 1160 | 259 | 20 | EXT | Аномалия находится на отводе. | 1.06 | (b)
88900.544 | 1.854 | 1.822 | -8.291 | -8.323 | 1186 | 1310 | 1303 | 1186 | 1822 | 8302 |  | CORR | GENE | 06:17 | 06:37 | 06:36 | 53 | 235 | 12 | EXT | Аномалия находится на отводе. | 0.89 | (c)
88901.367 | 2.677 | 2.665 | -7.468 | -7.48 | 1302 | 1371 | 1383 | 1302 | 2665 | 8302 |  | CORR | CIGR | 06:36 | 06:47 | 06:49 | 38 | 163 | 10 | EXT | Аномалия находится на отводе. | 0.89 | (c)
88908.835 | 0 | -0.036 | -11.525 | -11.561 | -927 | -243 | -433 | 0 |  | 8303 | Нарушение формы кольцевого шва | GWAN |  | 06:37 | 08:27 | 07:56 | 0 | 987 |  | EXT | Нарушение формы кольцевого шва Аномалия находится на отводе. |  | (c)
88911.161 | 2.326 | 2.312 | -9.199 | -9.213 | -2168 | -2122 | -2121 | 2073 | 2312 | 8303 |  | CORR | CIGR | 03:16 | 03:24 | 03:24 | 22 | 95 | 10 | EXT | Аномалия находится на отводе. | 0.89 | (c)
88911.599 | 2.764 | 2.732 | -8.761 | -8.793 | -1873 | -1825 | -1811 | 1749 | 2732 | 8303 |  | CORR | CIGR | 04:04 | 04:12 | 04:14 | 40 | 124 | 10 | EXT | Аномалия находится на отводе. | 0.89 | (c)
88917.33 | 8.495 | 8.474 | -3.03 | -3.051 | 561 | 665 | 637 | 561 | 3008 | 8303 |  | CORR | CIGR | 10:37 | 10:54 | 10:49 | 43 | 152 | 12 | EXT | Аномалия находится на отводе. | 0.89 | (c)
88917.331 | 8.496 | 8.447 | -3.029 | -3.078 | -719 | -675 | -674 | 628 | 3015 | 8303 |  | CORR | GENE | 07:10 | 07:17 | 07:18 | 63 | 91 | 11 | EXT | Аномалия находится на отводе. | 0.89 | (c)
88918.092 | 9.257 | 9.227 | -2.268 | -2.298 | -659 | -553 | -535 | 411 | 2268 | 8303 |  | CORR | CIGR | 07:20 | 07:37 | 07:40 | 30 | 248 | 10 | EXT | Аномалия находится на отводе. | 0.89 | (c)
88918.35 | 9.515 | 9.292 | -2.01 | -2.233 | -644 | -631 | -621 | 598 | 1918 | 8303 |  | CORR | AXGR | 07:22 | 07:24 | 07:26 | 315 | 46 | 11 | EXT | Аномалия находится на отводе. | 0.92 | (c)
88918.608 | 9.773 | 9.541 | -1.752 | -1.984 | -550 | -536 | -527 | 504 | 1585 | 8303 |  | CORR | AXGR | 07:38 | 07:40 | 07:41 | 399 | 46 | 14 | EXT | Аномалия находится на отводе. | 0.95 | (c)
88919.356 | 10.521 | 10.499 | -1.004 | -1.026 | -623 | -591 | -594 | 566 | 727 | 8303 |  | CORR | GENE | 07:26 | 07:31 | 07:30 | 299 | 57 | 12 | EXT | Аномалия находится на отводе. | 0.93 | (c)
88920.232 | 11.397 | 11.349 | -0.128 | -0.176 | -723 | -709 | -708 | 694 | 83 | 8303 |  | CORR | AXGR | 07:10 | 07:12 | 07:12 | 93 | 30 | 12 | EXT | Аномалия находится на отводе. | 0.89 | (c)
88925.661 | 5.301 | 4.964 | -5.704 | -6.041 | -1086 | -1052 | -1061 | 1036 | 4964 | 8304 |  | CORR | GENE | 06:20 | 06:26 | 06:24 | 573 | 50 | 14 | EXT | Аномалия находится на отводе. | 0.97 | (c)
88926.75 | 6.39 | 6.333 | -4.615 | -4.672 | -1082 | -1041 | -1013 | 944 | 4598 | 8304 |  | CORR | GENE | 06:21 | 06:27 | 06:32 | 74 | 138 | 10 | EXT | Аномалия находится на отводе. | 0.89 | (c)
88926.833 | 6.473 | 6.454 | -4.532 | -4.551 | -1317 | -1259 | -1250 | 1183 | 4518 | 8304 |  | CORR | CIGR | 05:43 | 05:52 | 05:54 | 33 | 133 | 11 | EXT | Аномалия находится на отводе. | 0.89 | (c)
88991.814 | 5.704 | 5.517 | -5.491 | -5.678 | 2223 | 2227 | -2218 | 0 | 5158 | 8312 |  | CORR | AXGR | 07:12 | 07:12 | 07:15 | 520 | 39 | 12 | EXT |  | 0.95 | (c)
88992.965 | 6.855 | 6.683 | -4.34 | -4.512 | 2213 | 2227 | -2218 | 0 | 4260 | 8312 |  | CORR | GENE | 07:10 | 07:12 | 07:15 | 252 | 60 | 10 | EXT |  | 0.91 | (c)
89000.521 | 3.216 | 3.151 | -8.114 | -8.179 | 1574 | 1574 | 1584 | 637 | 3151 | 8313 |  | CORR | AXGR | 03:50 | 03:50 | 03:51 | 165 | 19 | 10 | EXT |  | 0.9 | (c)
89113.713 | 6.778 | 6.746 | -4.527 | -4.559 | -2227 | -2150 | -2134 | 3 | 4508 | 8326 |  | CORR | GENE | 04:02 | 04:14 | 04:17 | 51 | 186 | 10 | EXT |  | 0.89 | (c)
89114.029 | 7.094 | 7.085 | -4.211 | -4.22 | -2191 | -2156 | -2148 | 40 | 4179 | 8326 |  | CORR | CIGR | 04:08 | 04:13 | 04:15 | 41 | 85 | 10 | EXT |  | 0.89 | (c)
89114.464 | 7.529 | 7.49 | -3.776 | -3.815 | -1979 | -1930 | -1930 | 251 | 3755 | 8326 |  | CORR | GENE | 04:42 | 04:50 | 04:50 | 60 | 99 | 10 | EXT |  | 0.89 | (c)
89123.895 | 5.655 | 4.551 | -5.6 | -6.704 | 699 | 1098 | 1070 | 699 | 4551 | 8327 |  | CORR | GENE | 03:36 | 04:41 | 04:36 | 1396 | 742 | 15 | EXT |  | 1.01 | (b)
89124.256 | 6.016 | 6.007 | -5.239 | -5.248 | 1188 | 1258 | 1256 | 906 | 5212 | 8327 |  | CORR | CIGR | 04:55 | 05:07 | 05:06 | 36 | 136 | 15 | EXT |  | 0.89 | (c)
89124.461 | 6.221 | 6.118 | -5.034 | -5.137 | 1333 | 1364 | 1360 | 843 | 4983 | 8327 |  | CORR | GENE | 05:19 | 05:24 | 05:23 | 154 | 54 | 17 | EXT |  | 0.91 | (c)
89124.493 | 6.253 | 6.235 | -5.002 | -5.02 | 1071 | 1177 | 1173 | 954 | 4982 | 8327 |  | CORR | CIGR | 04:36 | 04:54 | 04:53 | 38 | 205 | 10 | EXT |  | 0.89 | (c)
89125.106 | 6.866 | 6.505 | -4.389 | -4.75 | 1498 | 1714 | 1662 | 404 | 3715 | 8327 |  | CORR | GENE | 05:45 | 06:20 | 06:12 | 1035 | 328 | 11 | EXT |  | 0.97 | (c)
89127.834 | 9.594 | 9.358 | -1.661 | -1.897 | -2124 | -2108 | -2072 | 107 | 1591 | 8327 |  | CORR | GENE | 08:01 | 08:03 | 08:09 | 306 | 103 | 13 | EXT |  | 0.93 | (c)
89163.465 | 0 | -0.032 | -10.895 | -10.927 | -1190 | -871 | -892 | 594 |  | 8331 | Нарушение формы кольцевого шва | GWAN |  | 11:45 | 00:37 | 12:33 | 0 | 596 |  | EXT | Нарушение формы кольцевого шва Аномалия находится на отводе. |  | (c)
89288.84 | 1.795 | 1.794 | -9.185 | -9.186 | -627 | -519 | -528 | 429 | 1794 | 8342 |  | CORR | GENE | 01:00 | 01:17 | 01:16 | 51 | 198 | 11 | EXT |  | 0.89 | (c)
89290.074 | 3.029 | 2.964 | -7.951 | -8.016 | 376 | 376 | 395 | 376 | 2964 | 8342 |  | CORR | AXGR | 03:42 | 03:42 | 03:45 | 171 | 38 | 10 | EXT |  | 0.9 | (c)
89421.6 | 0 | -0.024 | -11.455 | -11.479 | -176 | 2073 | 1217 | 0 |  | 8354 | Нарушение формы кольцевого шва | GWAN |  | 01:10 | 07:13 | 04:55 | 0 | 2786 |  | EXT | Нарушение формы кольцевого шва |  | (c)
89421.6 | 0 | -0.031 | -11.455 | -11.486 | -1528 | -700 | -991 | 455 |  | 8354 | Нарушение формы кольцевого шва | GWAN |  | 09:32 | 11:45 | 10:58 | 0 | 1073 |  | EXT | Нарушение формы кольцевого шва |  | (c)
89453.696 | 9.121 | 8.993 | -1.984 | -2.112 | 1106 | 1156 | 1153 | 1106 | 1650 | 8356 |  | CORR | GENE | 06:38 | 06:46 | 06:45 | 462 | 93 | 10 | EXT |  | 0.93 | (c)
89454.637 | 10.062 | 9.641 | -1.043 | -1.464 | 1266 | 1325 | 1324 | 1266 | 736 | 8356 |  | CORR | GENE | 07:03 | 07:13 | 07:13 | 728 | 116 | 11 | EXT |  | 0.96 | (c)
89458.369 | 2.689 | 2.621 | -8.806 | -8.874 | 710 | 1498 | 1169 | 710 | 2621 | 8357 |  | CORR | GENE | 04:32 | 06:39 | 05:46 | 149 | 918 | 13 | EXT |  | 0.9 | (c)
89459.926 | 4.246 | 4.224 | -7.249 | -7.271 | 1473 | 1603 | 1588 | 1473 | 4224 | 8357 |  | CORR | GENE | 06:35 | 06:56 | 06:54 | 95 | 229 | 13 | EXT |  | 0.89 | (c)
89464.842 | 9.162 | 9.136 | -2.333 | -2.359 | 1516 | 1628 | 1598 | 1516 | 2319 | 8357 |  | CORR | CIGR | 06:42 | 07:00 | 06:55 | 40 | 164 | 11 | EXT |  | 0.89 | (c)
89465.02 | 9.34 | 9.089 | -2.155 | -2.406 | 801 | 807 | 814 | 801 | 1948 | 8357 |  | CORR | AXGR | 04:47 | 04:48 | 04:49 | 458 | 25 | 12 | EXT |  | 0.94 | (c)
89465.264 | 9.584 | 9.524 | -1.911 | -1.971 | 1317 | 1529 | 1516 | 1317 | 1699 | 8357 |  | CORR | GENE | 06:10 | 06:44 | 06:42 | 272 | 397 | 11 | EXT |  | 0.92 | (c)
89465.942 | 10.262 | 9.843 | -1.233 | -1.652 | 1402 | 1520 | 1479 | 1402 | 236 | 8357 |  | CORR | GENE | 06:24 | 06:43 | 06:36 | 1416 | 155 | 14 | EXT |  | 1 | (b)
89472.427 | 5.252 | 5.21 | -5.518 | -5.56 | -1537 | -1461 | -1457 | 1376 | 5210 | 8358 |  | CORR | GENE | 07:08 | 07:20 | 07:21 | 65 | 161 | 10 | EXT |  | 0.89 | (c)
89517.26 | 5.385 | 5.373 | -5.97 | -5.982 | 1152 | 1329 | 1271 | 1152 | 5373 | 8362 |  | CORR | CIGR | 08:47 | 09:16 | 09:07 | 39 | 238 | 11 | EXT |  | 0.89 | (c)
89533.435 | 0 | -0.029 | -1.86 | -1.889 | 1183 | 1649 | 1579 | 1183 |  | 8364 | Нарушение формы кольцевого шва | GWAN |  | 02:43 | 03:59 | 03:47 | 0 | 791 |  | EXT | Нарушение формы кольцевого шва |  | (c)
89533.435 | 0 | -0.034 | -1.86 | -1.894 | -2088 | -1874 | -1296 | 504 |  | 8364 | Нарушение формы кольцевого шва | GWAN |  | 05:56 | 06:30 | 08:03 | 0 | 1585 |  | EXT | Нарушение формы кольцевого шва |  | (c)
89623.107 | 11.127 | 10.777 | -0.493 | -0.843 | -1866 | -1828 | -1808 | 1751 | 69 | 8372 |  | CORR | GENE | 07:01 | 07:07 | 07:10 | 774 | 115 | 14 | EXT |  | 0.98 | (c)
89724.965 | 0 | -0.03 | -11.62 | -11.65 | -754 | 1343 | 1059 | 0 |  | 8383 | Нарушение формы кольцевого шва | GWAN |  | 01:45 | 07:24 | 06:38 | 0 | 3625 |  | EXT | Нарушение формы кольцевого шва |  | (c)
89748.581 | 0.481 | 0.456 | -10.959 | -10.984 | -1880 | -1745 | -1764 | 1648 | 456 | 8385 |  | CORR | CIGR | 06:18 | 06:40 | 06:37 | 50 | 232 | 11 | EXT |  | 0.89 | (c)
89749.056 | 0.956 | 0.934 | -10.484 | -10.506 | -1857 | -1767 | -1770 | 1684 | 934 | 8385 |  | CORR | CIGR | 06:22 | 06:36 | 06:36 | 45 | 173 | 12 | EXT |  | 0.89 | (c)
89757.603 | 9.503 | 9.339 | -1.937 | -2.101 | 1826 | 1849 | 1846 | 1826 | 1813 | 8385 |  | CORR | AXGR | 04:16 | 04:20 | 04:20 | 288 | 39 | 11 | EXT |  | 0.92 | (c)
89782.514 | 0.939 | 0.704 | -10.521 | -10.756 | 1297 | 1319 | 1328 | 1297 | 704 | 8388 |  | CORR | GENE | 04:18 | 04:22 | 04:23 | 483 | 62 | 10 | EXT |  | 0.94 | (c)
89790.171 | 8.596 | 8.588 | -2.864 | -2.872 | 2108 | 2176 | 2166 | 2108 | 2848 | 8388 |  | CORR | CIGR | 06:29 | 06:40 | 06:38 | 24 | 118 | 11 | EXT |  | 0.89 | (c)
89866.043 | 4.588 | 4.506 | -6.727 | -6.809 | 1865 | 1917 | 1922 | 1865 | 4506 | 8396 |  | DENT | GENE | 07:02 | 07:11 | 07:11 | 142 | 114 | 0.6 | N/A | Глубина вмятины: 8 мм (0,6%). Линейка: 14 см в (451 см; 07:11 ч:мин) Аномалия находится на упругопластическом изгибе. |  | (c)
89910.735 | 5.13 | 4.321 | -5.82 | -6.629 | -1450 | -1429 | -1373 | 1296 | 4321 | 8400 |  | CORR | GENE | 08:13 | 08:17 | 08:26 | 964 | 154 | 13 | EXT |  | 0.98 | (c)
89986.13 | 0 | -0.031 | -0.51 | -0.541 | 1260 | -1999 | 2056 | 1260 |  | 8410 | Нарушение формы кольцевого шва | GWAN |  | 02:28 | 05:42 | 04:37 | 0 | 1592 |  | EXT | Нарушение формы кольцевого шва |  | (c)
89986.13 | 0 | -0.05 | -0.51 | -0.56 | -831 | 129 | -146 | 0 |  | 8410 | Нарушение формы кольцевого шва | GWAN |  | 08:51 | 11:26 | 10:41 | 0 | 1369 |  | EXT | Нарушение формы кольцевого шва |  | (c)
90089.323 | 3.813 | 3.794 | -7.462 | -7.481 | -540 | -421 | -418 | 296 | 3794 | 8422 |  | CORR | CIGR | 07:13 | 07:32 | 07:32 | 47 | 243 | 11 | EXT |  | 0.89 | (c)
90123.86 | 0 | -0.026 | -11.295 | -11.321 | -462 | 1805 | 1672 | 0 |  | 8426 | Нарушение формы кольцевого шва | GWAN |  | 01:53 | 07:59 | 07:38 | 0 | 4269 |  | EXT | Нарушение формы кольцевого шва |  | (c)
90132.331 | 8.471 | 8.459 | -2.824 | -2.836 | 1984 | 2062 | 2045 | 1984 | 2811 | 8426 |  | CORR | CIGR | 08:28 | 08:41 | 08:38 | 25 | 123 | 10 | EXT |  | 0.89 | (c)
90136.995 | 1.84 | 1.819 | -2.835 | -2.856 | -206 | -99 | -107 | 8 | 1819 | 8427 |  | CORR | CIGR | 06:54 | 07:11 | 07:10 | 30 | 198 | 11 | EXT |  | 0.89 | (c)
90151.719 | 0.634 | 0.593 | -10.246 | -10.287 | 1549 | 1655 | 1687 | 406 | 593 | 8429 |  | CORR | GENE | 06:32 | 06:49 | 06:54 | 61 | 275 | 10 | EXT | Аномалия находится на отводе. | 0.89 | (c)
90153.5 | 2.415 | 2.376 | -8.465 | -8.504 | 1576 | 1654 | 1749 | 308 | 2376 | 8429 |  | CORR | CIGR | 06:36 | 06:49 | 07:04 | 55 | 347 | 12 | EXT | Аномалия находится на отводе. | 0.89 | (c)
90160.347 | 9.262 | 9.233 | -1.618 | -1.647 | 1117 | 1340 | 1259 | 829 | 1603 | 8429 |  | CORR | CIGR | 05:22 | 05:58 | 05:45 | 44 | 285 | 10 | EXT | Аномалия находится на отводе. | 0.89 | (c)
90343.055 | 0 | -0.028 | -11.635 | -11.663 | 542 | 2161 | 2094 | 542 |  | 8446 | Нарушение формы кольцевого шва | GWAN |  | 02:18 | 06:39 | 06:28 | 0 | 3103 |  | EXT | Нарушение формы кольцевого шва |  | (c)
90387.955 | 0 | -0.033 | -11.35 | -11.383 | 190 | 515 | 1766 | 190 |  | 8450 | Нарушение формы кольцевого шва | GWAN |  | 06:02 | 06:55 | 10:17 | 0 | 3153 |  | EXT | Нарушение формы кольцевого шва |  | (c)
90535.388 | 1.353 | 1.224 | -6.497 | -6.626 | -2224 | -2216 | -2211 | 6 | 1224 | 8463 |  | LWAN | AXGR | 07:02 | 07:03 | 07:04 | 363 | 27 |  | EXT | Эквивалент потери металла 11%. |  | (c)
90565.509 | 9.594 | 9.547 | -1.796 | -1.843 | 1015 | 1337 | 1271 | 1015 | 1744 | 8466 |  | CORR | GENE | 05:35 | 06:27 | 06:17 | 99 | 512 | 10 | EXT | Аномалия находится на отводе. | 0.89 | (c)
90689.157 | 9.167 | 9.149 | -1.543 | -1.561 | -655 | -546 | -568 | 482 | 1526 | 8477 |  | CORR | CIGR | 07:51 | 08:09 | 08:05 | 35 | 173 | 10 | EXT | Аномалия находится на упругопластическом изгибе: R=390 D, максимальное растяжение на 11.8 час. | 0.74 | (c)
90689.629 | 9.639 | 9.617 | -1.071 | -1.093 | -671 | -550 | -560 | 450 | 1047 | 8477 |  | CORR | CIGR | 07:49 | 08:08 | 08:07 | 46 | 221 | 10 | EXT | Аномалия находится на упругопластическом изгибе: R=397 D, максимальное растяжение на 11.8 час. | 0.74 | (c)
90721.259 | 8.324 | 8.323 | -2.981 | -2.982 | 520 | 570 | 575 | 520 | 2958 | 8480 |  | CORR | CIGR | 06:36 | 06:44 | 06:45 | 24 | 111 | 11 | EXT |  | 0.74 | (c)
90727.521 | 3.281 | 3.248 | -7.849 | -7.882 | 2111 | 2204 | 2179 | 2111 | 3248 | 8481 |  | CORR | GENE | 08:40 | 08:55 | 08:51 | 61 | 136 | 10 | EXT |  | 0.74 | (c)
90735.37 | 0 | -0.021 | -11.015 | -11.036 | 703 | -1468 | -2095 | 432 |  | 8482 | Нарушение формы кольцевого шва | GWAN |  | 07:08 | 01:17 | 11:36 | 0 | 3327 |  | EXT | Нарушение формы кольцевого шва |  | (c)
90765.598 | 8.758 | 8.66 | -2.277 | -2.375 | 1925 | 1970 | 1956 | 1925 | 2022 | 8484 |  | CORR | GENE | 06:45 | 06:52 | 06:50 | 353 | 62 | 10 | EXT |  | 0.77 | (c)
90860.205 | 2.14 | 2.097 | -9.165 | -9.208 | 2184 | -2217 | -2184 | 2091 | 2097 | 8493 |  | CORR | CIGR | 06:38 | 06:48 | 06:53 | 50 | 186 | 10 | EXT |  | 0.74 | (c)
90865.279 | 7.214 | 7.182 | -4.091 | -4.123 | 1358 | 1498 | 1517 | 1358 | 4058 | 8493 |  | CORR | GENE | 04:25 | 04:47 | 04:50 | 65 | 317 | 11 | EXT |  | 0.74 | (c)
90948.755 | 0 | -0.03 | -10.875 | -10.905 | 1641 | -1710 | -1292 | 236 |  | 8501 | Нарушение формы кольцевого шва | GWAN |  | 06:40 | 09:39 | 10:46 | 0 | 3056 |  | EXT | Нарушение формы кольцевого шва |  | (c)
91240.91 | 0 | -0.026 | -10.38 | -10.406 | -2047 | -1125 | -420 | 1208 |  | 8527 | Нарушение формы кольцевого шва | GWAN |  | 07:37 | 10:06 | 11:59 | 0 | 3254 |  | EXT | Нарушение формы кольцевого шва |  | (c)
91363.945 | 0 | -0.024 | -10.925 | -10.949 | 1106 | 1258 | 1368 | 1106 |  | 8538 | Нарушение формы кольцевого шва | GWAN |  | 11:58 | 00:22 | 12:40 | 0 | 522 |  | EXT | Нарушение формы кольцевого шва |  | (c)
91363.945 | 0 | -0.031 | -10.925 | -10.956 | 1881 | 2152 | -2015 | 1450 |  | 8538 | Нарушение формы кольцевого шва | GWAN |  | 02:03 | 02:47 | 03:34 | 0 | 1130 |  | EXT | Нарушение формы кольцевого шва |  | (c)
91363.945 | 0 | -0.041 | -10.925 | -10.966 | -703 | 27 | 27 | 0 |  | 8538 | Нарушение формы кольцевого шва | GWAN |  | 07:06 | 09:04 | 09:04 | 0 | 1460 |  | EXT | Нарушение формы кольцевого шва |  | (c)
91396.815 | 0 | -0.021 | -10.82 | -10.841 | 1881 | -1519 | -701 | 1179 |  | 8541 | Нарушение формы кольцевого шва | GWAN |  | 06:38 | 09:30 | 11:42 | 0 | 3760 |  | EXT | Нарушение формы кольцевого шва |  | (c)
91418.435 | 0 | -0.027 | -11.255 | -11.282 | -1414 | 2153 | 708 | 0 |  | 8543 | Нарушение формы кольцевого шва | GWAN |  | 05:28 | 03:04 | 11:11 | 0 | 4244 |  | EXT | Нарушение формы кольцевого шва Аномалия находится на отводе. |  | (c)
91462.695 | 0 | -0.051 | -2.855 | -2.906 | -1965 | -58 | -86 | 0 |  | 8548 | Нарушение формы кольцевого шва | GWAN |  | 01:28 | 06:36 | 06:31 | 0 | 3757 |  | EXT | Нарушение формы кольцевого шва |  | (c)
91465.55 | 0 | -0.031 | -3.73 | -3.761 | 910 | 1539 | 1730 | 910 |  | 8549 | Нарушение формы кольцевого шва | GWAN |  | 00:27 | 02:08 | 02:39 | 0 | 1640 |  | EXT | Нарушение формы кольцевого шва |  | (c)
91465.55 | 0 | -0.029 | -3.73 | -3.759 | -1580 | -1023 | -611 | 0 |  | 8549 | Нарушение формы кольцевого шва | GWAN |  | 05:45 | 07:15 | 08:21 | 0 | 1937 |  | EXT | Нарушение формы кольцевого шва |  | (c)
91490.025 | 9.565 | 9.251 | -1.585 | -1.899 | -177 | 150 | 79 | 0 | 1272 | 8551 |  | DENT | GENE | 06:11 | 07:04 | 06:53 | 627 | 512 | 1.4 | N/A | Глубина вмятины: 20 мм (1,4%). Линейка: 63 см в (925 см; 07:04 ч:мин) Аномалия находится вблизи продольного шва. |  | (c)
91504.119 | 1.144 | 1.115 | -10.051 | -10.08 | -2200 | -2054 | -2027 | 31 | 1115 | 8553 |  | CORR | GENE | 07:52 | 08:16 | 08:20 | 55 | 346 | 10 | EXT |  | 0.89 | (c)
91560.553 | 2.783 | 2.755 | -8.532 | -8.56 | 1432 | 1521 | 1545 | 573 | 2755 | 8559 |  | CORR | CIGR | 06:27 | 06:41 | 06:45 | 47 | 226 | 10 | EXT | Аномалия находится на отводе. | 0.89 | (c)
91604.55 | 1.88 | 1.86 | -9.425 | -9.445 | -1984 | -1885 | -1888 | 246 | 1860 | 8563 |  | CORR | CIGR | 04:14 | 04:30 | 04:29 | 46 | 192 | 13 | EXT |  | 0.89 | (c)
91613.304 | 10.634 | 10.626 | -0.671 | -0.679 | -942 | -901 | -896 | 850 | 662 | 8563 |  | CORR | CIGR | 07:02 | 07:09 | 07:09 | 17 | 92 | 12 | EXT |  | 0.89 | (c)
91613.975 | 0 | -0.05 | -11.395 | -11.445 | -869 | -738 | -627 | 385 |  | 8564 | Нарушение формы кольцевого шва | GWAN |  | 09:14 | 09:35 | 09:53 | 0 | 484 |  | EXT | Нарушение формы кольцевого шва |  | (c)
91617.356 | 3.381 | 3.349 | -8.014 | -8.046 | -1822 | -1676 | -1673 | 1524 | 3349 | 8564 |  | CORR | GENE | 06:40 | 07:03 | 07:04 | 55 | 298 | 13 | EXT |  | 0.89 | (c)
91636.798 | 1.753 | 1.744 | -9.312 | -9.321 | 1249 | 1335 | 1298 | 883 | 1744 | 8566 |  | CORR | CIGR | 05:36 | 05:50 | 05:44 | 24 | 99 | 11 | EXT |  | 0.89 | (c)
91646.108 | 11.063 | 11.042 | -0.002 | -0.023 | 1238 | 1300 | 1318 | 833 | 2 | 8566 |  | CORR | CIGR | 05:34 | 05:44 | 05:47 | 21 | 160 | 12 | EXT |  | 0.89 | (c)
91657.035 | 0 | -0.03 | -10.99 | -11.02 | -380 | -67 | 1199 | 0 |  | 8568 | Нарушение формы кольцевого шва | GWAN |  | 02:49 | 03:39 | 07:04 | 0 | 3160 |  | EXT | Нарушение формы кольцевого шва Аномалия находится на отводе. |  | (c)
91672.203 | 4.178 | 4.155 | -7.317 | -7.34 | -165 | -37 | -39 | 0 | 4155 | 8569 |  | CORR | GENE | 08:23 | 08:44 | 08:43 | 75 | 253 | 11 | EXT | Аномалия находится на отводе. | 0.89 | (c)
91673.96 | 5.935 | 5.919 | -5.56 | -5.576 | 323 | 392 | 387 | 323 | 5539 | 8569 |  | GOUG | CIGR | 09:42 | 09:53 | 09:52 | 37 | 128 | 11 | EXT | Аномалия находится на отводе. Задир. |  | (c)
91677.362 | 9.337 | 9.292 | -2.158 | -2.203 | -2043 | -1997 | -1978 | 1913 | 2141 | 8569 |  | GOUG | GENE | 03:20 | 03:28 | 03:31 | 62 | 131 | 11 | EXT | Аномалия находится на отводе. Задир. |  | (c)
91679.52 | 0 | -0.039 | -11.43 | -11.469 | 899 | 1577 | 1395 | 339 |  | 8570 | Нарушение формы кольцевого шва | GWAN |  | 11:51 | 01:40 | 13:11 | 0 | 993 |  | EXT | Нарушение формы кольцевого шва Аномалия находится на отводе. |  | (c)
91679.52 | 0 | -0.025 | -11.43 | -11.455 | -2188 | -893 | -1499 | 42 |  | 8570 | Нарушение формы кольцевого шва | GWAN |  | 03:33 | 07:02 | 05:24 | 0 | 1379 |  | EXT | Нарушение формы кольцевого шва Аномалия находится на отводе. |  | (c)
91748.113 | 0.523 | 0.507 | -10.197 | -10.213 | 1749 | 1805 | 1811 | 1749 | 507 | 8576 |  | CORR | CIGR | 07:18 | 07:27 | 07:28 | 31 | 124 | 13 | EXT | Аномалия находится на отводе. | 0.84 | (c)
91748.586 | 0.996 | 0.922 | -9.724 | -9.798 | 1825 | 1829 | 1838 | 1825 | 922 | 8576 |  | CORR | AXGR | 07:30 | 07:31 | 07:32 | 149 | 25 | 11 | EXT | Аномалия находится на отводе. | 0.85 | (c)
91756.717 | 9.127 | 9.106 | -1.593 | -1.614 | 1303 | 1571 | 1474 | 1303 | 1568 | 8576 |  | CORR | CIGR | 06:06 | 06:49 | 06:34 | 46 | 341 | 12 | EXT | Аномалия находится на отводе. | 0.84 | (c)
91791.794 | 10.979 | 10.958 | -0.326 | -0.347 | 1049 | 1119 | 1124 | 1032 | 316 | 8579 |  | CORR | CIGR | 05:25 | 05:37 | 05:37 | 31 | 150 | 13 | EXT | Аномалия находится на отводе. | 0.89 | (c)
91792.408 | 0.288 | 0.249 | -10.892 | -10.931 | 1161 | 1298 | 1423 | 546 | 249 | 8580 |  | CORR | GENE | 06:00 | 06:22 | 06:42 | 240 | 523 | 14 | EXT | Аномалия находится на отводе. | 0.92 | (c)
91797.663 | 5.543 | 5.524 | -5.637 | -5.656 | 941 | 1010 | 1013 | 941 | 5524 | 8580 |  | CORR | CIGR | 05:24 | 05:36 | 05:36 | 37 | 144 | 10 | EXT | Аномалия находится на отводе. | 0.89 | (c)
92031.035 | 7.795 | 7.778 | -3.54 | -3.557 | -1819 | -1394 | -1557 | 1295 | 3485 | 8601 |  | CORR | GENE | 05:53 | 07:02 | 06:35 | 72 | 525 | 11 | EXT |  | 0.85 | (c)
92038.337 | 3.762 | 3.754 | -7.383 | -7.391 | -409 | -362 | -361 | 313 | 3754 | 8602 |  | GOUG | CIGR | 02:00 | 02:08 | 02:08 | 20 | 96 | 13 | EXT | Аномалия находится на отводе. Задир. |  | (c)
92041.251 | 6.676 | 6.596 | -4.469 | -4.549 | -43 | -16 | -24 | 6 | 4164 | 8602 |  | CORR | AXGR | 02:60 | 03:04 | 03:03 | 385 | 37 | 10 | EXT | Аномалия находится на отводе. | 0.93 | (c)
92045.614 | 11.039 | 10.984 | -0.106 | -0.161 | 1420 | 1457 | 1439 | 1420 | 7 | 8602 |  | CORR | AXGR | 06:56 | 07:02 | 06:59 | 154 | 37 | 10 | EXT | Аномалия находится на отводе. | 0.9 | (c)
92052.665 | 6.945 | 6.577 | -3.89 | -4.258 | -1700 | -1658 | -1667 | 1634 | 3762 | 8603 |  | CORR | GENE | 03:19 | 03:25 | 03:24 | 496 | 65 | 12 | EXT | Аномалия находится на отводе. | 0.9 | (c)
92056.431 | 10.711 | 10.354 | -0.124 | -0.481 | -381 | -349 | -344 | 306 | 38 | 8603 |  | CORR | GENE | 06:51 | 06:57 | 06:57 | 443 | 75 | 15 | EXT | Аномалия находится на отводе. | 0.91 | (c)
92056.632 | 0.077 | 0.065 | -10.903 | -10.915 | 17 | 66 | 45 | 17 | 65 | 8604 |  | CORR | GENE | 07:22 | 07:30 | 07:27 | 862 | 56 | 10 | EXT |  | 0.91 | (c)
92058.092 | 1.537 | 0.403 | -9.443 | -10.577 | 364 | 381 | 432 | 364 | 403 | 8604 |  | CORR | GENE | 08:18 | 08:21 | 08:29 | 1727 | 136 | 10 | EXT |  | 0.92 | (c)
92058.457 | 1.902 | 1.785 | -9.078 | -9.195 | -562 | -441 | -318 | 75 | 1785 | 8604 |  | GOUG | GENE | 05:49 | 06:08 | 06:28 | 147 | 488 | 6 | EXT | Зона задиров. |  | (c)
92062.62 | 6.065 | 5.912 | -4.915 | -5.068 | 70 | 126 | 192 | 70 | 4862 | 8604 |  | CORR | GENE | 07:31 | 07:40 | 07:50 | 206 | 243 | 11 | EXT |  | 0.86 | (c)
92075.659 | 8.124 | 8.099 | -2.976 | -3.001 | -2062 | -1961 | -1901 | 168 | 2930 | 8605 |  | CORR | GENE | 03:32 | 03:48 | 03:58 | 71 | 322 | 10 | EXT | Аномалия находится на отводе. | 0.89 | (c)
92083.151 | 4.516 | 4.425 | -6.809 | -6.9 | -1772 | -1086 | -1326 | 458 | 4425 | 8606 |  | CORR | GENE | 05:24 | 07:15 | 06:36 | 125 | 893 | 11 | EXT |  | 0.9 | (c)
92086.425 | 7.79 | 7.288 | -3.535 | -4.037 | -1012 | -935 | -961 | 911 | 1462 | 8606 |  | CORR | GENE | 07:27 | 07:39 | 07:35 | 2575 | 101 | 13 | EXT |  | 1 | (b)
92106.722 | 5.602 | 5.478 | -5.498 | -5.622 | 2158 | 2192 | 2184 | 21 | 5161 | 8608 |  | CORR | GENE | 07:45 | 07:50 | 07:49 | 461 | 51 | 14 | EXT |  | 0.96 | (c)
92107.714 | 6.594 | 6.523 | -4.506 | -4.577 | 906 | 1032 | 1030 | 906 | 4476 | 8608 |  | CORR | GENE | 04:23 | 04:43 | 04:43 | 101 | 247 | 11 | EXT |  | 0.89 | (c)
92107.78 | 6.66 | 6.238 | -4.44 | -4.862 | 2124 | 2146 | 2149 | 56 | 4333 | 8608 |  | CORR | GENE | 07:39 | 07:43 | 07:43 | 529 | 51 | 11 | EXT |  | 0.95 | (c)
92108.15 | 7.03 | 6.898 | -4.07 | -4.202 | 2136 | 2148 | 2151 | 65 | 3941 | 8608 |  | CORR | AXGR | 07:41 | 07:43 | 07:44 | 261 | 30 | 27 | EXT |  | 0.98 | (c)
92108.468 | 7.348 | 7.279 | -3.752 | -3.821 | 2123 | 2138 | 2137 | 79 | 3556 | 8608 |  | CORR | AXGR | 07:39 | 07:41 | 07:41 | 265 | 28 | 12 | EXT |  | 0.92 | (c)
92108.968 | 7.848 | 7.839 | -3.252 | -3.261 | 2119 | 2154 | 2156 | 38 | 3240 | 8608 |  | CORR | CIGR | 07:38 | 07:44 | 07:44 | 21 | 74 | 11 | EXT |  | 0.89 | (c)
92109.773 | 8.653 | 8.596 | -2.447 | -2.504 | 2148 | 2165 | 2163 | 52 | 2125 | 8608 |  | CORR | AXGR | 07:43 | 07:46 | 07:45 | 379 | 30 | 12 | EXT |  | 0.94 | (c)
92110.257 | 9.137 | 9.089 | -1.963 | -2.011 | 2082 | 2100 | 2130 | 52 | 1399 | 8608 |  | CORR | GENE | 07:32 | 07:35 | 07:40 | 612 | 96 | 10 | EXT |  | 0.94 | (c)
92141.444 | 6.984 | 6.955 | -0.466 | -0.495 | 1835 | 1892 | 1897 | 271 | 459 | 8611а |  | CORR | CIGR | 06:50 | 06:59 | 06:60 | 36 | 124 | 10 | EXT |  | 0.89 | (c)
92141.519 | 7.059 | 7.017 | -0.391 | -0.433 | 808 | 1101 | 983 | 808 | 376 | 8611а |  | CORR | GENE | 04:04 | 04:51 | 04:32 | 57 | 350 | 11 | EXT |  | 0.89 | (c)
92141.593 | 7.133 | 7.096 | -0.317 | -0.354 | 1809 | 1915 | 1899 | 242 | 308 | 8611а |  | CORR | CIGR | 06:46 | 07:03 | 07:00 | 46 | 179 | 10 | EXT |  | 0.89 | (c)
92149.734 | 3.769 | 3.739 | -7.151 | -7.181 | 2123 | 2214 | 2202 | 0 | 3739 | 8612а |  | CORR | CIGR | 03:55 | 04:09 | 04:08 | 44 | 159 | 11 | EXT |  | 0.89 | (c)
92150.285 | 4.32 | 4.312 | -6.6 | -6.608 | 2178 | -2213 | -2220 | 0 | 4312 | 8612а |  | CORR | CIGR | 04:04 | 04:15 | 04:14 | 29 | 127 | 11 | EXT |  | 0.89 | (c)
92150.569 | 4.604 | 4.539 | -6.316 | -6.381 | 2222 | 2223 | -2228 | 0 | 4539 | 8612а |  | CORR | AXGR | 04:11 | 04:11 | 04:13 | 182 | 21 | 12 | EXT |  | 0.91 | (c)
92151.191 | 5.226 | 4.93 | -5.694 | -5.99 | 2222 | 2223 | -2228 | 0 | 4930 | 8612а |  | CORR | AXGR | 04:11 | 04:11 | 04:13 | 449 | 22 | 15 | EXT |  | 0.96 | (c)
92151.788 | 5.823 | 5.822 | -5.097 | -5.098 | 2224 | 2225 | -2220 | 0 | 4830 | 8612а |  | CORR | AXGR | 04:11 | 04:11 | 04:14 | 268 | 34 | 11 | EXT |  | 0.92 | (c)
92151.957 | 5.992 | 5.96 | -4.928 | -4.96 | -923 | -885 | -874 | 826 | 4915 | 8612а |  | CORR | CIGR | 07:43 | 07:49 | 07:51 | 45 | 97 | 10 | EXT |  | 0.89 | (c)
92152.257 | 6.292 | 6.054 | -4.628 | -4.866 | -2193 | -2111 | -2118 | 38 | 4493 | 8612а |  | CORR | GENE | 04:18 | 04:31 | 04:30 | 373 | 150 | 14 | EXT |  | 0.95 | (c)
92152.43 | 6.465 | 6.456 | -4.455 | -4.464 | -927 | -895 | -891 | 854 | 4445 | 8612а |  | CORR | CIGR | 07:42 | 07:48 | 07:48 | 19 | 74 | 10 | EXT |  | 0.89 | (c)
92157.199 | 0.314 | 0.263 | -11.231 | -11.282 | -1321 | -1127 | -1156 | 910 | 263 | 8613 |  | CORR | GENE | 08:39 | 09:10 | 09:05 | 125 | 329 | 12 | EXT |  | 0.9 | (c)
92157.821 | 0.936 | 0.88 | -10.609 | -10.665 | -1812 | -1359 | -1426 | 418 | 880 | 8613 |  | CORR | GENE | 07:19 | 08:33 | 08:22 | 135 | 772 | 14 | EXT |  | 0.9 | (c)
92161.578 | 4.693 | 4.555 | -6.852 | -6.99 | -2200 | -2200 | -2185 | 30 | 4555 | 8613 |  | CORR | AXGR | 06:17 | 06:17 | 06:19 | 271 | 31 | 12 | EXT |  | 0.92 | (c)
92180.462 | 1.392 | 1.353 | -10.048 | -10.087 | 2103 | 2222 | 2209 | 0 | 1353 | 8615 |  | CORR | GENE | 03:24 | 03:43 | 03:41 | 55 | 211 | 10 | EXT |  | 0.89 | (c)
92184.07 | 5 | 4.912 | -6.44 | -6.528 | -2098 | -2098 | -2060 | 133 | 4912 | 8615 |  | CORR | GENE | 04:06 | 04:06 | 04:12 | 242 | 75 | 10 | EXT |  | 0.91 | (c)
92201.54 | 0.08 | 0.059 | -11.02 | -11.041 | -1913 | -1603 | -1581 | 317 | 59 | 8617 |  | CORR | GENE | 07:46 | 08:36 | 08:40 | 60 | 665 | 15 | EXT |  | 0.89 | (c)
92216.955 | 4.395 | 4.288 | -6.15 | -6.257 | -2216 | -2207 | -2206 | 14 | 4288 | 8618 |  | LWAN | AXGR | 03:35 | 03:37 | 03:37 | 322 | 21 |  | INT | Эквивалент потери металла 18%. |  | (c)
92217.486 | 4.926 | 4.884 | -5.619 | -5.661 | -2198 | -2071 | -2088 | 32 | 4884 | 8618 |  | CORR | GENE | 03:38 | 03:59 | 03:56 | 66 | 222 | 11 | EXT |  | 0.89 | (c)
92257.612 | 2.127 | 2.109 | -9.223 | -9.241 | 370 | 677 | 570 | 370 | 2109 | 8622 |  | CORR | GENE | 03:08 | 03:58 | 03:40 | 74 | 400 | 11 | EXT |  | 0.89 | (c)
92263.957 | 8.472 | 8.006 | -2.878 | -3.344 | 2141 | 2178 | 2182 | 7 | 2739 | 8622 |  | CORR | GENE | 07:54 | 07:60 | 08:00 | 605 | 82 | 12 | EXT |  | 0.96 | (c)
92268.826 | 1.991 | 1.972 | -9.249 | -9.268 | 1483 | 1603 | 1603 | 509 | 1972 | 8623 |  | CORR | CIGR | 06:39 | 06:59 | 06:58 | 47 | 239 | 15 | EXT |  | 0.89 | (c)
92307.998 | 8.588 | 8.539 | -2.092 | -2.141 | -1753 | -1472 | -1470 | 478 | 2024 | 8626 |  | CORR | GENE | 04:49 | 05:34 | 05:35 | 117 | 565 | 11 | EXT |  | 0.89 | (c)
92330.569 | 9.464 | 9.413 | -1.811 | -1.862 | -1301 | -1099 | -1088 | 874 | 1772 | 8628 |  | CORR | GENE | 06:55 | 07:28 | 07:30 | 90 | 427 | 10 | EXT |  | 0.89 | (c)
92331.943 | 10.838 | 10.8 | -0.437 | -0.475 | 1618 | 2029 | 1890 | 68 | 316 | 8628 |  | CORR | GENE | 02:46 | 03:53 | 03:30 | 159 | 544 | 11 | EXT |  | 0.9 | (c)
92331.97 | 10.865 | 10.851 | -0.41 | -0.424 | -482 | -391 | -391 | 301 | 396 | 8628 |  | CORR | CIGR | 09:08 | 09:22 | 09:22 | 28 | 180 | 11 | EXT |  | 0.89 | (c)
92332.28 | 11.175 | 11.114 | -0.1 | -0.161 | -1272 | -1001 | -993 | 714 | 66 | 8628 |  | CORR | GENE | 06:60 | 07:44 | 07:45 | 95 | 558 | 11 | EXT |  | 0.89 | (c)
92333.727 | 1.347 | 1.048 | -10.018 | -10.317 | -908 | -889 | -853 | 799 | 1048 | 8629 |  | CORR | GENE | 07:10 | 07:13 | 07:19 | 765 | 109 | 11 | EXT |  | 0.96 | (c)
92341.087 | 8.707 | 8.665 | -2.658 | -2.7 | -882 | -721 | -740 | 597 | 2649 | 8629 |  | CORR | GENE | 07:14 | 07:40 | 07:37 | 51 | 285 | 10 | EXT |  | 0.89 | (c)
92342.301 | 9.921 | 9.74 | -1.444 | -1.625 | -1179 | -978 | -951 | 722 | 1402 | 8629 |  | CORR | GENE | 06:26 | 06:58 | 07:03 | 223 | 457 | 10 | EXT |  | 0.91 | (c)
92345.345 | 1.6 | 1.593 | -9.46 | -9.467 | -2177 | -1782 | -1953 | 53 | 1593 | 8630 |  | CORR | GENE | 07:51 | 08:55 | 08:28 | 84 | 449 | 11 | EXT |  | 0.89 | (c)
92374.913 | 8.788 | 8.771 | -2.042 | -2.059 | -1562 | -1523 | -1494 | 669 | 2031 | 8632 |  | CORR | CIGR | 07:23 | 07:29 | 07:33 | 28 | 135 | 13 | EXT |  | 0.89 | (c)
92377.119 | 0.164 | 0.138 | -10.941 | -10.967 | 1071 | 1489 | 1360 | 581 | 138 | 8633 |  | CORR | GENE | 03:14 | 04:21 | 04:01 | 92 | 579 | 14 | EXT |  | 0.89 | (c)
92390.269 | 2.209 | 2.19 | -5.931 | -5.95 | -634 | -467 | -493 | 352 | 2190 | 8634 |  | CORR | GENE | 07:50 | 08:17 | 08:13 | 51 | 282 | 11 | EXT |  | 0.89 | (c)
92391.608 | 3.548 | 3.533 | -4.592 | -4.607 | -687 | -575 | -578 | 469 | 3533 | 8634 |  | CORR | CIGR | 07:42 | 07:60 | 07:59 | 42 | 218 | 12 | EXT |  | 0.89 | (c)
92393.399 | 5.339 | 5.313 | -2.801 | -2.827 | -942 | -859 | -847 | 753 | 2785 | 8634 |  | CORR | CIGR | 07:01 | 07:14 | 07:16 | 42 | 189 | 12 | EXT |  | 0.89 | (c)
92395.123 | 7.063 | 6.971 | -1.077 | -1.169 | -1070 | -782 | -742 | 413 | 1038 | 8634 |  | CORR | GENE | 06:40 | 07:27 | 07:33 | 131 | 657 | 10 | EXT |  | 0.9 | (c)
92395.974 | 7.914 | 7.892 | -0.226 | -0.248 | -968 | -824 | -812 | 655 | 198 | 8634 |  | CORR | GENE | 06:56 | 07:20 | 07:22 | 50 | 313 | 11 | EXT |  | 0.89 | (c)
92396.189 | 8.129 | 8.105 | -0.011 | -0.035 | -805 | -739 | -699 | 592 | 11 | 8634 |  | CORR | CIGR | 07:23 | 07:33 | 07:40 | 24 | 213 | 11 | EXT |  | 0.89 | (c)
92396.801 | 0.601 | 0.557 | -2.104 | -2.148 | -853 | -597 | -674 | 494 | 557 | 8635 |  | CORR | GENE | 07:08 | 07:49 | 07:37 | 82 | 359 | 10 | EXT |  | 0.89 | (c)
92453.904 | 3.409 | 3.389 | -1.856 | -1.876 | -821 | -720 | -734 | 648 | 1846 | 8641 |  | CORR | CIGR | 08:34 | 08:50 | 08:48 | 30 | 173 | 12 | EXT |  | 0.89 | (c)
92455.464 | 4.969 | 4.928 | -0.296 | -0.337 | 1434 | 1617 | 1608 | 449 | 266 | 8641 |  | CORR | GENE | 02:38 | 03:07 | 03:06 | 71 | 347 | 10 | EXT |  | 0.89 | (c)
92455.76 | 0 | -0.031 | -2.375 | -2.406 | 2088 | -1263 | -1205 | 0 |  | 8642 | Нарушение формы кольцевого шва | GWAN |  | 05:53 | 08:53 | 09:02 | 0 | 2336 |  | EXT | Нарушение формы кольцевого шва |  | (c)
92460.677 | 2.542 | 2.503 | -6.618 | -6.657 | 1786 | 2086 | 1987 | 42 | 2503 | 8643 |  | CORR | GENE | 05:37 | 06:26 | 06:10 | 50 | 403 | 12 | EXT |  | 0.89 | (c)
92461.205 | 3.07 | 3.047 | -6.09 | -6.113 | 1017 | 1253 | 1218 | 811 | 3047 | 8643 |  | CORR | CIGR | 03:33 | 04:11 | 04:06 | 42 | 402 | 13 | EXT |  | 0.89 | (c)
92461.214 | 3.079 | 3.058 | -6.081 | -6.102 | 1730 | 2022 | 1979 | 2 | 3058 | 8643 |  | CORR | CIGR | 05:28 | 06:15 | 06:09 | 45 | 499 | 10 | EXT |  | 0.89 | (c)
92461.872 | 3.737 | 3.701 | -5.423 | -5.459 | 2026 | 2181 | 2138 | 0 | 3701 | 8643 |  | CORR | GENE | 06:16 | 06:41 | 06:34 | 50 | 225 | 10 | EXT |  | 0.89 | (c)
92462.926 | 4.791 | 4.761 | -4.369 | -4.399 | 1821 | 2179 | 2039 | 0 | 4342 | 8643 |  | CORR | GENE | 05:43 | 06:41 | 06:18 | 57 | 436 | 10 | EXT |  | 0.89 | (c)
92463.588 | 5.453 | 5.424 | -3.707 | -3.736 | 1678 | 1852 | 1927 | 55 | 3669 | 8643 |  | CORR | GENE | 05:20 | 05:48 | 06:00 | 67 | 498 | 11 | EXT |  | 0.89 | (c)
92464.25 | 6.115 | 6.055 | -3.045 | -3.105 | 1957 | 2137 | 2092 | 3 | 3029 | 8643 |  | CORR | GENE | 06:05 | 06:34 | 06:27 | 76 | 271 | 11 | EXT |  | 0.89 | (c)
92464.431 | 6.296 | 6.255 | -2.864 | -2.905 | 1969 | 2174 | 2130 | 0 | 2836 | 8643 |  | CORR | GENE | 06:07 | 06:40 | 06:33 | 69 | 322 | 11 | EXT |  | 0.89 | (c)
92464.655 | 6.52 | 6.49 | -2.64 | -2.67 | 1625 | 2002 | 1904 | 47 | 2613 | 8643 |  | CORR | GENE | 05:11 | 06:12 | 05:56 | 57 | 558 | 10 | EXT |  | 0.89 | (c)
92464.873 | 6.738 | 6.678 | -2.422 | -2.482 | 1707 | 2168 | 1965 | 8 | 2371 | 8643 |  | CORR | GENE | 05:25 | 06:39 | 06:06 | 111 | 515 | 10 | EXT |  | 0.89 | (c)
92465.119 | 6.984 | 6.935 | -2.176 | -2.225 | 1714 | 2146 | 1974 | 0 | 2162 | 8643 |  | CORR | GENE | 05:26 | 06:35 | 06:08 | 63 | 519 | 11 | EXT |  | 0.89 | (c)
92465.31 | 7.175 | 7.146 | -1.985 | -2.014 | 1622 | 2158 | 1928 | 0 | 1961 | 8643 |  | CORR | GENE | 05:11 | 06:37 | 06:00 | 53 | 612 | 13 | EXT |  | 0.89 | (c)
92465.527 | 7.392 | 7.287 | -1.768 | -1.873 | 1187 | 1566 | 1724 | 0 | 1658 | 8643 |  | CORR | GENE | 04:01 | 05:02 | 05:27 | 215 | 1074 | 11 | EXT |  | 0.91 | (c)
92466.178 | 8.043 | 7.993 | -1.117 | -1.167 | 1451 | 1671 | 1651 | 379 | 1100 | 8643 |  | CORR | GENE | 04:43 | 05:19 | 05:16 | 67 | 400 | 12 | EXT |  | 0.89 | (c)
92466.415 | 8.28 | 8.245 | -0.88 | -0.915 | 1642 | 1726 | 1845 | 183 | 820 | 8643 |  | CORR | GENE | 05:14 | 05:28 | 05:47 | 95 | 406 | 12 | EXT |  | 0.89 | (c)
92497.535 | 0 | -0.027 | -11.255 | -11.282 | -2172 | -1204 | -1094 | 15 |  | 8647 | Нарушение формы кольцевого шва | GWAN |  | 11:57 | 02:33 | 14:51 | 0 | 2157 |  | EXT | Нарушение формы кольцевого шва |  | (c)
92508.79 | 0 | -0.025 | -10.89 | -10.915 | -1141 | -4 | -299 | 0 |  | 8648 | Нарушение формы кольцевого шва | GWAN |  | 00:22 | 03:26 | 02:38 | 0 | 1683 |  | EXT | Нарушение формы кольцевого шва |  | (c)
92508.79 | 0 | -0.04 | -10.89 | -10.93 | 1500 | -2024 | 2108 | 1500 |  | 8648 | Нарушение формы кольцевого шва | GWAN |  | 07:28 | 09:60 | 09:06 | 0 | 1215 |  | EXT | Нарушение формы кольцевого шва |  | (c)
92530.92 | 0 | -0.03 | -11.23 | -11.26 | 1698 | -2188 | -1571 | 378 |  | 8650 | Нарушение формы кольцевого шва | GWAN |  | 01:52 | 03:25 | 05:05 | 0 | 2385 |  | EXT | Нарушение формы кольцевого шва |  | (c)
92538.391 | 7.471 | 7.419 | -3.759 | -3.811 | -651 | -496 | -448 | 246 | 3726 | 8650 |  | CORR | GENE | 07:33 | 07:58 | 08:06 | 85 | 404 | 14 | EXT |  | 0.89 | (c)
92542.15 | 0 | -0.033 | -10.885 | -10.918 | 2071 | -1657 | -930 | 0 |  | 8651 | Нарушение формы кольцевого шва | GWAN |  | 01:45 | 03:44 | 05:41 | 0 | 2920 |  | EXT | Нарушение формы кольцевого шва |  | (c)
92543.467 | 1.317 | 1.29 | -9.568 | -9.595 | -2063 | -1970 | -1995 | 1927 | 1290 | 8651 |  | CORR | CIGR | 02:38 | 02:53 | 02:49 | 41 | 136 | 10 | EXT |  | 0.89 | (c)
92588.34 | 0 | -0.022 | -10.33 | -10.352 | 963 | 1210 | 1272 | 963 |  | 8656 | Нарушение формы кольцевого шва | GWAN |  | 04:45 | 05:24 | 05:34 | 0 | 619 |  | INT | Нарушение формы кольцевого шва |  | (c)
92614.518 | 5.008 | 4.864 | -6.222 | -6.366 | 1427 | 1460 | 1479 | 1427 | 4864 | 8658 |  | CORR | GENE | 08:08 | 08:13 | 08:16 | 1087 | 105 | 10 | EXT |  | 0.96 | (c)
92664.541 | 9.971 | 9.211 | -1.354 | -2.114 | -1089 | -1069 | -1044 | 999 | 922 | 8663 |  | CORR | GENE | 07:38 | 07:41 | 07:45 | 1192 | 90 | 11 | EXT |  | 0.97 | (c)
92677.221 | 0.306 | 0.224 | -10.934 | -11.016 | 2037 | 2144 | 2126 | 2037 | 224 | 8665 |  | CORR | GENE | 03:53 | 04:10 | 04:07 | 478 | 177 | 10 | EXT |  | 0.93 | (c)
92679.532 | 2.617 | 2.55 | -8.623 | -8.69 | 1881 | 1934 | 1982 | 1881 | 2550 | 8665 |  | CORR | GENE | 03:27 | 03:36 | 03:44 | 361 | 203 | 12 | EXT |  | 0.93 | (c)
92686.28 | 9.365 | 9.345 | -1.875 | -1.895 | -1801 | -1699 | -1694 | 1587 | 1843 | 8665 |  | CORR | CIGR | 05:33 | 05:49 | 05:50 | 52 | 214 | 10 | EXT |  | 0.89 | (c)
92693.733 | 0.178 | 0.171 | -4.517 | -4.524 | -1871 | -1572 | -1584 | 1297 | 171 | 8671 |  | CORR | GENE | 06:14 | 07:03 | 07:01 | 160 | 574 | 13 | EXT |  | 0.9 | (c)
92693.991 | 0.436 | 0.431 | -4.259 | -4.264 | -1678 | -1570 | -1606 | 1533 | 431 | 8671 |  | CORR | CIGR | 06:45 | 07:03 | 06:57 | 24 | 145 | 10 | EXT |  | 0.89 | (c)
92694.192 | 0.637 | 0.629 | -4.058 | -4.066 | -1684 | -1507 | -1579 | 1474 | 629 | 8671 |  | CORR | CIGR | 06:44 | 07:13 | 07:01 | 35 | 210 | 10 | EXT |  | 0.89 | (c)
92694.231 | 0.676 | 0.652 | -4.019 | -4.043 | 1940 | 2043 | 2136 | 1940 | 652 | 8671 |  | CORR | CIGR | 04:29 | 04:46 | 05:01 | 45 | 393 | 10 | EXT |  | 0.89 | (c)
92694.243 | 0.688 | 0.683 | -4.007 | -4.012 | -1486 | -1343 | -1392 | 1297 | 683 | 8671 |  | CORR | CIGR | 07:16 | 07:39 | 07:32 | 30 | 189 | 10 | EXT |  | 0.89 | (c)
92694.605 | 1.05 | 1.03 | -3.645 | -3.665 | -1762 | -1505 | -1576 | 1390 | 1030 | 8671 |  | CORR | GENE | 06:32 | 07:13 | 07:02 | 79 | 372 | 12 | EXT |  | 0.89 | (c)
92694.708 | 1.153 | 1.137 | -3.542 | -3.558 | -1573 | -1481 | -1493 | 1413 | 1137 | 8671 |  | CORR | CIGR | 07:02 | 07:17 | 07:15 | 40 | 160 | 13 | EXT |  | 0.89 | (c)
92694.761 | 1.206 | 1.192 | -3.489 | -3.503 | 2098 | 2115 | 2156 | 2098 | 1192 | 8671 |  | CORR | CIGR | 04:55 | 04:58 | 05:04 | 29 | 116 | 15 | EXT |  | 0.89 | (c)
92695.014 | 1.459 | 1.456 | -3.236 | -3.239 | -1620 | -1583 | -1516 | 1411 | 1456 | 8671 |  | CORR | CIGR | 06:55 | 07:01 | 07:12 | 44 | 209 | 10 | EXT |  | 0.89 | (c)
92695.424 | 1.869 | 1.843 | -2.826 | -2.852 | -1713 | -1627 | -1453 | 1193 | 1843 | 8671 |  | CORR | GENE | 06:40 | 06:54 | 07:22 | 78 | 520 | 11 | EXT |  | 0.89 | (c)
92695.626 | 2.071 | 1.768 | -2.624 | -2.927 | 2050 | 2096 | 2121 | 2050 | 1768 | 8671 |  | CORR | GENE | 04:47 | 04:55 | 04:59 | 721 | 141 | 10 | EXT |  | 0.95 | (c)
92695.696 | 2.141 | 2.111 | -2.554 | -2.584 | 2200 | -2230 | -2183 | 2105 | 2111 | 8671 |  | CORR | CIGR | 05:11 | 05:16 | 05:24 | 43 | 156 | 13 | EXT |  | 0.89 | (c)
92697.356 | 3.801 | 3.747 | -0.894 | -0.948 | 1832 | 2012 | 1993 | 1832 | 868 | 8671 |  | CORR | GENE | 04:12 | 04:41 | 04:38 | 80 | 323 | 10 | EXT |  | 0.89 | (c)
92697.647 | 4.092 | 3.916 | -0.603 | -0.779 | 1900 | 1943 | 1931 | 1900 | 448 | 8671 |  | CORR | GENE | 04:23 | 04:30 | 04:28 | 331 | 62 | 13 | EXT |  | 0.93 | (c)
92698.086 | 4.531 | 2.936 | -0.164 | -1.759 | -1501 | -1447 | -1408 | 1315 | 25 | 8671 |  | CORR | GENE | 07:14 | 07:23 | 07:29 | 1734 | 186 | 12 | EXT |  | 0.99 | (c)
92698.86 | 0.61 | 0.587 | -10.875 | -10.898 | -1696 | -1550 | -1555 | 1414 | 587 | 8672 |  | CORR | CIGR | 07:06 | 07:30 | 07:29 | 56 | 283 | 11 | EXT |  | 0.89 | (c)
92699.521 | 1.271 | 1.251 | -10.214 | -10.234 | -1578 | -1507 | -1436 | 1294 | 1251 | 8672 |  | CORR | CIGR | 07:25 | 07:37 | 07:48 | 43 | 285 | 13 | EXT |  | 0.89 | (c)
92700.041 | 1.791 | 1.747 | -9.694 | -9.738 | -2004 | -1885 | -1816 | 1628 | 1747 | 8672 |  | CORR | GENE | 06:17 | 06:36 | 06:47 | 63 | 376 | 11 | EXT |  | 0.89 | (c)
92717.042 | 7.307 | 7.266 | -3.898 | -3.939 | -1395 | -1342 | -1163 | 931 | 3873 | 8673 |  | CORR | GENE | 04:35 | 04:44 | 05:12 | 66 | 464 | 15 | EXT |  | 0.89 | (c)
92770.027 | 4.037 | 4.005 | -6.953 | -6.985 | 1376 | 1484 | 1521 | 1376 | 4005 | 8678 |  | CORR | GENE | 06:30 | 06:47 | 06:53 | 59 | 290 | 14 | EXT |  | 0.89 | (c)
92775.879 | 9.889 | 9.876 | -1.101 | -1.114 | 71 | 213 | 188 | 71 | 1075 | 8678 |  | CORR | CIGR | 02:59 | 03:22 | 03:18 | 39 | 234 | 10 | EXT |  | 0.89 | (c)
92780.668 | 3.688 | 3.629 | -7.257 | -7.316 | 1766 | 1833 | 2000 | 1766 | 3629 | 8679 |  | CORR | GENE | 03:56 | 04:07 | 04:34 | 84 | 470 | 11 | EXT |  | 0.89 | (c)
92781.548 | 4.568 | 4.477 | -6.377 | -6.468 | 1666 | 1872 | 1957 | 1666 | 4477 | 8679 |  | CORR | GENE | 03:40 | 04:13 | 04:27 | 125 | 583 | 10 | EXT |  | 0.9 | (c)
92782.279 | 5.299 | 5.269 | -5.646 | -5.676 | -2027 | -1887 | -1909 | 1791 | 5269 | 8679 |  | CORR | CIGR | 05:44 | 06:07 | 06:03 | 55 | 236 | 13 | EXT |  | 0.89 | (c)
92809.126 | 9.621 | 9.605 | -1.919 | -1.935 | -830 | -749 | -778 | 727 | 1916 | 8681 |  | CORR | CIGR | 06:33 | 06:46 | 06:41 | 19 | 103 | 10 | EXT | Аномалия находится на отводе. | 0.89 | (c)
92854.081 | 9.506 | 9.491 | -2.094 | -2.109 | -1460 | -1407 | -1403 | 1347 | 2077 | 8687 |  | GOUG | CIGR | 11:18 | 11:26 | 11:27 | 32 | 113 | 11 | EXT | Задир. |  | (c)
92958.025 | 0 | -0.019 | -11.025 | -11.044 | 1939 | 667 | -639 | 1244 |  | 8697 | Нарушение формы кольцевого шва | GWAN |  | 06:55 | 03:29 | 11:59 | 0 | 3765 |  | EXT | Нарушение формы кольцевого шва Аномалия находится на отводе. |  | (c)
93003.545 | 0 | -0.04 | -10.965 | -11.005 | -443 | 276 | 1473 | 0 |  | 8701 | Нарушение формы кольцевого шва | GWAN |  | 05:34 | 07:30 | 10:43 | 0 | 3831 |  | EXT | Нарушение формы кольцевого шва |  | (c)
93056.386 | 8.236 | 8.147 | -2.889 | -2.978 | -1896 | -1889 | -1884 | 1871 | 2797 | 8705 |  | CORR | AXGR | 07:11 | 07:12 | 07:13 | 181 | 25 | 12 | EXT |  | 0.76 | (c)
93081.875 | 0 | -0.027 | -11.125 | -11.152 | -836 | 1271 | 586 | 0 |  | 8708 | Нарушение формы кольцевого шва | GWAN |  | 06:47 | 00:27 | 10:37 | 0 | 2844 |  | EXT | Нарушение формы кольцевого шва Аномалия находится на отводе. |  | (c)
93081.875 | 0 | -0.025 | -11.125 | -11.15 | -2162 | -2076 | -2006 | 68 |  | 8708 | Нарушение формы кольцевого шва | GWAN |  | 03:13 | 03:27 | 03:38 | 0 | 312 |  | EXT | Нарушение формы кольцевого шва Аномалия находится на отводе. |  | (c)
93225.999 | 3.629 | 3.588 | -6.266 | -6.307 | 260 | 410 | 367 | 260 | 3588 | 8721 |  | CORR | GENE | 09:40 | 10:04 | 09:57 | 60 | 214 | 10 | EXT |  | 0.74 | (c)
93226.137 | 3.767 | 3.754 | -6.128 | -6.141 | 129 | 201 | 209 | 129 | 3754 | 8721 |  | CORR | GENE | 09:18 | 09:30 | 09:31 | 180 | 161 | 11 | EXT |  | 0.76 | (c)
93296.081 | 7.231 | 7.227 | -3.849 | -3.853 | -328 | -212 | -228 | 129 | 3808 | 8727 |  | CORR | CIGR | 08:32 | 08:51 | 08:48 | 45 | 199 | 10 | EXT | Аномалия находится на отводе. | 0.74 | (c)
93307.447 | 7.517 | 7.492 | -3.513 | -3.538 | -1538 | -1517 | -1525 | 692 | 3444 | 8728 |  | CORR | AXGR | 08:56 | 08:59 | 08:58 | 94 | 26 | 10 | EXT |  | 0.75 | (c)
93368.3 | 0 | -0.035 | -10.97 | -11.005 | 767 | 938 | -2039 | 384 |  | 8734 | Нарушение формы кольцевого шва | GWAN |  | 06:41 | 07:09 | 11:08 | 0 | 3310 |  | EXT | Нарушение формы кольцевого шва Аномалия находится на упругопластическом изгибе: R=520 D, максимальное растяжение на 6.3 час. |  | (c)
93382.142 | 2.872 | 2.855 | -8.643 | -8.66 | 195 | 364 | 340 | 195 | 2855 | 8735 |  | CORR | CIGR | 09:29 | 09:56 | 09:52 | 44 | 290 | 10 | EXT | Аномалия находится на отводе. | 0.74 | (c)
93383.816 | 4.546 | 4.498 | -6.969 | -7.017 | -596 | -266 | -331 | 66 | 4498 | 8735 |  | CORR | GENE | 07:21 | 08:14 | 08:04 | 132 | 530 | 10 | EXT | Аномалия находится на отводе. | 0.75 | (c)
93440.405 | 5.12 | 5.101 | -6.385 | -6.404 | -931 | -836 | -838 | 746 | 5101 | 8740 |  | CORR | CIGR | 07:42 | 07:57 | 07:57 | 35 | 185 | 10 | EXT |  | 0.74 | (c)
93678.331 | 5.111 | 5.107 | -6.479 | -6.483 | 1808 | 1899 | 1895 | 1808 | 5107 | 8763 |  | CORR | CIGR | 02:44 | 02:59 | 02:58 | 40 | 174 | 11 | EXT |  | 0.74 | (c)
93681.825 | 8.605 | 8.593 | -2.985 | -2.997 | -906 | -753 | -788 | 670 | 2958 | 8763 |  | CORR | CIGR | 07:26 | 07:51 | 07:45 | 39 | 236 | 10 | EXT |  | 0.74 | (c)
93684.71 | 11.49 | 11.472 | -0.1 | -0.118 | -1309 | -1171 | -1135 | 962 | 72 | 8763 |  | CORR | CIGR | 06:21 | 06:43 | 06:49 | 46 | 346 | 14 | EXT |  | 0.74 | (c)
93781.924 | 6.354 | 6.254 | -5.186 | -5.286 | -1148 | -667 | -622 | 95 | 5095 | 8772 |  | CORR | GENE | 04:18 | 05:36 | 05:43 | 191 | 1053 | 10 | EXT |  | 0.9 | (c)
93782.576 | 7.006 | 6.978 | -4.534 | -4.562 | 266 | 378 | 410 | 266 | 4518 | 8772 |  | CORR | CIGR | 08:06 | 08:24 | 08:30 | 44 | 287 | 10 | EXT |  | 0.89 | (c)
93784.014 | 8.444 | 8.414 | -3.096 | -3.126 | 438 | 632 | 574 | 438 | 3055 | 8772 |  | CORR | GENE | 08:34 | 09:05 | 08:56 | 71 | 272 | 10 | EXT |  | 0.89 | (c)
93846.391 | 0.746 | 0.726 | -8.204 | -8.224 | 2184 | -2198 | -2198 | 2119 | 726 | 8779 |  | CORR | CIGR | 05:10 | 05:23 | 05:23 | 32 | 158 | 10 | EXT |  | 0.89 | (c)