## Аномалии
Расстояние, м | От левого шва до точки максимума, м | От левого шва до начала, м | От правого шва до точки максимума, м | От правого шва до начала, м | От продольного шва до точки начала дефекта, мм | От продольного шва до точки максимума, мм | От продольного шва до центра, мм | Минимальное расстояние до продольного шва, мм | Минимальное расстояние до кольцевого шва, мм | Номер трубы | Описание | Характер аббр. | Класс размера аббр. | Ориентация точки начала дефекта, ч:мин | Ориентация точки максимума, ч:мин | Ориентация центра, ч:мин | Длина, мм | Ширина, мм | Глубина, % | Расположение | Комментарий | КБД | Опасность
31.18 | 9.855 | 9.813 | -1.24 | -1.282 | -998 | -956 | -967 | 937 | 1181 | 7 |  | DENT | GENE | 11:32 | 11:39 | 11:37 | 101 | 61 | 0.2 | N/A | Глубина вмятины: 3 мм (0,2%). Линейка: 10 см в (981 см; 11:39 ч:мин) Аномалия находится на упругопластическом изгибе. |  | (c)
115.558 | 3.718 | 3.576 | -7.932 | -8.074 | -955 | -799 | -801 | 647 | 3576 | 15 |  | DENT | GENE | 06:22 | 06:47 | 06:47 | 337 | 308 | 0.2 | N/A | Глубина вмятины: 3 мм (0,2%). Линейка: 34 см в (358 см; 06:47 ч:мин) |  | (c)
129.547 | 6.057 | 5.961 | -5.283 | -5.379 | 1815 | 1953 | 1925 | 1815 | 5174 | 16 |  | DENT | GENE | 06:24 | 06:46 | 06:42 | 205 | 221 | 0.2 | N/A | Глубина вмятины: 3 мм (0,2%). Линейка: 21 см в (596 см; 06:46 ч:мин) Аномалия находится на упругопластическом изгибе. |  | (c)
180.042 | 0.182 | 0.141 | -5.043 | -5.084 | -161 | -116 | -106 | 52 | 141 | 21 |  | ARTD | GENE | 02:34 | 02:41 | 02:43 | 78 | 109 |  | EXT | Наплавка. Аномалия находится на упругопластическом изгибе: R=430 D, максимальное растяжение на 0.8 час. |  | (c)
189.376 | 4.291 | 1.95 | -0.249 | -2.59 | -2227 | -2214 | -2199 | 4 | 26 | 22 |  | LWAN | AXGR | 03:07 | 03:09 | 03:11 | 2564 | 56 |  | INT | Эквивалент потери металла 16%. Аномалия находится на упругопластическом изгибе: R=387 D, максимальное растяжение на 0.1 час. |  | (c)
210.71 | 9.93 | 9.879 | -1.535 | -1.586 | -1311 | -1265 | -1278 | 1244 | 1384 | 24 |  | CORR | GENE | 06:15 | 06:22 | 06:20 | 202 | 67 | 12 | EXT |  | 0.91 | (c)
210.994 | 10.214 | 10.146 | -1.251 | -1.319 | 119 | 350 | 502 | 119 | 858 | 24 | Дефект проката | MIAN | GENE | 10:06 | 10:43 | 11:07 | 461 | 765 |  | EXT | Дефект проката Эквивалент потери металла 12%. |  | (c)
211.09 | 10.31 | 10.234 | -1.155 | -1.231 | -1908 | -1725 | -1588 | 1269 | 1036 | 24 |  | CORR | GENE | 04:39 | 05:08 | 05:30 | 195 | 639 | 10 | EXT |  | 0.9 | (c)
246.306 | 0.891 | 0.835 | -8.589 | -8.645 | 2004 | -2228 | -2108 | 1759 | 835 | 28 | Дефект проката | MIAN | GENE | 07:47 | 08:23 | 08:43 | 257 | 697 |  | INT | Дефект проката Эквивалент потери металла 9%. |  | (c)
250.003 | 4.588 | 1.723 | -4.892 | -7.757 | 2053 | -1911 | -2042 | 1677 | 1723 | 28 | Дефект проката | MIAN | GENE | 07:54 | 09:15 | 08:53 | 2993 | 731 |  | INT | Дефект проката Эквивалент потери металла 9%. |  | (c)
332.928 | 0.128 | 0.075 | -11.267 | -11.32 | 965 | 973 | 980 | 965 | 75 | 37 | Металлургический дефект | MIAN | AXGR | 03:34 | 03:35 | 03:36 | 67 | 29 |  | INT | Металлургический дефект Эквивалент потери металла 7%. |  | (c)
332.977 | 0.177 | 0.124 | -11.218 | -11.271 | 1036 | 1043 | 1043 | 1036 | 124 | 37 | Металлургический дефект | MIAN | AXSL | 03:45 | 03:46 | 03:46 | 74 | 15 |  | INT | Металлургический дефект Эквивалент потери металла 7%. |  | (c)
404.33 | 0.515 | 0.404 | -6.16 | -6.271 | 1373 | 1519 | 1525 | 553 | 404 | 44 |  | DENT | GENE | 05:54 | 06:18 | 06:19 | 216 | 304 | 0.4 | N/A | Глубина вмятины: 6 мм (0,4%). Линейка: 22 см в (40 см; 06:18 ч:мин) Аномалия находится на упругопластическом изгибе. |  | (c)
428.98 | 7.585 | 7.491 | -3.375 | -3.469 | -34 | -23 | -21 | 9 | 3187 | 46 |  | LWAN | AXGR | 00:07 | 00:09 | 00:09 | 282 | 24 |  | EXT | Эквивалент потери металла 10%. |  | (c)
431.257 | 9.862 | 9.747 | -1.098 | -1.213 | 1887 | 2007 | 2026 | 66 | 961 | 46 |  | DENT | GENE | 05:17 | 05:37 | 05:40 | 252 | 278 | 0.4 | N/A | Глубина вмятины: 5 мм (0,4%). Линейка: 25 см в (975 см; 05:37 ч:мин) Аномалия находится вблизи продольного шва. |  | (c)
516.386 | 5.241 | 5.104 | -5.689 | -5.826 | 1585 | 1677 | 1669 | 478 | 5104 | 54 |  | DENT | GENE | 06:16 | 06:31 | 06:29 | 287 | 167 | 0.2 | N/A | Глубина вмятины: 3 мм (0,2%). Линейка: 29 см в (510 см; 06:31 ч:мин) |  | (c)
528.607 | 6.532 | 6.362 | -4.078 | -4.248 | 2077 | 2085 | 2112 | 84 | 3887 | 55 |  | CORR | GENE | 08:32 | 08:33 | 08:37 | 361 | 70 | 16 | EXT |  | 0.95 | (c)
531.172 | 9.097 | 9.005 | -1.513 | -1.605 | 1995 | 2009 | 2012 | 201 | 1423 | 55 |  | CORR | AXGR | 08:19 | 08:21 | 08:21 | 182 | 34 | 12 | EXT |  | 0.9 | (c)
532.626 | 10.551 | 10.377 | -0.059 | -0.233 | 1991 | 2022 | 2044 | 133 | 8 | 55 |  | CORR | GENE | 08:18 | 08:23 | 08:26 | 225 | 107 | 12 | EXT |  | 0.91 | (c)
532.775 | 0.09 | 0.09 | -11.045 | -11.045 | 887 | 928 | 911 | 887 | 90 | 56 |  | CORR | AXGR | 08:11 | 08:17 | 08:15 | 298 | 47 | 10 | EXT |  | 0.92 | (c)
535.575 | 2.89 | 2.146 | -8.245 | -8.989 | 907 | 919 | 941 | 907 | 2146 | 56 |  | CORR | GENE | 08:14 | 08:16 | 08:19 | 1029 | 68 | 11 | EXT |  | 0.97 | (c)
539.962 | 7.277 | 7.225 | -3.858 | -3.91 | -623 | -623 | -603 | 584 | 3782 | 56 |  | CORR | AXGR | 04:07 | 04:07 | 04:10 | 128 | 39 | 13 | EXT |  | 0.9 | (c)
540.149 | 7.464 | 7.435 | -3.671 | -3.7 | -847 | -635 | -714 | 580 | 3657 | 56 |  | CORR | CIGR | 03:31 | 04:05 | 03:52 | 43 | 267 | 11 | EXT |  | 0.89 | (c)
540.741 | 8.056 | 7.701 | -3.079 | -3.434 | -798 | -766 | -768 | 738 | 2887 | 56 |  | CORR | GENE | 03:39 | 03:44 | 03:44 | 547 | 61 | 10 | EXT |  | 0.94 | (c)
555.311 | 11.491 | 11.451 | -0.034 | -0.074 | -689 | -387 | -428 | 168 | 34 | 57 |  | CORR | CIGR | 08:30 | 09:19 | 09:12 | 40 | 521 | 15 | EXT |  | 0.89 | (c)
556.668 | 1.323 | 1.268 | -9.997 | -10.052 | 2087 | 2195 | 2216 | 2087 | 1268 | 58 |  | CORR | CIGR | 08:35 | 08:52 | 08:56 | 55 | 257 | 10 | EXT |  | 0.89 | (c)
557.452 | 2.107 | 2.038 | -9.213 | -9.282 | 2152 | 2222 | -2180 | 2051 | 2038 | 58 |  | CORR | GENE | 08:46 | 08:57 | 09:06 | 92 | 258 | 11 | EXT |  | 0.89 | (c)
558.423 | 3.078 | 2.992 | -8.242 | -8.328 | 955 | 1402 | 1286 | 955 | 2992 | 58 |  | CORR | GENE | 05:32 | 06:45 | 06:26 | 110 | 661 | 10 | EXT |  | 0.89 | (c)
558.902 | 3.557 | 3.385 | -7.763 | -7.935 | 231 | 773 | 943 | 231 | 3385 | 58 |  | CORR | GENE | 03:36 | 05:03 | 05:30 | 247 | 1423 | 15 | EXT |  | 0.92 | (c)
560.393 | 5.048 | 4.977 | -6.272 | -6.343 | 1162 | 1249 | 1378 | 1162 | 4977 | 58 |  | CORR | GENE | 06:06 | 06:20 | 06:41 | 91 | 432 | 12 | EXT |  | 0.89 | (c)
566.658 | 11.313 | 11.162 | -0.007 | -0.158 | 1733 | 1756 | 1783 | 1733 | 2 | 58 |  | CORR | GENE | 07:38 | 07:42 | 07:46 | 156 | 100 | 24 | EXT |  | 0.92 | (c)
566.838 | 0.173 | 0.027 | -10.677 | -10.823 | 58 | 81 | 94 | 58 | 27 | 59 |  | CORR | GENE | 07:31 | 07:35 | 07:37 | 211 | 72 | 27 | EXT |  | 0.95 | (c)
566.838 | 0.173 | 0.001 | -10.677 | -10.849 | 60 | 81 | 95 | 60 | 1 | 59 |  | CORR | GENE | 07:32 | 07:35 | 07:37 | 233 | 68 | 27 | EXT |  | 0.96 | (c)
567.18 | 0.515 | 0.489 | -10.335 | -10.361 | 471 | 505 | 519 | 471 | 489 | 59 |  | CORR | CIGR | 08:38 | 08:43 | 08:46 | 30 | 96 | 10 | EXT |  | 0.89 | (c)
567.406 | 0.741 | 0.678 | -10.109 | -10.172 | -27 | -15 | -18 | 9 | 678 | 59 |  | LWAN | AXSL | 07:18 | 07:20 | 07:19 | 148 | 18 |  | EXT | Эквивалент потери металла 10%. |  | (c)
567.522 | 0.857 | 0.424 | -9.993 | -10.426 | -1410 | -1330 | -1354 | 1297 | 424 | 59 |  | CORR | GENE | 03:34 | 03:47 | 03:43 | 815 | 113 | 10 | EXT |  | 0.95 | (c)
567.753 | 1.088 | 1.063 | -9.762 | -9.787 | 0 | 334 | 218 | 0 | 1063 | 59 |  | CORR | GENE | 07:22 | 08:16 | 07:57 | 91 | 437 | 28 | EXT |  | 0.9 | (c)
567.753 | 1.088 | 0.821 | -9.762 | -10.029 | 320 | 334 | 391 | 320 | 821 | 59 |  | CORR | GENE | 08:14 | 08:16 | 08:25 | 300 | 143 | 15 | EXT |  | 0.93 | (c)
567.855 | 1.19 | 1.114 | -9.66 | -9.736 | -1 | 7 | 8 | 0 | 1114 | 59 |  | LWAN | AXSL | 07:22 | 07:23 | 07:23 | 133 | 17 |  | EXT | Эквивалент потери металла 17%. |  | (c)
568.823 | 2.158 | 2.101 | -8.692 | -8.749 | 13 | 149 | 180 | 13 | 2101 | 59 |  | CORR | GENE | 07:24 | 07:46 | 07:51 | 96 | 333 | 14 | EXT |  | 0.89 | (c)
628.635 | 6.67 | 6.49 | -4.45 | -4.63 | 673 | 736 | 709 | 673 | 4170 | 64 |  | CORR | GENE | 03:51 | 04:01 | 03:57 | 460 | 73 | 15 | EXT |  | 0.96 | (c)
629.216 | 7.251 | 7.229 | -3.869 | -3.891 | 718 | 756 | 805 | 718 | 3860 | 64 |  | CORR | CIGR | 03:58 | 04:04 | 04:12 | 31 | 174 | 10 | EXT |  | 0.89 | (c)
629.446 | 7.481 | 7.435 | -3.639 | -3.685 | 701 | 775 | 743 | 701 | 3269 | 64 |  | CORR | GENE | 03:55 | 04:08 | 04:02 | 416 | 85 | 12 | EXT |  | 0.94 | (c)
629.677 | 7.712 | 7.69 | -3.408 | -3.43 | 742 | 877 | 866 | 742 | 3364 | 64 |  | CORR | GENE | 04:02 | 04:24 | 04:22 | 66 | 249 | 13 | EXT |  | 0.89 | (c)
629.684 | 7.719 | 7.473 | -3.401 | -3.647 | 2041 | 2069 | 2055 | 161 | 3393 | 64 |  | CORR | AXGR | 07:32 | 07:36 | 07:34 | 254 | 29 | 14 | EXT |  | 0.92 | (c)
629.974 | 8.009 | 7.982 | -3.111 | -3.138 | 797 | 836 | 868 | 797 | 3104 | 64 |  | CORR | CIGR | 04:11 | 04:17 | 04:22 | 34 | 142 | 10 | EXT |  | 0.89 | (c)
630.21 | 8.245 | 8.088 | -2.875 | -3.032 | 760 | 772 | 791 | 760 | 2142 | 64 |  | CORR | GENE | 04:05 | 04:07 | 04:10 | 890 | 62 | 10 | EXT |  | 0.95 | (c)
630.272 | 8.307 | 7.496 | -2.813 | -3.624 | -2205 | -2198 | -2194 | 26 | 2641 | 64 |  | CORR | AXGR | 08:07 | 08:08 | 08:08 | 983 | 23 | 13 | EXT |  | 0.98 | (c)
630.409 | 8.444 | 8.264 | -2.676 | -2.856 | 2188 | 2228 | 2211 | 0 | 2532 | 64 |  | CORR | AXGR | 07:55 | 08:02 | 07:59 | 324 | 46 | 13 | EXT |  | 0.93 | (c)
632.417 | 10.452 | 10.426 | -0.668 | -0.694 | 670 | 731 | 748 | 670 | 649 | 64 |  | CORR | CIGR | 03:50 | 04:00 | 04:03 | 45 | 157 | 14 | EXT |  | 0.89 | (c)
644.144 | 11.059 | 9.909 | -0.316 | -1.466 | 39 | 65 | 101 | 39 | 171 | 65 |  | CORR | GENE | 03:04 | 03:09 | 03:15 | 1295 | 126 | 11 | EXT |  | 0.97 | (c)
646.683 | 2.223 | 2.167 | -8.992 | -9.048 | 615 | 714 | 700 | 615 | 2167 | 66 |  | CORR | GENE | 03:04 | 03:20 | 03:18 | 81 | 171 | 10 | EXT |  | 0.89 | (c)
647.5 | 3.04 | 2.769 | -8.175 | -8.446 | 657 | 707 | 711 | 657 | 2769 | 66 |  | CORR | GENE | 03:11 | 03:19 | 03:20 | 408 | 108 | 13 | EXT |  | 0.94 | (c)
647.869 | 3.409 | 3.4 | -7.806 | -7.815 | 527 | 618 | 599 | 527 | 3400 | 66 |  | CORR | CIGR | 02:50 | 03:05 | 03:02 | 35 | 145 | 10 | EXT |  | 0.89 | (c)
648.239 | 3.779 | 3.745 | -7.436 | -7.47 | 2208 | 2216 | 2221 | 0 | 3745 | 66 |  | LWAN | AXGR | 07:22 | 07:23 | 07:24 | 111 | 25 |  | INT | Эквивалент потери металла 10%. |  | (c)
648.24 | 3.78 | 3.759 | -7.435 | -7.456 | 501 | 596 | 588 | 501 | 3759 | 66 |  | CORR | GENE | 02:46 | 03:01 | 03:00 | 90 | 173 | 12 | EXT |  | 0.89 | (c)
648.57 | 4.11 | 3.858 | -7.105 | -7.357 | 408 | 442 | 465 | 408 | 3858 | 66 |  | CORR | GENE | 02:31 | 02:37 | 02:40 | 552 | 115 | 12 | EXT |  | 0.95 | (c)
648.938 | 4.478 | 4.422 | -6.737 | -6.793 | 428 | 453 | 448 | 428 | 4422 | 66 |  | CORR | AXGR | 02:34 | 02:38 | 02:37 | 183 | 39 | 13 | EXT |  | 0.91 | (c)
649.288 | 4.828 | 4.698 | -6.387 | -6.517 | 403 | 448 | 434 | 403 | 4698 | 66 |  | CORR | GENE | 02:30 | 02:37 | 02:35 | 339 | 63 | 11 | EXT |  | 0.92 | (c)
649.676 | 5.216 | 5.169 | -5.999 | -6.046 | 291 | 423 | 581 | 291 | 5169 | 66 |  | CORR | GENE | 02:12 | 02:33 | 02:59 | 147 | 579 | 12 | EXT |  | 0.9 | (c)
650.043 | 5.583 | 5.559 | -5.632 | -5.656 | 766 | 854 | 880 | 766 | 5559 | 66 |  | CORR | CIGR | 03:29 | 03:43 | 03:47 | 51 | 228 | 12 | EXT | Аномалия находится на упругопластическом изгибе: R=959 D, максимальное растяжение на 6.2 час. | 0.89 | (c)
650.194 | 5.734 | 5.721 | -5.481 | -5.494 | 709 | 731 | 874 | 709 | 5449 | 66 |  | CORR | CIGR | 03:20 | 03:23 | 03:46 | 45 | 329 | 10 | EXT | Аномалия находится на упругопластическом изгибе: R=927 D, максимальное растяжение на 6.2 час. | 0.89 | (c)
664.811 | 9.136 | 9.112 | -2.129 | -2.153 | 2216 | -1940 | -2064 | 0 | 2056 | 67 |  | CORR | GENE | 06:47 | 07:37 | 07:17 | 97 | 361 | 10 | EXT | Аномалия находится на упругопластическом изгибе: R=1026 D, максимальное растяжение на 5.1 час. | 0.89 | (c)
669.615 | 2.675 | 2.625 | -8.615 | -8.665 | 1792 | 1880 | 1968 | 88 | 2625 | 68 |  | CORR | GENE | 07:05 | 07:19 | 07:34 | 70 | 351 | 13 | EXT |  | 0.89 | (c)
669.964 | 3.024 | 2.96 | -8.266 | -8.33 | 2061 | 2154 | 2171 | 0 | 2960 | 68 |  | CORR | GENE | 07:49 | 08:04 | 08:07 | 75 | 221 | 11 | EXT |  | 0.89 | (c)
671.2 | 4.26 | 4.174 | -7.03 | -7.116 | 1797 | 1875 | 1879 | 269 | 4174 | 68 |  | CORR | GENE | 07:06 | 07:19 | 07:19 | 97 | 165 | 12 | EXT |  | 0.89 | (c)
671.52 | 4.58 | 4.486 | -6.71 | -6.804 | 1978 | 2224 | 2186 | 0 | 4486 | 68 |  | CORR | GENE | 07:35 | 08:15 | 08:09 | 99 | 417 | 12 | EXT |  | 0.89 | (c)
671.921 | 4.981 | 4.935 | -6.309 | -6.355 | 2136 | -2139 | -2195 | 0 | 4935 | 68 |  | CORR | GENE | 08:01 | 08:31 | 08:22 | 66 | 260 | 10 | EXT |  | 0.89 | (c)
673.547 | 6.607 | 6.587 | -4.683 | -4.703 | 2095 | 2191 | 2190 | 0 | 4646 | 68 |  | CORR | GENE | 07:54 | 08:10 | 08:10 | 57 | 190 | 10 | EXT |  | 0.89 | (c)
678.338 | 0.108 | 0.064 | -10.437 | -10.481 | 1806 | 2038 | 2054 | 0 | 64 | 69 |  | CORR | GENE | 05:21 | 05:59 | 06:02 | 117 | 497 | 28 | EXT |  | 0.91 | (c)
685.81 | 7.58 | 7.507 | -2.965 | -3.038 | 2113 | 2131 | 2130 | 83 | 2869 | 69 |  | CORR | AXGR | 06:11 | 06:14 | 06:14 | 169 | 34 | 10 | EXT |  | 0.9 | (c)
686.535 | 8.305 | 8.257 | -2.24 | -2.288 | 1952 | 2039 | 2108 | 0 | 2216 | 69 |  | CORR | GENE | 05:45 | 05:59 | 06:10 | 72 | 313 | 15 | EXT |  | 0.89 | (c)
688.464 | 10.234 | 10.217 | -0.311 | -0.328 | -2145 | -2037 | -2060 | 85 | 276 | 69 |  | CORR | CIGR | 06:44 | 07:01 | 06:57 | 52 | 170 | 10 | EXT |  | 0.89 | (c)
689.048 | 0.273 | 0.103 | -10.837 | -11.007 | -1975 | -1919 | -1944 | 256 | 103 | 70 |  | CORR | GENE | 05:22 | 05:31 | 05:27 | 271 | 62 | 11 | EXT |  | 0.91 | (c)
689.649 | 0.874 | 0.769 | -10.236 | -10.341 | 1959 | 1975 | 1990 | 208 | 769 | 70 |  | CORR | GENE | 03:57 | 03:59 | 04:02 | 574 | 63 | 10 | EXT |  | 0.94 | (c)
690.712 | 1.937 | 1.795 | -9.173 | -9.315 | 1977 | 1993 | 2007 | 193 | 1795 | 70 |  | CORR | GENE | 03:60 | 04:02 | 04:04 | 266 | 60 | 15 | EXT |  | 0.93 | (c)
691.296 | 2.521 | 2.202 | -8.589 | -8.908 | 2013 | 2038 | 2055 | 134 | 2202 | 70 |  | CORR | GENE | 04:05 | 04:09 | 04:12 | 633 | 83 | 13 | EXT |  | 0.96 | (c)
691.919 | 3.144 | 3.019 | -7.966 | -8.091 | 2021 | 2076 | 2127 | 0 | 3019 | 70 |  | CORR | GENE | 04:07 | 04:15 | 04:24 | 125 | 211 | 12 | EXT |  | 0.89 | (c)
692.292 | 3.517 | 3.047 | -7.593 | -8.063 | 2008 | 2032 | 2048 | 143 | 3047 | 70 |  | CORR | GENE | 04:05 | 04:08 | 04:11 | 654 | 79 | 19 | EXT |  | 1.01 | (b)
693.427 | 4.652 | 4.052 | -6.458 | -7.058 | 2087 | 2132 | 2129 | 60 | 4052 | 70 |  | CORR | GENE | 04:17 | 04:25 | 04:24 | 696 | 83 | 13 | EXT |  | 0.97 | (c)
693.484 | 4.709 | 4.619 | -6.401 | -6.491 | 1970 | 1980 | 1999 | 203 | 4619 | 70 |  | CORR | GENE | 03:58 | 03:60 | 04:03 | 125 | 57 | 12 | EXT |  | 0.89 | (c)
694.361 | 5.586 | 5.471 | -5.524 | -5.639 | 2005 | 2042 | 2042 | 151 | 5013 | 70 |  | CORR | GENE | 04:04 | 04:10 | 04:10 | 626 | 74 | 11 | EXT |  | 0.95 | (c)
695.475 | 6.7 | 6.407 | -4.41 | -4.703 | 1997 | 2009 | 2033 | 162 | 4181 | 70 |  | CORR | GENE | 04:03 | 04:05 | 04:08 | 522 | 71 | 13 | EXT |  | 0.95 | (c)
696.477 | 7.702 | 7.382 | -3.408 | -3.728 | 1985 | 2012 | 2014 | 186 | 2983 | 70 |  | CORR | GENE | 04:01 | 04:05 | 04:06 | 745 | 59 | 10 | EXT |  | 0.95 | (c)
697.186 | 8.411 | 8.374 | -2.699 | -2.736 | 1939 | 1983 | 2000 | 169 | 2697 | 70 |  | CORR | CIGR | 03:53 | 04:00 | 04:03 | 39 | 122 | 12 | EXT |  | 0.89 | (c)
698.447 | 9.672 | 9.654 | -1.438 | -1.456 | -2214 | -2081 | -2081 | 17 | 1407 | 70 |  | CORR | CIGR | 04:43 | 05:05 | 05:05 | 49 | 266 | 10 | EXT |  | 0.89 | (c)
698.881 | 10.106 | 10.03 | -1.004 | -1.08 | -1650 | -1191 | -1294 | 581 | 906 | 70 |  | CORR | GENE | 06:14 | 07:28 | 07:12 | 174 | 711 | 10 | EXT |  | 0.9 | (c)
699.152 | 10.377 | 10.32 | -0.733 | -0.79 | 1652 | 1810 | 1872 | 139 | 715 | 70 |  | CORR | GENE | 03:07 | 03:33 | 03:42 | 75 | 439 | 13 | EXT |  | 0.89 | (c)
701.633 | 1.748 | 1.701 | -9.362 | -9.409 | 553 | 721 | 758 | 553 | 1701 | 71 |  | CORR | GENE | 01:23 | 01:50 | 01:56 | 69 | 410 | 13 | EXT |  | 0.89 | (c)
701.821 | 1.936 | 1.892 | -9.174 | -9.218 | 1737 | 2147 | 2015 | 0 | 1892 | 71 |  | CORR | GENE | 04:34 | 05:40 | 05:19 | 91 | 556 | 11 | EXT |  | 0.89 | (c)
702.53 | 2.645 | 2.621 | -8.465 | -8.489 | 851 | 902 | 919 | 851 | 2621 | 71 |  | CORR | CIGR | 02:11 | 02:20 | 02:22 | 41 | 135 | 10 | EXT |  | 0.89 | (c)
702.785 | 2.9 | 2.568 | -8.21 | -8.542 | 2152 | 2218 | 2191 | 2 | 2568 | 71 |  | CORR | GENE | 05:41 | 05:52 | 05:48 | 752 | 76 | 14 | EXT |  | 0.98 | (c)
702.951 | 3.066 | 3.01 | -8.044 | -8.1 | -1906 | -1793 | -1730 | 325 | 3010 | 71 |  | CORR | CIGR | 06:46 | 07:05 | 07:15 | 56 | 352 | 15 | EXT |  | 0.89 | (c)
704.993 | 5.108 | 5.079 | -6.002 | -6.031 | 1246 | 1421 | 1364 | 748 | 5079 | 71 |  | CORR | CIGR | 03:15 | 03:43 | 03:34 | 56 | 236 | 10 | EXT |  | 0.89 | (c)
706.203 | 6.318 | 6.274 | -4.792 | -4.836 | -2162 | -2090 | -2047 | 69 | 4786 | 71 |  | CORR | CIGR | 06:05 | 06:17 | 06:24 | 50 | 230 | 10 | EXT |  | 0.89 | (c)
706.758 | 6.873 | 6.717 | -4.237 | -4.393 | 1494 | 1517 | 1518 | 688 | 4037 | 71 |  | CORR | AXGR | 03:55 | 03:59 | 03:59 | 356 | 48 | 9 | EXT |  | 0.92 | (c)
707.258 | 7.373 | 7.306 | -3.737 | -3.804 | 516 | 823 | 709 | 516 | 3728 | 71 |  | CORR | GENE | 01:17 | 02:07 | 01:48 | 76 | 385 | 10 | EXT |  | 0.89 | (c)
708.223 | 8.338 | 7.9 | -2.772 | -3.21 | 1477 | 1525 | 1503 | 701 | 2772 | 71 |  | CORR | AXGR | 03:52 | 04:00 | 03:57 | 438 | 52 | 10 | EXT |  | 0.93 | (c)
709.513 | 9.628 | 9.522 | -1.482 | -1.588 | -2161 | -2055 | -2095 | 70 | 1245 | 71 |  | CORR | GENE | 06:05 | 06:22 | 06:16 | 343 | 131 | 13 | EXT |  | 0.93 | (c)
709.71 | 9.825 | 9.803 | -1.285 | -1.307 | 1127 | 1196 | 1201 | 955 | 1258 | 71 |  | CORR | CIGR | 02:56 | 03:07 | 03:08 | 49 | 148 | 10 | EXT |  | 0.89 | (c)
709.876 | 9.991 | 9.967 | -1.119 | -1.143 | 2065 | 2176 | 2158 | 0 | 1099 | 71 |  | CORR | CIGR | 05:27 | 05:45 | 05:42 | 44 | 186 | 10 | EXT |  | 0.89 | (c)
710.1 | 10.215 | 10.182 | -0.895 | -0.928 | 2055 | 2170 | 2155 | 0 | 866 | 71 |  | CORR | GENE | 05:26 | 05:44 | 05:42 | 62 | 200 | 10 | EXT |  | 0.89 | (c)
710.412 | 10.527 | 10.478 | -0.583 | -0.632 | 809 | 986 | 1040 | 809 | 534 | 71 |  | CORR | GENE | 02:05 | 02:33 | 02:42 | 98 | 461 | 12 | EXT |  | 0.89 | (c)
711.202 | 0.207 | 0.149 | -2.923 | -2.981 | 741 | 1064 | 964 | 741 | 149 | 72 |  | CORR | GENE | 03:00 | 03:53 | 03:36 | 86 | 445 | 10 | EXT |  | 0.89 | (c)
711.433 | 0.438 | 0.369 | -2.692 | -2.761 | 444 | 521 | 785 | 444 | 369 | 72 |  | CORR | GENE | 02:12 | 02:25 | 03:07 | 129 | 681 | 11 | EXT |  | 0.89 | (c)
711.6 | 0.605 | 0.588 | -2.525 | -2.542 | 550 | 653 | 667 | 550 | 588 | 72 |  | CORR | CIGR | 02:30 | 02:46 | 02:48 | 46 | 234 | 10 | EXT |  | 0.89 | (c)
711.722 | 0.727 | 0.708 | -2.403 | -2.422 | 685 | 994 | 1002 | 685 | 708 | 72 |  | CORR | GENE | 02:51 | 03:41 | 03:42 | 176 | 633 | 10 | EXT |  | 0.9 | (c)
712.583 | 1.588 | 1.044 | -1.542 | -2.086 | 1124 | 1145 | 1151 | 1052 | 1044 | 72 |  | CORR | AXGR | 04:02 | 04:06 | 04:07 | 669 | 54 | 12 | EXT |  | 0.96 | (c)
712.887 | 1.892 | 1.742 | -1.238 | -1.388 | 1152 | 1196 | 1188 | 1007 | 601 | 72 |  | CORR | GENE | 04:07 | 04:14 | 04:12 | 787 | 72 | 10 | EXT |  | 0.95 | (c)
716.564 | 2.439 | 2.368 | -5.431 | -5.502 | -217 | 1 | -50 | 0 | 2368 | 73 |  | CORR | GENE | 00:27 | 01:02 | 00:54 | 134 | 335 | 10 | EXT |  | 0.89 | (c)
717.23 | 3.105 | 3.05 | -4.765 | -4.82 | 175 | 512 | 447 | 175 | 3050 | 73 |  | CORR | GENE | 01:30 | 02:25 | 02:14 | 98 | 544 | 13 | EXT |  | 0.89 | (c)
717.907 | 3.782 | 3.744 | -4.088 | -4.126 | 585 | 669 | 710 | 585 | 3744 | 73 |  | CORR | CIGR | 02:36 | 02:50 | 02:57 | 42 | 250 | 10 | EXT |  | 0.89 | (c)
746.286 | 2.006 | 1.994 | -9.379 | -9.391 | -2077 | -2039 | -2050 | 153 | 1994 | 76 | Металлургический дефект | MIAN | CIGR | 08:30 | 08:37 | 08:35 | 21 | 54 |  | INT | Металлургический дефект Эквивалент потери металла 19%. |  | (c)
746.466 | 2.186 | 2.155 | -9.199 | -9.23 | 413 | 449 | 464 | 413 | 2155 | 76 |  | ARTD | GENE | 03:12 | 03:18 | 03:21 | 93 | 101 |  | EXT | Наплавка. |  | (c)
753.449 | 9.169 | 9.087 | -2.216 | -2.298 | 768 | 875 | 968 | 768 | 2189 | 76 |  | CORR | GENE | 04:10 | 04:27 | 04:42 | 109 | 402 | 10 | EXT |  | 0.89 | (c)
753.526 | 9.246 | 9.211 | -2.139 | -2.174 | 506 | 554 | 546 | 506 | 2087 | 76 |  | DENT | GENE | 03:27 | 03:35 | 03:34 | 87 | 81 | 0.2 | N/A | Глубина вмятины: 3 мм (0,2%). Линейка: 9 см в (921 см; 03:35 ч:мин) |  | (c)
768.55 | 1.885 | 1.852 | -9.305 | -9.338 | 1593 | 1889 | 1849 | 125 | 1852 | 78 |  | CORR | GENE | 03:19 | 04:07 | 04:00 | 84 | 512 | 11 | EXT |  | 0.89 | (c)
783.925 | 6.07 | 6.008 | -4.625 | -4.687 | -1887 | -1838 | -1835 | 344 | 4581 | 79 |  | DENT | GENE | 04:53 | 05:01 | 05:02 | 106 | 103 | 0.4 | N/A | Глубина вмятины: 5 мм (0,4%). Линейка: 11 см в (601 см; 05:01 ч:мин) |  | (c)
840.949 | 9.519 | 9.501 | -1.261 | -1.279 | 293 | 321 | 323 | 293 | 1241 | 84 |  | ARTD | PITT | 09:28 | 09:33 | 09:33 | 38 | 61 |  | EXT | Аномалия находится на отводе. Наплавка. |  | (c)
855.719 | 1.899 | 1.821 | -0.086 | -0.164 | 76 | 129 | 267 | 76 | 55 | 86 |  | CORR | GENE | 01:16 | 01:24 | 01:46 | 109 | 381 | 10 | EXT | Аномалия находится на упругопластическом изгибе: R=679 D, максимальное растяжение на 0.3 час. | 0.89 | (c)
855.935 | 0.13 | 0.05 | -8.545 | -8.625 | 546 | 581 | 566 | 546 | 50 | 87 |  | CORR | AXGR | 02:32 | 02:38 | 02:35 | 141 | 40 | 10 | EXT | Аномалия находится на упругопластическом изгибе: R=692 D, максимальное растяжение на 0.2 час. | 0.89 | (c)
856.177 | 0.372 | 0.224 | -8.303 | -8.451 | 412 | 485 | 475 | 412 | 224 | 87 |  | CORR | GENE | 02:10 | 02:22 | 02:21 | 412 | 125 | 10 | EXT | Аномалия находится на упругопластическом изгибе: R=706 D, максимальное растяжение на 0.2 час. | 0.93 | (c)
872.77 | 8.29 | 8.268 | -2.615 | -2.637 | 1115 | 1237 | 1209 | 927 | 2589 | 88 |  | CORR | CIGR | 03:19 | 03:38 | 03:34 | 48 | 189 | 10 | EXT | Аномалия находится на упругопластическом изгибе: R=469 D, максимальное растяжение на 4.7 час. | 0.89 | (c)
872.95 | 8.47 | 8.447 | -2.435 | -2.458 | 957 | 1091 | 1134 | 919 | 2367 | 88 |  | CORR | GENE | 02:53 | 03:15 | 03:22 | 91 | 354 | 12 | EXT | Аномалия находится на упругопластическом изгибе: R=473 D, максимальное растяжение на 4.7 час. | 0.89 | (c)
926.954 | 6.774 | 6.737 | -4.561 | -4.598 | -2229 | -2168 | -2111 | 2 | 4561 | 93 |  | CORR | CIGR | 04:11 | 04:21 | 04:30 | 37 | 235 | 11 | EXT |  | 0.89 | (c)
991.046 | 4.521 | 4.509 | -6.619 | -6.631 | -1385 | -1325 | -1336 | 845 | 4509 | 99 |  | CORR | CIGR | 08:49 | 08:58 | 08:57 | 30 | 100 | 15 | EXT |  | 0.89 | (c)
1082.918 | 4.343 | 4.303 | -6.707 | -6.747 | 2215 | 2224 | 2224 | 0 | 4303 | 111 |  | LWAN | AXSL | 07:25 | 07:26 | 07:26 | 188 | 18 |  | INT | Эквивалент потери металла 10%. |  | (c)
1083.947 | 5.372 | 5.336 | -5.678 | -5.714 | 2214 | 2223 | 2222 | 0 | 5336 | 111 |  | LWAN | AXSL | 07:24 | 07:26 | 07:26 | 169 | 17 |  | INT | Эквивалент потери металла 10%. |  | (c)
1130.435 | 7.645 | 7.625 | -3.64 | -3.66 | 2074 | 2162 | 2146 | 13 | 3617 | 115 |  | CORR | CIGR | 07:12 | 07:26 | 07:23 | 43 | 143 | 10 | EXT |  | 0.89 | (c)
1137.953 | 2.303 | 2.236 | -7.087 | -7.154 | 284 | 340 | 341 | 284 | 2236 | 117 |  | ARTD | GENE | 09:54 | 10:03 | 10:03 | 99 | 113 |  | EXT | Наплавка. |  | (c)
1142.446 | 6.796 | 6.765 | -2.594 | -2.625 | -819 | -780 | -734 | 649 | 2586 | 117 |  | CORR | CIGR | 06:56 | 07:02 | 07:09 | 39 | 170 | 10 | EXT |  | 0.89 | (c)
1142.583 | 6.933 | 6.891 | -2.457 | -2.499 | -822 | -743 | -723 | 624 | 2448 | 117 |  | CORR | CIGR | 06:55 | 07:08 | 07:11 | 51 | 198 | 10 | EXT |  | 0.89 | (c)
1144.162 | 8.512 | 8.493 | -0.878 | -0.897 | -705 | -506 | -537 | 370 | 825 | 117 |  | CORR | GENE | 07:14 | 07:46 | 07:41 | 72 | 335 | 12 | EXT |  | 0.89 | (c)
1145.673 | 0.633 | 0.548 | -10.537 | -10.622 | 923 | 924 | 946 | 923 | 548 | 118 |  | CORR | AXGR | 03:41 | 03:41 | 03:45 | 285 | 46 | 10 | EXT |  | 0.91 | (c)
1148.403 | 3.363 | 3.337 | -7.807 | -7.833 | 736 | 751 | 796 | 736 | 3337 | 118 |  | CORR | CIGR | 03:11 | 03:13 | 03:21 | 36 | 119 | 10 | EXT |  | 0.89 | (c)
1149.943 | 4.903 | 4.658 | -6.267 | -6.512 | -2198 | -2190 | -2183 | 32 | 4658 | 118 |  | CORR | AXGR | 07:17 | 07:19 | 07:20 | 446 | 30 | 11 | EXT |  | 0.93 | (c)
1172.114 | 4.624 | 4.581 | -5.346 | -5.389 | -1434 | -1373 | -1362 | 796 | 4581 | 120 |  | CORR | CIGR | 06:23 | 06:33 | 06:35 | 52 | 145 | 12 | EXT |  | 0.89 | (c)
1181.565 | 4.105 | 4.086 | -3.635 | -3.654 | 980 | 1044 | 1086 | 980 | 3618 | 121 |  | CORR | CIGR | 05:04 | 05:15 | 05:21 | 36 | 212 | 20 | EXT |  | 0.89 | (c)
1181.758 | 4.298 | 4.209 | -3.442 | -3.531 | 705 | 906 | 985 | 705 | 3427 | 121 |  | CORR | GENE | 04:20 | 04:52 | 05:05 | 104 | 561 | 15 | EXT |  | 0.89 | (c)
1181.86 | 4.4 | 4.364 | -3.34 | -3.376 | 912 | 1082 | 1075 | 912 | 3310 | 121 |  | CORR | GENE | 04:53 | 05:21 | 05:20 | 66 | 327 | 15 | EXT |  | 0.89 | (c)
1188.216 | 3.016 | 2.966 | -7.339 | -7.389 | -1808 | -1591 | -1639 | 422 | 2966 | 122 |  | CORR | GENE | 04:20 | 04:55 | 04:48 | 58 | 338 | 11 | EXT | Аномалия находится на упругопластическом изгибе: R=518 D, максимальное растяжение на 6.9 час. | 0.89 | (c)
1191.447 | 6.247 | 6.21 | -4.108 | -4.145 | -1471 | -1382 | -1383 | 759 | 4108 | 122 |  | CORR | CIGR | 05:15 | 05:29 | 05:29 | 37 | 176 | 13 | EXT | Аномалия находится на упругопластическом изгибе: R=381 D, максимальное растяжение на 6.8 час. | 0.89 | (c)
1194.305 | 9.105 | 9.036 | -1.25 | -1.319 | -1566 | -1505 | -1406 | 664 | 1250 | 122 |  | CORR | GENE | 04:59 | 05:09 | 05:25 | 69 | 320 | 14 | EXT | Аномалия находится на упругопластическом изгибе: R=402 D, максимальное растяжение на 6.8 час. | 0.89 | (c)
1194.644 | 9.444 | 9.358 | -0.911 | -0.997 | -1539 | -1447 | -1435 | 691 | 871 | 122 |  | CORR | GENE | 05:04 | 05:19 | 05:21 | 126 | 209 | 9 | EXT | Аномалия находится на упругопластическом изгибе: R=407 D, максимальное растяжение на 6.8 час. | 0.89 | (c)
1221.408 | 4.458 | 4.348 | -7.192 | -7.302 | -12 | -2 | -1 | 0 | 4348 | 125 |  | LWAN | AXGR | 09:49 | 09:51 | 09:51 | 401 | 22 |  | INT | Эквивалент потери металла 12%. Аномалия находится на отводе. |  | (c)
1241.083 | 1.013 | 0.914 | -10.172 | -10.271 | 2126 | 2159 | 2180 | 2126 | 914 | 127 |  | CORR | GENE | 04:25 | 04:30 | 04:34 | 121 | 108 | 10 | EXT |  | 0.89 | (c)
1263.265 | 0 | -0.022 | -4.92 | -4.942 | 1831 | -2215 | -2134 | 1639 |  | 134 | Нарушение формы кольцевого шва | GWAN |  | 11:37 | 00:44 | 12:57 | 0 | 991 |  | INT | Нарушение формы кольцевого шва |  | (c)
1288.405 | 0 | -0.021 | -1.92 | -1.941 | -755 | 100 | 311 | 0 |  | 137 | Нарушение формы кольцевого шва | GWAN |  | 00:38 | 02:56 | 03:30 | 0 | 2133 |  | EXT | Нарушение формы кольцевого шва |  | (c)
1288.405 | 0 | -0.008 | -1.92 | -1.928 | 2208 | -1716 | -1778 | 0 |  | 137 | Нарушение формы кольцевого шва | GWAN |  | 08:36 | 10:03 | 09:53 | 0 | 950 |  | EXT | Нарушение формы кольцевого шва |  | (c)
1290.136 | 1.731 | 1.685 | -0.189 | -0.235 | 1471 | 1500 | 1585 | 533 | 143 | 137 |  | CORR | GENE | 06:37 | 06:42 | 06:56 | 92 | 227 | 9 | EXT |  | 0.89 | (c)
1290.325 | 0 | -0.025 | -3.125 | -3.15 | -1196 | -152 | 823 | 0 |  | 138 | Нарушение формы кольцевого шва | GWAN |  | 05:50 | 08:39 | 11:16 | 0 | 4040 |  | EXT | Нарушение формы кольцевого шва |  | (c)
1303.251 | 7.616 | 7.446 | -1.084 | -1.254 | -2211 | -2196 | -2197 | 20 | 994 | 140 |  | LWAN | AXGR | 07:19 | 07:21 | 07:21 | 260 | 27 |  | EXT | Эквивалент потери металла 10%. |  | (c)
1322.265 | 6.81 | 6.775 | -4.5 | -4.535 | -2206 | -2008 | -2042 | 1879 | 4441 | 142 |  | CORR | GENE | 06:11 | 06:43 | 06:37 | 94 | 327 | 11 | EXT |  | 0.89 | (c)
1332.545 | 0 | -0.034 | -8.64 | -8.674 | -324 | 147 | 785 | 0 |  | 147 | Нарушение формы кольцевого шва | GWAN |  | 08:43 | 09:59 | 11:42 | 0 | 2219 |  | INT | Нарушение формы кольцевого шва |  | (c)
1359.998 | 7.723 | 7.703 | -2.612 | -2.632 | -1230 | -1181 | -1191 | 1000 | 2609 | 149 |  | CORR | CIGR | 07:29 | 07:37 | 07:35 | 23 | 79 | 10 | EXT |  | 0.89 | (c)
1363.144 | 0.534 | 0.512 | -10.556 | -10.578 | 2194 | 2204 | -2221 | 0 | 512 | 150 |  | CORR | CIGR | 06:60 | 07:01 | 07:07 | 30 | 92 | 13 | EXT |  | 0.89 | (c)
1422.088 | 3.868 | 3.851 | -7.447 | -7.464 | 754 | 778 | 789 | 754 | 3851 | 155 |  | CORR | CIGR | 04:46 | 04:49 | 04:51 | 24 | 70 | 10 | EXT |  | 0.89 | (c)
1439.105 | 0 | -0.026 | -2.79 | -2.816 | -1763 | -94 | -164 | 467 |  | 157 | Нарушение формы кольцевого шва | GWAN |  | 08:16 | 00:46 | 12:35 | 0 | 3199 |  | EXT | Нарушение формы кольцевого шва |  | (c)
1458.785 | 6.55 | 6.52 | -4.645 | -4.675 | 2127 | 2163 | 2169 | 19 | 4645 | 159 |  | CORR | CIGR | 04:28 | 04:34 | 04:35 | 30 | 84 | 11 | EXT |  | 0.89 | (c)
1459.258 | 7.023 | 6.997 | -4.172 | -4.198 | 2125 | 2166 | 2165 | 26 | 4172 | 159 |  | CORR | CIGR | 04:28 | 04:34 | 04:34 | 26 | 79 | 11 | EXT |  | 0.89 | (c)
1459.402 | 7.167 | 7.132 | -4.028 | -4.063 | 2175 | 2214 | 2217 | 0 | 4028 | 159 |  | CORR | CIGR | 04:36 | 04:42 | 04:43 | 35 | 83 | 14 | EXT |  | 0.89 | (c)
1469.095 | 5.665 | 5.652 | -5.76 | -5.773 | -37 | 15 | 1 | 0 | 5652 | 160 |  | LWAN | CIGR | 01:55 | 02:03 | 02:01 | 31 | 76 |  | INT | Эквивалент потери металла 10%. |  | (c)
1474.855 | 0 | -0.04 | -7.73 | -7.77 | 79 | 249 | 233 | 79 |  | 161а | Нарушение формы кольцевого шва | GWAN |  | 00:25 | 00:53 | 00:50 | 0 | 310 |  | EXT | Нарушение формы кольцевого шва |  | (c)
1508.575 | 0 | -0.011 | -11.435 | -11.446 | 424 | 505 | 528 | 424 |  | 164 | Нарушение формы кольцевого шва | GWAN |  | 02:07 | 02:20 | 02:24 | 0 | 208 |  | EXT | Нарушение формы кольцевого шва |  | (c)
1508.575 | 0 | -0.013 | -11.435 | -11.448 | 1651 | -672 | -1579 | 0 |  | 164 | Нарушение формы кольцевого шва | GWAN |  | 05:25 | 11:10 | 08:44 | 0 | 2462 |  | EXT | Нарушение формы кольцевого шва |  | (c)
1530.642 | 10.632 | 10.579 | -0.103 | -0.156 | 1466 | 2144 | -2004 | 0 | 81 | 165 |  | CORR | GENE | 02:55 | 04:44 | 05:35 | 75 | 1982 | 12 | EXT |  | 0.93 | (c)
1557.433 | 4.473 | 4.273 | -6.882 | -7.082 | 863 | 910 | 904 | 863 | 4273 | 168 | Дефект проката | MIAN | GENE | 00:58 | 01:05 | 01:04 | 374 | 83 |  | INT | Дефект проката Эквивалент потери металла 10%. |  | (c)
1559.183 | 6.223 | 6.182 | -5.132 | -5.173 | 848 | 1042 | 986 | 848 | 5095 | 168 |  | CORR | GENE | 00:55 | 01:26 | 01:17 | 78 | 278 | 11 | EXT |  | 0.93 | (c)
1559.416 | 6.456 | 6.444 | -4.899 | -4.911 | 981 | 1211 | 1156 | 899 | 4859 | 168 |  | CORR | GENE | 01:17 | 01:54 | 01:45 | 52 | 351 | 10 | EXT |  | 0.93 | (c)
1559.695 | 6.735 | 6.568 | -4.62 | -4.787 | 1046 | 1089 | 1089 | 1046 | 4199 | 168 | Дефект проката | MIAN | GENE | 01:27 | 01:34 | 01:34 | 588 | 86 |  | EXT | Дефект проката Эквивалент потери металла 9%. |  | (c)
1560.853 | 7.893 | 7.779 | -3.462 | -3.576 | -2111 | -2096 | -2088 | 120 | 3411 | 168 | Металлургический дефект | MIAN | AXGR | 04:58 | 04:60 | 05:01 | 165 | 45 |  | INT | Металлургический дефект Эквивалент потери металла 10%. |  | (c)
1607.817 | 9.357 | 9.332 | -2.078 | -2.103 | 2083 | -2146 | -2205 | 0 | 2047 | 172 |  | CORR | GENE | 05:29 | 06:07 | 05:57 | 56 | 345 | 9 | EXT | Аномалия находится на отводе. | 0.89 | (c)
1616.662 | 6.767 | 6.74 | -4.533 | -4.56 | 1463 | 1572 | 1563 | 567 | 4493 | 173 |  | CORR | GENE | 03:53 | 04:11 | 04:10 | 67 | 201 | 10 | EXT | Аномалия находится на отводе. | 0.93 | (c)
1624.799 | 3.604 | 3.571 | -7.581 | -7.614 | -2104 | -2039 | -2021 | 126 | 3571 | 174 |  | CORR | GENE | 07:08 | 07:19 | 07:22 | 54 | 166 | 10 | EXT |  | 0.93 | (c)
1625.467 | 4.272 | 4.261 | -6.913 | -6.924 | -1642 | -1616 | -1599 | 588 | 4261 | 174 |  | CORR | CIGR | 08:23 | 08:27 | 08:30 | 23 | 86 | 11 | EXT |  | 0.92 | (c)
1627.44 | 6.245 | 6.231 | -4.94 | -4.954 | -2060 | -1933 | -1956 | 170 | 4907 | 174 |  | CORR | CIGR | 07:15 | 07:36 | 07:32 | 47 | 209 | 11 | EXT |  | 0.92 | (c)
1645.015 | 1.42 | 1.385 | -10.04 | -10.075 | -319 | -82 | -149 | 0 | 1385 | 176 |  | CORR | GENE | 08:41 | 09:19 | 09:08 | 148 | 339 | 10 | EXT |  | 0.94 | (c)
1668.987 | 2.607 | 2.597 | -8.858 | -8.868 | -1710 | -1677 | -1674 | 520 | 2597 | 178 |  | CORR | CIGR | 07:38 | 07:44 | 07:44 | 22 | 73 | 10 | EXT | Аномалия находится на упругопластическом изгибе: R=649 D, максимальное растяжение на 8.9 час. | 0.92 | (c)
1758.321 | 2.391 | 2.356 | -8.964 | -8.999 | 1982 | 2146 | 2143 | 0 | 2356 | 186 |  | CORR | GENE | 04:02 | 04:28 | 04:28 | 86 | 322 | 11 | EXT |  | 0.93 | (c)
1814.629 | 2.069 | 2.047 | -9.286 | -9.308 | -1552 | -1452 | -1493 | 679 | 2047 | 191 |  | GOUG | CIGR | 08:14 | 08:30 | 08:23 | 30 | 117 | 10 | EXT | Задир. |  | (c)
1814.632 | 2.072 | 2.036 | -9.283 | -9.319 | -1588 | -1520 | -1545 | 642 | 2036 | 191 |  | DENT | GENE | 08:08 | 08:19 | 08:15 | 62 | 86 | 0.3 | N/A | Глубина вмятины: 4 мм (0,3%). Линейка: 6 см в (204 см; 08:19 ч:мин) Аномалия находится вблизи дефекта потери металла. |  | (c)
1824.903 | 0.988 | 0.95 | -10.327 | -10.365 | -1728 | -1717 | -1717 | 502 | 950 | 192 |  | CORR | AXGR | 04:51 | 04:53 | 04:53 | 85 | 22 | 11 | EXT |  | 0.93 | (c)
1859.467 | 1.892 | 1.708 | -9.493 | -9.677 | -35 | -16 | -18 | 1 | 1708 | 195 |  | LWAN | AXGR | 00:19 | 00:22 | 00:21 | 274 | 34 |  | EXT | Эквивалент потери металла 7%. |  | (c)
1862.473 | 4.898 | 4.876 | -6.487 | -6.509 | -578 | -537 | -527 | 476 | 4876 | 195 |  | ARTD | CIGR | 10:51 | 10:58 | 10:59 | 40 | 102 |  | EXT | Наплавка. |  | (c)
1963.912 | 4.407 | 3.491 | -6.798 | -7.714 | -1232 | -1169 | -1173 | 998 | 3491 | 204 | Дефект проката | MIAN | GENE | 08:32 | 08:42 | 08:42 | 1167 | 119 |  | INT | Дефект проката Эквивалент потери металла 9%. |  | (c)
1968.878 | 9.373 | 8.014 | -1.832 | -3.191 | -1195 | -1107 | -1106 | 1016 | 1090 | 204 | Дефект проката | MIAN | GENE | 08:38 | 08:52 | 08:52 | 2101 | 179 |  | INT | Дефект проката Эквивалент потери металла 9%. |  | (c)
1969.029 | 9.524 | 9.508 | -1.681 | -1.697 | 1984 | 2051 | 2064 | 86 | 1667 | 204 |  | CORR | CIGR | 05:11 | 05:22 | 05:24 | 30 | 161 | 10 | EXT |  | 0.92 | (c)
1969.908 | 10.403 | 10.394 | -0.802 | -0.811 | 1981 | 2050 | 2060 | 91 | 782 | 204 |  | CORR | CIGR | 05:11 | 05:22 | 05:23 | 29 | 159 | 14 | EXT |  | 0.92 | (c)
1976.045 | 0 | -0.03 | -6.11 | -6.14 | 1081 | 1543 | 1464 | 384 |  | 205б | Нарушение формы кольцевого шва | GWAN |  | 01:15 | 02:30 | 02:17 | 0 | 765 |  | EXT | Нарушение формы кольцевого шва |  | (c)
1982.155 | 0 | -0.029 | -11.225 | -11.254 | 21 | 148 | 400 | 21 |  | 206а | Нарушение формы кольцевого шва | GWAN |  | 09:09 | 09:30 | 10:10 | 0 | 757 |  | EXT | Нарушение формы кольцевого шва |  | (c)
2030.794 | 4.324 | 4.314 | -7.071 | -7.081 | -1357 | -1295 | -1296 | 873 | 4314 | 210 |  | GOUG | CIGR | 06:41 | 06:51 | 06:51 | 18 | 123 | 10 | EXT | Задир. |  | (c)
2043.886 | 6.021 | 6.004 | -5.309 | -5.326 | -2053 | -1690 | -1851 | 178 | 5225 | 211 |  | GOUG | GENE | 08:32 | 09:30 | 09:04 | 101 | 403 | 10 | EXT | Задир. Аномалия находится на упругопластическом изгибе: R=456 D, максимальное растяжение на 6.1 час. |  | (c)
2065.507 | 4.917 | 4.865 | -6.538 | -6.59 | 332 | 410 | 406 | 332 | 4865 | 213 |  | DENT | GENE | 01:48 | 02:01 | 01:60 | 153 | 147 | 0.3 | N/A | Глубина вмятины: 4 мм (0,3%). Линейка: 15 см в (487 см; 02:01 ч:мин) |  | (c)
2101.199 | 6.329 | 6.312 | -4.616 | -4.633 | -1261 | -1193 | -1213 | 970 | 4609 | 216 |  | CORR | CIGR | 08:48 | 08:58 | 08:55 | 24 | 95 | 9 | EXT |  | 0.92 | (c)
2131.398 | 3.498 | 3.322 | -7.407 | -7.583 | -1199 | -1134 | -1128 | 1032 | 3322 | 219 | Дефект проката | MIAN | GENE | 09:41 | 09:51 | 09:52 | 2000 | 142 |  | INT | Дефект проката Эквивалент потери металла 19%. Аномалия находится на упругопластическом изгибе: R=477 D, максимальное растяжение на 6 час. |  | (c)
2136.437 | 8.537 | 7.637 | -2.368 | -3.268 | -1141 | -1075 | -1090 | 1040 | 2211 | 219 | Дефект проката | MIAN | GENE | 09:50 | 10:01 | 09:58 | 1057 | 102 |  | INT | Дефект проката Эквивалент потери металла 10%. Аномалия находится на упругопластическом изгибе: R=290 D, максимальное растяжение на 6.3 час. |  | (c)
2137.492 | 9.592 | 9.412 | -1.313 | -1.493 | -581 | -540 | -532 | 482 | 749 | 219 | Дефект проката | MIAN | GENE | 11:21 | 11:27 | 11:29 | 744 | 99 |  | INT | Дефект проката Эквивалент потери металла 9%. Аномалия находится на упругопластическом изгибе: R=275 D, максимальное растяжение на 6.3 час. |  | (c)
2138.199 | 10.299 | 10.094 | -0.606 | -0.811 | -1145 | -1113 | -1101 | 1058 | 271 | 219 | Дефект проката | MIAN | GENE | 09:50 | 09:55 | 09:57 | 540 | 87 |  | INT | Дефект проката Эквивалент потери металла 17%. Аномалия находится на упругопластическом изгибе: R=267 D, максимальное растяжение на 6.3 час. |  | (c)
2149.585 | 10.78 | 10.738 | -0.695 | -0.737 | -1754 | -1658 | -1632 | 476 | 642 | 220 | Дефект проката | MIAN | GENE | 09:15 | 09:30 | 09:34 | 95 | 244 |  | INT | Дефект проката Эквивалент потери металла 12%. |  | (c)
2163.992 | 2.617 | 2.572 | -8.618 | -8.663 | 1324 | 1358 | 1373 | 808 | 2572 | 222 |  | CORR | CIGR | 05:40 | 05:45 | 05:48 | 45 | 99 | 9 | EXT |  | 0.92 | (c)
2206.242 | 11.067 | 11.052 | -0.328 | -0.343 | -605 | -596 | -592 | 579 | 315 | 225 | Заварка технологического отверстия | ARTD | PITT | 10:47 | 10:49 | 10:49 | 28 | 25 |  | EXT | Заварка технологического отверстия |  | (c)
2244.971 | 6.011 | 5.998 | -5.179 | -5.192 | 1662 | 1685 | 1697 | 498 | 5157 | 229 | Металлургический дефект | MIAN | CIGR | 06:03 | 06:07 | 06:09 | 35 | 70 |  | INT | Металлургический дефект Эквивалент потери металла 11%. |  | (c)
2255.681 | 5.531 | 5.508 | -5.749 | -5.772 | -732 | -554 | -608 | 483 | 5508 | 230 |  | CORR | GENE | 07:40 | 08:09 | 08:00 | 66 | 249 | 12 | EXT |  | 0.93 | (c)
2265.659 | 4.229 | 4.201 | -6.801 | -6.829 | 1968 | 1984 | 2016 | 167 | 4201 | 231 |  | CORR | CIGR | 07:09 | 07:12 | 07:17 | 28 | 95 | 11 | EXT |  | 0.92 | (c)
2269.078 | 7.648 | 7.615 | -3.382 | -3.415 | 2169 | 2210 | 2226 | 0 | 3382 | 231 |  | CORR | CIGR | 07:42 | 07:48 | 07:51 | 33 | 114 | 10 | EXT |  | 0.92 | (c)
2275.293 | 2.833 | 2.724 | -8.402 | -8.511 | -2214 | -1989 | -2020 | 17 | 2724 | 232 |  | CORR | GENE | 07:02 | 07:38 | 07:33 | 158 | 387 | 10 | EXT |  | 0.94 | (c)
2317.017 | 10.617 | 10.603 | -0.733 | -0.747 | 927 | 977 | 1038 | 927 | 724 | 235 |  | CORR | CIGR | 04:51 | 04:59 | 05:08 | 23 | 222 | 11 | EXT | Аномалия находится на упругопластическом изгибе: R=553 D, максимальное растяжение на 5.5 час. | 0.92 | (c)
2317.453 | 11.053 | 11.033 | -0.297 | -0.317 | 1036 | 1101 | 1161 | 944 | 295 | 235 |  | CORR | CIGR | 05:08 | 05:19 | 05:28 | 22 | 251 | 11 | EXT | Аномалия находится на упругопластическом изгибе: R=574 D, максимальное растяжение на 5.5 час. | 0.92 | (c)
2335.722 | 7.827 | 7.762 | -3.373 | -3.438 | 1248 | 1421 | 1402 | 675 | 3312 | 238 |  | CORR | GENE | 00:24 | 00:52 | 00:49 | 126 | 307 | 12 | EXT |  | 0.93 | (c)
2419.406 | 0.571 | 0.486 | -10.914 | -10.999 | 2217 | 2225 | 2230 | 0 | 486 | 246 |  | LWAN | AXGR | 06:52 | 06:53 | 06:54 | 189 | 26 |  | EXT | Эквивалент потери металла 11%. |  | (c)
2429.357 | 10.522 | 10.325 | -0.963 | -1.16 | -1121 | -1020 | -1039 | 958 | 196 | 246 | Дефект проката | MIAN | GENE | 09:53 | 10:09 | 10:06 | 964 | 164 |  | INT | Дефект проката Эквивалент потери металла 12%. |  | (c)
2429.913 | 11.078 | 10.458 | -0.407 | -1.027 | -1543 | -1463 | -1449 | 688 | 188 | 246 | Дефект проката | MIAN | GENE | 08:45 | 08:58 | 09:00 | 839 | 188 |  | INT | Дефект проката Эквивалент потери металла 11%. |  | (c)
2456.489 | 3.759 | 3.736 | -7.461 | -7.484 | -1588 | -1532 | -1512 | 643 | 3736 | 249 |  | CORR | CIGR | 07:07 | 07:16 | 07:20 | 36 | 152 | 11 | EXT |  | 0.92 | (c)
2457.435 | 4.705 | 4.666 | -6.515 | -6.554 | 1864 | 1951 | 1985 | 124 | 4666 | 249 |  | CORR | CIGR | 04:25 | 04:39 | 04:44 | 40 | 242 | 12 | EXT |  | 0.92 | (c)
2534.6 | 2.725 | 2.679 | -8.455 | -8.501 | 1043 | 1067 | 1110 | 1043 | 2679 | 256 |  | CORR | CIGR | 03:49 | 03:53 | 04:00 | 46 | 134 | 9 | EXT |  | 0.92 | (c)
2536.071 | 4.196 | 4.166 | -6.984 | -7.014 | 1114 | 1193 | 1187 | 971 | 4166 | 256 |  | CORR | CIGR | 04:01 | 04:14 | 04:13 | 32 | 146 | 15 | EXT |  | 0.92 | (c)
2575.894 | 9.874 | 9.865 | -1.356 | -1.365 | 1755 | 1885 | 1855 | 276 | 1325 | 259 |  | CORR | CIGR | 06:51 | 07:12 | 07:07 | 40 | 200 | 10 | EXT |  | 0.92 | (c)
2576.27 | 10.25 | 10.215 | -0.98 | -1.015 | 1794 | 1843 | 1893 | 238 | 967 | 259 |  | CORR | CIGR | 06:57 | 07:05 | 07:13 | 48 | 198 | 10 | EXT |  | 0.92 | (c)
2576.651 | 10.631 | 10.603 | -0.599 | -0.627 | 1791 | 1870 | 1897 | 228 | 581 | 259 |  | CORR | CIGR | 06:56 | 07:09 | 07:14 | 46 | 211 | 32 | EXT |  | 0.93 | (c)
2578.177 | 0.927 | 0.926 | -10.178 | -10.179 | 1924 | 2019 | 1988 | 178 | 926 | 260 |  | CORR | GENE | 07:56 | 08:11 | 08:06 | 57 | 128 | 11 | EXT |  | 0.93 | (c)
2580.768 | 3.518 | 3.514 | -7.587 | -7.591 | 1722 | 1811 | 1797 | 358 | 3514 | 260 |  | CORR | CIGR | 07:23 | 07:38 | 07:35 | 33 | 150 | 11 | EXT |  | 0.92 | (c)
2613.485 | 2.56 | 2.51 | -8.695 | -8.745 | -869 | -796 | -704 | 538 | 2510 | 263 |  | CORR | GENE | 07:58 | 08:10 | 08:25 | 71 | 331 | 10 | EXT |  | 0.93 | (c)
2622.18 | 0 | -0.024 | -11.41 | -11.434 | -489 | -185 | -219 | 52 |  | 264 | Нарушение формы кольцевого шва | GWAN |  | 11:56 | 00:46 | 12:40 | 0 | 542 |  | EXT | Нарушение формы кольцевого шва |  | (c)
2622.18 | 0 | -0.007 | -11.41 | -11.417 | 1378 | 1557 | 1548 | 513 |  | 264 | Нарушение формы кольцевого шва | GWAN |  | 04:58 | 05:27 | 05:25 | 0 | 340 |  | EXT | Нарушение формы кольцевого шва |  | (c)
2622.18 | 0 | -0.033 | -11.41 | -11.443 | -1246 | -1151 | -1058 | 871 |  | 264 | Нарушение формы кольцевого шва | GWAN |  | 09:54 | 10:10 | 10:25 | 0 | 376 |  | EXT | Нарушение формы кольцевого шва |  | (c)
2663.482 | 8.202 | 8.149 | -3.093 | -3.146 | 1251 | 1279 | 1266 | 949 | 3063 | 267 |  | CORR | AXGR | 05:22 | 05:26 | 05:24 | 83 | 30 | 15 | EXT |  | 0.93 | (c)
2679.412 | 1.617 | 1.411 | -9.288 | -9.494 | 2010 | 2122 | 2116 | 8 | 1411 | 269 |  | DENT | GENE | 05:46 | 06:04 | 06:03 | 355 | 212 | 0.2 | N/A | Глубина вмятины: 3 мм (0,2%). Линейка: 36 см в (141 см; 06:04 ч:мин) Аномалия находится вблизи продольного шва. |  | (c)
2697.331 | 8.631 | 8.533 | -2.549 | -2.647 | 1069 | 1181 | 1163 | 973 | 2527 | 270 |  | DENT | GENE | 05:29 | 05:47 | 05:45 | 120 | 189 | 0.2 | N/A | Глубина вмятины: 3 мм (0,2%). Линейка: 12 см в (853 см; 05:47 ч:мин) |  | (c)
2733.254 | 10.809 | 10.803 | -0.606 | -0.612 | -1275 | -1210 | -1219 | 956 | 592 | 273 |  | CORR | CIGR | 08:01 | 08:11 | 08:10 | 20 | 112 | 11 | EXT |  | 0.92 | (c)
2735.975 | 2.115 | 1.302 | -8.92 | -9.733 | -1300 | -1242 | -1215 | 930 | 1302 | 274 | Дефект проката | MIAN | GENE | 06:11 | 06:21 | 06:25 | 2037 | 171 |  | INT | Дефект проката Эквивалент потери металла 9%. |  | (c)
2811.286 | 10.031 | 9.981 | -0.539 | -0.589 | 939 | 1117 | 1056 | 939 | 484 | 280 |  | DENT | GENE | 04:45 | 05:13 | 05:03 | 105 | 234 | 0.2 | N/A | Глубина вмятины: 3 мм (0,2%). Линейка: 11 см в (998 см; 05:13 ч:мин) |  | (c)
2812.002 | 0.177 | 0.031 | -11.103 | -11.249 | -1072 | -1045 | -1042 | 1013 | 31 | 281 | Дефект проката | MIAN | GENE | 06:58 | 07:02 | 07:02 | 390 | 59 |  | EXT | Дефект проката Эквивалент потери металла 9%. |  | (c)
2822.95 | 11.125 | 11.121 | -0.155 | -0.159 | -2147 | -2092 | -2083 | 84 | 134 | 281 |  | CORR | CIGR | 04:04 | 04:13 | 04:14 | 25 | 127 | 12 | EXT |  | 0.92 | (c)
2832.85 | 7.695 | 7.662 | -3.435 | -3.468 | -585 | -505 | -498 | 412 | 3429 | 283 |  | CORR | CIGR | 07:31 | 07:44 | 07:45 | 39 | 173 | 12 | EXT |  | 0.92 | (c)
2843.752 | 7.467 | 7.335 | -3.998 | -4.13 | 1384 | 1538 | 1586 | 443 | 3913 | 284 |  | DENT | GENE | 06:29 | 06:54 | 07:02 | 217 | 404 | 0.4 | N/A | Глубина вмятины: 6 мм (0,4%). Линейка: 22 см в (734 см; 06:54 ч:мин) |  | (c)
2844.492 | 8.207 | 8.183 | -3.258 | -3.282 | 1837 | 2139 | 2015 | 38 | 3201 | 284 |  | CORR | GENE | 07:42 | 08:31 | 08:11 | 81 | 355 | 10 | EXT |  | 0.93 | (c)
2854.609 | 6.859 | 6.829 | -4.276 | -4.306 | -569 | -488 | -495 | 421 | 4276 | 285 |  | CORR | CIGR | 07:48 | 08:01 | 07:60 | 30 | 148 | 12 | EXT |  | 0.92 | (c)
2871.324 | 1.089 | 1.051 | -10.441 | -10.479 | 1261 | 1367 | 1375 | 742 | 1051 | 287 |  | CORR | GENE | 06:18 | 06:35 | 06:37 | 54 | 228 | 10 | EXT |  | 0.93 | (c)
2873.312 | 3.077 | 3.05 | -8.453 | -8.48 | 1669 | 1731 | 1795 | 310 | 3050 | 287 |  | CORR | CIGR | 07:24 | 07:34 | 07:44 | 46 | 252 | 12 | EXT |  | 0.92 | (c)
2877.383 | 7.148 | 7.073 | -4.382 | -4.457 | 1883 | 1930 | 2024 | 65 | 4371 | 287 |  | CORR | GENE | 07:59 | 08:06 | 08:21 | 86 | 283 | 10 | EXT |  | 0.93 | (c)
2899.661 | 6.421 | 6.37 | -4.989 | -5.04 | 1666 | 1787 | 1835 | 226 | 4969 | 289 |  | CORR | GENE | 06:32 | 06:52 | 06:59 | 71 | 339 | 10 | EXT |  | 0.93 | (c)
2900.408 | 7.168 | 7.143 | -4.242 | -4.267 | 1604 | 1681 | 1693 | 449 | 4220 | 289 |  | CORR | CIGR | 06:22 | 06:34 | 06:36 | 47 | 177 | 10 | EXT |  | 0.92 | (c)
2900.664 | 7.424 | 7.389 | -3.986 | -4.021 | 1970 | 2109 | 2081 | 38 | 3941 | 289 |  | CORR | GENE | 07:21 | 07:44 | 07:39 | 80 | 222 | 10 | EXT |  | 0.93 | (c)
2901.786 | 8.546 | 8.524 | -2.864 | -2.886 | 1919 | 2038 | 2036 | 77 | 2842 | 289 |  | CORR | CIGR | 07:13 | 07:32 | 07:32 | 44 | 235 | 10 | EXT |  | 0.92 | (c)
2972.295 | 11.3 | 11.285 | -0.03 | -0.045 | -1207 | -1091 | -980 | 754 | 9 | 295 |  | CORR | CIGR | 10:23 | 10:41 | 10:59 | 36 | 453 | 10 | EXT |  | 0.92 | (c)
2990.49 | 7.215 | 7.182 | -4.185 | -4.218 | 2160 | 2220 | 2208 | 0 | 4185 | 297 |  | CORR | CIGR | 05:35 | 05:45 | 05:43 | 33 | 96 | 15 | EXT | Аномалия находится на отводе. | 0.92 | (c)
2991.475 | 8.2 | 8.162 | -3.2 | -3.238 | 2198 | -2167 | -2190 | 0 | 3192 | 297 |  | CORR | CIGR | 05:42 | 05:57 | 05:53 | 46 | 147 | 10 | EXT | Аномалия находится на отводе. | 0.92 | (c)
2992.414 | 9.139 | 9.13 | -2.261 | -2.27 | 2173 | 2223 | 2227 | 0 | 2249 | 297 |  | CORR | CIGR | 05:37 | 05:46 | 05:46 | 21 | 108 | 10 | EXT | Аномалия находится на отводе. | 0.92 | (c)
3048.921 | 9.146 | 9.117 | -1.884 | -1.913 | 1401 | 1462 | 1481 | 1401 | 1830 | 302 |  | DENT | GENE | 03:46 | 03:56 | 03:59 | 83 | 161 | 0.3 | N/A | Глубина вмятины: 4 мм (0,3%). Линейка: 8 см в (912 см; 03:56 ч:мин) Аномалия находится на отводе. |  | (c)
3056.818 | 6.013 | 5.899 | -4.962 | -5.076 | -1900 | -1889 | -1883 | 330 | 4933 | 303 |  | CORR | AXGR | 05:05 | 05:07 | 05:08 | 143 | 35 | 11 | EXT | Аномалия находится на упругопластическом изгибе: R=685 D, максимальное растяжение на 8.1 час. | 0.9 | (c)
3075.549 | 2.504 | 2.371 | -8.886 | -9.019 | 2182 | 2200 | 2194 | 24 | 2371 | 305 |  | LWAN | AXGR | 04:00 | 04:03 | 04:02 | 321 | 24 |  | EXT | Эквивалент потери металла 10%. Аномалия находится на упругопластическом изгибе: R=630 D, максимальное растяжение на 7.3 час. |  | (c)
3120.838 | 2.733 | 2.704 | -3.827 | -3.856 | 2063 | 2101 | 2117 | 60 | 2704 | 309а |  | CORR | CIGR | 03:60 | 04:06 | 04:08 | 30 | 108 | 13 | EXT | Аномалия находится на упругопластическом изгибе: R=271 D, максимальное растяжение на 6.6 час. | 0.92 | (c)
3120.892 | 2.787 | 2.761 | -3.773 | -3.799 | 1918 | 1934 | 1973 | 202 | 2761 | 309а |  | CORR | CIGR | 03:36 | 03:39 | 03:45 | 34 | 111 | 10 | EXT | Аномалия находится на упругопластическом изгибе: R=271 D, максимальное растяжение на 6.6 час. | 0.92 | (c)
3121.17 | 3.065 | 3.025 | -3.495 | -3.535 | 2171 | 2180 | 2188 | 26 | 2991 | 309а |  | LWAN | AXGR | 04:17 | 04:18 | 04:20 | 544 | 34 |  | INT | Эквивалент потери металла 10%. Аномалия находится на упругопластическом изгибе: R=267 D, максимальное растяжение на 6.6 час. |  | (c)
3122.104 | 3.999 | 3.981 | -2.561 | -2.579 | 1976 | 1981 | 2010 | 186 | 2551 | 309а |  | CORR | CIGR | 03:45 | 03:46 | 03:51 | 28 | 69 | 15 | EXT | Аномалия находится на упругопластическом изгибе: R=251 D, максимальное растяжение на 6.6 час. | 0.92 | (c)
3136.225 | 0 | -0.036 | -4.605 | -4.641 | -192 | 183 | 60 | 0 |  | 310а | Нарушение формы кольцевого шва | GWAN |  | 10:34 | 11:35 | 11:15 | 0 | 505 |  | EXT | Нарушение формы кольцевого шва Аномалия находится на упругопластическом изгибе: R=746 D, максимальное растяжение на 6.7 час. |  | (c)
3192.34 | 6.275 | 6.26 | -5.175 | -5.19 | -2161 | -2104 | -2096 | 70 | 5165 | 315 |  | CORR | CIGR | 03:23 | 03:32 | 03:34 | 25 | 129 | 13 | EXT |  | 0.92 | (c)
3192.6 | 6.535 | 6.498 | -4.915 | -4.952 | -2147 | -2135 | -2065 | 84 | 4912 | 315 |  | CORR | CIGR | 03:26 | 03:28 | 03:39 | 40 | 163 | 12 | EXT |  | 0.92 | (c)
3202.98 | 5.465 | 5.357 | -6.035 | -6.143 | -645 | -633 | -630 | 616 | 5357 | 316 |  | CORR | AXGR | 07:20 | 07:22 | 07:22 | 347 | 29 | 10 | EXT |  | 0.96 | (c)
3259.101 | 4.551 | 4.52 | -6.699 | -6.73 | 1265 | 1392 | 1413 | 670 | 4520 | 321 |  | CORR | GENE | 04:16 | 04:36 | 04:39 | 51 | 295 | 11 | EXT |  | 0.93 | (c)
3259.55 | 5 | 4.972 | -6.25 | -6.278 | -1953 | -1918 | -1905 | 278 | 4972 | 321 |  | CORR | CIGR | 07:36 | 07:42 | 07:44 | 33 | 95 | 10 | EXT |  | 0.92 | (c)
3266.684 | 0.884 | 0.83 | -0.911 | -0.965 | -1839 | -1740 | -1765 | 392 | 830 | 322а |  | GOUG | GENE | 04:19 | 04:35 | 04:31 | 71 | 148 | 10 | EXT | Задир. |  | (c)
3267.034 | 1.234 | 1.217 | -0.561 | -0.578 | -1639 | -1626 | -1600 | 591 | 558 | 322а |  | CORR | CIGR | 04:51 | 04:53 | 04:57 | 20 | 78 | 11 | EXT |  | 0.92 | (c)
3267.595 | 0 | -0.025 | -2.935 | -2.96 | -592 | -207 | -283 | 0 |  | 322б | Нарушение формы кольцевого шва | GWAN |  | 00:27 | 01:29 | 01:17 | 0 | 618 |  | EXT | Нарушение формы кольцевого шва |  | (c)
3270.53 | 0 | -0.023 | -6.665 | -6.688 | 39 | 210 | 274 | 39 |  | 322в | Нарушение формы кольцевого шва | GWAN |  | 09:23 | 09:50 | 10:00 | 0 | 469 |  | EXT | Нарушение формы кольцевого шва |  | (c)
3294.178 | 6.253 | 6.077 | -5.087 | -5.263 | -510 | -487 | -483 | 457 | 4886 | 324 |  | CORR | GENE | 08:08 | 08:12 | 08:13 | 377 | 53 | 11 | EXT |  | 0.97 | (c)
3295.001 | 7.076 | 6.865 | -4.264 | -4.475 | -525 | -503 | -489 | 453 | 4151 | 324 |  | CORR | GENE | 08:06 | 08:09 | 08:12 | 324 | 73 | 10 | EXT |  | 0.96 | (c)
3296.694 | 8.769 | 8.566 | -2.571 | -2.774 | -2187 | -2166 | -2170 | 44 | 2513 | 324 |  | CORR | AXGR | 03:38 | 03:41 | 03:40 | 261 | 33 | 14 | EXT |  | 0.96 | (c)
3297.281 | 9.356 | 9.236 | -1.984 | -2.104 | -2211 | -2193 | -2188 | 19 | 1367 | 324 |  | CORR | AXGR | 03:34 | 03:37 | 03:37 | 737 | 46 | 10 | EXT |  | 0.99 | (c)
3368.357 | 0.682 | 0.658 | -10.643 | -10.667 | 1240 | 1272 | 1288 | 895 | 658 | 331 |  | CORR | CIGR | 04:40 | 04:46 | 04:48 | 42 | 96 | 13 | EXT |  | 0.92 | (c)
3368.534 | 0.859 | 0.832 | -10.466 | -10.493 | 1244 | 1298 | 1303 | 869 | 832 | 331 |  | CORR | CIGR | 04:41 | 04:50 | 04:51 | 40 | 118 | 25 | EXT |  | 0.93 | (c)
3374.157 | 6.482 | 6.468 | -4.843 | -4.857 | 1663 | 1723 | 1730 | 433 | 4832 | 331 |  | CORR | CIGR | 05:49 | 05:58 | 05:60 | 25 | 135 | 15 | EXT |  | 0.92 | (c)
3375.934 | 8.259 | 8.238 | -3.066 | -3.087 | 1698 | 1765 | 1782 | 364 | 3052 | 331 |  | CORR | CIGR | 05:54 | 06:05 | 06:08 | 35 | 169 | 12 | EXT |  | 0.92 | (c)
3385.297 | 6.297 | 6.278 | -5.178 | -5.197 | 1989 | 2070 | 2030 | 160 | 5178 | 332 |  | CORR | CIGR | 05:48 | 06:02 | 05:55 | 19 | 81 | 9 | EXT |  | 0.92 | (c)
3403.319 | 1.459 | 1.43 | -9.916 | -9.945 | -1697 | -1609 | -1585 | 534 | 1430 | 334 |  | CORR | CIGR | 08:37 | 08:51 | 08:55 | 45 | 224 | 12 | EXT |  | 0.92 | (c)
3403.548 | 1.688 | 1.658 | -9.687 | -9.717 | 2056 | 2113 | 2136 | 14 | 1658 | 334 |  | CORR | CIGR | 06:43 | 06:52 | 06:56 | 39 | 160 | 10 | EXT |  | 0.92 | (c)
3405.421 | 3.561 | 3.543 | -7.814 | -7.832 | 2158 | 2205 | 2206 | 0 | 3543 | 334 |  | CORR | CIGR | 06:59 | 07:07 | 07:07 | 20 | 96 | 10 | EXT |  | 0.92 | (c)
3409.177 | 7.317 | 7.296 | -4.058 | -4.079 | 1951 | 2024 | 2006 | 170 | 4049 | 334 |  | CORR | CIGR | 06:26 | 06:38 | 06:35 | 30 | 109 | 10 | EXT |  | 0.92 | (c)
3411.41 | 9.55 | 9.433 | -1.825 | -1.942 | 1957 | 2046 | 2088 | 11 | 1791 | 334 |  | CORR | GENE | 06:27 | 06:41 | 06:48 | 151 | 262 | 12 | EXT |  | 0.94 | (c)
3411.458 | 9.598 | 9.558 | -1.777 | -1.817 | 1470 | 1511 | 1557 | 587 | 1751 | 334 |  | CORR | GENE | 05:08 | 05:15 | 05:22 | 66 | 173 | 13 | EXT |  | 0.93 | (c)
3412.05 | 10.19 | 10.167 | -1.185 | -1.208 | 1671 | 1712 | 1791 | 319 | 1173 | 334 |  | CORR | CIGR | 05:41 | 05:47 | 06:00 | 35 | 240 | 10 | EXT |  | 0.92 | (c)
3414.519 | 1.284 | 1.265 | -9.871 | -9.89 | -1784 | -1750 | -1744 | 446 | 1265 | 335 |  | CORR | CIGR | 09:44 | 09:49 | 09:50 | 32 | 80 | 9 | EXT |  | 0.92 | (c)
3415.068 | 1.833 | 1.805 | -9.322 | -9.35 | -2189 | -2168 | -2157 | 41 | 1805 | 335 |  | CORR | CIGR | 08:38 | 08:42 | 08:44 | 30 | 64 | 11 | EXT |  | 0.92 | (c)
3419.414 | 6.179 | 6.159 | -4.976 | -4.996 | 2083 | 2171 | 2129 | 55 | 4976 | 335 |  | CORR | CIGR | 08:08 | 08:22 | 08:15 | 20 | 93 | 13 | EXT |  | 0.92 | (c)
3435.64 | 0 | -0.033 | -11.105 | -11.138 | -1858 | -1636 | -1655 | 372 |  | 337 | Нарушение формы кольцевого шва | GWAN |  | 09:32 | 10:08 | 10:05 | 0 | 407 |  | EXT | Нарушение формы кольцевого шва |  | (c)
3438.629 | 2.989 | 2.805 | -8.116 | -8.3 | -220 | -199 | -202 | 183 | 2805 | 337 |  | CORR | AXGR | 01:57 | 02:00 | 01:60 | 272 | 37 | 11 | EXT |  | 0.96 | (c)
3443.141 | 7.501 | 7.484 | -3.604 | -3.621 | 1870 | 1943 | 1952 | 197 | 3586 | 337 |  | CORR | CIGR | 07:34 | 07:46 | 07:47 | 35 | 163 | 9 | EXT |  | 0.92 | (c)
3443.514 | 7.874 | 7.857 | -3.231 | -3.248 | -2107 | -2013 | -1995 | 124 | 3204 | 337 |  | CORR | CIGR | 08:52 | 09:07 | 09:10 | 44 | 223 | 9 | EXT |  | 0.92 | (c)
3462.625 | 5.045 | 4.936 | -6.395 | -6.504 | 1366 | 1391 | 1388 | 820 | 4936 | 339 | Дефект проката | MIAN | AXGR | 02:38 | 02:42 | 02:42 | 209 | 45 |  | INT | Дефект проката Эквивалент потери металла 10%. |  | (c)
3465.608 | 8.028 | 7.986 | -3.412 | -3.454 | -2126 | -1951 | -2015 | 104 | 3374 | 339 |  | CORR | GENE | 05:15 | 05:43 | 05:33 | 80 | 222 | 9 | EXT |  | 0.93 | (c)
3467.269 | 9.689 | 9.561 | -1.751 | -1.879 | -2213 | -2198 | -2197 | 17 | 1535 | 339 |  | LWAN | AXGR | 05:01 | 05:03 | 05:03 | 344 | 32 |  | EXT | Эквивалент потери металла 12%. |  | (c)
3468.437 | 10.857 | 10.816 | -0.583 | -0.624 | -2209 | -2201 | -2198 | 21 | 169 | 339 |  | LWAN | AXGR | 05:01 | 05:03 | 05:03 | 455 | 22 |  | EXT | Эквивалент потери металла 11%. |  | (c)
3469.658 | 0.638 | 0.087 | -10.862 | -11.413 | 1367 | 1444 | 1431 | 735 | 87 | 340 |  | CORR | GENE | 05:09 | 05:22 | 05:20 | 727 | 128 | 10 | EXT |  | 0.99 | (c)
3470.602 | 1.582 | 1.56 | -9.918 | -9.94 | 2046 | 2143 | 2122 | 32 | 1560 | 340 |  | CORR | CIGR | 06:59 | 07:15 | 07:11 | 40 | 153 | 11 | EXT |  | 0.92 | (c)
3470.619 | 1.599 | 1.568 | -9.901 | -9.932 | 1383 | 1774 | 1627 | 359 | 1568 | 340 |  | CORR | GENE | 05:12 | 06:15 | 05:51 | 73 | 489 | 10 | EXT |  | 0.93 | (c)
3470.726 | 1.706 | 1.093 | -9.794 | -10.407 | 597 | 718 | 666 | 597 | 1093 | 340 |  | CORR | GENE | 03:05 | 03:25 | 03:16 | 837 | 137 | 10 | EXT |  | 0.99 | (c)
3472.66 | 3.64 | 3.515 | -7.86 | -7.985 | 758 | 863 | 833 | 758 | 3515 | 340 |  | CORR | GENE | 03:31 | 03:48 | 03:43 | 126 | 150 | 14 | EXT |  | 0.94 | (c)
3472.989 | 3.969 | 3.896 | -7.531 | -7.604 | 947 | 958 | 962 | 947 | 3896 | 340 |  | CORR | AXGR | 04:01 | 04:03 | 04:04 | 352 | 29 | 11 | EXT |  | 0.97 | (c)
3475.914 | 6.894 | 6.854 | -4.606 | -4.646 | -1718 | -1680 | -1644 | 512 | 4605 | 340 |  | CORR | CIGR | 08:51 | 08:57 | 09:03 | 41 | 148 | 15 | EXT |  | 0.93 | (c)
3476.24 | 7.22 | 7.196 | -4.28 | -4.304 | -1731 | -1695 | -1696 | 499 | 4278 | 340 |  | CORR | CIGR | 08:49 | 08:55 | 08:55 | 26 | 71 | 14 | EXT |  | 0.92 | (c)
3499.408 | 7.438 | 7.284 | -4.012 | -4.166 | 1948 | 2093 | 2137 | 0 | 3895 | 342 |  | DENT | GENE | 06:43 | 07:06 | 07:13 | 271 | 378 | 0.6 | N/A | Глубина вмятины: 8 мм (0,6%). Линейка: 27 см в (728 см; 07:06 ч:мин) Аномалия находится вблизи продольного шва. |  | (c)
3513.489 | 10.069 | 10.026 | -1.191 | -1.234 | 1154 | 1192 | 1182 | 1021 | 1088 | 343 | Металлургический дефект | MIAN | GENE | 00:19 | 00:25 | 00:24 | 146 | 55 |  | INT | Металлургический дефект Эквивалент потери металла 12%. |  | (c)
3513.489 | 10.069 | 10.005 | -1.191 | -1.255 | -728 | -593 | -615 | 501 | 1181 | 343 |  | CORR | GENE | 07:15 | 07:37 | 07:34 | 74 | 227 | 10 | EXT |  | 0.93 | (c)
3581.762 | 0.432 | 0.373 | -10.828 | -10.887 | 20 | 29 | 33 | 20 | 373 | 350 |  | LWAN | AXGR | 11:22 | 11:23 | 11:24 | 890 | 27 |  | INT | Эквивалент потери металла 10%. |  | (c)
3583.147 | 1.817 | 1.609 | -9.443 | -9.651 | 10 | 27 | 29 | 10 | 1609 | 350 |  | LWAN | AXGR | 11:20 | 11:23 | 11:23 | 537 | 38 |  | INT | Эквивалент потери металла 15%. |  | (c)
3608.602 | 4.697 | 4.667 | -6.528 | -6.558 | -1580 | -1296 | -1392 | 651 | 4667 | 352 |  | CORR | GENE | 06:22 | 07:07 | 06:52 | 74 | 376 | 10 | EXT |  | 0.93 | (c)
3608.645 | 4.74 | 4.714 | -6.485 | -6.511 | -1057 | -978 | -980 | 903 | 4714 | 352 |  | ARTD | GENE | 07:46 | 07:59 | 07:58 | 58 | 154 |  | EXT | Наплавка. |  | (c)
3608.986 | 5.081 | 4.965 | -6.144 | -6.26 | -1539 | -1282 | -1135 | 691 | 4965 | 352 |  | CORR | GENE | 06:28 | 07:10 | 07:33 | 170 | 808 | 11 | EXT |  | 0.94 | (c)
3609.308 | 5.403 | 5.335 | -5.822 | -5.89 | -1409 | -1077 | -1079 | 749 | 5335 | 352 |  | CORR | GENE | 06:49 | 07:43 | 07:42 | 122 | 660 | 10 | EXT |  | 0.93 | (c)
3612.444 | 8.539 | 8.519 | -2.686 | -2.706 | -2123 | -2100 | -2085 | 107 | 2686 | 352 |  | CORR | CIGR | 04:54 | 04:58 | 05:00 | 20 | 77 | 12 | EXT |  | 0.92 | (c)
3630.255 | 3.66 | 3.616 | -7.66 | -7.704 | -2126 | -2079 | -2032 | 104 | 3616 | 354 |  | CORR | CIGR | 04:11 | 04:19 | 04:26 | 47 | 188 | 9 | EXT | Аномалия находится на упругопластическом изгибе: R=740 D, максимальное растяжение на 1.7 час. | 0.92 | (c)
3634.042 | 7.447 | 7.434 | -3.873 | -3.886 | -1823 | -1781 | -1762 | 407 | 3863 | 354 |  | CORR | CIGR | 05:00 | 05:07 | 05:10 | 23 | 123 | 11 | EXT | Аномалия находится на упругопластическом изгибе: R=613 D, максимальное растяжение на 2.2 час. | 0.92 | (c)
3637.675 | 11.08 | 10.86 | -0.24 | -0.46 | -1536 | -1505 | -1508 | 694 | 92 | 354 | Дефект проката | MIAN | GENE | 05:47 | 05:52 | 05:51 | 368 | 57 |  | EXT | Дефект проката Эквивалент потери металла 9%. Аномалия находится на упругопластическом изгибе: R=498 D, максимальное растяжение на 2.6 час. |  | (c)
3658.678 | 9.588 | 9.574 | -1.747 | -1.761 | -1617 | -1574 | -1559 | 613 | 1725 | 356 |  | CORR | CIGR | 07:41 | 07:48 | 07:51 | 36 | 117 | 9 | EXT | Аномалия находится на упругопластическом изгибе: R=807 D, максимальное растяжение на 5 час. | 0.92 | (c)
3701.837 | 7.307 | 7.287 | -3.953 | -3.973 | 2057 | 2121 | 2130 | 28 | 3940 | 360 |  | CORR | CIGR | 05:34 | 05:45 | 05:46 | 33 | 146 | 9 | EXT |  | 0.92 | (c)
3702.009 | 7.479 | 7.457 | -3.781 | -3.803 | 2010 | 2019 | 2057 | 127 | 3774 | 360 |  | CORR | CIGR | 05:27 | 05:28 | 05:34 | 29 | 94 | 11 | EXT |  | 0.92 | (c)
3702.174 | 7.644 | 7.558 | -3.616 | -3.702 | 1857 | 1907 | 1993 | 101 | 3588 | 360 |  | CORR | GENE | 05:02 | 05:10 | 05:24 | 114 | 273 | 10 | EXT |  | 0.93 | (c)
3702.872 | 8.342 | 8.124 | -2.918 | -3.136 | 2220 | 2229 | -2230 | 0 | 2780 | 360 |  | LWAN | AXGR | 06:01 | 06:02 | 06:02 | 356 | 23 |  | EXT | Эквивалент потери металла 10%. |  | (c)
3711.322 | 5.532 | 5.432 | -5.768 | -5.868 | 993 | 1036 | 1023 | 993 | 5432 | 361 |  | CORR | GENE | 05:20 | 05:27 | 05:25 | 404 | 62 | 10 | EXT | Аномалия находится на отводе. | 0.97 | (c)
3711.984 | 6.194 | 6.156 | -5.106 | -5.144 | 1416 | 1573 | 1554 | 539 | 5093 | 361 |  | CORR | GENE | 06:28 | 06:54 | 06:51 | 51 | 276 | 13 | EXT | Аномалия находится на отводе. | 0.93 | (c)
3712.415 | 6.625 | 6.443 | -4.675 | -4.857 | 1504 | 1530 | 1530 | 674 | 4616 | 361 |  | CORR | GENE | 06:43 | 06:47 | 06:47 | 241 | 53 | 15 | EXT | Аномалия находится на отводе. | 0.96 | (c)
3712.585 | 6.795 | 6.77 | -4.505 | -4.53 | 1369 | 1410 | 1432 | 735 | 4499 | 361 |  | CORR | CIGR | 06:21 | 06:27 | 06:31 | 31 | 127 | 10 | EXT | Аномалия находится на отводе. | 0.92 | (c)
3713.027 | 7.237 | 7.198 | -4.063 | -4.102 | 1414 | 1453 | 1438 | 769 | 3999 | 361 |  | CORR | AXGR | 06:28 | 06:34 | 06:32 | 103 | 48 | 10 | EXT | Аномалия находится на отводе. | 0.93 | (c)
3713.234 | 7.444 | 7.375 | -3.856 | -3.925 | 1563 | 1586 | 1587 | 618 | 3783 | 361 |  | CORR | AXGR | 06:52 | 06:56 | 06:56 | 142 | 50 | 10 | EXT | Аномалия находится на отводе. | 0.93 | (c)
3713.587 | 7.797 | 7.692 | -3.503 | -3.608 | 1369 | 1382 | 1387 | 826 | 3446 | 361 |  | CORR | AXGR | 06:21 | 06:23 | 06:24 | 162 | 36 | 11 | EXT | Аномалия находится на отводе. | 0.94 | (c)
3713.856 | 8.066 | 8.051 | -3.234 | -3.249 | 1816 | 1837 | 1903 | 241 | 3205 | 361 |  | CORR | CIGR | 07:33 | 07:36 | 07:47 | 44 | 174 | 15 | EXT | Аномалия находится на отводе. | 0.93 | (c)
3713.92 | 8.13 | 7.962 | -3.17 | -3.338 | 1427 | 1459 | 1457 | 743 | 3139 | 361 |  | CORR | GENE | 06:30 | 06:35 | 06:35 | 199 | 61 | 15 | EXT | Аномалия находится на отводе. | 0.95 | (c)
3714.083 | 8.293 | 8.274 | -3.007 | -3.026 | 1251 | 1345 | 1416 | 650 | 2972 | 361 |  | CORR | GENE | 06:02 | 06:17 | 06:28 | 54 | 330 | 10 | EXT | Аномалия находится на отводе. | 0.93 | (c)
3714.239 | 8.449 | 8.296 | -2.851 | -3.004 | 2135 | 2192 | 2173 | 20 | 2281 | 361 |  | CORR | GENE | 08:24 | 08:34 | 08:30 | 723 | 76 | 10 | EXT | Аномалия находится на отводе. | 0.99 | (c)
3714.268 | 8.478 | 8.439 | -2.822 | -2.861 | 1578 | 1626 | 1640 | 529 | 2819 | 361 |  | CORR | CIGR | 06:54 | 07:02 | 07:04 | 42 | 124 | 11 | EXT | Аномалия находится на отводе. | 0.92 | (c)
3714.672 | 8.882 | 8.867 | -2.418 | -2.433 | 1817 | 1868 | 1869 | 309 | 2404 | 361 |  | CORR | CIGR | 07:33 | 07:41 | 07:42 | 29 | 104 | 10 | EXT | Аномалия находится на отводе. | 0.92 | (c)
3714.742 | 8.952 | 8.818 | -2.348 | -2.482 | 1475 | 1524 | 1614 | 478 | 2339 | 361 |  | CORR | GENE | 06:38 | 06:46 | 07:00 | 143 | 278 | 13 | EXT | Аномалия находится на отводе. | 0.94 | (c)
3714.871 | 9.081 | 9.05 | -2.219 | -2.25 | 1315 | 1403 | 1410 | 726 | 2182 | 361 |  | CORR | GENE | 06:12 | 06:26 | 06:27 | 68 | 190 | 10 | EXT | Аномалия находится на отводе. | 0.93 | (c)
3715.207 | 9.417 | 9.387 | -1.883 | -1.913 | 1459 | 1520 | 1657 | 375 | 1803 | 361 |  | CORR | GENE | 06:35 | 06:45 | 07:07 | 110 | 397 | 12 | EXT | Аномалия находится на отводе. | 0.93 | (c)
3715.522 | 9.732 | 9.627 | -1.568 | -1.673 | 1727 | 1745 | 1751 | 456 | 1420 | 361 |  | CORR | AXGR | 07:19 | 07:21 | 07:22 | 253 | 47 | 11 | EXT | Аномалия находится на отводе. | 0.95 | (c)
3715.818 | 10.028 | 10.002 | -1.272 | -1.298 | 2071 | 2100 | 2114 | 74 | 1264 | 361 |  | CORR | CIGR | 08:14 | 08:19 | 08:21 | 34 | 86 | 10 | EXT | Аномалия находится на отводе. | 0.92 | (c)
3715.863 | 10.073 | 10.056 | -1.227 | -1.244 | 1832 | 1874 | 1886 | 290 | 1176 | 361 |  | CORR | GENE | 07:35 | 07:42 | 07:44 | 68 | 109 | 11 | EXT | Аномалия находится на отводе. | 0.93 | (c)
3742.471 | 2.941 | 2.925 | -8.299 | -8.315 | -870 | -823 | -824 | 779 | 2925 | 364 |  | CORR | CIGR | 08:08 | 08:16 | 08:16 | 32 | 91 | 10 | EXT |  | 0.92 | (c)
3744.956 | 5.426 | 5.401 | -5.814 | -5.839 | -1404 | -1296 | -1286 | 827 | 5401 | 364 |  | CORR | CIGR | 06:42 | 06:59 | 07:01 | 47 | 236 | 11 | EXT |  | 0.92 | (c)
3745.26 | 5.73 | 5.704 | -5.51 | -5.536 | -1221 | -1164 | -1147 | 1010 | 5472 | 364 |  | CORR | GENE | 07:12 | 07:21 | 07:24 | 64 | 148 | 10 | EXT |  | 0.93 | (c)
3745.355 | 5.825 | 5.797 | -5.415 | -5.443 | -1736 | -1612 | -1619 | 495 | 5305 | 364 |  | CORR | GENE | 05:49 | 06:08 | 06:07 | 138 | 233 | 12 | EXT |  | 0.94 | (c)
3745.448 | 5.918 | 5.591 | -5.322 | -5.649 | -1043 | -998 | -999 | 955 | 5268 | 364 |  | CORR | GENE | 07:40 | 07:48 | 07:48 | 381 | 88 | 10 | EXT |  | 0.97 | (c)
3745.494 | 5.964 | 5.832 | -5.276 | -5.408 | -1601 | -1465 | -1420 | 630 | 5116 | 364 |  | DENT | GENE | 06:10 | 06:32 | 06:40 | 292 | 361 | 0.4 | N/A | Глубина вмятины: 5 мм (0,4%). Линейка: 29 см в (583 см; 06:32 ч:мин) Аномалия находится вблизи дефекта потери металла. |  | (c)
3745.59 | 6.06 | 5.931 | -5.18 | -5.309 | -1419 | -1194 | -1231 | 812 | 5102 | 364 |  | CORR | GENE | 06:40 | 07:16 | 07:10 | 207 | 376 | 18 | EXT |  | 0.96 | (c)
3746.795 | 7.265 | 7.126 | -3.975 | -4.114 | 2221 | -2230 | -2229 | 0 | 3873 | 364 |  | LWAN | AXGR | 04:27 | 04:29 | 04:29 | 241 | 22 |  | EXT | Эквивалент потери металла 12%. |  | (c)
3756.845 | 6.075 | 5.166 | -5.46 | -6.369 | -2087 | -2046 | -2023 | 144 | 5166 | 365 |  | CORR | GENE | 07:49 | 07:55 | 07:59 | 1009 | 128 | 10 | EXT |  | 1 | (c)
3756.934 | 6.164 | 6.133 | -5.371 | -5.402 | -2085 | -1941 | -1975 | 146 | 5353 | 365 |  | CORR | CIGR | 07:49 | 08:12 | 08:07 | 49 | 219 | 12 | EXT |  | 0.93 | (c)
3757.186 | 6.416 | 6.289 | -5.119 | -5.246 | -2210 | -2193 | -2179 | 21 | 5039 | 365 |  | CORR | GENE | 07:29 | 07:32 | 07:34 | 207 | 61 | 12 | EXT |  | 0.95 | (c)
3757.21 | 6.44 | 6.424 | -5.095 | -5.111 | -1806 | -1735 | -1722 | 425 | 5070 | 365 |  | CORR | CIGR | 08:34 | 08:46 | 08:48 | 41 | 167 | 11 | EXT |  | 0.92 | (c)
3757.557 | 6.787 | 6.705 | -4.748 | -4.83 | 2059 | 2105 | 2082 | 125 | 4708 | 365 |  | CORR | AXGR | 06:58 | 07:05 | 07:02 | 122 | 46 | 10 | EXT |  | 0.93 | (c)
3757.683 | 6.913 | 6.897 | -4.622 | -4.638 | -1561 | -1482 | -1474 | 670 | 4598 | 365 |  | CORR | CIGR | 09:14 | 09:27 | 09:28 | 40 | 174 | 11 | EXT |  | 0.92 | (c)
3757.751 | 6.981 | 6.602 | -4.554 | -4.933 | -2214 | -2184 | -2171 | 17 | 4378 | 365 |  | CORR | GENE | 07:28 | 07:33 | 07:35 | 555 | 86 | 10 | EXT |  | 0.98 | (c)
3758.056 | 7.286 | 7.149 | -4.249 | -4.386 | -2161 | -2145 | -2146 | 70 | 4032 | 365 |  | CORR | AXGR | 07:37 | 07:40 | 07:39 | 354 | 29 | 11 | EXT |  | 0.97 | (c)
3758.249 | 7.479 | 7.091 | -4.056 | -4.444 | -1584 | -1535 | -1559 | 647 | 3548 | 365 |  | CORR | AXGR | 09:10 | 09:18 | 09:14 | 896 | 50 | 11 | EXT |  | 1 | (b)
3758.32 | 7.55 | 7.494 | -3.985 | -4.041 | -2142 | -1819 | -1824 | 89 | 3914 | 365 |  | CORR | GENE | 07:40 | 08:32 | 08:31 | 127 | 635 | 15 | EXT |  | 0.94 | (c)
3758.654 | 7.884 | 7.676 | -3.651 | -3.859 | -2206 | -2198 | -2181 | 25 | 3326 | 365 |  | CORR | AXGR | 07:30 | 07:31 | 07:34 | 533 | 50 | 14 | EXT |  | 1 | (b)
3760.433 | 9.663 | 9.627 | -1.872 | -1.908 | 1838 | 2058 | 2028 | 13 | 1843 | 365 |  | CORR | GENE | 06:22 | 06:58 | 06:53 | 65 | 379 | 10 | EXT |  | 0.93 | (c)
3760.451 | 9.681 | 9.652 | -1.854 | -1.883 | 983 | 1214 | 1151 | 912 | 1797 | 365 |  | CORR | GENE | 04:04 | 04:42 | 04:31 | 86 | 335 | 13 | EXT |  | 0.93 | (c)
3760.549 | 9.779 | 9.756 | -1.756 | -1.779 | -2161 | -1907 | -1994 | 70 | 1708 | 365 |  | CORR | GENE | 07:37 | 08:18 | 08:04 | 71 | 333 | 9 | EXT |  | 0.93 | (c)
3761.246 | 10.476 | 10.436 | -1.059 | -1.099 | -1783 | -1608 | -1627 | 448 | 1030 | 365 |  | CORR | GENE | 08:38 | 09:06 | 09:03 | 69 | 311 | 10 | EXT |  | 0.93 | (c)
3762.192 | 11.422 | 11.339 | -0.113 | -0.196 | -1761 | -1701 | -1727 | 470 | 11 | 365 |  | CORR | GENE | 08:41 | 08:51 | 08:47 | 185 | 67 | 11 | EXT |  | 0.94 | (c)
3762.337 | 0.032 | 0.023 | -11.408 | -11.417 | -1056 | -1036 | -1023 | 989 | 23 | 366 |  | CORR | GENE | 08:38 | 08:41 | 08:44 | 226 | 67 | 11 | EXT |  | 0.95 | (c)
3762.943 | 0.638 | 0.532 | -10.802 | -10.908 | -1098 | -991 | -1045 | 991 | 532 | 366 |  | CORR | GENE | 08:31 | 08:49 | 08:40 | 479 | 107 | 14 | EXT |  | 1 | (c)
3763.653 | 1.348 | 1.233 | -10.092 | -10.207 | -1104 | -1073 | -1085 | 1065 | 1233 | 366 |  | CORR | AXGR | 08:30 | 08:35 | 08:34 | 159 | 39 | 13 | EXT |  | 0.94 | (c)
3764.408 | 2.103 | 1.996 | -9.337 | -9.444 | 1225 | 1311 | 1270 | 917 | 1996 | 366 |  | CORR | GENE | 02:46 | 03:00 | 02:54 | 293 | 89 | 11 | EXT |  | 0.96 | (c)
3764.824 | 2.519 | 2.496 | -8.921 | -8.944 | 1130 | 1151 | 1170 | 1022 | 2496 | 366 |  | CORR | CIGR | 02:31 | 02:35 | 02:37 | 32 | 79 | 10 | EXT |  | 0.92 | (c)
3764.847 | 2.542 | 1.986 | -8.898 | -9.454 | -870 | -856 | -844 | 818 | 1986 | 366 |  | CORR | GENE | 09:08 | 09:11 | 09:12 | 666 | 52 | 12 | EXT |  | 1 | (b)
3765.797 | 3.492 | 3.348 | -7.948 | -8.092 | -814 | -778 | -786 | 758 | 3348 | 366 |  | CORR | GENE | 09:17 | 09:23 | 09:22 | 434 | 56 | 11 | EXT |  | 0.98 | (c)
3768.441 | 6.136 | 6.096 | -5.304 | -5.344 | -1063 | -1008 | -963 | 862 | 5298 | 366 |  | CORR | CIGR | 08:37 | 08:46 | 08:53 | 46 | 201 | 13 | EXT |  | 0.93 | (c)
3768.943 | 6.638 | 6.622 | -4.802 | -4.818 | 1284 | 1355 | 1346 | 823 | 4797 | 366 |  | CORR | CIGR | 02:56 | 03:07 | 03:06 | 21 | 124 | 10 | EXT |  | 0.92 | (c)
3769.935 | 7.63 | 7.607 | -3.81 | -3.833 | -1366 | -947 | -1123 | 864 | 3729 | 366 |  | CORR | GENE | 07:48 | 08:56 | 08:28 | 104 | 487 | 13 | EXT |  | 0.93 | (c)
3770.646 | 8.341 | 8.305 | -3.099 | -3.135 | -1245 | -1188 | -1159 | 985 | 3095 | 366 |  | CORR | CIGR | 08:08 | 08:17 | 08:22 | 40 | 173 | 10 | EXT |  | 0.92 | (c)
3807.855 | 0.535 | 0.484 | -10.02 | -10.071 | -2105 | -1991 | -2006 | 126 | 484 | 370 |  | CORR | GENE | 07:34 | 07:52 | 07:49 | 66 | 196 | 10 | EXT |  | 0.93 | (c)
3826.859 | 8.984 | 8.968 | -2.071 | -2.087 | -2218 | -2184 | -2170 | 13 | 2059 | 371 |  | CORR | CIGR | 08:38 | 08:44 | 08:46 | 28 | 95 | 15 | EXT |  | 0.92 | (c)
3828.061 | 10.186 | 10.164 | -0.869 | -0.891 | 1496 | 1634 | 1614 | 498 | 835 | 371 |  | CORR | GENE | 06:37 | 06:60 | 06:57 | 56 | 236 | 10 | EXT |  | 0.93 | (c)
3834.683 | 5.753 | 5.732 | -5.667 | -5.688 | -1874 | -1487 | -1625 | 356 | 5596 | 372 |  | CORR | GENE | 09:52 | 10:54 | 10:32 | 92 | 499 | 10 | EXT |  | 0.93 | (c)
3841.777 | 1.427 | 1.377 | -9.848 | -9.898 | -1855 | -1558 | -1629 | 376 | 1377 | 373 |  | CORR | GENE | 05:45 | 06:33 | 06:22 | 76 | 452 | 10 | EXT |  | 0.93 | (c)
3842.22 | 1.87 | 1.813 | -9.405 | -9.462 | -1926 | -1359 | -1527 | 304 | 1813 | 373 |  | CORR | GENE | 05:33 | 07:05 | 06:38 | 168 | 798 | 10 | EXT |  | 0.94 | (c)
3844.191 | 3.841 | 3.81 | -7.434 | -7.465 | -2201 | -2180 | -2158 | 30 | 3810 | 373 |  | CORR | CIGR | 04:49 | 04:53 | 04:56 | 31 | 85 | 11 | EXT |  | 0.92 | (c)
3847.803 | 7.453 | 7.387 | -3.822 | -3.888 | 1302 | 1440 | 1547 | 438 | 3784 | 373 |  | CORR | GENE | 02:15 | 02:37 | 02:54 | 104 | 490 | 12 | EXT |  | 0.93 | (c)
3852.574 | 0.949 | 0.931 | -10.476 | -10.494 | -1105 | -824 | -942 | 779 | 931 | 374 |  | CORR | GENE | 06:54 | 07:40 | 07:21 | 59 | 326 | 10 | EXT |  | 0.93 | (c)
3853.811 | 2.186 | 2.157 | -9.239 | -9.268 | -1666 | -1414 | -1486 | 565 | 2157 | 374 |  | CORR | GENE | 05:24 | 06:05 | 05:53 | 78 | 360 | 10 | EXT |  | 0.93 | (c)
3856.297 | 4.672 | 4.601 | -6.753 | -6.824 | -1128 | -1112 | -1107 | 1085 | 4601 | 374 |  | CORR | AXGR | 06:51 | 06:53 | 06:54 | 264 | 43 | 11 | EXT |  | 0.95 | (c)
3857.028 | 5.403 | 5.33 | -6.022 | -6.095 | -1074 | -1057 | -1046 | 1017 | 5330 | 374 |  | CORR | GENE | 06:59 | 07:02 | 07:04 | 118 | 57 | 13 | EXT |  | 0.93 | (c)
3857.629 | 6.004 | 5.985 | -5.421 | -5.44 | -1152 | -1116 | -1122 | 1078 | 5421 | 374 |  | CORR | CIGR | 06:47 | 06:53 | 06:52 | 19 | 61 | 11 | EXT |  | 0.92 | (c)
3858.117 | 6.492 | 6.469 | -4.933 | -4.956 | -1643 | -1600 | -1587 | 587 | 4926 | 374 |  | CORR | CIGR | 05:28 | 05:35 | 05:37 | 30 | 113 | 10 | EXT |  | 0.92 | (c)
3858.171 | 6.546 | 6.436 | -4.879 | -4.989 | -1337 | -1261 | -1003 | 669 | 4855 | 374 |  | CORR | GENE | 06:17 | 06:29 | 07:11 | 134 | 668 | 10 | EXT |  | 0.93 | (c)
3862.816 | 11.191 | 11.157 | -0.234 | -0.268 | -2118 | -1999 | -1969 | 113 | 213 | 374 |  | CORR | GENE | 04:11 | 04:30 | 04:35 | 55 | 297 | 10 | EXT |  | 0.93 | (c)
3870.009 | 6.959 | 6.914 | -3.471 | -3.516 | 1411 | 1598 | 1601 | 439 | 3434 | 375а |  | CORR | GENE | 02:41 | 03:11 | 03:11 | 82 | 380 | 11 | EXT |  | 0.93 | (c)
3870.915 | 7.865 | 7.819 | -2.565 | -2.611 | -1752 | -1528 | -1596 | 478 | 2541 | 375а |  | CORR | GENE | 06:10 | 06:46 | 06:35 | 70 | 313 | 10 | EXT |  | 0.93 | (c)
3871.294 | 8.244 | 8.209 | -2.186 | -2.221 | -1722 | -1645 | -1615 | 508 | 2176 | 375а |  | CORR | CIGR | 06:15 | 06:27 | 06:32 | 45 | 215 | 10 | EXT | Аномалия находится на упругопластическом изгибе: R=913 D, максимальное растяжение на 9.2 час. | 0.92 | (c)
3885.846 | 0.816 | 0.801 | -10.474 | -10.489 | -2135 | -2113 | -2082 | 95 | 801 | 376а |  | CORR | CIGR | 06:05 | 06:08 | 06:14 | 33 | 107 | 10 | EXT | Аномалия находится на упругопластическом изгибе: R=542 D, максимальное растяжение на 6 час. | 0.92 | (c)
3892.196 | 7.166 | 7.111 | -4.124 | -4.179 | -2107 | -2060 | -2045 | 123 | 4111 | 376а |  | CORR | GENE | 06:09 | 06:17 | 06:19 | 68 | 124 | 10 | EXT | Аномалия находится на упругопластическом изгибе: R=445 D, максимальное растяжение на 5.5 час. | 0.93 | (c)
3892.433 | 7.403 | 7.397 | -3.887 | -3.893 | 618 | 651 | 678 | 618 | 3869 | 376а |  | CORR | CIGR | 01:29 | 01:35 | 01:39 | 24 | 121 | 10 | EXT | Аномалия находится на упругопластическом изгибе: R=439 D, максимальное растяжение на 5.5 час. | 0.92 | (c)
3893.692 | 8.662 | 8.597 | -2.628 | -2.693 | 2020 | 2127 | 2123 | 5 | 2625 | 376а |  | CORR | GENE | 05:16 | 05:33 | 05:32 | 68 | 206 | 9 | EXT | Аномалия находится на упругопластическом изгибе: R=421 D, максимальное растяжение на 5.5 час. | 0.96 | (c)
3893.991 | 8.961 | 8.932 | -2.329 | -2.358 | 1718 | 1780 | 1778 | 393 | 2322 | 376а |  | CORR | CIGR | 04:27 | 04:37 | 04:36 | 36 | 120 | 14 | EXT | Аномалия находится на упругопластическом изгибе: R=419 D, максимальное растяжение на 5.6 час. | 0.92 | (c)
3894.283 | 9.253 | 9.214 | -2.037 | -2.076 | 1482 | 1676 | 1624 | 465 | 1964 | 376а |  | CORR | GENE | 03:49 | 04:20 | 04:12 | 112 | 284 | 10 | EXT | Аномалия находится на упругопластическом изгибе: R=416 D, максимальное растяжение на 5.6 час. | 0.93 | (c)
3894.298 | 9.268 | 9.181 | -2.022 | -2.109 | -2199 | -2069 | -2029 | 31 | 2019 | 376а |  | CORR | GENE | 05:55 | 06:16 | 06:22 | 90 | 340 | 12 | EXT | Аномалия находится на упругопластическом изгибе: R=416 D, максимальное растяжение на 5.6 час. | 0.96 | (c)
3894.339 | 9.309 | 9.291 | -1.981 | -1.999 | 1010 | 1078 | 1090 | 1010 | 1954 | 376а |  | CORR | CIGR | 02:33 | 02:44 | 02:45 | 45 | 160 | 10 | EXT | Аномалия находится на упругопластическом изгибе: R=414 D, максимальное растяжение на 5.6 час. | 0.92 | (c)
3896.494 | 0.174 | 0.157 | -11.166 | -11.183 | 1754 | 1882 | 1825 | 335 | 157 | 377а |  | CORR | CIGR | 04:46 | 05:06 | 04:57 | 17 | 141 | 10 | EXT | Аномалия находится на упругопластическом изгибе: R=388 D, максимальное растяжение на 5.6 час. | 0.97 | (c)
3897.027 | 0.707 | 0.672 | -10.633 | -10.668 | 370 | 404 | 400 | 370 | 672 | 377а |  | DENT | GENE | 01:02 | 01:08 | 01:07 | 82 | 60 | 0.4 | N/A | Глубина вмятины: 5 мм (0,4%). Линейка: 8 см в (67 см; 01:08 ч:мин) Аномалия находится на упругопластическом изгибе. |  | (c)
3900.496 | 4.176 | 4.149 | -7.164 | -7.191 | 1960 | 2086 | 2082 | 26 | 4149 | 377а |  | CORR | GENE | 05:19 | 05:39 | 05:39 | 51 | 245 | 10 | EXT | Аномалия находится на упругопластическом изгибе: R=340 D, максимальное растяжение на 5.5 час. | 1.07 | (b)
3900.993 | 4.673 | 4.65 | -6.667 | -6.69 | 2014 | 2107 | 2100 | 45 | 4650 | 377а |  | CORR | CIGR | 05:28 | 05:43 | 05:42 | 24 | 171 | 10 | EXT | Аномалия находится на упругопластическом изгибе: R=341 D, максимальное растяжение на 5.5 час. | 1.06 | (b)
3902.456 | 6.136 | 6.119 | -5.204 | -5.221 | -2128 | -2078 | -2074 | 102 | 5184 | 377а |  | CORR | CIGR | 06:19 | 06:27 | 06:28 | 37 | 109 | 10 | EXT | Аномалия находится на упругопластическом изгибе: R=351 D, максимальное растяжение на 5.5 час. | 0.97 | (c)
3906.226 | 9.906 | 9.902 | -1.434 | -1.438 | -1421 | -1268 | -1310 | 810 | 1402 | 377а |  | CORR | CIGR | 08:13 | 08:38 | 08:31 | 36 | 221 | 13 | EXT | Аномалия находится на упругопластическом изгибе: R=390 D, максимальное растяжение на 5.8 час. | 0.92 | (c)
3910.81 | 0 | -0.021 | -9.305 | -9.326 | -1292 | -1094 | -1128 | 939 |  | 379а | Нарушение формы кольцевого шва | GWAN |  | 06:33 | 07:05 | 06:60 | 0 | 328 |  | EXT | Нарушение формы кольцевого шва Аномалия находится на упругопластическом изгибе: R=351 D, максимальное растяжение на 6.3 час. |  | (c)
3910.81 | 0 | 0 | -9.305 | -9.305 | -915 | -782 | -621 | 327 | 0 | 379а | Непровар / утяжина | GWAN |  | 07:34 | 07:55 | 08:21 | 0 | 588 | 20 | INT | Непровар / утяжина Толщины: 16,8 / 15,7 мм Аномалия находится на упругопластическом изгибе: R=351 D, максимальное растяжение на 6.3 час. |  | (a)
3920.398 | 0.283 | 0.255 | -10.837 | -10.865 | -158 | -84 | -62 | 0 | 255 | 380а |  | CORR | GENE | 09:03 | 09:15 | 09:18 | 60 | 192 | 10 | EXT | Аномалия находится на упругопластическом изгибе: R=954 D, максимальное растяжение на 6.3 час. | 0.93 | (c)
3920.555 | 0.44 | 0.39 | -10.68 | -10.73 | -776 | -540 | -532 | 288 | 390 | 380а |  | CORR | GENE | 07:23 | 08:01 | 08:02 | 110 | 488 | 9 | EXT | Аномалия находится на упругопластическом изгибе: R=1041 D, максимальное растяжение на 6.3 час. | 0.93 | (c)
3920.753 | 0.638 | 0.625 | -10.482 | -10.495 | -184 | -117 | -88 | 0 | 625 | 380а |  | CORR | CIGR | 08:59 | 09:09 | 09:14 | 40 | 192 | 10 | EXT | Аномалия находится на упругопластическом изгибе: R=1153 D, максимальное растяжение на 6.3 час. | 0.92 | (c)
3920.962 | 0.847 | 0.775 | -10.273 | -10.345 | -959 | -684 | -646 | 332 | 775 | 380а |  | CORR | GENE | 06:53 | 07:38 | 07:44 | 140 | 627 | 15 | EXT |  | 0.94 | (c)
3921.389 | 1.274 | 1.141 | -9.846 | -9.979 | -907 | -907 | -607 | 306 | 1141 | 380а |  | CORR | GENE | 07:02 | 07:02 | 07:50 | 150 | 601 | 9 | EXT |  | 0.93 | (c)
3921.533 | 1.418 | 1.393 | -9.702 | -9.727 | -193 | -120 | -110 | 27 | 1393 | 380а |  | CORR | CIGR | 08:57 | 09:09 | 09:11 | 45 | 166 | 10 | EXT |  | 0.92 | (c)
3921.717 | 1.602 | 1.503 | -9.518 | -9.617 | -1073 | -663 | -646 | 219 | 1503 | 380а |  | CORR | GENE | 06:35 | 07:41 | 07:44 | 195 | 854 | 14 | EXT |  | 0.95 | (c)
3922.104 | 1.989 | 1.964 | -9.131 | -9.156 | -742 | -696 | -646 | 550 | 1964 | 380а |  | CORR | CIGR | 07:29 | 07:36 | 07:44 | 45 | 192 | 10 | EXT |  | 0.92 | (c)
3922.472 | 2.357 | 2.316 | -8.763 | -8.804 | -698 | -664 | -568 | 437 | 2316 | 380а |  | CORR | GENE | 07:36 | 07:41 | 07:57 | 55 | 261 | 11 | EXT |  | 0.93 | (c)
3922.53 | 2.415 | 2.404 | -8.705 | -8.716 | -1116 | -942 | -999 | 881 | 2404 | 380а |  | CORR | CIGR | 06:28 | 06:56 | 06:47 | 45 | 235 | 10 | EXT |  | 0.92 | (c)
3923.22 | 3.105 | 3.096 | -8.015 | -8.024 | -550 | -483 | -498 | 445 | 3096 | 380а |  | CORR | CIGR | 07:60 | 08:10 | 08:08 | 25 | 105 | 9 | EXT |  | 0.92 | (c)
3923.968 | 3.853 | 3.842 | -7.267 | -7.278 | -602 | -541 | -546 | 489 | 3842 | 380а |  | CORR | CIGR | 07:51 | 08:01 | 08:00 | 25 | 113 | 11 | EXT |  | 0.92 | (c)
3924.886 | 4.771 | 4.732 | -6.349 | -6.388 | -1508 | -1455 | -1399 | 722 | 4732 | 380а |  | CORR | CIGR | 05:25 | 05:34 | 05:42 | 45 | 218 | 10 | EXT |  | 0.92 | (c)
3925.689 | 5.574 | 5.563 | -5.546 | -5.557 | -2092 | -2039 | -2005 | 138 | 5527 | 380а |  | CORR | CIGR | 03:51 | 03:59 | 04:05 | 30 | 174 | 10 | EXT |  | 0.92 | (c)
3927.172 | 7.057 | 6.953 | -4.063 | -4.167 | 1903 | 2032 | 2032 | 69 | 4026 | 380а |  | CORR | GENE | 02:35 | 02:56 | 02:56 | 141 | 259 | 15 | EXT |  | 0.94 | (c)
3929.424 | 9.309 | 9.203 | -1.811 | -1.917 | 2224 | -2220 | -2223 | 0 | 1675 | 380а |  | LWAN | AXGR | 03:27 | 03:30 | 03:30 | 242 | 28 |  | EXT | Эквивалент потери металла 8%. |  | (c)
3931.408 | 0.173 | 0.153 | -4.906 | -4.926 | 1721 | 1763 | 1801 | 349 | 153 | 381а |  | CORR | GENE | 03:01 | 03:07 | 03:14 | 58 | 160 | 11 | EXT |  | 0.93 | (c)
3931.545 | 0.31 | 0.299 | -4.769 | -4.78 | 1707 | 1782 | 1773 | 392 | 299 | 381а |  | CORR | CIGR | 02:58 | 03:11 | 03:09 | 36 | 132 | 15 | EXT |  | 0.92 | (c)
3934.655 | 3.42 | 3.363 | -1.659 | -1.716 | -1691 | -1434 | -1445 | 539 | 1604 | 381а |  | CORR | GENE | 05:50 | 06:31 | 06:30 | 112 | 493 | 13 | EXT |  | 0.93 | (c)
3942.816 | 0 | -0.037 | -5.425 | -5.462 | -729 | -12 | 385 | 0 |  | 382а | Нарушение формы кольцевого шва | GWAN |  | 07:22 | 09:18 | 10:22 | 0 | 2227 |  | EXT | Нарушение формы кольцевого шва |  | (c)
3948.241 | 0 | -0.031 | -5.52 | -5.551 | 792 | 903 | 1073 | 792 |  | 383а | Нарушение формы кольцевого шва | GWAN |  | 01:01 | 01:19 | 01:46 | 0 | 562 |  | EXT | Нарушение формы кольцевого шва |  | (c)
3948.241 | 0 | -0.014 | -5.52 | -5.534 | -2116 | -2008 | -1994 | 115 |  | 383а | Нарушение формы кольцевого шва | GWAN |  | 05:12 | 05:29 | 05:31 | 0 | 243 |  | EXT | Нарушение формы кольцевого шва |  | (c)
3948.241 | 0 | -0.049 | -5.52 | -5.569 | -98 | 178 | 226 | 0 |  | 383а | Вышлифовка на шве | GWAN | GENE | 10:37 | 11:22 | 11:29 | 57 | 648 | 17 | EXT | Вышлифовка на шве | 0.89 | (c)
3954.692 | 0.931 | 0.819 | -10.248 | -10.36 | 1767 | 1816 | 1812 | 374 | 819 | 384а |  | ARTD | GENE | 07:36 | 07:44 | 07:44 | 128 | 90 |  | EXT | Наплавка. |  | (c)
3956.039 | 2.278 | 2.259 | -8.901 | -8.92 | 1670 | 1732 | 1772 | 356 | 2259 | 384а |  | CORR | CIGR | 07:21 | 07:31 | 07:37 | 50 | 204 | 12 | EXT |  | 0.93 | (c)
3957.875 | 4.114 | 4.095 | -7.065 | -7.084 | 1733 | 1800 | 1820 | 323 | 4095 | 384а |  | CORR | CIGR | 07:31 | 07:42 | 07:45 | 38 | 174 | 10 | EXT |  | 0.92 | (c)
3965.039 | 0.099 | 0.081 | -11.306 | -11.324 | -2069 | -1975 | -1942 | 162 | 81 | 385 |  | CORR | CIGR | 05:44 | 05:59 | 06:04 | 36 | 254 | 10 | EXT |  | 0.92 | (c)
3966.704 | 1.764 | 1.744 | -9.641 | -9.661 | -1045 | -906 | -937 | 829 | 1744 | 385 |  | CORR | CIGR | 08:29 | 08:52 | 08:47 | 48 | 216 | 10 | EXT |  | 0.92 | (c)
3967.037 | 2.097 | 2.06 | -9.308 | -9.345 | -839 | -704 | -713 | 587 | 2060 | 385 |  | CORR | GENE | 09:02 | 09:24 | 09:23 | 64 | 252 | 10 | EXT |  | 0.93 | (c)
3967.573 | 2.633 | 2.602 | -8.772 | -8.803 | -1699 | -1528 | -1558 | 532 | 2602 | 385 |  | CORR | CIGR | 06:44 | 07:11 | 07:06 | 45 | 282 | 10 | EXT |  | 0.92 | (c)
3968.159 | 3.219 | 3.197 | -8.186 | -8.208 | -803 | -673 | -684 | 565 | 3197 | 385 |  | CORR | CIGR | 09:08 | 09:29 | 09:27 | 40 | 238 | 10 | EXT |  | 0.92 | (c)
3968.535 | 3.595 | 3.528 | -7.81 | -7.877 | -1001 | -678 | -684 | 367 | 3528 | 385 |  | CORR | GENE | 08:36 | 09:28 | 09:27 | 131 | 634 | 11 | EXT |  | 0.93 | (c)
3969.307 | 4.367 | 4.31 | -7.038 | -7.095 | -991 | -714 | -715 | 440 | 4310 | 385 |  | CORR | GENE | 08:38 | 09:23 | 09:22 | 91 | 551 | 10 | EXT |  | 0.93 | (c)
3970.887 | 5.947 | 5.914 | -5.458 | -5.491 | 2107 | 2130 | 2148 | 42 | 5458 | 385 |  | CORR | CIGR | 04:58 | 05:02 | 05:04 | 33 | 81 | 10 | EXT |  | 0.92 | (c)
3975.786 | 10.846 | 10.815 | -0.559 | -0.59 | -1283 | -1205 | -1190 | 948 | 551 | 385 |  | CORR | CIGR | 07:51 | 08:03 | 08:06 | 39 | 185 | 10 | EXT |  | 0.92 | (c)
3977.685 | 1.34 | 1.311 | -9.485 | -9.514 | -1808 | -1489 | -1587 | 423 | 1311 | 386 |  | CORR | GENE | 07:05 | 07:56 | 07:40 | 90 | 440 | 10 | EXT |  | 0.93 | (c)
3979.933 | 3.588 | 3.545 | -7.237 | -7.28 | -1478 | -1414 | -1344 | 752 | 3545 | 386 |  | CORR | CIGR | 07:58 | 08:08 | 08:19 | 47 | 268 | 10 | EXT |  | 0.92 | (c)
3984.349 | 8.004 | 7.967 | -2.821 | -2.858 | 1073 | 1129 | 1176 | 951 | 2817 | 386 |  | CORR | CIGR | 02:49 | 02:59 | 03:06 | 41 | 207 | 10 | EXT |  | 0.92 | (c)
3985.555 | 9.21 | 9.099 | -1.615 | -1.726 | -1211 | -678 | -857 | 503 | 1574 | 386 |  | CORR | GENE | 08:41 | 10:07 | 09:38 | 152 | 709 | 10 | EXT |  | 0.94 | (c)
3985.613 | 9.268 | 9.228 | -1.557 | -1.597 | -1978 | -1857 | -1825 | 253 | 1532 | 386 |  | CORR | GENE | 06:37 | 06:57 | 07:02 | 65 | 305 | 10 | EXT |  | 0.93 | (c)
3988.75 | 1.58 | 1.553 | -9.855 | -9.882 | 1565 | 1573 | 1612 | 571 | 1553 | 387 |  | CORR | CIGR | 03:48 | 03:49 | 03:55 | 27 | 94 | 11 | EXT |  | 0.92 | (c)
3989.934 | 2.764 | 2.747 | -8.671 | -8.688 | 1163 | 1199 | 1198 | 998 | 2747 | 387 |  | CORR | GENE | 02:43 | 02:49 | 02:49 | 114 | 69 | 11 | EXT |  | 0.93 | (c)
3990.551 | 3.381 | 3.321 | -8.054 | -8.114 | -2142 | -1865 | -1902 | 89 | 3321 | 387 |  | CORR | GENE | 05:50 | 06:34 | 06:28 | 106 | 481 | 11 | EXT |  | 0.93 | (c)
3990.964 | 3.794 | 3.678 | -7.641 | -7.757 | -2125 | -2068 | -1777 | 106 | 3678 | 387 |  | CORR | GENE | 05:52 | 06:01 | 06:49 | 120 | 697 | 10 | EXT |  | 0.93 | (c)
3991.252 | 4.082 | 4.055 | -7.353 | -7.38 | -2179 | -2098 | -2068 | 51 | 4055 | 387 |  | CORR | GENE | 05:44 | 05:57 | 06:02 | 52 | 223 | 10 | EXT |  | 0.93 | (c)
3993.329 | 6.159 | 6.074 | -5.276 | -5.361 | 1696 | 1712 | 1716 | 495 | 5210 | 387 |  | CORR | AXGR | 04:09 | 04:12 | 04:12 | 151 | 39 | 13 | EXT |  | 0.94 | (c)
3998.968 | 0.363 | 0.27 | -10.902 | -10.995 | 1872 | 1950 | 1950 | 203 | 270 | 388 | Металлургический дефект | MIAN | GENE | 03:52 | 04:05 | 04:05 | 215 | 156 |  | INT | Металлургический дефект Эквивалент потери металла 12%. |  | (c)
4013.169 | 3.299 | 3.228 | -8.006 | -8.077 | 1001 | 1116 | 1225 | 781 | 3228 | 389 |  | CORR | GENE | 01:34 | 01:52 | 02:10 | 90 | 449 | 11 | EXT |  | 0.93 | (c)
4016.787 | 6.917 | 6.881 | -4.388 | -4.424 | -2024 | -1808 | -1860 | 206 | 4385 | 389 |  | CORR | CIGR | 05:26 | 06:01 | 05:52 | 39 | 329 | 13 | EXT |  | 0.92 | (c)
4017.704 | 7.834 | 7.818 | -3.471 | -3.487 | -1995 | -1826 | -1864 | 236 | 3402 | 389 |  | CORR | GENE | 05:30 | 05:58 | 05:51 | 85 | 261 | 10 | EXT |  | 0.93 | (c)
4020.551 | 10.681 | 10.6 | -0.624 | -0.705 | -1 | 10 | 12 | 0 | 168 | 389 |  | LWAN | AXGR | 10:52 | 10:54 | 10:54 | 537 | 27 |  | EXT | Эквивалент потери металла 11%. |  | (c)
4025.669 | 4.494 | 4.237 | -6.991 | -7.248 | 1090 | 1118 | 1123 | 1074 | 4237 | 390 | Металлургический дефект | MIAN | GENE | 04:55 | 04:59 | 05:00 | 361 | 67 |  | INT | Металлургический дефект Эквивалент потери металла 10%. |  | (c)
4032.101 | 10.926 | 10.814 | -0.559 | -0.671 | 2123 | 2138 | 2140 | 73 | 460 | 390 |  | CORR | AXGR | 07:41 | 07:44 | 07:44 | 211 | 35 | 10 | EXT |  | 0.94 | (c)
4033.249 | 0.589 | 0.564 | -10.896 | -10.921 | 1337 | 1447 | 1439 | 690 | 564 | 391 |  | CORR | GENE | 04:09 | 04:27 | 04:25 | 58 | 204 | 10 | EXT |  | 0.93 | (c)
4050.212 | 6.067 | 6.032 | -1.053 | -1.088 | 314 | 548 | 486 | 314 | 1005 | 392 |  | CORR | GENE | 03:32 | 04:10 | 04:00 | 83 | 344 | 10 | EXT |  | 0.93 | (c)
4052.346 | 1.081 | 1.068 | -0.349 | -0.362 | 2035 | 2170 | 2136 | 0 | 309 | 393 |  | CORR | GENE | 03:51 | 04:12 | 04:07 | 53 | 203 | 10 | EXT |  | 0.93 | (c)
4054.1 | 1.405 | 1.373 | -1.345 | -1.377 | -2137 | -2085 | -2042 | 93 | 1344 | 394 |  | CORR | CIGR | 04:41 | 04:49 | 04:56 | 33 | 191 | 11 | EXT |  | 0.92 | (c)
4110.033 | 10.303 | 10.265 | -1.167 | -1.205 | -111 | 29 | 26 | 0 | 1152 | 399 |  | CORR | CIGR | 06:30 | 06:53 | 06:53 | 53 | 274 | 10 | EXT |  | 0.89 | (c)
4111.788 | 0.588 | 0.564 | -10.887 | -10.911 | -1426 | -1365 | -1317 | 1209 | 564 | 400 |  | CORR | CIGR | 05:22 | 05:32 | 05:40 | 52 | 217 | 15 | EXT |  | 0.89 | (c)
4112.101 | 0.901 | 0.861 | -10.574 | -10.614 | 38 | 217 | 377 | 38 | 861 | 400 |  | CORR | GENE | 09:19 | 09:47 | 10:13 | 179 | 677 | 12 | EXT |  | 0.9 | (c)
4112.381 | 1.181 | 1.117 | -10.294 | -10.358 | -1544 | -1244 | -1337 | 1130 | 1117 | 400 |  | CORR | GENE | 05:03 | 05:52 | 05:37 | 73 | 414 | 10 | EXT |  | 0.89 | (c)
4112.767 | 1.567 | 1.536 | -9.908 | -9.939 | -708 | -555 | -575 | 442 | 1536 | 400 |  | CORR | CIGR | 07:18 | 07:43 | 07:40 | 53 | 266 | 10 | EXT |  | 0.89 | (c)
4122.675 | 0 | -0.009 | -11.19 | -11.199 | 907 | 1731 | 1945 | 907 |  | 401 | Нарушение формы кольцевого шва | GWAN |  | 00:43 | 02:56 | 03:30 | 0 | 2078 |  | EXT | Нарушение формы кольцевого шва |  | (c)
4122.675 | 0 | -0.006 | -11.19 | -11.196 | -1291 | -685 | -485 | 0 |  | 401 | Нарушение формы кольцевого шва | GWAN |  | 06:48 | 08:26 | 08:58 | 0 | 1613 |  | EXT | Нарушение формы кольцевого шва |  | (c)
4130.9 | 8.225 | 8.206 | -2.965 | -2.984 | 171 | 218 | 286 | 171 | 2945 | 401 |  | CORR | CIGR | 10:44 | 10:52 | 11:02 | 39 | 230 | 10 | EXT |  | 0.89 | (c)
4131.021 | 8.346 | 8.326 | -2.844 | -2.864 | 1098 | 1218 | 1199 | 1098 | 2811 | 401 |  | CORR | CIGR | 01:13 | 01:33 | 01:30 | 53 | 202 | 10 | EXT |  | 0.89 | (c)
4141.977 | 8.112 | 8.084 | -2.483 | -2.511 | -912 | -789 | -795 | 679 | 2465 | 402 |  | CORR | CIGR | 02:52 | 03:11 | 03:10 | 46 | 233 | 12 | EXT |  | 0.89 | (c)
4142.672 | 8.807 | 8.778 | -1.788 | -1.817 | 530 | 589 | 605 | 530 | 1783 | 402 |  | CORR | CIGR | 06:44 | 06:54 | 06:56 | 34 | 150 | 11 | EXT |  | 0.89 | (c)
4153.633 | 9.173 | 9.161 | -1.782 | -1.794 | 1576 | 1592 | 1609 | 1576 | 1767 | 403 |  | CORR | CIGR | 02:37 | 02:39 | 02:42 | 27 | 65 | 12 | EXT |  | 0.89 | (c)
4162.502 | 7.087 | 7.059 | -4.153 | -4.181 | 603 | 665 | 657 | 603 | 4075 | 404 |  | DENT | GENE | 01:43 | 01:53 | 01:52 | 106 | 109 | 0.4 | N/A | Глубина вмятины: 5 мм (0,4%). Линейка: 11 см в (706 см; 01:53 ч:мин) |  | (c)
4170.284 | 3.629 | 3.607 | -7.411 | -7.433 | -1317 | -1284 | -1249 | 1181 | 3607 | 405 |  | CORR | CIGR | 04:24 | 04:29 | 04:35 | 31 | 136 | 11 | EXT |  | 0.89 | (c)
4172.293 | 5.638 | 5.612 | -5.402 | -5.428 | 138 | 168 | 188 | 138 | 5400 | 405 |  | CORR | CIGR | 08:19 | 08:23 | 08:27 | 28 | 100 | 10 | EXT |  | 0.89 | (c)
4172.778 | 6.123 | 6.094 | -4.917 | -4.946 | -1994 | -1819 | -1847 | 1701 | 4899 | 405 |  | CORR | CIGR | 02:34 | 03:03 | 02:58 | 47 | 293 | 15 | EXT |  | 0.89 | (c)
4173.66 | 7.005 | 6.98 | -4.035 | -4.06 | -1810 | -1809 | -1709 | 1609 | 4020 | 405 |  | CORR | CIGR | 03:04 | 03:04 | 03:20 | 40 | 201 | 10 | EXT |  | 0.89 | (c)
4174.061 | 7.406 | 7.381 | -3.634 | -3.659 | 59 | 98 | 112 | 59 | 3631 | 405 |  | CORR | CIGR | 08:06 | 08:12 | 08:14 | 28 | 106 | 15 | EXT |  | 0.89 | (c)
4177.634 | 10.979 | 10.95 | -0.061 | -0.09 | -1335 | -824 | -1006 | 678 | 60 | 405 |  | CORR | CIGR | 04:21 | 05:43 | 05:14 | 30 | 657 | 10 | EXT |  | 0.89 | (c)
4183.513 | 5.818 | 5.794 | -5.162 | -5.186 | -211 | -115 | -141 | 71 | 5162 | 406 |  | CORR | CIGR | 06:12 | 06:27 | 06:23 | 24 | 140 | 10 | EXT |  | 0.89 | (c)
4188.759 | 0.084 | 0.047 | -11.416 | -11.453 | 1368 | 1536 | 1522 | 1368 | 47 | 407 |  | CORR | CIGR | 07:10 | 07:37 | 07:35 | 54 | 309 | 10 | EXT |  | 0.89 | (c)
4234.203 | 0.578 | 0.555 | -10.492 | -10.515 | -1930 | -1828 | -1737 | 1544 | 555 | 411 |  | CORR | CIGR | 04:38 | 04:54 | 05:09 | 47 | 385 | 10 | EXT |  | 0.89 | (c)
4254.88 | 10.185 | 10.18 | -0.825 | -0.83 | -301 | -268 | -258 | 215 | 801 | 412 |  | CORR | CIGR | 07:47 | 07:52 | 07:54 | 29 | 86 | 11 | EXT |  | 0.89 | (c)
4257.582 | 1.877 | 1.874 | -9.613 | -9.616 | 2023 | 2060 | 2077 | 2023 | 1874 | 413 |  | CORR | CIGR | 11:40 | 11:46 | 11:49 | 36 | 108 | 10 | EXT |  | 0.89 | (c)
4257.597 | 1.892 | 1.866 | -9.598 | -9.624 | 807 | 824 | 873 | 807 | 1866 | 413 |  | CORR | CIGR | 08:24 | 08:27 | 08:35 | 35 | 133 | 10 | EXT |  | 0.89 | (c)
4257.67 | 1.965 | 1.938 | -9.525 | -9.552 | 893 | 958 | 1009 | 893 | 1938 | 413 |  | CORR | CIGR | 08:38 | 08:49 | 08:57 | 52 | 232 | 10 | EXT |  | 0.89 | (c)
4257.814 | 2.109 | 2.097 | -9.381 | -9.393 | 735 | 851 | 845 | 735 | 2097 | 413 |  | CORR | CIGR | 08:13 | 08:31 | 08:30 | 48 | 221 | 10 | EXT |  | 0.89 | (c)
4264.313 | 8.608 | 8.598 | -2.882 | -2.892 | -244 | -160 | -167 | 90 | 2864 | 413 |  | CORR | CIGR | 05:35 | 05:48 | 05:47 | 28 | 154 | 11 | EXT |  | 0.89 | (c)
4265.486 | 9.781 | 9.764 | -1.709 | -1.726 | -591 | -535 | -531 | 470 | 1688 | 413 |  | CORR | CIGR | 04:39 | 04:48 | 04:48 | 38 | 121 | 10 | EXT |  | 0.89 | (c)
4287.776 | 9.786 | 9.746 | -1.299 | -1.339 | 958 | 1014 | 1091 | 958 | 1273 | 415 |  | CORR | GENE | 02:14 | 02:23 | 02:35 | 66 | 267 | 10 | EXT |  | 0.89 | (c)
4295.374 | 6.299 | 6.266 | -5.201 | -5.234 | 1740 | 1774 | 1844 | 1740 | 5193 | 416 |  | CORR | CIGR | 02:23 | 02:29 | 02:40 | 41 | 209 | 10 | EXT |  | 0.89 | (c)
4305.274 | 4.699 | 4.664 | -6.806 | -6.841 | -1704 | -1655 | -1643 | 1582 | 4664 | 417 |  | CORR | CIGR | 05:19 | 05:27 | 05:29 | 35 | 122 | 10 | EXT |  | 0.89 | (c)
4309.059 | 8.484 | 8.454 | -3.021 | -3.051 | -154 | -76 | -86 | 17 | 2994 | 417 |  | CORR | GENE | 09:29 | 09:42 | 09:40 | 57 | 137 | 14 | EXT |  | 0.89 | (c)
4312.013 | 11.438 | 11.395 | -0.067 | -0.11 | -758 | -559 | -624 | 491 | 58 | 417 |  | CORR | CIGR | 07:52 | 08:24 | 08:13 | 52 | 267 | 11 | EXT |  | 0.89 | (c)
4313.282 | 1.202 | 1.168 | -10.063 | -10.097 | -547 | -421 | -419 | 291 | 1168 | 418 |  | CORR | CIGR | 05:17 | 05:38 | 05:38 | 36 | 256 | 10 | EXT |  | 0.89 | (c)
4339.94 | 5.63 | 5.62 | -5.205 | -5.215 | 623 | 667 | 661 | 623 | 5193 | 420 |  | CORR | CIGR | 09:32 | 09:39 | 09:38 | 22 | 76 | 14 | EXT |  | 0.89 | (c)
4356.11 | 0.605 | 0.584 | -10.22 | -10.241 | 614 | 773 | 756 | 614 | 584 | 422 |  | CORR | GENE | 09:28 | 09:53 | 09:51 | 57 | 283 | 15 | EXT |  | 0.89 | (c)
4356.682 | 1.177 | 1.167 | -9.648 | -9.658 | 468 | 533 | 531 | 468 | 1167 | 422 |  | CORR | CIGR | 09:04 | 09:15 | 09:14 | 23 | 126 | 10 | EXT |  | 0.89 | (c)
4356.807 | 1.302 | 1.2 | -9.523 | -9.625 | 490 | 503 | 502 | 490 | 1200 | 422 |  | CORR | AXGR | 09:08 | 09:10 | 09:10 | 192 | 23 | 12 | EXT |  | 0.91 | (c)
4380.979 | 3.664 | 3.616 | -7.256 | -7.304 | -2188 | -2071 | -2084 | 1980 | 3616 | 424 |  | DENT | GENE | 05:56 | 06:15 | 06:12 | 163 | 209 | 0.4 | N/A | Глубина вмятины: 5 мм (0,4%). Линейка: 16 см в (362 см; 06:15 ч:мин) |  | (c)
4421.028 | 0.268 | 0.259 | -11.102 | -11.111 | -1729 | -1691 | -1656 | 501 | 259 | 428 |  | CORR | CIGR | 06:30 | 06:36 | 06:42 | 28 | 146 | 10 | EXT |  | 0.92 | (c)
4421.257 | 0.497 | 0.488 | -10.873 | -10.882 | -1723 | -1670 | -1664 | 508 | 488 | 428 |  | CORR | CIGR | 06:31 | 06:40 | 06:41 | 27 | 118 | 10 | EXT |  | 0.92 | (c)
4424.739 | 3.979 | 3.936 | -7.391 | -7.434 | -1440 | -1383 | -1274 | 790 | 3936 | 428 |  | CORR | GENE | 07:17 | 07:26 | 07:44 | 58 | 332 | 10 | EXT |  | 0.93 | (c)
4426.222 | 5.462 | 5.428 | -5.908 | -5.942 | -1385 | -1120 | -1175 | 846 | 5428 | 428 |  | CORR | GENE | 07:26 | 08:09 | 07:60 | 95 | 420 | 10 | EXT |  | 0.93 | (c)
4427.251 | 6.491 | 6.483 | -4.879 | -4.887 | -598 | -538 | -540 | 481 | 4857 | 428 |  | CORR | CIGR | 09:33 | 09:43 | 09:42 | 30 | 117 | 10 | EXT |  | 0.92 | (c)
4427.489 | 6.729 | 6.717 | -4.641 | -4.653 | -1303 | -983 | -1092 | 881 | 4582 | 428 |  | CORR | GENE | 07:39 | 08:31 | 08:13 | 71 | 422 | 11 | EXT |  | 0.93 | (c)
4427.49 | 6.73 | 6.696 | -4.64 | -4.674 | 631 | 1130 | 958 | 631 | 4559 | 428 |  | CORR | GENE | 00:51 | 02:12 | 01:44 | 115 | 654 | 12 | EXT |  | 0.93 | (c)
4427.607 | 6.847 | 6.819 | -4.523 | -4.551 | -1790 | -1621 | -1653 | 440 | 4499 | 428 |  | CORR | GENE | 06:20 | 06:48 | 06:43 | 52 | 275 | 11 | EXT |  | 0.93 | (c)
4427.841 | 7.081 | 7.011 | -4.289 | -4.359 | 1022 | 1394 | 1462 | 329 | 4226 | 428 |  | CORR | GENE | 01:54 | 02:54 | 03:05 | 133 | 880 | 10 | EXT |  | 0.93 | (c)
4428.069 | 7.309 | 7.278 | -4.061 | -4.092 | -2205 | -2067 | -2076 | 25 | 4049 | 428 |  | CORR | CIGR | 05:13 | 05:36 | 05:34 | 43 | 258 | 11 | EXT |  | 0.92 | (c)
4428.576 | 7.816 | 7.795 | -3.554 | -3.575 | 1551 | 1687 | 1698 | 386 | 3531 | 428 |  | CORR | CIGR | 03:20 | 03:42 | 03:43 | 44 | 293 | 11 | EXT |  | 0.92 | (c)
4429.203 | 8.443 | 8.391 | -2.927 | -2.979 | 1867 | 1883 | 1882 | 334 | 2816 | 428 |  | CORR | AXGR | 04:11 | 04:13 | 04:13 | 163 | 29 | 12 | EXT |  | 0.94 | (c)
4430.063 | 9.303 | 9.274 | -2.067 | -2.096 | -1862 | -1625 | -1680 | 368 | 2053 | 428 |  | CORR | CIGR | 06:09 | 06:47 | 06:38 | 43 | 365 | 11 | EXT |  | 0.92 | (c)
4430.501 | 9.741 | 9.692 | -1.629 | -1.678 | -2197 | -1448 | -1477 | 33 | 1437 | 428 |  | CORR | GENE | 05:15 | 07:16 | 07:11 | 241 | 1440 | 14 | EXT |  | 0.96 | (c)
4431.12 | 10.36 | 10.294 | -1.01 | -1.076 | -1639 | -1260 | -1325 | 591 | 957 | 428 |  | CORR | GENE | 06:45 | 07:46 | 07:35 | 119 | 628 | 12 | EXT | Аномалия находится на упругопластическом изгибе: R=918 D, максимальное растяжение на 4.9 час. | 0.93 | (c)
4431.357 | 10.597 | 10.454 | -0.773 | -0.916 | -1536 | -962 | -1188 | 694 | 664 | 428 |  | CORR | GENE | 07:01 | 08:34 | 07:58 | 252 | 697 | 13 | EXT | Аномалия находится на упругопластическом изгибе: R=880 D, максимальное растяжение на 4.9 час. | 0.96 | (c)
4431.555 | 10.795 | 10.758 | -0.575 | -0.612 | -1339 | -1262 | -1240 | 891 | 573 | 428 |  | CORR | CIGR | 07:33 | 07:46 | 07:49 | 39 | 198 | 10 | EXT | Аномалия находится на упругопластическом изгибе: R=847 D, максимальное растяжение на 4.9 час. | 0.92 | (c)
4431.559 | 10.799 | 10.741 | -0.571 | -0.629 | 1708 | 1807 | 1821 | 296 | 571 | 428 |  | CORR | GENE | 03:45 | 04:01 | 04:03 | 58 | 227 | 13 | EXT | Аномалия находится на упругопластическом изгибе: R=847 D, максимальное растяжение на 4.9 час. | 0.93 | (c)
4431.655 | 10.895 | 10.85 | -0.475 | -0.52 | -2207 | -2098 | -2106 | 23 | 465 | 428 |  | CORR | GENE | 05:13 | 05:31 | 05:29 | 55 | 203 | 10 | EXT | Аномалия находится на упругопластическом изгибе: R=847 D, максимальное растяжение на 4.9 час. | 0.93 | (c)
4431.944 | 11.184 | 11.005 | -0.186 | -0.365 | -1665 | -1348 | -1289 | 565 | 90 | 428 |  | CORR | GENE | 06:41 | 07:32 | 07:41 | 275 | 752 | 10 | EXT | Аномалия находится на упругопластическом изгибе: R=819 D, максимальное растяжение на 4.9 час. | 0.95 | (c)
4432.23 | 0.1 | 0.042 | -11.05 | -11.108 | 1560 | 1962 | 1850 | 90 | 42 | 429 |  | CORR | GENE | 06:39 | 07:44 | 07:26 | 106 | 581 | 12 | EXT | Аномалия находится на упругопластическом изгибе: R=767 D, максимальное растяжение на 5 час. | 0.93 | (c)
4432.74 | 0.61 | 0.56 | -10.54 | -10.59 | 1504 | 1671 | 1831 | 73 | 560 | 429 |  | CORR | GENE | 06:30 | 06:57 | 07:23 | 147 | 654 | 10 | EXT | Аномалия находится на упругопластическом изгибе: R=719 D, максимальное растяжение на 5 час. | 0.94 | (c)
4433.141 | 1.011 | 0.891 | -10.139 | -10.259 | 1290 | 1523 | 1728 | 65 | 891 | 429 |  | CORR | GENE | 05:55 | 06:33 | 07:06 | 143 | 876 | 10 | EXT | Аномалия находится на упругопластическом изгибе: R=696 D, максимальное растяжение на 5 час. | 0.93 | (c)
4433.533 | 1.403 | 1.364 | -9.747 | -9.786 | 1254 | 1393 | 1421 | 642 | 1364 | 429 |  | CORR | GENE | 05:50 | 06:12 | 06:17 | 76 | 335 | 10 | EXT | Аномалия находится на упругопластическом изгибе: R=657 D, максимальное растяжение на 4.9 час. | 0.93 | (c)
4433.806 | 1.676 | 1.638 | -9.474 | -9.512 | 1965 | 2055 | 2080 | 35 | 1638 | 429 |  | CORR | CIGR | 07:44 | 07:59 | 08:03 | 43 | 231 | 11 | EXT | Аномалия находится на упругопластическом изгибе: R=641 D, максимальное растяжение на 4.9 час. | 0.92 | (c)
4434.258 | 2.128 | 2.056 | -9.022 | -9.094 | 1276 | 1700 | 1558 | 390 | 2056 | 429 |  | CORR | GENE | 05:53 | 07:01 | 06:39 | 95 | 565 | 10 | EXT | Аномалия находится на упругопластическом изгибе: R=610 D, максимальное растяжение на 4.9 час. | 0.93 | (c)
4434.266 | 2.136 | 2.115 | -9.014 | -9.035 | 1939 | 2043 | 2045 | 79 | 2115 | 429 |  | CORR | CIGR | 07:40 | 07:57 | 07:57 | 42 | 213 | 10 | EXT | Аномалия находится на упругопластическом изгибе: R=610 D, максимальное растяжение на 4.9 час. | 0.92 | (c)
4434.604 | 2.474 | 2.442 | -8.676 | -8.708 | 609 | 696 | 717 | 609 | 2442 | 429 |  | CORR | CIGR | 04:05 | 04:19 | 04:23 | 32 | 216 | 10 | EXT | Аномалия находится на упругопластическом изгибе: R=598 D, максимальное растяжение на 4.9 час. | 0.92 | (c)
4435.01 | 2.88 | 2.86 | -8.27 | -8.29 | 644 | 675 | 681 | 644 | 2860 | 429 |  | CORR | CIGR | 04:11 | 04:16 | 04:17 | 25 | 75 | 11 | EXT | Аномалия находится на упругопластическом изгибе: R=577 D, максимальное растяжение на 4.9 час. | 0.92 | (c)
4435.159 | 3.029 | 2.841 | -8.121 | -8.309 | 1200 | 1365 | 1736 | 0 | 2841 | 429 |  | CORR | GENE | 05:41 | 06:07 | 07:07 | 203 | 1073 | 10 | EXT | Аномалия находится на упругопластическом изгибе: R=577 D, максимальное растяжение на 4.9 час. | 0.94 | (c)
4435.749 | 3.619 | 3.566 | -7.531 | -7.584 | 1125 | 1314 | 1277 | 801 | 3566 | 429 |  | CORR | GENE | 05:29 | 05:59 | 05:53 | 71 | 305 | 10 | EXT | Аномалия находится на упругопластическом изгибе: R=568 D, максимальное растяжение на 4.8 час. | 0.93 | (c)
4435.75 | 3.62 | 3.593 | -7.53 | -7.557 | 1633 | 1730 | 1724 | 415 | 3593 | 429 |  | CORR | CIGR | 06:51 | 07:06 | 07:05 | 35 | 183 | 11 | EXT | Аномалия находится на упругопластическом изгибе: R=568 D, максимальное растяжение на 4.8 час. | 0.92 | (c)
4436.567 | 4.437 | 4.407 | -6.713 | -6.743 | 1511 | 1714 | 1642 | 458 | 4407 | 429 |  | CORR | CIGR | 06:31 | 07:04 | 06:52 | 40 | 262 | 10 | EXT | Аномалия находится на упругопластическом изгибе: R=540 D, максимальное растяжение на 4.7 час. | 0.92 | (c)
4436.58 | 4.45 | 4.445 | -6.7 | -6.705 | 2008 | 2095 | 2082 | 75 | 4445 | 429 |  | CORR | CIGR | 07:51 | 08:05 | 08:03 | 25 | 148 | 10 | EXT | Аномалия находится на упругопластическом изгибе: R=540 D, максимальное растяжение на 4.7 час. | 0.92 | (c)
4439.293 | 7.163 | 7.125 | -3.987 | -4.025 | 1180 | 1824 | 1603 | 205 | 3882 | 429 |  | CORR | GENE | 05:37 | 07:21 | 06:46 | 143 | 846 | 10 | EXT | Аномалия находится на упругопластическом изгибе: R=499 D, максимальное растяжение на 4.6 час. | 0.93 | (c)
4439.734 | 7.604 | 7.591 | -3.546 | -3.559 | 2090 | 2130 | 2124 | 72 | 3539 | 429 |  | CORR | CIGR | 08:04 | 08:11 | 08:10 | 20 | 69 | 15 | EXT | Аномалия находится на упругопластическом изгибе: R=501 D, максимальное растяжение на 4.5 час. | 0.92 | (c)
4440.547 | 8.417 | 8.4 | -2.733 | -2.75 | 1937 | 2047 | 2009 | 149 | 2719 | 429 |  | CORR | CIGR | 07:40 | 07:57 | 07:51 | 31 | 145 | 10 | EXT | Аномалия находится на упругопластическом изгибе: R=525 D, максимальное растяжение на 4.3 час. | 0.92 | (c)
4440.844 | 8.714 | 8.692 | -2.436 | -2.458 | 1594 | 2018 | 1857 | 110 | 2372 | 429 |  | CORR | GENE | 06:44 | 07:53 | 07:27 | 86 | 527 | 10 | EXT | Аномалия находится на упругопластическом изгибе: R=530 D, максимальное растяжение на 4.2 час. | 0.93 | (c)
4442.214 | 10.084 | 9.964 | -1.066 | -1.186 | 1111 | 1133 | 1132 | 1078 | 947 | 429 |  | CORR | AXGR | 05:26 | 05:30 | 05:30 | 239 | 42 | 10 | EXT | Аномалия находится на упругопластическом изгибе: R=550 D, максимальное растяжение на 3.8 час. | 0.95 | (c)
4445.071 | 1.791 | 1.757 | -9.499 | -9.533 | -1147 | -1081 | -1094 | 1041 | 1757 | 430 |  | CORR | CIGR | 07:37 | 07:47 | 07:45 | 36 | 106 | 11 | EXT | Аномалия находится на упругопластическом изгибе: R=524 D, максимальное растяжение на 2.8 час. | 0.92 | (c)
4445.346 | 2.066 | 1.982 | -9.224 | -9.308 | 1610 | 1839 | 1872 | 96 | 1982 | 430 |  | CORR | GENE | 03:02 | 03:39 | 03:44 | 142 | 525 | 10 | EXT | Аномалия находится на упругопластическом изгибе: R=518 D, максимальное растяжение на 2.8 час. | 0.93 | (c)
4445.599 | 2.319 | 2.272 | -8.971 | -9.018 | 1587 | 1937 | 1848 | 121 | 2272 | 430 |  | CORR | GENE | 02:58 | 03:54 | 03:40 | 220 | 522 | 10 | EXT | Аномалия находится на упругопластическом изгибе: R=512 D, максимальное растяжение на 2.7 час. | 0.95 | (c)
4447.234 | 3.954 | 3.889 | -7.336 | -7.401 | 888 | 1466 | 1317 | 484 | 3889 | 430 |  | CORR | GENE | 01:05 | 02:38 | 02:14 | 135 | 859 | 11 | EXT | Аномалия находится на упругопластическом изгибе: R=489 D, максимальное растяжение на 2.3 час. | 0.96 | (c)
4447.774 | 4.494 | 4.46 | -6.796 | -6.83 | 1264 | 1480 | 1463 | 568 | 4460 | 430 |  | CORR | GENE | 02:06 | 02:41 | 02:38 | 86 | 399 | 10 | EXT | Аномалия находится на упругопластическом изгибе: R=488 D, максимальное растяжение на 2.2 час. | 0.93 | (c)
4448.05 | 4.77 | 4.729 | -6.52 | -6.561 | 1311 | 1423 | 1471 | 598 | 4729 | 430 |  | CORR | GENE | 02:13 | 02:31 | 02:39 | 68 | 322 | 10 | EXT | Аномалия находится на упругопластическом изгибе: R=487 D, максимальное растяжение на 2.1 час. | 0.93 | (c)
4450.098 | 6.818 | 6.728 | -4.472 | -4.562 | 630 | 762 | 916 | 630 | 4416 | 430 |  | CORR | GENE | 00:23 | 00:45 | 01:10 | 146 | 573 | 12 | EXT | Аномалия находится на упругопластическом изгибе: R=512 D, максимальное растяжение на 1.9 час. | 0.94 | (c)
4450.331 | 7.051 | 7.018 | -4.239 | -4.272 | 549 | 759 | 758 | 549 | 4183 | 430 |  | CORR | GENE | 00:10 | 00:44 | 00:44 | 89 | 418 | 11 | EXT | Аномалия находится на упругопластическом изгибе: R=514 D, максимальное растяжение на 1.9 час. | 0.93 | (c)
4452.758 | 9.478 | 9.453 | -1.812 | -1.837 | -1437 | -1289 | -1296 | 793 | 1792 | 430 |  | CORR | CIGR | 06:50 | 07:14 | 07:13 | 45 | 283 | 10 | EXT | Аномалия находится на упругопластическом изгибе: R=614 D, максимальное растяжение на 2.1 час. | 0.92 | (c)
4453.276 | 9.996 | 9.952 | -1.294 | -1.338 | -1828 | -1526 | -1645 | 402 | 1281 | 430 |  | CORR | GENE | 05:47 | 06:36 | 06:16 | 57 | 366 | 10 | EXT | Аномалия находится на упругопластическом изгибе: R=666 D, максимальное растяжение на 2.1 час. | 0.93 | (c)
4453.529 | 10.249 | 10.243 | -1.041 | -1.047 | -221 | -93 | -116 | 11 | 1018 | 430 |  | CORR | CIGR | 10:06 | 10:27 | 10:23 | 29 | 210 | 10 | EXT | Аномалия находится на упругопластическом изгибе: R=696 D, максимальное растяжение на 2.2 час. | 0.92 | (c)
4454.265 | 10.985 | 10.958 | -0.305 | -0.332 | -1771 | -1533 | -1366 | 459 | 241 | 430 |  | CORR | GENE | 05:56 | 06:34 | 07:01 | 91 | 810 | 10 | EXT | Аномалия находится на упругопластическом изгибе: R=797 D, максимальное растяжение на 2.4 час. | 0.93 | (c)
4454.67 | 0.1 | 0.079 | -11.285 | -11.306 | -1225 | -1145 | -1085 | 944 | 79 | 431 |  | CORR | CIGR | 05:42 | 05:55 | 06:05 | 44 | 281 | 11 | EXT | Аномалия находится на упругопластическом изгибе: R=875 D, максимальное растяжение на 2.5 час. | 0.92 | (c)
4522.981 | 0.226 | 0.126 | -11.199 | -11.299 | 1354 | 1536 | 1704 | 176 | 126 | 437 |  | CORR | GENE | 03:33 | 04:02 | 04:29 | 141 | 701 | 11 | EXT |  | 0.94 | (c)
4523.483 | 0.728 | 0.693 | -10.697 | -10.732 | 834 | 951 | 993 | 834 | 693 | 437 |  | CORR | GENE | 02:09 | 02:28 | 02:35 | 62 | 318 | 10 | EXT |  | 0.93 | (c)
4523.493 | 0.738 | 0.683 | -10.687 | -10.742 | -1305 | -1146 | -1146 | 925 | 683 | 437 |  | CORR | GENE | 08:24 | 08:49 | 08:49 | 85 | 319 | 11 | EXT |  | 0.93 | (c)
4523.564 | 0.809 | 0.764 | -10.616 | -10.661 | -1893 | -1737 | -1754 | 338 | 764 | 437 |  | CORR | GENE | 06:49 | 07:14 | 07:11 | 75 | 279 | 10 | EXT |  | 0.93 | (c)
4523.629 | 0.874 | 0.852 | -10.551 | -10.573 | -1185 | -960 | -1051 | 918 | 852 | 437 |  | CORR | GENE | 08:43 | 09:19 | 09:05 | 67 | 267 | 11 | EXT |  | 0.93 | (c)
4523.782 | 1.027 | 1.005 | -10.398 | -10.42 | -1072 | -842 | -929 | 786 | 1005 | 437 |  | CORR | GENE | 09:01 | 09:38 | 09:24 | 65 | 285 | 10 | EXT |  | 0.93 | (c)
4523.877 | 1.122 | 0.899 | -10.303 | -10.526 | 427 | 837 | 1286 | 85 | 899 | 437 |  | CORR | GENE | 01:03 | 02:09 | 03:22 | 280 | 1718 | 12 | EXT |  | 0.96 | (c)
4524 | 1.245 | 1.212 | -10.18 | -10.213 | -1723 | -1599 | -1567 | 507 | 1212 | 437 |  | CORR | GENE | 07:16 | 07:36 | 07:41 | 67 | 311 | 11 | EXT |  | 0.93 | (c)
4524.062 | 1.307 | 1.262 | -10.118 | -10.163 | 785 | 943 | 898 | 785 | 1262 | 437 |  | CORR | GENE | 02:01 | 02:27 | 02:19 | 67 | 225 | 11 | EXT |  | 0.93 | (c)
4524.157 | 1.402 | 1.37 | -10.023 | -10.055 | -899 | -801 | -770 | 641 | 1370 | 437 |  | CORR | GENE | 09:29 | 09:45 | 09:50 | 55 | 258 | 10 | EXT |  | 0.93 | (c)
4524.263 | 1.508 | 1.468 | -9.917 | -9.957 | 633 | 810 | 821 | 633 | 1468 | 437 |  | CORR | GENE | 01:37 | 02:05 | 02:07 | 116 | 375 | 12 | EXT |  | 0.93 | (c)
4524.645 | 1.89 | 1.756 | -9.535 | -9.669 | 648 | 887 | 1180 | 519 | 1756 | 437 |  | CORR | GENE | 01:39 | 02:18 | 03:05 | 196 | 1064 | 10 | EXT |  | 0.94 | (c)
4525.115 | 2.36 | 2.332 | -9.065 | -9.093 | -1814 | -1686 | -1693 | 416 | 2332 | 437 |  | CORR | GENE | 07:02 | 07:22 | 07:21 | 56 | 243 | 10 | EXT |  | 0.93 | (c)
4525.235 | 2.48 | 2.452 | -8.945 | -8.973 | 1943 | 2120 | 2069 | 36 | 2452 | 437 |  | CORR | GENE | 05:08 | 05:37 | 05:28 | 51 | 251 | 10 | EXT |  | 0.92 | (c)
4525.337 | 2.582 | 2.553 | -8.843 | -8.872 | -1822 | -1689 | -1712 | 409 | 2553 | 437 |  | CORR | GENE | 07:00 | 07:22 | 07:18 | 67 | 220 | 10 | EXT |  | 0.93 | (c)
4525.904 | 3.149 | 3.121 | -8.276 | -8.304 | -1111 | -772 | -868 | 626 | 3121 | 437 |  | CORR | GENE | 08:55 | 09:50 | 09:34 | 103 | 485 | 10 | EXT |  | 0.93 | (c)
4526.52 | 3.765 | 3.742 | -7.66 | -7.683 | -1481 | -1403 | -1364 | 750 | 3742 | 437 |  | CORR | CIGR | 07:55 | 08:08 | 08:14 | 50 | 235 | 10 | EXT |  | 0.92 | (c)
4527.065 | 4.31 | 4.266 | -7.115 | -7.159 | 290 | 482 | 490 | 290 | 4266 | 437 |  | CORR | GENE | 00:41 | 01:12 | 01:13 | 70 | 399 | 10 | EXT |  | 0.93 | (c)
4527.294 | 4.539 | 4.509 | -6.886 | -6.916 | -1189 | -842 | -932 | 676 | 4509 | 437 |  | CORR | GENE | 08:42 | 09:38 | 09:24 | 89 | 514 | 13 | EXT |  | 0.93 | (c)
4527.436 | 4.681 | 4.631 | -6.744 | -6.794 | 312 | 663 | 612 | 312 | 4631 | 437 |  | CORR | GENE | 00:45 | 01:41 | 01:33 | 94 | 600 | 10 | EXT |  | 0.93 | (c)
4527.878 | 5.123 | 5.085 | -6.302 | -6.34 | 1983 | 2092 | 2093 | 28 | 5085 | 437 |  | CORR | CIGR | 05:14 | 05:32 | 05:32 | 38 | 219 | 11 | EXT |  | 0.92 | (c)
4527.888 | 5.133 | 4.936 | -6.292 | -6.489 | 82 | 265 | 745 | 82 | 4936 | 437 |  | CORR | GENE | 00:08 | 00:37 | 01:55 | 213 | 1326 | 10 | EXT |  | 0.94 | (c)
4528.092 | 5.337 | 5.27 | -6.088 | -6.155 | -1097 | -885 | -820 | 544 | 5270 | 437 |  | CORR | GENE | 08:57 | 09:31 | 09:42 | 105 | 553 | 13 | EXT |  | 0.93 | (c)
4528.14 | 5.385 | 5.301 | -6.04 | -6.124 | 1426 | 1620 | 1737 | 182 | 5301 | 437 |  | CORR | GENE | 03:45 | 04:16 | 04:35 | 102 | 622 | 11 | EXT |  | 0.93 | (c)
4528.242 | 5.487 | 5.356 | -5.938 | -6.069 | 71 | 547 | 668 | 71 | 5356 | 437 |  | CORR | GENE | 00:06 | 01:23 | 01:42 | 198 | 1193 | 11 | EXT |  | 0.94 | (c)
4528.589 | 5.834 | 5.699 | -5.591 | -5.726 | 218 | 805 | 878 | 218 | 5510 | 437 |  | CORR | GENE | 00:30 | 02:04 | 02:16 | 216 | 1319 | 11 | EXT |  | 0.95 | (c)
4528.866 | 6.111 | 6.067 | -5.314 | -5.358 | 1987 | 2076 | 2097 | 23 | 5314 | 437 |  | CORR | CIGR | 05:15 | 05:29 | 05:33 | 44 | 220 | 11 | EXT |  | 0.92 | (c)
4528.968 | 6.213 | 6.178 | -5.212 | -5.247 | 616 | 870 | 839 | 616 | 5167 | 437 |  | CORR | GENE | 01:34 | 02:15 | 02:10 | 80 | 446 | 10 | EXT |  | 0.93 | (c)
4531.259 | 8.504 | 8.385 | -2.921 | -3.04 | -1147 | -876 | -754 | 361 | 2864 | 437 |  | CORR | GENE | 08:49 | 09:33 | 09:53 | 176 | 786 | 13 | EXT |  | 0.94 | (c)
4531.675 | 8.92 | 8.875 | -2.505 | -2.55 | -1082 | -927 | -893 | 704 | 2502 | 437 |  | CORR | CIGR | 08:60 | 09:25 | 09:30 | 48 | 378 | 10 | EXT |  | 0.92 | (c)
4532.498 | 9.743 | 9.707 | -1.682 | -1.718 | -1421 | -1041 | -1158 | 810 | 1598 | 437 |  | CORR | GENE | 08:05 | 09:06 | 08:47 | 120 | 525 | 11 | EXT |  | 0.93 | (c)
4533.276 | 10.521 | 10.472 | -0.904 | -0.953 | -1183 | -905 | -967 | 751 | 776 | 437 |  | CORR | GENE | 08:43 | 09:28 | 09:18 | 177 | 432 | 11 | EXT |  | 0.94 | (c)
4533.961 | 11.206 | 11.175 | -0.219 | -0.25 | 1898 | 2126 | 2051 | 27 | 185 | 437 |  | CORR | GENE | 05:01 | 05:38 | 05:25 | 65 | 305 | 11 | EXT |  | 0.93 | (c)
4534.872 | 0.692 | 0.662 | -10.703 | -10.733 | -153 | -62 | -57 | 0 | 662 | 438 |  | CORR | CIGR | 09:32 | 09:47 | 09:48 | 43 | 191 | 10 | EXT |  | 0.92 | (c)
4535.269 | 1.089 | 1.065 | -10.306 | -10.33 | -181 | -67 | -63 | 0 | 1065 | 438 |  | CORR | GENE | 09:28 | 09:46 | 09:47 | 56 | 235 | 11 | EXT |  | 0.93 | (c)
4535.468 | 1.288 | 1.181 | -10.107 | -10.214 | -1875 | -1666 | -1596 | 356 | 1181 | 438 |  | CORR | GENE | 04:54 | 05:28 | 05:39 | 114 | 558 | 12 | EXT |  | 0.93 | (c)
4535.815 | 1.635 | 1.575 | -9.76 | -9.82 | -1732 | -1634 | -1546 | 499 | 1575 | 438 |  | CORR | GENE | 05:17 | 05:33 | 05:47 | 61 | 371 | 12 | EXT |  | 0.93 | (c)
4535.904 | 1.724 | 1.666 | -9.671 | -9.729 | -1137 | -903 | -897 | 656 | 1666 | 438 |  | CORR | GENE | 06:54 | 07:31 | 07:32 | 106 | 480 | 13 | EXT |  | 0.93 | (c)
4537.362 | 3.182 | 3.141 | -8.213 | -8.254 | 1265 | 1639 | 1569 | 358 | 3141 | 438 |  | CORR | GENE | 01:21 | 02:22 | 02:10 | 108 | 607 | 11 | EXT |  | 0.93 | (c)
4538.445 | 4.265 | 4.232 | -7.13 | -7.163 | -2131 | -2113 | -2061 | 100 | 4232 | 438 |  | CORR | CIGR | 04:13 | 04:16 | 04:24 | 40 | 140 | 10 | EXT |  | 0.92 | (c)
4538.944 | 4.764 | 4.704 | -6.631 | -6.691 | 1595 | 1718 | 1797 | 230 | 4704 | 438 |  | CORR | GENE | 02:14 | 02:34 | 02:47 | 93 | 405 | 10 | EXT |  | 0.93 | (c)
4539.052 | 4.872 | 4.621 | -6.523 | -6.774 | -1116 | -981 | -437 | 0 | 4621 | 438 |  | CORR | GENE | 06:57 | 07:19 | 08:46 | 262 | 1357 | 10 | EXT |  | 0.95 | (c)
4539.427 | 5.247 | 5.069 | -6.148 | -6.326 | -1075 | -857 | -525 | 0 | 5069 | 438 |  | CORR | GENE | 07:04 | 07:39 | 08:32 | 201 | 1099 | 11 | EXT |  | 0.94 | (c)
4541.317 | 7.137 | 7.111 | -4.258 | -4.284 | -974 | -304 | -602 | 229 | 4108 | 438 |  | CORR | GENE | 07:20 | 09:08 | 08:20 | 176 | 745 | 11 | EXT |  | 0.94 | (c)
4541.744 | 7.564 | 7.513 | -3.831 | -3.882 | -519 | -424 | -379 | 240 | 3822 | 438 |  | CORR | GENE | 08:33 | 08:49 | 08:56 | 60 | 279 | 10 | EXT |  | 0.93 | (c)
4542.207 | 8.027 | 7.911 | -3.368 | -3.484 | -909 | -784 | -574 | 239 | 3274 | 438 |  | CORR | GENE | 07:30 | 07:50 | 08:24 | 210 | 670 | 10 | EXT |  | 0.94 | (c)
4542.974 | 8.794 | 8.74 | -2.601 | -2.655 | 1362 | 1441 | 1526 | 540 | 2575 | 438 |  | CORR | GENE | 01:37 | 01:50 | 02:03 | 80 | 328 | 10 | EXT |  | 0.93 | (c)
4543.014 | 8.834 | 8.815 | -2.561 | -2.58 | -562 | -500 | -492 | 423 | 2534 | 438 |  | CORR | CIGR | 08:26 | 08:36 | 08:38 | 46 | 139 | 10 | EXT |  | 0.92 | (c)
4543.266 | 9.086 | 9.052 | -2.309 | -2.343 | -218 | -87 | -104 | 0 | 2287 | 438 |  | CORR | GENE | 09:22 | 09:43 | 09:40 | 56 | 228 | 10 | EXT |  | 0.93 | (c)
4543.351 | 9.171 | 9.132 | -2.224 | -2.263 | -821 | -551 | -625 | 429 | 2180 | 438 |  | CORR | GENE | 07:44 | 08:28 | 08:16 | 83 | 392 | 10 | EXT |  | 0.93 | (c)
4543.781 | 9.601 | 9.548 | -1.794 | -1.847 | -978 | -709 | -719 | 461 | 1739 | 438 |  | CORR | GENE | 07:19 | 08:03 | 08:01 | 108 | 517 | 11 | EXT |  | 0.93 | (c)
4544.656 | 10.476 | 10.443 | -0.919 | -0.952 | -1285 | -1115 | -1141 | 946 | 887 | 438 |  | CORR | GENE | 06:30 | 06:57 | 06:53 | 65 | 287 | 10 | EXT |  | 0.93 | (c)
4545.438 | 11.258 | 11.051 | -0.137 | -0.344 | -1316 | -1045 | -671 | 27 | 122 | 438 |  | CORR | GENE | 06:25 | 07:08 | 08:09 | 222 | 1289 | 10 | EXT |  | 0.95 | (c)
4545.652 | 0.077 | 0.052 | -7.783 | -7.808 | -651 | -123 | -323 | 0 | 52 | 439 |  | CORR | GENE | 08:08 | 09:34 | 09:01 | 115 | 657 | 14 | EXT |  | 0.93 | (c)
4546.147 | 0.572 | 0.53 | -7.288 | -7.33 | -1072 | -608 | -798 | 523 | 530 | 439 |  | CORR | GENE | 07:00 | 08:15 | 07:45 | 150 | 549 | 10 | EXT |  | 0.94 | (c)
4546.348 | 0.773 | 0.753 | -7.087 | -7.107 | -2161 | -1721 | -1887 | 69 | 753 | 439 |  | CORR | GENE | 04:05 | 05:16 | 04:49 | 166 | 547 | 12 | EXT |  | 0.94 | (c)
4546.545 | 0.97 | 0.895 | -6.89 | -6.965 | -976 | -653 | -642 | 309 | 895 | 439 |  | CORR | GENE | 07:16 | 08:08 | 08:10 | 139 | 667 | 12 | EXT |  | 0.94 | (c)
4546.989 | 1.414 | 1.304 | -6.446 | -6.556 | -1199 | -892 | -799 | 399 | 1304 | 439 |  | CORR | GENE | 06:40 | 07:29 | 07:45 | 170 | 800 | 12 | EXT |  | 0.94 | (c)
4547.335 | 1.76 | 1.729 | -6.1 | -6.131 | -1252 | -654 | -883 | 514 | 1729 | 439 |  | CORR | GENE | 06:31 | 08:08 | 07:31 | 144 | 739 | 11 | EXT |  | 0.94 | (c)
4547.743 | 2.168 | 2.095 | -5.692 | -5.765 | -1177 | -735 | -785 | 394 | 2095 | 439 |  | CORR | GENE | 06:44 | 07:55 | 07:47 | 170 | 783 | 10 | EXT |  | 0.94 | (c)
4548.027 | 2.452 | 2.417 | -5.408 | -5.443 | -2161 | -1875 | -1964 | 69 | 2417 | 439 |  | CORR | GENE | 04:05 | 04:51 | 04:37 | 111 | 394 | 10 | EXT |  | 0.93 | (c)
4548.394 | 2.819 | 2.717 | -5.041 | -5.143 | -2173 | -1713 | -1906 | 58 | 2717 | 439 |  | CORR | GENE | 04:03 | 05:17 | 04:46 | 187 | 533 | 10 | EXT |  | 0.94 | (c)
4548.763 | 3.188 | 3.13 | -4.672 | -4.73 | 2228 | -2018 | -2023 | 0 | 3130 | 439 |  | CORR | GENE | 03:53 | 04:28 | 04:27 | 108 | 419 | 10 | EXT |  | 0.93 | (c)
4549.045 | 3.47 | 3.442 | -4.39 | -4.418 | -253 | -174 | -149 | 44 | 3442 | 439 |  | CORR | CIGR | 09:13 | 09:26 | 09:29 | 45 | 209 | 10 | EXT |  | 0.92 | (c)
4549.356 | 3.781 | 3.735 | -4.079 | -4.125 | -425 | -103 | -220 | 16 | 3735 | 439 |  | CORR | GENE | 08:45 | 09:37 | 09:18 | 125 | 409 | 10 | EXT |  | 0.93 | (c)
4551.971 | 6.396 | 6.37 | -1.464 | -1.49 | -525 | -135 | -279 | 33 | 1390 | 439 |  | CORR | GENE | 08:29 | 09:32 | 09:08 | 100 | 492 | 10 | EXT |  | 0.93 | (c)
4552.519 | 6.944 | 6.911 | -0.916 | -0.949 | -897 | -566 | -689 | 480 | 886 | 439 |  | CORR | GENE | 07:29 | 08:22 | 08:02 | 63 | 417 | 10 | EXT |  | 0.93 | (c)
4553.795 | 0.36 | 0.337 | -1.38 | -1.403 | -844 | -759 | -699 | 553 | 337 | 440 |  | CORR | GENE | 07:17 | 07:31 | 07:41 | 98 | 291 | 10 | EXT |  | 0.93 | (c)
4584.874 | 7.179 | 7.102 | -4.336 | -4.413 | 1912 | 2095 | 2021 | 100 | 4278 | 443 |  | DENT | GENE | 07:25 | 07:55 | 07:43 | 135 | 219 | 0.2 | N/A | Глубина вмятины: 3 мм (0,2%). Линейка: 14 см в (710 см; 07:55 ч:мин) Аномалия находится вблизи продольного шва. |  | (c)
4697.479 | 6.079 | 6.009 | -5.286 | -5.356 | 1708 | 1762 | 1779 | 380 | 5219 | 453 |  | DENT | GENE | 05:46 | 05:55 | 05:58 | 137 | 143 | 0.8 | N/A | Глубина вмятины: 12 мм (0,8%). Линейка: 14 см в (601 см; 05:55 ч:мин) |  | (c)
4840.312 | 1.857 | 1.819 | -9.463 | -9.501 | 371 | 447 | 435 | 371 | 1819 | 467 |  | DENT | GENE | 01:44 | 01:56 | 01:54 | 104 | 129 | 0.4 | N/A | Глубина вмятины: 5 мм (0,4%). Линейка: 10 см в (182 см; 01:56 ч:мин) |  | (c)
4860.985 | 0 | -0.021 | -11.41 | -11.431 | 467 | 1017 | 1045 | 467 |  | 469 | Нарушение формы кольцевого шва | GWAN |  | 00:20 | 01:48 | 01:53 | 0 | 1156 |  | EXT | Нарушение формы кольцевого шва |  | (c)
4866.533 | 5.548 | 5.187 | -5.862 | -6.223 | -769 | -711 | -713 | 657 | 5187 | 469 | Дефект проката | MIAN | GENE | 09:00 | 09:10 | 09:09 | 534 | 111 |  | INT | Дефект проката Эквивалент потери металла 12%. |  | (c)
5126.439 | 0.499 | 0.276 | -5.456 | -5.679 | -1814 | -1770 | -1754 | 417 | 276 | 492в | Дефект проката | MIAN | GENE | 04:29 | 04:36 | 04:38 | 447 | 118 |  | INT | Дефект проката Эквивалент потери металла 9%. Аномалия находится на упругопластическом изгибе: R=734 D, максимальное растяжение на 4.9 час. |  | (c)
5127.434 | 1.494 | 1.088 | -4.461 | -4.867 | -1807 | -1777 | -1756 | 423 | 1088 | 492в | Дефект проката | MIAN | GENE | 04:30 | 04:35 | 04:38 | 1405 | 102 |  | INT | Дефект проката Эквивалент потери металла 10%. Аномалия находится на упругопластическом изгибе: R=617 D, максимальное растяжение на 5 час. |  | (c)
5153.297 | 10.327 | 10.24 | -1.008 | -1.095 | 177 | 1230 | 1218 | 0 | 21 | 494 | Дефект проката | MIAN | GENE | 02:18 | 05:08 | 05:06 | 1074 | 2082 |  | EXT | Дефект проката Эквивалент потери металла 18%. |  | (c)
5179.349 | 2.434 | 2.368 | -9.046 | -9.112 | 41 | 85 | 81 | 41 | 2368 | 497 |  | DENT | GENE | 00:07 | 00:14 | 00:14 | 118 | 80 | 0.4 | N/A | Глубина вмятины: 5 мм (0,4%). Линейка: 12 см в (237 см; 00:14 ч:мин) Аномалия находится на отводе. Аномалия находится вблизи продольного шва. |  | (c)
5192.522 | 4.127 | 4.102 | -7.073 | -7.098 | -188 | -105 | -117 | 45 | 4102 | 498 | Дефект проката | MIAN | CIGR | 11:23 | 11:37 | 11:35 | 42 | 143 |  | INT | Дефект проката Эквивалент потери металла 12%. Аномалия находится на отводе. |  | (c)
5222.58 | 0.965 | 0.644 | -10.235 | -10.556 | -29 | 22 | 9 | 0 | 644 | 501 |  | LWAN | GENE | 05:33 | 05:41 | 05:39 | 569 | 76 |  | EXT | Эквивалент потери металла 11%. Аномалия находится на отводе. |  | (c)
5244.042 | 4.892 | 4.87 | -0.063 | -0.085 | 95 | 633 | 528 | 95 | 21 | 503 |  | CORR | GENE | 01:48 | 03:15 | 02:58 | 64 | 865 | 18 | EXT |  | 0.93 | (c)
5244.644 | 0.539 | 0.232 | -10.866 | -11.173 | -848 | -803 | -803 | 758 | 232 | 504 | Дефект проката | MIAN | GENE | 07:21 | 07:28 | 07:28 | 414 | 90 |  | INT | Дефект проката Эквивалент потери металла 11%. |  | (c)
5247.251 | 3.146 | 2.809 | -8.259 | -8.596 | -901 | -846 | -839 | 778 | 2809 | 504 | Дефект проката | MIAN | GENE | 07:12 | 07:21 | 07:22 | 448 | 123 |  | INT | Дефект проката Эквивалент потери металла 9%. |  | (c)
5253.137 | 9.032 | 8.991 | -2.373 | -2.414 | -863 | -640 | -701 | 538 | 2293 | 504 | Дефект проката | MIAN | GENE | 07:18 | 07:54 | 07:45 | 121 | 324 |  | INT | Дефект проката Эквивалент потери металла 9%. Аномалия находится на упругопластическом изгибе: R=437 D, максимальное растяжение на 5.9 час. |  | (c)
5275.096 | 8.276 | 8.257 | -2.609 | -2.628 | -2072 | -2028 | -1988 | 158 | 2581 | 506 | Дефект проката | MIAN | CIGR | 05:12 | 05:19 | 05:25 | 47 | 169 |  | INT | Дефект проката Эквивалент потери металла 13%. Аномалия находится на упругопластическом изгибе: R=796 D, максимальное растяжение на 5.3 час. |  | (c)
5292.825 | 3.67 | 3.662 | -7.285 | -7.293 | -1564 | -1506 | -1501 | 667 | 3662 | 508 |  | CORR | CIGR | 07:02 | 07:12 | 07:12 | 41 | 126 | 10 | EXT |  | 0.92 | (c)
5418.029 | 4.969 | 4.927 | -6.466 | -6.508 | 442 | 594 | 705 | 442 | 4927 | 519 |  | CORR | GENE | 11:26 | 11:51 | 12:08 | 126 | 526 | 10 | EXT |  | 0.93 | (c)
5423.816 | 10.756 | 10.525 | -0.679 | -0.91 | -1099 | -1035 | -1046 | 993 | 74 | 519 | Дефект проката | MIAN | GENE | 07:17 | 07:28 | 07:26 | 836 | 106 |  | INT | Дефект проката Эквивалент потери металла 12%. |  | (c)
5447.425 | 0 | -0.033 | -11.41 | -11.443 | -565 | 465 | 839 | 12 |  | 522 | Нарушение формы кольцевого шва | GWAN |  | 11:38 | 02:25 | 15:25 | 0 | 2807 |  | EXT | Нарушение формы кольцевого шва |  | (c)
5447.425 | 0 | -0.053 | -11.41 | -11.463 | -1165 | -947 | -921 | 677 |  | 522 | Нарушение формы кольцевого шва | GWAN |  | 10:02 | 10:37 | 10:41 | 0 | 487 |  | EXT | Нарушение формы кольцевого шва |  | (c)
5448.766 | 1.341 | 1.327 | -10.069 | -10.083 | -14 | 13 | 17 | 0 | 1327 | 522 |  | LWAN | CIGR | 01:07 | 01:12 | 01:12 | 22 | 61 |  | INT | Эквивалент потери металла 15%. |  | (c)
5710.845 | 3.28 | 3.131 | -8.25 | -8.399 | -26 | -9 | -12 | 0 | 3131 | 545 |  | LWAN | AXGR | 10:19 | 10:22 | 10:21 | 448 | 28 |  | EXT | Эквивалент потери металла 10%. |  | (c)
5713.542 | 5.977 | 5.814 | -5.553 | -5.716 | -1489 | -1285 | -1331 | 742 | 5408 | 545 |  | DENT | GENE | 06:23 | 06:56 | 06:48 | 308 | 316 | 0.4 | N/A | Глубина вмятины: 5 мм (0,4%). Линейка: 31 см в (581 см; 06:56 ч:мин) |  | (c)
5713.856 | 6.291 | 6.193 | -5.239 | -5.337 | -1897 | -1709 | -1688 | 334 | 5103 | 545 |  | DENT | GENE | 05:17 | 05:47 | 05:51 | 234 | 418 | 0.5 | N/A | Глубина вмятины: 7 мм (0,5%). Линейка: 23 см в (619 см; 05:47 ч:мин) |  | (c)
5715.9 | 8.335 | 8.296 | -3.195 | -3.234 | 1391 | 1489 | 1535 | 552 | 3168 | 545 |  | CORR | GENE | 02:07 | 02:23 | 02:31 | 66 | 288 | 13 | EXT |  | 0.93 | (c)
5736.906 | 6.556 | 6.318 | -4.794 | -5.032 | 2216 | -2214 | -2229 | 0 | 4689 | 547 |  | LWAN | AXGR | 08:00 | 08:05 | 08:03 | 343 | 32 |  | INT | Эквивалент потери металла 10%. |  | (c)
5739.926 | 9.576 | 9.369 | -1.774 | -1.981 | 2228 | -2218 | -2220 | 0 | 1497 | 547 |  | LWAN | AXGR | 08:02 | 08:05 | 08:04 | 484 | 25 |  | INT | Эквивалент потери металла 10%. |  | (c)
5823.456 | 2.746 | 2.733 | -8.534 | -8.547 | -2201 | -1900 | -2009 | 29 | 2733 | 555 |  | GOUG | CIGR | 07:29 | 08:18 | 08:00 | 25 | 386 | 10 | EXT | Задир. |  | (c)
5833.847 | 1.857 | 1.83 | -9.288 | -9.315 | -2140 | -2058 | -2070 | 91 | 1830 | 556 | Дефект проката | MIAN | CIGR | 04:21 | 04:34 | 04:32 | 50 | 139 |  | INT | Дефект проката Эквивалент потери металла 10%. |  | (c)
5854.395 | 0 | -0.035 | -10.345 | -10.38 | -59 | -2212 | 1968 | 0 |  | 558 | Нарушение формы кольцевого шва | GWAN |  | 10:27 | 04:39 | 15:54 | 0 | 4054 |  | EXT | Нарушение формы кольцевого шва |  | (c)
5864.781 | 0.041 | 0.014 | -11.399 | -11.426 | -928 | -819 | -702 | 477 | 14 | 559 |  | CORR | GENE | 07:32 | 07:50 | 08:09 | 66 | 451 | 10 | EXT |  | 0.93 | (c)
5876.14 | 11.4 | 11.356 | -0.04 | -0.084 | 2147 | -2071 | -2050 | 0 | 29 | 559 |  | CORR | GENE | 03:49 | 04:28 | 04:31 | 55 | 528 | 11 | EXT |  | 0.93 | (c)
5876.14 | 11.4 | 11.298 | -0.04 | -0.142 | -1229 | -433 | -512 | 0 | 25 | 559 |  | CORR | GENE | 06:44 | 08:52 | 08:39 | 117 | 1434 | 12 | EXT |  | 0.93 | (c)
5876.2 | 0.02 | 0.009 | -11.165 | -11.176 | 1953 | 2190 | 2155 | 0 | 9 | 560 |  | CORR | GENE | 03:35 | 04:13 | 04:07 | 90 | 405 | 9 | EXT |  | 0.93 | (c)
5887.365 | 0 | -0.042 | -11.44 | -11.482 | 89 | 1097 | 762 | 89 |  | 561 | Нарушение формы кольцевого шва | GWAN |  | 00:10 | 02:52 | 01:58 | 0 | 1347 |  | EXT | Нарушение формы кольцевого шва |  | (c)
5887.365 | 0 | -0.034 | -11.44 | -11.474 | 1786 | 2017 | -1581 | 0 |  | 561 | Нарушение формы кольцевого шва | GWAN |  | 04:44 | 05:21 | 07:40 | 0 | 2188 |  | EXT | Нарушение формы кольцевого шва |  | (c)
5898.879 | 0.074 | 0.051 | -11.376 | -11.399 | -1700 | -985 | -874 | 48 | 51 | 562 |  | CORR | GENE | 05:27 | 07:22 | 07:40 | 71 | 1653 | 12 | EXT |  | 0.93 | (c)
5943.971 | 11.181 | 11.14 | -0.059 | -0.1 | 2133 | -2221 | -2183 | 0 | 46 | 565 |  | CORR | GENE | 07:14 | 07:31 | 07:37 | 54 | 290 | 11 | EXT |  | 0.93 | (c)
5943.972 | 11.182 | 11.14 | -0.058 | -0.1 | 926 | 1177 | 1233 | 690 | 41 | 565 |  | CORR | GENE | 03:59 | 04:39 | 04:48 | 59 | 614 | 10 | EXT |  | 0.93 | (c)
5944.116 | 0.086 | 0.011 | -11.389 | -11.464 | -1754 | -1544 | -1571 | 477 | 11 | 566 |  | CORR | GENE | 07:02 | 07:36 | 07:31 | 80 | 366 | 13 | EXT |  | 0.93 | (c)
5955.619 | 0.114 | 0.063 | -11.296 | -11.347 | 1704 | 1802 | 2002 | 0 | 63 | 567 |  | CORR | GENE | 04:57 | 05:13 | 05:45 | 64 | 596 | 9 | EXT |  | 0.93 | (c)
5966.867 | 11.362 | 11.306 | -0.048 | -0.104 | 1544 | 1646 | 1695 | 384 | 18 | 567 |  | CORR | GENE | 04:31 | 04:48 | 04:56 | 86 | 302 | 9 | EXT |  | 0.93 | (c)
5966.872 | 11.367 | 11.31 | -0.043 | -0.1 | -2097 | -1873 | -1865 | 134 | 31 | 567 |  | CORR | GENE | 06:44 | 07:20 | 07:21 | 69 | 463 | 14 | EXT |  | 0.93 | (c)
5967.021 | 0.106 | 0.05 | -10.864 | -10.92 | 1341 | -2072 | 1965 | 0 | 50 | 568 |  | CORR | GENE | 04:37 | 07:26 | 06:17 | 78 | 1248 | 13 | EXT |  | 0.93 | (c)
5977.817 | 10.902 | 10.868 | -0.068 | -0.102 | -1901 | -1789 | -1783 | 329 | 58 | 568 |  | CORR | CIGR | 07:54 | 08:12 | 08:13 | 44 | 236 | 12 | EXT |  | 0.92 | (c)
5977.958 | 0.073 | 0.017 | -11.092 | -11.148 | -1760 | -1701 | -1629 | 471 | 17 | 569 |  | CORR | GENE | 07:57 | 08:07 | 08:18 | 60 | 261 | 9 | EXT |  | 0.93 | (c)
6024.961 | 1.586 | 1.182 | -9.624 | -10.028 | -1902 | -1765 | -1782 | 328 | 1182 | 573 |  | GOUG | GENE | 04:20 | 04:42 | 04:40 | 873 | 241 | 11 | EXT | Задир. Аномалия находится на упругопластическом изгибе: R=671 D, максимальное растяжение на 6.2 час. |  | (c)
6025.989 | 2.614 | 2.379 | -8.596 | -8.831 | 390 | 423 | 451 | 390 | 2379 | 573 |  | GOUG | GENE | 10:30 | 10:36 | 10:40 | 280 | 124 | 18 | EXT | Задир. Аномалия находится на упругопластическом изгибе: R=997 D, максимальное растяжение на 6.3 час. |  | (b)
6026.105 | 2.73 | 2.698 | -8.48 | -8.512 | 342 | 391 | 405 | 342 | 2698 | 573 |  | GOUG | GENE | 10:22 | 10:30 | 10:33 | 187 | 126 | 10 | EXT | Задир. |  | (c)
6030.38 | 7.005 | 6.886 | -4.205 | -4.324 | -405 | -374 | -337 | 268 | 3839 | 573 |  | GOUG | GENE | 08:22 | 08:27 | 08:33 | 485 | 136 | 6 | EXT | Задир. |  | (c)
6050.33 | 4.365 | 4.365 | -7.1 | -7.1 | 1737 | 2048 | 1934 | 99 | 4365 | 575 |  | GOUG | CIGR | 07:30 | 08:20 | 08:02 | 49 | 395 | 10 | EXT | Задир. |  | (c)
6072.937 | 4.112 | 4.087 | -6.958 | -6.983 | -1974 | -1739 | -1801 | 256 | 4087 | 577 |  | GOUG | GENE | 07:12 | 07:50 | 07:40 | 53 | 346 | 9 | EXT | Задир. |  | (c)
6090.751 | 10.856 | 10.839 | -0.664 | -0.681 | -2108 | -2062 | -2051 | 122 | 635 | 578 | Дефект проката | MIAN | CIGR | 05:12 | 05:20 | 05:22 | 46 | 115 |  | INT | Дефект проката Эквивалент потери металла 9%. |  | (c)
6201.954 | 10.804 | 10.774 | -0.506 | -0.536 | 1423 | 1531 | 1540 | 574 | 486 | 588 |  | CORR | CIGR | 01:53 | 02:10 | 02:12 | 50 | 233 | 9 | EXT |  | 0.89 | (c)
6224.031 | 10.641 | 10.609 | -0.654 | -0.686 | 1247 | 1307 | 1335 | 807 | 645 | 590 |  | CORR | CIGR | 05:32 | 05:42 | 05:46 | 41 | 176 | 9 | EXT |  | 0.89 | (c)
6268.175 | 0 | -0.046 | -10.895 | -10.941 | -1281 | -416 | 2 | 0 |  | 595 | Нарушение формы кольцевого шва | GWAN |  | 08:26 | 10:46 | 11:53 | 0 | 2565 |  | EXT | Нарушение формы кольцевого шва |  | (c)
6279.738 | 0.668 | 0.593 | -10.257 | -10.332 | 258 | 575 | 601 | 258 | 593 | 596 |  | CORR | GENE | 07:32 | 08:23 | 08:27 | 139 | 686 | 12 | EXT |  | 0.9 | (c)
6280.567 | 1.497 | 1.453 | -9.428 | -9.472 | 171 | 304 | 348 | 171 | 1453 | 596 |  | CORR | GENE | 07:18 | 07:39 | 07:46 | 70 | 353 | 10 | EXT |  | 0.89 | (c)
6286.193 | 7.123 | 7.095 | -3.802 | -3.83 | -425 | -371 | -355 | 285 | 3800 | 596 |  | CORR | CIGR | 05:42 | 05:50 | 05:53 | 30 | 140 | 12 | EXT |  | 0.89 | (c)
6286.79 | 7.72 | 7.685 | -3.205 | -3.24 | -477 | -357 | -385 | 294 | 3195 | 596 |  | CORR | CIGR | 05:33 | 05:53 | 05:48 | 45 | 183 | 13 | EXT |  | 0.89 | (c)
6287.318 | 8.248 | 8.157 | -2.677 | -2.768 | -717 | -617 | -454 | 192 | 2604 | 596 |  | CORR | GENE | 04:55 | 05:11 | 05:37 | 164 | 525 | 9 | EXT |  | 0.9 | (c)
6287.553 | 8.483 | 8.455 | -2.442 | -2.47 | -407 | -345 | -346 | 285 | 2435 | 596 |  | CORR | CIGR | 05:45 | 05:54 | 05:54 | 35 | 122 | 10 | EXT |  | 0.89 | (c)
6287.708 | 8.638 | 8.564 | -2.287 | -2.361 | -727 | -661 | -508 | 290 | 2217 | 596 |  | CORR | GENE | 04:53 | 05:03 | 05:28 | 144 | 437 | 9 | EXT |  | 0.9 | (c)
6287.87 | 8.8 | 8.76 | -2.125 | -2.165 | -372 | -314 | -311 | 250 | 2125 | 596 |  | CORR | CIGR | 05:50 | 05:59 | 06:00 | 40 | 122 | 9 | EXT |  | 0.89 | (c)
6288.046 | 8.976 | 8.93 | -1.949 | -1.995 | -449 | -350 | -353 | 257 | 1945 | 596 |  | CORR | CIGR | 05:38 | 05:54 | 05:53 | 50 | 192 | 10 | EXT |  | 0.89 | (c)
6288.28 | 9.21 | 9.174 | -1.715 | -1.751 | -484 | -358 | -348 | 212 | 1669 | 596 |  | CORR | GENE | 05:32 | 05:52 | 05:54 | 82 | 272 | 10 | EXT |  | 0.89 | (c)
6289.008 | 9.938 | 9.89 | -0.987 | -1.035 | -355 | -329 | -215 | 76 | 975 | 596 |  | CORR | GENE | 05:53 | 05:57 | 06:15 | 60 | 279 | 12 | EXT |  | 0.89 | (c)
6289.173 | 10.103 | 9.992 | -0.822 | -0.933 | -7 | 12 | 159 | 0 | 788 | 596 |  | CORR | GENE | 06:49 | 06:52 | 07:16 | 145 | 333 | 9 | EXT |  | 0.9 | (c)
6289.19 | 10.12 | 10.1 | -0.805 | -0.825 | -372 | -339 | -341 | 311 | 805 | 596 |  | CORR | CIGR | 05:50 | 05:55 | 05:55 | 20 | 61 | 9 | EXT |  | 0.89 | (c)
6289.258 | 10.188 | 10.155 | -0.737 | -0.77 | -433 | -330 | -324 | 216 | 715 | 596 |  | CORR | CIGR | 05:40 | 05:57 | 05:58 | 55 | 217 | 11 | EXT |  | 0.89 | (c)
6289.494 | 10.424 | 10.385 | -0.501 | -0.54 | -625 | -373 | -455 | 285 | 495 | 596 |  | CORR | CIGR | 05:09 | 05:50 | 05:37 | 45 | 340 | 13 | EXT |  | 0.89 | (c)
6289.555 | 10.485 | 10.425 | -0.44 | -0.5 | -242 | -73 | -120 | 0 | 430 | 596 |  | CORR | GENE | 06:11 | 06:38 | 06:31 | 70 | 244 | 9 | EXT |  | 0.89 | (c)
6289.588 | 10.518 | 10.49 | -0.407 | -0.435 | -512 | -374 | -442 | 372 | 405 | 596 |  | CORR | CIGR | 05:28 | 05:50 | 05:39 | 30 | 140 | 9 | EXT |  | 0.89 | (c)
6289.687 | 10.617 | 10.552 | -0.308 | -0.373 | -763 | -418 | -311 | 0 | 137 | 596 |  | CORR | GENE | 04:47 | 05:43 | 06:00 | 236 | 905 | 13 | EXT |  | 0.92 | (c)
6290.528 | 0.533 | 0.5 | -10.987 | -11.02 | 563 | 608 | 618 | 563 | 500 | 597 |  | CORR | PITT | 05:50 | 05:58 | 05:59 | 56 | 110 | 10 | EXT |  | 0.89 | (c)
6299.84 | 9.845 | 9.818 | -1.675 | -1.702 | 164 | 237 | 237 | 164 | 1661 | 597 |  | CORR | CIGR | 04:46 | 04:58 | 04:58 | 41 | 147 | 9 | EXT |  | 0.89 | (c)
6300.549 | 10.554 | 10.475 | -0.966 | -1.045 | 155 | 254 | 301 | 155 | 922 | 597 |  | CORR | GENE | 04:45 | 05:01 | 05:08 | 123 | 293 | 12 | EXT |  | 0.9 | (c)
6311.997 | 10.482 | 10.441 | -0.473 | -0.514 | -1673 | -1561 | -1446 | 1219 | 451 | 598 |  | CORR | GENE | 06:00 | 06:18 | 06:37 | 63 | 453 | 9 | EXT |  | 0.89 | (c)
6312.47 | 0 | -0.041 | -10.97 | -11.011 | 1707 | -666 | -743 | 1268 |  | 599 | Нарушение формы кольцевого шва | GWAN |  | 09:06 | 02:43 | 14:30 | 0 | 4022 |  | EXT | Нарушение формы кольцевого шва |  | (c)
6316.378 | 3.908 | 3.884 | -7.062 | -7.086 | -465 | -386 | -324 | 182 | 3884 | 599 |  | CORR | CIGR | 03:15 | 03:28 | 03:38 | 38 | 283 | 9 | EXT |  | 0.89 | (c)
6366.796 | 9.996 | 9.948 | -0.859 | -0.907 | -2026 | -1935 | -1910 | 1793 | 835 | 603 |  | CORR | GENE | 01:55 | 02:10 | 02:14 | 72 | 233 | 10 | EXT |  | 0.89 | (c)
6367.101 | 10.301 | 10.279 | -0.554 | -0.576 | -2220 | -2179 | -2102 | 1985 | 537 | 603 |  | CORR | CIGR | 01:24 | 01:31 | 01:43 | 39 | 235 | 14 | EXT |  | 0.89 | (c)
6368.757 | 1.102 | 1.083 | -9.848 | -9.867 | -122 | -91 | -33 | 0 | 1083 | 604 |  | CORR | CIGR | 01:50 | 01:55 | 02:05 | 50 | 178 | 11 | EXT |  | 0.89 | (c)
6369.264 | 1.609 | 1.591 | -9.341 | -9.359 | -21 | 13 | 34 | 0 | 1591 | 604 |  | CORR | CIGR | 02:07 | 02:12 | 02:16 | 33 | 111 | 12 | EXT |  | 0.89 | (c)
6369.667 | 2.012 | 1.979 | -8.938 | -8.971 | -31 | 13 | 21 | 0 | 1979 | 604 |  | CORR | CIGR | 02:05 | 02:12 | 02:13 | 40 | 104 | 13 | EXT |  | 0.89 | (c)
6369.918 | 2.263 | 2.237 | -8.687 | -8.713 | -308 | -115 | -145 | 0 | 2237 | 604 |  | CORR | CIGR | 01:20 | 01:52 | 01:47 | 50 | 327 | 9 | EXT |  | 0.89 | (c)
6370.515 | 2.86 | 2.846 | -8.09 | -8.104 | -57 | 8 | 8 | 0 | 2846 | 604 |  | CORR | CIGR | 02:01 | 02:11 | 02:11 | 31 | 130 | 9 | EXT |  | 0.89 | (c)
6370.942 | 3.287 | 3.269 | -7.663 | -7.681 | -132 | -101 | -78 | 24 | 3269 | 604 |  | CORR | CIGR | 01:49 | 01:54 | 01:57 | 35 | 108 | 9 | EXT |  | 0.89 | (c)
6452.323 | 7.908 | 7.845 | -3.042 | -3.105 | -795 | -704 | -612 | 429 | 3018 | 611 |  | CORR | GENE | 09:47 | 10:01 | 10:16 | 87 | 366 | 9 | EXT |  | 0.89 | (c)
6452.428 | 8.013 | 7.993 | -2.937 | -2.957 | -947 | -798 | -807 | 666 | 2897 | 611 |  | CORR | GENE | 09:22 | 09:46 | 09:45 | 60 | 281 | 9 | EXT |  | 0.89 | (c)
6467.334 | 0.489 | 0.463 | -10.996 | -11.022 | -213 | -114 | -90 | 0 | 463 | 613 |  | CORR | GENE | 05:32 | 05:48 | 05:52 | 97 | 248 | 10 | EXT |  | 0.89 | (c)
6472.139 | 5.294 | 4.178 | -6.191 | -7.307 | 1882 | 2017 | 1990 | 1882 | 4178 | 613 |  | CORR | GENE | 11:10 | 11:32 | 11:28 | 1435 | 216 | 9 | EXT |  | 0.96 | (c)
6488.298 | 9.968 | 9.875 | -0.617 | -0.71 | 2159 | -2123 | -2128 | 1953 | 587 | 614 |  | CORR | GENE | 03:48 | 04:17 | 04:16 | 123 | 350 | 9 | EXT |  | 0.89 | (c)
6488.856 | 10.526 | 10.495 | -0.059 | -0.09 | 2178 | -2080 | -2017 | 1750 | 33 | 614 |  | CORR | GENE | 03:51 | 04:24 | 04:34 | 57 | 533 | 18 | EXT |  | 0.89 | (c)
6560.437 | 4.762 | 4.68 | -6.733 | -6.815 | 1101 | 1131 | 1141 | 1050 | 4680 | 621 |  | DENT | GENE | 02:41 | 02:46 | 02:47 | 121 | 80 | 0.4 | N/A | Глубина вмятины: 6 мм (0,4%). Линейка: 12 см в (472 см; 02:46 ч:мин) |  | (c)
6584.702 | 7.597 | 7.542 | -3.923 | -3.978 | -2200 | -2034 | -2001 | 30 | 3893 | 624 |  | CORR | GENE | 05:26 | 05:53 | 05:58 | 85 | 398 | 10 | EXT |  | 0.93 | (c)
6615.699 | 4.054 | 4.007 | -7.336 | -7.383 | 880 | 1043 | 1133 | 845 | 4007 | 627 | Дефект проката | MIAN | GENE | 03:40 | 04:06 | 04:20 | 198 | 505 |  | INT | Дефект проката Эквивалент потери металла 10%. |  | (c)
6623.431 | 0.396 | 0.361 | -11.029 | -11.064 | -919 | -810 | -823 | 726 | 361 | 628а |  | CORR | CIGR | 07:34 | 07:52 | 07:50 | 49 | 193 | 10 | EXT |  | 0.92 | (c)
6625.924 | 2.889 | 2.871 | -8.536 | -8.554 | -1633 | -1499 | -1521 | 597 | 2871 | 628а |  | CORR | GENE | 05:39 | 06:00 | 05:57 | 85 | 225 | 9 | EXT |  | 0.93 | (c)
6629.388 | 6.353 | 6.297 | -5.072 | -5.128 | -1925 | -1833 | -1820 | 305 | 5030 | 628а |  | CORR | GENE | 04:52 | 05:06 | 05:09 | 98 | 211 | 13 | EXT |  | 0.93 | (c)
6634.46 | 0 | -0.046 | -11.55 | -11.596 | 1342 | 1778 | 2109 | 0 |  | 628б | Нарушение формы кольцевого шва | GWAN |  | 04:53 | 06:04 | 06:57 | 0 | 1534 |  | EXT | Нарушение формы кольцевого шва Аномалия находится на упругопластическом изгибе: R=884 D, максимальное растяжение на 5.7 час. |  | (c)
6634.46 | 0 | -0.035 | -11.55 | -11.585 | -1073 | -870 | -345 | 383 |  | 628б | Нарушение формы кольцевого шва | GWAN |  | 10:23 | 10:56 | 12:21 | 0 | 1456 |  | EXT | Нарушение формы кольцевого шва Аномалия находится на упругопластическом изгибе: R=884 D, максимальное растяжение на 5.7 час. |  | (c)
6634.795 | 0.335 | 0.223 | -11.215 | -11.327 | -1935 | -1875 | -1844 | 296 | 223 | 628б |  | CORR | GENE | 08:04 | 08:14 | 08:19 | 137 | 183 | 10 | EXT | Аномалия находится на упругопластическом изгибе: R=771 D, максимальное растяжение на 5.7 час. | 0.9 | (c)
6651.441 | 5.431 | 5.413 | -4.409 | -4.427 | 1919 | 1974 | 1978 | 193 | 4387 | 630а | Дефект проката | MIAN | CIGR | 07:48 | 07:57 | 07:58 | 40 | 118 |  | INT | Дефект проката Эквивалент потери металла 9%. Аномалия находится на упругопластическом изгибе: R=397 D, максимальное растяжение на 5.8 час. |  | (c)
6655.85 | 0 | -0.013 | -11.31 | -11.323 | 1588 | 2095 | 1941 | 0 |  | 632а | Нарушение формы кольцевого шва | GWAN |  | 04:19 | 05:41 | 05:16 | 0 | 706 |  | EXT | Нарушение формы кольцевого шва Аномалия находится на упругопластическом изгибе: R=478 D, максимальное растяжение на 5.1 час. |  | (c)
6667.082 | 11.232 | 11.206 | -0.078 | -0.104 | 1410 | 1499 | 1615 | 410 | 34 | 632а |  | CORR | GENE | 03:50 | 04:04 | 04:23 | 70 | 410 | 14 | EXT |  | 0.93 | (c)
6667.231 | 0.071 | 0.017 | -11.384 | -11.438 | 1468 | 1554 | 1764 | 170 | 17 | 633 |  | CORR | GENE | 03:42 | 03:56 | 04:30 | 61 | 592 | 12 | EXT |  | 0.93 | (c)
6667.251 | 0.091 | 0.038 | -11.364 | -11.417 | -2116 | -1955 | -1967 | 115 | 38 | 633 |  | CORR | GENE | 06:03 | 06:29 | 06:27 | 53 | 297 | 10 | EXT |  | 0.93 | (c)
6678.552 | 11.392 | 11.379 | -0.063 | -0.076 | 1349 | 1381 | 1409 | 762 | 37 | 633 |  | CORR | CIGR | 03:23 | 03:28 | 03:32 | 39 | 119 | 11 | EXT |  | 0.92 | (c)
6689.87 | 0 | -0.02 | -1.443 | -1.463 | 266 | 1873 | 1352 | 266 |  | 634б | Нарушение формы кольцевого шва | GWAN |  | 00:52 | 05:12 | 03:47 | 0 | 2172 |  | INT | Нарушение формы кольцевого шва |  | (c)
6689.87 | 0 | -0.038 | -1.443 | -1.481 | -1864 | -1445 | -1153 | 442 |  | 634б | Нарушение формы кольцевого шва | GWAN |  | 07:08 | 08:16 | 09:03 | 0 | 1422 |  | INT | Нарушение формы кольцевого шва |  | (c)
6691.313 | 0 | -0.027 | -10.062 | -10.089 | -1305 | -1097 | -1092 | 878 |  | 635а | Нарушение формы кольцевого шва | GWAN |  | 05:38 | 06:12 | 06:13 | 0 | 428 |  | INT | Нарушение формы кольцевого шва |  | (c)
6691.313 | 0 | -0.037 | -10.062 | -10.099 | -798 | -670 | -638 | 478 |  | 635а | Нарушение формы кольцевого шва | GWAN |  | 07:00 | 07:21 | 07:26 | 0 | 320 |  | INT | Нарушение формы кольцевого шва |  | (c)
6691.313 | 0 | -0.037 | -10.062 | -10.099 | 0 | 48 | 52 | 0 |  | 635а | Нарушение формы кольцевого шва | GWAN |  | 09:09 | 09:17 | 09:18 | 0 | 104 |  | INT | Нарушение формы кольцевого шва |  | (c)
6719.123 | 6.173 | 6.134 | -5.057 | -5.096 | -452 | -353 | -343 | 235 | 5021 | 637 |  | CORR | GENE | 11:21 | 11:37 | 11:38 | 75 | 217 | 11 | EXT |  | 0.93 | (c)
6748.236 | 2.061 | 1.897 | -9.399 | -9.563 | -1173 | -1080 | -1041 | 908 | 1897 | 640 |  | DENT | GENE | 06:03 | 06:18 | 06:25 | 364 | 265 | 0.2 | N/A | Глубина вмятины: 3 мм (0,2%). Линейка: 36 см в (190 см; 06:18 ч:мин) |  | (c)
6757.61 | 11.435 | 11.358 | -0.025 | -0.102 | -1643 | -1451 | -1499 | 588 | 20 | 640 |  | CORR | GENE | 04:47 | 05:18 | 05:11 | 82 | 289 | 12 | EXT |  | 0.93 | (c)
6769.027 | 11.392 | 11.342 | -0.058 | -0.108 | -1883 | -1528 | -1663 | 348 | 42 | 641 |  | CORR | GENE | 07:03 | 08:01 | 07:39 | 66 | 439 | 10 | EXT |  | 0.93 | (c)
6769.104 | 0.019 | 0.007 | -10.911 | -10.923 | 1952 | 2228 | 2114 | 0 | 7 | 642 |  | CORR | CIGR | 07:18 | 08:03 | 07:44 | 27 | 324 | 11 | EXT |  | 0.92 | (c)
6771.741 | 2.656 | 2.535 | -8.274 | -8.395 | 1144 | 1384 | 1493 | 389 | 2535 | 642 |  | DENT | GENE | 05:08 | 05:47 | 06:04 | 234 | 698 | 0.8 | N/A | Глубина вмятины: 12 мм (0,8%). Линейка: 23 см в (254 см; 05:47 ч:мин) |  | (c)
6772.143 | 3.058 | 2.947 | -7.872 | -7.983 | 1213 | 1612 | 1554 | 336 | 2947 | 642 |  | DENT | GENE | 05:19 | 06:24 | 06:14 | 206 | 682 | 0.4 | N/A | Глубина вмятины: 6 мм (0,4%). Линейка: 21 см в (295 см; 06:24 ч:мин) |  | (c)
6779.925 | 10.84 | 10.814 | -0.09 | -0.116 | 1789 | -2156 | 2056 | 0 | 67 | 642 |  | CORR | CIGR | 06:52 | 08:15 | 07:35 | 49 | 534 | 10 | EXT |  | 0.92 | (c)
6780.096 | 0.081 | 0.029 | -11.349 | -11.401 | 1847 | -2191 | 2136 | 0 | 29 | 643 |  | CORR | GENE | 06:31 | 07:39 | 07:18 | 55 | 578 | 12 | EXT |  | 0.93 | (c)
6791.456 | 0.011 | 0.006 | -10.924 | -10.929 | 116 | 462 | 358 | 116 | 6 | 644 |  | CORR | GENE | 02:46 | 03:42 | 03:25 | 65 | 484 | 11 | EXT |  | 0.93 | (c)
6791.502 | 0.057 | 0.03 | -10.878 | -10.905 | 1487 | 2061 | 1867 | 0 | 30 | 644 |  | CORR | GENE | 06:28 | 08:00 | 07:29 | 63 | 760 | 9 | EXT |  | 0.93 | (c)
6801.768 | 10.323 | 10.119 | -0.612 | -0.816 | 1215 | 1222 | 1259 | 927 | 362 | 644 | Дефект проката | MIAN | GENE | 05:44 | 05:45 | 05:51 | 454 | 89 |  | INT | Дефект проката Эквивалент потери металла 12%. |  | (c)
6975.803 | 4.768 | 4.733 | -6.717 | -6.752 | -572 | -507 | -406 | 241 | 4733 | 660 |  | GOUG | GENE | 01:05 | 01:15 | 01:31 | 75 | 331 | 10 | EXT | Зона задиров. |  | (c)
7060.3 | 0 | -0.029 | -11 | -11.029 | 957 | -2047 | -1394 | 716 |  | 668 | Нарушение формы кольцевого шва | GWAN |  | 11:38 | 03:33 | 17:19 | 0 | 4221 |  | EXT | Нарушение формы кольцевого шва |  | (c)
7159.535 | 9.125 | 9.109 | -2.46 | -2.476 | -3 | 52 | 50 | 0 | 2454 | 676 |  | LWAN | CIGR | 09:16 | 09:24 | 09:24 | 22 | 107 |  | INT | Эквивалент потери металла 13%. |  | (c)
7161.903 | 11.493 | 11.474 | -0.092 | -0.111 | 2171 | -2003 | -2039 | 0 | 27 | 676 |  | CORR | GENE | 03:06 | 03:53 | 03:47 | 84 | 501 | 12 | EXT |  | 0.93 | (c)
7176.704 | 3.514 | 3.309 | -8.066 | -8.271 | -1640 | -1390 | -1420 | 591 | 3309 | 678 |  | DENT | GENE | 05:02 | 05:42 | 05:37 | 353 | 440 | 0.6 | N/A | Глубина вмятины: 9 мм (0,6%). Линейка: 35 см в (331 см; 05:42 ч:мин) |  | (c)
7202.215 | 6.095 | 5.745 | -5.175 | -5.525 | 1163 | 1206 | 1209 | 976 | 5019 | 680 | Дефект проката | MIAN | GENE | 05:46 | 05:53 | 05:53 | 506 | 91 |  | INT | Дефект проката Эквивалент потери металла 9%. |  | (c)
7205.813 | 9.693 | 9.392 | -1.577 | -1.878 | 1331 | 1366 | 1440 | 682 | 877 | 680 | Дефект проката | MIAN | GENE | 06:13 | 06:19 | 06:31 | 1001 | 218 |  | INT | Дефект проката Эквивалент потери металла 10%. |  | (c)
7456.375 | 0.175 | 0.15 | -10.96 | -10.985 | -1129 | -1066 | -1043 | 957 | 150 | 703 | Дефект проката | MIAN | CIGR | 08:00 | 08:10 | 08:14 | 43 | 172 |  | INT | Дефект проката Эквивалент потери металла 10%. |  | (c)
7481.925 | 3.51 | 3.174 | -7.8 | -8.136 | -759 | -741 | -731 | 703 | 3174 | 705 | Дефект проката | MIAN | GENE | 08:35 | 08:38 | 08:40 | 455 | 56 |  | INT | Дефект проката Эквивалент потери металла 10%. |  | (c)
7531.578 | 7.608 | 7.398 | -3.802 | -4.012 | 2161 | -2215 | 2226 | 0 | 3545 | 709 |  | LWAN | GENE | 06:57 | 07:10 | 07:07 | 467 | 129 |  | EXT | Эквивалент потери металла 11%. Аномалия находится на упругопластическом изгибе: R=555 D, максимальное растяжение на 5.9 час. |  | (c)
7532.034 | 8.064 | 7.928 | -3.346 | -3.482 | 2142 | 2187 | 2173 | 28 | 2921 | 709 |  | CORR | GENE | 06:54 | 07:01 | 06:58 | 561 | 61 | 9 | EXT | Аномалия находится на упругопластическом изгибе: R=608 D, максимальное растяжение на 6 час. | 0.97 | (c)
7557.965 | 0 | -0.041 | -11.155 | -11.196 | 861 | 983 | 998 | 861 |  | 712 | Нарушение формы кольцевого шва | GWAN |  | 02:30 | 02:50 | 02:53 | 0 | 275 |  | EXT | Нарушение формы кольцевого шва Аномалия находится на отводе. |  | (c)
7557.965 | 0 | -0.038 | -11.155 | -11.193 | 1399 | 1754 | -2127 | 1192 |  | 712 | Нарушение формы кольцевого шва | GWAN |  | 03:57 | 04:55 | 06:28 | 0 | 1870 |  | EXT | Нарушение формы кольцевого шва Аномалия находится на отводе. |  | (c)
7591.711 | 0.066 | 0.054 | -10.989 | -11.001 | 1306 | 1803 | 1964 | 0 | 54 | 715 |  | CORR | GENE | 04:26 | 05:46 | 06:12 | 96 | 1317 | 11 | EXT |  | 0.93 | (c)
7594.273 | 2.628 | 2.5 | -8.427 | -8.555 | 2188 | 2212 | 2207 | 3 | 2500 | 715 |  | LWAN | AXGR | 06:48 | 06:52 | 06:51 | 330 | 39 |  | INT | Эквивалент потери металла 18%. |  | (c)
7596.266 | 4.621 | 4.465 | -6.434 | -6.59 | 1659 | 1871 | 1819 | 251 | 4465 | 715 |  | DENT | GENE | 05:23 | 05:57 | 05:49 | 291 | 320 | 0.4 | N/A | Глубина вмятины: 6 мм (0,4%). Линейка: 29 см в (447 см; 05:57 ч:мин) |  | (c)
7602.682 | 11.037 | 10.975 | -0.018 | -0.08 | 2160 | -1823 | -1992 | 0 | 2 | 715 |  | CORR | GENE | 06:44 | 08:01 | 07:33 | 78 | 617 | 12 | EXT |  | 0.93 | (c)
7602.744 | 0.044 | 0.016 | -11.351 | -11.379 | 1791 | 1890 | 1897 | 228 | 16 | 716 |  | CORR | GENE | 06:40 | 06:56 | 06:57 | 56 | 211 | 9 | EXT |  | 0.93 | (c)
7604.716 | 2.016 | 1.942 | -9.379 | -9.453 | 1844 | 2021 | 2057 | 0 | 1942 | 716 |  | CORR | GENE | 06:48 | 07:17 | 07:23 | 138 | 426 | 9 | EXT |  | 0.93 | (c)
7624.74 | 10.645 | 10.622 | -0.01 | -0.033 | -2171 | -2130 | -2045 | 59 | 10 | 717 |  | CORR | CIGR | 05:16 | 05:23 | 05:36 | 23 | 253 | 15 | EXT |  | 0.92 | (c)
7624.771 | 0.021 | 0.001 | -11.259 | -11.279 | 1136 | 1206 | 1455 | 456 | 1 | 718 |  | CORR | GENE | 05:01 | 05:12 | 05:52 | 91 | 638 | 13 | EXT |  | 0.93 | (c)
7664.917 | 6.717 | 6.576 | -4.638 | -4.779 | -1978 | -1911 | -1860 | 253 | 4491 | 721 |  | DENT | GENE | 06:53 | 07:04 | 07:12 | 288 | 236 | 0.3 | N/A | Глубина вмятины: 4 мм (0,3%). Линейка: 29 см в (659 см; 07:04 ч:мин) |  | (c)
7714.699 | 0.074 | 0.048 | -11.326 | -11.352 | 1274 | 1875 | 2128 | 0 | 48 | 726 |  | CORR | GENE | 04:06 | 05:43 | 06:24 | 109 | 1709 | 11 | EXT | Аномалия находится на упругопластическом изгибе: R=439 D, максимальное растяжение на 6 час. | 1.07 | (b)
7726.106 | 0.081 | 0.041 | -11.374 | -11.414 | -1390 | -1248 | -1061 | 732 | 41 | 727 |  | CORR | GENE | 06:46 | 07:09 | 07:39 | 63 | 658 | 11 | EXT | Аномалия находится на упругопластическом изгибе: R=726 D, максимальное растяжение на 5.8 час. | 0.93 | (c)
7931.09 | 0 | -0.028 | -10.54 | -10.568 | -62 | 1342 | 1070 | 0 |  | 745 | Нарушение формы кольцевого шва | GWAN |  | 00:18 | 04:04 | 03:21 | 0 | 2263 |  | EXT | Нарушение формы кольцевого шва Аномалия находится на упругопластическом изгибе: R=307 D, максимальное растяжение на 11.9 час. |  | (c)
7931.09 | 0 | -0.036 | -10.54 | -10.576 | -1795 | -887 | -1106 | 416 |  | 745 | Нарушение формы кольцевого шва | GWAN |  | 07:38 | 10:05 | 09:29 | 0 | 1379 |  | EXT | Нарушение формы кольцевого шва Аномалия находится на упругопластическом изгибе: R=307 D, максимальное растяжение на 11.9 час. |  | (c)
7998.78 | 0 | -0.034 | -11.455 | -11.489 | -1581 | 1509 | 584 | 0 |  | 751 | Нарушение формы кольцевого шва | GWAN |  | 04:48 | 01:07 | 10:38 | 0 | 4330 |  | EXT | Нарушение формы кольцевого шва Аномалия находится на отводе. |  | (c)
8010.213 | 11.433 | 11.326 | -0.022 | -0.129 | 2083 | -2086 | -2137 | 0 | 16 | 751 |  | CORR | GENE | 02:40 | 03:27 | 03:19 | 113 | 482 | 9 | EXT | Аномалия находится на отводе. | 0.93 | (c)
8032.53 | 0 | -0.045 | -11.46 | -11.505 | -18 | 221 | 218 | 0 |  | 755 | Нарушение формы кольцевого шва | GWAN |  | 00:58 | 01:36 | 01:36 | 0 | 472 |  | EXT | Нарушение формы кольцевого шва Аномалия находится на упругопластическом изгибе: R=547 D, максимальное растяжение на 5.2 час. |  | (c)
8051.19 | 7.2 | 7.129 | -4.1 | -4.171 | -1440 | -1412 | -1398 | 791 | 4054 | 756 |  | DENT | GENE | 05:34 | 05:39 | 05:41 | 117 | 83 | 0.4 | N/A | Глубина вмятины: 5 мм (0,4%). Линейка: 12 см в (715 см; 05:39 ч:мин) |  | (c)
8155.81 | 0 | -0.023 | -11.47 | -11.493 | 273 | 1068 | 1012 | 273 |  | 766 | Нарушение формы кольцевого шва | GWAN |  | 02:49 | 04:57 | 04:48 | 0 | 1477 |  | EXT | Нарушение формы кольцевого шва |  | (c)
8155.81 | 0 | -0.04 | -11.47 | -11.51 | 1922 | 2120 | -1867 | 0 |  | 766 | Нарушение формы кольцевого шва | GWAN |  | 07:15 | 07:47 | 09:03 | 0 | 1343 |  | EXT | Нарушение формы кольцевого шва |  | (c)
8167.23 | 11.42 | 11.385 | -0.05 | -0.085 | 1142 | 1214 | 1255 | 863 | 49 | 766 |  | CORR | CIGR | 05:09 | 05:21 | 05:27 | 36 | 226 | 11 | EXT |  | 0.92 | (c)
8217.006 | 4.836 | 4.729 | -6.759 | -6.866 | 2105 | 2132 | 2139 | 56 | 4729 | 771 | Дефект проката | MIAN | GENE | 02:46 | 02:50 | 02:51 | 192 | 70 |  | INT | Дефект проката Эквивалент потери металла 11%. Аномалия находится на упругопластическом изгибе: R=634 D, максимальное растяжение на 5.9 час. |  | (c)
8270.693 | 1.758 | 1.674 | -8.922 | -9.006 | 2197 | 2210 | 2208 | 11 | 1674 | 776 |  | LWAN | AXGR | 05:37 | 05:39 | 05:38 | 257 | 22 |  | EXT | Эквивалент потери металла 12%. Аномалия находится на упругопластическом изгибе: R=529 D, максимальное растяжение на 4.4 час. |  | (c)
8279.728 | 0.113 | 0.052 | -11.312 | -11.373 | 680 | 1043 | 1113 | 680 | 52 | 777 |  | CORR | GENE | 01:33 | 02:32 | 02:43 | 76 | 868 | 13 | EXT | Аномалия находится на упругопластическом изгибе: R=490 D, максимальное растяжение на 4.1 час. | 0.93 | (c)
8419.214 | 3.774 | 3.753 | -7.551 | -7.572 | 2094 | 2173 | 2199 | 0 | 3753 | 789 |  | LWAN | CIGR | 07:58 | 08:11 | 08:15 | 49 | 210 |  | EXT | Эквивалент потери металла 10%. |  | (c)
8468.646 | 7.846 | 7.644 | -3.349 | -3.551 | -1381 | -1292 | -1159 | 849 | 3215 | 793 |  | DENT | GENE | 05:58 | 06:12 | 06:34 | 336 | 444 | 0.4 | N/A | Глубина вмятины: 6 мм (0,4%). Линейка: 34 см в (764 см; 06:12 ч:мин) |  | (c)
8476.523 | 4.528 | 4.495 | -6.947 | -6.98 | -172 | -38 | -66 | 0 | 4495 | 794 | Дефект проката | MIAN | CIGR | 11:10 | 11:31 | 11:27 | 48 | 211 |  | INT | Дефект проката Эквивалент потери металла 10%. |  | (c)
8492.226 | 8.756 | 8.742 | -2.664 | -2.678 | 1892 | 1934 | 1928 | 266 | 2652 | 795 |  | CORR | CIGR | 06:47 | 06:54 | 06:53 | 26 | 73 | 10 | EXT |  | 0.92 | (c)
8520.336 | 2.951 | 2.803 | -8.354 | -8.502 | 1595 | 1804 | 1827 | 171 | 2803 | 798 |  | DENT | GENE | 05:48 | 06:22 | 06:26 | 295 | 464 | 0.6 | N/A | Глубина вмятины: 9 мм (0,6%). Линейка: 30 см в (280 см; 06:22 ч:мин) |  | (c)
8528.69 | 0 | -0.042 | -11.125 | -11.167 | 565 | 979 | 1537 | 0 |  | 799 | Нарушение формы кольцевого шва | GWAN |  | 02:07 | 03:13 | 04:43 | 0 | 1944 |  | EXT | Нарушение формы кольцевого шва |  | (c)
8528.69 | 0 | -0.065 | -11.125 | -11.19 | -1579 | -746 | -630 | 319 |  | 799 | Нарушение формы кольцевого шва | GWAN |  | 08:21 | 10:35 | 10:54 | 0 | 1898 |  | EXT | Нарушение формы кольцевого шва |  | (c)
8531.595 | 2.905 | 2.695 | -8.22 | -8.43 | 18 | 26 | 29 | 18 | 2695 | 799 |  | LWAN | AXGR | 00:38 | 00:40 | 00:40 | 387 | 21 |  | EXT | Эквивалент потери металла 10%. |  | (c)
8563.007 | 0.352 | 0.183 | -10.633 | -10.802 | 887 | 935 | 938 | 887 | 183 | 802 | Дефект проката | MIAN | GENE | 03:12 | 03:20 | 03:20 | 407 | 102 |  | INT | Дефект проката Эквивалент потери металла 12%. |  | (c)
8591.6 | 6.56 | 6.549 | -4.905 | -4.916 | -782 | -767 | -749 | 716 | 4895 | 804 |  | CORR | CIGR | 07:51 | 07:54 | 07:56 | 21 | 66 | 12 | EXT |  | 0.92 | (c)
8630.593 | 0.088 | 0.045 | -11.282 | -11.325 | 1065 | 1387 | 1455 | 385 | 45 | 808 |  | CORR | GENE | 03:18 | 04:10 | 04:21 | 86 | 781 | 9 | EXT |  | 0.93 | (c)
8631.209 | 0.704 | 0.546 | -10.666 | -10.824 | 1041 | 1155 | 1222 | 828 | 546 | 808 |  | CORR | GENE | 03:14 | 03:33 | 03:44 | 334 | 362 | 12 | EXT |  | 0.97 | (c)
8653.103 | 11.228 | 11.209 | -0.217 | -0.236 | -57 | 30 | 118 | 0 | 155 | 809 | Дефект проката | MIAN | GENE | 02:04 | 02:18 | 02:33 | 81 | 350 |  | INT | Дефект проката Эквивалент потери металла 10%. |  | (c)
8664.381 | 0.071 | 0.058 | -11.139 | -11.152 | 1724 | 1845 | 1830 | 294 | 58 | 811 |  | CORR | CIGR | 06:33 | 06:53 | 06:50 | 36 | 213 | 9 | EXT | Аномалия находится на упругопластическом изгибе: R=487 D, максимальное растяжение на 6.2 час. | 0.92 | (c)
8755.517 | 11.427 | 11.398 | -0.063 | -0.092 | -1848 | -1556 | -1069 | 291 | 19 | 818 |  | CORR | GENE | 04:34 | 05:22 | 06:40 | 73 | 1557 | 11 | EXT |  | 0.93 | (c)
8755.679 | 0.099 | 0.036 | -11.236 | -11.299 | -1652 | -1382 | -1153 | 579 | 36 | 819 |  | CORR | GENE | 06:07 | 06:51 | 07:28 | 80 | 998 | 12 | EXT |  | 0.93 | (c)
8781.152 | 3.032 | 2.861 | -8.388 | -8.559 | -1353 | -1326 | -1320 | 878 | 2861 | 821 | Дефект проката | MIAN | GENE | 08:04 | 08:08 | 08:09 | 297 | 66 |  | INT | Дефект проката Эквивалент потери металла 11%. Аномалия находится на упругопластическом изгибе: R=302 D, максимальное растяжение на 6.1 час. |  | (c)
8787.586 | 9.466 | 9.352 | -1.954 | -2.068 | 2212 | 2216 | 2226 | 0 | 1787 | 821 |  | LWAN | AXGR | 05:39 | 05:40 | 05:42 | 281 | 27 |  | EXT | Эквивалент потери металла 10%. Аномалия находится на упругопластическом изгибе: R=289 D, максимальное растяжение на 5.8 час. |  | (c)
8787.589 | 9.469 | 9.361 | -1.951 | -2.059 | 2167 | 2187 | 2184 | 30 | 1802 | 821 |  | LWAN | AXGR | 05:32 | 05:35 | 05:35 | 257 | 34 |  | EXT | Эквивалент потери металла 10%. Аномалия находится на упругопластическом изгибе: R=289 D, максимальное растяжение на 5.8 час. |  | (c)
8834.925 | 0 | -0.062 | -11.345 | -11.407 | -1399 | 457 | 47 | 738 |  | 826 | Нарушение формы кольцевого шва | GWAN |  | 08:16 | 01:15 | 12:09 | 0 | 2892 |  | EXT | Нарушение формы кольцевого шва |  | (c)
8852.937 | 6.667 | 6.658 | -4.678 | -4.687 | -1029 | -1022 | -1018 | 1007 | 4668 | 827 | Металлургический дефект | MIAN | PITT | 10:42 | 10:44 | 10:44 | 19 | 22 |  | INT | Металлургический дефект Эквивалент потери металла 10%. |  | (c)
8853.271 | 7.001 | 6.986 | -4.344 | -4.359 | -1150 | -1133 | -1136 | 1080 | 4322 | 827 | Металлургический дефект | MIAN | PITT | 10:23 | 10:26 | 10:25 | 37 | 29 |  | INT | Металлургический дефект Эквивалент потери металла 11%. |  | (c)
8853.459 | 7.189 | 7.176 | -4.156 | -4.169 | -1142 | -1129 | -1129 | 1088 | 4142 | 827 | Металлургический дефект | MIAN | PITT | 10:24 | 10:26 | 10:26 | 27 | 28 |  | INT | Металлургический дефект Эквивалент потери металла 10%. |  | (c)
8854.061 | 7.791 | 7.773 | -3.554 | -3.572 | -922 | -908 | -903 | 883 | 3540 | 827 | Металлургический дефект | MIAN | PITT | 10:60 | 11:02 | 11:03 | 32 | 40 |  | INT | Металлургический дефект Эквивалент потери металла 11%. |  | (c)
8924.446 | 10.186 | 10.171 | -0.859 | -0.874 | -2080 | -2008 | -1998 | 150 | 843 | 833 |  | CORR | CIGR | 05:00 | 05:12 | 05:13 | 31 | 165 | 9 | EXT |  | 0.92 | (c)
8986.468 | 4.583 | 4.254 | -6.857 | -7.186 | 1009 | 1093 | 1070 | 1009 | 2122 | 839 | Дефект проката | MIAN | GENE | 00:17 | 00:31 | 00:27 | 5064 | 122 |  | INT | Дефект проката Эквивалент потери металла 11%. |  | (c)
9048.252 | 10.107 | 10.078 | -0.973 | -1.002 | 2063 | 2115 | 2103 | 88 | 948 | 844 | Дефект проката | MIAN | GENE | 05:08 | 05:17 | 05:15 | 54 | 80 |  | INT | Дефект проката Эквивалент потери металла 9%. |  | (c)
9066.542 | 5.922 | 5.797 | -5.458 | -5.583 | -1350 | -1036 | -1090 | 830 | 5348 | 846 |  | DENT | GENE | 05:36 | 06:27 | 06:18 | 235 | 520 | 0.2 | N/A | Глубина вмятины: 3 мм (0,2%). Линейка: 24 см в (580 см; 06:27 ч:мин) |  | (c)
9067.035 | 6.415 | 6.279 | -4.965 | -5.101 | -1386 | -1184 | -1152 | 844 | 4848 | 846 |  | DENT | GENE | 05:31 | 06:03 | 06:08 | 253 | 468 | 0.4 | N/A | Глубина вмятины: 5 мм (0,4%). Линейка: 25 см в (628 см; 06:03 ч:мин) |  | (c)
9072 | 0 | -0.04 | -11.025 | -11.065 | -867 | -411 | -522 | 176 |  | 847 | Нарушение формы кольцевого шва | GWAN |  | 11:37 | 00:51 | 12:33 | 0 | 691 |  | EXT | Нарушение формы кольцевого шва |  | (c)
9161.507 | 10.972 | 10.95 | -0.038 | -0.06 | 1397 | 1581 | 1631 | 365 | 18 | 854 |  | CORR | CIGR | 04:33 | 05:03 | 05:11 | 42 | 469 | 18 | EXT |  | 0.93 | (c)
9163.784 | 2.239 | 2.091 | -9.261 | -9.409 | 2161 | 2184 | 2183 | 25 | 2091 | 855 |  | LWAN | AXGR | 06:38 | 06:42 | 06:41 | 273 | 44 |  | EXT | Эквивалент потери металла 10%. |  | (c)
9203.577 | 7.687 | 7.661 | -3.643 | -3.669 | -487 | -443 | -438 | 388 | 3608 | 858 |  | ARTD | GENE | 08:43 | 08:50 | 08:51 | 61 | 99 |  | EXT | Наплавка. |  | (c)
9207.102 | 11.212 | 11.19 | -0.118 | -0.14 | -1971 | -1809 | -1843 | 259 | 30 | 858 |  | CORR | GENE | 04:43 | 05:10 | 05:04 | 110 | 257 | 13 | EXT |  | 0.93 | (c)
9239.816 | 10.381 | 10.349 | -1.119 | -1.151 | -1899 | -1817 | -1787 | 331 | 1088 | 861 | Дефект проката | MIAN | GENE | 05:00 | 05:13 | 05:18 | 63 | 224 |  | INT | Дефект проката Эквивалент потери металла 11%. |  | (c)
9251.78 | 10.845 | 10.777 | -0.06 | -0.128 | 1752 | -2106 | -1733 | 0 | 42 | 862 |  | CORR | GENE | 04:23 | 06:01 | 07:01 | 86 | 1952 | 14 | EXT |  | 0.93 | (c)
9251.915 | 0.075 | 0.044 | -11.29 | -11.321 | -2152 | -1749 | -1683 | 78 | 44 | 863 |  | CORR | GENE | 07:51 | 08:56 | 09:06 | 64 | 939 | 10 | EXT |  | 0.93 | (c)
9251.947 | 0.107 | 0.074 | -11.258 | -11.291 | 1716 | 1831 | 1832 | 282 | 74 | 863 |  | CORR | GENE | 06:15 | 06:33 | 06:34 | 57 | 232 | 10 | EXT |  | 0.93 | (c)
9263.124 | 11.284 | 11.237 | -0.081 | -0.128 | 1199 | 1379 | 1361 | 707 | 58 | 863 |  | CORR | GENE | 04:51 | 05:20 | 05:18 | 70 | 324 | 13 | EXT |  | 0.93 | (c)
9263.303 | 0.098 | 0.082 | -11.022 | -11.038 | -2057 | -1785 | -1887 | 173 | 82 | 864 |  | CORR | CIGR | 07:21 | 08:05 | 07:48 | 46 | 341 | 11 | EXT |  | 0.92 | (c)
9263.304 | 0.099 | 0.033 | -11.021 | -11.087 | 1454 | 1815 | 1659 | 367 | 33 | 864 |  | CORR | GENE | 04:48 | 05:46 | 05:21 | 107 | 410 | 9 | EXT |  | 0.93 | (c)
9310.026 | 1.696 | 1.661 | -9.834 | -9.869 | -896 | -793 | -711 | 526 | 1661 | 868 |  | CORR | GENE | 09:55 | 10:12 | 10:25 | 64 | 370 | 10 | EXT |  | 0.93 | (c)
9388.682 | 0.052 | 0.012 | -11.133 | -11.173 | 781 | 799 | 798 | 781 | 12 | 875 |  | ARTD | AXGR | 04:27 | 04:30 | 04:29 | 123 | 33 |  | EXT | Эквивалент потери металла 10%. |  | (c)
9413.182 | 1.827 | 1.803 | -9.338 | -9.362 | 2065 | 2115 | 2119 | 57 | 1803 | 877 | Дефект проката | MIAN | GENE | 07:40 | 07:48 | 07:49 | 51 | 108 |  | EXT | Дефект проката Эквивалент потери металла 10%. |  | (c)
9421.373 | 10.018 | 9.97 | -1.147 | -1.195 | 2196 | 2223 | 2209 | 8 | 1072 | 877 |  | LWAN | AXGR | 08:01 | 08:06 | 08:03 | 123 | 27 |  | INT | Эквивалент потери металла 10%. |  | (c)
9547.127 | 11.522 | 11.324 | -0.053 | -0.251 | 1599 | 1622 | 1625 | 579 | 20 | 888 |  | CORR | GENE | 02:35 | 02:39 | 02:39 | 231 | 53 | 10 | EXT |  | 0.95 | (c)
9581.576 | 0.681 | 0.558 | -10.719 | -10.842 | -1040 | -893 | -920 | 800 | 558 | 892 |  | DENT | GENE | 06:30 | 06:54 | 06:49 | 244 | 240 | 0.3 | N/A | Глубина вмятины: 4 мм (0,3%). Линейка: 24 см в (56 см; 06:54 ч:мин) |  | (c)
9670.004 | 9.429 | 9.312 | -2.106 | -2.223 | -744 | -719 | -718 | 692 | 1939 | 899 | Дефект проката | MIAN | GENE | 09:22 | 09:26 | 09:26 | 284 | 52 |  | INT | Дефект проката Эквивалент потери металла 14%. Аномалия находится на упругопластическом изгибе: R=221 D, максимальное растяжение на 5.9 час. |  | (c)
9773.805 | 11.09 | 10.932 | -0.38 | -0.538 | -1382 | -1180 | -1198 | 848 | 231 | 908 |  | DENT | GENE | 06:16 | 06:49 | 06:46 | 307 | 368 | 0.4 | N/A | Глубина вмятины: 5 мм (0,4%). Линейка: 31 см в (1093 см; 06:49 ч:мин) |  | (c)
9881.314 | 4.429 | 3.134 | -7.041 | -8.336 | -590 | -472 | -464 | 339 | 3134 | 918 |  | CORR | GENE | 11:56 | 00:15 | 12:16 | 2355 | 251 | 11 | EXT |  | 1.02 | (b)
9883.964 | 7.079 | 6.202 | -4.391 | -5.268 | -636 | -408 | -501 | 367 | 3772 | 918 |  | CORR | GENE | 11:48 | 00:25 | 12:10 | 1496 | 269 | 10 | EXT |  | 1.01 | (b)
9885.035 | 8.15 | 7.892 | -3.32 | -3.578 | -607 | -398 | -484 | 361 | 2494 | 918 |  | CORR | GENE | 11:53 | 00:27 | 12:13 | 1084 | 246 | 10 | EXT |  | 1 | (b)
9955.825 | 0 | -0.025 | -11.38 | -11.405 | -2038 | 1059 | 93 | 0 |  | 925 | Нарушение формы кольцевого шва | GWAN |  | 05:16 | 01:36 | 11:00 | 0 | 4262 |  | EXT | Нарушение формы кольцевого шва |  | (c)
9967.075 | 11.25 | 11.033 | -0.13 | -0.347 | -1717 | -1505 | -1469 | 513 | 27 | 925 |  | DENT | GENE | 06:08 | 06:42 | 06:48 | 320 | 496 | 0.8 | N/A | Глубина вмятины: 11 мм (0,8%). Линейка: 32 см в (1103 см; 06:42 ч:мин) Аномалия находится вблизи кольцевого сварного шва. |  | (c)
10059.739 | 2.489 | 2.479 | -8.906 | -8.916 | 434 | 445 | 462 | 434 | 2479 | 934 |  | CORR | CIGR | 02:53 | 02:55 | 02:57 | 25 | 56 | 11 | EXT |  | 0.92 | (c)
10193.715 | 0 | -0.037 | -11.27 | -11.307 | 2094 | -1502 | -706 | 0 |  | 946 | Нарушение формы кольцевого шва | GWAN |  | 07:38 | 09:58 | 12:06 | 0 | 3323 |  | EXT | Нарушение формы кольцевого шва |  | (c)
10295.47 | 0 | -0.024 | -10.885 | -10.909 | -400 | 1197 | 945 | 0 |  | 955 | Нарушение формы кольцевого шва | GWAN |  | 01:38 | 05:56 | 05:15 | 0 | 2689 |  | EXT | Нарушение формы кольцевого шва |  | (c)
10314.402 | 8.047 | 7.898 | -3.273 | -3.422 | 1489 | 1673 | 1682 | 355 | 3160 | 956 |  | DENT | GENE | 05:36 | 06:06 | 06:07 | 262 | 386 | 0.3 | N/A | Глубина вмятины: 4 мм (0,3%). Линейка: 26 см в (790 см; 06:06 ч:мин) |  | (c)
10314.75 | 8.395 | 8.216 | -2.925 | -3.104 | 1492 | 1672 | 1730 | 262 | 2775 | 956 |  | DENT | GENE | 05:37 | 06:06 | 06:15 | 329 | 476 | 0.4 | N/A | Глубина вмятины: 5 мм (0,4%). Линейка: 33 см в (822 см; 06:06 ч:мин) |  | (c)
10420.447 | 11.352 | 11.272 | -0.063 | -0.143 | 2037 | -2222 | -2229 | 0 | 41 | 965 |  | CORR | GENE | 03:32 | 04:04 | 04:03 | 102 | 390 | 10 | EXT |  | 0.93 | (c)
10533.63 | 0 | -0.023 | -11.46 | -11.483 | 578 | 1105 | 1408 | 8 |  | 976 | Нарушение формы кольцевого шва | GWAN |  | 11:59 | 01:24 | 14:13 | 0 | 1661 |  | EXT | Нарушение формы кольцевого шва Аномалия находится на упругопластическом изгибе: R=273 D, максимальное растяжение на 11.6 час. |  | (c)
10533.63 | 0 | -0.027 | -11.46 | -11.487 | -1277 | -515 | -728 | 178 |  | 976 | Нарушение формы кольцевого шва | GWAN |  | 06:60 | 09:03 | 08:28 | 0 | 1099 |  | EXT | Нарушение формы кольцевого шва Аномалия находится на упругопластическом изгибе: R=273 D, максимальное растяжение на 11.6 час. |  | (c)
10563.731 | 7.086 | 6.904 | -4.184 | -4.366 | -1567 | -1442 | -1333 | 663 | 4104 | 978 |  | DENT | GENE | 05:55 | 06:15 | 06:33 | 262 | 469 | 0.4 | N/A | Глубина вмятины: 5 мм (0,4%). Линейка: 26 см в (690 см; 06:15 ч:мин) |  | (c)
10675.483 | 5.658 | 5.461 | -5.722 | -5.919 | -2076 | -1999 | -1885 | 155 | 5461 | 988 |  | DENT | GENE | 05:49 | 06:01 | 06:20 | 384 | 381 | 0.4 | N/A | Глубина вмятины: 5 мм (0,4%). Линейка: 38 см в (546 см; 06:01 ч:мин) |  | (c)
10715.866 | 0.456 | 0.23 | -10.959 | -11.185 | 2188 | 2212 | -2217 | 0 | 230 | 992 |  | LWAN | GENE | 04:20 | 04:24 | 04:29 | 463 | 113 |  | EXT | Эквивалент потери металла 14%. |  | (c)
10759.877 | 10.332 | 9.926 | -1.083 | -1.489 | 999 | 1077 | 1074 | 999 | 887 | 995 | Дефект проката | MIAN | GENE | 03:49 | 04:02 | 04:01 | 602 | 148 |  | INT | Дефект проката Эквивалент потери металла 10%. |  | (c)
10772.276 | 11.316 | 11.301 | -0.099 | -0.114 | 1356 | 1381 | 1424 | 738 | 82 | 996 |  | CORR | CIGR | 04:53 | 04:57 | 05:04 | 32 | 137 | 10 | EXT |  | 0.92 | (c)
10772.396 | 0.021 | 0.01 | -11.179 | -11.19 | -1603 | -1171 | -1347 | 627 | 10 | 997 |  | CORR | GENE | 06:07 | 07:17 | 06:48 | 89 | 512 | 12 | EXT |  | 0.93 | (c)
10775.563 | 3.188 | 2.654 | -8.012 | -8.546 | 832 | 935 | 905 | 832 | 2654 | 997 | Дефект проката | MIAN | GENE | 00:40 | 00:57 | 00:52 | 1263 | 147 |  | INT | Дефект проката Эквивалент потери металла 12%. |  | (c)
10776.829 | 4.454 | 4.419 | -6.746 | -6.781 | -1132 | -1059 | -1056 | 981 | 4419 | 997 | Дефект проката | MIAN | GENE | 07:23 | 07:35 | 07:35 | 76 | 151 |  | INT | Дефект проката Эквивалент потери металла 10%. |  | (c)
10777.296 | 4.921 | 4.56 | -6.279 | -6.64 | 831 | 958 | 918 | 831 | 4560 | 997 | Дефект проката | MIAN | GENE | 00:40 | 01:00 | 00:54 | 1276 | 174 |  | INT | Дефект проката Эквивалент потери металла 11%. |  | (c)
10797.894 | 2.934 | 2.728 | -8.606 | -8.812 | -1117 | -1065 | -1064 | 1011 | 2728 | 999 |  | CORR | GENE | 10:26 | 10:34 | 10:34 | 378 | 106 | 9 | EXT |  | 0.96 | (c)
10806.618 | 0.118 | 0.078 | -11.372 | -11.412 | 1808 | -2230 | 2177 | 0 | 78 | 1000 |  | CORR | GENE | 04:56 | 06:05 | 05:56 | 74 | 738 | 13 | EXT |  | 0.93 | (c)
10876.993 | 3.013 | 2.897 | -8.427 | -8.543 | -1926 | -1850 | -1813 | 304 | 2897 | 1006 |  | DENT | GENE | 06:01 | 06:13 | 06:19 | 227 | 226 | 0.5 | N/A | Глубина вмятины: 7 мм (0,5%). Линейка: 23 см в (290 см; 06:13 ч:мин) |  | (c)
10900.791 | 4.291 | 4.15 | -7.079 | -7.22 | 1646 | 1689 | 1695 | 487 | 4150 | 1008 | Дефект проката | MIAN | GENE | 07:19 | 07:26 | 07:27 | 223 | 97 |  | INT | Дефект проката Эквивалент потери металла 13%. |  | (c)
10920.345 | 1.01 | 0.99 | -10.15 | -10.17 | -1534 | -1491 | -1463 | 696 | 990 | 1010 | Дефект проката | MIAN | CIGR | 08:15 | 08:22 | 08:27 | 38 | 142 |  | INT | Дефект проката Эквивалент потери металла 9%. |  | (c)
10925.457 | 6.122 | 6.105 | -5.038 | -5.055 | -1773 | -1723 | -1713 | 458 | 5017 | 1010 | Дефект проката | MIAN | CIGR | 07:37 | 07:45 | 07:47 | 38 | 119 |  | INT | Дефект проката Эквивалент потери металла 11%. |  | (c)
11069.714 | 3.229 | 2.4 | -8.276 | -9.105 | 988 | 1010 | 1037 | 988 | 2400 | 1023 | Дефект проката | MIAN | GENE | 03:10 | 03:13 | 03:18 | 1812 | 98 |  | INT | Дефект проката Эквивалент потери металла 14%. Аномалия находится на упругопластическом изгибе: R=811 D, максимальное растяжение на 6.9 час. |  | (c)
11077.99 | 0 | -0.03 | -11.53 | -11.56 | -2037 | -106 | -461 | 194 |  | 1024 | Нарушение формы кольцевого шва | GWAN |  | 07:04 | 00:16 | 11:18 | 0 | 3152 |  | EXT | Нарушение формы кольцевого шва Аномалия находится на упругопластическом изгибе: R=314 D, максимальное растяжение на 6.2 час. |  | (c)
11093.019 | 3.499 | 3.211 | -8.021 | -8.309 | 1040 | 1078 | 1072 | 1040 | 3211 | 1025 | Дефект проката | MIAN | GENE | 04:26 | 04:32 | 04:32 | 485 | 66 |  | INT | Дефект проката Эквивалент потери металла 14%. Аномалия находится на упругопластическом изгибе: R=580 D, максимальное растяжение на 6.3 час. |  | (c)
11096.139 | 6.619 | 6.406 | -4.901 | -5.114 | 590 | 625 | 630 | 590 | 4639 | 1025 | Дефект проката | MIAN | GENE | 03:14 | 03:19 | 03:20 | 475 | 79 |  | INT | Дефект проката Эквивалент потери металла 15%. Аномалия находится на упругопластическом изгибе: R=543 D, максимальное растяжение на 6.7 час. |  | (c)
11289.912 | 8.032 | 7.961 | -3.473 | -3.544 | -1631 | -1530 | -1572 | 600 | 3429 | 1042 |  | DENT | GENE | 08:41 | 08:58 | 08:51 | 115 | 118 | 0.4 | N/A | Глубина вмятины: 5 мм (0,4%). Линейка: 12 см в (796 см; 08:58 ч:мин) |  | (c)
11309.522 | 4.757 | 4.645 | -6.603 | -6.715 | 26 | 40 | 41 | 26 | 4645 | 1044 |  | LWAN | AXGR | 09:51 | 09:53 | 09:53 | 450 | 30 |  | EXT | Эквивалент потери металла 13%. |  | (c)
11316.285 | 0.16 | 0.049 | -10.855 | -10.966 | 1465 | 1604 | 1690 | 316 | 49 | 1045 |  | DENT | GENE | 05:34 | 05:57 | 06:11 | 208 | 450 | 0.3 | N/A | Глубина вмятины: 4 мм (0,3%). Линейка: 21 см в (5 см; 05:57 ч:мин) Аномалия находится вблизи кольцевого сварного шва. |  | (c)
11344.151 | 5.671 | 5.596 | -5.664 | -5.739 | 353 | 449 | 430 | 353 | 5596 | 1047 |  | DENT | GENE | 03:06 | 03:21 | 03:18 | 112 | 154 | 0.4 | N/A | Глубина вмятины: 5 мм (0,4%). Линейка: 11 см в (560 см; 03:21 ч:мин) |  | (c)
11374.183 | 1.738 | 1.643 | -9.697 | -9.792 | -1444 | -1389 | -1401 | 787 | 1643 | 1050 | Дефект проката | MIAN | GENE | 06:33 | 06:42 | 06:40 | 198 | 85 |  | INT | Дефект проката Эквивалент потери металла 9%. |  | (c)
11383.046 | 10.601 | 10.445 | -0.834 | -0.99 | -1233 | -1104 | -1088 | 943 | 720 | 1050 | Дефект проката | MIAN | GENE | 07:07 | 07:28 | 07:30 | 270 | 290 |  | INT | Дефект проката Эквивалент потери металла 9%. |  | (c)
11406.66 | 0 | -0.058 | -11.335 | -11.393 | 440 | -230 | -2016 | 11 |  | 1053 | Нарушение формы кольцевого шва | GWAN |  | 11:32 | 09:44 | 16:56 | 0 | 4010 |  | EXT | Нарушение формы кольцевого шва |  | (c)
11508.99 | 0 | -0.024 | -11.34 | -11.364 | 1184 | -31 | -1450 | 0 |  | 1062 | Нарушение формы кольцевого шва | GWAN |  | 04:03 | 00:47 | 08:58 | 0 | 3654 |  | EXT | Нарушение формы кольцевого шва |  | (c)
11531.612 | 11.282 | 11.175 | -0.013 | -0.12 | 608 | 982 | 1029 | 608 | 13 | 1063 |  | CORR | GENE | 03:31 | 04:31 | 04:39 | 107 | 842 | 10 | EXT | Аномалия находится на упругопластическом изгибе: R=441 D, максимальное растяжение на 0.4 час. | 0.93 | (c)
11549.066 | 6.341 | 6.193 | -5.204 | -5.352 | 1341 | 1544 | 1561 | 450 | 5071 | 1065 |  | DENT | GENE | 06:09 | 06:42 | 06:44 | 281 | 439 | 0.6 | N/A | Глубина вмятины: 8 мм (0,6%). Линейка: 28 см в (619 см; 06:42 ч:мин) Аномалия находится на отводе. |  | (c)
11565.815 | 0 | -0.026 | -11.16 | -11.186 | -1951 | -371 | 48 | 0 |  | 1067 | Нарушение формы кольцевого шва | GWAN |  | 04:52 | 09:07 | 10:15 | 0 | 3997 |  | EXT | Нарушение формы кольцевого шва |  | (c)
11599.515 | 0 | -0.022 | -11.465 | -11.487 | -1493 | 493 | 340 | 0 |  | 1070 | Нарушение формы кольцевого шва | GWAN |  | 05:48 | 11:09 | 10:44 | 0 | 3666 |  | EXT | Нарушение формы кольцевого шва Аномалия находится на упругопластическом изгибе: R=758 D, максимальное растяжение на 6.5 час. |  | (c)
11645.773 | 0.583 | 0.159 | -10.827 | -11.251 | 1014 | 1071 | 1062 | 1014 | 159 | 1074 | Дефект проката | MIAN | GENE | 05:17 | 05:26 | 05:24 | 641 | 96 |  | INT | Дефект проката Эквивалент потери металла 11%. Аномалия находится на упругопластическом изгибе: R=363 D, максимальное растяжение на 5.5 час. |  | (c)
11647.583 | 2.393 | 1.699 | -9.017 | -9.711 | 974 | 1082 | 1060 | 974 | 1699 | 1074 | Дефект проката | MIAN | GENE | 05:10 | 05:28 | 05:24 | 1571 | 173 |  | INT | Дефект проката Эквивалент потери металла 11%. Аномалия находится на упругопластическом изгибе: R=336 D, максимальное растяжение на 5.6 час. |  | (c)
11653.387 | 8.197 | 7.78 | -3.213 | -3.63 | -1217 | -1198 | -1141 | 1014 | 3104 | 1074 | Дефект проката | MIAN | GENE | 11:17 | 11:20 | 11:29 | 526 | 152 |  | INT | Дефект проката Эквивалент потери металла 9%. Аномалия находится на упругопластическом изгибе: R=365 D, максимальное растяжение на 5.8 час. |  | (c)
11667.433 | 10.833 | 10.687 | -0.517 | -0.663 | 2227 | -2222 | -2217 | 0 | 195 | 1075 |  | LWAN | AXGR | 08:14 | 08:16 | 08:17 | 468 | 34 |  | EXT | Эквивалент потери металла 10%. |  | (c)
11702.118 | 11.358 | 11.315 | -0.057 | -0.1 | -816 | -706 | -685 | 555 | 18 | 1078 |  | CORR | GENE | 07:27 | 07:45 | 07:48 | 82 | 261 | 11 | EXT |  | 0.93 | (c)
11702.255 | 0.08 | 0.037 | -11.135 | -11.178 | 1600 | 2037 | 1869 | 93 | 37 | 1079 |  | CORR | GENE | 06:38 | 07:49 | 07:21 | 60 | 538 | 11 | EXT |  | 0.93 | (c)
11877.727 | 6.857 | 5.952 | -4.458 | -5.363 | 803 | 963 | 893 | 803 | 3397 | 1094 | Дефект проката | MIAN | GENE | 00:48 | 01:14 | 01:03 | 1966 | 180 |  | INT | Дефект проката Эквивалент потери металла 12%. Аномалия находится на упругопластическом изгибе: R=314 D, максимальное растяжение на 6.3 час. |  | (c)
11879.553 | 8.683 | 8.512 | -2.632 | -2.803 | -1668 | -1480 | -1519 | 563 | 2503 | 1094 |  | DENT | GENE | 06:09 | 06:40 | 06:33 | 300 | 298 | 0.3 | N/A | Глубина вмятины: 4 мм (0,3%). Линейка: 30 см в (851 см; 06:40 ч:мин) Аномалия находится на упругопластическом изгибе. |  | (c)
11944.2 | 6.835 | 6.572 | -4.555 | -4.818 | 982 | 1031 | 1024 | 982 | 4295 | 1100 | Дефект проката | MIAN | GENE | 00:32 | 00:40 | 00:39 | 523 | 85 |  | INT | Дефект проката Эквивалент потери металла 12%. |  | (c)
12356.9 | 0 | -0.043 | -11.495 | -11.538 | -497 | -323 | -303 | 108 |  | 1137 | Нарушение формы кольцевого шва | GWAN |  | 01:51 | 02:19 | 02:23 | 0 | 389 |  | EXT | Нарушение формы кольцевого шва Аномалия находится на отводе. |  | (c)
12356.9 | 0 | -0.041 | -11.495 | -11.536 | 823 | 1192 | 1806 | 823 |  | 1137 | Нарушение формы кольцевого шва | GWAN |  | 05:24 | 06:24 | 08:03 | 0 | 1965 |  | EXT | Нарушение формы кольцевого шва Аномалия находится на отводе. |  | (c)
12361.723 | 4.823 | 4.783 | -6.672 | -6.712 | 1545 | 1601 | 1697 | 1545 | 4783 | 1137 |  | CORR | GENE | 07:21 | 07:30 | 07:45 | 68 | 304 | 9 | EXT | Аномалия находится на отводе. | 0.89 | (c)
12361.775 | 4.875 | 4.674 | -6.62 | -6.821 | 1459 | 1515 | 1498 | 1459 | 4674 | 1137 |  | CORR | GENE | 07:07 | 07:16 | 07:13 | 528 | 77 | 11 | EXT | Аномалия находится на отводе. | 0.95 | (c)
12362.398 | 5.498 | 5.473 | -5.997 | -6.022 | 1774 | 1857 | 1869 | 1774 | 5473 | 1137 |  | CORR | CIGR | 07:58 | 08:11 | 08:13 | 43 | 189 | 9 | EXT | Аномалия находится на отводе. | 0.89 | (c)
12363.075 | 6.175 | 5.938 | -5.32 | -5.557 | 1875 | 2011 | 1972 | 1875 | 5152 | 1137 |  | CORR | GENE | 08:14 | 08:36 | 08:30 | 405 | 192 | 11 | EXT | Аномалия находится на отводе. | 0.94 | (c)
12363.554 | 6.654 | 6.432 | -4.841 | -5.063 | 2052 | 2116 | 2144 | 2052 | 4360 | 1137 |  | CORR | GENE | 08:43 | 08:53 | 08:58 | 703 | 184 | 9 | EXT | Аномалия находится на отводе. | 0.94 | (c)
12378.305 | 0 | -0.048 | -11.515 | -11.563 | 2068 | -2019 | -1966 | 0 |  | 1139 | Нарушение формы кольцевого шва | GWAN |  | 05:46 | 06:46 | 06:55 | 0 | 854 |  | EXT | Нарушение формы кольцевого шва |  | (c)
12378.305 | 0 | -0.062 | -11.515 | -11.577 | -834 | -752 | -575 | 316 |  | 1139 | Нарушение формы кольцевого шва | GWAN |  | 09:58 | 10:11 | 10:39 | 0 | 518 |  | EXT | Нарушение формы кольцевого шва |  | (c)
12480.475 | 10.745 | 10.714 | -0.255 | -0.286 | -129 | -77 | -81 | 33 | 254 | 1147 |  | CORR | CIGR | 08:40 | 08:49 | 08:48 | 32 | 96 | 9 | EXT |  | 0.92 | (c)
12480.558 | 10.828 | 10.805 | -0.172 | -0.195 | -131 | -77 | -75 | 20 | 171 | 1147 |  | CORR | CIGR | 08:40 | 08:49 | 08:49 | 24 | 111 | 10 | EXT |  | 0.92 | (c)
12480.64 | 10.91 | 10.885 | -0.09 | -0.115 | -160 | -142 | -116 | 72 | 90 | 1147 |  | CORR | CIGR | 08:35 | 08:38 | 08:42 | 25 | 88 | 9 | EXT |  | 0.92 | (c)
12559.675 | 0 | -0.06 | -11.16 | -11.22 | 1099 | 1591 | 1486 | 357 |  | 1155 | Нарушение формы кольцевого шва | GWAN |  | 00:04 | 01:23 | 01:07 | 0 | 775 |  | EXT | Нарушение формы кольцевого шва |  | (c)
12581.93 | 0 | -0.047 | -11.175 | -11.222 | 220 | 325 | 336 | 220 |  | 1157 | Нарушение формы кольцевого шва | GWAN |  | 01:08 | 01:25 | 01:27 | 0 | 232 |  | EXT | Нарушение формы кольцевого шва |  | (c)
12581.93 | 0 | -0.045 | -11.175 | -11.22 | -1926 | -813 | -1062 | 198 |  | 1157 | Нарушение формы кольцевого шва | GWAN |  | 07:22 | 10:21 | 09:41 | 0 | 1728 |  | EXT | Нарушение формы кольцевого шва |  | (c)
12599.848 | 6.743 | 6.555 | -4.612 | -4.8 | 1769 | 1949 | 1996 | 7 | 4508 | 1158 |  | DENT | GENE | 05:19 | 05:48 | 05:55 | 292 | 455 | 0.5 | N/A | Глубина вмятины: 7 мм (0,5%). Линейка: 29 см в (656 см; 05:48 ч:мин) Аномалия находится вблизи продольного шва. |  | (c)
12630.083 | 2.803 | 2.667 | -8.342 | -8.478 | -2041 | -1905 | -1897 | 190 | 2667 | 1161 |  | DENT | GENE | 05:26 | 05:48 | 05:49 | 243 | 288 | 0.4 | N/A | Глубина вмятины: 5 мм (0,4%). Линейка: 24 см в (267 см; 05:48 ч:мин) Аномалия находится на упругопластическом изгибе. |  | (c)
12701.636 | 6.391 | 6.254 | -5.109 | -5.246 | -1400 | -1364 | -1369 | 830 | 4948 | 1167 | Дефект проката | MIAN | GENE | 07:04 | 07:09 | 07:09 | 298 | 62 |  | INT | Дефект проката Эквивалент потери металла 10%. |  | (c)
12716.431 | 9.686 | 8.452 | -1.719 | -2.953 | 1372 | 1425 | 1416 | 771 | 1462 | 1168а | Дефект проката | MIAN | GENE | 04:49 | 04:57 | 04:56 | 1491 | 88 |  | INT | Дефект проката Эквивалент потери металла 10%. |  | (c)
12718.15 | 0 | -0.016 | -2.47 | -2.486 | 1212 | 1362 | 2130 | 0 |  | 1169а | Нарушение формы кольцевого шва | GWAN |  | 01:05 | 01:29 | 03:33 | 0 | 1837 |  | EXT | Нарушение формы кольцевого шва |  | (c)
12718.15 | 0 | -0.022 | -2.47 | -2.492 | -1144 | -998 | -847 | 549 |  | 1169а | Нарушение формы кольцевого шва | GWAN |  | 06:44 | 07:08 | 07:32 | 0 | 596 |  | EXT | Нарушение формы кольцевого шва |  | (c)
12718.15 | 0 | -0.029 | -2.47 | -2.499 | 41 | 189 | 197 | 41 |  | 1169а | Нарушение формы кольцевого шва | GWAN |  | 09:56 | 10:20 | 10:21 | 0 | 312 |  | EXT | Нарушение формы кольцевого шва |  | (c)
12760.805 | 8.895 | 8.865 | -2.515 | -2.545 | 923 | 1067 | 1038 | 923 | 2470 | 1172 | Дефект проката | MIAN | GENE | 04:05 | 04:28 | 04:23 | 75 | 229 |  | INT | Дефект проката Эквивалент потери металла 10%. |  | (c)
12761.222 | 9.312 | 9.288 | -2.098 | -2.122 | 992 | 1136 | 1102 | 992 | 2057 | 1172 | Дефект проката | MIAN | GENE | 04:16 | 04:39 | 04:34 | 65 | 220 |  | INT | Дефект проката Эквивалент потери металла 10%. |  | (c)
12761.58 | 9.67 | 9.633 | -1.74 | -1.777 | 1026 | 1136 | 1127 | 1003 | 1676 | 1172 | Дефект проката | MIAN | GENE | 04:21 | 04:39 | 04:38 | 101 | 201 |  | INT | Дефект проката Эквивалент потери металла 9%. |  | (c)
12888.725 | 0 | -0.024 | -11.25 | -11.274 | -1541 | 409 | 346 | 3 |  | 1184 | Нарушение формы кольцевого шва | GWAN |  | 09:30 | 02:45 | 14:35 | 0 | 3775 |  | EXT | Нарушение формы кольцевого шва |  | (c)
12947.688 | 2.923 | 2.912 | -8.192 | -8.203 | -70 | -21 | -18 | 0 | 2912 | 1189 |  | CORR | CIGR | 02:29 | 02:37 | 02:37 | 19 | 104 | 13 | EXT |  | 0.92 | (c)
12952.281 | 7.516 | 7.426 | -3.599 | -3.689 | 2211 | 2226 | 2227 | 0 | 3500 | 1189 |  | LWAN | AXGR | 08:37 | 08:39 | 08:39 | 189 | 31 |  | EXT | Эквивалент потери металла 9%. |  | (c)
12952.686 | 7.921 | 7.904 | -3.194 | -3.211 | 192 | 221 | 235 | 192 | 3171 | 1189 |  | CORR | CIGR | 03:11 | 03:16 | 03:18 | 40 | 86 | 10 | EXT |  | 0.92 | (c)
12953.531 | 8.766 | 8.758 | -2.349 | -2.357 | -117 | -83 | -69 | 21 | 2310 | 1189 |  | CORR | CIGR | 02:21 | 02:27 | 02:29 | 47 | 96 | 12 | EXT |  | 0.93 | (c)
12955.014 | 10.249 | 10.236 | -0.866 | -0.879 | 355 | 392 | 407 | 355 | 854 | 1189 |  | CORR | CIGR | 03:37 | 03:43 | 03:46 | 25 | 104 | 14 | EXT |  | 0.92 | (c)
12955.518 | 10.753 | 10.746 | -0.362 | -0.369 | 289 | 329 | 343 | 289 | 345 | 1189 |  | CORR | CIGR | 03:27 | 03:33 | 03:35 | 24 | 108 | 10 | EXT |  | 0.92 | (c)
12955.88 | 0 | -0.075 | -11.38 | -11.455 | -1468 | -868 | -1081 | 694 |  | 1190 | Нарушение формы кольцевого шва | GWAN |  | 10:32 | 00:09 | 11:35 | 0 | 774 |  | EXT | Нарушение формы кольцевого шва |  | (c)
12955.88 | 0 | -0.057 | -11.38 | -11.437 | -497 | 235 | -22 | 0 |  | 1190 | Нарушение формы кольцевого шва | GWAN |  | 01:09 | 03:07 | 02:26 | 0 | 950 |  | EXT | Нарушение формы кольцевого шва |  | (c)
12955.88 | 0 | -0.023 | -11.38 | -11.403 | 1631 | 1702 | 1756 | 349 |  | 1190 | Нарушение формы кольцевого шва | GWAN |  | 06:52 | 07:04 | 07:12 | 0 | 250 |  | EXT | Нарушение формы кольцевого шва |  | (c)
12973.183 | 5.923 | 5.893 | -5.037 | -5.067 | -1787 | -1775 | -1775 | 443 | 4984 | 1191 | Металлургический дефект | MIAN | AXGR | 07:14 | 07:16 | 07:16 | 83 | 24 |  | INT | Металлургический дефект Эквивалент потери металла 9%. |  | (c)
12979.204 | 0.984 | 0.8 | -10.296 | -10.48 | -1062 | -1053 | -1047 | 1032 | 800 | 1192 | Металлургический дефект | MIAN | AXGR | 06:40 | 06:41 | 06:42 | 243 | 30 |  | INT | Металлургический дефект Эквивалент потери металла 17%. |  | (c)
12991.16 | 1.66 | 1.534 | -9.8 | -9.926 | -2041 | -1826 | -1767 | 190 | 1534 | 1193 |  | DENT | GENE | 05:56 | 06:31 | 06:40 | 251 | 546 | 0.6 | N/A | Глубина вмятины: 8 мм (0,6%). Линейка: 25 см в (153 см; 06:31 ч:мин) Аномалия находится на упругопластическом изгибе. |  | (c)
13002.914 | 1.954 | 1.925 | -8.896 | -8.925 | 493 | 552 | 592 | 493 | 1925 | 1194 | Дефект проката | MIAN | GENE | 11:42 | 11:51 | 11:58 | 65 | 198 |  | INT | Дефект проката Эквивалент потери металла 9%. Аномалия находится на упругопластическом изгибе: R=537 D, максимальное растяжение на 0.6 час. |  | (c)
13003.963 | 3.003 | 2.806 | -7.847 | -8.044 | -1508 | -1341 | -1348 | 723 | 2806 | 1194 |  | DENT | GENE | 06:19 | 06:46 | 06:45 | 296 | 320 | 0.3 | N/A | Глубина вмятины: 4 мм (0,3%). Линейка: 30 см в (281 см; 06:46 ч:мин) Аномалия находится на упругопластическом изгибе. |  | (c)
13008.26 | 7.3 | 7.142 | -3.55 | -3.708 | 1418 | 1475 | 1467 | 715 | 2073 | 1194 | Дефект проката | MIAN | GENE | 02:11 | 02:20 | 02:19 | 1635 | 98 |  | INT | Дефект проката Эквивалент потери металла 9%. Аномалия находится на упругопластическом изгибе: R=442 D, максимальное растяжение на 0.7 час. |  | (c)
13195.125 | 0 | -0.012 | -11.22 | -11.232 | 86 | -1295 | 1851 | 86 |  | 1211 | Нарушение формы кольцевого шва | GWAN |  | 11:43 | 08:00 | 16:28 | 0 | 3531 |  | EXT | Нарушение формы кольцевого шва |  | (c)
13209.359 | 3.014 | 2.792 | -8.361 | -8.583 | -1135 | -1053 | -1026 | 916 | 2792 | 1212 |  | DENT | GENE | 06:13 | 06:26 | 06:30 | 516 | 219 | 0.2 | N/A | Глубина вмятины: 3 мм (0,2%). Линейка: 52 см в (279 см; 06:26 ч:мин) |  | (c)
13269.298 | 6.243 | 6.104 | -5.097 | -5.236 | -1925 | -1477 | -1665 | 306 | 4950 | 1217 |  | DENT | GENE | 05:24 | 06:36 | 06:06 | 286 | 520 | 0.4 | N/A | Глубина вмятины: 5 мм (0,4%). Линейка: 29 см в (610 см; 06:36 ч:мин) |  | (c)
13271.076 | 8.021 | 7.835 | -3.319 | -3.505 | -1486 | -1453 | -1401 | 745 | 3124 | 1217 | Дефект проката | MIAN | GENE | 06:35 | 06:40 | 06:48 | 381 | 169 |  | INT | Дефект проката Эквивалент потери металла 12%. |  | (c)
13271.659 | 8.604 | 8.519 | -2.736 | -2.821 | -2009 | -1989 | -1992 | 222 | 2493 | 1217 | Металлургический дефект | MIAN | AXGR | 05:10 | 05:13 | 05:13 | 328 | 34 |  | INT | Металлургический дефект Эквивалент потери металла 8%. |  | (c)
13272.753 | 9.698 | 9.492 | -1.642 | -1.848 | -1586 | -1539 | -1547 | 645 | 1509 | 1217 | Дефект проката | MIAN | GENE | 06:18 | 06:26 | 06:25 | 339 | 78 |  | INT | Дефект проката Эквивалент потери металла 12%. |  | (c)
13292.677 | 6.902 | 6.775 | -4.228 | -4.355 | -1569 | -1457 | -1425 | 661 | 4060 | 1219 |  | DENT | GENE | 05:56 | 06:15 | 06:20 | 295 | 289 | 0.3 | N/A | Глубина вмятины: 4 мм (0,3%). Линейка: 30 см в (678 см; 06:15 ч:мин) Аномалия находится на упругопластическом изгибе. |  | (c)
13369.946 | 4.816 | 4.681 | -6.399 | -6.534 | 1153 | 1285 | 1313 | 758 | 4681 | 1226 |  | DENT | GENE | 04:29 | 04:50 | 04:54 | 264 | 319 | 0.5 | N/A | Глубина вмятины: 7 мм (0,5%). Линейка: 26 см в (468 см; 04:50 ч:мин) |  | (c)
13371.287 | 6.157 | 5.985 | -5.058 | -5.23 | 1633 | 1793 | 1913 | 37 | 4945 | 1226 |  | DENT | GENE | 05:46 | 06:12 | 06:31 | 285 | 561 | 0.6 | N/A | Глубина вмятины: 9 мм (0,6%). Линейка: 29 см в (599 см; 06:12 ч:мин) Аномалия находится вблизи продольного шва. |  | (c)
13387.075 | 10.73 | 10.62 | -0.41 | -0.52 | 1217 | 1458 | 1462 | 525 | 294 | 1227 |  | DENT | GENE | 06:11 | 06:50 | 06:50 | 226 | 489 | 0.3 | N/A | Глубина вмятины: 4 мм (0,3%). Линейка: 23 см в (1062 см; 06:50 ч:мин) Аномалия находится на отводе. |  | (c)
13572.029 | 5.604 | 5.393 | -5.616 | -5.827 | 1122 | 1166 | 1167 | 1019 | 5393 | 1244 | Дефект проката | MIAN | GENE | 03:12 | 03:19 | 03:20 | 352 | 89 |  | INT | Дефект проката Эквивалент потери металла 11%. |  | (c)
13574.194 | 7.769 | 6.231 | -3.451 | -4.989 | -1136 | -1084 | -1079 | 1022 | 3127 | 1244 | Дефект проката | MIAN | GENE | 09:08 | 09:16 | 09:17 | 1862 | 113 |  | INT | Дефект проката Эквивалент потери металла 9%. |  | (c)
13674.529 | 6.214 | 5.807 | -4.876 | -5.283 | -1278 | -1240 | -1224 | 952 | 4697 | 1253 | Дефект проката | MIAN | GENE | 10:20 | 10:26 | 10:29 | 586 | 109 |  | INT | Дефект проката Эквивалент потери металла 12%. |  | (c)
13675.773 | 7.458 | 6.989 | -3.632 | -4.101 | -1321 | -1177 | -1235 | 910 | 3434 | 1253 | Дефект проката | MIAN | GENE | 10:13 | 10:36 | 10:27 | 667 | 172 |  | INT | Дефект проката Эквивалент потери металла 9%. |  | (c)
13724.631 | 10.876 | 10.812 | -0.469 | -0.533 | -2121 | -2100 | -2101 | 109 | 396 | 1257 | Дефект проката | MIAN | AXGR | 07:36 | 07:40 | 07:40 | 137 | 41 |  | INT | Дефект проката Эквивалент потери металла 10%. |  | (c)
13820.56 | 4.355 | 4.231 | -7.115 | -7.239 | 1123 | 1184 | 1170 | 1013 | 4231 | 1266 | Дефект проката | MIAN | GENE | 01:26 | 01:36 | 01:34 | 353 | 95 |  | INT | Дефект проката Эквивалент потери металла 9%. Аномалия находится на упругопластическом изгибе: R=440 D, максимальное растяжение на 11.6 час. |  | (c)
13871.298 | 9.503 | 9.403 | -1.817 | -1.917 | 2161 | 2178 | 2175 | 40 | 1611 | 1270 |  | LWAN | AXGR | 05:15 | 05:18 | 05:18 | 306 | 29 |  | EXT | Эквивалент потери металла 10%. |  | (c)
13871.938 | 10.143 | 10.019 | -1.177 | -1.301 | 2160 | 2178 | 2174 | 42 | 1101 | 1270 |  | LWAN | AXGR | 05:15 | 05:18 | 05:17 | 200 | 28 |  | EXT | Эквивалент потери металла 10%. |  | (c)
13958.36 | 0 | -0.025 | -4.555 | -4.58 | 359 | -1957 | 1476 | 0 |  | 1278в | Нарушение формы кольцевого шва | GWAN |  | 02:29 | 08:15 | 05:29 | 0 | 2234 |  | EXT | Нарушение формы кольцевого шва |  | (c)
13986.592 | 0.682 | 0.671 | -10.573 | -10.584 | 1894 | 1935 | 1957 | 210 | 671 | 1281 |  | GOUG | CIGR | 04:28 | 04:35 | 04:38 | 22 | 127 | 10 | EXT | Задир. Аномалия находится на упругопластическом изгибе: R=436 D, максимальное растяжение на 0.7 час. |  | (c)
14092.513 | 4.783 | 4.56 | -6.732 | -6.955 | -1802 | -1652 | -1713 | 428 | 4560 | 1290 |  | SCC | GENE | 04:15 | 04:39 | 04:29 | 409 | 179 | 15 | EXT |  | 1 | (b)
14092.513 | 4.783 | 4.588 | -6.732 | -6.927 | -1793 | -1652 | -1706 | 438 | 4588 | 1290 |  | CORR | GENE | 04:16 | 04:39 | 04:30 | 437 | 174 | 12 | EXT |  | 0.98 | (c)
14092.797 | 5.067 | 5.053 | -6.448 | -6.462 | -1678 | -1662 | -1664 | 553 | 5053 | 1290 |  | CORR | PITT | 04:35 | 04:37 | 04:37 | 28 | 27 | 38 | EXT |  | 0.93 | (c)
14092.904 | 5.174 | 5.135 | -6.341 | -6.38 | -1567 | -1567 | -1559 | 663 | 5135 | 1290 |  | CORR | AXGR | 04:53 | 04:53 | 04:54 | 104 | 17 | 11 | EXT |  | 0.93 | (c)
14092.953 | 5.223 | 5.175 | -6.292 | -6.34 | -1738 | -1721 | -1729 | 492 | 5175 | 1290 |  | CORR | AXGR | 04:25 | 04:28 | 04:27 | 74 | 18 | 14 | EXT |  | 0.93 | (c)
14099.116 | 11.386 | 11.356 | -0.129 | -0.159 | -1488 | -1430 | -1380 | 742 | 102 | 1290 |  | CORR | GENE | 05:06 | 05:15 | 05:23 | 57 | 216 | 10 | EXT |  | 0.93 | (c)
14121.8 | 0.12 | 0.051 | -11.125 | -11.194 | 1756 | 1979 | -2228 | 0 | 51 | 1293 |  | CORR | GENE | 04:22 | 04:58 | 05:39 | 82 | 954 | 13 | EXT | Аномалия находится на упругопластическом изгибе: R=488 D, максимальное растяжение на 5.2 час. | 0.98 | (c)
14144.269 | 11.344 | 11.32 | -0.101 | -0.125 | 1437 | 1668 | 1781 | 106 | 21 | 1294 |  | CORR | GENE | 04:60 | 05:37 | 05:55 | 104 | 688 | 14 | EXT |  | 0.93 | (c)
14144.452 | 0.082 | 0.043 | -10.603 | -10.642 | -1901 | -1547 | -1670 | 330 | 43 | 1295 |  | CORR | GENE | 05:15 | 06:12 | 05:52 | 93 | 462 | 10 | EXT |  | 0.93 | (c)
14154.092 | 9.722 | 9.46 | -0.963 | -1.225 | 14 | 29 | 27 | 14 | 708 | 1295 |  | LWAN | AXGR | 10:24 | 10:27 | 10:26 | 517 | 28 |  | EXT | Эквивалент потери металла 10%. |  | (c)
14154.995 | 10.625 | 10.595 | -0.06 | -0.09 | -1818 | -1676 | -1562 | 412 | 29 | 1295 |  | CORR | GENE | 05:28 | 05:51 | 06:10 | 61 | 512 | 15 | EXT |  | 0.93 | (c)
14275.553 | 7.948 | 7.736 | -3.422 | -3.634 | 2162 | 2211 | 2214 | 2162 | 2451 | 1306 |  | GOUG | GENE | 08:31 | 08:39 | 08:39 | 1183 | 104 | 9 | EXT | Аномалия находится на отводе. Зона задиров. |  | (c)
14357.147 | 10.342 | 10.181 | -0.923 | -1.084 | 1131 | 1160 | 1162 | 1037 | 696 | 1313 | Дефект проката | MIAN | GENE | 05:40 | 05:45 | 05:45 | 388 | 62 |  | INT | Дефект проката Эквивалент потери металла 11%. |  | (c)
14365.4 | 7.33 | 7.22 | -4.085 | -4.195 | -6 | 10 | 6 | 0 | 3958 | 1314 |  | LWAN | AXGR | 11:37 | 11:39 | 11:39 | 237 | 24 |  | INT | Эквивалент потери металла 15%. |  | (c)
14404.168 | 0.573 | 0.536 | -11.037 | -11.074 | -32 | 710 | 1119 | 0 | 536 | 1318 | Дефект проката | MIAN | GENE | 02:51 | 04:51 | 05:57 | 60 | 2302 |  | INT | Дефект проката Эквивалент потери металла 22%. Аномалия находится на отводе. |  | (c)
14418.02 | 2.815 | 2.609 | -8.525 | -8.731 | -850 | -827 | -822 | 793 | 2609 | 1319 | Дефект проката | MIAN | GENE | 11:38 | 11:42 | 11:43 | 340 | 57 |  | INT | Дефект проката Эквивалент потери металла 10%. |  | (c)
14419.653 | 4.448 | 4.283 | -6.892 | -7.057 | -883 | -845 | -851 | 819 | 4283 | 1319 | Дефект проката | MIAN | GENE | 11:33 | 11:39 | 11:38 | 293 | 63 |  | INT | Дефект проката Эквивалент потери металла 11%. |  | (c)
14421.519 | 6.314 | 5.953 | -5.026 | -5.387 | -899 | -844 | -850 | 800 | 4721 | 1319 | Дефект проката | MIAN | GENE | 11:30 | 11:39 | 11:38 | 666 | 99 |  | INT | Дефект проката Эквивалент потери металла 10%. |  | (c)
14429.386 | 2.841 | 2.827 | -8.269 | -8.283 | -1306 | -1260 | -1229 | 925 | 2827 | 1320 |  | CORR | CIGR | 05:33 | 05:40 | 05:45 | 30 | 154 | 10 | EXT | Аномалия находится на отводе. | 0.92 | (c)
14435.603 | 9.058 | 9.034 | -2.052 | -2.076 | -1112 | -1098 | -1065 | 1017 | 2043 | 1320 |  | CORR | CIGR | 06:04 | 06:06 | 06:12 | 33 | 95 | 12 | EXT | Аномалия находится на отводе. | 0.92 | (c)
14561.466 | 0.326 | 0.191 | -11.204 | -11.339 | 1 | 4 | 16 | 1 | 191 | 1332 |  | LWAN | AXGR | 02:54 | 02:55 | 02:57 | 303 | 30 |  | INT | Эквивалент потери металла 13%. |  | (c)
14598.834 | 3.879 | 3.637 | -7.576 | -7.818 | 217 | 387 | 747 | 217 | 3637 | 1335 | Дефект проката | MIAN | GENE | 01:46 | 02:13 | 03:11 | 438 | 1059 |  | INT | Дефект проката Эквивалент потери металла 11%. |  | (c)
14604.419 | 9.464 | 9.361 | -1.991 | -2.094 | 1278 | 1328 | 1323 | 863 | 1594 | 1335 | Дефект проката | MIAN | GENE | 04:37 | 04:45 | 04:44 | 500 | 89 |  | INT | Дефект проката Эквивалент потери металла 11%. |  | (c)
14606.139 | 11.184 | 11.032 | -0.271 | -0.423 | 788 | 824 | 832 | 788 | 94 | 1335 | Дефект проката | MIAN | GENE | 03:18 | 03:24 | 03:25 | 329 | 88 |  | INT | Дефект проката Эквивалент потери металла 9%. |  | (c)
14753.733 | 10.723 | 10.705 | -0.642 | -0.66 | -2166 | -2119 | -2098 | 65 | 617 | 1348 | Дефект проката | MIAN | CIGR | 05:01 | 05:09 | 05:12 | 43 | 135 |  | INT | Дефект проката Эквивалент потери металла 9%. |  | (c)
14762.58 | 8.205 | 8.196 | -3.205 | -3.214 | -267 | -232 | -225 | 182 | 3185 | 1349 |  | CORR | CIGR | 09:45 | 09:51 | 09:52 | 29 | 85 | 10 | EXT |  | 0.92 | (c)
14805.125 | 0 | -0.051 | -2.5 | -2.551 | 440 | 695 | 670 | 440 |  | 1353б | Вышлифовка на шве | GWAN | GENE | 11:22 | 00:03 | 11:59 | 104 | 461 | 15 | EXT | Вышлифовка на шве Аномалия находится на отводе. | 0.9 | (c)
14805.125 | 0 | -0.036 | -2.5 | -2.536 | 1460 | 1640 | 1748 | 195 |  | 1353б | Вышлифовка на шве | GWAN | GENE | 02:07 | 02:36 | 02:53 | 73 | 576 | 9 | EXT | Вышлифовка на шве Аномалия находится на отводе. | 0.89 | (c)
14805.125 | 0 | -0.023 | -2.5 | -2.523 | 2215 | -1667 | -1911 | 0 |  | 1353б | Нарушение формы кольцевого шва | GWAN |  | 04:09 | 05:42 | 05:03 | 0 | 671 |  | EXT | Нарушение формы кольцевого шва Аномалия находится на отводе. |  | (c)
14807.625 | 0 | -0.025 | -3.495 | -3.52 | -402 | 69 | -21 | 0 |  | 1353в | Вышлифовка на шве | GWAN | GENE | 00:28 | 01:44 | 01:29 | 101 | 763 | 20 | EXT | Вышлифовка на шве Аномалия находится на отводе. | 0.94 | (c)
14807.625 | 0 | 0 | -3.495 | -3.495 | 852 | 1139 | 1150 | 783 | 0 | 1353в | Смещение кромок | GWAN |  | 03:50 | 04:36 | 04:38 | 0 | 596 |  | EXT | Смещение кромок Толщины: 15,7 / 16,8 мм Наружу Аномалия находится на отводе. Величина смещения - 4.2 мм. |  | (c)
14807.625 | 0 | 0 | -3.495 | -3.495 | 1574 | 1799 | 1790 | 223 | 0 | 1353в | Смещение кромок | GWAN |  | 05:47 | 06:23 | 06:22 | 0 | 434 |  | EXT | Смещение кромок Толщины: 15,7 / 16,8 мм Вовнутрь Аномалия находится на отводе. Величина смещения - 2.3 мм. |  | (c)
14807.625 | 0 | -0.028 | -3.495 | -3.523 | -1314 | -942 | -936 | 558 |  | 1353в | Вышлифовка на шве | GWAN | GENE | 10:01 | 11:01 | 11:02 | 87 | 756 | 14 | EXT | Вышлифовка на шве Аномалия находится на отводе. | 0.93 | (c)
14924.364 | 10.964 | 10.627 | -0.521 | -0.858 | -422 | -391 | -363 | 304 | 425 | 1363 | Дефект проката | MIAN | GENE | 10:45 | 10:50 | 10:54 | 433 | 117 |  | EXT | Дефект проката Эквивалент потери металла 10%. Аномалия находится на упругопластическом изгибе: R=266 D, максимальное растяжение на 5.6 час. |  | (c)
14930.7 | 5.815 | 5.699 | -5.595 | -5.711 | -398 | -309 | -309 | 221 | 5450 | 1364 |  | DENT | GENE | 11:13 | 11:27 | 11:27 | 261 | 176 | 0.2 | N/A | Глубина вмятины: 3 мм (0,2%). Линейка: 26 см в (570 см; 11:27 ч:мин) Аномалия находится на упругопластическом изгибе. |  | (c)
15006.389 | 3.214 | 3.028 | -8.336 | -8.522 | 975 | 1009 | 1021 | 975 | 3028 | 1371 | Дефект проката | MIAN | GENE | 03:54 | 03:60 | 04:02 | 362 | 94 |  | INT | Дефект проката Эквивалент потери металла 12%. |  | (c)
15008.209 | 5.034 | 4.899 | -6.516 | -6.651 | 1259 | 1342 | 1313 | 863 | 4899 | 1371 | Дефект проката | MIAN | GENE | 04:40 | 04:54 | 04:49 | 289 | 108 |  | INT | Дефект проката Эквивалент потери металла 9%. |  | (c)
15047.256 | 9.891 | 9.766 | -1.279 | -1.404 | 1653 | 1852 | 1842 | 200 | 1169 | 1374 |  | DENT | GENE | 06:41 | 07:13 | 07:12 | 235 | 378 | 0.6 | N/A | Глубина вмятины: 8 мм (0,6%). Линейка: 24 см в (977 см; 07:13 ч:мин) Аномалия находится на упругопластическом изгибе. |  | (c)
15067.8 | 7.94 | 7.796 | -3.18 | -3.324 | 1668 | 1760 | 1768 | 362 | 3130 | 1376 | Дефект проката | MIAN | GENE | 07:16 | 07:30 | 07:32 | 194 | 200 |  | INT | Дефект проката Эквивалент потери металла 11%. |  | (c)
15080.946 | 9.966 | 9.833 | -1.529 | -1.662 | -2202 | -2028 | -2058 | 29 | 1376 | 1377 |  | DENT | GENE | 06:24 | 06:52 | 06:48 | 286 | 288 | 0.3 | N/A | Глубина вмятины: 4 мм (0,3%). Линейка: 29 см в (983 см; 06:52 ч:мин) Аномалия находится вблизи продольного шва. |  | (c)
15138.856 | 0.096 | 0.033 | -11.239 | -11.302 | 1028 | 1859 | 1588 | 83 | 33 | 1383 |  | CORR | GENE | 03:08 | 05:22 | 04:38 | 105 | 1119 | 10 | EXT | Аномалия находится на упругопластическом изгибе: R=711 D, максимальное растяжение на 5.4 час. | 0.93 | (c)
15161.37 | 0 | 0 | -11.07 | -11.07 | 1217 | 1295 | 1379 | 689 | 0 | 1385 | Смещение кромок | GWAN |  | 00:18 | 00:31 | 00:44 | 0 | 325 |  | EXT | Смещение кромок Вовнутрь Величина смещения - 3.2 мм. |  | (c)
15161.37 | 0 | -0.062 | -11.07 | -11.132 | 1161 | 1356 | 1367 | 657 |  | 1385 | Вышлифовка на шве | GWAN | GENE | 00:09 | 00:40 | 00:42 | 109 | 412 | 23 | EXT | Вышлифовка на шве | 0.94 | (b)
15161.37 | 0 | -0.04 | -11.07 | -11.11 | 1657 | -1775 | 2209 | 0 |  | 1385 | Нарушение формы кольцевого шва | GWAN |  | 01:29 | 04:15 | 02:58 | 0 | 1104 |  | EXT | Нарушение формы кольцевого шва |  | (c)
15161.37 | 0 | -0.055 | -11.07 | -11.125 | 400 | 850 | 667 | 400 |  | 1385 | Нарушение формы кольцевого шва | GWAN |  | 10:06 | 11:19 | 10:49 | 0 | 534 |  | EXT | Нарушение формы кольцевого шва |  | (c)
15195.03 | 0 | -0.037 | -2.435 | -2.472 | 2133 | -1243 | -1273 | 0 |  | 1388а | Нарушение формы кольцевого шва | GWAN |  | 03:08 | 06:03 | 05:59 | 0 | 2110 |  | EXT | Нарушение формы кольцевого шва |  | (c)
15195.03 | 0 | -0.057 | -2.435 | -2.492 | 256 | 899 | 782 | 256 |  | 1388а | Нарушение формы кольцевого шва | GWAN |  | 10:05 | 11:49 | 11:30 | 0 | 1053 |  | EXT | Нарушение формы кольцевого шва |  | (c)
15197.465 | 0 | -0.015 | -9.03 | -9.045 | 1329 | 1487 | 1566 | 428 |  | 1388б | Нарушение формы кольцевого шва | GWAN |  | 05:36 | 06:02 | 06:15 | 0 | 474 |  | EXT | Нарушение формы кольцевого шва |  | (c)
15197.465 | 0 | -0.02 | -9.03 | -9.05 | 1997 | -2102 | -2218 | 0 |  | 1388б | Вышлифовка на шве | GWAN | GENE | 07:24 | 08:23 | 08:04 | 110 | 492 | 19 | EXT | Вышлифовка на шве | 0.94 | (c)
15231.734 | 2.619 | 2.422 | -8.846 | -9.043 | -812 | -751 | -758 | 704 | 2422 | 1391 | Дефект проката | MIAN | GENE | 08:58 | 09:08 | 09:07 | 731 | 108 |  | INT | Дефект проката Эквивалент потери металла 14%. Аномалия находится на упругопластическом изгибе: R=531 D, максимальное растяжение на 6.4 час. |  | (c)
15236.358 | 7.243 | 7.122 | -4.222 | -4.343 | -790 | -744 | -750 | 710 | 4054 | 1391 | Дефект проката | MIAN | GENE | 09:02 | 09:09 | 09:08 | 289 | 81 |  | INT | Дефект проката Эквивалент потери металла 11%. Аномалия находится на упругопластическом изгибе: R=402 D, максимальное растяжение на 6.6 час. |  | (c)
15263.505 | 0 | -0.012 | -11.45 | -11.462 | 368 | 802 | 892 | 368 |  | 1394 | Нарушение формы кольцевого шва | GWAN |  | 03:33 | 04:43 | 04:57 | 0 | 1049 |  | EXT | Нарушение формы кольцевого шва Аномалия находится на отводе. |  | (c)
15263.505 | 0 | -0.033 | -11.45 | -11.483 | -1308 | -1135 | -957 | 606 |  | 1394 | Нарушение формы кольцевого шва | GWAN |  | 11:02 | 11:30 | 11:59 | 0 | 703 |  | EXT | Нарушение формы кольцевого шва Аномалия находится на отводе. |  | (c)
15371.661 | 6.096 | 5.777 | -5.304 | -5.623 | 1282 | 1313 | 1339 | 835 | 4768 | 1403 | Металлургический дефект | MIAN | GENE | 04:27 | 04:32 | 04:36 | 855 | 114 |  | MID | Металлургический дефект Эквивалент потери металла 12%. |  | (b)
15482.238 | 3.263 | 3.137 | -8.057 | -8.183 | 2187 | 2201 | 2199 | 21 | 3137 | 1413 |  | LWAN | AXGR | 05:23 | 05:26 | 05:25 | 228 | 22 |  | EXT | Эквивалент потери металла 10%. |  | (c)
15512.8 | 0 | -0.025 | -2.34 | -2.365 | 1110 | 1704 | 1446 | 449 |  | 1415б | Нарушение формы кольцевого шва | GWAN |  | 03:38 | 05:14 | 04:33 | 0 | 672 |  | EXT | Нарушение формы кольцевого шва Аномалия находится на отводе. |  | (c)
15512.8 | 0 | -0.071 | -2.34 | -2.411 | -1748 | -1235 | -662 | 424 |  | 1415б | Нарушение формы кольцевого шва | GWAN |  | 07:57 | 09:20 | 10:52 | 0 | 2172 |  | EXT | Нарушение формы кольцевого шва Аномалия находится на отводе. |  | (c)
15515.14 | 0 | -0.05 | -8.79 | -8.84 | 818 | 1149 | 1135 | 777 |  | 1416а | Вышлифовка на шве | GWAN | GENE | 01:48 | 02:41 | 02:39 | 95 | 635 | 12 | EXT | Вышлифовка на шве | 0.93 | (c)
15515.14 | 0 | -0.053 | -8.79 | -8.843 | -1511 | -90 | -640 | 0 |  | 1416а | Нарушение формы кольцевого шва | GWAN |  | 07:32 | 11:21 | 09:53 | 0 | 1742 |  | EXT | Нарушение формы кольцевого шва |  | (c)
15578.16 | 0 | 0 | -2.275 | -2.275 | 819 | 1165 | 1138 | 773 | 0 | 1421б | Смещение кромок | GWAN |  | 03:29 | 04:25 | 04:21 | 0 | 638 |  | EXT | Смещение кромок Толщины: 16,8 / 15,7 мм Наружу Величина смещения - 2.8 мм. |  | (c)
15578.16 | 0 | -0.009 | -2.275 | -2.284 | 1570 | 1645 | 1657 | 486 |  | 1421б | Нарушение формы кольцевого шва | GWAN |  | 05:30 | 05:42 | 05:44 | 0 | 175 |  | INT | Нарушение формы кольцевого шва |  | (c)
15578.16 | 0 | -0.045 | -2.275 | -2.32 | -1635 | -1218 | -1075 | 515 |  | 1421б | Вышлифовка на шве | GWAN | GENE | 08:53 | 10:00 | 10:23 | 76 | 1121 | 14 | EXT | Вышлифовка на шве | 0.89 | (c)
15580.435 | 0 | -0.027 | -11.19 | -11.217 | 313 | 624 | 1179 | 186 |  | 1422а | Нарушение формы кольцевого шва | GWAN |  | 11:36 | 00:26 | 13:55 | 0 | 1731 |  | EXT | Нарушение формы кольцевого шва |  | (c)
15580.435 | 0 | -0.031 | -11.19 | -11.221 | -1877 | -1477 | -1647 | 354 |  | 1422а | Нарушение формы кольцевого шва | GWAN |  | 05:42 | 06:47 | 06:19 | 0 | 459 |  | EXT | Нарушение формы кольцевого шва |  | (c)
15726.006 | 10.711 | 10.579 | -0.794 | -0.926 | -2 | 4 | 11 | 0 | 493 | 1434 |  | LWAN | AXGR | 01:49 | 01:50 | 01:51 | 433 | 27 |  | EXT | Эквивалент потери металла 10%. |  | (c)
15749.725 | 0 | -0.044 | -11.41 | -11.454 | -304 | 209 | 1366 | 0 |  | 1437 | Нарушение формы кольцевого шва | GWAN |  | 08:58 | 10:21 | 13:28 | 0 | 3340 |  | EXT | Нарушение формы кольцевого шва |  | (c)
15769.873 | 8.738 | 8.544 | -2.737 | -2.931 | -1365 | -1218 | -1201 | 866 | 2561 | 1438 |  | DENT | GENE | 05:59 | 06:23 | 06:26 | 370 | 327 | 0.3 | N/A | Глубина вмятины: 4 мм (0,3%). Линейка: 37 см в (854 см; 06:23 ч:мин) |  | (c)
15783.399 | 10.789 | 10.694 | -0.476 | -0.571 | -1438 | -1281 | -1284 | 793 | 205 | 1439 |  | DENT | GENE | 06:17 | 06:42 | 06:42 | 366 | 307 | 0.3 | N/A | Глубина вмятины: 4 мм (0,3%). Линейка: 37 см в (1069 см; 06:42 ч:мин) |  | (c)
15818.11 | 0 | -0.006 | -11.435 | -11.441 | 615 | 995 | 1271 | 304 |  | 1443 | Нарушение формы кольцевого шва | GWAN |  | 03:11 | 04:12 | 04:57 | 0 | 1311 |  | EXT | Нарушение формы кольцевого шва |  | (c)
15851.835 | 0 | -0.041 | -11.32 | -11.361 | -819 | 273 | 428 | 0 |  | 1446 | Нарушение формы кольцевого шва | GWAN |  | 08:38 | 11:34 | 11:59 | 0 | 2493 |  | EXT | Нарушение формы кольцевого шва Аномалия находится на упругопластическом изгибе: R=574 D, максимальное растяжение на 4.9 час. |  | (c)
15930.635 | 10.87 | 10.684 | -0.265 | -0.451 | 977 | 1048 | 1040 | 977 | 106 | 1452 | Дефект проката | MIAN | GENE | 04:07 | 04:18 | 04:17 | 345 | 126 |  | INT | Дефект проката Эквивалент потери металла 9%. |  | (c)
15941.4 | 0 | -0.046 | -11.155 | -11.201 | 2036 | 2147 | 2153 | 0 |  | 1454 | Нарушение формы кольцевого шва | GWAN |  | 03:33 | 03:51 | 03:52 | 0 | 234 |  | EXT | Нарушение формы кольцевого шва |  | (c)
15941.4 | 0 | -0.065 | -11.155 | -11.22 | -1785 | -1360 | 67 | 0 |  | 1454 | Нарушение формы кольцевого шва | GWAN |  | 05:16 | 06:25 | 10:15 | 0 | 3703 |  | EXT | Нарушение формы кольцевого шва |  | (c)
16006.195 | 0 | -0.024 | -2.45 | -2.474 | 2051 | -1188 | -295 | 0 |  | 1459б | Нарушение формы кольцевого шва | GWAN |  | 05:01 | 08:18 | 10:42 | 0 | 4229 |  | EXT | Нарушение формы кольцевого шва |  | (c)
16008.645 | 0 | -0.025 | -11.29 | -11.315 | -1511 | -357 | 561 | 0 |  | 1460а | Нарушение формы кольцевого шва | GWAN |  | 05:05 | 08:12 | 10:40 | 0 | 4145 |  | EXT | Нарушение формы кольцевого шва |  | (c)
16021.14 | 1.205 | 1.2 | -10.165 | -10.17 | 2214 | 2230 | -2230 | 0 | 1200 | 1461 |  | LWAN | PITT | 02:58 | 03:00 | 03:00 | 18 | 33 |  | INT | Эквивалент потери металла 10%. Аномалия находится на отводе. |  | (c)
16031.305 | 0 | -0.021 | -11.43 | -11.451 | 1247 | -2199 | 2171 | 0 |  | 1462 | Нарушение формы кольцевого шва | GWAN |  | 03:49 | 06:33 | 06:18 | 0 | 1848 |  | EXT | Нарушение формы кольцевого шва Аномалия находится на отводе. |  | (c)
16031.305 | 0 | -0.049 | -11.43 | -11.479 | -781 | -707 | -412 | 44 |  | 1462 | Нарушение формы кольцевого шва | GWAN |  | 10:22 | 10:34 | 11:21 | 0 | 737 |  | EXT | Нарушение формы кольцевого шва Аномалия находится на отводе. |  | (c)
16047.829 | 5.094 | 4.893 | -6.286 | -6.487 | 1607 | 1764 | 1796 | 245 | 4893 | 1463 |  | DENT | GENE | 05:51 | 06:16 | 06:21 | 292 | 379 | 0.4 | N/A | Глубина вмятины: 5 мм (0,4%). Линейка: 29 см в (489 см; 06:16 ч:мин) |  | (c)
16246.808 | 10.373 | 10.304 | -1.037 | -1.106 | -10 | 4 | 7 | 0 | 860 | 1480 |  | LWAN | AXGR | 02:56 | 02:58 | 02:58 | 246 | 34 |  | EXT | Эквивалент потери металла 10%. Аномалия находится на упругопластическом изгибе: R=438 D, максимальное растяжение на 6.4 час. |  | (c)
16327.098 | 11.433 | 11.402 | -0.067 | -0.098 | 1412 | 1863 | 1859 | 0 | 28 | 1487 |  | CORR | GENE | 04:56 | 06:09 | 06:08 | 70 | 894 | 11 | EXT |  | 0.93 | (c)
16327.264 | 0.099 | 0.047 | -11.191 | -11.243 | 156 | 1255 | 1176 | 34 | 47 | 1488 |  | CORR | GENE | 03:12 | 06:09 | 05:56 | 79 | 2041 | 11 | EXT |  | 0.93 | (c)
16358.945 | 0 | -0.036 | -2.5 | -2.536 | 24 | 1066 | 682 | 24 |  | 1490б | Нарушение формы кольцевого шва | GWAN |  | 01:10 | 03:58 | 02:56 | 0 | 1316 |  | EXT | Нарушение формы кольцевого шва |  | (c)
16358.945 | 0 | -0.033 | -2.5 | -2.533 | 1627 | -2212 | 2137 | 0 |  | 1490б | Нарушение формы кольцевого шва | GWAN |  | 05:29 | 07:09 | 06:51 | 0 | 1021 |  | EXT | Нарушение формы кольцевого шва |  | (c)
16361.445 | 0 | 0 | -11.375 | -11.375 | -1399 | -1015 | -999 | 599 | 0 | 1491а | Непровар / утяжина | GWAN |  | 05:20 | 06:22 | 06:24 | 0 | 800 | 12 | INT | Непровар / утяжина Толщины: 15,7 / 16,8 мм Аномалия находится на отводе. |  | (c)
16373.361 | 0.541 | 0.266 | -10.589 | -10.864 | -2230 | -2223 | -2219 | 0 | 266 | 1492 |  | LWAN | AXGR | 05:23 | 05:24 | 05:25 | 567 | 23 |  | EXT | Эквивалент потери металла 10%. |  | (c)
16386.89 | 2.94 | 2.928 | -8.28 | -8.292 | -561 | -512 | -509 | 458 | 2928 | 1493 | Дефект проката | MIAN | CIGR | 10:17 | 10:25 | 10:25 | 39 | 103 |  | INT | Дефект проката Эквивалент потери металла 10%. |  | (c)
16395.942 | 0.772 | 0.547 | -10.708 | -10.933 | -1196 | -1150 | -1162 | 1035 | 547 | 1494 | Дефект проката | MIAN | GENE | 10:03 | 10:10 | 10:08 | 380 | 68 |  | INT | Дефект проката Эквивалент потери металла 9%. |  | (c)
16406.631 | 11.461 | 11.349 | -0.019 | -0.131 | 1456 | 1763 | 1772 | 142 | 18 | 1494 |  | CORR | GENE | 05:11 | 06:00 | 06:02 | 113 | 633 | 12 | EXT |  | 0.93 | (c)
16434.325 | 4.97 | 4.835 | -6.12 | -6.255 | 1290 | 1445 | 1571 | 378 | 4835 | 1497 |  | DENT | GENE | 05:29 | 05:54 | 06:15 | 219 | 563 | 0.8 | N/A | Глубина вмятины: 11 мм (0,8%). Линейка: 22 см в (484 см; 05:54 ч:мин) |  | (c)
16463.28 | 0 | -0.028 | -3.596 | -3.624 | 363 | 1832 | 1527 | 363 |  | 1500а | Нарушение формы кольцевого шва | GWAN |  | 00:49 | 04:46 | 03:57 | 0 | 2327 |  | EXT | Нарушение формы кольцевого шва |  | (c)
16463.28 | 0 | -0.045 | -3.596 | -3.641 | -1562 | -1287 | -904 | 246 |  | 1500а | Нарушение формы кольцевого шва | GWAN |  | 07:38 | 08:23 | 09:25 | 0 | 1316 |  | EXT | Нарушение формы кольцевого шва |  | (c)
16565.313 | 11.468 | 11.46 | -0.017 | -0.025 | -1944 | -1734 | -1777 | 287 | 4 | 1508 |  | CORR | CIGR | 07:25 | 07:59 | 07:52 | 21 | 334 | 13 | EXT |  | 0.92 | (c)
16682.441 | 4.106 | 4.073 | -7.179 | -7.212 | 983 | 1183 | 1117 | 979 | 4073 | 1519 | Дефект проката | MIAN | GENE | 00:26 | 00:58 | 00:47 | 81 | 269 |  | INT | Дефект проката Эквивалент потери металла 9%. |  | (c)
16685.702 | 7.367 | 5.767 | -3.918 | -5.518 | -1697 | -1421 | -1536 | 534 | 3652 | 1519 | Дефект проката | MIAN | GENE | 05:13 | 05:58 | 05:39 | 1866 | 322 |  | INT | Дефект проката Эквивалент потери металла 10%. |  | (c)
16689.62 | 0 | -0.014 | -11.645 | -11.659 | -2089 | -1549 | -1302 | 142 |  | 1520 | Нарушение формы кольцевого шва | GWAN |  | 03:47 | 05:15 | 05:55 | 0 | 1574 |  | EXT | Нарушение формы кольцевого шва Аномалия находится на отводе. |  | (c)
16689.62 | 0 | -0.029 | -11.645 | -11.674 | 80 | 882 | 1077 | 80 |  | 1520 | Нарушение формы кольцевого шва | GWAN |  | 09:38 | 11:47 | 12:18 | 0 | 1994 |  | EXT | Нарушение формы кольцевого шва Аномалия находится на отводе. |  | (c)
16707.904 | 6.639 | 6.431 | -4.696 | -4.904 | -1085 | -1049 | -1049 | 1014 | 4507 | 1521 | Дефект проката | MIAN | GENE | 08:04 | 08:10 | 08:10 | 397 | 72 |  | INT | Дефект проката Эквивалент потери металла 12%. |  | (c)
16712.6 | 0 | -0.006 | -11.565 | -11.571 | 1511 | 1660 | 1666 | 409 |  | 1522 | Нарушение формы кольцевого шва | GWAN |  | 06:45 | 07:09 | 07:10 | 0 | 311 |  | EXT | Нарушение формы кольцевого шва |  | (c)
16883.165 | 0 | -0.046 | -8.18 | -8.226 | -1059 | -100 | 210 | 1059 |  | 1537 | Нарушение формы кольцевого шва | GWAN |  | 10:09 | 00:43 | 13:33 | 0 | 2537 |  | EXT | Нарушение формы кольцевого шва |  | (c)
16893.401 | 2.056 | 2.015 | -9.454 | -9.495 | 119 | 342 | 314 | 119 | 2015 | 1538 |  | GOUG | GENE | 02:32 | 03:08 | 03:04 | 587 | 391 | 13 | EXT | Зона задиров. |  | (c)
17026.261 | 3.946 | 3.914 | -7.244 | -7.276 | 1827 | 1936 | 1967 | 123 | 3914 | 1550 |  | CORR | GENE | 06:46 | 07:04 | 07:09 | 62 | 280 | 9 | EXT |  | 0.89 | (c)
17065.281 | 9.461 | 8.871 | -1.719 | -2.309 | 1053 | 1123 | 1109 | 1053 | 1571 | 1553 | Дефект проката | MIAN | GENE | 03:32 | 03:44 | 03:41 | 738 | 112 |  | INT | Дефект проката Эквивалент потери металла 10%. |  | (c)
17101.002 | 0.232 | 0.214 | -10.753 | -10.771 |  |  |  |  | 214 | 1557 |  | SWAN | CIGR | 11:43 | 11:53 | 11:52 | 44 | 112 |  | INT | Эквивалент потери металла 12%. Аномалия находится на упругопластическом изгибе: R=634 D, максимальное растяжение на 11.8 час. |  | (c)
17134.865 | 0 | -0.001 | -9.31 | -9.311 | [5 empty] | 1560а | Нарушение формы кольцевого шва | GWAN |  | 06:59 | 10:57 | 09:41 | 0 | 2003 |  | EXT | Нарушение формы кольцевого шва |  | (c)
17168.075 | 0 | -0.014 | -11.35 | -11.364 | [5 empty] | 1563 | Нарушение формы кольцевого шва | GWAN |  | 05:40 | 07:52 | 09:33 | 0 | 2893 |  | EXT | Нарушение формы кольцевого шва |  | (c)
17208.279 | 6.209 | 6.203 | -5.141 | -5.147 |  |  |  |  | 4516 | 1566 |  | CORR | AXGR | 04:40 | 04:46 | 04:43 | 631 | 39 | 11 | EXT |  | 0.95 | (c)
17238.121 | 2.626 | 2.598 | -7.609 | -7.637 |  |  |  |  | 2598 | 1569 |  | SWAN | GENE | 05:14 | 05:24 | 05:24 | 70 | 120 |  | EXT | Эквивалент потери металла 10%. |  | (c)
17241.138 | 5.643 | 5.613 | -4.592 | -4.622 |  |  |  |  | 4567 | 1569 |  | SWAN | GENE | 05:10 | 05:18 | 05:20 | 55 | 130 |  | EXT | Эквивалент потери металла 10%. |  | (c)
17278.548 | 10.553 | 10.503 | -0.447 | -0.497 | 1987 | 2120 | 2151 | 1987 | 409 | 1572 | Дефект проката | MIAN | GENE | 10:17 | 10:38 | 10:43 | 88 | 327 |  | INT | Дефект проката Эквивалент потери металла 13%. |  | (c)
17380.6 | 0 | -0.025 | -10.63 | -10.655 | -787 | -492 | -494 | 201 |  | 1582а | Нарушение формы кольцевого шва | GWAN |  | 07:33 | 08:21 | 08:20 | 0 | 586 |  | EXT | Нарушение формы кольцевого шва |  | (c)
17504.341 | 0.011 | 0 | -11.474 | -11.485 | 214 | 962 | 1158 | 128 | 0 | 1593 | Дефект проката | MIAN |  | 10:09 | 00:10 | 12:42 | 0 | 1889 |  | EXT | Дефект проката Эквивалент потери металла 14%. |  | (c)
17514.396 | 10.066 | 10.007 | -1.419 | -1.478 | 343 | 446 | 453 | 343 | 1366 | 1593 | Дефект проката | MIAN | GENE | 10:30 | 10:47 | 10:48 | 112 | 220 |  | INT | Дефект проката Эквивалент потери металла 10%. |  | (c)
17616.45 | 0 | -0.022 | -10.9 | -10.922 | 2174 | -1958 | -2026 | 1765 |  | 1605а | Нарушение формы кольцевого шва | GWAN |  | 02:37 | 03:30 | 03:19 | 0 | 522 |  | EXT | Нарушение формы кольцевого шва Аномалия находится на отводе. |  | (c)
17661.75 | 0 | -0.014 | -11.45 | -11.464 | -378 | -183 | -230 | 83 |  | 1609 | Нарушение формы кольцевого шва | GWAN |  | 09:54 | 10:26 | 10:18 | 0 | 295 |  | EXT | Нарушение формы кольцевого шва |  | (c)
17729.415 | 0 | -0.011 | -9.1 | -9.111 | -1593 | -1165 | -1314 | 638 |  | 1617б | Нарушение формы кольцевого шва | GWAN |  | 06:10 | 07:19 | 06:55 | 0 | 558 |  | EXT | Нарушение формы кольцевого шва |  | (c)
17828.125 | 0 | -0.044 | -11.43 | -11.474 | -1446 | -910 | -1003 | 560 |  | 1626 | Нарушение формы кольцевого шва | GWAN |  | 09:29 | 10:56 | 10:41 | 0 | 886 |  | EXT | Нарушение формы кольцевого шва |  | (c)
17872.464 | 10.164 | 10.087 | -1.266 | -1.343 | -40 | -27 | -26 | 12 | 1148 | 1629 |  | LWAN | AXGR | 00:38 | 00:40 | 00:41 | 195 | 28 |  | EXT | Эквивалент потери металла 10%. Аномалия находится на упругопластическом изгибе: R=463 D, максимальное растяжение на 6.3 час. |  | (c)
17878.951 | 5.221 | 5.131 | -6.044 | -6.134 | -1770 | -1691 | -1723 | 460 | 5131 | 1630а |  | DENT | GENE | 05:51 | 06:04 | 05:58 | 128 | 94 | 0.3 | N/A | Глубина вмятины: 4 мм (0,3%). Линейка: 13 см в (513 см; 06:04 ч:мин) Аномалия находится на упругопластическом изгибе. |  | (c)
17896.6 | 0 | -0.052 | -11.38 | -11.432 | -1573 | -814 | -717 | 139 |  | 1633 | Нарушение формы кольцевого шва | GWAN |  | 09:14 | 11:16 | 11:32 | 0 | 1712 |  | EXT | Нарушение формы кольцевого шва |  | (c)
17951.8 | 0 | -0.006 | -2.575 | -2.581 | 1946 | -1219 | -1578 | 0 |  | 1637б | Нарушение формы кольцевого шва | GWAN |  | 03:56 | 07:25 | 06:27 | 0 | 1874 |  | EXT | Нарушение формы кольцевого шва |  | (c)
17951.8 | 0 | -0.019 | -2.575 | -2.594 | -355 | 25 | 227 | 0 |  | 1637б | Нарушение формы кольцевого шва | GWAN |  | 09:44 | 10:46 | 11:18 | 0 | 1163 |  | EXT | Нарушение формы кольцевого шва |  | (c)
17967.822 | 2.257 | 2.218 | -9.343 | -9.382 | -899 | -867 | -867 | 834 | 2218 | 1639 |  | DENT | GENE | 01:38 | 01:43 | 01:43 | 77 | 65 | 0.4 | N/A | Глубина вмятины: 5 мм (0,4%). Линейка: 8 см в (222 см; 01:43 ч:мин) |  | (c)
18358.04 | 0 | -0.023 | -11.265 | -11.288 | -1617 | -795 | -519 | 0 |  | 1676 | Нарушение формы кольцевого шва | GWAN |  | 04:44 | 06:57 | 07:41 | 0 | 2195 |  | EXT | Нарушение формы кольцевого шва Аномалия находится на отводе. |  | (c)
18374.906 | 5.601 | 5.343 | -5.519 | -5.777 | 446 | 466 | 466 | 446 | 5298 | 1677 | Дефект проката | MIAN | AXGR | 11:02 | 11:05 | 11:05 | 479 | 40 |  | EXT | Дефект проката Эквивалент потери металла 14%. |  | (c)
18403.645 | 0 | -0.026 | -11.11 | -11.136 | 1106 | 1251 | 1276 | 785 |  | 1680а | Нарушение формы кольцевого шва | GWAN |  | 00:07 | 00:30 | 00:34 | 0 | 340 |  | EXT | Нарушение формы кольцевого шва |  | (c)
18414.755 | 0 | -0.022 | -10.98 | -11.002 | -1844 | -1635 | -1321 | 387 |  | 1681 | Нарушение формы кольцевого шва | GWAN |  | 09:18 | 09:52 | 10:43 | 0 | 1045 |  | EXT | Нарушение формы кольцевого шва |  | (c)
18422.793 | 8.038 | 8.024 | -2.942 | -2.956 | 1559 | 1686 | 1644 | 501 | 2914 | 1681 |  | CORR | CIGR | 06:28 | 06:48 | 06:41 | 42 | 170 | 13 | EXT |  | 0.92 | (c)
18436.835 | 0 | -0.012 | -11.25 | -11.262 | -2070 | -1910 | -1847 | 160 |  | 1683 | Нарушение формы кольцевого шва | GWAN |  | 07:09 | 07:35 | 07:45 | 0 | 446 |  | EXT | Нарушение формы кольцевого шва |  | (c)
18497.02 | 4.305 | 4.248 | -7.035 | -7.092 | 901 | 949 | 955 | 901 | 4248 | 1689 |  | DENT | GENE | 03:52 | 03:60 | 04:01 | 115 | 109 | 0.5 | N/A | Глубина вмятины: 7 мм (0,5%). Линейка: 12 см в (425 см; 03:60 ч:мин) |  | (c)
18526.652 | 0.502 | 0.341 | -11.003 | -11.164 | -61 | -41 | -42 | 24 | 341 | 1692 |  | LWAN | AXGR | 04:19 | 04:23 | 04:22 | 274 | 37 |  | EXT | Эквивалент потери металла 10%. |  | (c)
18527.716 | 1.566 | 1.432 | -9.939 | -10.073 | -49 | -37 | -35 | 22 | 1432 | 1692 |  | LWAN | AXGR | 04:21 | 04:23 | 04:24 | 250 | 27 |  | EXT | Эквивалент потери металла 13%. |  | (c)
18528.46 | 2.31 | 2.176 | -9.195 | -9.329 | -48 | -38 | -37 | 25 | 2176 | 1692 |  | LWAN | AXGR | 04:21 | 04:23 | 04:23 | 252 | 23 |  | EXT | Эквивалент потери металла 10%. |  | (c)
18529.605 | 3.455 | 3.311 | -8.05 | -8.194 | -46 | -36 | -34 | 23 | 3311 | 1692 |  | LWAN | AXGR | 04:22 | 04:23 | 04:24 | 220 | 23 |  | EXT | Эквивалент потери металла 10%. |  | (c)
18533.179 | 7.029 | 7.001 | -4.476 | -4.504 | 184 | 241 | 253 | 184 | 4445 | 1692 | Дефект проката | MIAN | GENE | 04:59 | 05:08 | 05:10 | 59 | 138 |  | EXT | Дефект проката Эквивалент потери металла 9%. |  | (c)
18592.186 | 11.356 | 11.313 | -0.119 | -0.162 | -995 | -953 | -955 | 916 | 78 | 1697 |  | ARTD | GENE | 11:55 | 00:02 | 12:01 | 84 | 80 |  | EXT | Аномалия находится на отводе. Наплавка. |  | (c)
18704.79 | 0 | -0.031 | -6.615 | -6.646 | -1661 | -1542 | -1535 | 569 |  | 1708 | Нарушение формы кольцевого шва | GWAN |  | 09:28 | 09:48 | 09:49 | 0 | 252 |  | EXT | Нарушение формы кольцевого шва |  | (c)
18711.004 | 6.214 | 6.164 | -0.401 | -0.451 | 1774 | 1843 | 1837 | 330 | 341 | 1708 |  | DENT | GENE | 06:43 | 06:54 | 06:53 | 110 | 127 | 0.3 | N/A | Глубина вмятины: 4 мм (0,3%). Линейка: 11 см в (616 см; 06:54 ч:мин) |  | (c)
18769.435 | 0 | -0.035 | -11.41 | -11.445 | -502 | -336 | -238 | 0 |  | 1715 | Нарушение формы кольцевого шва | GWAN |  | 00:20 | 00:47 | 01:03 | 0 | 530 |  | EXT | Нарушение формы кольцевого шва |  | (c)
18792.32 | 0.405 | 0.382 | -11.11 | -11.133 | -863 | -817 | -818 | 773 | 382 | 1717 | Дефект проката | MIAN | CIGR | 07:31 | 07:38 | 07:38 | 39 | 90 |  | INT | Дефект проката Эквивалент потери металла 11%. |  | (c)
18825.91 | 0 | -0.012 | -11.48 | -11.492 | [5 empty] | 1720 | Нарушение формы кольцевого шва | GWAN |  | 06:23 | 07:01 | 07:04 | 0 | 500 |  | EXT | Нарушение формы кольцевого шва |  | (c)
18834.065 | 8.155 | 8.145 | -3.325 | -3.335 |  |  |  |  | 3306 | 1720 | Металлургический дефект | MIAN | CIGR | 07:04 | 07:09 | 07:09 | 29 | 69 |  | INT | Металлургический дефект Эквивалент потери металла 14%. |  | (c)
18837.39 | 0 | -0.022 | -11.245 | -11.267 | [5 empty] | 1721 | Нарушение формы кольцевого шва | GWAN |  | 09:14 | 09:46 | 09:44 | 0 | 375 |  | EXT | Нарушение формы кольцевого шва |  | (c)
18871.625 | 0 | 0 | -11.42 | -11.42 |  |  |  |  | 0 | 1724 |  | GWAN |  | 01:09 | 01:35 | 01:39 | 0 | 374 |  | EXT | Место ремонта. |  | (c)
18873.865 | 2.24 | 2.214 | -9.18 | -9.206 |  |  |  |  | 2214 | 1724 |  | DENT | GENE | 04:54 | 05:07 | 05:07 | 71 | 161 | 0.5 | N/A | Глубина вмятины: 7 мм (0,5%). Линейка: 7 см в (221 см; 05:07 ч:мин) Аномалия находится вблизи дефекта потери металла. |  | (c)
18873.873 | 2.248 | 1.689 | -9.172 | -9.731 |  |  |  |  | 1689 | 1724 |  | GOUG | GENE | 04:49 | 04:60 | 05:08 | 661 | 236 | 7 | EXT | Зона задиров. |  | (c)
18875.699 | 4.074 | 3.942 | -7.346 | -7.478 |  |  |  |  | 3942 | 1724 |  | GOUG | GENE | 04:40 | 04:46 | 05:00 | 146 | 245 | 5 | EXT | Зона задиров. |  | (c)
18878.682 | 7.057 | 6.906 | -4.363 | -4.514 |  |  |  |  | 4311 | 1724 |  | GOUG | GENE | 02:07 | 04:06 | 03:09 | 203 | 761 | 6 | EXT | Зона задиров. |  | (c)
18883.886 | 0.841 | 0.806 | -10.579 | -10.614 |  |  |  |  | 806 | 1725 |  | GOUG | GENE | 04:48 | 05:11 | 04:60 | 51 | 143 | 6 | EXT | Зона задиров. |  | (c)
18885.153 | 2.108 | 1.999 | -9.312 | -9.421 |  |  |  |  | 1999 | 1725 |  | GOUG | GENE | 04:42 | 05:39 | 05:15 | 192 | 401 | 6 | EXT | Зона задиров. |  | (c)
18946.784 | 9.689 | 9.68 | -1.741 | -1.75 |  |  |  |  | 1731 | 1730 |  | SWAN | CIGR | 04:56 | 04:59 | 05:01 | 19 | 57 |  | EXT | Эквивалент потери металла 10%. |  | (c)
18984.778 | 1.953 | 1.865 | -9.597 | -9.685 |  |  |  |  | 1865 | 1734 |  | CORR | AXGR | 04:35 | 04:38 | 04:37 | 102 | 25 | 11 | EXT | Аномалия находится на упругопластическом изгибе: R=540 D, максимальное растяжение на 6.8 час. | 0.89 | (c)
18987.057 | 4.232 | 4.157 | -7.318 | -7.393 |  |  |  |  | 4157 | 1734 |  | CORR | GENE | 04:25 | 04:52 | 05:13 | 104 | 594 | 9 | EXT | Аномалия находится на упругопластическом изгибе: R=663 D, максимальное растяжение на 6.9 час. | 0.89 | (c)
19040.01 | 0 | -0.007 | -11.47 | -11.477 | -1306 | -1096 | -1024 | 741 |  | 1739 | Нарушение формы кольцевого шва | GWAN |  | 05:59 | 06:33 | 06:45 | 0 | 565 |  | EXT | Нарушение формы кольцевого шва |  | (c)
19101.527 | 5.437 | 5.417 | -6.033 | -6.053 |  |  |  |  | 5417 | 1744 |  | GOUG | CIGR | 05:21 | 05:44 | 05:37 | 43 | 200 | 6 | EXT | Зона задиров. |  | (c)
19102.076 | 5.986 | 5.981 | -5.484 | -5.489 |  |  |  |  | 5458 | 1744 |  | GOUG | CIGR | 05:35 | 05:55 | 05:45 | 31 | 125 | 7 | EXT | Задир. |  | (c)
19103.66 | 7.57 | 7.535 | -3.9 | -3.935 |  |  |  |  | 3782 | 1744 |  | GOUG | GENE | 05:33 | 05:51 | 05:51 | 153 | 222 | 6 | EXT | Зона задиров. |  | (c)
19104.677 | 8.587 | 8.563 | -2.883 | -2.907 |  |  |  |  | 2871 | 1744 |  | GOUG | CIGR | 08:24 | 08:28 | 08:38 | 36 | 163 | 7 | EXT | Задир. |  | (c)
19106.126 | 10.036 | 10.019 | -1.434 | -1.451 |  |  |  |  | 1418 | 1744 |  | GOUG | CIGR | 05:41 | 05:52 | 05:47 | 33 | 73 | 7 | EXT | Задир. |  | (b)
19129.051 | 10.041 | 10.023 | -1.379 | -1.397 |  |  |  |  | 1370 | 1746 |  | CORR | CIGR | 07:34 | 07:39 | 07:39 | 27 | 65 | 11 | EXT |  | 0.89 | (c)
19165.064 | 0.064 | 0.057 | -10.281 | -10.288 |  |  |  |  | 57 | 1750 |  | CORR | GENE | 02:60 | 03:01 | 03:05 | 164 | 61 | 14 | EXT |  | 0.91 | (c)
19188.251 | 1.476 | 1.436 | -9.794 | -9.834 | 46 | 293 | 292 | 46 | 1436 | 1752а |  | CORR | GENE | 02:24 | 03:04 | 03:04 | 99 | 492 | 10 | EXT |  | 0.93 | (c)
19344.724 | 0.344 | 0.301 | -11.171 | -11.214 |  |  |  |  | 301 | 1766 |  | CORR | AXGR | 04:56 | 04:57 | 04:57 | 86 | 18 | 9 | EXT |  | 0.89 | (c)
19352.887 | 8.507 | 8.385 | -3.008 | -3.13 |  |  |  |  | 2901 | 1766 |  | CORR | GENE | 04:32 | 04:32 | 04:37 | 229 | 64 | 10 | EXT |  | 0.91 | (c)
19359.544 | 3.649 | 3.633 | -7.851 | -7.867 |  |  |  |  | 3633 | 1767 |  | GOUG | CIGR | 03:47 | 03:55 | 03:59 | 23 | 154 | 12 | EXT | Задир. |  | (b)
19359.798 | 3.903 | 3.88 | -7.597 | -7.62 |  |  |  |  | 3880 | 1767 |  | GOUG | CIGR | 03:16 | 03:23 | 03:28 | 36 | 143 | 7 | EXT | Задир. |  | (b)
19414.089 | 0.999 | 0.973 | -10.481 | -10.507 | 728 | 1216 | 1046 | 728 | 973 | 1772 |  | GOUG | GENE | 04:23 | 05:42 | 05:14 | 71 | 637 | 8 | EXT | Зона задиров. |  | (c)
19417.35 | 4.26 | 3.998 | -7.22 | -7.482 | 1931 | 2006 | 2004 | 152 | 3998 | 1772 | Дефект проката | MIAN | GENE | 07:37 | 07:49 | 07:49 | 643 | 147 |  | INT | Дефект проката Эквивалент потери металла 19%. |  | (c)
19418.629 | 5.539 | 5.439 | -5.941 | -6.041 | 1659 | 1707 | 1708 | 473 | 5439 | 1772 | Дефект проката | MIAN | GENE | 06:53 | 07:01 | 07:01 | 448 | 99 |  | INT | Дефект проката Эквивалент потери металла 9%. |  | (c)
19420.383 | 7.293 | 6.925 | -4.187 | -4.555 | 2067 | 2143 | 2124 | 50 | 3996 | 1772 |  | CORR | GENE | 07:59 | 08:11 | 08:08 | 559 | 114 | 11 | EXT |  | 0.99 | (c)
19421.169 | 8.079 | 8.059 | -3.401 | -3.421 | 1000 | 1141 | 1079 | 1000 | 3390 | 1772 |  | GOUG | CIGR | 05:07 | 05:30 | 05:20 | 31 | 159 | 7 | EXT | Задир. |  | (c)
19423.737 | 10.647 | 10.566 | -0.833 | -0.914 | 906 | 907 | 980 | 906 | 482 | 1772 |  | GOUG | GENE | 04:52 | 04:52 | 05:04 | 432 | 148 | 7 | EXT | Зона задиров. |  | (c)
19424.281 | 11.191 | 11.161 | -0.289 | -0.319 | 975 | 1031 | 1031 | 975 | 254 | 1772 |  | DENT | GENE | 05:03 | 05:12 | 05:12 | 65 | 111 | 0.5 | N/A | Глубина вмятины: 7 мм (0,5%). Линейка: 7 см в (1116 см; 05:12 ч:мин) Аномалия находится вблизи дефекта потери металла. |  | (b)
19424.285 | 11.195 | 11.191 | -0.285 | -0.289 | 963 | 969 | 1030 | 963 | 264 | 1772 |  | GOUG | CIGR | 05:01 | 05:02 | 05:12 | 25 | 133 | 9 | EXT | Задир. |  | (b)
19446.655 | 0 | -0.011 | -2.635 | -2.646 | 959 | 1221 | 1236 | 717 |  | 1775 | Нарушение формы кольцевого шва | GWAN |  | 00:41 | 01:23 | 01:26 | 0 | 555 |  | EXT | Нарушение формы кольцевого шва |  | (c)
19480.005 | 0 | -0.011 | -11.23 | -11.241 | -2144 | 897 | -419 | 86 |  | 1779 | Нарушение формы кольцевого шва | GWAN |  | 06:16 | 02:26 | 10:54 | 0 | 3451 |  | EXT | Нарушение формы кольцевого шва |  | (c)
19480.005 | 0 | -0.026 | -11.23 | -11.256 | 1381 | 1637 | 1621 | 369 |  | 1779 | Нарушение формы кольцевого шва | GWAN |  | 03:45 | 04:26 | 04:23 | 0 | 481 |  | EXT | Нарушение формы кольцевого шва |  | (c)
19585.193 | 1.538 | 1.387 | -9.977 | -10.128 | 2212 | -2228 | 2223 | 0 | 1387 | 1789а |  | LWAN | AXGR | 05:02 | 05:06 | 05:04 | 405 | 22 |  | EXT | Эквивалент потери металла -3%. |  | (c)
19617.139 | 10.834 | 10.795 | -0.586 | -0.625 | -2131 | -1888 | -1960 | 100 | 545 | 1791а |  | CORR | GENE | 06:43 | 07:23 | 07:11 | 80 | 341 | 9 | EXT | Аномалия находится на упругопластическом изгибе: R=595 D, максимальное растяжение на 11.6 час. | 0.93 | (c)
19620.478 | 2.753 | 2.735 | -8.457 | -8.475 | -979 | -917 | -910 | 840 | 2735 | 1792а |  | ARTD | CIGR | 00:02 | 00:12 | 00:13 | 48 | 139 |  | EXT | Наплавка. Аномалия находится на упругопластическом изгибе: R=429 D, максимальное растяжение на 11.5 час. |  | (c)
19620.789 | 3.064 | 3.027 | -8.146 | -8.183 | -767 | -692 | -672 | 578 | 3027 | 1792а |  | ARTD | GENE | 00:36 | 00:48 | 00:51 | 60 | 189 |  | EXT | Наплавка. Аномалия находится на упругопластическом изгибе: R=415 D, максимальное растяжение на 11.5 час. |  | (c)
19622.249 | 4.524 | 4.493 | -6.686 | -6.717 | -436 | -350 | -360 | 283 | 4493 | 1792а |  | ARTD | GENE | 01:29 | 01:43 | 01:42 | 63 | 153 |  | EXT | Наплавка. Аномалия находится на упругопластическом изгибе: R=405 D, максимальное растяжение на 11.6 час. |  | (c)
19623.092 | 5.367 | 5.325 | -5.843 | -5.885 | 728 | 795 | 830 | 728 | 5325 | 1792а |  | CORR | GENE | 04:37 | 04:48 | 04:54 | 56 | 204 | 9 | EXT | Аномалия находится на упругопластическом изгибе: R=443 D, максимальное растяжение на 11.6 час. | 0.93 | (c)
19627.731 | 10.006 | 9.969 | -1.204 | -1.241 | -614 | -515 | -499 | 385 | 1149 | 1792а |  | ARTD | GENE | 01:01 | 01:17 | 01:19 | 92 | 230 |  | EXT | Наплавка. |  | (c)
19652.647 | 1.057 | 0.261 | -10.448 | -11.244 | 2013 | 2063 | 2096 | 52 | 261 | 1795а |  | CORR | GENE | 05:28 | 05:36 | 05:41 | 1285 | 165 | 11 | EXT |  | 1.01 | (b)
19670.845 | 0 | -0.028 | -11.34 | -11.368 | -533 | 531 | 822 | 0 |  | 1797 | Нарушение формы кольцевого шва | GWAN |  | 09:55 | 00:47 | 13:34 | 0 | 2710 |  | EXT | Нарушение формы кольцевого шва |  | (c)
19682.185 | 0 | -0.037 | -11.1 | -11.137 | -91 | 67 | 94 | 0 |  | 1798 | Нарушение формы кольцевого шва | GWAN |  | 09:36 | 10:01 | 10:06 | 0 | 371 |  | EXT | Нарушение формы кольцевого шва |  | (c)
19773.189 | 3.644 | 3.618 | -7.736 | -7.762 | 2062 | 2110 | 2123 | 47 | 3618 | 1807 | Дефект проката | MIAN | CIGR | 02:50 | 02:58 | 02:60 | 49 | 121 |  | INT | Дефект проката Эквивалент потери металла 13%. |  | (c)
19798.56 | 6.51 | 6.465 | -4.565 | -4.61 | -1272 | -1194 | -1006 | 740 | 4304 | 1809 |  | GOUG | GENE | 08:07 | 08:20 | 08:50 | 306 | 532 | 8 | EXT | Зона задиров. |  | (c)
19811.464 | 8.339 | 8.334 | -2.331 | -2.336 | 2123 | 2153 | 2174 | 6 | 2302 | 1810 |  | CORR | CIGR | 08:35 | 08:39 | 08:43 | 34 | 101 | 13 | EXT |  | 0.92 | (c)
19837.22 | 0 | -0.038 | -11.08 | -11.118 | -501 | 67 | -44 | 0 |  | 1813а | Нарушение формы кольцевого шва | GWAN |  | 00:33 | 02:05 | 01:47 | 0 | 915 |  | EXT | Нарушение формы кольцевого шва |  | (c)
19848.3 | 0 | -0.041 | -4.205 | -4.246 | -139 | 20 | 134 | 0 |  | 1814 | Нарушение формы кольцевого шва | GWAN |  | 10:22 | 10:48 | 11:06 | 0 | 547 |  | EXT | Нарушение формы кольцевого шва |  | (c)
19940.198 | 1.308 | 1.193 | -9.752 | -9.867 | -2230 | -2217 | -2211 | 1 | 1193 | 1823 |  | LWAN | AXGR | 06:59 | 07:01 | 07:02 | 205 | 38 |  | EXT | Эквивалент потери металла 11%. |  | (c)
19942.009 | 3.119 | 3.012 | -7.941 | -8.048 | -2229 | -2216 | -2214 | 1 | 3012 | 1823 |  | LWAN | AXGR | 06:59 | 07:01 | 07:01 | 188 | 30 |  | INT | Эквивалент потери металла 10%. |  | (c)
19967.689 | 6.304 | 6.197 | -4.971 | -5.078 | -1751 | -1614 | -1659 | 479 | 4941 | 1825 |  | DENT | GENE | 04:60 | 05:22 | 05:14 | 137 | 184 | 0.2 | N/A | Глубина вмятины: 3 мм (0,2%). Линейка: 14 см в (620 см; 05:22 ч:мин) |  | (c)
20071.731 | 11.331 | 11.071 | -0.089 | -0.349 | -1163 | -1112 | -1133 | 1067 | 36 | 1834 |  | CORR | GENE | 06:58 | 07:06 | 07:02 | 313 | 61 | 9 | EXT |  | 0.95 | (c)
20116.965 | 0 | -0.036 | -2.32 | -2.356 | -372 | 139 | -16 | 0 |  | 1838б | Вышлифовка на шве | GWAN | GENE | 01:24 | 02:46 | 02:21 | 79 | 712 | 16 | EXT | Вышлифовка на шве | 0.75 | (c)
20179.887 | 3.887 | 3.763 | -7.478 | -7.602 | -1844 | -1805 | -1789 | 387 | 3763 | 1844 |  | GOUG | GENE | 05:06 | 05:12 | 05:15 | 131 | 109 | 6 | EXT | Зона задиров. |  | (c)
20180.61 | 4.61 | 4.496 | -6.755 | -6.869 | -2048 | -1811 | -1853 | 183 | 4496 | 1844 |  | GOUG | GENE | 04:33 | 05:11 | 05:05 | 270 | 389 | 7 | EXT | Зона задиров. |  | (c)
20181.05 | 5.05 | 5.027 | -6.315 | -6.338 | 138 | 978 | 1172 | 24 | 5027 | 1844 | Дефект проката | MIAN | GENE | 10:26 | 00:42 | 13:13 | 63 | 2069 |  | INT | Дефект проката Эквивалент потери металла 15%. |  | (c)
20181.754 | 5.754 | 5.697 | -5.611 | -5.668 | 2213 | -2220 | -1997 | 0 | 5576 | 1844 |  | GOUG | GENE | 04:01 | 04:05 | 04:41 | 92 | 502 | 8 | EXT | Зона задиров. |  | (c)
20182.036 | 6.036 | 5.998 | -5.329 | -5.367 | -1853 | -1766 | -1795 | 378 | 5291 | 1844 |  | DENT | GENE | 05:05 | 05:19 | 05:14 | 76 | 116 | 0.4 | N/A | Глубина вмятины: 6 мм (0,4%). Линейка: 8 см в (600 см; 05:19 ч:мин) |  | (c)
20182.892 | 6.892 | 6.883 | -4.473 | -4.482 | -2130 | -1888 | -1931 | 100 | 4289 | 1844 |  | GOUG | GENE | 04:20 | 04:59 | 04:52 | 193 | 398 | 8 | EXT | Зона задиров. |  | (c)
20183.944 | 7.944 | 7.892 | -3.421 | -3.473 | -1914 | -1814 | -1822 | 317 | 3384 | 1844 |  | DENT | GENE | 04:55 | 05:11 | 05:10 | 89 | 183 | 0.4 | N/A | Глубина вмятины: 5 мм (0,4%). Линейка: 9 см в (789 см; 05:11 ч:мин) |  | (c)
20184.946 | 8.946 | 8.168 | -2.419 | -3.197 | -2111 | -2070 | -2028 | 120 | 2368 | 1844 |  | GOUG | GENE | 04:23 | 04:30 | 04:36 | 829 | 166 | 7 | EXT | Зона задиров. |  | (c)
20185.348 | 9.348 | 9.309 | -2.017 | -2.056 | -2010 | -1931 | -1950 | 221 | 1972 | 1844 |  | DENT | GENE | 04:39 | 04:52 | 04:49 | 84 | 120 | 0.8 | N/A | Глубина вмятины: 11 мм (0,8%). Линейка: 8 см в (931 см; 04:52 ч:мин) |  | (c)
20186.011 | 10.011 | 9.984 | -1.354 | -1.381 | -2128 | -1996 | -2043 | 103 | 1312 | 1844 |  | DENT | GENE | 04:20 | 04:42 | 04:34 | 69 | 170 | 0.5 | N/A | Глубина вмятины: 7 мм (0,5%). Линейка: 7 см в (998 см; 04:42 ч:мин) Аномалия находится вблизи продольного шва. |  | (c)
20187.172 | 11.172 | 10.442 | -0.193 | -0.923 | -1924 | -1759 | -1793 | 307 | 178 | 1844 |  | GOUG | GENE | 04:53 | 05:20 | 05:14 | 745 | 262 | 6 | EXT | Зона задиров. |  | (c)
20187.724 | 0.359 | 0.345 | -11.041 | -11.055 | -189 | -52 | 4 | 0 | 345 | 1845 |  | CORR | CIGR | 00:46 | 01:08 | 01:17 | 40 | 386 | 15 | EXT |  | 0.92 | (c)
20188.117 | 0.752 | 0.681 | -10.648 | -10.719 | 1075 | 1327 | 1269 | 766 | 681 | 1845 |  | GOUG | GENE | 04:10 | 04:50 | 04:41 | 72 | 389 | 7 | EXT | Зона задиров. |  | (c)
20193.97 | 6.605 | 6.545 | -4.795 | -4.855 | 1565 | 1606 | 1664 | 467 | 4780 | 1845 |  | CORR | GENE | 05:29 | 05:35 | 05:45 | 75 | 199 | 9 | EXT |  | 0.93 | (c)
20235.352 | 2.417 | 2.129 | -8.968 | -9.256 | 752 | 1261 | 1117 | 749 | 2129 | 1849 |  | CORR | GENE | 04:55 | 06:17 | 05:54 | 344 | 729 | 10 | EXT |  | 0.96 | (c)
20235.843 | 2.908 | 2.878 | -8.477 | -8.507 | 845 | 1203 | 1082 | 845 | 2878 | 1849 |  | CORR | GENE | 05:10 | 06:08 | 05:48 | 74 | 473 | 15 | EXT |  | 0.93 | (c)
20248.644 | 4.324 | 4.276 | -6.646 | -6.694 | 1267 | 2041 | 1711 | 76 | 4276 | 1850а |  | CORR | GENE | 03:40 | 05:45 | 04:52 | 165 | 888 | 9 | EXT |  | 0.94 | (c)
20287.683 | 9.878 | 9.759 | -1.487 | -1.606 | 2212 | -2222 | -2230 | 0 | 1396 | 1853 |  | LWAN | AXGR | 05:13 | 05:17 | 05:16 | 210 | 39 |  | EXT | Эквивалент потери металла 12%. |  | (c)
20357.075 | 0 | -0.022 | -11.34 | -11.362 | -392 | 18 | 371 | 0 |  | 1861 | Нарушение формы кольцевого шва | GWAN |  | 00:11 | 01:17 | 02:14 | 0 | 1526 |  | EXT | Нарушение формы кольцевого шва |  | (c)
20357.075 | 0 | -0.017 | -11.34 | -11.357 | 2162 | -2208 | -1782 | 0 |  | 1861 | Нарушение формы кольцевого шва | GWAN |  | 07:03 | 07:18 | 08:27 | 0 | 1034 |  | EXT | Нарушение формы кольцевого шва |  | (c)
20395.3 | 4.325 | 4.244 | -7.02 | -7.101 | -1931 | -1873 | -1840 | 300 | 4244 | 1864 |  | DENT | GENE | 04:32 | 04:41 | 04:47 | 135 | 181 | 0.2 | N/A | Глубина вмятины: 3 мм (0,2%). Линейка: 14 см в (424 см; 04:41 ч:мин) |  | (c)
20469.089 | 0.094 | 0.041 | -11.221 | -11.274 | -365 | -165 | -169 | 0 | 41 | 1872 |  | CORR | GENE | 06:17 | 06:50 | 06:49 | 87 | 392 | 12 | EXT |  | 0.89 | (c)
20513.624 | 10.934 | 10.895 | -0.076 | -0.115 | -968 | -857 | -799 | 631 | 39 | 1875 |  | CORR | GENE | 04:49 | 05:06 | 05:16 | 76 | 337 | 11 | EXT |  | 0.85 | (c)
20513.78 | 0.08 | 0.039 | -11.04 | -11.081 | -1566 | -1495 | -1471 | 1377 | 39 | 1876 |  | CORR | GENE | 04:50 | 05:02 | 05:05 | 111 | 189 | 15 | EXT |  | 0.9 | (c)
20539.229 | 3.354 | 3.32 | -7.776 | -7.81 | 2036 | 2084 | 2123 | 2036 | 3320 | 1878 |  | CORR | CIGR | 04:56 | 05:04 | 05:10 | 36 | 173 | 9 | EXT |  | 0.84 | (c)
20542.413 | 6.538 | 6.451 | -4.592 | -4.679 | -1812 | -1751 | -1768 | 1725 | 4521 | 1878 |  | DENT | GENE | 06:35 | 06:45 | 06:42 | 158 | 87 | 0.4 | N/A | Глубина вмятины: 5 мм (0,4%). Линейка: 16 см в (645 см; 06:45 ч:мин) |  | (c)
20585.745 | 4.53 | 4.449 | -5.565 | -5.646 | 245 | 466 | 366 | 245 | 4449 | 1882а |  | GOUG | GENE | 03:37 | 04:12 | 03:56 | 84 | 243 | 6 | EXT | Зона задиров. |  | (c)
20593.925 | 0 | -0.026 | -10.125 | -10.151 | 2200 | -2199 | -2176 | 0 |  | 1883а | Нарушение формы кольцевого шва | GWAN |  | 08:44 | 08:54 | 08:57 | 0 | 170 |  | EXT | Нарушение формы кольцевого шва |  | (c)
20680.177 | 8.217 | 8.077 | -2.613 | -2.753 | -2169 | -2154 | -2151 | 61 | 2521 | 1891 | Дефект проката | MIAN | AXGR | 07:39 | 07:42 | 07:42 | 232 | 37 |  | INT | Дефект проката Эквивалент потери металла 9%. |  | (c)
20706.758 | 1.063 | 1.013 | -9.932 | -9.982 | -2093 | -1722 | -1789 | 138 | 1013 | 1894 |  | GOUG | GENE | 05:03 | 06:02 | 05:52 | 127 | 608 | 7 | EXT | Зона задиров. |  | (c)
20772.936 | 10.426 | 10.404 | -0.709 | -0.731 | 888 | 922 | 951 | 888 | 672 | 1899а |  | CORR | GENE | 02:47 | 02:53 | 02:57 | 59 | 127 | 10 | EXT | Аномалия находится на упругопластическом изгибе: R=527 D, максимальное растяжение на 6.9 час. | 0.93 | (c)
20773.173 | 10.663 | 10.645 | -0.472 | -0.49 | 1375 | 1404 | 1415 | 775 | 456 | 1899а |  | CORR | CIGR | 04:06 | 04:10 | 04:12 | 34 | 81 | 9 | EXT | Аномалия находится на упругопластическом изгибе: R=518 D, максимальное растяжение на 6.9 час. | 0.92 | (c)
20773.645 | 0 | -0.042 | -1.855 | -1.897 | 783 | 1130 | 1099 | 783 |  | 1899б | Нарушение формы кольцевого шва | GWAN |  | 00:30 | 01:26 | 01:21 | 0 | 631 |  | EXT | Нарушение формы кольцевого шва Аномалия находится на упругопластическом изгибе: R=504 D, максимальное растяжение на 7 час. |  | (c)
20773.645 | 0 | -0.019 | -1.855 | -1.874 | -1211 | -839 | -900 | 590 |  | 1899б | Нарушение формы кольцевого шва | GWAN |  | 07:08 | 08:08 | 07:59 | 0 | 621 |  | EXT | Нарушение формы кольцевого шва Аномалия находится на упругопластическом изгибе: R=504 D, максимальное растяжение на 7 час. |  | (c)
20788.111 | 2.851 | 2.83 | -8.379 | -8.4 | 116 | 158 | 182 | 116 | 2830 | 1901а |  | CORR | CIGR | 06:25 | 06:32 | 06:36 | 38 | 131 | 10 | EXT |  | 0.89 | (c)
20889.713 | 3.133 | 3.015 | -7.932 | -8.05 | -1772 | -1755 | -1752 | 459 | 3015 | 1911 | Металлургический дефект | MIAN | AXGR | 07:17 | 07:20 | 07:20 | 309 | 40 |  | INT | Металлургический дефект Эквивалент потери металла 14%. |  | (c)
20903.612 | 5.967 | 5.749 | -5.218 | -5.436 | 1988 | 2014 | 2017 | 184 | 5072 | 1912а | Дефект проката | MIAN | GENE | 02:31 | 02:35 | 02:35 | 364 | 59 |  | INT | Дефект проката Эквивалент потери металла 10%. Аномалия находится на отводе. |  | (c)
21159.516 | 2.651 | 2.636 | -8.729 | -8.744 | 2207 | -2229 | -2228 | 0 | 2636 | 1936б |  | LWAN | CIGR | 04:32 | 04:37 | 04:37 | 26 | 53 |  | EXT | Эквивалент потери металла 10%. |  | (c)
21159.71 | 2.845 | 2.83 | -8.535 | -8.55 | 2202 | 2230 | -2225 | 0 | 2830 | 1936б |  | LWAN | CIGR | 04:32 | 04:36 | 04:37 | 24 | 69 |  | EXT | Эквивалент потери металла 7%. |  | (c)
21168.245 | 0 | -0.017 | -11.37 | -11.387 | -2223 | -1934 | -1952 | 8 |  | 1937а | Нарушение формы кольцевого шва | GWAN |  | 07:33 | 08:20 | 08:17 | 0 | 541 |  | EXT | Нарушение формы кольцевого шва |  | (c)
21325.746 | 1.131 | 1.067 | -10.229 | -10.293 | -317 | -234 | -228 | 140 | 1067 | 1954 |  | ARTD | GENE | 01:40 | 01:54 | 01:55 | 189 | 177 |  | EXT | Аномалия находится на отводе. Наплавка. |  | (c)
21522.639 | 6.334 | 6.182 | -4.781 | -4.933 | -23 | -7 | -6 | 0 | 4650 | 1971 |  | LWAN | AXGR | 05:16 | 05:19 | 05:19 | 283 | 34 |  | EXT | Эквивалент потери металла 10%. |  | (c)
21599.899 | 4.469 | 4.421 | -6.996 | -7.044 | 2014 | 2142 | 2116 | 13 | 4421 | 1978 |  | CORR | GENE | 04:13 | 04:34 | 04:30 | 100 | 204 | 9 | EXT |  | 0.93 | (c)
21613.399 | 6.504 | 6.464 | -5.016 | -5.056 | 818 | 957 | 970 | 818 | 5008 | 1979 |  | CORR | CIGR | 04:01 | 04:23 | 04:25 | 48 | 304 | 9 | EXT |  | 0.92 | (c)
21651.895 | 3.255 | 3.249 | -8.07 | -8.076 | -1273 | -1190 | -1213 | 1153 | 3249 | 1983в |  | CORR | CIGR | 08:58 | 09:12 | 09:08 | 24 | 120 | 10 | EXT |  | 0.89 | (c)
21678.498 | 7.188 | 7.145 | -3.642 | -3.685 | 961 | 1018 | 1055 | 961 | 3642 | 1985а |  | CORR | CIGR | 04:47 | 04:57 | 05:02 | 43 | 188 | 9 | EXT |  | 0.92 | (c)
21682.272 | 0.132 | 0.095 | -11.168 | -11.205 | -1875 | -1493 | -1604 | 356 | 95 | 1986а |  | CORR | GENE | 06:38 | 07:39 | 07:21 | 94 | 541 | 11 | EXT |  | 0.93 | (c)
21810.405 | 1.73 | 1.694 | -9.31 | -9.346 | 457 | 494 | 500 | 457 | 1694 | 1998 |  | ARTD | GENE | 01:33 | 01:39 | 01:40 | 73 | 86 |  | EXT | Наплавка. Аномалия находится на упругопластическом изгибе: R=832 D, максимальное растяжение на 7.4 час. |  | (c)
21843.839 | 1.344 | 1.326 | -9.921 | -9.939 | 1641 | 1684 | 1685 | 501 | 1326 | 2001 |  | CORR | CIGR | 05:21 | 05:27 | 05:28 | 31 | 88 | 9 | EXT | Аномалия находится на упругопластическом изгибе: R=784 D, максимальное растяжение на 6.5 час. | 0.92 | (c)
21844.074 | 1.579 | 1.554 | -9.686 | -9.711 | -2111 | -2050 | -2058 | 120 | 1554 | 2001 |  | CORR | CIGR | 07:15 | 07:25 | 07:23 | 41 | 105 | 9 | EXT | Аномалия находится на упругопластическом изгибе: R=806 D, максимальное растяжение на 6.5 час. | 0.92 | (c)
21849.242 | 6.747 | 6.697 | -4.518 | -4.568 | 1068 | 1150 | 1155 | 989 | 4493 | 2001 |  | CORR | GENE | 03:48 | 04:01 | 04:02 | 75 | 173 | 13 | EXT |  | 0.93 | (c)
21850.614 | 8.119 | 7.964 | -3.146 | -3.301 | -2039 | -1947 | -1909 | 192 | 2671 | 2001 |  | CORR | GENE | 07:27 | 07:41 | 07:47 | 630 | 259 | 8 | EXT |  | 0.97 | (c)
21851.427 | 8.932 | 8.672 | -2.333 | -2.593 | -1983 | -1912 | -1914 | 248 | 1664 | 2001 |  | CORR | GENE | 07:36 | 07:47 | 07:47 | 929 | 137 | 8 | EXT |  | 0.98 | (c)
21894.285 | 6.43 | 6.374 | -3.685 | -3.741 | 1850 | 1860 | 1909 | 1850 | 3379 | 2005 |  | CORR | GENE | 03:48 | 03:49 | 03:57 | 362 | 118 | 15 | EXT | Аномалия находится на отводе. | 0.95 | (c)
21894.777 | 6.922 | 6.79 | -3.193 | -3.325 | 1878 | 1912 | 1916 | 1878 | 3108 | 2005 |  | CORR | GENE | 03:52 | 03:58 | 03:58 | 217 | 77 | 8 | EXT | Аномалия находится на отводе. | 0.9 | (c)
21902.654 | 4.684 | 4.665 | -6.771 | -6.79 | -1500 | -1484 | -1481 | 1463 | 4665 | 2006а |  | CORR | PITT | 06:24 | 06:27 | 06:27 | 32 | 36 | 11 | EXT |  | 0.89 | (c)
21907.377 | 9.407 | 9.398 | -2.048 | -2.057 | -1542 | -1525 | -1522 | 1501 | 2038 | 2006а |  | CORR | CIGR | 06:17 | 06:20 | 06:21 | 19 | 41 | 10 | EXT |  | 0.89 | (c)
21908.869 | 10.899 | 10.83 | -0.556 | -0.625 | -596 | -516 | -479 | 363 | 28 | 2006а |  | ARTD | GENE | 08:50 | 09:03 | 09:09 | 597 | 232 |  | EXT | Наплавка/вышлифовка 7%. |  | (c)
21915.917 | 4.782 | 4.674 | -5.148 | -5.256 | -52 | -33 | -34 | 17 | 4674 | 2007а |  | LWAN | AXGR | 02:29 | 02:32 | 02:32 | 240 | 35 |  | EXT | Эквивалент потери металла 10%. |  | (c)
21919.315 | 8.18 | 8.166 | -1.75 | -1.764 | 1748 | 1841 | 1825 | 328 | 1710 | 2007а |  | CORR | GENE | 07:19 | 07:35 | 07:32 | 54 | 154 | 10 | EXT |  | 0.93 | (c)
21943.688 | 11.168 | 11.104 | -0.037 | -0.101 | -281 | 407 | 229 | 0 | 19 | 2009 |  | CORR | GENE | 09:19 | 11:10 | 10:41 | 82 | 1020 | 10 | EXT |  | 0.93 | (c)
21953.18 | 9.455 | 9.41 | -1.815 | -1.86 | 880 | 951 | 1011 | 880 | 1808 | 2010 |  | CORR | GENE | 05:13 | 05:25 | 05:34 | 52 | 263 | 12 | EXT |  | 0.93 | (c)
22081.417 | 2.137 | 2.038 | -9.358 | -9.457 | 2209 | -2229 | -2198 | 0 | 2038 | 2023 |  | LWAN | GENE | 06:35 | 06:39 | 06:44 | 289 | 107 |  | INT | Эквивалент потери металла 10%. |  | (c)
22113.371 | 0.666 | 0.528 | -2.254 | -2.392 | -2084 | -2053 | -2043 | 146 | 528 | 2027 | Дефект проката | MIAN | GENE | 04:31 | 04:36 | 04:37 | 319 | 82 |  | EXT | Дефект проката Эквивалент потери металла 12%. |  | (c)
22124.428 | 1.368 | 1.1 | -9.927 | -10.195 | 27 | 39 | 58 | 27 | 1100 | 2029 |  | CORR | GENE | 02:45 | 02:47 | 02:50 | 617 | 61 | 10 | EXT |  | 0.98 | (c)
22197.956 | 6.456 | 6.424 | -4.814 | -4.846 | -2040 | -1792 | -1844 | 191 | 4744 | 2035 |  | CORR | GENE | 07:46 | 08:26 | 08:17 | 102 | 392 | 12 | EXT |  | 0.93 | (c)
22268.552 | 0.622 | 0.591 | -10.433 | -10.464 | -2111 | -2071 | -2012 | 119 | 591 | 2043 |  | CORR | GENE | 04:00 | 04:07 | 04:16 | 76 | 198 | 10 | EXT |  | 0.93 | (c)
22271.412 | 3.482 | 3.398 | -7.573 | -7.657 | -2173 | -2151 | -2162 | 57 | 3398 | 2043 |  | CORR | AXGR | 03:50 | 03:54 | 03:52 | 228 | 23 | 11 | EXT |  | 0.95 | (c)
22275.539 | 7.609 | 7.279 | -3.446 | -3.776 | 2197 | 2219 | 2216 | 0 | 3284 | 2043 |  | CORR | AXGR | 03:36 | 03:39 | 03:39 | 492 | 39 | 15 | EXT |  | 1.01 | (b)
22282.171 | 3.186 | 3.1 | -8.384 | -8.47 | 2172 | 2215 | 2211 | 0 | 3100 | 2044 |  | LWAN | GENE | 06:39 | 06:46 | 06:46 | 338 | 78 |  | INT | Эквивалент потери металла 7%. |  | (c)
22286.061 | 7.076 | 6.858 | -4.494 | -4.712 | 2183 | 2219 | 2214 | 0 | 4398 | 2044 |  | LWAN | GENE | 06:41 | 06:47 | 06:46 | 314 | 63 |  | INT | Эквивалент потери металла 7%. |  | (c)
22290.329 | 11.344 | 11.21 | -0.226 | -0.36 | 1022 | 1061 | 1052 | 1022 | 133 | 2044 | Дефект проката | MIAN | GENE | 03:34 | 03:40 | 03:39 | 227 | 62 |  | EXT | Дефект проката Эквивалент потери металла 9%. |  | (c)
22309.514 | 7.949 | 7.94 | -3.241 | -3.25 | 1518 | 1530 | 1530 | 688 | 3222 | 2046 | Металлургический дефект | MIAN | PITT | 01:48 | 01:50 | 01:50 | 28 | 24 |  | INT | Металлургический дефект Эквивалент потери металла 8%. |  | (c)
22321.369 | 8.614 | 8.577 | -2.821 | -2.858 | -1413 | -1335 | -1236 | 817 | 2772 | 2047 |  | CORR | GENE | 05:37 | 05:50 | 06:06 | 86 | 354 | 10 | EXT |  | 0.93 | (c)
22374.648 | 5.563 | 5.428 | -5.567 | -5.702 | -12 | 16 | 9 | 0 | 5374 | 2052 |  | LWAN | AXGR | 01:00 | 01:05 | 01:04 | 328 | 43 |  | EXT | Эквивалент потери металла 13%. |  | (c)
22432.551 | 6.976 | 6.876 | -3.999 | -4.099 | -773 | -622 | -659 | 546 | 3956 | 2057 |  | GOUG | GENE | 06:35 | 06:60 | 06:53 | 143 | 227 | 8 | EXT | Задир. |  | (c)
22440.929 | 4.379 | 4.351 | -6.726 | -6.754 | 816 | 852 | 842 | 816 | 4351 | 2058 |  | DENT | GENE | 09:29 | 09:34 | 09:33 | 54 | 51 | 0.3 | N/A | Глубина вмятины: 4 мм (0,3%). Линейка: 5 см в (435 см; 09:34 ч:мин) Аномалия находится на упругопластическом изгибе. |  | (c)
22446.169 | 9.619 | 9.578 | -1.486 | -1.527 | -1066 | -753 | -826 | 585 | 1429 | 2058 |  | CORR | GENE | 04:25 | 05:15 | 05:04 | 98 | 481 | 11 | EXT | Аномалия находится на упругопластическом изгибе: R=473 D, максимальное растяжение на 6.9 час. | 0.89 | (c)
22447.655 | 0 | -0.013 | -3.92 | -3.933 | 1147 | 1249 | 1334 | 710 |  | 2059 | Нарушение формы кольцевого шва | GWAN |  | 05:37 | 05:53 | 06:07 | 0 | 373 |  | EXT | Нарушение формы кольцевого шва Аномалия находится на упругопластическом изгибе: R=441 D, максимальное растяжение на 7.1 час. |  | (c)
22447.655 | 0 | -0.022 | -3.92 | -3.942 | 1976 | -1865 | -2097 | 0 |  | 2059 | Нарушение формы кольцевого шва | GWAN |  | 07:51 | 09:31 | 08:53 | 0 | 776 |  | EXT | Нарушение формы кольцевого шва Аномалия находится на упругопластическом изгибе: R=441 D, максимальное растяжение на 7.1 час. |  | (c)
22661.472 | 0.482 | 0.449 | -10.318 | -10.351 | -544 | -342 | -380 | 215 | 449 | 2079 |  | CORR | CIGR | 05:18 | 05:51 | 05:45 | 41 | 329 | 10 | EXT |  | 0.89 | (c)
22705.915 | 0 | -0.043 | -3.035 | -3.078 | -629 | -193 | -279 | 0 |  | 2083 | Нарушение формы кольцевого шва | GWAN |  | 00:45 | 01:55 | 01:41 | 0 | 701 |  | EXT | Нарушение формы кольцевого шва Аномалия находится на упругопластическом изгибе: R=471 D, максимальное растяжение на 7.3 час. |  | (c)
22717.184 | 8.234 | 8.218 | -0.676 | -0.692 | -1855 | -1840 | -1840 | 375 | 662 | 2084 | Заварка технологического отверстия | ARTD | PITT | 09:54 | 09:57 | 09:57 | 30 | 30 |  | EXT | Заварка технологического отверстия Эквивалент потери металла 38%. Аномалия находится на упругопластическом изгибе: R=851 D, максимальное растяжение на 7.5 час. |  | (c)
22801.594 | 4.899 | 4.899 | -6.631 | -6.631 | 1363 | 1544 | 1460 | 1363 | 4899 | 2092 |  | GOUG | CIGR | 09:13 | 09:42 | 09:28 | 42 | 193 | 5 | EXT | Задир. |  | (c)
22806.831 | 10.136 | 9.854 | -1.394 | -1.676 | 851 | 932 | 902 | 851 | 1288 | 2092 |  | CORR | GENE | 07:50 | 08:03 | 07:59 | 388 | 102 | 11 | EXT |  | 0.93 | (c)
22807.275 | 10.58 | 10.334 | -0.95 | -1.196 | 813 | 898 | 915 | 813 | 913 | 2092 |  | CORR | GENE | 07:44 | 07:58 | 08:01 | 283 | 203 | 10 | EXT |  | 0.92 | (c)
22837.717 | 6.857 | 6.849 | -4.468 | -4.476 | 1537 | 1592 | 1594 | 1537 | 4446 | 2095 |  | CORR | CIGR | 07:29 | 07:38 | 07:38 | 30 | 115 | 10 | EXT |  | 0.89 | (c)
22966.392 | 0.297 | 0.285 | -10.943 | -10.955 | 1825 | 2029 | 2056 | 0 | 285 | 2107а |  | ARTD | CIGR | 07:46 | 08:19 | 08:23 | 28 | 462 |  | EXT | Эквивалент потери металла 9%. |  | (c)
22979.809 | 2.474 | 2.436 | -8.951 | -8.989 | 1953 | 2099 | 2026 | 131 | 2436 | 2108 |  | GOUG | GENE | 04:30 | 04:54 | 04:42 | 89 | 146 | 6 | EXT | Задир. |  | (c)
22982.167 | 4.832 | 4.806 | -6.593 | -6.619 | 1455 | 1550 | 1559 | 568 | 4806 | 2108 |  | CORR | CIGR | 03:10 | 03:25 | 03:26 | 49 | 207 | 10 | EXT |  | 0.92 | (c)
22985.312 | 7.977 | 7.877 | -3.448 | -3.548 | 1879 | 2127 | 2020 | 70 | 3333 | 2108 |  | GOUG | GENE | 04:18 | 04:58 | 04:41 | 215 | 282 | 6 | EXT | Зона задиров. |  | (c)
22989 | 0.24 | 0.007 | -11.145 | -11.378 | 2079 | 2134 | 2108 | 93 | 7 | 2109 |  | CORR | GENE | 03:60 | 04:09 | 04:05 | 350 | 59 | 9 | EXT |  | 0.96 | (c)
23121.06 | 7.735 | 7.639 | -3.695 | -3.791 | -175 | -48 | -30 | 0 | 3646 | 2120 |  | GOUG | GENE | 08:32 | 08:52 | 08:55 | 145 | 290 | 6 | EXT | Аномалия находится на отводе. Задир. |  | (c)
23173.948 | 4.053 | 3.893 | -7.447 | -7.607 | 2120 | 2156 | 2145 | 61 | 3893 | 2124д |  | CORR | AXGR | 05:23 | 05:29 | 05:27 | 260 | 50 | 11 | EXT |  | 0.95 | (c)
23181.395 | 0 | -0.028 | -11.195 | -11.223 | -1641 | -1418 | -1305 | 589 |  | 2126 | Нарушение формы кольцевого шва | GWAN |  | 09:42 | 10:18 | 10:36 | 0 | 672 |  | EXT | Нарушение формы кольцевого шва |  | (c)
23231.487 | 5.222 | 4.913 | -6.208 | -6.517 | 2172 | 2189 | 2180 | 42 | 4913 | 2130 |  | LWAN | AXGR | 07:55 | 07:58 | 07:57 | 335 | 17 |  | EXT | Эквивалент потери металла 10%. |  | (c)
23233.861 | 7.596 | 7.088 | -3.834 | -4.342 | 2158 | 2184 | 2171 | 46 | 3768 | 2130 |  | LWAN | AXGR | 07:53 | 07:58 | 07:55 | 574 | 27 |  | EXT | Эквивалент потери металла 10%. |  | (c)
23256.393 | 7.273 | 7.261 | -3.382 | -3.394 | 234 | 309 | 301 | 234 | 3364 | 2132 |  | CORR | CIGR | 03:06 | 03:18 | 03:16 | 30 | 132 | 11 | EXT | Аномалия находится на упругопластическом изгибе: R=427 D, максимальное растяжение на 7 час. | 0.89 | (c)
23265.945 | 6.17 | 6.159 | -4.805 | -4.816 | 450 | 460 | 478 | 450 | 4794 | 2133а |  | CORR | CIGR | 02:57 | 02:59 | 03:01 | 22 | 56 | 15 | EXT | Аномалия находится на упругопластическом изгибе: R=395 D, максимальное растяжение на 6.9 час. | 0.89 | (c)
23266.148 | 6.373 | 6.362 | -4.602 | -4.613 | 302 | 337 | 346 | 302 | 4588 | 2133а |  | CORR | CIGR | 02:33 | 02:39 | 02:40 | 25 | 88 | 10 | EXT | Аномалия находится на упругопластическом изгибе: R=389 D, максимальное растяжение на 6.8 час. | 0.89 | (c)
23267.105 | 7.33 | 7.125 | -3.645 | -3.85 | 242 | 266 | 269 | 242 | 3596 | 2133а |  | CORR | AXGR | 02:23 | 02:27 | 02:28 | 254 | 53 | 9 | EXT | Аномалия находится на упругопластическом изгибе: R=362 D, максимальное растяжение на 6.8 час. | 0.91 | (c)
23268.348 | 8.573 | 8.07 | -2.402 | -2.905 | -1873 | -1859 | -1841 | 357 | 2338 | 2133а |  | CORR | GENE | 08:42 | 08:44 | 08:47 | 567 | 64 | 12 | EXT | Аномалия находится на упругопластическом изгибе: R=325 D, максимальное растяжение на 6.7 час. | 0.95 | (c)
23268.523 | 8.748 | 8.705 | -2.227 | -2.27 | -1782 | -1656 | -1718 | 448 | 2054 | 2133а |  | CORR | GENE | 08:57 | 09:17 | 09:07 | 216 | 129 | 15 | EXT | Аномалия находится на упругопластическом изгибе: R=319 D, максимальное растяжение на 6.7 час. | 0.92 | (c)
23268.839 | 9.064 | 8.983 | -1.911 | -1.992 | -1658 | -1629 | -1634 | 573 | 1789 | 2133а |  | CORR | AXGR | 09:17 | 09:21 | 09:20 | 203 | 47 | 15 | EXT | Аномалия находится на упругопластическом изгибе: R=314 D, максимальное растяжение на 6.7 час. | 0.91 | (c)
23270.75 | 0 | -0.024 | -11.535 | -11.559 | -1850 | -953 | -1284 | 381 |  | 2133б | Нарушение формы кольцевого шва | GWAN |  | 07:30 | 09:55 | 09:01 | 0 | 1132 |  | EXT | Нарушение формы кольцевого шва Аномалия находится на упругопластическом изгибе: R=292 D, максимальное растяжение на 6.6 час. |  | (c)
23282.368 | 0.083 | 0.08 | -10.887 | -10.89 | 1708 | 1739 | 1744 | 450 | 80 | 2135 |  | CORR | GENE | 02:59 | 03:04 | 03:04 | 200 | 72 | 14 | EXT |  | 0.95 | (c)
23286.836 | 4.551 | 4.522 | -6.419 | -6.448 | -1541 | -1275 | -1408 | 689 | 4522 | 2135 |  | GOUG | GENE | 06:14 | 06:57 | 06:36 | 255 | 266 | 6 | EXT | Зона задиров. |  | (c)
23293.255 | 0 | -0.017 | -11.47 | -11.487 | 218 | 351 | 383 | 218 |  | 2136 | Нарушение формы кольцевого шва | GWAN |  | 11:51 | 00:13 | 12:18 | 0 | 330 |  | EXT | Нарушение формы кольцевого шва |  | (c)
23303.165 | 9.91 | 9.909 | -1.56 | -1.561 | 829 | 974 | 925 | 829 | 1516 | 2136 |  | CORR | CIGR | 01:30 | 01:53 | 01:45 | 45 | 193 | 10 | EXT |  | 0.89 | (c)
23491.216 | 8.061 | 8.044 | -1.959 | -1.976 | 2035 | 2084 | 2081 | 2035 | 1941 | 2153 |  | ARTD | CIGR | 06:11 | 06:19 | 06:19 | 35 | 91 |  | EXT | Эквивалент потери металла 10%. |  | (c)
23491.96 | 8.805 | 8.779 | -1.215 | -1.241 | 96 | 383 | 276 | 96 | 434 | 2153 |  | ARTD | GENE | 00:58 | 01:45 | 01:27 | 807 | 360 |  | EXT | Наплавка/вышлифовка 7%. |  | (c)
23525.506 | 6.991 | 6.96 | -3.064 | -3.095 | 854 | 1166 | 1052 | 854 | 3018 | 2157 |  | DENT | GENE | 02:27 | 03:18 | 02:59 | 77 | 395 | 0.4 | N/A | Глубина вмятины: 6 мм (0,4%). Линейка: 8 см в (696 см; 03:18 ч:мин) Аномалия находится вблизи дефекта потери металла. Аномалия находится на упругопластическом изгибе. |  | (c)
23525.543 | 7.028 | 6.985 | -3.027 | -3.07 | 754 | 840 | 1009 | 754 | 3011 | 2157 |  | GOUG | GENE | 02:11 | 02:25 | 02:52 | 59 | 509 | 6 | EXT | Задир. Аномалия находится на упругопластическом изгибе: R=407 D, максимальное растяжение на 1.5 час. |  | (c)
23539.93 | 0 | -0.02 | -11.555 | -11.575 | -1131 | -20 | 938 | 0 |  | 2159 | Нарушение формы кольцевого шва | GWAN |  | 08:20 | 11:19 | 13:53 | 0 | 4137 |  | EXT | Нарушение формы кольцевого шва Аномалия находится на упругопластическом изгибе: R=616 D, максимальное растяжение на 0.2 час. |  | (c)
23574.309 | 0.114 | 0.087 | -11.136 | -11.163 | -1822 | -1663 | -1699 | 1577 | 87 | 2162 |  | CORR | CIGR | 07:22 | 07:47 | 07:41 | 46 | 245 | 10 | EXT | Аномалия находится на отводе. | 0.89 | (c)
23602.079 | 5.759 | 5.746 | -5.426 | -5.439 | 1433 | 1434 | 1461 | 1433 | 5415 | 2164 |  | CORR | CIGR | 03:54 | 03:54 | 03:58 | 24 | 55 | 15 | EXT | Аномалия находится на отводе. | 0.89 | (c)
23633.097 | 4.142 | 4.087 | -7.288 | -7.343 | 596 | 726 | 672 | 596 | 4087 | 2167 |  | CORR | GENE | 03:03 | 03:24 | 03:15 | 118 | 153 | 5 | EXT |  | 0.93 | (c)
23677.349 | 3.484 | 2.821 | -7.921 | -8.584 | -1085 | -989 | -949 | 812 | 2821 | 2171 | Металлургический дефект | MIAN | GENE | 10:29 | 10:45 | 10:51 | 1849 | 273 |  | INT | Металлургический дефект Эквивалент потери металла 7%. Аномалия находится на упругопластическом изгибе: R=296 D, максимальное растяжение на 4.9 час. |  | (c)
23681.748 | 7.883 | 7.801 | -3.522 | -3.604 | -2187 | -2169 | -2171 | 44 | 3436 | 2171 |  | LWAN | AXGR | 07:32 | 07:34 | 07:34 | 168 | 31 |  | INT | Эквивалент потери металла 7%. Аномалия находится на упругопластическом изгибе: R=220 D, максимальное растяжение на 5.3 час. |  | (c)
23700.967 | 4.752 | 4.724 | -6.678 | -6.706 | 1633 | 1683 | 1684 | 496 | 4724 | 2173 |  | CORR | GENE | 03:11 | 03:19 | 03:19 | 51 | 102 | 10 | EXT | Аномалия находится на упругопластическом изгибе: R=603 D, максимальное растяжение на 3 час. | 0.92 | (c)
23701.223 | 5.008 | 4.993 | -6.422 | -6.437 | 1930 | 1987 | 1983 | 195 | 4993 | 2173 |  | CORR | CIGR | 03:59 | 04:08 | 04:07 | 23 | 106 | 9 | EXT | Аномалия находится на упругопластическом изгибе: R=628 D, максимальное растяжение на 2.9 час. | 0.92 | (c)
23730.352 | 11.152 | 11.114 | -0.103 | -0.141 | 874 | 967 | 976 | 874 | 88 | 2175 |  | CORR | GENE | 06:58 | 07:13 | 07:14 | 53 | 204 | 10 | EXT | Аномалия находится на упругопластическом изгибе: R=305 D, максимальное растяжение на 0.3 час. | 0.89 | (c)
23778.083 | 2.703 | 2.66 | -8.797 | -8.84 | 1 | 138 | 137 | 1 | 2660 | 2180 |  | CORR | GENE | 07:46 | 08:09 | 08:08 | 95 | 271 | 10 | EXT |  | 0.89 | (c)
23798.624 | 0.729 | 0.694 | -10.311 | -10.346 | 1679 | 1752 | 1768 | 1679 | 694 | 2182 |  | CORR | CIGR | 07:10 | 07:21 | 07:24 | 51 | 179 | 9 | EXT |  | 0.89 | (c)
23799.427 | 1.532 | 1.506 | -9.508 | -9.534 | 1936 | 2005 | 2003 | 1936 | 1506 | 2182 |  | CORR | CIGR | 07:51 | 08:02 | 08:02 | 51 | 134 | 10 | EXT |  | 0.89 | (c)
23799.549 | 1.654 | 1.525 | -9.386 | -9.515 | 1836 | 1903 | 1870 | 1836 | 1525 | 2182 |  | CORR | GENE | 07:35 | 07:46 | 07:40 | 355 | 68 | 15 | EXT |  | 0.94 | (c)
23830.435 | 10.16 | 10.122 | -0.95 | -0.988 | -1764 | -1685 | -1687 | 466 | 948 | 2184 |  | CORR | CIGR | 06:30 | 06:43 | 06:43 | 40 | 154 | 12 | EXT |  | 0.89 | (c)
23903.624 | 5.674 | 5.592 | -5.626 | -5.708 | 1990 | 2063 | 2055 | 1990 | 5558 | 2193 |  | DENT | GENE | 06:28 | 06:40 | 06:39 | 150 | 130 | 0.6 | N/A | Глубина вмятины: 8 мм (0,6%). Линейка: 15 см в (559 см; 06:40 ч:мин) |  | (c)
23903.855 | 5.905 | 5.848 | -5.395 | -5.452 | 2000 | 2063 | 2033 | 2000 | 5375 | 2193 |  | DENT | GENE | 06:30 | 06:40 | 06:35 | 77 | 65 | 0.3 | N/A | Глубина вмятины: 4 мм (0,3%). Линейка: 8 см в (585 см; 06:40 ч:мин) |  | (c)
23950.143 | 7.193 | 6.837 | -4.317 | -4.673 | -1250 | -1054 | -1099 | 947 | 1378 | 2197 | Дефект проката | MIAN | GENE | 10:42 | 11:13 | 11:06 | 3295 | 303 |  | INT | Дефект проката Эквивалент потери металла 14%. Аномалия находится на отводе. |  | (c)
23977.03 | 0.055 | 0.037 | -11.18 | -11.198 | 1765 | -1070 | -1682 | 668 | 37 | 2200 |  | CORR | GENE | 03:07 | 07:30 | 05:51 | 130 | 2028 | 12 | EXT | Аномалия находится на упругопластическом изгибе: R=790 D, максимальное растяжение на 5.7 час. | 0.9 | (c)
24016.094 | 5.474 | 5.368 | -5.531 | -5.637 | -1907 | -1885 | -1878 | 1850 | 5305 | 2203 |  | CORR | GENE | 03:58 | 04:01 | 04:03 | 332 | 58 | 12 | EXT | Аномалия находится на упругопластическом изгибе: R=672 D, максимальное растяжение на 5.6 час. | 0.93 | (c)
24034.296 | 1.451 | 1.416 | -9.824 | -9.859 | -210 | -199 | -200 | 190 | 1416 | 2205 |  | CORR | AXGR | 06:41 | 06:43 | 06:43 | 61 | 20 | 10 | EXT |  | 0.89 | (c)
24034.484 | 1.639 | 1.609 | -9.636 | -9.666 | -138 | -126 | -86 | 33 | 1609 | 2205 |  | CORR | GENE | 06:53 | 06:55 | 07:01 | 73 | 105 | 15 | EXT |  | 0.89 | (c)
24035.221 | 2.376 | 2.115 | -8.899 | -9.16 | -195 | -147 | -155 | 114 | 2115 | 2205 |  | CORR | GENE | 06:43 | 06:51 | 06:50 | 263 | 81 | 11 | EXT |  | 0.91 | (c)
24035.727 | 2.882 | 2.819 | -8.393 | -8.456 | -181 | -162 | -160 | 138 | 2819 | 2205 |  | CORR | PITT | 06:46 | 06:49 | 06:49 | 82 | 43 | 15 | EXT |  | 0.89 | (c)
24036.072 | 3.227 | 3.209 | -8.048 | -8.066 | -209 | -183 | -192 | 175 | 3209 | 2205 |  | CORR | PITT | 06:41 | 06:45 | 06:44 | 37 | 34 | 15 | EXT |  | 0.89 | (c)
24051.282 | 7.162 | 7.109 | -4.063 | -4.116 | -1194 | -785 | -990 | 785 | 3713 | 2206 |  | GOUG | GENE | 05:29 | 06:35 | 06:02 | 403 | 409 | 7 | EXT | Зона задиров. |  | (c)
24109.105 | 9.965 | 9.912 | -0.995 | -1.048 | -1179 | -1040 | -1034 | 889 | 894 | 2211 |  | CORR | GENE | 06:42 | 07:05 | 07:06 | 154 | 290 | 10 | EXT |  | 0.9 | (c)
24117.481 | 7.381 | 7.359 | -3.689 | -3.711 | 1512 | 1617 | 1613 | 1512 | 3656 | 2212 |  | CORR | CIGR | 06:50 | 07:07 | 07:06 | 55 | 201 | 14 | EXT |  | 0.89 | (c)
24136.105 | 3.995 | 3.971 | -6.85 | -6.874 | 1792 | 1845 | 1884 | 1792 | 3971 | 2214 |  | CORR | GENE | 07:13 | 07:21 | 07:28 | 89 | 184 | 10 | EXT |  | 0.89 | (c)
24141.091 | 8.981 | 8.929 | -1.864 | -1.916 | 915 | 1158 | 1115 | 915 | 1786 | 2214 |  | CORR | GENE | 04:51 | 05:31 | 05:24 | 130 | 401 | 11 | EXT |  | 0.9 | (c)
24148.589 | 5.634 | 5.612 | -5.876 | -5.898 | 398 | 419 | 418 | 398 | 5612 | 2215 |  | CORR | PITT | 04:04 | 04:07 | 04:07 | 50 | 41 | 25 | EXT |  | 0.89 | (c)
24152.99 | 10.035 | 9.989 | -1.475 | -1.521 | 1650 | 1720 | 1787 | 1650 | 1475 | 2215 |  | CORR | CIGR | 07:26 | 07:37 | 07:48 | 46 | 274 | 10 | EXT |  | 0.89 | (c)
24153.408 | 10.453 | 10.426 | -1.057 | -1.084 | 1486 | 1587 | 1559 | 1486 | 1057 | 2215 |  | CORR | CIGR | 06:60 | 07:16 | 07:11 | 27 | 146 | 10 | EXT |  | 0.89 | (c)
24173.901 | 8.466 | 8.429 | -3.084 | -3.121 | -1166 | -1144 | -1031 | 895 | 3061 | 2217 |  | CORR | GENE | 03:32 | 03:36 | 03:54 | 60 | 271 | 8 | EXT |  | 0.89 | (c)
24173.935 | 8.5 | 8.487 | -3.05 | -3.063 | -1436 | -1382 | -1344 | 1252 | 3019 | 2217 |  | CORR | CIGR | 02:49 | 02:58 | 03:04 | 44 | 184 | 13 | EXT |  | 0.89 | (c)
24174.447 | 9.012 | 8.991 | -2.538 | -2.559 | -1830 | -1725 | -1713 | 1597 | 2492 | 2217 |  | CORR | GENE | 01:45 | 02:02 | 02:04 | 67 | 234 | 11 | EXT |  | 0.89 | (c)
24176.815 | 11.38 | 11.31 | -0.17 | -0.24 | -1610 | -1543 | -1367 | 1125 | 155 | 2217 |  | CORR | GENE | 02:21 | 02:32 | 02:60 | 85 | 485 | 10 | EXT |  | 0.89 | (c)
24187.19 | 10.205 | 10.183 | -0.795 | -0.817 | 1171 | 1242 | 1270 | 1171 | 771 | 2218 |  | CORR | CIGR | 02:40 | 02:51 | 02:56 | 46 | 199 | 14 | EXT |  | 0.89 | (c)
24189.644 | 1.659 | 1.604 | -9.871 | -9.926 | -1961 | -1897 | -1829 | 1698 | 1604 | 2219 |  | CORR | GENE | 02:55 | 03:06 | 03:17 | 63 | 263 | 9 | EXT |  | 0.89 | (c)
24192.013 | 4.028 | 4.012 | -7.502 | -7.518 | -1923 | -1841 | -1849 | 1775 | 4012 | 2219 |  | CORR | CIGR | 03:01 | 03:15 | 03:13 | 55 | 148 | 8 | EXT |  | 0.89 | (c)
24192.141 | 4.156 | 4.138 | -7.374 | -7.392 | -1514 | -1477 | -1461 | 1409 | 4138 | 2219 |  | CORR | CIGR | 04:07 | 04:13 | 04:16 | 30 | 105 | 10 | EXT |  | 0.89 | (c)
24192.847 | 4.862 | 4.85 | -6.668 | -6.68 | -1505 | -1439 | -1431 | 1357 | 4850 | 2219 |  | CORR | CIGR | 04:09 | 04:20 | 04:21 | 55 | 148 | 10 | EXT |  | 0.89 | (c)
24192.906 | 4.921 | 4.91 | -6.609 | -6.62 | -2089 | -2019 | -2010 | 1932 | 4910 | 2219 |  | CORR | CIGR | 02:35 | 02:46 | 02:47 | 35 | 157 | 10 | EXT |  | 0.89 | (c)
24192.959 | 4.974 | 4.963 | -6.556 | -6.567 | -1853 | -1851 | -1818 | 1784 | 4963 | 2219 |  | CORR | CIGR | 03:13 | 03:13 | 03:18 | 20 | 69 | 10 | EXT |  | 0.89 | (c)
24193.3 | 5.315 | 5.233 | -6.215 | -6.297 | -1360 | -1309 | -1334 | 1309 | 5233 | 2219 |  | CORR | AXGR | 04:32 | 04:40 | 04:36 | 182 | 51 | 10 | EXT |  | 0.9 | (c)
24193.485 | 5.5 | 5.487 | -6.03 | -6.043 | -1453 | -1426 | -1400 | 1348 | 5487 | 2219 |  | CORR | CIGR | 04:17 | 04:22 | 04:26 | 25 | 105 | 11 | EXT |  | 0.89 | (c)
24193.581 | 5.596 | 5.55 | -5.934 | -5.98 | -1438 | -1399 | -1405 | 1372 | 5550 | 2219 |  | CORR | GENE | 04:20 | 04:26 | 04:25 | 173 | 66 | 13 | EXT |  | 0.91 | (c)
24194.286 | 6.301 | 6.078 | -5.229 | -5.452 | -1402 | -1351 | -1374 | 1347 | 5103 | 2219 |  | CORR | AXGR | 04:25 | 04:34 | 04:30 | 349 | 55 | 9 | EXT |  | 0.92 | (c)
24194.364 | 6.379 | 6.374 | -5.151 | -5.156 | -2028 | -1988 | -1958 | 1888 | 5116 | 2219 |  | CORR | CIGR | 02:44 | 02:51 | 02:56 | 40 | 140 | 11 | EXT |  | 0.89 | (c)
24194.436 | 6.451 | 6.43 | -5.079 | -5.1 | -1566 | -1435 | -1465 | 1365 | 5025 | 2219 |  | CORR | GENE | 03:59 | 04:20 | 04:15 | 75 | 201 | 10 | EXT |  | 0.89 | (c)
24194.701 | 6.716 | 6.706 | -4.814 | -4.824 | 308 | 340 | 365 | 308 | 4802 | 2219 |  | CORR | CIGR | 09:01 | 09:07 | 09:11 | 22 | 114 | 9 | EXT |  | 0.89 | (c)
24194.713 | 6.728 | 6.513 | -4.802 | -5.017 | -1377 | -1318 | -1337 | 1298 | 4661 | 2219 |  | CORR | GENE | 04:30 | 04:39 | 04:36 | 356 | 79 | 10 | EXT |  | 0.92 | (c)
24195.162 | 7.177 | 7.134 | -4.353 | -4.396 | 2221 | -2230 | -2206 | 2172 | 4289 | 2219 |  | CORR | GENE | 02:10 | 02:12 | 02:16 | 107 | 68 | 9 | EXT |  | 0.89 | (c)
24195.18 | 7.195 | 7.031 | -4.335 | -4.499 | -1554 | -1440 | -1390 | 1226 | 4264 | 2219 |  | CORR | GENE | 04:01 | 04:19 | 04:27 | 235 | 328 | 13 | EXT |  | 0.92 | (c)
24195.348 | 7.363 | 7.357 | -4.167 | -4.173 | -1984 | -1939 | -1931 | 1879 | 4138 | 2219 |  | CORR | CIGR | 02:52 | 02:59 | 03:00 | 35 | 105 | 9 | EXT |  | 0.89 | (c)
24195.445 | 7.46 | 7.31 | -4.07 | -4.22 | 2222 | -2125 | -2156 | 2074 | 4004 | 2219 |  | CORR | GENE | 02:10 | 02:29 | 02:24 | 216 | 165 | 10 | EXT |  | 0.91 | (c)
24205.946 | 6.431 | 6.377 | -4.834 | -4.888 | -783 | -759 | -718 | 653 | 4818 | 2220 |  | CORR | GENE | 09:02 | 09:06 | 09:13 | 70 | 130 | 9 | EXT |  | 0.89 | (c)
24206.002 | 6.487 | 6.302 | -4.778 | -4.963 | -959 | -929 | -932 | 906 | 4580 | 2220 |  | CORR | AXGR | 08:34 | 08:39 | 08:38 | 383 | 52 | 12 | EXT |  | 0.93 | (c)
24206.104 | 6.589 | 6.334 | -4.676 | -4.931 | -868 | -831 | -842 | 817 | 4265 | 2220 |  | CORR | AXGR | 08:48 | 08:54 | 08:53 | 666 | 51 | 14 | EXT |  | 0.97 | (c)
24215.265 | 4.485 | 4.447 | -6.945 | -6.983 | -1336 | -1314 | -1220 | 895 | 4447 | 2221 |  | CORR | CIGR | 08:34 | 08:37 | 08:52 | 47 | 232 | 11 | EXT |  | 0.89 | (c)
24224.115 | 1.905 | 1.855 | -9.28 | -9.33 | 390 | 391 | 573 | 390 | 1855 | 2222 |  | CORR | GENE | 02:45 | 02:45 | 03:14 | 73 | 367 | 9 | EXT |  | 0.89 | (c)
24224.163 | 1.953 | 1.891 | -9.232 | -9.294 | 127 | 146 | 140 | 127 | 1891 | 2222 |  | CORR | AXGR | 02:02 | 02:06 | 02:05 | 97 | 27 | 7 | EXT |  | 0.89 | (c)
24224.232 | 2.022 | 2.011 | -9.163 | -9.174 | 200 | 426 | 351 | 200 | 2011 | 2222 |  | CORR | GENE | 02:14 | 02:51 | 02:38 | 77 | 302 | 15 | EXT |  | 0.89 | (c)
24224.534 | 2.324 | 2.288 | -8.861 | -8.897 | 920 | 937 | 978 | 920 | 2288 | 2222 |  | CORR | CIGR | 04:10 | 04:13 | 04:20 | 36 | 117 | 11 | EXT |  | 0.89 | (c)
24225.043 | 2.833 | 2.714 | -8.352 | -8.471 | 327 | 437 | 513 | 327 | 2714 | 2222 |  | CORR | GENE | 02:35 | 02:52 | 03:05 | 140 | 373 | 12 | EXT |  | 0.9 | (c)
24227.572 | 5.362 | 5.211 | -5.823 | -5.974 | 459 | 476 | 483 | 459 | 5211 | 2222 |  | CORR | AXGR | 02:56 | 02:59 | 02:60 | 202 | 49 | 10 | EXT |  | 0.9 | (c)
24233.564 | 0.169 | 0.101 | -11.026 | -11.094 | -1348 | -1269 | -1178 | 1009 | 101 | 2223 |  | CORR | GENE | 08:11 | 08:24 | 08:38 | 90 | 339 | 11 | EXT |  | 0.89 | (c)
24235.707 | 2.312 | 2.295 | -8.883 | -8.9 | 1566 | 1579 | 1577 | 1566 | 2295 | 2223 |  | CORR | PITT | 04:01 | 04:03 | 04:03 | 35 | 22 | 12 | EXT |  | 0.89 | (c)
24244.675 | 0.085 | 0.059 | -10.98 | -11.006 | 1084 | 1206 | 1249 | 1084 | 59 | 2224 |  | CORR | GENE | 04:29 | 04:49 | 04:56 | 63 | 330 | 10 | EXT |  | 0.89 | (c)
24249.11 | 4.52 | 4.496 | -6.545 | -6.569 | 787 | 806 | 809 | 787 | 4496 | 2224 |  | CORR | PITT | 03:41 | 03:44 | 03:45 | 32 | 43 | 11 | EXT |  | 0.89 | (c)
24289.16 | 10.515 | 10.477 | -0.925 | -0.963 | 716 | 717 | 821 | 716 | 907 | 2227 |  | CORR | CIGR | 02:60 | 03:00 | 03:17 | 56 | 209 | 9 | EXT | Аномалия находится на упругопластическом изгибе: R=383 D, максимальное растяжение на 11.4 час. | 0.89 | (c)
24289.519 | 10.874 | 10.029 | -0.566 | -1.411 | 1132 | 1208 | 1223 | 915 | 394 | 2227 |  | CORR | GENE | 04:07 | 04:19 | 04:22 | 1017 | 184 | 10 | EXT | Аномалия находится на упругопластическом изгибе: R=369 D, максимальное растяжение на 11.3 час. | 0.96 | (c)
24289.576 | 10.931 | 10.899 | -0.509 | -0.541 | 760 | 807 | 843 | 760 | 501 | 2227 |  | CORR | CIGR | 03:07 | 03:15 | 03:20 | 40 | 165 | 10 | EXT | Аномалия находится на упругопластическом изгибе: R=369 D, максимальное растяжение на 11.3 час. | 0.89 | (c)
24289.955 | 11.31 | 11.265 | -0.13 | -0.175 | 803 | 866 | 894 | 803 | 122 | 2227 |  | CORR | CIGR | 03:14 | 03:24 | 03:29 | 53 | 181 | 10 | EXT | Аномалия находится на упругопластическом изгибе: R=362 D, максимальное растяжение на 11.3 час. | 0.89 | (c)
24290.953 | 0.868 | 0.588 | -10.462 | -10.742 | 1334 | 1483 | 1435 | 695 | 588 | 2228 |  | CORR | GENE | 04:32 | 04:57 | 04:49 | 1250 | 202 | 13 | EXT | Аномалия находится на упругопластическом изгибе: R=344 D, максимальное растяжение на 11.2 час. | 0.99 | (c)
24292.351 | 2.266 | 2.027 | -9.064 | -9.303 | 1342 | 1441 | 1426 | 720 | 2027 | 2228 |  | CORR | GENE | 04:34 | 04:50 | 04:47 | 507 | 169 | 11 | EXT | Аномалия находится на упругопластическом изгибе: R=333 D, максимальное растяжение на 11.1 час. | 0.94 | (c)
24293.575 | 3.49 | 3.455 | -7.84 | -7.875 | 1529 | 1573 | 1593 | 574 | 3455 | 2228 |  | CORR | CIGR | 05:04 | 05:11 | 05:14 | 35 | 127 | 15 | EXT | Аномалия находится на упругопластическом изгибе: R=348 D, максимальное растяжение на 11.1 час. | 0.89 | (c)
24294.045 | 3.96 | 3.89 | -7.37 | -7.44 | 1410 | 1571 | 1580 | 481 | 3890 | 2228 |  | CORR | GENE | 04:45 | 05:11 | 05:12 | 133 | 339 | 9 | EXT | Аномалия находится на упругопластическом изгибе: R=363 D, максимальное растяжение на 11.1 час. | 0.89 | (c)
24295.164 | 5.079 | 4.922 | -6.251 | -6.408 | 1436 | 1480 | 1492 | 682 | 4922 | 2228 |  | CORR | GENE | 04:49 | 04:56 | 04:58 | 405 | 112 | 14 | EXT | Аномалия находится на упругопластическом изгибе: R=408 D, максимальное растяжение на 11.1 час. | 0.94 | (c)
24295.361 | 5.276 | 5.25 | -6.054 | -6.08 | 873 | 1093 | 1020 | 873 | 5250 | 2228 |  | CORR | GENE | 03:18 | 03:54 | 03:42 | 66 | 294 | 23 | EXT | Аномалия находится на упругопластическом изгибе: R=425 D, максимальное растяжение на 11.2 час. | 0.89 | (c)
24295.526 | 5.441 | 5.366 | -5.889 | -5.964 | 1250 | 1276 | 1436 | 609 | 5366 | 2228 |  | CORR | GENE | 04:19 | 04:23 | 04:49 | 94 | 371 | 12 | EXT | Аномалия находится на упругопластическом изгибе: R=445 D, максимальное растяжение на 11.2 час. | 0.89 | (c)
24295.987 | 5.902 | 5.715 | -5.428 | -5.615 | 1196 | 1329 | 1372 | 682 | 5381 | 2228 |  | CORR | GENE | 04:10 | 04:32 | 04:39 | 234 | 352 | 10 | EXT | Аномалия находится на упругопластическом изгибе: R=466 D, максимальное растяжение на 11.3 час. | 0.91 | (c)
24296.189 | 6.104 | 6.067 | -5.226 | -5.263 | 527 | 698 | 724 | 527 | 5111 | 2228 |  | CORR | GENE | 02:22 | 02:50 | 02:54 | 152 | 394 | 10 | EXT | Аномалия находится на упругопластическом изгибе: R=489 D, максимальное растяжение на 11.3 час. | 0.9 | (c)
24296.527 | 6.442 | 6.383 | -4.888 | -4.947 | -1916 | -1820 | -1820 | 315 | 4867 | 2228 |  | CORR | GENE | 07:48 | 08:03 | 08:03 | 80 | 191 | 12 | EXT | Аномалия находится на упругопластическом изгибе: R=540 D, максимальное растяжение на 11.5 час. | 0.89 | (c)
24296.584 | 6.499 | 6.303 | -4.831 | -5.027 | 1256 | 1322 | 1309 | 869 | 4536 | 2228 |  | CORR | GENE | 04:20 | 04:31 | 04:29 | 491 | 105 | 10 | EXT | Аномалия находится на упругопластическом изгибе: R=540 D, максимальное растяжение на 11.5 час. | 0.93 | (c)
24296.701 | 6.616 | 6.597 | -4.714 | -4.733 | 568 | 576 | 681 | 568 | 4701 | 2228 |  | CORR | CIGR | 02:29 | 02:30 | 02:47 | 32 | 226 | 12 | EXT | Аномалия находится на упругопластическом изгибе: R=540 D, максимальное растяжение на 11.5 час. | 0.89 | (c)
24296.986 | 6.901 | 6.881 | -4.429 | -4.449 | 997 | 1120 | 1105 | 997 | 4403 | 2228 |  | CORR | CIGR | 03:38 | 03:58 | 03:56 | 46 | 215 | 13 | EXT | Аномалия находится на упругопластическом изгибе: R=568 D, максимальное растяжение на 11.5 час. | 0.89 | (c)
24310.774 | 9.359 | 9.324 | -1.761 | -1.796 | 874 | 942 | 979 | 874 | 1714 | 2229 |  | CORR | GENE | 02:33 | 02:45 | 02:51 | 82 | 211 | 10 | EXT |  | 0.89 | (c)
24320.489 | 7.954 | 7.903 | -3.371 | -3.422 | -325 | -244 | -195 | 65 | 3357 | 2230 |  | CORR | GENE | 08:40 | 08:53 | 09:01 | 65 | 260 | 11 | EXT | Аномалия находится на упругопластическом изгибе: R=889 D, максимальное растяжение на 5.8 час. | 0.89 | (c)
24323.509 | 10.974 | 10.946 | -0.351 | -0.379 | -1980 | -1617 | -1745 | 251 | 302 | 2230 |  | CORR | GENE | 04:13 | 05:12 | 04:51 | 77 | 470 | 10 | EXT | Аномалия находится на упругопластическом изгибе: R=511 D, максимальное растяжение на 6 час. | 0.89 | (c)
24329.604 | 5.744 | 5.718 | -5.681 | -5.707 | 1183 | 1267 | 1281 | 851 | 5657 | 2231 |  | ARTD | CIGR | 03:29 | 03:43 | 03:45 | 50 | 196 |  | EXT | Вышлифовка глубиной 7%. Аномалия находится на упругопластическом изгибе: R=365 D, максимальное растяжение на 6.4 час. |  | (c)
24329.815 | 5.955 | 5.864 | -5.47 | -5.561 | 1050 | 1197 | 1157 | 967 | 5415 | 2231 |  | CORR | GENE | 03:08 | 03:32 | 03:25 | 146 | 214 | 10 | EXT | Аномалия находится на упругопластическом изгибе: R=365 D, максимальное растяжение на 6.4 час. | 0.9 | (c)
24343.801 | 8.516 | 0.023 | -3.009 | -11.502 | 969 | 1079 | 1195 | 810 | 23 | 2232 | Дефект проката | MIAN | GENE | 04:50 | 05:07 | 05:26 | 11459 | 452 |  | INT | Дефект проката Эквивалент потери металла 7%. Аномалия находится на упругопластическом изгибе: R=428 D, максимальное растяжение на 5.3 час. |  | (c)
24345.546 | 10.261 | 9.928 | -1.264 | -1.597 | 2150 | 2182 | 2177 | 28 | 1095 | 2232 |  | ARTD | GENE | 08:00 | 08:05 | 08:04 | 502 | 53 |  | EXT | Вышлифовка глубиной 9%. Аномалия находится на упругопластическом изгибе: R=653 D, максимальное растяжение на 4.9 час. |  | (c)
24349.696 | 2.886 | 2.236 | -8.429 | -9.079 | 12 | 27 | 34 | 12 | 2236 | 2233а |  | CORR | AXGR | 02:50 | 02:53 | 02:54 | 686 | 44 | 14 | EXT |  | 1.02 | (b)
24350.87 | 4.06 | 4.03 | -7.255 | -7.285 | -129 | -46 | -56 | 0 | 4030 | 2233а |  | CORR | GENE | 02:28 | 02:41 | 02:39 | 78 | 146 | 9 | EXT |  | 0.93 | (c)
24351.004 | 4.194 | 3.642 | -7.121 | -7.673 | 2 | 8 | 27 | 2 | 3642 | 2233а |  | CORR | AXGR | 02:49 | 02:50 | 02:53 | 971 | 49 | 12 | EXT |  | 1.01 | (b)
24360.245 | 2.12 | 2.067 | -0.04 | -0.093 | 211 | 322 | 418 | 211 | 20 | 2233б |  | ARTD | GENE | 09:56 | 10:14 | 10:30 | 73 | 413 |  | EXT | Эквивалент потери металла 11%. |  | (c)
24360.285 | 0 | -0.017 | -9.415 | -9.432 | 1374 | 1538 | 2161 | 0 |  | 2234а | Нарушение формы кольцевого шва | GWAN |  | 04:24 | 04:51 | 06:31 | 0 | 1573 |  | EXT | Нарушение формы кольцевого шва |  | (c)
24360.285 | 0 | -0.034 | -9.415 | -9.449 | -1125 | -730 | -824 | 524 |  | 2234а | Нарушение формы кольцевого шва | GWAN |  | 09:41 | 10:45 | 10:30 | 0 | 600 |  | EXT | Нарушение формы кольцевого шва |  | (c)
24433.022 | 6.792 | 6.784 | -4.728 | -4.736 | -2046 | -2028 | -2029 | 2012 | 4717 | 2240 |  | CORR | PITT | 04:18 | 04:21 | 04:21 | 19 | 34 | 13 | EXT |  | 0.89 | (c)
24459.459 | 0.079 | 0.024 | -11.466 | -11.521 | -86 | 261 | 514 | 0 | 24 | 2243 |  | CORR | GENE | 02:19 | 03:15 | 03:56 | 192 | 1200 | 11 | EXT |  | 0.91 | (c)
24465.138 | 5.758 | 5.288 | -5.787 | -6.257 | 433 | 532 | 587 | 433 | 5288 | 2243 |  | ARTD | GENE | 03:43 | 03:59 | 04:08 | 961 | 307 |  | EXT | Наплавка/вышлифовка 7%. |  | (c)
24549.418 | 0.078 | 0.045 | -11.127 | -11.16 | 785 | 818 | 1126 | 785 | 45 | 2251 |  | CORR | GENE | 04:15 | 04:20 | 05:10 | 90 | 683 | 11 | EXT |  | 0.89 | (c)
24580.404 | 8.554 | 8.528 | -2.326 | -2.352 | 960 | 1026 | 1029 | 960 | 2304 | 2253 |  | CORR | GENE | 04:35 | 04:46 | 04:46 | 48 | 137 | 11 | EXT |  | 0.89 | (c)
24638.99 | 0 | -0.022 | -11.355 | -11.377 | -1688 | -1489 | -1555 | 1423 |  | 2259 | Нарушение формы кольцевого шва | GWAN |  | 01:22 | 01:54 | 01:43 | 0 | 266 |  | EXT | Нарушение формы кольцевого шва |  | (c)
24638.99 | 0 | -0.004 | -11.355 | -11.359 | -813 | -623 | -199 | 0 |  | 2259 | Нарушение формы кольцевого шва | GWAN |  | 03:43 | 04:14 | 05:22 | 0 | 1228 |  | EXT | Нарушение формы кольцевого шва |  | (c)
24638.99 | 0 | -0.018 | -11.355 | -11.373 | 1011 | 1277 | 1277 | 1011 |  | 2259 | Нарушение формы кольцевого шва | GWAN |  | 08:37 | 09:20 | 09:20 | 0 | 533 |  | EXT | Нарушение формы кольцевого шва |  | (c)
24651.336 | 0.991 | 0.981 | -10.524 | -10.534 | -1827 | -1777 | -1780 | 1733 | 981 | 2260 | Металлургический дефект | MIAN | GENE | 01:33 | 01:41 | 01:40 | 76 | 94 |  | INT | Металлургический дефект Эквивалент потери металла 11%. |  | (c)
24652.178 | 1.833 | 1.703 | -9.682 | -9.812 | -1306 | -1290 | -1277 | 1248 | 1703 | 2260 |  | CORR | GENE | 02:57 | 02:59 | 03:01 | 176 | 58 | 11 | EXT |  | 0.9 | (c)
24655.588 | 5.243 | 5.167 | -6.272 | -6.348 | -63 | -41 | -47 | 32 | 5167 | 2260 |  | LWAN | AXGR | 06:17 | 06:21 | 06:20 | 166 | 32 |  | EXT | Эквивалент потери металла 7%. |  | (c)
24659.413 | 9.068 | 8.971 | -2.447 | -2.544 | -62 | -39 | -45 | 29 | 2391 | 2260 |  | LWAN | AXGR | 06:18 | 06:21 | 06:20 | 153 | 33 |  | EXT | Эквивалент потери металла 10%. |  | (c)
24663.771 | 1.911 | 1.892 | -9.269 | -9.288 | 1932 | 2018 | 2022 | 1932 | 1892 | 2261 |  | CORR | GENE | 08:20 | 08:34 | 08:35 | 49 | 180 | 11 | EXT |  | 0.89 | (c)
24717 | 10.49 | 10.196 | -0.96 | -1.254 | -576 | -543 | -547 | 517 | 817 | 2265 |  | CORR | GENE | 06:54 | 06:59 | 06:59 | 437 | 59 | 10 | EXT |  | 0.93 | (c)
24729.521 | 2.186 | 1.519 | -9.324 | -9.991 | -127 | -113 | -73 | 19 | 1519 | 2267 |  | CORR | GENE | 07:22 | 07:24 | 07:30 | 1250 | 108 | 7 | EXT |  | 0.94 | (c)
24736.682 | 9.347 | 9.322 | -2.163 | -2.188 | -291 | -206 | -192 | 93 | 2121 | 2267 |  | CORR | GENE | 06:55 | 07:09 | 07:11 | 67 | 198 | 11 | EXT |  | 0.89 | (c)
24772.665 | 0 | -0.03 | -9.345 | -9.375 | 207 | 483 | 1894 | 0 |  | 2271 | Нарушение формы кольцевого шва | GWAN |  | 02:48 | 03:32 | 07:20 | 0 | 3374 |  | EXT | Нарушение формы кольцевого шва |  | (c)
24813.626 | 8.621 | 8.503 | -2.789 | -2.907 | -2230 | -2197 | -2198 | 1 | 1960 | 2274 |  | CORR | GENE | 04:18 | 04:23 | 04:23 | 947 | 64 | 7 | EXT |  | 0.97 | (c)
24820.006 | 3.591 | 3.262 | -7.744 | -8.073 | 1893 | 2074 | 2064 | 0 | 3262 | 2275 |  | DENT | GENE | 06:46 | 07:15 | 07:13 | 522 | 342 | 0.3 | N/A | Глубина вмятины: 4 мм (0,3%). Линейка: 52 см в (326 см; 07:15 ч:мин) Аномалия находится вблизи продольного шва. |  | (c)
24824.134 | 7.719 | 7.402 | -3.616 | -3.933 | 2147 | 2187 | 2178 | 22 | 3055 | 2275 |  | CORR | GENE | 07:27 | 07:33 | 07:32 | 878 | 62 | 10 | EXT |  | 0.99 | (c)
24825.138 | 8.723 | 8.52 | -2.612 | -2.815 | 2166 | 2208 | 2195 | 7 | 2218 | 2275 |  | CORR | GENE | 07:30 | 07:37 | 07:34 | 597 | 57 | 10 | EXT |  | 0.98 | (c)
24825.743 | 9.328 | 9.19 | -2.007 | -2.145 | 2137 | 2212 | 2181 | 6 | 1557 | 2275 |  | CORR | GENE | 07:25 | 07:37 | 07:32 | 588 | 88 | 12 | EXT |  | 1 | (c)
24827.312 | 10.897 | 10.109 | -0.438 | -1.226 | 2152 | 2225 | 2206 | 0 | 284 | 2275 |  | CORR | GENE | 07:28 | 07:39 | 07:36 | 942 | 107 | 10 | EXT |  | 1 | (c)
24847.119 | 8.154 | 7.887 | -3.106 | -3.373 | 2163 | 2201 | 2195 | 5 | 2954 | 2277 |  | LWAN | GENE | 06:31 | 06:37 | 06:36 | 419 | 63 |  | EXT | Эквивалент потери металла 15%. |  | (c)
24867.214 | 5.799 | 5.625 | -5.461 | -5.635 | 2149 | 2187 | 2169 | 42 | 5171 | 2279 |  | CORR | AXGR | 06:57 | 07:03 | 07:00 | 464 | 39 | 7 | EXT |  | 0.96 | (c)
24873.599 | 0.924 | 0.88 | -10.586 | -10.63 | 1905 | 1958 | 2070 | 0 | 880 | 2280 |  | CORR | GENE | 06:56 | 07:05 | 07:23 | 104 | 329 | 9 | EXT |  | 0.93 | (c)
24880.235 | 7.56 | 7.44 | -3.95 | -4.07 | 3 | 21 | 19 | 3 | 3765 | 2280 |  | LWAN | AXGR | 01:49 | 01:52 | 01:52 | 305 | 33 |  | EXT | Эквивалент потери металла 13%. |  | (c)
24933.61 | 5.05 | 4.823 | -5.775 | -6.002 | -1050 | -906 | -883 | 716 | 4823 | 2285 |  | DENT | GENE | 07:05 | 07:28 | 07:32 | 360 | 334 | 0.4 | N/A | Глубина вмятины: 6 мм (0,4%). Линейка: 36 см в (482 см; 07:28 ч:мин) |  | (c)
24962.056 | 0.296 | 0.21 | -11.024 | -11.11 | 2105 | 2161 | 2134 | 69 | 210 | 2288 |  | CORR | GENE | 08:39 | 08:48 | 08:44 | 751 | 57 | 12 | EXT |  | 0.96 | (c)
24963.36 | 1.6 | 1.539 | -9.72 | -9.781 | 2083 | 2103 | 2112 | 91 | 1539 | 2288 |  | CORR | GENE | 08:36 | 08:39 | 08:40 | 366 | 57 | 10 | EXT |  | 0.92 | (c)
24977.453 | 4.373 | 4.278 | -6.747 | -6.842 | -2230 | -2221 | -2200 | 0 | 4278 | 2289 |  | LWAN | GENE | 08:34 | 08:35 | 08:38 | 155 | 59 |  | INT | Эквивалент потери металла 11%. |  | (c)
24983.541 | 10.461 | 10.338 | -0.659 | -0.782 | 1677 | 1930 | 2062 | 0 | 599 | 2289 |  | ARTD | GENE | 07:04 | 07:45 | 08:06 | 183 | 769 |  | EXT | Вышлифовка глубиной 7%. |  | (c)
24989.533 | 5.333 | 5.133 | -5.837 | -6.037 | 1340 | 1421 | 1475 | 620 | 5133 | 2290 |  | CORR | GENE | 06:10 | 06:23 | 06:32 | 256 | 270 | 10 | EXT |  | 0.91 | (c)
24990.33 | 6.13 | 6.088 | -5.04 | -5.082 | 503 | 601 | 572 | 503 | 5040 | 2290 |  | CORR | CIGR | 03:55 | 04:10 | 04:06 | 42 | 139 | 12 | EXT |  | 0.89 | (c)
24990.493 | 6.293 | 6.255 | -4.877 | -4.915 | 1494 | 1611 | 1562 | 601 | 4877 | 2290 |  | CORR | CIGR | 06:34 | 06:53 | 06:45 | 38 | 136 | 13 | EXT |  | 0.89 | (c)
24990.944 | 6.744 | 6.7 | -4.426 | -4.47 | 1881 | 2135 | 2027 | 57 | 4387 | 2290 |  | CORR | GENE | 07:37 | 08:18 | 08:01 | 83 | 293 | 10 | EXT |  | 0.89 | (c)
24990.955 | 6.755 | 6.689 | -4.415 | -4.481 | 1533 | 1610 | 1671 | 421 | 4414 | 2290 |  | CORR | GENE | 06:41 | 06:53 | 07:03 | 67 | 277 | 14 | EXT |  | 0.89 | (c)
24991.896 | 7.696 | 7.678 | -3.474 | -3.492 | 774 | 859 | 852 | 774 | 3443 | 2290 |  | CORR | CIGR | 04:38 | 04:52 | 04:51 | 49 | 156 | 10 | EXT |  | 0.89 | (c)
24994.514 | 10.314 | 10.28 | -0.856 | -0.89 | 1688 | 1761 | 1741 | 437 | 856 | 2290 |  | CORR | CIGR | 07:06 | 07:18 | 07:14 | 34 | 106 | 12 | EXT |  | 0.89 | (c)
24995.712 | 0.342 | 0.292 | -11.038 | -11.088 | 1789 | 1892 | 1936 | 147 | 292 | 2291 |  | CORR | CIGR | 07:19 | 07:36 | 07:43 | 50 | 294 | 24 | EXT |  | 0.89 | (c)
24996.471 | 1.101 | 1.091 | -10.279 | -10.289 | 2166 | 2179 | 2180 | 37 | 1091 | 2291 |  | CORR | AXGR | 08:20 | 08:22 | 08:22 | 123 | 27 | 7 | EXT |  | 0.89 | (c)
24997.753 | 2.383 | 2.189 | -8.997 | -9.191 | 41 | 42 | 58 | 41 | 2189 | 2291 |  | CORR | AXGR | 02:37 | 02:37 | 02:40 | 194 | 34 | 12 | EXT |  | 0.91 | (c)
24998.154 | 2.784 | 2.598 | -8.596 | -8.782 | 45 | 66 | 75 | 45 | 2598 | 2291 |  | CORR | GENE | 02:38 | 02:41 | 02:43 | 782 | 60 | 10 | EXT |  | 0.95 | (c)
25000.149 | 4.779 | 4.657 | -6.601 | -6.723 | 78 | 78 | 94 | 78 | 4657 | 2291 |  | CORR | AXGR | 02:43 | 02:43 | 02:46 | 151 | 31 | 10 | EXT |  | 0.9 | (c)
25000.158 | 4.788 | 4.759 | -6.592 | -6.621 | 1711 | 1761 | 1786 | 369 | 4759 | 2291 |  | CORR | CIGR | 07:07 | 07:15 | 07:19 | 29 | 150 | 9 | EXT |  | 0.89 | (c)
25000.691 | 5.321 | 5.173 | -6.059 | -6.207 | 2182 | 2223 | 2204 | 5 | 5173 | 2291 |  | CORR | AXGR | 08:23 | 08:29 | 08:26 | 293 | 43 | 11 | EXT |  | 0.92 | (c)
25001.299 | 5.929 | 5.845 | -5.451 | -5.535 | 2179 | 2203 | 2198 | 14 | 5285 | 2291 |  | CORR | AXGR | 08:22 | 08:26 | 08:25 | 250 | 37 | 11 | EXT |  | 0.91 | (c)
25001.327 | 5.957 | 5.559 | -5.423 | -5.821 | 25 | 74 | 61 | 25 | 5122 | 2291 |  | CORR | GENE | 02:35 | 02:42 | 02:40 | 699 | 72 | 12 | EXT |  | 0.96 | (c)
25001.366 | 5.996 | 5.978 | -5.384 | -5.402 | -2129 | -2107 | -2082 | 102 | 5383 | 2291 |  | CORR | CIGR | 08:47 | 08:50 | 08:55 | 19 | 94 | 11 | EXT |  | 0.89 | (c)
25001.885 | 6.515 | 6.421 | -4.865 | -4.959 | 33 | 56 | 62 | 33 | 4760 | 2291 |  | CORR | AXGR | 02:36 | 02:39 | 02:40 | 199 | 56 | 9 | EXT |  | 0.9 | (c)
25002.088 | 6.718 | 6.638 | -4.662 | -4.742 | 2200 | 2211 | 2211 | 8 | 4630 | 2291 |  | CORR | AXGR | 08:26 | 08:27 | 08:27 | 112 | 22 | 12 | EXT |  | 0.89 | (c)
25002.57 | 7.2 | 7.077 | -4.18 | -4.303 | 54 | 70 | 67 | 54 | 4122 | 2291 |  | CORR | AXGR | 02:39 | 02:42 | 02:41 | 181 | 25 | 12 | EXT |  | 0.9 | (c)
25003.27 | 7.9 | 7.325 | -3.48 | -4.055 | 2171 | 2226 | 2204 | 0 | 3298 | 2291 |  | CORR | GENE | 08:21 | 08:30 | 08:26 | 757 | 65 | 12 | EXT |  | 0.96 | (c)
25003.981 | 8.611 | 8.212 | -2.769 | -3.168 | 2171 | 2217 | 2200 | 1 | 2670 | 2291 |  | CORR | GENE | 08:21 | 08:28 | 08:26 | 498 | 58 | 13 | EXT |  | 0.95 | (c)
25004.291 | 8.921 | 8.819 | -2.459 | -2.561 | 2211 | 2224 | 2221 | 0 | 2447 | 2291 |  | CORR | AXGR | 08:27 | 08:29 | 08:29 | 114 | 20 | 12 | EXT |  | 0.89 | (c)
25004.546 | 9.176 | 9.137 | -2.204 | -2.243 | 1907 | 1988 | 2034 | 70 | 2194 | 2291 |  | CORR | CIGR | 07:38 | 07:51 | 07:59 | 49 | 253 | 10 | EXT |  | 0.89 | (c)
25004.584 | 9.214 | 9.131 | -2.166 | -2.249 | 2210 | 2228 | 2225 | 0 | 2099 | 2291 |  | CORR | AXGR | 08:27 | 08:30 | 08:30 | 150 | 31 | 13 | EXT |  | 0.9 | (c)
25004.842 | 9.472 | 9.399 | -1.908 | -1.981 | 2190 | 2222 | 2216 | 0 | 1626 | 2291 |  | CORR | AXGR | 08:24 | 08:29 | 08:28 | 355 | 52 | 12 | EXT |  | 0.93 | (c)
25024.075 | 5.88 | 5.702 | -5.22 | -5.398 | -2212 | -2200 | -2199 | 18 | 5119 | 2293 |  | LWAN | AXGR | 08:11 | 08:12 | 08:13 | 279 | 26 |  | EXT | Эквивалент потери металла 10%. |  | (c)
25026.363 | 8.168 | 8.143 | -2.932 | -2.957 | -1876 | -1861 | -1835 | 354 | 2919 | 2293 |  | CORR | CIGR | 09:05 | 09:07 | 09:11 | 38 | 83 | 9 | EXT |  | 0.89 | (c)
25026.408 | 8.213 | 8.17 | -2.887 | -2.93 | 1788 | 1945 | 1986 | 47 | 2851 | 2293 |  | CORR | GENE | 06:56 | 07:21 | 07:28 | 79 | 396 | 15 | EXT |  | 0.89 | (c)
25026.501 | 8.306 | 8.265 | -2.794 | -2.835 | 2176 | -2129 | -2157 | 0 | 2784 | 2293 |  | CORR | CIGR | 07:59 | 08:24 | 08:19 | 51 | 256 | 11 | EXT |  | 0.89 | (c)
25027.64 | 9.445 | 8.798 | -1.655 | -2.302 | 2200 | -2201 | -2201 | 0 | 516 | 2293 |  | CORR | GENE | 08:03 | 08:12 | 08:12 | 1786 | 119 | 15 | EXT |  | 1.02 | (b)
25027.979 | 9.784 | 9.759 | -1.316 | -1.341 | 2074 | 2125 | 2135 | 35 | 1295 | 2293 |  | CORR | CIGR | 07:42 | 07:50 | 07:52 | 46 | 121 | 10 | EXT |  | 0.89 | (c)
25028.851 | 10.656 | 10.63 | -0.444 | -0.47 | 1648 | 1859 | 1801 | 276 | 411 | 2293 |  | CORR | GENE | 06:33 | 07:08 | 06:58 | 59 | 307 | 9 | EXT |  | 0.89 | (c)
25030.075 | 0.78 | 0.735 | -9.98 | -10.025 | -1874 | -1777 | -1745 | 356 | 735 | 2294 |  | CORR | GENE | 07:00 | 07:16 | 07:21 | 60 | 258 | 9 | EXT |  | 0.89 | (c)
25062.196 | 10.891 | 10.85 | -0.374 | -0.415 | -590 | -323 | -420 | 249 | 268 | 2296 |  | ARTD | GENE | 07:29 | 08:12 | 07:56 | 147 | 341 |  | EXT | Эквивалент потери металла 10%. |  | (c)
25071.565 | 8.995 | 8.952 | -2.355 | -2.398 | -1431 | -1345 | -1346 | 800 | 2334 | 2297 |  | CORR | GENE | 06:26 | 06:40 | 06:40 | 64 | 170 | 10 | EXT |  | 0.89 | (c)
25071.865 | 9.295 | 9.261 | -2.055 | -2.089 | -1425 | -1369 | -1303 | 805 | 2049 | 2297 |  | CORR | CIGR | 06:27 | 06:36 | 06:46 | 40 | 244 | 9 | EXT |  | 0.89 | (c)
25071.98 | 9.41 | 9.388 | -1.94 | -1.962 | -1364 | -1227 | -1277 | 866 | 1926 | 2297 |  | CORR | CIGR | 06:37 | 06:59 | 06:51 | 36 | 174 | 10 | EXT |  | 0.89 | (c)
25072.258 | 9.688 | 9.673 | -1.662 | -1.677 | -1373 | -1334 | -1299 | 857 | 1652 | 2297 |  | CORR | CIGR | 06:35 | 06:41 | 06:47 | 25 | 148 | 10 | EXT |  | 0.89 | (c)
25072.383 | 9.813 | 9.783 | -1.537 | -1.567 | -1521 | -1352 | -1364 | 709 | 1492 | 2297 |  | CORR | GENE | 06:11 | 06:39 | 06:37 | 75 | 314 | 13 | EXT |  | 0.89 | (c)
25072.752 | 10.182 | 10.17 | -1.168 | -1.18 | -1268 | -1209 | -1199 | 962 | 1145 | 2297 |  | CORR | CIGR | 06:52 | 07:02 | 07:03 | 35 | 139 | 9 | EXT |  | 0.89 | (c)
25073.19 | 10.62 | 10.572 | -0.73 | -0.778 | -1373 | -1297 | -1199 | 857 | 708 | 2297 |  | CORR | GENE | 06:35 | 06:47 | 07:03 | 70 | 349 | 14 | EXT |  | 0.89 | (c)
25075.793 | 1.873 | 1.842 | -8.962 | -8.993 | 1953 | 2030 | 2045 | 1953 | 1842 | 2298 |  | CORR | GENE | 03:05 | 03:17 | 03:20 | 90 | 183 | 14 | EXT |  | 0.89 | (c)
25078.02 | 4.1 | 4.089 | -6.735 | -6.746 | -777 | -748 | -748 | 719 | 4089 | 2298 |  | CORR | CIGR | 07:44 | 07:49 | 07:49 | 21 | 58 | 13 | EXT |  | 0.89 | (c)
25078.888 | 4.968 | 4.899 | -5.867 | -5.936 | -827 | -812 | -805 | 783 | 4899 | 2298 |  | CORR | AXGR | 07:36 | 07:39 | 07:40 | 120 | 44 | 14 | EXT |  | 0.9 | (c)
25082.06 | 8.14 | 8.115 | -2.695 | -2.72 | -633 | -564 | -574 | 516 | 2676 | 2298 |  | CORR | CIGR | 08:08 | 08:19 | 08:17 | 44 | 118 | 11 | EXT |  | 0.89 | (c)
25083.886 | 9.966 | 9.932 | -0.869 | -0.903 | 1984 | 2085 | 2076 | 1984 | 844 | 2298 |  | CORR | GENE | 03:10 | 03:26 | 03:25 | 59 | 183 | 10 | EXT |  | 0.89 | (c)
25095.87 | 0.065 | 0.046 | -10.745 | -10.764 | 1914 | 2064 | 2022 | 1914 | 46 | 2300 |  | CORR | GENE | 03:13 | 03:37 | 03:30 | 59 | 215 | 11 | EXT |  | 0.89 | (c)
25114.725 | 8.11 | 8.085 | -3.045 | -3.07 | 1785 | 1860 | 1901 | 214 | 3027 | 2301 |  | CORR | CIGR | 07:12 | 07:24 | 07:30 | 43 | 231 | 11 | EXT |  | 0.89 | (c)
25115.55 | 8.935 | 8.876 | -2.22 | -2.279 | 1734 | 1855 | 1934 | 97 | 2206 | 2301 |  | CORR | GENE | 07:04 | 07:23 | 07:36 | 73 | 399 | 11 | EXT |  | 0.89 | (c)
25116.839 | 10.224 | 8.493 | -0.931 | -2.662 | 2143 | 2192 | 2177 | 19 | 495 | 2301 |  | CORR | GENE | 08:10 | 08:17 | 08:15 | 2167 | 68 | 10 | EXT |  | 0.97 | (c)
25119.592 | 1.822 | 1.747 | -9.383 | -9.458 | -1819 | -1787 | -1794 | 412 | 1747 | 2302 |  | CORR | AXGR | 07:02 | 07:07 | 07:06 | 172 | 50 | 7 | EXT |  | 0.89 | (c)
25119.72 | 1.95 | 1.887 | -9.255 | -9.318 | -1883 | -1870 | -1867 | 348 | 1887 | 2302 |  | CORR | AXGR | 06:52 | 06:54 | 06:54 | 105 | 32 | 14 | EXT |  | 0.89 | (c)
25127.461 | 9.691 | 9.657 | -1.514 | -1.548 | -1929 | -1641 | -1680 | 302 | 1451 | 2302 |  | CORR | GENE | 06:44 | 07:31 | 07:24 | 97 | 498 | 7 | EXT |  | 0.89 | (c)
25128.279 | 10.509 | 10.445 | -0.696 | -0.76 | 1411 | -2062 | 2073 | 0 | 529 | 2302 |  | CORR | GENE | 03:43 | 06:23 | 05:30 | 231 | 1324 | 13 | EXT |  | 0.91 | (c)
25129.185 | 0.21 | 0.159 | -10.8 | -10.851 | 1315 | 1393 | 1455 | 635 | 159 | 2303 |  | CORR | CIGR | 04:55 | 05:08 | 05:18 | 55 | 281 | 14 | EXT |  | 0.89 | (c)
25129.878 | 0.903 | 0.858 | -10.107 | -10.152 | 1193 | 2039 | 1709 | 5 | 858 | 2303 |  | CORR | GENE | 04:36 | 06:52 | 05:59 | 192 | 1033 | 14 | EXT |  | 0.91 | (c)
25129.898 | 0.923 | 0.901 | -10.087 | -10.109 | -2142 | -1971 | -2017 | 89 | 901 | 2303 |  | CORR | CIGR | 07:38 | 08:05 | 07:58 | 51 | 249 | 13 | EXT |  | 0.89 | (c)
25129.951 | 0.976 | 0.949 | -10.034 | -10.061 | 850 | 916 | 934 | 850 | 949 | 2303 |  | CORR | CIGR | 03:40 | 03:51 | 03:54 | 42 | 169 | 11 | EXT |  | 0.89 | (c)
25130.186 | 1.211 | 1.197 | -9.799 | -9.813 | 599 | 883 | 773 | 599 | 1197 | 2303 |  | CORR | GENE | 02:60 | 03:46 | 03:28 | 73 | 349 | 10 | EXT |  | 0.89 | (c)
25130.789 | 1.814 | 1.762 | -9.196 | -9.248 | 2080 | -2169 | -2217 | 0 | 1762 | 2303 |  | CORR | GENE | 06:59 | 07:33 | 07:25 | 112 | 329 | 10 | EXT |  | 0.89 | (c)
25130.829 | 1.854 | 1.783 | -9.156 | -9.227 | 1115 | 1218 | 1381 | 583 | 1783 | 2303 |  | CORR | GENE | 04:23 | 04:40 | 05:06 | 94 | 532 | 10 | EXT |  | 0.89 | (c)
25131.418 | 2.443 | 2.39 | -8.567 | -8.62 | 1496 | 1506 | 1513 | 700 | 2390 | 2303 |  | CORR | AXGR | 05:25 | 05:26 | 05:27 | 118 | 35 | 14 | EXT |  | 0.9 | (c)
25131.597 | 2.622 | 2.596 | -8.388 | -8.414 | 1214 | 1494 | 1385 | 674 | 2596 | 2303 |  | CORR | GENE | 04:39 | 05:24 | 05:07 | 73 | 343 | 14 | EXT |  | 0.89 | (c)
25131.671 | 2.696 | 2.68 | -8.314 | -8.33 | 1525 | 1525 | 1535 | 686 | 2680 | 2303 |  | CORR | AXGR | 05:29 | 05:29 | 05:31 | 83 | 20 | 8 | EXT |  | 0.89 | (c)
25132.667 | 3.692 | 3.663 | -7.318 | -7.347 | 2199 | -2207 | -2114 | 0 | 3663 | 2303 |  | CORR | CIGR | 07:18 | 07:27 | 07:42 | 49 | 297 | 12 | EXT |  | 0.89 | (c)
25132.94 | 3.965 | 3.937 | -7.045 | -7.073 | 2196 | -2226 | -2107 | 0 | 3937 | 2303 |  | CORR | CIGR | 07:18 | 07:24 | 07:43 | 51 | 318 | 13 | EXT |  | 0.89 | (c)
25133.14 | 4.165 | 4.056 | -6.845 | -6.954 | 1735 | 1965 | 2014 | 0 | 4056 | 2303 |  | CORR | GENE | 06:03 | 06:40 | 06:48 | 109 | 558 | 14 | EXT |  | 0.89 | (c)
25133.87 | 4.895 | 4.866 | -6.115 | -6.144 | 2038 | -2048 | -2174 | 0 | 4866 | 2303 |  | CORR | GENE | 06:52 | 07:53 | 07:32 | 94 | 500 | 14 | EXT |  | 0.89 | (c)
25134.035 | 5.06 | 4.98 | -5.95 | -6.03 | 1114 | 1458 | 1479 | 387 | 4980 | 2303 |  | CORR | GENE | 04:23 | 05:18 | 05:22 | 155 | 729 | 10 | EXT |  | 0.9 | (c)
25137.849 | 8.874 | 8.841 | -2.136 | -2.169 | 2127 | 2194 | 2181 | 0 | 2136 | 2303 |  | CORR | CIGR | 07:06 | 07:17 | 07:15 | 33 | 109 | 14 | EXT | Аномалия находится на упругопластическом изгибе: R=736 D, максимальное растяжение на 10.6 час. | 0.89 | (c)
25137.879 | 8.904 | 8.697 | -2.106 | -2.313 | -2207 | -2192 | -2195 | 24 | 2030 | 2303 |  | CORR | AXGR | 07:27 | 07:29 | 07:29 | 283 | 23 | 15 | EXT | Аномалия находится на упругопластическом изгибе: R=736 D, максимальное растяжение на 10.6 час. | 0.93 | (c)
25137.939 | 8.964 | 8.937 | -2.046 | -2.073 | 2168 | -2129 | -2189 | 0 | 2027 | 2303 |  | CORR | CIGR | 07:13 | 07:40 | 07:30 | 46 | 210 | 15 | EXT | Аномалия находится на упругопластическом изгибе: R=696 D, максимальное растяжение на 10.7 час. | 0.89 | (c)
25138.346 | 9.371 | 9.258 | -1.639 | -1.752 | 2069 | 2114 | 2112 | 76 | 1474 | 2303 |  | CORR | GENE | 06:57 | 07:04 | 07:04 | 278 | 86 | 18 | EXT | Аномалия находится на упругопластическом изгибе: R=662 D, максимальное растяжение на 10.7 час. | 0.94 | (c)
25138.759 | 9.784 | 9.617 | -1.226 | -1.393 | 2045 | 2106 | 2100 | 75 | 989 | 2303 |  | CORR | GENE | 06:53 | 07:03 | 07:02 | 404 | 111 | 21 | EXT | Аномалия находится на упругопластическом изгибе: R=606 D, максимальное растяжение на 10.7 час. | 0.98 | (c)
25139.148 | 10.173 | 10.12 | -0.837 | -0.89 | 1989 | 2009 | 2004 | 212 | 739 | 2303 |  | CORR | AXGR | 06:44 | 06:47 | 06:47 | 151 | 30 | 13 | EXT | Аномалия находится на упругопластическом изгибе: R=583 D, максимальное растяжение на 10.7 час. | 0.9 | (c)
25140.148 | 0.163 | 0.123 | -10.997 | -11.037 | 1231 | 1404 | 1363 | 734 | 123 | 2304 |  | CORR | GENE | 04:44 | 05:12 | 05:06 | 97 | 265 | 12 | EXT | Аномалия находится на упругопластическом изгибе: R=516 D, максимальное растяжение на 10.8 час. | 0.89 | (c)
25140.307 | 0.322 | 0.012 | -10.838 | -11.148 | -2206 | -2200 | -2148 | 24 | 12 | 2304 |  | CORR | GENE | 07:30 | 07:31 | 07:39 | 383 | 117 | 12 | EXT | Аномалия находится на упругопластическом изгибе: R=504 D, максимальное растяжение на 10.8 час. | 0.93 | (c)
25141.057 | 1.072 | 1.04 | -10.088 | -10.12 | 938 | 972 | 986 | 938 | 1040 | 2304 |  | CORR | CIGR | 03:57 | 04:03 | 04:05 | 37 | 95 | 12 | EXT | Аномалия находится на упругопластическом изгибе: R=475 D, максимальное растяжение на 10.9 час. | 0.89 | (c)
25141.06 | 1.075 | 1.046 | -10.085 | -10.114 | 2181 | 2224 | 2217 | 0 | 1046 | 2304 |  | CORR | CIGR | 07:18 | 07:25 | 07:24 | 29 | 72 | 13 | EXT | Аномалия находится на упругопластическом изгибе: R=475 D, максимальное растяжение на 10.9 час. | 0.89 | (c)
25141.136 | 1.151 | 1.127 | -10.009 | -10.033 | 2027 | 2095 | 2074 | 109 | 1127 | 2304 |  | CORR | CIGR | 06:53 | 07:04 | 07:01 | 24 | 94 | 14 | EXT | Аномалия находится на упругопластическом изгибе: R=475 D, максимальное растяжение на 10.9 час. | 0.89 | (c)
25141.279 | 1.294 | 1.242 | -9.866 | -9.918 | 852 | 1025 | 1067 | 852 | 1242 | 2304 |  | CORR | GENE | 03:43 | 04:11 | 04:18 | 65 | 430 | 7 | EXT | Аномалия находится на упругопластическом изгибе: R=467 D, максимальное растяжение на 10.9 час. | 0.89 | (c)
25141.325 | 1.34 | 1.284 | -9.82 | -9.876 | -2130 | -2098 | -2112 | 101 | 1284 | 2304 |  | CORR | AXGR | 07:42 | 07:47 | 07:45 | 247 | 36 | 8 | EXT | Аномалия находится на упругопластическом изгибе: R=467 D, максимальное растяжение на 10.9 час. | 0.9 | (c)
25141.442 | 1.457 | 1.437 | -9.703 | -9.723 | 996 | 1170 | 1159 | 908 | 1437 | 2304 |  | CORR | CIGR | 04:07 | 04:35 | 04:33 | 55 | 327 | 10 | EXT | Аномалия находится на упругопластическом изгибе: R=467 D, максимальное растяжение на 10.9 час. | 0.89 | (c)
25141.641 | 1.656 | 1.563 | -9.504 | -9.597 | 1971 | 2016 | 2010 | 182 | 1563 | 2304 |  | CORR | GENE | 06:44 | 06:51 | 06:50 | 568 | 77 | 13 | EXT | Аномалия находится на упругопластическом изгибе: R=460 D, максимальное растяжение на 10.9 час. | 0.96 | (c)
25141.746 | 1.761 | 1.726 | -9.399 | -9.434 | 2054 | 2157 | 2123 | 39 | 1726 | 2304 |  | CORR | CIGR | 06:57 | 07:14 | 07:08 | 44 | 137 | 11 | EXT | Аномалия находится на упругопластическом изгибе: R=454 D, максимальное растяжение на 10.9 час. | 0.89 | (c)
25142.536 | 2.551 | 2.328 | -8.609 | -8.832 | 2028 | 2051 | 2063 | 133 | 2328 | 2304 |  | CORR | GENE | 06:53 | 06:57 | 06:59 | 410 | 69 | 15 | EXT | Аномалия находится на упругопластическом изгибе: R=443 D, максимальное растяжение на 11 час. | 0.95 | (c)
25142.875 | 2.89 | 2.858 | -8.27 | -8.302 | 2088 | 2106 | 2104 | 110 | 2858 | 2304 |  | CORR | AXGR | 07:03 | 07:06 | 07:05 | 75 | 32 | 10 | EXT | Аномалия находится на упругопластическом изгибе: R=440 D, максимальное растяжение на 11 час. | 0.89 | (c)
25142.959 | 2.974 | 2.964 | -8.186 | -8.196 | 2149 | 2195 | 2206 | 0 | 2964 | 2304 |  | CORR | CIGR | 07:13 | 07:20 | 07:22 | 24 | 115 | 10 | EXT | Аномалия находится на упругопластическом изгибе: R=438 D, максимальное растяжение на 11.1 час. | 0.89 | (c)
25143.094 | 3.109 | 3.059 | -8.051 | -8.101 | 2075 | 2110 | 2106 | 94 | 3059 | 2304 |  | CORR | GENE | 07:01 | 07:06 | 07:06 | 175 | 62 | 10 | EXT | Аномалия находится на упругопластическом изгибе: R=438 D, максимальное растяжение на 11.1 час. | 0.9 | (c)
25144.27 | 4.285 | 4.262 | -6.875 | -6.898 | 859 | 910 | 908 | 859 | 4262 | 2304 |  | CORR | CIGR | 03:45 | 03:53 | 03:52 | 26 | 98 | 12 | EXT | Аномалия находится на упругопластическом изгибе: R=449 D, максимальное растяжение на 11.2 час. | 0.89 | (c)
25145.91 | 5.925 | 5.892 | -5.235 | -5.268 | 1072 | 1150 | 1149 | 1004 | 5230 | 2304 |  | CORR | CIGR | 04:19 | 04:31 | 04:31 | 38 | 154 | 13 | EXT | Аномалия находится на упругопластическом изгибе: R=570 D, максимальное растяжение на 11.3 час. | 0.89 | (c)
25149.189 | 9.204 | 9.133 | -1.956 | -2.027 | 1753 | 1979 | 1910 | 164 | 1866 | 2304 |  | CORR | GENE | 06:09 | 06:45 | 06:34 | 161 | 313 | 8 | EXT | Аномалия находится на упругопластическом изгибе: R=909 D, максимальное растяжение на 11.3 час. | 0.89 | (c)
25149.556 | 9.571 | 9.546 | -1.589 | -1.614 | 1798 | 1864 | 1858 | 312 | 1582 | 2304 |  | CORR | CIGR | 06:16 | 06:27 | 06:26 | 32 | 120 | 11 | EXT | Аномалия находится на упругопластическом изгибе: R=973 D, максимальное растяжение на 11.2 час. | 0.89 | (c)
25156.285 | 5.14 | 5.12 | -6.21 | -6.23 | -1750 | -1697 | -1668 | 481 | 5120 | 2305 |  | CORR | CIGR | 06:13 | 06:21 | 06:26 | 42 | 163 | 10 | EXT |  | 0.89 | (c)
25157.533 | 6.388 | 6.086 | -4.962 | -5.264 | -1458 | -1351 | -1340 | 772 | 4887 | 2305 |  | CORR | GENE | 06:60 | 07:17 | 07:19 | 377 | 236 | 10 | EXT |  | 0.92 | (c)
25158.278 | 7.133 | 7.042 | -4.217 | -4.308 | -1655 | -1626 | -1456 | 575 | 4141 | 2305 |  | CORR | GENE | 06:28 | 06:33 | 06:60 | 167 | 397 | 10 | EXT |  | 0.9 | (c)
25159.484 | 8.339 | 8.287 | -3.011 | -3.063 | -1413 | -1353 | -1306 | 818 | 2982 | 2305 |  | CORR | GENE | 07:07 | 07:17 | 07:24 | 81 | 214 | 10 | EXT |  | 0.89 | (c)
25159.496 | 8.351 | 8.302 | -2.999 | -3.048 | 1581 | 1710 | 1716 | 380 | 2971 | 2305 |  | CORR | GENE | 03:10 | 03:31 | 03:32 | 77 | 270 | 9 | EXT |  | 0.89 | (c)
25161.006 | 9.861 | 9.79 | -1.489 | -1.56 | -1380 | -1251 | -1268 | 851 | 1436 | 2305 |  | CORR | GENE | 07:12 | 07:33 | 07:30 | 124 | 223 | 10 | EXT |  | 0.89 | (c)
25174.142 | 0.377 | 0.35 | -6.583 | -6.61 | -524 | -460 | -415 | 305 | 350 | 2307 |  | CORR | GENE | 08:47 | 08:57 | 09:05 | 67 | 219 | 11 | EXT |  | 0.93 | (c)
25174.598 | 0.833 | 0.822 | -6.127 | -6.138 | -1173 | -1125 | -1099 | 1025 | 822 | 2307 |  | CORR | CIGR | 07:02 | 07:10 | 07:14 | 20 | 148 | 12 | EXT |  | 0.92 | (c)
25174.802 | 1.037 | 1.013 | -5.923 | -5.947 | -1105 | -1034 | -1001 | 896 | 1013 | 2307 |  | CORR | CIGR | 07:13 | 07:25 | 07:30 | 30 | 209 | 11 | EXT |  | 0.92 | (c)
25175.257 | 1.492 | 1.462 | -5.468 | -5.498 | 1861 | 1918 | 2048 | 0 | 1462 | 2307 |  | CORR | CIGR | 03:12 | 03:21 | 03:42 | 36 | 375 | 8 | EXT |  | 0.92 | (c)
25175.698 | 1.933 | 1.874 | -5.027 | -5.086 | -1512 | -1040 | -1194 | 718 | 1874 | 2307 |  | CORR | GENE | 06:08 | 07:24 | 06:59 | 121 | 636 | 10 | EXT |  | 0.93 | (c)
25175.932 | 2.167 | 2.133 | -4.793 | -4.827 | -1605 | -1207 | -1227 | 626 | 2133 | 2307 |  | CORR | GENE | 05:53 | 06:57 | 06:54 | 56 | 756 | 10 | EXT |  | 0.93 | (c)
25176.385 | 2.62 | 2.592 | -4.34 | -4.368 | -1428 | -1206 | -1293 | 802 | 2592 | 2307 |  | CORR | CIGR | 06:21 | 06:57 | 06:43 | 31 | 270 | 11 | EXT |  | 0.92 | (c)
25180.233 | 6.468 | 6.4 | -0.492 | -0.56 | 1506 | 1864 | 1780 | 177 | 469 | 2307 |  | CORR | GENE | 02:15 | 03:13 | 02:59 | 91 | 548 | 12 | EXT |  | 0.93 | (c)
25180.618 | 6.853 | 6.832 | -0.107 | -0.128 | 1418 | 1701 | 1791 | 67 | 72 | 2307 |  | CORR | GENE | 02:00 | 02:46 | 03:01 | 56 | 746 | 12 | EXT |  | 0.93 | (c)
25180.693 | 6.928 | 6.878 | -0.032 | -0.082 | -2053 | -1226 | -1619 | 177 | 28 | 2307 |  | CORR | GENE | 04:40 | 06:54 | 05:50 | 54 | 869 | 13 | EXT |  | 0.93 | (c)
25180.703 | 6.938 | 6.774 | -0.022 | -0.186 | -991 | -954 | -537 | 83 | 16 | 2307 |  | CORR | GENE | 07:32 | 07:38 | 08:45 | 170 | 908 | 13 | EXT |  | 0.94 | (c)
25207.298 | 0.063 | 0.022 | -10.922 | -10.963 | 1710 | 2221 | 2224 | 0 | 22 | 2311 |  | CORR | GENE | 04:27 | 05:49 | 05:49 | 114 | 1027 | 10 | EXT |  | 0.93 | (c)
25308.29 | 0 | -0.02 | -11.355 | -11.375 | -853 | -751 | -475 | 97 |  | 2320 | Нарушение формы кольцевого шва | GWAN |  | 00:10 | 00:26 | 01:11 | 0 | 756 |  | EXT | Нарушение формы кольцевого шва |  | (c)
25308.29 | 0 | -0.024 | -11.355 | -11.379 | -1916 | -1676 | -1607 | 314 |  | 2320 | Нарушение формы кольцевого шва | GWAN |  | 09:18 | 09:57 | 10:08 | 0 | 618 |  | EXT | Нарушение формы кольцевого шва |  | (c)
25341.995 | 0 | -0.016 | -11.115 | -11.131 | -1679 | -971 | -1238 | 551 |  | 2323 | Нарушение формы кольцевого шва | GWAN |  | 08:49 | 10:43 | 09:60 | 0 | 882 |  | EXT | Нарушение формы кольцевого шва Аномалия находится на упругопластическом изгибе: R=336 D, максимальное растяжение на 11.5 час. |  | (c)
25470.935 | 4.81 | 4.789 | -6.47 | -6.491 | -2116 | -2088 | -2093 | 114 | 4789 | 2335 |  | CORR | PITT | 08:41 | 08:46 | 08:45 | 56 | 46 | 13 | EXT |  | 0.93 | (c)
25544.785 | 0 | -0.032 | -11.1 | -11.132 | 299 | 363 | 443 | 299 |  | 2343 | Нарушение формы кольцевого шва | GWAN |  | 01:19 | 01:30 | 01:42 | 0 | 289 |  | EXT | Нарушение формы кольцевого шва |  | (c)
25702.34 | 0 | -0.031 | -3 | -3.031 | -422 | -286 | -301 | 180 |  | 2357 | Нарушение формы кольцевого шва | GWAN |  | 00:16 | 00:38 | 00:35 | 0 | 242 |  | EXT | Нарушение формы кольцевого шва |  | (c)
25702.34 | 0 | -0.034 | -3 | -3.034 | -923 | -752 | -754 | 584 |  | 2357 | Нарушение формы кольцевого шва | GWAN |  | 10:55 | 11:23 | 11:22 | 0 | 338 |  | EXT | Нарушение формы кольцевого шва |  | (c)
25774.877 | 5.387 | 5.287 | -5.903 | -6.003 | -1199 | -1177 | -1179 | 1032 | 5287 | 2364 |  | CORR | AXGR | 08:08 | 08:12 | 08:12 | 287 | 39 | 9 | EXT |  | 0.95 | (c)
25775.277 | 5.787 | 5.66 | -5.503 | -5.63 | -1222 | -1208 | -1207 | 1009 | 5405 | 2364 |  | CORR | AXGR | 08:05 | 08:07 | 08:07 | 225 | 29 | 11 | EXT |  | 0.95 | (c)
25796.641 | 4.511 | 4.5 | -6.294 | -6.305 | 1652 | 2045 | 1891 | 100 | 4500 | 2366а |  | CORR | GENE | 07:23 | 08:27 | 08:02 | 79 | 478 | 11 | EXT |  | 0.93 | (c)
25797.012 | 4.882 | 4.802 | -5.923 | -6.003 | -45 | -24 | -27 | 9 | 4802 | 2366а |  | LWAN | AXGR | 02:49 | 02:53 | 02:52 | 161 | 36 |  | EXT | Эквивалент потери металла 12%. |  | (c)
25812.555 | 0 | -0.044 | -2.005 | -2.049 | 626 | 782 | 773 | 626 |  | 2367а | Нарушение формы кольцевого шва | GWAN |  | 00:04 | 00:29 | 00:27 | 0 | 294 |  | EXT | Нарушение формы кольцевого шва |  | (c)
25818.039 | 3.479 | 3.406 | -7.901 | -7.974 | 2212 | -2223 | -2230 | 0 | 3406 | 2368а |  | CORR | AXGR | 07:05 | 07:10 | 07:08 | 203 | 39 | 10 | EXT |  | 0.94 | (c)
25828.394 | 2.454 | 2.007 | -8.646 | -9.093 | 171 | 176 | 286 | 171 | 2007 | 2368б |  | GOUG | GENE | 02:22 | 02:23 | 02:41 | 448 | 229 | 6 | EXT | Задир. |  | (c)
25829.691 | 3.751 | 3.53 | -7.349 | -7.57 | 245 | 581 | 439 | 245 | 3530 | 2368б |  | GOUG | GENE | 02:34 | 03:28 | 03:05 | 333 | 388 | 6 | EXT | Задир. |  | (c)
25916.377 | 0.077 | 0.024 | -11.398 | -11.451 | 594 | 652 | 670 | 594 | 24 | 2377 |  | CORR | GENE | 03:33 | 03:42 | 03:45 | 102 | 151 | 14 | EXT |  | 0.93 | (c)
25917.186 | 0.886 | 0.789 | -10.589 | -10.686 | 18 | 27 | 29 | 18 | 789 | 2377 | Металлургический дефект | MIAN | AXGR | 02:00 | 02:01 | 02:02 | 243 | 22 |  | INT | Металлургический дефект Эквивалент потери металла 10%. Аномалия находится в зоне сварного шва. |  | (c)
25917.507 | 1.207 | 1.137 | -10.268 | -10.338 | 2117 | 2146 | 2141 | 67 | 1137 | 2377 |  | CORR | AXGR | 07:39 | 07:43 | 07:43 | 289 | 47 | 15 | EXT |  | 0.97 | (c)
25922.172 | 5.872 | 5.739 | -5.603 | -5.736 | 1665 | 1768 | 1841 | 214 | 5457 | 2377 |  | DENT | GENE | 06:26 | 06:42 | 06:54 | 279 | 352 | 0.4 | N/A | Глубина вмятины: 6 мм (0,4%). Линейка: 28 см в (574 см; 06:42 ч:мин) |  | (c)
25927.373 | 11.073 | 11.047 | -0.402 | -0.428 | 1991 | 2120 | 2120 | 0 | 361 | 2377 |  | CORR | GENE | 07:18 | 07:39 | 07:39 | 67 | 258 | 11 | EXT |  | 0.93 | (c)
25939.314 | 0.274 | 0.077 | -11.186 | -11.383 | 2186 | 2210 | 2207 | 3 | 77 | 2379 |  | CORR | AXGR | 07:03 | 07:07 | 07:06 | 546 | 42 | 9 | EXT | Аномалия находится на упругопластическом изгибе: R=540 D, максимальное растяжение на 0 час. | 0.97 | (c)
25939.832 | 0.792 | 0.701 | -10.668 | -10.759 | 2174 | 2194 | 2192 | 21 | 701 | 2379 |  | CORR | AXGR | 07:01 | 07:04 | 07:04 | 324 | 36 | 9 | EXT | Аномалия находится на упругопластическом изгибе: R=521 D, максимальное растяжение на 12 час. | 0.96 | (c)
25942.115 | 3.075 | 3.059 | -8.385 | -8.401 | -2171 | -2143 | -2134 | 59 | 3059 | 2379 |  | CORR | CIGR | 07:20 | 07:24 | 07:26 | 23 | 74 | 9 | EXT | Аномалия находится на упругопластическом изгибе: R=458 D, максимальное растяжение на 11.9 час. | 0.92 | (c)
25942.688 | 3.648 | 3.449 | -7.812 | -8.011 | 2138 | 2149 | 2174 | 21 | 3449 | 2379 |  | CORR | GENE | 06:55 | 06:57 | 07:01 | 305 | 72 | 9 | EXT | Аномалия находится на упругопластическом изгибе: R=447 D, максимальное растяжение на 11.9 час. | 0.95 | (c)
25942.876 | 3.836 | 2.781 | -7.624 | -8.679 | -2203 | -2186 | -2182 | 28 | 2781 | 2379 |  | CORR | AXGR | 07:15 | 07:17 | 07:18 | 1110 | 41 | 13 | EXT | Аномалия находится на упругопластическом изгибе: R=443 D, максимальное растяжение на 11.9 час. | 1.03 | (b)
25943.129 | 4.089 | 3.992 | -7.371 | -7.468 | -2211 | -2187 | -2185 | 19 | 3992 | 2379 |  | CORR | GENE | 07:13 | 07:17 | 07:17 | 417 | 53 | 11 | EXT | Аномалия находится на упругопластическом изгибе: R=440 D, максимальное растяжение на 11.9 час. | 0.97 | (c)
25943.649 | 4.609 | 4.547 | -6.851 | -6.913 | -2200 | -2196 | -2184 | 30 | 4547 | 2379 |  | CORR | AXGR | 07:15 | 07:16 | 07:18 | 420 | 33 | 8 | EXT | Аномалия находится на упругопластическом изгибе: R=434 D, максимальное растяжение на 11.9 час. | 0.96 | (c)
25943.894 | 4.854 | 3.905 | -6.606 | -7.555 | -2139 | -2053 | -2057 | 91 | 3905 | 2379 |  | CORR | GENE | 07:25 | 07:39 | 07:38 | 1474 | 164 | 9 | EXT | Аномалия находится на упругопластическом изгибе: R=431 D, максимальное растяжение на 11.9 час. | 1 | (c)
25944.478 | 5.438 | 5.121 | -6.022 | -6.339 | -2198 | -2198 | -2174 | 32 | 5121 | 2379 |  | CORR | AXGR | 07:15 | 07:15 | 07:19 | 317 | 49 | 8 | EXT | Аномалия находится на упругопластическом изгибе: R=425 D, максимальное растяжение на 11.8 час. | 0.95 | (c)
25944.781 | 5.741 | 5.665 | -5.719 | -5.795 | -2204 | -2187 | -2190 | 26 | 5665 | 2379 |  | CORR | AXGR | 07:14 | 07:17 | 07:17 | 118 | 29 | 11 | EXT | Аномалия находится на упругопластическом изгибе: R=424 D, максимальное растяжение на 11.8 час. | 0.93 | (c)
25945.033 | 5.993 | 5.971 | -5.467 | -5.489 | 2200 | 2200 | 2220 | 0 | 5212 | 2379 |  | CORR | AXGR | 07:05 | 07:05 | 07:08 | 277 | 41 | 10 | EXT | Аномалия находится на упругопластическом изгибе: R=426 D, максимальное растяжение на 11.8 час. | 0.95 | (c)
25945.541 | 6.501 | 6.25 | -4.959 | -5.21 | -2221 | -2198 | -2194 | 9 | 4904 | 2379 |  | CORR | GENE | 07:12 | 07:15 | 07:16 | 306 | 55 | 14 | EXT | Аномалия находится на упругопластическом изгибе: R=434 D, максимальное растяжение на 11.8 час. | 0.97 | (c)
25946.384 | 7.344 | 7.237 | -4.116 | -4.223 | -2227 | -2192 | -2206 | 3 | 4079 | 2379 |  | CORR | AXGR | 07:11 | 07:16 | 07:14 | 144 | 43 | 12 | EXT | Аномалия находится на упругопластическом изгибе: R=457 D, максимальное растяжение на 11.8 час. | 0.94 | (c)
25948.194 | 9.154 | 8.914 | -2.306 | -2.546 | -2217 | -2179 | -2198 | 13 | 2221 | 2379 |  | CORR | AXGR | 07:12 | 07:18 | 07:15 | 325 | 39 | 12 | EXT | Аномалия находится на упругопластическом изгибе: R=574 D, максимальное растяжение на 11.8 час. | 0.97 | (c)
25983.814 | 0.099 | 0.082 | -11.446 | -11.463 | 1267 | 1307 | 1356 | 1267 | 82 | 2384 |  | CORR | GENE | 03:41 | 03:48 | 03:56 | 85 | 178 | 13 | EXT |  | 0.89 | (c)
26006.305 | 0 | -0.022 | -11.375 | -11.397 | 894 | 1337 | 1216 | 692 |  | 2386 | Нарушение формы кольцевого шва | GWAN |  | 11:38 | 00:50 | 12:30 | 0 | 644 |  | EXT | Нарушение формы кольцевого шва |  | (c)
26008.804 | 2.499 | 2.328 | -8.876 | -9.047 | -2224 | -2219 | -2203 | 6 | 2328 | 2386 |  | CORR | AXGR | 03:15 | 03:16 | 03:18 | 673 | 42 | 14 | EXT |  | 0.97 | (c)
26010.827 | 4.522 | 4.437 | -6.853 | -6.938 | -2226 | -2225 | -2215 | 4 | 4437 | 2386 |  | CORR | AXGR | 03:14 | 03:15 | 03:16 | 244 | 23 | 12 | EXT |  | 0.91 | (c)
26012.138 | 5.833 | 5.306 | -5.542 | -6.069 | -2227 | -2181 | -2198 | 3 | 5306 | 2386 |  | CORR | GENE | 03:14 | 03:22 | 03:19 | 567 | 59 | 13 | EXT |  | 0.96 | (c)
26012.61 | 6.305 | 6.179 | -5.07 | -5.196 | -2198 | -2195 | -2178 | 32 | 4732 | 2386 |  | CORR | AXGR | 03:19 | 03:20 | 03:22 | 464 | 40 | 10 | EXT |  | 0.93 | (c)
26013.287 | 6.982 | 6.741 | -4.393 | -4.634 | 2221 | -2193 | -2205 | 0 | 3917 | 2386 |  | CORR | GENE | 03:12 | 03:20 | 03:18 | 717 | 71 | 12 | EXT |  | 0.96 | (c)
26014.504 | 8.199 | 7.89 | -3.176 | -3.485 | -2224 | -2221 | -2211 | 6 | 3088 | 2386 |  | CORR | AXGR | 03:15 | 03:15 | 03:17 | 397 | 27 | 11 | EXT |  | 0.93 | (c)
26016.19 | 9.885 | 9.608 | -1.49 | -1.767 | 2229 | -2224 | -2195 | 0 | 671 | 2386 | Дефект проката | MIAN | GENE | 03:14 | 03:15 | 03:20 | 1096 | 75 |  | INT | Дефект проката Эквивалент потери металла 12%. |  | (c)
26033.003 | 3.783 | 3.762 | -6.787 | -6.808 | 2127 | 2213 | 2227 | 0 | 3762 | 2388 |  | CORR | CIGR | 02:52 | 03:06 | 03:09 | 55 | 200 | 12 | EXT |  | 0.89 | (c)
26039.841 | 0.051 | 0.041 | -11.424 | -11.434 | -1058 | -842 | -880 | 701 | 41 | 2389 |  | CORR | GENE | 07:14 | 07:49 | 07:43 | 75 | 357 | 11 | EXT |  | 0.89 | (c)
26041.142 | 1.352 | 1.296 | -10.123 | -10.179 | -1300 | -1203 | -1204 | 1109 | 1296 | 2389 |  | CORR | GENE | 06:35 | 06:51 | 06:51 | 73 | 191 | 15 | EXT |  | 0.89 | (c)
26041.856 | 2.066 | 2.04 | -9.409 | -9.435 | -716 | -657 | -636 | 556 | 2040 | 2389 |  | CORR | CIGR | 08:09 | 08:19 | 08:22 | 30 | 160 | 11 | EXT |  | 0.89 | (c)
26043.588 | 3.798 | 3.316 | -7.677 | -8.159 | -1011 | -988 | -976 | 941 | 3316 | 2389 |  | CORR | GENE | 07:22 | 07:26 | 07:27 | 806 | 70 | 10 | EXT |  | 0.95 | (c)
26044.373 | 4.583 | 4.561 | -6.892 | -6.914 | -926 | -874 | -880 | 835 | 4561 | 2389 |  | CORR | CIGR | 07:35 | 07:44 | 07:43 | 31 | 91 | 10 | EXT |  | 0.89 | (c)
26046.772 | 6.982 | 6.918 | -4.493 | -4.557 | -1058 | -926 | -946 | 835 | 4452 | 2389 |  | CORR | GENE | 07:14 | 07:35 | 07:32 | 105 | 223 | 8 | EXT |  | 0.89 | (c)
26051.044 | 11.254 | 11.105 | -0.221 | -0.37 | -934 | -914 | -904 | 875 | 167 | 2389 |  | CORR | GENE | 07:34 | 07:37 | 07:39 | 203 | 59 | 15 | EXT |  | 0.91 | (c)
26051.425 | 0.16 | 0.129 | -10.49 | -10.521 | 208 | 411 | 349 | 208 | 129 | 2390 |  | CORR | CIGR | 07:20 | 07:53 | 07:43 | 52 | 282 | 10 | EXT |  | 0.89 | (c)
26051.772 | 0.507 | 0.462 | -10.143 | -10.188 | 253 | 285 | 305 | 253 | 462 | 2390 |  | CORR | GENE | 07:27 | 07:32 | 07:36 | 59 | 103 | 10 | EXT |  | 0.89 | (c)
26051.913 | 0.648 | 0.631 | -10.002 | -10.019 | 150 | 249 | 274 | 150 | 631 | 2390 |  | CORR | GENE | 07:11 | 07:27 | 07:31 | 76 | 248 | 11 | EXT |  | 0.89 | (c)
26061.982 | 0.067 | 0.026 | -11.318 | -11.359 | 1980 | 2163 | -2046 | 0 | 26 | 2391 |  | CORR | GENE | 07:41 | 08:11 | 08:51 | 117 | 870 | 13 | EXT |  | 0.89 | (c)
26062.111 | 0.196 | 0.116 | -11.189 | -11.269 | 1120 | 1576 | 1517 | 317 | 116 | 2391 |  | CORR | GENE | 05:22 | 06:36 | 06:27 | 164 | 794 | 10 | EXT |  | 0.9 | (c)
26124.888 | 7.058 | 7.033 | -3.162 | -3.187 | 1873 | 1954 | 1941 | 222 | 3143 | 2396 |  | CORR | CIGR | 04:24 | 04:37 | 04:35 | 44 | 135 | 8 | EXT |  | 0.89 | (c)
26125.652 | 7.822 | 7.41 | -2.398 | -2.81 | 1962 | 1978 | 1994 | 205 | 2188 | 2396 |  | CORR | GENE | 04:38 | 04:41 | 04:43 | 622 | 64 | 15 | EXT |  | 0.97 | (c)
26125.733 | 7.903 | 7.866 | -2.317 | -2.354 | 1776 | 1853 | 1845 | 317 | 2267 | 2396 |  | CORR | GENE | 04:08 | 04:21 | 04:19 | 87 | 138 | 11 | EXT |  | 0.89 | (c)
26126.125 | 8.295 | 8.264 | -1.925 | -1.956 | 1549 | 1828 | 1789 | 202 | 1863 | 2396 |  | CORR | GENE | 03:32 | 04:17 | 04:10 | 93 | 479 | 7 | EXT |  | 0.89 | (c)
26126.565 | 8.735 | 8.688 | -1.485 | -1.532 | 1678 | 1843 | 1879 | 150 | 1450 | 2396 |  | CORR | GENE | 03:52 | 04:19 | 04:25 | 82 | 402 | 9 | EXT |  | 0.89 | (c)
26127.384 | 9.554 | 9.499 | -0.666 | -0.721 | 1638 | 1885 | 1864 | 140 | 602 | 2396 |  | CORR | GENE | 03:46 | 04:26 | 04:22 | 119 | 452 | 12 | EXT |  | 0.89 | (c)
26128.711 | 0.661 | 0.564 | -10.609 | -10.706 | 1879 | 1906 | 1903 | 303 | 564 | 2397 |  | CORR | AXGR | 04:47 | 04:52 | 04:51 | 412 | 48 | 11 | EXT |  | 0.93 | (c)
26135.572 | 7.522 | 7.507 | -3.748 | -3.763 | 1061 | 1268 | 1204 | 883 | 3667 | 2397 |  | CORR | GENE | 02:35 | 03:09 | 02:58 | 96 | 286 | 10 | EXT |  | 0.89 | (c)
26141.078 | 1.758 | 1.701 | -6.197 | -6.254 | 2140 | 2159 | 2150 | 71 | 1701 | 2398 |  | CORR | AXGR | 03:60 | 04:03 | 04:01 | 123 | 19 | 11 | EXT |  | 0.93 | (c)
26145.693 | 6.373 | 5.592 | -1.582 | -2.363 | 2141 | 2190 | 2172 | 27 | 1465 | 2398 |  | CORR | GENE | 03:60 | 04:08 | 04:05 | 898 | 62 | 13 | EXT |  | 1.02 | (b)
26145.789 | 6.469 | 6.459 | -1.486 | -1.496 | 1723 | 1741 | 1741 | 471 | 1474 | 2398 |  | CORR | PITT | 02:52 | 02:55 | 02:55 | 22 | 37 | 14 | EXT |  | 0.92 | (c)
26146.264 | 6.944 | 6.891 | -1.011 | -1.064 | 1953 | 2049 | 2185 | 0 | 993 | 2398 |  | CORR | GENE | 03:29 | 03:45 | 04:07 | 71 | 463 | 7 | EXT |  | 0.93 | (c)
26168.269 | 6.509 | 6.34 | -3.926 | -4.095 | 965 | 985 | 997 | 965 | 3832 | 2401 |  | CORR | GENE | 02:36 | 02:39 | 02:41 | 263 | 63 | 12 | EXT |  | 0.96 | (c)
26169.359 | 7.599 | 7.558 | -2.836 | -2.877 | -900 | -888 | -888 | 876 | 2797 | 2401 |  | ARTD | AXGR | 09:35 | 09:37 | 09:37 | 80 | 24 |  | EXT | Эквивалент потери металла 10%. |  | (c)
26176.065 | 3.87 | 3.847 | -7.275 | -7.298 | 2019 | 2181 | 2156 | 0 | 3847 | 2402 |  | CORR | GENE | 02:55 | 03:21 | 03:17 | 54 | 273 | 11 | EXT |  | 0.93 | (c)
26196.103 | 1.663 | 1.639 | -9.632 | -9.656 | 1211 | 1249 | 1243 | 956 | 1639 | 2404 |  | DENT | GENE | 02:27 | 02:33 | 02:32 | 53 | 64 | 0.1 | N/A | Глубина вмятины: 2 мм (0,1%). Линейка: 5 см в (164 см; 02:33 ч:мин) |  | (c)
26196.127 | 1.687 | 1.636 | -9.608 | -9.659 | 1444 | 1475 | 1474 | 727 | 1636 | 2404 |  | DENT | GENE | 03:05 | 03:10 | 03:09 | 83 | 60 | 0.3 | N/A | Глубина вмятины: 4 мм (0,3%). Линейка: 8 см в (164 см; 03:10 ч:мин) |  | (c)
26224.648 | 7.513 | 7.4 | -4.027 | -4.14 | -2166 | -1752 | -1649 | 64 | 3941 | 2406 |  | CORR | GENE | 04:02 | 05:09 | 05:26 | 199 | 1035 | 11 | EXT |  | 0.94 | (c)
26248.505 | 8.295 | 8.281 | -3.135 | -3.149 | -1958 | -1888 | -1881 | 273 | 3056 | 2408 |  | CORR | GENE | 07:06 | 07:17 | 07:19 | 93 | 155 | 11 | EXT |  | 0.89 | (c)
26250.857 | 10.647 | 10.601 | -0.783 | -0.829 | -2174 | -2015 | -2051 | 57 | 769 | 2408 |  | CORR | GENE | 06:31 | 06:57 | 06:51 | 60 | 246 | 10 | EXT |  | 0.89 | (c)
26252.074 | 0.434 | 0.258 | -10.946 | -11.122 | -1652 | -1530 | -1565 | 579 | 258 | 2409 |  | CORR | GENE | 07:02 | 07:21 | 07:16 | 341 | 174 | 8 | EXT |  | 0.91 | (c)
26252.568 | 0.928 | 0.718 | -10.452 | -10.662 | -1628 | -1604 | -1616 | 603 | 718 | 2409 |  | CORR | AXGR | 07:06 | 07:09 | 07:08 | 210 | 24 | 11 | EXT |  | 0.91 | (c)
26253.552 | 1.912 | 1.488 | -9.468 | -9.892 | -1609 | -1560 | -1575 | 622 | 1488 | 2409 |  | CORR | GENE | 07:09 | 07:17 | 07:14 | 691 | 67 | 10 | EXT |  | 0.95 | (c)
26254.779 | 3.139 | 3.091 | -8.241 | -8.289 | -1431 | -1191 | -1222 | 800 | 3091 | 2409 |  | CORR | GENE | 07:37 | 08:16 | 08:11 | 106 | 417 | 13 | EXT |  | 0.89 | (c)
26254.788 | 3.148 | 2.916 | -8.232 | -8.464 | -1603 | -1557 | -1559 | 628 | 2916 | 2409 |  | CORR | GENE | 07:10 | 07:17 | 07:17 | 295 | 87 | 8 | EXT |  | 0.91 | (c)
26255.127 | 3.487 | 3.155 | -7.893 | -8.225 | -1524 | -1436 | -1480 | 707 | 3155 | 2409 |  | CORR | GENE | 07:22 | 07:37 | 07:29 | 857 | 88 | 15 | EXT |  | 0.99 | (c)
26255.796 | 4.156 | 4.088 | -7.224 | -7.292 | -1557 | -1537 | -1547 | 674 | 4088 | 2409 |  | CORR | AXGR | 07:17 | 07:20 | 07:19 | 83 | 20 | 10 | EXT |  | 0.89 | (c)
26262.186 | 10.546 | 10.019 | -0.834 | -1.361 | -1603 | -1562 | -1522 | 627 | 99 | 2409 |  | CORR | GENE | 07:10 | 07:16 | 07:23 | 1262 | 163 | 10 | EXT |  | 0.96 | (c)
26268.43 | 5.41 | 5.377 | -5.875 | -5.908 | -1066 | -1024 | -1007 | 948 | 5377 | 2410 |  | CORR | CIGR | 07:17 | 07:24 | 07:27 | 36 | 118 | 15 | EXT |  | 0.89 | (c)
26287.644 | 2.099 | 2.063 | -8.931 | -8.967 | -1644 | -1574 | -1568 | 586 | 2063 | 2412 |  | CORR | CIGR | 05:09 | 05:20 | 05:21 | 36 | 152 | 9 | EXT |  | 0.89 | (c)
26288.592 | 3.047 | 3.027 | -7.983 | -8.003 | 1931 | 2000 | 2007 | 148 | 3027 | 2412 |  | CORR | CIGR | 02:46 | 02:57 | 02:58 | 56 | 152 | 12 | EXT |  | 0.89 | (c)
26290.769 | 5.224 | 4.962 | -5.806 | -6.068 | -2221 | -2212 | -2204 | 9 | 4962 | 2412 |  | CORR | AXGR | 03:36 | 03:38 | 03:39 | 546 | 36 | 14 | EXT |  | 0.96 | (c)
26291.018 | 5.473 | 5.454 | -5.557 | -5.576 | 2007 | 2026 | 2070 | 97 | 5454 | 2412 |  | CORR | CIGR | 02:58 | 03:01 | 03:09 | 29 | 127 | 11 | EXT |  | 0.89 | (c)
26291.422 | 5.877 | 5.86 | -5.153 | -5.17 | 1840 | 2118 | 2011 | 49 | 5111 | 2412 |  | CORR | GENE | 02:31 | 03:16 | 02:59 | 59 | 342 | 12 | EXT |  | 0.89 | (c)
26291.515 | 5.97 | 5.84 | -5.06 | -5.19 | -876 | -858 | -860 | 843 | 5022 | 2412 |  | CORR | AXGR | 07:13 | 07:16 | 07:16 | 168 | 33 | 16 | EXT |  | 0.91 | (c)
26292.441 | 6.896 | 6.809 | -4.134 | -4.221 | -1466 | -1207 | -1172 | 764 | 4096 | 2412 |  | CORR | GENE | 05:38 | 06:20 | 06:25 | 125 | 588 | 23 | EXT |  | 0.91 | (c)
26293.352 | 7.807 | 7.396 | -3.223 | -3.634 | -2222 | -2208 | -2193 | 9 | 3040 | 2412 |  | CORR | GENE | 03:36 | 03:38 | 03:41 | 594 | 58 | 11 | EXT |  | 0.95 | (c)
26296.281 | 10.736 | 10.7 | -0.294 | -0.33 | 1966 | 1969 | 2053 | 90 | 284 | 2412 |  | CORR | CIGR | 02:52 | 02:52 | 03:06 | 46 | 175 | 10 | EXT |  | 0.89 | (c)
26296.511 | 10.966 | 10.927 | -0.064 | -0.103 | -2116 | -2110 | -2057 | 114 | 57 | 2412 |  | CORR | CIGR | 03:53 | 03:54 | 04:02 | 46 | 119 | 12 | EXT |  | 0.89 | (c)
26299.578 | 3.003 | 2.954 | -8.087 | -8.136 | -2171 | -2116 | -1913 | 59 | 2954 | 2413 |  | CORR | GENE | 06:47 | 06:55 | 07:28 | 131 | 516 | 10 | EXT |  | 0.89 | (c)
26299.869 | 3.294 | 3.264 | -7.796 | -7.826 | -2011 | -1943 | -1927 | 220 | 3264 | 2413 |  | CORR | CIGR | 07:13 | 07:23 | 07:26 | 55 | 167 | 11 | EXT |  | 0.89 | (c)
26299.978 | 3.403 | 3.339 | -7.687 | -7.751 | -2160 | -2112 | -2087 | 71 | 3339 | 2413 |  | CORR | GENE | 06:48 | 06:56 | 07:00 | 65 | 146 | 15 | EXT |  | 0.89 | (c)
26305.881 | 9.306 | 9.251 | -1.784 | -1.839 | 1041 | 1099 | 1263 | 746 | 1759 | 2413 |  | CORR | GENE | 03:25 | 03:34 | 04:01 | 80 | 443 | 9 | EXT |  | 0.89 | (c)
26306.101 | 9.526 | 9.503 | -1.564 | -1.587 | 1415 | 1419 | 1426 | 794 | 1532 | 2413 |  | CORR | AXGR | 04:25 | 04:26 | 04:27 | 55 | 21 | 15 | EXT |  | 0.89 | (c)
26317.669 | 10.004 | 9.746 | -1.216 | -1.474 | -2103 | -2086 | -2062 | 2022 | 968 | 2414 |  | CORR | GENE | 04:23 | 04:25 | 04:29 | 506 | 81 | 11 | EXT |  | 0.94 | (c)
26348.2 | 6.72 | 6.701 | -4.715 | -4.734 | -2195 | -2098 | -2103 | 2010 | 4673 | 2417 |  | CORR | GENE | 03:25 | 03:41 | 03:40 | 61 | 185 | 10 | EXT |  | 0.89 | (c)
26375.49 | 0 | -0.012 | -10.885 | -10.897 | 1062 | 1414 | 1434 | 1062 |  | 2420 | Нарушение формы кольцевого шва | GWAN |  | 03:01 | 03:58 | 04:01 | 0 | 744 |  | EXT | Нарушение формы кольцевого шва |  | (c)
26375.49 | 0 | -0.015 | -10.885 | -10.9 | 1853 | -2123 | -803 | 1002 |  | 2420 | Нарушение формы кольцевого шва | GWAN |  | 05:08 | 06:27 | 09:60 | 0 | 3611 |  | EXT | Нарушение формы кольцевого шва |  | (c)
26386.674 | 0.299 | 0.249 | -11.176 | -11.226 | -40 | -35 | -24 | 8 | 249 | 2421 |  | CORR | AXGR | 08:13 | 08:14 | 08:15 | 99 | 32 | 13 | EXT |  | 0.89 | (c)
26386.846 | 0.471 | 0.369 | -11.004 | -11.106 | -36 | 11 | 5 | 0 | 369 | 2421 |  | CORR | GENE | 08:14 | 08:21 | 08:20 | 309 | 81 | 15 | EXT |  | 0.94 | (c)
26387.033 | 0.658 | 0.65 | -10.817 | -10.825 | 401 | 452 | 457 | 401 | 650 | 2421 |  | CORR | CIGR | 09:24 | 09:32 | 09:33 | 29 | 111 | 15 | EXT |  | 0.89 | (c)
26387.103 | 0.728 | 0.681 | -10.747 | -10.794 | -24 | 84 | 153 | 0 | 681 | 2421 |  | CORR | GENE | 08:15 | 08:33 | 08:44 | 66 | 353 | 12 | EXT |  | 0.89 | (c)
26397.444 | 11.069 | 10.994 | -0.406 | -0.481 | -492 | -88 | -225 | 0 | 326 | 2421 |  | CORR | GENE | 06:60 | 08:05 | 07:43 | 155 | 533 | 12 | EXT |  | 0.9 | (c)
26397.801 | 11.426 | 11.305 | -0.049 | -0.17 | -2090 | -1936 | -1712 | 1334 | 41 | 2421 |  | CORR | GENE | 02:42 | 03:07 | 03:43 | 129 | 756 | 13 | EXT |  | 0.9 | (c)
26398.302 | 0.452 | 0.311 | -10.623 | -10.764 | 1869 | 2184 | 2087 | 1869 | 311 | 2422 |  | CORR | GENE | 06:34 | 07:24 | 07:09 | 171 | 436 | 11 | EXT |  | 0.9 | (c)
26398.509 | 0.659 | 0.584 | -10.416 | -10.491 | 268 | 416 | 579 | 268 | 584 | 2422 |  | CORR | GENE | 02:15 | 02:39 | 03:05 | 127 | 623 | 12 | EXT |  | 0.9 | (c)
26409.387 | 0.462 | 0.449 | -10.778 | -10.791 | 1771 | 2109 | 1999 | 3 | 449 | 2423 |  | CORR | GENE | 02:43 | 03:38 | 03:20 | 77 | 457 | 14 | EXT |  | 0.89 | (c)
26412.614 | 3.689 | 3.654 | -7.551 | -7.586 | -2136 | -2033 | -2021 | 94 | 3654 | 2423 |  | CORR | GENE | 04:12 | 04:29 | 04:31 | 62 | 231 | 14 | EXT |  | 0.89 | (c)
26420.466 | 0.301 | 0.286 | -10.949 | -10.964 | -2154 | -1576 | -1811 | 77 | 286 | 2424 |  | CORR | GENE | 07:39 | 09:12 | 08:34 | 124 | 685 | 10 | EXT |  | 0.89 | (c)
26421.374 | 1.209 | 1.102 | -10.041 | -10.148 | -2130 | -1503 | -1809 | 101 | 1102 | 2424 |  | CORR | GENE | 07:43 | 09:24 | 08:35 | 120 | 641 | 10 | EXT |  | 0.89 | (c)
26423.35 | 3.185 | 3.136 | -8.065 | -8.114 | 313 | 366 | 498 | 313 | 3136 | 2424 |  | CORR | GENE | 02:17 | 02:26 | 02:47 | 76 | 371 | 7 | EXT |  | 0.89 | (c)
26424.66 | 4.495 | 4.467 | -6.755 | -6.783 | 1590 | 2083 | 1875 | 70 | 4467 | 2424 |  | CORR | GENE | 05:43 | 07:03 | 06:29 | 100 | 571 | 14 | EXT |  | 0.89 | (c)
26429.554 | 9.389 | 9.334 | -1.861 | -1.916 | 385 | 530 | 505 | 385 | 1792 | 2424 |  | CORR | GENE | 02:29 | 02:52 | 02:48 | 124 | 239 | 10 | EXT |  | 0.89 | (c)
26433.623 | 2.208 | 2.132 | -9.142 | -9.218 | 1040 | 1063 | 1059 | 1040 | 2132 | 2425 |  | CORR | AXGR | 03:49 | 03:53 | 03:52 | 127 | 37 | 7 | EXT |  | 0.89 | (c)
26440.773 | 9.358 | 9.195 | -1.992 | -2.155 | 215 | 539 | 772 | 215 | 1932 | 2425 |  | CORR | GENE | 01:36 | 02:28 | 03:06 | 223 | 1113 | 11 | EXT |  | 0.91 | (c)
26442.765 | 0 | -0.013 | -11.325 | -11.338 | -2213 | -2109 | -1946 | 17 |  | 2426 | Нарушение формы кольцевого шва | GWAN |  | 03:25 | 03:42 | 04:08 | 0 | 534 |  | EXT | Нарушение формы кольцевого шва |  | (c)
26442.765 | 0 | -0.016 | -11.325 | -11.341 | -1449 | 138 | 370 | 0 |  | 2426 | Нарушение формы кольцевого шва | GWAN |  | 05:28 | 09:44 | 10:22 | 0 | 3637 |  | EXT | Нарушение формы кольцевого шва |  | (c)
26446.022 | 3.257 | 3.083 | -8.068 | -8.242 | 2139 | 2171 | 2155 | 60 | 3083 | 2426 |  | CORR | AXGR | 03:07 | 03:12 | 03:10 | 245 | 32 | 11 | EXT |  | 0.91 | (c)
26446.423 | 3.658 | 3.528 | -7.667 | -7.797 | 2206 | 2216 | 2229 | 0 | 3528 | 2426 |  | CORR | AXGR | 03:18 | 03:20 | 03:22 | 1031 | 46 | 11 | EXT |  | 0.96 | (c)
26449.533 | 6.768 | 6.532 | -4.557 | -4.793 | -2229 | -2200 | -2199 | 2 | 4340 | 2426 |  | CORR | GENE | 03:22 | 03:27 | 03:27 | 453 | 59 | 10 | EXT |  | 0.93 | (c)
26461.508 | 7.418 | 7.392 | -3.932 | -3.958 | -1927 | -1824 | -1849 | 303 | 3897 | 2427 |  | CORR | GENE | 07:47 | 08:04 | 07:60 | 61 | 156 | 10 | EXT |  | 0.89 | (c)
26462.468 | 8.378 | 8.365 | -2.972 | -2.985 | 1202 | 1248 | 1286 | 861 | 2933 | 2427 |  | CORR | CIGR | 04:12 | 04:20 | 04:26 | 52 | 168 | 10 | EXT |  | 0.89 | (c)
26478.877 | 2.367 | 2.342 | -9.083 | -9.108 | -1270 | -1166 | -1184 | 961 | 2342 | 2429 |  | CORR | CIGR | 06:45 | 07:02 | 06:59 | 45 | 172 | 11 | EXT |  | 0.89 | (c)
26485.27 | 8.76 | 8.735 | -2.69 | -2.715 | -752 | -691 | -689 | 627 | 2669 | 2429 |  | CORR | CIGR | 08:09 | 08:19 | 08:19 | 46 | 125 | 10 | EXT |  | 0.89 | (c)
26539.131 | 6.731 | 6.681 | -4.309 | -4.359 | 1606 | 1732 | 1730 | 377 | 4288 | 2435 |  | CORR | GENE | 03:14 | 03:34 | 03:34 | 71 | 247 | 11 | EXT |  | 0.89 | (c)
26544.127 | 0.687 | 0.676 | -10.713 | -10.724 | -1746 | -1724 | -1724 | 484 | 676 | 2436 |  | CORR | PITT | 08:35 | 08:39 | 08:39 | 24 | 45 | 12 | EXT |  | 0.89 | (c)
26547.451 | 4.011 | 3.82 | -7.389 | -7.58 | -2210 | -2206 | -2200 | 20 | 3820 | 2436 |  | LWAN | AXGR | 07:20 | 07:21 | 07:22 | 436 | 22 |  | EXT | Эквивалент потери металла 11%. |  | (c)
26548.293 | 4.853 | 4.791 | -6.547 | -6.609 | -2139 | -2117 | -2025 | 91 | 4791 | 2436 |  | CORR | GENE | 07:32 | 07:35 | 07:50 | 124 | 229 | 10 | EXT |  | 0.89 | (c)
26562.726 | 7.886 | 7.748 | -3.519 | -3.657 | -2217 | -2210 | -2202 | 14 | 3475 | 2437 |  | LWAN | AXGR | 04:23 | 04:24 | 04:25 | 182 | 29 |  | EXT | Эквивалент потери металла 12%. |  | (c)
26565.023 | 10.183 | 10.158 | -1.222 | -1.247 | -2156 | -2105 | -2088 | 74 | 1191 | 2437 |  | CORR | CIGR | 04:33 | 04:41 | 04:44 | 56 | 137 | 10 | EXT |  | 0.89 | (c)
26601.41 | 1.71 | 1.694 | -9.575 | -9.591 | -1872 | -1805 | -1812 | 1752 | 1694 | 2441 |  | CORR | CIGR | 04:29 | 04:39 | 04:38 | 49 | 119 | 10 | EXT |  | 0.89 | (c)
26641.31 | 8.175 | 8.152 | -2.735 | -2.758 | -849 | -726 | -750 | 652 | 2677 | 2444 |  | CORR | GENE | 04:28 | 04:48 | 04:44 | 81 | 197 | 10 | EXT |  | 0.89 | (c)
26642.024 | 8.889 | 8.793 | -2.021 | -2.117 | 61 | 80 | 76 | 61 | 1950 | 2444 |  | CORR | AXGR | 06:55 | 06:58 | 06:57 | 167 | 30 | 10 | EXT |  | 0.9 | (c)
26666.673 | 0.068 | 0.049 | -10.912 | -10.931 | -1455 | -1263 | -1320 | 1184 | 49 | 2447 |  | CORR | GENE | 07:01 | 07:32 | 07:22 | 58 | 271 | 12 | EXT |  | 0.89 | (c)
26666.674 | 0.069 | 0.039 | -10.911 | -10.941 | -2174 | -1785 | -1929 | 1684 | 39 | 2447 |  | CORR | CIGR | 05:05 | 06:07 | 05:44 | 52 | 490 | 15 | EXT |  | 0.89 | (c)
26679.348 | 1.763 | 1.355 | -9.427 | -9.835 | -2215 | -2206 | -2184 | 16 | 1355 | 2448 |  | CORR | GENE | 03:42 | 03:43 | 03:47 | 549 | 61 | 11 | EXT |  | 0.94 | (c)
26680.428 | 2.843 | 2.477 | -8.347 | -8.713 | -2214 | -2206 | -2193 | 16 | 2477 | 2448 |  | CORR | AXGR | 03:42 | 03:43 | 03:45 | 449 | 42 | 8 | EXT |  | 0.92 | (c)
26681.517 | 3.932 | 3.057 | -7.258 | -8.133 | -779 | -731 | -722 | 665 | 3057 | 2448 |  | CORR | GENE | 07:34 | 07:41 | 07:43 | 1886 | 115 | 14 | EXT |  | 1.01 | (b)
26681.517 | 3.932 | 3.057 | -7.258 | -8.133 | -779 | -731 | -722 | 665 | 3057 | 2448 |  | SCC | GENE | 07:34 | 07:41 | 07:43 | 1886 | 115 | 15 | EXT |  | 1 | (b)
26686.621 | 9.036 | 8.949 | -2.154 | -2.241 | -2174 | -2159 | -2152 | 57 | 1977 | 2448 |  | CORR | AXGR | 03:49 | 03:51 | 03:52 | 264 | 45 | 11 | EXT |  | 0.91 | (c)
26686.621 | 9.036 | 8.916 | -2.154 | -2.274 | -2170 | -2158 | -2155 | 60 | 2004 | 2448 |  | CORR | AXGR | 03:49 | 03:51 | 03:52 | 270 | 31 | 11 | EXT |  | 0.91 | (c)
26687.201 | 9.616 | 9.452 | -1.574 | -1.738 | -2180 | -2173 | -2169 | 50 | 1451 | 2448 |  | CORR | AXGR | 03:47 | 03:49 | 03:49 | 287 | 23 | 15 | EXT |  | 0.93 | (c)
26688.392 | 10.807 | 10.713 | -0.383 | -0.477 | -2171 | -2165 | -2161 | 59 | 295 | 2448 |  | CORR | AXGR | 03:49 | 03:50 | 03:51 | 182 | 20 | 15 | EXT |  | 0.91 | (c)
26688.425 | 10.84 | 10.77 | -0.35 | -0.42 | -2201 | -2191 | -2188 | 30 | 304 | 2448 |  | LWAN | AXGR | 03:44 | 03:46 | 03:46 | 116 | 25 |  | EXT | Эквивалент потери металла 13%. |  | (c)
26709.279 | 9.219 | 9.208 | -1.951 | -1.962 | 528 | 615 | 617 | 528 | 1925 | 2450 |  | CORR | CIGR | 03:16 | 03:30 | 03:31 | 37 | 179 | 11 | EXT |  | 0.89 | (c)
26745.483 | 0.538 | 0.476 | -10.127 | -10.189 | 1868 | 1891 | 1880 | 339 | 476 | 2454 |  | CORR | AXGR | 07:29 | 07:32 | 07:31 | 66 | 23 | 12 | EXT |  | 0.89 | (c)
26749.817 | 4.872 | 4.871 | -5.793 | -5.794 | 147 | 147 | 175 | 147 | 4871 | 2454 |  | CORR | CIGR | 02:51 | 02:51 | 02:55 | 20 | 55 | 12 | EXT |  | 0.89 | (c)
26750.029 | 5.084 | 5.056 | -5.581 | -5.609 | -3 | 175 | 135 | 0 | 5056 | 2454 |  | CORR | GENE | 02:27 | 02:55 | 02:49 | 101 | 276 | 10 | EXT |  | 0.89 | (c)
26752.606 | 7.661 | 7.651 | -3.004 | -3.014 | -217 | -196 | -158 | 100 | 2986 | 2454 |  | CORR | CIGR | 01:52 | 01:56 | 02:02 | 28 | 117 | 9 | EXT |  | 0.89 | (c)
26753.09 | 8.145 | 8.136 | -2.52 | -2.529 | 169 | 184 | 231 | 169 | 2500 | 2454 |  | CORR | CIGR | 02:54 | 02:57 | 03:04 | 29 | 123 | 10 | EXT |  | 0.89 | (c)
26753.679 | 8.734 | 8.72 | -1.931 | -1.945 | 125 | 545 | 378 | 125 | 1830 | 2454 |  | CORR | GENE | 02:47 | 03:55 | 03:28 | 115 | 505 | 12 | EXT |  | 0.89 | (c)
26755.175 | 10.23 | 10.208 | -0.435 | -0.457 | 1899 | 2162 | 2082 | 0 | 382 | 2454 |  | CORR | GENE | 07:34 | 08:16 | 08:03 | 75 | 366 | 12 | EXT |  | 0.89 | (c)
26755.303 | 10.358 | 10.339 | -0.307 | -0.326 | 623 | 627 | 647 | 623 | 307 | 2454 |  | CORR | CIGR | 04:08 | 04:08 | 04:12 | 19 | 48 | 15 | EXT |  | 0.89 | (c)
26755.428 | 10.483 | 10.318 | -0.182 | -0.347 | 556 | 556 | 578 | 556 | 143 | 2454 |  | CORR | AXGR | 03:57 | 03:57 | 04:00 | 204 | 43 | 9 | EXT |  | 0.9 | (c)
26755.448 | 10.503 | 10.459 | -0.162 | -0.206 | 512 | 541 | 527 | 512 | 75 | 2454 |  | CORR | AXGR | 03:50 | 03:54 | 03:52 | 131 | 29 | 14 | EXT |  | 0.9 | (c)
26788.892 | 10.897 | 10.875 | -0.443 | -0.465 | 1573 | 1675 | 1654 | 496 | 412 | 2457 |  | CORR | CIGR | 03:51 | 04:08 | 04:04 | 53 | 162 | 9 | EXT |  | 0.89 | (c)
26789.266 | 11.271 | 11.252 | -0.069 | -0.088 | -1747 | -1608 | -1598 | 483 | 31 | 2457 |  | CORR | GENE | 06:55 | 07:18 | 07:19 | 57 | 298 | 11 | EXT |  | 0.89 | (c)
26808.575 | 7.985 | 7.948 | -2.94 | -2.977 | 1497 | 1660 | 1637 | 454 | 2896 | 2459 |  | CORR | GENE | 04:39 | 05:05 | 05:01 | 81 | 279 | 10 | EXT |  | 0.89 | (c)
26817.572 | 6.057 | 5.507 | -5.183 | -5.733 | -189 | -84 | -113 | 37 | 5111 | 2460 |  | CORR | GENE | 08:06 | 08:23 | 08:18 | 622 | 152 | 11 | EXT |  | 0.95 | (c)
26818.154 | 6.639 | 6.585 | -4.601 | -4.655 | -223 | -93 | -100 | 0 | 4571 | 2460 |  | CORR | GENE | 08:01 | 08:22 | 08:21 | 84 | 245 | 13 | EXT |  | 0.89 | (c)
26819.822 | 8.307 | 7.511 | -2.933 | -3.729 | -264 | -110 | -134 | 4 | 2220 | 2460 |  | CORR | GENE | 07:54 | 08:19 | 08:15 | 1509 | 261 | 13 | EXT |  | 0.99 | (c)
26821.272 | 9.757 | 9.727 | -1.483 | -1.513 | -180 | -119 | -99 | 17 | 1456 | 2460 |  | CORR | GENE | 08:08 | 08:18 | 08:21 | 57 | 164 | 10 | EXT |  | 0.89 | (c)
26821.704 | 10.189 | 10.157 | -1.051 | -1.083 | -189 | -95 | -109 | 29 | 1020 | 2460 |  | CORR | GENE | 08:06 | 08:21 | 08:19 | 63 | 160 | 11 | EXT |  | 0.89 | (c)
26865.396 | 9.121 | 9.065 | -1.964 | -2.02 | -1804 | -1725 | -1725 | 1645 | 1922 | 2464 |  | CORR | GENE | 09:15 | 09:28 | 09:28 | 98 | 159 | 11 | EXT |  | 0.89 | (c)
26871.296 | 3.936 | 3.828 | -7.014 | -7.122 | -2174 | -2121 | -2118 | 2062 | 3828 | 2465 |  | DENT | GENE | 04:22 | 04:30 | 04:31 | 200 | 112 | 0.3 | N/A | Глубина вмятины: 4 мм (0,3%). Линейка: 20 см в (383 см; 04:30 ч:мин) |  | (c)
26910.489 | 10.794 | 10.768 | -0.341 | -0.367 | 1516 | 1592 | 1633 | 481 | 310 | 2468 |  | CORR | GENE | 03:09 | 03:21 | 03:28 | 57 | 234 | 10 | EXT |  | 0.89 | (c)
26914.14 | 3.31 | 3.26 | -8.035 | -8.085 | -1555 | -1445 | -1453 | 675 | 3260 | 2469 |  | CORR | GENE | 06:21 | 06:39 | 06:38 | 91 | 204 | 14 | EXT |  | 0.89 | (c)
26915.788 | 4.958 | 0.004 | -6.387 | -11.341 | -2207 | -2172 | -2100 | 24 | 4 | 2469 | Дефект проката | MIAN | GENE | 04:36 | 04:42 | 04:53 | 9115 | 215 |  | INT | Дефект проката Эквивалент потери металла 12%. |  | (c)
26917.483 | 6.653 | 6.586 | -4.692 | -4.759 | 1726 | 1791 | 1955 | 46 | 4678 | 2469 |  | CORR | GENE | 03:11 | 03:21 | 03:48 | 81 | 458 | 14 | EXT |  | 0.89 | (c)
26935.651 | 2.826 | 2.801 | -8.429 | -8.454 | 1336 | 1391 | 1455 | 656 | 2801 | 2471 |  | CORR | GENE | 02:19 | 02:28 | 02:38 | 73 | 238 | 14 | EXT |  | 0.89 | (c)
26937.64 | 4.815 | 4.506 | -6.44 | -6.749 | -1128 | -1089 | -1082 | 1036 | 4506 | 2471 |  | CORR | GENE | 07:41 | 07:48 | 07:49 | 325 | 92 | 13 | EXT |  | 0.93 | (c)
26947.688 | 3.608 | 3.561 | -7.932 | -7.979 | -736 | -640 | -626 | 515 | 3561 | 2472 |  | CORR | GENE | 02:39 | 02:55 | 02:57 | 68 | 221 | 11 | EXT |  | 0.89 | (c)
26947.694 | 3.614 | 3.509 | -7.926 | -8.031 | -226 | -161 | -159 | 92 | 3509 | 2472 |  | CORR | GENE | 04:01 | 04:12 | 04:12 | 231 | 134 | 15 | EXT |  | 0.92 | (c)
26947.707 | 3.627 | 3.591 | -7.913 | -7.949 | -409 | -317 | -333 | 256 | 3591 | 2472 |  | CORR | CIGR | 03:32 | 03:47 | 03:44 | 42 | 153 | 10 | EXT |  | 0.89 | (c)
26947.918 | 3.838 | 3.813 | -7.702 | -7.727 | -364 | -232 | -248 | 131 | 3813 | 2472 |  | CORR | CIGR | 03:39 | 04:00 | 03:58 | 40 | 233 | 22 | EXT |  | 0.89 | (c)
26947.968 | 3.888 | 3.841 | -7.652 | -7.699 | 1155 | 1172 | 1169 | 1155 | 3841 | 2472 |  | CORR | AXGR | 07:44 | 07:47 | 07:46 | 75 | 28 | 10 | EXT |  | 0.89 | (c)
26948.079 | 3.999 | 3.963 | -7.541 | -7.577 | 1620 | 1623 | 1696 | 1620 | 3963 | 2472 |  | CORR | CIGR | 08:59 | 08:60 | 09:11 | 37 | 152 | 15 | EXT |  | 0.89 | (c)
26948.111 | 4.031 | 4.02 | -7.509 | -7.52 | -164 | -114 | -111 | 58 | 4020 | 2472 |  | CORR | CIGR | 04:11 | 04:19 | 04:20 | 23 | 106 | 11 | EXT |  | 0.89 | (c)
26948.154 | 4.074 | 4.049 | -7.466 | -7.491 | 1152 | 1286 | 1238 | 1152 | 4049 | 2472 |  | CORR | CIGR | 07:44 | 08:05 | 07:58 | 25 | 173 | 12 | EXT |  | 0.89 | (c)
26948.174 | 4.094 | 4.03 | -7.446 | -7.51 | -470 | -404 | -377 | 284 | 4030 | 2472 |  | CORR | GENE | 03:22 | 03:33 | 03:37 | 114 | 186 | 10 | EXT |  | 0.89 | (c)
26948.259 | 4.179 | 4.146 | -7.361 | -7.394 | -240 | -187 | -182 | 125 | 4146 | 2472 |  | CORR | GENE | 03:59 | 04:08 | 04:08 | 62 | 115 | 14 | EXT |  | 0.89 | (c)
26949.063 | 4.983 | 4.892 | -6.557 | -6.648 | -452 | -300 | -334 | 215 | 4892 | 2472 |  | CORR | GENE | 03:25 | 03:49 | 03:44 | 162 | 237 | 11 | EXT |  | 0.9 | (c)
26949.275 | 5.195 | 5.18 | -6.345 | -6.36 | -884 | -876 | -855 | 826 | 5180 | 2472 |  | CORR | CIGR | 02:15 | 02:16 | 02:20 | 20 | 58 | 9 | EXT |  | 0.89 | (c)
26949.321 | 5.241 | 5.153 | -6.299 | -6.387 | -163 | -162 | -141 | 119 | 5153 | 2472 |  | CORR | AXGR | 04:11 | 04:12 | 04:15 | 121 | 44 | 9 | EXT |  | 0.89 | (c)
26949.481 | 5.401 | 5.287 | -6.139 | -6.253 | -568 | -310 | -290 | 11 | 5287 | 2472 |  | CORR | GENE | 03:06 | 03:48 | 03:51 | 139 | 557 | 13 | EXT |  | 0.9 | (c)
26950.416 | 6.336 | 6.307 | -5.204 | -5.233 | 1627 | 1651 | 1695 | 1627 | 5204 | 2472 |  | CORR | CIGR | 09:00 | 09:04 | 09:11 | 29 | 137 | 11 | EXT |  | 0.89 | (c)
26950.517 | 6.437 | 6.415 | -5.103 | -5.125 | 1430 | 1430 | 1467 | 1430 | 5103 | 2472 |  | CORR | CIGR | 08:29 | 08:29 | 08:35 | 22 | 74 | 12 | EXT |  | 0.89 | (c)
26950.588 | 6.508 | 6.475 | -5.032 | -5.065 | 1178 | 1242 | 1264 | 1178 | 5032 | 2472 |  | CORR | CIGR | 07:48 | 07:58 | 08:02 | 33 | 172 | 11 | EXT |  | 0.89 | (c)
26950.599 | 6.519 | 6.513 | -5.021 | -5.027 | 1018 | 1086 | 1052 | 1018 | 5007 | 2472 |  | CORR | CIGR | 07:22 | 07:33 | 07:28 | 20 | 69 | 15 | EXT |  | 0.89 | (c)
26950.629 | 6.549 | 6.543 | -4.991 | -4.997 | 931 | 1008 | 970 | 931 | 4975 | 2472 |  | CORR | CIGR | 07:08 | 07:21 | 07:14 | 22 | 78 | 11 | EXT |  | 0.89 | (c)
26950.853 | 6.773 | 6.675 | -4.767 | -4.865 | 933 | 1583 | 1332 | 933 | 4648 | 2472 |  | CORR | GENE | 07:08 | 08:53 | 08:13 | 217 | 798 | 12 | EXT |  | 0.91 | (c)
26950.917 | 6.837 | 6.468 | -4.703 | -5.072 | 661 | 699 | 733 | 661 | 4629 | 2472 |  | CORR | GENE | 06:25 | 06:31 | 06:36 | 443 | 143 | 10 | EXT |  | 0.93 | (c)
26951.091 | 7.011 | 6.85 | -4.529 | -4.69 | -877 | -835 | -687 | 498 | 4491 | 2472 |  | CORR | GENE | 02:16 | 02:23 | 02:47 | 199 | 379 | 11 | EXT |  | 0.91 | (c)
26951.319 | 7.239 | 7.216 | -4.301 | -4.324 | -233 | -152 | -137 | 42 | 4276 | 2472 |  | CORR | CIGR | 04:00 | 04:13 | 04:16 | 48 | 190 | 9 | EXT |  | 0.89 | (c)
26951.377 | 7.297 | 7.23 | -4.243 | -4.31 | -735 | -572 | -594 | 454 | 4202 | 2472 |  | CORR | GENE | 02:39 | 03:05 | 03:02 | 108 | 281 | 11 | EXT |  | 0.89 | (c)
26951.506 | 7.426 | 7.363 | -4.114 | -4.177 | -643 | -421 | -426 | 209 | 4098 | 2472 |  | CORR | GENE | 02:54 | 03:30 | 03:29 | 79 | 434 | 15 | EXT |  | 0.89 | (c)
26951.508 | 7.428 | 7.298 | -4.112 | -4.242 | 916 | 1179 | 1173 | 916 | 4083 | 2472 |  | CORR | GENE | 07:06 | 07:48 | 07:47 | 159 | 515 | 10 | EXT |  | 0.9 | (c)
26951.643 | 7.563 | 7.541 | -3.977 | -3.999 | -658 | -570 | -510 | 363 | 3936 | 2472 |  | CORR | GENE | 02:52 | 03:06 | 03:15 | 63 | 295 | 11 | EXT |  | 0.89 | (c)
26952.471 | 8.391 | 8.365 | -3.149 | -3.175 | -598 | -532 | -521 | 443 | 3116 | 2472 |  | CORR | GENE | 03:01 | 03:12 | 03:14 | 59 | 155 | 10 | EXT |  | 0.89 | (c)
26954.141 | 10.061 | 10.027 | -1.479 | -1.513 | -860 | -722 | -701 | 542 | 1446 | 2472 |  | CORR | GENE | 02:19 | 02:41 | 02:45 | 67 | 318 | 30 | EXT |  | 0.9 | (c)
26954.611 | 10.531 | 10.506 | -1.009 | -1.034 | -192 | -182 | -127 | 61 | 1005 | 2472 |  | CORR | CIGR | 04:07 | 04:08 | 04:17 | 29 | 131 | 12 | EXT |  | 0.89 | (c)
26954.886 | 10.806 | 10.78 | -0.734 | -0.76 | -333 | -316 | -253 | 173 | 732 | 2472 |  | CORR | CIGR | 03:44 | 03:47 | 03:57 | 28 | 160 | 11 | EXT |  | 0.89 | (c)
26955.108 | 11.028 | 11.01 | -0.512 | -0.53 | -329 | -326 | -275 | 220 | 504 | 2472 |  | CORR | CIGR | 03:45 | 03:45 | 03:53 | 26 | 109 | 9 | EXT |  | 0.89 | (c)
26969.653 | 2.628 | 2.611 | -8.397 | -8.414 | -636 | -617 | -568 | 501 | 2611 | 2474 |  | CORR | CIGR | 04:30 | 04:33 | 04:41 | 31 | 135 | 12 | EXT |  | 0.89 | (c)
26971.334 | 4.309 | 4.296 | -6.716 | -6.729 | -905 | -875 | -851 | 798 | 4296 | 2474 |  | CORR | CIGR | 03:46 | 03:51 | 03:55 | 27 | 107 | 15 | EXT |  | 0.89 | (c)
26971.571 | 4.546 | 4.342 | -6.479 | -6.683 | -1666 | -1626 | -1616 | 1567 | 4342 | 2474 |  | CORR | GENE | 01:43 | 01:50 | 01:51 | 342 | 99 | 11 | EXT |  | 0.92 | (c)
26972.982 | 5.957 | 5.933 | -5.068 | -5.092 | -1296 | -1107 | -1075 | 854 | 5024 | 2474 |  | CORR | GENE | 02:43 | 03:14 | 03:19 | 68 | 442 | 11 | EXT |  | 0.89 | (c)
26973.657 | 6.632 | 6.625 | -4.393 | -4.4 | 800 | 909 | 889 | 800 | 4364 | 2474 |  | CORR | CIGR | 08:21 | 08:39 | 08:36 | 36 | 177 | 15 | EXT |  | 0.89 | (c)
27001.185 | 1.08 | 1.067 | -9.92 | -9.933 | 1016 | 1038 | 1040 | 1016 | 1067 | 2477 | Металлургический дефект | MIAN | PITT | 03:18 | 03:22 | 03:22 | 27 | 49 |  | INT | Металлургический дефект Эквивалент потери металла 13%. |  | (c)
27025.702 | 3.577 | 3.426 | -7.563 | -7.714 | -24 | -9 | -3 | 0 | 3426 | 2479 |  | LWAN | AXGR | 10:02 | 10:04 | 10:05 | 282 | 41 |  | EXT | Эквивалент потери металла 10%. |  | (c)
27074.4 | 7.855 | 7.728 | -2.755 | -2.882 | 2155 | 2196 | 2190 | 6 | 2657 | 2483 |  | LWAN | GENE | 06:18 | 06:24 | 06:23 | 225 | 69 |  | EXT | Эквивалент потери металла 11%. |  | (c)
27102.913 | 3.178 | 3.154 | -8.217 | -8.241 | -2127 | -1967 | -1967 | 104 | 3154 | 2486 |  | CORR | CIGR | 08:51 | 09:17 | 09:17 | 44 | 320 | 13 | EXT |  | 0.89 | (c)
27103.458 | 3.723 | 3.707 | -7.672 | -7.688 | -2195 | -2172 | -2147 | 36 | 3707 | 2486 |  | CORR | CIGR | 08:40 | 08:44 | 08:48 | 31 | 95 | 11 | EXT |  | 0.89 | (c)
27103.616 | 3.881 | 3.849 | -7.514 | -7.546 | 2074 | -2149 | -2217 | 0 | 3849 | 2486 |  | CORR | GENE | 08:09 | 08:47 | 08:36 | 144 | 339 | 14 | EXT |  | 0.9 | (c)
27105.205 | 5.47 | 5.47 | -5.925 | -5.925 | 2197 | -2215 | -2226 | 0 | 5470 | 2486 |  | CORR | CIGR | 08:29 | 08:37 | 08:35 | 23 | 76 | 13 | EXT |  | 0.89 | (c)
27105.466 | 5.731 | 5.714 | -5.664 | -5.681 | -124 | -16 | -34 | 0 | 5647 | 2486 |  | CORR | CIGR | 02:14 | 02:32 | 02:29 | 34 | 181 | 10 | EXT |  | 0.89 | (c)
27115.974 | 4.844 | 4.823 | -6.481 | -6.502 | 342 | 402 | 426 | 342 | 4823 | 2487 |  | CORR | GENE | 01:32 | 01:41 | 01:45 | 96 | 168 | 11 | EXT |  | 0.89 | (c)
27124.092 | 1.637 | 1.613 | -9.758 | -9.782 | 1586 | 1630 | 1642 | 532 | 1613 | 2488 |  | CORR | CIGR | 03:21 | 03:28 | 03:30 | 36 | 113 | 15 | EXT |  | 0.89 | (c)
27128.219 | 5.764 | 5.741 | -5.631 | -5.654 | -1042 | -922 | -937 | 832 | 5606 | 2488 |  | CORR | CIGR | 08:17 | 08:36 | 08:34 | 48 | 210 | 12 | EXT |  | 0.89 | (c)
27131.517 | 9.062 | 9.022 | -2.333 | -2.373 | -1115 | -995 | -1036 | 956 | 2316 | 2488 |  | CORR | GENE | 08:05 | 08:25 | 08:18 | 57 | 159 | 10 | EXT |  | 0.89 | (c)
27148.467 | 3.357 | 3.136 | -7.988 | -8.209 | 2066 | 2099 | 2133 | 30 | 3136 | 2490 |  | CORR | GENE | 04:14 | 04:20 | 04:25 | 497 | 135 | 11 | EXT |  | 0.94 | (c)
27149.385 | 4.275 | 3.847 | -7.07 | -7.498 | 2113 | 2206 | 2161 | 22 | 3847 | 2490 |  | CORR | GENE | 04:22 | 04:37 | 04:30 | 868 | 96 | 9 | EXT |  | 0.94 | (c)
27157.723 | 1.268 | 1.253 | -9.902 | -9.917 | 205 | 243 | 251 | 205 | 1253 | 2491 |  | CORR | CIGR | 02:09 | 02:16 | 02:17 | 35 | 93 | 14 | EXT |  | 0.89 | (c)
27161.774 | 5.319 | 5.293 | -5.851 | -5.877 | 370 | 418 | 433 | 370 | 5293 | 2491 |  | CORR | CIGR | 02:36 | 02:44 | 02:46 | 48 | 126 | 10 | EXT |  | 0.89 | (c)
27187.693 | 8.953 | 7.676 | -2.702 | -3.979 | 350 | 951 | 683 | 350 | 2456 | 2493 |  | ARTD | GENE | 08:34 | 10:11 | 09:28 | 1523 | 666 |  | EXT | Наплавка/вышлифовка 7%. |  | (c)
27191.149 | 0.754 | 0.738 | -10.911 | -10.927 | -1244 | -1198 | -1179 | 1114 | 738 | 2494 |  | CORR | CIGR | 07:15 | 07:23 | 07:26 | 41 | 130 | 10 | EXT |  | 0.89 | (c)
27191.238 | 0.843 | 0.827 | -10.822 | -10.838 | -1103 | -1067 | -989 | 874 | 827 | 2494 |  | CORR | GENE | 07:38 | 07:44 | 07:57 | 70 | 229 | 10 | EXT |  | 0.89 | (c)
27193.377 | 2.982 | 2.948 | -8.683 | -8.717 | 1530 | 1533 | 1540 | 1530 | 2948 | 2494 |  | CORR | AXGR | 02:43 | 02:44 | 02:45 | 68 | 21 | 8 | EXT |  | 0.89 | (c)
27194.068 | 3.673 | 3.672 | -7.992 | -7.993 | 1402 | 1451 | 1449 | 1402 | 3672 | 2494 |  | CORR | CIGR | 02:22 | 02:30 | 02:30 | 22 | 95 | 12 | EXT |  | 0.89 | (c)
27194.126 | 3.731 | 3.708 | -7.934 | -7.957 | 1891 | 1910 | 1956 | 1891 | 3708 | 2494 |  | CORR | CIGR | 03:41 | 03:44 | 03:52 | 39 | 131 | 11 | EXT |  | 0.89 | (c)
27194.256 | 3.861 | 3.802 | -7.804 | -7.863 | 1420 | 1615 | 1542 | 1420 | 3802 | 2494 |  | CORR | GENE | 02:25 | 02:57 | 02:45 | 74 | 245 | 8 | EXT |  | 0.89 | (c)
27194.494 | 4.099 | 4.079 | -7.566 | -7.586 | 1260 | 1282 | 1282 | 1260 | 4079 | 2494 |  | ARTD | PITT | 01:59 | 02:03 | 02:03 | 37 | 45 |  | EXT | Наплавка. |  | (c)
27194.496 | 4.101 | 4.093 | -7.564 | -7.572 | -852 | -800 | -789 | 726 | 4093 | 2494 |  | CORR | CIGR | 08:19 | 08:27 | 08:29 | 39 | 126 | 13 | EXT |  | 0.89 | (c)
27194.643 | 4.248 | 4.247 | -7.417 | -7.418 | -1116 | -828 | -961 | 805 | 4247 | 2494 |  | CORR | GENE | 07:36 | 08:22 | 08:01 | 91 | 311 | 9 | EXT |  | 0.89 | (c)
27194.922 | 4.527 | 4.436 | -7.138 | -7.229 | 1664 | 1717 | 1841 | 1664 | 4436 | 2494 |  | CORR | GENE | 03:05 | 03:13 | 03:33 | 162 | 355 | 8 | EXT |  | 0.9 | (c)
27196.29 | 5.895 | 5.75 | -5.77 | -5.915 | -1172 | -899 | -1016 | 859 | 5715 | 2494 |  | CORR | GENE | 07:27 | 08:11 | 07:52 | 200 | 313 | 9 | EXT |  | 0.9 | (c)
27196.374 | 5.979 | 5.953 | -5.686 | -5.712 | -2218 | -2165 | -2182 | 2146 | 5622 | 2494 |  | CORR | GENE | 04:38 | 04:47 | 04:44 | 90 | 72 | 9 | EXT |  | 0.89 | (c)
27196.485 | 6.09 | 6.079 | -5.575 | -5.586 | 2167 | 2183 | 2206 | 2167 | 5563 | 2494 |  | CORR | CIGR | 04:26 | 04:28 | 04:32 | 23 | 79 | 13 | EXT |  | 0.89 | (c)
27196.587 | 6.192 | 6.167 | -5.473 | -5.498 | 1722 | 1818 | 1907 | 1722 | 5448 | 2494 |  | CORR | CIGR | 03:14 | 03:30 | 03:44 | 50 | 371 | 13 | EXT |  | 0.89 | (c)
27196.94 | 6.545 | 6.522 | -5.12 | -5.143 | -1169 | -796 | -942 | 715 | 4858 | 2494 |  | CORR | GENE | 07:27 | 08:28 | 08:04 | 285 | 454 | 9 | EXT |  | 0.91 | (c)
27197.766 | 7.371 | 7.356 | -4.294 | -4.309 | -1352 | -803 | -995 | 637 | 4041 | 2494 |  | CORR | GENE | 06:58 | 08:26 | 07:56 | 268 | 715 | 10 | EXT |  | 0.91 | (c)
27198.786 | 8.391 | 8.391 | -3.274 | -3.274 | -1426 | -1425 | -1410 | 1393 | 3113 | 2494 |  | CORR | AXGR | 06:46 | 06:46 | 06:49 | 161 | 33 | 11 | EXT |  | 0.9 | (c)
27198.857 | 8.462 | 8.386 | -3.203 | -3.279 | -1543 | -1455 | -1488 | 1433 | 2959 | 2494 |  | CORR | GENE | 06:27 | 06:41 | 06:36 | 320 | 110 | 13 | EXT |  | 0.93 | (c)
27199.037 | 8.642 | 8.599 | -3.023 | -3.066 | -1058 | -980 | -927 | 795 | 2997 | 2494 |  | CORR | GENE | 07:45 | 07:58 | 08:07 | 69 | 263 | 15 | EXT |  | 0.89 | (c)
27200.493 | 10.098 | 9.899 | -1.567 | -1.766 | -1506 | -1474 | -1456 | 1406 | 1498 | 2494 |  | CORR | GENE | 06:33 | 06:38 | 06:41 | 268 | 99 | 12 | EXT |  | 0.92 | (c)
27200.584 | 10.189 | 10.159 | -1.476 | -1.506 | -2097 | -1562 | -1806 | 1514 | 1467 | 2494 |  | CORR | CIGR | 04:58 | 06:24 | 05:45 | 39 | 583 | 14 | EXT |  | 0.89 | (c)
27201.909 | 11.514 | 11.499 | -0.151 | -0.166 | -1010 | -934 | -964 | 918 | 9 | 2494 |  | CORR | GENE | 07:53 | 08:05 | 08:00 | 157 | 92 | 14 | EXT |  | 0.9 | (c)
27201.945 | 11.55 | 11.535 | -0.115 | -0.13 | -1180 | -1133 | -1129 | 1078 | 97 | 2494 |  | CORR | CIGR | 07:26 | 07:33 | 07:34 | 33 | 102 | 10 | EXT |  | 0.89 | (c)
27202.726 | 0.666 | 0.639 | -10.319 | -10.346 | -276 | -222 | -197 | 119 | 639 | 2495 |  | CORR | CIGR | 08:04 | 08:13 | 08:17 | 36 | 157 | 13 | EXT |  | 0.89 | (c)
27203.694 | 1.634 | 1.546 | -9.351 | -9.439 | -156 | -115 | -104 | 51 | 1546 | 2495 |  | CORR | GENE | 08:23 | 08:30 | 08:32 | 113 | 106 | 13 | EXT |  | 0.9 | (c)
27207.971 | 5.911 | 5.878 | -5.074 | -5.107 | 2053 | 2115 | 2111 | 2053 | 5042 | 2495 |  | CORR | GENE | 02:20 | 02:30 | 02:29 | 65 | 118 | 11 | EXT |  | 0.89 | (c)
27209.173 | 7.113 | 7.026 | -3.872 | -3.959 | 2056 | 2081 | 2091 | 2056 | 3807 | 2495 |  | ARTD | GENE | 02:20 | 02:24 | 02:26 | 152 | 69 |  | EXT | Эквивалент потери металла 7%. |  | (c)
27211.035 | 8.975 | 8.961 | -2.01 | -2.024 | -115 | -76 | -72 | 29 | 1993 | 2495 |  | CORR | CIGR | 08:30 | 08:36 | 08:37 | 31 | 86 | 10 | EXT |  | 0.89 | (c)
27211.068 | 9.008 | 8.987 | -1.977 | -1.998 | -320 | -279 | -272 | 225 | 1972 | 2495 |  | CORR | CIGR | 07:57 | 08:03 | 08:04 | 26 | 95 | 13 | EXT |  | 0.89 | (c)
27217.521 | 4.476 | 4.355 | -6.284 | -6.405 | 2082 | 2118 | 2108 | 97 | 4355 | 2496 |  | CORR | AXGR | 04:55 | 05:01 | 04:59 | 181 | 52 | 15 | EXT |  | 0.91 | (c)
27411.497 | 8.997 | 8.934 | -2.423 | -2.486 | 81 | 136 | 126 | 81 | 2377 | 2513 | Дефект проката | MIAN | GENE | 02:15 | 02:24 | 02:22 | 109 | 90 |  | INT | Дефект проката Эквивалент потери металла 8%. |  | (c)
27465.692 | 6.382 | 6.36 | -4.963 | -4.985 | -1480 | -1438 | -1429 | 751 | 4931 | 2518 |  | ARTD | GENE | 08:37 | 08:44 | 08:45 | 54 | 101 |  | EXT | Наплавка/вышлифовка 7%. Аномалия находится на упругопластическом изгибе: R=265 D, максимальное растяжение на 0.2 час. |  | (c)
27465.88 | 6.57 | 6.552 | -4.775 | -4.793 | -1290 | -1263 | -1256 | 941 | 4744 | 2518 |  | ARTD | PITT | 09:07 | 09:12 | 09:13 | 49 | 68 |  | EXT | Наплавка/вышлифовка 7%. Аномалия находится на упругопластическом изгибе: R=265 D, максимальное растяжение на 0.2 час. |  | (c)
27549.865 | 0 | -0.018 | -5.435 | -5.453 | -2022 | -300 | -1036 | 50 |  | 2526 | Нарушение формы кольцевого шва | GWAN |  | 08:26 | 01:04 | 11:05 | 0 | 1973 |  | EXT | Нарушение формы кольцевого шва |  | (c)
27549.865 | 0 | -0.011 | -5.435 | -5.446 | 1218 | 1411 | 1357 | 735 |  | 2526 | Нарушение формы кольцевого шва | GWAN |  | 05:09 | 05:40 | 05:31 | 0 | 278 |  | EXT | Нарушение формы кольцевого шва |  | (c)
27562.528 | 7.228 | 6.883 | -4.087 | -4.432 | -2 | 8 | 12 | 0 | 3857 | 2527 |  | LWAN | AXGR | 00:35 | 00:37 | 00:37 | 575 | 28 |  | INT | Эквивалент потери металла 7%. |  | (c)
27623.705 | 0 | -0.03 | -11.3 | -11.33 | 1839 | 1839 | 1851 | 367 |  | 2533 | Нарушение формы кольцевого шва | GWAN |  | 07:55 | 07:55 | 07:57 | 0 | 24 |  | EXT | Нарушение формы кольцевого шва |  | (c)
27724.254 | 10.869 | 10.748 | -0.661 | -0.782 | -17 | -8 | 18 | 0 | 9 | 2541 |  | LWAN | GENE | 05:32 | 05:33 | 05:37 | 773 | 69 |  | INT | Эквивалент потери металла 9%. |  | (c)
27781.055 | 0.045 | 0.004 | -10.915 | -10.956 | 844 | 854 | 860 | 844 | 4 | 2547 |  | ARTD | AXGR | 04:47 | 04:49 | 04:50 | 133 | 33 |  | EXT | Эквивалент потери металла 11%. |  | (c)
27789.427 | 8.417 | 8.289 | -2.543 | -2.671 | 1825 | 1849 | 1843 | 1825 | 2344 | 2547 |  | CORR | AXGR | 07:26 | 07:30 | 07:29 | 327 | 37 | 7 | EXT |  | 0.91 | (c)
27902.871 | 11.136 | 10.799 | -0.164 | -0.501 | 2219 | 2230 | -2230 | 0 | 96 | 2557 |  | LWAN | AXGR | 07:08 | 07:10 | 07:10 | 405 | 23 |  | INT | Эквивалент потери металла 16%. |  | (c)
27902.955 | 11.22 | 11.205 | -0.08 | -0.095 | -358 | -69 | -115 | 0 | 51 | 2557 |  | ARTD | CIGR | 00:12 | 00:59 | 00:52 | 44 | 486 |  | EXT | Эквивалент потери металла 13%. |  | (c)
27945.013 | 8.518 | 8.481 | -2.922 | -2.959 | 502 | 559 | 672 | 502 | 2906 | 2561 |  | CORR | CIGR | 03:15 | 03:24 | 03:42 | 53 | 339 | 9 | EXT | Аномалия находится на упругопластическом изгибе: R=927 D, максимальное растяжение на 6.7 час. | 0.89 | (c)
27947.935 | 0 | -0.032 | -11.24 | -11.272 | -1636 | 259 | -401 | 595 |  | 2562 | Нарушение формы кольцевого шва | GWAN |  | 08:29 | 01:35 | 11:48 | 0 | 2469 |  | EXT | Нарушение формы кольцевого шва Аномалия находится на упругопластическом изгибе: R=534 D, максимальное растяжение на 6 час. |  | (c)
27993.03 | 0.12 | 0.083 | -10.92 | -10.957 | -1783 | -1686 | -1640 | 448 | 83 | 2566 |  | CORR | CIGR | 08:16 | 08:32 | 08:39 | 44 | 285 | 11 | EXT |  | 0.89 | (c)
28010.435 | 6.485 | 6.475 | -4.91 | -4.92 | 162 | 172 | 211 | 162 | 4891 | 2567 |  | CORR | CIGR | 03:19 | 03:21 | 03:27 | 29 | 97 | 9 | EXT |  | 0.89 | (c)
28011.529 | 7.579 | 7.566 | -3.816 | -3.829 | 597 | 658 | 679 | 597 | 3791 | 2567 |  | CORR | CIGR | 04:29 | 04:39 | 04:43 | 38 | 163 | 11 | EXT |  | 0.89 | (c)
28012.457 | 8.507 | 8.499 | -2.888 | -2.896 | -215 | -192 | -167 | 119 | 2859 | 2567 |  | CORR | CIGR | 02:18 | 02:22 | 02:26 | 37 | 96 | 8 | EXT |  | 0.89 | (c)
28013.131 | 9.181 | 9.164 | -2.214 | -2.231 | 594 | 682 | 699 | 594 | 2187 | 2567 |  | CORR | CIGR | 04:29 | 04:43 | 04:46 | 44 | 209 | 14 | EXT |  | 0.89 | (c)
28015.437 | 0.092 | 0.072 | -10.168 | -10.188 | -2010 | -1972 | -1894 | 1778 | 72 | 2568 |  | CORR | CIGR | 07:06 | 07:12 | 07:25 | 32 | 232 | 14 | EXT | Аномалия находится на упругопластическом изгибе: R=690 D, максимальное растяжение на 6 час. | 0.89 | (c)
28015.574 | 0.229 | 0.213 | -10.031 | -10.047 | -1719 | -1503 | -1580 | 1440 | 213 | 2568 |  | CORR | GENE | 07:53 | 08:28 | 08:16 | 183 | 279 | 11 | EXT | Аномалия находится на упругопластическом изгибе: R=690 D, максимальное растяжение на 6 час. | 0.9 | (c)
28015.791 | 0.446 | 0.404 | -9.814 | -9.856 | -1934 | -1798 | -1835 | 1735 | 404 | 2568 |  | CORR | GENE | 07:19 | 07:41 | 07:35 | 60 | 199 | 15 | EXT | Аномалия находится на упругопластическом изгибе: R=664 D, максимальное растяжение на 6 час. | 0.89 | (c)
28018.216 | 2.871 | 2.661 | -7.389 | -7.599 | 757 | 778 | 790 | 757 | 2661 | 2568 |  | CORR | GENE | 02:33 | 02:36 | 02:38 | 279 | 66 | 12 | EXT | Аномалия находится на упругопластическом изгибе: R=526 D, максимальное растяжение на 6.1 час. | 0.92 | (c)
28018.748 | 3.403 | 3.351 | -6.857 | -6.909 | 727 | 777 | 923 | 727 | 3351 | 2568 |  | CORR | GENE | 02:28 | 02:36 | 02:60 | 94 | 392 | 13 | EXT | Аномалия находится на упругопластическом изгибе: R=501 D, максимальное растяжение на 6.1 час. | 0.89 | (c)
28020.324 | 4.979 | 4.95 | -5.281 | -5.31 | 1647 | 1683 | 1697 | 1647 | 4950 | 2568 |  | CORR | CIGR | 04:56 | 05:02 | 05:05 | 35 | 101 | 10 | EXT | Аномалия находится на упругопластическом изгибе: R=435 D, максимальное растяжение на 6.1 час. | 0.89 | (c)
28024.856 | 9.511 | 9.509 | -0.749 | -0.751 | 1884 | 2100 | 2005 | 1884 | 624 | 2568 |  | CORR | GENE | 05:35 | 06:10 | 05:54 | 127 | 242 | 14 | EXT | Аномалия находится на упругопластическом изгибе: R=316 D, максимальное растяжение на 6 час. | 0.99 | (c)
28025.605 | 0 | -0.027 | -11.58 | -11.607 | -309 | -68 | 107 | 0 |  | 2569 | Нарушение формы кольцевого шва | GWAN |  | 01:11 | 01:50 | 02:18 | 0 | 831 |  | EXT | Нарушение формы кольцевого шва Аномалия находится на упругопластическом изгибе: R=312 D, максимальное растяжение на 6 час. |  | (c)
28025.605 | 0 | -0.028 | -11.58 | -11.608 | 2022 | -2130 | -1754 | 0 |  | 2569 | Нарушение формы кольцевого шва | GWAN |  | 07:28 | 08:17 | 09:18 | 0 | 1370 |  | EXT | Нарушение формы кольцевого шва Аномалия находится на упругопластическом изгибе: R=312 D, максимальное растяжение на 6 час. |  | (c)
28042.477 | 5.292 | 5.288 | -6.038 | -6.042 | -40 | -40 | 7 | 0 | 5288 | 2570 |  | CORR | CIGR | 06:44 | 06:45 | 06:52 | 29 | 95 | 10 | EXT |  | 0.89 | (c)
28043.829 | 6.644 | 6.355 | -4.686 | -4.975 | -356 | 193 | 57 | 0 | 4242 | 2570 |  | CORR | GENE | 05:53 | 07:22 | 07:00 | 733 | 827 | 16 | EXT |  | 0.99 | (c)
28044.619 | 7.434 | 7.331 | -3.896 | -3.999 | -133 | 56 | 75 | 0 | 3790 | 2570 |  | CORR | GENE | 06:29 | 06:60 | 07:03 | 209 | 417 | 15 | EXT |  | 0.92 | (c)
28048.326 | 11.141 | 10.995 | -0.189 | -0.335 | 20 | 57 | 138 | 20 | 63 | 2570 |  | CORR | GENE | 06:54 | 07:00 | 07:13 | 272 | 236 | 24 | EXT |  | 0.96 | (c)
28048.601 | 0.086 | 0.07 | -11.089 | -11.105 | 1890 | 2051 | 2099 | 0 | 70 | 2571 |  | CORR | GENE | 06:58 | 07:24 | 07:31 | 131 | 416 | 18 | EXT |  | 0.9 | (c)
28048.984 | 0.469 | 0.383 | -10.706 | -10.792 | 1971 | 2017 | 2128 | 0 | 383 | 2571 |  | CORR | GENE | 07:11 | 07:18 | 07:36 | 289 | 314 | 29 | EXT |  | 0.99 | (c)
28054.751 | 6.236 | 6.192 | -4.939 | -4.983 | -1875 | -1589 | -1560 | 355 | 4869 | 2571 |  | CORR | GENE | 08:50 | 09:36 | 09:41 | 114 | 630 | 7 | EXT |  | 0.89 | (c)
28055.615 | 7.1 | 7.091 | -4.075 | -4.084 | -2039 | -1913 | -1924 | 191 | 4034 | 2571 |  | CORR | CIGR | 08:23 | 08:44 | 08:42 | 50 | 231 | 9 | EXT |  | 0.89 | (c)
28056.529 | 8.014 | 7.994 | -3.161 | -3.181 | 1959 | 1984 | 2008 | 173 | 3144 | 2571 |  | CORR | CIGR | 07:09 | 07:13 | 07:17 | 37 | 99 | 11 | EXT |  | 0.89 | (c)
28056.754 | 8.239 | 8.15 | -2.936 | -3.025 | 630 | 1026 | 905 | 630 | 2913 | 2571 |  | CORR | GENE | 03:34 | 04:38 | 04:19 | 112 | 551 | 10 | EXT |  | 0.89 | (c)
28056.881 | 8.366 | 8.343 | -2.809 | -2.832 | -2194 | -2186 | -2107 | 36 | 2793 | 2571 |  | CORR | CIGR | 07:58 | 07:60 | 08:12 | 39 | 174 | 10 | EXT |  | 0.89 | (c)
28059.614 | 11.099 | 11.055 | -0.076 | -0.12 | -1926 | -1813 | -1775 | 304 | 57 | 2571 |  | CORR | GENE | 08:42 | 08:60 | 09:06 | 63 | 303 | 9 | EXT |  | 0.89 | (c)
28108.049 | 3.494 | 3.41 | -7.846 | -7.93 | -1411 | -896 | -962 | 514 | 3410 | 2576 |  | CORR | GENE | 07:06 | 08:29 | 08:18 | 171 | 897 | 9 | EXT |  | 0.9 | (c)
28108.403 | 3.848 | 3.821 | -7.492 | -7.519 | -1153 | -587 | -799 | 445 | 3821 | 2576 |  | CORR | GENE | 07:47 | 09:18 | 08:44 | 127 | 708 | 8 | EXT |  | 0.89 | (c)
28108.913 | 4.358 | 4.233 | -6.982 | -7.107 | -1373 | -1166 | -983 | 593 | 4233 | 2576 |  | CORR | GENE | 07:12 | 07:45 | 08:15 | 159 | 780 | 8 | EXT |  | 0.89 | (c)
28110.036 | 5.481 | 5.317 | -5.859 | -6.023 | 1153 | 1511 | 1787 | 0 | 5317 | 2576 |  | CORR | GENE | 01:59 | 02:57 | 03:42 | 231 | 1268 | 11 | EXT |  | 0.91 | (c)
28110.378 | 5.823 | 5.768 | -5.517 | -5.572 | 1686 | 1946 | 1929 | 58 | 5481 | 2576 |  | CORR | GENE | 03:25 | 04:07 | 04:05 | 91 | 486 | 9 | EXT |  | 0.89 | (c)
28110.792 | 6.237 | 6.122 | -5.103 | -5.218 | 1312 | 2187 | 1781 | 0 | 5008 | 2576 |  | CORR | GENE | 02:25 | 04:46 | 03:41 | 210 | 937 | 12 | EXT |  | 0.91 | (c)
28118.947 | 3.052 | 3.029 | -8.238 | -8.261 | -748 | -667 | -660 | 572 | 3029 | 2577 |  | CORR | CIGR | 08:52 | 09:05 | 09:06 | 32 | 176 | 12 | EXT |  | 0.89 | (c)
28119.04 | 3.145 | 3.125 | -8.145 | -8.165 | -1366 | -1318 | -1328 | 864 | 3125 | 2577 |  | CORR | CIGR | 07:12 | 07:20 | 07:18 | 20 | 77 | 12 | EXT |  | 0.89 | (c)
28120.234 | 4.339 | 4.298 | -6.951 | -6.992 | 1530 | 1548 | 1573 | 614 | 4298 | 2577 |  | CORR | PITT | 02:59 | 03:02 | 03:06 | 44 | 87 | 14 | EXT |  | 0.89 | (c)
28120.272 | 4.377 | 4.333 | -6.913 | -6.957 | 1294 | 1317 | 1323 | 878 | 4333 | 2577 |  | CORR | GENE | 02:21 | 02:25 | 02:26 | 209 | 59 | 15 | EXT |  | 0.91 | (c)
28121.592 | 5.697 | 5.636 | -5.593 | -5.654 | -688 | -675 | -672 | 655 | 5578 | 2577 |  | CORR | AXGR | 09:01 | 09:04 | 09:04 | 76 | 33 | 14 | EXT |  | 0.89 | (c)
28159.58 | 9.845 | 9.664 | -1.62 | -1.801 | 1341 | 1374 | 1375 | 1341 | 1572 | 2580 |  | CORR | GENE | 09:44 | 09:50 | 09:50 | 229 | 68 | 10 | EXT |  | 0.91 | (c)
28175.047 | 2.792 | 2.752 | -8.138 | -8.178 | -14 | 18 | 15 | 0 | 2752 | 2582 |  | LWAN | GENE | 01:51 | 01:57 | 01:56 | 77 | 58 |  | INT | Эквивалент потери металла 8%. |  | (c)
28194.887 | 0.712 | 0.699 | -10.153 | -10.166 | -1572 | -1516 | -1515 | 1458 | 699 | 2584 |  | CORR | CIGR | 09:20 | 09:29 | 09:29 | 27 | 114 | 13 | EXT |  | 0.89 | (c)
28339.166 | 11.051 | 10.879 | -0.479 | -0.651 | -58 | -29 | -32 | 7 | 222 | 2596 |  | CORR | AXGR | 09:03 | 09:08 | 09:07 | 429 | 50 | 11 | EXT |  | 0.93 | (c)
28382.9 | 0 | -0.03 | -11.24 | -11.27 | -1673 | -352 | 294 | 0 |  | 2601 | Нарушение формы кольцевого шва | GWAN |  | 05:39 | 09:12 | 10:56 | 0 | 3933 |  | EXT | Нарушение формы кольцевого шва |  | (c)
28605.745 | 0 | -0.017 | -11.145 | -11.162 | 1981 | 2026 | 2092 | 26 |  | 2621 | Нарушение формы кольцевого шва | GWAN |  | 03:55 | 04:02 | 04:13 | 0 | 223 |  | EXT | Нарушение формы кольцевого шва |  | (c)
28605.745 | 0 | -0.018 | -11.145 | -11.163 | -1853 | -1684 | -1708 | 377 |  | 2621 | Нарушение формы кольцевого шва | GWAN |  | 05:36 | 06:03 | 05:59 | 0 | 290 |  | EXT | Нарушение формы кольцевого шва |  | (c)
28605.745 | 0 | -0.026 | -11.145 | -11.171 | -1432 | -566 | -382 | 0 |  | 2621 | Нарушение формы кольцевого шва | GWAN |  | 06:44 | 09:04 | 09:34 | 0 | 2101 |  | EXT | Нарушение формы кольцевого шва |  | (c)
28735.712 | 7.142 | 7.104 | -3.688 | -3.726 | 63 | 95 | 118 | 63 | 3685 | 2632 |  | CORR | CIGR | 09:03 | 09:08 | 09:12 | 41 | 111 | 13 | EXT |  | 0.89 | (c)
28746.182 | 6.782 | 6.711 | -3.013 | -3.084 | -1348 | -1252 | -1127 | 905 | 2995 | 2633 |  | CORR | GENE | 07:47 | 08:02 | 08:23 | 89 | 443 | 11 | EXT |  | 0.89 | (c)
28803.411 | 9.451 | 8.932 | -1.964 | -2.483 | 2190 | -2104 | -2049 | 0 | 1818 | 2638 |  | DENT | GENE | 05:28 | 05:55 | 06:04 | 665 | 444 | 0.4 | N/A | Глубина вмятины: 6 мм (0,4%). Линейка: 67 см в (893 см; 05:55 ч:мин) Аномалия находится вблизи продольного шва. |  | (c)
28853.705 | 3.925 | 3.701 | -7.195 | -7.419 | -2001 | -1920 | -1911 | 1820 | 3701 | 2643 |  | DENT | GENE | 01:50 | 02:03 | 02:05 | 864 | 181 | 0.2 | N/A | Глубина вмятины: 3 мм (0,2%). Линейка: 86 см в (370 см; 02:03 ч:мин) |  | (c)
28958.406 | 9.901 | 9.889 | -1.014 | -1.026 | -1285 | -1254 | -1241 | 1197 | 1002 | 2652 |  | ARTD | CIGR | 02:39 | 02:44 | 02:46 | 24 | 88 |  | EXT | Эквивалент потери металла 13%. Аномалия находится на упругопластическом изгибе: R=685 D, максимальное растяжение на 6.2 час. |  | (c)
29025.92 | 0 | -0.025 | -10.88 | -10.905 | 1625 | 2010 | 1990 | 1625 |  | 2660 | Нарушение формы кольцевого шва | GWAN |  | 02:40 | 03:42 | 03:39 | 0 | 731 |  | EXT | Нарушение формы кольцевого шва |  | (c)
29075.293 | 4.273 | 4.079 | -6.762 | -6.956 | 459 | 501 | 496 | 459 | 4079 | 2664 | Дефект проката | MIAN | GENE | 00:10 | 00:16 | 00:15 | 320 | 73 |  | INT | Дефект проката Эквивалент потери металла 10%. |  | (c)
29087.349 | 5.294 | 5.087 | -5.371 | -5.578 | 549 | 622 | 745 | 549 | 5087 | 2665а |  | GOUG | GENE | 04:00 | 04:12 | 04:32 | 319 | 392 | 7 | EXT | Задир. Аномалия находится на упругопластическом изгибе: R=277 D, максимальное растяжение на 5.9 час. |  | (c)
29088.124 | 6.069 | 6.02 | -4.596 | -4.645 | 756 | 855 | 836 | 756 | 4521 | 2665а |  | DENT | GENE | 04:34 | 04:50 | 04:47 | 124 | 160 | 0.1 | N/A | Глубина вмятины: 2 мм (0,1%). Линейка: 12 см в (602 см; 04:50 ч:мин) Аномалия находится на упругопластическом изгибе. |  | (c)
29104.824 | 0.579 | 0.559 | -10.381 | -10.401 | -1651 | -1592 | -1604 | 1557 | 559 | 2667а |  | ARTD | CIGR | 03:32 | 03:42 | 03:40 | 36 | 94 |  | EXT | Эквивалент потери металла 10%. Аномалия находится на упругопластическом изгибе: R=358 D, максимальное растяжение на 6.4 час. |  | (c)
29105.124 | 0.879 | 0.861 | -10.081 | -10.099 | -1502 | -1456 | -1464 | 1425 | 861 | 2667а |  | ARTD | CIGR | 03:56 | 04:04 | 04:02 | 34 | 78 |  | EXT | Эквивалент потери металла 13%. Аномалия находится на упругопластическом изгибе: R=367 D, максимальное растяжение на 6.4 час. |  | (c)
29105.384 | 1.139 | 1.124 | -9.821 | -9.836 | -1497 | -1455 | -1457 | 1417 | 1124 | 2667а |  | ARTD | CIGR | 03:57 | 04:04 | 04:03 | 31 | 79 |  | EXT | Эквивалент потери металла 12%. Аномалия находится на упругопластическом изгибе: R=377 D, максимальное растяжение на 6.4 час. |  | (c)
29113.699 | 9.454 | 9.362 | -1.506 | -1.598 | -1822 | -1741 | -1714 | 1606 | 1195 | 2667а |  | ARTD | GENE | 03:04 | 03:18 | 03:22 | 403 | 216 |  | EXT | Эквивалент потери металла 10%. |  | (c)
29128.133 | 1.408 | 1.351 | -9.727 | -9.784 | 434 | 451 | 451 | 434 | 1351 | 2669 |  | CORR | AXGR | 02:43 | 02:46 | 02:46 | 159 | 34 | 7 | EXT |  | 0.9 | (c)
29213.905 | 8.33 | 8.274 | -2.91 | -2.966 | 362 | 389 | 390 | 362 | 2894 | 2676 |  | ARTD | GENE | 03:17 | 03:21 | 03:21 | 72 | 56 |  | EXT | Аномалия находится на отводе. Приварка. |  | (c)
29215.413 | 9.838 | 9.79 | -1.402 | -1.45 | 243 | 264 | 271 | 243 | 1360 | 2676 |  | ARTD | GENE | 02:58 | 03:01 | 03:02 | 90 | 55 |  | EXT | Аномалия находится на отводе. Приварка. |  | (c)
29289.352 | 4.497 | 3.64 | -6.693 | -7.55 | 26 | 28 | 59 | 26 | 3640 | 2683 |  | CORR | GENE | 02:16 | 02:16 | 02:21 | 867 | 66 | 7 | EXT |  | 0.97 | (c)
29304.794 | 8.749 | 8.736 | -2.751 | -2.764 | 2039 | 2054 | 2054 | 161 | 2732 | 2684 | Заварка технологического отверстия | ARTD | PITT | 08:17 | 08:19 | 08:19 | 32 | 31 |  | EXT | Заварка технологического отверстия Эквивалент потери металла 18%. Аномалия находится на отводе. |  | (c)
29342.279 | 0.319 | 0.251 | -11.236 | -11.304 | 2169 | 2180 | 2189 | 22 | 251 | 2688 |  | CORR | AXGR | 04:48 | 04:50 | 04:51 | 400 | 40 | 9 | EXT |  | 0.96 | (c)
29407.825 | 8.69 | 8.55 | -2.45 | -2.59 | -2191 | -2191 | -2166 | 40 | 2082 | 2693 |  | CORR | AXGR | 06:54 | 06:54 | 06:58 | 508 | 50 | 10 | EXT |  | 0.98 | (c)
29408.286 | 9.151 | 8.892 | -1.989 | -2.248 | 1404 | 1425 | 1457 | 721 | 1861 | 2693 |  | CORR | GENE | 04:35 | 04:38 | 04:43 | 387 | 105 | 7 | EXT |  | 0.95 | (c)
29467.348 | 0.083 | 0.038 | -10.877 | -10.922 | 1757 | 1911 | 1878 | 231 | 38 | 2699 |  | CORR | GENE | 04:45 | 05:09 | 05:04 | 51 | 243 | 9 | EXT |  | 0.92 | (c)
29494.306 | 4.606 | 4.476 | -6.769 | -6.899 | -2198 | -2189 | -2186 | 32 | 4476 | 2701 |  | CORR | AXGR | 05:27 | 05:29 | 05:29 | 238 | 25 | 9 | EXT |  | 0.95 | (c)
29545.996 | 11.031 | 10.856 | -0.319 | -0.494 | 1822 | -1947 | -2202 | 0 | 319 | 2705 |  | CORR | GENE | 04:58 | 06:49 | 06:08 | 175 | 874 | 9 | EXT |  | 0.94 | (c)
29715.133 | 3.018 | 2.825 | -6.842 | -7.035 | -2229 | -2215 | -2213 | 1 | 2825 | 2724 |  | LWAN | AXGR | 03:22 | 03:24 | 03:24 | 270 | 32 |  | EXT | Эквивалент потери металла 18%. |  | (c)
29722.19 | 0.215 | 0.061 | -11.37 | -11.524 | -2112 | -2070 | -2080 | 2048 | 61 | 2725 |  | CORR | GENE | 03:03 | 03:09 | 03:08 | 572 | 64 | 8 | EXT | Аномалия находится на отводе. | 0.93 | (c)
29726.463 | 4.488 | 4.46 | -7.097 | -7.125 | -1695 | -1664 | -1647 | 1599 | 4460 | 2725 |  | CORR | CIGR | 04:10 | 04:15 | 04:18 | 30 | 96 | 12 | EXT | Аномалия находится на отводе. | 0.89 | (c)
29726.652 | 4.677 | 4.66 | -6.908 | -6.925 | -1701 | -1687 | -1689 | 1676 | 4660 | 2725 |  | CORR | AXGR | 04:09 | 04:11 | 04:11 | 65 | 25 | 7 | EXT | Аномалия находится на отводе. | 0.89 | (c)
29727.129 | 5.154 | 4.958 | -6.431 | -6.627 | -1705 | -1673 | -1673 | 1642 | 4958 | 2725 |  | CORR | GENE | 04:08 | 04:13 | 04:13 | 330 | 63 | 14 | EXT | Аномалия находится на отводе. | 0.94 | (c)
29727.685 | 5.71 | 5.701 | -5.875 | -5.884 | -684 | -675 | -661 | 637 | 5701 | 2725 |  | CORR | CIGR | 06:53 | 06:55 | 06:57 | 20 | 47 | 15 | EXT | Аномалия находится на отводе. | 0.89 | (c)
29728.355 | 6.38 | 6.365 | -5.205 | -5.22 | -1537 | -1523 | -1499 | 1460 | 5194 | 2725 |  | CORR | CIGR | 04:35 | 04:38 | 04:42 | 26 | 77 | 10 | EXT | Аномалия находится на отводе. | 0.89 | (c)
29899.363 | 6.918 | 6.805 | -4.522 | -4.635 | -1287 | -1179 | -1187 | 944 | 4458 | 2742 |  | DENT | GENE | 05:55 | 06:13 | 06:12 | 177 | 200 | 0.3 | N/A | Глубина вмятины: 4 мм (0,3%). Линейка: 18 см в (681 см; 06:13 ч:мин) |  | (c)
30060.873 | 10.608 | 10.526 | -0.797 | -0.879 | 2174 | 2200 | 2193 | 19 | 577 | 2757 |  | LWAN | AXGR | 06:42 | 06:46 | 06:45 | 302 | 37 |  | EXT | Эквивалент потери металла 10%. |  | (c)
30163.478 | 0.753 | 0.735 | -1.797 | -1.815 | 2178 | -2185 | -2179 | 2074 | 735 | 2767 |  | CORR | CIGR | 06:55 | 07:11 | 07:12 | 30 | 209 | 10 | EXT |  | 0.89 | (c)
30342.056 | 10.876 | 10.858 | -0.579 | -0.597 | -1295 | -1243 | -1256 | 935 | 578 | 2786 |  | CORR | CIGR | 05:36 | 05:44 | 05:42 | 19 | 79 | 10 | EXT |  | 0.92 | (c)
30342.179 | 10.999 | 10.97 | -0.456 | -0.485 | -1256 | -1223 | -1163 | 974 | 452 | 2786 |  | CORR | CIGR | 05:42 | 05:48 | 05:57 | 33 | 187 | 11 | EXT |  | 0.92 | (c)
30376.792 | 0.527 | 0.49 | -10.948 | -10.985 | 773 | 951 | 965 | 773 | 490 | 2790 |  | CORR | GENE | 04:39 | 05:07 | 05:10 | 59 | 384 | 10 | EXT |  | 0.93 | (c)
30381.262 | 4.997 | 4.972 | -6.478 | -6.503 | 1534 | 1568 | 1589 | 586 | 4972 | 2790 |  | CORR | CIGR | 06:42 | 06:47 | 06:50 | 28 | 110 | 11 | EXT |  | 0.92 | (c)
30391.518 | 3.778 | 3.695 | -7.557 | -7.64 | 2079 | 2099 | 2096 | 118 | 3695 | 2791 |  | CORR | AXGR | 04:33 | 04:37 | 04:36 | 188 | 34 | 10 | EXT |  | 0.94 | (c)
30391.809 | 4.069 | 3.921 | -7.266 | -7.414 | 2014 | 2097 | 2072 | 101 | 3921 | 2791 |  | CORR | GENE | 04:23 | 04:36 | 04:32 | 681 | 116 | 7 | EXT |  | 0.97 | (c)
30413.132 | 2.867 | 2.547 | -8.578 | -8.898 | -2213 | -2203 | -2161 | 18 | 2547 | 2793 |  | CORR | GENE | 04:30 | 04:32 | 04:39 | 503 | 104 | 8 | EXT |  | 0.96 | (c)
30413.776 | 3.511 | 3.246 | -7.934 | -8.199 | -2189 | -2156 | -2150 | 42 | 3246 | 2793 |  | CORR | GENE | 04:34 | 04:39 | 04:40 | 514 | 77 | 7 | EXT |  | 0.96 | (c)
30418.468 | 8.203 | 8.082 | -3.242 | -3.363 | -2081 | -2061 | -2052 | 149 | 2979 | 2793 |  | CORR | GENE | 04:52 | 04:55 | 04:56 | 384 | 59 | 9 | EXT |  | 0.96 | (c)
30420.877 | 10.612 | 10.16 | -0.833 | -1.285 | -1391 | -1299 | -1297 | 840 | 531 | 2793 |  | CORR | GENE | 06:43 | 06:58 | 06:58 | 754 | 187 | 8 | EXT |  | 0.98 | (c)
30449.505 | 5.235 | 5.203 | -2.895 | -2.927 | 800 | 837 | 905 | 800 | 2887 | 2796 |  | CORR | CIGR | 04:10 | 04:16 | 04:27 | 40 | 209 | 9 | EXT | Аномалия находится на упругопластическом изгибе: R=314 D, максимальное растяжение на 5.9 час. | 0.92 | (c)
30453.734 | 1.334 | 1.204 | -1.116 | -1.246 | 1183 | 1368 | 1437 | 540 | 1082 | 2797 |  | CORR | GENE | 05:11 | 05:41 | 05:52 | 164 | 508 | 8 | EXT | Аномалия находится на упругопластическом изгибе: R=301 D, максимальное растяжение на 5.7 час. | 1.18 | (a)
30481.2 | 4.245 | 3.388 | -7.105 | -7.962 | 2114 | 2195 | 2163 | 19 | 3388 | 2801 |  | CORR | GENE | 05:24 | 05:37 | 05:32 | 1704 | 98 | 9 | EXT |  | 1 | (c)
30482.83 | 5.875 | 5.789 | -5.475 | -5.561 | 2054 | 2151 | -2184 | 0 | 5313 | 2801 |  | CORR | GENE | 05:14 | 05:30 | 05:50 | 248 | 446 | 9 | EXT |  | 0.95 | (c)
30483.517 | 6.562 | 6.52 | -4.788 | -4.83 | -2146 | -2012 | -2021 | 84 | 4770 | 2801 |  | CORR | GENE | 05:56 | 06:18 | 06:16 | 60 | 250 | 12 | EXT |  | 0.93 | (c)
30483.658 | 6.703 | 6.638 | -4.647 | -4.712 | 2008 | 2183 | 2225 | 0 | 4612 | 2801 |  | CORR | GENE | 05:06 | 05:35 | 05:42 | 100 | 434 | 9 | EXT |  | 0.93 | (c)
30483.848 | 6.893 | 6.868 | -4.457 | -4.482 | -2179 | -2163 | -2101 | 51 | 4448 | 2801 |  | CORR | CIGR | 05:51 | 05:53 | 06:03 | 34 | 156 | 9 | EXT |  | 0.92 | (c)
30505.275 | 5.415 | 5.304 | -5.89 | -6.001 | 2153 | 2183 | 2171 | 42 | 5304 | 2803 |  | CORR | AXGR | 07:43 | 07:48 | 07:46 | 215 | 36 | 13 | EXT |  | 0.95 | (c)
30555.24 | 5.91 | 5.759 | -0.795 | -0.946 | -2014 | -1998 | -2001 | 216 | 649 | 2808 |  | CORR | AXGR | 04:30 | 04:32 | 04:32 | 297 | 27 | 7 | EXT |  | 0.95 | (c)
30559.403 | 3.368 | 3.349 | -2.907 | -2.926 | -273 | -226 | -228 | 183 | 2883 | 2809 |  | ARTD | CIGR | 00:31 | 00:39 | 00:39 | 43 | 90 |  | EXT | Эквивалент потери металла 9%. |  | (c)
30598.705 | 9.47 | 9.442 | -2 | -2.028 | 978 | 1022 | 1073 | 978 | 1973 | 2814 |  | CORR | GENE | 03:50 | 03:57 | 04:05 | 55 | 190 | 8 | EXT |  | 0.92 | (c)
30600.01 | 10.775 | 10.725 | -0.695 | -0.745 | 982 | 984 | 1051 | 982 | 695 | 2814 |  | CORR | CIGR | 03:50 | 03:51 | 04:02 | 50 | 139 | 9 | EXT |  | 0.92 | (c)
30611.441 | 0.071 | 0.042 | -11.384 | -11.413 | -1054 | -824 | -806 | 558 | 42 | 2817 |  | CORR | GENE | 06:20 | 06:57 | 06:60 | 72 | 496 | 10 | EXT |  | 0.93 | (c)
30611.583 | 0.213 | 0.202 | -11.242 | -11.253 | -889 | -745 | -765 | 641 | 202 | 2817 |  | CORR | CIGR | 06:46 | 07:10 | 07:06 | 44 | 249 | 8 | EXT |  | 0.92 | (c)
30613.156 | 1.786 | 1.757 | -9.669 | -9.698 | -526 | -373 | -385 | 244 | 1757 | 2817 |  | CORR | GENE | 07:45 | 08:10 | 08:08 | 83 | 282 | 8 | EXT |  | 0.93 | (c)
30714.916 | 2.416 | 2.407 | -3.219 | -3.228 | 1365 | 1383 | 1437 | 722 | 2407 | 2827 |  | CORR | CIGR | 06:06 | 06:08 | 06:17 | 37 | 143 | 10 | EXT | Аномалия находится на упругопластическом изгибе: R=483 D, максимальное растяжение на 0.2 час. | 0.92 | (c)
30715.983 | 3.483 | 3.451 | -2.152 | -2.184 | 1603 | 1807 | 1755 | 324 | 2121 | 2827 |  | CORR | GENE | 06:44 | 07:17 | 07:09 | 63 | 303 | 12 | EXT | Аномалия находится на упругопластическом изгибе: R=531 D, максимальное растяжение на 0.3 час. | 0.93 | (c)
30716.584 | 4.084 | 4.011 | -1.551 | -1.624 | 1699 | 1782 | 1813 | 304 | 1520 | 2827 |  | CORR | GENE | 06:60 | 07:13 | 07:18 | 104 | 227 | 7 | EXT | Аномалия находится на упругопластическом изгибе: R=561 D, максимальное растяжение на 0.4 час. | 0.93 | (c)
30719.862 | 1.727 | 1.722 | -3.843 | -3.848 | 1713 | 1771 | 1819 | 305 | 1722 | 2828 |  | CORR | CIGR | 07:04 | 07:13 | 07:21 | 37 | 212 | 9 | EXT | Аномалия находится на упругопластическом изгибе: R=768 D, максимальное растяжение на 0.4 час. | 0.92 | (c)
30719.887 | 1.752 | 1.718 | -3.818 | -3.852 | 609 | 785 | 808 | 609 | 1718 | 2828 |  | CORR | GENE | 04:06 | 04:34 | 04:38 | 74 | 397 | 10 | EXT | Аномалия находится на упругопластическом изгибе: R=768 D, максимальное растяжение на 0.4 час. | 0.93 | (c)
30721.419 | 3.284 | 3.202 | -2.286 | -2.368 | 909 | 1325 | 1289 | 561 | 2222 | 2828 |  | CORR | GENE | 04:54 | 06:02 | 05:56 | 146 | 760 | 8 | EXT | Аномалия находится на упругопластическом изгибе: R=843 D, максимальное растяжение на 0.4 час. | 0.93 | (c)
30754.479 | 8.519 | 8.42 | -2.846 | -2.945 | -986 | -556 | -555 | 124 | 2779 | 2831 |  | CORR | GENE | 08:30 | 09:40 | 09:40 | 166 | 862 | 8 | EXT |  | 0.93 | (c)
30759.55 | 2.225 | 2.19 | -9.23 | -9.265 | 1783 | 1798 | 1835 | 344 | 2190 | 2832 |  | CORR | CIGR | 03:27 | 03:29 | 03:35 | 35 | 103 | 8 | EXT |  | 0.92 | (c)
30763.983 | 6.658 | 6.543 | -4.797 | -4.912 | -1746 | -1481 | -1530 | 485 | 4791 | 2832 |  | CORR | GENE | 05:57 | 06:40 | 06:32 | 121 | 431 | 7 | EXT |  | 0.93 | (c)
30773.872 | 5.092 | 5.077 | -6.203 | -6.218 | 2218 | -2208 | -2212 | 0 | 5077 | 2833 |  | LWAN | PITT | 08:37 | 08:43 | 08:42 | 35 | 62 |  | EXT | Эквивалент потери металла 12%. |  | (c)
30773.923 | 5.143 | 5.074 | -6.152 | -6.221 | 53 | 99 | 94 | 53 | 5074 | 2833 |  | GOUG | GENE | 02:48 | 02:55 | 02:54 | 513 | 82 | 9 | EXT | Зона задиров. |  | (c)
30785.934 | 5.859 | 5.84 | -5.346 | -5.365 | 2115 | 2119 | 2141 | 64 | 5346 | 2834 |  | CORR | CIGR | 06:22 | 06:23 | 06:26 | 19 | 51 | 11 | EXT |  | 0.92 | (c)
30786.766 | 6.691 | 6.674 | -4.514 | -4.531 | 2114 | 2143 | 2147 | 51 | 4510 | 2834 |  | CORR | CIGR | 06:22 | 06:27 | 06:27 | 21 | 65 | 14 | EXT |  | 0.92 | (c)
30786.773 | 6.698 | 6.107 | -4.507 | -5.098 | 805 | 1156 | 1067 | 805 | 4197 | 2834 |  | GOUG | GENE | 02:51 | 03:47 | 03:33 | 901 | 524 | 8 | EXT | Зона задиров. |  | (c)
30794.291 | 3.011 | 2.603 | -8.334 | -8.742 | 926 | 1252 | 1196 | 764 | 2603 | 2835 |  | GOUG | GENE | 11:55 | 00:47 | 12:38 | 1502 | 541 | 9 | EXT | Зона задиров. |  | (c)
30795.83 | 4.55 | 4.467 | -6.795 | -6.878 | 1323 | 1353 | 1349 | 856 | 4467 | 2835 |  | GOUG | GENE | 00:59 | 01:04 | 01:03 | 194 | 51 | 11 | EXT | Задир. |  | (c)
30796.11 | 4.83 | 4.603 | -6.515 | -6.742 | 1537 | 1549 | 1564 | 640 | 4603 | 2835 |  | GOUG | GENE | 01:33 | 01:35 | 01:37 | 347 | 54 | 10 | EXT | Задир. |  | (c)
30796.208 | 4.928 | 4.401 | -6.417 | -6.944 | 1707 | 1812 | 1786 | 365 | 4401 | 2835 |  | GOUG | GENE | 02:01 | 02:18 | 02:13 | 626 | 159 | 8 | EXT | Задир. |  | (c)
30797.36 | 6.08 | 6.057 | -5.265 | -5.288 | 1537 | 1543 | 1543 | 681 | 5250 | 2835 |  | GOUG | AXSL | 01:33 | 01:34 | 01:34 | 38 | 12 | 7 | EXT | Задир. |  | (c)
30804.381 | 1.756 | 1.688 | -9.309 | -9.377 | -1725 | -1682 | -1703 | 506 | 1688 | 2836 |  | CORR | AXGR | 07:31 | 07:38 | 07:35 | 95 | 43 | 10 | EXT |  | 0.93 | (c)
30804.53 | 1.905 | 1.844 | -9.16 | -9.221 | -1735 | -1714 | -1652 | 496 | 1844 | 2836 |  | CORR | GENE | 07:29 | 07:33 | 07:43 | 73 | 165 | 9 | EXT |  | 0.93 | (c)
30806.935 | 4.31 | 4.28 | -6.755 | -6.785 | 1328 | 1380 | 1387 | 784 | 4280 | 2836 |  | CORR | CIGR | 03:44 | 03:52 | 03:53 | 30 | 118 | 8 | EXT |  | 0.92 | (c)
30822.838 | 9.148 | 9.117 | -2.027 | -2.058 | 2032 | 2094 | 2078 | 106 | 2027 | 2837 |  | CORR | CIGR | 07:21 | 07:31 | 07:29 | 31 | 92 | 10 | EXT |  | 0.92 | (c)
30824.404 | 10.714 | 10.677 | -0.461 | -0.498 | 1611 | 1813 | 1818 | 206 | 422 | 2837 |  | CORR | GENE | 06:13 | 06:46 | 06:47 | 76 | 413 | 9 | EXT |  | 0.93 | (c)
30825.575 | 0 | -0.03 | -1.32 | -1.35 | -1066 | -944 | -891 | 716 |  | 2839 | Нарушение формы кольцевого шва | GWAN |  | 07:18 | 07:38 | 07:47 | 0 | 351 |  | EXT | Нарушение формы кольцевого шва |  | (c)
30826.895 | 0 | -0.021 | -9.405 | -9.426 | -2204 | 1791 | -136 | 0 |  | 2840 | Нарушение формы кольцевого шва | GWAN |  | 04:53 | 03:38 | 10:27 | 0 | 4137 |  | EXT | Нарушение формы кольцевого шва |  | (c)
30851.85 | 4.295 | 4.257 | -0.62 | -0.658 | 1386 | 1453 | 1515 | 587 | 467 | 2842 |  | CORR | GENE | 05:14 | 05:25 | 05:35 | 191 | 257 | 10 | EXT |  | 0.9 | (c)
30852.088 | 4.533 | 4.51 | -0.382 | -0.405 | 1632 | 1664 | 1670 | 523 | 382 | 2842 |  | CORR | CIGR | 05:54 | 05:59 | 05:60 | 23 | 75 | 15 | EXT |  | 0.89 | (c)
30852.172 | 4.617 | 4.596 | -0.298 | -0.319 | 1585 | 1614 | 1620 | 576 | 298 | 2842 |  | CORR | CIGR | 05:46 | 05:51 | 05:52 | 21 | 69 | 11 | EXT |  | 0.89 | (c)
30852.282 | 4.727 | 4.695 | -0.188 | -0.22 | 1500 | 1524 | 1546 | 638 | 188 | 2842 |  | CORR | CIGR | 05:32 | 05:36 | 05:40 | 32 | 92 | 12 | EXT |  | 0.89 | (c)
30874.68 | 0 | -0.048 | -0.54 | -0.588 | 1383 | 1893 | 1741 | 1383 |  | 2846 | Нарушение формы кольцевого шва | GWAN |  | 01:10 | 02:33 | 02:08 | 0 | 716 |  | EXT | Нарушение формы кольцевого шва |  | (c)
30874.68 | 0 | -0.044 | -0.54 | -0.584 | -772 | 57 | -261 | 0 |  | 2846 | Нарушение формы кольцевого шва | GWAN |  | 07:22 | 09:36 | 08:45 | 0 | 1021 |  | EXT | Нарушение формы кольцевого шва |  | (c)
30951.904 | 2.934 | 2.896 | -7.956 | -7.994 | 867 | 1338 | 1157 | 783 | 2896 | 2856 |  | CORR | GENE | 05:11 | 06:27 | 05:57 | 114 | 581 | 12 | EXT | Аномалия находится на отводе. | 0.89 | (c)
31120.836 | 1.946 | 1.468 | -2.654 | -3.132 | 2061 | 2109 | 2114 | 63 | 1468 | 2879 |  | CORR | GENE | 06:51 | 06:58 | 06:59 | 499 | 107 | 9 | EXT |  | 0.93 | (c)
31133.15 | 8.46 | 8.448 | -1.345 | -1.357 | -113 | -104 | -70 | 27 | 1323 | 2881 |  | CORR | CIGR | 00:34 | 00:36 | 00:41 | 34 | 86 | 10 | EXT |  | 0.89 | (c)
31145.178 | 5.358 | 5.348 | -0.442 | -0.452 | -1003 | -977 | -939 | 875 | 413 | 2883 |  | CORR | CIGR | 09:02 | 09:06 | 09:13 | 39 | 128 | 9 | EXT |  | 0.89 | (c)
31145.738 | 0.118 | 0.097 | -3.662 | -3.683 | -2070 | -2048 | -1895 | 160 | 97 | 2884 |  | CORR | CIGR | 08:02 | 08:05 | 08:30 | 49 | 351 | 10 | EXT |  | 0.89 | (c)
31146.603 | 0.983 | 0.885 | -2.797 | -2.895 | -2082 | -1557 | -1747 | 148 | 885 | 2884 |  | CORR | GENE | 07:60 | 09:25 | 08:54 | 167 | 671 | 11 | EXT |  | 0.9 | (c)
31147.075 | 1.455 | 1.439 | -2.325 | -2.341 | 1544 | 1589 | 1619 | 537 | 1439 | 2884 |  | CORR | CIGR | 05:45 | 05:52 | 05:57 | 38 | 150 | 12 | EXT |  | 0.89 | (c)
31154.391 | 4.991 | 4.167 | -2.549 | -3.373 | -1193 | -1010 | -931 | 668 | 1914 | 2885 |  | DENT | GENE | 06:05 | 06:34 | 06:47 | 1459 | 525 | 0.2 | N/A | Глубина вмятины: 3 мм (0,2%). Линейка: 146 см в (417 см; 06:34 ч:мин) |  | (c)
31156.899 | 7.499 | 7.499 | -0.041 | -0.041 | -2102 | -2040 | -1817 | 128 | 16 | 2885 |  | CORR | CIGR | 03:38 | 03:48 | 04:24 | 25 | 570 | 10 | EXT |  | 0.89 | (c)
31161.01 | 4.07 | 4.063 | -7.045 | -7.052 | -1880 | -1782 | -1767 | 350 | 4063 | 2886 |  | CORR | CIGR | 09:21 | 09:37 | 09:39 | 37 | 226 | 9 | EXT |  | 0.89 | (c)
31169.729 | 1.674 | 1.647 | -5.956 | -5.983 | -1156 | -1082 | -1085 | 1015 | 1647 | 2887 |  | CORR | CIGR | 08:10 | 08:21 | 08:21 | 49 | 141 | 8 | EXT |  | 0.89 | (c)
31180.447 | 1.052 | 1.016 | -6.393 | -6.429 | 1477 | 1616 | 1582 | 544 | 1016 | 2889 |  | CORR | CIGR | 05:09 | 05:32 | 05:26 | 44 | 209 | 9 | EXT |  | 0.89 | (c)
31189.242 | 2.402 | 2.353 | -1.258 | -1.307 | 1097 | 1232 | 1332 | 664 | 1239 | 2890 | Дефект проката | MIAN | GENE | 04:21 | 04:42 | 04:58 | 68 | 470 |  | EXT | Дефект проката Эквивалент потери металла 8%. |  | (c)
31189.738 | 2.898 | 2.844 | -0.762 | -0.816 | -2137 | -2107 | -2106 | 94 | 711 | 2890 |  | DENT | GENE | 07:39 | 07:43 | 07:44 | 105 | 62 | 0.4 | N/A | Глубина вмятины: 6 мм (0,4%). Линейка: 11 см в (284 см; 07:43 ч:мин) Аномалия находится вблизи продольного шва. Аномалия находится вблизи дефекта потери металла. |  | (b)
31189.741 | 2.901 | 2.857 | -0.759 | -0.803 | -2171 | -2139 | -2134 | 59 | 720 | 2890 |  | GOUG | GENE | 07:33 | 07:38 | 07:39 | 83 | 73 | 12 | EXT | Задир. |  | (b)
31221.395 | 6.4 | 3.784 | -2.93 | -5.546 | 497 | 1015 | 830 | 497 | 2510 | 2895 |  | GOUG | GENE | 02:15 | 03:38 | 03:08 | 3036 | 665 | 9 | EXT | Зона задиров. |  | (c)
31227.48 | 3.155 | 3.155 | -5.465 | -5.465 | -720 | -703 | -710 | 700 | 3155 | 2896 |  | DENT | PITT | 00:56 | 00:58 | 00:57 | 32 | 20 | 0.1 | N/A | Глубина вмятины: 2 мм (0,1%). Линейка: 3 см в (316 см; 00:58 ч:мин) |  | (c)
31236.881 | 1.026 | 1.016 | -2.959 | -2.969 | -2016 | -2009 | -1983 | 215 | 1016 | 2900 |  | CORR | CIGR | 04:29 | 04:30 | 04:35 | 22 | 65 | 13 | EXT |  | 0.89 | (c)
31236.999 | 1.144 | 1.127 | -2.841 | -2.858 | -1876 | -1782 | -1792 | 355 | 1127 | 2900 |  | CORR | GENE | 04:52 | 05:07 | 05:06 | 57 | 168 | 14 | EXT |  | 0.89 | (c)
31237.23 | 1.375 | 1.357 | -2.61 | -2.628 | -1730 | -1730 | -1688 | 501 | 1357 | 2900 |  | CORR | CIGR | 05:16 | 05:16 | 05:22 | 31 | 83 | 14 | EXT |  | 0.89 | (c)
31237.768 | 1.913 | 1.892 | -2.072 | -2.093 | -2054 | -1879 | -1911 | 177 | 1892 | 2900 |  | CORR | CIGR | 04:23 | 04:51 | 04:46 | 51 | 285 | 15 | EXT |  | 0.89 | (c)
31239.345 | 3.49 | 3.331 | -0.495 | -0.654 | -2129 | -2071 | -2099 | 102 | 125 | 2900 |  | CORR | GENE | 04:11 | 04:21 | 04:16 | 529 | 60 | 9 | EXT |  | 0.93 | (c)
31247.542 | 7.702 | 7.387 | -3.643 | -3.958 | 1993 | 2028 | 2068 | 88 | 3243 | 2901 |  | GOUG | GENE | 05:56 | 06:01 | 06:08 | 715 | 149 | 7 | EXT | Задир. |  | (c)
31250.032 | 10.192 | 10.177 | -1.153 | -1.168 | -1224 | -1094 | -1073 | 923 | 1113 | 2901 |  | CORR | CIGR | 09:16 | 09:37 | 09:41 | 55 | 301 | 9 | EXT |  | 0.89 | (c)
31250.83 | 10.99 | 10.278 | -0.355 | -1.067 | 1087 | 1488 | 1428 | 461 | 239 | 2901 |  | GOUG | GENE | 03:29 | 04:34 | 04:24 | 828 | 682 | 8 | EXT | Зона задиров. |  | (c)
31251.418 | 0.233 | 0.198 | -8.307 | -8.342 | -1284 | -1249 | -1253 | 1221 | 198 | 2902 |  | DENT | GENE | 02:47 | 02:52 | 02:52 | 65 | 63 | 0.4 | N/A | Глубина вмятины: 6 мм (0,4%). Линейка: 7 см в (20 см; 02:52 ч:мин) |  | (c)
31252.869 | 1.684 | 0.901 | -6.856 | -7.639 | -1114 | -865 | -705 | 295 | 901 | 2902 |  | GOUG | GENE | 03:14 | 03:54 | 04:20 | 4702 | 819 | 8 | EXT | Зона задиров. |  | (c)
31256.546 | 5.361 | 4.803 | -3.179 | -3.737 | 156 | 289 | 264 | 156 | 2648 | 2902 |  | DENT | GENE | 06:39 | 07:01 | 06:57 | 1089 | 216 | 0.3 | N/A | Глубина вмятины: 4 мм (0,3%). Линейка: 109 см в (480 см; 07:01 ч:мин) Аномалия находится вблизи дефекта потери металла. |  | (c)
31256.83 | 5.645 | 4.211 | -2.895 | -4.329 | 107 | 232 | 259 | 107 | 2363 | 2902 |  | GOUG | GENE | 06:31 | 06:51 | 06:56 | 1966 | 304 | 8 | EXT | Задир. |  | (c)
31257.522 | 6.337 | 4.89 | -2.203 | -3.65 | -374 | -69 | -197 | 20 | 2125 | 2902 |  | GOUG | GENE | 05:14 | 06:03 | 05:42 | 1525 | 354 | 8 | EXT | Зона задиров. |  | (c)
31257.546 | 6.361 | 6.172 | -2.179 | -2.368 | 208 | 394 | 329 | 208 | 1732 | 2902 |  | DENT | GENE | 06:48 | 07:18 | 07:07 | 636 | 243 | 0.4 | N/A | Глубина вмятины: 5 мм (0,4%). Линейка: 64 см в (617 см; 07:18 ч:мин) Аномалия находится вблизи дефекта потери металла. |  | (c)
31259.505 | 8.32 | 5.766 | -0.22 | -2.774 | -1102 | -856 | -915 | 729 | 70 | 2902 |  | GOUG | GENE | 03:16 | 03:56 | 03:46 | 2704 | 373 | 8 | EXT | Зона задиров. |  | (b)
31274.929 | 6.119 | 6.073 | -5.166 | -5.212 | 1586 | 1736 | 1729 | 358 | 5141 | 2904 |  | CORR | GENE | 06:56 | 07:21 | 07:19 | 71 | 287 | 9 | EXT | Аномалия находится на отводе. | 0.89 | (c)
31275.225 | 6.415 | 6.393 | -4.87 | -4.892 | -1831 | -1469 | -1605 | 399 | 4799 | 2904 |  | CORR | GENE | 09:45 | 10:43 | 10:21 | 93 | 453 | 9 | EXT | Аномалия находится на отводе. | 0.89 | (c)
31276.906 | 8.096 | 8.052 | -3.189 | -3.233 | 1015 | 1253 | 1201 | 843 | 3165 | 2904 |  | CORR | GENE | 05:24 | 06:03 | 05:54 | 68 | 373 | 10 | EXT | Аномалия находится на отводе. | 0.89 | (c)
31276.975 | 8.165 | 8.142 | -3.12 | -3.143 | 1508 | 1610 | 1595 | 549 | 3108 | 2904 |  | CORR | CIGR | 06:44 | 07:00 | 06:58 | 35 | 174 | 10 | EXT | Аномалия находится на отводе. | 0.89 | (c)
31277.545 | 8.735 | 8.656 | -2.55 | -2.629 | 991 | 1228 | 1223 | 775 | 2521 | 2904 |  | CORR | GENE | 05:20 | 05:58 | 05:58 | 108 | 465 | 9 | EXT | Аномалия находится на отводе. | 0.89 | (c)
31277.878 | 9.068 | 9.014 | -2.217 | -2.271 | 1168 | 1177 | 1277 | 845 | 2206 | 2904 |  | CORR | GENE | 05:49 | 05:50 | 06:06 | 65 | 218 | 9 | EXT | Аномалия находится на отводе. | 0.89 | (c)
31279.191 | 10.381 | 10.356 | -0.904 | -0.929 | 1707 | 1750 | 1781 | 375 | 891 | 2904 |  | CORR | CIGR | 07:16 | 07:23 | 07:28 | 38 | 149 | 9 | EXT | Аномалия находится на отводе. | 0.89 | (c)
31281.879 | 1.784 | 0.159 | -9.116 | -10.741 | 1158 | 2035 | 1768 | 1158 | 159 | 2905 |  | GOUG | GENE | 00:17 | 02:39 | 01:55 | 2896 | 1220 | 7 | EXT | Аномалия находится на отводе. Зона задиров. |  | (c)
31286.071 | 5.976 | 5.512 | -4.924 | -5.388 | 1277 | 1337 | 1693 | 1277 | 3626 | 2905 |  | GOUG | GENE | 00:36 | 00:46 | 01:43 | 1762 | 831 | 7 | EXT | Аномалия находится на отводе. Зона задиров. |  | (c)
31325.67 | 0 | -0.034 | -7.81 | -7.844 | 1065 | -1396 | -2183 | 971 |  | 2911 | Нарушение формы кольцевого шва | GWAN |  | 07:57 | 01:20 | 11:13 | 0 | 2424 |  | EXT | Нарушение формы кольцевого шва |  | (c)
31325.67 | 0 | -0.018 | -7.81 | -7.828 | -347 | -162 | -212 | 76 |  | 2911 | Нарушение формы кольцевого шва | GWAN |  | 04:09 | 04:39 | 04:31 | 0 | 271 |  | EXT | Нарушение формы кольцевого шва |  | (c)
31326.782 | 1.112 | 1.099 | -6.698 | -6.711 | -841 | -765 | -707 | 574 | 1099 | 2911 |  | CORR | CIGR | 02:50 | 03:02 | 03:11 | 39 | 267 | 9 | EXT |  | 0.89 | (c)
31336.295 | 2.815 | 2.734 | -0.75 | -0.831 | -1452 | -1385 | -1393 | 779 | 681 | 2912 |  | DENT | GENE | 07:52 | 08:03 | 08:02 | 150 | 119 | 0.2 | N/A | Глубина вмятины: 3 мм (0,2%). Линейка: 15 см в (273 см; 08:03 ч:мин) |  | (c)
31338.007 | 0.962 | 0.822 | -10.548 | -10.688 | -2163 | -1967 | -2045 | 68 | 822 | 2913 |  | DENT | GENE | 03:40 | 04:11 | 03:59 | 197 | 236 | 0.2 | N/A | Глубина вмятины: 3 мм (0,2%). Линейка: 20 см в (82 см; 04:11 ч:мин) Аномалия находится вблизи продольного шва. |  | (c)
31338.179 | 1.134 | 1.124 | -10.376 | -10.386 | 382 | 408 | 404 | 382 | 1124 | 2913 |  | DENT | PITT | 10:30 | 10:35 | 10:34 | 42 | 43 | 0.3 | N/A | Глубина вмятины: 4 мм (0,3%). Линейка: 4 см в (112 см; 10:35 ч:мин) Аномалия находится вблизи дефекта потери металла. |  | (c)
31338.217 | 1.172 | 1.156 | -10.338 | -10.354 | 361 | 374 | 379 | 361 | 1156 | 2913 |  | GOUG | PITT | 10:27 | 10:29 | 10:30 | 31 | 35 | 7 | EXT | Задир. |  | (c)
31347.653 | 10.608 | 9.707 | -0.902 | -1.803 | 1306 | 1385 | 1385 | 766 | 317 | 2913 | Дефект проката | MIAN | GENE | 00:59 | 01:12 | 01:12 | 1486 | 159 |  | INT | Дефект проката Эквивалент потери металла 10%. |  | (c)
31351.654 | 3.099 | 2.969 | -8.236 | -8.366 | -2075 | -2037 | -2002 | 156 | 2969 | 2914 |  | DENT | GENE | 04:08 | 04:14 | 04:20 | 443 | 146 | 0.2 | N/A | Глубина вмятины: 3 мм (0,2%). Линейка: 44 см в (297 см; 04:14 ч:мин) |  | (c)
31428.235 | 0 | -0.031 | -11.51 | -11.541 | -565 | 131 | 46 | 565 |  | 2921 | Нарушение формы кольцевого шва | GWAN |  | 11:43 | 01:35 | 13:22 | 0 | 1222 |  | EXT | Нарушение формы кольцевого шва Аномалия находится на упругопластическом изгибе: R=623 D, максимальное растяжение на 4.4 час. |  | (c)
31428.235 | 0 | -0.03 | -11.51 | -11.54 | 1794 | -992 | -1728 | 0 |  | 2921 | Нарушение формы кольцевого шва | GWAN |  | 06:04 | 10:34 | 08:35 | 0 | 1878 |  | EXT | Нарушение формы кольцевого шва Аномалия находится на упругопластическом изгибе: R=623 D, максимальное растяжение на 4.4 час. |  | (c)
31431.171 | 2.936 | 2.88 | -8.574 | -8.63 | 1201 | 1413 | 1518 | 395 | 2880 | 2921 |  | CORR | GENE | 04:28 | 05:02 | 05:19 | 166 | 634 | 10 | EXT | Аномалия находится на упругопластическом изгибе: R=571 D, максимальное растяжение на 4.5 час. | 0.94 | (c)
31508.157 | 1.042 | 1.004 | -10.413 | -10.451 | 944 | 1020 | 1042 | 944 | 1004 | 2928 |  | CORR | CIGR | 04:57 | 05:09 | 05:13 | 47 | 197 | 9 | EXT |  | 0.92 | (c)
31555.3 | 2.44 | 2.288 | -8.84 | -8.992 | 1264 | 1434 | 1414 | 667 | 2288 | 2932 |  | DENT | GENE | 05:21 | 05:49 | 05:46 | 275 | 300 | 0.3 | N/A | Глубина вмятины: 4 мм (0,3%). Линейка: 28 см в (229 см; 05:49 ч:мин) Аномалия находится на упругопластическом изгибе. |  | (c)
31560.731 | 7.871 | 7.473 | -3.409 | -3.807 | 2038 | 2166 | 2132 | 4 | 3157 | 2932 | Дефект проката | MIAN | GENE | 07:26 | 07:47 | 07:42 | 650 | 189 |  | INT | Дефект проката Эквивалент потери металла 18%. Аномалия находится на упругопластическом изгибе: R=472 D, максимальное растяжение на 0.5 час. |  | (c)
31664.549 | 11.289 | 11.113 | -0.156 | -0.332 | 973 | 1407 | 1620 | 0 | 80 | 2941 |  | CORR | GENE | 04:33 | 05:43 | 06:18 | 252 | 1294 | 11 | EXT |  | 0.92 | (c)
31665.67 | 0.965 | 0.859 | -10.365 | -10.471 | 2128 | 2168 | 2155 | 48 | 859 | 2942 |  | CORR | GENE | 08:40 | 08:47 | 08:45 | 492 | 55 | 8 | EXT | Аномалия находится на отводе. | 0.93 | (c)
31668.664 | 3.959 | 3.899 | -7.371 | -7.431 | 1771 | 1900 | 1962 | 78 | 3899 | 2942 |  | CORR | GENE | 07:43 | 08:04 | 08:14 | 74 | 382 | 9 | EXT | Аномалия находится на отводе. | 0.89 | (c)
31685.177 | 9.142 | 9.092 | -2.338 | -2.388 | -1679 | -1630 | -1602 | 551 | 2274 | 2943 |  | CORR | GENE | 07:09 | 07:17 | 07:21 | 114 | 154 | 9 | EXT | Аномалия находится на упругопластическом изгибе: R=743 D, максимальное растяжение на 5.2 час. | 0.93 | (c)
31710.194 | 11.374 | 11.248 | -0.111 | -0.237 | -903 | -886 | -881 | 860 | 39 | 2945 |  | ARTD | AXGR | 10:51 | 10:54 | 10:55 | 198 | 44 |  | EXT | Эквивалент потери металла 9%. |  | (c)
31715.857 | 5.552 | 5.461 | -5.908 | -5.999 | -929 | -806 | -793 | 656 | 5461 | 2946 |  | DENT | GENE | 06:24 | 06:44 | 06:46 | 311 | 273 | 0.2 | N/A | Глубина вмятины: 3 мм (0,2%). Линейка: 31 см в (546 см; 06:44 ч:мин) Аномалия находится на упругопластическом изгибе. |  | (c)
31716.432 | 6.127 | 6.013 | -5.333 | -5.447 | -1156 | -939 | -819 | 481 | 5246 | 2946 |  | DENT | GENE | 05:47 | 06:23 | 06:42 | 201 | 675 | 0.9 | N/A | Глубина вмятины: 13 мм (0,9%). Линейка: 20 см в (601 см; 06:23 ч:мин) Аномалия находится на упругопластическом изгибе. |  | (c)
31716.876 | 6.571 | 6.46 | -4.889 | -5 | -900 | -826 | -757 | 614 | 4722 | 2946 |  | DENT | GENE | 06:29 | 06:41 | 06:52 | 278 | 286 | 0.2 | N/A | Глубина вмятины: 3 мм (0,2%). Линейка: 28 см в (646 см; 06:41 ч:мин) Аномалия находится на упругопластическом изгибе. |  | (c)
31773.798 | 6.618 | 6.449 | -4.677 | -4.846 | 2216 | 2227 | -2227 | 0 | 4346 | 2951 |  | LWAN | AXGR | 07:18 | 07:20 | 07:21 | 500 | 36 |  | INT | Эквивалент потери металла 11%. |  | (c)
31790.469 | 1.194 | 0.043 | -9.516 | -10.667 | -1600 | -1437 | -1314 | 631 | 43 | 2953 |  | DENT | GENE | 05:44 | 06:10 | 06:30 | 1252 | 572 | 0.4 | N/A | Глубина вмятины: 6 мм (0,4%). Линейка: 125 см в (4 см; 06:10 ч:мин) Аномалия находится вблизи кольцевого сварного шва. |  | (c)
31883.601 | 4.166 | 4.139 | -7.394 | -7.421 | -1982 | -1879 | -1858 | 248 | 4139 | 2962 |  | CORR | CIGR | 03:53 | 04:09 | 04:13 | 50 | 248 | 7 | EXT | Аномалия находится на отводе. | 0.92 | (c)
31885.751 | 6.316 | 6.247 | -5.244 | -5.313 | -2121 | -2035 | -1939 | 109 | 5209 | 2962 |  | CORR | GENE | 03:30 | 03:44 | 03:60 | 104 | 364 | 8 | EXT | Аномалия находится на отводе. | 0.93 | (c)
31886.11 | 6.675 | 6.661 | -4.885 | -4.899 | -743 | -668 | -686 | 628 | 4875 | 2962 |  | CORR | CIGR | 07:13 | 07:25 | 07:22 | 24 | 115 | 9 | EXT | Аномалия находится на отводе. | 0.92 | (c)
31886.179 | 6.744 | 6.73 | -4.816 | -4.83 | -680 | -627 | -624 | 567 | 4803 | 2962 |  | CORR | CIGR | 07:23 | 07:31 | 07:32 | 27 | 113 | 10 | EXT | Аномалия находится на отводе. | 0.92 | (c)
31887.982 | 8.547 | 8.176 | -3.013 | -3.384 | -1452 | -1103 | -1237 | 778 | 2879 | 2962 |  | DENT | GENE | 05:18 | 06:15 | 05:53 | 505 | 431 | 0.4 | N/A | Глубина вмятины: 5 мм (0,4%). Линейка: 51 см в (818 см; 06:15 ч:мин) Аномалия находится на отводе. |  | (c)
31890.995 | 0 | -0.066 | -11.31 | -11.376 | -1219 | -1071 | -1027 | 835 | 0 | 2963 | Внутришовный дефект | GWAN |  | 11:36 | 11:60 | 12:07 | 0 | 384 | 22 | MID | Внутришовный дефект Аномалия находится на отводе. |  | (c)
31891.894 | 0.899 | 0.709 | -10.411 | -10.601 | 749 | 768 | 783 | 749 | 709 | 2963 |  | CORR | GENE | 04:54 | 04:57 | 04:59 | 259 | 67 | 10 | EXT |  | 0.91 | (c)
31893.268 | 2.273 | 2.266 | -9.037 | -9.044 | 1925 | 2012 | 1978 | 200 | 2266 | 2963 |  | CORR | CIGR | 08:03 | 08:17 | 08:12 | 31 | 105 | 9 | EXT |  | 0.89 | (c)
31894.44 | 3.445 | 3.386 | -7.865 | -7.924 | 602 | 634 | 692 | 602 | 3386 | 2963 |  | CORR | GENE | 04:30 | 04:35 | 04:44 | 63 | 180 | 8 | EXT |  | 0.89 | (c)
31894.486 | 3.491 | 3.465 | -7.819 | -7.845 | 378 | 439 | 442 | 378 | 3465 | 2963 |  | CORR | CIGR | 03:54 | 04:03 | 04:04 | 36 | 128 | 8 | EXT |  | 0.89 | (c)
31895.008 | 4.013 | 3.719 | -7.297 | -7.591 | 514 | 539 | 551 | 514 | 3719 | 2963 |  | CORR | GENE | 04:16 | 04:20 | 04:22 | 357 | 74 | 7 | EXT |  | 0.91 | (c)
31895.117 | 4.122 | 4.053 | -7.188 | -7.257 | 1566 | 1660 | 1745 | 306 | 4053 | 2963 |  | CORR | GENE | 07:05 | 07:21 | 07:34 | 89 | 358 | 8 | EXT |  | 0.89 | (c)
31895.302 | 4.307 | 4.108 | -7.003 | -7.202 | 486 | 702 | 652 | 486 | 4108 | 2963 |  | CORR | GENE | 04:11 | 04:46 | 04:38 | 355 | 332 | 9 | EXT |  | 0.92 | (c)
31895.773 | 4.778 | 4.706 | -6.532 | -6.604 | 416 | 416 | 592 | 416 | 4706 | 2963 |  | CORR | GENE | 03:60 | 03:60 | 04:28 | 77 | 351 | 9 | EXT |  | 0.89 | (c)
31896.147 | 5.152 | 5.128 | -6.158 | -6.182 | 785 | 885 | 873 | 785 | 5128 | 2963 |  | CORR | CIGR | 04:59 | 05:16 | 05:14 | 46 | 176 | 8 | EXT |  | 0.89 | (c)
31898.4 | 7.405 | 7.256 | -3.905 | -4.054 | 537 | 671 | 618 | 537 | 3899 | 2963 |  | CORR | GENE | 04:19 | 04:41 | 04:32 | 155 | 162 | 8 | EXT |  | 0.9 | (c)
31899.756 | 8.761 | 8.636 | -2.549 | -2.674 | 1181 | 1252 | 1268 | 876 | 2416 | 2963 |  | DENT | GENE | 06:03 | 06:15 | 06:17 | 258 | 173 | 0.2 | N/A | Глубина вмятины: 3 мм (0,2%). Линейка: 26 см в (864 см; 06:15 ч:мин) |  | (c)
31903.445 | 1.14 | 1.116 | -9.91 | -9.934 | 677 | 743 | 731 | 677 | 1116 | 2964 |  | CORR | CIGR | 04:18 | 04:29 | 04:27 | 29 | 108 | 11 | EXT |  | 0.89 | (c)
31903.473 | 1.168 | 1.115 | -9.882 | -9.935 | 510 | 511 | 576 | 510 | 1115 | 2964 |  | CORR | GENE | 03:51 | 03:51 | 04:02 | 78 | 131 | 8 | EXT |  | 0.89 | (c)
31905.433 | 3.128 | 3.101 | -7.922 | -7.949 | 644 | 718 | 739 | 644 | 3101 | 2964 |  | CORR | CIGR | 04:13 | 04:25 | 04:28 | 37 | 189 | 9 | EXT | Аномалия находится на упругопластическом изгибе: R=849 D, максимальное растяжение на 6.3 час. | 0.89 | (c)
31905.824 | 3.519 | 3.484 | -7.531 | -7.566 | 715 | 776 | 806 | 715 | 3484 | 2964 |  | CORR | GENE | 04:25 | 04:34 | 04:39 | 81 | 181 | 14 | EXT | Аномалия находится на упругопластическом изгибе: R=729 D, максимальное растяжение на 6.1 час. | 0.89 | (c)
31907.473 | 5.168 | 5.127 | -5.882 | -5.923 | 516 | 572 | 626 | 516 | 5127 | 2964 |  | CORR | GENE | 03:52 | 04:01 | 04:10 | 56 | 220 | 10 | EXT | Аномалия находится на упругопластическом изгибе: R=563 D, максимальное растяжение на 6.1 час. | 0.89 | (c)
31907.86 | 5.555 | 5.528 | -5.495 | -5.522 | 545 | 582 | 627 | 545 | 5490 | 2964 |  | CORR | CIGR | 03:57 | 04:03 | 04:10 | 32 | 164 | 8 | EXT | Аномалия находится на упругопластическом изгибе: R=546 D, максимальное растяжение на 6.1 час. | 0.89 | (c)
31908.011 | 5.706 | 5.68 | -5.344 | -5.37 | 1869 | 1905 | 1933 | 234 | 5338 | 2964 |  | CORR | CIGR | 07:31 | 07:36 | 07:41 | 32 | 127 | 8 | EXT | Аномалия находится на упругопластическом изгибе: R=528 D, максимальное растяжение на 6.1 час. | 0.89 | (c)
31908.263 | 5.958 | 5.929 | -5.092 | -5.121 | 566 | 599 | 675 | 566 | 5071 | 2964 |  | CORR | GENE | 04:00 | 04:06 | 04:18 | 50 | 218 | 9 | EXT | Аномалия находится на упругопластическом изгибе: R=509 D, максимальное растяжение на 6.1 час. | 0.89 | (c)
31908.873 | 6.568 | 6.544 | -4.482 | -4.506 | 1737 | 1786 | 1785 | 397 | 4461 | 2964 |  | CORR | CIGR | 07:09 | 07:17 | 07:17 | 45 | 96 | 15 | EXT | Аномалия находится на упругопластическом изгибе: R=470 D, максимальное растяжение на 6.1 час. | 0.89 | (c)
31916.122 | 2.767 | 2.712 | -8.448 | -8.503 | 2124 | 2133 | 2135 | 84 | 2712 | 2965 |  | CORR | AXGR | 08:01 | 08:02 | 08:02 | 107 | 22 | 7 | EXT | Аномалия находится на упругопластическом изгибе: R=300 D, максимальное растяжение на 6.1 час. | 0.89 | (c)
31919.408 | 6.053 | 5.997 | -5.162 | -5.218 | 1602 | 1848 | 1795 | 244 | 5126 | 2965 |  | CORR | GENE | 06:36 | 07:16 | 07:07 | 92 | 385 | 13 | EXT | Аномалия находится на упругопластическом изгибе: R=271 D, максимальное растяжение на 5.8 час. | 1 | (c)
31919.419 | 6.064 | 6.035 | -5.151 | -5.18 | 1348 | 1423 | 1459 | 661 | 5132 | 2965 |  | CORR | GENE | 05:55 | 06:07 | 06:13 | 48 | 222 | 11 | EXT | Аномалия находится на упругопластическом изгибе: R=271 D, максимальное растяжение на 5.8 час. | 1.14 | (b)
31926.321 | 1.751 | 1.638 | -9.259 | -9.372 | -1167 | -1038 | -784 | 401 | 1638 | 2966 |  | CORR | GENE | 05:34 | 05:55 | 06:36 | 145 | 766 | 12 | EXT | Аномалия находится на упругопластическом изгибе: R=368 D, максимальное растяжение на 5.7 час. | 1 | (b)
31928.976 | 4.406 | 4.395 | -6.604 | -6.615 | -1340 | -1207 | -1260 | 1179 | 4395 | 2966 |  | CORR | CIGR | 05:06 | 05:27 | 05:19 | 23 | 161 | 10 | EXT | Аномалия находится на упругопластическом изгибе: R=449 D, максимальное растяжение на 5.8 час. | 0.89 | (c)
31934.748 | 10.178 | 10.152 | -0.832 | -0.858 | -1228 | -1191 | -1207 | 1186 | 801 | 2966 |  | DENT | PITT | 05:24 | 05:30 | 05:27 | 57 | 42 | 0.2 | N/A | Глубина вмятины: 3 мм (0,2%). Линейка: 6 см в (1015 см; 05:30 ч:мин) Аномалия находится на упругопластическом изгибе. |  | (c)
31934.754 | 10.184 | 10.182 | -0.826 | -0.828 | 112 | 156 | 134 | 112 | 773 | 2966 |  | DENT | PITT | 09:00 | 09:07 | 09:04 | 55 | 44 | 0.2 | N/A | Глубина вмятины: 3 мм (0,2%). Линейка: 6 см в (1018 см; 09:07 ч:мин) Аномалия находится вблизи продольного шва. Аномалия находится на упругопластическом изгибе. |  | (c)
31969.975 | 2.51 | 2.486 | -8.8 | -8.824 | 1038 | 1052 | 1080 | 1038 | 2486 | 2970 |  | CORR | CIGR | 05:21 | 05:24 | 05:28 | 24 | 85 | 12 | EXT | Аномалия находится на отводе. | 0.89 | (c)
31970.224 | 2.759 | 2.724 | -8.551 | -8.586 | 1537 | 1602 | 1610 | 1537 | 2724 | 2970 |  | CORR | CIGR | 06:42 | 06:52 | 06:53 | 39 | 146 | 9 | EXT | Аномалия находится на отводе. | 0.89 | (c)
32103.295 | 0 | -0.019 | -11.33 | -11.349 | -1874 | -671 | -465 | 0 |  | 2982 | Нарушение формы кольцевого шва | GWAN |  | 00:01 | 03:15 | 03:49 | 0 | 2819 |  | EXT | Нарушение формы кольцевого шва |  | (c)
32129.617 | 3.477 | 3.337 | -7.983 | -8.123 | -1890 | -1705 | -1744 | 341 | 3337 | 2984 |  | DENT | GENE | 06:05 | 06:35 | 06:29 | 266 | 292 | 0.3 | N/A | Глубина вмятины: 4 мм (0,3%). Линейка: 27 см в (334 см; 06:35 ч:мин) |  | (c)
32191.436 | 8.716 | 8.419 | -2.624 | -2.921 | 1659 | 1724 | 1796 | 298 | 2157 | 2989 |  | DENT | GENE | 05:44 | 05:54 | 06:06 | 764 | 274 | 0.2 | N/A | Глубина вмятины: 3 мм (0,2%). Линейка: 76 см в (842 см; 05:54 ч:мин) |  | (c)
32192.337 | 9.617 | 9.462 | -1.723 | -1.878 | 2183 | 2201 | 2209 | 0 | 1694 | 2989 |  | CORR | GENE | 07:09 | 07:11 | 07:13 | 184 | 53 | 7 | EXT |  | 0.9 | (c)
32255.239 | 3.839 | 3.648 | -7.596 | -7.787 | 2100 | 2135 | 2129 | 73 | 3648 | 2995 |  | CORR | GENE | 07:39 | 07:45 | 07:44 | 293 | 58 | 11 | EXT |  | 0.92 | (c)
32257.012 | 5.612 | 5.544 | -5.823 | -5.891 | 948 | 1415 | 1318 | 542 | 5544 | 2995 |  | CORR | GENE | 04:33 | 05:48 | 05:33 | 139 | 741 | 10 | EXT |  | 0.9 | (c)
32271.143 | 8.308 | 7.607 | -2.692 | -3.393 | -1872 | -1768 | -1792 | 359 | 1958 | 2996 |  | CORR | GENE | 06:58 | 07:15 | 07:11 | 1435 | 160 | 7 | EXT | Аномалия находится на упругопластическом изгибе: R=559 D, максимальное растяжение на 0.9 час. | 0.94 | (c)
32296.431 | 0.206 | 0.187 | -11.344 | -11.363 | 1828 | 1964 | 1933 | 193 | 187 | 2999 |  | CORR | GENE | 03:32 | 03:53 | 03:48 | 63 | 209 | 12 | EXT | Аномалия находится на упругопластическом изгибе: R=812 D, максимальное растяжение на 0.1 час. | 0.89 | (c)
32296.443 | 0.218 | 0.183 | -11.332 | -11.367 | 2206 | -2146 | -2118 | 0 | 183 | 2999 |  | CORR | GENE | 04:33 | 04:50 | 04:55 | 52 | 274 | 13 | EXT | Аномалия находится на упругопластическом изгибе: R=812 D, максимальное растяжение на 0.1 час. | 0.89 | (c)
32297.59 | 1.365 | 1.186 | -10.185 | -10.364 | 2119 | 2124 | 2160 | 29 | 1186 | 2999 |  | CORR | GENE | 04:18 | 04:19 | 04:25 | 190 | 83 | 14 | EXT | Аномалия находится на упругопластическом изгибе: R=903 D, максимальное растяжение на 0.5 час. | 0.91 | (c)
32299.653 | 3.428 | 3.375 | -8.122 | -8.175 | -1067 | -1014 | -917 | 767 | 3375 | 2999 |  | CORR | GENE | 07:44 | 07:53 | 08:09 | 53 | 300 | 8 | EXT | Аномалия находится на упругопластическом изгибе: R=977 D, максимальное растяжение на 1 час. | 0.89 | (c)
32300.363 | 4.138 | 3.974 | -7.412 | -7.576 | -2200 | -2184 | -2174 | 30 | 3974 | 2999 |  | CORR | GENE | 04:41 | 04:44 | 04:46 | 261 | 52 | 9 | EXT | Аномалия находится на упругопластическом изгибе: R=1011 D, максимальное растяжение на 0.9 час. | 0.91 | (c)
32307.748 | 11.523 | 10.9 | -0.027 | -0.65 | 1540 | 1649 | 1616 | 538 | 26 | 2999 |  | CORR | GENE | 02:45 | 03:03 | 02:57 | 624 | 153 | 12 | EXT |  | 0.96 | (c)
32308.445 | 0.67 | 0.243 | -10.985 | -11.412 | -2119 | -2065 | -2018 | 1917 | 243 | 3000 |  | CORR | GENE | 02:51 | 02:60 | 03:07 | 693 | 202 | 9 | EXT | Аномалия находится на отводе. | 0.94 | (c)
32321.894 | 2.464 | 2.359 | -8.561 | -8.666 | -1026 | -973 | -973 | 920 | 2359 | 3001 |  | DENT | GENE | 04:27 | 04:36 | 04:36 | 291 | 106 | 0.3 | N/A | Глубина вмятины: 4 мм (0,3%). Линейка: 29 см в (236 см; 04:36 ч:мин) Аномалия находится вблизи дефекта потери металла. |  | (c)
32321.977 | 2.547 | 2.427 | -8.478 | -8.598 | -995 | -980 | -980 | 965 | 2427 | 3001 |  | GOUG | AXGR | 04:32 | 04:35 | 04:35 | 252 | 30 | 8 | EXT | Задир. |  | (c)
32322.304 | 2.874 | 2.846 | -8.151 | -8.179 | 155 | 220 | 203 | 155 | 2846 | 3001 |  | ARTD | GENE | 07:38 | 07:49 | 07:46 | 60 | 96 |  | EXT | Эквивалент потери металла 9%. |  | (c)
32322.827 | 3.397 | 3.251 | -7.628 | -7.774 | 36 | 100 | 255 | 36 | 3251 | 3001 |  | ARTD | GENE | 07:19 | 07:29 | 07:54 | 362 | 436 |  | EXT | Наплавка. |  | (c)
32323.551 | 4.121 | 3.993 | -6.904 | -7.032 | 1 | 49 | 256 | 1 | 3993 | 3001 |  | ARTD | GENE | 07:13 | 07:21 | 07:54 | 161 | 511 |  | EXT | Эквивалент потери металла 9%. |  | (c)
32361.011 | 7.621 | 7.613 | -3.934 | -3.942 | 1999 | -2009 | -2181 | 0 | 3775 | 3004 |  | CORR | GENE | 05:36 | 06:49 | 06:21 | 167 | 562 | 10 | EXT |  | 0.9 | (c)
32361.311 | 7.921 | 7.845 | -3.634 | -3.71 | 2175 | -2106 | -2136 | 0 | 3592 | 3004 |  | CORR | GENE | 06:04 | 06:34 | 06:29 | 118 | 300 | 12 | EXT |  | 0.9 | (c)
32361.47 | 8.08 | 8.056 | -3.475 | -3.499 | -2030 | -1919 | -1944 | 201 | 3464 | 3004 |  | CORR | CIGR | 06:46 | 07:04 | 06:60 | 35 | 172 | 14 | EXT |  | 0.89 | (c)
32376.307 | 11.362 | 11.28 | -0.018 | -0.1 | 853 | 1097 | 1211 | 663 | 7 | 3005 |  | CORR | GENE | 05:08 | 05:47 | 06:06 | 93 | 714 | 12 | EXT | Аномалия находится на отводе. | 0.93 | (c)
32376.415 | 0.09 | 0.025 | -11.38 | -11.445 | 1750 | 2201 | 2213 | 0 | 25 | 3006 |  | CORR | GENE | 04:35 | 05:48 | 05:50 | 118 | 926 | 15 | EXT |  | 0.94 | (c)
32384.461 | 8.136 | 8.029 | -3.334 | -3.441 | 2049 | 2071 | 2065 | 149 | 3276 | 3006 | Металлургический дефект | MIAN | AXGR | 05:23 | 05:27 | 05:26 | 165 | 32 |  | INT | Металлургический дефект Эквивалент потери металла 10%. Аномалия находится на упругопластическом изгибе: R=430 D, максимальное растяжение на 5.2 час. |  | (c)
32434.115 | 0.935 | 0.883 | -10.395 | -10.447 | 764 | 814 | 812 | 764 | 883 | 3011 |  | DENT | GENE | 04:58 | 05:06 | 05:06 | 123 | 96 | 0.4 | N/A | Глубина вмятины: 6 мм (0,4%). Линейка: 12 см в (88 см; 05:06 ч:мин) Аномалия находится на отводе. |  | (c)
32436.511 | 3.331 | 3.081 | -7.999 | -8.249 | 931 | 1060 | 1093 | 931 | 3081 | 3011 |  | DENT | GENE | 05:25 | 05:46 | 05:51 | 603 | 324 | 0.4 | N/A | Глубина вмятины: 5 мм (0,4%). Линейка: 60 см в (308 см; 05:46 ч:мин) Аномалия находится на отводе. |  | (c)
32437.012 | 3.832 | 3.806 | -7.498 | -7.524 | 547 | 610 | 616 | 547 | 3806 | 3011 |  | CORR | GENE | 04:23 | 04:33 | 04:34 | 98 | 139 | 10 | EXT | Аномалия находится на отводе. | 0.93 | (c)
32437.142 | 3.962 | 3.871 | -7.368 | -7.459 | 50 | 126 | 293 | 50 | 3871 | 3011 |  | CORR | GENE | 03:03 | 03:15 | 03:42 | 108 | 485 | 13 | EXT | Аномалия находится на отводе. | 0.93 | (c)
32437.492 | 4.312 | 4.257 | -7.018 | -7.073 | 41 | 420 | 395 | 41 | 4257 | 3011 |  | CORR | GENE | 03:02 | 04:03 | 03:59 | 124 | 708 | 10 | EXT | Аномалия находится на отводе. | 0.93 | (c)
32437.941 | 4.761 | 4.727 | -6.569 | -6.603 | 44 | 261 | 232 | 44 | 4727 | 3011 |  | CORR | GENE | 03:02 | 03:37 | 03:33 | 95 | 377 | 10 | EXT | Аномалия находится на отводе. | 0.93 | (c)
32439.606 | 6.426 | 6.274 | -4.904 | -5.056 | 67 | 190 | 465 | 67 | 4891 | 3011 |  | CORR | GENE | 03:06 | 03:26 | 04:10 | 165 | 797 | 10 | EXT | Аномалия находится на отводе. | 0.94 | (c)
32440.039 | 6.859 | 6.832 | -4.471 | -4.498 | 13 | 98 | 85 | 13 | 4454 | 3011 |  | CORR | CIGR | 02:57 | 03:11 | 03:09 | 44 | 144 | 10 | EXT | Аномалия находится на отводе. | 0.92 | (c)
32441.361 | 8.181 | 7.922 | -3.149 | -3.408 | 3 | 39 | 34 | 3 | 2776 | 3011 |  | CORR | GENE | 02:56 | 03:01 | 03:00 | 632 | 62 | 10 | EXT | Аномалия находится на отводе. | 0.98 | (c)
32444.51 | 0 | -0.017 | -11.3 | -11.317 | 1840 | 2179 | -2135 | 1649 |  | 3012 | Нарушение формы кольцевого шва | GWAN |  | 04:15 | 05:10 | 05:34 | 0 | 971 |  | EXT | Нарушение формы кольцевого шва Аномалия находится на отводе. |  | (c)
32444.51 | 0 | -0.033 | -11.3 | -11.333 | -1561 | -1426 | -1375 | 1190 |  | 3012 | Вышлифовка на шве | GWAN | GENE | 07:06 | 07:28 | 07:36 | 56 | 371 | 18 | EXT | Вышлифовка на шве Аномалия находится на отводе. | 0.89 | (c)
32444.51 | 0 | -0.036 | -11.3 | -11.336 | -578 | -24 | 24 | 0 |  | 3012 | Нарушение формы кольцевого шва | GWAN |  | 09:45 | 11:15 | 11:22 | 0 | 1205 |  | EXT | Нарушение формы кольцевого шва Аномалия находится на отводе. |  | (c)
32445.584 | 1.074 | 1.058 | -10.226 | -10.242 | -1832 | -1738 | -1650 | 1469 | 1058 | 3012 |  | CORR | GENE | 06:23 | 06:38 | 06:52 | 59 | 363 | 10 | EXT |  | 0.89 | (c)
32478.641 | 11.266 | 11.22 | -0.274 | -0.32 | -1781 | -1613 | -1551 | 1320 | 248 | 3014 |  | CORR | GENE | 07:37 | 08:04 | 08:15 | 72 | 460 | 11 | EXT |  | 0.85 | (c)
32501.725 | 0 | -0.036 | -11.33 | -11.366 | 198 | 486 | 1022 | 198 |  | 3017 | Нарушение формы кольцевого шва | GWAN |  | 09:34 | 10:20 | 11:47 | 0 | 1650 |  | EXT | Нарушение формы кольцевого шва Аномалия находится на отводе. |  | (c)
32505.918 | 4.193 | 4.173 | -7.137 | -7.157 | -500 | -404 | -413 | 327 | 4173 | 3017 |  | CORR | GENE | 07:41 | 07:57 | 07:55 | 88 | 173 | 10 | EXT | Аномалия находится на отводе. | 0.89 | (c)
32511.227 | 9.502 | 9.378 | -1.828 | -1.952 | -908 | -767 | -748 | 588 | 1713 | 3017 |  | DENT | GENE | 06:35 | 06:58 | 07:01 | 239 | 320 | 0.4 | N/A | Глубина вмятины: 5 мм (0,4%). Линейка: 24 см в (938 см; 06:58 ч:мин) Аномалия находится на отводе. |  | (c)
32531.62 | 7.165 | 6.765 | -4.19 | -4.59 | 1502 | 1556 | 1548 | 635 | 4152 | 3019 |  | CORR | GENE | 04:37 | 04:46 | 04:44 | 438 | 94 | 10 | EXT |  | 0.93 | (c)
32551.993 | 4.663 | 4.633 | -6.727 | -6.757 | 1694 | 1802 | 1828 | 1694 | 4633 | 3021 |  | CORR | GENE | 04:29 | 04:46 | 04:50 | 64 | 267 | 10 | EXT |  | 0.89 | (c)
32554.457 | 7.127 | 7.11 | -4.263 | -4.28 | -1875 | -1578 | -1692 | 1509 | 4210 | 3021 |  | CORR | GENE | 06:53 | 07:41 | 07:22 | 70 | 366 | 11 | EXT |  | 0.89 | (c)
32555.198 | 7.868 | 7.854 | -3.522 | -3.536 | 1284 | 1324 | 1346 | 1284 | 3503 | 3021 |  | CORR | CIGR | 03:22 | 03:29 | 03:32 | 33 | 124 | 10 | EXT |  | 0.89 | (c)
32573.381 | 3.391 | 3.369 | -8.134 | -8.156 | 1040 | 1126 | 1148 | 1040 | 3369 | 3023 |  | CORR | CIGR | 06:31 | 06:44 | 06:48 | 39 | 215 | 10 | EXT |  | 0.89 | (c)
32597.688 | 4.753 | 4.683 | -6.627 | -6.697 | 647 | 1003 | 948 | 647 | 4683 | 3025 |  | CORR | GENE | 04:25 | 05:23 | 05:14 | 118 | 603 | 11 | EXT |  | 0.93 | (c)
32599.384 | 6.449 | 6.392 | -4.931 | -4.988 | 558 | 1429 | 1075 | 558 | 4778 | 3025 |  | CORR | GENE | 04:11 | 06:32 | 05:34 | 210 | 1034 | 11 | EXT |  | 0.95 | (c)
32601.265 | 8.33 | 8.272 | -3.05 | -3.108 | 515 | 861 | 793 | 515 | 2994 | 3025 |  | CORR | GENE | 04:04 | 04:60 | 04:49 | 114 | 556 | 10 | EXT |  | 0.93 | (c)
32605.523 | 1.208 | 1.182 | -10.032 | -10.058 | 1512 | 1687 | 1649 | 444 | 1182 | 3026 |  | CORR | GENE | 06:28 | 06:57 | 06:51 | 79 | 275 | 13 | EXT | Аномалия находится на отводе. | 0.93 | (c)
32612.801 | 8.486 | 8.412 | -2.754 | -2.828 | 1197 | 1282 | 1403 | 622 | 2720 | 3026 |  | CORR | GENE | 05:38 | 05:51 | 06:11 | 108 | 412 | 15 | EXT | Аномалия находится на отводе. | 0.93 | (c)
32615.555 | 0 | -0.021 | -10.75 | -10.771 | 1615 | -2018 | -2224 | 1602 |  | 3027 | Нарушение формы кольцевого шва | GWAN |  | 04:10 | 06:24 | 05:50 | 0 | 1244 |  | EXT | Нарушение формы кольцевого шва Аномалия находится на отводе. |  | (c)
32637.56 | 0 | -0.032 | -11.565 | -11.597 | -1994 | -1824 | -1120 | 246 |  | 3029 | Нарушение формы кольцевого шва | GWAN |  | 11:48 | 00:15 | 14:09 | 0 | 1748 |  | EXT | Нарушение формы кольцевого шва Аномалия находится на упругопластическом изгибе: R=437 D, максимальное растяжение на 5.3 час. |  | (c)
32637.56 | 0 | -0.031 | -11.565 | -11.596 | 1521 | 1937 | 1829 | 1521 |  | 3029 | Нарушение формы кольцевого шва | GWAN |  | 09:15 | 10:23 | 10:05 | 0 | 616 |  | EXT | Нарушение формы кольцевого шва Аномалия находится на упругопластическом изгибе: R=437 D, максимальное растяжение на 5.3 час. |  | (c)
32651.34 | 2.215 | 2.009 | -8.88 | -9.086 | -449 | -419 | -418 | 386 | 2009 | 3030 | Металлургический дефект | MIAN | GENE | 09:57 | 10:02 | 10:02 | 342 | 63 |  | INT | Металлургический дефект Эквивалент потери металла 10%. Аномалия находится на упругопластическом изгибе: R=850 D, максимальное растяжение на 4.6 час. |  | (c)
32662.8 | 2.58 | 2.56 | -8.705 | -8.725 | -314 | -212 | -225 | 136 | 2560 | 3031 |  | CORR | CIGR | 08:36 | 08:52 | 08:50 | 37 | 178 | 10 | EXT | Аномалия находится на отводе. | 0.92 | (c)
32671.505 | 0 | -0.048 | -11.44 | -11.488 | -936 | -59 | -342 | 252 |  | 3032 | Нарушение формы кольцевого шва | GWAN |  | 09:55 | 00:17 | 11:31 | 0 | 1189 |  | EXT | Нарушение формы кольцевого шва Аномалия находится на отводе. |  | (c)
32697.182 | 3.062 | 3.037 | -8.283 | -8.308 | -2038 | -1962 | -1953 | 193 | 3037 | 3034 |  | CORR | CIGR | 03:60 | 04:12 | 04:13 | 39 | 169 | 10 | EXT |  | 0.92 | (c)
32700.841 | 6.721 | 6.65 | -4.624 | -4.695 | 1562 | 1612 | 1616 | 561 | 4564 | 3034 |  | DENT | GENE | 01:41 | 01:49 | 01:49 | 131 | 108 | 0.4 | N/A | Глубина вмятины: 6 мм (0,4%). Линейка: 13 см в (665 см; 01:49 ч:мин) |  | (c)
32705.53 | 0.065 | 0.054 | -11.535 | -11.546 | 555 | 622 | 631 | 555 | 54 | 3035 |  | CORR | CIGR | 07:07 | 07:18 | 07:19 | 26 | 152 | 13 | EXT |  | 0.89 | (c)
32739.361 | 10.656 | 10.631 | -0.934 | -0.959 | 924 | 1006 | 1004 | 924 | 922 | 3037 |  | CORR | CIGR | 03:30 | 03:43 | 03:43 | 37 | 160 | 10 | EXT | Аномалия находится на упругопластическом изгибе: R=287 D, максимальное растяжение на 6.2 час. | 0.89 | (c)
32749.74 | 9.445 | 9.406 | -1.805 | -1.844 | -1958 | -1824 | -1828 | 272 | 1746 | 3038 |  | CORR | GENE | 06:22 | 06:44 | 06:43 | 98 | 260 | 11 | EXT | Аномалия находится на упругопластическом изгибе: R=427 D, максимальное растяжение на 5.5 час. | 0.89 | (c)
32758.937 | 7.392 | 7.361 | -3.828 | -3.859 | 1685 | 1886 | 1880 | 155 | 3772 | 3039 |  | CORR | GENE | 07:11 | 07:43 | 07:42 | 87 | 391 | 11 | EXT |  | 0.89 | (c)
32761.745 | 10.2 | 10.157 | -1.02 | -1.063 | 345 | 453 | 444 | 345 | 964 | 3039 |  | CORR | GENE | 03:35 | 03:52 | 03:51 | 99 | 199 | 13 | EXT | Аномалия находится на упругопластическом изгибе: R=789 D, максимальное растяжение на 1.5 час. | 0.89 | (c)
32762.394 | 10.849 | 10.764 | -0.371 | -0.456 | 1816 | 1837 | 1840 | 367 | 274 | 3039 |  | CORR | GENE | 07:32 | 07:35 | 07:36 | 182 | 48 | 10 | EXT | Аномалия находится на упругопластическом изгибе: R=687 D, максимальное растяжение на 1.3 час. | 0.9 | (c)
32770.765 | 8 | 7.975 | -3.23 | -3.255 | -2192 | -2117 | -2076 | 38 | 3197 | 3040 |  | CORR | GENE | 04:02 | 04:14 | 04:21 | 58 | 232 | 11 | EXT | Аномалия находится на упругопластическом изгибе: R=378 D, максимальное растяжение на 0 час. | 0.89 | (c)
32771.862 | 9.097 | 9.044 | -2.133 | -2.186 | 1956 | 2060 | -2199 | 0 | 2059 | 3040 |  | CORR | GENE | 03:12 | 03:28 | 04:01 | 127 | 612 | 13 | EXT | Аномалия находится на упругопластическом изгибе: R=396 D, максимальное растяжение на 11.8 час. | 0.9 | (c)
32776.164 | 2.169 | 2.091 | -8.946 | -9.024 | -1678 | -1631 | -1630 | 552 | 2091 | 3041 |  | DENT | GENE | 05:58 | 06:06 | 06:06 | 151 | 96 | 0.6 | N/A | Глубина вмятины: 9 мм (0,6%). Линейка: 15 см в (209 см; 06:06 ч:мин) Аномалия находится на упругопластическом изгибе. |  | (c)
32785.11 | 0 | -0.039 | -4.18 | -4.219 | -1990 | -1774 | -1051 | 112 |  | 3042 | Нарушение формы кольцевого шва | GWAN |  | 04:54 | 05:29 | 07:25 | 0 | 1878 |  | EXT | Нарушение формы кольцевого шва |  | (c)
32788.205 | 3.095 | 3.082 | -1.085 | -1.098 | 2082 | 2134 | 2138 | 38 | 1071 | 3042 |  | CORR | CIGR | 03:51 | 03:59 | 03:60 | 27 | 111 | 10 | EXT |  | 0.89 | (c)
32789.386 | 0.096 | 0.056 | -5.564 | -5.604 | -2146 | -1812 | -1864 | 85 | 56 | 3043 |  | CORR | GENE | 04:30 | 05:24 | 05:15 | 81 | 564 | 13 | EXT |  | 0.89 | (c)
32789.555 | 0.265 | 0.25 | -5.395 | -5.41 | -2179 | -2022 | -2013 | 52 | 250 | 3043 |  | CORR | GENE | 04:25 | 04:50 | 04:51 | 137 | 331 | 10 | EXT |  | 0.9 | (c)
32790.211 | 0.921 | 0.8 | -4.739 | -4.86 | -1188 | -1035 | -1010 | 833 | 800 | 3043 |  | CORR | GENE | 07:05 | 07:29 | 07:33 | 141 | 354 | 11 | EXT |  | 0.9 | (c)
32791.071 | 1.781 | 1.768 | -3.879 | -3.892 | -2207 | -2176 | -2172 | 24 | 1768 | 3043 |  | CORR | CIGR | 04:20 | 04:25 | 04:26 | 26 | 71 | 10 | EXT |  | 0.89 | (c)
32791.244 | 1.954 | 1.941 | -3.706 | -3.719 | 2097 | 2150 | 2139 | 50 | 1941 | 3043 |  | CORR | CIGR | 03:55 | 04:03 | 04:01 | 32 | 84 | 10 | EXT |  | 0.89 | (c)
32792.112 | 2.822 | 2.766 | -2.838 | -2.894 | 2201 | -2173 | -2181 | 0 | 2766 | 3043 |  | CORR | GENE | 04:11 | 04:26 | 04:24 | 77 | 159 | 11 | EXT |  | 0.89 | (c)
32792.321 | 3.031 | 2.934 | -2.629 | -2.726 | 2140 | -2186 | -2216 | 0 | 2483 | 3043 |  | CORR | GENE | 04:02 | 04:23 | 04:19 | 243 | 210 | 15 | EXT |  | 0.93 | (c)
32792.683 | 3.393 | 3.382 | -2.267 | -2.278 | -2218 | -2182 | -2177 | 12 | 2256 | 3043 |  | CORR | CIGR | 04:18 | 04:24 | 04:25 | 22 | 83 | 11 | EXT |  | 0.89 | (c)
32792.885 | 3.595 | 3.583 | -2.065 | -2.077 | -2219 | -2162 | -2144 | 12 | 2042 | 3043 |  | CORR | CIGR | 04:18 | 04:27 | 04:30 | 35 | 150 | 14 | EXT |  | 0.89 | (c)
32802.962 | 8.012 | 7.881 | -3.323 | -3.454 | -739 | -655 | -666 | 592 | 3303 | 3044 |  | CORR | GENE | 03:40 | 03:53 | 03:51 | 151 | 147 | 15 | EXT |  | 0.91 | (c)
32803.125 | 8.175 | 8.153 | -3.16 | -3.182 | -720 | -676 | -631 | 543 | 3146 | 3044 |  | CORR | CIGR | 03:43 | 03:50 | 03:57 | 36 | 177 | 11 | EXT |  | 0.89 | (c)
32815.339 | 9.054 | 9.012 | -2.356 | -2.398 | -1734 | -1449 | -1486 | 496 | 2306 | 3045 |  | CORR | GENE | 04:38 | 05:24 | 05:18 | 92 | 496 | 10 | EXT |  | 0.89 | (c)
32860.218 | 8.093 | 8.075 | -3.362 | -3.38 | -1220 | -1157 | -1141 | 1062 | 3351 | 3049 |  | CORR | CIGR | 06:05 | 06:15 | 06:18 | 29 | 158 | 11 | EXT |  | 0.89 | (c)
32912.335 | 2.87 | 2.857 | -8.02 | -8.033 | 989 | 1028 | 1038 | 989 | 2857 | 3054 |  | CORR | CIGR | 04:30 | 04:36 | 04:38 | 32 | 99 | 10 | EXT | Аномалия находится на упругопластическом изгибе: R=544 D, максимальное растяжение на 11.9 час. | 0.89 | (c)
32920.474 | 0.119 | 0.094 | -11.511 | -11.536 | 2153 | -1987 | -2046 | 1784 | 94 | 3055 |  | CORR | GENE | 03:15 | 04:07 | 03:57 | 53 | 525 | 13 | EXT |  | 0.89 | (c)
32931.985 | 0 | 0 | -11.515 | -11.515 | -1991 | -1982 | -1983 | 1976 | 0 | 3056 | Непровар / утяжина | GWAN |  | 07:26 | 07:27 | 07:27 | 0 | 15 | 10 | INT | Непровар / утяжина |  | (c)
32943.444 | 11.459 | 11.4 | -0.056 | -0.115 | 932 | 1369 | 1233 | 932 | 41 | 3056 |  | CORR | GENE | 03:18 | 04:28 | 04:06 | 74 | 602 | 15 | EXT |  | 0.89 | (c)
32943.5 | 0 | -0.024 | -11.54 | -11.564 | -2005 | -617 | -1026 | 48 |  | 3057 | Нарушение формы кольцевого шва | GWAN |  | 03:45 | 07:29 | 06:23 | 0 | 1956 |  | EXT | Нарушение формы кольцевого шва |  | (c)
32948.534 | 5.034 | 5.013 | -6.506 | -6.527 | -1258 | -1204 | -1202 | 973 | 5013 | 3057 |  | GOUG | CIGR | 05:46 | 05:54 | 05:55 | 40 | 110 | 19 | EXT | Задир. |  | (c)
32948.772 | 5.272 | 5.255 | -6.268 | -6.285 | -1232 | -1192 | -1183 | 998 | 5255 | 3057 |  | GOUG | CIGR | 05:50 | 05:56 | 05:58 | 47 | 99 | 11 | EXT | Задир. |  | (c)
32948.952 | 5.452 | 5.439 | -6.088 | -6.101 | -1346 | -1304 | -1295 | 885 | 5439 | 3057 |  | GOUG | CIGR | 05:32 | 05:38 | 05:40 | 28 | 100 | 15 | EXT | Задир. |  | (c)
32949.193 | 5.693 | 5.67 | -5.847 | -5.87 | -1303 | -1257 | -1253 | 927 | 5670 | 3057 |  | GOUG | GENE | 05:38 | 05:46 | 05:46 | 48 | 100 | 10 | EXT | Задир. |  | (c)
32949.511 | 6.011 | 5.993 | -5.529 | -5.547 | -1244 | -1207 | -1213 | 987 | 5522 | 3057 |  | GOUG | CIGR | 05:48 | 05:54 | 05:53 | 25 | 63 | 8 | EXT | Задир. |  | (c)
32949.732 | 6.232 | 6.226 | -5.308 | -5.314 | -1333 | -1296 | -1290 | 897 | 5289 | 3057 |  | GOUG | CIGR | 05:34 | 05:40 | 05:41 | 25 | 87 | 12 | EXT | Задир. |  | (c)
32949.854 | 6.354 | 6.34 | -5.186 | -5.2 | -1352 | -1319 | -1320 | 878 | 5175 | 3057 |  | GOUG | CIGR | 05:30 | 05:36 | 05:36 | 25 | 64 | 9 | EXT | Задир. |  | (c)
32950.048 | 6.548 | 6.467 | -4.992 | -5.073 | -1335 | -1218 | -1259 | 896 | 4976 | 3057 |  | GOUG | GENE | 05:33 | 05:52 | 05:46 | 97 | 151 | 9 | EXT | Задир. |  | (c)
32956.419 | 1.379 | 1.342 | -10.206 | -10.243 | -1948 | -1893 | -1855 | 283 | 1342 | 3058 |  | CORR | CIGR | 07:43 | 07:52 | 07:58 | 50 | 185 | 12 | EXT |  | 0.93 | (c)
32956.652 | 1.612 | 1.413 | -9.973 | -10.172 | -2029 | -2004 | -1993 | 202 | 1413 | 3058 |  | CORR | GENE | 07:30 | 07:34 | 07:36 | 281 | 72 | 13 | EXT |  | 0.96 | (c)
32956.679 | 1.639 | 1.599 | -9.946 | -9.986 | 2098 | 2206 | 2187 | 0 | 1599 | 3058 |  | CORR | GENE | 06:36 | 06:53 | 06:50 | 51 | 177 | 18 | EXT |  | 0.93 | (c)
32956.776 | 1.736 | 1.665 | -9.849 | -9.92 | 1589 | 1656 | 1707 | 406 | 1665 | 3058 |  | CORR | GENE | 05:14 | 05:25 | 05:33 | 85 | 235 | 13 | EXT |  | 0.93 | (c)
32956.989 | 1.949 | 1.912 | -9.636 | -9.673 | -1994 | -1836 | -1867 | 237 | 1912 | 3058 |  | CORR | GENE | 07:36 | 08:01 | 07:56 | 63 | 254 | 13 | EXT |  | 0.93 | (c)
32966.67 | 0.045 | 0.03 | -10.875 | -10.89 | -439 | -148 | -123 | 0 | 30 | 3059 |  | CORR | GENE | 08:28 | 09:15 | 09:19 | 72 | 633 | 15 | EXT |  | 0.89 | (c)
32972.758 | 6.133 | 6.113 | -4.787 | -4.807 | 2012 | 2111 | 2117 | 8 | 4766 | 3059 |  | CORR | CIGR | 03:04 | 03:20 | 03:21 | 41 | 211 | 12 | EXT |  | 0.89 | (c)
33007.182 | 6.837 | 6.633 | -4.713 | -4.917 | 666 | 750 | 763 | 666 | 4673 | 3062 | Дефект проката | MIAN | GENE | 02:50 | 03:03 | 03:05 | 244 | 195 |  | INT | Дефект проката Эквивалент потери металла 11%. Аномалия находится на упругопластическом изгибе: R=364 D, максимальное растяжение на 5.8 час. |  | (c)
33032.919 | 9.639 | 9.586 | -1.556 | -1.609 | -1243 | -1187 | -1075 | 907 | 1546 | 3064 |  | CORR | GENE | 05:42 | 05:51 | 06:09 | 63 | 336 | 10 | EXT | Аномалия находится на отводе. | 0.89 | (c)
33035.91 | 1.435 | 0.726 | -9.935 | -10.644 | -1781 | -1304 | -1355 | 449 | 726 | 3065 |  | WRIN | GENE | 04:42 | 05:59 | 05:51 | 1558 | 854 | 2.9 | N/A | Высота гофр: 41 мм (2,9%). Длина волны: 316 мм |  | (b)
33047.452 | 1.607 | 1.452 | -9.733 | -9.888 | -1774 | -1578 | -1564 | 456 | 1452 | 3066 |  | DENT | GENE | 06:15 | 06:47 | 06:49 | 318 | 421 | 0.5 | N/A | Глубина вмятины: 7 мм (0,5%). Линейка: 32 см в (145 см; 06:47 ч:мин) |  | (c)
33047.765 | 1.92 | 1.859 | -9.42 | -9.481 | 2137 | 2161 | 2161 | 46 | 1859 | 3066 | Дефект проката | MIAN | AXGR | 04:47 | 04:51 | 04:51 | 140 | 48 |  | INT | Дефект проката Эквивалент потери металла 12%. |  | (c)
33057.553 | 0.368 | 0.206 | -11.182 | -11.344 | -2170 | -2148 | -2143 | 60 | 206 | 3067 |  | CORR | GENE | 03:50 | 03:54 | 03:54 | 268 | 54 | 10 | EXT |  | 0.95 | (c)
33071.775 | 3.04 | 2.526 | -8.47 | -8.984 | 2050 | 177 | -181 | 0 |  | 3068 |  | OVAL |  | 00:00 | 06:58 | 06:00 | 3106 |  |  | N/A | Овальность: 0,02 |  | (c)
33072.784 | 4.049 | 3.883 | -7.461 | -7.627 | -559 | -397 | -330 | 101 | 3883 | 3068 |  | DENT | GENE | 04:59 | 05:25 | 05:36 | 339 | 458 | 1.3 | N/A | Глубина вмятины: 19 мм (1,3%). Линейка: 34 см в (388 см; 05:25 ч:мин) Аномалия находится вблизи продольного шва. |  | (c)
33079.038 | 10.303 | 10.29 | -1.207 | -1.22 | -1480 | -1273 | -1321 | 1162 | 152 | 3068 |  | ARTD | GENE | 02:30 | 03:04 | 02:56 | 1068 | 318 |  | EXT | Наплавка. |  | (c)
33080.245 | 0 | -0.034 | -11.14 | -11.174 | 1488 | 1660 | 1811 | 1488 |  | 3069 | Нарушение формы кольцевого шва | GWAN |  | 00:38 | 01:06 | 01:30 | 0 | 645 |  | EXT | Нарушение формы кольцевого шва Аномалия находится на отводе. |  | (c)
33080.245 | 0 | 0 | -11.14 | -11.14 | -1651 | -1318 | -1358 | 1065 | 0 | 3069 | Смещение кромок | GWAN |  | 04:11 | 05:05 | 04:59 | 0 | 587 |  | EXT | Смещение кромок Наружу Аномалия находится на отводе. Величина смещения - 2.8 мм. |  | (c)
33080.245 | 0 | -0.011 | -11.14 | -11.151 | -1952 | -1259 | -1532 | 1113 |  | 3069 | Нарушение формы кольцевого шва | GWAN |  | 03:23 | 05:15 | 04:31 | 0 | 838 |  | EXT | Нарушение формы кольцевого шва Аномалия находится на отводе. |  | (c)
33080.245 | 0 | -0.031 | -11.14 | -11.171 | -327 | 13 | 37 | 0 |  | 3069 | Нарушение формы кольцевого шва | GWAN |  | 07:45 | 08:40 | 08:44 | 0 | 727 |  | EXT | Нарушение формы кольцевого шва Аномалия находится на отводе. |  | (c)
33086.834 | 6.589 | 6.55 | -4.551 | -4.59 | -1431 | -1172 | -1237 | 1043 | 4424 | 3069 |  | CORR | GENE | 04:47 | 05:29 | 05:18 | 166 | 389 | 11 | EXT | Аномалия находится на отводе. | 0.9 | (c)
33089.896 | 9.651 | 9.619 | -1.489 | -1.521 | -1598 | -1489 | -1516 | 1433 | 1464 | 3069 |  | CORR | GENE | 04:20 | 04:38 | 04:33 | 57 | 165 | 11 | EXT | Аномалия находится на отводе. | 0.89 | (c)
33101.7 | 10.315 | 10.226 | -0.515 | -0.604 | 1530 | 1641 | 1832 | 95 | 465 | 3070 |  | CORR | GENE | 04:58 | 05:16 | 05:47 | 139 | 606 | 14 | EXT |  | 0.94 | (c)
33102.181 | 10.796 | 10.767 | -0.034 | -0.063 | 1601 | 1845 | 1817 | 197 | 15 | 3070 |  | CORR | CIGR | 05:09 | 05:49 | 05:44 | 48 | 432 | 11 | EXT |  | 0.92 | (c)
33102.554 | 0.339 | 0.277 | -10.711 | -10.773 | 825 | 1188 | 1127 | 802 | 277 | 3071 |  | CORR | GENE | 05:01 | 05:60 | 05:50 | 119 | 603 | 10 | EXT | Аномалия находится на отводе. | 0.93 | (c)
33103.405 | 1.19 | 1.149 | -9.86 | -9.901 | 1058 | 1253 | 1226 | 836 | 1149 | 3071 |  | CORR | GENE | 05:39 | 06:10 | 06:06 | 62 | 336 | 12 | EXT | Аномалия находится на отводе. | 0.93 | (c)
33104.335 | 2.12 | 2.107 | -8.93 | -8.943 | 551 | 891 | 766 | 551 | 2107 | 3071 |  | CORR | GENE | 04:17 | 05:12 | 04:52 | 54 | 430 | 10 | EXT | Аномалия находится на отводе. | 0.93 | (c)
33105.435 | 3.22 | 3.183 | -7.83 | -7.867 | 1309 | 1485 | 1473 | 593 | 3183 | 3071 |  | CORR | GENE | 06:19 | 06:48 | 06:46 | 58 | 329 | 10 | EXT | Аномалия находится на отводе. | 0.93 | (c)
33105.93 | 3.715 | 3.693 | -7.335 | -7.357 | 705 | 1404 | 1142 | 652 | 3693 | 3071 |  | CORR | GENE | 04:42 | 06:35 | 05:52 | 167 | 873 | 12 | EXT | Аномалия находится на отводе. | 0.94 | (c)
33106.919 | 4.704 | 4.59 | -6.346 | -6.46 | 725 | 831 | 1129 | 696 | 4590 | 3071 |  | CORR | GENE | 04:45 | 05:02 | 05:50 | 141 | 810 | 10 | EXT | Аномалия находится на отводе. | 0.93 | (c)
33108.578 | 6.363 | 6.339 | -4.687 | -4.711 | 1127 | 1296 | 1257 | 844 | 4644 | 3071 |  | CORR | GENE | 05:50 | 06:17 | 06:11 | 67 | 260 | 13 | EXT | Аномалия находится на отводе. | 0.93 | (c)
33109.547 | 7.332 | 7.263 | -3.718 | -3.787 | 538 | 837 | 1047 | 538 | 3569 | 3071 |  | CORR | GENE | 04:15 | 05:03 | 05:37 | 218 | 1018 | 14 | EXT | Аномалия находится на отводе. | 0.96 | (c)
33112.962 | 10.747 | 10.728 | -0.303 | -0.322 | 417 | 492 | 527 | 417 | 271 | 3071 |  | CORR | GENE | 03:55 | 04:07 | 04:13 | 51 | 220 | 11 | EXT | Аномалия находится на отводе. | 0.93 | (c)
33128.482 | 4.077 | 4.05 | -7.033 | -7.06 | 1258 | 1459 | 1418 | 652 | 4050 | 3073 |  | CORR | GENE | 02:53 | 03:25 | 03:19 | 83 | 320 | 12 | EXT |  | 0.93 | (c)
33168.58 | 10.595 | 10.511 | -0.555 | -0.639 | 951 | 1021 | 1010 | 951 | 480 | 3076 |  | DENT | GENE | 04:06 | 04:17 | 04:15 | 159 | 118 | 0.6 | N/A | Глубина вмятины: 9 мм (0,6%). Линейка: 16 см в (1051 см; 04:17 ч:мин) |  | (c)
33172.473 | 3.338 | 3.29 | -8.082 | -8.13 | -885 | -625 | -714 | 543 | 3290 | 3077 |  | CORR | GENE | 06:28 | 07:10 | 06:55 | 63 | 342 | 11 | EXT | Аномалия находится на отводе. | 0.89 | (c)
33177.125 | 7.99 | 7.243 | -3.43 | -4.177 | -72 | -44 | -49 | 27 | 3025 | 3077 |  | CORR | AXGR | 08:39 | 08:43 | 08:42 | 1152 | 45 | 12 | EXT | Аномалия находится на отводе. | 0.98 | (c)
33181.061 | 0.506 | 0.312 | -10.954 | -11.148 | 2169 | 2181 | 2186 | 28 | 312 | 3078 |  | CORR | AXGR | 08:42 | 08:44 | 08:45 | 559 | 34 | 12 | EXT | Аномалия находится на отводе. | 0.99 | (c)
33187.105 | 6.55 | 6.494 | -4.91 | -4.966 | 244 | 308 | 403 | 244 | 4814 | 3078 |  | CORR | GENE | 03:32 | 03:42 | 03:58 | 152 | 319 | 15 | EXT | Аномалия находится на отводе. | 0.94 | (c)
33193.153 | 1.138 | 1.124 | -10.182 | -10.196 | 1905 | 1959 | 1958 | 219 | 1124 | 3079 |  | CORR | CIGR | 07:46 | 07:54 | 07:54 | 31 | 106 | 10 | EXT |  | 0.92 | (c)
33202.254 | 10.239 | 10.222 | -1.081 | -1.098 | 571 | 672 | 653 | 571 | 1065 | 3079 |  | CORR | CIGR | 04:10 | 04:27 | 04:24 | 33 | 165 | 12 | EXT | Аномалия находится на упругопластическом изгибе: R=210 D, максимальное растяжение на 5.4 час. | 1.35 | (a)
33218.283 | 3.978 | 3.884 | -7.252 | -7.346 | -252 | -211 | -206 | 161 | 3884 | 3081 |  | DENT | GENE | 05:52 | 05:59 | 05:60 | 183 | 92 | 0.5 | N/A | Глубина вмятины: 7 мм (0,5%). Линейка: 18 см в (388 см; 05:59 ч:мин) Аномалия находится на упругопластическом изгибе. |  | (c)
33231.585 | 6.05 | 5.677 | -5.34 | -5.713 | -1532 | -1348 | -1346 | 1159 | 5134 | 3082 |  | DENT | GENE | 05:27 | 05:57 | 05:57 | 579 | 373 | 0.4 | N/A | Глубина вмятины: 5 мм (0,4%). Линейка: 58 см в (568 см; 05:57 ч:мин) |  | (c)
33253.532 | 4.997 | 4.929 | -6.468 | -6.536 | 2065 | 2107 | 2104 | 88 | 4929 | 3084 |  | ARTD | GENE | 08:10 | 08:17 | 08:17 | 97 | 78 |  | EXT | Аномалия находится на отводе. Наплавка. |  | (c)
33267.153 | 7.153 | 6.498 | -4.342 | -4.997 | 38 | 191 | 409 | 38 | 2999 | 3085 |  | ARTD | GENE | 09:12 | 09:37 | 10:12 | 1998 | 741 |  | EXT | Наплавка/вышлифовка 10%. |  | (c)
33288.683 | 6.373 | 6.357 | -3.767 | -3.783 | 2108 | 2147 | 2223 | 0 | 3748 | 3087 |  | CORR | CIGR | 04:07 | 04:13 | 04:25 | 35 | 229 | 11 | EXT | Аномалия находится на упругопластическом изгибе: R=349 D, максимальное растяжение на 6.6 час. | 0.92 | (c)
33303.625 | 0 | -0.039 | -11.59 | -11.629 | -486 | -52 | 67 | 486 |  | 3089 | Нарушение формы кольцевого шва | GWAN |  | 11:02 | 00:12 | 12:31 | 0 | 1105 |  | EXT | Нарушение формы кольцевого шва Аномалия находится на упругопластическом изгибе: R=432 D, максимальное растяжение на 5.8 час. |  | (c)
33354.498 | 4.728 | 4.032 | -6.307 | -7.003 | -637 | -458 | -202 | 0 | 4032 | 3093 |  | WRIN | GENE | 05:01 | 05:30 | 06:11 | 933 | 870 | 2.4 | N/A | Высота гофр: 34 мм (2,4%). Длина волны: 156 мм Аномалия находится вблизи продольного шва. |  | (a)
33367.135 | 6.33 | 6.15 | -4.48 | -4.66 | 527 | 727 | 775 | 527 | 4323 | 3094 |  | DENT | GENE | 05:59 | 06:31 | 06:39 | 337 | 495 | 0.4 | N/A | Глубина вмятины: 5 мм (0,4%). Линейка: 34 см в (615 см; 06:31 ч:мин) |  | (c)
33447.117 | 8.087 | 7.971 | -3.583 | -3.699 | -1392 | -1067 | -1137 | 883 | 3503 | 3101 |  | CORR | GENE | 05:14 | 06:07 | 05:55 | 196 | 509 | 10 | EXT | Аномалия находится на отводе. | 0.9 | (c)
33447.358 | 8.328 | 8.241 | -3.342 | -3.429 | -1400 | -896 | -1077 | 753 | 3263 | 3101 |  | CORR | GENE | 05:13 | 06:34 | 06:05 | 166 | 647 | 10 | EXT | Аномалия находится на отводе. | 0.9 | (c)
33447.968 | 8.938 | 8.861 | -2.732 | -2.809 | -1493 | -1375 | -1261 | 1029 | 2688 | 3101 |  | CORR | GENE | 04:58 | 05:17 | 05:35 | 121 | 465 | 10 | EXT | Аномалия находится на отводе. | 0.89 | (c)
33448.695 | 9.665 | 9.635 | -2.005 | -2.035 | -1539 | -955 | -1136 | 733 | 1892 | 3101 |  | CORR | GENE | 04:50 | 06:25 | 05:56 | 143 | 806 | 10 | EXT | Аномалия находится на отводе. | 0.9 | (c)
33457.799 | 7.099 | 6.137 | -4.271 | -5.233 | 1644 | -2054 | -2174 | 1531 | 3588 | 3102 |  | WRIN | GENE | 04:36 | 06:39 | 06:20 | 1645 | 1286 | 1.2 | N/A | Высота гофр: 17 мм (1,2%). Длина волны: 303 мм |  | (c)
33493.109 | 8.524 | 8.475 | -3.076 | -3.125 | -1999 | -1732 | -1721 | 1443 | 3038 | 3105 |  | CORR | GENE | 04:45 | 05:28 | 05:30 | 87 | 556 | 10 | EXT |  | 0.89 | (c)
33493.229 | 8.644 | 8.617 | -2.956 | -2.983 | -1479 | -1270 | -1310 | 1140 | 2886 | 3105 |  | CORR | GENE | 06:09 | 06:43 | 06:36 | 97 | 339 | 10 | EXT |  | 0.89 | (c)
33493.533 | 8.948 | 8.905 | -2.652 | -2.695 | 2016 | -1783 | -1990 | 1536 | 2460 | 3105 |  | CORR | GENE | 03:33 | 05:20 | 04:47 | 235 | 909 | 14 | EXT |  | 0.92 | (c)
33497.509 | 1.324 | 1.303 | -10.166 | -10.187 | 1745 | 1941 | 1899 | 178 | 1303 | 3106 |  | CORR | GENE | 03:48 | 04:19 | 04:13 | 54 | 308 | 10 | EXT |  | 0.89 | (c)
33500.992 | 4.807 | 4.771 | -6.683 | -6.719 | 1534 | 1702 | 1706 | 351 | 4771 | 3106 |  | CORR | GENE | 03:14 | 03:41 | 03:42 | 71 | 346 | 10 | EXT |  | 0.89 | (c)
33515.865 | 8.19 | 8.177 | -3.42 | -3.433 | -1647 | -1637 | -1627 | 1606 | 3397 | 3107 |  | CORR | PITT | 03:12 | 03:13 | 03:15 | 36 | 41 | 16 | EXT |  | 0.89 | (c)
33535.222 | 4.497 | 1.499 | -6.943 | -9.941 | -1525 | -1439 | -1427 | 705 | 1499 | 3109 | Дефект проката | MIAN | GENE | 05:00 | 05:14 | 05:16 | 3260 | 196 |  | INT | Дефект проката Эквивалент потери металла 10%. Аномалия находится на отводе. |  | (c)
33572.901 | 7.996 | 7.976 | -3.189 | -3.209 | 1852 | 2038 | 1981 | 120 | 3151 | 3112 |  | CORR | GENE | 07:38 | 08:08 | 07:58 | 58 | 259 | 14 | EXT | Аномалия находится на отводе. | 0.93 | (c)
33581.188 | 5.098 | 5.05 | -5.277 | -5.325 | -161 | -127 | -136 | 111 | 5050 | 3113 |  | GOUG | GENE | 08:35 | 08:41 | 08:39 | 166 | 49 | 15 | EXT | Аномалия находится на отводе. Задир. |  | (c)
33581.294 | 5.204 | 5.102 | -5.171 | -5.273 | -152 | -120 | -119 | 87 | 5088 | 3113 |  | DENT | GENE | 08:37 | 08:42 | 08:42 | 185 | 65 | 0.2 | N/A | Глубина вмятины: 3 мм (0,2%). Линейка: 19 см в (510 см; 08:42 ч:мин) Аномалия находится на отводе. Аномалия находится вблизи продольного шва. Аномалия находится вблизи дефекта потери металла. |  | (c)
33614.536 | 5.106 | 5.05 | -5.984 | -6.04 | 2186 | -2155 | -2130 | 0 | 5050 | 3116 |  | CORR | GENE | 03:06 | 03:25 | 03:29 | 90 | 290 | 12 | EXT | Аномалия находится на отводе. | 0.93 | (c)
33614.934 | 5.504 | 5.394 | -5.586 | -5.696 | 2195 | 2210 | 2212 | 1 | 5347 | 3116 |  | CORR | AXGR | 03:07 | 03:10 | 03:10 | 349 | 35 | 11 | EXT | Аномалия находится на отводе. | 0.97 | (c)
33616.795 | 7.365 | 7.356 | -3.725 | -3.734 | -706 | -640 | -648 | 591 | 3713 | 3116 |  | CORR | CIGR | 07:19 | 07:30 | 07:28 | 21 | 115 | 11 | EXT | Аномалия находится на отводе. | 0.92 | (c)
33622.854 | 2.334 | 2.312 | -8.866 | -8.888 | -1054 | -979 | -981 | 909 | 2312 | 3117 |  | CORR | CIGR | 07:40 | 07:52 | 07:51 | 46 | 146 | 10 | EXT |  | 0.89 | (c)
33623.74 | 3.22 | 3.15 | -7.98 | -8.05 | -1230 | -1094 | -1087 | 944 | 3150 | 3117 |  | CORR | GENE | 07:11 | 07:33 | 07:34 | 134 | 286 | 10 | EXT |  | 0.9 | (c)
33642.295 | 10.575 | 10.506 | -0.82 | -0.889 | 223 | 436 | 452 | 223 | 782 | 3118 |  | CORR | GENE | 03:10 | 03:44 | 03:47 | 107 | 457 | 12 | EXT |  | 0.89 | (c)
33666.359 | 0.999 | 0.973 | -9.916 | -9.942 | -1688 | -1584 | -1537 | 542 | 973 | 3121 |  | CORR | GENE | 04:49 | 05:06 | 05:13 | 88 | 304 | 13 | EXT | Аномалия находится на упругопластическом изгибе: R=532 D, максимальное растяжение на 5.3 час. | 0.89 | (c)
33670.948 | 5.588 | 5.578 | -5.327 | -5.337 | -913 | -853 | -851 | 789 | 5317 | 3121 |  | CORR | CIGR | 06:54 | 07:03 | 07:04 | 20 | 124 | 12 | EXT | Аномалия находится на упругопластическом изгибе: R=993 D, максимальное растяжение на 5.6 час. | 0.89 | (c)
33677.045 | 0.77 | 0.707 | -10.51 | -10.573 | 2213 | -2174 | -2138 | 0 | 707 | 3122 |  | CORR | GENE | 03:54 | 04:06 | 04:11 | 71 | 221 | 12 | EXT |  | 0.89 | (c)
33691.269 | 3.714 | 3.694 | -7.361 | -7.381 | 1208 | 1251 | 1255 | 1208 | 3694 | 3123 |  | CORR | CIGR | 07:44 | 07:51 | 07:51 | 43 | 94 | 10 | EXT | Аномалия находится на упругопластическом изгибе: R=441 D, максимальное растяжение на 6 час. | 0.89 | (c)
33730.436 | 8.811 | 8.487 | -2.509 | -2.833 | -1645 | -1504 | -1446 | 586 | 2156 | 3126 |  | DENT | GENE | 05:41 | 06:04 | 06:13 | 677 | 397 | 0.4 | N/A | Глубина вмятины: 6 мм (0,4%). Линейка: 68 см в (849 см; 06:04 ч:мин) |  | (c)
33731.492 | 9.867 | 9.817 | -1.453 | -1.503 | -2202 | -2186 | -2185 | 28 | 1396 | 3126 |  | CORR | AXGR | 04:11 | 04:14 | 04:14 | 107 | 33 | 10 | EXT |  | 0.93 | (c)
33731.883 | 10.258 | 9.832 | -1.062 | -1.488 | 1178 | 1605 | 1620 | 168 | 970 | 3126 |  | ARTD | GENE | 01:17 | 02:26 | 02:28 | 518 | 885 |  | EXT | Эквивалент потери металла 10%. От изолировочной машины. |  | (c)
33733.804 | 0.859 | 0.844 | -10.511 | -10.526 | 457 | 488 | 554 | 457 | 844 | 3127 |  | CORR | CIGR | 04:07 | 04:12 | 04:22 | 43 | 195 | 10 | EXT | Аномалия находится на отводе. | 0.92 | (c)
33738.403 | 5.458 | 5.425 | -5.912 | -5.945 | 556 | 641 | 654 | 556 | 5425 | 3127 |  | CORR | CIGR | 04:23 | 04:36 | 04:39 | 44 | 196 | 10 | EXT | Аномалия находится на отводе. | 0.92 | (c)
33745.307 | 0.992 | 0.971 | -10.438 | -10.459 | -278 | -218 | -203 | 127 | 971 | 3128 | Дефект проката | MIAN | GENE | 01:58 | 02:08 | 02:10 | 55 | 152 |  | INT | Дефект проката Эквивалент потери металла 10%. Аномалия находится на отводе. |  | (c)
33750.111 | 5.796 | 5.75 | -5.634 | -5.68 | 1126 | 1169 | 1207 | 941 | 5617 | 3128 |  | CORR | GENE | 05:44 | 05:51 | 05:58 | 63 | 164 | 10 | EXT | Аномалия находится на отводе. | 0.93 | (c)
33756.297 | 0.552 | 0.425 | -10.843 | -10.97 | 1214 | 1331 | 1468 | 508 | 425 | 3129 |  | DENT | GENE | 05:55 | 06:13 | 06:36 | 270 | 508 | 0.8 | N/A | Глубина вмятины: 11 мм (0,8%). Линейка: 27 см в (43 см; 06:13 ч:мин) Аномалия находится на отводе. |  | (c)
33763.955 | 8.21 | 8.188 | -3.185 | -3.207 | 2058 | 2127 | 2149 | 0 | 3152 | 3129 |  | CORR | GENE | 08:11 | 08:22 | 08:25 | 55 | 181 | 10 | EXT | Аномалия находится на отводе. | 0.93 | (c)
33767.14 | 0 | -0.044 | -11.675 | -11.719 | -1912 | -860 | -986 | 60 |  | 3130 | Нарушение формы кольцевого шва | GWAN |  | 09:34 | 00:24 | 12:04 | 0 | 1852 |  | EXT | Нарушение формы кольцевого шва Аномалия находится на отводе. |  | (c)
33767.14 | 0 | -0.027 | -11.675 | -11.702 | 604 | 1112 | 1240 | 604 |  | 3130 | Нарушение формы кольцевого шва | GWAN |  | 04:20 | 05:42 | 06:03 | 0 | 1273 |  | EXT | Нарушение формы кольцевого шва Аномалия находится на отводе. |  | (c)
33767.829 | 0.689 | 0.518 | -10.986 | -11.157 | -1380 | -933 | -804 | 227 | 518 | 3130 | Дефект проката | MIAN | GENE | 11:00 | 00:12 | 12:33 | 237 | 1153 |  | INT | Дефект проката Эквивалент потери металла 10%. Аномалия находится на отводе. |  | (c)
33767.866 | 0.726 | 0.61 | -10.949 | -11.065 | 264 | 879 | 1122 | 264 | 610 | 3130 | Дефект проката | MIAN | GENE | 03:25 | 05:05 | 05:44 | 342 | 1717 |  | INT | Дефект проката Эквивалент потери металла 10%. Аномалия находится на отводе. |  | (c)
33774.178 | 7.038 | 6.943 | -4.637 | -4.732 | 1274 | 1297 | 1303 | 1274 | 4553 | 3130 |  | CORR | GENE | 06:08 | 06:12 | 06:13 | 179 | 58 | 10 | EXT | Аномалия находится на отводе. | 0.9 | (c)
33777.954 | 10.814 | 10.636 | -0.861 | -1.039 | 911 | 1170 | 1184 | 911 | 727 | 3130 |  | DENT | GENE | 05:10 | 05:52 | 05:54 | 312 | 546 | 0.9 | N/A | Глубина вмятины: 13 мм (0,9%). Линейка: 31 см в (1064 см; 05:52 ч:мин) Аномалия находится на отводе. |  | (c)
33814.101 | 0.491 | 0.481 | -11.169 | -11.179 | -376 | -343 | -339 | 303 | 481 | 3134 |  | CORR | CIGR | 03:47 | 03:53 | 03:53 | 24 | 72 | 11 | EXT | Аномалия находится на упругопластическом изгибе: R=562 D, максимальное растяжение на 5.7 час. | 0.89 | (c)
33814.12 | 0.51 | 0.495 | -11.15 | -11.165 | -540 | -490 | -482 | 423 | 495 | 3134 |  | CORR | CIGR | 03:21 | 03:29 | 03:30 | 24 | 117 | 15 | EXT | Аномалия находится на упругопластическом изгибе: R=562 D, максимальное растяжение на 5.7 час. | 0.89 | (c)
33818.038 | 4.428 | 4.4 | -7.232 | -7.26 | -594 | -542 | -481 | 369 | 4400 | 3134 |  | CORR | GENE | 03:12 | 03:20 | 03:30 | 81 | 224 | 10 | EXT | Аномалия находится на упругопластическом изгибе: R=638 D, максимальное растяжение на 5.5 час. | 0.89 | (c)
33821.871 | 8.261 | 8.246 | -3.399 | -3.414 | -675 | -627 | -627 | 580 | 3384 | 3134 |  | CORR | CIGR | 02:59 | 03:07 | 03:07 | 30 | 95 | 10 | EXT | Аномалия находится на упругопластическом изгибе: R=806 D, максимальное растяжение на 5.2 час. | 0.89 | (c)
33826.021 | 0.751 | 0.735 | -10.759 | -10.775 | 1361 | 1442 | 1428 | 1361 | 735 | 3135 |  | CORR | CIGR | 03:44 | 03:57 | 03:54 | 26 | 133 | 11 | EXT |  | 0.84 | (c)
33826.857 | 1.587 | 1.565 | -9.923 | -9.945 | 1134 | 1172 | 1209 | 1134 | 1565 | 3135 |  | CORR | CIGR | 03:07 | 03:13 | 03:19 | 30 | 150 | 10 | EXT |  | 0.84 | (c)
33828.381 | 3.111 | 3.092 | -8.399 | -8.418 | 1526 | 1562 | 1584 | 1526 | 3092 | 3135 |  | CORR | CIGR | 04:10 | 04:16 | 04:20 | 31 | 116 | 11 | EXT |  | 0.84 | (c)
33830.417 | 5.147 | 5.138 | -6.363 | -6.372 | 1163 | 1199 | 1199 | 1163 | 5138 | 3135 |  | CORR | CIGR | 03:12 | 03:18 | 03:17 | 31 | 72 | 10 | EXT |  | 0.84 | (c)
33835.941 | 10.671 | 10.646 | -0.839 | -0.864 | 1298 | 1429 | 1460 | 1298 | 734 | 3135 |  | CORR | GENE | 03:33 | 03:55 | 03:60 | 130 | 323 | 13 | EXT |  | 0.85 | (c)
33836.242 | 10.972 | 10.956 | -0.538 | -0.554 | 1138 | 1198 | 1212 | 1138 | 476 | 3135 |  | CORR | GENE | 03:08 | 03:17 | 03:20 | 78 | 148 | 11 | EXT |  | 0.85 | (c)
33836.337 | 11.067 | 11.046 | -0.443 | -0.464 | 1370 | 1427 | 1448 | 1370 | 430 | 3135 |  | CORR | CIGR | 03:45 | 03:54 | 03:58 | 34 | 156 | 12 | EXT |  | 0.84 | (c)
33837.965 | 1.185 | 1.152 | -10.22 | -10.253 | 1295 | 1402 | 1430 | 665 | 1152 | 3136 |  | CORR | GENE | 02:33 | 02:51 | 02:55 | 57 | 271 | 10 | EXT |  | 0.89 | (c)
33840.985 | 4.205 | 4.114 | -7.2 | -7.291 | 1930 | 2017 | 2031 | 98 | 4114 | 3136 |  | CORR | GENE | 04:16 | 04:30 | 04:32 | 414 | 203 | 10 | EXT |  | 0.93 | (c)
33841.452 | 4.672 | 4.654 | -6.733 | -6.751 | 1599 | 1770 | 1718 | 394 | 4654 | 3136 |  | CORR | GENE | 03:22 | 03:50 | 03:41 | 74 | 238 | 12 | EXT |  | 0.89 | (c)
33841.913 | 5.133 | 5.066 | -6.272 | -6.339 | 1237 | 1316 | 1322 | 824 | 5066 | 3136 |  | CORR | GENE | 02:24 | 02:37 | 02:38 | 88 | 169 | 10 | EXT |  | 0.89 | (c)
33845.653 | 8.873 | 8.854 | -2.532 | -2.551 | -2022 | -1535 | -1733 | 209 | 2444 | 3136 |  | CORR | GENE | 05:38 | 06:56 | 06:25 | 107 | 578 | 11 | EXT |  | 0.89 | (c)
33846.914 | 10.134 | 10.108 | -1.271 | -1.297 | 1613 | 1715 | 1719 | 405 | 1224 | 3136 |  | CORR | GENE | 03:24 | 03:41 | 03:42 | 73 | 213 | 12 | EXT |  | 0.89 | (c)
33870.067 | 10.337 | 10.322 | -1.043 | -1.058 | -2206 | -2113 | -2132 | 24 | 1027 | 3138 |  | CORR | CIGR | 08:27 | 08:43 | 08:40 | 31 | 149 | 10 | EXT | Аномалия находится на упругопластическом изгибе: R=505 D, максимальное растяжение на 5.2 час. | 0.89 | (c)
33871.11 | 0 | -0.035 | -11.45 | -11.485 | 1510 | -1291 | -1718 | 0 |  | 3139 | Нарушение формы кольцевого шва | GWAN |  | 03:30 | 07:58 | 06:49 | 0 | 2465 |  | EXT | Нарушение формы кольцевого шва Аномалия находится на упругопластическом изгибе: R=509 D, максимальное растяжение на 5.2 час. |  | (c)
33874.672 | 3.562 | 3.521 | -7.888 | -7.929 | -1221 | -869 | -946 | 672 | 3521 | 3139 |  | CORR | GENE | 08:09 | 09:06 | 08:54 | 106 | 549 | 14 | EXT | Аномалия находится на упругопластическом изгибе: R=542 D, максимальное растяжение на 5.7 час. | 0.93 | (c)
33875.288 | 4.178 | 4.152 | -7.272 | -7.298 | -1260 | -1176 | -1040 | 821 | 4152 | 3139 |  | CORR | GENE | 08:03 | 08:17 | 08:38 | 74 | 440 | 10 | EXT | Аномалия находится на упругопластическом изгибе: R=539 D, максимальное растяжение на 5.8 час. | 0.93 | (c)
33889.722 | 7.162 | 7.126 | -4.128 | -4.164 | 39 | 122 | 166 | 39 | 4124 | 3140 |  | CORR | CIGR | 09:10 | 09:24 | 09:31 | 40 | 254 | 11 | EXT | Аномалия находится на отводе. | 0.92 | (c)
33916.775 | 0 | -0.024 | -11.505 | -11.529 | -1659 | -863 | -646 | 0 |  | 3143 | Нарушение формы кольцевого шва | GWAN |  | 00:43 | 02:52 | 03:27 | 0 | 2027 |  | EXT | Нарушение формы кольцевого шва Аномалия находится на упругопластическом изгибе: R=472 D, максимальное растяжение на 6 час. |  | (c)
33916.775 | 0 | -0.025 | -11.505 | -11.53 | 600 | 954 | 1289 | 600 |  | 3143 | Нарушение формы кольцевого шва | GWAN |  | 06:48 | 07:45 | 08:39 | 0 | 1377 |  | EXT | Нарушение формы кольцевого шва Аномалия находится на упругопластическом изгибе: R=472 D, максимальное растяжение на 6 час. |  | (c)
33926.794 | 10.019 | 10.001 | -1.486 | -1.504 | 628 | 702 | 695 | 628 | 1472 | 3143 |  | CORR | CIGR | 06:52 | 07:04 | 07:03 | 32 | 133 | 13 | EXT |  | 0.89 | (c)
33946.074 | 6.784 | 6.756 | -4.436 | -4.464 | 92 | 835 | 1114 | 92 | 4387 | 3145 | Дефект проката | MIAN | GENE | 11:28 | 01:28 | 14:13 | 77 | 2043 |  | INT | Дефект проката Эквивалент потери металла 17%. |  | (c)
33949.705 | 10.415 | 10.386 | -0.805 | -0.834 | 39 | 1450 | 1115 | 39 | 773 | 3145 | Дефект проката | MIAN | GENE | 11:19 | 03:07 | 14:13 | 61 | 2152 |  | INT | Дефект проката Эквивалент потери металла 17%. |  | (c)
33959.431 | 8.921 | 8.491 | -2.749 | -3.179 | 1513 | 1720 | 1824 | 1513 | 2664 | 3146 |  | DENT | GENE | 11:56 | 00:29 | 12:46 | 515 | 621 | 0.5 | N/A | Глубина вмятины: 7 мм (0,5%). Линейка: 52 см в (849 см; 00:29 ч:мин) |  | (c)
33973.71 | 0 | -0.033 | -11.43 | -11.463 | 1496 | 1967 | 1887 | 1496 |  | 3148 | Нарушение формы кольцевого шва | GWAN |  | 02:11 | 03:27 | 03:14 | 0 | 781 |  | EXT | Нарушение формы кольцевого шва |  | (c)
33973.71 | 0 | -0.017 | -11.43 | -11.447 | -1961 | -1026 | -1437 | 913 |  | 3148 | Нарушение формы кольцевого шва | GWAN |  | 04:53 | 07:24 | 06:17 | 0 | 1048 |  | EXT | Нарушение формы кольцевого шва |  | (c)
34008.11 | 0 | -0.031 | -10.895 | -10.926 | -1669 | 1468 | 2 | 0 |  | 3151 | Нарушение формы кольцевого шва | GWAN |  | 02:05 | 10:32 | 06:35 | 0 | 3342 |  | EXT | Нарушение формы кольцевого шва Аномалия находится на упругопластическом изгибе: R=411 D, максимальное растяжение на 0.2 час. |  | (c)
34019.276 | 0.271 | 0.097 | -11.059 | -11.233 | 1090 | 1142 | 1143 | 1034 | 97 | 3152 | Дефект проката | MIAN | GENE | 04:09 | 04:17 | 04:17 | 646 | 106 |  | INT | Дефект проката Эквивалент потери металла 10%. Аномалия находится на отводе. |  | (c)
34026.371 | 7.366 | 7.2 | -3.964 | -4.13 | 1071 | 1114 | 1114 | 1071 | 2441 | 3152 | Дефект проката | MIAN | GENE | 04:05 | 04:13 | 04:12 | 1689 | 86 |  | INT | Дефект проката Эквивалент потери металла 10%. Аномалия находится на отводе. |  | (c)
34039.225 | 8.89 | 8.879 | -2.2 | -2.211 | 77 | 112 | 116 | 77 | 2185 | 3153 | Дефект проката | MIAN | CIGR | 10:18 | 10:24 | 10:25 | 26 | 79 |  | INT | Дефект проката Эквивалент потери металла 13%. |  | (c)
34039.825 | 9.49 | 9.475 | -1.6 | -1.615 | 69 | 104 | 157 | 69 | 1555 | 3153 | Дефект проката | MIAN | GENE | 10:17 | 10:23 | 10:31 | 60 | 177 |  | INT | Дефект проката Эквивалент потери металла 12%. |  | (c)
34063.331 | 10.491 | 10.472 | -0.994 | -1.013 | 104 | 134 | 181 | 104 | 983 | 3155 | Дефект проката | MIAN | CIGR | 01:38 | 01:43 | 01:50 | 30 | 154 |  | INT | Дефект проката Эквивалент потери металла 11%. |  | (c)
34067.431 | 3.106 | 2.792 | -8.554 | -8.868 | -1826 | -1805 | -1699 | 1571 | 2792 | 3156 |  | CORR | GENE | 03:29 | 03:32 | 03:49 | 417 | 255 | 10 | EXT | Аномалия находится на отводе. | 0.93 | (c)
34067.781 | 3.456 | 3.445 | -8.204 | -8.215 | -463 | -411 | -421 | 379 | 3445 | 3156 |  | CORR | CIGR | 07:09 | 07:17 | 07:15 | 23 | 84 | 11 | EXT | Аномалия находится на отводе. | 0.89 | (c)
34068 | 3.675 | 3.468 | -7.985 | -8.192 | -1738 | -1673 | -1692 | 1647 | 3468 | 3156 |  | CORR | GENE | 03:43 | 03:53 | 03:50 | 298 | 91 | 10 | EXT | Аномалия находится на отводе. | 0.92 | (c)
34068.948 | 4.623 | 4.304 | -7.037 | -7.356 | -1774 | -1566 | -1630 | 1487 | 4304 | 3156 |  | CORR | GENE | 03:37 | 04:11 | 04:00 | 531 | 287 | 11 | EXT | Аномалия находится на отводе. | 0.95 | (c)
34080.294 | 4.309 | 4.292 | -6.991 | -7.008 | -1838 | -1777 | -1756 | 1675 | 4292 | 3157 |  | CORR | CIGR | 04:41 | 04:51 | 04:55 | 23 | 163 | 10 | EXT | Аномалия находится на упругопластическом изгибе: R=399 D, максимальное растяжение на 7.2 час. | 0.89 | (c)
34098.93 | 0 | -0.028 | -11.155 | -11.183 | 1072 | 2024 | 1964 | 1072 |  | 3159 | Нарушение формы кольцевого шва | GWAN |  | 00:24 | 02:58 | 02:48 | 0 | 1784 |  | EXT | Нарушение формы кольцевого шва |  | (c)
34098.93 | 0 | -0.021 | -11.155 | -11.176 | -957 | -18 | -302 | 0 |  | 3159 | Нарушение формы кольцевого шва | GWAN |  | 06:56 | 09:28 | 08:42 | 0 | 1310 |  | EXT | Нарушение формы кольцевого шва |  | (c)
34118.127 | 8.042 | 8.02 | -3.038 | -3.06 | 1284 | 1346 | 1372 | 769 | 3019 | 3160 |  | CORR | CIGR | 04:33 | 04:43 | 04:47 | 41 | 177 | 13 | EXT |  | 0.89 | (c)
34118.282 | 8.197 | 8.179 | -2.883 | -2.901 | 1268 | 1340 | 1357 | 784 | 2852 | 3160 |  | CORR | GENE | 04:30 | 04:42 | 04:45 | 49 | 178 | 11 | EXT |  | 0.89 | (c)
34119.085 | 9 | 8.881 | -2.08 | -2.199 | 1154 | 1248 | 1261 | 863 | 1948 | 3160 |  | CORR | GENE | 04:12 | 04:27 | 04:29 | 251 | 213 | 11 | EXT |  | 0.92 | (c)
34119.892 | 9.807 | 9.797 | -1.273 | -1.283 | 1152 | 1209 | 1238 | 906 | 1257 | 3160 |  | CORR | CIGR | 04:12 | 04:21 | 04:26 | 26 | 172 | 13 | EXT |  | 0.89 | (c)
34121.088 | 11.003 | 10.975 | -0.077 | -0.105 | 1977 | 2082 | 2083 | 43 | 62 | 3160 |  | CORR | CIGR | 06:25 | 06:42 | 06:42 | 43 | 210 | 13 | EXT |  | 0.89 | (c)
34123.634 | 2.469 | 2.444 | -8.861 | -8.886 | -1256 | -1214 | -1179 | 975 | 2444 | 3161 |  | CORR | CIGR | 07:25 | 07:31 | 07:37 | 26 | 153 | 11 | EXT |  | 0.92 | (c)
34124.169 | 3.004 | 2.894 | -8.326 | -8.436 | 1989 | 2094 | 2049 | 122 | 2894 | 3161 |  | CORR | GENE | 04:08 | 04:25 | 04:18 | 377 | 120 | 12 | EXT |  | 0.97 | (c)
34125.796 | 4.631 | 4.568 | -6.699 | -6.762 | -1363 | -1238 | -1227 | 867 | 4568 | 3161 |  | CORR | GENE | 07:07 | 07:27 | 07:29 | 102 | 273 | 10 | EXT |  | 0.93 | (c)
34142.623 | 10.128 | 10.095 | -1.262 | -1.295 | -825 | -668 | -675 | 526 | 1232 | 3162 |  | CORR | GENE | 03:55 | 04:20 | 04:19 | 63 | 299 | 11 | EXT | Аномалия находится на упругопластическом изгибе: R=540 D, максимальное растяжение на 10.7 час. | 0.89 | (c)
34143.911 | 0.026 | 0.017 | -11.284 | -11.293 | 1449 | 1519 | 1581 | 517 | 17 | 3163 |  | CORR | CIGR | 04:24 | 04:35 | 04:45 | 28 | 264 | 12 | EXT | Аномалия находится на упругопластическом изгибе: R=481 D, максимальное растяжение на 10.7 час. | 0.89 | (c)
34145.464 | 1.579 | 1.533 | -9.731 | -9.777 | 1533 | 1650 | 1634 | 496 | 1533 | 3163 |  | CORR | GENE | 04:38 | 04:57 | 04:54 | 67 | 201 | 13 | EXT | Аномалия находится на упругопластическом изгибе: R=435 D, максимальное растяжение на 10.6 час. | 0.89 | (c)
34146.575 | 2.69 | 2.673 | -8.62 | -8.637 | 1505 | 1614 | 1595 | 544 | 2673 | 3163 |  | CORR | CIGR | 04:33 | 04:51 | 04:48 | 32 | 182 | 10 | EXT | Аномалия находится на упругопластическом изгибе: R=414 D, максимальное растяжение на 10.5 час. | 0.89 | (c)
34147.038 | 3.153 | 3.142 | -8.157 | -8.168 | 1531 | 1577 | 1578 | 605 | 3142 | 3163 |  | CORR | CIGR | 04:37 | 04:45 | 04:45 | 32 | 95 | 10 | EXT | Аномалия находится на упругопластическом изгибе: R=409 D, максимальное растяжение на 10.5 час. | 0.89 | (c)
34149.418 | 5.533 | 5.3 | -5.777 | -6.01 | 1357 | 1357 | 1388 | 812 | 5300 | 3163 |  | CORR | GENE | 04:09 | 04:09 | 04:14 | 318 | 62 | 11 | EXT | Аномалия находится на упругопластическом изгибе: R=527 D, максимальное растяжение на 10.4 час. | 0.92 | (c)
34152.577 | 8.692 | 8.68 | -2.618 | -2.63 | 1404 | 1471 | 1463 | 708 | 2589 | 3163 |  | CORR | CIGR | 04:17 | 04:28 | 04:26 | 41 | 118 | 10 | EXT | Аномалия находится на упругопластическом изгибе: R=967 D, максимальное растяжение на 10.7 час. | 0.89 | (c)
34156.928 | 1.733 | 1.718 | -9.777 | -9.792 | -625 | -567 | -552 | 478 | 1718 | 3164 |  | CORR | CIGR | 04:14 | 04:24 | 04:26 | 28 | 147 | 10 | EXT |  | 0.89 | (c)
34167.603 | 0.898 | 0.884 | -10.422 | -10.436 | -1797 | -1523 | -1523 | 434 | 884 | 3165 |  | CORR | GENE | 07:50 | 08:34 | 08:34 | 136 | 548 | 10 | EXT |  | 0.9 | (c)
34179.709 | 1.684 | 1.662 | -9.896 | -9.918 | 1937 | 2002 | 2006 | 156 | 1662 | 3166 |  | CORR | CIGR | 07:40 | 07:51 | 07:51 | 48 | 137 | 12 | EXT |  | 0.93 | (c)
34212.325 | 0.13 | 0.055 | -11.31 | -11.385 | -666 | -583 | -525 | 385 | 55 | 3169 |  | CORR | GENE | 03:46 | 03:60 | 04:09 | 92 | 281 | 12 | EXT |  | 0.89 | (c)
34214.36 | 2.165 | 2.129 | -9.275 | -9.311 | -740 | -652 | -603 | 465 | 2129 | 3169 |  | CORR | GENE | 03:34 | 03:49 | 03:57 | 50 | 275 | 11 | EXT |  | 0.89 | (c)
34223.491 | 11.296 | 11.271 | -0.144 | -0.169 | -788 | -697 | -604 | 420 | 109 | 3169 |  | CORR | GENE | 03:27 | 03:42 | 03:56 | 60 | 368 | 10 | EXT |  | 0.89 | (c)
34235.06 | 0 | -0.044 | -11.585 | -11.629 | -1919 | -26 | 94 | 0 |  | 3171 | Нарушение формы кольцевого шва | GWAN |  | 06:36 | 11:42 | 12:01 | 0 | 4026 |  | EXT | Нарушение формы кольцевого шва |  | (c)
34247.593 | 0.948 | 0.23 | -10.427 | -11.145 | -2227 | -2196 | -2199 | 4 | 230 | 3172 |  | CORR | GENE | 04:38 | 04:43 | 04:42 | 1120 | 55 | 12 | EXT |  | 1.02 | (b)
34247.663 | 1.018 | 0.909 | -10.357 | -10.466 | 1556 | 1566 | 1571 | 645 | 909 | 3172 | Металлургический дефект | MIAN | AXGR | 02:48 | 02:50 | 02:51 | 142 | 30 |  | INT | Металлургический дефект Эквивалент потери металла 10%. |  | (c)
34247.801 | 1.156 | 1.088 | -10.219 | -10.287 | -1992 | -1975 | -1976 | 238 | 1088 | 3172 | Металлургический дефект | MIAN | AXGR | 05:16 | 05:19 | 05:18 | 121 | 34 |  | INT | Металлургический дефект Эквивалент потери металла 10%. |  | (c)
34248.517 | 1.872 | 1.79 | -9.503 | -9.585 | -2230 | -2210 | -2207 | 1 | 1790 | 3172 |  | CORR | AXGR | 04:37 | 04:41 | 04:41 | 170 | 45 | 10 | EXT |  | 0.94 | (c)
34263.778 | 5.758 | 5.743 | -5.682 | -5.697 | 1853 | 2104 | 2012 | 59 | 5636 | 3173 |  | CORR | GENE | 05:40 | 06:20 | 06:05 | 61 | 318 | 14 | EXT |  | 0.93 | (c)
34290.06 | 9.205 | 9.017 | -2.165 | -2.353 | 742 | 769 | 789 | 742 | 2022 | 3175 | Дефект проката | MIAN | GENE | 02:15 | 02:20 | 02:23 | 331 | 95 |  | INT | Дефект проката Эквивалент потери металла 10%. |  | (c)
34300.322 | 8.097 | 7.916 | -3.298 | -3.479 | 940 | 981 | 969 | 940 | 3113 | 3176 |  | CORR | GENE | 03:60 | 04:06 | 04:05 | 366 | 58 | 10 | EXT |  | 0.96 | (c)
34331.161 | 4.861 | 4.839 | -6.349 | -6.371 | 1447 | 1492 | 1553 | 572 | 4839 | 3179 |  | CORR | GENE | 05:10 | 05:17 | 05:27 | 52 | 211 | 10 | EXT |  | 0.93 | (c)
34332.043 | 5.743 | 5.72 | -5.467 | -5.49 | 1244 | 1373 | 1366 | 742 | 5441 | 3179 |  | CORR | CIGR | 04:37 | 04:58 | 04:57 | 49 | 245 | 11 | EXT |  | 0.93 | (c)
34339.253 | 1.743 | 1.383 | -9.732 | -10.092 | 2128 | 2146 | 2150 | 59 | 1383 | 3180 |  | CORR | AXGR | 08:27 | 08:30 | 08:30 | 491 | 43 | 10 | EXT |  | 0.98 | (c)
34374.505 | 3.39 | 3.368 | -8.12 | -8.142 | -2150 | -2101 | -2091 | 81 | 3368 | 3183 | Дефект проката | MIAN | GENE | 03:42 | 03:50 | 03:51 | 51 | 117 |  | INT | Дефект проката Эквивалент потери металла 12%. Аномалия находится на упругопластическом изгибе: R=394 D, максимальное растяжение на 5.8 час. |  | (c)
34400.427 | 6.227 | 6.197 | -5.268 | -5.298 | -1768 | -1650 | -1639 | 463 | 5245 | 3185 |  | CORR | GENE | 08:34 | 08:53 | 08:55 | 53 | 259 | 10 | EXT |  | 0.93 | (c)
34409.156 | 3.461 | 3.434 | -7.764 | -7.791 | 421 | 469 | 528 | 421 | 3434 | 3186 |  | CORR | CIGR | 02:29 | 02:37 | 02:47 | 48 | 215 | 12 | EXT |  | 0.93 | (c)
34409.569 | 3.874 | 3.827 | -7.351 | -7.398 | 464 | 535 | 602 | 464 | 3827 | 3186 |  | CORR | GENE | 02:36 | 02:48 | 02:59 | 62 | 276 | 15 | EXT |  | 0.93 | (c)
34413.79 | 8.095 | 8.085 | -3.13 | -3.14 | 2086 | 2138 | 2133 | 50 | 3105 | 3186 |  | CORR | CIGR | 06:58 | 07:07 | 07:06 | 35 | 95 | 12 | EXT |  | 0.92 | (c)
34415.996 | 10.301 | 10.233 | -0.924 | -0.992 | 82 | 111 | 193 | 82 | 888 | 3186 |  | CORR | GENE | 01:35 | 01:39 | 01:53 | 104 | 220 | 12 | EXT |  | 0.93 | (c)
34422.874 | 5.954 | 5.94 | -5.331 | -5.345 | 1604 | 1646 | 1654 | 526 | 5307 | 3187 |  | CORR | CIGR | 03:37 | 03:44 | 03:45 | 38 | 101 | 10 | EXT |  | 0.92 | (c)
34423.113 | 6.193 | 6.155 | -5.092 | -5.13 | 1741 | 1798 | 1777 | 417 | 4976 | 3187 |  | CORR | GENE | 03:59 | 04:08 | 04:05 | 154 | 73 | 12 | EXT |  | 0.94 | (c)
34454.705 | 4.07 | 4.024 | -7.275 | -7.321 | 2209 | -2227 | 2228 | 0 | 4024 | 3190 |  | CORR | AXGR | 07:29 | 07:33 | 07:32 | 457 | 38 | 10 | EXT |  | 0.97 | (c)
34456.238 | 5.603 | 5.571 | -5.742 | -5.774 | 1856 | 1924 | 1954 | 179 | 5571 | 3190 |  | CORR | CIGR | 06:32 | 06:43 | 06:48 | 37 | 196 | 10 | EXT |  | 0.92 | (c)
34460.352 | 9.717 | 9.665 | -1.628 | -1.68 | 1104 | 1129 | 1125 | 1085 | 1547 | 3190 |  | CORR | AXGR | 04:30 | 04:34 | 04:34 | 133 | 41 | 10 | EXT |  | 0.93 | (c)
34490.107 | 5.457 | 5.417 | -5.828 | -5.868 | -1506 | -1341 | -1353 | 725 | 5417 | 3193 |  | CORR | GENE | 07:16 | 07:43 | 07:41 | 69 | 306 | 12 | EXT |  | 0.93 | (c)
34518.785 | 0 | -0.04 | -11.455 | -11.495 | 134 | 727 | 779 | 134 |  | 3196 | Нарушение формы кольцевого шва | GWAN |  | 00:22 | 01:58 | 02:07 | 0 | 1290 |  | EXT | Нарушение формы кольцевого шва Аномалия находится на отводе. |  | (c)
34518.785 | 0 | -0.052 | -11.455 | -11.507 | -851 | -705 | -621 | 390 |  | 3196 | Вышлифовка на шве | GWAN | GENE | 09:43 | 10:07 | 10:21 | 81 | 461 | 10 | EXT | Вышлифовка на шве Аномалия находится на отводе. | 0.93 | (c)
34612.505 | 2.495 | 2.482 | -8.875 | -8.888 | -1643 | -1585 | -1578 | 587 | 2482 | 3204 |  | CORR | CIGR | 07:42 | 07:51 | 07:52 | 40 | 131 | 10 | EXT |  | 0.92 | (c)
34646.41 | 2.18 | 2.108 | -9.1 | -9.172 | -1521 | -1468 | -1409 | 709 | 2108 | 3207 | Дефект проката | MIAN | GENE | 07:29 | 07:38 | 07:47 | 103 | 224 |  | INT | Дефект проката Эквивалент потери металла 10%. |  | (c)
34653.273 | 9.043 | 8.881 | -2.237 | -2.399 | -1490 | -1177 | -1183 | 740 | 2010 | 3207 | Дефект проката | MIAN | GENE | 07:34 | 08:25 | 08:24 | 389 | 614 |  | INT | Дефект проката Эквивалент потери металла 10%. |  | (c)
34657.438 | 1.928 | 1.876 | -9.457 | -9.509 | -2216 | -2203 | -2203 | 15 | 1876 | 3208 |  | LWAN | AXGR | 09:01 | 09:03 | 09:03 | 721 | 26 |  | INT | Эквивалент потери металла 14%. |  | (c)
34657.901 | 2.391 | 2.172 | -8.994 | -9.213 | 1090 | 1149 | 1148 | 1024 | 2172 | 3208 | Дефект проката | MIAN | GENE | 05:55 | 06:04 | 06:04 | 609 | 117 |  | INT | Дефект проката Эквивалент потери металла 10%. |  | (c)
34661.02 | 5.51 | 5.228 | -5.875 | -6.157 | -2211 | -2192 | -2193 | 20 | 5228 | 3208 |  | LWAN | AXGR | 09:02 | 09:05 | 09:05 | 370 | 36 |  | INT | Эквивалент потери металла 10%. |  | (c)
34666.867 | 11.357 | 11.302 | -0.028 | -0.083 | 934 | 1194 | 1219 | 727 | 10 | 3208 | Дефект проката | MIAN | GENE | 05:30 | 06:12 | 06:16 | 73 | 569 |  | INT | Дефект проката Эквивалент потери металла 10%. |  | (c)
34682.492 | 4.102 | 3.794 | -7.358 | -7.666 | 2135 | 2155 | 2159 | 48 | 3794 | 3210 |  | CORR | AXGR | 03:52 | 03:56 | 03:56 | 415 | 47 | 10 | EXT |  | 0.97 | (c)
34707.39 | 6.175 | 6.141 | -5.155 | -5.189 | -145 | -15 | -9 | 0 | 5138 | 3212 |  | CORR | GENE | 08:40 | 09:01 | 09:02 | 51 | 273 | 10 | EXT |  | 0.92 | (c)
34707.498 | 6.283 | 6.272 | -5.047 | -5.058 | -1812 | -1769 | -1769 | 419 | 5036 | 3212 |  | CORR | CIGR | 04:11 | 04:18 | 04:18 | 22 | 86 | 10 | EXT |  | 0.92 | (c)
34712.608 | 0.063 | 0.005 | -11.477 | -11.535 | 2091 | 2110 | 2112 | 97 | 5 | 3213 |  | ARTD | AXGR | 07:51 | 07:54 | 07:54 | 171 | 43 |  | EXT | Эквивалент потери металла 10%. |  | (c)
34716.777 | 4.232 | 4.206 | -7.308 | -7.334 | 876 | 971 | 974 | 876 | 4206 | 3213 |  | CORR | CIGR | 04:35 | 04:50 | 04:50 | 46 | 195 | 14 | EXT |  | 0.93 | (c)
34719.321 | 6.776 | 6.761 | -4.764 | -4.779 | 870 | 904 | 912 | 870 | 4756 | 3213 |  | CORR | CIGR | 04:34 | 04:39 | 04:40 | 23 | 84 | 10 | EXT |  | 0.92 | (c)
34722.536 | 9.991 | 9.878 | -1.549 | -1.662 | 2121 | 2138 | 2141 | 71 | 1368 | 3213 | Дефект проката | MIAN | AXGR | 07:56 | 07:58 | 07:59 | 294 | 38 |  | EXT | Дефект проката Эквивалент потери металла 10%. |  | (c)
34743.263 | 7.873 | 7.848 | -3.527 | -3.552 | -1874 | -1808 | -1805 | 356 | 3508 | 3215 |  | CORR | CIGR | 04:23 | 04:34 | 04:34 | 44 | 139 | 13 | EXT |  | 0.89 | (c)
34756.867 | 10.077 | 10.061 | -1.503 | -1.519 | -1981 | -1848 | -1885 | 250 | 1482 | 3216 |  | CORR | CIGR | 05:19 | 05:40 | 05:34 | 37 | 191 | 13 | EXT |  | 0.92 | (c)
34758.415 | 0.045 | 0.028 | -10.19 | -10.207 | 1546 | 1607 | 1624 | 528 | 28 | 3217 | Дефект проката | MIAN | CIGR | 01:44 | 01:54 | 01:57 | 36 | 156 |  | EXT | Дефект проката Эквивалент потери металла 13%. |  | (c)
34766.348 | 7.978 | 7.858 | -2.257 | -2.377 | -1308 | -1276 | -1273 | 922 | 2157 | 3217 | Дефект проката | MIAN | GENE | 06:03 | 06:09 | 06:09 | 220 | 71 |  | EXT | Дефект проката Эквивалент потери металла 10%. |  | (c)
34791.505 | 0 | -0.013 | -10.79 | -10.803 | 1754 | 1834 | 2146 | 0 |  | 3220 | Нарушение формы кольцевого шва | GWAN |  | 03:50 | 04:03 | 04:53 | 0 | 783 |  | EXT | Нарушение формы кольцевого шва |  | (c)
34791.505 | 0 | -0.025 | -10.79 | -10.815 | -1291 | -1052 | 75 | 0 |  | 3220 | Нарушение формы кольцевого шва | GWAN |  | 07:38 | 08:17 | 11:19 | 0 | 2732 |  | EXT | Нарушение формы кольцевого шва |  | (c)
34793.606 | 2.101 | 2.078 | -8.689 | -8.712 | 2065 | 2147 | 2175 | 0 | 2078 | 3220 |  | CORR | CIGR | 04:40 | 04:53 | 04:58 | 36 | 220 | 12 | EXT |  | 0.92 | (c)
34802.295 | 0 | -0.028 | -11.495 | -11.523 | -1304 | -975 | 566 | 205 |  | 3221 | Нарушение формы кольцевого шва | GWAN |  | 11:17 | 00:10 | 16:18 | 0 | 3740 |  | EXT | Нарушение формы кольцевого шва |  | (c)
34802.821 | 0.526 | 0.495 | -10.969 | -11 | 197 | 314 | 641 | 197 | 495 | 3221 | Дефект проката | MIAN | GENE | 03:19 | 03:38 | 04:31 | 67 | 889 |  | INT | Дефект проката Эквивалент потери металла 24%. |  | (c)
34805.474 | 3.179 | 1.325 | -8.316 | -10.17 | 1301 | 1359 | 1364 | 804 | 1325 | 3221 | Дефект проката | MIAN | GENE | 06:17 | 06:26 | 06:27 | 1976 | 125 |  | INT | Дефект проката Эквивалент потери металла 10%. |  | (c)
34807.074 | 4.779 | 4.682 | -6.716 | -6.813 | 307 | 442 | 603 | 307 | 4682 | 3221 |  | CORR | GENE | 03:37 | 03:58 | 04:25 | 132 | 593 | 15 | EXT |  | 0.94 | (c)
34813.1 | 10.805 | 10.319 | -0.69 | -1.176 | 1326 | 1372 | 1391 | 775 | 72 | 3221 | Дефект проката | MIAN | GENE | 06:21 | 06:29 | 06:32 | 1104 | 129 |  | INT | Дефект проката Эквивалент потери металла 10%. |  | (c)
34825.946 | 0.886 | 0.711 | -10.429 | -10.604 | -207 | -103 | -103 | 0 | 711 | 3223 |  | DENT | GENE | 06:02 | 06:19 | 06:19 | 328 | 209 | 0.3 | N/A | Глубина вмятины: 4 мм (0,3%). Линейка: 33 см в (71 см; 06:19 ч:мин) Аномалия находится вблизи продольного шва. |  | (c)
34827.869 | 2.809 | 2.754 | -8.506 | -8.561 | -1244 | -369 | -664 | 84 | 2754 | 3223 |  | CORR | GENE | 03:15 | 05:36 | 04:48 | 203 | 1160 | 10 | EXT |  | 0.91 | (c)
34833.242 | 8.182 | 7.842 | -3.133 | -3.473 | 1587 | 1656 | 1731 | 1587 | 3129 | 3223 |  | GOUG | GENE | 10:52 | 11:03 | 11:15 | 344 | 289 | 8 | EXT | Задир. |  | (c)
34841.053 | 4.678 | 4.645 | -6.707 | -6.74 | 742 | 819 | 860 | 742 | 4645 | 3224а |  | CORR | GENE | 03:54 | 04:06 | 04:13 | 60 | 236 | 13 | EXT |  | 0.89 | (c)
34841.746 | 5.371 | 5.35 | -6.014 | -6.035 | 1008 | 1026 | 1061 | 1008 | 5350 | 3224а |  | CORR | CIGR | 04:37 | 04:40 | 04:45 | 35 | 105 | 10 | EXT |  | 0.89 | (c)
34842.308 | 5.933 | 5.853 | -5.452 | -5.532 | 615 | 871 | 854 | 615 | 5377 | 3224а |  | CORR | GENE | 03:33 | 04:15 | 04:12 | 155 | 479 | 12 | EXT |  | 0.9 | (c)
34842.337 | 5.962 | 5.914 | -5.423 | -5.471 | 1915 | 2170 | 2122 | 1915 | 5382 | 3224а |  | CORR | GENE | 07:03 | 07:44 | 07:37 | 89 | 413 | 10 | EXT |  | 0.89 | (c)
34842.797 | 6.422 | 6.351 | -4.963 | -5.034 | 555 | 763 | 813 | 555 | 4195 | 3224а |  | CORR | GENE | 03:24 | 03:57 | 04:05 | 839 | 516 | 11 | EXT |  | 0.96 | (c)
34843.706 | 7.331 | 7.318 | -4.054 | -4.067 | -1919 | -1879 | -1868 | 1817 | 4017 | 3224а |  | CORR | GENE | 08:44 | 08:51 | 08:53 | 50 | 103 | 10 | EXT |  | 0.89 | (c)
34843.945 | 7.57 | 7.436 | -3.815 | -3.949 | 667 | 912 | 904 | 667 | 3776 | 3224а |  | CORR | GENE | 03:42 | 04:21 | 04:20 | 173 | 474 | 18 | EXT |  | 0.92 | (c)
34844.35 | 7.975 | 7.89 | -3.41 | -3.495 | 631 | 929 | 840 | 631 | 3369 | 3224а |  | CORR | GENE | 03:36 | 04:24 | 04:10 | 126 | 418 | 12 | EXT |  | 0.9 | (c)
34844.544 | 8.169 | 8.154 | -3.216 | -3.231 | 591 | 634 | 631 | 591 | 3202 | 3224а |  | CORR | CIGR | 03:30 | 03:36 | 03:36 | 29 | 80 | 10 | EXT |  | 0.89 | (c)
34844.697 | 8.322 | 8.249 | -3.063 | -3.136 | -1868 | -1838 | -1846 | 1824 | 3015 | 3224а |  | CORR | AXGR | 08:53 | 08:57 | 08:56 | 121 | 43 | 13 | EXT |  | 0.9 | (c)
34844.753 | 8.378 | 8.265 | -3.007 | -3.12 | 552 | 855 | 833 | 552 | 2992 | 3224а |  | CORR | GENE | 03:23 | 04:12 | 04:08 | 128 | 560 | 10 | EXT |  | 0.9 | (c)
34844.973 | 8.598 | 8.577 | -2.787 | -2.808 | -1915 | -1871 | -1869 | 1824 | 2777 | 3224а |  | CORR | CIGR | 08:45 | 08:52 | 08:52 | 31 | 91 | 12 | EXT |  | 0.89 | (c)
34845.493 | 9.118 | 9.082 | -2.267 | -2.303 | 881 | 974 | 1036 | 881 | 2194 | 3224а |  | CORR | GENE | 04:16 | 04:31 | 04:41 | 109 | 308 | 10 | EXT |  | 0.89 | (c)
34846.187 | 9.812 | 9.753 | -1.573 | -1.632 | 683 | 773 | 774 | 683 | 1476 | 3224а |  | CORR | GENE | 03:44 | 03:59 | 03:59 | 156 | 181 | 15 | EXT |  | 0.91 | (c)
34846.298 | 9.923 | 9.461 | -1.462 | -1.924 | 967 | 1033 | 1035 | 967 | 1283 | 3224а |  | CORR | GENE | 04:30 | 04:41 | 04:41 | 641 | 135 | 14 | EXT |  | 0.97 | (c)
34846.796 | 10.421 | 10.396 | -0.964 | -0.989 | 921 | 975 | 985 | 921 | 937 | 3224а |  | CORR | GENE | 04:23 | 04:31 | 04:33 | 52 | 127 | 15 | EXT |  | 0.89 | (c)
34846.952 | 10.577 | 10.564 | -0.808 | -0.821 | 885 | 932 | 937 | 885 | 786 | 3224а |  | CORR | CIGR | 04:17 | 04:24 | 04:25 | 35 | 103 | 15 | EXT |  | 0.89 | (c)
34847.415 | 11.04 | 10.906 | -0.345 | -0.479 | 812 | 936 | 889 | 812 | 247 | 3224а |  | CORR | GENE | 04:05 | 04:25 | 04:18 | 232 | 153 | 19 | EXT |  | 0.94 | (c)
34847.578 | 11.203 | 11.173 | -0.182 | -0.212 | 2080 | -2183 | -2156 | 1932 | 154 | 3224а |  | CORR | GENE | 07:30 | 08:02 | 08:06 | 58 | 449 | 12 | EXT |  | 0.89 | (c)
34847.704 | 11.329 | 11.201 | -0.056 | -0.184 | 208 | 829 | 591 | 208 | 22 | 3224а |  | CORR | GENE | 02:28 | 04:08 | 03:29 | 162 | 765 | 19 | EXT |  | 0.92 | (c)
34847.706 | 11.331 | 11.311 | -0.054 | -0.074 | 1431 | 1494 | 1482 | 1431 | 33 | 3224а |  | CORR | CIGR | 05:45 | 05:55 | 05:53 | 41 | 102 | 21 | EXT |  | 0.89 | (c)
34853.865 | 0 | 0 | -11.425 | -11.425 | 892 | 1653 | 1391 | 892 | 0 | 3226а | Непровар / утяжина | GWAN |  | 03:14 | 05:17 | 04:34 | 0 | 999 | 16 | INT | Непровар / утяжина Толщины: 16,8 / 15,7 мм |  | (b)
34856.454 | 2.589 | 2.538 | -8.836 | -8.887 | 1883 | 1948 | 2002 | 1883 | 2538 | 3226а |  | CORR | GENE | 05:54 | 06:04 | 06:13 | 107 | 237 | 10 | EXT |  | 0.89 | (c)
34857.813 | 3.948 | 3.926 | -7.477 | -7.499 | 1782 | 1929 | 1891 | 1782 | 3926 | 3226а |  | CORR | CIGR | 05:38 | 06:01 | 05:55 | 38 | 219 | 10 | EXT |  | 0.89 | (c)
34858.069 | 4.204 | 4.187 | -7.221 | -7.238 | 1973 | 2060 | 2101 | 1973 | 4187 | 3226а |  | CORR | CIGR | 06:08 | 06:22 | 06:29 | 44 | 256 | 10 | EXT |  | 0.89 | (c)
34858.085 | 4.22 | 4.197 | -7.205 | -7.228 | 1298 | 1366 | 1496 | 1298 | 4197 | 3226а |  | CORR | CIGR | 04:19 | 04:30 | 04:51 | 41 | 396 | 10 | EXT |  | 0.89 | (c)
34858.309 | 4.444 | 4.435 | -6.981 | -6.99 | 1838 | 1923 | 1921 | 1838 | 4435 | 3226а |  | CORR | CIGR | 05:47 | 06:00 | 06:00 | 27 | 166 | 10 | EXT |  | 0.89 | (c)
34858.315 | 4.45 | 4.428 | -6.975 | -6.997 | 1305 | 1379 | 1421 | 1305 | 4428 | 3226а |  | CORR | CIGR | 04:21 | 04:33 | 04:39 | 47 | 232 | 10 | EXT |  | 0.89 | (c)
34859.03 | 5.165 | 5.114 | -6.26 | -6.311 | 1313 | 1481 | 1470 | 1313 | 5114 | 3226а |  | CORR | GENE | 04:22 | 04:49 | 04:47 | 90 | 312 | 12 | EXT |  | 0.89 | (c)
34859.799 | 5.934 | 5.872 | -5.491 | -5.553 | 2168 | -2197 | -2080 | 1868 | 5465 | 3226а |  | CORR | GENE | 06:40 | 06:55 | 07:14 | 88 | 425 | 10 | EXT |  | 0.89 | (c)
34862.485 | 8.62 | 8.598 | -2.805 | -2.827 | 855 | 1053 | 1152 | 855 | 2760 | 3226а |  | CORR | GENE | 03:08 | 03:40 | 03:56 | 67 | 594 | 14 | EXT |  | 0.89 | (c)
34862.57 | 8.705 | 8.678 | -2.72 | -2.747 | -2193 | -2070 | -2058 | 1924 | 2686 | 3226а |  | CORR | GENE | 06:56 | 07:16 | 07:18 | 61 | 269 | 13 | EXT |  | 0.89 | (c)
34862.673 | 8.808 | 8.776 | -2.617 | -2.649 | 840 | 1063 | 1184 | 840 | 2589 | 3226а |  | CORR | GENE | 03:06 | 03:41 | 04:01 | 60 | 688 | 15 | EXT |  | 0.89 | (c)
34862.846 | 8.981 | 8.954 | -2.444 | -2.471 | -2225 | -1927 | -1997 | 1770 | 2419 | 3226а |  | CORR | GENE | 06:51 | 07:39 | 07:28 | 52 | 455 | 15 | EXT |  | 0.89 | (c)
34862.857 | 8.992 | 8.966 | -2.433 | -2.459 | 875 | 1402 | 1255 | 875 | 2406 | 3226а |  | CORR | GENE | 03:11 | 04:36 | 04:12 | 53 | 760 | 15 | EXT |  | 0.89 | (c)
34865.268 | 11.403 | 11.364 | -0.022 | -0.061 | 1314 | 1378 | 1459 | 1314 | 15 | 3226а |  | CORR | CIGR | 04:22 | 04:32 | 04:45 | 46 | 289 | 11 | EXT |  | 0.89 | (c)
34868.208 | 2.918 | 2.879 | -8.157 | -8.196 | -359 | 800 | 566 | 0 | 2879 | 3227 |  | CORR | GENE | 03:41 | 06:48 | 06:10 | 175 | 1849 | 24 | EXT |  | 0.93 | (c)
34868.661 | 3.371 | 3.078 | -7.704 | -7.997 | 19 | 39 | 48 | 19 | 3078 | 3227 |  | CORR | GENE | 04:42 | 04:45 | 04:46 | 426 | 59 | 14 | EXT |  | 0.95 | (c)
34869.175 | 3.885 | 3.833 | -7.19 | -7.242 | 714 | 1076 | 1021 | 714 | 3833 | 3227 |  | CORR | GENE | 06:34 | 07:32 | 07:23 | 118 | 615 | 11 | EXT |  | 0.9 | (c)
34869.346 | 4.056 | 4.028 | -7.019 | -7.047 | 51 | 145 | 148 | 51 | 4028 | 3227 |  | CORR | GENE | 04:47 | 05:02 | 05:03 | 52 | 194 | 10 | EXT |  | 0.89 | (c)
34869.53 | 4.24 | 4.012 | -6.835 | -7.063 | -45 | -27 | -26 | 8 | 4012 | 3227 |  | CORR | AXGR | 04:31 | 04:34 | 04:34 | 323 | 37 | 14 | EXT |  | 0.94 | (c)
34870.338 | 5.048 | 4.693 | -6.027 | -6.382 | -31 | -14 | -19 | 7 | 4693 | 3227 |  | CORR | AXGR | 04:34 | 04:36 | 04:36 | 529 | 24 | 10 | EXT |  | 0.94 | (c)
34871.277 | 5.987 | 5.766 | -5.088 | -5.309 | 23 | 34 | 44 | 23 | 4808 | 3227 |  | CORR | AXGR | 04:42 | 04:44 | 04:46 | 501 | 42 | 10 | EXT |  | 0.94 | (c)
34876.74 | 0.375 | 0.353 | -10.88 | -10.902 | -510 | -326 | -305 | 101 | 353 | 3228 |  | CORR | GENE | 01:03 | 01:32 | 01:36 | 56 | 409 | 14 | EXT |  | 0.89 | (c)
34899.586 | 1.066 | 0.978 | -10.404 | -10.492 | -115 | 214 | 184 | 0 | 978 | 3230 |  | CORR | GENE | 03:17 | 04:10 | 04:05 | 142 | 598 | 15 | EXT |  | 0.9 | (c)
34899.99 | 1.47 | 1.308 | -10 | -10.162 | -27 | -5 | -13 | 0 | 1308 | 3230 |  | CORR | AXGR | 03:31 | 03:34 | 03:33 | 204 | 27 | 10 | EXT |  | 0.91 | (c)
34903.26 | 4.74 | 4.715 | -6.73 | -6.755 | 5 | 99 | 117 | 5 | 4715 | 3230 |  | CORR | GENE | 03:36 | 03:51 | 03:54 | 56 | 223 | 13 | EXT |  | 0.89 | (c)
34904.579 | 6.059 | 6.046 | -5.411 | -5.424 | -90 | -44 | -33 | 0 | 5398 | 3230 |  | CORR | CIGR | 03:21 | 03:28 | 03:30 | 26 | 114 | 10 | EXT |  | 0.89 | (c)
34904.678 | 6.158 | 6.145 | -5.312 | -5.325 | -74 | -45 | -30 | 0 | 5299 | 3230 |  | CORR | CIGR | 03:23 | 03:28 | 03:30 | 26 | 87 | 10 | EXT |  | 0.89 | (c)
34904.962 | 6.442 | 6.38 | -5.028 | -5.09 | -109 | -53 | 68 | 0 | 5005 | 3230 |  | CORR | GENE | 03:18 | 03:27 | 03:46 | 85 | 354 | 13 | EXT |  | 0.89 | (c)
34905.391 | 6.871 | 6.542 | -4.599 | -4.928 | 346 | 383 | 400 | 346 | 4372 | 3230 |  | CORR | GENE | 04:31 | 04:37 | 04:40 | 556 | 108 | 10 | EXT |  | 0.94 | (c)
34905.454 | 6.934 | 6.611 | -4.536 | -4.859 | -29 | -11 | 21 | 0 | 4485 | 3230 |  | CORR | GENE | 03:31 | 03:34 | 03:39 | 374 | 100 | 12 | EXT |  | 0.94 | (c)
34905.805 | 7.285 | 7.27 | -4.185 | -4.2 | 23 | 63 | 69 | 23 | 4175 | 3230 |  | CORR | CIGR | 03:39 | 03:46 | 03:46 | 25 | 92 | 14 | EXT |  | 0.89 | (c)
34905.982 | 7.462 | 7.446 | -4.008 | -4.024 | -161 | -87 | -15 | 0 | 3968 | 3230 |  | CORR | GENE | 03:09 | 03:21 | 03:33 | 56 | 290 | 10 | EXT |  | 0.89 | (c)
34906.228 | 7.708 | 7.696 | -3.762 | -3.774 | 48 | 99 | 94 | 48 | 3751 | 3230 |  | CORR | CIGR | 03:43 | 03:51 | 03:51 | 23 | 93 | 10 | EXT |  | 0.89 | (c)
34906.745 | 8.225 | 8.079 | -3.245 | -3.391 | -101 | 751 | 422 | 0 | 3142 | 3230 |  | CORR | GENE | 03:19 | 05:36 | 04:43 | 249 | 1047 | 11 | EXT |  | 0.92 | (c)
34907.461 | 8.941 | 8.903 | -2.529 | -2.567 | 70 | 137 | 215 | 70 | 2517 | 3230 |  | CORR | GENE | 03:47 | 03:58 | 04:10 | 50 | 289 | 15 | EXT |  | 0.89 | (c)
34907.663 | 9.143 | 9.114 | -2.327 | -2.356 | 407 | 518 | 510 | 407 | 2294 | 3230 |  | CORR | GENE | 04:41 | 04:59 | 04:58 | 62 | 207 | 14 | EXT |  | 0.89 | (c)
34908.652 | 10.132 | 9.427 | -1.338 | -2.043 | 268 | 311 | 363 | 268 | 1293 | 3230 |  | CORR | GENE | 04:19 | 04:25 | 04:34 | 750 | 190 | 12 | EXT |  | 0.97 | (c)
34908.942 | 10.422 | 10.41 | -1.048 | -1.06 | 439 | 520 | 521 | 439 | 1033 | 3230 |  | CORR | CIGR | 04:46 | 04:59 | 04:59 | 27 | 165 | 14 | EXT |  | 0.89 | (c)
34909.026 | 10.506 | 10.488 | -0.964 | -0.982 | 3 | 38 | 49 | 3 | 951 | 3230 |  | CORR | CIGR | 03:36 | 03:41 | 03:43 | 31 | 93 | 11 | EXT |  | 0.89 | (c)
34925.393 | 3.853 | 3.842 | -7.602 | -7.613 | -2171 | -2126 | -2125 | 2078 | 3842 | 3232 |  | CORR | CIGR | 00:18 | 00:25 | 00:26 | 29 | 93 | 10 | EXT |  | 0.89 | (c)
34934.217 | 1.222 | 0.86 | -9.948 | -10.31 | 979 | 1028 | 1020 | 979 | 860 | 3233 |  | CORR | GENE | 04:01 | 04:09 | 04:07 | 430 | 82 | 12 | EXT |  | 0.94 | (c)
34934.635 | 1.64 | 1.556 | -9.53 | -9.614 | 642 | 903 | 785 | 642 | 1556 | 3233 |  | CORR | GENE | 03:06 | 03:48 | 03:29 | 85 | 286 | 10 | EXT |  | 0.89 | (c)
34934.806 | 1.811 | 1.764 | -9.359 | -9.406 | 813 | 908 | 930 | 813 | 1764 | 3233 |  | CORR | GENE | 03:34 | 03:49 | 03:53 | 58 | 234 | 11 | EXT |  | 0.89 | (c)
34943.629 | 10.634 | 10.561 | -0.536 | -0.609 | 709 | 723 | 721 | 709 | 454 | 3233 |  | CORR | AXGR | 03:17 | 03:19 | 03:19 | 155 | 24 | 10 | EXT |  | 0.9 | (c)
34989.165 | 0 | -0.027 | -10.72 | -10.747 | -26 | 1508 | 1512 | 0 |  | 3238 | Нарушение формы кольцевого шва | GWAN |  | 01:31 | 05:38 | 05:39 | 0 | 3075 |  | EXT | Нарушение формы кольцевого шва Аномалия находится на упругопластическом изгибе: R=300 D, максимальное растяжение на 11.9 час. |  | (c)
35007.514 | 7.629 | 7.596 | -3.641 | -3.674 | 1978 | 2151 | 2096 | 1978 | 3619 | 3239 |  | CORR | CIGR | 08:22 | 08:50 | 08:41 | 55 | 236 | 14 | EXT | Аномалия находится на отводе. | 0.89 | (c)
35007.832 | 7.947 | 7.92 | -3.323 | -3.35 | 2129 | 2193 | 2198 | 2129 | 3305 | 3239 |  | CORR | CIGR | 08:46 | 08:57 | 08:57 | 45 | 138 | 11 | EXT | Аномалия находится на отводе. | 0.89 | (c)
35009.304 | 9.419 | 9.227 | -1.851 | -2.043 | -1377 | -1260 | -1282 | 1187 | 1816 | 3239 |  | CORR | GENE | 11:20 | 11:39 | 11:36 | 227 | 190 | 16 | EXT | Аномалия находится на отводе. | 0.92 | (c)
35009.772 | 9.887 | 9.868 | -1.383 | -1.402 | -1288 | -1257 | -1227 | 1165 | 1370 | 3239 |  | CORR | CIGR | 11:35 | 11:40 | 11:45 | 32 | 124 | 10 | EXT | Аномалия находится на отводе. | 0.89 | (c)
35010.762 | 10.877 | 10.871 | -0.393 | -0.399 | -1341 | -1295 | -1297 | 1253 | 376 | 3239 |  | CORR | CIGR | 11:26 | 11:34 | 11:33 | 23 | 89 | 11 | EXT | Аномалия находится на отводе. | 0.89 | (c)
35010.865 | 10.98 | 10.845 | -0.29 | -0.425 | 2033 | 2104 | 2095 | 2033 | 215 | 3239 |  | CORR | GENE | 08:31 | 08:42 | 08:41 | 210 | 124 | 13 | EXT | Аномалия находится на отводе. | 0.91 | (c)
35021.42 | 10.265 | 10.108 | -0.88 | -1.037 | -985 | -876 | -879 | 773 | 753 | 3240 |  | DENT | GENE | 06:37 | 06:54 | 06:54 | 284 | 211 | 0.3 | N/A | Глубина вмятины: 4 мм (0,3%). Линейка: 28 см в (1011 см; 06:54 ч:мин) |  | (c)
35047.209 | 3.894 | 3.763 | -7.401 | -7.532 | 17 | 29 | 30 | 17 | 3763 | 3243 |  | CORR | AXGR | 02:59 | 03:01 | 03:01 | 206 | 26 | 10 | EXT | Аномалия находится на отводе. | 0.91 | (c)
35060.296 | 5.686 | 5.658 | -5.679 | -5.707 | 1783 | 1934 | 1892 | 1783 | 5655 | 3244 |  | CORR | GENE | 07:59 | 08:23 | 08:16 | 52 | 218 | 12 | EXT | Аномалия находится на отводе. | 0.89 | (c)
35060.999 | 6.389 | 6.37 | -4.976 | -4.995 | 1401 | 1502 | 1479 | 1401 | 4954 | 3244 |  | CORR | CIGR | 06:57 | 07:13 | 07:10 | 41 | 155 | 10 | EXT | Аномалия находится на отводе. | 0.89 | (c)
35101.251 | 1.231 | 0.96 | -10.294 | -10.565 | -1524 | -1504 | -1503 | 706 | 960 | 3248 | Дефект проката | MIAN | AXGR | 09:01 | 09:04 | 09:04 | 511 | 43 |  | EXT | Дефект проката Эквивалент потери металла 10%. |  | (c)
35117.122 | 5.577 | 5.467 | -5.948 | -6.058 | 13 | 32 | 29 | 13 | 5467 | 3249 |  | LWAN | AXGR | 10:30 | 10:33 | 10:33 | 221 | 33 |  | INT | Эквивалент потери металла 15%. |  | (c)
35143.63 | 8.985 | 8.907 | -2.31 | -2.388 | -1075 | -1035 | -1032 | 989 | 2243 | 3251 |  | DENT | GENE | 09:10 | 09:17 | 09:17 | 145 | 86 | 0.3 | N/A | Глубина вмятины: 4 мм (0,3%). Линейка: 15 см в (891 см; 09:17 ч:мин) Аномалия находится на упругопластическом изгибе. |  | (c)
35155.062 | 9.122 | 9.046 | -2.078 | -2.154 | 10 | 22 | 26 | 10 | 1969 | 3252 | Дефект проката | MIAN | AXGR | 04:44 | 04:46 | 04:47 | 185 | 32 |  | EXT | Дефект проката Эквивалент потери металла 10%. Аномалия находится на упругопластическом изгибе: R=326 D, максимальное растяжение на 0.6 час. |  | (c)
35157.14 | 0 | -0.026 | -11.325 | -11.351 | -462 | 182 | 488 | 0 |  | 3253 | Нарушение формы кольцевого шва | GWAN |  | 04:43 | 06:27 | 07:16 | 0 | 1900 |  | EXT | Нарушение формы кольцевого шва Аномалия находится на упругопластическом изгибе: R=317 D, максимальное растяжение на 0.6 час. |  | (c)
35172.52 | 4.055 | 4.029 | -7.195 | -7.221 | -948 | -835 | -823 | 699 | 4029 | 3254 |  | GOUG | CIGR | 02:16 | 02:34 | 02:36 | 47 | 249 | 8 | EXT | Задир. Аномалия находится на упругопластическом изгибе: R=278 D, максимальное растяжение на 0.6 час. |  | (c)
35277.307 | 9.532 | 9.509 | -1.403 | -1.426 | -2186 | -2097 | -2100 | 2014 | 1394 | 3263 |  | CORR | CIGR | 05:12 | 05:26 | 05:26 | 32 | 172 | 10 | EXT | Аномалия находится на отводе. | 0.89 | (c)
35332.828 | 10.463 | 10.439 | -0.937 | -0.961 | -2028 | -1971 | -1956 | 203 | 918 | 3268 |  | CORR | CIGR | 08:44 | 08:53 | 08:56 | 43 | 143 | 12 | EXT | Аномалия находится на отводе. | 0.92 | (c)
35333.697 | 11.332 | 11.302 | -0.068 | -0.098 | -2225 | -2156 | -2119 | 6 | 68 | 3268 |  | CORR | CIGR | 08:12 | 08:23 | 08:29 | 30 | 211 | 11 | EXT | Аномалия находится на отводе. | 0.92 | (c)
35361.014 | 4.534 | 4.452 | -6.661 | -6.743 | 818 | 876 | 874 | 818 | 4452 | 3271 |  | DENT | GENE | 04:30 | 04:39 | 04:39 | 163 | 112 | 0.4 | N/A | Глубина вмятины: 6 мм (0,4%). Линейка: 16 см в (445 см; 04:39 ч:мин) Аномалия находится на упругопластическом изгибе. |  | (c)
35389.641 | 10.591 | 10.289 | -0.249 | -0.551 | 2179 | 2195 | 2198 | 14 | 200 | 3273 |  | LWAN | AXGR | 05:03 | 05:05 | 05:06 | 351 | 38 |  | EXT | Эквивалент потери металла 10%. |  | (c)
35396.924 | 7.034 | 6.905 | -4.476 | -4.605 | 2013 | 2116 | 2133 | 0 | 4325 | 3274 |  | DENT | GENE | 06:41 | 06:57 | 07:00 | 280 | 241 | 0.3 | N/A | Глубина вмятины: 4 мм (0,3%). Линейка: 28 см в (691 см; 06:57 ч:мин) Аномалия находится вблизи продольного шва. |  | (c)
35400 | 10.11 | 9.979 | -1.4 | -1.531 | -2131 | -2117 | -2116 | 99 | 1313 | 3274 | Металлургический дефект | MIAN | AXGR | 07:32 | 07:34 | 07:34 | 218 | 31 |  | INT | Металлургический дефект Эквивалент потери металла 10%. |  | (c)
35401.567 | 0.167 | 0.151 | -11.348 | -11.364 | 1565 | 1613 | 1610 | 575 | 151 | 3275 |  | CORR | CIGR | 05:18 | 05:26 | 05:26 | 29 | 91 | 10 | EXT |  | 0.92 | (c)
35433.515 | 11.01 | 10.998 | -0.03 | -0.042 | 1187 | 1310 | 1298 | 1187 | 13 | 3277 |  | CORR | CIGR | 05:54 | 06:14 | 06:12 | 29 | 222 | 20 | EXT | Аномалия находится на отводе. | 0.89 | (c)
35469.838 | 2.508 | 2.47 | -8.432 | -8.47 | -1337 | -1281 | -1281 | 1226 | 2470 | 3281 |  | CORR | GENE | 08:17 | 08:26 | 08:26 | 59 | 111 | 12 | EXT |  | 0.85 | (c)
35539.76 | 6.39 | 6.378 | -4.725 | -4.737 | 1757 | 1826 | 1847 | 1757 | 4691 | 3287 |  | CORR | CIGR | 07:28 | 07:39 | 07:42 | 46 | 180 | 14 | EXT |  | 0.89 | (c)
35555.525 | 11.04 | 11.017 | -0.19 | -0.213 | 1007 | 1143 | 1148 | 1007 | 171 | 3288 |  | CORR | CIGR | 06:00 | 06:22 | 06:23 | 42 | 283 | 12 | EXT |  | 0.89 | (c)
35568.272 | 1.127 | 1.065 | -10.143 | -10.205 | 1291 | 1327 | 1437 | 649 | 1065 | 3290 |  | CORR | GENE | 05:46 | 05:51 | 06:09 | 75 | 291 | 10 | EXT |  | 0.93 | (c)
35578.948 | 0.533 | 0.518 | -10.697 | -10.712 | -1432 | -1374 | -1378 | 799 | 518 | 3291 |  | CORR | CIGR | 05:55 | 06:05 | 06:04 | 27 | 107 | 10 | EXT |  | 0.92 | (c)
35581.912 | 3.497 | 3.461 | -7.733 | -7.769 | -1572 | -1376 | -1381 | 659 | 3461 | 3291 |  | CORR | GENE | 05:33 | 06:04 | 06:04 | 71 | 382 | 10 | EXT |  | 0.93 | (c)
35582.77 | 4.355 | 4.33 | -6.875 | -6.9 | -1552 | -1394 | -1411 | 678 | 4330 | 3291 |  | CORR | GENE | 05:36 | 06:02 | 05:59 | 53 | 282 | 11 | EXT |  | 0.93 | (c)
35605.793 | 5.143 | 5.124 | -6.142 | -6.161 | 995 | 1143 | 1109 | 995 | 5124 | 3293 |  | CORR | GENE | 05:04 | 05:28 | 05:22 | 60 | 228 | 10 | EXT |  | 0.93 | (c)
35609.231 | 8.581 | 8.563 | -2.704 | -2.722 | 1273 | 1368 | 1348 | 807 | 2689 | 3293 |  | CORR | CIGR | 05:49 | 06:04 | 06:01 | 33 | 150 | 10 | EXT |  | 0.92 | (c)
35609.641 | 8.991 | 8.976 | -2.294 | -2.309 | 1337 | 1500 | 1452 | 664 | 2264 | 3293 |  | CORR | CIGR | 05:59 | 06:25 | 06:17 | 45 | 229 | 10 | EXT |  | 0.92 | (c)
35611.826 | 11.176 | 11.165 | -0.109 | -0.12 | 1313 | 1421 | 1429 | 686 | 45 | 3293 |  | CORR | GENE | 05:55 | 06:12 | 06:14 | 75 | 232 | 12 | EXT |  | 0.93 | (c)
35680.099 | 0.404 | 0.338 | -10.681 | -10.747 | 1299 | 1318 | 1318 | 893 | 338 | 3301 | Металлургический дефект | MIAN | AXGR | 05:09 | 05:13 | 05:13 | 316 | 39 |  | INT | Металлургический дефект Эквивалент потери металла 10%. Аномалия находится на упругопластическом изгибе: R=402 D, максимальное растяжение на 5.1 час. |  | (c)
35680.179 | 0.484 | 0.312 | -10.601 | -10.773 | 1453 | 1473 | 1471 | 742 | 312 | 3301 | Металлургический дефект | MIAN | AXGR | 05:34 | 05:38 | 05:37 | 327 | 36 |  | INT | Металлургический дефект Эквивалент потери металла 10%. Аномалия находится на упругопластическом изгибе: R=394 D, максимальное растяжение на 5.2 час. |  | (c)
35698.121 | 7.341 | 7.304 | -3.934 | -3.971 | -82 | -53 | -62 | 43 | 3734 | 3302 |  | CORR | AXGR | 08:51 | 08:56 | 08:54 | 237 | 39 | 10 | EXT | Аномалия находится на упругопластическом изгибе: R=434 D, максимальное растяжение на 6.5 час. | 0.95 | (c)
35705.073 | 3.018 | 2.961 | -8.397 | -8.454 | 83 | 326 | 327 | 83 | 2961 | 3303 |  | CORR | GENE | 03:06 | 03:46 | 03:46 | 103 | 489 | 10 | EXT | Аномалия находится на упругопластическом изгибе: R=595 D, максимальное растяжение на 6.4 час. | 0.93 | (c)
35715.494 | 2.024 | 1.784 | -9.401 | -9.641 | -2222 | -2214 | -2207 | 9 | 1784 | 3304 |  | CORR | AXGR | 04:18 | 04:19 | 04:21 | 317 | 31 | 11 | EXT |  | 0.96 | (c)
35718.148 | 4.678 | 4.593 | -6.747 | -6.832 | -2228 | -2218 | -2215 | 3 | 4593 | 3304 |  | CORR | AXGR | 04:17 | 04:19 | 04:19 | 200 | 24 | 10 | EXT |  | 0.94 | (c)
35862.657 | 2.517 | 2.498 | -9.028 | -9.047 | 269 | 314 | 331 | 269 | 2498 | 3318 |  | CORR | GENE | 03:39 | 03:47 | 03:49 | 103 | 123 | 10 | EXT |  | 0.93 | (c)
35865.341 | 5.201 | 5.129 | -6.344 | -6.416 | 19 | 30 | 32 | 19 | 5129 | 3318 |  | CORR | AXGR | 02:59 | 03:01 | 03:01 | 124 | 26 | 13 | EXT |  | 0.94 | (c)
35865.669 | 5.529 | 5.407 | -6.016 | -6.138 | 15 | 23 | 28 | 15 | 5407 | 3318 |  | CORR | AXGR | 02:58 | 02:60 | 03:00 | 190 | 26 | 10 | EXT |  | 0.94 | (c)
35896.492 | 2.257 | 2.233 | -8.573 | -8.597 | 2230 | -2074 | -2095 | 0 | 2233 | 3321 |  | CORR | GENE | 08:10 | 08:35 | 08:31 | 61 | 271 | 10 | EXT |  | 0.93 | (c)
35899.141 | 4.906 | 4.877 | -5.924 | -5.953 | -2190 | -2132 | -2113 | 41 | 4877 | 3321 |  | CORR | CIGR | 08:16 | 08:26 | 08:28 | 47 | 152 | 10 | EXT |  | 0.92 | (c)
35903.745 | 9.51 | 9.374 | -1.32 | -1.456 | 233 | 472 | 516 | 233 | 1282 | 3321 |  | CORR | GENE | 02:47 | 03:26 | 03:33 | 174 | 567 | 12 | EXT |  | 0.94 | (c)
35905.638 | 0.573 | 0.452 | -10.362 | -10.483 | -1043 | -991 | -1007 | 971 | 452 | 3322 |  | CORR | GENE | 07:55 | 08:03 | 08:01 | 192 | 72 | 11 | EXT |  | 0.94 | (c)
35906.28 | 1.215 | 0.856 | -9.72 | -10.079 | -1762 | -1742 | -1725 | 468 | 856 | 3322 |  | CORR | GENE | 05:59 | 06:02 | 06:05 | 436 | 74 | 10 | EXT |  | 0.97 | (c)
35906.647 | 1.582 | 1.561 | -9.353 | -9.374 | 1765 | 2071 | 1974 | 48 | 1561 | 3322 |  | CORR | GENE | 03:28 | 04:18 | 04:02 | 82 | 418 | 12 | EXT |  | 0.93 | (c)
35920.861 | 4.861 | 4.827 | -6.399 | -6.433 | 1959 | 2067 | 2076 | 38 | 4827 | 3323 |  | CORR | GENE | 03:44 | 04:01 | 04:03 | 55 | 234 | 10 | EXT | Аномалия находится на упругопластическом изгибе: R=395 D, максимальное растяжение на 6.4 час. | 0.93 | (c)
36034.188 | 3.998 | 3.988 | -7.347 | -7.357 | -1075 | -1025 | -1019 | 964 | 3988 | 3333 |  | CORR | CIGR | 07:14 | 07:22 | 07:23 | 25 | 111 | 15 | EXT |  | 0.92 | (c)
36159.848 | 7.853 | 7.838 | -3.517 | -3.532 | -1491 | -1450 | -1436 | 740 | 3497 | 3346 |  | CORR | CIGR | 08:11 | 08:18 | 08:20 | 35 | 109 | 10 | EXT |  | 0.92 | (c)
36227.341 | 7.316 | 7.264 | -4.004 | -4.056 | -1000 | -961 | -960 | 920 | 3967 | 3352 |  | ARTD | GENE | 09:02 | 09:09 | 09:09 | 89 | 80 |  | EXT | Наплавка. |  | (c)
36241.231 | 9.886 | 9.766 | -1.584 | -1.704 | 2184 | 2201 | 2202 | 11 | 1474 | 3353 |  | LWAN | AXGR | 04:18 | 04:21 | 04:21 | 230 | 36 |  | EXT | Эквивалент потери металла 10%. Аномалия находится на упругопластическом изгибе: R=429 D, максимальное растяжение на 0.5 час. |  | (c)
36244.424 | 1.609 | 1.582 | -9.786 | -9.813 | -2195 | -2167 | -2151 | 35 | 1582 | 3354 |  | CORR | CIGR | 04:04 | 04:08 | 04:11 | 39 | 88 | 11 | EXT | Аномалия находится на упругопластическом изгибе: R=415 D, максимальное растяжение на 0.1 час. | 0.92 | (c)
36251.816 | 9.001 | 8.941 | -2.394 | -2.454 | -2179 | -2145 | -2155 | 51 | 2292 | 3354 |  | CORR | AXGR | 04:06 | 04:12 | 04:10 | 162 | 49 | 10 | EXT | Аномалия находится на упругопластическом изгибе: R=354 D, максимальное растяжение на 11.6 час. | 0.94 | (c)
36252.723 | 9.908 | 9.82 | -1.487 | -1.575 | -2183 | -2168 | -2167 | 47 | 1421 | 3354 |  | CORR | AXGR | 04:05 | 04:08 | 04:08 | 154 | 32 | 10 | EXT | Аномалия находится на упругопластическом изгибе: R=330 D, максимальное растяжение на 11.6 час. | 0.94 | (c)
36411.025 | 9.265 | 9.249 | -1.975 | -1.991 | -1410 | -1289 | -1307 | 821 | 1960 | 3368 |  | CORR | CIGR | 06:50 | 07:09 | 07:07 | 31 | 206 | 11 | EXT |  | 0.92 | (c)
36447.055 | 0 | -0.018 | -11.3 | -11.318 | -2179 | -1704 | -1286 | 52 |  | 3372 | Нарушение формы кольцевого шва | GWAN |  | 08:30 | 09:47 | 10:54 | 0 | 1785 |  | EXT | Нарушение формы кольцевого шва |  | (c)
36575.022 | 3.757 | 2.667 | -7.843 | -8.933 | 1052 | 1232 | 1168 | 946 | 2667 | 3383 | Дефект проката | MIAN | GENE | 04:30 | 04:59 | 04:49 | 2047 | 233 |  | INT | Дефект проката Эквивалент потери металла 10%. |  | (c)
36582.865 | 0 | -0.021 | -11.42 | -11.441 | 1859 | 1983 | 1986 | 117 |  | 3384 | Нарушение формы кольцевого шва | GWAN |  | 05:20 | 05:41 | 05:41 | 0 | 255 |  | EXT | Нарушение формы кольцевого шва |  | (c)
36597.848 | 3.563 | 3.541 | -7.042 | -7.064 | -1157 | -1066 | -1048 | 938 | 3541 | 3385 |  | CORR | CIGR | 06:04 | 06:18 | 06:21 | 42 | 219 | 13 | EXT | Аномалия находится на отводе. | 0.89 | (c)
36606.332 | 1.442 | 1.408 | -9.248 | -9.282 | 1596 | 1682 | 1694 | 438 | 1408 | 3386 |  | CORR | GENE | 06:32 | 06:46 | 06:48 | 54 | 197 | 10 | EXT |  | 0.93 | (c)
36625.926 | 10.346 | 10.303 | -0.714 | -0.757 | -933 | -833 | -836 | 739 | 694 | 3387 |  | CORR | GENE | 07:33 | 07:49 | 07:49 | 63 | 193 | 10 | EXT |  | 0.93 | (c)
36782.051 | 7.751 | 7.727 | -2.839 | -2.863 | -1000 | -945 | -943 | 886 | 2813 | 3401 |  | CORR | CIGR | 00:03 | 00:12 | 00:12 | 50 | 113 | 14 | EXT | Аномалия находится на отводе. | 0.93 | (c)
37010.309 | 11.004 | 10.992 | -0.286 | -0.298 | 1615 | 1811 | 1717 | 411 | 84 | 3421 |  | GOUG | GENE | 06:20 | 06:52 | 06:37 | 214 | 205 | 7 | EXT | Задир. |  | (b)
37122.213 | 9.468 | 9.438 | -2.152 | -2.182 | 963 | 1047 | 1061 | 963 | 2120 | 3431 |  | ARTD | GENE | 05:04 | 05:18 | 05:20 | 62 | 195 |  | EXT | Аномалия находится на отводе. Наплавка. |  | (c)
37144.224 | 8.504 | 8.356 | -2.791 | -2.939 | -1637 | -1488 | -1410 | 593 | 2648 | 3433 |  | DENT | GENE | 05:47 | 06:11 | 06:24 | 291 | 456 | 0.4 | N/A | Глубина вмятины: 6 мм (0,4%). Линейка: 29 см в (836 см; 06:11 ч:мин) |  | (c)
37156.349 | 9.334 | 9.119 | -2.071 | -2.286 | 1140 | 1304 | 1461 | 449 | 1722 | 3434 |  | DENT | GENE | 05:32 | 05:58 | 06:24 | 564 | 641 | 0.4 | N/A | Глубина вмятины: 6 мм (0,4%). Линейка: 56 см в (912 см; 05:58 ч:мин) |  | (c)
37174.142 | 4.167 | 4.034 | -6.858 | -6.991 | 1248 | 1377 | 1510 | 458 | 4034 | 3436 |  | DENT | GENE | 06:17 | 06:38 | 06:60 | 266 | 524 | 0.6 | N/A | Глубина вмятины: 8 мм (0,6%). Линейка: 27 см в (403 см; 06:38 ч:мин) |  | (c)
37238.529 | 1.234 | 0.503 | -10.216 | -10.947 | -1245 | -1178 | -1127 | 985 | 503 | 3442 | Дефект проката | MIAN | GENE | 06:50 | 07:01 | 07:10 | 839 | 238 |  | INT | Дефект проката Эквивалент потери металла 14%. Аномалия находится на упругопластическом изгибе: R=577 D, максимальное растяжение на 6.1 час. |  | (c)
37269.037 | 8.912 | 8.817 | -2.533 | -2.628 | 1671 | 1785 | 1808 | 285 | 2444 | 3444 |  | DENT | GENE | 07:01 | 07:19 | 07:23 | 184 | 274 | 0.4 | N/A | Глубина вмятины: 5 мм (0,4%). Линейка: 18 см в (882 см; 07:19 ч:мин) |  | (c)
37289.505 | 6.86 | 6.751 | -4.475 | -4.584 | -1159 | -1001 | -957 | 755 | 4361 | 3446 |  | DENT | GENE | 06:50 | 07:16 | 07:23 | 223 | 404 | 0.9 | N/A | Глубина вмятины: 13 мм (0,9%). Линейка: 22 см в (675 см; 07:16 ч:мин) |  | (c)
37312 | 6.675 | 6.518 | -4.495 | -4.652 | 1966 | 2072 | -2229 | 0 | 4316 | 3448 |  | DENT | GENE | 06:20 | 06:37 | 07:03 | 336 | 531 | 0.4 | N/A | Глубина вмятины: 5 мм (0,4%). Линейка: 34 см в (652 см; 06:37 ч:мин) Аномалия находится вблизи продольного шва. |  | (c)
37337.73 | 0 | -0.033 | -11.39 | -11.423 | -906 | -670 | -1 | 904 |  | 3451 | Нарушение формы кольцевого шва | GWAN |  | 10:18 | 10:56 | 12:44 | 0 | 1809 |  | EXT | Нарушение формы кольцевого шва |  | (c)
37346.296 | 8.566 | 8.552 | -2.824 | -2.838 | 1786 | 1855 | 1850 | 317 | 2807 | 3451 |  | CORR | CIGR | 05:33 | 05:44 | 05:43 | 31 | 128 | 10 | EXT |  | 0.92 | (c)
37355.201 | 6.081 | 6.032 | -5.239 | -5.288 | -1163 | -1113 | -1123 | 1068 | 5115 | 3452 | Металлургический дефект | MIAN | GENE | 08:49 | 08:57 | 08:56 | 173 | 80 |  | INT | Металлургический дефект Эквивалент потери металла 10%. |  | (c)
37361.258 | 0.818 | 0.197 | -10.562 | -11.183 | 749 | 1022 | 1114 | 749 | 197 | 3453 | Дефект проката | MIAN | GENE | 04:31 | 05:15 | 05:30 | 1960 | 730 |  | INT | Дефект проката Эквивалент потери металла 12%. |  | (c)
37363.41 | 2.97 | 2.603 | -8.41 | -8.777 | 818 | 1136 | 1071 | 818 | 2603 | 3453 | Дефект проката | MIAN | GENE | 04:42 | 05:33 | 05:23 | 704 | 506 |  | INT | Дефект проката Эквивалент потери металла 10%. |  | (c)
37409.023 | 3.088 | 3.063 | -8.172 | -8.197 | -167 | -137 | -118 | 68 | 3063 | 3457 | Дефект проката | MIAN | CIGR | 01:24 | 01:29 | 01:32 | 40 | 99 |  | INT | Дефект проката Эквивалент потери металла 15%. |  | (c)
37409.65 | 3.715 | 3.68 | -7.545 | -7.58 | 1557 | 1735 | 1728 | 331 | 3680 | 3457 |  | CORR | GENE | 06:03 | 06:31 | 06:30 | 113 | 343 | 12 | EXT |  | 0.93 | (c)
37439.84 | 0 | -0.024 | -11.4 | -11.424 | -762 | -644 | -664 | 566 |  | 3460 | Нарушение формы кольцевого шва | GWAN |  | 00:50 | 01:10 | 01:06 | 0 | 196 |  | EXT | Нарушение формы кольцевого шва |  | (c)
37456.685 | 5.445 | 5.419 | -6.005 | -6.031 | -1949 | -1878 | -1813 | 282 | 5419 | 3461 | Дефект проката | MIAN | GENE | 06:26 | 06:37 | 06:48 | 52 | 272 |  | INT | Дефект проката Эквивалент потери металла 11%. Аномалия находится на отводе. |  | (c)
37508.798 | 1.728 | 1.711 | -9.857 | -9.874 | 1827 | 1972 | 1931 | 197 | 1711 | 3466 |  | CORR | CIGR | 06:46 | 07:09 | 07:02 | 40 | 207 | 10 | EXT | Аномалия находится на упругопластическом изгибе: R=314 D, максимальное растяжение на 11.7 час. | 0.92 | (c)
37509.313 | 2.243 | 2.155 | -9.342 | -9.43 | 1112 | 1372 | 1480 | 382 | 2155 | 3466 |  | CORR | GENE | 04:50 | 05:32 | 05:50 | 157 | 736 | 10 | EXT | Аномалия находится на упругопластическом изгибе: R=305 D, максимальное растяжение на 11.7 час. | 0.94 | (c)
37513.55 | 6.48 | 5.912 | -5.105 | -5.673 | 1264 | 1504 | 1575 | 344 | 4830 | 3466 |  | DENT | GENE | 05:15 | 05:54 | 06:05 | 843 | 623 | 0.6 | N/A | Глубина вмятины: 9 мм (0,6%). Линейка: 84 см в (591 см; 05:54 ч:мин) Аномалия находится на упругопластическом изгибе. |  | (c)
37529.98 | 0 | -0.057 | -11.42 | -11.477 | 714 | 1010 | 1176 | 593 |  | 3468 | Нарушение формы кольцевого шва | GWAN |  | 11:12 | 00:00 | 12:27 | 0 | 924 |  | EXT | Нарушение формы кольцевого шва Аномалия находится на отводе. |  | (c)
37542.796 | 1.396 | 1.385 | -10.059 | -10.07 | -1979 | -1942 | -1927 | 252 | 1385 | 3469 |  | CORR | CIGR | 07:02 | 07:08 | 07:10 | 29 | 103 | 10 | EXT | Аномалия находится на упругопластическом изгибе: R=607 D, максимальное растяжение на 5.1 час. | 0.89 | (c)
37550.297 | 8.897 | 8.87 | -2.558 | -2.585 | 1053 | 1103 | 1116 | 1052 | 2550 | 3469 |  | CORR | CIGR | 03:11 | 03:19 | 03:21 | 35 | 125 | 12 | EXT | Аномалия находится на упругопластическом изгибе: R=404 D, максимальное растяжение на 5.3 час. | 0.89 | (c)
37551.113 | 9.713 | 9.697 | -1.742 | -1.758 | 1217 | 1336 | 1321 | 805 | 1665 | 3469 |  | CORR | GENE | 03:37 | 03:57 | 03:54 | 93 | 208 | 12 | EXT | Аномалия находится на упругопластическом изгибе: R=404 D, максимальное растяжение на 5.5 час. | 0.89 | (c)
37552.23 | 10.83 | 10.797 | -0.625 | -0.658 | 898 | 964 | 987 | 898 | 611 | 3469 |  | CORR | CIGR | 02:46 | 02:57 | 03:00 | 47 | 177 | 10 | EXT | Аномалия находится на упругопластическом изгибе: R=399 D, максимальное растяжение на 5.6 час. | 0.89 | (c)
37565.451 | 1.176 | 1.161 | -10.009 | -10.024 | 237 | 263 | 278 | 237 | 1161 | 3471 |  | CORR | CIGR | 03:26 | 03:30 | 03:32 | 21 | 83 | 10 | EXT | Аномалия находится на отводе. | 0.89 | (c)
37568.538 | 4.263 | 4.231 | -6.922 | -6.954 | 383 | 444 | 455 | 383 | 4231 | 3471 |  | CORR | GENE | 03:49 | 03:59 | 04:01 | 137 | 143 | 10 | EXT | Аномалия находится на отводе. | 0.9 | (c)
37568.566 | 4.291 | 4.232 | -6.894 | -6.953 | 2041 | 2137 | 2118 | 34 | 4232 | 3471 |  | CORR | GENE | 08:17 | 08:33 | 08:29 | 73 | 155 | 11 | EXT | Аномалия находится на отводе. | 0.89 | (c)
37569.01 | 4.735 | 4.713 | -6.45 | -6.472 | 2107 | 2182 | 2191 | 0 | 4713 | 3471 |  | CORR | CIGR | 08:28 | 08:40 | 08:41 | 37 | 167 | 12 | EXT | Аномалия находится на отводе. | 0.89 | (c)
37569.264 | 4.989 | 4.968 | -6.196 | -6.217 | 2050 | 2140 | 2124 | 32 | 4968 | 3471 |  | CORR | CIGR | 08:18 | 08:33 | 08:30 | 36 | 149 | 11 | EXT | Аномалия находится на отводе. | 0.89 | (c)
37586.181 | 10.721 | 10.646 | -0.064 | -0.139 | -1306 | -1240 | -1237 | 1167 | 12 | 3472 |  | DENT | GENE | 05:11 | 05:22 | 05:22 | 127 | 139 | 0.5 | N/A | Глубина вмятины: 7 мм (0,5%). Линейка: 13 см в (1065 см; 05:22 ч:мин) Аномалия находится на отводе. Аномалия находится вблизи кольцевого сварного шва. |  | (c)
37594.272 | 8.027 | 7.987 | -3.573 | -3.613 | -1987 | -1752 | -1744 | 1501 | 3526 | 3473 | Дефект проката | MIAN | GENE | 05:55 | 06:33 | 06:34 | 87 | 486 |  | INT | Дефект проката Эквивалент потери металла 10%. |  | (c)
37609.205 | 0 | -0.029 | -11.24 | -11.269 | -2228 | -1818 | -1917 | 2 |  | 3475 | Нарушение формы кольцевого шва | GWAN |  | 05:14 | 06:20 | 06:04 | 0 | 622 |  | EXT | Нарушение формы кольцевого шва |  | (c)
37620.498 | 0.053 | 0.04 | -10.997 | -11.01 | -1354 | -1258 | -1239 | 876 | 40 | 3476 |  | CORR | GENE | 07:36 | 07:52 | 07:55 | 61 | 230 | 11 | EXT |  | 0.93 | (c)
37620.839 | 0.394 | 0.373 | -10.656 | -10.677 | -1335 | -1272 | -1254 | 896 | 373 | 3476 |  | CORR | CIGR | 07:40 | 07:50 | 07:53 | 33 | 161 | 12 | EXT |  | 0.92 | (c)
37632.848 | 1.353 | 1.331 | -9.852 | -9.874 | -697 | -593 | -608 | 518 | 1331 | 3477 | Дефект проката | MIAN | GENE | 09:35 | 09:52 | 09:50 | 54 | 180 |  | INT | Дефект проката Эквивалент потери металла 10%. |  | (c)
37664.92 | 0 | -0.034 | -11.47 | -11.504 | 587 | 899 | 789 | 587 |  | 3481 | Нарушение формы кольцевого шва | GWAN |  | 11:54 | 00:45 | 12:27 | 0 | 405 |  | EXT | Нарушение формы кольцевого шва Аномалия находится на отводе. |  | (c)
37664.92 | 0 | -0.014 | -11.47 | -11.484 | -1797 | -1605 | -1478 | 434 |  | 3481 | Нарушение формы кольцевого шва | GWAN |  | 05:30 | 06:01 | 06:21 | 0 | 637 |  | EXT | Нарушение формы кольцевого шва Аномалия находится на отводе. |  | (c)
37666.058 | 1.138 | 1.082 | -10.332 | -10.388 | -1711 | -1482 | -1477 | 519 | 1082 | 3481 |  | CORR | GENE | 05:44 | 06:21 | 06:21 | 94 | 469 | 12 | EXT | Аномалия находится на упругопластическом изгибе: R=641 D, максимальное растяжение на 7.6 час. | 0.93 | (c)
37712.367 | 2.147 | 2.082 | -9.323 | -9.388 | -1107 | -1073 | -1065 | 1023 | 2082 | 3485 |  | DENT | GENE | 09:10 | 09:15 | 09:16 | 109 | 84 | 0.5 | N/A | Глубина вмятины: 7 мм (0,5%). Линейка: 11 см в (208 см; 09:15 ч:мин) |  | (c)
37754.641 | 10.666 | 10.651 | -0.699 | -0.714 | 1960 | 2034 | 2030 | 131 | 683 | 3489 |  | CORR | CIGR | 03:59 | 04:11 | 04:10 | 31 | 139 | 12 | EXT |  | 0.92 | (c)
37755.526 | 0.186 | 0.174 | -11.219 | -11.231 | 2069 | 2133 | 2130 | 40 | 174 | 3490 |  | CORR | CIGR | 03:13 | 03:23 | 03:23 | 23 | 122 | 10 | EXT |  | 0.92 | (c)
37756.131 | 0.791 | 0.406 | -10.614 | -10.999 | -2229 | -2222 | -2210 | 2 | 406 | 3490 |  | CORR | AXGR | 03:39 | 03:41 | 03:43 | 437 | 39 | 11 | EXT |  | 0.98 | (c)
37756.313 | 0.973 | 0.949 | -10.432 | -10.456 | -2210 | -2093 | -2122 | 21 | 949 | 3490 |  | CORR | CIGR | 03:43 | 04:01 | 03:57 | 49 | 175 | 10 | EXT |  | 0.92 | (c)
37756.745 | 1.405 | 1.397 | -10 | -10.008 | -2218 | -2163 | -2163 | 12 | 1397 | 3490 |  | CORR | GENE | 03:41 | 03:50 | 03:50 | 76 | 111 | 10 | EXT |  | 0.93 | (c)
37769.358 | 2.613 | 2.595 | -8.517 | -8.535 | 2145 | 2193 | 2186 | 2 | 2595 | 3491 |  | CORR | CIGR | 08:16 | 08:24 | 08:23 | 33 | 84 | 10 | EXT |  | 0.92 | (c)
37800.702 | 0.307 | 0.215 | -11.243 | -11.335 | 2167 | 2199 | 2195 | 8 | 215 | 3494 |  | CORR | GENE | 07:26 | 07:31 | 07:31 | 512 | 55 | 14 | EXT |  | 1 | (b)
37803.078 | 2.683 | 2.334 | -8.867 | -9.216 | 2164 | 2219 | 2200 | 0 | 2334 | 3494 |  | CORR | GENE | 07:26 | 07:35 | 07:32 | 453 | 71 | 12 | EXT |  | 0.98 | (c)
37803.817 | 3.422 | 2.925 | -8.128 | -8.625 | 2160 | 2211 | 2193 | 4 | 2925 | 3494 |  | CORR | GENE | 07:25 | 07:33 | 07:30 | 609 | 67 | 13 | EXT |  | 1 | (b)
37805.836 | 5.441 | 5.342 | -6.109 | -6.208 | 2168 | 2219 | 2206 | 0 | 5342 | 3494 |  | CORR | GENE | 07:26 | 07:35 | 07:33 | 711 | 76 | 11 | EXT |  | 1 | (c)
37809.478 | 9.083 | 8.867 | -2.467 | -2.683 | 2171 | 2217 | 2204 | 0 | 2383 | 3494 |  | CORR | GENE | 07:27 | 07:34 | 07:32 | 300 | 64 | 11 | EXT |  | 0.96 | (c)
37809.827 | 9.432 | 9.331 | -2.118 | -2.219 | 2193 | 2212 | 2214 | 0 | 2067 | 3494 |  | CORR | AXGR | 07:30 | 07:33 | 07:34 | 152 | 42 | 10 | EXT |  | 0.94 | (c)
37874.596 | 6.051 | 6.006 | -4.899 | -4.944 | -1433 | -1409 | -1415 | 798 | 4839 | 3500 |  | CORR | AXGR | 06:19 | 06:23 | 06:22 | 105 | 36 | 14 | EXT |  | 0.93 | (c)
37967.549 | 9.284 | 8.447 | -2.261 | -3.098 | 2180 | 2216 | 2207 | 0 | 1642 | 3508 |  | CORR | GENE | 08:43 | 08:49 | 08:48 | 1456 | 54 | 13 | EXT |  | 1.04 | (b)
38037.415 | 0 | -0.022 | -11.225 | -11.247 | -1416 | -1264 | -1287 | 814 |  | 3517 | Нарушение формы кольцевого шва | GWAN |  | 05:42 | 06:06 | 06:03 | 0 | 258 |  | EXT | Нарушение формы кольцевого шва |  | (c)
38102.241 | 2.001 | 1.951 | -2.519 | -2.569 | 788 | 803 | 802 | 788 | 1951 | 3523 |  | CORR | AXGR | 04:37 | 04:40 | 04:39 | 142 | 28 | 10 | EXT |  | 0.93 | (c)
38103.77 | 3.53 | 3.456 | -0.99 | -1.064 | 529 | 897 | 742 | 529 | 790 | 3523 |  | ARTD | GENE | 03:55 | 04:55 | 04:30 | 274 | 425 |  | EXT | Эквивалент потери металла 12%. |  | (c)
38114.733 | 9.973 | 9.95 | -1.337 | -1.36 | -1496 | -1366 | -1374 | 735 | 1300 | 3524 |  | CORR | GENE | 05:18 | 05:39 | 05:37 | 60 | 243 | 10 | EXT |  | 0.93 | (c)
38127.096 | 11.026 | 10.726 | -0.294 | -0.594 | 2163 | 2213 | 2202 | 0 | 119 | 3525 |  | CORR | GENE | 08:32 | 08:40 | 08:38 | 475 | 77 | 12 | EXT |  | 0.99 | (c)
38170.356 | 9.571 | 9.503 | -1.729 | -1.797 | 963 | 1204 | 1122 | 949 | 1722 | 3529 |  | CORR | GENE | 05:04 | 05:42 | 05:29 | 75 | 319 | 13 | EXT |  | 0.93 | (c)
38182.758 | 10.673 | 9.946 | -0.682 | -1.409 | 2189 | 2194 | 2208 | 4 | 321 | 3530 |  | LWAN | AXGR | 04:43 | 04:43 | 04:46 | 1088 | 38 |  | EXT | Эквивалент потери металла 12%. |  | (c)
38202.121 | 7.256 | 7.018 | -4.189 | -4.427 | -2026 | -1976 | -1993 | 204 | 3633 | 3532 |  | CORR | GENE | 06:56 | 07:04 | 07:01 | 794 | 67 | 11 | EXT |  | 1 | (c)
38239.366 | 10.756 | 10.496 | -0.304 | -0.564 | -1590 | -1531 | -1525 | 640 | 103 | 3535 |  | CORR | GENE | 04:52 | 05:01 | 05:02 | 461 | 130 | 10 | EXT | Аномалия находится на упругопластическом изгибе: R=703 D, максимальное растяжение на 6.5 час. | 0.97 | (c)
38245.212 | 5.542 | 5.514 | -5.703 | -5.731 | -1715 | -1501 | -1555 | 516 | 5514 | 3536 |  | CORR | CIGR | 06:24 | 06:58 | 06:49 | 40 | 320 | 9 | EXT |  | 0.92 | (c)
38267.923 | 5.658 | 5.63 | -5.152 | -5.18 | 1577 | 1711 | 1701 | 405 | 5130 | 3538 |  | CORR | CIGR | 04:45 | 05:06 | 05:05 | 50 | 249 | 15 | EXT |  | 0.93 | (c)
38272.531 | 10.266 | 10.255 | -0.544 | -0.555 | 1628 | 1688 | 1690 | 480 | 528 | 3538 |  | CORR | CIGR | 04:53 | 05:03 | 05:03 | 27 | 123 | 8 | EXT |  | 0.92 | (c)
38273.366 | 0.291 | 0.268 | -11.159 | -11.182 | 1501 | 1560 | 1573 | 585 | 268 | 3539 |  | CORR | CIGR | 05:09 | 05:19 | 05:21 | 34 | 144 | 13 | EXT |  | 0.92 | (c)
38331.121 | 2.456 | 2.439 | -8.829 | -8.846 | 1814 | 1896 | 1900 | 244 | 2439 | 3545 |  | CORR | CIGR | 04:26 | 04:39 | 04:40 | 30 | 172 | 10 | EXT |  | 0.92 | (c)
38339.95 | 0 | -0.049 | -11.48 | -11.529 | -867 | -350 | -387 | 93 |  | 3546 | Нарушение формы кольцевого шва | GWAN |  | 11:57 | 01:21 | 13:15 | 0 | 960 |  | EXT | Нарушение формы кольцевого шва |  | (c)
38343.414 | 3.464 | 3.449 | -8.016 | -8.031 | 860 | 921 | 932 | 860 | 3449 | 3546 |  | CORR | CIGR | 04:36 | 04:46 | 04:48 | 28 | 144 | 14 | EXT |  | 0.89 | (c)
38362.638 | 11.208 | 11.144 | -0.032 | -0.096 | 825 | 1387 | 1368 | 320 | 15 | 3547 |  | CORR | GENE | 05:01 | 06:32 | 06:29 | 81 | 1085 | 14 | EXT | Аномалия находится на отводе. | 0.89 | (c)
38362.774 | 0.104 | 0.09 | -11.481 | -11.495 | -555 | -465 | -396 | 237 | 90 | 3548 |  | CORR | CIGR | 05:27 | 05:41 | 05:52 | 43 | 318 | 9 | EXT |  | 0.89 | (c)
38437.821 | 7.301 | 7.254 | -4.094 | -4.141 | 1569 | 1661 | 1726 | 348 | 4074 | 3555 |  | CORR | GENE | 04:17 | 04:32 | 04:42 | 67 | 314 | 12 | EXT |  | 0.93 | (c)
38441.565 | 11.045 | 10.91 | -0.35 | -0.485 | -2198 | -2188 | -2183 | 32 | 103 | 3555 |  | LWAN | AXGR | 06:09 | 06:10 | 06:11 | 382 | 30 |  | INT | Эквивалент потери металла 14%. |  | (c)
38463.345 | 10.04 | 10.024 | -1.46 | -1.476 | 714 | 750 | 755 | 714 | 1451 | 3557 |  | CORR | CIGR | 04:07 | 04:13 | 04:13 | 25 | 81 | 18 | EXT |  | 0.92 | (c)
38464.163 | 10.858 | 10.838 | -0.642 | -0.662 | 630 | 668 | 688 | 630 | 623 | 3557 |  | CORR | CIGR | 03:53 | 03:59 | 04:03 | 39 | 116 | 11 | EXT |  | 0.92 | (c)
38465.497 | 0.692 | 0.662 | -10.733 | -10.763 | 81 | 175 | 193 | 81 | 662 | 3558 |  | CORR | GENE | 03:09 | 03:24 | 03:27 | 54 | 224 | 9 | EXT | Аномалия находится на отводе. | 0.92 | (c)
38499.015 | 0 | -0.018 | -11.385 | -11.403 | 48 | 264 | 290 | 48 |  | 3561 | Нарушение формы кольцевого шва | GWAN |  | 04:47 | 05:21 | 05:26 | 0 | 485 |  | EXT | Нарушение формы кольцевого шва |  | (c)
38499.015 | 0 | -0.042 | -11.385 | -11.427 | 1929 | -2094 | -2072 | 1611 |  | 3561 | Нарушение формы кольцевого шва | GWAN |  | 09:50 | 11:01 | 11:05 | 0 | 921 |  | EXT | Нарушение формы кольцевого шва |  | (c)
38535.651 | 2.606 | 2.591 | -6.369 | -6.384 | -1839 | -1778 | -1772 | 392 | 2591 | 3564 |  | CORR | CIGR | 06:19 | 06:29 | 06:30 | 31 | 134 | 9 | EXT | Аномалия находится на упругопластическом изгибе: R=367 D, максимальное растяжение на 6 час. | 1 | (c)
38555.166 | 11.166 | 10.991 | -0.289 | -0.464 | -77 | -33 | -49 | 21 | 147 | 3566 |  | ARTD | GENE | 09:50 | 09:57 | 09:54 | 317 | 56 |  | EXT | Эквивалент потери металла 13%. |  | (c)
38578.749 | 1.599 | 1.58 | -9.726 | -9.745 | 809 | 912 | 905 | 809 | 1580 | 3570 |  | CORR | CIGR | 03:32 | 03:48 | 03:47 | 37 | 192 | 8 | EXT | Аномалия находится на упругопластическом изгибе: R=426 D, максимальное растяжение на 0 час. | 0.92 | (c)
38645.235 | 0.45 | 0.382 | -9.805 | -9.873 | -1859 | -1833 | -1832 | 372 | 382 | 3576 |  | ARTD | GENE | 05:21 | 05:25 | 05:26 | 145 | 53 |  | EXT | Эквивалент потери металла 13%. |  | (c)
38706.325 | 5.875 | 5.86 | -5.395 | -5.41 | 1313 | 1385 | 1389 | 766 | 5377 | 3581 |  | CORR | CIGR | 04:25 | 04:36 | 04:37 | 33 | 152 | 14 | EXT |  | 0.92 | (c)
38745.435 | 0 | -0.019 | -11.5 | -11.519 | 963 | 1430 | 1535 | 124 |  | 3585 | Нарушение формы кольцевого шва | GWAN |  | 05:24 | 06:39 | 06:56 | 0 | 1143 |  | EXT | Нарушение формы кольцевого шва Аномалия находится на отводе. |  | (c)
38748.535 | 3.1 | 3.085 | -8.4 | -8.415 | 1046 | 1529 | 1330 | 617 | 3085 | 3585 |  | CORR | GENE | 05:37 | 06:55 | 06:23 | 124 | 568 | 8 | EXT | Аномалия находится на отводе. | 0.89 | (c)
38851.744 | 4.849 | 4.823 | -6.376 | -6.402 | 1609 | 1708 | 1746 | 349 | 4823 | 3594 |  | CORR | CIGR | 04:15 | 04:31 | 04:37 | 50 | 273 | 8 | EXT |  | 0.92 | (c)
38863.528 | 5.408 | 5.352 | -3.897 | -3.953 | -1696 | -1608 | -1507 | 534 | 3876 | 3595 |  | CORR | GENE | 05:37 | 05:51 | 06:07 | 77 | 379 | 10 | EXT |  | 0.93 | (c)
38921.318 | 9.048 | 9.025 | -2.417 | -2.44 | -1302 | -1170 | -1192 | 929 | 2393 | 3600 |  | CORR | CIGR | 05:44 | 06:06 | 06:02 | 47 | 220 | 12 | EXT |  | 0.93 | (c)
38921.768 | 9.498 | 9.469 | -1.967 | -1.996 | -1461 | -1194 | -1277 | 770 | 1912 | 3600 |  | CORR | GENE | 05:19 | 06:02 | 05:48 | 84 | 368 | 10 | EXT |  | 0.93 | (c)
38926.247 | 2.512 | 2.479 | -8.813 | -8.846 | -1997 | -1911 | -1924 | 234 | 2479 | 3601 |  | CORR | CIGR | 04:14 | 04:28 | 04:26 | 42 | 145 | 10 | EXT |  | 0.92 | (c)
38927.106 | 3.371 | 3.33 | -7.954 | -7.995 | -1937 | -1855 | -1813 | 294 | 3330 | 3601 |  | CORR | CIGR | 04:24 | 04:37 | 04:44 | 49 | 247 | 8 | EXT |  | 0.92 | (c)
38944.472 | 9.412 | 9.278 | -1.643 | -1.777 | 2230 | -2220 | -2215 | 0 | 1448 | 3602 |  | LWAN | AXGR | 06:07 | 06:09 | 06:10 | 329 | 32 |  | INT | Эквивалент потери металла 11%. |  | (c)
38966.655 | 9.14 | 9.117 | -2.265 | -2.288 | 763 | 805 | 854 | 763 | 2251 | 3604 |  | CORR | CIGR | 03:59 | 04:06 | 04:13 | 37 | 181 | 14 | EXT |  | 0.92 | (c)
38969.328 | 0.408 | 0.384 | -10.772 | -10.796 | 1015 | 1093 | 1096 | 1015 | 384 | 3605 |  | CORR | CIGR | 04:29 | 04:42 | 04:42 | 41 | 163 | 13 | EXT |  | 0.92 | (c)
39064.75 | 5.595 | 5.579 | -5.86 | -5.876 | 789 | 839 | 859 | 789 | 5579 | 3613 |  | CORR | CIGR | 04:46 | 04:54 | 04:57 | 29 | 140 | 14 | EXT | Аномалия находится на отводе. | 0.92 | (c)
39069.428 | 10.273 | 10.259 | -1.182 | -1.196 | 665 | 827 | 759 | 665 | 1138 | 3613 |  | CORR | GENE | 04:26 | 04:52 | 04:41 | 58 | 187 | 9 | EXT | Аномалия находится на отводе. | 0.93 | (c)
39071.316 | 0.706 | 0.692 | -10.594 | -10.608 | 2146 | 2190 | 2225 | 0 | 692 | 3614 |  | CORR | CIGR | 04:43 | 04:51 | 04:56 | 33 | 159 | 11 | EXT |  | 0.92 | (c)
39071.625 | 1.015 | 0.98 | -10.285 | -10.32 | 1911 | 2049 | 2029 | 84 | 980 | 3614 |  | CORR | GENE | 04:06 | 04:28 | 04:25 | 66 | 235 | 13 | EXT |  | 0.93 | (c)
39072.509 | 1.899 | 1.897 | -9.401 | -9.403 | 1853 | 1980 | 1955 | 174 | 1897 | 3614 |  | CORR | GENE | 03:56 | 04:17 | 04:13 | 53 | 203 | 9 | EXT |  | 0.92 | (c)
39078.69 | 8.08 | 8.063 | -3.22 | -3.237 | -1699 | -1621 | -1606 | 532 | 3200 | 3614 |  | CORR | CIGR | 06:23 | 06:36 | 06:38 | 37 | 184 | 10 | EXT |  | 0.92 | (c)
39091.163 | 9.253 | 9.228 | -2.062 | -2.087 | 1293 | 1371 | 1402 | 719 | 2047 | 3615 |  | CORR | CIGR | 03:33 | 03:46 | 03:51 | 40 | 218 | 12 | EXT |  | 0.92 | (c)
39098.224 | 4.999 | 4.982 | -6.326 | -6.343 | 1429 | 1671 | 1596 | 468 | 4982 | 3616 |  | CORR | GENE | 05:27 | 06:06 | 05:54 | 61 | 334 | 14 | EXT |  | 0.93 | (c)
39111.889 | 7.339 | 7.126 | -3.856 | -4.069 | 1754 | 2171 | 2105 | 0 | 3686 | 3617 |  | DENT | GENE | 05:01 | 06:08 | 05:58 | 383 | 702 | 0.7 | N/A | Глубина вмятины: 10 мм (0,7%). Линейка: 38 см в (713 см; 06:08 ч:мин) Аномалия находится вблизи продольного шва. |  | (c)
39126.262 | 10.517 | 10.5 | -0.743 | -0.76 | 727 | 781 | 786 | 727 | 734 | 3618 |  | CORR | CIGR | 03:35 | 03:44 | 03:44 | 26 | 117 | 9 | EXT |  | 0.92 | (c)
39136.47 | 9.465 | 9.442 | -1.885 | -1.908 | -890 | -797 | -791 | 692 | 1863 | 3619 |  | CORR | CIGR | 07:23 | 07:38 | 07:39 | 45 | 198 | 9 | EXT | Аномалия находится на упругопластическом изгибе: R=930 D, максимальное растяжение на 5.4 час. | 0.92 | (c)
39138.206 | 11.201 | 11.135 | -0.149 | -0.215 | -1117 | -971 | -908 | 699 | 119 | 3619 |  | CORR | GENE | 06:46 | 07:10 | 07:20 | 96 | 418 | 13 | EXT | Аномалия находится на упругопластическом изгибе: R=873 D, максимальное растяжение на 5.2 час. | 0.93 | (c)
39317.315 | 0 | -0.033 | -11.44 | -11.473 | 1953 | -1745 | -1942 | 0 |  | 3637 | Нарушение формы кольцевого шва | GWAN |  | 05:44 | 07:48 | 07:16 | 0 | 1131 |  | EXT | Нарушение формы кольцевого шва |  | (c)
39329.634 | 0.879 | 0.823 | -10.191 | -10.247 | 865 | 1093 | 1117 | 861 | 823 | 3638 |  | CORR | GENE | 02:54 | 03:31 | 03:35 | 97 | 504 | 10 | EXT |  | 0.93 | (c)
39330.986 | 2.231 | 2.071 | -8.839 | -8.999 | 843 | 1026 | 1244 | 586 | 2071 | 3638 |  | CORR | GENE | 02:51 | 03:20 | 03:55 | 170 | 801 | 8 | EXT |  | 0.94 | (c)
39353.251 | 2.206 | 1.941 | -9.229 | -9.494 | -2205 | -2195 | -2191 | 25 | 1941 | 3640 |  | CORR | AXGR | 04:09 | 04:10 | 04:11 | 344 | 29 | 10 | EXT |  | 0.96 | (c)
39365.957 | 3.477 | 3.041 | -7.923 | -8.359 | -2219 | -2204 | -2199 | 11 | 3041 | 3641 |  | CORR | AXGR | 07:24 | 07:26 | 07:27 | 577 | 41 | 8 | EXT |  | 0.97 | (c)
39489.882 | 3.267 | 3.216 | -7.808 | -7.859 | 1587 | 1696 | 1662 | 492 | 3216 | 3652 |  | CORR | GENE | 03:40 | 03:57 | 03:52 | 66 | 151 | 13 | EXT |  | 0.93 | (c)
39492.545 | 5.93 | 5.915 | -5.145 | -5.16 | 1502 | 1804 | 1698 | 337 | 5088 | 3652 |  | CORR | GENE | 03:26 | 04:15 | 03:57 | 72 | 392 | 10 | EXT |  | 0.93 | (c)
39572.107 | 6.577 | 6.551 | -4.683 | -4.709 | 2199 | -2192 | -2134 | 0 | 4638 | 3659 |  | CORR | GENE | 06:01 | 06:12 | 06:22 | 71 | 256 | 14 | EXT |  | 0.93 | (c)
39621.334 | 1.429 | 1.307 | -9.866 | -9.988 | 2209 | 2216 | 2222 | 0 | 1307 | 3665 |  | CORR | AXGR | 03:00 | 03:02 | 03:03 | 338 | 27 | 12 | EXT | Аномалия находится на отводе. | 0.97 | (c)
39684.533 | 7.853 | 7.653 | -3.612 | -3.812 | 2220 | 2230 | 2230 | 0 | 3269 | 3670 |  | LWAN | AXGR | 05:09 | 05:11 | 05:11 | 543 | 20 |  | INT | Эквивалент потери металла 11%. |  | (c)
39699.42 | 0 | -0.027 | -11.095 | -11.122 | -318 | -191 | -154 | 0 |  | 3672 | Вышлифовка на шве | GWAN | GENE | 00:55 | 01:16 | 01:22 | 53 | 328 | 10 | EXT | Вышлифовка на шве | 0.93 | (c)
39738.454 | 6.199 | 6.188 | -5.191 | -5.202 | -1913 | -1835 | -1838 | 317 | 5179 | 3676 |  | CORR | CIGR | 06:59 | 07:11 | 07:11 | 23 | 150 | 9 | EXT |  | 0.92 | (c)
39743.25 | 10.995 | 10.941 | -0.395 | -0.449 | -1955 | -1836 | -1773 | 276 | 379 | 3676 |  | CORR | GENE | 06:52 | 07:11 | 07:21 | 70 | 363 | 12 | EXT |  | 0.93 | (c)
39748.817 | 5.172 | 5.149 | -5.958 | -5.981 | -2111 | -2017 | -2011 | 119 | 5149 | 3677 |  | CORR | CIGR | 04:06 | 04:22 | 04:23 | 46 | 200 | 11 | EXT |  | 0.92 | (c)
39763.207 | 8.432 | 8.395 | -3.088 | -3.125 | 1137 | 1307 | 1300 | 767 | 3062 | 3678 |  | CORR | GENE | 04:48 | 05:15 | 05:14 | 63 | 327 | 11 | EXT |  | 0.93 | (c)
39763.968 | 9.193 | 9.113 | -2.327 | -2.407 | 1649 | 1727 | 1835 | 209 | 2314 | 3678 |  | CORR | GENE | 06:10 | 06:23 | 06:41 | 93 | 373 | 10 | EXT |  | 0.93 | (c)
39764.804 | 10.029 | 9.999 | -1.491 | -1.521 | 1685 | 1715 | 1768 | 379 | 1484 | 3678 |  | CORR | CIGR | 06:16 | 06:21 | 06:30 | 37 | 167 | 11 | EXT |  | 0.92 | (c)
39784.379 | 6.864 | 6.308 | -4.576 | -5.132 | -2208 | -2198 | -2196 | 23 | 4159 | 3680 |  | CORR | AXGR | 06:35 | 06:36 | 06:37 | 973 | 24 | 11 | EXT |  | 1.01 | (b)
39791.982 | 3.027 | 3.012 | -7.823 | -7.838 | -1223 | -1152 | -1138 | 1008 | 3012 | 3681 |  | CORR | CIGR | 05:45 | 05:56 | 05:58 | 36 | 170 | 10 | EXT |  | 0.92 | (c)
39799.152 | 10.197 | 10.185 | -0.653 | -0.665 | -2084 | -2053 | -2041 | 147 | 640 | 3681 |  | CORR | CIGR | 03:26 | 03:31 | 03:33 | 25 | 87 | 9 | EXT |  | 0.92 | (c)
39811.24 | 0 | -0.031 | -11.14 | -11.171 | -870 | -194 | -274 | 322 |  | 3683 | Нарушение формы кольцевого шва | GWAN |  | 10:16 | 00:05 | 11:52 | 0 | 1192 |  | EXT | Нарушение формы кольцевого шва |  | (c)
39816.046 | 4.806 | 4.754 | -6.334 | -6.386 | 2020 | 2106 | 2121 | 7 | 4754 | 3683 |  | CORR | GENE | 06:02 | 06:16 | 06:19 | 72 | 203 | 12 | EXT |  | 0.93 | (c)
39816.791 | 5.551 | 5.496 | -5.589 | -5.644 | 2080 | 2155 | -2208 | 0 | 5496 | 3683 |  | CORR | GENE | 06:12 | 06:24 | 06:40 | 99 | 345 | 8 | EXT |  | 0.93 | (c)
39816.926 | 5.686 | 5.617 | -5.454 | -5.523 | 2000 | 2017 | 2018 | 195 | 5369 | 3683 |  | CORR | AXGR | 05:59 | 06:02 | 06:02 | 154 | 36 | 9 | EXT |  | 0.93 | (c)
39830.068 | 7.688 | 7.652 | -3.512 | -3.548 | -2113 | -1995 | -2012 | 118 | 3481 | 3684 | Дефект проката | MIAN | GENE | 08:32 | 08:51 | 08:48 | 67 | 202 |  | INT | Дефект проката Эквивалент потери металла 13%. |  | (c)
39843.789 | 10.209 | 10.144 | -1.006 | -1.071 | 2083 | -2217 | 2206 | 0 | 990 | 3685 |  | CORR | GENE | 06:46 | 07:12 | 07:06 | 81 | 245 | 10 | EXT |  | 0.93 | (c)
39847.294 | 2.499 | 2.457 | -8.201 | -8.243 | 1566 | 1671 | 1718 | 360 | 2457 | 3686 |  | CORR | GENE | 04:26 | 04:43 | 04:51 | 66 | 304 | 11 | EXT |  | 0.93 | (c)
39876.329 | 9.619 | 8.297 | -1.646 | -2.968 | -75 | -43 | -32 | 0 | 861 | 3688 |  | CORR | GENE | 09:38 | 09:43 | 09:45 | 2107 | 87 | 10 | EXT | Аномалия находится на упругопластическом изгибе: R=289 D, максимальное растяжение на 6.1 час. | 1.01 | (b)
39879.983 | 2.008 | 1.997 | -9.137 | -9.148 | 585 | 615 | 631 | 585 | 1997 | 3689 |  | CORR | CIGR | 03:44 | 03:49 | 03:52 | 23 | 93 | 10 | EXT | Аномалия находится на упругопластическом изгибе: R=341 D, максимальное растяжение на 6.2 час. | 0.92 | (c)
39891.083 | 1.963 | 1.948 | -9.202 | -9.217 | -564 | -393 | -458 | 352 | 1948 | 3690 |  | CORR | CIGR | 07:30 | 07:58 | 07:47 | 49 | 212 | 9 | EXT | Аномалия находится на упругопластическом изгибе: R=625 D, максимальное растяжение на 5.9 час. | 0.92 | (c)
39905.936 | 5.651 | 5.642 | -5.789 | -5.798 | 2121 | 2161 | 2162 | 28 | 5642 | 3691 |  | CORR | CIGR | 08:21 | 08:28 | 08:28 | 22 | 81 | 10 | EXT |  | 0.92 | (c)
39948.718 | 3.683 | 3.584 | -4.127 | -4.226 | -2206 | -2189 | -2181 | 24 | 3584 | 3695 |  | LWAN | GENE | 04:35 | 04:38 | 04:40 | 228 | 51 |  | INT | Эквивалент потери металла 12%. |  | (c)
40029.912 | 5.787 | 5.772 | -4.973 | -4.988 | -1696 | -1644 | -1640 | 535 | 4957 | 3703 |  | CORR | CIGR | 07:23 | 07:31 | 07:32 | 31 | 112 | 9 | EXT |  | 0.92 | (c)
40040.125 | 5.24 | 5.029 | -6.075 | -6.286 | -1371 | -1193 | -755 | 138 | 5029 | 3704 |  | CORR | GENE | 05:35 | 06:04 | 07:14 | 251 | 1233 | 11 | EXT |  | 0.95 | (c)
40051.253 | 5.053 | 5.041 | -5.662 | -5.674 | 844 | 890 | 895 | 844 | 5041 | 3705 |  | CORR | CIGR | 05:13 | 05:20 | 05:21 | 26 | 103 | 14 | EXT | Аномалия находится на отводе. | 0.92 | (c)
40054.972 | 8.772 | 8.699 | -1.943 | -2.016 | 752 | 899 | 1056 | 752 | 1899 | 3705 |  | CORR | GENE | 04:58 | 05:22 | 05:47 | 117 | 608 | 12 | EXT | Аномалия находится на отводе. | 0.93 | (c)
40055.145 | 8.945 | 8.927 | -1.77 | -1.788 | 1137 | 1239 | 1229 | 910 | 1748 | 3705 |  | CORR | CIGR | 06:00 | 06:17 | 06:15 | 40 | 183 | 8 | EXT | Аномалия находится на отводе. | 0.92 | (c)
40056.866 | 10.666 | 10.638 | -0.049 | -0.077 | 914 | 1083 | 1068 | 914 | 28 | 3705 |  | CORR | CIGR | 05:24 | 05:51 | 05:49 | 49 | 309 | 14 | EXT | Аномалия находится на отводе. | 0.93 | (c)
40068.3 | 11.385 | 11.344 | -0.065 | -0.106 | -1157 | -1012 | -931 | 706 | 42 | 3706 |  | CORR | GENE | 07:16 | 07:40 | 07:53 | 64 | 451 | 11 | EXT |  | 0.93 | (c)
40074.49 | 6.125 | 5.764 | -5.35 | -5.711 | 2206 | 2218 | 2228 | 0 | 5202 | 3707 |  | CORR | AXGR | 04:47 | 04:49 | 04:51 | 509 | 43 | 9 | EXT |  | 0.97 | (c)
40081.239 | 1.399 | 1.33 | -9.776 | -9.845 | 1331 | 1583 | 1559 | 443 | 1330 | 3708 |  | CORR | GENE | 04:46 | 05:26 | 05:23 | 104 | 457 | 11 | EXT |  | 0.93 | (c)
40082.05 | 2.21 | 2.101 | -8.965 | -9.074 | 1480 | 1572 | 1826 | 59 | 2101 | 3708 |  | CORR | GENE | 05:10 | 05:25 | 06:06 | 119 | 692 | 11 | EXT |  | 0.93 | (c)
40091.802 | 0.787 | 0.774 | -10.713 | -10.726 | 1476 | 1527 | 1538 | 629 | 774 | 3709 |  | CORR | CIGR | 05:20 | 05:28 | 05:30 | 26 | 125 | 11 | EXT |  | 0.92 | (c)
40098.236 | 7.221 | 7.204 | -4.279 | -4.296 | 1869 | 1950 | 1949 | 202 | 4261 | 3709 |  | CORR | CIGR | 06:23 | 06:36 | 06:36 | 35 | 160 | 10 | EXT |  | 0.92 | (c)
40099.751 | 8.736 | 8.712 | -2.764 | -2.788 | 1941 | 2054 | 2039 | 94 | 2747 | 3709 |  | CORR | CIGR | 06:35 | 06:53 | 06:51 | 41 | 196 | 13 | EXT |  | 0.92 | (c)
40175.689 | 4.844 | 4.82 | -6.531 | -6.555 | 2074 | -2134 | -2208 | 0 | 4820 | 3716 |  | CORR | GENE | 06:23 | 07:04 | 06:52 | 109 | 356 | 10 | EXT |  | 0.93 | (c)
40176.672 | 5.827 | 5.641 | -5.548 | -5.734 | 2181 | -2141 | -1889 | 0 | 5525 | 3716 |  | CORR | GENE | 06:41 | 07:03 | 07:44 | 209 | 784 | 10 | EXT |  | 0.94 | (c)
40204.775 | 0 | -0.035 | -11.475 | -11.51 | -677 | 96 | 819 | 85 |  | 3719 | Нарушение формы кольцевого шва | GWAN |  | 11:08 | 01:13 | 15:10 | 0 | 2993 |  | EXT | Нарушение формы кольцевого шва |  | (c)
40230.962 | 3.432 | 3.146 | -7.848 | -8.134 | 1471 | 1736 | 1749 | 203 | 3146 | 3721 |  | DENT | GENE | 05:12 | 05:55 | 05:57 | 1429 | 557 | 1.2 | N/A | Глубина вмятины: 17 мм (1,2%). Линейка: 143 см в (315 см; 05:55 ч:мин) |  | (c)
40232.253 | 4.723 | 1.954 | -6.557 | -9.326 | -464 | 1735 | 1766 | 0 |  | 3721 |  | OVAL |  | 00:00 | 05:55 | 06:00 | 4149 |  |  | N/A | Овальность: 0,02 |  | (c)
40238.133 | 10.603 | 10.468 | -0.677 | -0.812 | -2208 | -2198 | -2197 | 23 | 471 | 3721 |  | LWAN | AXGR | 07:19 | 07:20 | 07:20 | 341 | 21 |  | INT | Эквивалент потери металла 10%. |  | (c)
40247.195 | 8.385 | 8.37 | -3.08 | -3.095 | 1063 | 1184 | 1191 | 913 | 3022 | 3722 |  | CORR | GENE | 05:41 | 06:00 | 06:01 | 73 | 254 | 12 | EXT | Аномалия находится на отводе. | 0.93 | (c)
40307.63 | 0.55 | 0.52 | -10.805 | -10.835 | 700 | 838 | 848 | 700 | 520 | 3728 |  | CORR | GENE | 04:23 | 04:45 | 04:47 | 53 | 296 | 9 | EXT |  | 0.92 | (c)
40309.67 | 2.59 | 2.568 | -8.765 | -8.787 | 913 | 946 | 966 | 913 | 2568 | 3728 |  | CORR | CIGR | 04:58 | 05:03 | 05:06 | 24 | 105 | 14 | EXT |  | 0.92 | (c)
40318.63 | 0.195 | 0.154 | -11.09 | -11.131 | 1210 | 1548 | 1478 | 484 | 154 | 3729 |  | CORR | GENE | 03:43 | 04:37 | 04:26 | 116 | 537 | 7 | EXT |  | 0.93 | (c)
40325.321 | 6.886 | 6.854 | -4.399 | -4.431 | 1244 | 1436 | 1420 | 635 | 4349 | 3729 |  | CORR | GENE | 03:48 | 04:19 | 04:16 | 82 | 352 | 10 | EXT |  | 0.93 | (c)
40325.701 | 7.266 | 7.248 | -4.019 | -4.037 | 1252 | 1497 | 1411 | 660 | 3977 | 3729 |  | CORR | GENE | 03:49 | 04:29 | 04:15 | 60 | 318 | 10 | EXT |  | 0.93 | (c)
40364.656 | 1.696 | 1.66 | -9.629 | -9.665 | 635 | 737 | 750 | 635 | 1660 | 3734 | Дефект проката | MIAN | GENE | 04:40 | 04:56 | 04:58 | 68 | 230 |  | EXT | Дефект проката Эквивалент потери металла 10%. Аномалия находится на упругопластическом изгибе: R=611 D, максимальное растяжение на 5.9 час. |  | (c)
40397.13 | 0 | -0.028 | -11.275 | -11.303 | -1998 | -769 | -1139 | 232 |  | 3737 | Нарушение формы кольцевого шва | GWAN |  | 03:53 | 07:12 | 06:12 | 0 | 1717 |  | EXT | Нарушение формы кольцевого шва Аномалия находится на отводе. |  | (c)
40399.409 | 2.279 | 2.265 | -8.996 | -9.01 | -2205 | -2161 | -2151 | 25 | 2265 | 3737 |  | CORR | CIGR | 03:20 | 03:27 | 03:28 | 27 | 108 | 14 | EXT | Аномалия находится на отводе. | 0.89 | (c)
40400.02 | 2.89 | 2.884 | -8.385 | -8.391 | 2224 | -2166 | -2165 | 0 | 2884 | 3737 |  | CORR | CIGR | 03:15 | 03:26 | 03:26 | 34 | 143 | 15 | EXT | Аномалия находится на отводе. | 0.89 | (c)
40400.106 | 2.976 | 2.928 | -8.299 | -8.347 | -2220 | -2211 | -2209 | 11 | 2928 | 3737 |  | CORR | AXGR | 03:17 | 03:19 | 03:19 | 97 | 21 | 9 | EXT | Аномалия находится на отводе. | 0.89 | (c)
40402.028 | 4.898 | 4.849 | -6.377 | -6.426 | -2228 | -2216 | -2214 | 3 | 4849 | 3737 |  | CORR | AXGR | 03:16 | 03:18 | 03:18 | 95 | 27 | 6 | EXT | Аномалия находится на отводе. | 0.89 | (c)
40402.072 | 4.942 | 4.911 | -6.333 | -6.364 | -1144 | -1050 | -1020 | 896 | 4911 | 3737 |  | CORR | GENE | 06:11 | 06:26 | 06:31 | 100 | 248 | 9 | EXT | Аномалия находится на отводе. | 0.89 | (c)
40402.216 | 5.086 | 5.037 | -6.189 | -6.238 | -2230 | -2219 | -2214 | 1 | 5037 | 3737 |  | CORR | AXGR | 03:16 | 03:17 | 03:18 | 198 | 32 | 8 | EXT | Аномалия находится на отводе. | 0.9 | (c)
40402.874 | 5.744 | 5.735 | -5.531 | -5.54 | -2223 | -2187 | -2185 | 8 | 5517 | 3737 |  | CORR | CIGR | 03:17 | 03:23 | 03:23 | 23 | 75 | 8 | EXT | Аномалия находится на отводе. | 0.89 | (c)
40403.928 | 6.798 | 6.585 | -4.477 | -4.69 | -1527 | -1239 | -1313 | 704 | 4461 | 3737 |  | CORR | GENE | 05:09 | 05:56 | 05:44 | 229 | 428 | 12 | EXT | Аномалия находится на отводе. | 0.91 | (c)
40405.182 | 8.052 | 8.039 | -3.223 | -3.236 | -2211 | -2189 | -2180 | 20 | 3195 | 3737 |  | CORR | PITT | 03:19 | 03:22 | 03:24 | 41 | 61 | 8 | EXT | Аномалия находится на отводе. | 0.89 | (c)
40405.973 | 8.843 | 8.714 | -2.432 | -2.561 | 2197 | -2229 | 2227 | 0 | 2078 | 3737 |  | CORR | GENE | 03:10 | 03:16 | 03:15 | 483 | 59 | 13 | EXT | Аномалия находится на отводе. | 0.95 | (c)
40419.78 | 0 | -0.034 | -11.065 | -11.099 | 1011 | 1178 | 1343 | 556 |  | 3739 | Нарушение формы кольцевого шва | GWAN |  | 02:57 | 03:24 | 03:51 | 0 | 663 |  | EXT | Нарушение формы кольцевого шва |  | (c)
40419.78 | 0 | -0.043 | -11.065 | -11.108 | -1617 | -1419 | -1290 | 614 |  | 3739 | Нарушение формы кольцевого шва | GWAN |  | 07:53 | 08:25 | 08:46 | 0 | 653 |  | EXT | Нарушение формы кольцевого шва |  | (c)
40421.923 | 2.143 | 2.076 | -8.922 | -8.989 | -1612 | -1404 | -1488 | 619 | 2076 | 3739 |  | CORR | GENE | 07:54 | 08:27 | 08:14 | 92 | 247 | 7 | EXT |  | 0.93 | (c)
40423.316 | 3.536 | 3.515 | -7.529 | -7.55 | 1922 | 1936 | 2030 | 92 | 3515 | 3739 |  | CORR | CIGR | 05:24 | 05:26 | 05:42 | 39 | 216 | 11 | EXT |  | 0.92 | (c)
40423.45 | 3.67 | 3.576 | -7.395 | -7.489 | 1013 | 1316 | 1437 | 369 | 3576 | 3739 |  | CORR | GENE | 02:57 | 03:46 | 04:06 | 147 | 848 | 35 | EXT |  | 0.98 | (c)
40423.558 | 3.778 | 3.495 | -7.287 | -7.57 | 2194 | -2227 | -2222 | 0 | 3495 | 3739 |  | CORR | GENE | 06:08 | 06:14 | 06:15 | 601 | 90 | 22 | EXT |  | 1.07 | (b)
40425.265 | 5.485 | 5.19 | -5.58 | -5.875 | 2191 | 2225 | 2220 | 0 | 5190 | 3739 |  | LWAN |  | 06:08 | 06:13 | 06:12 | 497 | 0 |  | INT | Эквивалент потери металла 21%. Внутришовный дефект на заводском сварном шве. |  | (b)
40425.48 | 5.7 | 5.694 | -5.365 | -5.371 | -2103 | -1994 | -2026 | 128 | 5318 | 3739 |  | CORR | GENE | 06:34 | 06:52 | 06:47 | 53 | 153 | 9 | EXT |  | 0.92 | (c)
40426.307 | 6.527 | 6.372 | -4.538 | -4.693 | -1953 | -1936 | -1932 | 278 | 4449 | 3739 |  | CORR | AXGR | 06:59 | 07:01 | 07:02 | 244 | 42 | 10 | EXT |  | 0.95 | (c)
40426.859 | 7.079 | 6.837 | -3.986 | -4.228 | 2216 | 2224 | 2228 | 0 | 3805 | 3739 |  | CORR | AXGR | 06:12 | 06:13 | 06:13 | 423 | 23 | 10 | EXT |  | 0.97 | (c)
40430.889 | 0.044 | 0.011 | -11.301 | -11.334 | 2230 | -2222 | -2219 | 0 | 11 | 3740 |  | LWAN | AXGR | 03:35 | 03:36 | 03:37 | 81 | 22 |  | INT | Эквивалент потери металла 19%. |  | (c)
40433.317 | 2.472 | 2.356 | -8.873 | -8.989 | -2218 | -2211 | -2202 | 13 | 2356 | 3740 |  | CORR | AXGR | 03:37 | 03:38 | 03:40 | 198 | 31 | 10 | EXT |  | 0.94 | (c)
40441.121 | 10.276 | 10.131 | -1.069 | -1.214 | -1134 | -1133 | -1122 | 1097 | 1057 | 3740 | Металлургический дефект | MIAN | AXGR | 06:32 | 06:32 | 06:34 | 157 | 24 |  | INT | Металлургический дефект Эквивалент потери металла 10%. |  | (c)
40455.25 | 1.695 | 1.549 | -9.715 | -9.861 | 1443 | 1464 | 1466 | 741 | 1549 | 3742 |  | ARTD | AXGR | 04:35 | 04:38 | 04:38 | 272 | 46 |  | INT | Эквивалент потери металла 9%. |  | (c)
40487.4 | 0 | -0.043 | -11.095 | -11.138 | -899 | -46 | -380 | 0 |  | 3745 | Нарушение формы кольцевого шва | GWAN |  | 09:26 | 11:43 | 10:50 | 0 | 1037 |  | EXT | Нарушение формы кольцевого шва Аномалия находится на упругопластическом изгибе: R=545 D, максимальное растяжение на 6.3 час. |  | (c)
40498.349 | 10.949 | 10.932 | -0.146 | -0.163 | 915 | 1021 | 1022 | 915 | 133 | 3745 | Металлургический дефект | MIAN | CIGR | 02:19 | 02:36 | 02:36 | 30 | 214 |  | INT | Металлургический дефект Эквивалент потери металла 9%. |  | (c)
40540.123 | 7.958 | 7.909 | -3.412 | -3.461 | 1377 | 1553 | 1577 | 453 | 3373 | 3750 |  | CORR | GENE | 05:48 | 06:17 | 06:21 | 88 | 401 | 11 | EXT |  | 0.93 | (c)
40541.038 | 8.873 | 8.841 | -2.497 | -2.529 | 1043 | 1135 | 1159 | 955 | 2476 | 3750 |  | CORR | GENE | 04:54 | 05:09 | 05:13 | 53 | 233 | 7 | EXT |  | 0.92 | (c)
40541.734 | 9.569 | 9.553 | -1.801 | -1.817 | 2095 | 2185 | 2160 | 6 | 1789 | 3750 |  | CORR | CIGR | 07:44 | 07:59 | 07:55 | 28 | 130 | 8 | EXT |  | 0.92 | (c)
40545.167 | 1.632 | 1.57 | -9.718 | -9.78 | 1496 | 1896 | 1797 | 133 | 1570 | 3751 |  | CORR | GENE | 06:51 | 07:56 | 07:40 | 121 | 602 | 9 | EXT |  | 0.93 | (c)
40547.521 | 3.986 | 3.876 | -7.364 | -7.474 | 1345 | 1381 | 1673 | 229 | 3876 | 3751 |  | CORR | GENE | 06:27 | 06:33 | 07:20 | 254 | 657 | 8 | EXT |  | 0.94 | (c)
40547.712 | 4.177 | 4.09 | -7.173 | -7.26 | 477 | 779 | 795 | 477 | 4090 | 3751 |  | CORR | GENE | 04:07 | 04:55 | 04:58 | 135 | 636 | 12 | EXT |  | 0.94 | (c)
40550.324 | 6.789 | 6.779 | -4.561 | -4.571 | 214 | 430 | 1086 | 214 | 4204 | 3751 |  | CORR | GENE | 03:24 | 03:59 | 05:45 | 367 | 1744 | 7 | EXT |  | 0.95 | (c)
40567.954 | 1.699 | 1.604 | -9.631 | -9.726 | -1809 | -1757 | -1743 | 422 | 1604 | 3753 |  | DENT | GENE | 10:02 | 10:10 | 10:13 | 153 | 133 | 0.4 | N/A | Глубина вмятины: 6 мм (0,4%). Линейка: 15 см в (160 см; 10:10 ч:мин) |  | (c)
40589.055 | 0 | 0 | -6.79 | -6.79 | 1320 | -1332 | -1879 | 0 | 0 | 3755 | Непровар / утяжина | GWAN |  | 01:27 | 06:19 | 04:50 | 0 | 2523 | 19 | INT | Непровар / утяжина Аномалия находится на упругопластическом изгибе: R=493 D, максимальное растяжение на 5 час. |  | (a)
40589.055 | 0 | -0.037 | -6.79 | -6.827 | -138 | 44 | 74 | 0 |  | 3755 | Нарушение формы кольцевого шва | GWAN |  | 09:31 | 10:01 | 10:06 | 0 | 423 |  | EXT | Нарушение формы кольцевого шва Аномалия находится на упругопластическом изгибе: R=493 D, максимальное растяжение на 5 час. |  | (c)
40730.317 | 10.112 | 10.001 | -1.228 | -1.339 | -2215 | -2207 | -2205 | 15 | 1196 | 3767 |  | LWAN | AXGR | 07:37 | 07:38 | 07:39 | 143 | 21 |  | EXT | Эквивалент потери металла 11%. |  | (c)
40843.83 | 10.195 | 10.009 | -1.33 | -1.516 | 1779 | 1972 | 2052 | 0 | 1073 | 3777 |  | DENT | GENE | 06:17 | 06:48 | 07:01 | 443 | 546 | 0.4 | N/A | Глубина вмятины: 5 мм (0,4%). Линейка: 44 см в (1001 см; 06:48 ч:мин) Аномалия находится вблизи продольного шва. |  | (c)
41153.279 | 3.204 | 2.186 | -8.241 | -9.259 | 1298 | 1335 | 1418 | 693 | 2186 | 3805 |  | GOUG | GENE | 02:57 | 03:03 | 03:17 | 1191 | 239 | 15 | EXT | Зона задиров. |  | (b)
41163.83 | 2.31 | 2.145 | -9.045 | -9.21 | 2175 | 2208 | 2200 | 6 | 2145 | 3806 | Дефект проката | MIAN | AXGR | 05:11 | 05:17 | 05:15 | 231 | 50 |  | INT | Дефект проката Эквивалент потери металла 9%. |  | (c)
41207.071 | 11.576 | 11.483 | -0.024 | -0.117 | 2132 | -1419 | -1302 | 0 | 13 | 3809 |  | CORR | GENE | 03:48 | 06:15 | 06:34 | 104 | 2055 | 15 | EXT |  | 0.93 | (c)
41305.342 | 7.627 | 7.232 | -3.808 | -4.203 | -2223 | -2214 | -2211 | 8 | 3732 | 3818 |  | LWAN | AXGR | 08:26 | 08:28 | 08:28 | 471 | 23 |  | INT | Эквивалент потери металла 7%. |  | (c)
41309.15 | 0 | -0.048 | -11.54 | -11.588 | -452 | 359 | 69 | 0 |  | 3819 | Нарушение формы кольцевого шва | GWAN |  | 10:11 | 00:22 | 11:35 | 0 | 1042 |  | EXT | Нарушение формы кольцевого шва |  | (c)
41309.24 | 0.09 | 0.063 | -11.45 | -11.477 | 2070 | -2204 | -1587 | 0 | 63 | 3819 |  | CORR | GENE | 04:58 | 05:28 | 07:08 | 64 | 1609 | 11 | EXT |  | 0.93 | (c)
41377.305 | 11.33 | 11.305 | -0.08 | -0.105 | -898 | -649 | -717 | 535 | 53 | 3824 |  | CORR | GENE | 07:25 | 08:05 | 07:54 | 52 | 363 | 8 | EXT |  | 0.92 | (c)
41377.462 | 0.077 | 0.036 | -11.268 | -11.309 | -1785 | -1721 | -1577 | 445 | 36 | 3825 |  | CORR | GENE | 07:18 | 07:28 | 07:52 | 107 | 416 | 7 | EXT |  | 0.93 | (c)
41488.715 | 9.66 | 9.583 | -1.9 | -1.977 | -217 | -191 | -191 | 165 | 1783 | 3834 |  | ARTD | GENE | 02:06 | 02:10 | 02:10 | 194 | 53 |  | EXT | Эквивалент потери металла 9%. Аномалия находится на отводе. |  | (c)
41503.627 | 1.637 | 1.404 | -9.533 | -9.766 | 1235 | 1306 | 1286 | 894 | 1404 | 3836 | Дефект проката | MIAN | GENE | 02:07 | 02:19 | 02:15 | 468 | 102 |  | INT | Дефект проката Эквивалент потери металла 18%. |  | (c)
41508.098 | 6.108 | 5.96 | -5.062 | -5.21 | 1230 | 1261 | 1258 | 944 | 4847 | 3836 | Дефект проката | MIAN | GENE | 02:06 | 02:11 | 02:11 | 363 | 57 |  | INT | Дефект проката Эквивалент потери металла 11%. |  | (c)
41510.143 | 8.153 | 7.983 | -3.017 | -3.187 | 806 | 842 | 841 | 806 | 2912 | 3836 | Дефект проката | MIAN | GENE | 00:58 | 01:04 | 01:03 | 275 | 70 |  | INT | Дефект проката Эквивалент потери металла 9%. |  | (c)
41720.851 | 3.041 | 3.02 | -8.319 | -8.34 | 1899 | 1942 | 1978 | 174 | 3020 | 3855 | Дефект проката | MIAN | GENE | 07:33 | 07:40 | 07:46 | 60 | 158 |  | INT | Дефект проката Эквивалент потери металла 9%. |  | (c)
41845.29 | 2.895 | 2.878 | -8.025 | -8.042 | 1192 | 1270 | 1271 | 879 | 2878 | 3866 |  | ARTD | CIGR | 01:25 | 01:37 | 01:38 | 42 | 159 |  | EXT | Эквивалент потери металла 12%. |  | (c)
41940.997 | 8.767 | 8.754 | -2.558 | -2.571 | 1567 | 1584 | 1587 | 624 | 2547 | 3874 |  | GOUG | PITT | 04:10 | 04:13 | 04:13 | 24 | 39 | 9 | EXT | Задир. |  | (c)
41955.185 | 0 | -0.031 | -11.38 | -11.411 | 874 | -1804 | -2140 | 0 |  | 3876 | Нарушение формы кольцевого шва | GWAN |  | 03:07 | 07:54 | 07:00 | 0 | 2893 |  | EXT | Нарушение формы кольцевого шва Аномалия находится на отводе. |  | (c)
42171.235 | 11.24 | 11.221 | -0.05 | -0.069 | 629 | 678 | 687 | 629 | 39 | 3894 |  | ARTD | CIGR | 00:36 | 00:44 | 00:45 | 30 | 117 |  | EXT | Эквивалент потери металла 18%. |  | (c)
42184.248 | 1.448 | 1.386 | -9.717 | -9.779 | 1329 | 1438 | 1455 | 649 | 1386 | 3896 | Дефект проката | MIAN | GENE | 04:53 | 05:11 | 05:13 | 114 | 253 |  | EXT | Дефект проката Эквивалент потери металла 13%. |  | (c)
42216.669 | 11.329 | 11.232 | -0.021 | -0.118 | -2102 | -1597 | -1840 | 128 | 21 | 3898 |  | CORR | GENE | 05:04 | 06:25 | 05:46 | 97 | 524 | 10 | EXT |  | 0.93 | (c)
42239.461 | 0.296 | -0.268 | -11.194 | -11.758 | 1720 | 1931 | 1912 | 127 | 0 | 3901 |  | DENT | GENE | 04:58 | 05:32 | 05:28 | 889 | 383 | 1.1 | N/A | Глубина вмятины: 15 мм (1,1%). Линейка: 89 см в (-26 см; 05:32 ч:мин) Аномалия находится вблизи кольцевого сварного шва. |  | (c)
42239.908 | 0.743 | -1.005 | -10.747 | -12.495 | -123 | -2210 | 2107 | 0 |  | 3901 |  | OVAL |  | 00:00 | 06:23 | 06:00 | 2634 |  |  | N/A | Овальность: 0,02 |  | (c)
42542.659 | 8.829 | 8.646 | -2.691 | -2.874 | -1976 | -1809 | -1736 | 254 | 2555 | 3927 |  | DENT | GENE | 05:27 | 05:55 | 06:06 | 319 | 481 | 0.5 | N/A | Глубина вмятины: 7 мм (0,5%). Линейка: 32 см в (865 см; 05:55 ч:мин) |  | (c)
42601.525 | 0.01 | -0.103 | -11.395 | -11.508 | 1935 | 2206 | 2099 | 0 | 0 | 3933 |  | DENT | GENE | 05:44 | 06:27 | 06:10 | 500 | 327 | 0.4 | N/A | Глубина вмятины: 6 мм (0,4%). Линейка: 50 см в (-9 см; 06:27 ч:мин) Аномалия находится вблизи кольцевого сварного шва. |  | (c)
42643.674 | 7.844 | 7.823 | -3.241 | -3.262 | 1323 | 1485 | 1497 | 560 | 3193 | 3936 | Металлургический дефект | MIAN | GENE | 04:25 | 04:51 | 04:53 | 69 | 348 |  | INT | Металлургический дефект Эквивалент потери металла 11%. |  | (c)
42645.661 | 9.831 | 9.806 | -1.254 | -1.279 | 470 | 767 | 703 | 470 | 1057 | 3936 | Металлургический дефект | MIAN | GENE | 02:07 | 02:55 | 02:44 | 222 | 466 |  | INT | Металлургический дефект Эквивалент потери металла 9%. |  | (c)
42649.302 | 2.387 | 2.282 | -9.068 | -9.173 | 34 | 44 | 46 | 34 | 2282 | 3937 |  | LWAN | AXGR | 10:52 | 10:53 | 10:53 | 227 | 23 |  | INT | Эквивалент потери металла 9%. |  | (c)
42804.582 | 11.287 | 11.244 | -0.053 | -0.096 | -885 | -762 | -597 | 309 | 37 | 3950 |  | CORR | GENE | 06:38 | 06:58 | 07:25 | 59 | 576 | 9 | EXT |  | 0.93 | (c)
42918.552 | 3.377 | 3.243 | -8.073 | -8.207 | 2195 | 2217 | 2210 | 5 | 3243 | 3961 |  | LWAN | AXGR | 04:46 | 04:50 | 04:49 | 249 | 30 |  | EXT | Эквивалент потери металла 17%. |  | (c)
42964.496 | 3.976 | 3.907 | -7.184 | -7.253 | 1318 | 1454 | 1537 | 474 | 3907 | 3965 | Дефект проката | MIAN | GENE | 03:01 | 03:24 | 03:37 | 259 | 439 |  | INT | Дефект проката Эквивалент потери металла 10%. Аномалия находится на упругопластическом изгибе: R=603 D, максимальное растяжение на 6.3 час. |  | (c)
42990.546 | 7.756 | 7.544 | -3.769 | -3.981 | -1285 | -1235 | -1234 | 946 | 3490 | 3967 | Дефект проката | MIAN | GENE | 11:05 | 11:13 | 11:13 | 491 | 100 |  | INT | Дефект проката Эквивалент потери металла 11%. |  | (c)
43222.928 | 1.508 | 1.326 | -9.992 | -10.174 | 35 | 41 | 47 | 35 | 1326 | 3988 |  | LWAN | AXGR | 09:28 | 09:29 | 09:29 | 412 | 23 |  | INT | Эквивалент потери металла 11%. |  | (c)
43281.978 | 4.133 | 4.01 | -7.247 | -7.37 | -1191 | -1145 | -1127 | 1039 | 4010 | 3993 | Дефект проката | MIAN | GENE | 08:35 | 08:42 | 08:45 | 389 | 129 |  | INT | Дефект проката Эквивалент потери металла 11%. |  | (c)
43356.755 | 0 | -0.028 | -11.34 | -11.368 | 462 | 1332 | 1428 | 0 |  | 4000 | Нарушение формы кольцевого шва | GWAN |  | 02:19 | 04:39 | 04:55 | 0 | 1933 |  | EXT | Нарушение формы кольцевого шва |  | (c)
43368.095 | 0 | -0.02 | -12.072 | -12.092 | 525 | 1541 | -2142 | 347 |  | 4001а | Нарушение формы кольцевого шва | GWAN |  | 11:40 | 02:24 | 16:30 | 0 | 3589 |  | EXT | Нарушение формы кольцевого шва |  | (c)
43380.167 | 0 | -0.024 | -11.907 | -11.931 | -2121 | 316 | -598 | 925 |  | 4002а | Нарушение формы кольцевого шва | GWAN |  | 09:53 | 04:26 | 13:58 | 0 | 3046 |  | EXT | Нарушение формы кольцевого шва |  | (c)
43392.074 | 0 | -0.028 | -10.051 | -10.079 | -1654 | -943 | -1131 | 576 |  | 4003а | Нарушение формы кольцевого шва | GWAN |  | 05:56 | 07:51 | 07:21 | 0 | 1047 |  | EXT | Нарушение формы кольцевого шва |  | (c)
43413.53 | 0 | -0.025 | -11.46 | -11.485 | 1313 | 2052 | -2201 | 0 |  | 4005 | Нарушение формы кольцевого шва | GWAN |  | 01:19 | 03:19 | 03:52 | 0 | 1894 |  | EXT | Нарушение формы кольцевого шва |  | (c)
43413.666 | 0.136 | 0.105 | -11.324 | -11.355 | -2086 | -1630 | -1709 | 144 | 105 | 4005 |  | CORR | GENE | 04:11 | 05:24 | 05:12 | 59 | 754 | 18 | EXT |  | 0.89 | (c)
43731.445 | 0 | -0.023 | -11.365 | -11.388 | -1549 | -692 | -984 | 419 |  | 4033 | Нарушение формы кольцевого шва | GWAN |  | 06:01 | 08:19 | 07:32 | 0 | 1129 |  | EXT | Нарушение формы кольцевого шва |  | (c)
43956.755 | 11.23 | 11.213 | -0.095 | -0.112 | 1204 | 1458 | 1447 | 541 | 76 | 4052 |  | CORR | CIGR | 04:51 | 05:32 | 05:30 | 36 | 485 | 9 | EXT |  | 0.92 | (c)
43956.95 | 0.1 | 0.07 | -11.355 | -11.385 | -1776 | -1371 | -1453 | 454 | 70 | 4053 |  | CORR | GENE | 05:26 | 06:31 | 06:18 | 67 | 647 | 14 | EXT |  | 0.93 | (c)
43968.305 | 0 | -0.052 | -2.985 | -3.037 | -1052 | 1393 | 314 | 550 |  | 4054 | Нарушение формы кольцевого шва | GWAN |  | 09:44 | 04:19 | 13:25 | 0 | 2733 |  | EXT | Нарушение формы кольцевого шва |  | (c)
43968.305 | 0 | 0 | -2.985 | -2.985 | -1695 | -1654 | -1646 | 535 | 0 | 4054 | Непровар / утяжина | GWAN |  | 08:01 | 08:07 | 08:08 | 0 | 97 | 17 | INT | Непровар / утяжина |  | (c)
43984.019 | 3.874 | 3.838 | -7.671 | -7.707 | -1857 | -1819 | -1814 | 374 | 3838 | 4056 |  | GOUG | CIGR | 09:15 | 09:21 | 09:22 | 41 | 86 | 6 | EXT | Задир. |  | (c)
44020.831 | 6.216 | 6.188 | -5.234 | -5.262 | 1913 | 2034 | 2090 | 0 | 5196 | 4059 |  | CORR | GENE | 06:02 | 06:22 | 06:31 | 66 | 354 | 9 | EXT |  | 0.93 | (c)
44162.204 | 11.279 | 11.264 | -0.311 | -0.326 | -347 | -218 | -201 | 55 | 268 | 4071 |  | CORR | GENE | 08:16 | 08:37 | 08:40 | 58 | 292 | 20 | EXT | Аномалия находится на отводе. | 0.89 | (c)
44174.237 | 0.117 | 0.089 | -11.078 | -11.106 | -496 | -289 | -224 | 0 | 89 | 4073 |  | CORR | CIGR | 04:36 | 05:09 | 05:20 | 29 | 543 | 10 | EXT |  | 0.89 | (c)
44367.235 | 0 | -0.055 | -11.44 | -11.495 | 986 | 1132 | 1301 | 986 |  | 4090 | Нарушение формы кольцевого шва | GWAN |  | 11:11 | 11:34 | 12:02 | 0 | 630 |  | EXT | Нарушение формы кольцевого шва Аномалия находится на отводе. |  | (c)
44373.296 | 6.061 | 6.03 | -5.379 | -5.41 | -365 | -320 | -209 | 52 | 5361 | 4090 |  | CORR | GENE | 07:33 | 07:40 | 07:58 | 49 | 313 | 9 | EXT | Аномалия находится на отводе. | 0.89 | (c)
44377.891 | 10.656 | 10.643 | -0.784 | -0.797 | -468 | -425 | -415 | 362 | 768 | 4090 |  | GOUG | CIGR | 07:16 | 07:23 | 07:24 | 29 | 106 | 13 | EXT | Аномалия находится на отводе. |  | (c)
44384.773 | 6.098 | 5.928 | -2.602 | -2.772 | -2038 | -1820 | -1867 | 1697 | 2245 | 4091 |  | GOUG | GENE | 06:40 | 07:15 | 07:07 | 527 | 341 | 8 | EXT | Зона задиров. |  | (c)
44751.675 | 0 | -0.05 | -11.355 | -11.405 | 187 | 1990 | 1250 | 83 |  | 4124 | Нарушение формы кольцевого шва | GWAN |  | 09:45 | 02:36 | 12:37 | 0 | 2126 |  | EXT | Нарушение формы кольцевого шва |  | (c)
44786 | 0 | -0.041 | -11.455 | -11.496 | -1487 | -1347 | -1084 | 682 |  | 4127 | Нарушение формы кольцевого шва | GWAN |  | 10:39 | 11:02 | 11:44 | 0 | 806 |  | EXT | Нарушение формы кольцевого шва |  | (c)
44819.545 | 0 | -0.047 | -11.5 | -11.547 | -1735 | -475 | -847 | 40 |  | 4130 | Нарушение формы кольцевого шва | GWAN |  | 10:15 | 01:38 | 12:38 | 0 | 1775 |  | EXT | Нарушение формы кольцевого шва |  | (c)
44819.545 | 0 | -0.03 | -11.5 | -11.53 | 762 | 953 | 964 | 762 |  | 4130 | Нарушение формы кольцевого шва | GWAN |  | 04:58 | 05:28 | 05:30 | 0 | 404 |  | EXT | Нарушение формы кольцевого шва |  | (c)
44853.2 | 0 | -0.025 | -11.055 | -11.08 | 1999 | -1911 | -2044 | 0 |  | 4133 | Нарушение формы кольцевого шва | GWAN |  | 03:36 | 05:05 | 04:44 | 0 | 836 |  | EXT | Нарушение формы кольцевого шва Аномалия находится на упругопластическом изгибе: R=489 D, максимальное растяжение на 6.5 час. |  | (c)
44886.445 | 0 | -0.006 | -11.17 | -11.176 | -1998 | -1668 | -1724 | 232 |  | 4136 | Нарушение формы кольцевого шва | GWAN |  | 04:54 | 05:48 | 05:39 | 0 | 548 |  | EXT | Нарушение формы кольцевого шва |  | (c)
44952.86 | 0 | -0.011 | -11.39 | -11.401 | -2127 | -1895 | -1910 | 104 |  | 4142 | Нарушение формы кольцевого шва | GWAN |  | 05:19 | 05:57 | 05:54 | 0 | 434 |  | EXT | Нарушение формы кольцевого шва |  | (c)
44952.86 | 0 | -0.036 | -11.39 | -11.426 | -1399 | -1315 | -223 | 0 |  | 4142 | Нарушение формы кольцевого шва | GWAN |  | 07:17 | 07:30 | 10:26 | 0 | 2352 |  | EXT | Нарушение формы кольцевого шва |  | (c)
45042.82 | 0 | -0.011 | -11.5 | -11.511 | 644 | 2010 | 1938 | 0 |  | 4150 | Нарушение формы кольцевого шва | GWAN |  | 01:11 | 04:52 | 04:40 | 0 | 2587 |  | EXT | Нарушение формы кольцевого шва |  | (c)
45121.204 | 11.184 | 11.16 | -0.121 | -0.145 | 925 | 1084 | 1281 | 593 | 54 | 4156 |  | CORR | GENE | 02:50 | 03:15 | 03:47 | 91 | 712 | 10 | EXT |  | 0.89 | (c)
45143.49 | 0 | -0.035 | -11.36 | -11.395 | 130 | 1716 | 1462 | 130 |  | 4159 | Нарушение формы кольцевого шва | GWAN |  | 09:57 | 02:13 | 13:32 | 0 | 2665 |  | EXT | Нарушение формы кольцевого шва |  | (c)
45255.835 | 0 | -0.03 | -11.085 | -11.115 | -2200 | -1886 | -1927 | 31 |  | 4169 | Нарушение формы кольцевого шва | GWAN |  | 05:29 | 06:20 | 06:13 | 0 | 546 |  | EXT | Нарушение формы кольцевого шва |  | (c)
45289.305 | 11.305 | 11.265 | -0.095 | -0.135 | 453 | 1302 | 1029 | 453 | 33 | 4171 |  | CORR | GENE | 03:46 | 06:03 | 05:19 | 102 | 1151 | 15 | EXT |  | 0.93 | (c)
45289.531 | 0.131 | 0.062 | -10.934 | -11.003 | 1740 | -2053 | -1908 | 0 | 62 | 4172 |  | CORR | GENE | 04:15 | 06:03 | 06:26 | 101 | 1626 | 12 | EXT |  | 0.93 | (c)
45300.375 | 10.975 | 10.937 | -0.09 | -0.128 | -1963 | -1868 | -1849 | 268 | 88 | 4172 |  | CORR | CIGR | 06:17 | 06:33 | 06:36 | 40 | 229 | 9 | EXT |  | 0.92 | (c)
45311.971 | 0.106 | 0.065 | -11.354 | -11.395 | -1763 | -1529 | -1597 | 467 | 65 | 4174 |  | CORR | CIGR | 04:33 | 05:11 | 04:60 | 45 | 333 | 9 | EXT |  | 0.92 | (c)
45323.249 | 11.384 | 11.333 | -0.076 | -0.127 | -1432 | -394 | -677 | 0 | 66 | 4174 |  | CORR | GENE | 05:27 | 08:14 | 07:28 | 61 | 1510 | 10 | EXT |  | 0.93 | (c)
45323.427 | 0.102 | 0.028 | -11.323 | -11.397 | 1664 | -2170 | 2136 | 0 | 28 | 4175 |  | CORR | GENE | 03:35 | 05:16 | 04:51 | 93 | 944 | 12 | EXT |  | 0.93 | (c)
45380.519 | 0.084 | 0.042 | -11.246 | -11.288 | -1771 | -1040 | -1185 | 460 | 42 | 4180 |  | CORR | GENE | 07:42 | 09:40 | 09:16 | 83 | 1171 | 22 | EXT |  | 0.93 | (c)
45471.375 | 0 | -0.024 | -10.52 | -10.544 | -251 | -113 | -132 | 12 |  | 4188 | Нарушение формы кольцевого шва | GWAN |  | 10:47 | 11:10 | 11:07 | 0 | 239 |  | EXT | Нарушение формы кольцевого шва Аномалия находится на отводе. |  | (c)
45504.625 | 0 | -0.038 | -10.295 | -10.333 | 1064 | 1495 | 1596 | 102 |  | 4191 | Нарушение формы кольцевого шва | GWAN |  | 02:34 | 03:43 | 03:60 | 0 | 1065 |  | EXT | Нарушение формы кольцевого шва |  | (c)
45504.625 | 0 | -0.041 | -10.295 | -10.336 | -1110 | -1005 | -916 | 721 |  | 4191 | Нарушение формы кольцевого шва | GWAN |  | 08:43 | 08:60 | 09:14 | 0 | 389 |  | EXT | Нарушение формы кольцевого шва |  | (c)
45504.625 | 0 | -0.047 | -10.295 | -10.342 | -249 | 20 | 185 | 0 |  | 4191 | Нарушение формы кольцевого шва | GWAN |  | 11:02 | 11:45 | 12:12 | 0 | 870 |  | EXT | Нарушение формы кольцевого шва |  | (c)
45578.777 | 7.597 | 7.327 | -3.748 | -4.018 | 1201 | 1319 | 1374 | 685 | 3465 | 4197 |  | DENT | GENE | 05:58 | 06:17 | 06:26 | 553 | 345 | 0.4 | N/A | Глубина вмятины: 5 мм (0,4%). Линейка: 55 см в (733 см; 06:17 ч:мин) |  | (c)
45615.75 | 10.645 | 10.626 | -0.115 | -0.134 | 1802 | 1893 | 1967 | 98 | 101 | 4200 |  | CORR | CIGR | 04:47 | 05:01 | 05:13 | 33 | 331 | 9 | EXT | Аномалия находится на упругопластическом изгибе: R=936 D, максимальное растяжение на 8 час. | 0.92 | (c)
45615.841 | 10.736 | 10.693 | -0.024 | -0.067 | 1555 | 1945 | 1982 | 0 | 15 | 4200 |  | CORR | GENE | 04:07 | 05:10 | 05:16 | 52 | 854 | 12 | EXT | Аномалия находится на упругопластическом изгибе: R=936 D, максимальное растяжение на 8 час. | 0.93 | (c)
45615.941 | 0.076 | 0.06 | -11.134 | -11.15 | 2033 | 2118 | 2183 | 0 | 60 | 4201 |  | CORR | CIGR | 05:01 | 05:15 | 05:25 | 32 | 301 | 14 | EXT | Аномалия находится на упругопластическом изгибе: R=936 D, максимальное растяжение на 8 час. | 0.92 | (c)
45660.703 | 11.268 | 11.159 | -0.032 | -0.141 | 2093 | -1297 | -1434 | 0 | 32 | 4204 |  | CORR | GENE | 04:31 | 07:24 | 07:02 | 109 | 1868 | 12 | EXT |  | 0.93 | (c)
45660.865 | 0.13 | 0.026 | -11.275 | -11.379 | 801 | 1766 | 1437 | 158 | 26 | 4205 |  | CORR | GENE | 04:49 | 07:24 | 06:31 | 128 | 1271 | 15 | EXT |  | 0.94 | (c)
45796.664 | 0.109 | 0.068 | -11.261 | -11.302 | -2202 | -2120 | -2048 | 29 | 68 | 4217 |  | CORR | GENE | 05:58 | 06:11 | 06:23 | 52 | 308 | 11 | EXT |  | 0.93 | (c)
45886.99 | 0 | -0.023 | -11.57 | -11.593 | 1734 | 1980 | 1988 | 0 |  | 4225 | Нарушение формы кольцевого шва | GWAN |  | 03:49 | 04:29 | 04:30 | 0 | 509 |  | EXT | Нарушение формы кольцевого шва |  | (c)
46217.131 | 11.506 | 11.457 | -0.024 | -0.073 | -1832 | -1170 | -1341 | 398 | 18 | 4253 |  | CORR | GENE | 04:22 | 06:09 | 05:41 | 55 | 984 | 16 | EXT |  | 0.93 | (c)
46217.257 | 0.102 | 0.044 | -11.158 | -11.216 | 1760 | 2127 | 2129 | 0 | 44 | 4254 |  | CORR | GENE | 05:15 | 06:14 | 06:15 | 87 | 739 | 13 | EXT |  | 0.93 | (c)
46460.7 | 5.825 | 5.814 | -5.625 | -5.636 | 2224 | -2210 | -2205 | 0 | 5609 | 4275 |  | LWAN | CIGR | 08:48 | 08:52 | 08:53 | 27 | 64 |  | INT | Эквивалент потери металла 9%. Аномалия находится на отводе. |  | (c)
46511.761 | 11.476 | 11.404 | -0.044 | -0.116 | 1946 | -1956 | -2060 | 0 | 38 | 4279 |  | CORR | GENE | 03:13 | 04:43 | 04:26 | 78 | 910 | 9 | EXT |  | 0.93 | (c)
46528.871 | 5.896 | 5.751 | -5.519 | -5.664 | -1094 | -1008 | -918 | 741 | 5406 | 4281 |  | DENT | GENE | 06:14 | 06:28 | 06:42 | 258 | 352 | 0.5 | N/A | Глубина вмятины: 7 мм (0,5%). Линейка: 26 см в (575 см; 06:28 ч:мин) |  | (c)
46534.317 | 11.342 | 11.265 | -0.073 | -0.15 | -2099 | -1589 | -1537 | 131 | 71 | 4281 |  | CORR | GENE | 03:32 | 04:54 | 05:02 | 79 | 1124 | 10 | EXT |  | 0.93 | (c)
46534.426 | 0.036 | 0.005 | -11.379 | -11.41 | 1606 | -1314 | -1849 | 0 | 5 | 4282 |  | CORR | GENE | 03:43 | 07:51 | 06:25 | 114 | 2011 | 13 | EXT |  | 0.93 | (c)
46545.787 | 11.397 | 11.278 | -0.018 | -0.137 | 1532 | -1416 | -2125 | 0 | 17 | 4282 |  | CORR | GENE | 03:31 | 07:35 | 05:40 | 120 | 1608 | 12 | EXT |  | 0.93 | (c)
46613.275 | 0 | -0.039 | -11.42 | -11.459 | -1345 | -1161 | -1072 | 800 |  | 4289 | Нарушение формы кольцевого шва | GWAN |  | 07:45 | 08:14 | 08:29 | 0 | 545 |  | EXT | Нарушение формы кольцевого шва |  | (c)
46748.23 | 0 | -0.034 | -11.345 | -11.379 | -1136 | -1006 | -963 | 789 |  | 4301 | Вышлифовка на шве | GWAN | GENE | 06:54 | 07:16 | 07:22 | 64 | 347 | 19 | EXT | Вышлифовка на шве Аномалия находится на отводе. | 0.93 | (c)
46748.23 | 0 | -0.042 | -11.345 | -11.387 | 430 | 575 | 578 | 430 |  | 4301 | Вышлифовка на шве | GWAN | GENE | 11:07 | 11:31 | 11:31 | 65 | 296 | 10 | EXT | Вышлифовка на шве Аномалия находится на отводе. | 0.93 | (c)
47069.461 | 2.206 | 2.171 | -9.044 | -9.079 | -1019 | -890 | -885 | 751 | 2171 | 4329 |  | CORR | GENE | 07:46 | 08:07 | 08:08 | 59 | 268 | 10 | EXT |  | 0.93 | (c)
47107.562 | 6.607 | 6.461 | -4.648 | -4.794 | -1725 | -1585 | -1494 | 506 | 4528 | 4332 |  | DENT | GENE | 06:18 | 06:40 | 06:55 | 266 | 461 | 0.4 | N/A | Глубина вмятины: 5 мм (0,4%). Линейка: 27 см в (646 см; 06:40 ч:мин) |  | (c)
47238.444 | 1.594 | 1.476 | -9.811 | -9.929 | -1619 | -1428 | -1445 | 611 | 1476 | 4344 |  | DENT | GENE | 05:35 | 06:06 | 06:03 | 189 | 349 | 0.4 | N/A | Глубина вмятины: 5 мм (0,4%). Линейка: 19 см в (148 см; 06:06 ч:мин) |  | (c)
47252.931 | 4.676 | 4.559 | -6.914 | -7.031 | -1240 | -1170 | -1174 | 991 | 4559 | 4345 | Дефект проката | MIAN | GENE | 09:58 | 10:10 | 10:09 | 414 | 132 |  | INT | Дефект проката Эквивалент потери металла 13%. |  | (c)
47258.495 | 10.24 | 7.453 | -1.35 | -4.137 | -1187 | -1111 | -1097 | 1007 | 1011 | 4345 | Дефект проката | MIAN | GENE | 10:07 | 10:19 | 10:21 | 3126 | 181 |  | INT | Дефект проката Эквивалент потери металла 16%. |  | (c)
47373.09 | 0 | -0.041 | -11.21 | -11.251 | 152 | 284 | 438 | 152 |  | 4356 | Нарушение формы кольцевого шва | GWAN |  | 00:15 | 00:36 | 01:01 | 0 | 570 |  | EXT | Нарушение формы кольцевого шва |  | (c)
47647.502 | 2.307 | 2.286 | -9.103 | -9.124 | 1490 | 1564 | 1571 | 579 | 2286 | 4380 |  | CORR | CIGR | 04:51 | 05:02 | 05:04 | 36 | 161 | 13 | EXT | Аномалия находится на упругопластическом изгибе: R=601 D, максимальное растяжение на 5 час. | 0.92 | (c)
47667.951 | 11.346 | 11.273 | -0.044 | -0.117 | -2090 | -1838 | -1692 | 140 | 27 | 4381 |  | CORR | GENE | 06:14 | 06:54 | 07:18 | 90 | 796 | 11 | EXT |  | 0.93 | (c)
47724.85 | 0 | 0 | -2.995 | -2.995 | -1679 | -1456 | -1494 | 1308 | 0 | 4387 | Смещение кромок | GWAN |  | 03:11 | 03:47 | 03:41 | 0 | 371 |  | EXT | Смещение кромок Наружу Величина смещения - 2.3 мм. |  | (c)
47724.85 | 0 | 0 | -2.995 | -2.995 | -888 | -735 | -753 | 617 | 0 | 4387 | Непровар / утяжина | GWAN |  | 05:19 | 05:44 | 05:41 | 0 | 271 | 10 | INT | Непровар / утяжина |  | (c)
47724.85 | 0 | 0 | -2.995 | -2.995 | -449 | -408 | -383 | 317 | 0 | 4387 | Непровар / утяжина | GWAN |  | 06:30 | 06:36 | 06:40 | 0 | 132 | 10 | INT | Непровар / утяжина |  | (c)
47733.381 | 5.536 | 5.439 | -2.164 | -2.261 | 2208 | -2127 | -2114 | 0 | 2140 | 4388 |  | CORR | GENE | 03:26 | 03:47 | 03:49 | 121 | 279 | 10 | EXT |  | 0.93 | (c)
47734.722 | 6.877 | 6.852 | -0.823 | -0.848 | -2121 | -2049 | -2029 | 109 | 807 | 4388 |  | CORR | CIGR | 03:48 | 03:59 | 04:03 | 41 | 185 | 11 | EXT |  | 0.92 | (c)
47738.639 | 3.094 | 2.809 | -8.126 | -8.411 | 1528 | 1764 | 1707 | 345 | 2809 | 4389 |  | CORR | GENE | 03:35 | 04:13 | 04:04 | 1006 | 358 | 9 | EXT |  | 0.99 | (c)
47760.182 | 2.227 | 2.213 | -9.028 | -9.042 | 565 | 703 | 710 | 565 | 2213 | 4391 |  | CORR | CIGR | 03:38 | 04:01 | 04:02 | 30 | 290 | 21 | EXT |  | 0.89 | (c)
47760.344 | 2.389 | 2.372 | -8.866 | -8.883 | 692 | 810 | 831 | 692 | 2372 | 4391 |  | CORR | CIGR | 03:59 | 04:18 | 04:21 | 46 | 279 | 19 | EXT |  | 0.89 | (c)
47762.556 | 4.601 | 4.587 | -6.654 | -6.668 | 288 | 334 | 345 | 288 | 4587 | 4391 |  | CORR | CIGR | 02:54 | 03:01 | 03:03 | 27 | 114 | 9 | EXT |  | 0.89 | (c)
47762.636 | 4.681 | 4.641 | -6.574 | -6.614 | 1600 | 1710 | 1695 | 440 | 4641 | 4391 |  | CORR | CIGR | 06:25 | 06:43 | 06:41 | 51 | 191 | 9 | EXT |  | 0.89 | (c)
47763.793 | 5.838 | 5.817 | -5.417 | -5.438 | 707 | 846 | 843 | 707 | 5395 | 4391 |  | CORR | CIGR | 04:01 | 04:24 | 04:23 | 43 | 273 | 11 | EXT |  | 0.89 | (c)
47763.921 | 5.966 | 5.926 | -5.289 | -5.329 | 765 | 852 | 870 | 765 | 5259 | 4391 |  | CORR | GENE | 04:11 | 04:25 | 04:28 | 70 | 210 | 15 | EXT |  | 0.89 | (c)
47768.647 | 10.692 | 10.672 | -0.563 | -0.583 | 1676 | 1753 | 1750 | 406 | 545 | 4391 |  | CORR | CIGR | 06:38 | 06:50 | 06:50 | 38 | 149 | 13 | EXT |  | 0.89 | (c)
47770.472 | 1.262 | 1.137 | -10.133 | -10.258 | -1477 | -1309 | -1318 | 753 | 1137 | 4392 |  | CORR | GENE | 05:57 | 06:24 | 06:23 | 157 | 319 | 9 | EXT |  | 0.9 | (c)
47771.897 | 2.687 | 2.672 | -8.708 | -8.723 | -1443 | -1326 | -1341 | 787 | 2672 | 4392 |  | CORR | GENE | 06:03 | 06:22 | 06:19 | 69 | 205 | 9 | EXT |  | 0.89 | (c)
47772.196 | 2.986 | 2.95 | -8.409 | -8.445 | 9 | 118 | 164 | 9 | 2950 | 4392 |  | CORR | GENE | 09:57 | 10:15 | 10:22 | 87 | 310 | 9 | EXT |  | 0.89 | (c)
47773.786 | 4.576 | 4.536 | -6.819 | -6.859 | -1548 | -1442 | -1439 | 682 | 4536 | 4392 |  | CORR | CIGR | 05:46 | 06:03 | 06:03 | 54 | 218 | 9 | EXT |  | 0.89 | (c)
47774.164 | 4.954 | 4.899 | -6.441 | -6.496 | -1453 | -1158 | -1225 | 777 | 4899 | 4392 |  | CORR | GENE | 06:01 | 06:49 | 06:38 | 113 | 456 | 11 | EXT |  | 0.89 | (c)
47774.176 | 4.966 | 4.903 | -6.429 | -6.492 | 1767 | -1792 | -2133 | 0 | 4903 | 4392 |  | CORR | GENE | 02:41 | 05:06 | 04:11 | 220 | 1122 | 9 | EXT |  | 0.9 | (c)
47775.116 | 5.906 | 5.861 | -5.489 | -5.534 | 1896 | 1999 | 2030 | 67 | 5462 | 4392 |  | CORR | GENE | 03:02 | 03:18 | 03:23 | 72 | 268 | 9 | EXT |  | 0.89 | (c)
47776.603 | 7.393 | 7.313 | -4.002 | -4.082 | -2144 | -2037 | -2067 | 86 | 3986 | 4392 |  | CORR | GENE | 04:10 | 04:27 | 04:22 | 96 | 155 | 9 | EXT |  | 0.89 | (c)
47778.006 | 8.796 | 8.772 | -2.599 | -2.623 | 2181 | -2229 | -2224 | 0 | 2586 | 4392 |  | CORR | CIGR | 03:48 | 03:56 | 03:57 | 37 | 113 | 9 | EXT |  | 0.89 | (c)
47778.487 | 9.277 | 9.18 | -2.118 | -2.215 | -977 | -647 | -756 | 534 | 2109 | 4392 |  | CORR | GENE | 07:18 | 08:11 | 07:54 | 106 | 443 | 12 | EXT |  | 0.89 | (c)
47780.789 | 0.184 | 0.126 | -11.231 | -11.289 | 1759 | 1803 | 1801 | 387 | 126 | 4393 |  | CORR | GENE | 03:33 | 03:41 | 03:40 | 198 | 84 | 10 | EXT |  | 0.9 | (c)
47785.563 | 4.958 | 4.83 | -6.457 | -6.585 | 1181 | 1298 | 1550 | 312 | 4830 | 4393 |  | CORR | GENE | 02:00 | 02:19 | 02:60 | 128 | 737 | 10 | EXT |  | 0.89 | (c)
47785.807 | 5.202 | 5.149 | -6.213 | -6.266 | 1931 | 1933 | 1948 | 265 | 5149 | 4393 |  | CORR | AXGR | 04:01 | 04:02 | 04:04 | 96 | 34 | 15 | EXT |  | 0.89 | (c)
47800.098 | 8.078 | 7.861 | -3.492 | -3.709 | -2218 | -1575 | -1778 | 1337 | 3367 | 4394 |  | CORR | GENE | 02:33 | 04:17 | 03:45 | 342 | 881 | 9 | EXT | Аномалия находится на отводе. | 0.92 | (c)
47805.4 | 1.81 | 1.665 | -9.47 | -9.615 | 1180 | 1274 | 1419 | 1180 | 1665 | 4395 |  | CORR | GENE | 02:50 | 03:05 | 03:29 | 155 | 477 | 9 | EXT |  | 0.9 | (c)
47816.852 | 1.982 | 1.963 | -9.268 | -9.287 | -2090 | -1930 | -1950 | 141 | 1963 | 4396 |  | CORR | CIGR | 07:35 | 08:01 | 07:58 | 41 | 280 | 12 | EXT |  | 0.89 | (c)
47817.763 | 2.893 | 2.86 | -8.357 | -8.39 | -2103 | -1941 | -1974 | 128 | 2860 | 4396 |  | CORR | GENE | 07:33 | 07:59 | 07:54 | 73 | 257 | 9 | EXT |  | 0.89 | (c)
47837.855 | 0.52 | 0.489 | -10.35 | -10.381 | 1605 | 1976 | 1905 | 26 | 489 | 4398 |  | CORR | GENE | 04:33 | 05:33 | 05:22 | 201 | 600 | 9 | EXT |  | 0.9 | (c)
47839.059 | 1.724 | 1.698 | -9.146 | -9.172 | 1041 | 1121 | 1130 | 1012 | 1698 | 4398 |  | CORR | CIGR | 03:02 | 03:15 | 03:17 | 32 | 178 | 14 | EXT |  | 0.89 | (c)
47839.301 | 1.966 | 1.952 | -8.904 | -8.918 | 845 | 941 | 943 | 845 | 1952 | 4398 |  | CORR | CIGR | 02:31 | 02:46 | 02:47 | 30 | 197 | 14 | EXT |  | 0.89 | (c)
47839.328 | 1.993 | 1.948 | -8.877 | -8.922 | 1603 | 1758 | 1738 | 357 | 1948 | 4398 |  | CORR | CIGR | 04:33 | 04:58 | 04:55 | 47 | 271 | 10 | EXT |  | 0.89 | (c)
47839.421 | 2.086 | 1.937 | -8.784 | -8.933 | -1564 | -1546 | -1524 | 667 | 1937 | 4398 |  | CORR | GENE | 08:02 | 08:05 | 08:09 | 150 | 80 | 10 | EXT |  | 0.9 | (c)
47839.515 | 2.18 | 2.147 | -8.69 | -8.723 | 1502 | 1994 | 1906 | 0 | 2147 | 4398 |  | CORR | GENE | 04:17 | 05:36 | 05:22 | 224 | 808 | 11 | EXT |  | 0.91 | (c)
47839.563 | 2.228 | 2.201 | -8.642 | -8.669 | -1500 | -1398 | -1376 | 730 | 2201 | 4398 |  | CORR | CIGR | 08:12 | 08:29 | 08:32 | 34 | 249 | 12 | EXT |  | 0.89 | (c)
47840.451 | 3.116 | 3.053 | -7.754 | -7.817 | -1837 | -1712 | -1640 | 393 | 3053 | 4398 |  | CORR | GENE | 07:18 | 07:38 | 07:50 | 71 | 395 | 10 | EXT |  | 0.89 | (c)
47840.586 | 3.251 | 3.194 | -7.619 | -7.676 | 1679 | 1881 | 1862 | 185 | 3194 | 4398 |  | CORR | GENE | 04:45 | 05:18 | 05:15 | 102 | 367 | 9 | EXT |  | 0.89 | (c)
47840.624 | 3.289 | 3.242 | -7.581 | -7.628 | -2208 | -2041 | -2032 | 22 | 3242 | 4398 |  | CORR | GENE | 06:18 | 06:45 | 06:46 | 59 | 353 | 14 | EXT |  | 0.89 | (c)
47840.765 | 3.43 | 3.349 | -7.44 | -7.521 | 2008 | -2177 | 2218 | 0 | 3349 | 4398 |  | CORR | GENE | 05:38 | 06:23 | 06:12 | 98 | 420 | 29 | EXT |  | 0.9 | (c)
47841.213 | 3.878 | 3.835 | -6.992 | -7.035 | 1528 | 1771 | 1710 | 338 | 3835 | 4398 |  | CORR | GENE | 04:21 | 05:00 | 04:50 | 65 | 365 | 9 | EXT |  | 0.89 | (c)
47841.465 | 4.13 | 3.967 | -6.74 | -6.903 | -1801 | -1748 | -1763 | 429 | 3967 | 4398 |  | CORR | GENE | 07:24 | 07:32 | 07:30 | 343 | 76 | 19 | EXT |  | 0.96 | (c)
47841.525 | 4.19 | 4.169 | -6.68 | -6.701 | 1032 | 1106 | 1151 | 960 | 4169 | 4398 |  | CORR | CIGR | 03:01 | 03:13 | 03:20 | 55 | 239 | 10 | EXT |  | 0.89 | (c)
47844.391 | 7.056 | 7.038 | -3.814 | -3.832 | 1045 | 1163 | 1195 | 886 | 3759 | 4398 |  | CORR | GENE | 03:03 | 03:22 | 03:27 | 73 | 300 | 9 | EXT |  | 0.89 | (c)
47845.626 | 8.291 | 8.153 | -2.579 | -2.717 | 775 | 1053 | 1006 | 775 | 2516 | 4398 |  | CORR | GENE | 02:19 | 03:04 | 02:57 | 201 | 462 | 11 | EXT |  | 0.9 | (c)
47848.707 | 0.502 | 0.461 | -10.068 | -10.109 | -1439 | -1321 | -1273 | 791 | 461 | 4399 |  | CORR | CIGR | 07:49 | 08:08 | 08:16 | 51 | 333 | 14 | EXT |  | 0.89 | (c)
47848.878 | 0.673 | 0.659 | -9.897 | -9.911 | -1622 | -1565 | -1550 | 608 | 659 | 4399 |  | CORR | CIGR | 07:19 | 07:28 | 07:31 | 26 | 144 | 11 | EXT |  | 0.89 | (c)
47848.924 | 0.719 | 0.7 | -9.851 | -9.87 | -1137 | -1039 | -1014 | 890 | 700 | 4399 |  | CORR | CIGR | 08:37 | 08:53 | 08:57 | 39 | 247 | 15 | EXT |  | 0.89 | (c)
47851.91 | 3.705 | 3.694 | -6.865 | -6.876 | -1708 | -1638 | -1598 | 522 | 3694 | 4399 |  | CORR | CIGR | 07:05 | 07:17 | 07:23 | 30 | 220 | 13 | EXT |  | 0.89 | (c)
47855.404 | 7.199 | 7.126 | -3.371 | -3.444 | -1243 | -1203 | -1197 | 988 | 3302 | 4399 |  | CORR | GENE | 08:20 | 08:27 | 08:28 | 142 | 91 | 10 | EXT |  | 0.9 | (c)
47858.579 | 10.374 | 10.363 | -0.196 | -0.207 | 1688 | 1746 | 1773 | 372 | 169 | 4399 |  | CORR | CIGR | 04:13 | 04:23 | 04:27 | 38 | 171 | 10 | EXT |  | 0.89 | (c)
47858.746 | 10.541 | 10.379 | -0.029 | -0.191 | 1053 | 1092 | 1309 | 666 | 29 | 4399 |  | CORR | GENE | 02:31 | 02:37 | 03:12 | 162 | 512 | 15 | EXT |  | 0.9 | (c)
47869.726 | 10.951 | 10.931 | -0.164 | -0.184 | 1599 | -2195 | 1999 | 0 | 46 | 4400 |  | CORR | GENE | 02:54 | 04:41 | 03:58 | 138 | 800 | 14 | EXT |  | 0.9 | (c)
47884.299 | 3.174 | 3.159 | -8.016 | -8.031 | 1371 | 1487 | 1477 | 647 | 3159 | 4402 |  | CORR | GENE | 01:47 | 02:05 | 02:04 | 140 | 212 | 13 | EXT |  | 0.9 | (c)
47888.5 | 7.375 | 7.239 | -3.815 | -3.951 | 1028 | 1278 | 1503 | 252 | 3783 | 4402 |  | CORR | GENE | 00:51 | 01:32 | 02:08 | 168 | 950 | 13 | EXT |  | 0.9 | (c)
47888.646 | 7.521 | 7.432 | -3.669 | -3.758 | 1128 | 1184 | 1223 | 913 | 3431 | 4402 |  | CORR | GENE | 01:08 | 01:17 | 01:23 | 327 | 189 | 10 | EXT |  | 0.92 | (c)
47889.229 | 8.104 | 8.089 | -3.086 | -3.101 | 1668 | 1713 | 1733 | 433 | 3067 | 4402 |  | CORR | CIGR | 02:35 | 02:42 | 02:45 | 34 | 129 | 13 | EXT |  | 0.89 | (c)
47889.272 | 8.147 | 8.131 | -3.043 | -3.059 | 1454 | 1458 | 1498 | 689 | 3030 | 4402 |  | CORR | CIGR | 02:00 | 02:01 | 02:07 | 29 | 87 | 11 | EXT |  | 0.89 | (c)
47889.291 | 8.166 | 8.105 | -3.024 | -3.085 | 1390 | 1415 | 1415 | 791 | 2853 | 4402 |  | CORR | AXGR | 01:50 | 01:54 | 01:54 | 232 | 49 | 15 | EXT |  | 0.92 | (c)
47889.326 | 8.201 | 8.183 | -2.989 | -3.007 | 1702 | 1789 | 1792 | 348 | 2971 | 4402 |  | CORR | CIGR | 02:40 | 02:54 | 02:55 | 36 | 180 | 15 | EXT |  | 0.89 | (c)
47889.473 | 8.348 | 8.327 | -2.842 | -2.863 | 1524 | 1576 | 1604 | 546 | 2830 | 4402 |  | CORR | CIGR | 02:12 | 02:20 | 02:24 | 33 | 160 | 13 | EXT |  | 0.89 | (c)
47889.476 | 8.351 | 8.322 | -2.839 | -2.868 | -229 | 12 | -11 | 0 | 2770 | 4402 |  | CORR | GENE | 09:29 | 10:07 | 10:04 | 98 | 435 | 12 | EXT |  | 0.89 | (c)
47890.004 | 8.879 | 8.863 | -2.311 | -2.327 | 1777 | 1864 | 1869 | 269 | 2302 | 4402 |  | CORR | CIGR | 02:52 | 03:06 | 03:07 | 25 | 184 | 10 | EXT |  | 0.89 | (c)
47890.733 | 9.608 | 9.578 | -1.582 | -1.612 | 1536 | 1635 | 1637 | 493 | 1567 | 4402 |  | CORR | CIGR | 02:13 | 02:29 | 02:30 | 45 | 201 | 9 | EXT |  | 0.89 | (c)
47890.807 | 9.682 | 9.667 | -1.508 | -1.523 | 1267 | 1305 | 1526 | 445 | 1322 | 4402 |  | CORR | GENE | 01:30 | 01:36 | 02:12 | 201 | 518 | 11 | EXT |  | 0.9 | (c)
47891.138 | 10.013 | 9.981 | -1.177 | -1.209 | -5 | 72 | 139 | 0 | 1140 | 4402 |  | CORR | GENE | 10:05 | 10:17 | 10:28 | 69 | 287 | 9 | EXT |  | 0.89 | (c)
47895.256 | 2.941 | 2.906 | -7.979 | -8.014 | -1658 | -1576 | -1508 | 573 | 2906 | 4403 |  | CORR | CIGR | 09:03 | 09:16 | 09:27 | 55 | 299 | 12 | EXT |  | 0.89 | (c)
47895.549 | 3.234 | 3.199 | -7.686 | -7.721 | 865 | 926 | 954 | 865 | 3199 | 4403 |  | CORR | CIGR | 03:50 | 04:00 | 04:05 | 52 | 177 | 10 | EXT |  | 0.89 | (c)
47896.037 | 3.722 | 3.703 | -7.198 | -7.217 | -1424 | -1320 | -1327 | 807 | 3703 | 4403 |  | CORR | CIGR | 09:41 | 09:58 | 09:57 | 29 | 194 | 13 | EXT |  | 0.89 | (c)
47896.421 | 4.106 | 3.945 | -6.814 | -6.975 | 15 | 29 | 46 | 15 | 3945 | 4403 |  | CORR | GENE | 01:33 | 01:35 | 01:38 | 747 | 63 | 16 | EXT |  | 0.99 | (c)
47896.558 | 4.243 | 4.186 | -6.677 | -6.734 | 184 | 209 | 390 | 184 | 4186 | 4403 |  | CORR | GENE | 02:00 | 02:04 | 02:34 | 76 | 411 | 14 | EXT |  | 0.89 | (c)
47897.161 | 4.846 | 4.832 | -6.074 | -6.088 | 132 | 198 | 201 | 132 | 4832 | 4403 |  | CORR | CIGR | 01:52 | 02:03 | 02:03 | 29 | 137 | 14 | EXT |  | 0.89 | (c)
47897.32 | 5.005 | 4.912 | -5.915 | -6.008 | 310 | 465 | 571 | 310 | 4912 | 4403 |  | CORR | GENE | 02:21 | 02:46 | 03:03 | 114 | 522 | 14 | EXT |  | 0.89 | (c)
47897.405 | 5.09 | 5.05 | -5.83 | -5.87 | -193 | 151 | 160 | 0 | 5050 | 4403 |  | CORR | GENE | 00:60 | 01:55 | 01:56 | 209 | 705 | 23 | EXT |  | 0.93 | (c)
47898.026 | 5.711 | 5.517 | -5.209 | -5.403 | 30 | 62 | 59 | 30 | 5020 | 4403 |  | CORR | GENE | 01:35 | 01:41 | 01:40 | 383 | 60 | 10 | EXT |  | 0.92 | (c)
47899.33 | 7.015 | 6.984 | -3.905 | -3.936 | -1782 | -1693 | -1652 | 449 | 3890 | 4403 |  | CORR | CIGR | 08:43 | 08:57 | 09:04 | 46 | 260 | 9 | EXT |  | 0.89 | (c)
47900.747 | 8.432 | 8.337 | -2.488 | -2.583 | 480 | 524 | 522 | 480 | 2438 | 4403 |  | CORR | GENE | 02:48 | 02:55 | 02:55 | 145 | 84 | 10 | EXT |  | 0.9 | (c)
47900.927 | 8.612 | 8.56 | -2.308 | -2.36 | 373 | 469 | 513 | 373 | 2298 | 4403 |  | CORR | GENE | 02:31 | 02:46 | 02:54 | 62 | 280 | 11 | EXT |  | 0.89 | (c)
47901.036 | 8.721 | 8.701 | -2.199 | -2.219 | -1718 | -1652 | -1632 | 513 | 2192 | 4403 |  | CORR | CIGR | 08:53 | 09:04 | 09:07 | 27 | 171 | 10 | EXT |  | 0.89 | (c)
47901.256 | 8.941 | 8.918 | -1.979 | -2.002 | 279 | 420 | 474 | 279 | 1914 | 4403 |  | CORR | GENE | 02:16 | 02:38 | 02:47 | 88 | 389 | 10 | EXT |  | 0.89 | (c)
47901.426 | 9.111 | 9.02 | -1.809 | -1.9 | 218 | 459 | 528 | 218 | 1788 | 4403 |  | CORR | GENE | 02:06 | 02:45 | 02:56 | 112 | 619 | 11 | EXT |  | 0.89 | (c)
47901.528 | 9.213 | 9.158 | -1.707 | -1.762 | 11 | 622 | 447 | 11 | 1541 | 4403 |  | CORR | GENE | 01:32 | 03:11 | 02:43 | 221 | 872 | 11 | EXT |  | 0.91 | (c)
47902.564 | 10.249 | 10.21 | -0.671 | -0.71 | -1607 | -1542 | -1490 | 624 | 657 | 4403 |  | CORR | CIGR | 09:11 | 09:22 | 09:30 | 53 | 233 | 10 | EXT |  | 0.89 | (c)
47903.056 | 10.741 | 10.606 | -0.179 | -0.314 | -26 | 193 | 551 | 0 | 73 | 4403 |  | CORR | GENE | 01:27 | 02:02 | 02:60 | 241 | 1154 | 12 | EXT |  | 0.91 | (c)
47904.425 | 1.19 | 0.961 | -9.74 | -9.969 | 2198 | 2212 | 2229 | 0 | 961 | 4404 |  | CORR | GENE | 03:03 | 03:05 | 03:08 | 395 | 63 | 15 | EXT |  | 0.95 | (c)
47904.599 | 1.364 | 1.331 | -9.566 | -9.599 | 1858 | 2107 | 2005 | 79 | 1331 | 4404 |  | CORR | GENE | 02:08 | 02:48 | 02:32 | 103 | 293 | 14 | EXT |  | 0.89 | (c)
47904.766 | 1.531 | 1.529 | -9.399 | -9.401 | 2218 | -2201 | -2184 | 0 | 1529 | 4404 |  | CORR | CIGR | 03:06 | 03:13 | 03:15 | 25 | 118 | 13 | EXT |  | 0.89 | (c)
47907.458 | 4.223 | 4.21 | -6.707 | -6.72 | 36 | 56 | 78 | 36 | 4210 | 4404 |  | CORR | CIGR | 09:14 | 09:17 | 09:21 | 30 | 84 | 11 | EXT |  | 0.89 | (c)
47908.516 | 5.281 | 5.253 | -5.649 | -5.677 | 1763 | 1911 | 1990 | 14 | 5253 | 4404 |  | CORR | GENE | 01:52 | 02:16 | 02:29 | 71 | 454 | 12 | EXT |  | 0.89 | (c)
47908.613 | 5.378 | 5.339 | -5.552 | -5.591 | 1879 | 2056 | 2098 | 0 | 5339 | 4404 |  | CORR | GENE | 02:11 | 02:40 | 02:47 | 77 | 439 | 10 | EXT |  | 0.89 | (c)
47910.167 | 6.932 | 6.88 | -3.998 | -4.05 | 1645 | 2095 | 2116 | 0 | 3911 | 4404 |  | CORR | GENE | 01:33 | 02:46 | 02:49 | 139 | 942 | 13 | EXT |  | 0.9 | (c)
47910.73 | 7.495 | 7.354 | -3.435 | -3.576 | 1777 | 1919 | 1983 | 41 | 3405 | 4404 |  | CORR | GENE | 01:55 | 02:18 | 02:28 | 171 | 413 | 10 | EXT |  | 0.9 | (c)
47911.044 | 7.809 | 7.642 | -3.121 | -3.288 | 2199 | -2189 | -2129 | 0 | 3075 | 4404 |  | CORR | GENE | 03:03 | 03:15 | 03:24 | 213 | 267 | 9 | EXT |  | 0.9 | (c)
47911.342 | 8.107 | 8.068 | -2.823 | -2.862 | 1728 | 2173 | 2049 | 0 | 2724 | 4404 |  | CORR | GENE | 01:47 | 02:59 | 02:39 | 138 | 643 | 13 | EXT |  | 0.9 | (c)
47911.722 | 8.487 | 8.475 | -2.443 | -2.455 | 1863 | 2051 | 2100 | 0 | 2311 | 4404 |  | CORR | GENE | 02:09 | 02:39 | 02:47 | 144 | 475 | 12 | EXT |  | 0.9 | (c)
47912.194 | 8.959 | 8.909 | -1.971 | -2.021 | 1863 | 1929 | 2112 | 0 | 1926 | 4404 |  | CORR | GENE | 02:09 | 02:19 | 02:49 | 95 | 498 | 12 | EXT |  | 0.89 | (c)
47912.977 | 9.742 | 9.692 | -1.188 | -1.238 | 1770 | 2125 | 2024 | 0 | 1109 | 4404 |  | CORR | GENE | 01:54 | 02:51 | 02:35 | 129 | 509 | 11 | EXT |  | 0.89 | (c)
47913.416 | 10.181 | 10.092 | -0.749 | -0.838 | 1962 | 2044 | 2166 | 0 | 696 | 4404 |  | CORR | GENE | 02:25 | 02:38 | 02:58 | 142 | 408 | 15 | EXT |  | 0.9 | (c)
47913.599 | 10.364 | 10.349 | -0.566 | -0.581 | 1948 | 2114 | 2080 | 18 | 524 | 4404 |  | CORR | GENE | 02:22 | 02:49 | 02:44 | 57 | 265 | 10 | EXT |  | 0.89 | (c)
47914.367 | 0.202 | 0.095 | -10.598 | -10.705 | -1923 | -1904 | -1809 | 308 | 95 | 4405 |  | CORR | GENE | 03:53 | 03:57 | 04:12 | 122 | 229 | 14 | EXT |  | 0.9 | (c)
47914.472 | 0.307 | 0.059 | -10.493 | -10.741 | -1986 | -1985 | -1972 | 245 | 59 | 4405 |  | CORR | AXGR | 03:43 | 03:43 | 03:46 | 251 | 29 | 14 | EXT |  | 0.92 | (c)
47914.53 | 0.365 | 0.327 | -10.435 | -10.473 | -2035 | -1981 | -1811 | 196 | 327 | 4405 |  | CORR | GENE | 03:35 | 03:44 | 04:12 | 137 | 449 | 11 | EXT |  | 0.9 | (c)
47915.864 | 1.699 | 1.592 | -9.101 | -9.208 | 1831 | 1980 | 2209 | 0 | 1592 | 4405 |  | CORR | GENE | 01:59 | 02:23 | 03:00 | 171 | 756 | 11 | EXT |  | 0.9 | (c)
47916.735 | 2.57 | 1.864 | -8.23 | -8.936 | -77 | -26 | -39 | 0 | 1864 | 4405 |  | CORR | GENE | 08:51 | 08:60 | 08:58 | 782 | 77 | 12 | EXT |  | 0.96 | (c)
47919.889 | 5.724 | 5.686 | -5.076 | -5.114 | 2214 | -2160 | -2078 | 0 | 5062 | 4405 |  | CORR | CIGR | 03:01 | 03:15 | 03:28 | 52 | 338 | 14 | EXT |  | 0.89 | (c)
47920.138 | 5.973 | 5.793 | -4.827 | -5.007 | 1645 | -2114 | 2172 | 0 | 4630 | 4405 |  | CORR | GENE | 01:29 | 03:23 | 02:54 | 377 | 1053 | 29 | EXT |  | 1.03 | (b)
47920.388 | 6.223 | 6.223 | -4.577 | -4.577 | 2182 | 2217 | 2216 | 0 | 4363 | 4405 |  | CORR | GENE | 02:56 | 03:02 | 03:01 | 214 | 68 | 14 | EXT |  | 0.91 | (c)
47920.872 | 6.707 | 6.487 | -4.093 | -4.313 | 1481 | 1963 | 1975 | 0 | 4007 | 4405 |  | CORR | GENE | 01:03 | 02:21 | 02:23 | 306 | 988 | 14 | EXT |  | 0.93 | (c)
47921.043 | 6.878 | 6.835 | -3.922 | -3.965 | 1671 | 1986 | 2079 | 0 | 3806 | 4405 |  | CORR | GENE | 01:33 | 02:24 | 02:39 | 159 | 815 | 11 | EXT |  | 0.9 | (c)
47922.422 | 8.257 | 8.244 | -2.543 | -2.556 | 1478 | 1538 | 1569 | 570 | 2528 | 4405 |  | CORR | CIGR | 01:02 | 01:12 | 01:17 | 28 | 182 | 10 | EXT |  | 0.89 | (c)
47924.312 | 10.147 | 10.073 | -0.653 | -0.727 | 46 | 204 | 300 | 46 | 635 | 4405 |  | CORR | GENE | 09:11 | 09:37 | 09:52 | 92 | 508 | 11 | EXT |  | 0.89 | (c)
47925.628 | 0.663 | 0.576 | -10.437 | -10.524 | 718 | 1086 | 1115 | 718 | 576 | 4406 |  | CORR | GENE | 01:41 | 02:41 | 02:45 | 246 | 793 | 9 | EXT |  | 0.91 | (c)
47925.987 | 1.022 | 0.99 | -10.078 | -10.11 | 1024 | 1086 | 1369 | 517 | 990 | 4406 |  | CORR | GENE | 02:31 | 02:41 | 03:26 | 86 | 689 | 9 | EXT |  | 0.89 | (c)
47926.091 | 1.126 | 1.071 | -9.974 | -10.029 | -1608 | -1461 | -1441 | 623 | 1071 | 4406 |  | CORR | GENE | 07:26 | 07:50 | 07:53 | 114 | 334 | 9 | EXT |  | 0.89 | (c)
47926.423 | 1.458 | 1.399 | -9.642 | -9.701 | 769 | 1081 | 1106 | 769 | 1399 | 4406 |  | CORR | GENE | 01:50 | 02:40 | 02:44 | 206 | 674 | 14 | EXT |  | 0.91 | (c)
47926.76 | 1.795 | 1.769 | -9.305 | -9.331 | -1085 | -800 | -846 | 608 | 1769 | 4406 |  | CORR | GENE | 08:50 | 09:36 | 09:29 | 95 | 477 | 13 | EXT |  | 0.89 | (c)
47927.238 | 2.273 | 2.253 | -8.827 | -8.847 | 844 | 932 | 1158 | 758 | 2253 | 4406 |  | CORR | GENE | 02:02 | 02:16 | 02:52 | 272 | 628 | 9 | EXT |  | 0.91 | (c)
47927.575 | 2.61 | 2.556 | -8.49 | -8.544 | -1131 | -687 | -842 | 554 | 2556 | 4406 |  | CORR | GENE | 08:43 | 09:55 | 09:29 | 140 | 577 | 10 | EXT |  | 0.89 | (c)
47927.629 | 2.664 | 2.624 | -8.436 | -8.476 | 1044 | 1153 | 1156 | 962 | 2624 | 4406 |  | CORR | CIGR | 02:34 | 02:51 | 02:52 | 55 | 224 | 10 | EXT |  | 0.89 | (c)
47927.986 | 3.021 | 2.97 | -8.079 | -8.13 | 964 | 1334 | 1241 | 713 | 2970 | 4406 |  | CORR | GENE | 02:21 | 03:21 | 03:06 | 167 | 553 | 9 | EXT |  | 0.9 | (c)
47928.308 | 3.343 | 3.307 | -7.757 | -7.793 | 1028 | 1179 | 1266 | 726 | 3307 | 4406 |  | CORR | GENE | 02:31 | 02:56 | 03:10 | 161 | 476 | 10 | EXT |  | 0.9 | (c)
47929.121 | 4.156 | 3.908 | -6.944 | -7.192 | 509 | 629 | 1067 | 509 | 3908 | 4406 |  | CORR | GENE | 01:08 | 01:27 | 02:38 | 328 | 1116 | 13 | EXT |  | 0.93 | (c)
47929.854 | 4.889 | 4.79 | -6.211 | -6.31 | 624 | 812 | 956 | 624 | 4790 | 4406 |  | CORR | GENE | 01:26 | 01:57 | 02:20 | 167 | 664 | 14 | EXT |  | 0.9 | (c)
47930.02 | 5.055 | 5.012 | -6.045 | -6.088 | -721 | -627 | -584 | 447 | 5012 | 4406 |  | CORR | GENE | 09:49 | 10:04 | 10:11 | 69 | 274 | 9 | EXT |  | 0.89 | (c)
47930.052 | 5.087 | 5.001 | -6.013 | -6.099 | 650 | 795 | 942 | 650 | 5001 | 4406 |  | CORR | GENE | 01:30 | 01:54 | 02:17 | 130 | 583 | 12 | EXT |  | 0.9 | (c)
47930.69 | 5.725 | 5.388 | -5.375 | -5.712 | 448 | 1207 | 1102 | 448 | 5309 | 4406 |  | CORR | GENE | 00:58 | 03:00 | 02:43 | 403 | 1307 | 9 | EXT |  | 0.92 | (c)
47931.346 | 6.381 | 6.372 | -4.719 | -4.728 | 632 | 879 | 839 | 632 | 4641 | 4406 |  | CORR | GENE | 01:27 | 02:07 | 02:01 | 87 | 413 | 14 | EXT |  | 0.89 | (c)
47932.543 | 7.578 | 7.509 | -3.522 | -3.591 | -1229 | -1125 | -947 | 665 | 3472 | 4406 |  | CORR | GENE | 08:27 | 08:44 | 09:13 | 119 | 564 | 9 | EXT |  | 0.89 | (c)
47939.151 | 3.086 | 3.068 | -7.974 | -7.992 | 2188 | -2207 | -2142 | 0 | 3068 | 4407 |  | CORR | CIGR | 08:07 | 08:17 | 08:28 | 32 | 263 | 9 | EXT |  | 0.89 | (c)
47940.525 | 4.46 | 4.395 | -6.6 | -6.665 | -2056 | -1963 | -1894 | 175 | 4395 | 4407 |  | CORR | GENE | 08:42 | 08:57 | 09:08 | 90 | 324 | 9 | EXT |  | 0.89 | (c)
47942.414 | 6.349 | 6.311 | -4.711 | -4.749 | -2078 | -1944 | -1860 | 153 | 4679 | 4407 |  | CORR | GENE | 08:38 | 08:60 | 09:14 | 70 | 437 | 14 | EXT |  | 0.89 | (c)
47942.857 | 6.792 | 6.706 | -4.268 | -4.354 | -54 | 136 | 257 | 0 | 4233 | 4407 |  | CORR | GENE | 02:05 | 02:36 | 02:55 | 121 | 622 | 10 | EXT |  | 0.89 | (c)
47943.198 | 7.133 | 7.004 | -3.927 | -4.056 | 23 | 36 | 38 | 23 | 3645 | 4407 |  | CORR | AXGR | 02:17 | 02:19 | 02:20 | 411 | 30 | 12 | EXT |  | 0.94 | (c)
47943.24 | 7.175 | 7.124 | -3.885 | -3.936 | -2166 | -1988 | -1908 | 65 | 3846 | 4407 |  | CORR | GENE | 08:24 | 08:53 | 09:06 | 90 | 516 | 14 | EXT |  | 0.89 | (c)
47943.659 | 7.594 | 7.555 | -3.466 | -3.505 | -133 | -13 | 93 | 0 | 3418 | 4407 |  | CORR | GENE | 01:52 | 02:12 | 02:29 | 87 | 452 | 11 | EXT |  | 0.89 | (c)
47944.04 | 7.975 | 7.944 | -3.085 | -3.116 | -2199 | -1995 | -1980 | 32 | 3047 | 4407 |  | CORR | GENE | 08:19 | 08:52 | 08:54 | 69 | 439 | 30 | EXT |  | 0.9 | (c)
47944.481 | 8.416 | 8.167 | -2.644 | -2.893 | 30 | 42 | 48 | 30 | 2496 | 4407 |  | CORR | AXGR | 02:18 | 02:20 | 02:21 | 397 | 36 | 13 | EXT |  | 0.94 | (c)
47945.168 | 9.103 | 9.078 | -1.957 | -1.982 | -2200 | -2124 | -2097 | 31 | 1938 | 4407 |  | CORR | CIGR | 08:19 | 08:31 | 08:35 | 44 | 207 | 13 | EXT |  | 0.89 | (c)
47946.283 | 10.218 | 10.207 | -0.842 | -0.853 | -1393 | -1338 | -1306 | 838 | 803 | 4407 |  | CORR | CIGR | 10:29 | 10:38 | 10:43 | 50 | 175 | 12 | EXT |  | 0.89 | (c)
47946.637 | 10.572 | 10.569 | -0.488 | -0.491 | -1527 | -1421 | -1412 | 704 | 454 | 4407 |  | CORR | CIGR | 10:07 | 10:24 | 10:26 | 37 | 230 | 12 | EXT |  | 0.89 | (c)
47947.247 | 0.122 | 0.075 | -11.198 | -11.245 | 1283 | 1364 | 1433 | 648 | 75 | 4408 |  | CORR | GENE | 01:32 | 01:45 | 01:56 | 81 | 300 | 13 | EXT |  | 0.89 | (c)
47948.414 | 1.289 | 1.244 | -10.031 | -10.076 | 1730 | 1792 | 1927 | 107 | 1244 | 4408 |  | CORR | GENE | 02:44 | 02:54 | 03:16 | 75 | 394 | 9 | EXT |  | 0.89 | (c)
47948.739 | 1.614 | 1.578 | -9.706 | -9.742 | 1676 | 1799 | 1846 | 214 | 1578 | 4408 |  | CORR | GENE | 02:35 | 02:55 | 03:03 | 73 | 341 | 20 | EXT |  | 0.89 | (c)
47951.671 | 4.546 | 4.546 | -6.774 | -6.774 | 1403 | 1456 | 1506 | 621 | 4546 | 4408 |  | CORR | CIGR | 01:51 | 01:60 | 02:08 | 40 | 207 | 13 | EXT |  | 0.89 | (c)
47953.146 | 6.021 | 5.99 | -5.299 | -5.33 | 2002 | 2162 | 2153 | 0 | 5278 | 4408 |  | CORR | CIGR | 03:28 | 03:54 | 03:52 | 52 | 303 | 9 | EXT |  | 0.89 | (c)
47953.994 | 6.869 | 6.654 | -4.451 | -4.666 | 1216 | 1764 | 1767 | 0 | 4356 | 4408 |  | CORR | GENE | 01:21 | 02:49 | 02:50 | 310 | 1103 | 11 | EXT |  | 0.92 | (c)
47954.303 | 7.178 | 7.126 | -4.142 | -4.194 | 1718 | 1876 | 1945 | 58 | 4116 | 4408 |  | CORR | GENE | 02:42 | 03:07 | 03:19 | 78 | 455 | 9 | EXT |  | 0.89 | (c)
47954.722 | 7.597 | 7.572 | -3.723 | -3.748 | 1796 | 1972 | 1954 | 119 | 3661 | 4408 |  | CORR | GENE | 02:54 | 03:23 | 03:20 | 87 | 316 | 10 | EXT |  | 0.89 | (c)
47956.787 | 9.662 | 9.639 | -1.658 | -1.681 | 2069 | 2161 | 2189 | 0 | 1614 | 4408 |  | CORR | GENE | 03:39 | 03:53 | 03:58 | 67 | 241 | 10 | EXT |  | 0.89 | (c)
47957.068 | 9.943 | 9.902 | -1.377 | -1.418 | 1893 | 1998 | 2083 | 0 | 1343 | 4408 |  | CORR | GENE | 03:10 | 03:27 | 03:41 | 75 | 380 | 9 | EXT |  | 0.89 | (c)
47957.167 | 10.042 | 10.035 | -1.278 | -1.285 | 1405 | 1440 | 1491 | 654 | 1238 | 4408 |  | CORR | CIGR | 01:51 | 01:57 | 02:05 | 47 | 172 | 13 | EXT |  | 0.89 | (c)
47957.847 | 10.722 | 10.615 | -0.598 | -0.705 | 1866 | 2152 | 2188 | 0 | 557 | 4408 |  | CORR | GENE | 03:06 | 03:52 | 03:58 | 148 | 645 | 9 | EXT |  | 0.89 | (c)
47958.445 | 0 | -0.04 | -8.67 | -8.71 | 1902 | -2084 | -1815 | 0 |  | 4409 | Нарушение формы кольцевого шва | GWAN |  | 04:35 | 05:51 | 06:35 | 0 | 1488 |  | EXT | Нарушение формы кольцевого шва |  | (c)
47958.59 | 0.145 | 0.135 | -8.525 | -8.535 | -990 | -855 | -862 | 734 | 135 | 4409 |  | CORR | CIGR | 08:48 | 09:10 | 09:08 | 40 | 256 | 10 | EXT |  | 0.89 | (c)
47958.667 | 0.222 | 0.205 | -8.448 | -8.465 | 1162 | 1342 | 1319 | 754 | 205 | 4409 |  | CORR | GENE | 02:35 | 03:04 | 03:01 | 63 | 315 | 9 | EXT |  | 0.89 | (c)
47959.006 | 0.561 | 0.524 | -8.109 | -8.146 | -883 | -634 | -607 | 330 | 524 | 4409 |  | CORR | GENE | 09:05 | 09:45 | 09:50 | 100 | 553 | 9 | EXT |  | 0.89 | (c)
47959.147 | 0.702 | 0.648 | -7.968 | -8.022 | 1390 | 1442 | 1548 | 524 | 648 | 4409 |  | CORR | GENE | 03:12 | 03:20 | 03:37 | 64 | 317 | 9 | EXT |  | 0.89 | (c)
47959.309 | 0.864 | 0.767 | -7.806 | -7.903 | -941 | -443 | -652 | 362 | 767 | 4409 |  | CORR | GENE | 08:56 | 10:16 | 09:42 | 178 | 579 | 9 | EXT |  | 0.9 | (c)
47959.465 | 1.02 | 0.952 | -7.65 | -7.718 | 1045 | 1194 | 1332 | 611 | 952 | 4409 |  | CORR | GENE | 02:16 | 02:40 | 03:03 | 98 | 575 | 10 | EXT |  | 0.89 | (c)
47960.564 | 2.119 | 1.973 | -6.551 | -6.697 | -1277 | -577 | -797 | 316 | 1973 | 4409 |  | CORR | GENE | 08:01 | 09:54 | 09:19 | 259 | 961 | 15 | EXT |  | 0.92 | (c)
47962.564 | 4.119 | 4.064 | -4.551 | -4.606 | -1065 | -968 | -908 | 750 | 4064 | 4409 |  | CORR | GENE | 08:36 | 08:51 | 09:01 | 67 | 315 | 9 | EXT |  | 0.89 | (c)
47965.062 | 6.617 | 6.599 | -2.053 | -2.071 | 1050 | 1117 | 1138 | 1005 | 2043 | 4409 |  | CORR | CIGR | 02:17 | 02:28 | 02:31 | 28 | 176 | 14 | EXT |  | 0.89 | (c)
47965.685 | 7.24 | 7.15 | -1.43 | -1.52 | -785 | -746 | -752 | 719 | 1346 | 4409 |  | CORR | GENE | 09:21 | 09:27 | 09:26 | 174 | 66 | 9 | EXT |  | 0.9 | (c)
47966.242 | 7.797 | 7.771 | -0.873 | -0.899 | -1270 | -978 | -1078 | 886 | 825 | 4409 |  | CORR | GENE | 08:03 | 08:50 | 08:34 | 74 | 384 | 15 | EXT |  | 0.89 | (c)
47967.4 | 0.285 | 0.194 | -1.985 | -2.076 | -1166 | -1156 | -1150 | 1064 | 194 | 4410 |  | CORR | AXGR | 08:15 | 08:17 | 08:18 | 180 | 33 | 13 | EXT |  | 0.9 | (c)
47967.916 | 0.801 | 0.6 | -1.469 | -1.67 | -1281 | -1201 | -738 | 194 | 600 | 4410 |  | CORR | GENE | 07:56 | 08:09 | 09:24 | 202 | 1087 | 19 | EXT |  | 0.92 | (c)
47968.558 | 1.443 | 1.4 | -0.827 | -0.87 | 1205 | 1560 | 1465 | 507 | 770 | 4410 |  | CORR | GENE | 02:38 | 03:35 | 03:20 | 100 | 519 | 9 | EXT |  | 0.89 | (c)
47968.604 | 1.489 | 1.425 | -0.781 | -0.845 | -1288 | -619 | -777 | 266 | 653 | 4410 |  | CORR | GENE | 07:55 | 09:43 | 09:18 | 192 | 1022 | 15 | EXT |  | 0.91 | (c)
47968.657 | 1.542 | 1.52 | -0.728 | -0.75 | 764 | 923 | 903 | 764 | 695 | 4410 |  | CORR | CIGR | 01:27 | 01:52 | 01:49 | 55 | 278 | 9 | EXT |  | 0.89 | (c)
47969.098 | 1.983 | 1.882 | -0.287 | -0.388 | 742 | 1137 | 1179 | 616 | 219 | 4410 |  | CORR | GENE | 01:23 | 02:27 | 02:33 | 169 | 873 | 25 | EXT |  | 0.92 | (c)
47969.459 | 0.074 | 0.02 | -11.146 | -11.2 | -497 | -190 | -65 | 0 | 20 | 4411 |  | CORR | GENE | 01:08 | 01:57 | 02:18 | 77 | 864 | 26 | EXT |  | 0.9 | (c)
47969.868 | 0.483 | 0.414 | -10.737 | -10.806 | -94 | 155 | 233 | 0 | 414 | 4411 |  | CORR | GENE | 02:13 | 02:53 | 03:06 | 114 | 655 | 22 | EXT |  | 0.9 | (c)
47970.038 | 0.653 | 0.638 | -10.567 | -10.582 | -11 | 99 | 126 | 0 | 638 | 4411 |  | CORR | GENE | 02:26 | 02:44 | 02:48 | 77 | 274 | 13 | EXT |  | 0.89 | (c)
47971.9 | 2.515 | 2.494 | -8.705 | -8.726 | 2087 | 2167 | -2204 | 0 | 2494 | 4411 |  | CORR | GENE | 08:05 | 08:18 | 08:32 | 88 | 341 | 11 | EXT |  | 0.89 | (c)
47974.709 | 5.324 | 5.213 | -5.896 | -6.007 | 83 | 108 | 109 | 83 | 5213 | 4411 |  | CORR | AXGR | 02:41 | 02:45 | 02:46 | 299 | 52 | 14 | EXT |  | 0.93 | (c)
47975.001 | 5.616 | 5.401 | -5.604 | -5.819 | -104 | -53 | -64 | 25 | 5401 | 4411 |  | CORR | GENE | 02:11 | 02:19 | 02:18 | 343 | 80 | 15 | EXT |  | 0.94 | (c)
47976.307 | 6.922 | 6.479 | -4.298 | -4.741 | -178 | -59 | -20 | 0 | 4119 | 4411 |  | CORR | GENE | 01:59 | 02:19 | 02:25 | 622 | 315 | 17 | EXT |  | 0.99 | (c)
47976.603 | 7.218 | 7.202 | -4.002 | -4.018 | -174 | -72 | -47 | 0 | 3955 | 4411 |  | CORR | GENE | 01:60 | 02:17 | 02:20 | 63 | 255 | 11 | EXT |  | 0.89 | (c)
47977.13 | 7.745 | 7.357 | -3.475 | -3.863 | 26 | 77 | 75 | 26 | 3113 | 4411 |  | CORR | GENE | 02:32 | 02:40 | 02:40 | 750 | 99 | 15 | EXT |  | 0.98 | (c)
47977.239 | 7.854 | 7.578 | -3.366 | -3.642 | -113 | -73 | -79 | 46 | 3119 | 4411 |  | CORR | GENE | 02:10 | 02:16 | 02:15 | 523 | 67 | 15 | EXT |  | 0.97 | (c)
47977.627 | 8.242 | 8.164 | -2.978 | -3.056 | 296 | 415 | 501 | 296 | 2921 | 4411 |  | CORR | GENE | 03:16 | 03:35 | 03:49 | 135 | 411 | 9 | EXT |  | 0.89 | (c)
48008.45 | 5.215 | 5.136 | -6.15 | -6.229 | 2189 | -2117 | -2012 | 0 | 5136 | 4414 |  | CORR | GENE | 07:33 | 07:58 | 08:15 | 104 | 520 | 15 | EXT |  | 0.89 | (c)
48008.736 | 5.501 | 5.353 | -5.864 | -6.012 | 2167 | 2188 | 2218 | 0 | 5353 | 4414 |  | CORR | GENE | 07:29 | 07:33 | 07:37 | 310 | 103 | 14 | EXT |  | 0.93 | (c)
48009.269 | 6.034 | 5.971 | -5.331 | -5.394 | 2170 | -2155 | -2081 | 0 | 5304 | 4414 |  | CORR | GENE | 07:30 | 07:52 | 08:04 | 90 | 421 | 12 | EXT |  | 0.89 | (c)
48020.085 | 5.485 | 5.444 | -6.075 | -6.116 | -506 | -413 | -321 | 136 | 5444 | 4415 |  | CORR | GENE | 08:03 | 08:18 | 08:32 | 133 | 370 | 14 | EXT |  | 0.9 | (c)
48022.583 | 7.983 | 7.958 | -3.577 | -3.602 | 2058 | 2124 | 2154 | 2058 | 3577 | 4415 |  | CORR | CIGR | 02:56 | 03:07 | 03:12 | 25 | 192 | 11 | EXT |  | 0.89 | (c)
48025.169 | 10.569 | 10.486 | -0.991 | -1.074 | 1188 | 1256 | 1406 | 1188 | 986 | 4415 |  | CORR | GENE | 00:36 | 00:47 | 01:11 | 88 | 437 | 11 | EXT |  | 0.89 | (c)
48025.331 | 10.731 | 10.668 | -0.829 | -0.892 | 163 | 333 | 375 | 163 | 799 | 4415 |  | CORR | GENE | 09:51 | 10:18 | 10:25 | 93 | 425 | 9 | EXT |  | 0.89 | (c)
48026.242 | 0.082 | 0.044 | -11.273 | -11.311 | -328 | 53 | 92 | 0 | 44 | 4416 |  | CORR | GENE | 07:42 | 08:44 | 08:50 | 110 | 840 | 15 | EXT |  | 0.9 | (c)
48044.431 | 6.916 | 6.901 | -4.024 | -4.039 | -1975 | -1922 | -1906 | 1836 | 3998 | 4417 |  | CORR | CIGR | 08:25 | 08:33 | 08:36 | 41 | 139 | 11 | EXT |  | 0.89 | (c)
48046.661 | 9.146 | 9.126 | -1.794 | -1.814 | 2176 | -2098 | -2158 | 2030 | 1764 | 4417 |  | CORR | CIGR | 07:35 | 08:05 | 07:55 | 50 | 255 | 10 | EXT |  | 0.89 | (c)
48047.799 | 10.284 | 10.194 | -0.656 | -0.746 | 1955 | -1944 | -1839 | 1172 | 538 | 4417 |  | CORR | GENE | 06:59 | 08:30 | 08:47 | 208 | 1334 | 13 | EXT |  | 0.91 | (c)
48048.176 | 10.661 | 10.615 | -0.279 | -0.325 | 1911 | -1873 | -1944 | 1337 | 113 | 4417 |  | CORR | GENE | 06:52 | 08:41 | 08:30 | 212 | 1213 | 20 | EXT |  | 0.93 | (c)
48048.611 | 0.156 | 0.153 | -11.124 | -11.127 | -773 | -635 | -665 | 557 | 153 | 4418 |  | CORR | CIGR | 08:11 | 08:33 | 08:28 | 32 | 216 | 15 | EXT |  | 0.89 | (c)
48049.02 | 0.565 | 0.555 | -10.715 | -10.725 | -373 | -180 | -218 | 63 | 555 | 4418 |  | CORR | GENE | 09:16 | 09:47 | 09:41 | 68 | 310 | 12 | EXT |  | 0.89 | (c)
48049.858 | 1.403 | 1.389 | -9.877 | -9.891 | 1322 | 1482 | 1460 | 633 | 1389 | 4418 |  | CORR | CIGR | 01:49 | 02:15 | 02:11 | 56 | 275 | 9 | EXT |  | 0.89 | (c)
48055.538 | 7.083 | 7.067 | -4.197 | -4.213 | -461 | -245 | -295 | 130 | 4142 | 4418 |  | CORR | GENE | 09:01 | 09:36 | 09:28 | 71 | 331 | 10 | EXT |  | 0.89 | (c)
48057.34 | 8.885 | 8.779 | -2.395 | -2.501 | -1052 | -1023 | -1037 | 1023 | 2356 | 4418 |  | CORR | AXGR | 07:26 | 07:31 | 07:28 | 145 | 29 | 9 | EXT |  | 0.89 | (c)
48058.057 | 9.602 | 9.515 | -1.678 | -1.765 | -1003 | -968 | -985 | 968 | 1576 | 4418 |  | CORR | AXGR | 07:34 | 07:39 | 07:37 | 189 | 35 | 11 | EXT |  | 0.9 | (c)
48058.876 | 10.421 | 10.249 | -0.859 | -1.031 | -1299 | -646 | -546 | 0 | 723 | 4418 |  | CORR | GENE | 06:46 | 08:31 | 08:48 | 308 | 1506 | 11 | EXT |  | 0.92 | (c)
48059.11 | 10.655 | 10.654 | -0.625 | -0.626 | -201 | -150 | -140 | 80 | 598 | 4418 |  | CORR | CIGR | 09:43 | 09:51 | 09:53 | 28 | 121 | 11 | EXT |  | 0.89 | (c)
48059.897 | 0.162 | 0.142 | -10.833 | -10.853 | -2212 | -2200 | -2156 | 18 | 142 | 4419 |  | CORR | CIGR | 03:21 | 03:23 | 03:30 | 36 | 113 | 12 | EXT |  | 0.89 | (c)
48063.814 | 4.079 | 4.061 | -6.916 | -6.934 | -547 | -438 | -423 | 299 | 4061 | 4419 |  | CORR | CIGR | 07:49 | 08:07 | 08:09 | 46 | 248 | 11 | EXT |  | 0.89 | (c)
48064.905 | 5.17 | 5.17 | -5.825 | -5.825 | 2179 | -2017 | -2147 | 0 | 5170 | 4419 |  | CORR | GENE | 03:09 | 03:52 | 03:31 | 65 | 270 | 9 | EXT |  | 0.89 | (c)
48065.465 | 5.73 | 5.67 | -5.265 | -5.325 | -542 | -303 | -333 | 124 | 5244 | 4419 |  | CORR | GENE | 07:50 | 08:29 | 08:24 | 81 | 418 | 9 | EXT |  | 0.89 | (c)
48066.174 | 6.439 | 6.42 | -4.556 | -4.575 | -15 | 73 | 94 | 0 | 4532 | 4419 |  | CORR | CIGR | 09:15 | 09:29 | 09:33 | 43 | 218 | 15 | EXT |  | 0.89 | (c)
48071.005 | 0.275 | 0.242 | -10.905 | -10.938 | -1264 | -1132 | -1128 | 967 | 242 | 4420 |  | CORR | CIGR | 09:25 | 09:47 | 09:47 | 46 | 271 | 11 | EXT |  | 0.89 | (c)
48071.566 | 0.836 | 0.805 | -10.344 | -10.375 | 46 | 178 | 159 | 46 | 805 | 4420 |  | CORR | CIGR | 00:57 | 01:18 | 01:15 | 54 | 227 | 14 | EXT |  | 0.89 | (c)
48073.071 | 2.341 | 2.276 | -8.839 | -8.904 | 523 | 1044 | 798 | 523 | 2276 | 4420 |  | CORR | GENE | 02:14 | 03:38 | 02:58 | 97 | 550 | 10 | EXT |  | 0.89 | (c)
48077.155 | 6.425 | 6.394 | -4.755 | -4.786 | -128 | -67 | 170 | 0 | 4668 | 4420 |  | CORR | GENE | 00:29 | 00:39 | 01:17 | 118 | 597 | 11 | EXT |  | 0.89 | (c)
48086.084 | 4.174 | 4.123 | -7.186 | -7.237 | 1735 | 1950 | 1965 | 35 | 4123 | 4421 |  | CORR | GENE | 02:09 | 02:44 | 02:46 | 106 | 460 | 9 | EXT |  | 0.89 | (c)
48088.984 | 7.074 | 7.053 | -4.286 | -4.307 | 1592 | 1981 | 1894 | 35 | 4199 | 4421 |  | CORR | GENE | 01:46 | 02:49 | 02:35 | 108 | 603 | 11 | EXT |  | 0.89 | (c)
48089.78 | 7.87 | 7.85 | -3.49 | -3.51 | 1889 | 2121 | 2059 | 2 | 3451 | 4421 |  | CORR | GENE | 02:34 | 03:11 | 03:01 | 59 | 339 | 9 | EXT |  | 0.89 | (c)
48090.652 | 8.742 | 8.699 | -2.618 | -2.661 | 1305 | 1659 | 1632 | 272 | 2527 | 4421 |  | CORR | GENE | 00:60 | 01:57 | 01:52 | 134 | 653 | 15 | EXT |  | 0.9 | (c)
48091.393 | 9.483 | 9.483 | -1.877 | -1.877 | 1719 | 1786 | 1825 | 299 | 1837 | 4421 |  | CORR | CIGR | 02:06 | 02:17 | 02:23 | 40 | 212 | 10 | EXT |  | 0.89 | (c)
48091.918 | 10.008 | 9.996 | -1.352 | -1.364 | 1610 | 2104 | 1864 | 113 | 1289 | 4421 |  | CORR | GENE | 01:49 | 03:08 | 02:30 | 75 | 507 | 12 | EXT |  | 0.89 | (c)
48203.962 | 0.562 | 0.546 | -9.893 | -9.909 | 1243 | 1363 | 1370 | 733 | 546 | 4432 |  | CORR | CIGR | 03:20 | 03:39 | 03:40 | 53 | 255 | 9 | EXT |  | 0.89 | (c)
48204.255 | 0.855 | 0.814 | -9.6 | -9.641 | 900 | 1044 | 1132 | 867 | 814 | 4432 |  | CORR | GENE | 02:24 | 02:48 | 03:02 | 93 | 464 | 10 | EXT |  | 0.89 | (c)
48204.508 | 1.108 | 0.974 | -9.347 | -9.481 | -1603 | -1543 | -1296 | 627 | 974 | 4432 |  | CORR | GENE | 07:40 | 07:50 | 08:30 | 153 | 615 | 9 | EXT |  | 0.9 | (c)
48208.813 | 5.413 | 5.381 | -5.042 | -5.074 | 981 | 1099 | 1175 | 861 | 4997 | 4432 |  | CORR | GENE | 02:38 | 02:57 | 03:09 | 77 | 389 | 14 | EXT |  | 0.89 | (c)
48209.186 | 5.786 | 5.772 | -4.669 | -4.683 | -1118 | -998 | -998 | 877 | 4644 | 4432 |  | CORR | CIGR | 08:59 | 09:18 | 09:18 | 39 | 241 | 10 | EXT |  | 0.89 | (c)
48210.571 | 7.171 | 7.151 | -3.284 | -3.304 | 826 | 871 | 918 | 826 | 3267 | 4432 |  | CORR | CIGR | 02:13 | 02:20 | 02:27 | 37 | 184 | 9 | EXT |  | 0.89 | (c)
48211.394 | 7.994 | 7.974 | -2.461 | -2.481 | 810 | 904 | 908 | 810 | 2440 | 4432 |  | CORR | CIGR | 02:10 | 02:25 | 02:26 | 41 | 196 | 14 | EXT |  | 0.89 | (c)
48212.311 | 8.911 | 8.754 | -1.544 | -1.701 | 1473 | 1580 | 1634 | 435 | 1101 | 4432 |  | GOUG | GENE | 03:57 | 04:14 | 04:23 | 600 | 323 | 8 | EXT | Зона задиров. |  | (c)
48212.324 | 8.924 | 8.895 | -1.531 | -1.56 | 1505 | 1613 | 1697 | 342 | 1174 | 4432 |  | DENT | GENE | 04:02 | 04:20 | 04:33 | 386 | 384 | 0.3 | N/A | Глубина вмятины: 4 мм (0,3%). Линейка: 39 см в (890 см; 04:20 ч:мин) Аномалия находится вблизи дефекта потери металла. |  | (c)
48213.394 | 9.994 | 9.962 | -0.461 | -0.493 | -975 | -866 | -850 | 724 | 428 | 4432 |  | CORR | GENE | 09:22 | 09:39 | 09:42 | 65 | 251 | 15 | EXT |  | 0.89 | (c)
48213.456 | 10.056 | 10.006 | -0.399 | -0.449 | -1585 | -1340 | -1374 | 645 | 335 | 4432 |  | CORR | GENE | 07:43 | 08:23 | 08:18 | 114 | 423 | 10 | EXT |  | 0.89 | (c)
48231.533 | 6.388 | 6.336 | -4.982 | -5.034 | 2230 | -2221 | -2218 | 0 | 4826 | 4434 |  | LWAN | AXGR | 03:49 | 03:51 | 03:51 | 208 | 27 |  | INT | Эквивалент потери металла 20%. Аномалия находится на упругопластическом изгибе: R=822 D, максимальное растяжение на 1.5 час. |  | (b)
48236.515 | 0 | -0.024 | -11.195 | -11.219 | -370 | 1320 | 616 | 0 |  | 4435 | Нарушение формы кольцевого шва | GWAN |  | 00:31 | 05:04 | 03:10 | 0 | 1972 |  | EXT | Нарушение формы кольцевого шва Аномалия находится на упругопластическом изгибе: R=724 D, максимальное растяжение на 0.9 час. |  | (c)
48293.56 | 0 | -0.021 | -11.485 | -11.506 | 1913 | 2167 | 2105 | 0 |  | 4440 | Нарушение формы кольцевого шва | GWAN |  | 05:59 | 06:40 | 06:30 | 0 | 383 |  | EXT | Нарушение формы кольцевого шва Аномалия находится на упругопластическом изгибе: R=352 D, максимальное растяжение на 5.9 час. |  | (c)
48428.905 | 0.645 | 0.619 | -10.64 | -10.666 | 2096 | 2159 | 2135 | 57 | 619 | 4452 |  | CORR | GENE | 03:37 | 03:47 | 03:43 | 469 | 78 | 10 | EXT |  | 0.97 | (c)
48430.301 | 2.041 | 1.685 | -9.244 | -9.6 | 2216 | 2229 | -2229 | 0 | 1685 | 4452 |  | LWAN | AXGR | 03:56 | 03:58 | 03:59 | 470 | 33 |  | INT | Эквивалент потери металла 9%. |  | (c)
48437.203 | 8.943 | 8.862 | -2.342 | -2.423 | 447 | 454 | 455 | 447 | 2287 | 4452 |  | GOUG | AXGR | 11:10 | 11:12 | 11:12 | 136 | 17 | 10 | EXT | Задир. |  | (c)
48445.012 | 5.467 | 5.336 | -5.593 | -5.724 | 2085 | 2220 | -2139 | 0 | 5336 | 4453 |  | DENT | GENE | 06:13 | 06:35 | 06:51 | 329 | 474 | 0.4 | N/A | Глубина вмятины: 5 мм (0,4%). Линейка: 33 см в (534 см; 06:35 ч:мин) Аномалия находится вблизи продольного шва. |  | (c)
48463.148 | 1.028 | 0.915 | -10.367 | -10.48 | -1983 | -1688 | -1684 | 248 | 915 | 4455 |  | CORR | GENE | 04:36 | 05:23 | 05:24 | 140 | 598 | 9 | EXT |  | 0.93 | (c)
48463.325 | 1.205 | 1.125 | -10.19 | -10.27 | -1926 | -1714 | -1728 | 305 | 1125 | 4455 |  | CORR | GENE | 04:45 | 05:19 | 05:17 | 93 | 396 | 10 | EXT |  | 0.93 | (c)
48491.095 | 6.2 | 6.164 | -5.05 | -5.086 | -1589 | -1479 | -1412 | 642 | 5028 | 4457 |  | CORR | GENE | 07:46 | 08:04 | 08:15 | 58 | 353 | 9 | EXT |  | 0.93 | (c)
48504.568 | 8.423 | 8.214 | -2.902 | -3.111 | -2220 | -2198 | -2184 | 10 | 2627 | 4458 |  | CORR | GENE | 05:02 | 05:06 | 05:08 | 484 | 72 | 10 | EXT |  | 0.97 | (c)
48505.027 | 8.882 | 8.77 | -2.443 | -2.555 | 2057 | 2058 | -2079 | 0 | 2424 | 4458 |  | CORR | GENE | 04:32 | 04:33 | 05:25 | 131 | 651 | 13 | EXT |  | 0.94 | (c)
48505.361 | 9.216 | 8.836 | -2.109 | -2.489 | 1777 | 2032 | 1915 | 177 | 1241 | 4458 |  | CORR | GENE | 03:47 | 04:28 | 04:10 | 1248 | 277 | 13 | EXT |  | 1.03 | (b)
48505.398 | 9.253 | 9.215 | -2.072 | -2.11 | 2071 | 2071 | 2207 | 0 | 2033 | 4458 |  | CORR | GENE | 04:35 | 04:35 | 04:57 | 77 | 272 | 15 | EXT |  | 0.93 | (c)
48505.489 | 9.344 | 9.343 | -1.981 | -1.982 | -2221 | -2218 | -2168 | 9 | 909 | 4458 |  | CORR | GENE | 05:02 | 05:03 | 05:11 | 1073 | 107 | 12 | EXT |  | 1.02 | (b)
48507.272 | 11.127 | 10.69 | -0.198 | -0.635 | 1601 | 1668 | 1643 | 545 | 46 | 4458 |  | CORR | GENE | 03:19 | 03:30 | 03:26 | 589 | 85 | 10 | EXT |  | 0.98 | (c)
48507.689 | 0.219 | 0.02 | -11.166 | -11.365 | 2211 | -2176 | -2209 | 0 | 20 | 4459 |  | CORR | GENE | 03:10 | 03:22 | 03:17 | 583 | 82 | 12 | EXT |  | 1 | (c)
48515.517 | 8.047 | 7.623 | -3.338 | -3.762 | -1925 | -1811 | -1850 | 306 | 2833 | 4459 |  | CORR | GENE | 04:03 | 04:21 | 04:15 | 929 | 151 | 12 | EXT |  | 1.01 | (b)
48552.195 | 4.79 | 4.768 | -5.135 | -5.157 | 1433 | 1480 | 1517 | 630 | 4768 | 4462б |  | CORR | CIGR | 04:30 | 04:37 | 04:43 | 26 | 168 | 13 | EXT |  | 0.92 | (c)
48552.531 | 5.126 | 5.089 | -4.799 | -4.836 | 1590 | 1643 | 1702 | 417 | 4797 | 4462б |  | CORR | CIGR | 04:55 | 05:03 | 05:13 | 39 | 224 | 10 | EXT |  | 0.92 | (c)
48554.964 | 7.559 | 7.322 | -2.366 | -2.603 | -1128 | -1095 | -1077 | 1026 | 2194 | 4462б | Дефект проката | MIAN | GENE | 09:36 | 09:42 | 09:44 | 409 | 102 |  | INT | Дефект проката Эквивалент потери металла 13%. |  | (c)
48577.542 | 1.897 | 1.883 | -9.263 | -9.277 | 963 | 1004 | 1050 | 963 | 1883 | 4465а |  | CORR | CIGR | 03:38 | 03:45 | 03:52 | 25 | 174 | 14 | EXT |  | 0.92 | (c)
48582.584 | 6.939 | 6.923 | -4.221 | -4.237 | 1137 | 1191 | 1202 | 963 | 4205 | 4465а |  | CORR | CIGR | 04:06 | 04:15 | 04:17 | 32 | 131 | 12 | EXT |  | 0.92 | (c)
48591.723 | 4.918 | 4.895 | -6.562 | -6.585 | 2193 | 2225 | -2202 | 0 | 4895 | 4466 |  | CORR | CIGR | 03:56 | 04:01 | 04:06 | 26 | 132 | 15 | EXT |  | 0.92 | (c)
48592.152 | 5.347 | 5.088 | -6.133 | -6.392 | 2172 | 2199 | 2200 | 4 | 5088 | 4466 |  | CORR | GENE | 03:52 | 03:57 | 03:57 | 296 | 54 | 11 | EXT |  | 0.96 | (c)
48604.243 | 5.958 | 5.942 | -4.957 | -4.973 | 2132 | -2187 | -2190 | 0 | 4928 | 4467 |  | LWAN | CIGR | 03:57 | 04:20 | 04:19 | 45 | 278 |  | EXT | Эквивалент потери металла 17%. |  | (c)
48604.761 | 6.476 | 6.446 | -4.439 | -4.469 | -2226 | -2187 | -2181 | 5 | 4416 | 4467 |  | LWAN | GENE | 04:13 | 04:20 | 04:20 | 53 | 89 |  | EXT | Эквивалент потери металла 10%. |  | (c)
48607.548 | 9.263 | 9.252 | -1.652 | -1.663 | 2219 | -2185 | -2178 | 0 | 1634 | 4467 |  | LWAN | CIGR | 04:11 | 04:20 | 04:21 | 29 | 127 |  | EXT | Эквивалент потери металла 14%. |  | (c)
48610.073 | 0.873 | 0.746 | -10.412 | -10.539 | 1658 | 1664 | 1680 | 528 | 746 | 4468 |  | CORR | AXGR | 04:01 | 04:02 | 04:04 | 176 | 44 | 10 | EXT |  | 0.94 | (c)
48627.073 | 6.588 | 6.571 | -4.707 | -4.724 | 1813 | 1887 | 1900 | 243 | 4688 | 4469 |  | CORR | CIGR | 07:36 | 07:48 | 07:50 | 36 | 175 | 12 | EXT |  | 0.92 | (c)
48632.448 | 0.668 | 0.646 | -10.597 | -10.619 | -1909 | -1835 | -1823 | 321 | 646 | 4470 |  | CORR | CIGR | 07:46 | 07:58 | 07:60 | 55 | 173 | 11 | EXT |  | 0.89 | (c)
48634.277 | 2.497 | 2.482 | -8.768 | -8.783 | 1037 | 1091 | 1090 | 1037 | 2482 | 4470 |  | CORR | CIGR | 03:41 | 03:50 | 03:50 | 32 | 106 | 11 | EXT |  | 0.89 | (c)
48699.16 | 0 | -0.047 | -11.14 | -11.187 | -1629 | -365 | -826 | 24 |  | 4476 | Нарушение формы кольцевого шва | GWAN |  | 09:59 | 01:23 | 12:09 | 0 | 1604 |  | EXT | Нарушение формы кольцевого шва Аномалия находится на отводе. |  | (c)
48721.625 | 0 | -0.042 | -11.36 | -11.402 | -1115 | 294 | -407 | 301 |  | 4478 | Нарушение формы кольцевого шва | GWAN |  | 09:31 | 01:18 | 11:25 | 0 | 1417 |  | EXT | Нарушение формы кольцевого шва |  | (c)
48721.625 | 0 | -0.028 | -11.36 | -11.388 | -2207 | -2114 | -2058 | 24 |  | 4478 | Нарушение формы кольцевого шва | GWAN |  | 06:35 | 06:50 | 06:59 | 0 | 299 |  | EXT | Нарушение формы кольцевого шва |  | (c)
48739.544 | 6.559 | 6.541 | -4.461 | -4.479 | -1126 | -1030 | -1027 | 927 | 4445 | 4479 |  | CORR | CIGR | 07:22 | 07:37 | 07:38 | 34 | 199 | 11 | EXT |  | 0.92 | (c)
48778.821 | 0.686 | 0.641 | -10.774 | -10.819 | 1775 | 1965 | 2046 | 0 | 641 | 4483 |  | CORR | GENE | 04:50 | 05:20 | 05:34 | 70 | 541 | 13 | EXT |  | 0.93 | (c)
48788.923 | 10.788 | 10.768 | -0.672 | -0.692 | 1759 | 1848 | 1865 | 261 | 660 | 4483 |  | CORR | CIGR | 04:47 | 05:02 | 05:04 | 32 | 211 | 15 | EXT |  | 0.92 | (c)
48832.921 | 0 | -0.029 | -2.563 | -2.592 | -2128 | -384 | -1181 | 234 |  | 4487б | Нарушение формы кольцевого шва | GWAN |  | 03:10 | 07:51 | 05:43 | 0 | 1894 |  | EXT | Нарушение формы кольцевого шва |  | (c)
48832.921 | 0 | -0.033 | -2.563 | -2.596 | 594 | 1157 | 1341 | 594 |  | 4487б | Нарушение формы кольцевого шва | GWAN |  | 10:29 | 11:60 | 12:30 | 0 | 1494 |  | EXT | Нарушение формы кольцевого шва |  | (c)
48845.065 | 0 | -0.064 | -11.37 | -11.434 | -996 | -803 | -567 | 139 |  | 4489 | Нарушение формы кольцевого шва | GWAN |  | 11:51 | 00:22 | 13:01 | 0 | 857 |  | EXT | Нарушение формы кольцевого шва Аномалия находится на отводе. |  | (c)
48845.065 | 0 | 0 | -11.37 | -11.37 | 1159 | 1355 | 1367 | 657 | 0 | 4489 | Непровар / утяжина | GWAN |  | 05:39 | 06:11 | 06:13 | 0 | 415 | 15 | INT | Непровар / утяжина Толщины: 16,5 / 16,8 мм Аномалия находится на отводе. |  | (c)
48845.065 | 0 | -0.057 | -11.37 | -11.427 | 1883 | -2094 | -2002 | 0 |  | 4489 | Нарушение формы кольцевого шва | GWAN |  | 07:36 | 08:54 | 09:09 | 0 | 1153 |  | EXT | Нарушение формы кольцевого шва Аномалия находится на отводе. |  | (c)
48865.011 | 8.576 | 8.552 | -2.799 | -2.823 | 815 | 894 | 914 | 815 | 2779 | 4490 |  | CORR | CIGR | 02:43 | 02:55 | 02:59 | 44 | 198 | 10 | EXT |  | 0.92 | (c)
48867.852 | 0.042 | 0.03 | -10.543 | -10.555 | 1160 | 1170 | 1186 | 1018 | 30 | 4491 |  | CORR | GENE | 03:11 | 03:13 | 03:15 | 124 | 52 | 12 | EXT |  | 0.93 | (c)
48924.74 | 0 | -0.032 | -11.345 | -11.377 | -793 | -115 | -135 | 523 |  | 4497 | Нарушение формы кольцевого шва | GWAN |  | 09:53 | 11:42 | 11:39 | 0 | 1316 |  | EXT | Нарушение формы кольцевого шва |  | (c)
48936 | 11.26 | 11.23 | -0.085 | -0.115 | 2106 | -2068 | -2126 | 0 | 63 | 4497 |  | ARTD | GENE | 05:41 | 06:27 | 06:18 | 52 | 458 |  | EXT | Эквивалент потери металла 11%. Аномалия находится на упругопластическом изгибе: R=313 D, максимальное растяжение на 0.9 час. |  | (c)
48939.903 | 3.818 | 3.775 | -7.627 | -7.67 | 2158 | -1914 | -2050 | 0 | 3775 | 4498 |  | CORR | GENE | 02:55 | 03:58 | 03:36 | 137 | 506 | 9 | EXT | Аномалия находится на упругопластическом изгибе: R=287 D, максимальное растяжение на 0.8 час. | 0.93 | (c)
48940.363 | 4.278 | 4.25 | -7.167 | -7.195 | -2195 | -2054 | -2080 | 35 | 4250 | 4498 |  | CORR | GENE | 03:12 | 03:35 | 03:31 | 77 | 230 | 13 | EXT | Аномалия находится на упругопластическом изгибе: R=290 D, максимальное растяжение на 0.8 час. | 0.93 | (c)
48940.7 | 4.615 | 4.597 | -6.83 | -6.848 | -2210 | -2063 | -2091 | 20 | 4597 | 4498 |  | CORR | CIGR | 03:10 | 03:34 | 03:29 | 49 | 238 | 10 | EXT | Аномалия находится на упругопластическом изгибе: R=295 D, максимальное растяжение на 0.7 час. | 0.92 | (c)
48941.023 | 4.938 | 4.826 | -6.507 | -6.619 | -1352 | -1134 | -1100 | 848 | 4826 | 4498 |  | DENT | GENE | 05:28 | 06:04 | 06:09 | 232 | 504 | 0.5 | N/A | Глубина вмятины: 7 мм (0,5%). Линейка: 23 см в (483 см; 06:04 ч:мин) Аномалия находится на упругопластическом изгибе. |  | (c)
48968.004 | 9.149 | 9.111 | -1.876 | -1.914 | -1643 | -1508 | -1529 | 587 | 1873 | 4500 |  | CORR | CIGR | 06:23 | 06:44 | 06:41 | 41 | 228 | 11 | EXT |  | 0.92 | (c)
49002.411 | 9.766 | 9.672 | -1.424 | -1.518 | 333 | 1038 | 969 | 333 | 1308 | 4503 |  | CORR | GENE | 02:53 | 04:47 | 04:36 | 210 | 1272 | 10 | EXT |  | 0.94 | (c)
49007.39 | 3.555 | 3.392 | -8.005 | -8.168 | 2152 | 2173 | 2187 | 9 | 3392 | 4504 |  | CORR | GENE | 06:32 | 06:36 | 06:38 | 250 | 69 | 10 | EXT |  | 0.95 | (c)
49007.942 | 4.107 | 3.922 | -7.453 | -7.638 | 2048 | -1959 | -2117 | 0 | 3922 | 4504 |  | CORR | GENE | 06:15 | 07:29 | 07:03 | 201 | 591 | 10 | EXT |  | 0.94 | (c)
49011.317 | 7.482 | 6.907 | -4.078 | -4.653 | 835 | 1637 | 1981 | 0 | 3948 | 4504 |  | CORR | GENE | 02:59 | 05:09 | 06:05 | 705 | 2293 | 18 | EXT |  | 1.05 | (b)
49021.492 | 6.097 | 5.896 | -4.373 | -4.574 | 513 | 1109 | 1005 | 513 | 4352 | 4505 |  | CORR | GENE | 03:47 | 05:23 | 05:07 | 222 | 985 | 9 | EXT |  | 0.94 | (c)
49036.719 | 0.104 | 0.065 | -11.196 | -11.235 | 1684 | 2082 | 2159 | 0 | 65 | 4507 |  | CORR | GENE | 02:40 | 03:44 | 03:57 | 86 | 951 | 12 | EXT |  | 0.93 | (c)
49075.429 | 5.219 | 5.186 | -6.071 | -6.104 | -2184 | -2108 | -2095 | 47 | 5186 | 4510 | Металлургический дефект | MIAN | GENE | 06:21 | 06:33 | 06:36 | 77 | 178 |  | INT | Металлургический дефект Эквивалент потери металла 10%. Аномалия находится на упругопластическом изгибе: R=235 D, максимальное растяжение на 6.4 час. |  | (b)
49104.839 | 0.614 | 0.598 | -10.481 | -10.497 | -726 | -589 | -626 | 525 | 598 | 4513 |  | CORR | CIGR | 08:04 | 08:26 | 08:20 | 39 | 201 | 10 | EXT |  | 0.92 | (c)
49110.582 | 6.357 | 6.25 | -4.738 | -4.845 | -1918 | -1667 | -1607 | 312 | 4655 | 4513 |  | DENT | GENE | 04:51 | 05:32 | 05:41 | 190 | 622 | 0.6 | N/A | Глубина вмятины: 8 мм (0,6%). Линейка: 19 см в (625 см; 05:32 ч:мин) |  | (c)
49128.916 | 2.246 | 1.197 | -9.079 | -10.128 | -1691 | -1382 | -1352 | 539 | 1197 | 4515 |  | DENT | GENE | 04:40 | 05:30 | 05:35 | 1867 | 677 | 1.1 | N/A | Глубина вмятины: 15 мм (1,1%). Линейка: 187 см в (120 см; 05:30 ч:мин) |  | (c)
49129.556 | 2.886 | 0.077 | -8.439 | -11.248 | 1035 | -1130 | -1195 | 0 |  | 4515 |  | OVAL |  | 00:00 | 06:11 | 06:00 | 4450 |  |  | N/A | Овальность: 0,02 |  | (c)
49172.733 | 1.113 | 0.943 | -10.222 | -10.392 | 2183 | -2018 | -1981 | 0 | 943 | 4519 |  | DENT | GENE | 04:56 | 05:38 | 05:44 | 306 | 595 | 0.6 | N/A | Глубина вмятины: 9 мм (0,6%). Линейка: 31 см в (94 см; 05:38 ч:мин) Аномалия находится вблизи продольного шва. |  | (c)
49174.435 | 2.815 | 2.626 | -8.52 | -8.709 | -2124 | -1895 | -1815 | 106 | 2626 | 4519 |  | DENT | GENE | 05:21 | 05:58 | 06:11 | 363 | 619 | 0.7 | N/A | Глубина вмятины: 10 мм (0,7%). Линейка: 36 см в (263 см; 05:58 ч:мин) Аномалия находится вблизи продольного шва. |  | (c)
49219.385 | 2.77 | 2.49 | -8.605 | -8.885 | 2178 | 2206 | 2204 | 1 | 2490 | 4523 |  | CORR | GENE | 07:21 | 07:26 | 07:26 | 377 | 51 | 11 | EXT |  | 0.97 | (c)
49226.193 | 9.578 | 9.306 | -1.797 | -2.069 | 2088 | 2175 | 2160 | 0 | 1177 | 4523 |  | CORR | GENE | 07:07 | 07:21 | 07:18 | 892 | 143 | 10 | EXT |  | 1 | (c)
49233.969 | 5.979 | 5.909 | -5.566 | -5.636 | 947 | 1341 | 1243 | 691 | 5525 | 4524 |  | CORR | GENE | 05:03 | 06:06 | 05:51 | 111 | 593 | 11 | EXT | Аномалия находится на отводе. | 0.93 | (c)
49235.594 | 7.604 | 7.483 | -3.941 | -4.062 | 1057 | 1182 | 1363 | 561 | 3442 | 4524 |  | DENT | GENE | 05:21 | 05:41 | 06:10 | 620 | 612 | 0.5 | N/A | Глубина вмятины: 7 мм (0,5%). Линейка: 62 см в (748 см; 05:41 ч:мин) Аномалия находится на отводе. Аномалия находится вблизи дефекта потери металла. |  | (c)
49235.642 | 7.652 | 7.63 | -3.893 | -3.915 | 1046 | 1253 | 1213 | 851 | 3877 | 4524 |  | GOUG | CIGR | 05:19 | 05:52 | 05:46 | 38 | 333 | 11 | EXT | Аномалия находится на отводе. Задир. |  | (c)
49293.661 | 9.176 | 9.092 | -2.194 | -2.278 | 2078 | -2036 | -2003 | 0 | 2138 | 4529 |  | CORR | GENE | 05:34 | 06:30 | 06:36 | 140 | 760 | 12 | EXT |  | 0.94 | (c)
49296.704 | 0.849 | 0.81 | -10.461 | -10.5 | 1638 | 1740 | 1789 | 292 | 810 | 4530 |  | CORR | GENE | 06:43 | 06:60 | 07:08 | 55 | 300 | 12 | EXT |  | 0.93 | (c)
49307.081 | 11.226 | 11.212 | -0.084 | -0.098 | 673 | 995 | 969 | 673 | 48 | 4530 |  | CORR | CIGR | 04:08 | 04:60 | 04:55 | 50 | 593 | 10 | EXT |  | 0.92 | (c)
49324.05 | 5.53 | 5.509 | -5.915 | -5.936 | -541 | -452 | -427 | 313 | 5509 | 4532 |  | CORR | GENE | 07:36 | 07:50 | 07:54 | 85 | 228 | 9 | EXT |  | 0.93 | (c)
49326.094 | 7.574 | 7.501 | -3.871 | -3.944 | -940 | -721 | -659 | 378 | 3843 | 4532 |  | CORR | GENE | 06:31 | 07:07 | 07:17 | 101 | 562 | 11 | EXT |  | 0.93 | (c)
49327.08 | 8.56 | 8.555 | -2.885 | -2.89 | -875 | -309 | -533 | 191 | 2759 | 4532 |  | CORR | GENE | 06:42 | 08:13 | 07:37 | 131 | 684 | 9 | EXT |  | 0.93 | (c)
49340.939 | 10.974 | 10.945 | -0.381 | -0.41 | -1094 | -920 | -957 | 819 | 364 | 4533 |  | CORR | CIGR | 07:20 | 07:48 | 07:42 | 46 | 275 | 10 | EXT |  | 0.92 | (c)
49356.594 | 3.774 | 3.751 | -7.576 | -7.599 | -560 | -487 | -495 | 431 | 3751 | 4535 |  | CORR | GENE | 06:46 | 06:58 | 06:56 | 111 | 129 | 11 | EXT |  | 0.89 | (c)
49375.815 | 0 | -0.051 | -11.05 | -11.101 | -998 | -510 | -374 | 0 |  | 4537 | Нарушение формы кольцевого шва | GWAN |  | 08:34 | 09:53 | 10:14 | 0 | 1248 |  | EXT | Нарушение формы кольцевого шва Аномалия находится на отводе. |  | (c)
49431.61 | 0 | -0.029 | -11.275 | -11.304 | 1159 | 1350 | 1418 | 554 |  | 4542 | Нарушение формы кольцевого шва | GWAN |  | 02:37 | 03:08 | 03:19 | 0 | 517 |  | EXT | Нарушение формы кольцевого шва Аномалия находится на отводе. |  | (c)
49454.56 | 0.99 | 0.967 | -10.145 | -10.168 | -453 | -341 | -324 | 196 | 967 | 4544 |  | CORR | CIGR | 09:39 | 09:57 | 09:60 | 48 | 256 | 12 | EXT |  | 0.89 | (c)
49458.317 | 4.747 | 4.727 | -6.388 | -6.408 | 2157 | -2056 | -2127 | 0 | 4727 | 4544 |  | CORR | GENE | 04:40 | 05:20 | 05:09 | 70 | 356 | 10 | EXT |  | 0.89 | (c)
49458.943 | 5.373 | 4.816 | -5.762 | -6.319 | -2193 | -2179 | -2115 | 38 | 4816 | 4544 |  | CORR | GENE | 04:58 | 05:01 | 05:11 | 594 | 156 | 11 | EXT |  | 0.95 | (c)
49459.039 | 5.469 | 5.446 | -5.666 | -5.689 | -1970 | -1814 | -1844 | 261 | 5446 | 4544 |  | CORR | GENE | 05:34 | 05:60 | 05:55 | 98 | 252 | 9 | EXT |  | 0.89 | (c)
49459.137 | 5.567 | 5.547 | -5.568 | -5.588 | 2099 | 2189 | 2207 | 0 | 5547 | 4544 |  | CORR | CIGR | 04:31 | 04:46 | 04:48 | 37 | 216 | 14 | EXT |  | 0.89 | (c)
49459.475 | 5.905 | 5.874 | -5.23 | -5.261 | -1975 | -1959 | -1902 | 256 | 5197 | 4544 |  | CORR | GENE | 05:34 | 05:36 | 05:45 | 64 | 145 | 10 | EXT |  | 0.89 | (c)
49459.694 | 6.124 | 5.657 | -5.011 | -5.478 | -2217 | -2118 | -2102 | 14 | 4181 | 4544 |  | CORR | GENE | 04:55 | 05:11 | 05:13 | 1297 | 230 | 11 | EXT |  | 0.97 | (c)
49459.707 | 6.137 | 6.1 | -4.998 | -5.035 | -1973 | -1972 | -1824 | 258 | 4925 | 4544 |  | CORR | GENE | 05:34 | 05:34 | 05:58 | 110 | 297 | 15 | EXT |  | 0.9 | (c)
49517.102 | 7.707 | 7.68 | -3.698 | -3.725 | 769 | 1067 | 976 | 769 | 3652 | 4549 |  | CORR | GENE | 03:03 | 03:51 | 03:36 | 73 | 414 | 14 | EXT |  | 0.89 | (c)
49521.643 | 0.843 | 0.765 | -10.412 | -10.49 | -29 | 235 | 344 | 0 | 765 | 4550 |  | CORR | GENE | 02:15 | 02:57 | 03:15 | 130 | 746 | 12 | EXT |  | 0.9 | (c)
49538.502 | 6.447 | 6.436 | -4.888 | -4.899 | -911 | -852 | -848 | 786 | 4867 | 4551 |  | CORR | CIGR | 08:38 | 08:47 | 08:48 | 32 | 125 | 10 | EXT |  | 0.89 | (c)
49543.39 | 0 | -0.039 | -11.395 | -11.434 | 215 | 574 | 691 | 215 |  | 4552 | Нарушение формы кольцевого шва | GWAN |  | 02:46 | 03:44 | 04:03 | 0 | 952 |  | EXT | Нарушение формы кольцевого шва |  | (c)
49585.051 | 1.176 | 1.138 | -1.694 | -1.732 | -1253 | -1080 | -1105 | 957 | 1138 | 4556 |  | CORR | CIGR | 07:44 | 08:12 | 08:08 | 38 | 296 | 11 | EXT |  | 0.89 | (c)
49585.452 | 1.577 | 1.536 | -1.293 | -1.334 | -1444 | -1200 | -1262 | 786 | 1264 | 4556 |  | CORR | GENE | 07:13 | 07:53 | 07:43 | 70 | 364 | 10 | EXT |  | 0.89 | (c)
49585.743 | 1.868 | 1.816 | -1.002 | -1.054 | -1037 | -903 | -900 | 763 | 992 | 4556 |  | CORR | GENE | 08:19 | 08:41 | 08:41 | 62 | 274 | 11 | EXT |  | 0.89 | (c)
49589.011 | 2.266 | 2.218 | -9.034 | -9.082 | -837 | -468 | -577 | 317 | 2218 | 4557 |  | CORR | GENE | 06:52 | 07:51 | 07:34 | 120 | 520 | 9 | EXT |  | 0.89 | (c)
49612.944 | 3.774 | 3.761 | -7.786 | -7.799 | -630 | -550 | -499 | 368 | 3761 | 4559 |  | CORR | CIGR | 07:10 | 07:22 | 07:31 | 40 | 262 | 10 | EXT | Аномалия находится на отводе. | 0.89 | (c)
49617.476 | 8.306 | 8.254 | -3.254 | -3.306 | -435 | -174 | -188 | 0 | 3219 | 4559 |  | CORR | GENE | 07:41 | 08:23 | 08:21 | 87 | 494 | 11 | EXT | Аномалия находится на отводе. | 0.89 | (c)
49657.463 | 4.313 | 4.24 | -7.017 | -7.09 | -926 | -568 | -489 | 51 | 4240 | 4563 |  | CORR | GENE | 07:55 | 08:53 | 09:06 | 159 | 875 | 10 | EXT |  | 0.9 | (c)
49657.704 | 4.554 | 4.49 | -6.776 | -6.84 | -1285 | -1118 | -1115 | 944 | 4490 | 4563 |  | CORR | GENE | 06:57 | 07:24 | 07:25 | 79 | 341 | 10 | EXT |  | 0.89 | (c)
49658.052 | 4.902 | 4.847 | -6.428 | -6.483 | -1812 | -829 | -1114 | 415 | 4847 | 4563 |  | CORR | GENE | 05:32 | 08:11 | 07:25 | 155 | 1397 | 11 | EXT |  | 0.9 | (c)
49658.193 | 5.043 | 5.027 | -6.287 | -6.303 | 2164 | -2208 | -2114 | 0 | 5027 | 4563 |  | CORR | CIGR | 04:14 | 04:28 | 04:43 | 49 | 366 | 10 | EXT |  | 0.89 | (c)
49658.449 | 5.299 | 5.257 | -6.031 | -6.073 | 2088 | 2200 | -2047 | 0 | 5257 | 4563 |  | CORR | GENE | 04:02 | 04:20 | 04:54 | 110 | 652 | 12 | EXT |  | 0.89 | (c)
49681.584 | 5.864 | 5.842 | -4.821 | -4.843 | -922 | -836 | -830 | 738 | 4801 | 4565 |  | CORR | CIGR | 07:50 | 08:04 | 08:05 | 42 | 184 | 10 | EXT |  | 0.89 | (c)
49682.342 | 6.622 | 6.526 | -4.063 | -4.159 | 1618 | 1850 | 1938 | 0 | 3855 | 4565 |  | CORR | GENE | 02:40 | 03:17 | 03:31 | 304 | 640 | 9 | EXT |  | 0.91 | (c)
49683.386 | 7.666 | 7.638 | -3.019 | -3.047 | 1861 | 2117 | 2132 | 0 | 2962 | 4565 |  | CORR | GENE | 03:19 | 04:00 | 04:03 | 85 | 541 | 11 | EXT |  | 0.89 | (c)
49684.934 | 9.214 | 9.14 | -1.471 | -1.545 | 1841 | 2152 | 2067 | 0 | 1456 | 4565 |  | CORR | GENE | 03:16 | 04:06 | 03:52 | 89 | 453 | 11 | EXT |  | 0.89 | (c)
49685.147 | 9.427 | 9.415 | -1.258 | -1.27 | 1858 | 2017 | 2067 | 0 | 1196 | 4565 |  | CORR | GENE | 03:19 | 03:44 | 03:52 | 74 | 418 | 9 | EXT |  | 0.89 | (c)
49685.31 | 9.59 | 9.59 | -1.095 | -1.095 | -360 | -290 | -289 | 219 | 1067 | 4565 |  | CORR | CIGR | 09:21 | 09:32 | 09:32 | 28 | 141 | 14 | EXT |  | 0.89 | (c)
49685.422 | 9.702 | 9.68 | -0.983 | -1.005 | -860 | -792 | -773 | 686 | 969 | 4565 |  | CORR | CIGR | 07:60 | 08:11 | 08:14 | 36 | 174 | 11 | EXT |  | 0.89 | (c)
49685.757 | 10.037 | 9.989 | -0.648 | -0.696 | 1707 | 1863 | 1996 | 0 | 604 | 4565 |  | CORR | GENE | 02:54 | 03:19 | 03:41 | 92 | 577 | 12 | EXT |  | 0.89 | (c)
49690.118 | 3.713 | 3.695 | -7.432 | -7.45 | -94 | 101 | 143 | 0 | 3695 | 4566 |  | CORR | GENE | 02:50 | 03:21 | 03:28 | 59 | 475 | 11 | EXT | Аномалия находится на отводе. | 0.89 | (c)
49690.652 | 4.247 | 4.133 | -6.898 | -7.012 | 8 | 8 | 26 | 8 | 4133 | 4566 |  | CORR | AXGR | 03:06 | 03:06 | 03:09 | 163 | 36 | 15 | EXT | Аномалия находится на отводе. | 0.91 | (c)
49690.686 | 4.281 | 4.179 | -6.864 | -6.966 | 1961 | 2207 | 2206 | 1961 | 4179 | 4566 |  | CORR | GENE | 08:21 | 09:01 | 09:01 | 212 | 491 | 12 | EXT | Аномалия находится на отводе. | 0.91 | (c)
49690.8 | 4.395 | 4.323 | -6.75 | -6.822 | -63 | 60 | 176 | 0 | 4323 | 4566 |  | CORR | GENE | 02:55 | 03:15 | 03:33 | 102 | 479 | 9 | EXT | Аномалия находится на отводе. | 0.89 | (c)
49691.742 | 5.337 | 5.315 | -5.808 | -5.83 | -241 | -155 | -28 | 0 | 5315 | 4566 |  | CORR | GENE | 02:26 | 02:40 | 03:00 | 60 | 427 | 13 | EXT | Аномалия находится на отводе. | 0.89 | (c)
49691.911 | 5.506 | 5.434 | -5.639 | -5.711 | -309 | -79 | -20 | 0 | 5434 | 4566 |  | CORR | GENE | 02:15 | 02:52 | 03:02 | 115 | 578 | 12 | EXT | Аномалия находится на отводе. | 0.9 | (c)
49692.092 | 5.687 | 5.62 | -5.458 | -5.525 | 1863 | 2062 | 2107 | 1863 | 5394 | 4566 |  | CORR | GENE | 08:05 | 08:38 | 08:45 | 131 | 489 | 9 | EXT | Аномалия находится на отводе. | 0.89 | (c)
49692.146 | 5.741 | 5.658 | -5.404 | -5.487 | -154 | 93 | 67 | 0 | 5294 | 4566 |  | CORR | GENE | 02:40 | 03:20 | 03:16 | 193 | 442 | 10 | EXT | Аномалия находится на отводе. | 0.9 | (c)
49692.521 | 6.116 | 6.085 | -5.029 | -5.06 | -154 | 19 | 89 | 0 | 4994 | 4566 |  | CORR | GENE | 02:40 | 03:08 | 03:19 | 66 | 486 | 13 | EXT | Аномалия находится на отводе. | 0.89 | (c)
49692.673 | 6.268 | 6.252 | -4.877 | -4.893 | -44 | 16 | 55 | 0 | 4853 | 4566 |  | CORR | CIGR | 02:58 | 03:08 | 03:14 | 40 | 199 | 11 | EXT | Аномалия находится на отводе. | 0.89 | (c)
49692.755 | 6.35 | 6.331 | -4.795 | -4.814 | -63 | 57 | 67 | 0 | 4785 | 4566 |  | CORR | CIGR | 02:55 | 03:14 | 03:16 | 29 | 260 | 19 | EXT | Аномалия находится на отводе. | 0.89 | (c)
49692.951 | 6.546 | 6.525 | -4.599 | -4.62 | 5 | 79 | 71 | 5 | 4587 | 4566 |  | CORR | CIGR | 03:06 | 03:18 | 03:16 | 33 | 130 | 10 | EXT | Аномалия находится на отводе. | 0.89 | (c)
49693.035 | 6.63 | 6.605 | -4.515 | -4.54 | 12 | 92 | 158 | 12 | 4485 | 4566 |  | CORR | GENE | 03:07 | 03:20 | 03:30 | 55 | 292 | 11 | EXT | Аномалия находится на отводе. | 0.89 | (c)
49693.13 | 6.725 | 6.69 | -4.42 | -4.455 | 24 | 104 | 146 | 24 | 4409 | 4566 |  | CORR | CIGR | 03:09 | 03:22 | 03:28 | 46 | 245 | 10 | EXT | Аномалия находится на отводе. | 0.89 | (c)
49693.357 | 6.952 | 6.884 | -4.193 | -4.261 | -40 | 140 | 126 | 0 | 4143 | 4566 |  | CORR | GENE | 02:58 | 03:28 | 03:25 | 118 | 331 | 11 | EXT | Аномалия находится на отводе. | 0.9 | (c)
49693.551 | 7.146 | 7.04 | -3.999 | -4.105 | 60 | 152 | 206 | 60 | 3983 | 4566 |  | CORR | GENE | 03:15 | 03:29 | 03:38 | 122 | 291 | 12 | EXT | Аномалия находится на отводе. | 0.9 | (c)
49693.891 | 7.486 | 7.441 | -3.659 | -3.704 | 956 | 1080 | 1256 | 956 | 3615 | 4566 |  | CORR | GENE | 05:39 | 05:59 | 06:28 | 89 | 601 | 11 | EXT | Аномалия находится на отводе. | 0.89 | (c)
49693.908 | 7.503 | 7.471 | -3.642 | -3.674 | 283 | 364 | 418 | 283 | 3642 | 4566 |  | CORR | CIGR | 03:50 | 04:04 | 04:12 | 32 | 270 | 11 | EXT | Аномалия находится на отводе. | 0.89 | (c)
49693.985 | 7.58 | 7.481 | -3.565 | -3.664 | 1818 | 2117 | 2077 | 1818 | 3525 | 4566 |  | CORR | GENE | 07:58 | 08:47 | 08:40 | 139 | 519 | 21 | EXT | Аномалия находится на отводе. | 0.91 | (c)
49694.176 | 7.771 | 7.659 | -3.374 | -3.486 | 90 | 178 | 280 | 90 | 3356 | 4566 |  | CORR | GENE | 03:19 | 03:34 | 03:50 | 130 | 381 | 10 | EXT | Аномалия находится на отводе. | 0.9 | (c)
49694.374 | 7.969 | 7.912 | -3.176 | -3.233 | -114 | -13 | 56 | 0 | 3149 | 4566 |  | CORR | GENE | 02:46 | 03:03 | 03:14 | 84 | 341 | 12 | EXT | Аномалия находится на отводе. | 0.89 | (c)
49695.339 | 8.934 | 8.891 | -2.211 | -2.254 | 1500 | 1651 | 1669 | 1500 | 2198 | 4566 |  | CORR | GENE | 07:07 | 07:31 | 07:34 | 56 | 338 | 13 | EXT | Аномалия находится на отводе. | 0.89 | (c)
49708.043 | 10.493 | 10.47 | -1.002 | -1.025 | 1010 | 1550 | 1673 | 1010 | 774 | 4567 |  | CORR | GENE | 08:10 | 09:37 | 09:57 | 251 | 1326 | 10 | EXT | Аномалия находится на упругопластическом изгибе: R=432 D, максимальное растяжение на 0.3 час. | 0.91 | (c)
49709.002 | 11.452 | 11.369 | -0.043 | -0.126 | 1057 | 1387 | 1553 | 1057 | 27 | 4567 |  | CORR | GENE | 08:18 | 09:11 | 09:38 | 99 | 992 | 12 | EXT | Аномалия находится на упругопластическом изгибе: R=402 D, максимальное растяжение на 0.2 час. | 0.89 | (c)
49709.269 | 0.224 | 0.159 | -10.851 | -10.916 | 1201 | 1228 | 1374 | 684 | 159 | 4568 |  | CORR | GENE | 05:28 | 05:33 | 05:56 | 73 | 346 | 10 | EXT | Аномалия находится на упругопластическом изгибе: R=395 D, максимальное растяжение на 0.2 час. | 0.93 | (c)
49709.427 | 0.382 | 0.331 | -10.693 | -10.744 | 214 | 351 | 440 | 214 | 331 | 4568 |  | CORR | GENE | 02:49 | 03:11 | 03:25 | 78 | 452 | 11 | EXT | Аномалия находится на упругопластическом изгибе: R=388 D, максимальное растяжение на 0.2 час. | 0.93 | (c)
49709.887 | 0.842 | 0.802 | -10.233 | -10.273 | 2054 | -2173 | -2135 | 0 | 802 | 4568 |  | CORR | GENE | 07:46 | 08:24 | 08:30 | 94 | 544 | 19 | EXT | Аномалия находится на упругопластическом изгибе: R=382 D, максимальное растяжение на 0.2 час. | 0.93 | (c)
49724.006 | 3.886 | 3.74 | -7.569 | -7.715 | -1798 | -1654 | -1710 | 433 | 3740 | 4569 |  | CORR | GENE | 07:34 | 07:58 | 07:49 | 663 | 175 | 9 | EXT |  | 0.98 | (c)
49728.422 | 8.302 | 8.105 | -3.153 | -3.35 | -1958 | -1914 | -1934 | 273 | 3063 | 4569 |  | CORR | AXGR | 07:09 | 07:16 | 07:13 | 287 | 48 | 9 | EXT |  | 0.95 | (c)
49742.648 | 0 | -0.028 | -9.741 | -9.769 | 588 | 828 | 912 | 588 |  | 4570б | Нарушение формы кольцевого шва | GWAN |  | 02:21 | 02:60 | 03:13 | 0 | 649 |  | EXT | Нарушение формы кольцевого шва |  | (c)
49752.389 | 0 | -0.046 | -5.666 | -5.712 | 830 | 973 | 976 | 830 |  | 4572а | Нарушение формы кольцевого шва | GWAN |  | 01:18 | 01:41 | 01:41 | 0 | 291 |  | EXT | Нарушение формы кольцевого шва |  | (c)
49752.389 | 0 | -0.033 | -5.666 | -5.699 | -1791 | -1472 | -1308 | 440 |  | 4572а | Нарушение формы кольцевого шва | GWAN |  | 06:15 | 07:06 | 07:33 | 0 | 965 |  | EXT | Нарушение формы кольцевого шва |  | (c)
49752.605 | 0.216 | 0.194 | -5.45 | -5.472 | -2050 | -1981 | -1977 | 181 | 194 | 4572а |  | CORR | CIGR | 05:33 | 05:44 | 05:45 | 39 | 144 | 12 | EXT |  | 0.92 | (c)
49757.992 | 5.603 | 5.518 | -0.063 | -0.148 | -1218 | -488 | -657 | 96 | 42 | 4572а |  | CORR | GENE | 07:47 | 09:45 | 09:18 | 106 | 1122 | 11 | EXT |  | 0.93 | (c)
50173.402 | 7.777 | 7.216 | -3.658 | -4.219 | 1995 | -2068 | -1974 | 0 | 3304 | 4609 |  | WRIN | GENE | 04:10 | 05:14 | 05:29 | 915 | 983 | 1.7 | N/A | Высота гофр: 24 мм (1,7%). Длина волны: 440 мм Аномалия находится вблизи продольного шва. |  | (a)
50481.116 | 11.311 | 11.254 | -0.059 | -0.116 | 1438 | 2031 | 1808 | 52 | 56 | 4636 |  | CORR | GENE | 05:06 | 06:42 | 06:06 | 60 | 741 | 11 | EXT |  | 0.93 | (c)
50569.947 | 11.392 | 11.35 | -0.048 | -0.09 | -1911 | -1787 | -1771 | 320 | 31 | 4644 |  | CORR | GENE | 04:52 | 05:11 | 05:14 | 59 | 279 | 11 | EXT |  | 0.93 | (c)
50570.093 | 0.098 | 0.077 | -11.162 | -11.183 | 1607 | 1699 | 1826 | 186 | 77 | 4645 |  | CORR | GENE | 04:57 | 05:12 | 05:32 | 57 | 438 | 12 | EXT |  | 0.93 | (c)
50848.556 | 9.941 | 9.917 | -1.369 | -1.393 | -2174 | -1202 | -1035 | 0 | 1339 | 4669 | Дефект проката | MIAN | GENE | 03:44 | 06:21 | 06:48 | 54 | 2278 |  | INT | Дефект проката Эквивалент потери металла 17%. |  | (c)
51666.623 | 2.823 | 2.806 | -8.697 | -8.714 | 216 | 297 | 307 | 216 | 2806 | 4742 |  | CORR | CIGR | 03:28 | 03:41 | 03:43 | 36 | 182 | 10 | EXT | Аномалия находится на упругопластическом изгибе: R=338 D, максимальное растяжение на 11.4 час. | 0.92 | (c)
51720.548 | 11.108 | 11.027 | -0.047 | -0.128 | 2052 | 2146 | -1800 | 0 | 47 | 4746 |  | CORR | GENE | 04:08 | 04:23 | 05:46 | 81 | 1219 | 10 | EXT |  | 0.93 | (c)
51773.649 | 7.914 | 7.878 | -3.296 | -3.332 | -2195 | -2083 | -2068 | 36 | 3237 | 4751 | Дефект проката | MIAN | GENE | 03:18 | 03:36 | 03:38 | 95 | 253 |  | INT | Дефект проката Эквивалент потери металла 14%. |  | (c)
52073.69 | 2.625 | 2.624 | -8.54 | -8.541 | 1251 | 1323 | 1342 | 797 | 2624 | 4778 |  | CORR | CIGR | 00:45 | 00:56 | 00:59 | 43 | 182 | 14 | EXT |  | 0.93 | (c)
52116.338 | 11.353 | 11.259 | -0.027 | -0.121 | 276 | 489 | 442 | 276 | 27 | 4781 |  | CORR | GENE | 03:24 | 03:58 | 03:51 | 94 | 333 | 9 | EXT |  | 0.93 | (c)
52116.394 | 0.029 | 0.027 | -11.351 | -11.353 | 182 | 1272 | 1137 | 138 | 27 | 4782 |  | CORR | GENE | 02:56 | 05:52 | 05:30 | 104 | 1911 | 12 | EXT |  | 0.93 | (c)
52195.154 | 11.079 | 11.035 | -0.081 | -0.125 | -2146 | -1848 | -1904 | 84 | 39 | 4788 |  | CORR | GENE | 06:10 | 06:58 | 06:49 | 86 | 484 | 10 | EXT | Аномалия находится на упругопластическом изгибе: R=678 D, максимальное растяжение на 5.9 час. | 0.93 | (c)
52229.193 | 0.068 | 0.053 | -10.947 | -10.962 | -1693 | -1506 | -1534 | 537 | 53 | 4792 |  | CORR | CIGR | 04:48 | 05:18 | 05:13 | 42 | 318 | 10 | EXT |  | 0.92 | (c)
52557.205 | 0 | -0.025 | -11.3 | -11.325 | -1786 | -1167 | -1216 | 444 |  | 4821 | Нарушение формы кольцевого шва | GWAN |  | 08:01 | 09:41 | 09:33 | 0 | 1140 |  | EXT | Нарушение формы кольцевого шва Аномалия находится на отводе. |  | (c)
52862.96 | 0 | -0.047 | -11.495 | -11.542 | -815 | -703 | -647 | 480 |  | 4848 | Нарушение формы кольцевого шва | GWAN |  | 10:45 | 11:03 | 11:12 | 0 | 335 |  | EXT | Нарушение формы кольцевого шва |  | (c)
52908.81 | 0 | -0.024 | -11.085 | -11.109 | 1073 | -1481 | -2151 | 915 |  | 4852 | Нарушение формы кольцевого шва | GWAN |  | 08:51 | 01:59 | 12:10 | 0 | 2473 |  | EXT | Нарушение формы кольцевого шва Аномалия находится на отводе. |  | (c)
52918.23 | 9.42 | 9.412 | -1.665 | -1.673 | -56 | -46 | 179 | 0 | 1620 | 4852 |  | CORR | GENE | 05:48 | 05:50 | 06:26 | 53 | 470 | 9 | EXT | Аномалия находится на отводе. | 0.89 | (c)
52919.557 | 10.747 | 10.717 | -0.338 | -0.368 | 1007 | 1104 | 1135 | 1007 | 304 | 4852 |  | CORR | GENE | 08:40 | 08:56 | 09:01 | 64 | 257 | 9 | EXT | Аномалия находится на отводе. | 0.89 | (c)
52919.77 | 10.96 | 10.943 | -0.125 | -0.142 | -805 | -718 | -467 | 128 | 103 | 4852 |  | CORR | CIGR | 03:48 | 04:02 | 04:42 | 39 | 677 | 11 | EXT | Аномалия находится на отводе. | 0.89 | (c)
52919.77 | 10.96 | 10.942 | -0.125 | -0.143 | 312 | 506 | 527 | 312 | 100 | 4852 |  | CORR | CIGR | 06:48 | 07:19 | 07:23 | 43 | 430 | 9 | EXT | Аномалия находится на отводе. | 0.89 | (c)
52922.976 | 3.081 | 3.065 | -8.279 | -8.295 | -294 | -191 | -175 | 56 | 3065 | 4853 |  | GOUG | CIGR | 04:24 | 04:40 | 04:43 | 34 | 238 | 18 | EXT | Задир. |  | (b)
52943.627 | 0.922 | 0.536 | -9.933 | -10.319 | -805 | -742 | -738 | 672 | 536 | 4855 | Дефект проката | MIAN | GENE | 08:05 | 08:15 | 08:15 | 569 | 132 |  | INT | Дефект проката Эквивалент потери металла 14%. |  | (c)
52946.191 | 3.486 | 3.341 | -7.369 | -7.514 | -1081 | -1048 | -1048 | 1014 | 3341 | 4855 | Дефект проката | MIAN | GENE | 07:20 | 07:25 | 07:25 | 330 | 68 |  | INT | Дефект проката Эквивалент потери металла 10%. |  | (c)
52964.17 | 0 | -0.048 | -11.31 | -11.358 | -68 | 588 | 450 | 0 |  | 4857 | Нарушение формы кольцевого шва | GWAN |  | 00:31 | 02:17 | 01:54 | 0 | 1035 |  | EXT | Нарушение формы кольцевого шва |  | (c)
52964.17 | 0 | -0.024 | -11.31 | -11.334 | 1069 | 1398 | 1283 | 732 |  | 4857 | Нарушение формы кольцевого шва | GWAN |  | 03:34 | 04:27 | 04:09 | 0 | 429 |  | EXT | Нарушение формы кольцевого шва |  | (c)
52964.17 | 0 | 0 | -11.31 | -11.31 | 1555 | 1626 | 1955 | 0 | 0 | 4857 | Непровар / утяжина | GWAN |  | 04:53 | 05:04 | 05:57 | 0 | 800 | 20 | INT | Непровар / утяжина |  | (b)
52964.17 | 0 | -0.023 | -11.31 | -11.333 | -1981 | -1958 | -1883 | 249 |  | 4857 | Нарушение формы кольцевого шва | GWAN |  | 07:22 | 07:26 | 07:38 | 0 | 196 |  | EXT | Нарушение формы кольцевого шва |  | (c)
53036.326 | 4.356 | 4.324 | -7.044 | -7.076 | -875 | -652 | -671 | 466 | 4324 | 4863 | Дефект проката | MIAN | GENE | 06:48 | 07:24 | 07:21 | 83 | 409 |  | INT | Дефект проката Эквивалент потери металла 14%. Аномалия находится на отводе. |  | (c)
53041.871 | 9.901 | 9.876 | -1.499 | -1.524 | 1870 | 2071 | 2101 | 0 | 1403 | 4863 | Дефект проката | MIAN | GENE | 02:11 | 02:43 | 02:48 | 121 | 462 |  | INT | Дефект проката Эквивалент потери металла 12%. Аномалия находится на отводе. |  | (c)
53062.378 | 7.488 | 7.425 | -4.017 | -4.08 | -760 | -381 | -503 | 247 | 3738 | 4865 |  | GOUG | GENE | 11:60 | 01:01 | 12:41 | 342 | 513 | 13 | EXT | Зона задиров. |  | (c)
53088.65 | 0 | -0.029 | -11.425 | -11.454 | -522 | 352 | 216 | 522 |  | 4868 | Нарушение формы кольцевого шва | GWAN |  | 11:12 | 01:33 | 13:11 | 0 | 1475 |  | EXT | Нарушение формы кольцевого шва |  | (c)
53293.265 | 0 | 0 | -2.385 | -2.385 | 1803 | 2092 | -1776 | 894 | 0 | 4886 | Непровар / утяжина | GWAN |  | 00:22 | 01:09 | 02:44 | 0 | 1764 | 18 | INT | Непровар / утяжина Толщины: 16,8 / 15,7 мм Аномалия находится на отводе. |  | (b)
53293.265 | 0 | 0 | -2.385 | -2.385 | -760 | -572 | -432 | 105 | 0 | 4886 | Непровар / утяжина | GWAN |  | 05:28 | 05:59 | 06:21 | 0 | 656 | 22 | INT | Непровар / утяжина Толщины: 16,8 / 15,7 мм Аномалия находится на отводе. |  | (b)
53317.108 | 1.058 | 1.023 | -10.342 | -10.377 | -446 | -378 | -387 | 328 | 1023 | 4889 |  | ARTD | GENE | 09:15 | 09:25 | 09:24 | 48 | 117 |  | EXT | Эквивалент потери металла 10%. Аномалия находится на отводе. |  | (c)
53317.339 | 1.289 | 1.273 | -10.111 | -10.127 | -740 | -679 | -684 | 629 | 1273 | 4889 |  | ARTD | CIGR | 08:27 | 08:37 | 08:36 | 37 | 111 |  | EXT | Эквивалент потери металла 12%. Аномалия находится на отводе. |  | (c)
53330.186 | 2.736 | 2.569 | -7.959 | -8.126 | 997 | 1156 | 1183 | 997 | 2569 | 4890 |  | GOUG | GENE | 02:36 | 03:02 | 03:06 | 886 | 372 | 11 | EXT | Зона задиров. |  | (c)
53577.07 | 0 | 0 | -11.455 | -11.455 | -940 | -932 | -933 | 926 | 0 | 4912 | Непровар / утяжина | GWAN |  | 06:56 | 06:57 | 06:57 | 0 | 14 | 11 | INT | Непровар / утяжина |  | (c)
53645.315 | 0 | -0.036 | -11.23 | -11.266 | -1721 | -1090 | -944 | 167 |  | 4918 | Нарушение формы кольцевого шва | GWAN |  | 10:16 | 11:58 | 12:22 | 0 | 1553 |  | EXT | Нарушение формы кольцевого шва Аномалия находится на отводе. |  | (c)
53701.71 | 0 | -0.021 | -11.315 | -11.336 | -1453 | 290 | 280 | 0 |  | 4923 | Нарушение формы кольцевого шва | GWAN |  | 05:45 | 10:26 | 10:25 | 0 | 3467 |  | EXT | Нарушение формы кольцевого шва |  | (c)
53848.493 | 11.473 | 11.419 | -0.077 | -0.131 | -2006 | -1866 | -1800 | 224 | 60 | 4935 |  | CORR | GENE | 05:36 | 05:58 | 06:09 | 71 | 412 | 9 | EXT |  | 0.93 | (c)
53848.684 | 0.114 | 0.04 | -11.131 | -11.205 | 1609 | -2217 | -2150 | 0 | 40 | 4936 |  | CORR | GENE | 04:46 | 06:28 | 06:39 | 94 | 1403 | 10 | EXT |  | 0.93 | (c)
53856.603 | 8.033 | 7.984 | -3.212 | -3.261 | 982 | 1082 | 1108 | 982 | 3199 | 4936 |  | CORR | GENE | 03:04 | 03:20 | 03:25 | 62 | 252 | 9 | EXT |  | 0.93 | (c)
53859.815 | 0 | -0.048 | -11.31 | -11.358 | 435 | 1205 | 1117 | 432 |  | 4937 | Нарушение формы кольцевого шва | GWAN |  | 11:16 | 01:20 | 13:06 | 0 | 1364 |  | EXT | Нарушение формы кольцевого шва |  | (c)
54219.875 | 0.02 | 0.02 | -11.38 | -11.38 | 1582 | -2155 | 2036 | 0 | 20 | 4969 |  | CORR | GENE | 03:24 | 05:20 | 04:37 | 64 | 908 | 12 | EXT |  | 0.93 | (c)
54312.461 | 1.186 | 1.168 | -10.094 | -10.112 | 1226 | 1275 | 1277 | 903 | 1168 | 4977 | Металлургический дефект | MIAN | CIGR | 01:02 | 01:10 | 01:10 | 50 | 101 |  | INT | Металлургический дефект Эквивалент потери металла 15%. |  | (c)
54424.149 | 11.339 | 11.289 | -0.051 | -0.101 | -2098 | -1955 | -1778 | 133 | 45 | 4986 |  | CORR | GENE | 04:13 | 04:36 | 05:04 | 56 | 640 | 11 | EXT |  | 0.93 | (c)
54523.05 | 0 | -0.031 | -11.095 | -11.126 | -1533 | -1106 | -1259 | 698 |  | 4996 | Нарушение формы кольцевого шва | GWAN |  | 08:30 | 09:39 | 09:14 | 0 | 546 |  | EXT | Нарушение формы кольцевого шва |  | (c)
54568.015 | 11.385 | 11.371 | -0.15 | -0.164 | 483 | 769 | 884 | 483 | 71 | 4999 |  | CORR | GENE | 04:15 | 05:01 | 05:19 | 93 | 802 | 13 | EXT |  | 0.93 | (c)
54579.61 | 11.445 | 11.413 | -0.035 | -0.067 | 1182 | 1324 | 1348 | 716 | 17 | 5000 |  | CORR | CIGR | 04:27 | 04:50 | 04:54 | 50 | 332 | 10 | EXT |  | 0.92 | (c)
54590.807 | 11.162 | 11.071 | -0.018 | -0.109 | 948 | 1145 | 1286 | 607 | 4 | 5001 |  | CORR | GENE | 03:36 | 04:08 | 04:30 | 105 | 676 | 15 | EXT |  | 0.93 | (c)
54741.287 | 4.742 | 4.652 | -6.633 | -6.723 | 1219 | 1221 | 1247 | 956 | 4652 | 5015 |  | GOUG | GENE | 02:04 | 02:05 | 02:09 | 91 | 56 | 10 | EXT | Задир. Аномалия находится на упругопластическом изгибе: R=787 D, максимальное растяжение на 4.7 час. |  | (c)
54783.977 | 1.807 | 1.635 | -9.713 | -9.885 | -2009 | -1713 | -1675 | 222 | 1635 | 5019 |  | CORR | GENE | 04:32 | 05:20 | 05:26 | 178 | 667 | 10 | EXT |  | 0.94 | (c)
54791.259 | 9.089 | 8.839 | -2.431 | -2.681 | 2193 | -2218 | 2223 | 0 | 1735 | 5019 |  | CORR | GENE | 03:51 | 03:59 | 03:55 | 946 | 60 | 11 | EXT |  | 1.01 | (b)
54792.18 | 10.01 | 9.659 | -1.51 | -1.861 | -2159 | -2134 | -2096 | 72 | 890 | 5019 |  | CORR | GENE | 04:08 | 04:12 | 04:18 | 971 | 126 | 12 | EXT |  | 1.01 | (b)
54795.79 | 2.1 | 1.862 | -9.26 | -9.498 | 882 | 934 | 918 | 882 | 1862 | 5020 |  | CORR | GENE | 04:06 | 04:15 | 04:12 | 524 | 71 | 11 | EXT |  | 0.98 | (c)
54798.416 | 4.726 | 4.546 | -6.634 | -6.814 | 967 | 1015 | 1013 | 967 | 4546 | 5020 |  | CORR | GENE | 04:20 | 04:28 | 04:28 | 527 | 92 | 10 | EXT |  | 0.98 | (c)
54806.028 | 0.978 | 0.967 | -10.307 | -10.318 | 1168 | 1241 | 1236 | 927 | 967 | 5021 |  | CORR | CIGR | 04:40 | 04:51 | 04:51 | 27 | 136 | 10 | EXT |  | 0.92 | (c)
54899.954 | 3.574 | 3.503 | -7.751 | -7.822 | -873 | -666 | -591 | 308 | 3503 | 5029 |  | CORR | GENE | 07:54 | 08:28 | 08:40 | 118 | 565 | 13 | EXT | Аномалия находится на упругопластическом изгибе: R=505 D, максимальное растяжение на 6.4 час. | 0.93 | (c)
54902.001 | 5.621 | 5.611 | -5.704 | -5.714 | -2224 | -2087 | -2106 | 6 | 5611 | 5029 |  | CORR | CIGR | 04:16 | 04:38 | 04:35 | 50 | 236 | 13 | EXT | Аномалия находится на упругопластическом изгибе: R=450 D, максимальное растяжение на 6.6 час. | 0.93 | (c)
54902.209 | 5.829 | 5.668 | -5.496 | -5.657 | 2219 | -2230 | -2212 | 0 | 5376 | 5029 |  | CORR | GENE | 04:13 | 04:15 | 04:18 | 281 | 61 | 11 | EXT | Аномалия находится на упругопластическом изгибе: R=450 D, максимальное растяжение на 6.6 час. | 0.96 | (c)
54961.295 | 8.13 | 8.096 | -3.22 | -3.254 | 1969 | 2198 | 2122 | 0 | 3183 | 5034 |  | CORR | GENE | 03:26 | 04:03 | 03:50 | 71 | 305 | 10 | EXT |  | 0.93 | (c)
54987.055 | 0 | -0.021 | -11.3 | -11.321 | -1763 | -1364 | -1007 | 250 |  | 5037 | Нарушение формы кольцевого шва | GWAN |  | 04:21 | 05:26 | 06:23 | 0 | 1513 |  | EXT | Нарушение формы кольцевого шва Аномалия находится на отводе. |  | (c)
54991.1 | 4.045 | 4.033 | -7.255 | -7.267 | -1877 | -1769 | -1787 | 1696 | 4033 | 5037 |  | CORR | CIGR | 04:03 | 04:20 | 04:17 | 26 | 181 | 10 | EXT | Аномалия находится на отводе. | 0.74 | (c)
54994.241 | 7.186 | 7.075 | -4.114 | -4.225 | 2152 | 2195 | -2115 | 1922 | 4105 | 5037 |  | CORR | GENE | 02:53 | 03:00 | 03:24 | 120 | 387 | 11 | EXT | Аномалия находится на отводе. | 0.75 | (c)
55020.063 | 10.368 | 10.336 | -0.387 | -0.419 | -1498 | -1418 | -1395 | 1292 | 364 | 5039 |  | CORR | GENE | 06:59 | 07:12 | 07:15 | 55 | 206 | 11 | EXT |  | 0.89 | (c)
55020.354 | 10.659 | 10.639 | -0.096 | -0.116 | -1521 | -1308 | -1350 | 1179 | 51 | 5039 |  | CORR | GENE | 06:55 | 07:30 | 07:23 | 65 | 342 | 12 | EXT |  | 0.89 | (c)
55020.548 | 0.098 | 0.001 | -10.807 | -10.904 | -929 | -903 | -903 | 876 | 1 | 5040 |  | CORR | GENE | 07:24 | 07:28 | 07:28 | 170 | 52 | 12 | EXT |  | 0.9 | (c)
55020.885 | 0.435 | 0.419 | -10.47 | -10.486 | -1026 | -941 | -910 | 795 | 419 | 5040 |  | CORR | GENE | 07:08 | 07:22 | 07:27 | 101 | 230 | 14 | EXT |  | 0.9 | (c)
55036.659 | 5.304 | 5.145 | -6.011 | -6.17 | 1434 | 1764 | 1701 | 263 | 5145 | 5041 |  | CORR | GENE | 04:57 | 05:50 | 05:40 | 202 | 534 | 10 | EXT |  | 0.94 | (c)
55037.469 | 6.114 | 6.07 | -5.201 | -5.245 | 1467 | 1659 | 1637 | 424 | 5130 | 5041 |  | CORR | GENE | 05:02 | 05:33 | 05:30 | 115 | 340 | 10 | EXT |  | 0.93 | (c)
55037.896 | 6.541 | 6.516 | -4.774 | -4.799 | 1434 | 2108 | 1823 | 18 | 4645 | 5041 |  | CORR | GENE | 04:57 | 06:46 | 05:60 | 154 | 779 | 10 | EXT |  | 0.94 | (c)
55054.205 | 0.16 | 0.049 | -10.995 | -11.106 | 1738 | -2214 | 2075 | 0 | 49 | 5043 |  | CORR | GENE | 04:03 | 05:25 | 04:57 | 125 | 674 | 10 | EXT |  | 0.93 | (c)
55187.434 | 8.964 | 8.906 | -2.671 | -2.729 | -1725 | -1699 | -1708 | 1690 | 2593 | 5055 |  | CORR | AXGR | 04:47 | 04:51 | 04:50 | 136 | 35 | 14 | EXT |  | 0.9 | (c)
55187.603 | 9.133 | 9.114 | -2.502 | -2.521 | -1875 | -1783 | -1802 | 1729 | 2481 | 5055 |  | CORR | CIGR | 04:23 | 04:38 | 04:35 | 40 | 145 | 13 | EXT |  | 0.89 | (c)
55189.201 | 10.731 | 10.707 | -0.904 | -0.928 | -1951 | -1897 | -1863 | 1775 | 900 | 5055 |  | CORR | CIGR | 04:10 | 04:19 | 04:25 | 28 | 176 | 10 | EXT |  | 0.89 | (c)
55190.262 | 0.157 | 0.128 | -10.203 | -10.232 | 1821 | 1863 | 1866 | 1821 | 128 | 5056 |  | CORR | CIGR | 07:13 | 07:20 | 07:20 | 41 | 90 | 11 | EXT | Аномалия находится на отводе. | 0.89 | (c)
55190.549 | 0.444 | 0.42 | -9.916 | -9.94 | 911 | 926 | 954 | 911 | 420 | 5056 |  | CORR | CIGR | 04:46 | 04:49 | 04:53 | 24 | 87 | 12 | EXT | Аномалия находится на отводе. | 0.89 | (c)
55190.568 | 0.463 | 0.424 | -9.897 | -9.936 | 1587 | 1613 | 1646 | 1587 | 424 | 5056 |  | CORR | CIGR | 06:35 | 06:40 | 06:45 | 39 | 119 | 10 | EXT | Аномалия находится на отводе. | 0.89 | (c)
55194.618 | 4.513 | 4.494 | -5.847 | -5.866 | 388 | 614 | 580 | 388 | 4494 | 5056 |  | CORR | GENE | 03:22 | 03:58 | 03:53 | 70 | 383 | 11 | EXT | Аномалия находится на отводе. | 0.89 | (c)
55204.531 | 4.066 | 4.057 | -7.244 | -7.253 | -1588 | -1543 | -1550 | 642 | 4057 | 5057 |  | CORR | CIGR | 04:50 | 04:57 | 04:56 | 20 | 76 | 11 | EXT | Аномалия находится на упругопластическом изгибе: R=390 D, максимальное растяжение на 6.1 час. | 0.92 | (c)
55206.345 | 5.88 | 5.784 | -5.43 | -5.526 | -790 | -510 | -407 | 24 | 5373 | 5057 |  | CORR | GENE | 06:59 | 07:44 | 08:00 | 153 | 767 | 10 | EXT | Аномалия находится на упругопластическом изгибе: R=348 D, максимальное растяжение на 6.1 час. | 0.94 | (c)
55211.028 | 10.563 | 10.499 | -0.747 | -0.811 | -688 | -526 | -534 | 380 | 736 | 5057 |  | CORR | GENE | 07:15 | 07:41 | 07:40 | 75 | 308 | 9 | EXT | Аномалия находится на упругопластическом изгибе: R=407 D, максимальное растяжение на 5.8 час. | 0.93 | (c)
55249.474 | 4.319 | 4.307 | -6.881 | -6.893 | -794 | -751 | -751 | 708 | 4307 | 5061 |  | CORR | CIGR | 08:04 | 08:11 | 08:11 | 28 | 86 | 11 | EXT |  | 0.92 | (c)
55256.355 | 0 | -0.019 | -11.055 | -11.074 | -360 | -219 | 1065 | 0 |  | 5062 | Нарушение формы кольцевого шва | GWAN |  | 01:57 | 02:19 | 05:47 | 0 | 2852 |  | EXT | Нарушение формы кольцевого шва |  | (c)
55292.403 | 2.198 | 1.565 | -9.112 | -9.745 | -2217 | -2210 | -2203 | 13 | 1565 | 5065 |  | CORR | AXGR | 04:04 | 04:05 | 04:06 | 1235 | 30 | 11 | EXT |  | 1.01 | (b)
55296.544 | 6.339 | 6.129 | -4.971 | -5.181 | -2073 | -2064 | -2049 | 157 | 4913 | 5065 |  | CORR | AXGR | 04:27 | 04:29 | 04:31 | 268 | 49 | 10 | EXT |  | 0.95 | (c)
55324.465 | 0 | -0.06 | -11.185 | -11.245 | -1974 | -357 | -1078 | 182 |  | 5068 | Нарушение формы кольцевого шва | GWAN |  | 08:44 | 01:05 | 11:09 | 0 | 1792 |  | EXT | Нарушение формы кольцевого шва |  | (c)
55347.623 | 0.543 | 0.532 | -9.542 | -9.553 | 1416 | 1466 | 1472 | 1416 | 532 | 5070 |  | CORR | CIGR | 02:49 | 02:57 | 02:58 | 26 | 112 | 11 | EXT |  | 0.89 | (c)
55348.752 | 1.672 | 1.605 | -8.413 | -8.48 | -1335 | -1248 | -1229 | 1123 | 1605 | 5070 |  | CORR | GENE | 07:25 | 07:39 | 07:42 | 93 | 212 | 11 | EXT |  | 0.89 | (c)
55357.165 | 0 | -0.044 | -11.33 | -11.374 | -1129 | -931 | -816 | 503 |  | 5071 | Нарушение формы кольцевого шва | GWAN |  | 09:28 | 10:00 | 10:19 | 0 | 625 |  | EXT | Нарушение формы кольцевого шва |  | (c)
55411.628 | 0.023 | 0.009 | -11.257 | -11.271 | 1886 | 2211 | 2202 | 0 | 9 | 5076 |  | CORR | GENE | 04:28 | 05:20 | 05:19 | 71 | 631 | 12 | EXT |  | 0.93 | (c)
55437.144 | 3.109 | 3.083 | -6.966 | -6.992 | -1848 | -1652 | -1637 | 383 | 3083 | 5078 |  | CORR | GENE | 08:20 | 08:52 | 08:54 | 90 | 421 | 13 | EXT |  | 0.93 | (c)
55456.476 | 0.981 | 0.252 | -10.464 | -11.193 | 2121 | 2159 | 2169 | 14 | 252 | 5080 |  | CORR | GENE | 04:07 | 04:13 | 04:15 | 829 | 96 | 15 | EXT |  | 1.03 | (b)
55474.299 | 7.359 | 7.345 | -4.191 | -4.205 | -961 | -843 | -853 | 744 | 4169 | 5081 |  | CORR | CIGR | 08:10 | 08:29 | 08:27 | 36 | 217 | 10 | EXT |  | 0.92 | (c)
55502.99 | 2.105 | 2.076 | -9.035 | -9.064 | 1787 | 1916 | 1996 | 25 | 2076 | 5084 |  | CORR | GENE | 06:23 | 06:44 | 06:57 | 56 | 418 | 12 | EXT |  | 0.93 | (c)
55505.806 | 4.921 | 4.9 | -6.219 | -6.24 | 2110 | 2185 | 2190 | 0 | 4900 | 5084 |  | CORR | CIGR | 07:15 | 07:27 | 07:28 | 34 | 160 | 12 | EXT |  | 0.92 | (c)
55506.2 | 5.315 | 5.271 | -5.825 | -5.869 | -2038 | -1957 | -1930 | 193 | 5271 | 5084 |  | CORR | GENE | 08:06 | 08:19 | 08:23 | 75 | 215 | 12 | EXT |  | 0.93 | (c)
55515.28 | 3.255 | 2.737 | -8.255 | -8.773 | 1428 | 1477 | 1475 | 709 | 2737 | 5085 |  | CORR | GENE | 02:25 | 02:33 | 02:33 | 660 | 94 | 15 | EXT |  | 1.02 | (b)
55517.825 | 5.8 | 5.73 | -5.71 | -5.78 | 2192 | 2219 | 2211 | 0 | 5613 | 5085 |  | LWAN | AXGR | 04:29 | 04:33 | 04:32 | 167 | 38 |  | INT | Эквивалент потери металла 11%. |  | (c)
55590.672 | 10.742 | 10.613 | -0.868 | -0.997 | 1053 | 1251 | 1170 | 1053 | 845 | 5091 |  | GOUG | GENE | 04:18 | 04:50 | 04:37 | 152 | 235 | 7 | EXT | Зона задиров. |  | (c)
55591.232 | 11.302 | 11.291 | -0.308 | -0.319 | 1222 | 1295 | 1279 | 1222 | 284 | 5091 |  | GOUG | CIGR | 04:45 | 04:57 | 04:54 | 35 | 114 | 16 | EXT | Задир. |  | (c)
55591.306 | 11.376 | 11.363 | -0.234 | -0.247 | 1201 | 1257 | 1251 | 1201 | 221 | 5091 |  | GOUG | CIGR | 04:42 | 04:51 | 04:50 | 26 | 100 | 9 | EXT | Задир. |  | (c)
55662.551 | 0.431 | 0.421 | -10.779 | -10.789 |  |  |  |  | 421 | 5099 |  | SWAN | CIGR | 04:28 | 04:37 | 04:36 | 21 | 99 |  | EXT | Эквивалент потери металла 18%. Аномалия находится на упругопластическом изгибе: R=242 D, максимальное растяжение на 1.1 час. |  | (c)
55662.602 | 0.482 | 0.47 | -10.728 | -10.74 |  |  |  |  | 470 | 5099 |  | SWAN | CIGR | 04:49 | 04:53 | 04:53 | 21 | 49 |  | EXT | Эквивалент потери металла 11%. Аномалия находится на упругопластическом изгибе: R=242 D, максимальное растяжение на 1.1 час. |  | (c)
55668.517 | 6.397 | 6.208 | -4.813 | -5.002 |  |  |  |  | 4731 | 5099 |  | CORR | GENE | 06:31 | 06:39 | 06:40 | 271 | 106 | 8 | EXT | Аномалия находится на упругопластическом изгибе: R=624 D, максимальное растяжение на 1 час. | 0.91 | (c)
55679.734 | 6.404 | 6.338 | -5.021 | -5.087 |  |  |  |  | 4969 | 5100 |  | CORR | GENE | 05:13 | 05:31 | 05:41 | 118 | 356 | 9 | EXT | Аномалия находится на упругопластическом изгибе: R=398 D, максимальное растяжение на 5.4 час. | 0.94 | (c)
55700.758 | 5.988 | 5.849 | -4.937 | -5.076 |  |  |  |  | 4806 | 5102 |  | CORR | AXGR | 07:09 | 07:10 | 07:12 | 270 | 46 | 12 | EXT |  | 0.92 | (c)
55702.14 | 7.37 | 7.343 | -3.555 | -3.582 |  |  |  |  | 3533 | 5102 |  | CORR | GENE | 06:39 | 06:48 | 06:53 | 49 | 174 | 10 | EXT |  | 0.89 | (c)
55703.06 | 8.29 | 8.26 | -2.635 | -2.665 |  |  |  |  | 2610 | 5102 | Дефект проката | MIAN | GENE | 05:40 | 05:54 | 05:53 | 55 | 162 |  | EXT | Дефект проката Эквивалент потери металла 12%. |  | (c)
55705.12 | 10.35 | 10.323 | -0.575 | -0.602 |  |  |  |  | 549 | 5102 |  | CORR | GENE | 06:31 | 06:37 | 06:54 | 53 | 290 | 11 | EXT |  | 0.89 | (c)
55705.333 | 10.563 | 10.555 | -0.362 | -0.37 |  |  |  |  | 352 | 5102 |  | CORR | CIGR | 06:54 | 06:60 | 06:60 | 18 | 75 | 11 | EXT |  | 0.88 | (c)
55705.943 | 0.248 | 0.228 | -11.382 | -11.402 |  |  |  |  | 228 | 5103 |  | CORR | CIGR | 06:28 | 06:38 | 06:37 | 36 | 114 | 11 | EXT |  | 0.89 | (c)
55706.981 | 1.286 | 1.224 | -10.344 | -10.406 |  |  |  |  | 1224 | 5103 |  | CORR | GENE | 04:43 | 04:46 | 04:48 | 126 | 60 | 15 | EXT |  | 0.9 | (c)
55715.353 | 9.658 | 9.524 | -1.972 | -2.106 |  |  |  |  | 1758 | 5103 |  | CORR | GENE | 07:03 | 07:09 | 07:08 | 348 | 60 | 14 | EXT |  | 0.94 | (c)
55715.732 | 10.037 | 9.953 | -1.593 | -1.677 |  |  |  |  | 1519 | 5103 |  | CORR | GENE | 06:53 | 06:54 | 06:57 | 158 | 49 | 15 | EXT |  | 0.91 | (c)
55716.603 | 10.908 | 10.533 | -0.722 | -1.097 |  |  |  |  | 341 | 5103 |  | CORR | GENE | 07:03 | 07:06 | 07:10 | 756 | 97 | 15 | EXT |  | 0.99 | (c)
55717.866 | 0.541 | 0.529 | -10.414 | -10.426 |  |  |  |  | 529 | 5104 |  | CORR | CIGR | 06:16 | 06:23 | 06:24 | 22 | 90 | 15 | EXT |  | 0.89 | (c)
55718.41 | 1.085 | 1.075 | -9.87 | -9.88 |  |  |  |  | 1075 | 5104 |  | CORR | CIGR | 06:28 | 06:37 | 06:35 | 22 | 91 | 12 | EXT |  | 0.88 | (c)
55718.508 | 1.183 | 1.173 | -9.772 | -9.782 |  |  |  |  | 1173 | 5104 |  | CORR | CIGR | 06:20 | 06:29 | 06:27 | 24 | 90 | 13 | EXT |  | 0.89 | (c)
55728.98 | 0.7 | 0.658 | -10.84 | -10.882 | -2186 | -1932 | -1901 | 44 | 658 | 5105 |  | CORR | GENE | 05:08 | 05:49 | 05:54 | 116 | 570 | 9 | EXT |  | 0.93 | (c)
55731.97 | 3.69 | 3.644 | -7.85 | -7.896 | -1383 | -1157 | -1167 | 847 | 3644 | 5105 |  | CORR | GENE | 07:17 | 07:54 | 07:52 | 85 | 433 | 9 | EXT |  | 0.93 | (c)
55737.243 | 8.963 | 8.935 | -2.577 | -2.605 | -1592 | -1525 | -1537 | 638 | 2575 | 5105 |  | CORR | CIGR | 06:44 | 06:55 | 06:53 | 30 | 111 | 12 | EXT |  | 0.92 | (c)
55738.629 | 10.349 | 10.189 | -1.191 | -1.351 | -2127 | -2064 | -2068 | 103 | 913 | 5105 | Дефект проката | MIAN | GENE | 05:17 | 05:28 | 05:27 | 438 | 119 |  | INT | Дефект проката Эквивалент потери металла 11%. |  | (c)
55743.887 | 4.067 | 3.981 | -7.158 | -7.244 | -844 | -826 | -825 | 806 | 3981 | 5106 |  | CORR | AXGR | 06:46 | 06:49 | 06:49 | 360 | 38 | 10 | EXT |  | 0.96 | (c)
55762.509 | 0.034 | 0.024 | -11.646 | -11.656 | -53 | 121 | 191 | 0 | 24 | 5108 |  | CORR | GENE | 06:02 | 06:30 | 06:42 | 168 | 488 | 10 | EXT | Аномалия находится на отводе. | 0.9 | (c)
55766.206 | 3.731 | 3.696 | -7.949 | -7.984 | -538 | -354 | -397 | 256 | 3696 | 5108 |  | CORR | CIGR | 04:44 | 05:14 | 05:07 | 47 | 282 | 10 | EXT | Аномалия находится на отводе. | 0.89 | (c)
55804.637 | 7.642 | 7.595 | -3.908 | -3.955 | -1774 | -1758 | -1759 | 1744 | 3859 | 5111 |  | CORR | AXGR | 05:34 | 05:37 | 05:37 | 96 | 30 | 11 | EXT |  | 0.89 | (c)
55808.504 | 11.509 | 11.434 | -0.041 | -0.116 | 1716 | -1488 | -1681 | 617 | 7 | 5111 |  | CORR | GENE | 02:57 | 06:20 | 05:49 | 109 | 2128 | 13 | EXT |  | 0.9 | (c)
55811.906 | 3.361 | 3.338 | -6.114 | -6.137 | 1862 | 1893 | 1910 | 273 | 3338 | 5112 |  | CORR | CIGR | 06:31 | 06:36 | 06:39 | 37 | 96 | 10 | EXT |  | 0.92 | (c)
55815.852 | 7.307 | 7.268 | -2.168 | -2.207 | 1976 | 2074 | 2068 | 70 | 2156 | 5112 |  | CORR | GENE | 06:50 | 07:06 | 07:05 | 51 | 184 | 10 | EXT |  | 0.92 | (c)
55816.107 | 7.562 | 7.529 | -1.913 | -1.946 | 1844 | 1908 | 1945 | 184 | 1909 | 5112 |  | CORR | CIGR | 06:28 | 06:39 | 06:45 | 37 | 203 | 11 | EXT |  | 0.92 | (c)
55816.482 | 7.937 | 7.454 | -1.538 | -2.021 | 2094 | 2130 | 2134 | 55 | 833 | 5112 |  | CORR | GENE | 07:09 | 07:14 | 07:15 | 1188 | 82 | 13 | EXT |  | 1.03 | (b)
55834.994 | 4.049 | 4.028 | -5.016 | -5.037 | 1716 | 1720 | 1768 | 411 | 4028 | 5115 |  | CORR | CIGR | 07:31 | 07:32 | 07:40 | 25 | 104 | 9 | EXT | Аномалия находится на упругопластическом изгибе: R=597 D, максимальное растяжение на 0.9 час. | 0.92 | (c)
55835.22 | 4.275 | 4.264 | -4.79 | -4.801 | 1977 | 2075 | 2090 | 27 | 4264 | 5115 |  | CORR | GENE | 08:14 | 08:29 | 08:32 | 65 | 227 | 8 | EXT | Аномалия находится на упругопластическом изгибе: R=626 D, максимальное растяжение на 0.9 час. | 0.93 | (c)
55835.301 | 4.356 | 4.309 | -4.709 | -4.756 | 1620 | 1638 | 1724 | 402 | 4309 | 5115 |  | CORR | GENE | 07:16 | 07:19 | 07:33 | 81 | 209 | 9 | EXT | Аномалия находится на упругопластическом изгибе: R=626 D, максимальное растяжение на 0.9 час. | 0.93 | (c)
55838.666 | 7.721 | 7.68 | -1.344 | -1.385 | 1254 | 1268 | 1354 | 777 | 1339 | 5115 |  | CORR | CIGR | 06:17 | 06:19 | 06:33 | 46 | 200 | 12 | EXT |  | 0.92 | (c)
55843.27 | 1.52 | 1.507 | -9.775 | -9.788 | 1543 | 1573 | 1577 | 619 | 1507 | 5117 |  | CORR | CIGR | 06:20 | 06:25 | 06:25 | 25 | 69 | 9 | EXT |  | 0.92 | (c)
55844.089 | 2.339 | 2.323 | -8.956 | -8.972 | 1447 | 1484 | 1508 | 662 | 2323 | 5117 |  | CORR | CIGR | 06:04 | 06:10 | 06:14 | 25 | 122 | 9 | EXT |  | 0.92 | (c)
55844.254 | 2.504 | 2.488 | -8.791 | -8.807 | 1969 | 2000 | 2017 | 166 | 2488 | 5117 |  | CORR | CIGR | 07:29 | 07:34 | 07:36 | 30 | 96 | 8 | EXT |  | 0.92 | (c)
55844.32 | 2.57 | 2.558 | -8.725 | -8.737 | 1594 | 1603 | 1628 | 568 | 2558 | 5117 |  | CORR | CIGR | 06:28 | 06:30 | 06:34 | 20 | 69 | 8 | EXT |  | 0.92 | (c)
55844.419 | 2.669 | 2.655 | -8.626 | -8.64 | 944 | 976 | 1009 | 944 | 2655 | 5117 |  | CORR | CIGR | 04:43 | 04:48 | 04:54 | 30 | 131 | 8 | EXT |  | 0.92 | (c)
55844.615 | 2.865 | 2.855 | -8.43 | -8.44 | 2093 | 2117 | 2123 | 77 | 2855 | 5117 |  | CORR | CIGR | 07:49 | 07:52 | 07:53 | 25 | 61 | 7 | EXT |  | 0.92 | (c)
55845.491 | 3.741 | 3.733 | -7.554 | -7.562 | 1403 | 1442 | 1455 | 723 | 3733 | 5117 |  | CORR | CIGR | 05:57 | 06:04 | 06:06 | 25 | 105 | 11 | EXT |  | 0.92 | (c)
55845.492 | 3.742 | 3.73 | -7.553 | -7.565 | 1255 | 1255 | 1277 | 932 | 3730 | 5117 |  | CORR | CIGR | 05:33 | 05:33 | 05:37 | 20 | 44 | 8 | EXT |  | 0.92 | (c)
55845.509 | 3.759 | 3.745 | -7.536 | -7.55 | 1116 | 1116 | 1163 | 1020 | 3745 | 5117 |  | CORR | CIGR | 05:11 | 05:11 | 05:19 | 20 | 95 | 9 | EXT |  | 0.92 | (c)
55845.748 | 3.998 | 3.975 | -7.297 | -7.32 | 1255 | 1319 | 1355 | 776 | 3975 | 5117 |  | CORR | CIGR | 05:33 | 05:44 | 05:49 | 30 | 200 | 11 | EXT |  | 0.92 | (c)
55848.529 | 6.779 | 6.742 | -4.516 | -4.553 | 1408 | 1609 | 1612 | 414 | 4483 | 5117 |  | CORR | GENE | 05:58 | 06:31 | 06:31 | 70 | 409 | 13 | EXT |  | 0.93 | (c)
55874.191 | 9.706 | 9.622 | -1.524 | -1.608 | -2192 | -1940 | -1992 | 38 | 1481 | 5119 |  | CORR | GENE | 07:16 | 07:56 | 07:48 | 127 | 400 | 11 | EXT |  | 0.93 | (c)
55881.784 | 6.069 | 6.057 | -5.191 | -5.203 | -1910 | -1823 | -1835 | 320 | 5177 | 5120 |  | CORR | CIGR | 06:48 | 07:02 | 06:60 | 26 | 151 | 11 | EXT |  | 0.92 | (c)
55902.531 | 4.416 | 4.394 | -6.919 | -6.941 | 2102 | 2140 | 2156 | 21 | 4394 | 5122 |  | CORR | CIGR | 06:21 | 06:27 | 06:30 | 33 | 108 | 10 | EXT |  | 0.92 | (c)
55903.397 | 5.282 | 5.27 | -6.053 | -6.065 | 2037 | 2138 | 2129 | 10 | 5270 | 5122 |  | CORR | GENE | 06:11 | 06:27 | 06:25 | 52 | 184 | 8 | EXT |  | 0.92 | (c)
55954.544 | 10.869 | 9.942 | -0.451 | -1.378 | -2005 | -1915 | -1944 | 226 | 131 | 5126 |  | CORR | GENE | 06:43 | 06:57 | 06:52 | 1247 | 121 | 8 | EXT |  | 0.99 | (c)
55956.798 | 1.803 | 1.471 | -9.012 | -9.344 | -2198 | -2192 | -2158 | 32 | 1471 | 5127 |  | CORR | GENE | 03:37 | 03:38 | 03:44 | 747 | 80 | 11 | EXT |  | 1 | (c)
55958.583 | 3.588 | 3.349 | -7.227 | -7.466 | -2200 | -2186 | -2172 | 30 | 3349 | 5127 |  | CORR | GENE | 03:37 | 03:39 | 03:41 | 528 | 57 | 10 | EXT |  | 0.98 | (c)
55965.972 | 0.162 | 0.129 | -7.688 | -7.721 | -1848 | -1756 | -1744 | 383 | 129 | 5128 |  | CORR | CIGR | 06:52 | 07:07 | 07:09 | 50 | 207 | 14 | EXT |  | 0.93 | (c)
55966.6 | 0.79 | 0.775 | -7.06 | -7.075 | 2115 | 2192 | 2171 | 3 | 775 | 5128 |  | CORR | CIGR | 05:32 | 05:44 | 05:41 | 36 | 112 | 10 | EXT |  | 0.92 | (c)
55967.582 | 1.772 | 1.71 | -6.078 | -6.14 | 1830 | 1979 | 2047 | 0 | 1710 | 5128 |  | CORR | GENE | 04:46 | 05:10 | 05:21 | 145 | 434 | 10 | EXT |  | 0.93 | (c)
55975.635 | 1.975 | 1.93 | -0.755 | -0.8 | -2031 | -1936 | -1889 | 199 | 740 | 5129 |  | CORR | GENE | 06:26 | 06:41 | 06:49 | 60 | 285 | 14 | EXT | Аномалия находится на упругопластическом изгибе: R=382 D, максимальное растяжение на 6.6 час. | 1.03 | (b)
55975.699 | 2.039 | 1.958 | -0.691 | -0.772 | 1885 | 1948 | 2120 | 0 | 658 | 5129 |  | CORR | GENE | 04:58 | 05:08 | 05:36 | 114 | 471 | 13 | EXT | Аномалия находится на упругопластическом изгибе: R=382 D, максимальное растяжение на 6.6 час. | 0.93 | (c)
55976.545 | 0.155 | 0.133 | -11.27 | -11.292 | -342 | -171 | -175 | 9 | 133 | 5130 |  | CORR | GENE | 06:25 | 06:52 | 06:51 | 96 | 333 | 12 | EXT | Аномалия находится на упругопластическом изгибе: R=356 D, максимальное растяжение на 6.6 час. | 0.97 | (c)
55977.907 | 1.517 | 1.509 | -9.908 | -9.916 | -519 | -479 | -469 | 419 | 1509 | 5130 |  | CORR | CIGR | 05:56 | 06:02 | 06:04 | 23 | 100 | 10 | EXT | Аномалия находится на упругопластическом изгибе: R=343 D, максимальное растяжение на 6.7 час. | 0.93 | (c)
56014.909 | 4.429 | 4.395 | -6.916 | -6.95 | -1944 | -1852 | -1846 | 286 | 4395 | 5133 |  | CORR | GENE | 05:31 | 05:46 | 05:47 | 120 | 197 | 10 | EXT |  | 0.93 | (c)
56040.061 | 7.406 | 7.376 | -3.444 | -3.474 |  |  |  |  | 3432 | 5136 |  | CORR | CIGR | 10:36 | 10:47 | 10:47 | 42 | 142 | 9 | EXT |  | 0.89 | (c)
56043.073 | 10.418 | 10.391 | -0.432 | -0.459 |  |  |  |  | 412 | 5136 |  | CORR | CIGR | 10:35 | 10:47 | 10:46 | 47 | 138 | 12 | EXT |  | 0.89 | (c)
56044.447 | 0.942 | 0.893 | -10.573 | -10.622 |  |  |  |  | 893 | 5137 | Металлургический дефект | MIAN | GENE | 02:53 | 03:10 | 03:06 | 70 | 156 |  | INT | Металлургический дефект Эквивалент потери металла 9%. |  | (c)
56047.911 | 4.406 | 4.374 | -7.109 | -7.141 |  |  |  |  | 4374 | 5137 |  | CORR | GENE | 03:40 | 03:57 | 03:54 | 50 | 168 | 9 | EXT |  | 0.89 | (c)
56050.776 | 7.271 | 7.248 | -4.244 | -4.267 |  |  |  |  | 4243 | 5137 |  | CORR | CIGR | 05:44 | 05:51 | 05:50 | 24 | 82 | 12 | EXT |  | 0.89 | (c)
56050.966 | 7.461 | 7.451 | -4.054 | -4.064 |  |  |  |  | 4043 | 5137 |  | CORR | CIGR | 05:44 | 05:50 | 05:50 | 21 | 73 | 13 | EXT |  | 0.88 | (c)
56051.406 | 7.901 | 7.855 | -3.614 | -3.66 |  |  |  |  | 3581 | 5137 |  | CORR | GENE | 04:31 | 05:03 | 05:03 | 79 | 392 | 12 | EXT |  | 0.89 | (c)
56052.157 | 8.652 | 8.643 | -2.863 | -2.872 |  |  |  |  | 2853 | 5137 |  | CORR | CIGR | 04:46 | 04:52 | 04:52 | 19 | 74 | 15 | EXT |  | 0.88 | (c)
56053.635 | 10.13 | 10.121 | -1.385 | -1.394 |  |  |  |  | 1377 | 5137 |  | CORR | CIGR | 07:05 | 07:10 | 07:11 | 17 | 64 | 11 | EXT |  | 0.88 | (c)
56053.714 | 10.209 | 10.201 | -1.306 | -1.314 |  |  |  |  | 1296 | 5137 |  | CORR | CIGR | 07:09 | 07:14 | 07:14 | 18 | 64 | 13 | EXT |  | 0.88 | (c)
56055.02 | 0 | -0.035 | -11.5 | -11.535 | [5 empty] | 5138 | Нарушение формы кольцевого шва | GWAN |  | 11:26 | 00:05 | 12:32 | 0 | 814 |  | EXT | Нарушение формы кольцевого шва |  | (c)
56055.02 | 0 | -0.019 | -11.5 | -11.519 | [5 empty] | 5138 | Нарушение формы кольцевого шва | GWAN |  | 04:18 | 04:37 | 04:38 | 0 | 240 |  | EXT | Нарушение формы кольцевого шва |  | (c)
56124.329 | 0.969 | 0.949 | -10.361 | -10.381 | 549 | 632 | 643 | 549 | 949 | 5144 |  | CORR | CIGR | 03:45 | 03:58 | 04:00 | 33 | 188 | 10 | EXT | Аномалия находится на упругопластическом изгибе: R=536 D, максимальное растяжение на 5.6 час. | 0.92 | (c)
56125.127 | 1.767 | 1.722 | -9.563 | -9.608 | 530 | 799 | 697 | 530 | 1722 | 5144 |  | CORR | GENE | 03:42 | 04:25 | 04:09 | 65 | 334 | 13 | EXT | Аномалия находится на упругопластическом изгибе: R=592 D, максимальное растяжение на 5.5 час. | 0.93 | (c)
56128.897 | 5.537 | 5.487 | -5.793 | -5.843 | 1013 | 1157 | 1187 | 870 | 5487 | 5144 |  | CORR | GENE | 05:00 | 05:23 | 05:28 | 74 | 347 | 10 | EXT |  | 0.93 | (c)
56129.452 | 6.092 | 6.057 | -5.238 | -5.273 | 698 | 946 | 942 | 698 | 5216 | 5144 |  | CORR | GENE | 04:09 | 04:49 | 04:49 | 57 | 489 | 11 | EXT |  | 0.93 | (c)
56133.643 | 10.283 | 10.235 | -1.047 | -1.095 | 1276 | 1384 | 1372 | 762 | 1044 | 5144 |  | CORR | GENE | 05:42 | 05:60 | 05:58 | 51 | 192 | 9 | EXT |  | 0.92 | (c)
56204.8 | 2.155 | 2.143 | -9.325 | -9.337 |  |  |  |  | 2143 | 5151 |  | CORR | CIGR | 06:41 | 06:48 | 06:48 | 32 | 77 | 11 | EXT |  | 0.89 | (c)
56208.171 | 5.526 | 5.519 | -5.954 | -5.961 |  |  |  |  | 5519 | 5151 |  | CORR | CIGR | 07:06 | 07:11 | 07:13 | 17 | 86 | 10 | EXT |  | 0.88 | (c)
56220.993 | 6.868 | 6.748 | -4.622 | -4.742 |  |  |  |  | 4443 | 5152 |  | CORR | GENE | 06:59 | 07:14 | 07:12 | 299 | 163 | 10 | EXT |  | 0.92 | (c)
56221.936 | 7.811 | 7.774 | -3.679 | -3.716 |  |  |  |  | 3264 | 5152 |  | CORR | GENE | 04:03 | 04:10 | 04:10 | 452 | 87 | 10 | EXT |  | 0.93 | (c)
56224.034 | 9.909 | 9.794 | -1.581 | -1.696 |  |  |  |  | 939 | 5152 |  | CORR | GENE | 04:15 | 04:17 | 04:25 | 757 | 125 | 14 | EXT |  | 0.98 | (c)
56226.115 | 0.5 | 0.491 | -11 | -11.009 |  |  |  |  | 491 | 5153 |  | CORR | CIGR | 04:42 | 04:52 | 04:52 | 23 | 130 | 11 | EXT |  | 0.88 | (c)
56226.275 | 0.66 | 0.639 | -10.84 | -10.861 |  |  |  |  | 639 | 5153 |  | CORR | CIGR | 05:57 | 06:06 | 06:06 | 37 | 114 | 12 | EXT |  | 0.89 | (c)
56229.166 | 3.551 | 3.463 | -7.949 | -8.037 |  |  |  |  | 3463 | 5153 |  | CORR | GENE | 07:01 | 07:09 | 07:06 | 693 | 68 | 15 | EXT |  | 0.98 | (c)
56231.543 | 5.928 | 5.557 | -5.572 | -5.943 |  |  |  |  | 4687 | 5153 |  | CORR | GENE | 06:33 | 06:54 | 06:48 | 1256 | 186 | 12 | EXT |  | 0.98 | (c)
56232.881 | 7.266 | 7.216 | -4.234 | -4.284 |  |  |  |  | 4188 | 5153 |  | CORR | GENE | 06:46 | 06:56 | 06:57 | 96 | 147 | 11 | EXT |  | 0.89 | (c)
56233.092 | 7.477 | 7.425 | -4.023 | -4.075 |  |  |  |  | 3983 | 5153 |  | CORR | AXGR | 06:54 | 06:58 | 06:57 | 92 | 37 | 11 | EXT |  | 0.89 | (c)
56234.365 | 8.75 | 8.608 | -2.75 | -2.892 |  |  |  |  | 1712 | 5153 |  | CORR | GENE | 06:33 | 06:54 | 06:50 | 1180 | 212 | 8 | EXT |  | 0.94 | (c)
56236.353 | 10.738 | 10.359 | -0.762 | -1.141 |  |  |  |  | 605 | 5153 |  | CORR | GENE | 06:41 | 06:49 | 06:50 | 536 | 109 | 9 | EXT |  | 0.93 | (c)
56236.856 | 11.241 | 10.947 | -0.259 | -0.553 |  |  |  |  | 132 | 5153 |  | CORR | GENE | 06:50 | 06:56 | 06:56 | 421 | 70 | 11 | EXT |  | 0.94 | (c)
56236.888 | 11.273 | 11.16 | -0.227 | -0.34 |  |  |  |  | 119 | 5153 |  | CORR | GENE | 07:32 | 07:34 | 07:38 | 221 | 71 | 11 | EXT |  | 0.91 | (c)
56237.039 | 11.424 | 11.405 | -0.076 | -0.095 |  |  |  |  | 58 | 5153 | Дефект проката | MIAN | CIGR | 03:15 | 03:29 | 03:27 | 37 | 139 |  | INT | Дефект проката Эквивалент потери металла 13%. |  | (c)
56237.061 | 11.446 | 11.393 | -0.054 | -0.107 |  |  |  |  | 50 | 5153 |  | CORR | GENE | 06:44 | 06:44 | 07:31 | 57 | 577 | 10 | EXT |  | 0.89 | (c)
56237.218 | 0.103 | 0.064 | -11.372 | -11.411 |  |  |  |  | 64 | 5154 |  | CORR | GENE | 03:29 | 04:26 | 04:03 | 55 | 416 | 13 | EXT |  | 0.89 | (c)
56239.422 | 2.307 | 2.286 | -9.168 | -9.189 |  |  |  |  | 2286 | 5154 |  | CORR | CIGR | 07:02 | 07:15 | 07:17 | 32 | 178 | 11 | EXT |  | 0.89 | (c)
56240.768 | 3.653 | 3.639 | -7.822 | -7.836 |  |  |  |  | 3639 | 5154 |  | CORR | CIGR | 07:01 | 07:17 | 07:12 | 27 | 136 | 10 | EXT |  | 0.89 | (c)
56241.45 | 4.335 | 4.323 | -7.14 | -7.152 |  |  |  |  | 4323 | 5154 |  | CORR | CIGR | 06:56 | 07:08 | 07:07 | 33 | 137 | 11 | EXT |  | 0.89 | (c)
56245.384 | 8.269 | 7.91 | -3.206 | -3.565 |  |  |  |  | 3106 | 5154 |  | CORR | GENE | 07:31 | 07:40 | 07:37 | 459 | 71 | 8 | EXT |  | 0.92 | (c)
56246.9 | 9.785 | 9.727 | -1.69 | -1.748 |  |  |  |  | 1652 | 5154 |  | CORR | AXGR | 07:50 | 07:52 | 07:52 | 96 | 26 | 9 | EXT |  | 0.89 | (c)
56254.891 | 6.301 | 6.291 | -5.204 | -5.214 |  |  |  |  | 5181 | 5155 |  | CORR | CIGR | 06:55 | 07:10 | 07:07 | 33 | 146 | 11 | EXT |  | 0.89 | (c)
56260.591 | 0.496 | 0.317 | -10.754 | -10.933 |  |  |  |  | 317 | 5156 |  | CORR | GENE | 06:15 | 06:19 | 06:19 | 282 | 49 | 13 | EXT |  | 0.93 | (c)
56260.928 | 0.833 | 0.823 | -10.417 | -10.427 |  |  |  |  | 823 | 5156 |  | CORR | CIGR | 05:40 | 06:08 | 05:59 | 42 | 232 | 18 | EXT |  | 0.89 | (c)
56265.283 | 5.188 | 5.157 | -6.062 | -6.093 |  |  |  |  | 5157 | 5156 |  | CORR | CIGR | 06:36 | 06:50 | 06:50 | 38 | 177 | 15 | EXT |  | 0.89 | (c)
56274.442 | 3.097 | 3.063 | -7.983 | -8.017 | -2112 | -2061 | -2051 | 118 | 3063 | 5157 |  | CORR | CIGR | 04:20 | 04:29 | 04:30 | 38 | 122 | 11 | EXT |  | 0.89 | (c)
56284.006 | 1.581 | 1.387 | -9.964 | -10.158 | 1192 | 1332 | 1348 | 1192 | 1387 | 5158 |  | GOUG | GENE | 09:07 | 09:30 | 09:32 | 273 | 312 | 9 | EXT | Зона задиров. |  | (c)
56329.3 | 1.23 | 1.167 | -9.69 | -9.753 | -1313 | -1284 | -1288 | 918 | 1167 | 5162 |  | CORR | GENE | 06:43 | 06:47 | 06:47 | 135 | 50 | 9 | EXT |  | 0.9 | (c)
56329.588 | 1.518 | 1.121 | -9.402 | -9.799 | -2206 | -2182 | -2168 | 25 | 1121 | 5162 |  | CORR | GENE | 04:18 | 04:22 | 04:24 | 531 | 75 | 14 | EXT |  | 0.97 | (c)
56330.032 | 1.962 | 1.945 | -8.958 | -8.975 | -1183 | -1164 | -1169 | 1048 | 1945 | 5162 |  | CORR | PITT | 07:03 | 07:07 | 07:06 | 29 | 27 | 18 | EXT |  | 0.89 | (c)
56330.487 | 2.417 | 2.403 | -8.503 | -8.517 | -1168 | -1106 | -1115 | 1062 | 2403 | 5162 |  | CORR | CIGR | 07:06 | 07:16 | 07:14 | 29 | 105 | 11 | EXT |  | 0.89 | (c)
56343.49 | 4.5 | 4.4 | -7.03 | -7.13 | 501 | 510 | 514 | 501 | 4400 | 5163 |  | CORR | AXGR | 07:02 | 07:03 | 07:04 | 187 | 26 | 10 | EXT |  | 0.9 | (c)
56344.119 | 5.129 | 4.992 | -6.401 | -6.538 | 507 | 541 | 542 | 507 | 4992 | 5163 |  | CORR | GENE | 07:03 | 07:08 | 07:09 | 412 | 71 | 9 | EXT |  | 0.93 | (c)
56361.425 | 0 | -0.023 | -11.23 | -11.253 | -136 | 316 | 241 | 0 |  | 5165 | Нарушение формы кольцевого шва | GWAN |  | 10:45 | 11:58 | 11:46 | 0 | 753 |  | EXT | Нарушение формы кольцевого шва Аномалия находится на отводе. |  | (c)
56372.655 | 0 | -0.031 | -11.2 | -11.231 | 1653 | 1783 | 1940 | 4 |  | 5166 | Нарушение формы кольцевого шва | GWAN |  | 03:07 | 03:28 | 03:53 | 0 | 573 |  | EXT | Нарушение формы кольцевого шва |  | (c)
56373.618 | 0.963 | 0.904 | -10.237 | -10.296 | 1426 | 1893 | 1803 | 51 | 904 | 5166 | Дефект проката | MIAN | GENE | 02:30 | 03:45 | 03:31 | 121 | 753 |  | INT | Дефект проката Эквивалент потери металла 14%. |  | (c)
56378.562 | 5.907 | 5.898 | -5.293 | -5.302 | -1703 | -1563 | -1609 | 528 | 5281 | 5166 |  | CORR | CIGR | 06:05 | 06:28 | 06:20 | 21 | 188 | 11 | EXT |  | 0.89 | (c)
56383.855 | 0 | 0 | -9.605 | -9.605 | 1329 | 1753 | 1609 | 342 | 0 | 5167 | Смещение кромок | GWAN |  | 04:07 | 05:16 | 04:52 | 0 | 559 |  | EXT | Смещение кромок Наружу Величина смещения - 2.5 мм. |  | (c)
56383.855 | 0 | 0 | -9.605 | -9.605 | -1885 | -1687 | -1732 | 345 | 0 | 5167 | Смещение кромок | GWAN |  | 07:28 | 08:00 | 07:53 | 0 | 306 |  | EXT | Смещение кромок Наружу Величина смещения - 2.5 мм. |  | (c)
56402.745 | 9.285 | 9.285 | -1.29 | -1.29 | 85 | 93 | 120 | 85 | 1265 | 5168 |  | CORR | CIGR | 10:02 | 10:03 | 10:07 | 25 | 70 | 10 | EXT |  | 0.92 | (c)
56415.407 | 0.152 | 0.128 | -11.323 | -11.347 | 1839 | 1922 | 1990 | 90 | 128 | 5170 |  | CORR | GENE | 07:16 | 07:29 | 07:40 | 76 | 302 | 12 | EXT |  | 0.93 | (c)
56415.728 | 0.473 | 0.468 | -11.002 | -11.007 | -2141 | -2038 | -2047 | 89 | 468 | 5170 |  | CORR | CIGR | 08:33 | 08:50 | 08:49 | 33 | 189 | 12 | EXT |  | 0.92 | (c)
56415.791 | 0.536 | 0.517 | -10.939 | -10.958 | 1845 | 2003 | 1990 | 96 | 517 | 5170 |  | CORR | GENE | 07:17 | 07:42 | 07:40 | 60 | 290 | 9 | EXT |  | 0.93 | (c)
56416.077 | 0.822 | 0.822 | -10.653 | -10.653 | 1977 | 2171 | 2119 | 0 | 822 | 5170 |  | CORR | CIGR | 07:38 | 08:09 | 08:01 | 50 | 285 | 14 | EXT |  | 0.93 | (c)
56418.293 | 3.038 | 3 | -8.437 | -8.475 | 1844 | 1969 | 2038 | 0 | 3000 | 5170 |  | CORR | GENE | 07:17 | 07:37 | 07:48 | 72 | 388 | 11 | EXT |  | 0.93 | (c)
56420.223 | 4.968 | 4.955 | -6.507 | -6.52 | 1244 | 1378 | 1368 | 738 | 4955 | 5170 |  | CORR | CIGR | 05:40 | 06:01 | 05:60 | 45 | 249 | 12 | EXT |  | 0.92 | (c)
56442.032 | 4.052 | 4.026 | -7.183 | -7.209 | 1786 | 1883 | 1874 | 268 | 4026 | 5172 |  | CORR | CIGR | 05:60 | 06:15 | 06:14 | 38 | 176 | 9 | EXT |  | 0.89 | (c)
56449.215 | 0 | 0 | -11.465 | -11.465 | 115 | 467 | 393 | 115 | 0 | 5173 | Смещение кромок | GWAN |  | 00:44 | 01:40 | 01:29 | 0 | 557 |  | EXT | Смещение кромок Вовнутрь Величина смещения - 3.1 мм. |  | (c)
56449.215 | 0 | -0.017 | -11.465 | -11.482 | 1576 | 1632 | 1922 | 0 |  | 5173 | Нарушение формы кольцевого шва | GWAN |  | 04:39 | 04:49 | 05:35 | 0 | 691 |  | EXT | Нарушение формы кольцевого шва |  | (c)
56486.671 | 3.546 | 3.531 | -7.669 | -7.684 | 2219 | -2186 | -2177 | 2111 | 3531 | 5176 |  | CORR | CIGR | 08:49 | 08:58 | 08:60 | 28 | 131 | 10 | EXT | Аномалия находится на отводе. | 0.89 | (c)
56524.691 | 7.371 | 7.328 | -3.994 | -4.037 | 1051 | 1143 | 1169 | 943 | 3980 | 5179 |  | CORR | GENE | 05:10 | 05:25 | 05:29 | 57 | 236 | 11 | EXT |  | 0.93 | (c)
56540.005 | 0 | -0.031 | -11.28 | -11.311 | 275 | 663 | 599 | 275 |  | 5181 | Нарушение формы кольцевого шва | GWAN |  | 10:49 | 11:52 | 11:42 | 0 | 649 |  | EXT | Нарушение формы кольцевого шва |  | (c)
56638.819 | 8.319 | 8.309 | -0.146 | -0.156 | 458 | 651 | 604 | 458 | 133 | 5189 |  | CORR | CIGR | 04:51 | 05:22 | 05:15 | 23 | 290 | 12 | EXT |  | 0.89 | (c)
56638.822 | 8.322 | 8.31 | -0.143 | -0.155 | 851 | 1111 | 1059 | 851 | 106 | 5189 |  | CORR | GENE | 05:55 | 06:37 | 06:28 | 49 | 417 | 14 | EXT |  | 0.89 | (c)
56653.088 | 2.933 | 2.499 | -8.482 | -8.916 | -1406 | -1295 | -1317 | 1229 | 2499 | 5191 |  | GOUG | GENE | 00:36 | 00:54 | 00:50 | 465 | 177 | 11 | EXT | Зона задиров. |  | (c)
56686.258 | 2.328 | 2.319 | -9.187 | -9.196 | 1684 | 1742 | 1741 | 432 | 2319 | 5194 |  | CORR | CIGR | 06:49 | 06:59 | 06:58 | 30 | 114 | 9 | EXT |  | 0.92 | (c)
56686.402 | 2.472 | 2.469 | -9.043 | -9.046 | 909 | 927 | 940 | 909 | 2469 | 5194 |  | CORR | CIGR | 04:44 | 04:47 | 04:49 | 20 | 61 | 7 | EXT |  | 0.92 | (c)
56686.604 | 2.674 | 2.665 | -8.841 | -8.85 | 1972 | 2030 | 2025 | 153 | 2665 | 5194 |  | CORR | CIGR | 07:36 | 07:45 | 07:44 | 20 | 105 | 8 | EXT |  | 0.92 | (c)
56688.408 | 4.478 | 4.453 | -7.037 | -7.062 | 1711 | 1720 | 1746 | 450 | 4453 | 5194 |  | CORR | CIGR | 06:53 | 06:55 | 06:59 | 25 | 69 | 9 | EXT |  | 0.92 | (c)
56689.89 | 5.96 | 5.925 | -5.555 | -5.59 | 1772 | 1823 | 1842 | 319 | 5555 | 5194 |  | CORR | CIGR | 07:03 | 07:12 | 07:15 | 35 | 139 | 10 | EXT |  | 0.92 | (c)
56689.91 | 5.98 | 5.94 | -5.535 | -5.575 | 2040 | 2066 | 2127 | 16 | 5535 | 5194 |  | CORR | CIGR | 07:47 | 07:51 | 08:01 | 40 | 174 | 8 | EXT |  | 0.92 | (c)
56691.154 | 7.224 | 7.203 | -4.291 | -4.312 | 2042 | 2080 | 2094 | 84 | 4287 | 5194 |  | CORR | CIGR | 07:47 | 07:53 | 07:55 | 25 | 104 | 9 | EXT |  | 0.92 | (c)
56700.084 | 4.639 | 4.576 | -6.351 | -6.414 | -892 | -809 | -818 | 744 | 4576 | 5195 |  | CORR | GENE | 06:55 | 07:09 | 07:07 | 79 | 148 | 12 | EXT |  | 0.89 | (c)
56700.504 | 5.059 | 5.048 | -5.931 | -5.942 | -901 | -850 | -842 | 782 | 5048 | 5195 |  | CORR | CIGR | 06:54 | 07:02 | 07:03 | 29 | 119 | 11 | EXT |  | 0.89 | (c)
56707.523 | 1.088 | 1.067 | -10.187 | -10.208 | -1375 | -1311 | -1272 | 856 | 1067 | 5196 |  | CORR | CIGR | 06:50 | 07:01 | 07:07 | 38 | 205 | 14 | EXT |  | 0.89 | (c)
56707.915 | 1.48 | 1.451 | -9.795 | -9.824 | -1351 | -1107 | -1168 | 880 | 1451 | 5196 |  | CORR | CIGR | 06:54 | 07:33 | 07:24 | 39 | 365 | 10 | EXT |  | 0.89 | (c)
56707.938 | 1.503 | 1.469 | -9.772 | -9.806 | 1977 | 2106 | 2103 | 2 | 1469 | 5196 |  | CORR | CIGR | 03:51 | 04:12 | 04:12 | 39 | 251 | 14 | EXT |  | 0.89 | (c)
56712.174 | 5.739 | 5.616 | -5.536 | -5.659 | -2092 | -2074 | -2070 | 139 | 5349 | 5196 |  | CORR | AXGR | 04:55 | 04:57 | 04:58 | 310 | 42 | 12 | EXT |  | 0.93 | (c)
56713.988 | 7.553 | 7.46 | -3.722 | -3.815 | -2180 | -2161 | -2158 | 50 | 3629 | 5196 |  | CORR | AXGR | 04:40 | 04:43 | 04:44 | 186 | 44 | 10 | EXT |  | 0.9 | (c)
56715.18 | 8.745 | 8.271 | -2.53 | -3.004 | -2173 | -2110 | -2117 | 58 | 2403 | 5196 |  | CORR | GENE | 04:41 | 04:52 | 04:51 | 601 | 112 | 9 | EXT |  | 0.94 | (c)
56715.307 | 8.872 | 8.791 | -2.403 | -2.484 | -1612 | -1495 | -1482 | 619 | 2403 | 5196 |  | CORR | GENE | 06:12 | 06:31 | 06:33 | 81 | 260 | 8 | EXT |  | 0.89 | (c)
56717.29 | 10.855 | 10.825 | -0.42 | -0.45 | 1810 | 2009 | 2003 | 35 | 394 | 5196 |  | CORR | GENE | 03:24 | 03:56 | 03:55 | 56 | 385 | 10 | EXT |  | 0.89 | (c)
56720.556 | 2.846 | 2.785 | -8.269 | -8.33 | 977 | 1092 | 1159 | 889 | 2785 | 5197 |  | CORR | GENE | 04:58 | 05:17 | 05:28 | 73 | 364 | 11 | EXT |  | 0.89 | (c)
56721.422 | 3.712 | 3.529 | -7.403 | -7.586 | 1739 | 1777 | 1769 | 431 | 3529 | 5197 |  | CORR | GENE | 07:01 | 07:08 | 07:06 | 332 | 60 | 11 | EXT |  | 0.93 | (c)
56726.95 | 9.24 | 9.199 | -1.875 | -1.916 | 1632 | 1657 | 1654 | 555 | 1819 | 5197 |  | CORR | AXGR | 06:44 | 06:48 | 06:48 | 97 | 43 | 10 | EXT |  | 0.89 | (c)
56727.412 | 9.702 | 9.583 | -1.413 | -1.532 | 1667 | 1681 | 1680 | 536 | 1272 | 5197 |  | CORR | AXGR | 06:50 | 06:52 | 06:52 | 260 | 28 | 10 | EXT |  | 0.91 | (c)
56728.825 | 0 | -0.028 | -11.135 | -11.163 | 1684 | 2103 | 1989 | 1684 |  | 5198 | Нарушение формы кольцевого шва | GWAN |  | 02:04 | 03:12 | 02:53 | 0 | 609 |  | EXT | Нарушение формы кольцевого шва |  | (c)
56728.825 | 0 | -0.018 | -11.135 | -11.153 | -1799 | -1512 | -1475 | 1151 |  | 5198 | Нарушение формы кольцевого шва | GWAN |  | 04:42 | 05:28 | 05:34 | 0 | 648 |  | EXT | Нарушение формы кольцевого шва |  | (c)
56790.383 | 4.438 | 4.398 | -7.097 | -7.137 | -1712 | -1528 | -1607 | 518 | 4398 | 5203 |  | CORR | CIGR | 06:58 | 07:28 | 07:15 | 45 | 211 | 10 | EXT | Аномалия находится на упругопластическом изгибе: R=904 D, максимальное растяжение на 11.7 час. | 0.92 | (c)
56800.372 | 2.892 | 2.863 | -8.568 | -8.597 | 840 | 1299 | 1131 | 809 | 2863 | 5204 |  | CORR | GENE | 03:24 | 04:38 | 04:11 | 105 | 582 | 10 | EXT | Аномалия находится на упругопластическом изгибе: R=489 D, максимальное растяжение на 11.7 час. | 0.93 | (c)
56801.047 | 3.567 | 3.315 | -7.893 | -8.145 | 1130 | 1188 | 1169 | 1022 | 3315 | 5204 |  | CORR | GENE | 04:11 | 04:20 | 04:17 | 629 | 79 | 12 | EXT | Аномалия находится на упругопластическом изгибе: R=470 D, максимальное растяжение на 11.8 час. | 1 | (c)
56801.764 | 4.284 | 4.23 | -7.176 | -7.23 | 2028 | 2048 | 2052 | 154 | 4230 | 5204 |  | CORR | AXGR | 06:36 | 06:39 | 06:40 | 249 | 49 | 15 | EXT | Аномалия находится на упругопластическом изгибе: R=443 D, максимальное растяжение на 11.9 час. | 0.96 | (c)
56807.344 | 9.864 | 9.845 | -1.596 | -1.615 | 2000 | 2107 | 2091 | 48 | 1573 | 5204 |  | CORR | CIGR | 06:31 | 06:49 | 06:46 | 42 | 183 | 12 | EXT | Аномалия находится на упругопластическом изгибе: R=318 D, максимальное растяжение на 0.5 час. | 0.92 | (c)
56810.027 | 1.087 | 0.935 | -10.043 | -10.195 | 2138 | 2173 | 2165 | 39 | 935 | 5205 |  | CORR | GENE | 04:28 | 04:33 | 04:32 | 448 | 54 | 12 | EXT | Аномалия находится на упругопластическом изгибе: R=292 D, максимальное растяжение на 0.2 час. | 0.98 | (c)
56810.043 | 1.103 | 1.092 | -10.027 | -10.038 | -1952 | -1864 | -1895 | 279 | 1092 | 5205 |  | CORR | CIGR | 05:28 | 05:42 | 05:37 | 36 | 113 | 9 | EXT | Аномалия находится на упругопластическом изгибе: R=292 D, максимальное растяжение на 0.2 час. | 0.92 | (c)
56810.102 | 1.162 | 1.148 | -9.968 | -9.982 | -1778 | -1726 | -1708 | 453 | 1148 | 5205 |  | CORR | CIGR | 05:56 | 06:04 | 06:07 | 25 | 140 | 9 | EXT | Аномалия находится на упругопластическом изгибе: R=292 D, максимальное растяжение на 0.2 час. | 0.92 | (c)
56810.119 | 1.179 | 1.168 | -9.951 | -9.962 | -2022 | -1902 | -1930 | 209 | 1168 | 5205 |  | CORR | CIGR | 05:16 | 05:36 | 05:31 | 40 | 183 | 11 | EXT | Аномалия находится на упругопластическом изгибе: R=292 D, максимальное растяжение на 0.2 час. | 0.92 | (c)
56810.191 | 1.251 | 1.233 | -9.879 | -9.897 | -1595 | -1575 | -1555 | 636 | 1233 | 5205 |  | CORR | CIGR | 06:25 | 06:28 | 06:32 | 25 | 79 | 9 | EXT | Аномалия находится на упругопластическом изгибе: R=291 D, максимальное растяжение на 0.1 час. | 0.92 | (c)
56810.244 | 1.304 | 1.283 | -9.826 | -9.847 | -1917 | -1727 | -1777 | 314 | 1283 | 5205 |  | CORR | GENE | 05:33 | 06:04 | 05:56 | 80 | 279 | 11 | EXT | Аномалия находится на упругопластическом изгибе: R=291 D, максимальное растяжение на 0.1 час. | 0.93 | (c)
56810.467 | 1.527 | 1.508 | -9.603 | -9.622 | 2213 | -2152 | -2200 | 0 | 1508 | 5205 |  | CORR | CIGR | 04:40 | 04:55 | 04:48 | 30 | 96 | 11 | EXT | Аномалия находится на упругопластическом изгибе: R=290 D, максимальное растяжение на 0.1 час. | 0.92 | (c)
56810.649 | 1.709 | 1.599 | -9.421 | -9.531 | 2039 | 2135 | 2123 | 24 | 1599 | 5205 |  | CORR | GENE | 04:12 | 04:27 | 04:25 | 321 | 168 | 15 | EXT | Аномалия находится на упругопластическом изгибе: R=288 D, максимальное растяжение на 0 час. | 0.98 | (c)
56813.995 | 5.055 | 5.036 | -6.075 | -6.094 | -761 | -453 | -550 | 339 | 5036 | 5205 |  | CORR | CIGR | 08:40 | 09:29 | 09:14 | 41 | 422 | 11 | EXT | Аномалия находится на упругопластическом изгибе: R=290 D, максимальное растяжение на 11.7 час. | 0.92 | (c)
56814.517 | 5.577 | 5.503 | -5.553 | -5.627 | 2161 | 2207 | 2189 | 13 | 5220 | 5205 |  | CORR | GENE | 04:31 | 04:39 | 04:36 | 407 | 57 | 13 | EXT | Аномалия находится на упругопластическом изгибе: R=293 D, максимальное растяжение на 11.7 час. | 0.98 | (c)
56818.12 | 9.18 | 9.118 | -1.95 | -2.012 | 2159 | 2177 | 2182 | 25 | 1859 | 5205 |  | CORR | AXGR | 04:31 | 04:34 | 04:35 | 153 | 46 | 11 | EXT | Аномалия находится на упругопластическом изгибе: R=355 D, максимальное растяжение на 11.7 час. | 0.94 | (c)
56820.716 | 0.646 | 0.607 | -6.329 | -6.368 | 1892 | 2179 | 2066 | 0 | 607 | 5206 |  | CORR | GENE | 02:28 | 03:14 | 02:56 | 95 | 348 | 9 | EXT | Аномалия находится на упругопластическом изгибе: R=535 D, максимальное растяжение на 11.8 час. | 0.93 | (c)
56821.237 | 1.167 | 0.681 | -5.808 | -6.294 | -1134 | -1063 | -1092 | 1050 | 681 | 5206 |  | CORR | GENE | 06:19 | 06:31 | 06:26 | 635 | 84 | 10 | EXT | Аномалия находится на упругопластическом изгибе: R=617 D, максимальное растяжение на 11.9 час. | 0.98 | (c)
56821.795 | 1.725 | 1.703 | -5.25 | -5.272 | -1063 | -1028 | -1010 | 958 | 1703 | 5206 |  | CORR | CIGR | 06:31 | 06:36 | 06:39 | 25 | 105 | 9 | EXT | Аномалия находится на упругопластическом изгибе: R=735 D, максимальное растяжение на 11.9 час. | 0.92 | (c)
56821.892 | 1.822 | 1.748 | -5.153 | -5.227 | -1093 | -1052 | -1072 | 1052 | 1748 | 5206 |  | CORR | AXGR | 06:26 | 06:33 | 06:29 | 104 | 41 | 12 | EXT | Аномалия находится на упругопластическом изгибе: R=735 D, максимальное растяжение на 11.9 час. | 0.93 | (c)
56824.869 | 4.799 | 4.779 | -2.176 | -2.196 | 2039 | 2101 | 2105 | 60 | 2161 | 5206 |  | CORR | CIGR | 02:52 | 03:02 | 03:02 | 35 | 131 | 9 | EXT |  | 0.92 | (c)
56825.676 | 5.606 | 5.586 | -1.369 | -1.389 | -1090 | -1052 | -1051 | 1012 | 1369 | 5206 |  | CORR | CIGR | 06:27 | 06:33 | 06:33 | 20 | 78 | 12 | EXT |  | 0.92 | (c)
56825.746 | 5.676 | 5.656 | -1.299 | -1.319 | -1150 | -1054 | -1063 | 976 | 1294 | 5206 |  | CORR | CIGR | 06:17 | 06:32 | 06:31 | 25 | 174 | 14 | EXT |  | 0.92 | (c)
56825.87 | 5.8 | 5.77 | -1.175 | -1.205 | -1185 | -1143 | -1128 | 1046 | 1170 | 5206 |  | CORR | CIGR | 06:11 | 06:18 | 06:20 | 35 | 114 | 12 | EXT |  | 0.92 | (c)
56826.033 | 5.963 | 5.929 | -1.012 | -1.046 | -1106 | -1076 | -1023 | 941 | 1011 | 5206 |  | CORR | CIGR | 06:24 | 06:29 | 06:37 | 35 | 165 | 9 | EXT |  | 0.92 | (c)
56830.238 | 3.193 | 3.001 | -0.077 | -0.269 | -1350 | -1300 | -1310 | 880 | 6 | 5207 |  | CORR | GENE | 05:41 | 05:49 | 05:48 | 263 | 80 | 12 | EXT |  | 0.96 | (c)
56839.712 | 0.142 | 0.11 | -11.473 | -11.505 | 54 | 287 | 208 | 54 | 110 | 5209 |  | CORR | GENE | 07:25 | 08:02 | 07:50 | 53 | 308 | 11 | EXT |  | 0.89 | (c)
56865.923 | 3.508 | 3.492 | -5.462 | -5.478 | 50 | 238 | 189 | 50 | 3492 | 5211 |  | CORR | GENE | 05:12 | 05:43 | 05:35 | 95 | 279 | 11 | EXT |  | 0.89 | (c)
56866.385 | 3.97 | 3.957 | -5 | -5.013 | 172 | 223 | 220 | 172 | 3957 | 5211 |  | CORR | CIGR | 05:32 | 05:40 | 05:40 | 25 | 96 | 12 | EXT |  | 0.89 | (c)
56882.831 | 11.446 | 11.428 | -0.099 | -0.117 | 2224 | -2120 | -2101 | 0 | 77 | 5212 |  | CORR | CIGR | 04:55 | 05:14 | 05:17 | 40 | 272 | 11 | EXT |  | 0.89 | (c)
56894.16 | 0 | -0.03 | -10.995 | -11.025 | 1981 | 2208 | -2111 | 1743 |  | 5214 | Нарушение формы кольцевого шва | GWAN |  | 04:51 | 05:28 | 05:50 | 0 | 737 |  | EXT | Нарушение формы кольцевого шва |  | (c)
56894.369 | 0.209 | 0.201 | -10.786 | -10.794 | 2047 | 2157 | 2128 | 2047 | 201 | 5214 |  | CORR | CIGR | 05:02 | 05:19 | 05:15 | 16 | 162 | 11 | EXT |  | 0.89 | (c)
56905.186 | 0.031 | 0.013 | -11.194 | -11.212 | -1628 | -1499 | -1388 | 602 | 13 | 5215 |  | CORR | GENE | 06:11 | 06:32 | 06:50 | 107 | 481 | 12 | EXT |  | 0.89 | (c)
56914.866 | 9.711 | 9.696 | -1.514 | -1.529 | -2226 | -2189 | -2170 | 4 | 1505 | 5215 |  | CORR | CIGR | 04:35 | 04:41 | 04:44 | 24 | 112 | 9 | EXT |  | 0.89 | (c)
56915.963 | 10.808 | 10.791 | -0.417 | -0.434 | -1482 | -1311 | -1312 | 748 | 371 | 5215 |  | CORR | GENE | 06:35 | 07:02 | 07:02 | 63 | 340 | 15 | EXT |  | 0.89 | (c)
56915.989 | 10.834 | 10.773 | -0.391 | -0.452 | 2230 | -2158 | -2063 | 0 | 368 | 5215 |  | CORR | GENE | 04:34 | 04:46 | 05:01 | 84 | 336 | 14 | EXT |  | 0.89 | (c)
56916.072 | 10.917 | 10.875 | -0.308 | -0.35 | -2091 | -2010 | -1950 | 139 | 297 | 5215 |  | CORR | GENE | 04:56 | 05:09 | 05:19 | 53 | 283 | 14 | EXT |  | 0.89 | (c)
56916.208 | 11.053 | 11.015 | -0.172 | -0.21 | -1430 | -1355 | -1306 | 800 | 147 | 5215 |  | CORR | GENE | 06:43 | 06:55 | 07:03 | 63 | 248 | 11 | EXT |  | 0.89 | (c)
56916.315 | 11.16 | 11.146 | -0.065 | -0.079 | -1422 | -1334 | -1352 | 808 | 51 | 5215 |  | CORR | CIGR | 06:44 | 06:59 | 06:56 | 28 | 141 | 15 | EXT |  | 0.89 | (c)
56916.38 | 0 | 0 | -11.49 | -11.49 | -698 | -494 | -500 | 302 | 0 | 5216 | Смещение кромок | GWAN |  | 05:58 | 06:31 | 06:30 | 0 | 397 |  | EXT | Смещение кромок Наружу Величина смещения - 2.5 мм. |  | (c)
56950.098 | 11.038 | 10.999 | -0.057 | -0.096 | -1463 | -1303 | -1263 | 767 | 8 | 5218 |  | CORR | GENE | 06:37 | 07:03 | 07:09 | 88 | 400 | 10 | EXT |  | 0.89 | (c)
56952.859 | 2.704 | 2.686 | -8.866 | -8.884 | -1481 | -1436 | -1425 | 1368 | 2686 | 5219 |  | CORR | CIGR | 04:40 | 04:47 | 04:49 | 35 | 113 | 12 | EXT |  | 0.89 | (c)
56953.161 | 3.006 | 2.991 | -8.564 | -8.579 | -1115 | -1103 | -1080 | 1045 | 2991 | 5219 |  | CORR | CIGR | 05:39 | 05:41 | 05:45 | 25 | 70 | 10 | EXT |  | 0.89 | (c)
56953.208 | 3.053 | 3.036 | -8.517 | -8.534 | -976 | -932 | -911 | 845 | 3036 | 5219 |  | CORR | CIGR | 06:01 | 06:09 | 06:12 | 25 | 131 | 10 | EXT |  | 0.89 | (c)
56958.608 | 8.453 | 8.443 | -3.117 | -3.127 | -624 | -571 | -579 | 534 | 3107 | 5219 |  | CORR | CIGR | 06:58 | 07:07 | 07:05 | 20 | 90 | 10 | EXT | Аномалия находится на упругопластическом изгибе: R=457 D, максимальное растяжение на 10.8 час. | 0.89 | (c)
56961.166 | 11.011 | 11 | -0.559 | -0.57 | -1150 | -1045 | -1081 | 1011 | 535 | 5219 |  | CORR | CIGR | 05:33 | 05:50 | 05:45 | 35 | 139 | 9 | EXT | Аномалия находится на упругопластическом изгибе: R=369 D, максимальное растяжение на 10.8 час. | 0.89 | (c)
56961.169 | 11.014 | 10.98 | -0.556 | -0.59 | -636 | -614 | -593 | 549 | 550 | 5219 |  | CORR | CIGR | 06:56 | 06:60 | 07:03 | 40 | 87 | 9 | EXT | Аномалия находится на упругопластическом изгибе: R=369 D, максимальное растяжение на 10.8 час. | 0.89 | (c)
56961.263 | 11.108 | 11.07 | -0.462 | -0.5 | -1091 | -1049 | -987 | 882 | 445 | 5219 |  | CORR | GENE | 05:43 | 05:50 | 05:60 | 55 | 209 | 10 | EXT | Аномалия находится на упругопластическом изгибе: R=369 D, максимальное растяжение на 10.8 час. | 0.89 | (c)
56961.375 | 11.22 | 11.185 | -0.35 | -0.385 | -1071 | -915 | -927 | 783 | 320 | 5219 |  | CORR | GENE | 05:46 | 06:11 | 06:09 | 65 | 288 | 12 | EXT | Аномалия находится на упругопластическом изгибе: R=365 D, максимальное растяжение на 10.8 час. | 0.89 | (c)
56961.42 | 11.265 | 11.22 | -0.305 | -0.35 | -680 | -590 | -602 | 523 | 305 | 5219 |  | CORR | CIGR | 06:49 | 07:04 | 07:02 | 45 | 157 | 9 | EXT | Аномалия находится на упругопластическом изгибе: R=365 D, максимальное растяжение на 10.8 час. | 0.89 | (c)
56961.489 | 11.334 | 11.328 | -0.236 | -0.242 | -1403 | -1388 | -1377 | 1350 | 222 | 5219 |  | CORR | CIGR | 04:52 | 04:55 | 04:57 | 20 | 53 | 10 | EXT | Аномалия находится на упругопластическом изгибе: R=365 D, максимальное растяжение на 10.8 час. | 0.89 | (c)
56961.495 | 11.34 | 11.32 | -0.23 | -0.25 | -1072 | -1060 | -1020 | 967 | 225 | 5219 |  | CORR | CIGR | 05:46 | 05:48 | 05:54 | 25 | 105 | 9 | EXT | Аномалия находится на упругопластическом изгибе: R=365 D, максимальное растяжение на 10.8 час. | 0.89 | (c)
56961.725 | 0 | -0.018 | -11.34 | -11.358 | -1293 | -1084 | -1108 | 924 |  | 5220 | Нарушение формы кольцевого шва | GWAN |  | 05:47 | 06:21 | 06:17 | 0 | 369 |  | EXT | Нарушение формы кольцевого шва Аномалия находится на упругопластическом изгибе: R=360 D, максимальное растяжение на 10.8 час. |  | (c)
56961.863 | 0.138 | 0.13 | -11.202 | -11.21 | -810 | -703 | -733 | 656 | 130 | 5220 |  | CORR | CIGR | 07:05 | 07:22 | 07:17 | 19 | 154 | 12 | EXT | Аномалия находится на упругопластическом изгибе: R=357 D, максимальное растяжение на 10.8 час. | 0.89 | (c)
56961.904 | 0.179 | 0.17 | -11.161 | -11.17 | -1207 | -1151 | -1140 | 1024 | 170 | 5220 |  | CORR | CIGR | 06:01 | 06:10 | 06:12 | 19 | 135 | 10 | EXT | Аномалия находится на упругопластическом изгибе: R=357 D, максимальное растяжение на 10.8 час. | 0.89 | (c)
56961.986 | 0.261 | 0.236 | -11.079 | -11.104 | -1151 | -1111 | -1083 | 1016 | 236 | 5220 |  | CORR | CIGR | 06:10 | 06:16 | 06:21 | 47 | 135 | 12 | EXT | Аномалия находится на упругопластическом изгибе: R=357 D, максимальное растяжение на 10.8 час. | 0.89 | (c)
56964.117 | 2.392 | 2.377 | -8.948 | -8.963 | -1517 | -1465 | -1471 | 714 | 2377 | 5220 |  | CORR | CIGR | 05:11 | 05:19 | 05:18 | 29 | 92 | 10 | EXT | Аномалия находится на упругопластическом изгибе: R=354 D, максимальное растяжение на 10.7 час. | 0.89 | (c)
56964.668 | 2.943 | 2.936 | -8.397 | -8.404 | -911 | -870 | -867 | 822 | 2936 | 5220 |  | CORR | CIGR | 06:48 | 06:55 | 06:56 | 20 | 89 | 11 | EXT | Аномалия находится на упругопластическом изгибе: R=359 D, максимальное растяжение на 10.7 час. | 0.89 | (c)
56968.636 | 6.911 | 6.894 | -4.429 | -4.446 | -1386 | -1281 | -1268 | 845 | 4386 | 5220 |  | CORR | GENE | 05:32 | 05:49 | 05:51 | 60 | 236 | 9 | EXT | Аномалия находится на упругопластическом изгибе: R=452 D, максимальное растяжение на 10.7 час. | 0.89 | (c)
56968.709 | 6.984 | 6.967 | -4.356 | -4.373 | -1255 | -1250 | -1194 | 976 | 4342 | 5220 |  | CORR | CIGR | 05:53 | 05:54 | 06:03 | 31 | 122 | 8 | EXT | Аномалия находится на упругопластическом изгибе: R=468 D, максимальное растяжение на 10.7 час. | 0.89 | (c)
56969.275 | 7.55 | 7.53 | -3.79 | -3.81 | -1238 | -1158 | -1172 | 993 | 3780 | 5220 |  | CORR | CIGR | 05:56 | 06:09 | 06:06 | 30 | 131 | 9 | EXT | Аномалия находится на упругопластическом изгибе: R=500 D, максимальное растяжение на 10.6 час. | 0.89 | (c)
56970.545 | 8.82 | 8.807 | -2.52 | -2.533 | -1393 | -1336 | -1354 | 838 | 2508 | 5220 |  | CORR | CIGR | 05:31 | 05:40 | 05:37 | 25 | 78 | 9 | EXT | Аномалия находится на упругопластическом изгибе: R=585 D, максимальное растяжение на 10.5 час. | 0.89 | (c)
56970.56 | 8.835 | 8.827 | -2.505 | -2.513 | -1455 | -1444 | -1420 | 776 | 2493 | 5220 |  | CORR | CIGR | 05:21 | 05:22 | 05:26 | 20 | 69 | 8 | EXT | Аномалия находится на упругопластическом изгибе: R=585 D, максимальное растяжение на 10.5 час. | 0.89 | (c)
57026.457 | 9.512 | 9.496 | -1.708 | -1.724 | -1993 | -1903 | -1811 | 238 | 1682 | 5225 |  | CORR | CIGR | 05:28 | 05:42 | 05:57 | 42 | 364 | 10 | EXT |  | 0.89 | (c)
57028.165 | 0 | 0 | -11.365 | -11.365 | 1366 | 1438 | 1448 | 700 | 0 | 5226 | Непровар / утяжина | GWAN |  | 06:14 | 06:26 | 06:27 | 0 | 164 | 24 | INT | Непровар / утяжина Толщины: 15,7 / 16,8 мм |  | (b)
57097.383 | 2.778 | 2.777 | -8.612 | -8.613 | -2072 | -2054 | -2028 | 159 | 2777 | 5232 |  | CORR | CIGR | 04:47 | 04:50 | 04:54 | 35 | 88 | 9 | EXT |  | 0.92 | (c)
57101.232 | 6.627 | 6.616 | -4.763 | -4.774 | -1993 | -1992 | -1954 | 238 | 4749 | 5232 |  | CORR | CIGR | 04:60 | 04:60 | 05:06 | 25 | 78 | 8 | EXT |  | 0.92 | (c)
57102.2 | 7.595 | 7.592 | -3.795 | -3.798 | -1627 | -1600 | -1592 | 604 | 3773 | 5232 |  | CORR | CIGR | 05:59 | 06:03 | 06:04 | 25 | 70 | 8 | EXT |  | 0.92 | (c)
57102.72 | 8.115 | 8.092 | -3.275 | -3.298 | -1671 | -1480 | -1531 | 560 | 3203 | 5232 |  | CORR | GENE | 05:52 | 06:22 | 06:14 | 95 | 279 | 12 | EXT |  | 0.93 | (c)
57102.764 | 8.159 | 8.142 | -3.231 | -3.248 | -1917 | -1864 | -1856 | 314 | 3208 | 5232 |  | CORR | CIGR | 05:12 | 05:20 | 05:22 | 40 | 122 | 8 | EXT |  | 0.92 | (c)
57102.993 | 8.388 | 8.367 | -3.002 | -3.023 | -1584 | -1442 | -1492 | 647 | 2993 | 5232 |  | CORR | CIGR | 06:06 | 06:28 | 06:20 | 30 | 183 | 12 | EXT |  | 0.92 | (c)
57103.03 | 8.425 | 8.412 | -2.965 | -2.978 | -1505 | -1474 | -1461 | 726 | 2948 | 5232 |  | CORR | CIGR | 06:18 | 06:23 | 06:25 | 30 | 87 | 10 | EXT |  | 0.92 | (c)
57103.407 | 8.802 | 8.766 | -2.588 | -2.624 | -1758 | -1613 | -1666 | 473 | 2569 | 5232 |  | CORR | GENE | 05:37 | 06:01 | 05:52 | 55 | 183 | 10 | EXT |  | 0.93 | (c)
57103.75 | 9.145 | 9.138 | -2.245 | -2.252 | -1531 | -1526 | -1505 | 700 | 2232 | 5232 |  | CORR | CIGR | 06:14 | 06:15 | 06:18 | 20 | 52 | 8 | EXT |  | 0.92 | (c)
57107.763 | 1.768 | 1.692 | -9.407 | -9.483 | 724 | 754 | 753 | 724 | 1692 | 5233 |  | CORR | GENE | 04:14 | 04:19 | 04:19 | 252 | 57 | 10 | EXT |  | 0.95 | (c)
57117.555 | 0.385 | 0.071 | -11.09 | -11.404 | 1572 | 1583 | 1592 | 619 | 71 | 5234 |  | CORR | AXGR | 05:30 | 05:32 | 05:33 | 380 | 40 | 10 | EXT | Аномалия находится на упругопластическом изгибе: R=852 D, максимальное растяжение на 6 час. | 0.97 | (c)
57158.403 | 6.958 | 6.918 | -4.572 | -4.612 | 2022 | 2057 | 2100 | 52 | 4557 | 5237 |  | CORR | GENE | 06:37 | 06:42 | 06:49 | 55 | 157 | 9 | EXT |  | 0.93 | (c)
57158.451 | 7.006 | 6.973 | -4.524 | -4.557 | -2085 | -2040 | -1981 | 145 | 4517 | 5237 |  | CORR | CIGR | 07:34 | 07:41 | 07:51 | 40 | 209 | 10 | EXT |  | 0.92 | (c)
57158.747 | 7.302 | 7.279 | -4.228 | -4.251 | 2144 | 2220 | 2213 | 0 | 4216 | 5237 |  | CORR | CIGR | 06:56 | 07:09 | 07:07 | 35 | 139 | 10 | EXT |  | 0.92 | (c)
57161.521 | 10.076 | 10.066 | -1.454 | -1.464 | -2108 | -2066 | -2078 | 122 | 1444 | 5237 |  | CORR | CIGR | 07:30 | 07:37 | 07:35 | 20 | 61 | 9 | EXT |  | 0.92 | (c)
57161.542 | 10.097 | 10.071 | -1.433 | -1.459 | 1961 | 2006 | 2030 | 131 | 1419 | 5237 |  | CORR | CIGR | 06:27 | 06:34 | 06:38 | 40 | 139 | 13 | EXT |  | 0.92 | (c)
57161.681 | 10.236 | 10.217 | -1.294 | -1.313 | -2099 | -2071 | -2064 | 131 | 1293 | 5237 |  | CORR | CIGR | 07:31 | 07:36 | 07:37 | 20 | 70 | 10 | EXT |  | 0.92 | (c)
57162.121 | 10.676 | 10.663 | -0.854 | -0.867 | 1952 | 1970 | 1978 | 226 | 847 | 5237 |  | CORR | CIGR | 06:25 | 06:28 | 06:30 | 20 | 53 | 9 | EXT |  | 0.92 | (c)
57162.325 | 10.88 | 10.858 | -0.65 | -0.672 | 1926 | 1969 | 1978 | 200 | 627 | 5237 |  | CORR | CIGR | 06:21 | 06:28 | 06:30 | 45 | 105 | 10 | EXT |  | 0.92 | (c)
57162.5 | 11.055 | 11.034 | -0.475 | -0.496 | 2109 | 2186 | 2165 | 9 | 466 | 5237 |  | CORR | CIGR | 06:51 | 07:03 | 06:60 | 30 | 113 | 11 | EXT |  | 0.92 | (c)
57168.105 | 5.13 | 5.11 | -6.075 | -6.095 | 1127 | 1135 | 1175 | 1008 | 5110 | 5238 |  | CORR | CIGR | 05:16 | 05:18 | 05:24 | 20 | 96 | 8 | EXT |  | 0.92 | (c)
57168.299 | 5.324 | 5.3 | -5.881 | -5.905 | 1049 | 1096 | 1092 | 1049 | 5300 | 5238 |  | CORR | CIGR | 05:04 | 05:11 | 05:11 | 30 | 87 | 7 | EXT |  | 0.92 | (c)
57168.349 | 5.374 | 5.34 | -5.831 | -5.865 | 1223 | 1255 | 1362 | 729 | 5340 | 5238 |  | CORR | CIGR | 05:32 | 05:37 | 05:54 | 40 | 279 | 10 | EXT |  | 0.92 | (c)
57174.896 | 0.716 | 0.612 | -9.999 | -10.103 | 2177 | 2201 | 2211 | 0 | 612 | 5239 |  | CORR | GENE | 06:51 | 06:55 | 06:57 | 316 | 69 | 11 | EXT |  | 0.96 | (c)
57175.475 | 1.295 | 1.285 | -9.42 | -9.43 | 2101 | 2134 | 2139 | 54 | 1285 | 5239 |  | CORR | CIGR | 06:39 | 06:44 | 06:45 | 21 | 76 | 15 | EXT |  | 0.92 | (c)
57175.523 | 1.343 | 1.343 | -9.372 | -9.372 | 2136 | 2213 | 2188 | 0 | 1343 | 5239 |  | CORR | GENE | 06:44 | 06:57 | 06:53 | 477 | 104 | 9 | EXT |  | 0.97 | (c)
57185.129 | 0.234 | 0.215 | -10.636 | -10.655 | 1624 | 1683 | 1676 | 502 | 215 | 5240 |  | CORR | CIGR | 06:27 | 06:36 | 06:35 | 20 | 105 | 9 | EXT |  | 0.92 | (c)
57185.15 | 0.255 | 0.225 | -10.615 | -10.645 | 1363 | 1379 | 1393 | 807 | 225 | 5240 |  | CORR | CIGR | 05:45 | 05:47 | 05:50 | 30 | 61 | 9 | EXT |  | 0.92 | (c)
57185.23 | 0.335 | 0.315 | -10.535 | -10.555 | 1337 | 1374 | 1371 | 825 | 315 | 5240 |  | CORR | CIGR | 05:40 | 05:46 | 05:46 | 20 | 69 | 10 | EXT |  | 0.92 | (c)
57185.926 | 1.031 | 1.015 | -9.839 | -9.855 | 1702 | 1707 | 1732 | 468 | 1015 | 5240 |  | CORR | CIGR | 06:39 | 06:40 | 06:44 | 20 | 61 | 11 | EXT |  | 0.92 | (c)
57186.208 | 1.313 | 1.29 | -9.557 | -9.58 | 1450 | 1520 | 1519 | 642 | 1290 | 5240 |  | CORR | CIGR | 05:59 | 06:10 | 06:10 | 35 | 139 | 11 | EXT |  | 0.92 | (c)
57187.48 | 2.585 | 2.575 | -8.285 | -8.295 | 1833 | 1865 | 1872 | 319 | 2575 | 5240 |  | CORR | CIGR | 07:00 | 07:06 | 07:07 | 20 | 79 | 10 | EXT |  | 0.92 | (c)
57188.642 | 3.747 | 3.072 | -7.123 | -7.798 | 1647 | 1759 | 1769 | 340 | 3072 | 5240 |  | CORR | GENE | 06:30 | 06:48 | 06:50 | 992 | 244 | 11 | EXT |  | 1.01 | (b)
57191.764 | 6.869 | 6.597 | -4.001 | -4.273 | 1871 | 1872 | 1887 | 327 | 3974 | 5240 |  | CORR | AXGR | 07:07 | 07:07 | 07:09 | 299 | 33 | 11 | EXT |  | 0.96 | (c)
57212.979 | 5.979 | 5.97 | -5.546 | -5.555 | -1585 | -1543 | -1540 | 645 | 5535 | 5242 |  | CORR | CIGR | 05:18 | 05:25 | 05:26 | 20 | 91 | 13 | EXT |  | 0.92 | (c)
57215.517 | 8.517 | 8.51 | -3.008 | -3.015 | -1337 | -1315 | -1302 | 894 | 2990 | 5242 |  | CORR | CIGR | 05:59 | 06:02 | 06:04 | 25 | 70 | 9 | EXT |  | 0.92 | (c)
57216.239 | 9.239 | 9.226 | -2.286 | -2.299 | -1374 | -1343 | -1335 | 857 | 2279 | 5242 |  | CORR | CIGR | 05:53 | 05:58 | 05:59 | 20 | 78 | 9 | EXT |  | 0.92 | (c)
57216.282 | 9.282 | 9.246 | -2.243 | -2.279 | -1599 | -1429 | -1446 | 632 | 2229 | 5242 |  | CORR | CIGR | 05:16 | 05:44 | 05:41 | 50 | 305 | 15 | EXT |  | 0.93 | (c)
57216.4 | 9.4 | 9.376 | -2.125 | -2.149 | -1416 | -1387 | -1372 | 815 | 2119 | 5242 |  | CORR | CIGR | 05:46 | 05:51 | 05:53 | 30 | 88 | 8 | EXT |  | 0.92 | (c)
57216.59 | 9.59 | 9.547 | -1.935 | -1.978 | -1442 | -1439 | -1372 | 789 | 1933 | 5242 |  | CORR | CIGR | 05:42 | 05:42 | 05:53 | 45 | 140 | 8 | EXT |  | 0.92 | (c)
57216.626 | 9.626 | 9.602 | -1.899 | -1.923 | -1276 | -1244 | -1193 | 955 | 1888 | 5242 |  | CORR | CIGR | 06:08 | 06:14 | 06:22 | 35 | 165 | 9 | EXT |  | 0.92 | (c)
57216.666 | 9.666 | 9.647 | -1.859 | -1.878 | -1424 | -1423 | -1385 | 807 | 1853 | 5242 |  | CORR | CIGR | 05:45 | 05:45 | 05:51 | 25 | 78 | 8 | EXT |  | 0.92 | (c)
57216.774 | 9.774 | 9.752 | -1.751 | -1.773 | -1424 | -1394 | -1354 | 807 | 1733 | 5242 |  | CORR | CIGR | 05:45 | 05:49 | 05:56 | 40 | 139 | 11 | EXT |  | 0.92 | (c)
57216.857 | 9.857 | 9.837 | -1.668 | -1.688 | -1494 | -1476 | -1459 | 737 | 1663 | 5242 |  | CORR | CIGR | 05:33 | 05:36 | 05:39 | 25 | 70 | 8 | EXT |  | 0.92 | (c)
57217.07 | 10.07 | 10.047 | -1.455 | -1.478 | -1311 | -1253 | -1224 | 920 | 1443 | 5242 |  | CORR | CIGR | 06:03 | 06:12 | 06:17 | 35 | 174 | 10 | EXT |  | 0.92 | (c)
57218.498 | 11.498 | 11.482 | -0.027 | -0.043 | -1359 | -1287 | -1248 | 871 | 9 | 5242 |  | CORR | CIGR | 05:55 | 06:07 | 06:13 | 34 | 222 | 12 | EXT |  | 0.92 | (c)
57218.712 | 0.187 | 0.176 | -10.943 | -10.954 | -1458 | -1423 | -1418 | 773 | 176 | 5243 |  | CORR | CIGR | 06:15 | 06:21 | 06:22 | 21 | 80 | 11 | EXT |  | 0.92 | (c)
57227.096 | 8.571 | 8.459 | -2.559 | -2.671 | -1259 | -1199 | -1221 | 972 | 2265 | 5243 |  | CORR | GENE | 06:48 | 06:57 | 06:54 | 406 | 76 | 11 | EXT |  | 0.97 | (c)
57228.345 | 9.82 | 9.095 | -1.31 | -2.035 | -1333 | -1200 | -1226 | 898 | 919 | 5243 |  | CORR | GENE | 06:36 | 06:57 | 06:53 | 1116 | 213 | 10 | EXT |  | 1 | (b)
57229.96 | 0.305 | 0.047 | -10.905 | -11.163 | 1082 | 1323 | 1236 | 841 | 47 | 5244 |  | CORR | GENE | 05:08 | 05:47 | 05:33 | 583 | 307 | 10 | EXT |  | 0.98 | (c)
57256.648 | 4.763 | 4.64 | -6.527 | -6.65 | -1714 | -1482 | -1492 | 516 | 4640 | 5246 |  | CORR | GENE | 05:47 | 06:25 | 06:23 | 125 | 444 | 11 | EXT | Аномалия находится на упругопластическом изгибе: R=505 D, максимальное растяжение на 6.3 час. | 0.93 | (c)
57263.489 | 0.314 | 0.306 | -11.336 | -11.344 | 1277 | 1409 | 1389 | 1277 | 306 | 5247 |  | CORR | GENE | 06:19 | 06:40 | 06:37 | 62 | 224 | 11 | EXT |  | 0.89 | (c)
57263.731 | 0.556 | 0.542 | -11.094 | -11.108 | 1267 | 1411 | 1372 | 1267 | 542 | 5247 |  | CORR | CIGR | 06:17 | 06:40 | 06:34 | 35 | 210 | 11 | EXT |  | 0.89 | (c)
57309.477 | 11.477 | 11.408 | -0.038 | -0.107 | 139 | 606 | 506 | 139 | 16 | 5250 |  | CORR | GENE | 06:14 | 07:29 | 07:13 | 91 | 734 | 10 | EXT |  | 0.89 | (c)
57408.37 | 8.51 | 8.429 | -2.545 | -2.626 | 1685 | 1918 | 1931 | 54 | 2466 | 5259 |  | CORR | GENE | 04:60 | 05:38 | 05:40 | 160 | 491 | 10 | EXT |  | 0.94 | (c)
57408.559 | 8.699 | 8.685 | -2.356 | -2.37 | -2219 | -2121 | -2135 | 12 | 2340 | 5259 |  | CORR | CIGR | 06:30 | 06:46 | 06:43 | 30 | 166 | 10 | EXT |  | 0.92 | (c)
57412.027 | 1.112 | 1.059 | -10.333 | -10.386 | 1171 | 1413 | 1469 | 464 | 1059 | 5260 |  | CORR | GENE | 05:19 | 05:58 | 06:07 | 116 | 595 | 13 | EXT |  | 0.93 | (c)
57429.501 | 7.141 | 7.114 | -4.379 | -4.406 | 1559 | 1630 | 1696 | 397 | 4364 | 5261 |  | CORR | CIGR | 02:32 | 02:43 | 02:54 | 42 | 274 | 10 | EXT |  | 0.92 | (c)
57433.279 | 10.919 | 10.353 | -0.601 | -1.167 | 2082 | 2147 | 2125 | 63 | 349 | 5261 |  | CORR | GENE | 03:56 | 04:07 | 04:03 | 818 | 85 | 9 | EXT |  | 0.99 | (c)
57442.523 | 8.643 | 8.591 | -2.887 | -2.939 | 1193 | 1542 | 1466 | 491 | 2829 | 5262 |  | CORR | GENE | 04:42 | 05:38 | 05:26 | 110 | 547 | 13 | EXT |  | 0.93 | (c)
57442.849 | 8.969 | 8.944 | -2.561 | -2.586 | 1195 | 1309 | 1319 | 788 | 2526 | 5262 |  | CORR | GENE | 04:42 | 05:00 | 05:02 | 60 | 248 | 10 | EXT |  | 0.93 | (c)
57474.009 | 5.709 | 5.694 | -5.441 | -5.456 | -2176 | -2088 | -2084 | 55 | 5406 | 5265 |  | CORR | CIGR | 05:48 | 06:02 | 06:03 | 50 | 184 | 10 | EXT |  | 0.92 | (c)
57534.095 | 8.755 | 8.71 | -2.84 | -2.885 | -2124 | -2022 | -1988 | 106 | 2818 | 5270 |  | CORR | GENE | 03:26 | 03:42 | 03:48 | 67 | 272 | 9 | EXT |  | 0.93 | (c)
57543.637 | 6.702 | 6.672 | -4.743 | -4.773 | 398 | 561 | 590 | 398 | 4723 | 5271 |  | CORR | CIGR | 03:58 | 04:24 | 04:29 | 50 | 384 | 10 | EXT | Аномалия находится на упругопластическом изгибе: R=428 D, максимальное растяжение на 6.2 час. | 0.92 | (c)
57546.81 | 9.875 | 9.859 | -1.57 | -1.586 | 645 | 685 | 701 | 645 | 1561 | 5271 |  | CORR | CIGR | 04:38 | 04:44 | 04:47 | 25 | 112 | 10 | EXT | Аномалия находится на упругопластическом изгибе: R=433 D, максимальное растяжение на 5.9 час. | 0.92 | (c)
57549.287 | 0.907 | 0.882 | -10.648 | -10.673 | 1613 | 1639 | 1700 | 444 | 882 | 5272 |  | CORR | CIGR | 05:05 | 05:09 | 05:19 | 45 | 174 | 9 | EXT | Аномалия находится на упругопластическом изгибе: R=489 D, максимальное растяжение на 5.7 час. | 0.92 | (c)
57549.357 | 0.977 | 0.917 | -10.578 | -10.638 | 1073 | 1165 | 1269 | 766 | 917 | 5272 |  | CORR | GENE | 03:38 | 03:53 | 04:10 | 125 | 392 | 8 | EXT | Аномалия находится на упругопластическом изгибе: R=495 D, максимальное растяжение на 5.7 час. | 0.93 | (c)
57549.496 | 1.116 | 1.107 | -10.439 | -10.448 | 1562 | 1586 | 1601 | 590 | 1107 | 5272 |  | CORR | CIGR | 04:57 | 05:01 | 05:03 | 25 | 79 | 8 | EXT | Аномалия находится на упругопластическом изгибе: R=495 D, максимальное растяжение на 5.7 час. | 0.92 | (c)
57549.515 | 1.135 | 1.132 | -10.42 | -10.423 | 1343 | 1446 | 1412 | 749 | 1132 | 5272 |  | CORR | CIGR | 04:22 | 04:38 | 04:33 | 30 | 139 | 10 | EXT | Аномалия находится на упругопластическом изгибе: R=495 D, максимальное растяжение на 5.7 час. | 0.92 | (c)
57550.129 | 1.749 | 1.728 | -9.806 | -9.827 | 1020 | 1177 | 1316 | 618 | 1728 | 5272 |  | CORR | GENE | 03:29 | 03:55 | 04:17 | 110 | 593 | 8 | EXT | Аномалия находится на упругопластическом изгибе: R=517 D, максимальное растяжение на 5.6 час. | 0.93 | (c)
57550.387 | 2.007 | 2.003 | -9.548 | -9.552 | 1273 | 1343 | 1321 | 862 | 2003 | 5272 |  | CORR | CIGR | 04:10 | 04:22 | 04:18 | 31 | 96 | 8 | EXT | Аномалия находится на упругопластическом изгибе: R=525 D, максимальное растяжение на 5.6 час. | 0.92 | (c)
57550.427 | 2.047 | 2.039 | -9.508 | -9.516 | 1107 | 1176 | 1159 | 1019 | 2039 | 5272 |  | CORR | CIGR | 03:44 | 03:55 | 03:52 | 30 | 105 | 9 | EXT | Аномалия находится на упругопластическом изгибе: R=525 D, максимальное растяжение на 5.6 час. | 0.92 | (c)
57613.699 | 9.274 | 9.165 | -0.566 | -0.675 | -2101 | -2082 | -2086 | 130 | 495 | 5277 |  | CORR | AXGR | 05:23 | 05:26 | 05:25 | 180 | 30 | 13 | EXT |  | 0.95 | (c)
57682.384 | 11.339 | 11.257 | -0.066 | -0.148 | -1009 | -1003 | -977 | 944 | 27 | 5283 |  | ARTD | GENE | 06:33 | 06:34 | 06:38 | 121 | 65 |  | EXT | Эквивалент потери металла 12%. |  | (c)
57715.606 | 10.676 | 10.661 | -0.159 | -0.174 | -2008 | -1761 | -1829 | 223 | 115 | 5286 |  | CORR | GENE | 05:25 | 06:04 | 05:54 | 59 | 357 | 14 | EXT | Аномалия находится на упругопластическом изгибе: R=503 D, максимальное растяжение на 6.2 час. | 0.93 | (c)
57718.682 | 2.917 | 2.899 | -8.513 | -8.531 | -2167 | -1919 | -1991 | 64 | 2899 | 5287 |  | CORR | GENE | 04:03 | 04:43 | 04:31 | 61 | 351 | 11 | EXT | Аномалия находится на упругопластическом изгибе: R=546 D, максимальное растяжение на 6.4 час. | 0.93 | (c)
57722.82 | 7.055 | 7.032 | -4.375 | -4.398 | -2200 | -2093 | -2069 | 30 | 4363 | 5287 |  | CORR | CIGR | 03:57 | 04:15 | 04:18 | 35 | 264 | 12 | EXT |  | 0.92 | (c)
57723.032 | 7.267 | 7.256 | -4.163 | -4.174 | -1005 | -965 | -961 | 918 | 4153 | 5287 |  | CORR | CIGR | 07:10 | 07:17 | 07:17 | 21 | 87 | 12 | EXT |  | 0.92 | (c)
57723.033 | 7.268 | 7.158 | -4.162 | -4.272 | -2211 | -2194 | -2194 | 20 | 4056 | 5287 |  | CORR | AXGR | 03:56 | 03:58 | 03:58 | 216 | 34 | 20 | EXT |  | 0.97 | (c)
57725.098 | 9.333 | 8.969 | -2.097 | -2.461 | -2198 | -2182 | -2169 | 33 | 1967 | 5287 |  | CORR | GENE | 03:58 | 04:00 | 04:02 | 494 | 59 | 11 | EXT |  | 0.98 | (c)
57726.164 | 10.399 | 10.341 | -1.031 | -1.089 | 2079 | 2200 | -2190 | 0 | 1029 | 5287 |  | CORR | GENE | 03:28 | 03:47 | 03:59 | 60 | 385 | 13 | EXT |  | 0.93 | (c)
57726.65 | 10.885 | 10.807 | -0.545 | -0.623 | -2200 | -2187 | -2186 | 31 | 459 | 5287 |  | CORR | AXGR | 03:57 | 03:59 | 03:59 | 164 | 26 | 19 | EXT |  | 0.95 | (c)
57726.879 | 11.114 | 11.052 | -0.316 | -0.378 | -2210 | -2195 | -2196 | 20 | 81 | 5287 |  | CORR | AXGR | 03:56 | 03:58 | 03:58 | 297 | 29 | 30 | EXT |  | 1.05 | (b)
57726.883 | 11.118 | 11.082 | -0.312 | -0.348 | -2223 | -2179 | -2080 | 8 | 298 | 5287 |  | CORR | CIGR | 03:54 | 04:01 | 04:17 | 50 | 286 | 16 | EXT |  | 0.93 | (c)
57726.887 | 11.122 | 10.881 | -0.308 | -0.549 | -1864 | -1624 | -1592 | 366 | 301 | 5287 |  | CORR | GENE | 04:51 | 05:30 | 05:35 | 248 | 545 | 22 | EXT |  | 0.99 | (c)
57727.119 | 11.354 | 11.296 | -0.076 | -0.134 | 2207 | -2226 | 2229 | 0 | 11 | 5287 |  | LWAN | AXGR | 03:49 | 03:53 | 03:52 | 123 | 43 |  | INT | Эквивалент потери металла 18%. |  | (c)
57728.203 | 1.008 | 0.914 | -10.297 | -10.391 | -1531 | -1519 | -1517 | 1503 | 914 | 5288 |  | CORR | AXGR | 04:49 | 04:51 | 04:51 | 155 | 28 | 10 | EXT | Аномалия находится на отводе. | 0.9 | (c)
57728.361 | 1.166 | 1.157 | -10.139 | -10.148 | -1543 | -1492 | -1496 | 1449 | 1157 | 5288 |  | CORR | CIGR | 04:47 | 04:56 | 04:55 | 18 | 94 | 12 | EXT | Аномалия находится на отводе. | 0.89 | (c)
57738.464 | 11.269 | 11.162 | -0.036 | -0.143 | -510 | -510 | -491 | 472 | 24 | 5288 |  | CORR | AXGR | 07:34 | 07:34 | 07:37 | 119 | 38 | 13 | EXT | Аномалия находится на отводе. | 0.9 | (c)
57738.598 | 0.098 | 0.079 | -11.527 | -11.546 | -484 | -421 | -352 | 220 | 79 | 5289 |  | CORR | GENE | 07:42 | 07:52 | 08:03 | 52 | 264 | 10 | EXT |  | 0.89 | (c)
57738.601 | 0.101 | 0.075 | -11.524 | -11.55 | -1920 | -1685 | -1683 | 1447 | 75 | 5289 |  | CORR | GENE | 03:50 | 04:28 | 04:29 | 111 | 473 | 10 | EXT |  | 0.89 | (c)
57738.653 | 0.153 | 0.039 | -11.472 | -11.586 | -525 | -525 | -506 | 488 | 39 | 5289 |  | CORR | AXGR | 07:36 | 07:36 | 07:39 | 180 | 37 | 11 | EXT |  | 0.9 | (c)
57769.396 | 8.331 | 8.318 | -2.919 | -2.932 | 1845 | 2090 | 2032 | 12 | 2822 | 5291 |  | CORR | GENE | 06:14 | 06:53 | 06:44 | 110 | 373 | 11 | EXT | Аномалия находится на упругопластическом изгибе: R=373 D, максимальное растяжение на 4.9 час. | 0.93 | (c)
57791.256 | 7.656 | 7.557 | -3.879 | -3.978 | -2218 | -2140 | -2156 | 13 | 2902 | 5293 |  | CORR | GENE | 04:42 | 04:55 | 04:52 | 1076 | 124 | 13 | EXT |  | 1.03 | (b)
57793.835 | 10.235 | 10.223 | -1.3 | -1.312 | -2168 | -1995 | -2046 | 62 | 1237 | 5293 |  | CORR | GENE | 04:50 | 05:18 | 05:10 | 75 | 246 | 22 | EXT |  | 0.93 | (c)
57811.579 | 4.999 | 4.976 | -6.291 | -6.314 | 1088 | 1192 | 1185 | 949 | 4976 | 5295 |  | CORR | GENE | 03:55 | 04:12 | 04:11 | 115 | 194 | 12 | EXT |  | 0.93 | (c)
57811.795 | 5.215 | 5.176 | -6.075 | -6.114 | 1182 | 1192 | 1191 | 1029 | 5176 | 5295 |  | CORR | AXGR | 04:10 | 04:12 | 04:12 | 80 | 20 | 10 | EXT |  | 0.93 | (c)
57812.924 | 6.344 | 6.279 | -4.946 | -5.011 | 1427 | 1503 | 1465 | 727 | 4880 | 5295 |  | CORR | GENE | 04:50 | 05:02 | 04:56 | 131 | 76 | 9 | EXT |  | 0.93 | (c)
57813.353 | 6.773 | 6.762 | -4.517 | -4.528 | 1495 | 1527 | 1563 | 600 | 4504 | 5295 |  | CORR | CIGR | 05:01 | 05:06 | 05:12 | 24 | 135 | 13 | EXT |  | 0.92 | (c)
57813.36 | 6.78 | 6.702 | -4.51 | -4.588 | 1394 | 1453 | 1437 | 750 | 4411 | 5295 |  | CORR | GENE | 04:45 | 04:54 | 04:51 | 177 | 86 | 11 | EXT |  | 0.94 | (c)
57814.006 | 7.426 | 7.419 | -3.864 | -3.871 | 1514 | 1515 | 1558 | 629 | 3851 | 5295 |  | CORR | CIGR | 05:04 | 05:04 | 05:11 | 20 | 87 | 14 | EXT |  | 0.92 | (c)
57814.173 | 7.593 | 7.473 | -3.697 | -3.817 | 2173 | 2197 | 2194 | 16 | 3477 | 5295 |  | LWAN | AXGR | 06:50 | 06:54 | 06:54 | 340 | 41 |  | EXT | Эквивалент потери металла 14%. |  | (c)
57815.604 | 9.024 | 9.005 | -2.266 | -2.285 | 747 | 817 | 865 | 747 | 2230 | 5295 |  | CORR | GENE | 03:00 | 03:11 | 03:19 | 55 | 235 | 11 | EXT |  | 0.93 | (c)
57816.287 | 9.707 | 9.69 | -1.583 | -1.6 | 2096 | 2185 | 2168 | 0 | 1569 | 5295 |  | CORR | CIGR | 06:38 | 06:52 | 06:49 | 31 | 145 | 10 | EXT |  | 0.92 | (c)
57830.426 | 1.316 | 1.298 | -7.504 | -7.522 | 2075 | 2130 | 2173 | 0 | 1298 | 5297а |  | CORR | GENE | 06:42 | 06:51 | 06:58 | 110 | 196 | 14 | EXT | Аномалия находится на упругопластическом изгибе: R=770 D, максимальное растяжение на 6.2 час. | 0.93 | (c)
57832.636 | 3.526 | 3.491 | -5.294 | -5.329 | 1406 | 1451 | 1475 | 686 | 3491 | 5297а |  | CORR | CIGR | 04:54 | 05:01 | 05:05 | 45 | 139 | 13 | EXT | Аномалия находится на упругопластическом изгибе: R=639 D, максимальное растяжение на 6.2 час. | 0.93 | (c)
57834.046 | 4.936 | 4.917 | -3.884 | -3.903 | 1380 | 1381 | 1454 | 703 | 3873 | 5297а |  | CORR | CIGR | 04:50 | 04:50 | 05:02 | 30 | 148 | 10 | EXT | Аномалия находится на упругопластическом изгибе: R=587 D, максимальное растяжение на 6.1 час. | 0.92 | (c)
57834.732 | 5.622 | 5.584 | -3.198 | -3.236 | 1408 | 1452 | 1495 | 649 | 3175 | 5297а |  | CORR | GENE | 04:54 | 05:01 | 05:08 | 61 | 174 | 9 | EXT | Аномалия находится на упругопластическом изгибе: R=571 D, максимальное растяжение на 6.1 час. | 0.93 | (c)
57835.062 | 5.952 | 5.949 | -2.868 | -2.871 | 1624 | 1624 | 1667 | 520 | 2851 | 5297а |  | CORR | CIGR | 05:29 | 05:29 | 05:36 | 20 | 87 | 11 | EXT | Аномалия находится на упругопластическом изгибе: R=568 D, максимальное растяжение на 6.1 час. | 0.92 | (c)
57836.822 | 7.712 | 7.638 | -1.108 | -1.182 | 1904 | 1943 | 1979 | 176 | 1093 | 5297а |  | CORR | GENE | 06:14 | 06:21 | 06:26 | 89 | 151 | 14 | EXT | Аномалия находится на упругопластическом изгибе: R=533 D, максимальное растяжение на 6.1 час. | 0.93 | (c)
57837.077 | 7.967 | 7.958 | -0.853 | -0.862 | 2157 | 2209 | 2209 | 0 | 840 | 5297а |  | CORR | CIGR | 06:55 | 07:03 | 07:04 | 22 | 103 | 10 | EXT | Аномалия находится на упругопластическом изгибе: R=522 D, максимальное растяжение на 6 час. | 0.92 | (c)
57837.93 | 0 | -0.045 | -11.575 | -11.62 | 1369 | 1775 | -1681 | 0 |  | 5297б | Нарушение формы кольцевого шва | GWAN |  | 06:18 | 07:24 | 10:06 | 0 | 2821 |  | EXT | Нарушение формы кольцевого шва Аномалия находится на упругопластическом изгибе: R=491 D, максимальное растяжение на 6 час. |  | (c)
57838.016 | 0.086 | 0.07 | -11.489 | -11.505 | 1304 | 1468 | 1445 | 644 | 70 | 5297б |  | CORR | CIGR | 06:08 | 06:34 | 06:31 | 41 | 283 | 14 | EXT | Аномалия находится на упругопластическом изгибе: R=491 D, максимальное растяжение на 6 час. | 0.89 | (c)
57853.12 | 0 | -0.041 | -11.56 | -11.601 | -574 | 56 | 389 | 0 |  | 5299а | Нарушение формы кольцевого шва | GWAN |  | 09:25 | 11:06 | 12:00 | 0 | 1927 |  | EXT | Нарушение формы кольцевого шва Аномалия находится на упругопластическом изгибе: R=358 D, максимальное растяжение на 5.7 час. |  | (c)
57864.536 | 11.416 | 11.285 | -0.144 | -0.275 | 2189 | 2213 | 2201 | 18 | 84 | 5299а |  | LWAN | AXGR | 04:51 | 04:55 | 04:53 | 191 | 24 |  | INT | Эквивалент потери металла 10%. |  | (c)
57865.128 | 0.448 | 0.035 | -9.252 | -9.665 | 1074 | 1478 | 1352 | 1074 | 35 | 5300а |  | CORR | GENE | 05:34 | 06:39 | 06:19 | 878 | 557 | 20 | EXT | Аномалия находится на отводе. | 1.04 | (b)
57907.2 | 10.25 | 10.222 | -1.245 | -1.273 | -1340 | -1203 | -1219 | 891 | 1201 | 5303 |  | CORR | GENE | 06:53 | 07:15 | 07:12 | 72 | 242 | 13 | EXT |  | 0.93 | (c)
57956.189 | 2.314 | 2.137 | -9.071 | -9.248 | -767 | -384 | -504 | 241 | 2137 | 5308 |  | CORR | GENE | 05:15 | 06:17 | 05:58 | 213 | 526 | 12 | EXT |  | 0.91 | (c)
57963.111 | 9.236 | 9.229 | -2.149 | -2.156 | -333 | -281 | -259 | 184 | 2132 | 5308 |  | CORR | CIGR | 06:25 | 06:34 | 06:37 | 24 | 149 | 10 | EXT |  | 0.89 | (c)
57984.998 | 8.063 | 8.033 | -3.397 | -3.427 | -1909 | -1843 | -1821 | 321 | 3392 | 5310 |  | CORR | CIGR | 05:20 | 05:31 | 05:34 | 35 | 177 | 12 | EXT |  | 0.92 | (c)
58014.465 | 3.35 | 3.348 | -8.015 | -8.017 | -1626 | -1582 | -1592 | 605 | 3348 | 5313 |  | CORR | CIGR | 05:05 | 05:12 | 05:10 | 30 | 69 | 8 | EXT |  | 0.89 | (c)
58014.647 | 3.532 | 3.522 | -7.833 | -7.843 | -1592 | -1554 | -1556 | 638 | 3522 | 5313 |  | CORR | CIGR | 05:10 | 05:17 | 05:16 | 20 | 73 | 11 | EXT |  | 0.89 | (c)
58015.173 | 4.058 | 4.052 | -7.307 | -7.313 | -1162 | -1132 | -1128 | 1069 | 4052 | 5313 |  | CORR | CIGR | 06:20 | 06:25 | 06:25 | 25 | 69 | 8 | EXT |  | 0.89 | (c)
58015.299 | 4.184 | 4.182 | -7.181 | -7.183 | -1093 | -1057 | -1041 | 988 | 4182 | 5313 |  | CORR | CIGR | 06:31 | 06:37 | 06:39 | 20 | 105 | 8 | EXT |  | 0.89 | (c)
58015.77 | 4.655 | 4.637 | -6.71 | -6.728 | -1563 | -1497 | -1420 | 668 | 4637 | 5313 |  | CORR | CIGR | 05:15 | 05:26 | 05:38 | 45 | 287 | 12 | EXT |  | 0.89 | (c)
58015.807 | 4.692 | 4.692 | -6.673 | -6.673 | -1241 | -1188 | -1202 | 990 | 4692 | 5313 |  | CORR | CIGR | 06:07 | 06:16 | 06:13 | 20 | 79 | 10 | EXT |  | 0.89 | (c)
58015.939 | 4.824 | 4.824 | -6.541 | -6.541 | -1267 | -1248 | -1232 | 964 | 4824 | 5313 |  | CORR | CIGR | 06:03 | 06:06 | 06:08 | 20 | 70 | 8 | EXT |  | 0.89 | (c)
58016.028 | 4.913 | 4.912 | -6.452 | -6.453 | -1250 | -1205 | -1211 | 981 | 4912 | 5313 |  | CORR | CIGR | 06:06 | 06:13 | 06:12 | 20 | 79 | 9 | EXT |  | 0.89 | (c)
58016.893 | 5.778 | 5.699 | -5.587 | -5.666 | -1098 | -1055 | -1068 | 1037 | 5456 | 5313 |  | CORR | GENE | 06:30 | 06:37 | 06:35 | 210 | 61 | 8 | EXT |  | 0.9 | (c)
58017.143 | 6.028 | 6.028 | -5.337 | -5.337 | -1048 | -1008 | -1009 | 970 | 5317 | 5313 |  | CORR | CIGR | 06:38 | 06:45 | 06:44 | 20 | 78 | 15 | EXT |  | 0.89 | (c)
58020.317 | 9.202 | 9.191 | -2.163 | -2.174 | -1054 | -1021 | -1010 | 967 | 2144 | 5313 |  | CORR | CIGR | 06:37 | 06:43 | 06:44 | 30 | 87 | 10 | EXT |  | 0.89 | (c)
58020.597 | 9.482 | 9.473 | -1.883 | -1.892 | -1084 | -1030 | -1036 | 988 | 1873 | 5313 |  | CORR | CIGR | 06:32 | 06:41 | 06:40 | 19 | 97 | 10 | EXT |  | 0.89 | (c)
58020.827 | 9.712 | 9.706 | -1.653 | -1.659 | -960 | -933 | -925 | 890 | 1639 | 5313 |  | CORR | CIGR | 06:52 | 06:57 | 06:58 | 20 | 70 | 13 | EXT |  | 0.89 | (c)
58030.72 | 8.24 | 8.24 | -3.02 | -3.02 | -1632 | -1592 | -1597 | 599 | 3000 | 5314 |  | CORR | CIGR | 06:51 | 06:57 | 06:56 | 20 | 70 | 11 | EXT |  | 0.89 | (c)
58030.851 | 8.371 | 8.36 | -2.889 | -2.9 | -2059 | -2040 | -2011 | 172 | 2870 | 5314 |  | CORR | CIGR | 05:42 | 05:45 | 05:49 | 30 | 96 | 10 | EXT |  | 0.89 | (c)
58031.204 | 8.724 | 8.718 | -2.536 | -2.542 | -1658 | -1631 | -1619 | 573 | 2522 | 5314 |  | CORR | CIGR | 06:46 | 06:51 | 06:53 | 20 | 78 | 10 | EXT |  | 0.89 | (c)
58032.663 | 10.183 | 10.074 | -1.077 | -1.186 | -2160 | -2136 | -2137 | 70 | 716 | 5314 |  | CORR | AXGR | 05:25 | 05:29 | 05:29 | 470 | 47 | 11 | EXT |  | 0.94 | (c)
58032.807 | 10.327 | 10.303 | -0.933 | -0.957 | -1866 | -1831 | -1807 | 365 | 924 | 5314 |  | CORR | CIGR | 06:13 | 06:18 | 06:22 | 33 | 117 | 15 | EXT |  | 0.89 | (c)
58033.74 | 0 | -0.021 | -11.14 | -11.161 | -2155 | -1925 | -1988 | 76 |  | 5315 | Нарушение формы кольцевого шва | GWAN |  | 05:49 | 06:26 | 06:16 | 0 | 335 |  | EXT | Нарушение формы кольцевого шва |  | (c)
58035.807 | 2.067 | 2.048 | -9.073 | -9.092 | 1851 | 1926 | 1917 | 247 | 2048 | 5315 |  | CORR | CIGR | 04:35 | 04:47 | 04:46 | 27 | 133 | 10 | EXT |  | 0.89 | (c)
58035.99 | 2.25 | 2.238 | -8.89 | -8.902 | -1901 | -1864 | -1867 | 330 | 2238 | 5315 |  | CORR | CIGR | 06:30 | 06:36 | 06:35 | 26 | 68 | 14 | EXT |  | 0.89 | (c)
58037.483 | 3.743 | 3.734 | -7.397 | -7.406 | 2125 | 2177 | 2172 | 12 | 3734 | 5315 |  | CORR | CIGR | 05:19 | 05:28 | 05:27 | 19 | 94 | 11 | EXT |  | 0.89 | (c)
58043.936 | 10.196 | 10.184 | -0.944 | -0.956 | -1759 | -1714 | -1714 | 471 | 929 | 5315 |  | CORR | CIGR | 06:53 | 06:60 | 06:60 | 27 | 91 | 10 | EXT |  | 0.89 | (c)
58066.193 | 9.998 | 9.986 | -1.377 | -1.389 | -1274 | -1262 | -1231 | 957 | 1369 | 5317 |  | CORR | CIGR | 05:46 | 05:48 | 05:53 | 20 | 87 | 10 | EXT |  | 0.92 | (c)
58079.439 | 0.324 | 0.31 | -10.856 | -10.87 | -1877 | -1808 | -1816 | 354 | 310 | 5319 |  | CORR | CIGR | 04:43 | 04:54 | 04:52 | 25 | 122 | 13 | EXT | Аномалия находится на упругопластическом изгибе: R=491 D, максимальное растяжение на 0.1 час. | 0.92 | (c)
58082.209 | 3.094 | 3.08 | -8.086 | -8.1 | -1682 | -1657 | -1638 | 549 | 3080 | 5319 |  | CORR | CIGR | 05:14 | 05:18 | 05:21 | 30 | 87 | 9 | EXT | Аномалия находится на упругопластическом изгибе: R=443 D, максимальное растяжение на 0.1 час. | 0.92 | (c)
58082.75 | 3.635 | 3.62 | -7.545 | -7.56 | -1694 | -1677 | -1659 | 537 | 3620 | 5319 |  | CORR | CIGR | 05:12 | 05:15 | 05:18 | 20 | 70 | 8 | EXT | Аномалия находится на упругопластическом изгибе: R=427 D, максимальное растяжение на 0.1 час. | 0.92 | (c)
58082.889 | 3.774 | 3.76 | -7.406 | -7.42 | -1563 | -1530 | -1532 | 668 | 3760 | 5319 |  | CORR | CIGR | 05:33 | 05:39 | 05:38 | 20 | 61 | 8 | EXT | Аномалия находится на упругопластическом изгибе: R=427 D, максимальное растяжение на 0.1 час. | 0.92 | (c)
58091.492 | 1.197 | 1.183 | -9.863 | -9.877 | -1395 | -1372 | -1361 | 835 | 1183 | 5320 |  | CORR | CIGR | 06:38 | 06:42 | 06:44 | 20 | 69 | 11 | EXT | Аномалия находится на упругопластическом изгибе: R=662 D, максимальное растяжение на 0.3 час. | 0.92 | (c)
58093.287 | 2.992 | 2.979 | -8.068 | -8.081 | -1260 | -1215 | -1219 | 971 | 2979 | 5320 |  | CORR | CIGR | 06:60 | 07:07 | 07:06 | 29 | 82 | 11 | EXT | Аномалия находится на упругопластическом изгибе: R=963 D, максимальное растяжение на 0.3 час. | 0.92 | (c)
58094.485 | 4.19 | 4.171 | -6.87 | -6.889 | -2084 | -2070 | -2049 | 146 | 4171 | 5320 |  | CORR | CIGR | 04:47 | 04:49 | 04:52 | 20 | 70 | 9 | EXT |  | 0.92 | (c)
58098.974 | 8.679 | 8.671 | -2.381 | -2.389 | -1570 | -1534 | -1535 | 661 | 2372 | 5320 |  | CORR | CIGR | 06:10 | 06:16 | 06:15 | 17 | 71 | 10 | EXT |  | 0.92 | (c)
58102.101 | 0.746 | 0.726 | -10.594 | -10.614 | -1554 | -1504 | -1511 | 676 | 726 | 5321 |  | CORR | CIGR | 06:01 | 06:10 | 06:08 | 30 | 87 | 11 | EXT |  | 0.92 | (c)
58102.829 | 1.474 | 1.456 | -9.866 | -9.884 | -1632 | -1618 | -1606 | 598 | 1456 | 5321 |  | CORR | CIGR | 05:49 | 05:51 | 05:53 | 20 | 52 | 8 | EXT |  | 0.92 | (c)
58103.063 | 1.708 | 1.671 | -9.632 | -9.669 | -1449 | -1397 | -1362 | 781 | 1671 | 5321 |  | CORR | CIGR | 06:18 | 06:27 | 06:32 | 46 | 174 | 11 | EXT |  | 0.92 | (c)
58103.385 | 2.03 | 2.017 | -9.31 | -9.323 | -1223 | -1206 | -1201 | 1007 | 2017 | 5321 |  | CORR | CIGR | 06:55 | 06:58 | 06:58 | 20 | 44 | 11 | EXT |  | 0.92 | (c)
58103.698 | 2.343 | 2.307 | -8.997 | -9.033 | -1397 | -1359 | -1293 | 833 | 2307 | 5321 |  | CORR | CIGR | 06:27 | 06:33 | 06:44 | 40 | 209 | 10 | EXT |  | 0.92 | (c)
58104.249 | 2.894 | 2.873 | -8.446 | -8.467 | -1667 | -1650 | -1624 | 563 | 2873 | 5321 |  | CORR | CIGR | 05:43 | 05:46 | 05:50 | 25 | 87 | 9 | EXT |  | 0.92 | (c)
58104.661 | 3.306 | 3.293 | -8.034 | -8.047 | -1713 | -1637 | -1661 | 517 | 3293 | 5321 |  | CORR | CIGR | 05:36 | 05:48 | 05:44 | 25 | 105 | 10 | EXT |  | 0.92 | (c)
58104.699 | 3.344 | 3.328 | -7.996 | -8.012 | -1790 | -1754 | -1760 | 440 | 3328 | 5321 |  | CORR | CIGR | 05:23 | 05:29 | 05:28 | 20 | 61 | 9 | EXT |  | 0.92 | (c)
58105.189 | 3.834 | 3.322 | -7.506 | -8.018 | -1493 | -1493 | -1456 | 737 | 3322 | 5321 |  | CORR | GENE | 06:11 | 06:11 | 06:17 | 629 | 74 | 9 | EXT |  | 0.98 | (c)
58105.876 | 4.521 | 4.499 | -6.819 | -6.841 | -1693 | -1680 | -1615 | 537 | 4499 | 5321 |  | CORR | CIGR | 05:39 | 05:41 | 05:52 | 35 | 157 | 10 | EXT |  | 0.92 | (c)
58105.92 | 4.565 | 4.549 | -6.775 | -6.791 | -1763 | -1724 | -1698 | 467 | 4549 | 5321 |  | CORR | CIGR | 05:28 | 05:34 | 05:38 | 20 | 131 | 9 | EXT |  | 0.92 | (c)
58106.114 | 4.759 | 4.663 | -6.581 | -6.677 | -1760 | -1734 | -1727 | 470 | 4663 | 5321 |  | CORR | GENE | 05:28 | 05:32 | 05:34 | 328 | 67 | 9 | EXT |  | 0.96 | (c)
58106.578 | 5.223 | 5.21 | -6.117 | -6.13 | -1650 | -1624 | -1624 | 580 | 5210 | 5321 |  | CORR | CIGR | 05:46 | 05:50 | 05:50 | 20 | 53 | 9 | EXT |  | 0.92 | (c)
58111.462 | 10.107 | 9.926 | -1.233 | -1.414 | -1706 | -1662 | -1659 | 524 | 1044 | 5321 |  | CORR | GENE | 05:37 | 05:44 | 05:44 | 370 | 95 | 12 | EXT |  | 0.97 | (c)
58111.681 | 10.326 | 10.301 | -1.014 | -1.039 | -1553 | -1523 | -1513 | 678 | 1003 | 5321 |  | CORR | CIGR | 06:02 | 06:06 | 06:08 | 36 | 80 | 11 | EXT |  | 0.92 | (c)
58112.018 | 10.663 | 10.552 | -0.677 | -0.788 | -1973 | -1952 | -1944 | 257 | 638 | 5321 |  | CORR | GENE | 04:54 | 04:57 | 04:59 | 150 | 59 | 10 | EXT |  | 0.94 | (c)
58124.737 | 0.577 | 0.191 | -10.728 | -11.114 | -2202 | -2201 | -2172 | 29 | 191 | 5323 |  | CORR | GENE | 05:42 | 05:42 | 05:47 | 428 | 59 | 9 | EXT |  | 0.96 | (c)
58139.098 | 3.633 | 3.568 | -7.802 | -7.867 | -1224 | -1198 | -1194 | 1007 | 3568 | 5324 |  | CORR | GENE | 06:39 | 06:43 | 06:43 | 137 | 60 | 10 | EXT |  | 0.93 | (c)
58139.636 | 4.171 | 4.171 | -7.264 | -7.264 | -1574 | -1550 | -1530 | 657 | 4171 | 5324 |  | CORR | CIGR | 05:42 | 05:46 | 05:49 | 25 | 87 | 12 | EXT |  | 0.92 | (c)
58340.146 | 0.141 | 0.088 | -11.194 | -11.247 | -499 | -244 | -326 | 154 | 88 | 5342 |  | CORR | GENE | 07:38 | 08:19 | 08:06 | 67 | 345 | 11 | EXT | Аномалия находится на отводе. | 0.89 | (c)
58349.989 | 9.984 | 9.976 | -1.351 | -1.359 | -1006 | -957 | -954 | 901 | 1334 | 5342 |  | CORR | CIGR | 06:16 | 06:24 | 06:25 | 25 | 105 | 10 | EXT | Аномалия находится на отводе. | 0.89 | (c)
58350.459 | 10.454 | 10.231 | -0.881 | -1.104 | -1019 | -935 | -977 | 934 | 822 | 5342 |  | CORR | GENE | 06:14 | 06:28 | 06:21 | 282 | 85 | 9 | EXT | Аномалия находится на отводе. | 0.91 | (c)
58351.196 | 11.191 | 11.13 | -0.144 | -0.205 | -1349 | -1231 | -1265 | 1181 | 123 | 5342 |  | CORR | GENE | 05:21 | 05:40 | 05:35 | 82 | 168 | 12 | EXT | Аномалия находится на отводе. | 0.89 | (c)
58358.145 | 6.805 | 6.796 | -4.54 | -4.549 | -399 | -356 | -358 | 317 | 4531 | 5343 |  | CORR | CIGR | 07:52 | 07:59 | 07:59 | 18 | 82 | 15 | EXT | Аномалия находится на отводе. | 0.89 | (c)
58358.331 | 6.991 | 6.983 | -4.354 | -4.362 | -455 | -409 | -412 | 369 | 4346 | 5343 |  | CORR | CIGR | 07:43 | 07:50 | 07:50 | 16 | 86 | 13 | EXT | Аномалия находится на отводе. | 0.89 | (c)
58359.021 | 7.681 | 7.672 | -3.664 | -3.673 | -414 | -372 | -369 | 324 | 3648 | 5343 |  | CORR | CIGR | 07:50 | 07:56 | 07:57 | 25 | 90 | 12 | EXT | Аномалия находится на отводе. | 0.89 | (c)
58359.117 | 7.777 | 7.767 | -3.568 | -3.578 | -399 | -355 | -354 | 309 | 3556 | 5343 |  | CORR | CIGR | 07:52 | 07:59 | 07:59 | 22 | 91 | 12 | EXT | Аномалия находится на отводе. | 0.89 | (c)
58380.417 | 6.437 | 6.417 | -5.143 | -5.163 | -1277 | -1250 | -1221 | 1165 | 5112 | 5345 |  | CORR | GENE | 05:40 | 05:44 | 05:49 | 51 | 112 | 11 | EXT | Аномалия находится на отводе. | 0.89 | (c)
58380.646 | 6.666 | 6.651 | -4.914 | -4.929 | -1870 | -1826 | -1799 | 1729 | 4901 | 5345 |  | CORR | CIGR | 04:04 | 04:11 | 04:16 | 28 | 141 | 23 | EXT | Аномалия находится на отводе. | 0.89 | (c)
58380.822 | 6.842 | 6.825 | -4.738 | -4.755 | -2133 | -2055 | -2052 | 1971 | 4723 | 5345 |  | CORR | CIGR | 03:22 | 03:34 | 03:35 | 32 | 163 | 10 | EXT | Аномалия находится на отводе. | 0.89 | (c)
58380.889 | 6.909 | 6.841 | -4.671 | -4.739 | -1869 | -1794 | -1805 | 1742 | 4657 | 5345 |  | CORR | GENE | 04:04 | 04:16 | 04:15 | 82 | 127 | 15 | EXT | Аномалия находится на отводе. | 0.89 | (c)
58381.582 | 7.602 | 7.566 | -3.978 | -4.014 | -2040 | -1976 | -1940 | 1839 | 3967 | 5345 |  | CORR | CIGR | 03:37 | 03:47 | 03:53 | 47 | 201 | 12 | EXT | Аномалия находится на отводе. | 0.89 | (c)
58382.398 | 8.418 | 8.414 | -3.162 | -3.166 | -1841 | -1834 | -1806 | 1771 | 3141 | 5345 |  | CORR | CIGR | 04:09 | 04:10 | 04:15 | 25 | 70 | 15 | EXT | Аномалия находится на отводе. | 0.89 | (c)
58382.51 | 8.53 | 8.524 | -3.05 | -3.056 | -2050 | -1990 | -1954 | 1858 | 2961 | 5345 |  | CORR | GENE | 03:35 | 03:45 | 03:51 | 95 | 192 | 14 | EXT | Аномалия находится на отводе. | 0.89 | (c)
58382.623 | 8.643 | 8.605 | -2.937 | -2.975 | -1297 | -1282 | -1282 | 1268 | 2892 | 5345 |  | CORR | AXGR | 05:37 | 05:39 | 05:39 | 83 | 29 | 11 | EXT | Аномалия находится на отводе. | 0.89 | (c)
58382.666 | 8.686 | 8.676 | -2.894 | -2.904 | -672 | -628 | -593 | 514 | 2864 | 5345 |  | CORR | CIGR | 07:18 | 07:25 | 07:30 | 40 | 158 | 12 | EXT | Аномалия находится на отводе. | 0.89 | (c)
58382.93 | 8.95 | 8.949 | -2.63 | -2.631 | -2067 | -2039 | -2028 | 1989 | 2611 | 5345 |  | CORR | CIGR | 03:32 | 03:37 | 03:39 | 20 | 78 | 14 | EXT | Аномалия находится на отводе. | 0.89 | (c)
58383.226 | 9.246 | 9.222 | -2.334 | -2.358 | -416 | -345 | -348 | 280 | 2303 | 5345 |  | CORR | GENE | 07:59 | 08:10 | 08:10 | 55 | 136 | 10 | EXT | Аномалия находится на отводе. | 0.89 | (c)
58383.266 | 9.286 | 9.279 | -2.294 | -2.301 | -2111 | -2104 | -2063 | 2015 | 2266 | 5345 |  | CORR | CIGR | 03:25 | 03:26 | 03:33 | 35 | 96 | 14 | EXT | Аномалия находится на отводе. | 0.89 | (c)
58383.471 | 9.491 | 9.477 | -2.089 | -2.103 | -1911 | -1909 | -1854 | 1797 | 2058 | 5345 |  | CORR | CIGR | 03:58 | 03:58 | 04:07 | 45 | 114 | 14 | EXT | Аномалия находится на отводе. | 0.89 | (c)
58383.555 | 9.575 | 9.574 | -2.005 | -2.006 | -2015 | -1975 | -1958 | 1902 | 1976 | 5345 |  | CORR | CIGR | 03:41 | 03:47 | 03:50 | 30 | 113 | 13 | EXT | Аномалия находится на отводе. | 0.89 | (c)
58384.342 | 10.362 | 10.349 | -1.218 | -1.231 | -1869 | -1852 | -1857 | 1844 | 1209 | 5345 |  | CORR | PITT | 04:04 | 04:07 | 04:06 | 22 | 25 | 26 | EXT | Аномалия находится на отводе. | 0.89 | (c)
58387.307 | 1.747 | 1.718 | -9.868 | -9.897 | -1479 | -1455 | -1427 | 1375 | 1718 | 5346 |  | CORR | CIGR | 05:10 | 05:14 | 05:18 | 31 | 104 | 14 | EXT | Аномалия находится на отводе. | 0.89 | (c)
58389.246 | 3.686 | 3.679 | -7.929 | -7.936 | -445 | -412 | -392 | 339 | 3679 | 5346 |  | CORR | CIGR | 07:57 | 08:02 | 08:05 | 29 | 106 | 14 | EXT | Аномалия находится на отводе. | 0.89 | (c)
58389.468 | 3.908 | 3.883 | -7.707 | -7.732 | -531 | -461 | -454 | 376 | 3883 | 5346 |  | CORR | CIGR | 07:43 | 07:54 | 07:55 | 42 | 155 | 14 | EXT | Аномалия находится на отводе. | 0.89 | (c)
58389.492 | 3.932 | 3.895 | -7.683 | -7.72 | -1898 | -1847 | -1837 | 1777 | 3895 | 5346 |  | CORR | CIGR | 04:02 | 04:10 | 04:12 | 47 | 122 | 15 | EXT | Аномалия находится на отводе. | 0.89 | (c)
58389.572 | 4.012 | 4.005 | -7.603 | -7.61 | -413 | -366 | -370 | 327 | 4005 | 5346 |  | CORR | CIGR | 08:02 | 08:09 | 08:09 | 16 | 86 | 10 | EXT | Аномалия находится на отводе. | 0.89 | (c)
58389.668 | 4.108 | 4.09 | -7.507 | -7.525 | -366 | -321 | -310 | 253 | 4090 | 5346 |  | CORR | CIGR | 08:09 | 08:17 | 08:18 | 40 | 113 | 12 | EXT | Аномалия находится на отводе. | 0.89 | (c)
58389.876 | 4.316 | 4.308 | -7.299 | -7.307 | -1950 | -1894 | -1847 | 1744 | 4308 | 5346 |  | CORR | CIGR | 03:54 | 04:03 | 04:10 | 37 | 206 | 11 | EXT | Аномалия находится на отводе. | 0.89 | (c)
58390.011 | 4.451 | 4.353 | -7.164 | -7.262 | -2167 | -2109 | -2010 | 1852 | 4353 | 5346 |  | CORR | GENE | 03:19 | 03:28 | 03:44 | 101 | 315 | 15 | EXT | Аномалия находится на отводе. | 0.9 | (c)
58390.075 | 4.515 | 4.503 | -7.1 | -7.112 | -1915 | -1836 | -1826 | 1738 | 4503 | 5346 |  | CORR | CIGR | 03:59 | 04:12 | 04:14 | 35 | 177 | 12 | EXT | Аномалия находится на отводе. | 0.89 | (c)
58390.48 | 4.92 | 4.545 | -6.695 | -7.07 | -2194 | -2186 | -2155 | 2115 | 4545 | 5346 |  | CORR | GENE | 03:14 | 03:16 | 03:21 | 425 | 79 | 15 | EXT | Аномалия находится на отводе. | 0.96 | (c)
58390.652 | 5.092 | 5.081 | -6.523 | -6.534 | -1959 | -1920 | -1917 | 1875 | 5081 | 5346 |  | CORR | CIGR | 03:52 | 03:59 | 03:59 | 26 | 84 | 10 | EXT | Аномалия находится на отводе. | 0.89 | (c)
58390.84 | 5.28 | 5.268 | -6.335 | -6.347 | -2158 | -2112 | -2115 | 2072 | 5268 | 5346 |  | CORR | CIGR | 03:20 | 03:28 | 03:27 | 22 | 86 | 11 | EXT | Аномалия находится на отводе. | 0.89 | (c)
58391.353 | 5.793 | 5.784 | -5.822 | -5.831 | -2137 | -2098 | -2096 | 2054 | 5784 | 5346 |  | CORR | CIGR | 03:24 | 03:30 | 03:30 | 18 | 83 | 10 | EXT | Аномалия находится на отводе. | 0.89 | (c)
58403.252 | 6.077 | 6.064 | -5.283 | -5.296 | 778 | 831 | 831 | 778 | 5272 | 5347 |  | CORR | CIGR | 04:60 | 05:08 | 05:08 | 24 | 106 | 10 | EXT | Аномалия находится на отводе. | 0.89 | (c)
58403.405 | 6.23 | 6.133 | -5.13 | -5.227 | 901 | 941 | 921 | 901 | 5053 | 5347 |  | CORR | AXGR | 05:19 | 05:26 | 05:23 | 174 | 41 | 10 | EXT | Аномалия находится на отводе. | 0.9 | (c)
58403.794 | 6.619 | 6.603 | -4.741 | -4.757 | 1377 | 1427 | 1463 | 1377 | 4727 | 5347 |  | CORR | CIGR | 06:36 | 06:44 | 06:50 | 30 | 173 | 12 | EXT | Аномалия находится на отводе. | 0.89 | (c)
58403.824 | 6.649 | 6.649 | -4.711 | -4.711 | 1113 | 1117 | 1133 | 1113 | 4504 | 5347 |  | CORR | AXGR | 05:53 | 05:54 | 05:57 | 207 | 41 | 12 | EXT | Аномалия находится на отводе. | 0.91 | (c)
58404.127 | 6.952 | 6.944 | -4.408 | -4.416 | 1426 | 1457 | 1466 | 1426 | 4398 | 5347 |  | CORR | CIGR | 06:44 | 06:49 | 06:50 | 18 | 80 | 10 | EXT | Аномалия находится на отводе. | 0.89 | (c)
58404.48 | 7.305 | 7.095 | -4.055 | -4.265 | 1224 | 1284 | 1260 | 1224 | 3882 | 5347 |  | CORR | GENE | 06:11 | 06:21 | 06:17 | 383 | 72 | 9 | EXT | Аномалия находится на отводе. | 0.92 | (c)
58404.956 | 7.781 | 7.667 | -3.579 | -3.693 | 1208 | 1257 | 1250 | 1208 | 3187 | 5347 |  | CORR | GENE | 06:09 | 06:17 | 06:16 | 506 | 84 | 10 | EXT | Аномалия находится на отводе. | 0.94 | (c)
58405.572 | 8.397 | 8.374 | -2.963 | -2.986 | 1272 | 1302 | 1355 | 1272 | 2962 | 5347 |  | CORR | CIGR | 06:19 | 06:24 | 06:33 | 24 | 166 | 12 | EXT | Аномалия находится на отводе. | 0.89 | (c)
58405.667 | 8.492 | 8.406 | -2.868 | -2.954 | 922 | 940 | 931 | 922 | 2808 | 5347 |  | CORR | AXGR | 05:23 | 05:26 | 05:24 | 146 | 19 | 10 | EXT | Аномалия находится на отводе. | 0.9 | (c)
58405.696 | 8.521 | 8.503 | -2.839 | -2.857 | 1081 | 1235 | 1189 | 1081 | 2819 | 5347 |  | CORR | CIGR | 05:48 | 06:13 | 06:06 | 38 | 217 | 11 | EXT | Аномалия находится на отводе. | 0.89 | (c)
58405.755 | 8.58 | 8.509 | -2.78 | -2.851 | 1266 | 1272 | 1290 | 1266 | 2566 | 5347 |  | CORR | GENE | 06:18 | 06:19 | 06:22 | 285 | 48 | 14 | EXT | Аномалия находится на отводе. | 0.93 | (c)
58405.847 | 8.672 | 8.662 | -2.688 | -2.698 | 1312 | 1354 | 1360 | 1312 | 2669 | 5347 |  | CORR | CIGR | 06:26 | 06:32 | 06:33 | 29 | 96 | 12 | EXT | Аномалия находится на отводе. | 0.89 | (c)
58406.027 | 8.852 | 8.829 | -2.508 | -2.531 | 807 | 904 | 893 | 807 | 2487 | 5347 |  | CORR | CIGR | 05:04 | 05:20 | 05:18 | 44 | 173 | 11 | EXT | Аномалия находится на отводе. | 0.89 | (c)
58406.25 | 9.075 | 9.065 | -2.285 | -2.295 | 1339 | 1558 | 1492 | 1339 | 2266 | 5347 |  | CORR | CIGR | 06:30 | 07:05 | 06:55 | 29 | 306 | 11 | EXT | Аномалия находится на отводе. | 0.89 | (c)
58406.309 | 9.134 | 8.984 | -2.226 | -2.376 | 965 | 965 | 981 | 965 | 2141 | 5347 |  | CORR | AXGR | 05:30 | 05:30 | 05:32 | 235 | 33 | 10 | EXT | Аномалия находится на отводе. | 0.91 | (c)
58406.512 | 9.337 | 8.974 | -2.023 | -2.386 | 1035 | 1035 | 1065 | 1035 | 1930 | 5347 |  | CORR | GENE | 05:41 | 05:41 | 05:46 | 456 | 60 | 12 | EXT | Аномалия находится на отводе. | 0.95 | (c)
58406.59 | 9.415 | 9.277 | -1.945 | -2.083 | 1097 | 1097 | 1110 | 1097 | 1843 | 5347 |  | CORR | AXGR | 05:51 | 05:51 | 05:53 | 240 | 27 | 10 | EXT | Аномалия находится на отводе. | 0.91 | (c)
58448.888 | 6.128 | 5.427 | -5.167 | -5.868 | 1424 | 1593 | 1560 | 535 | 4361 | 5351 |  | CORR | GENE | 04:03 | 04:30 | 04:25 | 1507 | 272 | 11 | EXT |  | 1.02 | (b)
58448.906 | 6.146 | 5.911 | -5.149 | -5.384 | -2202 | -2188 | -2180 | 29 | 5008 | 5351 | Дефект проката | MIAN | AXGR | 06:18 | 06:20 | 06:22 | 376 | 43 |  | INT | Дефект проката Эквивалент потери металла 10%. |  | (c)
58453.214 | 10.454 | 10.161 | -0.841 | -1.134 | 1358 | 1478 | 1431 | 727 | 411 | 5351 |  | CORR | GENE | 03:53 | 04:12 | 04:04 | 723 | 145 | 11 | EXT |  | 1 | (c)
58485.361 | 8.426 | 8.371 | -3.024 | -3.079 | -1214 | -1122 | -1064 | 913 | 3003 | 5354 |  | CORR | GENE | 06:49 | 07:04 | 07:13 | 76 | 301 | 8 | EXT | Аномалия находится на упругопластическом изгибе: R=406 D, максимальное растяжение на 6.1 час. | 0.93 | (c)
58514.241 | 3.311 | 3.169 | -8.084 | -8.226 | 918 | 954 | 961 | 918 | 3169 | 5357 | Дефект проката | MIAN | GENE | 03:30 | 03:36 | 03:37 | 326 | 86 |  | INT | Дефект проката Эквивалент потери металла 5%. |  | (c)
58519.036 | 8.106 | 8.049 | -3.289 | -3.346 | 1693 | 1759 | 1738 | 447 | 3031 | 5357 |  | CORR | GENE | 05:36 | 05:46 | 05:43 | 315 | 90 | 10 | EXT |  | 0.96 | (c)
58519.404 | 8.474 | 8.438 | -2.921 | -2.957 | 1714 | 2080 | 1941 | 63 | 2857 | 5357 |  | CORR | GENE | 05:39 | 06:38 | 06:15 | 100 | 453 | 12 | EXT |  | 0.93 | (c)
58519.873 | 8.943 | 8.86 | -2.452 | -2.535 | 1269 | 1497 | 1518 | 464 | 2425 | 5357 |  | CORR | GENE | 04:27 | 05:04 | 05:07 | 110 | 497 | 10 | EXT |  | 0.93 | (c)
58579.658 | 0.108 | 0.086 | -11.327 | -11.349 | -651 | -589 | -579 | 508 | 86 | 5363 |  | CORR | CIGR | 05:20 | 05:30 | 05:31 | 36 | 143 | 13 | EXT |  | 0.89 | (c)
58613.677 | 0.412 | 0.282 | -10.908 | -11.038 | 1780 | 1794 | 1823 | 364 | 282 | 5366 |  | CORR | GENE | 04:34 | 04:36 | 04:41 | 237 | 86 | 12 | EXT |  | 0.95 | (c)
58614.102 | 0.837 | 0.56 | -10.483 | -10.76 | 1773 | 1832 | 1822 | 360 | 560 | 5366 |  | CORR | GENE | 04:33 | 04:42 | 04:41 | 779 | 98 | 14 | EXT |  | 1.02 | (b)
58627.584 | 2.999 | 2.905 | -8.056 | -8.15 | 1442 | 1714 | 1614 | 444 | 2905 | 5367 |  | CORR | GENE | 05:42 | 06:26 | 06:10 | 108 | 345 | 9 | EXT |  | 0.93 | (c)
58627.762 | 3.177 | 3.077 | -7.878 | -7.978 | 1238 | 1281 | 1275 | 919 | 3077 | 5367 |  | CORR | GENE | 05:09 | 05:16 | 05:15 | 255 | 74 | 11 | EXT |  | 0.95 | (c)
58627.793 | 3.208 | 3.068 | -7.847 | -7.987 | 1639 | 1680 | 1678 | 514 | 3068 | 5367 |  | CORR | GENE | 06:14 | 06:20 | 06:20 | 238 | 78 | 15 | EXT |  | 0.96 | (c)
58627.835 | 3.25 | 3.238 | -7.805 | -7.817 | 1767 | 1828 | 1824 | 349 | 3238 | 5367 |  | CORR | CIGR | 06:34 | 06:44 | 06:44 | 33 | 115 | 11 | EXT |  | 0.92 | (c)
58629.345 | 4.76 | 4.554 | -6.295 | -6.501 | 1688 | 1711 | 1714 | 491 | 4554 | 5367 |  | CORR | GENE | 06:22 | 06:25 | 06:26 | 267 | 52 | 15 | EXT |  | 0.97 | (c)
58632.698 | 8.113 | 8.103 | -2.942 | -2.952 | 1977 | 2014 | 2017 | 173 | 2933 | 5367 |  | CORR | CIGR | 07:08 | 07:14 | 07:15 | 19 | 80 | 13 | EXT |  | 0.92 | (c)
58633.394 | 8.809 | 8.72 | -2.246 | -2.335 | 1930 | 1993 | 1974 | 213 | 2127 | 5367 |  | CORR | GENE | 07:01 | 07:11 | 07:08 | 208 | 88 | 15 | EXT |  | 0.96 | (c)
58651.611 | 4.746 | 4.709 | -6.864 | -6.901 | 1908 | 2005 | 2038 | 62 | 4709 | 5369 |  | CORR | CIGR | 05:49 | 06:04 | 06:10 | 50 | 261 | 9 | EXT | Аномалия находится на упругопластическом изгибе: R=796 D, максимальное растяжение на 4.8 час. | 0.92 | (c)
58652.05 | 5.185 | 5.169 | -6.425 | -6.441 | -2126 | -2064 | -2048 | 104 | 5169 | 5369 |  | CORR | CIGR | 06:58 | 07:08 | 07:10 | 40 | 157 | 8 | EXT | Аномалия находится на упругопластическом изгибе: R=817 D, максимальное растяжение на 4.8 час. | 0.92 | (c)
58652.287 | 5.422 | 5.4 | -6.188 | -6.21 | 1655 | 1682 | 1781 | 323 | 5400 | 5369 |  | CORR | CIGR | 05:08 | 05:12 | 05:28 | 40 | 253 | 10 | EXT | Аномалия находится на упругопластическом изгибе: R=841 D, максимальное растяжение на 4.7 час. | 0.92 | (c)
58652.339 | 5.474 | 5.455 | -6.136 | -6.155 | 1455 | 1499 | 1507 | 672 | 5455 | 5369 |  | CORR | CIGR | 04:36 | 04:43 | 04:44 | 25 | 104 | 8 | EXT | Аномалия находится на упругопластическом изгибе: R=868 D, максимальное растяжение на 4.7 час. | 0.92 | (c)
58652.365 | 5.5 | 5.48 | -6.11 | -6.13 | 2021 | 2021 | 2091 | 70 | 5480 | 5369 |  | CORR | CIGR | 06:07 | 06:07 | 06:18 | 50 | 140 | 8 | EXT | Аномалия находится на упругопластическом изгибе: R=868 D, максимальное растяжение на 4.7 час. | 0.92 | (c)
58653.921 | 7.056 | 7.021 | -4.554 | -4.589 | 1864 | 1876 | 1977 | 140 | 4549 | 5369 |  | CORR | CIGR | 05:42 | 05:44 | 05:60 | 40 | 227 | 9 | EXT |  | 0.92 | (c)
58654.476 | 7.611 | 7.587 | -3.999 | -4.023 | 2012 | 2089 | 2077 | 88 | 3993 | 5369 |  | CORR | CIGR | 06:06 | 06:18 | 06:16 | 30 | 131 | 9 | EXT |  | 0.92 | (c)
58654.87 | 8.005 | 7.967 | -3.605 | -3.643 | 1786 | 1808 | 1903 | 210 | 3603 | 5369 |  | CORR | CIGR | 05:29 | 05:33 | 05:48 | 40 | 235 | 11 | EXT |  | 0.92 | (c)
58655.972 | 9.107 | 9.083 | -2.503 | -2.527 | 1307 | 1385 | 1376 | 785 | 2497 | 5369 |  | CORR | CIGR | 04:12 | 04:24 | 04:23 | 30 | 139 | 10 | EXT |  | 0.92 | (c)
58657.884 | 11.019 | 10.927 | -0.591 | -0.683 | 1121 | 1263 | 1342 | 667 | 562 | 5369 |  | CORR | GENE | 03:42 | 04:05 | 04:17 | 121 | 442 | 12 | EXT |  | 0.93 | (c)
58672.241 | 2.621 | 2.588 | -8.489 | -8.522 | -1612 | -1517 | -1511 | 618 | 2588 | 5371 |  | CORR | CIGR | 05:32 | 05:47 | 05:48 | 50 | 203 | 11 | EXT |  | 0.93 | (c)
58693.242 | 1.387 | 1.378 | -10.058 | -10.067 | -2044 | -1995 | -1994 | 187 | 1378 | 5373 |  | CORR | CIGR | 04:51 | 04:59 | 04:59 | 26 | 100 | 11 | EXT |  | 0.92 | (c)
58703.975 | 0.675 | 0.666 | -10.64 | -10.649 | -1121 | -1075 | -1069 | 1017 | 666 | 5374 |  | CORR | CIGR | 06:57 | 07:04 | 07:05 | 18 | 104 | 14 | EXT |  | 0.92 | (c)
58708.035 | 4.735 | 4.714 | -6.58 | -6.601 | -2068 | -2025 | -1998 | 163 | 4714 | 5374 |  | CORR | CIGR | 04:24 | 04:31 | 04:35 | 35 | 139 | 12 | EXT |  | 0.92 | (c)
58714.782 | 0.167 | 0.106 | -11.213 | -11.274 | 1802 | 1965 | 1955 | 122 | 106 | 5375 |  | CORR | GENE | 03:38 | 04:05 | 04:03 | 93 | 306 | 10 | EXT |  | 0.93 | (c)
58716.671 | 2.056 | 2.035 | -9.324 | -9.345 | 2061 | 2107 | 2109 | 73 | 2035 | 5375 |  | CORR | CIGR | 04:20 | 04:28 | 04:28 | 35 | 96 | 12 | EXT |  | 0.92 | (c)
58717.023 | 2.408 | 2.4 | -8.972 | -8.98 | -1546 | -1500 | -1496 | 685 | 2400 | 5375 |  | CORR | CIGR | 06:38 | 06:45 | 06:46 | 19 | 100 | 12 | EXT |  | 0.92 | (c)
58717.952 | 3.337 | 3.315 | -8.043 | -8.065 | 2113 | 2123 | 2148 | 47 | 3315 | 5375 |  | CORR | CIGR | 04:29 | 04:30 | 04:34 | 25 | 70 | 9 | EXT |  | 0.92 | (c)
58757.233 | 8.688 | 8.642 | -2.382 | -2.428 | 2049 | 2091 | 2070 | 139 | 2312 | 5378 |  | CORR | AXGR | 06:59 | 07:05 | 07:02 | 116 | 42 | 9 | EXT |  | 0.93 | (c)
58823.352 | 7.032 | 6.987 | -4.388 | -4.433 | -244 | -235 | -232 | 220 | 4314 | 5384 |  | CORR | AXGR | 07:47 | 07:48 | 07:49 | 119 | 24 | 12 | EXT |  | 0.9 | (c)
58844.836 | 6.821 | 6.763 | -4.399 | -4.457 | 2169 | 2194 | 2186 | 27 | 4265 | 5386 |  | CORR | AXGR | 03:21 | 03:25 | 03:24 | 192 | 35 | 11 | EXT |  | 0.94 | (c)
58846.858 | 8.843 | 7.926 | -2.377 | -3.294 | -2228 | -2202 | -2183 | 2 | 1834 | 5386 |  | CORR | GENE | 03:32 | 03:36 | 03:39 | 1460 | 92 | 11 | EXT |  | 1.02 | (b)
58885.738 | 2.553 | 2.314 | -8.607 | -8.846 | 2074 | 2125 | 2110 | 84 | 2314 | 5390 |  | CORR | GENE | 08:21 | 08:29 | 08:26 | 419 | 73 | 14 | EXT | Аномалия находится на упругопластическом изгибе: R=432 D, максимальное растяжение на 6.3 час. | 0.99 | (c)
58886.302 | 3.117 | 3.108 | -8.043 | -8.052 | 1212 | 1252 | 1255 | 933 | 3108 | 5390 |  | CORR | CIGR | 06:01 | 06:08 | 06:08 | 19 | 86 | 14 | EXT | Аномалия находится на упругопластическом изгибе: R=440 D, максимальное растяжение на 6.3 час. | 0.93 | (c)
58889.804 | 6.619 | 6.61 | -4.541 | -4.55 | 1275 | 1305 | 1308 | 890 | 4531 | 5390 |  | CORR | CIGR | 06:12 | 06:16 | 06:17 | 19 | 65 | 15 | EXT | Аномалия находится на упругопластическом изгибе: R=389 D, максимальное растяжение на 6.5 час. | 0.98 | (c)
58890.073 | 6.888 | 6.852 | -4.272 | -4.308 | 462 | 523 | 542 | 462 | 4250 | 5390 |  | CORR | GENE | 04:00 | 04:10 | 04:13 | 58 | 160 | 11 | EXT | Аномалия находится на упругопластическом изгибе: R=385 D, максимальное растяжение на 6.5 час. | 0.93 | (c)
58894.451 | 0.106 | 0.061 | -11.274 | -11.319 | -253 | 140 | 23 | 0 | 61 | 5391 |  | CORR | GENE | 03:55 | 04:58 | 04:40 | 81 | 553 | 13 | EXT | Аномалия находится на упругопластическом изгибе: R=330 D, максимальное растяжение на 6.5 час. | 0.89 | (c)
58926.416 | 9.036 | 8.934 | -2.299 | -2.401 | -1601 | -1574 | -1578 | 1554 | 2257 | 5393 |  | CORR | AXGR | 04:26 | 04:31 | 04:30 | 144 | 47 | 11 | EXT | Аномалия находится на отводе. | 0.9 | (c)
58942.859 | 2.514 | 2.417 | -8.776 | -8.873 | -2224 | -2216 | -2213 | 7 | 2417 | 5395 |  | CORR | AXGR | 05:10 | 05:11 | 05:12 | 197 | 22 | 11 | EXT |  | 0.91 | (c)
58951.635 | 0 | -0.014 | -11.53 | -11.544 | 1626 | 1703 | -2154 | 0 |  | 5396 | Нарушение формы кольцевого шва | GWAN |  | 04:58 | 05:11 | 06:48 | 0 | 1362 |  | EXT | Нарушение формы кольцевого шва |  | (c)
58953.238 | 1.603 | 1.503 | -9.927 | -10.027 | 2134 | 2190 | 2169 | 26 | 1503 | 5396 |  | CORR | GENE | 06:20 | 06:29 | 06:26 | 209 | 71 | 10 | EXT |  | 0.91 | (c)
58953.407 | 1.772 | 1.757 | -9.758 | -9.773 | 1730 | 2140 | 1956 | 48 | 1757 | 5396 |  | CORR | GENE | 05:15 | 06:21 | 05:52 | 110 | 453 | 12 | EXT |  | 0.9 | (c)
58953.584 | 1.949 | 1.824 | -9.581 | -9.706 | 2129 | 2173 | 2160 | 40 | 1824 | 5396 |  | CORR | GENE | 06:19 | 06:27 | 06:24 | 261 | 62 | 10 | EXT |  | 0.91 | (c)
58955.131 | 3.496 | 3.488 | -8.034 | -8.042 | 1982 | 2039 | 2039 | 135 | 3488 | 5396 |  | CORR | CIGR | 05:56 | 06:05 | 06:05 | 30 | 114 | 8 | EXT |  | 0.89 | (c)
58955.173 | 3.538 | 3.523 | -7.992 | -8.007 | 1921 | 2012 | 2008 | 135 | 3523 | 5396 |  | CORR | CIGR | 05:46 | 06:01 | 05:60 | 45 | 175 | 13 | EXT |  | 0.89 | (c)
58955.382 | 3.747 | 3.728 | -7.783 | -7.802 | 1939 | 1964 | 2026 | 118 | 3728 | 5396 |  | CORR | GENE | 05:49 | 05:53 | 06:03 | 50 | 174 | 9 | EXT |  | 0.89 | (c)
58955.445 | 3.81 | 3.791 | -7.72 | -7.739 | 2035 | 2071 | 2069 | 127 | 3791 | 5396 |  | CORR | CIGR | 06:04 | 06:10 | 06:10 | 30 | 69 | 9 | EXT |  | 0.89 | (c)
58955.644 | 4.009 | 4.003 | -7.521 | -7.527 | 1954 | 1965 | 1989 | 207 | 4003 | 5396 |  | CORR | CIGR | 05:51 | 05:53 | 05:57 | 20 | 70 | 9 | EXT |  | 0.89 | (c)
58956.034 | 4.399 | 4.399 | -7.131 | -7.131 | 2070 | 2080 | 2109 | 83 | 4399 | 5396 |  | CORR | CIGR | 06:10 | 06:12 | 06:16 | 20 | 78 | 10 | EXT |  | 0.89 | (c)
58956.107 | 4.472 | 4.469 | -7.058 | -7.061 | 1948 | 1957 | 1982 | 214 | 4469 | 5396 |  | CORR | CIGR | 05:50 | 05:52 | 05:56 | 20 | 69 | 11 | EXT |  | 0.89 | (c)
58957.097 | 5.462 | 5.45 | -6.068 | -6.08 | 1791 | 1792 | 1821 | 379 | 5450 | 5396 |  | CORR | CIGR | 05:25 | 05:25 | 05:30 | 25 | 61 | 9 | EXT |  | 0.89 | (c)
58960.082 | 8.447 | 8.417 | -3.083 | -3.113 | 1765 | 1790 | 1843 | 310 | 3073 | 5396 |  | CORR | CIGR | 05:21 | 05:25 | 05:33 | 40 | 156 | 19 | EXT |  | 0.89 | (c)
58963.165 | 0 | -0.029 | -11.41 | -11.439 | -643 | -453 | -517 | 391 |  | 5397 | Нарушение формы кольцевого шва | GWAN |  | 11:44 | 00:15 | 12:04 | 0 | 253 |  | EXT | Нарушение формы кольцевого шва |  | (c)
58963.165 | 0 | -0.023 | -11.41 | -11.433 | 2038 | -2152 | 2207 | 0 |  | 5397 | Нарушение формы кольцевого шва | GWAN |  | 06:56 | 07:40 | 07:24 | 0 | 339 |  | EXT | Нарушение формы кольцевого шва |  | (c)
58963.165 | 0 | -0.031 | -11.41 | -11.441 | -1228 | -1168 | -1093 | 958 |  | 5397 | Нарушение формы кольцевого шва | GWAN |  | 10:09 | 10:19 | 10:31 | 0 | 270 |  | EXT | Нарушение формы кольцевого шва |  | (c)
58963.338 | 0.173 | 0.081 | -11.237 | -11.329 | 2142 | 2204 | 2173 | 26 | 81 | 5397 |  | CORR | GENE | 07:13 | 07:23 | 07:18 | 341 | 63 | 10 | EXT |  | 0.92 | (c)
58970.279 | 7.114 | 7.075 | -4.296 | -4.335 | 1880 | 1888 | 1950 | 211 | 4290 | 5397 |  | CORR | CIGR | 06:31 | 06:32 | 06:42 | 45 | 140 | 12 | EXT |  | 0.89 | (c)
58970.664 | 7.499 | 7.488 | -3.911 | -3.922 | 1742 | 1786 | 1802 | 369 | 3902 | 5397 |  | CORR | CIGR | 06:09 | 06:16 | 06:18 | 20 | 119 | 11 | EXT |  | 0.89 | (c)
59057.437 | 3.482 | 3.441 | -8.088 | -8.129 | -768 | -762 | -732 | 696 | 3441 | 5405 |  | CORR | GENE | 07:36 | 07:37 | 07:42 | 354 | 72 | 9 | EXT |  | 0.96 | (c)
59061.431 | 7.476 | 7.128 | -4.094 | -4.442 | 2108 | 2163 | 2155 | 28 | 3950 | 5405 | Дефект проката | MIAN | GENE | 03:20 | 03:29 | 03:28 | 492 | 94 |  | INT | Дефект проката Эквивалент потери металла 13%. |  | (c)
59063.129 | 9.174 | 9.112 | -2.396 | -2.458 | -1449 | -1087 | -1154 | 781 | 2357 | 5405 |  | CORR | GENE | 05:46 | 06:45 | 06:34 | 101 | 591 | 8 | EXT |  | 0.93 | (c)
59066.245 | 0.72 | 0.715 | -10.775 | -10.78 | -1592 | -1543 | -1508 | 639 | 715 | 5406 |  | CORR | CIGR | 10:22 | 10:30 | 10:36 | 41 | 167 | 12 | EXT |  | 0.92 | (c)
59096.899 | 8.339 | 8.323 | -1.591 | -1.607 | 1986 | 2127 | 2109 | 0 | 1568 | 5408 |  | CORR | CIGR | 06:59 | 07:21 | 07:19 | 39 | 245 | 10 | EXT |  | 0.92 | (c)
59097.198 | 8.638 | 8.629 | -1.292 | -1.301 | 741 | 793 | 800 | 741 | 1278 | 5408 |  | CORR | CIGR | 03:38 | 03:46 | 03:47 | 23 | 117 | 12 | EXT |  | 0.92 | (c)
59098.49 | 0 | -0.046 | -7.325 | -7.371 | -235 | 485 | 437 | 0 |  | 5409 | Нарушение формы кольцевого шва | GWAN |  | 09:45 | 11:41 | 11:34 | 0 | 1345 |  | EXT | Нарушение формы кольцевого шва |  | (c)
59105.815 | 0 | -0.039 | -2.04 | -2.079 | -1977 | -1797 | -1227 | 477 |  | 5410 | Нарушение формы кольцевого шва | GWAN |  | 09:21 | 09:50 | 11:22 | 0 | 1501 |  | EXT | Нарушение формы кольцевого шва |  | (c)
59150.078 | 9.813 | 9.8 | -1.867 | -1.88 | -254 | -186 | -190 | 125 | 1843 | 5415 |  | CORR | CIGR | 08:12 | 08:23 | 08:22 | 37 | 129 | 12 | EXT | Аномалия находится на отводе. | 0.89 | (c)
59171.749 | 8.529 | 8.502 | -2.876 | -2.903 | 1668 | 1832 | 1819 | 260 | 2841 | 5417 |  | CORR | GENE | 03:53 | 04:20 | 04:18 | 62 | 302 | 13 | EXT |  | 0.93 | (c)
59172.018 | 8.798 | 8.625 | -2.607 | -2.78 | 2219 | -2225 | -2224 | 0 | 2522 | 5417 |  | LWAN | AXGR | 05:22 | 05:25 | 05:25 | 258 | 36 |  | INT | Эквивалент потери металла 17%. |  | (c)
59186.057 | 0.102 | 0.025 | -11.028 | -11.105 | 1774 | -2172 | -1775 | 863 | 25 | 5419 |  | CORR | GENE | 03:32 | 04:55 | 05:59 | 158 | 1825 | 10 | EXT |  | 0.9 | (c)
59201.856 | 4.771 | 4.756 | -6.409 | -6.424 | -1142 | -1081 | -1084 | 1026 | 4756 | 5420 |  | CORR | CIGR | 08:31 | 08:41 | 08:40 | 30 | 116 | 10 | EXT | Аномалия находится на отводе. | 0.89 | (c)
59201.87 | 4.785 | 4.773 | -6.395 | -6.407 | -1321 | -1253 | -1266 | 1211 | 4773 | 5420 |  | CORR | CIGR | 08:02 | 08:13 | 08:11 | 23 | 110 | 10 | EXT | Аномалия находится на отводе. | 0.89 | (c)
59238.85 | 8.405 | 8.392 | -3.055 | -3.068 | -2037 | -1976 | -1990 | 193 | 3037 | 5423 |  | CORR | CIGR | 07:33 | 07:43 | 07:40 | 31 | 95 | 10 | EXT |  | 0.92 | (c)
59250.853 | 8.948 | 8.43 | -2.312 | -2.83 | -1545 | -1507 | -1512 | 686 | 2100 | 5424 |  | CORR | GENE | 07:18 | 07:24 | 07:23 | 730 | 66 | 11 | EXT | Аномалия находится на упругопластическом изгибе: R=473 D, максимальное растяжение на 11.6 час. | 1 | (c)
59265.988 | 1.323 | 1.247 | -9.977 | -10.053 | 930 | 956 | 943 | 930 | 1247 | 5426 |  | CORR | AXGR | 04:44 | 04:48 | 04:46 | 76 | 26 | 12 | EXT | Аномалия находится на упругопластическом изгибе: R=740 D, максимальное растяжение на 0.7 час. | 0.93 | (c)
59320.757 | 10.352 | 10.313 | -0.668 | -0.707 | 1273 | 1435 | 1465 | 573 | 646 | 5430 |  | CORR | GENE | 02:26 | 02:53 | 02:57 | 61 | 385 | 10 | EXT |  | 0.93 | (c)
59340.322 | 7.567 | 7.498 | -3.758 | -3.827 | -321 | -321 | -298 | 275 | 3595 | 5432 |  | CORR | AXGR | 07:10 | 07:10 | 07:13 | 232 | 46 | 10 | EXT |  | 0.91 | (c)
59344.08 | 0 | -0.029 | -11.32 | -11.349 | 167 | 1192 | 882 | 167 |  | 5433 | Нарушение формы кольцевого шва | GWAN |  | 00:20 | 03:05 | 02:15 | 0 | 1430 |  | EXT | Нарушение формы кольцевого шва |  | (c)
59344.08 | 0 | -0.021 | -11.32 | -11.341 | -1892 | -914 | -1226 | 559 |  | 5433 | Нарушение формы кольцевого шва | GWAN |  | 06:48 | 09:26 | 08:35 | 0 | 1333 |  | EXT | Нарушение формы кольцевого шва |  | (c)
59351.491 | 7.411 | 7.376 | -3.909 | -3.944 | -2180 | -2114 | -2099 | 2019 | 3897 | 5433 |  | CORR | CIGR | 06:01 | 06:12 | 06:14 | 47 | 161 | 10 | EXT |  | 0.89 | (c)
59376.255 | 9.635 | 9.625 | -1.905 | -1.915 | 1718 | 1844 | 1827 | 294 | 1867 | 5435 |  | CORR | CIGR | 07:28 | 07:48 | 07:46 | 48 | 219 | 10 | EXT |  | 0.92 | (c)
59381.537 | 3.377 | 3.335 | -7.788 | -7.83 | 1813 | 1890 | 1954 | 136 | 3335 | 5436 |  | CORR | GENE | 07:16 | 07:28 | 07:38 | 55 | 282 | 13 | EXT |  | 0.93 | (c)
59383.75 | 5.59 | 5.575 | -5.575 | -5.59 | 2000 | 2204 | 2151 | 0 | 5545 | 5436 |  | CORR | CIGR | 07:46 | 08:19 | 08:10 | 45 | 301 | 9 | EXT |  | 0.92 | (c)
59384.552 | 6.392 | 6.368 | -4.773 | -4.797 | -2058 | -1922 | -1971 | 173 | 4763 | 5436 |  | CORR | CIGR | 08:51 | 09:13 | 09:05 | 34 | 173 | 12 | EXT |  | 0.92 | (c)
59384.617 | 6.457 | 6.428 | -4.708 | -4.737 | 1916 | 2049 | 2050 | 46 | 4694 | 5436 |  | CORR | CIGR | 07:32 | 07:54 | 07:54 | 43 | 268 | 15 | EXT |  | 0.93 | (c)
59411.17 | 6.515 | 6.477 | -0.11 | -0.148 | 1946 | -2192 | 2177 | 0 | 94 | 5439 |  | CORR | GENE | 03:46 | 04:39 | 04:24 | 54 | 462 | 10 | EXT |  | 0.93 | (c)
59455.116 | 10.341 | 10.327 | -0.969 | -0.983 | 1659 | 1737 | 1727 | 436 | 956 | 5444 |  | CORR | CIGR | 07:11 | 07:24 | 07:22 | 27 | 136 | 12 | EXT |  | 0.92 | (c)
59455.219 | 10.444 | 10.428 | -0.866 | -0.882 | 1669 | 1733 | 1725 | 450 | 848 | 5444 |  | CORR | CIGR | 07:13 | 07:23 | 07:22 | 34 | 112 | 11 | EXT |  | 0.92 | (c)
59499.131 | 8.871 | 8.836 | -2.509 | -2.544 | 833 | 1037 | 1055 | 833 | 2509 | 5448 |  | CORR | CIGR | 04:38 | 05:11 | 05:14 | 35 | 444 | 11 | EXT |  | 0.92 | (c)
59566.877 | 2.362 | 2.328 | -8.828 | -8.862 | -2176 | -2122 | -2100 | 55 | 2328 | 5456 |  | CORR | CIGR | 05:54 | 06:03 | 06:06 | 34 | 151 | 10 | EXT |  | 0.92 | (c)
59629.65 | 8.495 | 8.485 | -2.835 | -2.845 | 1443 | 1487 | 1518 | 1443 | 2824 | 5461 |  | CORR | CIGR | 04:33 | 04:40 | 04:45 | 21 | 149 | 13 | EXT |  | 0.89 | (c)
59630.626 | 9.471 | 9.441 | -1.859 | -1.889 | 1591 | 1647 | 1655 | 1591 | 1856 | 5461 |  | CORR | CIGR | 04:56 | 05:05 | 05:07 | 33 | 129 | 13 | EXT |  | 0.89 | (c)
59632.109 | 10.954 | 10.928 | -0.376 | -0.402 | 1655 | 1710 | 1741 | 1655 | 361 | 5461 |  | CORR | CIGR | 05:07 | 05:16 | 05:21 | 41 | 173 | 13 | EXT |  | 0.89 | (c)
59632.414 | 11.259 | 11.216 | -0.071 | -0.114 | 1897 | 1958 | 1995 | 1897 | 59 | 5461 |  | CORR | GENE | 05:46 | 05:56 | 06:02 | 55 | 197 | 11 | EXT |  | 0.89 | (c)
59632.63 | 0.145 | 0.057 | -11.465 | -11.553 | -1735 | -1421 | -1323 | 912 | 57 | 5462 |  | CORR | GENE | 04:57 | 05:47 | 06:03 | 119 | 823 | 10 | EXT |  | 0.89 | (c)
59636.76 | 4.275 | 4.166 | -7.335 | -7.444 | -1440 | -1426 | -1424 | 1409 | 4166 | 5462 |  | CORR | AXGR | 05:44 | 05:47 | 05:47 | 172 | 31 | 13 | EXT |  | 0.91 | (c)
59637.726 | 5.241 | 5.231 | -6.369 | -6.379 | -1252 | -1189 | -1198 | 1144 | 5231 | 5462 |  | GOUG | CIGR | 06:15 | 06:25 | 06:23 | 18 | 108 | 11 | EXT | Задир. |  | (c)
59640.631 | 8.146 | 7.966 | -3.464 | -3.644 | -1010 | -976 | -978 | 945 | 3010 | 5462 |  | CORR | GENE | 06:54 | 06:59 | 06:59 | 634 | 65 | 11 | EXT |  | 0.95 | (c)
59652.675 | 8.58 | 8.559 | -2.97 | -2.991 | 2199 | -2209 | -2201 | 2141 | 2966 | 5463 |  | CORR | CIGR | 07:44 | 07:53 | 07:54 | 25 | 121 | 10 | EXT |  | 0.89 | (c)
59653.629 | 9.534 | 9.491 | -2.016 | -2.059 | 983 | 1113 | 1141 | 983 | 2002 | 5463 |  | CORR | GENE | 04:28 | 04:49 | 04:53 | 57 | 316 | 9 | EXT |  | 0.89 | (c)
59654.443 | 10.348 | 10.334 | -1.202 | -1.216 | 2076 | 2173 | 2164 | 2076 | 1181 | 5463 |  | CORR | CIGR | 07:24 | 07:40 | 07:38 | 35 | 176 | 9 | EXT |  | 0.89 | (c)
59655.601 | 11.506 | 11.485 | -0.044 | -0.065 | 731 | 1056 | 960 | 731 | 24 | 5463 |  | CORR | CIGR | 03:47 | 04:40 | 04:24 | 41 | 458 | 13 | EXT |  | 0.89 | (c)
59663.055 | 7.41 | 7.389 | -3.94 | -3.961 | 1275 | 1374 | 1390 | 1275 | 3912 | 5464 |  | CORR | GENE | 05:27 | 05:43 | 05:46 | 49 | 230 | 9 | EXT |  | 0.89 | (c)
59714.842 | 1.602 | 1.582 | -9.748 | -9.768 | 403 | 514 | 553 | 403 | 1582 | 5469 |  | CORR | GENE | 03:26 | 03:44 | 03:51 | 51 | 300 | 10 | EXT |  | 0.89 | (c)
59736.908 | 1.678 | 1.468 | -9.712 | -9.922 | 2194 | 2205 | 2205 | 14 | 1468 | 5471 |  | CORR | AXGR | 07:21 | 07:22 | 07:23 | 284 | 22 | 14 | EXT |  | 0.93 | (c)
59737.19 | 1.96 | 1.883 | -9.43 | -9.507 | 2195 | 2211 | 2209 | 7 | 1883 | 5471 |  | CORR | AXGR | 07:21 | 07:23 | 07:23 | 144 | 29 | 11 | EXT |  | 0.9 | (c)
59738.734 | 3.504 | 3.479 | -7.886 | -7.911 | 1374 | 1439 | 1438 | 728 | 3479 | 5471 |  | CORR | CIGR | 05:08 | 05:19 | 05:19 | 33 | 129 | 14 | EXT |  | 0.89 | (c)
59738.995 | 3.765 | 3.7 | -7.625 | -7.69 | 2123 | 2176 | 2158 | 38 | 3700 | 5471 |  | CORR | GENE | 07:09 | 07:18 | 07:15 | 262 | 69 | 11 | EXT |  | 0.92 | (c)
59741.485 | 6.255 | 5.916 | -5.135 | -5.474 | 2169 | 2181 | 2184 | 31 | 4796 | 5471 |  | CORR | AXGR | 07:17 | 07:19 | 07:19 | 678 | 31 | 15 | EXT |  | 0.98 | (c)
59742.332 | 7.102 | 6.854 | -4.288 | -4.536 | 2129 | 2164 | 2159 | 42 | 4258 | 5471 |  | CORR | GENE | 07:10 | 07:16 | 07:15 | 278 | 60 | 12 | EXT |  | 0.92 | (c)
59768.181 | 10.016 | 9.88 | -1.614 | -1.75 | -1369 | -1340 | -1354 | 1340 | 1614 | 5473 |  | CORR | AXGR | 06:15 | 06:20 | 06:17 | 136 | 29 | 10 | EXT |  | 0.9 | (c)
59784.927 | 3.957 | 3.947 | -7.463 | -7.473 | 1949 | 1949 | 1963 | 1949 | 3947 | 5475 |  | CORR | AXGR | 03:54 | 03:54 | 03:57 | 98 | 28 | 11 | EXT | Аномалия находится на упругопластическом изгибе: R=503 D, максимальное растяжение на 6.5 час. | 0.89 | (c)
59795.664 | 3.274 | 3.249 | -8.271 | -8.296 | 648 | 742 | 735 | 648 | 3249 | 5476 |  | CORR | CIGR | 07:08 | 07:23 | 07:22 | 37 | 173 | 13 | EXT | Аномалия находится на упругопластическом изгибе: R=527 D, максимальное растяжение на 6.1 час. | 0.89 | (c)
59833.303 | 6.058 | 6.021 | -5.457 | -5.494 | -1332 | -1243 | -1249 | 898 | 5457 | 5479 |  | CORR | CIGR | 06:26 | 06:40 | 06:39 | 37 | 167 | 12 | EXT |  | 0.92 | (c)
59847.856 | 9.096 | 8.527 | -1.959 | -2.528 | 1558 | 1579 | 1585 | 618 | 1696 | 5480 |  | CORR | GENE | 06:54 | 06:57 | 06:58 | 832 | 55 | 12 | EXT | Аномалия находится на упругопластическом изгибе: R=198 D, максимальное растяжение на 11.6 час. | 1.01 | (b)
59858.493 | 8.678 | 8.667 | -2.752 | -2.763 | 894 | 941 | 942 | 894 | 2742 | 5481 |  | CORR | CIGR | 04:60 | 05:07 | 05:07 | 21 | 95 | 14 | EXT | Аномалия находится на упругопластическом изгибе: R=506 D, максимальное растяжение на 11.8 час. | 0.92 | (c)
59876.735 | 3.855 | 3.83 | -7.66 | -7.685 | -629 | -568 | -568 | 508 | 3830 | 5483 |  | GOUG | CIGR | 01:31 | 01:41 | 01:41 | 35 | 121 | 13 | EXT | Аномалия находится на отводе. Задир. |  | (c)
59925.33 | 7.15 | 7.141 | -4.15 | -4.159 | -652 | -605 | -602 | 552 | 4139 | 5487 |  | CORR | CIGR | 07:18 | 07:25 | 07:26 | 20 | 99 | 10 | EXT |  | 0.92 | (c)
59941.174 | 0.359 | 0.241 | -11.126 | -11.244 | 563 | 615 | 589 | 563 | 241 | 5489 |  | CORR | GENE | 03:56 | 04:04 | 03:60 | 470 | 52 | 9 | EXT |  | 0.97 | (c)
59944.618 | 3.803 | 3.685 | -7.682 | -7.8 | 2149 | 2166 | 2168 | 43 | 3685 | 5489 |  | CORR | AXGR | 08:12 | 08:14 | 08:15 | 239 | 39 | 11 | EXT |  | 0.95 | (c)
59946.98 | 6.165 | 5.561 | -5.32 | -5.924 | 2143 | 2223 | 2183 | 7 | 5167 | 5489 |  | CORR | GENE | 08:11 | 08:24 | 08:17 | 757 | 81 | 14 | EXT |  | 1.02 | (b)
59952.352 | 0.052 | 0.022 | -11.388 | -11.418 | 1925 | -1871 | -1764 | 0 | 22 | 5490 |  | CORR | GENE | 04:02 | 05:49 | 06:07 | 125 | 1543 | 11 | EXT |  | 0.93 | (c)
59952.902 | 0.602 | 0.565 | -10.838 | -10.875 | -1561 | -1465 | -1456 | 670 | 565 | 5490 |  | CORR | CIGR | 06:39 | 06:55 | 06:56 | 38 | 210 | 11 | EXT |  | 0.92 | (c)
59953.469 | 1.169 | 0.915 | -10.271 | -10.525 | -1406 | -1368 | -1370 | 825 | 915 | 5490 |  | CORR | GENE | 07:04 | 07:11 | 07:10 | 384 | 72 | 11 | EXT |  | 0.97 | (c)
59953.704 | 1.404 | 1.292 | -10.036 | -10.148 | -1520 | -1482 | -1501 | 711 | 1292 | 5490 |  | CORR | AXGR | 06:46 | 06:52 | 06:49 | 212 | 38 | 15 | EXT |  | 0.96 | (c)
59953.883 | 1.583 | 1.542 | -9.857 | -9.898 | -1468 | -1296 | -1317 | 763 | 1542 | 5490 |  | CORR | GENE | 06:54 | 07:22 | 07:19 | 67 | 302 | 9 | EXT | Аномалия находится на упругопластическом изгибе: R=997 D, максимальное растяжение на 6.8 час. | 0.93 | (c)
59960.168 | 7.868 | 7.808 | -3.572 | -3.632 | 1140 | 1416 | 1514 | 342 | 3517 | 5490 |  | CORR | GENE | 01:55 | 02:40 | 02:56 | 115 | 748 | 11 | EXT | Аномалия находится на упругопластическом изгибе: R=428 D, максимальное растяжение на 7 час. | 0.93 | (c)
59960.616 | 8.316 | 8.218 | -3.124 | -3.222 | -1230 | -1082 | -990 | 750 | 3121 | 5490 |  | CORR | GENE | 07:33 | 07:57 | 08:12 | 101 | 480 | 9 | EXT | Аномалия находится на упругопластическом изгибе: R=436 D, максимальное растяжение на 7 час. | 0.93 | (c)
59960.871 | 8.571 | 8.522 | -2.869 | -2.918 | 1829 | 1916 | 1999 | 61 | 2856 | 5490 |  | CORR | GENE | 03:46 | 04:01 | 04:14 | 62 | 341 | 10 | EXT | Аномалия находится на упругопластическом изгибе: R=441 D, максимальное растяжение на 7 час. | 0.93 | (c)
59973.213 | 9.473 | 9.444 | -1.717 | -1.746 | -1871 | -1738 | -1297 | 359 | 1527 | 5491 |  | CORR | GENE | 05:07 | 05:29 | 06:40 | 219 | 1148 | 9 | EXT |  | 0.94 | (c)
59979.173 | 4.243 | 4.22 | -7.287 | -7.31 | 720 | 878 | 853 | 720 | 4220 | 5492 |  | CORR | CIGR | 04:09 | 04:34 | 04:30 | 35 | 265 | 10 | EXT |  | 0.92 | (c)
60003.448 | 5.418 | 5.412 | -5.667 | -5.673 | -134 | -73 | -86 | 38 | 5412 | 5494 |  | CORR | CIGR | 08:38 | 08:48 | 08:46 | 27 | 96 | 11 | EXT | Аномалия находится на отводе. | 0.89 | (c)
60024.053 | 3.388 | 3.375 | -8.147 | -8.16 | 1773 | 1855 | 1839 | 1773 | 3375 | 5496 |  | GOUG | CIGR | 08:14 | 08:27 | 08:25 | 24 | 132 | 20 | EXT | Задир. |  | (c)
60154.151 | 9.331 | 9.321 | -2.114 | -2.124 | 918 | 934 | 935 | 918 | 2102 | 5509 |  | CORR | PITT | 02:50 | 02:52 | 02:52 | 22 | 33 | 11 | EXT |  | 0.89 | (c)
60157.724 | 1.459 | 1.35 | -9.981 | -10.09 | -1706 | -1665 | -1655 | 1604 | 1350 | 5510 |  | CORR | GENE | 03:55 | 04:02 | 04:03 | 337 | 102 | 13 | EXT | Аномалия находится на отводе. | 0.94 | (c)
60158.216 | 1.951 | 1.921 | -9.489 | -9.519 | -1456 | -1433 | -1412 | 1368 | 1921 | 5510 |  | CORR | CIGR | 04:36 | 04:39 | 04:43 | 33 | 88 | 12 | EXT | Аномалия находится на отводе. | 0.89 | (c)
60158.234 | 1.969 | 1.828 | -9.471 | -9.612 | -1747 | -1635 | -1681 | 1615 | 1828 | 5510 |  | CORR | GENE | 03:49 | 04:07 | 03:59 | 364 | 132 | 11 | EXT | Аномалия находится на отводе. | 0.93 | (c)
60161.396 | 5.131 | 5.076 | -6.309 | -6.364 | -1118 | -1041 | -938 | 757 | 5076 | 5510 |  | CORR | GENE | 05:30 | 05:43 | 05:59 | 59 | 361 | 10 | EXT | Аномалия находится на отводе. | 0.89 | (c)
60167.705 | 0 | -0.034 | -11.165 | -11.199 | 516 | 1232 | 1044 | 516 |  | 5511 | Нарушение формы кольцевого шва | GWAN |  | 10:23 | 00:19 | 11:48 | 0 | 1056 |  | EXT | Нарушение формы кольцевого шва Аномалия находится на отводе. |  | (c)
60170.171 | 2.466 | 2.164 | -8.699 | -9.001 | -1571 | -1528 | -1511 | 1451 | 2164 | 5511 |  | CORR | GENE | 04:46 | 04:53 | 04:56 | 586 | 120 | 10 | EXT | Аномалия находится на отводе. | 0.94 | (c)
60195.004 | 4.704 | 4.683 | -6.801 | -6.822 | -1695 | -1457 | -1514 | 536 | 4683 | 5513 |  | CORR | CIGR | 05:06 | 05:44 | 05:35 | 41 | 362 | 12 | EXT | Аномалия находится на упругопластическом изгибе: R=462 D, максимальное растяжение на 6.5 час. | 0.92 | (c)
60200.321 | 10.021 | 9.925 | -1.484 | -1.58 | -1967 | -1854 | -1865 | 264 | 1476 | 5513 |  | CORR | GENE | 04:22 | 04:40 | 04:38 | 104 | 204 | 15 | EXT | Аномалия находится на упругопластическом изгибе: R=616 D, максимальное растяжение на 6.6 час. | 0.93 | (c)
60224.495 | 0 | -0.018 | -11.32 | -11.338 | 2023 | 2103 | 2193 | 0 |  | 5516 | Нарушение формы кольцевого шва | GWAN |  | 03:13 | 03:26 | 03:40 | 0 | 340 |  | EXT | Нарушение формы кольцевого шва |  | (c)
60258.085 | 0 | -0.035 | -8.37 | -8.405 | 248 | 627 | 504 | 248 |  | 5519 | Нарушение формы кольцевого шва | GWAN |  | 11:19 | 00:21 | 12:01 | 0 | 513 |  | EXT | Нарушение формы кольцевого шва |  | (c)
60266.455 | 0 | -0.058 | -2.56 | -2.618 | -151 | -98 | -67 | 0 |  | 5520 | Нарушение формы кольцевого шва | GWAN |  | 10:13 | 10:21 | 10:26 | 0 | 167 |  | EXT | Нарушение формы кольцевого шва |  | (c)
60269.015 | 0 | -0.042 | -4.41 | -4.452 | -476 | -338 | -371 | 266 |  | 5521 | Нарушение формы кольцевого шва | GWAN |  | 10:00 | 10:23 | 10:17 | 0 | 210 |  | EXT | Нарушение формы кольцевого шва |  | (c)
60273.425 | 0 | -0.038 | -5.725 | -5.763 | -1110 | -924 | -962 | 813 |  | 5522 | Нарушение формы кольцевого шва | GWAN |  | 08:18 | 08:48 | 08:42 | 0 | 297 |  | EXT | Нарушение формы кольцевого шва Аномалия находится на упругопластическом изгибе: R=565 D, максимальное растяжение на 0.3 час. |  | (c)
60279.15 | 0 | 0 | -7.365 | -7.365 | -1624 | -1472 | -1245 | 607 | 0 | 5523 | Смещение кромок | GWAN |  | 04:59 | 05:24 | 06:00 | 0 | 758 |  | EXT | Смещение кромок Наружу Величина смещения - 3 мм. Аномалия находится на упругопластическом изгибе: R=270 D, максимальное растяжение на 0.2 час. |  | (c)
60288.427 | 1.912 | 1.902 | -1.323 | -1.333 | -2211 | -2112 | -1061 | 0 | 1300 | 5524 | Дефект проката | MIAN | CIGR | 03:24 | 03:40 | 06:29 | 33 | 2300 |  | INT | Дефект проката Эквивалент потери металла 18%. Аномалия находится на упругопластическом изгибе: R=367 D, максимальное растяжение на 0.9 час. |  | (c)
60319.219 | 6.924 | 6.771 | -4.531 | -4.684 | 2144 | -2120 | -2018 | 0 | 4487 | 5527 |  | CORR | GENE | 05:06 | 05:38 | 05:54 | 197 | 599 | 9 | EXT |  | 0.94 | (c)
60323.75 | 0 | -0.017 | -11.665 | -11.682 | -1359 | -892 | -984 | 608 |  | 5528 | Нарушение формы кольцевого шва | GWAN |  | 04:55 | 06:11 | 05:56 | 0 | 751 |  | EXT | Нарушение формы кольцевого шва Аномалия находится на отводе. |  | (c)
60323.75 | 0 | -0.043 | -11.665 | -11.708 | 316 | 358 | 420 | 316 |  | 5528 | Нарушение формы кольцевого шва | GWAN |  | 09:26 | 09:32 | 09:42 | 0 | 209 |  | EXT | Нарушение формы кольцевого шва Аномалия находится на отводе. |  | (c)
60323.75 | 0 | -0.047 | -11.665 | -11.712 | 1149 | 1236 | 1347 | 1149 |  | 5528 | Нарушение формы кольцевого шва | GWAN |  | 11:40 | 11:54 | 12:12 | 0 | 396 |  | EXT | Нарушение формы кольцевого шва Аномалия находится на отводе. |  | (c)
60324.566 | 0.816 | 0.731 | -10.849 | -10.934 | -1420 | -887 | -980 | 540 | 731 | 5528 |  | CORR | GENE | 04:45 | 06:12 | 05:56 | 155 | 880 | 12 | EXT | Аномалия находится на отводе. | 0.9 | (c)
60347.095 | 0 | -0.039 | -11.675 | -11.714 | 916 | 1248 | 1218 | 916 |  | 5530 | Нарушение формы кольцевого шва | GWAN |  | 11:11 | 00:05 | 12:00 | 0 | 604 |  | EXT | Нарушение формы кольцевого шва Аномалия находится на отводе. |  | (c)
60361.181 | 2.411 | 2.391 | -8.824 | -8.844 | -511 | -465 | -460 | 408 | 2391 | 5531 |  | CORR | CIGR | 08:23 | 08:30 | 08:31 | 42 | 103 | 9 | EXT |  | 0.89 | (c)
60370.005 | 0 | -0.016 | -11.475 | -11.491 | -2150 | -1762 | -1608 | 81 |  | 5532 | Нарушение формы кольцевого шва | GWAN |  | 05:13 | 06:16 | 06:40 | 0 | 1084 |  | EXT | Нарушение формы кольцевого шва |  | (c)
60395.264 | 2.479 | 2.46 | -8.801 | -8.82 | 2068 | 2137 | 2124 | 51 | 2460 | 5534 |  | CORR | CIGR | 07:57 | 08:08 | 08:06 | 38 | 111 | 7 | EXT |  | 0.92 | (c)
60412.742 | 8.677 | 8.618 | -2.698 | -2.757 | -691 | -485 | -506 | 322 | 2669 | 5535 |  | GOUG | GENE | 07:53 | 08:26 | 08:23 | 88 | 369 | 12 | EXT | Задир. |  | (c)
60430.676 | 4.141 | 4.083 | -6.954 | -7.012 | 2192 | 2205 | 2203 | 17 | 4083 | 5537 |  | LWAN | AXGR | 08:10 | 08:13 | 08:12 | 208 | 22 |  | EXT | Эквивалент потери металла 10%. |  | (c)
60449.12 | 0 | -0.015 | -10.735 | -10.75 | 1987 | 2144 | -1999 | 0 |  | 5539 | Нарушение формы кольцевого шва | GWAN |  | 07:34 | 07:59 | 08:51 | 0 | 951 |  | EXT | Нарушение формы кольцевого шва |  | (c)
60503.68 | 0 | -0.023 | -11.08 | -11.103 | -1058 | 223 | 437 | 0 |  | 5546 | Нарушение формы кольцевого шва | GWAN |  | 01:18 | 04:44 | 05:19 | 0 | 2990 |  | EXT | Нарушение формы кольцевого шва Аномалия находится на упругопластическом изгибе: R=482 D, максимальное растяжение на 5.5 час. |  | (c)
60514.76 | 0 | -0.022 | -11.415 | -11.437 | 118 | 212 | 387 | 118 |  | 5547 | Нарушение формы кольцевого шва | GWAN |  | 09:05 | 09:20 | 09:48 | 0 | 537 |  | EXT | Нарушение формы кольцевого шва Аномалия находится на отводе. |  | (c)
60526.175 | 0 | -0.046 | -11.34 | -11.386 | -1619 | -464 | -950 | 280 |  | 5548 | Нарушение формы кольцевого шва | GWAN |  | 10:07 | 01:14 | 11:55 | 0 | 1339 |  | EXT | Нарушение формы кольцевого шва Аномалия находится на отводе. |  | (c)
60537.07 | 10.895 | 10.772 | -0.445 | -0.568 | -860 | -856 | -851 | 841 | 444 | 5548 |  | CORR | AXGR | 00:10 | 00:10 | 00:11 | 124 | 19 | 12 | EXT | Аномалия находится на отводе. | 0.89 | (c)
60537.515 | 0 | -0.035 | -10.965 | -11 | 935 | 1518 | 1365 | 436 |  | 5549 | Нарушение формы кольцевого шва | GWAN |  | 05:07 | 06:42 | 06:17 | 0 | 860 |  | EXT | Нарушение формы кольцевого шва Аномалия находится на отводе. |  | (c)
60537.515 | 0 | -0.039 | -10.965 | -11.004 | -1889 | -1524 | -1473 | 341 |  | 5549 | Нарушение формы кольцевого шва | GWAN |  | 09:32 | 10:31 | 10:39 | 0 | 832 |  | EXT | Нарушение формы кольцевого шва Аномалия находится на отводе. |  | (c)
60538.887 | 1.372 | 1.308 | -9.593 | -9.657 | 371 | 398 | 390 | 371 | 1308 | 5549 |  | CORR | AXGR | 03:36 | 03:41 | 03:39 | 152 | 38 | 9 | EXT | Аномалия находится на отводе. | 0.9 | (c)
60539.683 | 2.168 | 2.155 | -8.797 | -8.81 | 208 | 396 | 321 | 208 | 2155 | 5549 |  | CORR | CIGR | 03:10 | 03:40 | 03:28 | 41 | 226 | 8 | EXT | Аномалия находится на отводе. | 0.89 | (c)
60540.611 | 3.096 | 3.015 | -7.869 | -7.95 | 2082 | 2083 | 2094 | 124 | 3015 | 5549 |  | CORR | AXGR | 08:13 | 08:13 | 08:15 | 121 | 24 | 14 | EXT | Аномалия находится на отводе. | 0.9 | (c)
60540.648 | 3.133 | 3.121 | -7.832 | -7.844 | 335 | 407 | 435 | 335 | 3121 | 5549 |  | CORR | CIGR | 03:31 | 03:42 | 03:47 | 38 | 199 | 10 | EXT | Аномалия находится на отводе. | 0.89 | (c)
60541.216 | 3.701 | 3.618 | -7.264 | -7.347 | 1752 | 1764 | 1768 | 446 | 3618 | 5549 |  | CORR | AXGR | 07:19 | 07:21 | 07:22 | 83 | 32 | 14 | EXT | Аномалия находится на отводе. | 0.89 | (c)
60541.291 | 3.776 | 3.729 | -7.189 | -7.236 | 1718 | 1817 | 1970 | 9 | 3729 | 5549 |  | CORR | GENE | 07:14 | 07:30 | 07:54 | 78 | 503 | 15 | EXT | Аномалия находится на отводе. | 0.89 | (c)
60543.046 | 5.531 | 5.304 | -5.434 | -5.661 | 127 | 227 | 206 | 127 | 5304 | 5549 |  | CORR | GENE | 02:57 | 03:13 | 03:10 | 305 | 158 | 13 | EXT | Аномалия находится на отводе. | 0.93 | (c)
60543.297 | 5.782 | 5.773 | -5.183 | -5.192 | 53 | 123 | 119 | 53 | 5161 | 5549 |  | CORR | CIGR | 02:45 | 02:56 | 02:56 | 31 | 131 | 10 | EXT | Аномалия находится на отводе. | 0.89 | (c)
60544.37 | 6.855 | 6.832 | -4.11 | -4.133 | 2189 | 2210 | 2214 | 0 | 4092 | 5549 |  | CORR | PITT | 08:30 | 08:33 | 08:34 | 41 | 50 | 14 | EXT | Аномалия находится на отводе. | 0.89 | (c)
60548.48 | 0 | -0.029 | -10.735 | -10.764 | 1095 | 1626 | 1493 | 338 |  | 5550 | Нарушение формы кольцевого шва | GWAN |  | 05:31 | 06:57 | 06:35 | 0 | 798 |  | EXT | Нарушение формы кольцевого шва Аномалия находится на отводе. |  | (c)
60559.215 | 0 | -0.018 | -11.135 | -11.153 | 1566 | 1806 | 2165 | 0 |  | 5551 | Нарушение формы кольцевого шва | GWAN |  | 03:40 | 04:19 | 05:17 | 0 | 1197 |  | EXT | Нарушение формы кольцевого шва |  | (c)
60559.215 | 0 | -0.035 | -11.135 | -11.17 | -751 | -264 | -117 | 0 |  | 5551 | Нарушение формы кольцевого шва | GWAN |  | 09:26 | 10:45 | 11:08 | 0 | 1267 |  | EXT | Нарушение формы кольцевого шва |  | (c)
60570.35 | 0 | -0.037 | -10.78 | -10.817 | -944 | -682 | -542 | 140 |  | 5552 | Нарушение формы кольцевого шва | GWAN |  | 07:55 | 08:38 | 09:00 | 0 | 804 |  | EXT | Нарушение формы кольцевого шва |  | (c)
60581.13 | 0 | -0.008 | -10.87 | -10.878 | -2156 | -1764 | -1854 | 1553 |  | 5553 | Нарушение формы кольцевого шва | GWAN |  | 01:58 | 03:01 | 02:47 | 0 | 604 |  | EXT | Нарушение формы кольцевого шва |  | (c)
60581.13 | 0 | -0.002 | -10.87 | -10.872 | -910 | -816 | -718 | 525 |  | 5553 | Нарушение формы кольцевого шва | GWAN |  | 05:19 | 05:34 | 05:50 | 0 | 385 |  | EXT | Нарушение формы кольцевого шва |  | (c)
60592 | 0 | -0.015 | -10.96 | -10.975 | 2095 | 2227 | -2172 | 1977 |  | 5554 | Нарушение формы кольцевого шва | GWAN |  | 04:56 | 05:17 | 05:27 | 0 | 389 |  | EXT | Нарушение формы кольцевого шва |  | (c)
60602.96 | 0 | -0.028 | -11.345 | -11.373 | 846 | 1256 | 1239 | 598 |  | 5555 | Нарушение формы кольцевого шва | GWAN |  | 04:45 | 05:51 | 05:48 | 0 | 786 |  | EXT | Нарушение формы кольцевого шва Аномалия находится на отводе. |  | (c)
60602.96 | 0 | -0.032 | -11.345 | -11.377 | -1361 | -1164 | -973 | 585 |  | 5555 | Нарушение формы кольцевого шва | GWAN |  | 10:49 | 11:20 | 11:51 | 0 | 776 |  | EXT | Нарушение формы кольцевого шва Аномалия находится на отводе. |  | (c)
60614.305 | 0 | -0.017 | -11.375 | -11.392 | 1314 | 2196 | 1928 | 0 |  | 5556 | Нарушение формы кольцевого шва | GWAN |  | 04:51 | 07:13 | 06:30 | 0 | 1228 |  | EXT | Нарушение формы кольцевого шва Аномалия находится на отводе. |  | (c)
60647.925 | 0 | -0.017 | -11.54 | -11.557 | 1247 | 1837 | 1897 | 1247 |  | 5559 | Нарушение формы кольцевого шва | GWAN |  | 01:27 | 03:03 | 03:12 | 0 | 1301 |  | EXT | Нарушение формы кольцевого шва |  | (c)
60659.465 | 0 | -0.031 | -11.035 | -11.066 | -1351 | -1048 | -947 | 543 |  | 5560 | Нарушение формы кольцевого шва | GWAN |  | 11:15 | 00:04 | 12:20 | 0 | 808 |  | INT | Нарушение формы кольцевого шва |  | (c)
60659.465 | 0 | -0.034 | -11.035 | -11.069 | -288 | -18 | 38 | 0 |  | 5560 | Нарушение формы кольцевого шва | GWAN |  | 02:06 | 02:50 | 02:59 | 0 | 651 |  | EXT | Нарушение формы кольцевого шва |  | (c)
60659.465 | 0 | -0.022 | -11.035 | -11.057 | 1227 | 1466 | 1426 | 1227 |  | 5560 | Нарушение формы кольцевого шва | GWAN |  | 06:11 | 06:49 | 06:43 | 0 | 397 |  | EXT | Нарушение формы кольцевого шва |  | (c)
60670.5 | 0 | -0.013 | -11.27 | -11.283 | 1763 | 2004 | 1974 | 45 |  | 5561 | Нарушение формы кольцевого шва | GWAN |  | 03:05 | 03:44 | 03:40 | 0 | 423 |  | EXT | Нарушение формы кольцевого шва |  | (c)
60670.5 | 0 | -0.019 | -11.27 | -11.289 | 304 | 499 | 748 | 304 |  | 5561 | Нарушение формы кольцевого шва | GWAN |  | 11:10 | 11:42 | 12:22 | 0 | 887 |  | EXT | Нарушение формы кольцевого шва |  | (c)
60693.117 | 0.527 | 0.511 | -10.763 | -10.779 | -1641 | -1578 | -1579 | 589 | 511 | 5563 |  | CORR | CIGR | 10:19 | 10:30 | 10:30 | 29 | 125 | 12 | EXT |  | 0.92 | (c)
60703.224 | 10.634 | 10.588 | -0.656 | -0.702 | 1451 | 1843 | 1741 | 200 | 643 | 5563 |  | CORR | GENE | 06:38 | 07:42 | 07:25 | 59 | 580 | 11 | EXT |  | 0.93 | (c)
60738.216 | 0.256 | 0.22 | -11.159 | -11.195 | 1442 | 1585 | 1575 | 522 | 220 | 5567 |  | CORR | GENE | 03:15 | 03:38 | 03:36 | 53 | 266 | 10 | EXT |  | 0.93 | (c)
60739.071 | 1.111 | 1.029 | -10.304 | -10.386 | 2174 | 2203 | 2189 | 26 | 1029 | 5567 |  | CORR | AXGR | 05:13 | 05:17 | 05:15 | 630 | 31 | 11 | EXT |  | 0.99 | (c)
60739.952 | 1.992 | 1.856 | -9.423 | -9.559 | 2168 | 2202 | 2189 | 20 | 1856 | 5567 |  | CORR | AXGR | 05:12 | 05:17 | 05:15 | 355 | 43 | 13 | EXT |  | 0.98 | (c)
60740.909 | 2.949 | 2.859 | -8.466 | -8.556 | 2179 | 2198 | 2194 | 21 | 2859 | 5567 |  | CORR | AXGR | 05:13 | 05:17 | 05:16 | 154 | 30 | 9 | EXT |  | 0.93 | (c)
60758.594 | 9.219 | 9.207 | -2.086 | -2.098 | 1390 | 1421 | 1447 | 727 | 2069 | 5568 |  | CORR | CIGR | 03:19 | 03:24 | 03:28 | 29 | 113 | 10 | EXT | Аномалия находится на упругопластическом изгибе: R=588 D, максимальное растяжение на 6.1 час. | 0.92 | (c)
60758.968 | 9.593 | 9.549 | -1.712 | -1.756 | 2164 | -2228 | -2220 | 0 | 1698 | 5568 |  | CORR | GENE | 05:24 | 05:35 | 05:36 | 58 | 153 | 12 | EXT | Аномалия находится на упругопластическом изгибе: R=569 D, максимальное растяжение на 6.1 час. | 0.93 | (c)
60759.038 | 9.663 | 9.651 | -1.642 | -1.654 | 1303 | 1384 | 1377 | 779 | 1633 | 5568 |  | CORR | CIGR | 03:05 | 03:18 | 03:17 | 21 | 148 | 9 | EXT | Аномалия находится на упругопластическом изгибе: R=553 D, максимальное растяжение на 6.1 час. | 0.92 | (c)
60760.59 | 11.215 | 11.199 | -0.09 | -0.106 | -910 | -783 | -817 | 723 | 82 | 5568 |  | CORR | CIGR | 09:08 | 09:28 | 09:23 | 24 | 187 | 7 | EXT | Аномалия находится на упругопластическом изгибе: R=487 D, максимальное растяжение на 6 час. | 0.92 | (c)
60774.025 | 1.95 | 1.822 | -9.255 | -9.383 | 806 | 1058 | 988 | 806 | 1822 | 5570 |  | CORR | GENE | 04:15 | 04:55 | 04:44 | 162 | 365 | 11 | EXT | Аномалия находится на упругопластическом изгибе: R=893 D, максимальное растяжение на 4.8 час. | 0.94 | (c)
60776.291 | 4.216 | 4.182 | -6.989 | -7.023 | 2014 | 2087 | 2121 | 2 | 4182 | 5570 |  | CORR | GENE | 07:30 | 07:41 | 07:47 | 60 | 215 | 9 | EXT |  | 0.93 | (c)
60776.517 | 4.442 | 4.417 | -6.763 | -6.788 | 178 | 213 | 284 | 178 | 4417 | 5570 |  | CORR | CIGR | 02:33 | 02:39 | 02:51 | 44 | 213 | 9 | EXT |  | 0.92 | (c)
60777.569 | 5.494 | 5.467 | -5.711 | -5.738 | 1786 | 1847 | 1907 | 202 | 5467 | 5570 |  | CORR | GENE | 06:53 | 07:03 | 07:12 | 53 | 243 | 11 | EXT |  | 0.93 | (c)
60779.988 | 7.913 | 7.886 | -3.292 | -3.319 | 362 | 420 | 482 | 362 | 3272 | 5570 |  | CORR | CIGR | 03:03 | 03:13 | 03:22 | 47 | 240 | 11 | EXT |  | 0.92 | (c)
60786.588 | 3.308 | 3.23 | -8.172 | -8.25 | 2097 | 2139 | 2132 | 64 | 3230 | 5571 |  | CORR | GENE | 04:18 | 04:25 | 04:23 | 248 | 70 | 10 | EXT |  | 0.95 | (c)
60800.06 | 5.3 | 5.281 | -5.84 | -5.859 | 497 | 721 | 680 | 497 | 5281 | 5572 |  | CORR | GENE | 03:53 | 04:29 | 04:22 | 60 | 365 | 10 | EXT |  | 0.93 | (c)
60802.1 | 7.34 | 7.323 | -3.8 | -3.817 | 139 | 196 | 231 | 139 | 3780 | 5572 |  | CORR | CIGR | 02:55 | 03:04 | 03:10 | 37 | 185 | 10 | EXT |  | 0.92 | (c)
60805.208 | 10.448 | 9.937 | -0.692 | -1.203 | 887 | 911 | 932 | 887 | 438 | 5572 |  | CORR | GENE | 04:56 | 04:60 | 05:03 | 765 | 90 | 9 | EXT |  | 0.98 | (c)
60805.222 | 10.462 | 10.322 | -0.678 | -0.818 | 732 | 761 | 763 | 732 | 593 | 5572 |  | CORR | GENE | 04:31 | 04:35 | 04:36 | 225 | 61 | 8 | EXT |  | 0.94 | (c)
60805.984 | 0.084 | 0.066 | -11.011 | -11.029 | 1940 | -1841 | -2132 | 0 | 66 | 5573 |  | CORR | GENE | 03:35 | 05:25 | 04:38 | 151 | 778 | 11 | EXT |  | 0.94 | (c)
60806.319 | 0.419 | 0.271 | -10.676 | -10.824 | 1953 | 2012 | 2011 | 161 | 271 | 5573 |  | CORR | GENE | 03:37 | 03:47 | 03:47 | 283 | 116 | 10 | EXT |  | 0.95 | (c)
60806.464 | 0.564 | 0.521 | -10.531 | -10.574 | 1939 | 2115 | 2144 | 0 | 521 | 5573 |  | CORR | GENE | 03:35 | 04:03 | 04:08 | 91 | 409 | 9 | EXT |  | 0.93 | (c)
60807.016 | 1.116 | 1.074 | -9.979 | -10.021 | -1122 | -987 | -1014 | 907 | 1074 | 5573 |  | CORR | CIGR | 07:21 | 07:43 | 07:38 | 50 | 216 | 7 | EXT |  | 0.92 | (c)
60807.228 | 1.328 | 1.281 | -9.767 | -9.814 | 2194 | -2140 | -2139 | 0 | 1281 | 5573 |  | CORR | GENE | 04:16 | 04:37 | 04:37 | 99 | 256 | 10 | EXT |  | 0.93 | (c)
60807.696 | 1.796 | 1.686 | -9.299 | -9.409 | 2151 | 2190 | 2182 | 18 | 1686 | 5573 |  | CORR | GENE | 04:09 | 04:15 | 04:14 | 441 | 62 | 13 | EXT |  | 0.99 | (c)
60808.766 | 2.866 | 2.827 | -8.229 | -8.268 | -2097 | -1982 | -1920 | 134 | 2827 | 5573 |  | CORR | GENE | 04:44 | 05:02 | 05:12 | 63 | 353 | 10 | EXT |  | 0.93 | (c)
60809.132 | 3.232 | 3.129 | -7.863 | -7.966 | -2098 | -1820 | -1752 | 132 | 3129 | 5573 |  | CORR | GENE | 04:43 | 05:28 | 05:39 | 144 | 693 | 9 | EXT |  | 0.93 | (c)
60809.45 | 3.55 | 3.527 | -7.545 | -7.568 | -1524 | -1237 | -1305 | 706 | 3527 | 5573 |  | CORR | GENE | 06:16 | 07:02 | 06:51 | 81 | 439 | 10 | EXT |  | 0.93 | (c)
60809.572 | 3.672 | 3.64 | -7.423 | -7.455 | -2004 | -1864 | -1865 | 226 | 3640 | 5573 |  | CORR | GENE | 04:59 | 05:21 | 05:21 | 63 | 279 | 10 | EXT |  | 0.93 | (c)
60810.323 | 4.423 | 4.38 | -6.672 | -6.715 | -1611 | -1488 | -1495 | 619 | 4380 | 5573 |  | CORR | GENE | 06:02 | 06:22 | 06:21 | 58 | 233 | 9 | EXT |  | 0.93 | (c)
60810.357 | 4.457 | 4.441 | -6.638 | -6.654 | -1925 | -1872 | -1867 | 305 | 4441 | 5573 |  | CORR | CIGR | 05:11 | 05:20 | 05:21 | 27 | 116 | 9 | EXT |  | 0.92 | (c)
60810.804 | 4.904 | 4.887 | -6.191 | -6.208 | -1565 | -1463 | -1481 | 665 | 4887 | 5573 |  | CORR | CIGR | 06:09 | 06:26 | 06:23 | 46 | 169 | 10 | EXT |  | 0.92 | (c)
60811.981 | 6.081 | 6.053 | -5.014 | -5.042 | -1998 | -1940 | -1893 | 232 | 4995 | 5573 |  | CORR | CIGR | 04:60 | 05:09 | 05:17 | 47 | 211 | 9 | EXT |  | 0.92 | (c)
60812.181 | 6.281 | 6.262 | -4.814 | -4.833 | -1971 | -1840 | -1869 | 259 | 4774 | 5573 |  | CORR | GENE | 05:04 | 05:25 | 05:20 | 59 | 205 | 10 | EXT |  | 0.93 | (c)
60812.224 | 6.324 | 6.292 | -4.771 | -4.803 | -1571 | -1344 | -1371 | 659 | 4713 | 5573 |  | CORR | GENE | 06:08 | 06:45 | 06:41 | 90 | 400 | 10 | EXT |  | 0.93 | (c)
60812.34 | 6.44 | 6.405 | -4.655 | -4.69 | -2165 | -2103 | -2051 | 66 | 4629 | 5573 |  | CORR | GENE | 04:33 | 04:43 | 04:51 | 61 | 229 | 9 | EXT |  | 0.93 | (c)
60813.353 | 7.453 | 7.292 | -3.642 | -3.803 | -1467 | -1189 | -1291 | 764 | 3327 | 5573 |  | CORR | GENE | 06:25 | 07:10 | 06:54 | 476 | 351 | 10 | EXT |  | 0.97 | (c)
60817.082 | 0.087 | 0.065 | -10.903 | -10.925 | -2029 | -1858 | -1897 | 202 | 65 | 5574 |  | CORR | CIGR | 06:56 | 07:24 | 07:18 | 46 | 264 | 11 | EXT |  | 0.92 | (c)
60817.538 | 0.543 | 0.116 | -10.447 | -10.874 | 1430 | 1515 | 1528 | 604 | 116 | 5574 |  | CORR | GENE | 04:15 | 04:28 | 04:31 | 650 | 197 | 9 | EXT |  | 0.98 | (c)
60818.569 | 1.574 | 1.558 | -9.416 | -9.432 | 1269 | 1370 | 1362 | 775 | 1558 | 5574 |  | CORR | CIGR | 03:49 | 04:05 | 04:04 | 41 | 186 | 9 | EXT |  | 0.92 | (c)
60823.564 | 6.569 | 5.764 | -4.421 | -5.226 | 1498 | 1575 | 1587 | 555 | 4253 | 5574 |  | CORR | GENE | 04:26 | 04:38 | 04:40 | 973 | 178 | 12 | EXT |  | 1.01 | (b)
60829.363 | 1.378 | 1.362 | -9.752 | -9.768 | 1763 | 1940 | 1907 | 180 | 1362 | 5575 |  | CORR | GENE | 06:11 | 06:39 | 06:34 | 56 | 287 | 7 | EXT |  | 0.92 | (c)
60833.018 | 5.033 | 4.912 | -6.097 | -6.218 | 1170 | 1391 | 1626 | 149 | 4912 | 5575 |  | CORR | GENE | 04:35 | 05:11 | 05:49 | 166 | 912 | 9 | EXT |  | 0.94 | (c)
60835.177 | 7.192 | 7.136 | -3.938 | -3.994 | -2132 | -2107 | -2104 | 99 | 3844 | 5575 |  | CORR | GENE | 07:42 | 07:46 | 07:47 | 150 | 55 | 7 | EXT |  | 0.93 | (c)
60837.398 | 9.413 | 9.394 | -1.717 | -1.736 | 955 | 1091 | 1074 | 955 | 1679 | 5575 |  | CORR | GENE | 04:00 | 04:22 | 04:20 | 57 | 238 | 11 | EXT |  | 0.93 | (c)
60837.603 | 9.618 | 9.601 | -1.512 | -1.529 | 2130 | 2195 | 2189 | 0 | 1482 | 5575 |  | CORR | CIGR | 07:10 | 07:20 | 07:19 | 47 | 118 | 7 | EXT |  | 0.92 | (c)
60839.115 | 0 | -0.018 | -10.94 | -10.958 | -1741 | -1589 | -1637 | 490 |  | 5576 | Нарушение формы кольцевого шва | GWAN |  | 05:14 | 05:38 | 05:30 | 0 | 208 |  | EXT | Нарушение формы кольцевого шва |  | (c)
60839.161 | 0.046 | 0.038 | -10.894 | -10.902 | -1167 | -669 | -769 | 371 | 38 | 5576 |  | CORR | GENE | 06:46 | 08:07 | 07:50 | 275 | 796 | 15 | EXT |  | 0.97 | (c)
60839.589 | 0.474 | 0.426 | -10.466 | -10.514 | -1212 | -896 | -969 | 727 | 426 | 5576 |  | CORR | GENE | 06:39 | 07:30 | 07:18 | 112 | 485 | 11 | EXT |  | 0.93 | (c)
60839.953 | 0.838 | 0.814 | -10.102 | -10.126 | -1185 | -794 | -917 | 649 | 814 | 5576 |  | CORR | GENE | 06:43 | 07:46 | 07:27 | 111 | 536 | 10 | EXT |  | 0.93 | (c)
60840.609 | 1.494 | 1.236 | -9.446 | -9.704 | -1208 | -936 | -1008 | 808 | 1236 | 5576 |  | CORR | GENE | 06:40 | 07:23 | 07:12 | 328 | 400 | 10 | EXT |  | 0.96 | (c)
60842.327 | 3.212 | 3.174 | -7.728 | -7.766 | -934 | -818 | -797 | 659 | 3174 | 5576 |  | CORR | GENE | 07:24 | 07:42 | 07:46 | 87 | 276 | 9 | EXT |  | 0.93 | (c)
60843.322 | 4.207 | 4.047 | -6.733 | -6.893 | -976 | -859 | -799 | 623 | 4047 | 5576 |  | CORR | GENE | 07:17 | 07:36 | 07:46 | 205 | 353 | 8 | EXT |  | 0.94 | (c)
60851.295 | 1.24 | 1.193 | -10.235 | -10.282 | -2005 | -1923 | -1916 | 225 | 1193 | 5577 |  | CORR | GENE | 07:00 | 07:14 | 07:15 | 64 | 178 | 10 | EXT |  | 0.93 | (c)
60862.188 | 0.658 | 0.627 | -10.532 | -10.563 | 1740 | 1951 | 1891 | 189 | 627 | 5578 |  | CORR | GENE | 06:21 | 06:55 | 06:46 | 123 | 301 | 8 | EXT |  | 0.93 | (c)
60864.343 | 2.813 | 2.726 | -8.377 | -8.464 | 2080 | 2174 | -2145 | 0 | 2726 | 5578 |  | CORR | GENE | 07:16 | 07:31 | 07:54 | 138 | 471 | 9 | EXT |  | 0.93 | (c)
60866.152 | 4.622 | 4.557 | -6.568 | -6.633 | 2164 | 2179 | -2150 | 0 | 4557 | 5578 |  | CORR | GENE | 07:30 | 07:32 | 07:53 | 81 | 293 | 10 | EXT |  | 0.93 | (c)
60867.105 | 5.575 | 5.545 | -5.615 | -5.645 | 2104 | 2175 | 2186 | 0 | 5545 | 5578 |  | CORR | GENE | 07:20 | 07:32 | 07:33 | 60 | 164 | 14 | EXT |  | 0.93 | (c)
60869.481 | 7.951 | 7.517 | -3.239 | -3.673 | -2172 | -2074 | -2114 | 59 | 3069 | 5578 |  | CORR | GENE | 07:50 | 08:06 | 07:59 | 604 | 115 | 8 | EXT |  | 0.97 | (c)
60870.347 | 8.817 | 8.758 | -2.373 | -2.432 | 1150 | 1316 | 1317 | 747 | 2364 | 5578 |  | CORR | GENE | 04:46 | 05:13 | 05:13 | 68 | 333 | 9 | EXT |  | 0.93 | (c)
60872.097 | 10.567 | 10.209 | -0.623 | -0.981 | -2211 | -2164 | -2163 | 19 | 450 | 5578 |  | CORR | GENE | 07:44 | 07:51 | 07:51 | 531 | 98 | 13 | EXT |  | 1 | (c)
60873.061 | 0.341 | 0.235 | -10.934 | -11.04 | -728 | -649 | -675 | 623 | 235 | 5579 |  | CORR | GENE | 07:03 | 07:16 | 07:11 | 441 | 105 | 7 | EXT |  | 0.96 | (c)
60876.099 | 3.379 | 3.349 | -7.896 | -7.926 | -958 | -863 | -864 | 770 | 3349 | 5579 |  | CORR | GENE | 06:26 | 06:41 | 06:41 | 62 | 188 | 9 | EXT |  | 0.93 | (c)
60900.78 | 5.485 | 4.959 | -5.835 | -6.361 | -1619 | -1491 | -1424 | 612 | 4959 | 5581 |  | DENT | GENE | 05:31 | 05:52 | 06:03 | 786 | 390 | 0.2 | N/A | Глубина вмятины: 3 мм (0,2%). Линейка: 79 см в (496 см; 05:52 ч:мин) |  | (c)
60906.615 | 0 | -0.025 | -11.145 | -11.17 | -1210 | -608 | -500 | 210 |  | 5582 | Нарушение формы кольцевого шва | GWAN |  | 09:28 | 11:05 | 11:23 | 0 | 1420 |  | EXT | Нарушение формы кольцевого шва |  | (c)
60916.324 | 9.709 | 9.698 | -1.436 | -1.447 | 1504 | 1598 | 1586 | 562 | 1426 | 5582 |  | CORR | CIGR | 04:46 | 05:01 | 04:59 | 21 | 164 | 16 | EXT |  | 0.92 | (c)
60940.45 | 0 | -0.043 | -11.46 | -11.503 | -283 | 249 | 42 | 283 |  | 5585 | Нарушение формы кольцевого шва | GWAN |  | 11:44 | 01:10 | 12:36 | 0 | 650 |  | EXT | Нарушение формы кольцевого шва |  | (c)
60940.45 | 0 | -0.026 | -11.46 | -11.486 | 1833 | 1904 | 1963 | 138 |  | 5585 | Нарушение формы кольцевого шва | GWAN |  | 05:26 | 05:37 | 05:46 | 0 | 259 |  | EXT | Нарушение формы кольцевого шва |  | (c)
60946.435 | 5.985 | 5.672 | -5.475 | -5.788 | 2073 | -2205 | 2204 | 0 | 4769 | 5585 |  | CORR | GENE | 06:04 | 06:34 | 06:25 | 1019 | 261 | 9 | EXT |  | 0.99 | (c)
60974.765 | 0 | -0.036 | -11.14 | -11.176 | -367 | 491 | 208 | 0 |  | 5588 | Нарушение формы кольцевого шва | GWAN |  | 10:38 | 00:56 | 12:11 | 0 | 1149 |  | EXT | Нарушение формы кольцевого шва Аномалия находится на упругопластическом изгибе: R=344 D, максимальное растяжение на 6.1 час. |  | (c)
60975.176 | 0.411 | 0.395 | -10.729 | -10.745 | 2201 | -1957 | -2060 | 1861 | 395 | 5588 |  | CORR | GENE | 05:32 | 06:21 | 06:05 | 71 | 399 | 10 | EXT | Аномалия находится на упругопластическом изгибе: R=336 D, максимальное растяжение на 6.1 час. | 0.99 | (c)
61020.445 | 0 | -0.033 | -11.395 | -11.428 | 168 | 317 | 284 | 168 |  | 5592 | Нарушение формы кольцевого шва | GWAN |  | 11:53 | 00:17 | 12:12 | 0 | 232 |  | EXT | Нарушение формы кольцевого шва Аномалия находится на отводе. |  | (c)
61045.048 | 1.738 | 1.71 | -9.702 | -9.73 | -1428 | -1238 | -1286 | 803 | 1710 | 5594 |  | CORR | GENE | 05:44 | 06:15 | 06:07 | 51 | 283 | 9 | EXT |  | 0.92 | (c)
61087.945 | 0 | -0.038 | -11.475 | -11.513 | -739 | -659 | -499 | 258 |  | 5599 | Нарушение формы кольцевого шва | GWAN |  | 10:06 | 10:19 | 10:45 | 0 | 481 |  | EXT | Нарушение формы кольцевого шва |  | (c)
61185.714 | 8.244 | 8.241 | -3.031 | -3.034 | 1694 | 1795 | 1800 | 325 | 2996 | 5608 |  | CORR | CIGR | 06:50 | 07:07 | 07:08 | 38 | 212 | 9 | EXT |  | 0.92 | (c)
61187.89 | 10.42 | 10.408 | -0.855 | -0.867 | 1685 | 1745 | 1780 | 356 | 829 | 5608 |  | CORR | CIGR | 06:49 | 06:59 | 07:04 | 38 | 190 | 10 | EXT |  | 0.92 | (c)
61210.331 | 10.561 | 10.441 | -0.374 | -0.494 | 2169 | 2212 | 2202 | 2169 | 211 | 5610 |  | CORR | GENE | 04:24 | 04:31 | 04:29 | 283 | 65 | 8 | EXT |  | 0.91 | (c)
61211.086 | 0.381 | 0.233 | -10.759 | -10.907 | 588 | 605 | 613 | 588 | 233 | 5611 |  | CORR | GENE | 04:34 | 04:37 | 04:38 | 410 | 50 | 7 | EXT | Аномалия находится на отводе. | 0.92 | (c)
61212.463 | 1.758 | 1.418 | -9.382 | -9.722 | 473 | 516 | 525 | 473 | 1418 | 5611 |  | CORR | GENE | 04:16 | 04:23 | 04:24 | 494 | 105 | 8 | EXT | Аномалия находится на отводе. | 0.93 | (c)
61225.388 | 3.543 | 3.537 | -7.682 | -7.688 | 985 | 1087 | 1106 | 985 | 3537 | 5612 |  | CORR | CIGR | 05:06 | 05:22 | 05:25 | 41 | 243 | 9 | EXT | Аномалия находится на упругопластическом изгибе: R=280 D, максимальное растяжение на 6 час. | 1.16 | (b)
61229.874 | 8.029 | 8.016 | -3.196 | -3.209 | 1994 | 2110 | 2124 | 0 | 3176 | 5612 |  | CORR | CIGR | 07:48 | 08:07 | 08:09 | 33 | 260 | 8 | EXT | Аномалия находится на упругопластическом изгибе: R=325 D, максимальное растяжение на 5.7 час. | 0.92 | (c)
61232.986 | 11.141 | 11.049 | -0.084 | -0.176 | 542 | 707 | 723 | 542 | 58 | 5612 |  | CORR | GENE | 03:54 | 04:21 | 04:23 | 118 | 362 | 13 | EXT | Аномалия находится на упругопластическом изгибе: R=422 D, максимальное растяжение на 5.7 час. | 0.93 | (c)
61242.582 | 9.512 | 9.362 | -1.878 | -2.028 | -2139 | -2132 | -2124 | 91 | 1791 | 5613 |  | CORR | AXGR | 04:23 | 04:24 | 04:25 | 237 | 30 | 11 | EXT |  | 0.95 | (c)
61298.874 | 10.819 | 10.246 | -0.166 | -0.739 | -1960 | -1660 | -1662 | 271 | 0 | 5618 |  | DENT | GENE | 05:25 | 06:13 | 06:13 | 1262 | 596 | 0.4 | N/A | Глубина вмятины: 6 мм (0,4%). Линейка: 126 см в (1025 см; 06:13 ч:мин) Аномалия находится вблизи кольцевого сварного шва. Аномалия находится на упругопластическом изгибе. |  | (c)
61344.15 | 11.36 | 11.315 | -0.125 | -0.17 | -1074 | -977 | -965 | 856 | 124 | 5622 |  | CORR | CIGR | 06:31 | 06:47 | 06:49 | 46 | 218 | 11 | EXT |  | 0.92 | (c)
61345.27 | 0.995 | 0.969 | -10.225 | -10.251 | 1778 | 1851 | 1859 | 291 | 969 | 5623 |  | CORR | CIGR | 06:13 | 06:25 | 06:26 | 29 | 161 | 11 | EXT |  | 0.92 | (c)
61369.826 | 3.166 | 3.116 | -8.384 | -8.434 | -1511 | -1272 | -1198 | 886 | 3116 | 5625 | Дефект проката | MIAN | GENE | 11:05 | 11:44 | 11:56 | 163 | 625 |  | INT | Дефект проката Эквивалент потери металла 10%. Аномалия находится на отводе. |  | (c)
61374.586 | 7.926 | 7.881 | -3.624 | -3.669 | -1227 | -1044 | -1039 | 850 | 3570 | 5625 | Дефект проката | MIAN | GENE | 11:51 | 00:21 | 12:22 | 99 | 377 |  | INT | Дефект проката Эквивалент потери металла 15%. Аномалия находится на отводе. |  | (c)
61375.176 | 8.516 | 8.31 | -3.034 | -3.24 | 1027 | 1059 | 1080 | 1027 | 2950 | 5625 |  | CORR | GENE | 05:55 | 06:00 | 06:03 | 290 | 105 | 9 | EXT | Аномалия находится на отводе. | 0.91 | (c)
61412.29 | 0 | -0.05 | -10.815 | -10.865 | 961 | 1170 | 1392 | 407 |  | 5629 | Нарушение формы кольцевого шва | GWAN |  | 11:59 | 00:33 | 13:09 | 0 | 862 |  | EXT | Нарушение формы кольцевого шва |  | (c)
61445.405 | 0 | -0.015 | -11.08 | -11.095 | 1792 | 1913 | 1934 | 1792 |  | 5632 | Нарушение формы кольцевого шва | GWAN |  | 06:42 | 07:01 | 07:05 | 0 | 285 |  | EXT | Нарушение формы кольцевого шва |  | (c)
61462.587 | 6.102 | 6.077 | -5.233 | -5.258 | -1660 | -1616 | -1571 | 1482 | 5170 | 5633 |  | CORR | GENE | 04:50 | 04:57 | 05:04 | 88 | 177 | 10 | EXT | Аномалия находится на отводе. | 0.85 | (c)
61467.82 | 0 | -0.052 | -11.525 | -11.577 | -1888 | -1773 | -1698 | 1507 |  | 5634 | Нарушение формы кольцевого шва | GWAN |  | 09:27 | 09:46 | 09:58 | 0 | 381 |  | EXT | Нарушение формы кольцевого шва Аномалия находится на отводе. |  | (c)
61474.131 | 6.311 | 6.153 | -5.214 | -5.372 | 156 | 352 | 288 | 156 | 5191 | 5634 |  | CORR | GENE | 02:57 | 03:29 | 03:18 | 181 | 264 | 11 | EXT | Аномалия находится на отводе. | 0.9 | (c)
61490.95 | 0 | -0.025 | -10.85 | -10.875 | -782 | -148 | -320 | 0 |  | 5636 | Нарушение формы кольцевого шва | GWAN |  | 00:49 | 02:32 | 02:04 | 0 | 924 |  | EXT | Нарушение формы кольцевого шва Аномалия находится на упругопластическом изгибе: R=417 D, максимальное растяжение на 5.7 час. |  | (c)
61490.95 | 0 | -0.029 | -10.85 | -10.879 | 1798 | 1900 | -2159 | 0 |  | 5636 | Нарушение формы кольцевого шва | GWAN |  | 07:46 | 08:02 | 09:07 | 0 | 1008 |  | EXT | Нарушение формы кольцевого шва Аномалия находится на упругопластическом изгибе: R=417 D, максимальное растяжение на 5.7 час. |  | (c)
61524.09 | 0 | -0.023 | -11.575 | -11.598 | 1684 | 1903 | 1901 | 1684 |  | 5639 | Нарушение формы кольцевого шва | GWAN |  | 06:04 | 06:39 | 06:39 | 0 | 434 |  | EXT | Нарушение формы кольцевого шва |  | (c)
61524.09 | 0 | -0.035 | -11.575 | -11.61 | -1274 | -612 | -817 | 361 |  | 5639 | Нарушение формы кольцевого шва | GWAN |  | 10:07 | 11:53 | 11:20 | 0 | 913 |  | EXT | Нарушение формы кольцевого шва |  | (c)
61532.18 | 8.09 | 7.791 | -3.485 | -3.784 | 1599 | 1620 | 1648 | 1599 | 3285 | 5639 |  | CORR | GENE | 05:50 | 05:54 | 05:58 | 499 | 98 | 10 | EXT |  | 0.94 | (c)
61547.095 | 0 | -0.029 | -11.395 | -11.424 | -1766 | -1648 | -1608 | 1450 |  | 5641 | Нарушение формы кольцевого шва | GWAN |  | 05:33 | 05:52 | 05:59 | 0 | 316 |  | EXT | Нарушение формы кольцевого шва Аномалия находится на отводе. |  | (c)
61548.136 | 1.041 | 0.98 | -10.354 | -10.415 | -1760 | -1705 | -1683 | 1606 | 980 | 5641 |  | CORR | GENE | 05:34 | 05:43 | 05:47 | 99 | 154 | 9 | EXT |  | 0.89 | (c)
61548.421 | 1.326 | 1.127 | -10.069 | -10.268 | -1811 | -1770 | -1769 | 1727 | 1127 | 5641 |  | CORR | GENE | 05:26 | 05:32 | 05:33 | 657 | 84 | 9 | EXT |  | 0.94 | (c)
61559.083 | 0.593 | 0.583 | -10.762 | -10.772 | 1119 | 1171 | 1177 | 1119 | 583 | 5642 |  | CORR | CIGR | 05:36 | 05:44 | 05:45 | 24 | 116 | 10 | EXT | Аномалия находится на отводе. | 0.89 | (c)
61564.491 | 6.001 | 5.966 | -5.354 | -5.389 | 932 | 1157 | 1111 | 932 | 5338 | 5642 |  | CORR | GENE | 05:05 | 05:42 | 05:34 | 51 | 359 | 10 | EXT | Аномалия находится на отводе. | 0.89 | (c)
61564.589 | 6.099 | 6.081 | -5.256 | -5.274 | 954 | 1155 | 1111 | 954 | 5237 | 5642 |  | CORR | CIGR | 05:09 | 05:41 | 05:34 | 37 | 314 | 9 | EXT | Аномалия находится на отводе. | 0.89 | (c)
61565.746 | 7.256 | 7.237 | -4.099 | -4.118 | 1528 | 1576 | 1576 | 1528 | 4075 | 5642 |  | CORR | CIGR | 06:42 | 06:49 | 06:49 | 43 | 96 | 6 | EXT | Аномалия находится на отводе. | 0.89 | (c)
61565.834 | 7.344 | 7.19 | -4.011 | -4.165 | 1088 | 1153 | 1193 | 1088 | 3992 | 5642 |  | CORR | GENE | 05:31 | 05:41 | 05:48 | 173 | 209 | 12 | EXT | Аномалия находится на отводе. | 0.91 | (c)
61566.016 | 7.526 | 7.486 | -3.829 | -3.869 | 1079 | 1138 | 1157 | 1079 | 3815 | 5642 |  | CORR | GENE | 05:29 | 05:39 | 05:42 | 54 | 155 | 10 | EXT | Аномалия находится на отводе. | 0.89 | (c)
61569.845 | 0 | -0.022 | -10.805 | -10.827 | 824 | 1423 | 1317 | 421 |  | 5643 | Нарушение формы кольцевого шва | GWAN |  | 04:41 | 06:18 | 06:01 | 0 | 985 |  | INT | Нарушение формы кольцевого шва Аномалия находится на отводе. |  | (c)
61591.585 | 0 | -0.024 | -2.305 | -2.329 | 1578 | 1841 | 1785 | 1578 |  | 5645 | Нарушение формы кольцевого шва | GWAN |  | 02:58 | 03:40 | 03:31 | 0 | 415 |  | EXT | Нарушение формы кольцевого шва Аномалия находится на отводе. |  | (c)
61591.585 | 0 | -0.017 | -2.305 | -2.322 | 2190 | -1831 | -1990 | 1709 |  | 5645 | Нарушение формы кольцевого шва | GWAN |  | 04:36 | 05:47 | 05:22 | 0 | 562 |  | EXT | Нарушение формы кольцевого шва Аномалия находится на отводе. |  | (c)
61591.585 | 0 | -0.026 | -2.305 | -2.331 | -921 | -869 | -844 | 767 |  | 5645 | Нарушение формы кольцевого шва | GWAN |  | 08:14 | 08:23 | 08:27 | 0 | 154 |  | EXT | Нарушение формы кольцевого шва Аномалия находится на отводе. |  | (c)
61603.45 | 0 | -0.015 | -10.45 | -10.465 | -1647 | -1524 | -1531 | 1414 |  | 5648 | Нарушение формы кольцевого шва | GWAN |  | 05:10 | 05:29 | 05:28 | 0 | 233 |  | EXT | Нарушение формы кольцевого шва |  | (c)
61603.45 | 0 | -0.027 | -10.45 | -10.477 | -435 | -119 | -3 | 0 |  | 5648 | Нарушение формы кольцевого шва | GWAN |  | 08:25 | 09:16 | 09:35 | 0 | 864 |  | EXT | Нарушение формы кольцевого шва |  | (c)
61607.969 | 4.519 | 3.928 | -5.931 | -6.522 | 2148 | 2184 | -2204 | 2096 | 3928 | 5648 |  | GOUG | GENE | 03:22 | 03:28 | 03:40 | 1034 | 217 | 11 | EXT | Зона задиров. |  | (c)
61610.594 | 7.144 | 7.133 | -3.306 | -3.317 | 1867 | 1940 | 1928 | 1867 | 3286 | 5648 |  | GOUG | CIGR | 02:37 | 02:49 | 02:47 | 31 | 122 | 16 | EXT | Задир. |  | (c)
61613.9 | 0 | -0.022 | -11.49 | -11.512 | 2009 | 2213 | -2192 | 1931 |  | 5649 | Нарушение формы кольцевого шва | GWAN |  | 01:23 | 01:56 | 02:05 | 0 | 521 |  | EXT | Нарушение формы кольцевого шва |  | (c)
61613.9 | 0 | -0.021 | -11.49 | -11.511 | 10 | 245 | 267 | 10 |  | 5649 | Нарушение формы кольцевого шва | GWAN |  | 08:00 | 08:38 | 08:42 | 0 | 514 |  | EXT | Нарушение формы кольцевого шва |  | (c)
61621.533 | 7.633 | 7.54 | -3.857 | -3.95 | -2162 | -2108 | -2102 | 2041 | 3832 | 5649 |  | ARTD | GENE | 02:10 | 02:18 | 02:19 | 118 | 122 |  | EXT | Эквивалент потери металла 14%. |  | (c)
61631.609 | 6.219 | 6.133 | -5.281 | -5.367 | -1965 | -1926 | -1797 | 1629 | 5256 | 5650 |  | CORR | GENE | 03:39 | 03:45 | 04:06 | 111 | 336 | 9 | EXT | Аномалия находится на отводе. | 0.89 | (c)
61632.199 | 6.809 | 6.777 | -4.691 | -4.723 | -1797 | -1669 | -1707 | 1617 | 4661 | 5650 |  | CORR | GENE | 04:06 | 04:26 | 04:20 | 62 | 180 | 8 | EXT | Аномалия находится на отводе. | 0.89 | (c)
61633.464 | 8.074 | 8.048 | -3.426 | -3.452 | -1899 | -1741 | -1735 | 1571 | 3379 | 5650 |  | CORR | GENE | 03:49 | 04:15 | 04:15 | 73 | 328 | 10 | EXT | Аномалия находится на отводе. | 0.89 | (c)
61633.513 | 8.123 | 8.095 | -3.377 | -3.405 | -2146 | -2114 | -2064 | 1981 | 3367 | 5650 |  | GOUG | CIGR | 03:09 | 03:14 | 03:22 | 38 | 165 | 17 | EXT | Аномалия находится на отводе. Задир. |  | (c)
61634.191 | 8.801 | 8.76 | -2.699 | -2.74 | -1923 | -1801 | -1760 | 1597 | 2681 | 5650 |  | CORR | GENE | 03:45 | 04:05 | 04:11 | 59 | 326 | 10 | EXT | Аномалия находится на отводе. | 0.89 | (c)
61634.466 | 9.076 | 9.044 | -2.424 | -2.456 | -1892 | -1850 | -1821 | 1750 | 2408 | 5650 |  | CORR | CIGR | 03:50 | 03:57 | 04:02 | 48 | 142 | 15 | EXT | Аномалия находится на отводе. | 0.89 | (c)
61634.642 | 9.252 | 9.162 | -2.248 | -2.338 | 646 | 697 | 697 | 646 | 2204 | 5650 |  | DENT | GENE | 10:40 | 10:48 | 10:48 | 134 | 102 | 0.5 | N/A | Глубина вмятины: 7 мм (0,5%). Линейка: 13 см в (916 см; 10:48 ч:мин) Аномалия находится на отводе. |  | (c)
61634.827 | 9.437 | 9.426 | -2.063 | -2.074 | -1894 | -1856 | -1818 | 1741 | 2043 | 5650 |  | CORR | CIGR | 03:50 | 03:56 | 04:02 | 31 | 153 | 10 | EXT | Аномалия находится на отводе. | 0.89 | (c)
61634.895 | 9.505 | 9.495 | -1.995 | -2.005 | -1927 | -1861 | -1846 | 1765 | 1975 | 5650 |  | CORR | CIGR | 03:45 | 03:55 | 03:58 | 30 | 162 | 14 | EXT | Аномалия находится на отводе. | 0.89 | (c)
61635.036 | 9.646 | 9.532 | -1.854 | -1.968 | 522 | 601 | 591 | 522 | 1803 | 5650 |  | DENT | GENE | 10:20 | 10:32 | 10:31 | 165 | 139 | 0.6 | N/A | Глубина вмятины: 8 мм (0,6%). Линейка: 17 см в (953 см; 10:32 ч:мин) Аномалия находится на отводе. |  | (c)
61637.474 | 0.584 | 0.569 | -10.286 | -10.301 | -656 | -549 | -514 | 373 | 569 | 5651 |  | CORR | CIGR | 07:13 | 07:30 | 07:36 | 37 | 283 | 11 | EXT | Аномалия находится на отводе. | 0.89 | (c)
61639.438 | 2.548 | 2.513 | -8.322 | -8.357 | -250 | -172 | -148 | 45 | 2513 | 5651 |  | CORR | CIGR | 08:18 | 08:31 | 08:35 | 53 | 205 | 10 | EXT | Аномалия находится на отводе. | 0.89 | (c)
61646.475 | 9.585 | 9.475 | -1.285 | -1.395 | -26 | 18 | 12 | 0 | 1184 | 5651 |  | LWAN | GENE | 08:54 | 09:02 | 09:01 | 211 | 77 |  | EXT | Эквивалент потери металла 13%. Аномалия находится на отводе. |  | (c)
61647.76 | 0 | -0.038 | -10.735 | -10.773 | 485 | 687 | 1029 | 485 |  | 5652 | Нарушение формы кольцевого шва | GWAN |  | 10:33 | 11:06 | 12:01 | 0 | 1088 |  | EXT | Нарушение формы кольцевого шва Аномалия находится на отводе. |  | (c)
61652.926 | 5.166 | 5.133 | -5.569 | -5.602 | -1820 | -1714 | -1634 | 410 | 5133 | 5652 |  | CORR | CIGR | 04:21 | 04:38 | 04:51 | 56 | 373 | 9 | EXT | Аномалия находится на отводе. | 0.89 | (c)
61653.329 | 5.569 | 5.55 | -5.166 | -5.185 | -1627 | -1450 | -1468 | 603 | 5116 | 5652 |  | CORR | GENE | 04:52 | 05:21 | 05:18 | 69 | 318 | 9 | EXT | Аномалия находится на отводе. | 0.89 | (c)
61658.826 | 0.331 | 0.269 | -11.029 | -11.091 | 1756 | 1960 | 1975 | 37 | 269 | 5653 |  | CORR | GENE | 06:26 | 06:59 | 07:02 | 93 | 438 | 12 | EXT |  | 0.89 | (c)
61659.128 | 0.633 | 0.572 | -10.727 | -10.788 | 1382 | 1516 | 1629 | 354 | 572 | 5653 |  | CORR | GENE | 05:26 | 05:47 | 06:06 | 76 | 495 | 11 | EXT |  | 0.89 | (c)
61659.457 | 0.962 | 0.924 | -10.398 | -10.436 | 1091 | 2040 | 1637 | 47 | 924 | 5653 |  | CORR | GENE | 04:39 | 07:12 | 06:07 | 165 | 1093 | 12 | EXT |  | 0.9 | (c)
61660.113 | 1.618 | 1.557 | -9.742 | -9.803 | 1466 | 1919 | 1801 | 95 | 1557 | 5653 |  | CORR | GENE | 05:39 | 06:53 | 06:33 | 81 | 670 | 11 | EXT |  | 0.89 | (c)
61660.303 | 1.808 | 1.74 | -9.552 | -9.62 | 1342 | 1796 | 1812 | 0 | 1740 | 5653 |  | CORR | GENE | 05:19 | 06:33 | 06:35 | 127 | 941 | 13 | EXT |  | 0.9 | (c)
61660.488 | 1.993 | 1.905 | -9.367 | -9.455 | 1571 | 1808 | 1846 | 109 | 1905 | 5653 |  | CORR | GENE | 05:56 | 06:35 | 06:41 | 117 | 551 | 9 | EXT |  | 0.89 | (c)
61660.873 | 2.378 | 2.341 | -8.982 | -9.019 | 1546 | 1682 | 1744 | 289 | 2341 | 5653 |  | CORR | CIGR | 05:52 | 06:14 | 06:24 | 54 | 396 | 14 | EXT |  | 0.89 | (c)
61661.116 | 2.621 | 2.566 | -8.739 | -8.794 | 1151 | 1631 | 1626 | 129 | 2566 | 5653 |  | CORR | GENE | 04:49 | 06:06 | 06:05 | 129 | 951 | 12 | EXT |  | 0.9 | (c)
61678.684 | 8.829 | 8.724 | -2.071 | -2.176 | 1853 | 1973 | 1997 | 1853 | 1996 | 5654 |  | CORR | GENE | 04:56 | 05:15 | 05:19 | 180 | 287 | 11 | EXT |  | 0.9 | (c)
61681.463 | 0.708 | 0.409 | -10.202 | -10.501 | -95 | -60 | -74 | 53 | 409 | 5655 |  | CORR | AXGR | 05:55 | 06:00 | 05:58 | 614 | 42 | 9 | EXT |  | 0.94 | (c)
61701.41 | 0 | -0.012 | -2.075 | -2.087 | 387 | 597 | 1128 | 387 |  | 5657 | Нарушение формы кольцевого шва | GWAN |  | 03:58 | 04:31 | 05:57 | 0 | 1482 |  | INT | Нарушение формы кольцевого шва |  | (c)
61703.485 | 0 | -0.026 | -11.17 | -11.196 | 1022 | 1817 | 1469 | 1022 |  | 5658 | Нарушение формы кольцевого шва | GWAN |  | 11:36 | 01:45 | 12:49 | 0 | 894 |  | INT | Нарушение формы кольцевого шва Аномалия находится на отводе. |  | (c)
61708.305 | 4.82 | 4.798 | -6.35 | -6.372 | -133 | -64 | -56 | 0 | 4798 | 5658 |  | CORR | CIGR | 08:30 | 08:41 | 08:42 | 46 | 153 | 9 | EXT | Аномалия находится на отводе. | 0.89 | (c)
61711.191 | 7.706 | 7.634 | -3.464 | -3.536 | -1243 | -871 | -834 | 425 | 3416 | 5658 |  | CORR | GENE | 05:31 | 06:31 | 06:37 | 120 | 819 | 11 | EXT | Аномалия находится на отводе. | 0.89 | (c)
61711.461 | 7.976 | 7.921 | -3.194 | -3.249 | -995 | -847 | -747 | 498 | 3171 | 5658 |  | CORR | GENE | 06:11 | 06:35 | 06:51 | 78 | 497 | 12 | EXT | Аномалия находится на отводе. | 0.89 | (c)
61712.184 | 8.699 | 8.665 | -2.471 | -2.505 | -1106 | -855 | -839 | 572 | 2337 | 5658 |  | CORR | GENE | 05:53 | 06:34 | 06:36 | 168 | 534 | 10 | EXT | Аномалия находится на отводе. | 0.9 | (c)
61712.553 | 9.068 | 8.998 | -2.102 | -2.172 | -1040 | -753 | -682 | 324 | 2016 | 5658 |  | CORR | GENE | 06:04 | 06:50 | 07:01 | 156 | 716 | 9 | EXT | Аномалия находится на отводе. | 0.9 | (c)
61712.798 | 9.313 | 9.224 | -1.857 | -1.946 | -1012 | -607 | -659 | 305 | 1787 | 5658 |  | CORR | GENE | 06:08 | 07:14 | 07:05 | 159 | 707 | 10 | EXT | Аномалия находится на отводе. | 0.9 | (c)
61713.464 | 9.979 | 9.927 | -1.191 | -1.243 | -994 | -806 | -838 | 681 | 1135 | 5658 |  | CORR | GENE | 06:11 | 06:41 | 06:36 | 108 | 313 | 11 | EXT | Аномалия находится на отводе. | 0.89 | (c)
61713.468 | 9.983 | 9.958 | -1.187 | -1.212 | -1504 | -1338 | -1338 | 1172 | 1153 | 5658 |  | CORR | GENE | 04:49 | 05:16 | 05:16 | 59 | 332 | 10 | EXT | Аномалия находится на отводе. | 0.89 | (c)
61713.734 | 10.249 | 10.218 | -0.921 | -0.952 | -770 | -612 | -582 | 394 | 890 | 5658 |  | CORR | GENE | 06:47 | 07:13 | 07:18 | 62 | 376 | 9 | EXT | Аномалия находится на отводе. | 0.89 | (c)
61713.887 | 10.402 | 10.331 | -0.768 | -0.839 | -1585 | -1342 | -1392 | 1198 | 730 | 5658 |  | CORR | GENE | 04:36 | 05:15 | 05:07 | 109 | 387 | 12 | EXT | Аномалия находится на отводе. | 0.89 | (c)
61714.284 | 10.799 | 10.771 | -0.371 | -0.399 | -1767 | -1343 | -1431 | 1095 | 286 | 5658 |  | CORR | GENE | 04:06 | 05:15 | 05:01 | 113 | 672 | 12 | EXT | Аномалия находится на отводе. | 0.89 | (c)
61714.655 | 0 | -0.034 | -10.935 | -10.969 | -78 | 12 | 62 | 0 |  | 5659 | Нарушение формы кольцевого шва | GWAN |  | 00:58 | 01:13 | 01:21 | 0 | 280 |  | EXT | Нарушение формы кольцевого шва Аномалия находится на отводе. |  | (c)
61760.536 | 2.441 | 2.345 | -9.044 | -9.14 | 1766 | 1791 | 1801 | 1766 | 2345 | 5668 |  | CORR | GENE | 06:38 | 06:41 | 06:43 | 155 | 69 | 7 | EXT |  | 0.89 | (c)
61760.854 | 2.759 | 2.745 | -8.726 | -8.74 | 1687 | 1687 | 1701 | 1687 | 2745 | 5668 |  | CORR | AXGR | 06:25 | 06:25 | 06:27 | 84 | 28 | 14 | EXT |  | 0.89 | (c)
61790.349 | 9.984 | 9.943 | -1.306 | -1.347 | -1154 | -1042 | -1049 | 943 | 1306 | 5670 |  | CORR | CIGR | 07:43 | 08:01 | 08:00 | 41 | 211 | 11 | EXT | Аномалия находится на упругопластическом изгибе: R=453 D, максимальное растяжение на 6.8 час. | 0.89 | (c)
61846.842 | 10.787 | 10.754 | -0.118 | -0.151 | -954 | -879 | -846 | 739 | 118 | 5677 |  | CORR | CIGR | 05:37 | 05:49 | 05:54 | 33 | 215 | 11 | EXT |  | 0.89 | (c)
61853.667 | 1.717 | 1.581 | -3.618 | -3.754 | 2080 | 2133 | 2170 | 2080 | 1581 | 5680 |  | DENT | GENE | 00:27 | 00:35 | 00:41 | 193 | 181 | 0.2 | N/A | Глубина вмятины: 3 мм (0,2%). Линейка: 19 см в (158 см; 00:35 ч:мин) |  | (c)
61857.367 | 0.082 | 0.052 | -11.158 | -11.188 | -1734 | -1515 | -1483 | 496 | 52 | 5681 |  | CORR | CIGR | 05:16 | 05:52 | 05:57 | 51 | 502 | 15 | EXT |  | 0.89 | (c)
61858.603 | 1.318 | 1.293 | -9.922 | -9.947 | -1902 | -1766 | -1798 | 328 | 1293 | 5681 |  | CORR | CIGR | 04:49 | 05:11 | 05:06 | 39 | 208 | 6 | EXT |  | 0.89 | (c)
61864.416 | 7.131 | 7.101 | -4.109 | -4.139 | -1422 | -1357 | -1329 | 809 | 4088 | 5681 |  | CORR | CIGR | 06:07 | 06:17 | 06:22 | 51 | 185 | 7 | EXT |  | 0.89 | (c)
61879.551 | 0.121 | 0.104 | -10.804 | -10.821 | -1708 | -1574 | -1601 | 1494 | 104 | 5683 |  | CORR | CIGR | 01:42 | 02:03 | 01:59 | 35 | 213 | 13 | EXT |  | 0.89 | (c)
61893.704 | 3.349 | 3.336 | -8.171 | -8.184 | 2088 | 2224 | 2168 | 2088 | 3336 | 5684 |  | CORR | CIGR | 06:09 | 06:31 | 06:22 | 44 | 159 | 8 | EXT | Аномалия находится на упругопластическом изгибе: R=477 D, максимальное растяжение на 6.7 час. | 0.89 | (c)
61901.875 | 0 | -0.014 | -11.4 | -11.414 | -190 | -27 | 15 | 0 |  | 5685 | Нарушение формы кольцевого шва | GWAN |  | 02:35 | 03:01 | 03:08 | 0 | 410 |  | EXT | Нарушение формы кольцевого шва Аномалия находится на отводе. |  | (c)
61913.275 | 0 | -0.046 | -11.515 | -11.561 | 552 | 1325 | 1062 | 552 |  | 5686 | Нарушение формы кольцевого шва | GWAN |  | 10:19 | 00:24 | 11:42 | 0 | 1019 |  | EXT | Нарушение формы кольцевого шва Аномалия находится на отводе. |  | (c)
61913.275 | 0 | -0.026 | -11.515 | -11.541 | -539 | -444 | -415 | 291 |  | 5686 | Нарушение формы кольцевого шва | GWAN |  | 07:23 | 07:39 | 07:43 | 0 | 249 |  | EXT | Нарушение формы кольцевого шва Аномалия находится на отводе. |  | (c)
61921.678 | 8.403 | 8.31 | -3.112 | -3.205 | -637 | -603 | -591 | 545 | 2988 | 5686 |  | CORR | GENE | 07:07 | 07:13 | 07:15 | 217 | 92 | 10 | EXT |  | 0.91 | (c)
61930.115 | 5.325 | 5.299 | -5.48 | -5.506 | -2208 | -2147 | -2117 | 2026 | 5299 | 5687 |  | CORR | CIGR | 08:36 | 08:46 | 08:51 | 41 | 182 | 11 | EXT |  | 0.89 | (c)
61936.321 | 0.726 | 0.677 | -10.044 | -10.093 | -1960 | -1759 | -1803 | 1646 | 677 | 5688 |  | CORR | GENE | 07:17 | 07:50 | 07:43 | 70 | 314 | 10 | EXT |  | 0.89 | (c)
61937.413 | 1.818 | 1.744 | -8.952 | -9.026 | -2028 | -1847 | -1883 | 1738 | 1744 | 5688 |  | CORR | GENE | 07:06 | 07:35 | 07:30 | 160 | 291 | 11 | EXT |  | 0.9 | (c)
61938.217 | 2.622 | 2.6 | -8.148 | -8.17 | -2105 | -1923 | -1948 | 1791 | 2600 | 5688 |  | CORR | GENE | 06:54 | 07:23 | 07:19 | 111 | 314 | 13 | EXT |  | 0.9 | (c)
61940.543 | 4.948 | 4.935 | -5.822 | -5.835 | 2160 | 2226 | -2222 | 2143 | 4935 | 5688 |  | CORR | CIGR | 06:22 | 06:33 | 06:35 | 46 | 158 | 8 | EXT |  | 0.89 | (c)
61940.904 | 5.309 | 5.157 | -5.461 | -5.613 | 2033 | 2106 | 2089 | 2033 | 5157 | 5688 |  | CORR | GENE | 06:02 | 06:13 | 06:11 | 317 | 112 | 10 | EXT |  | 0.92 | (c)
61941.515 | 5.92 | 5.576 | -4.85 | -5.194 | 2047 | 2091 | 2095 | 2047 | 4709 | 5688 |  | CORR | GENE | 06:04 | 06:11 | 06:12 | 485 | 94 | 10 | EXT |  | 0.93 | (c)
61946.779 | 0.414 | 0.386 | -11.101 | -11.129 | -134 | -27 | -34 | 0 | 386 | 5689 |  | CORR | GENE | 06:46 | 07:03 | 07:02 | 60 | 201 | 8 | EXT |  | 0.89 | (c)
61953.653 | 7.288 | 7.273 | -4.227 | -4.242 | -150 | -79 | -88 | 26 | 4216 | 5689 |  | CORR | CIGR | 06:43 | 06:55 | 06:53 | 26 | 124 | 10 | EXT |  | 0.89 | (c)
62001.665 | 0 | -0.042 | -11.535 | -11.577 | -1151 | -913 | -822 | 494 |  | 5694 | Нарушение формы кольцевого шва | GWAN |  | 09:37 | 10:16 | 10:30 | 0 | 656 |  | EXT | Нарушение формы кольцевого шва Аномалия находится на упругопластическом изгибе: R=384 D, максимальное растяжение на 12 час. |  | (c)
62013.2 | 0 | -0.038 | -11.145 | -11.183 | -1394 | -1208 | -1147 | 837 |  | 5695 | Нарушение формы кольцевого шва | GWAN |  | 11:12 | 11:42 | 11:52 | 0 | 493 |  | EXT | Нарушение формы кольцевого шва Аномалия находится на отводе. Аномалия находится на упругопластическом изгибе: R=400 D, максимальное растяжение на 0.4 час. |  | (c)
62069.155 | 0 | -0.04 | -10.695 | -10.735 | -221 | -133 | 123 | 0 |  | 5700 | Нарушение формы кольцевого шва | GWAN |  | 07:31 | 07:45 | 08:26 | 0 | 687 |  | EXT | Нарушение формы кольцевого шва |  | (c)
62079.85 | 0 | -0.01 | -11.395 | -11.405 | -2220 | -2103 | -2121 | 2021 |  | 5701 | Нарушение формы кольцевого шва | GWAN |  | 05:16 | 05:35 | 05:32 | 0 | 199 |  | EXT | Нарушение формы кольцевого шва |  | (c)
62079.85 | 0 | -0.048 | -11.395 | -11.443 | -711 | -657 | -638 | 565 |  | 5701 | Нарушение формы кольцевого шва | GWAN |  | 09:20 | 09:29 | 09:32 | 0 | 145 |  | EXT | Нарушение формы кольцевого шва |  | (c)
62079.85 | 0 | -0.029 | -11.395 | -11.424 | -184 | -27 | -19 | 0 |  | 5701 | Нарушение формы кольцевого шва | GWAN |  | 10:45 | 11:10 | 11:12 | 0 | 331 |  | EXT | Нарушение формы кольцевого шва |  | (c)
62091.245 | 0 | -0.025 | -11.415 | -11.44 | 597 | 1508 | 1890 | 0 |  | 5702 | Нарушение формы кольцевого шва | GWAN |  | 00:03 | 02:30 | 03:32 | 0 | 2586 |  | INT | Нарушение формы кольцевого шва |  | (c)
62125.005 | 0 | -0.007 | -11.35 | -11.357 | 1235 | 1402 | 1579 | 308 |  | 5705 | Нарушение формы кольцевого шва | GWAN |  | 05:56 | 06:23 | 06:52 | 0 | 688 |  | EXT | Нарушение формы кольцевого шва |  | (c)
62147.765 | 0 | -0.024 | -9.915 | -9.939 | 1097 | 1168 | 1183 | 962 |  | 5707 | Нарушение формы кольцевого шва | GWAN |  | 05:38 | 05:49 | 05:52 | 0 | 171 |  | EXT | Нарушение формы кольцевого шва |  | (c)
62157.68 | 0 | -0.024 | -11.685 | -11.709 | 624 | 1491 | 1132 | 624 |  | 5708 | Нарушение формы кольцевого шва | GWAN |  | 11:08 | 01:28 | 12:30 | 0 | 1016 |  | EXT | Нарушение формы кольцевого шва Аномалия находится на отводе. |  | (c)
62157.68 | 0 | -0.02 | -11.685 | -11.705 | -1203 | -910 | -962 | 720 |  | 5708 | Нарушение формы кольцевого шва | GWAN |  | 06:13 | 07:01 | 06:52 | 0 | 483 |  | EXT | Нарушение формы кольцевого шва Аномалия находится на отводе. |  | (c)
62161.607 | 3.927 | 3.92 | -7.758 | -7.765 | -1642 | -1585 | -1585 | 1528 | 3920 | 5708 |  | CORR | CIGR | 05:03 | 05:12 | 05:12 | 30 | 114 | 11 | EXT | Аномалия находится на отводе. | 0.89 | (c)
62161.739 | 4.059 | 4.043 | -7.626 | -7.642 | -1753 | -1740 | -1663 | 1573 | 4043 | 5708 |  | CORR | GENE | 04:45 | 04:47 | 04:59 | 50 | 180 | 11 | EXT | Аномалия находится на отводе. | 0.89 | (c)
62169.443 | 0.078 | 0.057 | -11.567 | -11.588 | -1367 | -1198 | -1246 | 1126 | 57 | 5709 |  | CORR | CIGR | 05:04 | 05:31 | 05:24 | 37 | 241 | 12 | EXT |  | 0.89 | (c)
62170.054 | 0.689 | 0.669 | -10.956 | -10.976 | -1234 | -1064 | -1074 | 913 | 669 | 5709 |  | CORR | CIGR | 05:26 | 05:53 | 05:51 | 42 | 321 | 9 | EXT |  | 0.89 | (c)
62170.734 | 1.369 | 1.328 | -10.276 | -10.317 | -1029 | -844 | -839 | 649 | 1328 | 5709 |  | CORR | GENE | 05:59 | 06:29 | 06:29 | 75 | 380 | 10 | EXT |  | 0.89 | (c)
62214.645 | 0 | -0.02 | -11.415 | -11.435 | -907 | -757 | -731 | 554 |  | 5713 | Нарушение формы кольцевого шва | GWAN |  | 02:04 | 02:29 | 02:33 | 0 | 353 |  | EXT | Нарушение формы кольцевого шва Аномалия находится на упругопластическом изгибе: R=854 D, максимальное растяжение на 5.7 час. |  | (c)
62221.159 | 6.514 | 6.502 | -4.901 | -4.913 | 371 | 682 | 540 | 371 | 4836 | 5713 |  | CORR | GENE | 05:31 | 06:21 | 05:58 | 77 | 339 | 10 | EXT |  | 0.89 | (c)
62230.204 | 4.144 | 4.074 | -6.991 | -7.061 | 385 | 441 | 441 | 385 | 4074 | 5714 |  | ARTD | GENE | 09:59 | 10:08 | 10:08 | 74 | 112 |  | EXT | Аномалия находится на отводе. Наплавка. |  | (c)
62237.195 | 0 | -0.017 | -11.44 | -11.457 | 1961 | -1454 | -1665 | 0 |  | 5715 | Нарушение формы кольцевого шва | GWAN |  | 02:42 | 05:31 | 04:57 | 0 | 1670 |  | EXT | Нарушение формы кольцевого шва Аномалия находится на отводе. |  | (c)
62284.277 | 1.887 | 1.842 | -9.638 | -9.683 | -1616 | -1546 | -1472 | 615 | 1842 | 5719 |  | CORR | GENE | 07:17 | 07:28 | 07:40 | 69 | 287 | 7 | EXT |  | 0.93 | (c)
62301.637 | 7.722 | 7.71 | -3.453 | -3.465 | -2156 | -2070 | -2095 | 75 | 3420 | 5720 |  | CORR | CIGR | 07:24 | 07:38 | 07:34 | 45 | 120 | 7 | EXT |  | 0.92 | (c)
62313.179 | 8.089 | 7.962 | -2.686 | -2.813 | 2161 | 2173 | 2181 | 30 | 2378 | 5721 |  | CORR | AXGR | 06:38 | 06:40 | 06:41 | 435 | 40 | 10 | EXT |  | 0.97 | (c)
62317.03 | 1.165 | 1.114 | -9.905 | -9.956 | 2202 | 2209 | 2213 | 8 | 1114 | 5722 |  | LWAN | AXGR | 06:59 | 07:00 | 07:01 | 227 | 21 |  | EXT | Эквивалент потери металла 10%. |  | (c)
62326.935 | 0 | -0.035 | -11.41 | -11.445 | 973 | 1026 | 1074 | 973 |  | 5723 | Нарушение формы кольцевого шва | GWAN |  | 01:16 | 01:24 | 01:32 | 0 | 201 |  | EXT | Нарушение формы кольцевого шва |  | (c)
62338.345 | 0 | -0.04 | -11.6 | -11.64 | 33 | 750 | 672 | 33 |  | 5724 | Нарушение формы кольцевого шва | GWAN |  | 10:22 | 00:17 | 12:05 | 0 | 1278 |  | EXT | Нарушение формы кольцевого шва |  | (c)
62361.595 | 0 | -0.023 | -11.51 | -11.533 | -53 | 44 | 478 | 0 |  | 5726 | Нарушение формы кольцевого шва | GWAN |  | 00:02 | 00:18 | 01:28 | 0 | 1062 |  | EXT | Нарушение формы кольцевого шва Аномалия находится на отводе. |  | (c)
62361.595 | 0 | -0.01 | -11.51 | -11.52 | 1410 | -2171 | 2006 | 0 |  | 5726 | Нарушение формы кольцевого шва | GWAN |  | 03:59 | 06:20 | 05:35 | 0 | 1191 |  | EXT | Нарушение формы кольцевого шва Аномалия находится на отводе. |  | (c)
62361.595 | 0 | -0.02 | -11.51 | -11.53 | -541 | -414 | -353 | 165 |  | 5726 | Нарушение формы кольцевого шва | GWAN |  | 10:44 | 11:04 | 11:14 | 0 | 375 |  | EXT | Нарушение формы кольцевого шва Аномалия находится на отводе. |  | (c)
62439.422 | 10.642 | 10.63 | -0.993 | -1.005 | -860 | -797 | -804 | 749 | 977 | 5733 |  | CORR | CIGR | 07:38 | 07:48 | 07:47 | 28 | 111 | 10 | EXT | Аномалия находится на упругопластическом изгибе: R=300 D, максимальное растяжение на 0.7 час. | 0.89 | (c)
62440.415 | 0 | -0.027 | -11.39 | -11.417 | 538 | 644 | 765 | 538 |  | 5734 | Нарушение формы кольцевого шва | GWAN |  | 11:07 | 11:24 | 11:44 | 0 | 454 |  | EXT | Нарушение формы кольцевого шва Аномалия находится на упругопластическом изгибе: R=305 D, максимальное растяжение на 0.7 час. |  | (c)
62443.327 | 2.912 | 2.731 | -8.478 | -8.659 | -1953 | -1943 | -1919 | 277 | 2731 | 5734 |  | CORR | GENE | 04:25 | 04:27 | 04:31 | 265 | 70 | 8 | EXT | Аномалия находится на упругопластическом изгибе: R=352 D, максимальное растяжение на 0.7 час. | 0.95 | (c)
62471.839 | 9.184 | 9.067 | -2.126 | -2.243 | 2221 | 2227 | 2230 | 0 | 2032 | 5736 |  | LWAN | AXGR | 05:48 | 05:49 | 05:49 | 211 | 19 |  | INT | Эквивалент потери металла 12%. |  | (c)
62481.32 | 7.355 | 7.304 | -3.78 | -3.831 | -1895 | -1821 | -1840 | 335 | 3674 | 5737 |  | DENT | GENE | 06:20 | 06:32 | 06:29 | 157 | 109 | 0.1 | N/A | Глубина вмятины: 2 мм (0,1%). Линейка: 16 см в (730 см; 06:32 ч:мин) |  | (c)
62516.423 | 8.828 | 8.762 | -2.177 | -2.243 | 711 | 795 | 779 | 711 | 2123 | 5740 |  | DENT | GENE | 04:28 | 04:42 | 04:39 | 120 | 137 | 0.3 | N/A | Глубина вмятины: 4 мм (0,3%). Линейка: 12 см в (876 см; 04:42 ч:мин) |  | (c)
62532.655 | 3.06 | 2.442 | -8.45 | -9.068 | 1270 | 1339 | 1323 | 855 | 2442 | 5742 | Дефект проката | MIAN | GENE | 05:56 | 06:07 | 06:04 | 736 | 105 |  | INT | Дефект проката Эквивалент потери металла 15%. Аномалия находится на упругопластическом изгибе: R=366 D, максимальное растяжение на 6.1 час. |  | (c)
62533.459 | 3.864 | 3.304 | -7.646 | -8.206 | 1203 | 1293 | 1267 | 899 | 3304 | 5742 | Дефект проката | MIAN | GENE | 05:45 | 05:59 | 05:55 | 666 | 129 |  | INT | Дефект проката Эквивалент потери металла 11%. Аномалия находится на упругопластическом изгибе: R=345 D, максимальное растяжение на 6.1 час. |  | (c)
62538.757 | 9.162 | 8.708 | -2.348 | -2.802 | 1291 | 1324 | 1344 | 833 | 2206 | 5742 | Дефект проката | MIAN | GENE | 05:59 | 06:04 | 06:08 | 596 | 107 |  | INT | Дефект проката Эквивалент потери металла 13%. Аномалия находится на упругопластическом изгибе: R=389 D, максимальное растяжение на 6.4 час. |  | (c)
62540.003 | 10.408 | 10.374 | -1.102 | -1.136 | 322 | 534 | 513 | 322 | 1013 | 5742 |  | CORR | GENE | 03:23 | 03:57 | 03:53 | 123 | 383 | 8 | EXT | Аномалия находится на упругопластическом изгибе: R=425 D, максимальное растяжение на 6.5 час. | 0.93 | (c)
62541.105 | 0 | -0.02 | -11.645 | -11.665 | 950 | 1142 | 1229 | 950 |  | 5743 | Нарушение формы кольцевого шва | GWAN |  | 11:15 | 11:46 | 12:00 | 0 | 558 |  | EXT | Нарушение формы кольцевого шва Аномалия находится на отводе. |  | (c)
62542.82 | 1.715 | 1.696 | -9.93 | -9.949 | -553 | -227 | -361 | 169 | 1696 | 5743 |  | CORR | GENE | 07:13 | 08:05 | 07:44 | 137 | 384 | 10 | EXT | Аномалия находится на отводе. | 0.9 | (c)
62546.53 | 5.425 | 5.399 | -6.22 | -6.246 | -269 | -96 | -134 | 0 | 5399 | 5743 |  | CORR | GENE | 07:58 | 08:26 | 08:20 | 49 | 270 | 10 | EXT | Аномалия находится на отводе. | 0.89 | (c)
62548.499 | 7.394 | 7.369 | -4.251 | -4.276 | -1052 | -607 | -796 | 539 | 4183 | 5743 |  | CORR | GENE | 05:52 | 07:04 | 06:33 | 93 | 513 | 10 | EXT | Аномалия находится на отводе. | 0.89 | (c)
62550.546 | 9.441 | 9.394 | -2.204 | -2.251 | -1356 | -1306 | -1234 | 1112 | 2198 | 5743 |  | CORR | GENE | 05:03 | 05:11 | 05:23 | 53 | 244 | 12 | EXT | Аномалия находится на отводе. | 0.89 | (c)
62560.866 | 8.116 | 8.092 | -3.524 | -3.548 | 836 | 1089 | 1003 | 836 | 3496 | 5744 |  | CORR | GENE | 03:44 | 04:25 | 04:11 | 52 | 333 | 8 | EXT |  | 0.89 | (c)
62572.392 | 8.002 | 7.97 | -3.473 | -3.505 | -1887 | -1868 | -1865 | 344 | 3461 | 5745 | Металлургический дефект | MIAN | PITT | 06:17 | 06:20 | 06:21 | 44 | 43 |  | INT | Металлургический дефект Эквивалент потери металла 11%. |  | (c)
62577.898 | 2.033 | 1.839 | -9.377 | -9.571 | -1281 | -1244 | -1244 | 949 | 1839 | 5746 |  | CORR | GENE | 06:49 | 06:55 | 06:55 | 322 | 74 | 10 | EXT |  | 0.96 | (c)
62584.963 | 9.098 | 9.042 | -2.312 | -2.368 | 99 | 113 | 129 | 99 | 2238 | 5746 | Металлургический дефект | MIAN | GENE | 10:32 | 10:34 | 10:37 | 130 | 59 |  | INT | Металлургический дефект Эквивалент потери металла 10%. |  | (c)
62620.09 | 0 | -0.017 | -11.515 | -11.532 | -1036 | -725 | -577 | 119 |  | 5751 | Нарушение формы кольцевого шва | GWAN |  | 06:18 | 07:08 | 07:32 | 0 | 916 |  | EXT | Нарушение формы кольцевого шва |  | (c)
62634.353 | 2.748 | 2.704 | -8.482 | -8.526 | -1770 | -1694 | -1590 | 460 | 2704 | 5752 |  | CORR | GENE | 06:20 | 06:33 | 06:49 | 65 | 360 | 10 | EXT |  | 0.93 | (c)
62635.001 | 3.396 | 3.386 | -7.834 | -7.844 | -1277 | -1134 | -1149 | 954 | 3386 | 5752 |  | CORR | GENE | 07:40 | 08:03 | 08:01 | 64 | 254 | 11 | EXT |  | 0.93 | (c)
62649.382 | 6.547 | 6.519 | -4.663 | -4.691 | 31 | 275 | 210 | 31 | 4595 | 5753 |  | CORR | GENE | 01:54 | 02:33 | 02:23 | 96 | 358 | 9 | EXT |  | 0.93 | (c)
62651.448 | 8.613 | 8.444 | -2.597 | -2.766 | 316 | 440 | 432 | 316 | 2462 | 5753 |  | DENT | GENE | 02:40 | 03:00 | 02:59 | 304 | 232 | 0.2 | N/A | Глубина вмятины: 3 мм (0,2%). Линейка: 30 см в (844 см; 03:00 ч:мин) |  | (c)
62654.045 | 0 | -0.014 | -11.435 | -11.449 | 1359 | 1512 | 1740 | 110 |  | 5754 | Нарушение формы кольцевого шва | GWAN |  | 06:10 | 06:35 | 07:12 | 0 | 762 |  | EXT | Нарушение формы кольцевого шва |  | (c)
62672.303 | 6.823 | 6.787 | -4.592 | -4.628 | 1144 | 1346 | 1272 | 831 | 4554 | 5755 |  | CORR | GENE | 05:12 | 05:45 | 05:33 | 74 | 256 | 10 | EXT |  | 0.93 | (c)
62679.156 | 0.461 | 0.253 | -8.289 | -8.497 | -2136 | -2110 | -2122 | 94 | 253 | 5757 |  | CORR | AXGR | 04:44 | 04:48 | 04:46 | 274 | 29 | 11 | EXT |  | 0.96 | (c)
62680.652 | 1.957 | 1.907 | -6.793 | -6.843 | -1162 | -1084 | -1003 | 844 | 1907 | 5757 |  | CORR | GENE | 07:21 | 07:33 | 07:46 | 52 | 318 | 9 | EXT |  | 0.92 | (c)
62684.461 | 5.766 | 5.727 | -2.984 | -3.023 | 1268 | 1481 | 1482 | 535 | 2924 | 5757 |  | CORR | GENE | 01:53 | 02:27 | 02:28 | 99 | 428 | 9 | EXT |  | 0.93 | (c)
62689.27 | 1.825 | 1.815 | -9.535 | -9.545 | -674 | -656 | -655 | 635 | 1815 | 5758 |  | CORR | PITT | 07:59 | 08:02 | 08:02 | 20 | 39 | 9 | EXT |  | 0.92 | (c)
62693.838 | 6.393 | 6.176 | -4.967 | -5.184 | -831 | -781 | -679 | 527 | 4950 | 5758 |  | CORR | GENE | 07:34 | 07:42 | 07:58 | 234 | 304 | 10 | EXT |  | 0.95 | (c)
62709.615 | 0 | -0.021 | -11.395 | -11.416 | -1846 | -1361 | -1060 | 274 |  | 5760 | Нарушение формы кольцевого шва | GWAN |  | 04:39 | 05:58 | 06:46 | 0 | 1573 |  | EXT | Нарушение формы кольцевого шва |  | (c)
62709.615 | 0 | -0.038 | -11.395 | -11.433 | 304 | 872 | 724 | 304 |  | 5760 | Нарушение формы кольцевого шва | GWAN |  | 10:26 | 11:58 | 11:34 | 0 | 839 |  | EXT | Нарушение формы кольцевого шва |  | (c)
62721.133 | 0.123 | 0.058 | -11.527 | -11.592 | -1958 | -1417 | -1375 | 793 | 58 | 5761 |  | CORR | GENE | 03:29 | 04:57 | 05:03 | 126 | 1165 | 10 | EXT | Аномалия находится на отводе. | 0.9 | (c)
62721.245 | 0.235 | 0.177 | -11.415 | -11.473 | -727 | -512 | -390 | 54 | 177 | 5761 |  | CORR | GENE | 06:48 | 07:23 | 07:42 | 71 | 673 | 11 | EXT | Аномалия находится на отводе. | 0.89 | (c)
62721.519 | 0.509 | 0.413 | -11.141 | -11.237 | -1905 | -1763 | -1468 | 1031 | 413 | 5761 |  | CORR | GENE | 03:38 | 04:01 | 04:48 | 101 | 874 | 12 | EXT | Аномалия находится на отводе. | 0.89 | (c)
62722.932 | 1.922 | 1.795 | -9.728 | -9.855 | -1423 | -832 | -1009 | 596 | 1795 | 5761 |  | CORR | GENE | 04:56 | 06:31 | 06:02 | 149 | 827 | 9 | EXT | Аномалия находится на отводе. | 0.9 | (c)
62724.051 | 3.041 | 3.012 | -8.609 | -8.638 | -316 | -172 | -169 | 22 | 3012 | 5761 |  | CORR | CIGR | 07:54 | 08:17 | 08:18 | 46 | 294 | 10 | EXT | Аномалия находится на отводе. | 0.89 | (c)
62724.472 | 3.462 | 3.156 | -8.188 | -8.494 | -1326 | -1294 | -1280 | 1235 | 3156 | 5761 |  | CORR | GENE | 05:11 | 05:16 | 05:19 | 456 | 92 | 11 | EXT | Аномалия находится на отводе. | 0.94 | (c)
62725.081 | 4.071 | 4.032 | -7.579 | -7.618 | -185 | -37 | -76 | 0 | 4032 | 5761 |  | CORR | CIGR | 08:15 | 08:39 | 08:33 | 47 | 217 | 14 | EXT | Аномалия находится на отводе. | 0.89 | (c)
62725.175 | 4.165 | 4.145 | -7.485 | -7.505 | -236 | -107 | -133 | 31 | 4145 | 5761 |  | CORR | CIGR | 08:07 | 08:28 | 08:24 | 27 | 205 | 15 | EXT | Аномалия находится на отводе. | 0.89 | (c)
62725.697 | 4.687 | 4.628 | -6.963 | -7.022 | -951 | -724 | -660 | 370 | 4628 | 5761 |  | CORR | GENE | 06:12 | 06:48 | 06:59 | 79 | 581 | 10 | EXT | Аномалия находится на отводе. | 0.89 | (c)
62726.081 | 5.071 | 4.837 | -6.579 | -6.813 | -1210 | -710 | -905 | 601 | 4837 | 5761 |  | CORR | GENE | 05:30 | 06:51 | 06:19 | 311 | 609 | 11 | EXT | Аномалия находится на отводе. | 0.92 | (c)
62727.362 | 6.352 | 6.315 | -5.298 | -5.335 | -293 | -119 | -171 | 49 | 5285 | 5761 |  | CORR | GENE | 07:58 | 08:26 | 08:18 | 50 | 244 | 10 | EXT | Аномалия находится на отводе. | 0.89 | (c)
62727.495 | 6.485 | 6.466 | -5.165 | -5.184 | -297 | -196 | -210 | 124 | 5157 | 5761 |  | CORR | CIGR | 07:57 | 08:14 | 08:11 | 27 | 173 | 10 | EXT | Аномалия находится на отводе. | 0.89 | (c)
62732.66 | 0 | -0.036 | -11.59 | -11.626 | -2228 | -1673 | -1918 | 1609 |  | 5762 | Нарушение формы кольцевого шва | GWAN |  | 10:60 | 00:29 | 11:50 | 0 | 619 |  | EXT | Нарушение формы кольцевого шва Аномалия находится на отводе. |  | (c)
62732.757 | 0.097 | 0.079 | -11.493 | -11.511 | -129 | 210 | 84 | 0 | 79 | 5762 |  | CORR | GENE | 04:38 | 05:33 | 05:13 | 105 | 426 | 10 | EXT |  | 0.89 | (c)
62733.012 | 0.352 | 0.22 | -11.238 | -11.37 | -127 | -88 | -95 | 63 | 220 | 5762 |  | CORR | GENE | 04:39 | 04:45 | 04:44 | 268 | 64 | 12 | EXT |  | 0.92 | (c)
62733.225 | 0.565 | 0.522 | -11.025 | -11.068 | 88 | 260 | 300 | 88 | 522 | 5762 |  | CORR | GENE | 05:13 | 05:41 | 05:48 | 70 | 425 | 7 | EXT |  | 0.89 | (c)
62733.528 | 0.868 | 0.78 | -10.722 | -10.81 | 159 | 317 | 312 | 159 | 780 | 5762 |  | CORR | GENE | 05:25 | 05:50 | 05:49 | 165 | 305 | 7 | EXT |  | 0.9 | (c)
62740.565 | 7.905 | 7.879 | -3.685 | -3.711 | -498 | -468 | -468 | 438 | 3650 | 5762 |  | DENT | GENE | 03:39 | 03:44 | 03:44 | 61 | 60 | 0.1 | N/A | Глубина вмятины: 2 мм (0,1%). Линейка: 6 см в (788 см; 03:44 ч:мин) |  | (c)
62742.265 | 9.605 | 8.796 | -1.985 | -2.794 | -661 | -583 | -555 | 448 | 1420 | 5762 |  | GOUG | GENE | 03:12 | 03:25 | 03:30 | 1374 | 213 | 6 | EXT | Задир. |  | (c)
62755.979 | 0.379 | 0.16 | -11.341 | -11.56 | 2031 | 2075 | 2095 | 2031 | 160 | 5764 |  | CORR | GENE | 08:40 | 08:47 | 08:50 | 534 | 129 | 10 | EXT | Аномалия находится на отводе. | 0.94 | (c)
62757.763 | 2.163 | 2.104 | -9.557 | -9.616 | 1898 | 1953 | 1952 | 1898 | 2104 | 5764 |  | CORR | GENE | 08:18 | 08:27 | 08:27 | 384 | 108 | 10 | EXT | Аномалия находится на отводе. | 0.93 | (c)
62758.359 | 2.759 | 2.668 | -8.961 | -9.052 | 1852 | 1921 | 2056 | 1852 | 2668 | 5764 |  | CORR | GENE | 08:11 | 08:22 | 08:44 | 107 | 408 | 10 | EXT | Аномалия находится на отводе. | 0.89 | (c)
62758.489 | 2.889 | 2.748 | -8.831 | -8.972 | 1722 | 1728 | 1745 | 1722 | 2748 | 5764 |  | CORR | AXGR | 07:50 | 07:51 | 07:54 | 246 | 45 | 11 | EXT | Аномалия находится на отводе. | 0.91 | (c)
62758.719 | 3.119 | 3.095 | -8.601 | -8.625 | 1717 | 1718 | 1738 | 1717 | 3095 | 5764 |  | CORR | AXGR | 07:49 | 07:49 | 07:53 | 198 | 42 | 13 | EXT | Аномалия находится на отводе. | 0.91 | (c)
62759.018 | 3.418 | 3.346 | -8.302 | -8.374 | 1694 | 1913 | 1982 | 1694 | 3346 | 5764 |  | CORR | GENE | 07:45 | 08:21 | 08:32 | 86 | 575 | 13 | EXT | Аномалия находится на отводе. | 0.89 | (c)
62759.281 | 3.681 | 3.669 | -8.039 | -8.051 | 1842 | 1912 | 1922 | 1842 | 3669 | 5764 |  | CORR | CIGR | 08:09 | 08:21 | 08:22 | 29 | 159 | 9 | EXT | Аномалия находится на отводе. | 0.89 | (c)
62763.269 | 7.669 | 7.611 | -4.051 | -4.109 | 180 | 272 | 306 | 180 | 4020 | 5764 |  | CORR | GENE | 03:41 | 03:56 | 04:01 | 89 | 251 | 11 | EXT | Аномалия находится на отводе. | 0.89 | (c)
62778.7 | 0 | -0.029 | -11.16 | -11.189 | 15 | 546 | 335 | 15 |  | 5766 | Нарушение формы кольцевого шва | GWAN |  | 09:44 | 11:09 | 10:35 | 0 | 641 |  | EXT | Нарушение формы кольцевого шва |  | (c)
62789.86 | 0 | -0.034 | -11.595 | -11.629 | 1325 | 1417 | 1457 | 640 |  | 5767 | Нарушение формы кольцевого шва | GWAN |  | 02:08 | 02:23 | 02:29 | 0 | 266 |  | EXT | Нарушение формы кольцевого шва |  | (c)
62797.891 | 8.031 | 8.017 | -3.564 | -3.578 | -1677 | -1581 | -1599 | 553 | 3536 | 5767 |  | CORR | CIGR | 06:03 | 06:19 | 06:16 | 42 | 157 | 8 | EXT |  | 0.92 | (c)
62800.598 | 10.738 | 10.543 | -0.857 | -1.052 | -1693 | -1521 | -1489 | 538 | 705 | 5767 |  | DENT | GENE | 06:01 | 06:29 | 06:34 | 347 | 408 | 0.4 | N/A | Глубина вмятины: 5 мм (0,4%). Линейка: 35 см в (1054 см; 06:29 ч:мин) Аномалия находится на упругопластическом изгибе. |  | (c)
62808.904 | 7.449 | 6.438 | -3.721 | -4.732 | 1524 | 1815 | 1812 | 131 | 3516 | 5768 |  | DENT | GENE | 05:13 | 06:00 | 05:60 | 1216 | 576 | 0.4 | N/A | Глубина вмятины: 5 мм (0,4%). Линейка: 122 см в (644 см; 06:00 ч:мин) Аномалия находится вблизи продольного шва. Аномалия находится на упругопластическом изгибе. |  | (c)
62854.812 | 9.367 | 9.244 | -2.283 | -2.406 | -346 | -223 | -231 | 116 | 2189 | 5772 |  | DENT | GENE | 07:50 | 08:09 | 08:08 | 217 | 230 | 1.5 | N/A | Глубина вмятины: 22 мм (1,5%). Линейка: 22 см в (924 см; 08:09 ч:мин) Аномалия находится на отводе. Аномалия находится вблизи продольного шва. |  | (c)
62860.859 | 3.764 | 2.879 | -7.586 | -8.471 | 556 | 728 | 736 | 556 | 2879 | 5773 |  | DENT | GENE | 05:27 | 05:54 | 05:56 | 2210 | 360 | 0.4 | N/A | Глубина вмятины: 5 мм (0,4%). Линейка: 221 см в (288 см; 05:54 ч:мин) |  | (c)
62883.548 | 3.433 | 3.217 | -8.227 | -8.443 | 65 | 343 | 378 | 65 | 3217 | 5775 |  | DENT | GENE | 04:58 | 05:43 | 05:49 | 378 | 627 | 0.9 | N/A | Глубина вмятины: 13 мм (0,9%). Линейка: 38 см в (322 см; 05:43 ч:мин) Аномалия находится вблизи продольного шва. |  | (c)
62948.58 | 0 | -0.025 | -11.21 | -11.235 | -550 | -303 | -349 | 147 |  | 5781 | Нарушение формы кольцевого шва | GWAN |  | 02:39 | 03:19 | 03:12 | 0 | 402 |  | EXT | Нарушение формы кольцевого шва Аномалия находится на упругопластическом изгибе: R=586 D, максимальное растяжение на 6.3 час. |  | (c)
62948.58 | 0 | -0.029 | -11.21 | -11.239 | 236 | 631 | 586 | 236 |  | 5781 | Нарушение формы кольцевого шва | GWAN |  | 04:46 | 05:50 | 05:43 | 0 | 698 |  | EXT | Нарушение формы кольцевого шва Аномалия находится на упругопластическом изгибе: R=586 D, максимальное растяжение на 6.3 час. |  | (c)
62948.58 | 0 | -0.037 | -11.21 | -11.247 | 1825 | 2041 | -1923 | 1210 |  | 5781 | Нарушение формы кольцевого шва | GWAN |  | 09:03 | 09:38 | 10:58 | 0 | 1426 |  | EXT | Нарушение формы кольцевого шва Аномалия находится на упругопластическом изгибе: R=586 D, максимальное растяжение на 6.3 час. |  | (c)
62994.044 | 11.354 | 11.341 | -0.291 | -0.304 | 2058 | 2137 | 2147 | 2058 | 273 | 5784 |  | CORR | CIGR | 05:60 | 06:12 | 06:14 | 31 | 178 | 13 | EXT |  | 0.89 | (c)
63017.555 | 0 | -0.041 | -11.69 | -11.731 | -1923 | -1730 | -1477 | 1032 |  | 5787 | Нарушение формы кольцевого шва | GWAN |  | 09:35 | 10:06 | 10:47 | 0 | 891 |  | EXT | Нарушение формы кольцевого шва Аномалия находится на отводе. |  | (c)
63063.44 | 0 | -0.02 | -11.17 | -11.19 | 1321 | 2100 | 1890 | 1321 |  | 5791 | Нарушение формы кольцевого шва | GWAN |  | 00:47 | 02:53 | 02:19 | 0 | 1138 |  | EXT | Нарушение формы кольцевого шва |  | (c)
63066.374 | 2.934 | 2.897 | -8.236 | -8.273 | 983 | 997 | 1027 | 983 | 2897 | 5791 |  | DENT | GENE | 11:53 | 11:55 | 11:60 | 78 | 87 | 0.2 | N/A | Глубина вмятины: 3 мм (0,2%). Линейка: 8 см в (290 см; 11:55 ч:мин) |  | (c)
63099.859 | 2.164 | 2.139 | -9.066 | -9.091 | 2187 | 2230 | -2230 | 2186 | 2139 | 5794 |  | CORR | CIGR | 08:41 | 08:48 | 08:48 | 34 | 89 | 9 | EXT | Аномалия находится на отводе. | 0.89 | (c)
63102.358 | 4.663 | 4.646 | -6.567 | -6.584 | 2193 | -2215 | -2221 | 2174 | 4646 | 5794 |  | CORR | GENE | 08:42 | 08:51 | 08:50 | 56 | 95 | 8 | EXT | Аномалия находится на отводе. | 0.89 | (c)
63124.044 | 3.679 | 3.613 | -7.941 | -8.007 | 1618 | 1639 | 1631 | 1618 | 3613 | 5796 |  | CORR | AXGR | 07:31 | 07:34 | 07:33 | 202 | 26 | 14 | EXT | Аномалия находится на отводе. | 0.92 | (c)
63125.313 | 4.948 | 4.755 | -6.672 | -6.865 | 1935 | 2021 | 1998 | 1935 | 4755 | 5796 |  | CORR | GENE | 08:22 | 08:36 | 08:32 | 472 | 126 | 10 | EXT | Аномалия находится на отводе. | 0.94 | (c)
63125.803 | 5.438 | 5.361 | -6.182 | -6.259 | 1572 | 1587 | 1601 | 1572 | 5361 | 5796 |  | CORR | GENE | 07:23 | 07:26 | 07:28 | 177 | 57 | 7 | EXT | Аномалия находится на отводе. | 0.9 | (c)
63126.535 | 6.17 | 6.123 | -5.45 | -5.497 | 1933 | 2068 | 2115 | 1933 | 5422 | 5796 |  | CORR | GENE | 08:22 | 08:43 | 08:51 | 75 | 364 | 9 | EXT | Аномалия находится на отводе. | 0.89 | (c)
63126.807 | 6.442 | 6.308 | -5.178 | -5.312 | 1867 | 2009 | 2052 | 1867 | 5154 | 5796 |  | CORR | GENE | 08:11 | 08:34 | 08:41 | 158 | 369 | 9 | EXT | Аномалия находится на отводе. | 0.9 | (c)
63132.229 | 0.244 | 0.088 | -11.076 | -11.232 | -1462 | -1383 | -1378 | 1295 | 88 | 5797 |  | CORR | GENE | 03:05 | 03:18 | 03:19 | 354 | 167 | 9 | EXT |  | 0.92 | (c)
63135.495 | 3.51 | 3.498 | -7.81 | -7.822 | -1275 | -1098 | -1087 | 900 | 3498 | 5797 |  | CORR | GENE | 03:35 | 04:04 | 04:06 | 67 | 375 | 13 | EXT |  | 0.89 | (c)
63136.484 | 4.499 | 4.445 | -6.821 | -6.875 | -940 | -859 | -741 | 543 | 4445 | 5797 |  | CORR | GENE | 04:29 | 04:42 | 05:01 | 88 | 396 | 9 | EXT |  | 0.89 | (c)
63137.11 | 5.125 | 5.088 | -6.195 | -6.232 | -775 | -694 | -618 | 462 | 5088 | 5797 |  | CORR | GENE | 04:56 | 05:09 | 05:21 | 58 | 313 | 10 | EXT |  | 0.89 | (c)
63139.33 | 7.345 | 7.085 | -3.975 | -4.235 | 1071 | 1378 | 1287 | 1071 | 3953 | 5797 | Металлургический дефект | MIAN | GENE | 09:54 | 10:43 | 10:29 | 282 | 433 |  | INT | Металлургический дефект Эквивалент потери металла 10%. |  | (c)
63139.663 | 7.678 | 7.52 | -3.642 | -3.8 | -1710 | -1626 | -1252 | 793 | 3239 | 5797 | Металлургический дефект | MIAN | GENE | 02:25 | 02:39 | 03:39 | 561 | 917 |  | INT | Металлургический дефект Эквивалент потери металла 10%. |  | (c)
63143.305 | 0 | -0.023 | -10.93 | -10.953 | 2222 | -1764 | -1806 | 1372 |  | 5798 | Нарушение формы кольцевого шва | GWAN |  | 02:27 | 03:44 | 03:37 | 0 | 867 |  | EXT | Нарушение формы кольцевого шва Аномалия находится на отводе. |  | (c)
63146.922 | 3.617 | 3.603 | -7.313 | -7.327 | -384 | -279 | -290 | 197 | 3603 | 5798 |  | CORR | CIGR | 07:27 | 07:43 | 07:42 | 32 | 187 | 9 | EXT | Аномалия находится на отводе. | 0.89 | (c)
63147.262 | 3.957 | 3.932 | -6.973 | -6.998 | -408 | -369 | -329 | 250 | 3932 | 5798 |  | CORR | CIGR | 07:23 | 07:29 | 07:35 | 38 | 158 | 6 | EXT | Аномалия находится на отводе. | 0.89 | (c)
63149.361 | 6.056 | 6.034 | -4.874 | -4.896 | -593 | -321 | -400 | 207 | 4715 | 5798 |  | CORR | GENE | 06:53 | 07:37 | 07:24 | 181 | 386 | 10 | EXT | Аномалия находится на отводе. | 0.9 | (c)
63150.046 | 6.741 | 6.679 | -4.189 | -4.251 | -423 | -298 | -299 | 175 | 4165 | 5798 |  | CORR | GENE | 07:20 | 07:40 | 07:40 | 86 | 248 | 10 | EXT | Аномалия находится на отводе. | 0.89 | (c)
63150.744 | 7.439 | 7.422 | -3.491 | -3.508 | -389 | -285 | -301 | 213 | 3470 | 5798 |  | CORR | CIGR | 07:26 | 07:43 | 07:40 | 38 | 176 | 9 | EXT | Аномалия находится на отводе. | 0.89 | (c)
63151.497 | 8.192 | 8.173 | -2.738 | -2.757 | -599 | -483 | -487 | 376 | 2715 | 5798 |  | CORR | CIGR | 06:52 | 07:11 | 07:10 | 42 | 224 | 10 | EXT | Аномалия находится на отводе. | 0.89 | (c)
63154.235 | 0 | -0.011 | -11.185 | -11.196 | 2072 | 2202 | -2145 | 0 |  | 5799 | Нарушение формы кольцевого шва | GWAN |  | 06:12 | 06:33 | 06:52 | 0 | 488 |  | EXT | Нарушение формы кольцевого шва Аномалия находится на отводе. |  | (c)
63176.655 | 0 | -0.034 | -11.44 | -11.474 | -2068 | -927 | -1394 | 721 |  | 5801 | Нарушение формы кольцевого шва | GWAN |  | 09:23 | 00:27 | 11:11 | 0 | 1347 |  | EXT | Нарушение формы кольцевого шва Аномалия находится на отводе. |  | (c)
63199.1 | 0 | -0.02 | -11.42 | -11.44 | 461 | 963 | 772 | 461 |  | 5803 | Нарушение формы кольцевого шва | GWAN |  | 11:51 | 01:12 | 12:41 | 0 | 623 |  | EXT | Нарушение формы кольцевого шва |  | (c)
63199.1 | 0 | -0.02 | -11.42 | -11.44 | 1613 | 1775 | 1886 | 72 |  | 5803 | Нарушение формы кольцевого шва | GWAN |  | 02:57 | 03:23 | 03:41 | 0 | 546 |  | INT | Нарушение формы кольцевого шва |  | (c)
63199.1 | 0 | -0.011 | -11.42 | -11.431 | -1478 | -1269 | -1083 | 687 |  | 5803 | Нарушение формы кольцевого шва | GWAN |  | 06:38 | 07:11 | 07:41 | 0 | 791 |  | INT | Нарушение формы кольцевого шва |  | (c)
63208.886 | 9.786 | 9.576 | -1.634 | -1.844 | -1669 | -1519 | -1492 | 561 | 1405 | 5803 |  | DENT | GENE | 06:07 | 06:31 | 06:35 | 439 | 354 | 0.3 | N/A | Глубина вмятины: 4 мм (0,3%). Линейка: 44 см в (958 см; 06:31 ч:мин) |  | (c)
63236.12 | 5.2 | 5.181 | -5.755 | -5.774 | -842 | -677 | -705 | 568 | 5181 | 5806 |  | CORR | GENE | 07:17 | 07:44 | 07:39 | 82 | 275 | 8 | EXT |  | 0.93 | (c)
63244.576 | 2.701 | 2.688 | -8.614 | -8.627 | 957 | 1217 | 1146 | 896 | 2688 | 5807 |  | CORR | GENE | 02:50 | 03:32 | 03:21 | 61 | 377 | 9 | EXT |  | 0.93 | (c)
63245.44 | 3.565 | 3.264 | -7.75 | -8.051 | -1408 | -1265 | -1013 | 618 | 3264 | 5807 |  | CORR | GENE | 08:28 | 08:51 | 09:32 | 464 | 790 | 11 | EXT |  | 0.98 | (c)
63264.63 | 0 | -0.027 | -9.865 | -9.892 | -1116 | 86 | -356 | 404 |  | 5809 | Нарушение формы кольцевого шва | GWAN |  | 09:16 | 00:30 | 11:19 | 0 | 1520 |  | EXT | Нарушение формы кольцевого шва |  | (c)
63267.862 | 3.232 | 3.199 | -6.633 | -6.666 | -895 | -802 | -795 | 695 | 3199 | 5809 |  | CORR | GENE | 09:52 | 10:07 | 10:08 | 65 | 201 | 8 | EXT |  | 0.93 | (c)
63274.143 | 9.513 | 9.485 | -0.352 | -0.38 | 1462 | 1607 | 1665 | 363 | 330 | 5809 |  | CORR | CIGR | 04:12 | 04:36 | 04:45 | 50 | 406 | 9 | EXT |  | 0.92 | (c)
63288.054 | 11.264 | 11.04 | -0.081 | -0.305 | -1836 | -1749 | -1765 | 394 | 80 | 5811 |  | CORR | GENE | 07:15 | 07:29 | 07:27 | 225 | 143 | 11 | EXT |  | 0.95 | (c)
63300.105 | 0.51 | 0.316 | -10.945 | -11.139 |  |  |  |  | 316 | 5813 |  | CORR | GENE | 04:15 | 04:23 | 04:23 | 1026 | 94 | 10 | EXT |  | 0.96 | (c)
63311.05 | 0 | -0.015 | -11.28 | -11.295 | [5 empty] | 5814 | Нарушение формы кольцевого шва | GWAN |  | 07:48 | 08:17 | 08:18 | 0 | 380 |  | EXT | Нарушение формы кольцевого шва |  | (c)
63311.626 | 0.576 | 0.544 | -10.704 | -10.736 |  |  |  |  | 544 | 5814 |  | SWAN | GENE | 06:10 | 06:22 | 06:28 | 65 | 222 |  | EXT | Эквивалент потери металла 13%. |  | (c)
63312.713 | 1.663 | 1.556 | -9.617 | -9.724 |  |  |  |  | 1556 | 5814 |  | CORR | GENE | 06:21 | 06:25 | 06:27 | 147 | 73 | 8 | EXT |  | 0.89 | (c)
63344.85 | 0 | -0.032 | -10.4 | -10.432 | -838 | -698 | -678 | 519 |  | 5817 | Нарушение формы кольцевого шва | GWAN |  | 01:23 | 01:45 | 01:48 | 0 | 319 |  | EXT | Нарушение формы кольцевого шва |  | (c)
63357.988 | 2.738 | 2.717 | -8.662 | -8.683 | -529 | -509 | -510 | 491 | 2717 | 5818 |  | CORR | PITT | 08:26 | 08:30 | 08:29 | 33 | 38 | 10 | EXT |  | 0.89 | (c)
63368.471 | 1.821 | 1.75 | -9.524 | -9.595 | -1973 | -1863 | -1886 | 257 | 1750 | 5819 |  | DENT | GENE | 08:37 | 08:55 | 08:51 | 133 | 176 | 0.2 | N/A | Глубина вмятины: 3 мм (0,2%). Линейка: 13 см в (175 см; 08:55 ч:мин) |  | (c)
63372.036 | 5.386 | 4.253 | -5.959 | -7.092 | 821 | 871 | 971 | 821 | 4253 | 5819 |  | GOUG | GENE | 04:08 | 04:16 | 04:32 | 1305 | 300 | 12 | EXT | Зона задиров. |  | (c)
63405.064 | 5.419 | 5.36 | -5.911 | -5.97 | 370 | 477 | 486 | 370 | 5360 | 5822 |  | DENT | GENE | 00:05 | 00:23 | 00:24 | 258 | 232 | 0.2 | N/A | Глубина вмятины: 3 мм (0,2%). Линейка: 26 см в (536 см; 00:23 ч:мин) |  | (c)
63405.235 | 5.59 | 5.49 | -5.74 | -5.84 | -840 | -725 | -731 | 621 | 5490 | 5822 |  | DENT | GENE | 08:50 | 09:09 | 09:08 | 207 | 219 | 0.3 | N/A | Глубина вмятины: 4 мм (0,3%). Линейка: 21 см в (549 см; 09:09 ч:мин) |  | (c)
63420.422 | 0.037 | 0.016 | -11.368 | -11.389 | -1395 | -1327 | -1312 | 1229 | 16 | 5824 |  | CORR | GENE | 11:21 | 11:32 | 11:34 | 51 | 166 | 12 | EXT |  | 0.89 | (c)
63437.01 | 5.22 | 5.22 | -6.085 | -6.085 | -449 | -389 | -397 | 345 | 5220 | 5825 |  | CORR | CIGR | 05:57 | 06:07 | 06:05 | 20 | 104 | 15 | EXT |  | 0.89 | (c)
63457.789 | 5.199 | 5.013 | -6.426 | -6.612 | -685 | -442 | -501 | 316 | 5013 | 5827 |  | CORR | GENE | 06:45 | 07:25 | 07:15 | 388 | 369 | 10 | EXT | Аномалия находится на отводе. | 0.93 | (c)
63458.691 | 6.101 | 6.008 | -5.524 | -5.617 | -1410 | -1244 | -1223 | 1037 | 5347 | 5827 |  | CORR | GENE | 04:48 | 05:15 | 05:18 | 270 | 372 | 11 | EXT | Аномалия находится на отводе. | 0.92 | (c)
63458.818 | 6.228 | 6.201 | -5.397 | -5.424 | -599 | -396 | -448 | 297 | 5226 | 5827 |  | CORR | GENE | 06:59 | 07:32 | 07:24 | 198 | 302 | 9 | EXT | Аномалия находится на отводе. | 0.9 | (c)
63475.85 | 0 | -0.023 | -11.4 | -11.423 | -394 | -249 | -248 | 101 |  | 5829 | Нарушение формы кольцевого шва | GWAN |  | 00:13 | 00:36 | 00:37 | 0 | 293 |  | EXT | Нарушение формы кольцевого шва |  | (c)
63475.85 | 0 | -0.012 | -11.4 | -11.412 | -2020 | -1777 | -1672 | 211 |  | 5829 | Нарушение формы кольцевого шва | GWAN |  | 07:51 | 08:30 | 08:47 | 0 | 696 |  | EXT | Нарушение формы кольцевого шва |  | (c)
63476.362 | 0.512 | 0.367 | -10.888 | -11.033 | 2106 | 2142 | 2144 | 49 | 367 | 5829 |  | CORR | GENE | 06:56 | 07:02 | 07:03 | 754 | 76 | 11 | EXT |  | 1 | (c)
63483.097 | 7.247 | 7.235 | -4.153 | -4.165 | 1957 | 2143 | 2081 | 25 | 4074 | 5829 |  | CORR | GENE | 06:32 | 07:02 | 06:52 | 91 | 249 | 7 | EXT |  | 0.93 | (c)
63498.255 | 0 | -0.025 | -11.37 | -11.395 | -98 | 54 | 78 | 0 |  | 5831 | Нарушение формы кольцевого шва | GWAN |  | 02:06 | 02:30 | 02:34 | 0 | 352 |  | EXT | Нарушение формы кольцевого шва |  | (c)
63516.191 | 6.566 | 6.524 | -4.619 | -4.661 | 1661 | 1820 | 1815 | 261 | 4586 | 5832 |  | CORR | GENE | 03:47 | 04:13 | 04:12 | 75 | 308 | 12 | EXT |  | 0.93 | (c)
63516.995 | 7.37 | 7.35 | -3.815 | -3.835 | 1635 | 1827 | 1812 | 241 | 3764 | 5832 |  | CORR | GENE | 03:43 | 04:14 | 04:12 | 71 | 354 | 13 | EXT |  | 0.93 | (c)
63517.808 | 8.183 | 8.16 | -3.002 | -3.025 | 1749 | 1840 | 1878 | 224 | 2964 | 5832 |  | CORR | GENE | 04:02 | 04:16 | 04:22 | 61 | 257 | 9 | EXT |  | 0.93 | (c)
63519.229 | 9.604 | 9.089 | -1.581 | -2.096 | -1385 | -1336 | -1323 | 846 | 1429 | 5832 |  | CORR | GENE | 07:36 | 07:44 | 07:46 | 667 | 124 | 13 | EXT |  | 1.01 | (b)
63520.315 | 10.69 | 10.458 | -0.495 | -0.727 | -1989 | -1875 | -1923 | 241 | 352 | 5832 |  | CORR | GENE | 05:58 | 06:17 | 06:09 | 375 | 131 | 9 | EXT |  | 0.96 | (c)
63520.8 | 11.175 | 11.088 | -0.01 | -0.097 | 1533 | 1672 | 1930 | 0 | 9 | 5832 |  | CORR | GENE | 03:27 | 03:49 | 04:31 | 88 | 794 | 11 | EXT |  | 0.93 | (c)
63520.802 | 11.177 | 11.127 | -0.008 | -0.058 | -1877 | -1733 | -1598 | 354 | 8 | 5832 |  | CORR | CIGR | 06:16 | 06:40 | 07:01 | 50 | 558 | 11 | EXT |  | 0.93 | (c)
63520.843 | 0.033 | 0.021 | -11.417 | -11.429 | 1691 | 1883 | 1973 | 0 | 21 | 5833 |  | CORR | CIGR | 05:05 | 05:36 | 05:50 | 44 | 564 | 10 | EXT |  | 0.92 | (c)
63527.69 | 6.88 | 6.683 | -4.57 | -4.767 | -2190 | -2147 | -2160 | 40 | 4312 | 5833 |  | CORR | GENE | 06:38 | 06:45 | 06:43 | 455 | 61 | 9 | EXT |  | 0.97 | (c)
63527.797 | 6.987 | 6.217 | -4.463 | -5.233 | -2034 | -2010 | -1979 | 197 | 4428 | 5833 |  | CORR | GENE | 07:04 | 07:07 | 07:12 | 805 | 110 | 13 | EXT |  | 1.02 | (b)
63528.08 | 7.27 | 7.249 | -4.18 | -4.201 | -2102 | -1971 | -1983 | 128 | 4149 | 5833 |  | CORR | GENE | 06:53 | 07:14 | 07:12 | 52 | 238 | 9 | EXT |  | 0.92 | (c)
63529.039 | 8.229 | 7.79 | -3.221 | -3.66 | -1932 | -1908 | -1894 | 298 | 2739 | 5833 |  | CORR | GENE | 07:20 | 07:24 | 07:26 | 921 | 76 | 12 | EXT |  | 1.01 | (b)
63532.26 | 0 | -0.011 | -10.195 | -10.206 | 682 | 903 | 1443 | 27 |  | 5834 | Нарушение формы кольцевого шва | GWAN |  | 01:46 | 02:21 | 03:48 | 0 | 1521 |  | EXT | Нарушение формы кольцевого шва |  | (c)
63532.26 | 0 | -0.016 | -10.195 | -10.211 | -1448 | -1043 | -1120 | 783 |  | 5834 | Нарушение формы кольцевого шва | GWAN |  | 08:02 | 09:07 | 08:55 | 0 | 655 |  | EXT | Нарушение формы кольцевого шва |  | (c)
63542.455 | 0 | -0.012 | -11.435 | -11.447 | 897 | 1164 | 1101 | 897 |  | 5835 | Нарушение формы кольцевого шва | GWAN |  | 04:44 | 05:27 | 05:17 | 0 | 408 |  | EXT | Нарушение формы кольцевого шва |  | (c)
63545.539 | 3.084 | 3.045 | -8.351 | -8.39 | -1982 | -1674 | -1701 | 249 | 3045 | 5835 |  | CORR | GENE | 08:59 | 09:49 | 09:45 | 76 | 561 | 9 | EXT |  | 0.93 | (c)
63546.895 | 4.44 | 4.411 | -6.995 | -7.024 | -443 | -259 | -240 | 37 | 4411 | 5835 |  | CORR | GENE | 01:08 | 01:38 | 01:41 | 188 | 406 | 9 | EXT |  | 0.94 | (c)
63553.667 | 11.212 | 10.507 | -0.223 | -0.928 | 1954 | 2005 | 1998 | 189 | 116 | 5835 |  | CORR | GENE | 07:35 | 07:43 | 07:42 | 812 | 88 | 12 | EXT |  | 1.01 | (b)
63553.78 | 11.325 | 11.248 | -0.11 | -0.187 | 1779 | 1832 | 1806 | 398 | 21 | 5835 |  | CORR | GENE | 07:06 | 07:15 | 07:11 | 166 | 54 | 12 | EXT |  | 0.94 | (c)
63554.947 | 1.057 | 0.176 | -10.398 | -11.279 | 2040 | 2196 | 2118 | 34 | 176 | 5836 |  | CORR | GENE | 07:11 | 07:36 | 07:23 | 977 | 156 | 13 | EXT |  | 1.02 | (b)
63557.361 | 3.471 | 3.326 | -7.984 | -8.129 | 2123 | 2151 | 2152 | 49 | 3326 | 5836 |  | CORR | GENE | 07:24 | 07:28 | 07:29 | 247 | 58 | 10 | EXT |  | 0.95 | (c)
63558.05 | 4.16 | 3.8 | -7.295 | -7.655 | 2082 | 2130 | 2120 | 72 | 3800 | 5836 |  | CORR | GENE | 07:17 | 07:25 | 07:24 | 812 | 76 | 15 | EXT |  | 1.03 | (b)
63562.185 | 8.295 | 8.075 | -3.16 | -3.38 | 1992 | 2040 | 2035 | 152 | 2655 | 5836 |  | CORR | GENE | 07:03 | 07:11 | 07:10 | 725 | 86 | 9 | EXT |  | 0.98 | (c)
63563.411 | 9.521 | 9.009 | -1.934 | -2.446 | 1967 | 2045 | 2037 | 123 | 1544 | 5836 |  | CORR | GENE | 06:59 | 07:11 | 07:10 | 902 | 140 | 9 | EXT |  | 0.99 | (c)
63564.372 | 10.482 | 10.375 | -0.973 | -1.08 | 1625 | 1702 | 1664 | 528 | 720 | 5836 |  | CORR | GENE | 06:04 | 06:16 | 06:10 | 360 | 77 | 12 | EXT |  | 0.97 | (c)
63564.385 | 10.495 | 10.457 | -0.96 | -0.998 | 1982 | 2087 | 2097 | 18 | 939 | 5836 |  | CORR | GENE | 07:01 | 07:18 | 07:20 | 59 | 230 | 9 | EXT |  | 0.93 | (c)
63564.896 | 11.006 | 10.893 | -0.449 | -0.562 | 2105 | 2123 | 2132 | 72 | 231 | 5836 |  | CORR | GENE | 07:21 | 07:24 | 07:25 | 331 | 54 | 10 | EXT |  | 0.96 | (c)
63565.963 | 0.618 | 0.574 | -10.847 | -10.891 | -1982 | -1861 | -1800 | 248 | 574 | 5837 |  | CORR | GENE | 06:54 | 07:14 | 07:24 | 94 | 365 | 9 | EXT |  | 0.93 | (c)
63566.527 | 1.182 | 1.002 | -10.283 | -10.463 | -1900 | -1842 | -1857 | 331 | 1002 | 5837 |  | CORR | GENE | 07:08 | 07:17 | 07:15 | 467 | 85 | 11 | EXT |  | 0.98 | (c)
63598.985 | 0 | -0.021 | -11.355 | -11.376 | -1652 | -1317 | -1363 | 1074 |  | 5840 | Нарушение формы кольцевого шва | GWAN |  | 02:19 | 03:13 | 03:06 | 0 | 579 |  | EXT | Нарушение формы кольцевого шва |  | (c)
63598.985 | 0 | -0.036 | -11.355 | -11.391 | 1533 | 1875 | 1802 | 1533 |  | 5840 | Нарушение формы кольцевого шва | GWAN |  | 10:53 | 11:48 | 11:37 | 0 | 538 |  | EXT | Нарушение формы кольцевого шва |  | (c)
63604.951 | 5.966 | 5.925 | -5.389 | -5.43 | -837 | -742 | -724 | 611 | 5389 | 5840 |  | CORR | CIGR | 04:31 | 04:46 | 04:49 | 41 | 226 | 12 | EXT |  | 0.89 | (c)
63606.685 | 7.7 | 7.66 | -3.655 | -3.695 | -93 | 101 | 70 | 0 | 3589 | 5840 |  | CORR | GENE | 06:31 | 07:02 | 06:57 | 106 | 327 | 9 | EXT |  | 0.89 | (c)
63607.56 | 8.575 | 8.318 | -2.78 | -3.037 | -80 | -64 | -53 | 25 | 2469 | 5840 |  | CORR | GENE | 06:33 | 06:35 | 06:37 | 568 | 55 | 9 | EXT |  | 0.94 | (c)
63608.36 | 9.375 | 8.055 | -1.98 | -3.3 | 61 | 145 | 129 | 61 | 1776 | 5840 |  | CORR | GENE | 06:55 | 07:09 | 07:06 | 1524 | 136 | 12 | EXT |  | 0.99 | (c)
63609.209 | 10.224 | 9.926 | -1.131 | -1.429 | 103 | 147 | 157 | 103 | 1047 | 5840 |  | CORR | GENE | 07:02 | 07:09 | 07:11 | 382 | 107 | 8 | EXT |  | 0.92 | (c)
63609.576 | 10.591 | 10.438 | -0.764 | -0.917 | 856 | 917 | 979 | 856 | 715 | 5840 |  | CORR | GENE | 09:04 | 09:14 | 09:24 | 202 | 246 | 7 | EXT |  | 0.9 | (c)
63610.34 | 0 | -0.016 | -7.36 | -7.376 | 1114 | 1245 | 1335 | 1114 |  | 5841 | Нарушение формы кольцевого шва | GWAN |  | 06:51 | 07:12 | 07:27 | 0 | 442 |  | EXT | Нарушение формы кольцевого шва |  | (c)
63614.057 | 3.717 | 3.657 | -3.643 | -3.703 | 1121 | 1148 | 1148 | 1121 | 3452 | 5841 |  | CORR | GENE | 06:52 | 06:57 | 06:57 | 251 | 55 | 8 | EXT |  | 0.91 | (c)
63614.15 | 3.81 | 3.792 | -3.55 | -3.568 | -511 | -415 | -394 | 276 | 3532 | 5841 |  | CORR | CIGR | 02:29 | 02:44 | 02:48 | 36 | 235 | 9 | EXT |  | 0.89 | (c)
63615.472 | 5.132 | 5.089 | -2.228 | -2.271 | 1089 | 1196 | 1290 | 1089 | 2213 | 5841 |  | CORR | GENE | 06:47 | 07:05 | 07:20 | 58 | 401 | 9 | EXT |  | 0.89 | (c)
63620.82 | 3.12 | 2.845 | -7.955 | -8.23 | -536 | 101 | -71 | 0 | 2845 | 5842 |  | CORR | GENE | 04:44 | 06:26 | 05:59 | 409 | 930 | 9 | EXT |  | 0.93 | (c)
63621.197 | 3.497 | 3.396 | -7.578 | -7.679 | -382 | 97 | -26 | 0 | 3396 | 5842 |  | CORR | GENE | 05:08 | 06:26 | 06:06 | 139 | 713 | 11 | EXT |  | 0.9 | (c)
63623.113 | 5.413 | 5.246 | -5.662 | -5.829 | -385 | -241 | -108 | 0 | 5246 | 5842 |  | DENT | GENE | 05:08 | 05:31 | 05:53 | 322 | 555 | 0.4 | N/A | Глубина вмятины: 5 мм (0,4%). Линейка: 32 см в (525 см; 05:31 ч:мин) Аномалия находится вблизи продольного шва. |  | (c)
63628.775 | 0 | -0.009 | -11.615 | -11.624 | -160 | -64 | 26 | 0 |  | 5843 | Нарушение формы кольцевого шва | GWAN |  | 04:43 | 04:58 | 05:13 | 0 | 371 |  | EXT | Нарушение формы кольцевого шва |  | (c)
63628.775 | 0 | -0.01 | -11.615 | -11.625 | 1046 | 1150 | 1239 | 1046 |  | 5843 | Нарушение формы кольцевого шва | GWAN |  | 07:58 | 08:14 | 08:29 | 0 | 385 |  | EXT | Нарушение формы кольцевого шва |  | (c)
63640.39 | 0 | -0.019 | -11.365 | -11.384 | 2051 | 2148 | -2050 | 0 |  | 5844 | Нарушение формы кольцевого шва | GWAN |  | 06:13 | 06:28 | 07:11 | 0 | 720 |  | EXT | Нарушение формы кольцевого шва |  | (c)
63641.748 | 1.358 | 1.188 | -10.007 | -10.177 | 2119 | 2205 | 2167 | 16 | 1188 | 5844 |  | CORR | GENE | 06:24 | 06:38 | 06:31 | 409 | 96 | 10 | EXT |  | 0.97 | (c)
63644.726 | 4.336 | 3.481 | -7.029 | -7.884 | -2141 | -2033 | -2062 | 90 | 3481 | 5844 |  | CORR | GENE | 06:56 | 07:14 | 07:09 | 1793 | 159 | 13 | EXT |  | 1.04 | (b)
63646.303 | 5.913 | 5.588 | -5.452 | -5.777 | -2167 | -2126 | -2118 | 64 | 5394 | 5844 |  | CORR | GENE | 06:52 | 06:59 | 06:60 | 383 | 98 | 11 | EXT |  | 0.97 | (c)
63646.441 | 6.051 | 6.01 | -5.314 | -5.355 | 2135 | -2184 | -2169 | 0 | 5266 | 5844 |  | CORR | GENE | 06:26 | 06:49 | 06:52 | 89 | 315 | 10 | EXT |  | 0.93 | (c)
63647.316 | 6.926 | 6.31 | -4.439 | -5.055 | -2180 | -2128 | -2124 | 50 | 4193 | 5844 |  | CORR | GENE | 06:50 | 06:58 | 06:59 | 862 | 112 | 15 | EXT |  | 1.04 | (b)
63648.096 | 7.706 | 7.654 | -3.659 | -3.711 | 969 | 1029 | 1018 | 969 | 3620 | 5844 |  | DENT | GENE | 03:18 | 03:28 | 03:26 | 91 | 99 | 0.1 | N/A | Глубина вмятины: 2 мм (0,1%). Линейка: 9 см в (765 см; 03:28 ч:мин) |  | (c)
63648.729 | 8.339 | 8.281 | -3.026 | -3.084 | 2152 | 2183 | 2179 | 24 | 2968 | 5844 |  | CORR | GENE | 06:29 | 06:34 | 06:33 | 116 | 55 | 10 | EXT |  | 0.93 | (c)
63668.258 | 5.023 | 4.584 | -5.887 | -6.326 | 928 | 1026 | 1037 | 928 | 4584 | 5846 |  | DENT | GENE | 03:39 | 03:55 | 03:57 | 1046 | 218 | 0.1 | N/A | Глубина вмятины: 2 мм (0,1%). Линейка: 105 см в (458 см; 03:55 ч:мин) |  | (c)
63674.145 | 0 | -0.024 | -11.34 | -11.364 | -1572 | -1101 | -1234 | 659 |  | 5847 | Нарушение формы кольцевого шва | GWAN |  | 09:12 | 10:28 | 10:06 | 0 | 675 |  | EXT | Нарушение формы кольцевого шва |  | (c)
63680.897 | 6.752 | 6.723 | -4.588 | -4.617 | 1851 | 2069 | 1998 | 86 | 4549 | 5847 |  | CORR | GENE | 06:24 | 06:59 | 06:48 | 68 | 294 | 9 | EXT |  | 0.93 | (c)
63685.485 | 0 | -0.017 | -11.045 | -11.062 | 2039 | -1732 | -1884 | 0 |  | 5848 | Нарушение формы кольцевого шва | GWAN |  | 04:28 | 06:20 | 05:55 | 0 | 1077 |  | EXT | Нарушение формы кольцевого шва |  | (c)
63685.485 | 0 | -0.033 | -11.045 | -11.078 | -463 | -359 | -181 | 0 |  | 5848 | Нарушение формы кольцевого шва | GWAN |  | 09:45 | 10:01 | 10:30 | 0 | 564 |  | EXT | Нарушение формы кольцевого шва |  | (c)
63685.683 | 0.198 | 0.101 | -10.847 | -10.944 | -1557 | -1533 | -1513 | 673 | 101 | 5848 |  | CORR | GENE | 06:48 | 06:52 | 06:55 | 274 | 88 | 11 | EXT |  | 0.91 | (c)
63689.368 | 3.883 | 3.864 | -7.162 | -7.181 | -1746 | -1721 | -1652 | 485 | 3864 | 5848 |  | CORR | CIGR | 06:18 | 06:22 | 06:33 | 27 | 187 | 12 | EXT |  | 0.89 | (c)
63696.53 | 0 | -0.043 | -11.33 | -11.373 | -404 | -329 | -301 | 198 |  | 5849 | Нарушение формы кольцевого шва | GWAN |  | 08:54 | 09:06 | 09:10 | 0 | 206 |  | EXT | Нарушение формы кольцевого шва |  | (c)
63707.86 | 0 | -0.012 | -10.885 | -10.897 | 2010 | -2041 | -2029 | 0 |  | 5850 | Нарушение формы кольцевого шва | GWAN |  | 06:45 | 07:51 | 07:53 | 0 | 845 |  | EXT | Нарушение формы кольцевого шва Аномалия находится на упругопластическом изгибе: R=589 D, максимальное растяжение на 5.9 час. |  | (c)
63718.745 | 0 | -0.022 | -11.31 | -11.332 | -913 | -650 | -684 | 456 |  | 5851 | Нарушение формы кольцевого шва | GWAN |  | 10:40 | 11:23 | 11:17 | 0 | 457 |  | EXT | Нарушение формы кольцевого шва Аномалия находится на упругопластическом изгибе: R=562 D, максимальное растяжение на 6.8 час. |  | (c)
63741.31 | 0 | -0.039 | -11.26 | -11.299 | 1063 | 1170 | 1315 | 663 |  | 5853 | Нарушение формы кольцевого шва | GWAN |  | 00:05 | 00:22 | 00:46 | 0 | 505 |  | EXT | Нарушение формы кольцевого шва |  | (c)
63741.31 | 0 | -0.023 | -11.26 | -11.283 | -1100 | -873 | -824 | 547 |  | 5853 | Нарушение формы кольцевого шва | GWAN |  | 06:16 | 06:53 | 07:01 | 0 | 553 |  | EXT | Нарушение формы кольцевого шва |  | (c)
63752.57 | 0 | -0.038 | -11.575 | -11.613 | -2 | 165 | 176 | 0 |  | 5854 | Нарушение формы кольцевого шва | GWAN |  | 02:31 | 02:58 | 03:00 | 0 | 356 |  | EXT | Нарушение формы кольцевого шва |  | (c)
63752.57 | 0 | -0.026 | -11.575 | -11.601 | 1030 | 1152 | 1258 | 744 |  | 5854 | Нарушение формы кольцевого шва | GWAN |  | 05:18 | 05:38 | 05:55 | 0 | 457 |  | EXT | Нарушение формы кольцевого шва |  | (c)
63762.257 | 9.687 | 9.663 | -1.888 | -1.912 | 687 | 887 | 857 | 687 | 1833 | 5854 |  | CORR | GENE | 04:23 | 04:55 | 04:50 | 79 | 340 | 6 | EXT |  | 0.93 | (c)
63775.14 | 0 | -0.029 | -11.425 | -11.454 | -1316 | -939 | -772 | 228 |  | 5856 | Нарушение формы кольцевого шва | GWAN |  | 05:45 | 06:46 | 07:13 | 0 | 1088 |  | EXT | Нарушение формы кольцевого шва |  | (c)
63798.03 | 0 | -0.036 | -11.235 | -11.271 | -81 | 225 | 168 | 0 |  | 5858 | Нарушение формы кольцевого шва | GWAN |  | 01:07 | 01:57 | 01:47 | 0 | 498 |  | EXT | Нарушение формы кольцевого шва |  | (c)
63798.03 | 0 | -0.021 | -11.235 | -11.256 | 1977 | -2045 | -2203 | 0 |  | 5858 | Нарушение формы кольцевого шва | GWAN |  | 06:39 | 07:50 | 07:25 | 0 | 563 |  | EXT | Нарушение формы кольцевого шва |  | (c)
63800.504 | 2.474 | 2.444 | -8.761 | -8.791 | 1617 | 1639 | 1674 | 500 | 2444 | 5858 |  | CORR | CIGR | 05:41 | 05:45 | 05:50 | 34 | 114 | 11 | EXT |  | 0.92 | (c)
63801.407 | 3.377 | 3.354 | -7.858 | -7.881 | 1290 | 1331 | 1371 | 778 | 3354 | 5858 |  | CORR | CIGR | 04:48 | 04:55 | 05:02 | 45 | 163 | 10 | EXT |  | 0.92 | (c)
63817.898 | 8.633 | 8.619 | -2.632 | -2.646 | 2110 | 2161 | 2206 | 0 | 2597 | 5859 |  | CORR | CIGR | 05:11 | 05:19 | 05:27 | 49 | 192 | 9 | EXT |  | 0.92 | (c)
63820.53 | 0 | -0.048 | -11.615 | -11.663 | 821 | 1042 | 1084 | 821 |  | 5860 | Нарушение формы кольцевого шва | GWAN |  | 00:20 | 00:56 | 01:02 | 0 | 527 |  | EXT | Нарушение формы кольцевого шва |  | (c)
63820.53 | 0 | -0.045 | -11.615 | -11.66 | -449 | -290 | -205 | 0 |  | 5860 | Нарушение формы кольцевого шва | GWAN |  | 08:55 | 09:21 | 09:34 | 0 | 489 |  | EXT | Нарушение формы кольцевого шва |  | (c)
63837.501 | 5.356 | 5.338 | -5.994 | -6.012 | -1218 | -1144 | -1093 | 968 | 5338 | 5861 |  | CORR | CIGR | 05:37 | 05:49 | 05:57 | 35 | 250 | 9 | EXT | Аномалия находится на отводе. | 0.89 | (c)
63843.495 | 0 | -0.034 | -9.13 | -9.164 | 349 | 636 | 636 | 349 |  | 5862 | Нарушение формы кольцевого шва | GWAN |  | 09:55 | 10:41 | 10:42 | 0 | 575 |  | EXT | Нарушение формы кольцевого шва Аномалия находится на отводе. |  | (c)
63846.247 | 2.752 | 2.707 | -6.378 | -6.423 | -858 | -672 | -670 | 483 | 2707 | 5862 |  | CORR | GENE | 06:40 | 07:10 | 07:11 | 62 | 375 | 9 | EXT |  | 0.89 | (c)
63846.899 | 3.404 | 3.368 | -5.726 | -5.762 | -697 | -562 | -571 | 444 | 3368 | 5862 |  | CORR | GENE | 07:06 | 07:28 | 07:27 | 114 | 253 | 9 | EXT |  | 0.89 | (c)
63860.891 | 8.266 | 8.217 | -3.114 | -3.163 | 1169 | 1253 | 1244 | 1169 | 3064 | 5863 |  | DENT | GENE | 08:34 | 08:48 | 08:46 | 99 | 151 | 0.3 | N/A | Глубина вмятины: 4 мм (0,3%). Линейка: 10 см в (822 см; 08:48 ч:мин) |  | (c)
63862.68 | 10.055 | 9.997 | -1.325 | -1.383 | 625 | 677 | 689 | 625 | 1248 | 5863 |  | DENT | GENE | 07:06 | 07:15 | 07:17 | 135 | 128 | 0.4 | N/A | Глубина вмятины: 6 мм (0,4%). Линейка: 14 см в (1000 см; 07:15 ч:мин) |  | (c)
63874.56 | 0 | -0.011 | -11.225 | -11.236 | -2132 | -1993 | -1955 | 1778 |  | 5865 | Нарушение формы кольцевого шва | GWAN |  | 04:53 | 05:15 | 05:21 | 0 | 354 |  | EXT | Нарушение формы кольцевого шва |  | (c)
63920.005 | 0 | -0.03 | -11.33 | -11.36 | 957 | 1249 | 1305 | 957 |  | 5869 | Нарушение формы кольцевого шва | GWAN |  | 11:32 | 00:19 | 12:28 | 0 | 696 |  | EXT | Нарушение формы кольцевого шва Аномалия находится на отводе. |  | (c)
63932.031 | 0.696 | 0.48 | -10.644 | -10.86 | -1082 | -952 | -796 | 509 | 480 | 5870 |  | DENT | GENE | 06:12 | 06:33 | 06:58 | 331 | 573 | 0.4 | N/A | Глубина вмятины: 5 мм (0,4%). Линейка: 33 см в (48 см; 06:33 ч:мин) Аномалия находится на отводе. |  | (c)
63947.812 | 5.137 | 5.045 | -6.013 | -6.105 | 1506 | -2075 | 2041 | 1506 | 5045 | 5871 | Дефект проката | MIAN | GENE | 07:11 | 09:33 | 08:38 | 770 | 1071 |  | INT | Дефект проката Эквивалент потери металла 11%. Аномалия находится на отводе. |  | (c)
63958.4 | 4.575 | 4.468 | -6.755 | -6.862 | -21 | 169 | 141 | 0 | 4468 | 5872 |  | CORR | GENE | 06:08 | 06:39 | 06:35 | 114 | 323 | 9 | EXT |  | 0.89 | (c)
63964.769 | 10.944 | 10.884 | -0.386 | -0.446 | -359 | -227 | -98 | 0 | 277 | 5872 |  | CORR | GENE | 05:14 | 05:35 | 05:56 | 169 | 522 | 9 | EXT | Аномалия находится на упругопластическом изгибе: R=477 D, максимальное растяжение на 5.1 час. | 0.9 | (c)
63965.155 | 0 | -0.022 | -11.44 | -11.462 | 326 | 553 | 828 | 326 |  | 5873 | Нарушение формы кольцевого шва | GWAN |  | 00:49 | 01:25 | 02:10 | 0 | 1004 |  | EXT | Нарушение формы кольцевого шва Аномалия находится на упругопластическом изгибе: R=477 D, максимальное растяжение на 5.2 час. |  | (c)
63965.155 | 0 | -0.023 | -11.44 | -11.463 | -1448 | -617 | -957 | 466 |  | 5873 | Нарушение формы кольцевого шва | GWAN |  | 08:03 | 10:17 | 09:22 | 0 | 982 |  | INT | Нарушение формы кольцевого шва Аномалия находится на упругопластическом изгибе: R=477 D, максимальное растяжение на 5.2 час. |  | (c)
63965.278 | 0.123 | 0.075 | -11.317 | -11.365 | -1995 | -1959 | -1951 | 236 | 75 | 5873 |  | CORR | GENE | 06:34 | 06:40 | 06:41 | 306 | 88 | 10 | EXT | Аномалия находится на упругопластическом изгибе: R=476 D, максимальное растяжение на 5.2 час. | 0.96 | (c)
63965.373 | 0.218 | 0.066 | -11.222 | -11.374 | 2187 | 2194 | -2228 | 0 | 66 | 5873 |  | CORR | GENE | 05:49 | 05:50 | 05:57 | 432 | 92 | 10 | EXT | Аномалия находится на упругопластическом изгибе: R=476 D, максимальное растяжение на 5.2 час. | 0.97 | (c)
63965.449 | 0.294 | 0.262 | -11.146 | -11.178 | -1786 | -1772 | -1738 | 445 | 262 | 5873 |  | CORR | GENE | 07:08 | 07:10 | 07:16 | 476 | 95 | 11 | EXT | Аномалия находится на упругопластическом изгибе: R=476 D, максимальное растяжение на 5.2 час. | 0.98 | (c)
63965.695 | 0.54 | 0.525 | -10.9 | -10.915 | 1795 | 1865 | 1914 | 197 | 525 | 5873 |  | CORR | GENE | 04:46 | 04:57 | 05:05 | 127 | 239 | 10 | EXT | Аномалия находится на упругопластическом изгибе: R=475 D, максимальное растяжение на 5.2 час. | 0.93 | (c)
63965.975 | 0.82 | 0.791 | -10.62 | -10.649 | 1719 | -2173 | 2150 | 0 | 791 | 5873 |  | CORR | GENE | 04:34 | 06:06 | 05:43 | 90 | 862 | 10 | EXT | Аномалия находится на упругопластическом изгибе: R=474 D, максимальное растяжение на 5.3 час. | 0.93 | (c)
63966.559 | 1.404 | 1.266 | -10.036 | -10.174 | 2145 | 2180 | 2170 | 35 | 1266 | 5873 |  | CORR | GENE | 05:42 | 05:48 | 05:47 | 280 | 51 | 11 | EXT | Аномалия находится на упругопластическом изгибе: R=470 D, максимальное растяжение на 5.4 час. | 0.96 | (c)
63967.402 | 2.247 | 2.166 | -9.193 | -9.274 | -1595 | -1558 | -1556 | 636 | 2166 | 5873 |  | CORR | GENE | 07:39 | 07:45 | 07:45 | 572 | 78 | 10 | EXT | Аномалия находится на упругопластическом изгибе: R=469 D, максимальное растяжение на 5.6 час. | 0.98 | (c)
63967.786 | 2.631 | 2.594 | -8.809 | -8.846 | 2018 | 2147 | 2207 | 0 | 2594 | 5873 |  | CORR | CIGR | 05:22 | 05:43 | 05:52 | 42 | 377 | 12 | EXT | Аномалия находится на упругопластическом изгибе: R=468 D, максимальное растяжение на 5.7 час. | 0.93 | (c)
63968.169 | 3.014 | 2.991 | -8.426 | -8.449 | 1991 | 2081 | 2078 | 65 | 2991 | 5873 |  | CORR | CIGR | 05:18 | 05:32 | 05:32 | 25 | 174 | 11 | EXT | Аномалия находится на упругопластическом изгибе: R=468 D, максимальное растяжение на 5.8 час. | 0.92 | (c)
63969.422 | 4.267 | 4.037 | -7.173 | -7.403 | 2018 | 2048 | 2046 | 155 | 4037 | 5873 |  | CORR | GENE | 05:22 | 05:27 | 05:27 | 317 | 58 | 8 | EXT | Аномалия находится на упругопластическом изгибе: R=459 D, максимальное растяжение на 6 час. | 0.95 | (c)
63970.698 | 5.543 | 5.483 | -5.897 | -5.957 | -1540 | -1175 | -1178 | 691 | 5483 | 5873 |  | CORR | GENE | 07:48 | 08:47 | 08:46 | 315 | 724 | 12 | EXT | Аномалия находится на упругопластическом изгибе: R=430 D, максимальное растяжение на 5.9 час. | 0.97 | (c)
63971.308 | 6.153 | 6.112 | -5.287 | -5.328 | -1520 | -1195 | -1176 | 711 | 5244 | 5873 |  | CORR | GENE | 07:51 | 08:43 | 08:46 | 84 | 688 | 13 | EXT | Аномалия находится на упругопластическом изгибе: R=410 D, максимальное растяжение на 5.9 час. | 0.93 | (c)
63975.643 | 10.488 | 10.456 | -0.952 | -0.984 | -2204 | -2144 | -2112 | 27 | 952 | 5873 |  | CORR | CIGR | 06:01 | 06:10 | 06:15 | 32 | 183 | 11 | EXT | Аномалия находится на упругопластическом изгибе: R=334 D, максимальное растяжение на 5.5 час. | 1.04 | (b)
63976.595 | 0 | -0.034 | -11.4 | -11.434 | -1431 | -1110 | -1187 | 799 |  | 5874 | Нарушение формы кольцевого шва | GWAN |  | 08:47 | 09:39 | 09:26 | 0 | 489 |  | EXT | Нарушение формы кольцевого шва Аномалия находится на упругопластическом изгибе: R=326 D, максимальное растяжение на 5.5 час. |  | (c)
63994.767 | 6.772 | 6.733 | -4.713 | -4.752 | -1970 | -1718 | -1745 | 260 | 4609 | 5875 |  | CORR | GENE | 06:58 | 07:39 | 07:35 | 143 | 452 | 9 | EXT | Аномалия находится на упругопластическом изгибе: R=374 D, максимальное растяжение на 6.2 час. | 0.93 | (c)
63999.48 | 0 | -0.019 | -11.31 | -11.329 | 1322 | 1423 | 1413 | 728 |  | 5876 | Нарушение формы кольцевого шва | GWAN |  | 00:52 | 01:08 | 01:06 | 0 | 181 |  | EXT | Нарушение формы кольцевого шва Аномалия находится на упругопластическом изгибе: R=378 D, максимальное растяжение на 5.9 час. |  | (c)
64005.171 | 5.691 | 5.665 | -5.619 | -5.645 | -411 | -82 | -236 | 61 | 5529 | 5876 |  | CORR | GENE | 08:12 | 09:05 | 08:40 | 116 | 350 | 10 | EXT | Аномалия находится на упругопластическом изгибе: R=314 D, максимальное растяжение на 5.6 час. | 0.93 | (c)
64020.754 | 9.964 | 9.924 | -1.441 | -1.481 | 337 | 512 | 524 | 337 | 1396 | 5877 |  | CORR | GENE | 03:47 | 04:15 | 04:17 | 85 | 374 | 10 | EXT | Аномалия находится на упругопластическом изгибе: R=577 D, максимальное растяжение на 5.9 час. | 0.93 | (c)
64022.195 | 0 | -0.037 | -10.85 | -10.887 | -1577 | -242 | -245 | 0 |  | 5878 | Нарушение формы кольцевого шва | GWAN |  | 06:18 | 09:54 | 09:53 | 0 | 2664 |  | EXT | Нарушение формы кольцевого шва Аномалия находится на упругопластическом изгибе: R=628 D, максимальное растяжение на 5.8 час. |  | (c)
64031.827 | 9.632 | 9.605 | -1.218 | -1.245 | 2070 | 2220 | 2192 | 0 | 1188 | 5878 |  | CORR | GENE | 04:07 | 04:31 | 04:27 | 57 | 245 | 9 | EXT |  | 0.93 | (c)
64032.314 | 10.119 | 10.052 | -0.731 | -0.798 | 1567 | 1606 | 1587 | 624 | 572 | 5878 |  | CORR | AXGR | 02:46 | 02:52 | 02:49 | 226 | 40 | 15 | EXT |  | 0.96 | (c)
64033.045 | 0 | -0.011 | -11.295 | -11.306 | 1268 | -1741 | -2112 | 0 |  | 5879 | Нарушение формы кольцевого шва | GWAN |  | 02:29 | 06:23 | 05:23 | 0 | 2163 |  | EXT | Нарушение формы кольцевого шва |  | (c)
64036.178 | 3.133 | 3.001 | -8.162 | -8.294 | -2164 | -1851 | -1878 | 66 | 3001 | 5879 |  | CORR | GENE | 05:15 | 06:06 | 06:01 | 148 | 572 | 9 | EXT |  | 0.89 | (c)
64036.698 | 3.653 | 3.604 | -7.642 | -7.691 | 2225 | -1754 | -1879 | 0 | 3604 | 5879 |  | CORR | GENE | 05:03 | 06:21 | 06:01 | 86 | 714 | 9 | EXT |  | 0.89 | (c)
64043.029 | 9.984 | 9.924 | -1.311 | -1.371 | -2221 | -1921 | -1913 | 9 | 1296 | 5879 |  | CORR | GENE | 05:06 | 05:54 | 05:56 | 75 | 617 | 11 | EXT |  | 0.89 | (c)
64043.336 | 10.291 | 10.032 | -1.004 | -1.263 | -1887 | -1829 | -1824 | 343 | 916 | 5879 |  | CORR | GENE | 05:60 | 06:09 | 06:10 | 347 | 127 | 10 | EXT |  | 0.92 | (c)
64044.34 | 0 | -0.012 | -11.11 | -11.122 | 993 | 1737 | 1527 | 169 |  | 5880 | Нарушение формы кольцевого шва | GWAN |  | 03:09 | 05:10 | 04:36 | 0 | 1068 |  | EXT | Нарушение формы кольцевого шва |  | (c)
64044.34 | 0 | -0.008 | -11.11 | -11.118 | -2064 | -1470 | -1615 | 166 |  | 5880 | Нарушение формы кольцевого шва | GWAN |  | 06:56 | 08:32 | 08:09 | 0 | 900 |  | EXT | Нарушение формы кольцевого шва |  | (c)
64055.45 | 0 | -0.029 | -10.93 | -10.959 | 1292 | 1429 | 1424 | 674 |  | 5881 | Нарушение формы кольцевого шва | GWAN |  | 03:15 | 03:37 | 03:37 | 0 | 265 |  | EXT | Нарушение формы кольцевого шва |  | (c)
64055.45 | 0 | -0.027 | -10.93 | -10.957 | -2117 | -1622 | -1617 | 113 |  | 5881 | Нарушение формы кольцевого шва | GWAN |  | 06:05 | 07:25 | 07:26 | 0 | 999 |  | EXT | Нарушение формы кольцевого шва |  | (c)
64066.38 | 0 | -0.01 | -10.6 | -10.61 | -148 | -83 | 44 | 0 |  | 5882 | Нарушение формы кольцевого шва | GWAN |  | 03:13 | 03:24 | 03:44 | 0 | 385 |  | EXT | Нарушение формы кольцевого шва |  | (c)
64092.967 | 4.362 | 4.216 | -7.253 | -7.399 | 202 | 319 | 345 | 202 | 4216 | 5884 |  | DENT | GENE | 06:38 | 06:57 | 07:01 | 348 | 286 | 0.2 | N/A | Глубина вмятины: 3 мм (0,2%). Линейка: 35 см в (422 см; 06:57 ч:мин) |  | (c)
64123 | 0 | -0.013 | -8.805 | -8.818 | 367 | 592 | 1116 | 366 |  | 5887 | Нарушение формы кольцевого шва | GWAN |  | 02:60 | 03:36 | 05:01 | 0 | 1497 |  | EXT | Нарушение формы кольцевого шва Аномалия находится на отводе. |  | (c)
64123.341 | 0.341 | 0.207 | -8.464 | -8.598 | 1970 | 1984 | 2004 | 192 | 207 | 5887 |  | CORR | GENE | 07:19 | 07:21 | 07:24 | 367 | 68 | 9 | EXT |  | 0.96 | (c)
64128.001 | 5.001 | 4.663 | -3.804 | -4.142 | 1190 | 1221 | 1217 | 986 | 3630 | 5887 | Дефект проката | MIAN | GENE | 05:13 | 05:18 | 05:17 | 512 | 55 |  | INT | Дефект проката Эквивалент потери металла 13%. |  | (c)
64128.453 | 5.453 | 4.891 | -3.352 | -3.914 | 891 | 979 | 963 | 891 | 3111 | 5887 | Дефект проката | MIAN | GENE | 04:24 | 04:39 | 04:36 | 803 | 144 |  | INT | Дефект проката Эквивалент потери металла 10%. |  | (c)
64129.477 | 6.477 | 6.284 | -2.328 | -2.521 | 979 | 1022 | 1024 | 979 | 2010 | 5887 | Дефект проката | MIAN | GENE | 04:38 | 04:45 | 04:46 | 511 | 91 |  | INT | Дефект проката Эквивалент потери металла 13%. |  | (c)
64130.219 | 7.219 | 6.946 | -1.586 | -1.859 | 812 | 837 | 842 | 812 | 1486 | 5887 | Дефект проката | MIAN | GENE | 04:12 | 04:16 | 04:16 | 373 | 60 |  | INT | Дефект проката Эквивалент потери металла 11%. |  | (c)
64138.039 | 4.464 | 4.42 | -6.571 | -6.615 | 1363 | 1505 | 1543 | 507 | 4420 | 5889 |  | CORR | GENE | 05:26 | 05:49 | 05:55 | 82 | 361 | 8 | EXT |  | 0.93 | (c)
64141.407 | 7.832 | 7.803 | -3.203 | -3.232 | 1376 | 1531 | 1515 | 577 | 3180 | 5889 |  | CORR | GENE | 05:28 | 05:53 | 05:50 | 52 | 277 | 11 | EXT |  | 0.93 | (c)
64142.231 | 8.656 | 8.614 | -2.379 | -2.421 | 1416 | 1496 | 1535 | 576 | 2366 | 5889 |  | CORR | GENE | 05:34 | 05:47 | 05:54 | 55 | 239 | 11 | EXT |  | 0.93 | (c)
64144.61 | 0 | -0.024 | -11.565 | -11.589 | 1622 | 1981 | 1927 | 0 |  | 5890 | Нарушение формы кольцевого шва | GWAN |  | 02:19 | 03:17 | 03:08 | 0 | 610 |  | EXT | Нарушение формы кольцевого шва |  | (c)
64146.309 | 1.699 | 1.218 | -9.866 | -10.347 | -2212 | -2188 | -2172 | 18 | 1218 | 5890 |  | CORR | GENE | 04:00 | 04:04 | 04:07 | 627 | 80 | 10 | EXT |  | 0.98 | (c)
64148.267 | 3.657 | 2.958 | -7.908 | -8.607 | -2200 | -2163 | -2170 | 31 | 2958 | 5890 |  | CORR | GENE | 04:02 | 04:08 | 04:07 | 820 | 60 | 8 | EXT |  | 0.98 | (c)
64150.978 | 6.368 | 6.338 | -5.197 | -5.227 | 2053 | 2095 | 2146 | 0 | 5182 | 5890 |  | CORR | CIGR | 03:29 | 03:35 | 03:44 | 45 | 186 | 11 | EXT |  | 0.92 | (c)
64151.235 | 6.625 | 6.588 | -4.94 | -4.977 | -2044 | -2025 | -1867 | 186 | 4934 | 5890 |  | CORR | CIGR | 04:27 | 04:30 | 04:56 | 43 | 355 | 10 | EXT |  | 0.92 | (c)
64152.233 | 7.623 | 6.226 | -3.942 | -5.339 | -2135 | -2121 | -2097 | 95 | 3886 | 5890 |  | CORR | GENE | 04:13 | 04:15 | 04:19 | 1453 | 76 | 9 | EXT |  | 1 | (c)
64156.175 | 0 | -0.023 | -11.22 | -11.243 | 908 | 1120 | 1149 | 908 |  | 5891 | Нарушение формы кольцевого шва | GWAN |  | 11:28 | 00:02 | 12:07 | 0 | 483 |  | EXT | Нарушение формы кольцевого шва |  | (c)
64161.79 | 5.615 | 5.588 | -5.605 | -5.632 | -989 | -852 | -780 | 571 | 5527 | 5891 |  | CORR | GENE | 06:22 | 06:44 | 06:56 | 105 | 418 | 10 | EXT | Аномалия находится на упругопластическом изгибе: R=719 D, максимальное растяжение на 11.1 час. | 0.89 | (c)
64163.518 | 7.343 | 7.319 | -3.877 | -3.901 | -1028 | -833 | -860 | 692 | 3821 | 5891 |  | CORR | GENE | 06:16 | 06:47 | 06:43 | 80 | 336 | 11 | EXT | Аномалия находится на упругопластическом изгибе: R=586 D, максимальное растяжение на 11.6 час. | 0.89 | (c)
64172.596 | 5.201 | 5.115 | -6.189 | -6.275 | 595 | 715 | 680 | 595 | 5115 | 5892 |  | DENT | GENE | 09:13 | 09:32 | 09:26 | 178 | 170 | 1.3 | N/A | Глубина вмятины: 18 мм (1,3%). Линейка: 18 см в (512 см; 09:32 ч:мин) Аномалия находится на упругопластическом изгибе. |  | (c)
64186.245 | 7.46 | 7.45 | -4.04 | -4.05 | 1018 | 1035 | 1036 | 1018 | 4030 | 5893 |  | CORR | PITT | 04:02 | 04:05 | 04:06 | 20 | 38 | 12 | EXT |  | 0.89 | (c)
64190.285 | 0 | -0.032 | -11.115 | -11.147 | -410 | -230 | 285 | 410 |  | 5894 | Нарушение формы кольцевого шва | GWAN |  | 11:51 | 00:20 | 13:43 | 0 | 1390 |  | EXT | Нарушение формы кольцевого шва |  | (c)
64192.144 | 1.859 | 1.845 | -9.256 | -9.27 | 1811 | 1859 | 1868 | 1811 | 1845 | 5894 |  | CORR | CIGR | 05:49 | 05:57 | 05:58 | 33 | 114 | 11 | EXT |  | 0.89 | (c)
64210.853 | 9.453 | 9.401 | -1.777 | -1.829 | -373 | -304 | -317 | 261 | 1695 | 5895 |  | DENT | GENE | 05:48 | 05:59 | 05:57 | 134 | 112 | 0.6 | N/A | Глубина вмятины: 8 мм (0,6%). Линейка: 13 см в (940 см; 05:59 ч:мин) |  | (c)
64223.83 | 0 | -0.007 | -11.125 | -11.132 | -1834 | -1578 | -1390 | 946 |  | 5897 | Нарушение формы кольцевого шва | GWAN |  | 03:45 | 04:27 | 04:57 | 0 | 888 |  | EXT | Нарушение формы кольцевого шва Аномалия находится на отводе. |  | (c)
64229.565 | 5.735 | 5.71 | -5.39 | -5.415 | -1026 | -953 | -871 | 715 | 5310 | 5897 |  | CORR | GENE | 05:56 | 06:08 | 06:21 | 105 | 310 | 9 | EXT | Аномалия находится на отводе. | 0.89 | (c)
64246.415 | 0 | -0.033 | -11.35 | -11.383 | -1429 | -1250 | -1221 | 1012 |  | 5899 | Нарушение формы кольцевого шва | GWAN |  | 00:09 | 00:38 | 00:43 | 0 | 417 |  | EXT | Нарушение формы кольцевого шва Аномалия находится на упругопластическом изгибе: R=464 D, максимальное растяжение на 6.1 час. |  | (c)
64258.404 | 0.639 | 0.586 | -11.016 | -11.069 | 115 | 135 | 140 | 115 | 586 | 5900 |  | DENT | GENE | 09:17 | 09:20 | 09:21 | 80 | 50 | 0.2 | N/A | Глубина вмятины: 3 мм (0,2%). Линейка: 8 см в (59 см; 09:20 ч:мин) Аномалия находится на отводе. Аномалия находится вблизи продольного шва. |  | (c)
64258.43 | 0.665 | 0.116 | -10.99 | -11.539 | -1880 | -1867 | -1843 | 1805 | 116 | 5900 |  | CORR | GENE | 03:55 | 03:57 | 04:01 | 614 | 75 | 10 | EXT | Аномалия находится на отводе. | 0.95 | (c)
64269.42 | 0 | -0.014 | -2.4 | -2.414 | -1951 | -1637 | -1470 | 280 |  | 5901 | Нарушение формы кольцевого шва | GWAN |  | 05:36 | 06:26 | 06:53 | 0 | 962 |  | EXT | Нарушение формы кольцевого шва Аномалия находится на отводе. |  | (c)
64270.282 | 0.862 | 0.804 | -1.538 | -1.596 | -1920 | -1839 | -1760 | 311 | 804 | 5901 |  | CORR | GENE | 05:41 | 05:54 | 06:06 | 82 | 320 | 10 | EXT |  | 0.93 | (c)
64271.82 | 0 | -0.04 | -8.46 | -8.5 | -130 | -86 | -47 | 0 |  | 5902 | Нарушение формы кольцевого шва | GWAN |  | 10:31 | 10:38 | 10:44 | 0 | 167 |  | EXT | Нарушение формы кольцевого шва |  | (c)
64280.28 | 0 | -0.039 | -1.76 | -1.799 | -1199 | -493 | -496 | 208 |  | 5903 | Нарушение формы кольцевого шва | GWAN |  | 11:34 | 01:28 | 13:28 | 0 | 1408 |  | EXT | Нарушение формы кольцевого шва |  | (c)
64290.976 | 8.936 | 8.921 | -0.364 | -0.379 | -1332 | -1309 | -1309 | 899 | 348 | 5904 | Металлургический дефект | MIAN | PITT | 11:15 | 11:19 | 11:19 | 31 | 46 |  | INT | Металлургический дефект Эквивалент потери металла 17%. |  | (c)
64302.535 | 0 | -0.007 | -11.41 | -11.417 | -792 | -209 | 50 | 0 |  | 5906 | Нарушение формы кольцевого шва | GWAN |  | 04:28 | 06:02 | 06:44 | 0 | 1685 |  | EXT | Нарушение формы кольцевого шва |  | (c)
64357.18 | 9.22 | 8.924 | -2.08 | -2.376 | -146 | -97 | -116 | 86 | 1670 | 5910 |  | CORR | GENE | 08:29 | 08:36 | 08:33 | 706 | 60 | 10 | EXT | Аномалия находится на отводе. | 0.95 | (c)
64358.051 | 10.091 | 10.081 | -1.209 | -1.219 | -704 | -586 | -630 | 556 | 1133 | 5910 |  | CORR | GENE | 06:59 | 07:18 | 07:10 | 86 | 148 | 8 | EXT | Аномалия находится на отводе. | 0.89 | (c)
64358.908 | 10.948 | 10.754 | -0.352 | -0.546 | -165 | -143 | -126 | 87 | 261 | 5910 |  | CORR | GENE | 08:25 | 08:29 | 08:32 | 285 | 78 | 12 | EXT | Аномалия находится на отводе. | 0.92 | (c)
64359.26 | 0 | -0.023 | -11.385 | -11.408 | 294 | 888 | 932 | 294 |  | 5911 | Нарушение формы кольцевого шва | GWAN |  | 03:33 | 05:09 | 05:16 | 0 | 1277 |  | EXT | Нарушение формы кольцевого шва Аномалия находится на отводе. |  | (c)
64381.925 | 0 | -0.02 | -11.12 | -11.14 | -1490 | -1217 | -1196 | 902 |  | 5913 | Нарушение формы кольцевого шва | GWAN |  | 01:08 | 01:52 | 01:55 | 0 | 587 |  | EXT | Нарушение формы кольцевого шва |  | (c)
64381.925 | 0 | -0.014 | -11.12 | -11.134 | 619 | 1097 | 952 | 619 |  | 5913 | Нарушение формы кольцевого шва | GWAN |  | 06:48 | 08:05 | 07:42 | 0 | 665 |  | EXT | Нарушение формы кольцевого шва |  | (c)
64391.008 | 9.083 | 9.047 | -2.037 | -2.073 | -273 | -244 | -241 | 208 | 2011 | 5913 |  | DENT | GENE | 04:24 | 04:29 | 04:30 | 62 | 65 | 0.3 | N/A | Глубина вмятины: 4 мм (0,3%). Линейка: 6 см в (905 см; 04:29 ч:мин) |  | (c)
64404.59 | 0 | -0.044 | -11.335 | -11.379 | -1580 | -836 | -1079 | 577 |  | 5915 | Нарушение формы кольцевого шва | GWAN |  | 10:16 | 00:16 | 11:37 | 0 | 1003 |  | EXT | Нарушение формы кольцевого шва Аномалия находится на отводе. |  | (c)
64408.967 | 4.377 | 4.349 | -6.958 | -6.986 | 1020 | 1081 | 1235 | 1020 | 4349 | 5915 |  | CORR | CIGR | 05:16 | 05:26 | 05:50 | 46 | 431 | 10 | EXT | Аномалия находится на отводе. | 0.89 | (c)
64427.125 | 0 | -0.02 | -10.88 | -10.9 | -57 | 126 | 602 | 0 |  | 5917 | Нарушение формы кольцевого шва | GWAN |  | 01:56 | 02:26 | 03:42 | 0 | 1317 |  | EXT | Нарушение формы кольцевого шва Аномалия находится на упругопластическом изгибе: R=302 D, максимальное растяжение на 5.8 час. |  | (c)
64438.005 | 0 | -0.013 | -11.225 | -11.238 | -710 | 29 | -305 | 0 |  | 5918 | Нарушение формы кольцевого шва | GWAN |  | 03:31 | 05:30 | 04:36 | 0 | 810 |  | EXT | Нарушение формы кольцевого шва Аномалия находится на упругопластическом изгибе: R=286 D, максимальное растяжение на 5.8 час. |  | (c)
64438.005 | 0 | -0.023 | -11.225 | -11.248 | 1487 | 2111 | 1964 | 1487 |  | 5918 | Нарушение формы кольцевого шва | GWAN |  | 09:25 | 11:06 | 10:42 | 0 | 954 |  | EXT | Нарушение формы кольцевого шва Аномалия находится на упругопластическом изгибе: R=286 D, максимальное растяжение на 5.8 час. |  | (c)
64441.241 | 3.236 | 3.209 | -7.989 | -8.016 | -181 | -101 | -82 | 0 | 3209 | 5918 |  | CORR | CIGR | 04:56 | 05:09 | 05:12 | 44 | 198 | 9 | EXT | Аномалия находится на упругопластическом изгибе: R=288 D, максимальное растяжение на 5.9 час. | 0.96 | (c)
64449.23 | 0 | 0 | -11.205 | -11.205 | 1152 | 1236 | 1236 | 1152 | 0 | 5919 | Непровар / утяжина | GWAN |  | 00:25 | 00:39 | 00:39 | 0 | 168 | 26 | INT | Непровар / утяжина Толщины: 16,5 / 15,7 мм Аномалия находится на упругопластическом изгибе: R=489 D, максимальное растяжение на 5.7 час. |  | (a)
64449.23 | 0 | -0.021 | -11.205 | -11.226 | -1608 | -1071 | -1213 | 819 |  | 5919 | Вышлифовка на шве | GWAN | CIGR | 04:60 | 06:27 | 06:04 | 41 | 789 | 11 | EXT | Вышлифовка на шве Аномалия находится на упругопластическом изгибе: R=489 D, максимальное растяжение на 5.7 час. | 0.89 | (c)
64449.23 | 0 | -0.028 | -11.205 | -11.233 | -523 | 50 | -91 | 0 |  | 5919 | Нарушение формы кольцевого шва | GWAN |  | 07:55 | 09:27 | 09:05 | 0 | 864 |  | EXT | Нарушение формы кольцевого шва Аномалия находится на упругопластическом изгибе: R=489 D, максимальное растяжение на 5.7 час. |  | (c)
64461.935 | 1.5 | 1.469 | -9.68 | -9.711 | -1925 | -1830 | -1819 | 305 | 1469 | 5920 |  | CORR | CIGR | 04:59 | 05:14 | 05:16 | 47 | 213 | 15 | EXT | Аномалия находится на упругопластическом изгибе: R=599 D, максимальное растяжение на 5.2 час. | 0.93 | (c)
64462.37 | 1.935 | 1.912 | -9.245 | -9.268 | -2141 | -2065 | -2063 | 90 | 1912 | 5920 |  | CORR | GENE | 04:24 | 04:36 | 04:36 | 53 | 156 | 11 | EXT | Аномалия находится на упругопластическом изгибе: R=609 D, максимальное растяжение на 5.2 час. | 0.93 | (c)
64462.713 | 2.278 | 2.254 | -8.902 | -8.926 | -1758 | -1693 | -1652 | 472 | 2254 | 5920 |  | CORR | CIGR | 05:26 | 05:36 | 05:43 | 45 | 213 | 9 | EXT | Аномалия находится на упругопластическом изгибе: R=621 D, максимальное растяжение на 5.1 час. | 0.92 | (c)
64465.421 | 4.986 | 4.955 | -6.194 | -6.225 | -2203 | -2069 | -1992 | 27 | 4955 | 5920 |  | CORR | GENE | 04:14 | 04:35 | 04:48 | 59 | 422 | 10 | EXT | Аномалия находится на упругопластическом изгибе: R=617 D, максимальное растяжение на 5.1 час. | 0.93 | (c)
64466.035 | 5.6 | 5.546 | -5.58 | -5.634 | -2210 | -1996 | -1927 | 21 | 5492 | 5920 |  | CORR | GENE | 04:13 | 04:47 | 04:58 | 142 | 564 | 9 | EXT | Аномалия находится на упругопластическом изгибе: R=582 D, максимальное растяжение на 5.2 час. | 0.93 | (c)
64470.306 | 9.871 | 9.847 | -1.309 | -1.333 | 2044 | 2107 | 2168 | 0 | 1286 | 5920 |  | CORR | CIGR | 03:39 | 03:49 | 03:59 | 47 | 249 | 12 | EXT | Аномалия находится на упругопластическом изгибе: R=601 D, максимальное растяжение на 5.7 час. | 0.93 | (c)
64471.615 | 0 | -0.032 | -11.265 | -11.297 | -271 | -110 | -144 | 17 |  | 5921 | Нарушение формы кольцевого шва | GWAN |  | 01:21 | 01:47 | 01:42 | 0 | 254 |  | EXT | Нарушение формы кольцевого шва Аномалия находится на упругопластическом изгибе: R=717 D, максимальное растяжение на 5.9 час. |  | (c)
64471.615 | 0 | -0.034 | -11.265 | -11.299 | -2169 | -2009 | -2037 | 61 |  | 5921 | Нарушение формы кольцевого шва | GWAN |  | 08:15 | 08:41 | 08:36 | 0 | 264 |  | EXT | Нарушение формы кольцевого шва Аномалия находится на упругопластическом изгибе: R=717 D, максимальное растяжение на 5.9 час. |  | (c)
64482.7 | 11.085 | 11.013 | -0.18 | -0.252 | 1801 | 1810 | 1815 | 401 | 129 | 5921 |  | CORR | AXGR | 06:56 | 06:57 | 06:58 | 123 | 28 | 10 | EXT |  | 0.93 | (c)
64483.412 | 0.532 | 0.431 | -10.443 | -10.544 | 2092 | 2101 | 2108 | 107 | 431 | 5922 |  | CORR | AXGR | 07:00 | 07:01 | 07:03 | 191 | 31 | 9 | EXT |  | 0.94 | (c)
64486.306 | 3.426 | 3.386 | -7.549 | -7.589 | 1427 | 1557 | 1613 | 431 | 3386 | 5922 |  | CORR | GENE | 05:13 | 05:34 | 05:43 | 91 | 373 | 9 | EXT |  | 0.93 | (c)
64488.966 | 6.086 | 5.167 | -4.889 | -5.808 | 2142 | 2186 | 2183 | 7 | 4776 | 5922 |  | CORR | GENE | 07:08 | 07:15 | 07:15 | 1032 | 81 | 11 | EXT |  | 1.01 | (b)
64490.13 | 7.25 | 7.212 | -3.725 | -3.763 | 1986 | 2205 | 2119 | 0 | 3720 | 5922 |  | CORR | CIGR | 06:43 | 07:18 | 07:04 | 43 | 265 | 9 | EXT |  | 0.92 | (c)
64493.855 | 0 | -0.03 | -11.64 | -11.67 | 2098 | -2127 | -2103 | 1843 |  | 5923 | Нарушение формы кольцевого шва | GWAN |  | 11:47 | 00:25 | 12:29 | 0 | 520 |  | EXT | Нарушение формы кольцевого шва |  | (c)
64493.855 | 0 | -0.013 | -11.64 | -11.653 | 803 | 1102 | 1038 | 803 |  | 5923 | Нарушение формы кольцевого шва | GWAN |  | 08:18 | 09:06 | 08:56 | 0 | 471 |  | EXT | Нарушение формы кольцевого шва |  | (c)
64516.905 | 0 | -0.021 | -11.43 | -11.451 | -1913 | -1414 | -1592 | 317 |  | 5925 | Нарушение формы кольцевого шва | GWAN |  | 04:55 | 06:16 | 05:47 | 0 | 642 |  | EXT | Нарушение формы кольцевого шва Аномалия находится на отводе. |  | (c)
64516.905 | 0 | -0.035 | -11.43 | -11.465 | 318 | 677 | 1264 | 20 |  | 5925 | Нарушение формы кольцевого шва | GWAN |  | 10:55 | 11:53 | 13:28 | 0 | 1893 |  | EXT | Нарушение формы кольцевого шва Аномалия находится на отводе. |  | (c)
64528.335 | 0 | -0.025 | -11.51 | -11.535 | 559 | 823 | 765 | 559 |  | 5926 | Нарушение формы кольцевого шва | GWAN |  | 11:22 | 00:05 | 11:55 | 0 | 412 |  | EXT | Нарушение формы кольцевого шва |  | (c)
64528.335 | 0 | -0.022 | -11.51 | -11.532 | -892 | -395 | -408 | 0 |  | 5926 | Нарушение формы кольцевого шва | GWAN |  | 07:28 | 08:48 | 08:46 | 0 | 968 |  | EXT | Нарушение формы кольцевого шва |  | (c)
64539.845 | 0 | -0.018 | -5.99 | -6.008 | 624 | 753 | 782 | 624 |  | 5927 | Нарушение формы кольцевого шва | GWAN |  | 02:32 | 02:53 | 02:57 | 0 | 317 |  | EXT | Нарушение формы кольцевого шва |  | (c)
64539.845 | 0 | -0.018 | -5.99 | -6.008 | 2060 | 2223 | -1779 | 0 |  | 5927 | Нарушение формы кольцевого шва | GWAN |  | 06:24 | 06:50 | 08:04 | 0 | 1245 |  | EXT | Нарушение формы кольцевого шва |  | (c)
64567.361 | 4.841 | 4.823 | -6.599 | -6.617 | 1981 | 2070 | 2083 | 45 | 4823 | 5930 |  | CORR | CIGR | 06:15 | 06:29 | 06:31 | 46 | 205 | 12 | EXT |  | 0.92 | (c)
64585.015 | 0 | -0.04 | -10.885 | -10.925 | -502 | -120 | -151 | 200 |  | 5932 | Нарушение формы кольцевого шва | GWAN |  | 11:21 | 00:23 | 12:18 | 0 | 702 |  | EXT | Нарушение формы кольцевого шва |  | (c)
64585.015 | 0 | -0.024 | -10.885 | -10.909 | -1701 | -1518 | -1541 | 529 |  | 5932 | Нарушение формы кольцевого шва | GWAN |  | 08:07 | 08:37 | 08:33 | 0 | 321 |  | EXT | Нарушение формы кольцевого шва |  | (c)
64595.9 | 0 | -0.039 | -11.495 | -11.534 | 1306 | 2173 | 1992 | 0 |  | 5933 | Нарушение формы кольцевого шва | GWAN |  | 05:51 | 08:11 | 07:42 | 0 | 1372 |  | EXT | Нарушение формы кольцевого шва |  | (c)
64599.801 | 3.901 | 3.581 | -7.594 | -7.914 | 744 | 793 | 808 | 744 | 3581 | 5933 |  | CORR | GENE | 04:20 | 04:28 | 04:31 | 613 | 128 | 10 | EXT |  | 0.98 | (c)
64600.879 | 4.979 | 4.96 | -6.516 | -6.535 | 1752 | 1848 | 1819 | 344 | 4960 | 5933 |  | CORR | CIGR | 07:03 | 07:19 | 07:14 | 46 | 134 | 9 | EXT |  | 0.92 | (c)
64601.639 | 5.739 | 5.669 | -5.756 | -5.826 | 2209 | 2214 | 2219 | 1 | 5613 | 5933 |  | CORR | AXGR | 08:17 | 08:18 | 08:18 | 213 | 20 | 12 | EXT |  | 0.95 | (c)
64604.477 | 8.577 | 7.932 | -2.918 | -3.563 | 1938 | 2120 | 2047 | 74 | 2377 | 5933 |  | CORR | GENE | 07:33 | 08:02 | 07:51 | 1186 | 218 | 10 | EXT |  | 1 | (b)
64607.085 | 11.185 | 11.176 | -0.31 | -0.319 | 773 | 830 | 833 | 773 | 293 | 5933 |  | CORR | CIGR | 04:25 | 04:34 | 04:35 | 26 | 119 | 9 | EXT |  | 0.92 | (c)
64607.395 | 0 | -0.026 | -10.715 | -10.741 | 1410 | 1677 | 1764 | 112 |  | 5934 | Нарушение формы кольцевого шва | GWAN |  | 02:41 | 03:24 | 03:38 | 0 | 708 |  | EXT | Нарушение формы кольцевого шва |  | (c)
64607.395 | 0 | -0.025 | -10.715 | -10.74 | -825 | -622 | -582 | 340 |  | 5934 | Нарушение формы кольцевого шва | GWAN |  | 08:40 | 09:13 | 09:19 | 0 | 485 |  | EXT | Нарушение формы кольцевого шва |  | (c)
64611.51 | 4.115 | 4.106 | -6.6 | -6.609 | -1992 | -1677 | -1770 | 238 | 4106 | 5934 |  | CORR | GENE | 05:32 | 06:22 | 06:07 | 69 | 444 | 10 | EXT |  | 0.93 | (c)
64611.803 | 4.408 | 4.396 | -6.307 | -6.319 | -2191 | -2045 | -2055 | 39 | 4396 | 5934 |  | CORR | CIGR | 04:59 | 05:23 | 05:21 | 41 | 272 | 10 | EXT |  | 0.92 | (c)
64617.102 | 9.707 | 8.972 | -1.008 | -1.743 | 2172 | 2197 | 2199 | 4 | 843 | 5934 |  | CORR | GENE | 04:44 | 04:48 | 04:48 | 900 | 55 | 11 | EXT |  | 1 | (b)
64617.692 | 10.297 | 10.173 | -0.418 | -0.542 | 2164 | 2178 | 2191 | 12 | 294 | 5934 |  | CORR | GENE | 04:42 | 04:45 | 04:47 | 248 | 55 | 10 | EXT |  | 0.95 | (c)
64623.374 | 0.709 | 0.684 | -5.076 | -5.101 | 1054 | 1102 | 1121 | 1043 | 684 | 5936 |  | CORR | CIGR | 04:30 | 04:38 | 04:41 | 31 | 134 | 9 | EXT |  | 0.92 | (c)
64624.053 | 1.388 | 1.375 | -4.397 | -4.41 | 1004 | 1099 | 1091 | 1004 | 1375 | 5936 |  | CORR | CIGR | 04:22 | 04:38 | 04:36 | 33 | 175 | 11 | EXT |  | 0.92 | (c)
64628.45 | 0 | -0.009 | -11.31 | -11.319 | 1386 | 1726 | 1774 | 69 |  | 5937 | Нарушение формы кольцевого шва | GWAN |  | 03:38 | 04:33 | 04:41 | 0 | 776 |  | EXT | Нарушение формы кольцевого шва |  | (c)
64628.45 | 0 | -0.019 | -11.31 | -11.329 | -1521 | -1289 | -1162 | 710 |  | 5937 | Нарушение формы кольцевого шва | GWAN |  | 07:49 | 08:27 | 08:47 | 0 | 717 |  | EXT | Нарушение формы кольцевого шва |  | (c)
64639.76 | 0 | -0.02 | -11.54 | -11.56 | 416 | 950 | 1011 | 416 |  | 5938 | Нарушение формы кольцевого шва | GWAN |  | 03:49 | 05:15 | 05:25 | 0 | 1189 |  | EXT | Нарушение формы кольцевого шва |  | (c)
64651.3 | 0 | -0.022 | -11.185 | -11.207 | -1698 | -1635 | -1518 | 1338 |  | 5939 | Нарушение формы кольцевого шва | GWAN |  | 08:37 | 08:47 | 09:06 | 0 | 360 |  | EXT | Нарушение формы кольцевого шва |  | (c)
64677.746 | 3.861 | 3.85 | -7.749 | -7.76 | -987 | -920 | -921 | 855 | 3850 | 5941 |  | CORR | CIGR | 07:19 | 07:29 | 07:29 | 28 | 132 | 15 | EXT |  | 0.89 | (c)
64685.495 | 0 | -0.013 | -11.385 | -11.398 | 794 | 1303 | 1752 | 0 |  | 5942 | Нарушение формы кольцевого шва | GWAN |  | 04:28 | 05:50 | 07:02 | 0 | 1915 |  | EXT | Нарушение формы кольцевого шва |  | (c)
64685.657 | 0.162 | 0.07 | -11.223 | -11.315 | 688 | 809 | 768 | 688 | 70 | 5942 |  | CORR | GENE | 04:11 | 04:30 | 04:24 | 274 | 161 | 10 | EXT |  | 0.95 | (c)
64688.541 | 3.046 | 2.566 | -8.339 | -8.819 | 678 | 797 | 760 | 678 | 2566 | 5942 |  | CORR | GENE | 04:09 | 04:28 | 04:22 | 819 | 164 | 11 | EXT |  | 1 | (b)
64692.374 | 6.879 | 6.567 | -4.506 | -4.818 | 1989 | 2098 | 2082 | 55 | 4145 | 5942 |  | CORR | GENE | 07:41 | 07:58 | 07:56 | 673 | 186 | 10 | EXT |  | 0.99 | (c)
64695.377 | 9.882 | 9.857 | -1.503 | -1.528 | 621 | 793 | 776 | 621 | 1454 | 5942 |  | CORR | GENE | 03:60 | 04:28 | 04:25 | 74 | 310 | 11 | EXT |  | 0.93 | (c)
64695.738 | 10.243 | 10.191 | -1.142 | -1.194 | 716 | 817 | 881 | 716 | 1142 | 5942 |  | CORR | GENE | 04:15 | 04:32 | 04:42 | 52 | 329 | 9 | EXT |  | 0.92 | (c)
64738.159 | 7.034 | 7.01 | -4.036 | -4.06 | -1972 | -1848 | -1840 | 259 | 4015 | 5946 |  | CORR | CIGR | 08:49 | 09:09 | 09:10 | 45 | 263 | 9 | EXT |  | 0.92 | (c)
64799.074 | 11.064 | 11.034 | -0.371 | -0.401 | 1911 | 1990 | 2045 | 52 | 361 | 5951 |  | CORR | CIGR | 04:44 | 04:57 | 05:06 | 40 | 267 | 10 | EXT |  | 0.92 | (c)
64808.075 | 8.63 | 7.904 | -2.76 | -3.486 | -1232 | -1186 | -1190 | 998 | 2713 | 5952 |  | CORR | GENE | 06:51 | 06:59 | 06:58 | 773 | 84 | 9 | EXT |  | 0.98 | (c)
64822.384 | 0.034 | 0.021 | -11.141 | -11.154 | -1762 | -1736 | -1739 | 469 | 21 | 5954 |  | CORR | PITT | 05:08 | 05:12 | 05:12 | 69 | 45 | 11 | EXT |  | 0.93 | (c)
64823.279 | 0.929 | 0.915 | -10.246 | -10.26 | -1662 | -1609 | -1605 | 569 | 915 | 5954 |  | CORR | CIGR | 05:24 | 05:33 | 05:34 | 31 | 114 | 8 | EXT |  | 0.92 | (c)
64824.011 | 1.661 | 1.651 | -9.514 | -9.524 | -1517 | -1371 | -1404 | 713 | 1651 | 5954 |  | CORR | CIGR | 05:48 | 06:11 | 06:06 | 50 | 226 | 9 | EXT |  | 0.92 | (c)
64839.919 | 6.394 | 6.372 | -4.831 | -4.853 | 1163 | 1284 | 1256 | 881 | 4821 | 5955 |  | CORR | CIGR | 06:00 | 06:20 | 06:15 | 32 | 187 | 10 | EXT | Аномалия находится на отводе. | 0.92 | (c)
64842.188 | 8.663 | 8.635 | -2.562 | -2.59 | 1307 | 1439 | 1389 | 759 | 2549 | 5955 |  | CORR | CIGR | 06:23 | 06:45 | 06:37 | 41 | 164 | 8 | EXT | Аномалия находится на отводе. | 0.92 | (c)
64844.959 | 0.209 | 0.107 | -11.346 | -11.448 | 1826 | 1875 | 1858 | 340 | 107 | 5956 |  | CORR | GENE | 06:12 | 06:20 | 06:17 | 217 | 65 | 13 | EXT |  | 0.95 | (c)
64854.762 | 10.012 | 9.874 | -1.543 | -1.681 | 2042 | 2071 | 2071 | 131 | 1500 | 5956 |  | CORR | GENE | 06:47 | 06:52 | 06:52 | 181 | 58 | 12 | EXT |  | 0.94 | (c)
64868.194 | 1.004 | 0.959 | -8.946 | -8.991 | 1604 | 1655 | 1669 | 496 | 959 | 5958 |  | CORR | GENE | 07:06 | 07:14 | 07:16 | 931 | 131 | 14 | EXT |  | 1.03 | (b)
64871.274 | 4.084 | 4.067 | -5.866 | -5.883 | 1645 | 1701 | 1698 | 481 | 4067 | 5958 |  | CORR | CIGR | 07:13 | 07:22 | 07:21 | 31 | 104 | 10 | EXT |  | 0.92 | (c)
64871.784 | 4.594 | 4.456 | -5.356 | -5.494 | 1563 | 1646 | 1613 | 567 | 4456 | 5958 |  | CORR | GENE | 06:59 | 07:13 | 07:07 | 248 | 100 | 12 | EXT |  | 0.96 | (c)
64877.14 | 0 | -0.033 | -11.305 | -11.338 | -1849 | -1474 | -1314 | 778 |  | 5959 | Нарушение формы кольцевого шва | GWAN |  | 11:53 | 00:53 | 13:19 | 0 | 1071 |  | EXT | Нарушение формы кольцевого шва |  | (c)
64886.909 | 9.769 | 9.714 | -1.536 | -1.591 | 80 | 119 | 144 | 80 | 1496 | 5959 |  | CORR | GENE | 05:04 | 05:10 | 05:14 | 95 | 128 | 10 | EXT | Аномалия находится на упругопластическом изгибе: R=513 D, максимальное растяжение на 5.3 час. | 0.89 | (c)
64888.445 | 0 | -0.017 | -11.44 | -11.457 | 1210 | 1759 | 1664 | 112 |  | 5960 | Нарушение формы кольцевого шва | GWAN |  | 03:24 | 04:53 | 04:37 | 0 | 908 |  | EXT | Нарушение формы кольцевого шва Аномалия находится на упругопластическом изгибе: R=486 D, максимальное растяжение на 5.3 час. |  | (c)
64906.808 | 6.923 | 6.895 | -4.307 | -4.335 | -1312 | -1108 | -1153 | 919 | 4290 | 5961 |  | CORR | CIGR | 08:24 | 08:57 | 08:49 | 45 | 317 | 10 | EXT | Аномалия находится на упругопластическом изгибе: R=869 D, максимальное растяжение на 6.4 час. | 0.92 | (c)
64922.445 | 0 | -0.026 | -11.625 | -11.651 | -1227 | -983 | -815 | 404 |  | 5963 | Нарушение формы кольцевого шва | GWAN |  | 03:22 | 04:01 | 04:28 | 0 | 823 |  | EXT | Нарушение формы кольцевого шва |  | (c)
64934.738 | 0.668 | 0.499 | -10.977 | -11.146 | 1305 | 1377 | 1428 | 1305 | 499 | 5964 |  | DENT | GENE | 06:31 | 06:43 | 06:51 | 300 | 245 | 0.1 | N/A | Глубина вмятины: 2 мм (0,1%). Линейка: 30 см в (50 см; 06:43 ч:мин) Аномалия находится на отводе. |  | (c)
64939.173 | 5.103 | 5.027 | -6.542 | -6.618 | 449 | 590 | 633 | 449 | 5027 | 5964 |  | DENT | GENE | 04:13 | 04:36 | 04:43 | 361 | 368 | 0.1 | N/A | Глубина вмятины: 2 мм (0,1%). Линейка: 36 см в (503 см; 04:36 ч:мин) Аномалия находится на отводе. |  | (c)
64954.92 | 9.205 | 9.184 | -2.045 | -2.066 | -2183 | -2159 | -2160 | 2137 | 2028 | 5965 |  | CORR | PITT | 09:44 | 09:48 | 09:48 | 38 | 46 | 10 | EXT |  | 0.89 | (c)
64955.55 | 9.835 | 9.824 | -1.415 | -1.426 | 931 | 950 | 951 | 931 | 1401 | 5965 |  | CORR | PITT | 06:07 | 06:10 | 06:10 | 25 | 39 | 13 | EXT |  | 0.89 | (c)
64979.525 | 0 | -0.026 | -11.33 | -11.356 | -1084 | -925 | -837 | 590 |  | 5968 | Нарушение формы кольцевого шва | GWAN |  | 11:58 | 00:24 | 12:38 | 0 | 494 |  | EXT | Нарушение формы кольцевого шва Аномалия находится на отводе. |  | (c)
64979.525 | 0 | -0.016 | -11.33 | -11.346 | 724 | 799 | 1205 | 724 |  | 5968 | Нарушение формы кольцевого шва | GWAN |  | 04:50 | 05:02 | 06:07 | 0 | 962 |  | EXT | Нарушение формы кольцевого шва Аномалия находится на отводе. |  | (c)
64993.375 | 2.52 | 2.378 | -8.5 | -8.642 | 2091 | -2161 | -2168 | 1967 | 2378 | 5969 |  | DENT | GENE | 05:18 | 05:52 | 05:51 | 260 | 403 | 0.4 | N/A | Глубина вмятины: 5 мм (0,4%). Линейка: 26 см в (238 см; 05:52 ч:мин) |  | (c)
65013.285 | 0 | -0.017 | -10.74 | -10.757 | 1851 | -1095 | -1744 | 0 |  | 5971 | Нарушение формы кольцевого шва | GWAN |  | 03:44 | 07:49 | 06:04 | 0 | 1732 |  | INT | Нарушение формы кольцевого шва |  | (c)
65014.902 | 1.617 | 1.604 | -9.123 | -9.136 | -1503 | -1478 | -1479 | 727 | 1604 | 5971 |  | CORR | PITT | 06:43 | 06:47 | 06:47 | 25 | 49 | 11 | EXT |  | 0.92 | (c)
65024.025 | 0 | -0.023 | -11.57 | -11.593 | 1810 | -1800 | -1734 | 817 |  | 5972 | Нарушение формы кольцевого шва | GWAN |  | 11:36 | 01:53 | 14:04 | 0 | 1834 |  | EXT | Нарушение формы кольцевого шва |  | (c)
65024.025 | 0 | -0.024 | -11.57 | -11.594 | 246 | 562 | 889 | 246 |  | 5972 | Нарушение формы кольцевого шва | GWAN |  | 07:24 | 08:15 | 09:07 | 0 | 1286 |  | EXT | Нарушение формы кольцевого шва |  | (c)
65056.984 | 10.004 | 9.981 | -0.051 | -0.074 | 690 | 731 | 764 | 690 | 47 | 5974 |  | CORR | CIGR | 04:47 | 04:54 | 04:59 | 27 | 147 | 11 | EXT | Аномалия находится на отводе. | 0.89 | (c)
65057.019 | 10.039 | 9.868 | -0.016 | -0.187 | -1770 | -949 | -1196 | 623 | 12 | 5974 |  | CORR | GENE | 10:10 | 00:23 | 11:43 | 175 | 1147 | 13 | EXT | Аномалия находится на отводе. | 0.91 | (c)
65057.035 | 0 | -0.021 | -11.065 | -11.086 | -1682 | -719 | -991 | 301 |  | 5975 | Нарушение формы кольцевого шва | GWAN |  | 04:15 | 06:51 | 06:07 | 0 | 1381 |  | EXT | Нарушение формы кольцевого шва Аномалия находится на отводе. |  | (c)
65057.068 | 0.033 | 0.018 | -11.032 | -11.047 | 1018 | 1262 | 1208 | 1018 | 18 | 5975 |  | CORR | CIGR | 11:31 | 00:11 | 12:02 | 36 | 379 | 15 | EXT | Аномалия находится на отводе. | 0.89 | (c)
65057.09 | 0.055 | 0.021 | -11.01 | -11.044 | -1168 | -1045 | -1054 | 940 | 21 | 5975 |  | CORR | CIGR | 05:38 | 05:58 | 05:57 | 45 | 228 | 12 | EXT | Аномалия находится на отводе. | 0.89 | (c)
65090.755 | 0 | -0.025 | -11.66 | -11.685 | 600 | 859 | 799 | 600 |  | 5978 | Нарушение формы кольцевого шва | GWAN |  | 04:04 | 04:46 | 04:36 | 0 | 398 |  | EXT | Нарушение формы кольцевого шва Аномалия находится на отводе. |  | (c)
65090.755 | 0 | -0.034 | -11.66 | -11.694 | -1605 | -1430 | -1394 | 1182 |  | 5978 | Нарушение формы кольцевого шва | GWAN |  | 10:08 | 10:36 | 10:42 | 0 | 423 |  | EXT | Нарушение формы кольцевого шва Аномалия находится на отводе. |  | (c)
65098.776 | 8.021 | 8.016 | -3.639 | -3.644 | 2019 | -2216 | -2190 | 1938 | 3605 | 5978 |  | CORR | CIGR | 07:53 | 08:30 | 08:34 | 39 | 504 | 15 | EXT | Аномалия находится на отводе. | 0.89 | (c)
65100.361 | 9.606 | 9.598 | -2.054 | -2.062 | 2167 | 2225 | -2227 | 2160 | 2027 | 5978 |  | CORR | CIGR | 08:17 | 08:26 | 08:28 | 35 | 134 | 9 | EXT | Аномалия находится на отводе. | 0.89 | (c)
65102.338 | 11.583 | 11.515 | -0.077 | -0.145 | 342 | 560 | 474 | 342 | 66 | 5978 |  | CORR | GENE | 03:22 | 03:58 | 03:44 | 79 | 264 | 10 | EXT | Аномалия находится на отводе. | 0.89 | (c)
65108.685 | 0 | -0.023 | -5.01 | -5.033 | 1199 | 1437 | 1418 | 1199 |  | 5980 | Нарушение формы кольцевого шва | GWAN |  | 03:34 | 04:13 | 04:10 | 0 | 439 |  | EXT | Нарушение формы кольцевого шва |  | (c)
65108.685 | 0 | -0.027 | -5.01 | -5.037 | -2210 | -1969 | -1636 | 1063 |  | 5980 | Нарушение формы кольцевого шва | GWAN |  | 06:24 | 07:03 | 07:57 | 0 | 1147 |  | EXT | Нарушение формы кольцевого шва |  | (c)
65113.877 | 0.182 | 0.172 | -11.223 | -11.233 | -560 | -515 | -490 | 419 | 172 | 5981 |  | CORR | CIGR | 07:15 | 07:22 | 07:26 | 22 | 141 | 7 | EXT |  | 0.89 | (c)
65124.974 | 11.279 | 11.246 | -0.126 | -0.159 | -475 | -241 | -274 | 73 | 64 | 5981 |  | CORR | GENE | 07:29 | 08:06 | 08:01 | 95 | 402 | 9 | EXT |  | 0.89 | (c)
65136.27 | 0 | -0.006 | -3.095 | -3.101 | 484 | 680 | 759 | 484 |  | 5983 | Нарушение формы кольцевого шва | GWAN |  | 05:11 | 05:42 | 05:55 | 0 | 551 |  | EXT | Нарушение формы кольцевого шва Аномалия находится на отводе. |  | (c)
65136.27 | 0 | -0.02 | -3.095 | -3.115 | 1910 | 2065 | 2175 | 1910 |  | 5983 | Нарушение формы кольцевого шва | GWAN |  | 09:01 | 09:26 | 09:43 | 0 | 530 |  | EXT | Нарушение формы кольцевого шва Аномалия находится на отводе. |  | (c)
65139.365 | 0 | -0.043 | -10.51 | -10.553 | -1326 | -905 | -1023 | 719 |  | 5984 | Нарушение формы кольцевого шва | GWAN |  | 05:31 | 06:39 | 06:20 | 0 | 607 |  | EXT | Нарушение формы кольцевого шва Аномалия находится на отводе. |  | (c)
65160.92 | 0 | -0.013 | -11.115 | -11.128 | 920 | 1842 | 1485 | 920 |  | 5986 | Нарушение формы кольцевого шва | GWAN |  | 02:41 | 05:10 | 04:12 | 0 | 1131 |  | EXT | Нарушение формы кольцевого шва |  | (c)
65160.92 | 0 | -0.033 | -11.115 | -11.148 | -1533 | -1023 | -1069 | 606 |  | 5986 | Нарушение формы кольцевого шва | GWAN |  | 08:05 | 09:27 | 09:20 | 0 | 927 |  | EXT | Нарушение формы кольцевого шва |  | (c)
65183.445 | 0 | -0.034 | -11.135 | -11.169 | 151 | 524 | 417 | 151 |  | 5988 | Нарушение формы кольцевого шва | GWAN |  | 09:30 | 10:31 | 10:13 | 0 | 530 |  | EXT | Нарушение формы кольцевого шва Аномалия находится на отводе. |  | (c)
65194.58 | 0 | -0.012 | -11.01 | -11.022 | 368 | 1032 | 841 | 368 |  | 5989 | Нарушение формы кольцевого шва | GWAN |  | 03:34 | 05:21 | 04:50 | 0 | 944 |  | EXT | Нарушение формы кольцевого шва Аномалия находится на отводе. |  | (c)
65255.535 | 5.05 | 5.035 | -6.16 | -6.175 | 2204 | -2165 | -2164 | 0 | 5035 | 5994 |  | CORR | CIGR | 05:58 | 06:12 | 06:12 | 31 | 185 | 11 | EXT |  | 0.92 | (c)
65269.365 | 7.67 | 7.652 | -3.645 | -3.663 | -1326 | -1265 | -1266 | 905 | 3635 | 5995 |  | CORR | CIGR | 06:45 | 06:55 | 06:55 | 28 | 121 | 15 | EXT |  | 0.92 | (c)
65278.312 | 5.302 | 5.235 | -6.038 | -6.105 | 1699 | 2117 | 1942 | 45 | 5235 | 5996 |  | CORR | GENE | 05:11 | 06:18 | 05:50 | 117 | 487 | 9 | EXT |  | 0.93 | (c)
65279.028 | 6.018 | 5.99 | -5.322 | -5.35 | 2078 | 2112 | 2130 | 49 | 5321 | 5996 |  | CORR | CIGR | 06:12 | 06:17 | 06:20 | 29 | 104 | 13 | EXT |  | 0.92 | (c)
65281.245 | 8.235 | 7.452 | -3.105 | -3.888 | 2181 | -2228 | 2214 | 0 | 2808 | 5996 |  | CORR | GENE | 06:28 | 06:37 | 06:34 | 1080 | 64 | 11 | EXT |  | 1.01 | (b)
65307.195 | 0 | -0.031 | -11.48 | -11.511 | 740 | 1262 | 1262 | 448 |  | 5999 | Нарушение формы кольцевого шва | GWAN |  | 02:53 | 04:17 | 04:17 | 0 | 1042 |  | EXT | Нарушение формы кольцевого шва |  | (c)
65363.919 | 0.364 | 0.352 | -10.761 | -10.773 | -2039 | -2002 | -2004 | 191 | 352 | 6004 |  | CORR | CIGR | 06:07 | 06:13 | 06:13 | 26 | 71 | 10 | EXT |  | 0.92 | (c)
65365.694 | 2.139 | 2.126 | -8.986 | -8.999 | -2141 | -2002 | -2039 | 90 | 2126 | 6004 |  | CORR | CIGR | 05:51 | 06:13 | 06:07 | 42 | 204 | 8 | EXT |  | 0.92 | (c)
65366.913 | 3.358 | 3.346 | -7.767 | -7.779 | -2167 | -2064 | -2084 | 64 | 3346 | 6004 |  | CORR | CIGR | 05:47 | 06:03 | 06:00 | 27 | 165 | 10 | EXT |  | 0.92 | (c)
65367.181 | 3.626 | 3.561 | -7.499 | -7.564 | -2228 | -2040 | -2050 | 3 | 3561 | 6004 |  | CORR | GENE | 05:37 | 06:07 | 06:05 | 118 | 355 | 10 | EXT |  | 0.93 | (c)
65368.706 | 5.151 | 5.12 | -5.974 | -6.005 | 1619 | 1652 | 1772 | 305 | 5120 | 6004 |  | CORR | GENE | 03:58 | 04:03 | 04:22 | 56 | 306 | 12 | EXT |  | 0.93 | (c)
65369.735 | 6.18 | 6.106 | -4.945 | -5.019 | -1594 | -1507 | -1461 | 637 | 4929 | 6004 |  | CORR | GENE | 07:19 | 07:33 | 07:41 | 90 | 265 | 10 | EXT |  | 0.93 | (c)
65370.391 | 6.836 | 6.798 | -4.289 | -4.327 | 1495 | 1662 | 1647 | 432 | 4282 | 6004 |  | CORR | CIGR | 03:38 | 04:05 | 04:02 | 45 | 303 | 11 | EXT |  | 0.92 | (c)
65374.701 | 0.021 | 0.02 | -11.334 | -11.335 | 2085 | 2123 | -1972 | 0 | 20 | 6005 |  | CORR | GENE | 03:11 | 03:17 | 04:16 | 134 | 809 | 14 | EXT |  | 0.94 | (c)
65378.334 | 3.654 | 3.614 | -7.701 | -7.741 | -1289 | -1098 | -1151 | 941 | 3614 | 6005 |  | CORR | CIGR | 06:06 | 06:37 | 06:28 | 45 | 276 | 12 | EXT |  | 0.92 | (c)
65378.507 | 3.827 | 3.795 | -7.528 | -7.56 | -1184 | -987 | -1023 | 861 | 3795 | 6005 |  | CORR | GENE | 06:23 | 06:55 | 06:49 | 77 | 323 | 12 | EXT |  | 0.93 | (c)
65378.914 | 4.234 | 4.191 | -7.121 | -7.164 | -1320 | -1044 | -1112 | 905 | 4191 | 6005 |  | CORR | GENE | 06:01 | 06:46 | 06:35 | 58 | 414 | 12 | EXT |  | 0.93 | (c)
65379.198 | 4.518 | 4.351 | -6.837 | -7.004 | -1089 | -1072 | -1056 | 1022 | 4351 | 6005 |  | CORR | GENE | 06:38 | 06:41 | 06:44 | 216 | 67 | 14 | EXT |  | 0.95 | (c)
65390.821 | 4.786 | 4.766 | -6.739 | -6.759 | 2 | 178 | 151 | 2 | 4766 | 6006 |  | CORR | GENE | 02:51 | 03:20 | 03:15 | 59 | 298 | 11 | EXT | Аномалия находится на отводе. | 0.93 | (c)
65392.21 | 6.175 | 6.094 | -5.35 | -5.431 | 152 | 166 | 170 | 152 | 5283 | 6006 | Металлургический дефект | MIAN | AXGR | 03:16 | 03:18 | 03:18 | 148 | 35 |  | INT | Металлургический дефект Эквивалент потери металла 9%. Аномалия находится на отводе. |  | (c)
65392.823 | 6.788 | 6.771 | -4.737 | -4.754 | 2188 | -2212 | -2183 | 0 | 4723 | 6006 |  | LWAN | CIGR | 08:44 | 08:54 | 08:59 | 31 | 182 |  | INT | Эквивалент потери металла 11%. Аномалия находится на отводе. |  | (c)
65419.805 | 0 | -0.035 | -11.135 | -11.17 | -1541 | -923 | -1148 | 689 |  | 6009 | Нарушение формы кольцевого шва | GWAN |  | 10:46 | 00:26 | 11:50 | 0 | 788 |  | EXT | Нарушение формы кольцевого шва Аномалия находится на отводе. |  | (c)
65421.092 | 1.287 | 1.197 | -9.848 | -9.938 | 1104 | 1229 | 1301 | 733 | 1197 | 6009 |  | CORR | GENE | 05:53 | 06:13 | 06:25 | 130 | 394 | 10 | EXT |  | 0.93 | (c)
65425.894 | 6.089 | 6.043 | -5.046 | -5.092 | 1254 | 1467 | 1467 | 551 | 5012 | 6009 |  | CORR | GENE | 06:17 | 06:52 | 06:52 | 80 | 426 | 10 | EXT |  | 0.93 | (c)
65485.18 | 0 | -0.028 | -11.485 | -11.513 | 2225 | -1719 | -1633 | 1030 |  | 6017 | Нарушение формы кольцевого шва | GWAN |  | 09:07 | 10:31 | 10:44 | 0 | 1207 |  | EXT | Нарушение формы кольцевого шва Аномалия находится на отводе. |  | (c)
65509.042 | 1.272 | 1.127 | -9.908 | -10.053 | -1843 | -1554 | -1492 | 1141 | 1127 | 6019 |  | GOUG | GENE | 03:47 | 04:33 | 04:44 | 585 | 701 | 6 | EXT | Аномалия находится на отводе. Зона задиров. |  | (c)
65513.977 | 6.207 | 6.189 | -4.973 | -4.991 | -377 | -265 | -277 | 176 | 4954 | 6019 |  | CORR | CIGR | 07:44 | 08:02 | 07:60 | 37 | 201 | 9 | EXT | Аномалия находится на отводе. | 0.89 | (c)
65514.739 | 6.969 | 6.947 | -4.211 | -4.233 | 2165 | -2172 | -2200 | 2103 | 4191 | 6019 |  | GOUG | CIGR | 02:34 | 02:54 | 02:49 | 42 | 193 | 10 | EXT | Аномалия находится на отводе. Задир. |  | (c)
65515.496 | 7.726 | 7.713 | -3.454 | -3.467 | 2052 | 2109 | 2126 | 2052 | 3438 | 6019 |  | CORR | CIGR | 02:16 | 02:25 | 02:27 | 29 | 147 | 14 | EXT | Аномалия находится на отводе. | 0.89 | (c)
65583.802 | 7.877 | 7.864 | -3.403 | -3.416 | 1216 | 1620 | 1489 | 1216 | 3312 | 6026 |  | CORR | GENE | 06:02 | 07:07 | 06:46 | 104 | 545 | 10 | EXT | Аномалия находится на отводе. | 0.85 | (c)
65588.418 | 1.213 | 1.109 | -10.267 | -10.371 | 929 | 945 | 947 | 929 | 1109 | 6027 |  | CORR | AXGR | 04:53 | 04:56 | 04:56 | 159 | 37 | 13 | EXT |  | 0.94 | (c)
65590.856 | 3.651 | 3.616 | -7.829 | -7.864 | 1528 | 1612 | 1655 | 449 | 3616 | 6027 |  | CORR | GENE | 06:30 | 06:43 | 06:50 | 55 | 253 | 10 | EXT |  | 0.93 | (c)
65620.36 | 0 | -0.034 | -2.24 | -2.274 | -642 | -266 | -372 | 103 |  | 6030 | Нарушение формы кольцевого шва | GWAN |  | 01:09 | 02:09 | 01:52 | 0 | 540 |  | EXT | Нарушение формы кольцевого шва Аномалия находится на отводе. |  | (c)
65620.36 | 0 | -0.043 | -2.24 | -2.283 | -2177 | -1985 | -1976 | 1776 |  | 6030 | Нарушение формы кольцевого шва | GWAN |  | 09:01 | 09:32 | 09:33 | 0 | 401 |  | EXT | Нарушение формы кольцевого шва Аномалия находится на отводе. |  | (c)
65622.6 | 0 | -0.029 | -10.58 | -10.609 | 1048 | 1313 | 1563 | 152 |  | 6031 | Нарушение формы кольцевого шва | GWAN |  | 03:13 | 03:56 | 04:36 | 0 | 1030 |  | EXT | Нарушение формы кольцевого шва Аномалия находится на отводе. |  | (c)
65640.453 | 7.273 | 7.112 | -3.972 | -4.133 | -2199 | -2173 | -2186 | 32 | 3893 | 6032 |  | CORR | AXGR | 05:13 | 05:17 | 05:15 | 240 | 26 | 8 | EXT |  | 0.94 | (c)
65642.404 | 9.224 | 8.226 | -2.021 | -3.019 | -2189 | -2167 | -2163 | 41 | 1473 | 6032 |  | CORR | GENE | 05:14 | 05:18 | 05:18 | 1546 | 51 | 11 | EXT |  | 1.02 | (b)
65643.257 | 10.077 | 9.922 | -1.168 | -1.323 | -2199 | -2183 | -2167 | 31 | 813 | 6032 |  | CORR | GENE | 05:13 | 05:15 | 05:18 | 510 | 64 | 13 | EXT |  | 1 | (c)
65678.74 | 0 | -0.019 | -11.03 | -11.049 | 1859 | -2083 | -2220 | 0 |  | 6036 | Нарушение формы кольцевого шва | GWAN |  | 07:24 | 08:48 | 08:26 | 0 | 764 |  | EXT | Нарушение формы кольцевого шва |  | (c)
65712.655 | 0.085 | 0.058 | -11.235 | -11.262 | 1372 | 1801 | 1661 | 280 | 58 | 6039 |  | CORR | GENE | 06:17 | 07:26 | 07:04 | 80 | 579 | 11 | EXT |  | 0.93 | (c)
65713.138 | 0.568 | 0.548 | -10.752 | -10.772 | 1326 | 1544 | 1637 | 284 | 548 | 6039 |  | CORR | GENE | 06:10 | 06:45 | 06:60 | 81 | 620 | 10 | EXT |  | 0.93 | (c)
65735.089 | 11.199 | 10.904 | -0.081 | -0.376 | -1685 | -1650 | -1638 | 545 | 44 | 6040 |  | CORR | GENE | 04:38 | 04:43 | 04:45 | 332 | 95 | 5 | EXT |  | 0.94 | (c)
65736.205 | 1.035 | 0.814 | -10.31 | -10.531 | 804 | 830 | 858 | 804 | 814 | 6041 |  | CORR | GENE | 04:25 | 04:29 | 04:33 | 727 | 108 | 13 | EXT |  | 1.01 | (b)
65757.912 | 0.272 | 0.196 | -10.963 | -11.039 | -1996 | -1917 | -1937 | 235 | 196 | 6043 |  | CORR | GENE | 04:21 | 04:34 | 04:30 | 238 | 118 | 5 | EXT |  | 0.93 | (c)
65769.659 | 0.784 | 0.726 | -10.621 | -10.679 | -1658 | -1607 | -1545 | 573 | 726 | 6044 |  | CORR | GENE | 05:06 | 05:14 | 05:24 | 60 | 226 | 14 | EXT |  | 0.93 | (c)
65789.941 | 9.661 | 9.384 | -1.529 | -1.806 | -1176 | -1060 | -919 | 663 | 1341 | 6045 |  | DENT | GENE | 06:19 | 06:37 | 06:60 | 465 | 513 | 0.4 | N/A | Глубина вмятины: 5 мм (0,4%). Линейка: 47 см в (938 см; 06:37 ч:мин) |  | (c)
65822.306 | 8.686 | 8.503 | -2.629 | -2.812 | 2185 | 2199 | 2196 | 23 | 2290 | 6048 |  | LWAN | AXGR | 06:22 | 06:24 | 06:24 | 522 | 23 |  | EXT | Эквивалент потери металла 15%. |  | (c)
65824.498 | 10.878 | 10.811 | -0.437 | -0.504 | 1551 | 1570 | 1582 | 618 | 276 | 6048 |  | CORR | GENE | 04:40 | 04:43 | 04:45 | 228 | 62 | 5 | EXT |  | 0.93 | (c)
65892.679 | 0.199 | 0.143 | -11.296 | -11.352 | 1714 | 1853 | 1877 | 190 | 143 | 6055 |  | CORR | GENE | 05:20 | 05:43 | 05:46 | 56 | 327 | 12 | EXT |  | 0.93 | (c)
65893.339 | 0.859 | 0.784 | -10.636 | -10.711 | 1672 | 1974 | 2067 | 0 | 784 | 6055 |  | CORR | GENE | 05:13 | 06:02 | 06:17 | 198 | 790 | 9 | EXT |  | 0.94 | (c)
65896.557 | 4.077 | 4.016 | -7.418 | -7.479 | 1588 | 1642 | 1835 | 149 | 4016 | 6055 |  | CORR | GENE | 04:60 | 05:08 | 05:40 | 72 | 494 | 10 | EXT |  | 0.93 | (c)
65900.748 | 8.268 | 8.258 | -3.227 | -3.237 | 1235 | 1301 | 1299 | 869 | 3208 | 6055 |  | CORR | CIGR | 04:03 | 04:13 | 04:13 | 29 | 127 | 9 | EXT |  | 0.92 | (c)
65904.092 | 0.117 | 0.093 | -11.338 | -11.362 | 808 | 1493 | 1238 | 563 | 93 | 6056 |  | CORR | GENE | 04:41 | 06:32 | 05:50 | 160 | 859 | 9 | EXT |  | 0.94 | (c)
65908.742 | 4.767 | 4.726 | -6.688 | -6.729 | 1346 | 1443 | 1478 | 620 | 4726 | 6056 |  | CORR | GENE | 06:08 | 06:23 | 06:29 | 71 | 265 | 10 | EXT |  | 0.93 | (c)
65924.35 | 8.92 | 8.865 | -2.435 | -2.49 | -1643 | -1318 | -1443 | 587 | 2358 | 6057 |  | CORR | GENE | 06:46 | 07:38 | 07:18 | 132 | 401 | 9 | EXT |  | 0.93 | (c)
65966.6 | 5.7 | 5.671 | -5.73 | -5.759 | -2196 | -2122 | -2124 | 34 | 5671 | 6061 |  | CORR | CIGR | 06:29 | 06:41 | 06:41 | 41 | 145 | 10 | EXT | Аномалия находится на упругопластическом изгибе: R=485 D, максимальное растяжение на 5.4 час. | 0.92 | (c)
65971.518 | 10.618 | 10.579 | -0.812 | -0.851 | 2227 | -1974 | -2060 | 0 | 766 | 6061 |  | CORR | GENE | 06:23 | 07:05 | 06:51 | 85 | 349 | 10 | EXT | Аномалия находится на упругопластическом изгибе: R=414 D, максимальное растяжение на 5.9 час. | 0.93 | (c)
65976.208 | 3.878 | 3.794 | -7.607 | -7.691 | -1449 | -1330 | -1348 | 782 | 3794 | 6062 |  | CORR | GENE | 06:56 | 07:15 | 07:12 | 146 | 201 | 13 | EXT | Аномалия находится на упругопластическом изгибе: R=480 D, максимальное растяжение на 6.1 час. | 0.94 | (c)
65979.092 | 6.762 | 6.679 | -4.723 | -4.806 | 2204 | -2074 | -2074 | 0 | 4701 | 6062 |  | CORR | GENE | 04:45 | 05:15 | 05:15 | 105 | 367 | 9 | EXT | Аномалия находится на упругопластическом изгибе: R=944 D, максимальное растяжение на 6.3 час. | 0.93 | (c)
65982.516 | 10.186 | 9.831 | -1.299 | -1.654 | -2176 | -2041 | -1913 | 55 | 1126 | 6062 |  | CORR | GENE | 04:58 | 05:20 | 05:41 | 528 | 526 | 10 | EXT |  | 0.98 | (c)
65989.693 | 5.878 | 5.87 | -5.592 | -5.6 | 689 | 926 | 859 | 689 | 5508 | 6063 |  | CORR | GENE | 04:35 | 05:13 | 05:03 | 92 | 340 | 10 | EXT |  | 0.93 | (c)
65995.486 | 0.201 | 0.16 | -11.309 | -11.35 | 1679 | 1905 | 1856 | 198 | 160 | 6064 |  | CORR | GENE | 06:01 | 06:37 | 06:29 | 81 | 353 | 11 | EXT |  | 0.93 | (c)
65995.744 | 0.459 | 0.387 | -11.051 | -11.123 | 1633 | 1977 | 1848 | 168 | 387 | 6064 |  | CORR | GENE | 05:53 | 06:49 | 06:28 | 152 | 429 | 14 | EXT |  | 0.94 | (c)
65997.211 | 1.926 | 1.877 | -9.584 | -9.633 | 2075 | 2094 | 2096 | 113 | 1877 | 6064 |  | CORR | AXGR | 07:04 | 07:07 | 07:08 | 207 | 42 | 5 | EXT |  | 0.93 | (c)
65998.477 | 3.192 | 3.027 | -8.318 | -8.483 | 1985 | 2044 | 2098 | 20 | 3027 | 6064 |  | CORR | GENE | 06:50 | 06:59 | 07:08 | 179 | 225 | 9 | EXT |  | 0.94 | (c)
66005.908 | 10.623 | 10.598 | -0.887 | -0.912 | 1541 | 1645 | 1640 | 491 | 863 | 6064 |  | CORR | CIGR | 05:38 | 05:55 | 05:54 | 49 | 198 | 11 | EXT |  | 0.93 | (c)
66015.485 | 8.69 | 8.55 | -2.865 | -3.005 | -1849 | -1637 | -1553 | 381 | 2841 | 6065 |  | CORR | GENE | 04:58 | 05:32 | 05:46 | 164 | 593 | 11 | EXT |  | 0.94 | (c)
66015.879 | 9.084 | 8.904 | -2.471 | -2.651 | -1874 | -1659 | -1464 | 356 | 2459 | 6065 |  | CORR | GENE | 04:54 | 05:29 | 06:00 | 192 | 820 | 9 | EXT |  | 0.94 | (c)
66016.213 | 9.418 | 9.193 | -2.137 | -2.362 | -1728 | -1703 | -1663 | 502 | 1877 | 6065 |  | CORR | GENE | 05:18 | 05:22 | 05:28 | 485 | 130 | 7 | EXT |  | 0.96 | (c)
66017.675 | 10.88 | 10.775 | -0.675 | -0.78 | -1488 | -1140 | -1250 | 742 | 622 | 6065 |  | CORR | GENE | 05:57 | 06:53 | 06:35 | 158 | 476 | 13 | EXT |  | 0.94 | (c)
66018.029 | 11.234 | 11.199 | -0.321 | -0.356 | -1190 | -985 | -973 | 756 | 82 | 6065 |  | CORR | GENE | 06:45 | 07:18 | 07:20 | 274 | 434 | 11 | EXT |  | 0.96 | (c)
66020.771 | 2.421 | 2.236 | -9.064 | -9.249 | 1281 | 1425 | 1432 | 647 | 2236 | 6066 |  | CORR | GENE | 04:30 | 04:53 | 04:55 | 247 | 303 | 10 | EXT |  | 0.95 | (c)
66023.444 | 5.094 | 5.075 | -6.391 | -6.41 | -2104 | -1966 | -1955 | 126 | 5075 | 6066 |  | CORR | GENE | 07:24 | 07:46 | 07:48 | 78 | 298 | 10 | EXT |  | 0.93 | (c)
66027.121 | 8.771 | 8.594 | -2.714 | -2.891 | 1632 | 1774 | 1782 | 299 | 2693 | 6066 |  | CORR | GENE | 05:27 | 05:50 | 05:51 | 198 | 300 | 10 | EXT |  | 0.94 | (c)
66028.283 | 9.933 | 9.909 | -1.552 | -1.576 | 1600 | 1670 | 1682 | 468 | 1502 | 6066 |  | CORR | GENE | 05:22 | 05:33 | 05:35 | 74 | 163 | 11 | EXT |  | 0.93 | (c)
66028.977 | 10.627 | 10.524 | -0.858 | -0.961 | 1654 | 1749 | 1784 | 317 | 845 | 6066 |  | CORR | GENE | 05:30 | 05:46 | 05:51 | 116 | 260 | 14 | EXT |  | 0.93 | (c)
66030.773 | 0.938 | 0.849 | -10.632 | -10.721 | 1137 | 1249 | 1366 | 636 | 849 | 6067 |  | CORR | GENE | 05:20 | 05:38 | 05:57 | 113 | 457 | 11 | EXT |  | 0.93 | (c)
66042.543 | 1.138 | 1.073 | -10.277 | -10.342 | 2145 | -2036 | -2005 | 0 | 1073 | 6068 |  | CORR | GENE | 04:24 | 05:09 | 05:14 | 324 | 623 | 13 | EXT |  | 0.97 | (c)
66045.211 | 3.806 | 3.746 | -7.609 | -7.669 | -1924 | -1324 | -1492 | 306 | 3746 | 6068 |  | CORR | GENE | 05:27 | 07:04 | 06:37 | 281 | 865 | 9 | EXT |  | 0.95 | (c)
66045.586 | 4.181 | 4 | -7.234 | -7.415 | -2212 | -2194 | -2181 | 19 | 4000 | 6068 |  | CORR | GENE | 04:41 | 04:44 | 04:46 | 451 | 62 | 12 | EXT |  | 0.98 | (c)
66052.548 | 11.143 | 10.757 | -0.272 | -0.658 | -1364 | -1251 | -1266 | 867 | 104 | 6068 |  | CORR | GENE | 06:58 | 07:16 | 07:13 | 554 | 197 | 11 | EXT |  | 0.99 | (c)
66063.177 | 10.357 | 10.244 | -1.198 | -1.311 | 1777 | 1927 | 1901 | 206 | 1156 | 6069 |  | CORR | GENE | 05:31 | 05:55 | 05:51 | 155 | 248 | 10 | EXT |  | 0.94 | (c)
66073.836 | 9.461 | 9.426 | -1.989 | -2.024 | -2116 | -1643 | -1839 | 114 | 1894 | 6070 |  | CORR | GENE | 05:23 | 06:39 | 06:07 | 130 | 554 | 9 | EXT | Аномалия находится на упругопластическом изгибе: R=390 D, максимальное растяжение на 0.7 час. | 0.93 | (c)
66074.949 | 10.574 | 10.318 | -0.876 | -1.132 | -1823 | -1715 | -1672 | 407 | 858 | 6070 |  | CORR | GENE | 06:10 | 06:28 | 06:34 | 274 | 302 | 10 | EXT | Аномалия находится на упругопластическом изгибе: R=387 D, максимальное растяжение на 0.6 час. | 0.95 | (c)
66075.036 | 10.661 | 10.62 | -0.789 | -0.83 | -1853 | -1754 | -1724 | 377 | 785 | 6070 |  | CORR | CIGR | 06:05 | 06:21 | 06:26 | 45 | 259 | 10 | EXT | Аномалия находится на упругопластическом изгибе: R=387 D, максимальное растяжение на 0.6 час. | 0.92 | (c)
66075.201 | 10.826 | 10.799 | -0.624 | -0.651 | -1923 | -1861 | -1853 | 307 | 623 | 6070 |  | CORR | CIGR | 05:54 | 06:04 | 06:05 | 28 | 141 | 11 | EXT | Аномалия находится на упругопластическом изгибе: R=388 D, максимальное растяжение на 0.6 час. | 0.92 | (c)
66079.242 | 3.417 | 3.205 | -7.993 | -8.205 | 1949 | 1964 | 1962 | 255 | 3205 | 6071 |  | CORR | AXGR | 04:33 | 04:36 | 04:36 | 367 | 27 | 10 | EXT | Аномалия находится на упругопластическом изгибе: R=404 D, максимальное растяжение на 0.1 час. | 0.96 | (c)
66087.707 | 0.472 | 0.455 | -10.713 | -10.73 | 1430 | 1722 | 1612 | 437 | 455 | 6072 |  | CORR | GENE | 05:29 | 06:16 | 05:58 | 139 | 364 | 10 | EXT | Аномалия находится на упругопластическом изгибе: R=400 D, максимальное растяжение на 0.1 час. | 0.93 | (c)
66089.201 | 1.966 | 1.781 | -9.219 | -9.404 | 1463 | 1637 | 1606 | 480 | 1781 | 6072 |  | CORR | GENE | 05:34 | 06:02 | 05:57 | 397 | 288 | 11 | EXT | Аномалия находится на упругопластическом изгибе: R=369 D, максимальное растяжение на 0.1 час. | 0.97 | (c)
66090.192 | 2.957 | 2.355 | -8.228 | -8.83 | 1431 | 1752 | 1612 | 438 | 2355 | 6072 |  | CORR | GENE | 05:29 | 06:21 | 05:58 | 1167 | 362 | 12 | EXT | Аномалия находится на упругопластическом изгибе: R=354 D, максимальное растяжение на 0 час. | 1.02 | (b)
66092.946 | 5.711 | 5.234 | -5.474 | -5.951 | 2106 | 2154 | 2137 | 63 | 5234 | 6072 |  | CORR | GENE | 07:18 | 07:25 | 07:23 | 578 | 62 | 11 | EXT | Аномалия находится на упругопластическом изгибе: R=328 D, максимальное растяжение на 11.9 час. | 0.99 | (c)
66094.947 | 7.712 | 6.447 | -3.473 | -4.738 | 2086 | 2116 | 2138 | 40 | 3075 | 6072 |  | CORR | GENE | 07:14 | 07:19 | 07:23 | 1663 | 104 | 11 | EXT | Аномалия находится на упругопластическом изгибе: R=322 D, максимальное растяжение на 11.9 час. | 1.02 | (b)
66098.193 | 10.958 | 10.365 | -0.227 | -0.82 | 2068 | 2091 | 2130 | 38 | 93 | 6072 |  | CORR | GENE | 07:12 | 07:15 | 07:22 | 727 | 124 | 10 | EXT | Аномалия находится на упругопластическом изгибе: R=337 D, максимальное растяжение на 11.9 час. | 0.99 | (c)
66098.907 | 0.487 | 0.075 | -10.848 | -11.26 | -1272 | -1230 | -1176 | 958 | 75 | 6073 |  | CORR | GENE | 07:06 | 07:13 | 07:22 | 914 | 192 | 11 | EXT | Аномалия находится на упругопластическом изгибе: R=347 D, максимальное растяжение на 11.9 час. | 1 | (b)
66105.961 | 7.541 | 7.477 | -3.794 | -3.858 | -2003 | -1596 | -1739 | 228 | 3752 | 6073 |  | CORR | GENE | 05:09 | 06:14 | 05:51 | 106 | 528 | 10 | EXT | Аномалия находится на упругопластическом изгибе: R=580 D, максимальное растяжение на 0.1 час. | 0.93 | (c)
66110.574 | 0.819 | 0.799 | -5.726 | -5.746 | 1920 | 2108 | 2064 | 23 | 799 | 6074 |  | CORR | GENE | 05:29 | 05:59 | 05:52 | 52 | 287 | 10 | EXT |  | 0.93 | (c)
66111.229 | 1.474 | 1.444 | -5.071 | -5.101 | 1939 | 2098 | 2051 | 68 | 1444 | 6074 |  | CORR | GENE | 05:32 | 05:57 | 05:50 | 53 | 224 | 11 | EXT |  | 0.93 | (c)
66112.567 | 2.812 | 2.793 | -3.733 | -3.752 | 1910 | 2063 | 2034 | 73 | 2793 | 6074 |  | CORR | GENE | 05:27 | 05:52 | 05:47 | 54 | 247 | 11 | EXT |  | 0.93 | (c)
66144.981 | 1.731 | 1.603 | -9.494 | -9.622 | -2170 | -2158 | -2150 | 61 | 1603 | 6078 |  | CORR | AXGR | 04:43 | 04:45 | 04:46 | 251 | 40 | 7 | EXT |  | 0.94 | (c)
66153.03 | 9.78 | 9.762 | -1.445 | -1.463 | -1683 | -1550 | -1579 | 548 | 1396 | 6078 |  | CORR | GENE | 06:02 | 06:23 | 06:19 | 67 | 208 | 9 | EXT |  | 0.93 | (c)
66169.848 | 3.998 | 3.951 | -7.372 | -7.419 | 1005 | 1101 | 1123 | 990 | 3951 | 6080 |  | DENT | GENE | 02:01 | 02:17 | 02:20 | 152 | 235 | 0.4 | N/A | Глубина вмятины: 5 мм (0,4%). Линейка: 15 см в (395 см; 02:17 ч:мин) |  | (c)
66169.999 | 4.149 | 3.882 | -7.221 | -7.488 | 2197 | -2057 | -2100 | 0 | 3882 | 6080 |  | DENT | GENE | 05:14 | 05:47 | 05:40 | 401 | 329 | 0.4 | N/A | Глубина вмятины: 5 мм (0,4%). Линейка: 40 см в (388 см; 05:47 ч:мин) Аномалия находится вблизи продольного шва. |  | (c)
66171.881 | 6.031 | 5.81 | -5.339 | -5.56 | -1004 | -793 | -854 | 704 | 5201 | 6080 |  | DENT | GENE | 08:37 | 09:11 | 09:01 | 359 | 300 | 0.4 | N/A | Глубина вмятины: 5 мм (0,4%). Линейка: 36 см в (581 см; 09:11 ч:мин) |  | (c)
66172.093 | 6.243 | 6.175 | -5.127 | -5.195 | -1211 | -1045 | -1092 | 973 | 5073 | 6080 |  | DENT | GENE | 08:04 | 08:31 | 08:23 | 122 | 238 | 0.4 | N/A | Глубина вмятины: 5 мм (0,4%). Линейка: 12 см в (618 см; 08:31 ч:мин) |  | (c)
66175.621 | 9.771 | 9.734 | -1.599 | -1.636 | -1491 | -1456 | -1420 | 740 | 1599 | 6080 |  | CORR | CIGR | 07:19 | 07:24 | 07:30 | 37 | 141 | 10 | EXT |  | 0.92 | (c)
66176.39 | 10.54 | 9.797 | -0.83 | -1.573 | -1670 | -1631 | -1598 | 560 | 409 | 6080 |  | CORR | GENE | 06:50 | 06:56 | 07:01 | 1164 | 146 | 11 | EXT |  | 1.01 | (b)
66180.309 | 3.089 | 3.044 | -8.296 | -8.341 | 233 | 570 | 616 | 233 | 3044 | 6081 |  | CORR | GENE | 04:50 | 05:44 | 05:51 | 81 | 765 | 10 | EXT |  | 0.89 | (c)
66188.702 | 0.097 | 0.076 | -10.353 | -10.374 | 759 | 874 | 916 | 759 | 76 | 6082 |  | CORR | GENE | 05:17 | 05:36 | 05:42 | 64 | 314 | 11 | EXT | Аномалия находится на отводе. | 0.85 | (c)
66196.949 | 8.344 | 8.318 | -2.106 | -2.132 | -507 | -421 | -379 | 251 | 2021 | 6082 |  | CORR | GENE | 01:53 | 02:07 | 02:13 | 111 | 256 | 10 | EXT | Аномалия находится на отводе. | 0.85 | (c)
66203.427 | 4.372 | 4.219 | -7.118 | -7.271 | 1696 | 1721 | 1728 | 470 | 4219 | 6083 |  | CORR | GENE | 05:25 | 05:29 | 05:30 | 353 | 65 | 10 | EXT |  | 0.96 | (c)
66204.043 | 4.988 | 4.969 | -6.502 | -6.521 | 1514 | 1909 | 1775 | 194 | 4969 | 6083 |  | CORR | GENE | 04:55 | 05:59 | 05:37 | 163 | 523 | 9 | EXT |  | 0.94 | (c)
66204.121 | 5.066 | 5.014 | -6.424 | -6.476 | -1579 | -1226 | -1360 | 651 | 5014 | 6083 |  | CORR | GENE | 08:36 | 09:33 | 09:11 | 72 | 439 | 10 | EXT |  | 0.93 | (c)
66204.889 | 5.834 | 5.801 | -5.656 | -5.689 | -1503 | -1392 | -1337 | 727 | 5621 | 6083 |  | CORR | GENE | 08:48 | 09:06 | 09:15 | 68 | 333 | 9 | EXT |  | 0.93 | (c)
66205.693 | 6.638 | 6.576 | -4.852 | -4.914 | -1483 | -1220 | -1289 | 747 | 4823 | 6083 |  | CORR | GENE | 08:51 | 09:34 | 09:23 | 91 | 389 | 9 | EXT |  | 0.93 | (c)
66206.466 | 7.411 | 7.393 | -4.079 | -4.097 | -1421 | -1394 | -1311 | 809 | 4050 | 6083 |  | CORR | CIGR | 09:01 | 09:06 | 09:19 | 47 | 221 | 11 | EXT |  | 0.92 | (c)
66207.329 | 8.274 | 8.232 | -3.216 | -3.258 | -1441 | -1326 | -1259 | 789 | 3186 | 6083 |  | CORR | GENE | 08:58 | 09:17 | 09:28 | 72 | 365 | 10 | EXT |  | 0.93 | (c)
66208.393 | 9.338 | 9.285 | -2.152 | -2.205 | 2174 | 2174 | 2191 | 22 | 2010 | 6083 |  | CORR | AXGR | 06:42 | 06:42 | 06:45 | 195 | 35 | 10 | EXT |  | 0.94 | (c)
66213.65 | 3.105 | 3.075 | -8.285 | -8.315 | -1103 | -1063 | -1020 | 938 | 3075 | 6084 |  | CORR | CIGR | 06:20 | 06:27 | 06:34 | 39 | 165 | 9 | EXT |  | 0.92 | (c)
66230.188 | 8.253 | 8.221 | -3.092 | -3.124 | -1821 | -1456 | -1487 | 410 | 3015 | 6085 |  | CORR | GENE | 07:09 | 08:08 | 08:03 | 109 | 667 | 12 | EXT | Аномалия находится на упругопластическом изгибе: R=663 D, максимальное растяжение на 6.2 час. | 0.93 | (c)
66237.397 | 4.117 | 4.092 | -7.318 | -7.343 | 1390 | 1479 | 1519 | 582 | 4092 | 6086 |  | CORR | GENE | 06:03 | 06:17 | 06:24 | 53 | 258 | 10 | EXT | Аномалия находится на упругопластическом изгибе: R=350 D, максимальное растяжение на 6.1 час. | 1.05 | (b)
66237.791 | 4.511 | 4.49 | -6.924 | -6.945 | 1343 | 1542 | 1484 | 606 | 4490 | 6086 |  | CORR | GENE | 05:55 | 06:27 | 06:18 | 60 | 282 | 10 | EXT | Аномалия находится на упругопластическом изгибе: R=351 D, максимальное растяжение на 6 час. | 1.04 | (b)
66259.265 | 3.105 | 3.079 | -8.4 | -8.426 | -630 | -559 | -539 | 449 | 3079 | 6088 |  | CORR | CIGR | 07:24 | 07:36 | 07:39 | 31 | 181 | 10 | EXT |  | 0.92 | (c)
66259.462 | 3.302 | 3.266 | -8.203 | -8.239 | -656 | -570 | -563 | 470 | 3266 | 6088 |  | CORR | CIGR | 07:20 | 07:34 | 07:35 | 36 | 186 | 9 | EXT |  | 0.92 | (c)
66261.784 | 5.624 | 5.607 | -5.881 | -5.898 | -850 | -820 | -656 | 462 | 5607 | 6088 |  | CORR | GENE | 06:49 | 06:54 | 07:20 | 130 | 388 | 9 | EXT |  | 0.93 | (c)
66261.871 | 5.711 | 5.689 | -5.794 | -5.816 | -1909 | -1827 | -1795 | 321 | 5689 | 6088 |  | CORR | GENE | 03:58 | 04:11 | 04:16 | 82 | 229 | 10 | EXT |  | 0.93 | (c)
66263.358 | 7.198 | 7.01 | -4.307 | -4.495 | -1793 | -1781 | -1776 | 438 | 4256 | 6088 |  | CORR | AXGR | 04:17 | 04:18 | 04:19 | 239 | 33 | 8 | EXT |  | 0.94 | (c)
66265.326 | 9.166 | 9.047 | -2.339 | -2.458 | -657 | -647 | -641 | 625 | 2254 | 6088 |  | CORR | AXGR | 07:20 | 07:22 | 07:23 | 204 | 32 | 10 | EXT |  | 0.94 | (c)
66274.74 | 0.09 | 0.06 | -3.75 | -3.78 | 1123 | 1362 | 1322 | 711 | 60 | 6090 |  | CORR | GENE | 04:44 | 05:23 | 05:16 | 61 | 397 | 11 | EXT |  | 0.93 | (c)
66301.453 | 0.093 | 0.064 | -11.242 | -11.271 | -1251 | -1236 | -1225 | 980 | 64 | 6093 |  | CORR | GENE | 07:13 | 07:15 | 07:17 | 412 | 51 | 11 | EXT |  | 0.97 | (c)
66304.382 | 3.022 | 2.993 | -8.313 | -8.342 | -1333 | -1272 | -1251 | 897 | 2993 | 6093 |  | CORR | CIGR | 06:59 | 07:09 | 07:13 | 32 | 164 | 10 | EXT |  | 0.92 | (c)
66304.489 | 3.129 | 3.129 | -8.206 | -8.206 | -1415 | -1268 | -1330 | 816 | 3129 | 6093 |  | CORR | GENE | 06:46 | 07:10 | 06:60 | 107 | 170 | 11 | EXT |  | 0.93 | (c)
66306.838 | 5.478 | 5.445 | -5.857 | -5.89 | -1452 | -1364 | -1344 | 778 | 5445 | 6093 |  | CORR | GENE | 06:40 | 06:55 | 06:58 | 215 | 216 | 9 | EXT |  | 0.94 | (c)
66307.075 | 5.715 | 5.686 | -5.62 | -5.649 | -1396 | -1368 | -1338 | 835 | 5187 | 6093 |  | CORR | GENE | 06:49 | 06:54 | 06:59 | 462 | 115 | 12 | EXT |  | 0.98 | (c)
66316.203 | 3.508 | 3.418 | -8.042 | -8.132 | -1048 | -1037 | -1025 | 1001 | 3418 | 6094 |  | CORR | AXGR | 06:37 | 06:39 | 06:41 | 213 | 47 | 8 | EXT |  | 0.94 | (c)
66346.561 | 11.151 | 11.099 | -0.084 | -0.136 | -1811 | -1577 | -1443 | 1076 | 77 | 6096 |  | CORR | GENE | 04:03 | 04:41 | 05:03 | 59 | 735 | 10 | EXT |  | 0.89 | (c)
66386.656 | 5.651 | 5.327 | -5.734 | -6.058 | 1362 | 1610 | 1773 | 1362 | 5327 | 6100 |  | WRIN | GENE | 04:26 | 05:06 | 05:33 | 609 | 822 | 1.1 | N/A | Высота гофр: 16 мм (1,1%). Длина волны: 307 мм Аномалия находится на отводе. |  | (c)
66386.911 | 5.906 | 5.876 | -5.479 | -5.509 | 1052 | 1194 | 1125 | 1052 | 5461 | 6100 |  | CORR | CIGR | 03:36 | 03:59 | 03:48 | 48 | 146 | 10 | EXT | Аномалия находится на отводе. | 0.84 | (c)
66387.744 | 6.739 | 6.726 | -4.646 | -4.659 | 805 | 939 | 1027 | 805 | 4587 | 6100 |  | CORR | GENE | 02:56 | 03:18 | 03:32 | 72 | 443 | 9 | EXT | Аномалия находится на отводе. | 0.85 | (c)
66395.666 | 3.276 | 2.765 | -8.339 | -8.85 | -1941 | -1851 | -1883 | 1825 | 2765 | 6101 |  | CORR | GENE | 07:15 | 07:30 | 07:25 | 840 | 116 | 10 | EXT | Аномалия находится на отводе. | 0.95 | (c)
66397.24 | 4.85 | 4.806 | -6.765 | -6.809 | 749 | 805 | 931 | 749 | 4806 | 6101 |  | GOUG | GENE | 02:30 | 02:38 | 02:59 | 396 | 365 | 9 | EXT | Аномалия находится на отводе. Зона задиров. |  | (c)
66399.422 | 7.032 | 6.985 | -4.583 | -4.63 | 1012 | 1081 | 1096 | 1012 | 4494 | 6101 |  | GOUG | GENE | 03:12 | 03:23 | 03:25 | 136 | 168 | 7 | EXT | Аномалия находится на отводе. Задир. |  | (c)
66430.53 | 3.685 | 3.667 | -7.99 | -8.008 | -1721 | -1706 | -1672 | 1624 | 3667 | 6104 |  | CORR | CIGR | 07:29 | 07:32 | 07:37 | 21 | 97 | 13 | EXT | Аномалия находится на отводе. | 0.89 | (c)
66443.176 | 4.656 | 4.343 | -6.679 | -6.992 | 1368 | 1543 | 1728 | 1368 | 4343 | 6105 |  | DENT | GENE | 04:34 | 05:02 | 05:32 | 482 | 721 | 0.5 | N/A | Глубина вмятины: 7 мм (0,5%). Линейка: 48 см в (434 см; 05:02 ч:мин) |  | (c)
66477.41 | 5.055 | 5.048 | -6.315 | -6.322 | -4 | 83 | 78 | 0 | 5048 | 6108 |  | CORR | CIGR | 05:05 | 05:19 | 05:19 | 16 | 165 | 9 | EXT | Аномалия находится на отводе. | 0.89 | (c)
66480.597 | 8.242 | 8.224 | -3.128 | -3.146 | 37 | 80 | 96 | 37 | 3115 | 6108 |  | CORR | CIGR | 05:12 | 05:19 | 05:21 | 31 | 118 | 9 | EXT | Аномалия находится на отводе. | 0.89 | (c)
66506.19 | 0 | -0.062 | -11.365 | -11.427 | 1116 | 1379 | 1381 | 584 |  | 6111 | Вышлифовка на шве | GWAN | GENE | 00:55 | 01:38 | 01:38 | 75 | 530 | 14 | EXT | Вышлифовка на шве Аномалия находится на отводе. | 0.93 | (c)
66516.535 | 10.345 | 9.409 | -1.02 | -1.956 | -1901 | -1859 | -1830 | 330 | 745 | 6111 |  | CORR | GENE | 04:48 | 04:55 | 04:60 | 1211 | 142 | 7 | EXT | Аномалия находится на упругопластическом изгибе: R=337 D, максимальное растяжение на 0.5 час. | 0.98 | (c)
66531.599 | 2.614 | 2.594 | -8.406 | -8.426 | -1568 | -1471 | -1441 | 662 | 2594 | 6113 |  | CORR | CIGR | 05:09 | 05:25 | 05:29 | 31 | 254 | 11 | EXT |  | 0.92 | (c)
66545.208 | 5.203 | 5.192 | -6.317 | -6.328 | 567 | 627 | 624 | 567 | 5192 | 6114 |  | CORR | CIGR | 07:21 | 07:31 | 07:30 | 30 | 113 | 10 | EXT |  | 0.89 | (c)
66568.498 | 5.463 | 5.449 | -5.972 | -5.986 | -2206 | -2148 | -2118 | 25 | 5449 | 6116 |  | CORR | GENE | 03:55 | 04:04 | 04:09 | 94 | 175 | 9 | EXT |  | 0.93 | (c)
66571.292 | 8.257 | 8.208 | -3.178 | -3.227 | -1334 | -1228 | -1190 | 897 | 3154 | 6116 |  | CORR | GENE | 06:16 | 06:33 | 06:39 | 73 | 287 | 12 | EXT |  | 0.93 | (c)
66574.351 | 11.316 | 11.302 | -0.119 | -0.133 | -1552 | -1330 | -1389 | 679 | 80 | 6116 |  | CORR | GENE | 05:40 | 06:16 | 06:07 | 53 | 325 | 13 | EXT |  | 0.93 | (c)
66583.93 | 9.46 | 9.449 | -1.755 | -1.766 | -1834 | -1719 | -1743 | 396 | 1726 | 6117 |  | CORR | CIGR | 05:29 | 05:48 | 05:44 | 40 | 183 | 11 | EXT |  | 0.92 | (c)
66584.351 | 9.881 | 9.797 | -1.334 | -1.418 | -1713 | -1691 | -1678 | 517 | 1070 | 6117 |  | CORR | GENE | 05:48 | 05:52 | 05:54 | 348 | 70 | 11 | EXT |  | 0.97 | (c)
66587.935 | 0 | -0.035 | -11.41 | -11.445 | 146 | 916 | 770 | 146 |  | 6119 | Нарушение формы кольцевого шва | GWAN |  | 01:18 | 03:23 | 02:59 | 0 | 1247 |  | EXT | Нарушение формы кольцевого шва |  | (c)
66587.935 | 0 | -0.017 | -11.41 | -11.427 | 1516 | -2041 | -1852 | 0 |  | 6119 | Нарушение формы кольцевого шва | GWAN |  | 04:60 | 07:25 | 07:56 | 0 | 2186 |  | EXT | Нарушение формы кольцевого шва |  | (c)
66621.77 | 10.96 | 10.012 | -0.55 | -1.498 | 2118 | 2150 | 2151 | 46 | 231 | 6121 |  | CORR | GENE | 06:46 | 06:51 | 06:51 | 1267 | 67 | 15 | EXT | Аномалия находится на упругопластическом изгибе: R=941 D, максимальное растяжение на 11.3 час. | 1.05 | (b)
66645.378 | 0.368 | 0.161 | -10.522 | -10.729 | 2121 | 2138 | 2161 | 29 | 161 | 6124 |  | CORR | GENE | 05:51 | 05:53 | 05:57 | 232 | 81 | 10 | EXT | Аномалия находится на упругопластическом изгибе: R=418 D, максимальное растяжение на 11.5 час. | 0.95 | (c)
66647.611 | 2.601 | 2.593 | -8.289 | -8.297 | 2117 | 2163 | 2166 | 15 | 2593 | 6124 |  | CORR | CIGR | 05:50 | 05:58 | 05:58 | 22 | 98 | 13 | EXT | Аномалия находится на упругопластическом изгибе: R=362 D, максимальное растяжение на 11.5 час. | 0.92 | (c)
66647.732 | 2.722 | 2.519 | -8.168 | -8.371 | 2027 | 2043 | 2072 | 113 | 2519 | 6124 |  | CORR | GENE | 05:36 | 05:38 | 05:43 | 254 | 90 | 10 | EXT | Аномалия находится на упругопластическом изгибе: R=357 D, максимальное растяжение на 11.5 час. | 0.95 | (c)
66661.228 | 5.328 | 5.199 | -6.107 | -6.236 | -1510 | -1379 | -1355 | 720 | 5199 | 6125 |  | CORR | GENE | 07:08 | 07:30 | 07:34 | 226 | 311 | 11 | EXT | Аномалия находится на упругопластическом изгибе: R=436 D, максимальное растяжение на 11 час. | 0.95 | (c)
66701.705 | 0 | -0.05 | -7.745 | -7.795 | 789 | 1324 | 1198 | 624 |  | 6129 | Нарушение формы кольцевого шва | GWAN |  | 01:15 | 02:41 | 02:21 | 0 | 818 |  | EXT | Нарушение формы кольцевого шва Аномалия находится на упругопластическом изгибе: R=277 D, максимальное растяжение на 5.9 час. |  | (c)
66712.537 | 0.052 | 0.031 | -10.468 | -10.489 | 1069 | 1546 | 1514 | 1069 | 31 | 6131 |  | CORR | GENE | 06:02 | 07:19 | 07:14 | 106 | 890 | 14 | EXT | Аномалия находится на отводе. | 0.9 | (c)
66715.521 | 3.036 | 3.023 | -7.484 | -7.497 | 1275 | 1428 | 1420 | 1275 | 3023 | 6131 |  | CORR | CIGR | 06:36 | 07:00 | 06:59 | 40 | 291 | 11 | EXT | Аномалия находится на отводе. | 0.89 | (c)
66715.956 | 3.471 | 3.449 | -7.049 | -7.071 | 125 | 320 | 279 | 125 | 3449 | 6131 |  | CORR | GENE | 03:30 | 04:01 | 03:55 | 50 | 307 | 11 | EXT | Аномалия находится на отводе. | 0.89 | (c)
66734.222 | 11.217 | 11.195 | -0.103 | -0.125 | 949 | 1043 | 1056 | 949 | 81 | 6132 |  | CORR | CIGR | 05:28 | 05:44 | 05:46 | 44 | 214 | 10 | EXT | Аномалия находится на отводе. | 0.92 | (c)
66737.688 | 3.363 | 3.323 | -7.597 | -7.637 | -1930 | -1837 | -1866 | 300 | 3323 | 6133 |  | ARTD | GENE | 07:45 | 07:60 | 07:55 | 91 | 129 |  | EXT | Наплавка. |  | (c)
66774.775 | 8.705 | 8.685 | -2.875 | -2.895 | 1929 | 2021 | 2020 | 1929 | 2856 | 6136 |  | CORR | CIGR | 07:53 | 08:08 | 08:08 | 39 | 182 | 9 | EXT | Аномалия находится на отводе. | 0.89 | (c)
66811.71 | 0 | -0.009 | -11.185 | -11.194 | -210 | 8 | -4 | 0 |  | 6140 | Нарушение формы кольцевого шва | GWAN |  | 04:01 | 04:37 | 04:35 | 0 | 411 |  | EXT | Нарушение формы кольцевого шва Аномалия находится на отводе. |  | (c)
66869.011 | 0.506 | 0.464 | -10.784 | -10.826 | -705 | -275 | -437 | 170 | 464 | 6145 |  | GOUG | GENE | 00:45 | 01:54 | 01:28 | 713 | 535 | 11 | EXT | Зона задиров. |  | (c)
66880.949 | 1.154 | 0.729 | -10.386 | -10.811 | 503 | 541 | 554 | 503 | 729 | 6146 |  | CORR | GENE | 04:13 | 04:19 | 04:21 | 586 | 102 | 10 | EXT | Аномалия находится на отводе. | 0.94 | (c)
66883.943 | 4.148 | 4.129 | -7.392 | -7.411 | 673 | 724 | 722 | 673 | 4129 | 6146 |  | CORR | CIGR | 04:40 | 04:49 | 04:48 | 35 | 98 | 11 | EXT | Аномалия находится на отводе. | 0.89 | (c)
66888.026 | 8.231 | 8.218 | -3.309 | -3.322 | 24 | 101 | 102 | 24 | 3290 | 6146 |  | CORR | CIGR | 02:56 | 03:08 | 03:08 | 32 | 156 | 10 | EXT | Аномалия находится на отводе. | 0.89 | (c)
66890.613 | 10.818 | 10.721 | -0.722 | -0.819 | 1065 | 1175 | 1254 | 1065 | 680 | 6146 |  | CORR | GENE | 05:44 | 06:01 | 06:14 | 139 | 377 | 13 | EXT | Аномалия находится на отводе. | 0.9 | (c)
66896.461 | 5.126 | 5.084 | -6.394 | -6.436 | 180 | 209 | 207 | 180 | 5084 | 6147 |  | CORR | GENE | 03:19 | 03:24 | 03:24 | 86 | 52 | 14 | EXT | Аномалия находится на отводе. | 0.89 | (c)
66901.009 | 9.674 | 9.392 | -1.846 | -2.128 | 25 | 85 | 73 | 25 | 1633 | 6147 |  | CORR | GENE | 02:54 | 03:04 | 03:02 | 495 | 97 | 11 | EXT | Аномалия находится на отводе. | 0.94 | (c)
66917.267 | 2.902 | 2.803 | -8.718 | -8.817 | 1186 | 1340 | 1477 | 1186 | 2803 | 6149 |  | CORR | GENE | 06:10 | 06:35 | 06:57 | 141 | 583 | 9 | EXT | Аномалия находится на отводе. | 0.9 | (c)
66919.443 | 5.078 | 5.018 | -6.542 | -6.602 | 1519 | 1703 | 1721 | 1519 | 5018 | 6149 |  | CORR | GENE | 07:04 | 07:34 | 07:37 | 93 | 404 | 11 | EXT | Аномалия находится на отводе. | 0.89 | (c)
66919.857 | 5.492 | 5.472 | -6.128 | -6.148 | 1469 | 1668 | 1602 | 1469 | 5472 | 6149 |  | CORR | GENE | 06:56 | 07:28 | 07:17 | 50 | 267 | 10 | EXT | Аномалия находится на отводе. | 0.89 | (c)
66920.734 | 6.369 | 6.296 | -5.251 | -5.324 | 1407 | 1591 | 1629 | 1407 | 5069 | 6149 |  | CORR | GENE | 06:46 | 07:16 | 07:22 | 255 | 444 | 10 | EXT | Аномалия находится на отводе. | 0.91 | (c)
66922.766 | 8.401 | 8.383 | -3.219 | -3.237 | 1431 | 1539 | 1525 | 1431 | 3185 | 6149 |  | CORR | GENE | 06:50 | 07:07 | 07:05 | 52 | 187 | 11 | EXT | Аномалия находится на отводе. | 0.89 | (c)
66925.448 | 11.083 | 10.242 | -0.537 | -1.378 | 1432 | 1668 | 1597 | 1432 | 87 | 6149 |  | CORR | GENE | 06:50 | 07:28 | 07:17 | 1291 | 331 | 10 | EXT | Аномалия находится на отводе. | 0.96 | (c)
66937.625 | 0 | -0.023 | -10.815 | -10.838 | -83 | 553 | 321 | 0 |  | 6151 | Нарушение формы кольцевого шва | GWAN |  | 09:34 | 11:17 | 10:40 | 0 | 809 |  | EXT | Нарушение формы кольцевого шва Аномалия находится на отводе. |  | (c)
66939.569 | 1.944 | 1.466 | -8.871 | -9.349 | -1447 | -1026 | -1211 | 784 | 1466 | 6151 |  | CORR | GENE | 05:54 | 07:02 | 06:33 | 632 | 472 | 14 | EXT |  | 1.01 | (b)
66939.786 | 2.161 | 2.141 | -8.654 | -8.674 | -1878 | -1791 | -1732 | 353 | 2141 | 6151 |  | CORR | GENE | 04:45 | 04:59 | 05:08 | 71 | 292 | 12 | EXT |  | 0.93 | (c)
66939.909 | 2.284 | 2.196 | -8.531 | -8.619 | -1497 | -1193 | -1247 | 734 | 2196 | 6151 |  | CORR | GENE | 05:46 | 06:35 | 06:27 | 112 | 500 | 11 | EXT |  | 0.93 | (c)
66943.99 | 6.365 | 6.312 | -4.45 | -4.503 | -1462 | -1024 | -1059 | 656 | 4358 | 6151 |  | CORR | GENE | 05:52 | 07:03 | 06:57 | 145 | 806 | 12 | EXT |  | 0.94 | (c)
66953.218 | 4.778 | 4.76 | -6.537 | -6.555 | 1398 | 1598 | 1561 | 507 | 4760 | 6152 |  | CORR | GENE | 05:31 | 06:04 | 05:58 | 92 | 325 | 12 | EXT |  | 0.93 | (c)
66953.443 | 5.003 | 4.932 | -6.312 | -6.383 | 1632 | 1769 | 1776 | 311 | 4932 | 6152 |  | CORR | GENE | 06:09 | 06:31 | 06:32 | 129 | 287 | 8 | EXT |  | 0.93 | (c)
66956.388 | 7.948 | 7.888 | -3.367 | -3.427 | 1580 | 1738 | 1753 | 305 | 3325 | 6152 |  | CORR | GENE | 06:01 | 06:26 | 06:29 | 102 | 345 | 10 | EXT |  | 0.93 | (c)
67019.588 | 4.083 | 3.279 | -7.332 | -8.136 | 1509 | 1902 | 1928 | 1509 | 3279 | 6158 |  | WRIN | GENE | 04:21 | 05:24 | 05:29 | 1670 | 838 | 1.8 | N/A | Высота гофр: 26 мм (1,8%). Длина волны: 402 мм |  | (c)
67065.612 | 4.557 | 4.523 | -6.773 | -6.807 | -1653 | -1498 | -1476 | 578 | 4523 | 6162 |  | CORR | GENE | 05:45 | 06:10 | 06:13 | 57 | 353 | 12 | EXT |  | 0.93 | (c)
67066.804 | 5.749 | 5.691 | -5.581 | -5.639 | -1716 | -1585 | -1543 | 515 | 5543 | 6162 |  | CORR | GENE | 05:35 | 05:56 | 06:03 | 96 | 345 | 11 | EXT |  | 0.93 | (c)
67095.185 | 0 | -0.025 | -11.42 | -11.445 | -1759 | -1316 | -1455 | 471 |  | 6165 | Нарушение формы кольцевого шва | GWAN |  | 10:03 | 11:15 | 10:52 | 0 | 608 |  | EXT | Нарушение формы кольцевого шва Аномалия находится на отводе. |  | (c)
67098.188 | 3.003 | 2.981 | -8.417 | -8.439 | 993 | 1201 | 1132 | 959 | 2981 | 6165 |  | CORR | CIGR | 05:27 | 06:01 | 05:50 | 48 | 278 | 9 | EXT | Аномалия находится на отводе. | 0.92 | (c)
67295.183 | 6.958 | 6.874 | -4.537 | -4.621 | -109 | 24 | 98 | 0 | 4158 | 6182 |  | CORR | GENE | 02:27 | 02:48 | 03:00 | 463 | 413 | 10 | EXT | Аномалия находится на отводе. | 0.94 | (c)
67295.999 | 7.774 | 7.61 | -3.721 | -3.885 | -133 | 48 | 66 | 0 | 3688 | 6182 |  | CORR | GENE | 02:23 | 02:52 | 02:55 | 197 | 399 | 10 | EXT | Аномалия находится на отводе. | 0.91 | (c)
67333.397 | 0.167 | 0.123 | -11.153 | -11.197 | 73 | 164 | 243 | 73 | 123 | 6186 |  | CORR | GENE | 06:48 | 07:03 | 07:16 | 72 | 340 | 10 | EXT |  | 0.89 | (c)
67333.983 | 0.753 | 0.456 | -10.567 | -10.864 | -101 | -38 | -68 | 35 | 456 | 6186 |  | CORR | GENE | 06:20 | 06:31 | 06:26 | 884 | 66 | 11 | EXT |  | 0.96 | (c)
67334.727 | 1.497 | 1.337 | -9.823 | -9.983 | 42 | 142 | 111 | 42 | 1337 | 6186 |  | CORR | GENE | 06:43 | 06:60 | 06:55 | 241 | 138 | 10 | EXT |  | 0.91 | (c)
67348.167 | 3.617 | 3.603 | -7.753 | -7.767 | 308 | 386 | 388 | 308 | 3603 | 6187 |  | CORR | CIGR | 04:03 | 04:15 | 04:16 | 24 | 160 | 11 | EXT | Аномалия находится на отводе. | 0.89 | (c)
67348.379 | 3.829 | 3.82 | -7.541 | -7.55 | 314 | 400 | 383 | 314 | 3820 | 6187 |  | CORR | CIGR | 04:04 | 04:18 | 04:15 | 24 | 138 | 12 | EXT | Аномалия находится на отводе. | 0.89 | (c)
67348.799 | 4.249 | 4.22 | -7.121 | -7.15 | 322 | 498 | 410 | 322 | 4220 | 6187 |  | CORR | GENE | 04:05 | 04:34 | 04:19 | 56 | 176 | 8 | EXT | Аномалия находится на отводе. | 0.89 | (c)
67360.841 | 4.921 | 4.839 | -5.814 | -5.896 | -239 | -193 | -192 | 144 | 4839 | 6188 |  | CORR | GENE | 08:31 | 08:38 | 08:39 | 233 | 95 | 10 | EXT |  | 0.91 | (c)
67372.937 | 6.282 | 6.215 | -4.593 | -4.66 | -892 | -843 | -861 | 831 | 3983 | 6189 |  | CORR | GENE | 06:57 | 07:05 | 07:02 | 677 | 61 | 7 | EXT | Аномалия находится на отводе. | 0.93 | (c)
67477.589 | 0 | -0.024 | -3.23 | -3.254 | -1198 | 274 | 333 | 0 |  | 6198г | Нарушение формы кольцевого шва | GWAN |  | 01:47 | 05:44 | 05:54 | 0 | 3062 |  | EXT | Нарушение формы кольцевого шва Аномалия находится на отводе. |  | (c)
67480.819 | 0 | -0.037 | -10.696 | -10.733 | 151 | 348 | 518 | 151 |  | 6199а | Нарушение формы кольцевого шва | GWAN |  | 01:55 | 02:27 | 02:55 | 0 | 734 |  | EXT | Нарушение формы кольцевого шва Аномалия находится на отводе. |  | (c)
67605.655 | 0 | -0.02 | -2.405 | -2.425 | -857 | -338 | 727 | 0 |  | 6211 | Нарушение формы кольцевого шва | GWAN |  | 00:22 | 01:46 | 04:38 | 0 | 3170 |  | EXT | Нарушение формы кольцевого шва Аномалия находится на отводе. |  | (c)
67608.06 | 0 | -0.032 | -5.51 | -5.542 | -54 | 190 | 1144 | 0 |  | 6212 | Нарушение формы кольцевого шва | GWAN |  | 01:59 | 02:38 | 05:12 | 0 | 2396 |  | EXT | Нарушение формы кольцевого шва Аномалия находится на отводе. |  | (c)
67628.733 | 3.703 | 3.687 | -7.407 | -7.423 | -1560 | -1507 | -1507 | 670 | 3687 | 6214 |  | CORR | CIGR | 07:36 | 07:45 | 07:45 | 30 | 106 | 10 | EXT |  | 0.92 | (c)
67810.608 | 5.528 | 5.515 | -5.927 | -5.94 | -274 | -219 | -214 | 154 | 5515 | 6230 |  | GOUG | CIGR | 01:38 | 01:47 | 01:47 | 31 | 120 | 11 | EXT | Задир. Аномалия находится на упругопластическом изгибе: R=400 D, максимальное растяжение на 0.1 час. |  | (c)
67815.65 | 10.57 | 8.783 | -0.885 | -2.672 | 1047 | 1402 | 1364 | 549 | 474 | 6230 |  | WRIN | GENE | 05:11 | 06:08 | 06:02 | 2198 | 634 | 0.6 | N/A | Высота гофр: 9 мм (0,6%). Длина волны: 412 мм Аномалия находится на упругопластическом изгибе. |  | (c)
67816.153 | 11.073 | 11.062 | -0.382 | -0.393 | 1593 | 1864 | 1740 | 343 | 282 | 6230 | Металлургический дефект | MIAN | GENE | 06:39 | 07:23 | 07:03 | 111 | 294 |  | INT | Металлургический дефект Эквивалент потери металла 6%. Аномалия находится на упругопластическом изгибе: R=315 D, максимальное растяжение на 0.1 час. |  | (c)
67816.535 | 0 | -0.029 | -11.125 | -11.154 | -1308 | -1084 | -1135 | 963 |  | 6231 | Нарушение формы кольцевого шва | GWAN |  | 05:35 | 06:11 | 06:03 | 0 | 345 |  | EXT | Нарушение формы кольцевого шва Аномалия находится на упругопластическом изгибе: R=313 D, максимальное растяжение на 0.1 час. |  | (c)
67816.535 | 0 | -0.031 | -11.125 | -11.156 | -235 | -40 | -111 | 0 |  | 6231 | Нарушение формы кольцевого шва | GWAN |  | 08:28 | 08:60 | 08:48 | 0 | 248 |  | EXT | Нарушение формы кольцевого шва Аномалия находится на упругопластическом изгибе: R=313 D, максимальное растяжение на 0.1 час. |  | (c)
67848.805 | 9.92 | 9.831 | -1.67 | -1.759 | 823 | 884 | 881 | 823 | 1612 | 6233 |  | DENT | GENE | 02:18 | 02:28 | 02:27 | 147 | 116 | 0.5 | N/A | Глубина вмятины: 7 мм (0,5%). Линейка: 15 см в (983 см; 02:28 ч:мин) |  | (c)
67907.576 | 0.181 | 0.098 | -11.139 | -11.222 | -68 | -52 | -54 | 41 | 98 | 6239 |  | CORR | AXGR | 05:37 | 05:39 | 05:39 | 117 | 27 | 10 | EXT |  | 0.89 | (c)
67908.231 | 0.836 | 0.35 | -10.484 | -10.97 | -4 | 95 | 79 | 0 | 350 | 6239 |  | CORR | GENE | 05:47 | 06:03 | 06:00 | 796 | 165 | 10 | EXT |  | 0.95 | (c)
67929.791 | 11.076 | 11.022 | -0.089 | -0.143 | 655 | 943 | 823 | 655 | 68 | 6240 |  | CORR | GENE | 04:29 | 05:15 | 04:56 | 75 | 336 | 14 | EXT | Аномалия находится на отводе. | 0.89 | (c)
67929.88 | 0 | -0.029 | -10.235 | -10.264 | 607 | 971 | 993 | 607 |  | 6241 | Нарушение формы кольцевого шва | GWAN |  | 11:10 | 00:09 | 12:13 | 0 | 772 |  | EXT | Нарушение формы кольцевого шва Аномалия находится на отводе. |  | (c)
67929.88 | 0 | -0.018 | -10.235 | -10.253 | -1938 | -1033 | -1152 | 292 |  | 6241 | Нарушение формы кольцевого шва | GWAN |  | 04:19 | 06:46 | 06:26 | 0 | 1572 |  | EXT | Нарушение формы кольцевого шва Аномалия находится на отводе. |  | (c)
67938.644 | 8.764 | 8.625 | -1.471 | -1.61 | -1562 | -1366 | -1353 | 669 | 1444 | 6241 |  | CORR | GENE | 05:20 | 05:52 | 05:54 | 166 | 417 | 10 | EXT |  | 0.94 | (c)
67939.88 | 10 | 9.98 | -0.235 | -0.255 | -1332 | -971 | -1110 | 887 | 163 | 6241 |  | CORR | GENE | 05:57 | 06:56 | 06:33 | 92 | 444 | 16 | EXT |  | 0.93 | (c)
67959.853 | 8.328 | 8.272 | -1.562 | -1.618 | 1564 | 1638 | 1828 | 138 | 1545 | 6243 |  | CORR | GENE | 05:29 | 05:41 | 06:12 | 73 | 528 | 11 | EXT |  | 0.93 | (c)
67962.219 | 0.804 | 0.662 | -10.631 | -10.773 | -1718 | -1633 | -1478 | 513 | 662 | 6244 |  | CORR | GENE | 06:17 | 06:30 | 06:55 | 154 | 479 | 7 | EXT |  | 0.93 | (c)
67962.505 | 1.09 | 1.064 | -10.345 | -10.371 | 2191 | -2100 | -2111 | 0 | 1064 | 6244 |  | CORR | GENE | 04:48 | 05:15 | 05:13 | 81 | 318 | 10 | EXT |  | 0.93 | (c)
67976.93 | 4.08 | 3.902 | -7.335 | -7.513 | -1512 | -1424 | -1440 | 719 | 3902 | 6245 | Дефект проката | MIAN | GENE | 04:58 | 05:12 | 05:09 | 1451 | 144 |  | INT | Дефект проката Эквивалент потери металла 10%. |  | (c)
68007.009 | 11.284 | 11.25 | -0.181 | -0.215 | 1463 | 1748 | 1686 | 321 | 117 | 6247 |  | CORR | GENE | 02:29 | 03:15 | 03:06 | 98 | 447 | 7 | EXT |  | 0.93 | (c)
68019.737 | 1.077 | 1.069 | -10.348 | -10.356 | -1803 | -1411 | -1547 | 428 | 1069 | 6249 |  | CORR | GENE | 06:27 | 07:30 | 07:08 | 125 | 512 | 9 | EXT |  | 0.93 | (c)
68020.332 | 1.672 | 1.657 | -9.753 | -9.768 | -1691 | -1581 | -1593 | 540 | 1657 | 6249 |  | CORR | CIGR | 06:45 | 07:03 | 07:01 | 39 | 195 | 10 | EXT |  | 0.92 | (c)
68040.237 | 10.152 | 10.127 | -1.243 | -1.268 | 1695 | 1760 | 1762 | 402 | 1243 | 6250 |  | CORR | CIGR | 06:19 | 06:29 | 06:30 | 25 | 133 | 19 | EXT |  | 0.92 | (c)
68041.114 | 11.029 | 10.995 | -0.366 | -0.4 | 1022 | 1131 | 1165 | 923 | 344 | 6250 |  | CORR | GENE | 04:30 | 04:48 | 04:53 | 56 | 286 | 10 | EXT |  | 0.93 | (c)
68047.493 | 6.013 | 6.008 | -5.417 | -5.422 | -1140 | -1083 | -1074 | 1007 | 5388 | 6251 |  | CORR | CIGR | 06:11 | 06:21 | 06:22 | 34 | 133 | 12 | EXT |  | 0.92 | (c)
68047.91 | 6.43 | 6.412 | -5 | -5.018 | -1416 | -1345 | -1336 | 815 | 4976 | 6251 |  | CORR | CIGR | 05:27 | 05:38 | 05:40 | 42 | 159 | 12 | EXT |  | 0.92 | (c)
68049.368 | 7.888 | 7.879 | -3.542 | -3.551 | -856 | -689 | -646 | 436 | 3495 | 6251 |  | CORR | GENE | 06:57 | 07:24 | 07:31 | 56 | 420 | 9 | EXT |  | 0.93 | (c)
68113.111 | 2.916 | 2.899 | -8.469 | -8.486 | 791 | 860 | 884 | 791 | 2899 | 6257 |  | CORR | CIGR | 05:21 | 05:32 | 05:36 | 33 | 187 | 10 | EXT | Аномалия находится на отводе. | 0.89 | (c)
68115.416 | 5.221 | 5.142 | -6.164 | -6.243 | 1072 | 1162 | 1201 | 1072 | 5142 | 6257 |  | CORR | GENE | 06:06 | 06:20 | 06:27 | 189 | 258 | 9 | EXT | Аномалия находится на отводе. | 0.9 | (c)
68116.171 | 5.976 | 5.918 | -5.409 | -5.467 | 992 | 1072 | 1095 | 992 | 5383 | 6257 |  | CORR | GENE | 05:53 | 06:06 | 06:10 | 84 | 206 | 10 | EXT | Аномалия находится на отводе. | 0.89 | (c)
68130.104 | 8.524 | 8.336 | -3.001 | -3.189 | 11 | 98 | 180 | 11 | 2864 | 6258 |  | DENT | GENE | 04:34 | 04:48 | 05:02 | 325 | 338 | 0.4 | N/A | Глубина вмятины: 5 мм (0,4%). Линейка: 33 см в (834 см; 04:48 ч:мин) Аномалия находится вблизи продольного шва. |  | (c)
68155.63 | 0 | -0.037 | -11.51 | -11.547 | -1643 | -1342 | -1305 | 967 |  | 6261 | Нарушение формы кольцевого шва | GWAN |  | 09:25 | 10:13 | 10:19 | 0 | 676 |  | EXT | Нарушение формы кольцевого шва Аномалия находится на отводе. |  | (c)
68170.048 | 2.908 | 2.815 | -8.302 | -8.395 | -1979 | -1882 | -1888 | 1796 | 2815 | 6262 |  | ARTD | GENE | 08:45 | 09:00 | 08:59 | 126 | 183 |  | EXT | Аномалия находится на отводе. Наплавка. |  | (c)
68175.402 | 8.262 | 8.051 | -2.948 | -3.159 | 1750 | 1888 | 1912 | 1750 | 2778 | 6262 |  | DENT | GENE | 06:47 | 07:09 | 07:13 | 381 | 324 | 0.5 | N/A | Глубина вмятины: 7 мм (0,5%). Линейка: 38 см в (805 см; 07:09 ч:мин) Аномалия находится на отводе. |  | (c)
68187.027 | 8.677 | 8.616 | -0.573 | -0.634 | -888 | -775 | -599 | 310 | 490 | 6263 |  | CORR | GENE | 04:56 | 05:15 | 05:43 | 144 | 579 | 11 | EXT | Аномалия находится на отводе. | 0.9 | (c)
68187.757 | 0.157 | 0.132 | -2.503 | -2.528 | 1427 | 1630 | 1638 | 382 | 132 | 6264 |  | CORR | CIGR | 05:10 | 05:43 | 05:44 | 48 | 422 | 13 | EXT |  | 0.93 | (c)
68199.125 | 0 | -0.02 | -11.05 | -11.07 | 952 | 1447 | 1286 | 952 |  | 6266 | Нарушение формы кольцевого шва | GWAN |  | 05:31 | 06:51 | 06:25 | 0 | 668 |  | EXT | Нарушение формы кольцевого шва Аномалия находится на отводе. |  | (c)
68232.595 | 0 | -0.041 | -11.09 | -11.131 | -168 | 137 | 273 | 0 |  | 6269 | Нарушение формы кольцевого шва | GWAN |  | 09:04 | 09:53 | 10:15 | 0 | 882 |  | EXT | Нарушение формы кольцевого шва |  | (c)
68264.225 | 9.78 | 9.712 | -1.665 | -1.733 | -2190 | -2111 | -2099 | 41 | 1586 | 6271 |  | CORR | GENE | 04:27 | 04:39 | 04:41 | 147 | 182 | 11 | EXT |  | 0.94 | (c)
68288.01 | 0 | -0.055 | -11.595 | -11.65 | -1459 | -1184 | -836 | 212 |  | 6274 | Нарушение формы кольцевого шва | GWAN |  | 10:21 | 11:06 | 12:02 | 0 | 1247 |  | EXT | Нарушение формы кольцевого шва Аномалия находится на упругопластическом изгибе: R=332 D, максимальное растяжение на 6.1 час. |  | (c)
68313.203 | 1.963 | 1.918 | -9.687 | -9.732 | 9 | 21 | 21 | 9 | 1918 | 6276 |  | CORR | AXGR | 03:39 | 03:41 | 03:41 | 92 | 24 | 13 | EXT | Аномалия находится на отводе. | 0.89 | (c)
68314.042 | 2.802 | 2.61 | -8.848 | -9.04 | -12 | -4 | 5 | 0 | 2610 | 6276 |  | CORR | AXGR | 03:36 | 03:37 | 03:39 | 324 | 33 | 27 | EXT | Аномалия находится на отводе. | 1 | (b)
68314.696 | 3.456 | 3.353 | -8.194 | -8.297 | -32 | 49 | 83 | 0 | 3353 | 6276 |  | CORR | GENE | 03:33 | 03:46 | 03:51 | 173 | 229 | 19 | EXT | Аномалия находится на отводе. | 0.92 | (c)
68315.459 | 4.219 | 4.083 | -7.431 | -7.567 | -100 | 0 | 36 | 0 | 4083 | 6276 |  | CORR | GENE | 03:22 | 03:38 | 03:44 | 315 | 271 | 11 | EXT | Аномалия находится на отводе. | 0.92 | (c)
68316.204 | 4.964 | 4.87 | -6.686 | -6.78 | -22 | -13 | -11 | 0 | 4870 | 6276 |  | CORR | AXGR | 03:34 | 03:36 | 03:36 | 244 | 22 | 16 | EXT | Аномалия находится на отводе. | 0.93 | (c)
68316.996 | 5.756 | 5.65 | -5.894 | -6 | 270 | 397 | 394 | 270 | 5650 | 6276 |  | CORR | GENE | 04:22 | 04:42 | 04:42 | 141 | 247 | 11 | EXT | Аномалия находится на отводе. | 0.9 | (c)
68317.518 | 6.278 | 6.096 | -5.372 | -5.554 | -33 | -9 | 7 | 0 | 5126 | 6276 |  | CORR | GENE | 03:33 | 03:37 | 03:39 | 428 | 79 | 11 | EXT | Аномалия находится на отводе. | 0.94 | (c)
68317.896 | 6.656 | 6.501 | -4.994 | -5.149 | -118 | -110 | -91 | 64 | 4967 | 6276 |  | CORR | GENE | 03:19 | 03:20 | 03:23 | 182 | 55 | 19 | EXT | Аномалия находится на отводе. | 0.92 | (c)
68339.912 | 5.692 | 5.666 | -5.743 | -5.769 | -665 | -631 | -538 | 412 | 5666 | 6278 |  | CORR | GENE | 07:34 | 07:40 | 07:55 | 51 | 253 | 9 | EXT |  | 0.92 | (c)
68340.415 | 6.195 | 6.138 | -5.24 | -5.297 | -850 | -650 | -578 | 306 | 5177 | 6278 |  | CORR | GENE | 07:04 | 07:37 | 07:48 | 120 | 544 | 9 | EXT |  | 0.93 | (c)
68340.774 | 6.554 | 6.502 | -4.881 | -4.933 | -745 | -483 | -544 | 343 | 4837 | 6278 |  | CORR | GENE | 07:21 | 08:04 | 07:54 | 96 | 402 | 9 | EXT |  | 0.93 | (c)
68341.153 | 6.933 | 6.91 | -4.502 | -4.525 | -663 | -524 | -531 | 400 | 4464 | 6278 |  | CORR | GENE | 07:34 | 07:57 | 07:56 | 61 | 263 | 8 | EXT |  | 0.93 | (c)
68341.554 | 7.334 | 7.308 | -4.101 | -4.127 | -653 | -596 | -542 | 432 | 4062 | 6278 |  | CORR | GENE | 07:36 | 07:45 | 07:54 | 65 | 221 | 10 | EXT |  | 0.93 | (c)
68341.927 | 7.707 | 7.68 | -3.728 | -3.755 | -607 | -533 | -497 | 388 | 3690 | 6278 |  | CORR | GENE | 07:44 | 07:55 | 08:01 | 65 | 219 | 8 | EXT |  | 0.93 | (c)
68342.558 | 8.338 | 8.323 | -3.097 | -3.112 | -2091 | -2014 | -1993 | 140 | 3062 | 6278 |  | CORR | CIGR | 03:44 | 03:56 | 03:60 | 50 | 196 | 9 | EXT |  | 0.92 | (c)
68343.061 | 8.841 | 8.824 | -2.594 | -2.611 | -631 | -523 | -529 | 427 | 2573 | 6278 |  | CORR | CIGR | 07:40 | 07:57 | 07:56 | 38 | 204 | 12 | EXT |  | 0.92 | (c)
68344.91 | 10.69 | 10.595 | -0.745 | -0.84 | -380 | -243 | -239 | 98 | 725 | 6278 |  | CORR | GENE | 08:20 | 08:42 | 08:43 | 115 | 282 | 11 | EXT |  | 0.93 | (c)
68347.231 | 1.576 | 1.564 | -9.909 | -9.921 | 724 | 767 | 768 | 724 | 1564 | 6279 |  | CORR | CIGR | 03:21 | 03:27 | 03:28 | 23 | 89 | 12 | EXT |  | 0.92 | (c)
68348.799 | 3.144 | 3.12 | -8.341 | -8.365 | 2069 | 2138 | 2165 | 0 | 3120 | 6279 |  | CORR | GENE | 06:58 | 07:09 | 07:13 | 51 | 191 | 10 | EXT |  | 0.92 | (c)
68349.15 | 3.495 | 3.486 | -7.99 | -7.999 | 2095 | 2179 | 2182 | 0 | 3486 | 6279 |  | CORR | CIGR | 07:02 | 07:15 | 07:16 | 50 | 174 | 9 | EXT |  | 0.92 | (c)
68350.18 | 4.525 | 4.513 | -6.96 | -6.972 | 2156 | 2192 | 2208 | 0 | 4513 | 6279 |  | CORR | CIGR | 07:12 | 07:18 | 07:20 | 35 | 104 | 10 | EXT |  | 0.92 | (c)
68359.725 | 2.585 | 2.571 | -8.685 | -8.699 | -2112 | -1828 | -1931 | 119 | 2571 | 6280 |  | CORR | GENE | 07:15 | 08:01 | 07:44 | 83 | 362 | 9 | EXT |  | 0.93 | (c)
68364.634 | 7.494 | 7.478 | -3.776 | -3.792 | 1561 | 1588 | 1679 | 434 | 3702 | 6280 |  | CORR | GENE | 05:08 | 05:12 | 05:27 | 90 | 235 | 10 | EXT |  | 0.93 | (c)
68364.635 | 7.495 | 7.478 | -3.775 | -3.792 | 1840 | 1843 | 1901 | 268 | 3747 | 6280 |  | CORR | CIGR | 05:53 | 05:54 | 06:03 | 45 | 122 | 10 | EXT |  | 0.92 | (c)
68365.148 | 8.008 | 7.98 | -3.262 | -3.29 | 750 | 798 | 847 | 750 | 3244 | 6280 |  | CORR | CIGR | 02:57 | 03:05 | 03:13 | 46 | 194 | 11 | EXT |  | 0.92 | (c)
68365.153 | 8.013 | 7.999 | -3.257 | -3.271 | 1509 | 1510 | 1548 | 643 | 3246 | 6280 |  | CORR | CIGR | 04:60 | 04:60 | 05:06 | 25 | 78 | 11 | EXT |  | 0.92 | (c)
68366.023 | 8.883 | 8.848 | -2.387 | -2.422 | 1615 | 1823 | 1780 | 286 | 2350 | 6280 |  | CORR | GENE | 05:17 | 05:50 | 05:43 | 72 | 329 | 10 | EXT |  | 0.93 | (c)
68367.026 | 9.886 | 9.819 | -1.384 | -1.451 | 1003 | 1122 | 1213 | 808 | 1372 | 6280 |  | CORR | GENE | 03:38 | 03:57 | 04:12 | 79 | 419 | 9 | EXT |  | 0.93 | (c)
68367.406 | 10.266 | 10.247 | -1.004 | -1.023 | 738 | 852 | 860 | 738 | 984 | 6280 |  | CORR | CIGR | 02:55 | 03:14 | 03:15 | 39 | 243 | 12 | EXT |  | 0.92 | (c)
68367.566 | 10.426 | 10.302 | -0.844 | -0.968 | 1679 | 1686 | 1700 | 510 | 741 | 6280 |  | CORR | AXGR | 05:27 | 05:28 | 05:30 | 227 | 41 | 8 | EXT |  | 0.94 | (c)
68367.766 | 10.626 | 10.559 | -0.644 | -0.711 | 1003 | 1110 | 1230 | 774 | 624 | 6280 |  | CORR | GENE | 03:38 | 03:55 | 04:14 | 87 | 453 | 11 | EXT |  | 0.93 | (c)
68367.784 | 10.644 | 10.631 | -0.626 | -0.639 | -2217 | -1994 | -2079 | 14 | 591 | 6280 |  | CORR | CIGR | 06:58 | 07:34 | 07:20 | 48 | 276 | 11 | EXT |  | 0.92 | (c)
68368.502 | 0.092 | 0.068 | -11.478 | -11.502 | 2011 | 2124 | 2140 | 0 | 68 | 6281 |  | CORR | CIGR | 04:02 | 04:20 | 04:23 | 41 | 259 | 10 | EXT |  | 0.92 | (c)
68368.664 | 0.254 | 0.236 | -11.316 | -11.334 | -1320 | -1152 | -1175 | 910 | 236 | 6281 |  | CORR | GENE | 07:05 | 07:32 | 07:28 | 51 | 291 | 10 | EXT |  | 0.92 | (c)
68368.866 | 0.456 | 0.439 | -11.114 | -11.131 | 1607 | 1683 | 1757 | 323 | 439 | 6281 |  | CORR | GENE | 02:57 | 03:09 | 03:21 | 69 | 301 | 10 | EXT |  | 0.93 | (c)
68368.98 | 0.57 | 0.559 | -11 | -11.011 | 1315 | 1377 | 1378 | 788 | 559 | 6281 |  | CORR | CIGR | 02:10 | 02:20 | 02:20 | 31 | 128 | 8 | EXT |  | 0.92 | (c)
68369.287 | 0.877 | 0.834 | -10.693 | -10.736 | 1796 | 1960 | 1983 | 61 | 834 | 6281 |  | CORR | GENE | 03:28 | 03:54 | 03:58 | 73 | 374 | 11 | EXT |  | 0.93 | (c)
68369.39 | 0.98 | 0.901 | -10.59 | -10.669 | 1697 | 1727 | 1725 | 477 | 901 | 6281 |  | CORR | GENE | 03:12 | 03:16 | 03:16 | 251 | 57 | 10 | EXT |  | 0.95 | (c)
68371.809 | 3.399 | 3.259 | -8.171 | -8.311 | 1732 | 1738 | 1762 | 438 | 3259 | 6281 |  | CORR | GENE | 03:17 | 03:18 | 03:22 | 180 | 61 | 10 | EXT |  | 0.94 | (c)
68372.48 | 4.07 | 4.046 | -7.5 | -7.524 | 1700 | 1773 | 1775 | 381 | 4046 | 6281 |  | CORR | CIGR | 03:12 | 03:24 | 03:24 | 49 | 150 | 20 | EXT |  | 0.93 | (c)
68373.859 | 5.449 | 5.423 | -6.121 | -6.147 | 1583 | 1677 | 1686 | 441 | 5423 | 6281 |  | CORR | CIGR | 02:53 | 03:08 | 03:10 | 49 | 206 | 20 | EXT |  | 0.93 | (c)
68374.221 | 5.811 | 5.779 | -5.759 | -5.791 | 1572 | 1661 | 1711 | 381 | 5742 | 6281 |  | CORR | CIGR | 02:51 | 03:06 | 03:14 | 49 | 278 | 15 | EXT |  | 0.93 | (c)
68374.366 | 5.956 | 5.896 | -5.614 | -5.674 | -1401 | -1240 | -1152 | 829 | 5589 | 6281 |  | CORR | GENE | 06:52 | 07:18 | 07:32 | 85 | 498 | 14 | EXT |  | 0.93 | (c)
68375.194 | 6.784 | 6.748 | -4.786 | -4.822 | -1684 | -1626 | -1581 | 546 | 4762 | 6281 |  | CORR | GENE | 06:06 | 06:15 | 06:23 | 60 | 206 | 9 | EXT |  | 0.93 | (c)
68376.164 | 7.754 | 7.731 | -3.816 | -3.839 | -944 | -886 | -886 | 829 | 3796 | 6281 |  | CORR | CIGR | 08:05 | 08:15 | 08:15 | 43 | 115 | 11 | EXT |  | 0.92 | (c)
68376.601 | 8.191 | 8.173 | -3.379 | -3.397 | -1099 | -1052 | -1048 | 996 | 3366 | 6281 |  | CORR | CIGR | 07:40 | 07:48 | 07:49 | 31 | 103 | 10 | EXT |  | 0.92 | (c)
68376.972 | 8.562 | 8.523 | -3.008 | -3.047 | -1275 | -1058 | -1114 | 953 | 2970 | 6281 |  | CORR | GENE | 07:12 | 07:47 | 07:38 | 77 | 322 | 14 | EXT |  | 0.93 | (c)
68402.74 | 0 | -0.037 | -10.88 | -10.917 | 1539 | 1729 | 2032 | 1539 |  | 6284 | Нарушение формы кольцевого шва | GWAN |  | 06:10 | 06:40 | 07:29 | 0 | 987 |  | EXT | Нарушение формы кольцевого шва |  | (c)
68403.818 | 1.078 | 1.038 | -9.802 | -9.842 | 1969 | -2168 | -2207 | 1923 | 1038 | 6284 |  | CORR | GENE | 07:19 | 08:11 | 08:05 | 125 | 569 | 10 | EXT |  | 0.9 | (c)
68514.185 | 0 | -0.024 | -11.33 | -11.354 | 1026 | 1178 | 1182 | 892 |  | 6296 | Нарушение формы кольцевого шва | GWAN |  | 00:12 | 00:37 | 00:37 | 0 | 312 |  | EXT | Нарушение формы кольцевого шва |  | (c)
68525.515 | 0 | -0.03 | -10.12 | -10.15 | -1930 | -1465 | -1325 | 721 |  | 6297 | Нарушение формы кольцевого шва | GWAN |  | 05:28 | 06:43 | 07:06 | 0 | 1209 |  | EXT | Нарушение формы кольцевого шва |  | (c)
68531.929 | 6.414 | 6.389 | -3.706 | -3.731 | 378 | 393 | 389 | 378 | 3660 | 6297 |  | GOUG | AXGR | 11:41 | 11:43 | 11:42 | 71 | 22 | 10 | EXT | Задир. |  | (c)
68569 | 0 | -0.021 | -11.48 | -11.501 | 1127 | 1813 | 1699 | 0 |  | 6302 | Нарушение формы кольцевого шва | GWAN |  | 00:34 | 02:24 | 02:06 | 0 | 1143 |  | EXT | Нарушение формы кольцевого шва |  | (c)
68604.517 | 1.512 | 1.471 | -9.883 | -9.924 | -583 | -417 | -440 | 297 | 1471 | 6305 |  | CORR | GENE | 07:50 | 08:16 | 08:13 | 64 | 286 | 12 | EXT |  | 0.93 | (c)
68626.26 | 1.035 | 1.002 | -9.775 | -9.808 | 1078 | 1251 | 1337 | 1078 | 1002 | 6307 |  | CORR | GENE | 05:32 | 05:60 | 06:14 | 93 | 518 | 11 | EXT | Аномалия находится на отводе. | 0.89 | (c)
68627.26 | 2.035 | 2.019 | -8.775 | -8.791 | 34 | 70 | 89 | 34 | 2019 | 6307 |  | CORR | CIGR | 02:44 | 02:49 | 02:53 | 29 | 110 | 10 | EXT | Аномалия находится на отводе. | 0.89 | (c)
68662.436 | 3.511 | 3.496 | -7.739 | -7.754 | 1808 | 1940 | 1927 | 184 | 3496 | 6310 |  | CORR | GENE | 06:12 | 06:33 | 06:31 | 67 | 239 | 10 | EXT |  | 0.93 | (c)
68663.569 | 4.644 | 4.564 | -6.606 | -6.686 | 1743 | 1890 | 1857 | 260 | 4564 | 6310 |  | CORR | GENE | 06:01 | 06:25 | 06:20 | 92 | 228 | 9 | EXT |  | 0.93 | (c)
68665.943 | 7.018 | 7.007 | -4.232 | -4.243 | 1868 | 1907 | 1916 | 266 | 4216 | 6310 |  | CORR | CIGR | 06:21 | 06:28 | 06:29 | 27 | 97 | 12 | EXT |  | 0.92 | (c)
68687.8 | 7.41 | 7.388 | -3.59 | -3.612 | -1055 | -1010 | -1007 | 958 | 3571 | 6312 |  | CORR | CIGR | 07:33 | 07:40 | 07:41 | 41 | 97 | 11 | EXT |  | 0.92 | (c)
68695.595 | 4.205 | 4.182 | -6.06 | -6.083 | 1584 | 1760 | 1727 | 361 | 4182 | 6313 |  | CORR | CIGR | 06:47 | 07:15 | 07:10 | 28 | 285 | 12 | EXT |  | 0.92 | (c)
68701.655 | 0 | -0.051 | -2.48 | -2.531 | 1698 | -1407 | -1484 | 204 |  | 6314 | Нарушение формы кольцевого шва | GWAN |  | 07:31 | 11:10 | 10:57 | 0 | 2559 |  | EXT | Нарушение формы кольцевого шва |  | (c)
68701.745 | 0.09 | 0.082 | -2.39 | -2.398 | 920 | 1029 | 1071 | 920 | 82 | 6314 |  | CORR | GENE | 05:25 | 05:43 | 05:50 | 125 | 302 | 15 | EXT |  | 0.9 | (c)
68703.014 | 1.359 | 1.34 | -1.121 | -1.14 | 947 | 1010 | 1044 | 947 | 1093 | 6314 |  | CORR | CIGR | 05:30 | 05:40 | 05:45 | 47 | 194 | 8 | EXT |  | 0.89 | (c)
68725.38 | 2.175 | 2.105 | -9.16 | -9.23 | -1551 | -1352 | -1281 | 679 | 2105 | 6317 |  | CORR | GENE | 04:55 | 05:27 | 05:39 | 107 | 539 | 11 | EXT |  | 0.93 | (c)
68726.95 | 3.745 | 3.702 | -7.59 | -7.633 | -1256 | -1097 | -1079 | 903 | 3702 | 6317 |  | CORR | GENE | 05:43 | 06:08 | 06:11 | 59 | 353 | 12 | EXT |  | 0.93 | (c)
68729.452 | 6.247 | 6.211 | -5.088 | -5.124 | -1625 | -902 | -1205 | 605 | 4954 | 6317 |  | CORR | GENE | 04:43 | 06:40 | 05:51 | 170 | 842 | 10 | EXT |  | 0.94 | (c)
68734.22 | 11.015 | 9.798 | -0.32 | -1.537 | -709 | -651 | -656 | 603 | 151 | 6317 |  | CORR | GENE | 07:11 | 07:20 | 07:20 | 1386 | 106 | 11 | EXT |  | 1.01 | (b)
68734.22 | 11.015 | 10.501 | -0.32 | -0.834 | -697 | -651 | -665 | 632 | 84 | 6317 |  | CORR | GENE | 07:13 | 07:20 | 07:18 | 750 | 65 | 11 | EXT |  | 1 | (c)
68738.349 | 3.809 | 3.795 | -7.701 | -7.715 | -2169 | -2098 | -2104 | 2039 | 3795 | 6318 |  | CORR | CIGR | 06:60 | 07:11 | 07:10 | 33 | 130 | 11 | EXT |  | 0.89 | (c)
68744.174 | 9.634 | 9.626 | -1.876 | -1.884 | 855 | 886 | 922 | 855 | 1857 | 6318 |  | CORR | CIGR | 03:08 | 03:13 | 03:19 | 27 | 134 | 11 | EXT |  | 0.89 | (c)
68774.042 | 4.932 | 4.917 | -6.518 | -6.533 | 231 | 252 | 280 | 231 | 4917 | 6321 |  | CORR | CIGR | 06:43 | 06:46 | 06:50 | 27 | 98 | 10 | EXT | Аномалия находится на отводе. | 0.89 | (c)
68775.817 | 6.707 | 6.68 | -4.743 | -4.77 | 134 | 171 | 222 | 134 | 4726 | 6321 |  | CORR | CIGR | 06:27 | 06:33 | 06:41 | 44 | 177 | 9 | EXT | Аномалия находится на отводе. | 0.89 | (c)
68777.028 | 7.918 | 7.903 | -3.532 | -3.547 | -786 | -713 | -670 | 554 | 3516 | 6321 |  | CORR | CIGR | 03:58 | 04:10 | 04:17 | 31 | 232 | 9 | EXT | Аномалия находится на отводе. | 0.89 | (c)
68808.631 | 5.056 | 5.029 | -6.604 | -6.631 | -1758 | -1708 | -1676 | 1594 | 5029 | 6324 |  | CORR | CIGR | 07:02 | 07:10 | 07:15 | 27 | 164 | 9 | EXT | Аномалия находится на отводе. | 0.89 | (c)
68809.707 | 6.132 | 6.095 | -5.528 | -5.565 | -1840 | -1825 | -1760 | 1680 | 5458 | 6324 |  | CORR | GENE | 06:49 | 06:51 | 07:02 | 107 | 160 | 8 | EXT | Аномалия находится на отводе. | 0.89 | (c)
68848.05 | 10.275 | 9.862 | -1.29 | -1.703 | 1858 | 1871 | 1884 | 1858 | 1158 | 6327 |  | CORR | AXGR | 05:07 | 05:10 | 05:12 | 545 | 52 | 9 | EXT | Аномалия находится на отводе. | 0.93 | (c)
68862.29 | 2.075 | 1.898 | -8.95 | -9.127 | -584 | -539 | -541 | 498 | 1898 | 6329 |  | CORR | GENE | 04:30 | 04:38 | 04:37 | 413 | 86 | 12 | EXT | Аномалия находится на отводе. | 0.94 | (c)
68866.666 | 6.451 | 6.431 | -4.574 | -4.594 | 892 | 941 | 950 | 892 | 4557 | 6329 |  | GOUG | CIGR | 08:29 | 08:36 | 08:38 | 37 | 115 | 6 | EXT | Аномалия находится на отводе. Задир. |  | (c)
68873.977 | 2.737 | 2.709 | -8.128 | -8.156 | 1833 | 1956 | 1953 | 158 | 2709 | 6330 |  | CORR | GENE | 06:58 | 07:18 | 07:18 | 58 | 240 | 10 | EXT |  | 0.93 | (c)
68886.579 | 4.474 | 4.058 | -6.361 | -6.777 | -2206 | -2184 | -2182 | 24 | 4058 | 6331 |  | CORR | AXGR | 04:47 | 04:51 | 04:51 | 899 | 48 | 10 | EXT | Аномалия находится на упругопластическом изгибе: R=766 D, максимальное растяжение на 4.9 час. | 1 | (c)
68886.579 | 4.474 | 3.96 | -6.361 | -6.875 | -2201 | -2184 | -2177 | 29 | 3960 | 6331 |  | CORR | AXGR | 04:48 | 04:51 | 04:52 | 1060 | 49 | 10 | EXT | Аномалия находится на упругопластическом изгибе: R=766 D, максимальное растяжение на 4.9 час. | 1 | (c)
68888.101 | 5.996 | 5.528 | -4.839 | -5.307 | -2214 | -2194 | -2186 | 16 | 4561 | 6331 |  | CORR | GENE | 04:46 | 04:49 | 04:50 | 746 | 56 | 10 | EXT | Аномалия находится на упругопластическом изгибе: R=653 D, максимальное растяжение на 4.8 час. | 0.99 | (c)
68889.589 | 7.484 | 6.452 | -3.351 | -4.383 | -2220 | -2196 | -2177 | 11 | 3056 | 6331 |  | CORR | GENE | 04:45 | 04:49 | 04:52 | 1327 | 85 | 10 | EXT | Аномалия находится на упругопластическом изгибе: R=558 D, максимальное растяжение на 4.7 час. | 1 | (b)
68889.71 | 7.605 | 7.573 | -3.23 | -3.262 | -2055 | -2029 | -2005 | 175 | 3227 | 6331 |  | CORR | CIGR | 05:11 | 05:15 | 05:19 | 35 | 101 | 11 | EXT | Аномалия находится на упругопластическом изгибе: R=544 D, максимальное растяжение на 4.7 час. | 0.92 | (c)
68889.733 | 7.628 | 7.592 | -3.207 | -3.243 | -1677 | -1625 | -1591 | 553 | 3192 | 6331 |  | CORR | GENE | 06:12 | 06:21 | 06:26 | 51 | 173 | 11 | EXT | Аномалия находится на упругопластическом изгибе: R=544 D, максимальное растяжение на 4.7 час. | 0.93 | (c)
68890.572 | 8.467 | 7.861 | -2.368 | -2.974 | -2206 | -2171 | -2169 | 24 | 1915 | 6331 |  | CORR | GENE | 04:47 | 04:53 | 04:53 | 1059 | 74 | 12 | EXT | Аномалия находится на упругопластическом изгибе: R=507 D, максимальное растяжение на 4.8 час. | 1.02 | (b)
68890.572 | 8.467 | 5.764 | -2.368 | -5.071 | -2207 | -2170 | -2181 | 23 | 813 | 6331 |  | CORR | GENE | 04:47 | 04:53 | 04:51 | 4258 | 53 | 12 | EXT | Аномалия находится на упругопластическом изгибе: R=507 D, максимальное растяжение на 4.8 час. | 1.04 | (b)
68891.624 | 9.519 | 9.068 | -1.316 | -1.767 | -2202 | -2160 | -2164 | 29 | 774 | 6331 |  | CORR | GENE | 04:48 | 04:54 | 04:54 | 993 | 76 | 10 | EXT | Аномалия находится на упругопластическом изгибе: R=465 D, максимальное растяжение на 4.9 час. | 1 | (c)
68891.802 | 9.697 | 9.66 | -1.138 | -1.175 | -2073 | -1913 | -1956 | 157 | 1117 | 6331 |  | CORR | GENE | 05:08 | 05:34 | 05:27 | 58 | 235 | 10 | EXT | Аномалия находится на упругопластическом изгибе: R=458 D, максимальное растяжение на 5 час. | 0.93 | (c)
68892.866 | 10.761 | 10.722 | -0.074 | -0.113 | -2110 | -1929 | -1799 | 120 | 26 | 6331 |  | CORR | GENE | 05:02 | 05:32 | 05:53 | 87 | 622 | 11 | EXT | Аномалия находится на упругопластическом изгибе: R=438 D, максимальное растяжение на 5 час. | 0.97 | (c)
68894.795 | 1.855 | 1.833 | -8.865 | -8.887 | 1362 | 1700 | 1561 | 470 | 1833 | 6332 |  | CORR | GENE | 05:30 | 06:24 | 06:02 | 68 | 398 | 8 | EXT | Аномалия находится на упругопластическом изгибе: R=428 D, максимальное растяжение на 5.1 час. | 0.93 | (c)
68914.875 | 0 | -0.015 | -5.205 | -5.22 | 1444 | 1750 | -1582 | 0 |  | 6334 | Нарушение формы кольцевого шва | GWAN |  | 04:37 | 05:26 | 08:28 | 0 | 2871 |  | EXT | Нарушение формы кольцевого шва |  | (c)
68962.647 | 2.967 | 2.922 | -8.508 | -8.553 | 1595 | 1672 | 1709 | 408 | 2922 | 6339 |  | CORR | GENE | 04:28 | 04:40 | 04:46 | 82 | 228 | 12 | EXT |  | 0.93 | (c)
68967.812 | 8.132 | 8.1 | -3.343 | -3.375 | 1891 | 1986 | 2017 | 88 | 3325 | 6339 |  | CORR | CIGR | 05:16 | 05:31 | 05:36 | 50 | 251 | 15 | EXT |  | 0.93 | (c)
68979.944 | 8.789 | 8.765 | -2.581 | -2.605 | -2185 | -2135 | -2103 | 45 | 2579 | 6340 |  | CORR | CIGR | 05:28 | 05:36 | 05:41 | 26 | 165 | 15 | EXT |  | 0.92 | (c)
69033.15 | 4.755 | 4.746 | -5.585 | -5.594 | -1866 | -1769 | -1778 | 365 | 4746 | 6345 |  | CORR | CIGR | 04:05 | 04:21 | 04:19 | 31 | 176 | 7 | EXT |  | 0.92 | (c)
69034.427 | 6.032 | 6.013 | -4.308 | -4.327 | -1739 | -1660 | -1646 | 492 | 4281 | 6345 |  | CORR | CIGR | 04:26 | 04:38 | 04:41 | 46 | 185 | 10 | EXT |  | 0.92 | (c)
69035.885 | 7.49 | 7.455 | -2.85 | -2.885 | -1633 | -1592 | -1594 | 598 | 2807 | 6345 |  | DENT | GENE | 04:43 | 04:49 | 04:49 | 78 | 78 | 0.4 | N/A | Глубина вмятины: 6 мм (0,4%). Линейка: 8 см в (746 см; 04:49 ч:мин) |  | (c)
69066.89 | 5.375 | 5.215 | -6.215 | -6.375 | 977 | 1042 | 1030 | 977 | 5215 | 6348 |  | CORR | GENE | 05:01 | 05:12 | 05:10 | 507 | 106 | 5 | EXT | Аномалия находится на отводе. | 0.91 | (c)
69101.461 | 5.451 | 5.421 | -6.049 | -6.079 | 1802 | 1886 | 1878 | 277 | 5421 | 6351 |  | CORR | CIGR | 06:22 | 06:35 | 06:34 | 30 | 152 | 13 | EXT |  | 0.92 | (c)
69115.202 | 7.692 | 7.601 | -3.803 | -3.894 | 1615 | 1882 | 1844 | 158 | 3756 | 6352 |  | CORR | GENE | 05:21 | 06:04 | 05:58 | 138 | 458 | 8 | EXT |  | 0.93 | (c)
69115.693 | 8.183 | 8.161 | -3.312 | -3.334 | 1678 | 1735 | 1833 | 243 | 3299 | 6352 |  | CORR | CIGR | 05:31 | 05:40 | 05:56 | 35 | 310 | 10 | EXT |  | 0.92 | (c)
69116.179 | 8.669 | 8.599 | -2.826 | -2.896 | 1581 | 1788 | 1805 | 202 | 2801 | 6352 |  | CORR | GENE | 05:15 | 05:49 | 05:52 | 95 | 448 | 12 | EXT |  | 0.93 | (c)
69116.534 | 9.024 | 8.855 | -2.471 | -2.64 | 1602 | 1868 | 1893 | 47 | 2444 | 6352 |  | CORR | GENE | 05:19 | 06:02 | 06:06 | 196 | 582 | 10 | EXT |  | 0.94 | (c)
69118.931 | 11.421 | 11.289 | -0.074 | -0.206 | 1046 | 1082 | 1075 | 1046 | 8 | 6352 |  | CORR | GENE | 03:49 | 03:55 | 03:54 | 198 | 58 | 10 | EXT |  | 0.94 | (c)
69119.115 | 0.11 | 0.024 | -11.31 | -11.396 | 1694 | 2126 | 2225 | 0 | 24 | 6353 |  | CORR | GENE | 03:48 | 04:58 | 05:14 | 126 | 1062 | 13 | EXT |  | 0.94 | (c)
69119.265 | 0.26 | 0.254 | -11.16 | -11.166 | 1498 | 1530 | 1570 | 589 | 254 | 6353 |  | CORR | CIGR | 03:16 | 03:21 | 03:28 | 36 | 143 | 10 | EXT |  | 0.92 | (c)
69120.217 | 1.212 | 1.188 | -10.208 | -10.232 | 1543 | 1595 | 1621 | 532 | 1188 | 6353 |  | CORR | CIGR | 03:24 | 03:32 | 03:36 | 42 | 155 | 11 | EXT |  | 0.92 | (c)
69120.437 | 1.432 | 1.394 | -9.988 | -10.026 | 1461 | 1492 | 1562 | 568 | 1394 | 6353 |  | CORR | GENE | 03:10 | 03:15 | 03:27 | 67 | 201 | 10 | EXT |  | 0.93 | (c)
69123.81 | 4.805 | 4.796 | -6.615 | -6.624 | -1705 | -1698 | -1670 | 526 | 4796 | 6353 |  | CORR | CIGR | 06:39 | 06:40 | 06:45 | 20 | 70 | 9 | EXT |  | 0.92 | (c)
69123.941 | 4.936 | 4.909 | -6.484 | -6.511 | -1739 | -1640 | -1652 | 492 | 4909 | 6353 |  | CORR | CIGR | 06:34 | 06:50 | 06:48 | 40 | 174 | 10 | EXT |  | 0.92 | (c)
69124.333 | 5.328 | 5.186 | -6.092 | -6.234 | -1972 | -1674 | -1751 | 259 | 5186 | 6353 |  | CORR | GENE | 05:56 | 06:44 | 06:32 | 248 | 441 | 14 | EXT |  | 0.96 | (c)
69124.686 | 5.681 | 5.547 | -5.739 | -5.873 | -1998 | -1809 | -1779 | 233 | 5547 | 6353 |  | CORR | GENE | 05:52 | 06:22 | 06:27 | 156 | 438 | 10 | EXT |  | 0.94 | (c)
69124.831 | 5.826 | 5.81 | -5.594 | -5.61 | -1748 | -1746 | -1717 | 483 | 5585 | 6353 |  | CORR | CIGR | 06:32 | 06:33 | 06:37 | 25 | 61 | 10 | EXT |  | 0.92 | (c)
69125.093 | 6.088 | 5.878 | -5.332 | -5.542 | -2106 | -1706 | -1842 | 125 | 5312 | 6353 |  | CORR | GENE | 05:35 | 06:39 | 06:17 | 230 | 526 | 12 | EXT |  | 0.95 | (c)
69125.145 | 6.14 | 6.116 | -5.28 | -5.304 | -2140 | -2139 | -2088 | 91 | 5269 | 6353 |  | CORR | CIGR | 05:29 | 05:29 | 05:37 | 35 | 104 | 9 | EXT |  | 0.92 | (c)
69125.19 | 6.185 | 6.166 | -5.235 | -5.254 | -1844 | -1785 | -1774 | 387 | 5209 | 6353 |  | CORR | CIGR | 06:17 | 06:26 | 06:28 | 45 | 139 | 10 | EXT |  | 0.92 | (c)
69125.244 | 6.239 | 6.216 | -5.181 | -5.204 | -2114 | -2080 | -2044 | 117 | 5169 | 6353 |  | CORR | CIGR | 05:33 | 05:39 | 05:45 | 35 | 139 | 12 | EXT |  | 0.92 | (c)
69125.763 | 6.758 | 6.737 | -4.662 | -4.683 | -1739 | -1705 | -1687 | 492 | 4653 | 6353 |  | CORR | CIGR | 06:34 | 06:39 | 06:42 | 30 | 104 | 9 | EXT |  | 0.92 | (c)
69125.846 | 6.841 | 6.817 | -4.579 | -4.603 | -1914 | -1680 | -1783 | 317 | 4558 | 6353 |  | CORR | CIGR | 06:06 | 06:43 | 06:27 | 45 | 262 | 9 | EXT |  | 0.92 | (c)
69125.919 | 6.914 | 6.897 | -4.506 | -4.523 | -1957 | -1904 | -1905 | 274 | 4498 | 6353 |  | CORR | CIGR | 05:59 | 06:07 | 06:07 | 25 | 104 | 10 | EXT |  | 0.92 | (c)
69126.057 | 7.052 | 7.037 | -4.368 | -4.383 | -1905 | -1850 | -1800 | 326 | 4363 | 6353 |  | CORR | CIGR | 06:07 | 06:16 | 06:24 | 20 | 209 | 10 | EXT |  | 0.92 | (c)
69126.227 | 7.222 | 7.208 | -4.198 | -4.212 | -1870 | -1870 | -1826 | 361 | 4192 | 6353 |  | CORR | CIGR | 06:13 | 06:13 | 06:20 | 20 | 87 | 9 | EXT |  | 0.92 | (c)
69126.265 | 7.26 | 7.248 | -4.16 | -4.172 | -2184 | -2174 | -2153 | 47 | 4152 | 6353 |  | CORR | CIGR | 05:22 | 05:23 | 05:27 | 20 | 61 | 10 | EXT |  | 0.92 | (c)
69126.278 | 7.273 | 7.253 | -4.147 | -4.167 | -2053 | -2019 | -1987 | 178 | 4142 | 6353 |  | CORR | CIGR | 05:43 | 05:49 | 05:54 | 25 | 131 | 10 | EXT |  | 0.92 | (c)
69126.428 | 7.423 | 7.403 | -3.997 | -4.017 | -1800 | -1759 | -1765 | 431 | 3997 | 6353 |  | CORR | CIGR | 06:24 | 06:30 | 06:30 | 20 | 69 | 10 | EXT |  | 0.92 | (c)
69126.505 | 7.5 | 7.327 | -3.92 | -4.093 | -2229 | -2219 | -2200 | 1 | 3842 | 6353 |  | CORR | GENE | 05:15 | 05:16 | 05:19 | 251 | 58 | 10 | EXT |  | 0.95 | (c)
69126.789 | 7.784 | 7.769 | -3.636 | -3.651 | -1818 | -1783 | -1774 | 413 | 3631 | 6353 |  | CORR | CIGR | 06:21 | 06:27 | 06:28 | 20 | 87 | 10 | EXT |  | 0.92 | (c)
69126.815 | 7.81 | 7.605 | -3.61 | -3.815 | -2024 | -2000 | -1991 | 207 | 3352 | 6353 |  | CORR | GENE | 05:48 | 05:52 | 05:53 | 463 | 65 | 10 | EXT |  | 0.97 | (c)
69127.208 | 8.203 | 8.189 | -3.217 | -3.231 | -1897 | -1841 | -1832 | 333 | 3207 | 6353 |  | CORR | CIGR | 06:08 | 06:17 | 06:19 | 24 | 130 | 10 | EXT |  | 0.92 | (c)
69127.542 | 8.537 | 8.515 | -2.883 | -2.905 | -2079 | -2040 | -2013 | 152 | 2870 | 6353 |  | CORR | CIGR | 05:39 | 05:45 | 05:50 | 35 | 131 | 14 | EXT |  | 0.92 | (c)
69127.811 | 8.806 | 8.775 | -2.614 | -2.645 | 2229 | -2159 | -2086 | 0 | 2563 | 6353 |  | CORR | GENE | 05:14 | 05:26 | 05:38 | 82 | 293 | 10 | EXT |  | 0.93 | (c)
69128.452 | 9.447 | 9.282 | -1.973 | -2.138 | -2227 | -2025 | -1891 | 4 | 1664 | 6353 |  | CORR | GENE | 05:15 | 05:48 | 06:09 | 474 | 672 | 9 | EXT |  | 0.97 | (c)
69130.703 | 0.278 | 0.255 | -11.002 | -11.025 | -1078 | -929 | -970 | 861 | 255 | 6354 |  | CORR | GENE | 06:14 | 06:38 | 06:31 | 57 | 217 | 10 | EXT |  | 0.93 | (c)
69132.859 | 2.434 | 2.378 | -8.846 | -8.902 | -586 | -567 | -567 | 547 | 2378 | 6354 |  | CORR | AXGR | 07:33 | 07:36 | 07:36 | 111 | 39 | 7 | EXT |  | 0.93 | (c)
69133.326 | 2.901 | 2.86 | -8.379 | -8.42 | -666 | -511 | -518 | 371 | 2860 | 6354 |  | CORR | GENE | 07:20 | 07:45 | 07:44 | 86 | 295 | 12 | EXT |  | 0.93 | (c)
69139.363 | 8.938 | 8.906 | -2.342 | -2.374 | -448 | -319 | -323 | 198 | 2331 | 6354 |  | CORR | CIGR | 07:55 | 08:16 | 08:15 | 43 | 250 | 11 | EXT |  | 0.92 | (c)
69142.318 | 0.613 | 0.349 | -10.737 | -11.001 | 2031 | 2145 | -2120 | 0 | 349 | 6355 |  | CORR | GENE | 06:49 | 07:08 | 07:39 | 278 | 621 | 10 | EXT |  | 0.95 | (c)
69142.618 | 0.913 | 0.881 | -10.437 | -10.469 | 687 | 767 | 827 | 687 | 881 | 6355 |  | CORR | GENE | 03:12 | 03:25 | 03:35 | 65 | 281 | 14 | EXT |  | 0.93 | (c)
69142.889 | 1.184 | 1.165 | -10.166 | -10.185 | -1645 | -1541 | -1545 | 585 | 1165 | 6355 |  | CORR | CIGR | 08:56 | 09:13 | 09:12 | 45 | 200 | 10 | EXT |  | 0.92 | (c)
69143.018 | 1.313 | 0.832 | -10.037 | -10.518 | -2177 | -2167 | -2127 | 53 | 832 | 6355 |  | CORR | GENE | 07:30 | 07:32 | 07:38 | 649 | 101 | 8 | EXT |  | 0.97 | (c)
69143.296 | 1.591 | 1.575 | -9.759 | -9.775 | 2058 | 2179 | 2162 | 0 | 1575 | 6355 |  | CORR | CIGR | 06:53 | 07:13 | 07:10 | 35 | 209 | 10 | EXT |  | 0.92 | (c)
69143.308 | 1.603 | 1.565 | -9.747 | -9.785 | -2003 | -1925 | -1881 | 227 | 1565 | 6355 |  | CORR | CIGR | 07:58 | 08:11 | 08:18 | 50 | 244 | 10 | EXT |  | 0.92 | (c)
69143.479 | 1.774 | 1.755 | -9.576 | -9.595 | 2075 | 2106 | 2131 | 43 | 1755 | 6355 |  | CORR | CIGR | 06:56 | 07:01 | 07:05 | 35 | 113 | 11 | EXT |  | 0.92 | (c)
69144.08 | 2.375 | 2.306 | -8.975 | -9.044 | 1705 | 1927 | 1965 | 5 | 2306 | 6355 |  | CORR | GENE | 05:57 | 06:32 | 06:39 | 314 | 521 | 9 | EXT |  | 0.95 | (c)
69145.807 | 4.102 | 4.067 | -7.248 | -7.283 | 1785 | 1882 | 1870 | 275 | 4067 | 6355 |  | CORR | CIGR | 06:09 | 06:25 | 06:23 | 50 | 171 | 12 | EXT |  | 0.93 | (c)
69145.934 | 4.229 | 4.048 | -7.121 | -7.302 | 701 | 750 | 1080 | 701 | 4048 | 6355 |  | CORR | GENE | 03:14 | 03:22 | 04:16 | 204 | 759 | 9 | EXT |  | 0.94 | (c)
69150.464 | 8.759 | 8.73 | -2.591 | -2.62 | 1596 | 1653 | 1657 | 513 | 2585 | 6355 |  | CORR | CIGR | 05:39 | 05:48 | 05:49 | 35 | 122 | 10 | EXT |  | 0.92 | (c)
69150.858 | 9.153 | 9.14 | -2.197 | -2.21 | 1552 | 1574 | 1587 | 609 | 2190 | 6355 |  | CORR | CIGR | 05:32 | 05:35 | 05:37 | 20 | 70 | 12 | EXT |  | 0.92 | (c)
69151.02 | 9.315 | 9.307 | -2.035 | -2.043 | 1731 | 1848 | 1842 | 277 | 2022 | 6355 |  | CORR | CIGR | 06:01 | 06:20 | 06:19 | 21 | 223 | 10 | EXT |  | 0.92 | (c)
69151.09 | 9.385 | 9.241 | -1.965 | -2.109 | -14 | 11 | 6 | 0 | 1765 | 6355 |  | LWAN | AXGR | 01:19 | 01:23 | 01:22 | 344 | 38 |  | INT | Эквивалент потери металла 11%. |  | (c)
69151.534 | 9.829 | 9.823 | -1.521 | -1.527 | 1770 | 1806 | 1822 | 356 | 1502 | 6355 |  | CORR | CIGR | 06:07 | 06:13 | 06:15 | 25 | 105 | 9 | EXT |  | 0.92 | (c)
69151.661 | 9.956 | 9.95 | -1.394 | -1.4 | 1753 | 1776 | 1792 | 400 | 1380 | 6355 |  | CORR | CIGR | 06:04 | 06:08 | 06:11 | 20 | 78 | 11 | EXT |  | 0.92 | (c)
69151.85 | 10.145 | 10.125 | -1.205 | -1.225 | 2040 | 2090 | 2101 | 69 | 1190 | 6355 |  | CORR | CIGR | 06:51 | 06:59 | 07:00 | 35 | 122 | 10 | EXT |  | 0.92 | (c)
69152.616 | 10.911 | 10.429 | -0.439 | -0.921 | 1791 | 2085 | 2119 | 0 | 398 | 6355 |  | CORR | GENE | 06:10 | 06:58 | 07:03 | 523 | 656 | 10 | EXT |  | 0.98 | (c)
69174.247 | 9.522 | 9.485 | -2.103 | -2.14 | -1396 | -1006 | -1128 | 860 | 1954 | 6357 |  | CORR | GENE | 05:27 | 06:30 | 06:10 | 186 | 536 | 9 | EXT |  | 0.9 | (c)
69176.478 | 0.128 | 0.128 | -10.702 | -10.702 | -876 | -779 | -827 | 779 | 128 | 6358 |  | CORR | GENE | 07:11 | 07:26 | 07:18 | 641 | 97 | 8 | EXT |  | 0.97 | (c)
69177.188 | 0.838 | 0.807 | -9.992 | -10.023 | -1224 | -1086 | -1073 | 922 | 807 | 6358 |  | CORR | GENE | 06:14 | 06:37 | 06:39 | 85 | 302 | 14 | EXT |  | 0.93 | (c)
69178.013 | 1.663 | 1.517 | -9.167 | -9.313 | -1643 | -1421 | -1396 | 588 | 1517 | 6358 |  | CORR | GENE | 05:07 | 05:43 | 05:47 | 287 | 494 | 10 | EXT |  | 0.95 | (c)
69180.728 | 4.378 | 4.304 | -6.452 | -6.526 | -757 | -603 | -383 | 10 | 4304 | 6358 |  | CORR | GENE | 07:30 | 07:55 | 08:30 | 90 | 747 | 10 | EXT |  | 0.93 | (c)
69189.594 | 2.414 | 2.391 | -9.021 | -9.044 | 1264 | 1363 | 1370 | 755 | 2391 | 6359 |  | CORR | CIGR | 03:36 | 03:52 | 03:53 | 49 | 212 | 13 | EXT |  | 0.93 | (c)
69190.57 | 3.39 | 3.362 | -8.045 | -8.073 | 1355 | 1590 | 1590 | 406 | 3362 | 6359 |  | CORR | GENE | 03:50 | 04:28 | 04:28 | 62 | 470 | 7 | EXT |  | 0.92 | (c)
69191.167 | 3.987 | 3.973 | -7.448 | -7.462 | 1195 | 1279 | 1270 | 886 | 3973 | 6359 |  | CORR | CIGR | 03:24 | 03:38 | 03:37 | 50 | 150 | 10 | EXT |  | 0.92 | (c)
69192.019 | 4.839 | 4.829 | -6.596 | -6.606 | 1715 | 2155 | 1988 | 0 | 4829 | 6359 |  | CORR | GENE | 04:48 | 05:59 | 05:33 | 115 | 547 | 9 | EXT |  | 0.93 | (c)
69198.189 | 11.009 | 10.883 | -0.426 | -0.552 | 1261 | 1426 | 1472 | 547 | 407 | 6359 |  | CORR | GENE | 03:35 | 04:02 | 04:09 | 145 | 423 | 10 | EXT |  | 0.93 | (c)
69199.326 | 0.711 | 0.695 | -10.724 | -10.74 | -2020 | -1495 | -1726 | 211 | 695 | 6360 |  | CORR | GENE | 07:45 | 09:09 | 08:32 | 96 | 587 | 9 | EXT |  | 0.93 | (c)
69201.155 | 2.54 | 2.51 | -8.895 | -8.925 | 1470 | 1523 | 1569 | 562 | 2510 | 6360 |  | CORR | CIGR | 05:08 | 05:17 | 05:24 | 34 | 198 | 11 | EXT |  | 0.92 | (c)
69201.831 | 3.216 | 3.104 | -8.219 | -8.331 | 1213 | 1215 | 1227 | 989 | 3104 | 6360 |  | CORR | AXGR | 04:27 | 04:27 | 04:29 | 208 | 28 | 13 | EXT |  | 0.95 | (c)
69206.168 | 7.553 | 7.537 | -3.882 | -3.898 | 933 | 963 | 1001 | 933 | 3876 | 6360 |  | CORR | CIGR | 03:41 | 03:46 | 03:52 | 22 | 135 | 9 | EXT |  | 0.92 | (c)
69214.393 | 4.343 | 4.311 | -7.192 | -7.224 | -1450 | -1361 | -1314 | 1178 | 4311 | 6361 |  | CORR | GENE | 05:08 | 05:22 | 05:30 | 72 | 272 | 13 | EXT | Аномалия находится на отводе. | 0.89 | (c)
69214.838 | 4.788 | 4.774 | -6.747 | -6.761 | -1633 | -1577 | -1572 | 1511 | 4774 | 6361 |  | CORR | CIGR | 04:38 | 04:47 | 04:48 | 26 | 122 | 10 | EXT | Аномалия находится на отводе. | 0.89 | (c)
69232.837 | 0.012 | 0.011 | -11.258 | -11.259 | -1490 | -1317 | -1344 | 1199 | 11 | 6363 |  | CORR | CIGR | 05:08 | 05:36 | 05:31 | 40 | 291 | 13 | EXT | Аномалия находится на отводе. | 0.89 | (c)
69232.881 | 0.056 | 0.042 | -11.214 | -11.228 | -1147 | -997 | -1022 | 897 | 42 | 6363 |  | CORR | CIGR | 06:03 | 06:27 | 06:23 | 41 | 250 | 10 | EXT | Аномалия находится на отводе. | 0.89 | (c)
69266.175 | 0 | -0.021 | -11.23 | -11.251 | 99 | 525 | 1188 | 0 |  | 6366 | Нарушение формы кольцевого шва | GWAN |  | 02:09 | 03:17 | 05:04 | 0 | 2177 |  | EXT | Нарушение формы кольцевого шва |  | (c)
69277.405 | 0 | -0.058 | -11.2 | -11.258 | -1506 | -388 | -824 | 141 |  | 6367 | Нарушение формы кольцевого шва | GWAN |  | 10:24 | 01:24 | 12:14 | 0 | 1365 |  | EXT | Нарушение формы кольцевого шва |  | (c)
69277.405 | 0 | -0.053 | -11.2 | -11.253 | 777 | 1752 | 1413 | 183 |  | 6367 | Нарушение формы кольцевого шва | GWAN |  | 04:32 | 07:10 | 06:15 | 0 | 1271 |  | EXT | Нарушение формы кольцевого шва |  | (c)
69299.944 | 0.109 | 0.064 | -11.091 | -11.136 | -1452 | -1212 | -1046 | 640 | 64 | 6369 |  | CORR | GENE | 04:47 | 05:26 | 05:53 | 102 | 812 | 12 | EXT | Аномалия находится на отводе. | 0.89 | (c)
69328.924 | 6.629 | 6.607 | -4.821 | -4.843 | -1781 | -1666 | -1692 | 449 | 4811 | 6371 |  | CORR | CIGR | 05:23 | 05:41 | 05:37 | 32 | 179 | 11 | EXT |  | 0.92 | (c)
69348.193 | 3.098 | 3.074 | -8.322 | -8.346 | 1109 | 1153 | 1175 | 990 | 3074 | 6373 |  | CORR | CIGR | 02:25 | 02:32 | 02:35 | 35 | 132 | 13 | EXT |  | 0.92 | (c)
69424.071 | 10.826 | 10.797 | -0.519 | -0.548 | -1314 | -1241 | -1217 | 916 | 509 | 6379 |  | CORR | CIGR | 06:28 | 06:40 | 06:44 | 39 | 195 | 11 | EXT | Аномалия находится на упругопластическом изгибе: R=550 D, максимальное растяжение на 11.8 час. | 0.92 | (c)
69511.472 | 7.882 | 7.769 | -3.348 | -3.461 | 1312 | 1471 | 1471 | 1312 | 3334 | 6387 |  | CORR | GENE | 04:53 | 05:19 | 05:19 | 127 | 317 | 10 | EXT |  | 0.9 | (c)
69520.098 | 5.278 | 5.256 | -5.922 | -5.944 | -1314 | -1120 | -954 | 595 | 5256 | 6388 |  | CORR | GENE | 05:11 | 05:43 | 06:10 | 171 | 719 | 9 | EXT | Аномалия находится на отводе. | 0.9 | (c)
69522.505 | 7.685 | 7.666 | -3.515 | -3.534 | -708 | -630 | -607 | 506 | 3486 | 6388 |  | CORR | GENE | 06:49 | 07:02 | 07:06 | 48 | 202 | 11 | EXT | Аномалия находится на отводе. | 0.89 | (c)
69524.84 | 10.02 | 9.958 | -1.18 | -1.242 | -1261 | -1207 | -1070 | 879 | 1138 | 6388 |  | CORR | GENE | 05:20 | 05:29 | 05:51 | 104 | 382 | 10 | EXT | Аномалия находится на отводе. | 0.89 | (c)
69528.031 | 2.011 | 1.968 | -9.124 | -9.167 | -1564 | -1495 | -1353 | 1143 | 1968 | 6389 |  | CORR | GENE | 05:23 | 05:34 | 05:57 | 67 | 421 | 10 | EXT |  | 0.89 | (c)
69528.8 | 2.78 | 2.78 | -8.355 | -8.355 | -1295 | -1243 | -1217 | 1140 | 2780 | 6389 |  | CORR | CIGR | 06:06 | 06:14 | 06:19 | 42 | 155 | 12 | EXT |  | 0.89 | (c)
69530.397 | 4.377 | 4.36 | -6.758 | -6.775 | -1243 | -1101 | -1114 | 986 | 4360 | 6389 |  | CORR | GENE | 06:15 | 06:38 | 06:35 | 57 | 257 | 7 | EXT |  | 0.89 | (c)
69538.208 | 1.053 | 1.009 | -10.522 | -10.566 | -977 | -863 | -810 | 642 | 1009 | 6390 |  | CORR | GENE | 06:20 | 06:38 | 06:47 | 73 | 335 | 9 | EXT | Аномалия находится на отводе. | 0.89 | (c)
69570.03 | 9.875 | 9.831 | -0.945 | -0.989 | 1459 | 1503 | 1481 | 727 | 882 | 6392 |  | CORR | AXGR | 06:25 | 06:32 | 06:28 | 107 | 44 | 12 | EXT |  | 0.93 | (c)
69571.103 | 0.128 | 0.113 | -10.862 | -10.877 | 1101 | 1222 | 1194 | 942 | 113 | 6393 |  | CORR | CIGR | 05:03 | 05:22 | 05:18 | 35 | 188 | 10 | EXT |  | 0.92 | (c)
69574.065 | 3.09 | 3.057 | -7.9 | -7.933 | 1213 | 1274 | 1323 | 798 | 3057 | 6393 |  | CORR | GENE | 05:21 | 05:31 | 05:38 | 64 | 220 | 10 | EXT |  | 0.93 | (c)
69578.841 | 7.866 | 7.856 | -3.124 | -3.134 | 1701 | 1746 | 1745 | 442 | 3112 | 6393 |  | CORR | CIGR | 06:40 | 06:47 | 06:47 | 22 | 88 | 12 | EXT |  | 0.92 | (c)
69578.959 | 7.984 | 7.979 | -3.006 | -3.011 | 1247 | 1341 | 1334 | 809 | 2986 | 6393 |  | CORR | CIGR | 05:26 | 05:41 | 05:40 | 25 | 175 | 13 | EXT |  | 0.92 | (c)
69579.283 | 8.308 | 8.288 | -2.682 | -2.702 | 1258 | 1372 | 1347 | 794 | 2665 | 6393 |  | CORR | CIGR | 05:28 | 05:46 | 05:42 | 37 | 178 | 11 | EXT |  | 0.92 | (c)
69581.421 | 10.446 | 10.435 | -0.544 | -0.555 | 1165 | 1226 | 1252 | 892 | 516 | 6393 |  | CORR | CIGR | 05:13 | 05:23 | 05:27 | 39 | 174 | 12 | EXT |  | 0.92 | (c)
69581.736 | 10.761 | 10.661 | -0.229 | -0.329 | 1154 | 1268 | 1309 | 766 | 202 | 6393 |  | CORR | GENE | 05:11 | 05:30 | 05:36 | 127 | 311 | 11 | EXT |  | 0.93 | (c)
69582.014 | 0.049 | 0.017 | -11.026 | -11.058 | 1227 | 1240 | 1252 | 954 | 17 | 6394 |  | CORR | AXGR | 03:41 | 03:43 | 03:45 | 210 | 49 | 11 | EXT |  | 0.95 | (c)
69584.235 | 2.27 | 2.024 | -8.805 | -9.051 | 2103 | 2133 | 2128 | 78 | 2024 | 6394 |  | CORR | AXGR | 06:02 | 06:07 | 06:06 | 452 | 49 | 11 | EXT |  | 0.98 | (c)
69584.645 | 2.68 | 2.67 | -8.395 | -8.405 | 1962 | 2062 | 2038 | 116 | 2670 | 6394 |  | CORR | CIGR | 05:39 | 05:56 | 05:52 | 45 | 152 | 9 | EXT |  | 0.92 | (c)
69588.446 | 6.481 | 6.428 | -4.594 | -4.647 | 1266 | 1329 | 1338 | 820 | 4575 | 6394 |  | CORR | GENE | 03:47 | 03:57 | 03:59 | 72 | 145 | 11 | EXT |  | 0.93 | (c)
69589.485 | 7.52 | 7.477 | -3.555 | -3.598 | 1747 | 1923 | 1925 | 128 | 3507 | 6394 |  | CORR | GENE | 05:05 | 05:33 | 05:33 | 91 | 355 | 12 | EXT |  | 0.93 | (c)
69648.129 | 10.049 | 10.017 | -1.181 | -1.213 | 1031 | 1267 | 1237 | 788 | 1075 | 6399 |  | CORR | GENE | 04:31 | 05:09 | 05:04 | 138 | 411 | 10 | EXT | Аномалия находится на упругопластическом изгибе: R=445 D, максимальное растяжение на 12 час. | 0.93 | (c)
69658.242 | 8.932 | 8.876 | -2.633 | -2.689 | -1104 | -955 | -931 | 758 | 2605 | 6400 |  | CORR | GENE | 06:27 | 06:51 | 06:55 | 84 | 347 | 10 | EXT | Аномалия находится на упругопластическом изгибе: R=289 D, максимальное растяжение на 12 час. | 0.93 | (c)
69671.467 | 0.082 | 0.047 | -11.178 | -11.213 | 1409 | 1779 | 1739 | 161 | 47 | 6402 |  | CORR | GENE | 05:29 | 06:29 | 06:23 | 63 | 660 | 14 | EXT |  | 0.93 | (c)
69681.895 | 10.51 | 10.076 | -0.75 | -1.184 | 685 | 720 | 758 | 685 | 560 | 6402 |  | CORR | GENE | 03:32 | 03:38 | 03:44 | 624 | 145 | 11 | EXT |  | 0.99 | (c)
69683.007 | 0.362 | 0.346 | -10.233 | -10.249 | 344 | 536 | 490 | 344 | 346 | 6403 |  | CORR | CIGR | 03:34 | 04:05 | 03:58 | 32 | 292 | 10 | EXT |  | 0.89 | (c)
69683.107 | 0.462 | 0.438 | -10.133 | -10.157 | 530 | 774 | 694 | 530 | 438 | 6403 |  | CORR | GENE | 04:04 | 04:44 | 04:31 | 57 | 328 | 11 | EXT |  | 0.89 | (c)
69683.297 | 0.652 | 0.557 | -9.943 | -10.038 | 595 | 643 | 635 | 595 | 557 | 6403 |  | CORR | GENE | 04:15 | 04:23 | 04:21 | 336 | 80 | 18 | EXT |  | 0.96 | (c)
69684.127 | 1.482 | 1.445 | -9.113 | -9.15 | 1707 | 1831 | 1798 | 1707 | 1445 | 6403 |  | CORR | GENE | 07:14 | 07:34 | 07:29 | 49 | 182 | 9 | EXT |  | 0.89 | (c)
69684.24 | 1.595 | 1.548 | -9 | -9.047 | 1383 | 1542 | 1497 | 1383 | 1548 | 6403 |  | CORR | GENE | 06:22 | 06:48 | 06:40 | 55 | 227 | 9 | EXT |  | 0.89 | (c)
69684.794 | 2.149 | 1.735 | -8.446 | -8.86 | 383 | 471 | 469 | 383 | 1735 | 6403 |  | CORR | GENE | 03:41 | 03:55 | 03:54 | 782 | 171 | 11 | EXT |  | 0.96 | (c)
69685.895 | 3.25 | 3.214 | -7.345 | -7.381 | 399 | 460 | 473 | 399 | 3214 | 6403 |  | CORR | CIGR | 03:43 | 03:53 | 03:55 | 41 | 148 | 13 | EXT |  | 0.89 | (c)
69694.659 | 1.419 | 1.394 | -9.671 | -9.696 | -1706 | -1643 | -1602 | 524 | 1394 | 6404 |  | CORR | GENE | 04:27 | 04:37 | 04:44 | 55 | 209 | 11 | EXT |  | 0.93 | (c)
69695.417 | 2.177 | 2.132 | -8.913 | -8.958 | -1577 | -1331 | -1389 | 653 | 2132 | 6404 |  | CORR | GENE | 04:48 | 05:27 | 05:18 | 60 | 377 | 13 | EXT |  | 0.93 | (c)
69696.25 | 3.01 | 2.914 | -8.08 | -8.176 | -1637 | -1415 | -1306 | 593 | 2914 | 6404 |  | CORR | GENE | 04:38 | 05:14 | 05:31 | 306 | 662 | 10 | EXT |  | 0.96 | (c)
69696.514 | 3.274 | 3.243 | -7.816 | -7.847 | -858 | -777 | -730 | 601 | 3243 | 6404 |  | CORR | CIGR | 06:44 | 06:57 | 07:04 | 42 | 257 | 11 | EXT |  | 0.92 | (c)
69697.077 | 3.837 | 3.817 | -7.253 | -7.273 | -1548 | -1490 | -1475 | 682 | 3817 | 6404 |  | CORR | CIGR | 04:52 | 05:02 | 05:04 | 32 | 147 | 15 | EXT |  | 0.92 | (c)
69697.434 | 4.194 | 4.172 | -6.896 | -6.918 | -1414 | -1335 | -1300 | 816 | 4172 | 6404 |  | CORR | CIGR | 05:14 | 05:27 | 05:32 | 47 | 229 | 13 | EXT |  | 0.93 | (c)
69699.064 | 5.824 | 5.811 | -5.266 | -5.279 | -1523 | -1373 | -1419 | 708 | 5233 | 6404 |  | CORR | CIGR | 04:56 | 05:21 | 05:13 | 46 | 207 | 9 | EXT |  | 0.92 | (c)
69702.039 | 8.799 | 8.723 | -2.291 | -2.367 | -1548 | -1520 | -1507 | 683 | 1891 | 6404 |  | CORR | GENE | 04:52 | 04:57 | 04:59 | 476 | 82 | 10 | EXT |  | 0.97 | (c)
69712.184 | 7.854 | 7.83 | -3.246 | -3.27 | 1073 | 1134 | 1130 | 1043 | 3246 | 6405 |  | CORR | CIGR | 05:11 | 05:21 | 05:20 | 24 | 114 | 12 | EXT |  | 0.92 | (c)
69712.305 | 7.975 | 7.963 | -3.125 | -3.137 | 1575 | 1629 | 1676 | 453 | 3094 | 6405 |  | CORR | CIGR | 06:32 | 06:40 | 06:48 | 43 | 203 | 9 | EXT |  | 0.92 | (c)
69714.133 | 9.803 | 9.768 | -1.297 | -1.332 | 871 | 996 | 962 | 871 | 1296 | 6405 |  | CORR | CIGR | 04:38 | 04:58 | 04:53 | 36 | 181 | 14 | EXT |  | 0.92 | (c)
69715.731 | 0.301 | 0.15 | -11.124 | -11.275 | 1203 | 1425 | 1469 | 496 | 150 | 6406 |  | CORR | GENE | 05:09 | 05:45 | 05:52 | 170 | 532 | 11 | EXT |  | 0.94 | (c)
69716.046 | 0.616 | 0.552 | -10.809 | -10.873 | 1658 | 1873 | 1823 | 242 | 552 | 6406 |  | CORR | GENE | 06:22 | 06:57 | 06:49 | 70 | 331 | 14 | EXT |  | 0.93 | (c)
69716.1 | 0.67 | 0.642 | -10.755 | -10.783 | 1171 | 1340 | 1374 | 653 | 642 | 6406 |  | CORR | GENE | 05:04 | 05:31 | 05:37 | 77 | 406 | 10 | EXT |  | 0.93 | (c)
69716.456 | 1.026 | 0.968 | -10.399 | -10.457 | 1651 | 1805 | 1816 | 250 | 968 | 6406 |  | CORR | GENE | 06:21 | 06:46 | 06:48 | 81 | 330 | 12 | EXT |  | 0.93 | (c)
69717.377 | 1.947 | 1.71 | -9.478 | -9.715 | 932 | 1026 | 1055 | 932 | 1710 | 6406 |  | CORR | GENE | 04:25 | 04:40 | 04:45 | 277 | 247 | 10 | EXT |  | 0.95 | (c)
69731.375 | 4.52 | 4.479 | -6.69 | -6.731 | -1877 | -1802 | -1809 | 354 | 4479 | 6407 |  | CORR | CIGR | 05:35 | 05:47 | 05:46 | 41 | 136 | 11 | EXT |  | 0.92 | (c)
69736.527 | 9.672 | 9.642 | -1.538 | -1.568 | -1858 | -1792 | -1736 | 373 | 1524 | 6407 |  | CORR | CIGR | 05:38 | 05:49 | 05:58 | 44 | 244 | 11 | EXT |  | 0.92 | (c)
69792.642 | 10.147 | 10.104 | -1.078 | -1.121 | -1684 | -1558 | -1549 | 547 | 1054 | 6412 |  | CORR | GENE | 06:17 | 06:38 | 06:39 | 67 | 270 | 10 | EXT |  | 0.93 | (c)
69805.22 | 0 | -0.018 | -11.455 | -11.473 | -2088 | -1615 | -1503 | 142 |  | 6414 | Нарушение формы кольцевого шва | GWAN |  | 04:13 | 05:29 | 05:47 | 0 | 1169 |  | EXT | Нарушение формы кольцевого шва |  | (c)
69805.22 | 0 | -0.042 | -11.455 | -11.497 | 608 | 773 | 1031 | 608 |  | 6414 | Нарушение формы кольцевого шва | GWAN |  | 11:28 | 11:54 | 12:36 | 0 | 847 |  | EXT | Нарушение формы кольцевого шва |  | (c)
69816.675 | 0 | -0.028 | -11.54 | -11.568 | 18 | 468 | 998 | 18 |  | 6415 | Нарушение формы кольцевого шва | GWAN |  | 11:34 | 00:46 | 14:12 | 0 | 1961 |  | EXT | Нарушение формы кольцевого шва Аномалия находится на упругопластическом изгибе: R=539 D, максимальное растяжение на 1.1 час. |  | (c)
69869.153 | 6.238 | 6.188 | -5.362 | -5.412 | 2070 | 2104 | 2108 | 2070 | 5316 | 6419 |  | DENT | GENE | 03:08 | 03:14 | 03:14 | 96 | 76 | 0.6 | N/A | Глубина вмятины: 8 мм (0,6%). Линейка: 10 см в (619 см; 03:14 ч:мин) |  | (c)
69885.498 | 10.983 | 10.862 | -0.327 | -0.448 | 2100 | -2226 | -2075 | 1788 | 299 | 6420 |  | CORR | GENE | 05:04 | 05:26 | 05:51 | 149 | 573 | 10 | EXT |  | 0.9 | (c)
69909.892 | 1.602 | 1.57 | -9.813 | -9.845 | 1755 | 1970 | 1937 | 113 | 1570 | 6423 |  | CORR | GENE | 05:30 | 06:05 | 05:59 | 64 | 363 | 11 | EXT |  | 0.93 | (c)
69936.459 | 5.434 | 5.414 | -5.901 | -5.921 | 1871 | 2131 | 2033 | 36 | 5414 | 6425 |  | CORR | GENE | 07:41 | 08:23 | 08:07 | 54 | 323 | 8 | EXT | Аномалия находится на отводе. | 0.92 | (c)
69937.39 | 6.365 | 6.184 | -4.97 | -5.151 | 2158 | 2182 | 2181 | 27 | 4850 | 6425 |  | LWAN | AXGR | 08:28 | 08:31 | 08:31 | 301 | 45 |  | EXT | Эквивалент потери металла 9%. Аномалия находится на отводе. |  | (c)
69937.555 | 6.53 | 6.476 | -4.805 | -4.859 | 159 | 198 | 341 | 159 | 4760 | 6425 |  | CORR | GENE | 03:05 | 03:11 | 03:34 | 99 | 363 | 9 | EXT | Аномалия находится на отводе. | 0.93 | (c)
69938.158 | 7.133 | 6.999 | -4.202 | -4.336 | 2182 | 2190 | 2204 | 4 | 4083 | 6425 |  | CORR | AXGR | 08:31 | 08:33 | 08:35 | 253 | 44 | 9 | EXT | Аномалия находится на отводе. | 0.95 | (c)
69941.136 | 10.111 | 10.056 | -1.224 | -1.279 | 1032 | 1192 | 1226 | 811 | 1166 | 6425 |  | CORR | GENE | 05:26 | 05:52 | 05:57 | 113 | 387 | 11 | EXT | Аномалия находится на отводе. | 0.93 | (c)
69941.401 | 10.376 | 10.304 | -0.959 | -1.031 | 781 | 1062 | 1122 | 766 | 880 | 6425 |  | CORR | GENE | 04:45 | 05:31 | 05:40 | 151 | 684 | 11 | EXT | Аномалия находится на отводе. | 0.94 | (c)
69944.005 | 1.645 | 1.598 | -9.9 | -9.947 | 1706 | 1789 | 1799 | 339 | 1598 | 6426 |  | CORR | GENE | 05:14 | 05:28 | 05:29 | 54 | 186 | 10 | EXT |  | 0.93 | (c)
69949.736 | 7.376 | 7.376 | -4.169 | -4.169 | 1252 | 1476 | 1532 | 419 | 3867 | 6426 |  | CORR | GENE | 04:01 | 04:37 | 04:46 | 302 | 560 | 10 | EXT |  | 0.96 | (c)
69951.541 | 9.181 | 8.988 | -2.364 | -2.557 | -2103 | -2090 | -2051 | 127 | 2099 | 6426 |  | CORR | GENE | 06:59 | 07:02 | 07:08 | 458 | 104 | 6 | EXT |  | 0.95 | (c)
69953.05 | 10.69 | 10.57 | -0.855 | -0.975 | -2181 | -2181 | -2120 | 49 | 385 | 6426 |  | CORR | GENE | 06:47 | 06:47 | 06:57 | 590 | 123 | 9 | EXT |  | 0.98 | (c)
69953.858 | 11.498 | 11.226 | -0.047 | -0.319 | 1367 | 1468 | 1695 | 208 | 39 | 6426 |  | CORR | GENE | 04:19 | 04:36 | 05:12 | 280 | 656 | 10 | EXT |  | 0.95 | (c)
69954.062 | 0.157 | 0.003 | -11.323 | -11.477 | 1140 | 1182 | 1516 | 338 | 3 | 6427 |  | CORR | GENE | 04:29 | 04:36 | 05:30 | 154 | 753 | 15 | EXT |  | 0.94 | (c)
69954.318 | 0.413 | 0.371 | -11.067 | -11.109 | 1560 | 1868 | 1767 | 257 | 371 | 6427 |  | CORR | GENE | 05:37 | 06:26 | 06:10 | 100 | 414 | 10 | EXT |  | 0.93 | (c)
69954.582 | 0.677 | 0.578 | -10.803 | -10.902 | 1436 | 1995 | 1933 | 0 | 578 | 6427 |  | CORR | GENE | 05:17 | 06:47 | 06:37 | 294 | 995 | 10 | EXT |  | 0.96 | (c)
69954.635 | 0.73 | 0.71 | -10.75 | -10.77 | 1031 | 1091 | 1183 | 895 | 710 | 6427 |  | CORR | CIGR | 04:11 | 04:21 | 04:36 | 37 | 304 | 11 | EXT |  | 0.92 | (c)
69962.711 | 8.806 | 8.736 | -2.674 | -2.744 | 2163 | 2172 | 2179 | 37 | 2631 | 6427 |  | LWAN | AXGR | 07:14 | 07:16 | 07:17 | 113 | 30 |  | INT | Эквивалент потери металла 11%. |  | (c)
69978.014 | 1.209 | 1.112 | -10.226 | -10.323 | 1481 | 1556 | 1524 | 664 | 1112 | 6429 |  | CORR | GENE | 05:22 | 05:34 | 05:29 | 223 | 85 | 8 | EXT |  | 0.94 | (c)
69980.999 | 4.194 | 4.144 | -7.241 | -7.291 | 1547 | 1610 | 1673 | 432 | 4144 | 6429 |  | CORR | GENE | 05:33 | 05:43 | 05:53 | 66 | 251 | 12 | EXT |  | 0.93 | (c)
69983.059 | 6.254 | 5.048 | -5.181 | -6.387 | 1434 | 1839 | 1664 | 337 | 5048 | 6429 |  | CORR | GENE | 05:14 | 06:20 | 05:51 | 1332 | 460 | 14 | EXT |  | 1.04 | (b)
69983.846 | 7.041 | 7.006 | -4.394 | -4.429 | 1203 | 1261 | 1317 | 800 | 4358 | 6429 |  | CORR | GENE | 04:37 | 04:46 | 04:55 | 71 | 227 | 10 | EXT |  | 0.93 | (c)
69984.107 | 7.302 | 7.261 | -4.133 | -4.174 | 1326 | 1373 | 1392 | 773 | 3236 | 6429 |  | CORR | GENE | 04:57 | 05:04 | 05:08 | 938 | 131 | 9 | EXT |  | 0.99 | (c)
69985.595 | 8.79 | 8.729 | -2.645 | -2.706 | 1137 | 1204 | 1368 | 631 | 2544 | 6429 |  | CORR | GENE | 04:26 | 04:37 | 05:04 | 162 | 463 | 10 | EXT |  | 0.94 | (c)
69987.275 | 10.47 | 10.412 | -0.965 | -1.023 | 1010 | 1163 | 1232 | 777 | 863 | 6429 |  | CORR | GENE | 04:06 | 04:31 | 04:42 | 160 | 443 | 11 | EXT |  | 0.94 | (c)
69987.677 | 10.872 | 10.597 | -0.563 | -0.838 | 1293 | 1317 | 1347 | 830 | 306 | 6429 |  | CORR | GENE | 04:52 | 04:55 | 05:00 | 532 | 108 | 10 | EXT |  | 0.98 | (c)
69988.075 | 11.27 | 11.21 | -0.165 | -0.225 | 941 | 1163 | 1191 | 790 | 96 | 6429 |  | CORR | GENE | 03:55 | 04:31 | 04:35 | 129 | 499 | 10 | EXT |  | 0.93 | (c)
69988.428 | 0.188 | 0.162 | -11.342 | -11.368 | -2118 | -2049 | -2008 | 113 | 162 | 6430 |  | CORR | GENE | 04:38 | 04:49 | 04:56 | 64 | 219 | 11 | EXT |  | 0.93 | (c)
69990.149 | 1.909 | 1.851 | -9.621 | -9.679 | 2030 | -2185 | 2180 | 0 | 1851 | 6430 |  | CORR | GENE | 03:48 | 04:27 | 04:12 | 77 | 300 | 9 | EXT |  | 0.93 | (c)
69990.414 | 2.174 | 2.141 | -9.356 | -9.389 | 2137 | 2193 | 2202 | 0 | 2141 | 6430 |  | CORR | CIGR | 04:05 | 04:14 | 04:15 | 43 | 131 | 10 | EXT |  | 0.92 | (c)
69994.124 | 5.884 | 5.856 | -5.646 | -5.674 | -1949 | -1903 | -1866 | 281 | 5630 | 6430 |  | CORR | CIGR | 05:05 | 05:13 | 05:19 | 44 | 167 | 9 | EXT |  | 0.92 | (c)
69998.68 | 10.44 | 10.413 | -1.09 | -1.117 | -942 | -844 | -844 | 746 | 1075 | 6430 |  | CORR | CIGR | 07:48 | 08:04 | 08:04 | 42 | 196 | 10 | EXT |  | 0.92 | (c)
69999.893 | 0.123 | 0.079 | -11.422 | -11.466 | 1431 | 1523 | 1482 | 697 | 79 | 6431 |  | CORR | GENE | 04:47 | 05:01 | 04:55 | 231 | 103 | 12 | EXT |  | 0.95 | (c)
70001.15 | 1.38 | 0.876 | -10.165 | -10.669 | 1444 | 1499 | 1495 | 684 | 876 | 6431 |  | CORR | GENE | 04:49 | 04:58 | 04:57 | 754 | 103 | 15 | EXT |  | 1.03 | (b)
70012.085 | 0.77 | 0.667 | -9.84 | -9.943 | 629 | 902 | 1094 | 629 | 667 | 6432 |  | CORR | GENE | 04:24 | 05:08 | 05:39 | 147 | 932 | 10 | EXT | Аномалия находится на упругопластическом изгибе: R=376 D, максимальное растяжение на 5.9 час. | 1.05 | (b)
70012.39 | 1.075 | 1.028 | -9.535 | -9.582 | 436 | 1049 | 807 | 436 | 1028 | 6432 |  | CORR | GENE | 03:53 | 05:32 | 04:53 | 256 | 741 | 10 | EXT | Аномалия находится на упругопластическом изгибе: R=368 D, максимальное растяжение на 5.9 час. | 1.09 | (b)
70016.711 | 5.396 | 5.373 | -5.214 | -5.237 | 70 | 142 | 191 | 70 | 5184 | 6432 |  | CORR | GENE | 02:54 | 03:05 | 03:13 | 53 | 242 | 10 | EXT | Аномалия находится на упругопластическом изгибе: R=311 D, максимальное растяжение на 6.1 час. | 0.93 | (c)
70060.075 | 3.665 | 3.556 | -7.745 | -7.854 | 1225 | 1650 | 1714 | 28 | 3556 | 6436 |  | CORR | GENE | 04:24 | 05:33 | 05:43 | 199 | 978 | 10 | EXT |  | 0.94 | (c)
70062.581 | 6.171 | 6.114 | -5.239 | -5.296 | 1039 | 1135 | 1186 | 897 | 5216 | 6436 |  | CORR | GENE | 03:54 | 04:10 | 04:18 | 80 | 295 | 8 | EXT |  | 0.93 | (c)
70067.867 | 0.047 | 0.029 | -11.408 | -11.426 | 1028 | 1319 | 1346 | 567 | 29 | 6437 |  | CORR | GENE | 03:05 | 03:52 | 03:57 | 165 | 636 | 13 | EXT |  | 0.94 | (c)
70068.474 | 0.654 | 0.236 | -10.801 | -11.219 | 1244 | 1323 | 1318 | 838 | 236 | 6437 |  | CORR | GENE | 03:40 | 03:53 | 03:52 | 774 | 148 | 10 | EXT |  | 0.99 | (c)
70076.308 | 8.488 | 8.347 | -2.967 | -3.108 | 1140 | 1430 | 1417 | 536 | 2963 | 6437 |  | CORR | GENE | 03:24 | 04:10 | 04:08 | 145 | 554 | 9 | EXT |  | 0.93 | (c)
70078.979 | 11.159 | 11.08 | -0.296 | -0.375 | -2075 | -1967 | -1816 | 156 | 273 | 6437 |  | CORR | GENE | 06:45 | 07:02 | 07:26 | 102 | 517 | 12 | EXT |  | 0.93 | (c)
70079.256 | 11.436 | 11.348 | -0.019 | -0.107 | 1963 | -1874 | -2128 | 0 | 12 | 6437 |  | CORR | GENE | 05:36 | 07:17 | 06:36 | 95 | 740 | 15 | EXT |  | 0.93 | (c)
70079.292 | 0.017 | 0.014 | -11.553 | -11.556 | 1607 | 2043 | 1968 | 0 | 14 | 6438 |  | CORR | GENE | 06:23 | 07:33 | 07:21 | 133 | 723 | 9 | EXT |  | 0.93 | (c)
70083.953 | 4.678 | 4.649 | -6.892 | -6.921 | 1137 | 1351 | 1294 | 780 | 4649 | 6438 |  | CORR | GENE | 05:07 | 05:41 | 05:32 | 57 | 314 | 14 | EXT |  | 0.93 | (c)
70088.842 | 9.567 | 9.541 | -2.003 | -2.029 | 1091 | 1216 | 1188 | 946 | 1998 | 6438 |  | CORR | CIGR | 04:59 | 05:20 | 05:15 | 31 | 194 | 9 | EXT |  | 0.92 | (c)
70090.411 | 11.136 | 11.029 | -0.434 | -0.541 | 1114 | 1319 | 1441 | 462 | 407 | 6438 |  | CORR | GENE | 05:03 | 05:36 | 05:56 | 134 | 655 | 10 | EXT | Аномалия находится на упругопластическом изгибе: R=1128 D, максимальное растяжение на 10.9 час. | 0.93 | (c)
70090.78 | 11.505 | 11.339 | -0.065 | -0.231 | 1280 | 1365 | 1678 | 155 | 43 | 6438 |  | CORR | GENE | 05:30 | 05:44 | 06:34 | 188 | 796 | 11 | EXT | Аномалия находится на упругопластическом изгибе: R=948 D, максимальное растяжение на 10.8 час. | 0.94 | (c)
70090.999 | 0.154 | 0.056 | -11.271 | -11.369 | -1919 | -1853 | -1856 | 311 | 56 | 6439 |  | CORR | GENE | 06:28 | 06:39 | 06:38 | 479 | 126 | 10 | EXT | Аномалия находится на упругопластическом изгибе: R=880 D, максимальное растяжение на 10.8 час. | 0.97 | (c)
70091.533 | 0.688 | 0.581 | -10.737 | -10.844 | 1954 | -1850 | -2141 | 0 | 581 | 6439 |  | CORR | GENE | 04:53 | 06:39 | 05:52 | 382 | 732 | 13 | EXT | Аномалия находится на упругопластическом изгибе: R=764 D, максимальное растяжение на 10.8 час. | 0.98 | (c)
70092.466 | 1.621 | 1.042 | -9.804 | -10.383 | 2119 | -2222 | 2199 | 0 | 1042 | 6439 |  | CORR | GENE | 05:20 | 05:39 | 05:33 | 669 | 161 | 12 | EXT | Аномалия находится на упругопластическом изгибе: R=605 D, максимальное растяжение на 10.7 час. | 1 | (b)
70092.788 | 1.943 | 1.824 | -9.482 | -9.601 | 2210 | -2021 | -2056 | 0 | 1824 | 6439 |  | CORR | GENE | 05:34 | 06:12 | 06:06 | 158 | 390 | 13 | EXT | Аномалия находится на упругопластическом изгибе: R=575 D, максимальное растяжение на 10.7 час. | 0.94 | (c)
70093.171 | 2.326 | 2.307 | -9.099 | -9.118 | 2099 | -1954 | -2087 | 0 | 2307 | 6439 |  | CORR | CIGR | 05:16 | 06:22 | 06:01 | 48 | 551 | 12 | EXT | Аномалия находится на упругопластическом изгибе: R=548 D, максимальное растяжение на 10.7 час. | 0.93 | (c)
70093.515 | 2.67 | 2.424 | -8.755 | -9.001 | 2224 | -2227 | -2222 | 0 | 2424 | 6439 |  | CORR | AXGR | 05:37 | 05:38 | 05:39 | 465 | 30 | 15 | EXT | Аномалия находится на упругопластическом изгибе: R=500 D, максимальное растяжение на 10.7 час. | 1 | (b)
70093.923 | 3.078 | 2.919 | -8.347 | -8.506 | 1739 | -2042 | 2190 | 0 | 2919 | 6439 |  | CORR | GENE | 04:18 | 06:08 | 05:31 | 322 | 902 | 14 | EXT | Аномалия находится на упругопластическом изгибе: R=480 D, максимальное растяжение на 10.7 час. | 0.98 | (c)
70094.247 | 3.402 | 3.272 | -8.023 | -8.153 | 2160 | -2220 | 2206 | 0 | 3272 | 6439 |  | CORR | GENE | 05:26 | 05:39 | 05:34 | 281 | 92 | 13 | EXT | Аномалия находится на упругопластическом изгибе: R=445 D, максимальное растяжение на 10.7 час. | 0.96 | (c)
70094.519 | 3.674 | 3.59 | -7.751 | -7.835 | 1865 | 2017 | 2110 | 0 | 3590 | 6439 |  | CORR | GENE | 04:39 | 05:03 | 05:18 | 161 | 490 | 11 | EXT | Аномалия находится на упругопластическом изгибе: R=429 D, максимальное растяжение на 10.7 час. | 0.94 | (c)
70096.011 | 5.166 | 5.101 | -6.259 | -6.324 | -1756 | -1686 | -1556 | 475 | 5101 | 6439 |  | CORR | GENE | 06:54 | 07:06 | 07:27 | 87 | 399 | 10 | EXT | Аномалия находится на упругопластическом изгибе: R=362 D, максимальное растяжение на 10.8 час. | 0.93 | (c)
70103.033 | 0.763 | 0.351 | -10.632 | -11.044 | -2066 | -1955 | -1989 | 165 | 351 | 6440 |  | CORR | GENE | 04:16 | 04:34 | 04:28 | 1006 | 153 | 9 | EXT | Аномалия находится на упругопластическом изгибе: R=282 D, максимальное растяжение на 11.6 час. | 0.99 | (c)
70105.146 | 2.876 | 2.631 | -8.519 | -8.764 | -2073 | -2012 | -2002 | 158 | 2631 | 6440 |  | CORR | GENE | 04:15 | 04:25 | 04:26 | 1325 | 141 | 6 | EXT | Аномалия находится на упругопластическом изгибе: R=286 D, максимальное растяжение на 11.8 час. | 0.97 | (c)
70110.435 | 8.165 | 8.019 | -3.23 | -3.376 | -2006 | -1850 | -1836 | 225 | 3218 | 6440 |  | CORR | GENE | 04:26 | 04:51 | 04:53 | 158 | 339 | 12 | EXT | Аномалия находится на упругопластическом изгибе: R=405 D, максимальное растяжение на 11.9 час. | 0.94 | (c)
70110.777 | 8.507 | 8.323 | -2.888 | -3.072 | -1982 | -1832 | -1892 | 249 | 2008 | 6440 |  | CORR | GENE | 04:30 | 04:54 | 04:44 | 1064 | 179 | 8 | EXT | Аномалия находится на упругопластическом изгибе: R=437 D, максимальное растяжение на 12 час. | 0.98 | (c)
70115.453 | 1.788 | 0.808 | -9.642 | -10.622 | -1711 | -1614 | -1605 | 520 | 808 | 6441 |  | CORR | GENE | 04:40 | 04:55 | 04:57 | 1299 | 212 | 6 | EXT | Аномалия находится на упругопластическом изгибе: R=1001 D, максимальное растяжение на 0.1 час. | 0.97 | (c)
70119.64 | 5.975 | 5.97 | -5.455 | -5.46 | -1874 | -1784 | -1761 | 357 | 5428 | 6441 |  | CORR | CIGR | 04:13 | 04:28 | 04:31 | 32 | 225 | 9 | EXT |  | 0.92 | (c)
70145.977 | 0.727 | 0.677 | -10.713 | -10.763 | 1214 | 1500 | 1436 | 573 | 677 | 6444 |  | CORR | GENE | 04:09 | 04:55 | 04:45 | 88 | 444 | 11 | EXT |  | 0.93 | (c)
70147.331 | 2.081 | 1.46 | -9.359 | -9.98 | 1032 | 1095 | 1109 | 1032 | 1460 | 6444 |  | CORR | GENE | 03:40 | 03:50 | 03:52 | 1174 | 155 | 11 | EXT |  | 1.01 | (b)
70148.082 | 2.832 | 2.708 | -8.608 | -8.732 | 1282 | 1327 | 1307 | 898 | 2708 | 6444 |  | CORR | GENE | 04:20 | 04:27 | 04:24 | 256 | 51 | 11 | EXT |  | 0.95 | (c)
70149.841 | 4.591 | 4.571 | -6.849 | -6.869 | 1326 | 1380 | 1408 | 740 | 4571 | 6444 |  | CORR | CIGR | 04:27 | 04:36 | 04:40 | 37 | 165 | 12 | EXT |  | 0.92 | (c)
70150.002 | 4.752 | 4.712 | -6.688 | -6.728 | -2201 | -1907 | -1956 | 29 | 4712 | 6444 |  | CORR | GENE | 06:58 | 07:45 | 07:37 | 102 | 490 | 10 | EXT |  | 0.93 | (c)
70150.697 | 5.447 | 5.431 | -5.993 | -6.009 | 1242 | 1458 | 1442 | 588 | 5431 | 6444 |  | CORR | GENE | 04:14 | 04:48 | 04:46 | 76 | 401 | 11 | EXT |  | 0.93 | (c)
70151.517 | 6.267 | 6.186 | -5.173 | -5.254 | 1211 | 1703 | 1728 | 0 | 4966 | 6444 |  | CORR | GENE | 04:09 | 05:28 | 05:32 | 288 | 1034 | 17 | EXT |  | 0.98 | (c)
70151.845 | 6.595 | 6.582 | -4.845 | -4.858 | -2193 | -2091 | -2071 | 37 | 4822 | 6444 |  | CORR | CIGR | 06:59 | 07:16 | 07:19 | 36 | 244 | 14 | EXT |  | 0.92 | (c)
70151.884 | 6.634 | 6.612 | -4.806 | -4.828 | 1097 | 1208 | 1186 | 955 | 4780 | 6444 |  | CORR | CIGR | 03:50 | 04:08 | 04:05 | 48 | 179 | 10 | EXT |  | 0.92 | (c)
70152.414 | 7.164 | 7.03 | -4.276 | -4.41 | 1302 | 1437 | 1698 | 136 | 4249 | 6444 |  | CORR | GENE | 04:23 | 04:45 | 05:27 | 161 | 793 | 12 | EXT |  | 0.94 | (c)
70152.564 | 7.314 | 7.291 | -4.126 | -4.149 | 1004 | 1173 | 1150 | 934 | 4113 | 6444 |  | CORR | CIGR | 03:35 | 04:02 | 03:59 | 36 | 293 | 10 | EXT |  | 0.92 | (c)
70152.678 | 7.428 | 7.331 | -4.012 | -4.109 | 1585 | 1965 | 2037 | 0 | 3891 | 6444 |  | CORR | GENE | 05:09 | 06:10 | 06:22 | 218 | 904 | 14 | EXT |  | 0.96 | (c)
70153.237 | 7.987 | 7.969 | -3.453 | -3.471 | 1455 | 1588 | 1629 | 428 | 3410 | 6444 |  | CORR | GENE | 04:48 | 05:09 | 05:16 | 61 | 348 | 11 | EXT |  | 0.93 | (c)
70153.756 | 8.506 | 8.479 | -2.934 | -2.961 | 783 | 830 | 858 | 783 | 2920 | 6444 |  | CORR | CIGR | 02:59 | 03:07 | 03:12 | 41 | 150 | 10 | EXT |  | 0.92 | (c)
70154.055 | 8.805 | 8.695 | -2.635 | -2.745 | 1599 | 1694 | 1899 | 32 | 2607 | 6444 |  | CORR | GENE | 05:11 | 05:26 | 05:60 | 138 | 600 | 12 | EXT |  | 0.94 | (c)
70154.654 | 9.404 | 9.389 | -2.036 | -2.051 | -1760 | -1627 | -1633 | 470 | 2001 | 6444 |  | CORR | CIGR | 08:09 | 08:31 | 08:30 | 50 | 254 | 10 | EXT |  | 0.92 | (c)
70154.877 | 9.627 | 9.608 | -1.813 | -1.832 | 1592 | 1761 | 1765 | 292 | 1699 | 6444 |  | CORR | GENE | 05:10 | 05:37 | 05:38 | 133 | 347 | 11 | EXT |  | 0.93 | (c)
70155.204 | 9.954 | 9.923 | -1.486 | -1.517 | 1651 | 1761 | 1791 | 300 | 1462 | 6444 |  | CORR | GENE | 05:20 | 05:37 | 05:42 | 55 | 280 | 11 | EXT |  | 0.93 | (c)
70155.296 | 10.046 | 10.031 | -1.394 | -1.409 | 1871 | 2018 | 2049 | 4 | 1358 | 6444 |  | CORR | GENE | 05:55 | 06:19 | 06:24 | 51 | 356 | 14 | EXT |  | 0.93 | (c)
70155.712 | 10.462 | 10.419 | -0.978 | -1.021 | 1521 | 1762 | 1861 | 30 | 934 | 6444 |  | CORR | GENE | 04:59 | 05:37 | 05:53 | 87 | 680 | 14 | EXT |  | 0.93 | (c)
70156.085 | 10.835 | 10.737 | -0.605 | -0.703 | 1330 | 1761 | 1775 | 10 | 536 | 6444 |  | CORR | GENE | 04:28 | 05:37 | 05:40 | 167 | 891 | 12 | EXT |  | 0.94 | (c)
70156.508 | 11.258 | 11.246 | -0.182 | -0.194 | 1795 | 2017 | 2008 | 10 | 139 | 6444 |  | CORR | GENE | 05:43 | 06:19 | 06:17 | 55 | 426 | 10 | EXT |  | 0.93 | (c)
70156.67 | 11.42 | 11.253 | -0.02 | -0.187 | 1074 | 1152 | 1420 | 464 | 8 | 6444 |  | CORR | GENE | 03:46 | 03:59 | 04:42 | 179 | 693 | 14 | EXT |  | 0.95 | (c)
70156.973 | 0.283 | 0.229 | -8.587 | -8.641 | 1756 | 1969 | 1960 | 67 | 229 | 6445 |  | CORR | GENE | 04:07 | 04:41 | 04:40 | 72 | 408 | 12 | EXT |  | 0.93 | (c)
70157.151 | 0.461 | 0.427 | -8.409 | -8.443 | -2213 | -1935 | -1978 | 17 | 427 | 6445 |  | CORR | GENE | 05:27 | 06:11 | 06:04 | 80 | 470 | 14 | EXT |  | 0.93 | (c)
70157.348 | 0.658 | 0.598 | -8.212 | -8.272 | -2152 | -1953 | -1847 | 78 | 598 | 6445 |  | CORR | GENE | 05:36 | 06:08 | 06:26 | 124 | 611 | 12 | EXT |  | 0.93 | (c)
70157.608 | 0.918 | 0.893 | -7.952 | -7.977 | -2101 | -2066 | -1849 | 129 | 893 | 6445 |  | CORR | GENE | 05:45 | 05:50 | 06:25 | 105 | 505 | 14 | EXT |  | 0.93 | (c)
70157.822 | 1.132 | 1.118 | -7.738 | -7.752 | 1811 | 2116 | 2090 | 0 | 1118 | 6445 |  | CORR | GENE | 04:16 | 05:05 | 05:01 | 80 | 557 | 14 | EXT |  | 0.93 | (c)
70158.082 | 1.392 | 1.383 | -7.478 | -7.487 | 1933 | 2027 | 2042 | 80 | 1383 | 6445 |  | CORR | CIGR | 04:36 | 04:51 | 04:53 | 45 | 218 | 10 | EXT |  | 0.92 | (c)
70158.175 | 1.485 | 1.473 | -7.385 | -7.397 | 2107 | -1754 | -2036 | 0 | 1473 | 6445 |  | CORR | GENE | 05:04 | 06:41 | 05:55 | 149 | 636 | 10 | EXT |  | 0.94 | (c)
70158.624 | 1.934 | 1.887 | -6.936 | -6.983 | 1941 | 2112 | 2068 | 37 | 1887 | 6445 |  | CORR | GENE | 04:37 | 05:05 | 04:57 | 95 | 253 | 10 | EXT |  | 0.93 | (c)
70158.65 | 1.96 | 1.932 | -6.91 | -6.938 | -2162 | -1929 | -1953 | 68 | 1932 | 6445 |  | CORR | GENE | 05:35 | 06:12 | 06:08 | 100 | 418 | 15 | EXT |  | 0.93 | (c)
70158.841 | 2.151 | 2.104 | -6.719 | -6.766 | 1790 | -2073 | 2200 | 0 | 2104 | 6445 |  | CORR | GENE | 04:13 | 05:49 | 05:19 | 167 | 820 | 10 | EXT |  | 0.94 | (c)
70159.032 | 2.342 | 2.331 | -6.528 | -6.539 | -2058 | -1842 | -1901 | 172 | 2331 | 6445 |  | CORR | GENE | 05:52 | 06:26 | 06:17 | 70 | 314 | 14 | EXT |  | 0.93 | (c)
70159.195 | 2.505 | 2.491 | -6.365 | -6.379 | 2142 | 2221 | 2225 | 0 | 2491 | 6445 |  | CORR | GENE | 05:09 | 05:22 | 05:23 | 60 | 165 | 9 | EXT |  | 0.93 | (c)
70159.388 | 2.698 | 2.661 | -6.172 | -6.209 | -1997 | -1872 | -1805 | 233 | 2661 | 6445 |  | CORR | GENE | 06:01 | 06:22 | 06:32 | 84 | 384 | 17 | EXT |  | 0.93 | (c)
70160.428 | 3.738 | 3.734 | -5.132 | -5.136 | 2098 | 2138 | 2186 | 0 | 3734 | 6445 |  | CORR | CIGR | 05:02 | 05:09 | 05:16 | 35 | 175 | 13 | EXT |  | 0.92 | (c)
70160.636 | 3.946 | 3.884 | -4.924 | -4.986 | -2134 | -1805 | -1772 | 96 | 3884 | 6445 |  | CORR | GENE | 05:39 | 06:32 | 06:38 | 143 | 725 | 16 | EXT |  | 0.94 | (c)
70160.764 | 4.074 | 4.061 | -4.796 | -4.809 | 1941 | 1970 | 2029 | 115 | 4061 | 6445 |  | CORR | CIGR | 04:37 | 04:42 | 04:51 | 50 | 175 | 12 | EXT |  | 0.93 | (c)
70160.927 | 4.237 | 4.206 | -4.633 | -4.664 | 2168 | 2207 | -2197 | 0 | 4206 | 6445 |  | CORR | GENE | 05:14 | 05:20 | 05:29 | 55 | 192 | 8 | EXT |  | 0.92 | (c)
70161.525 | 4.835 | 4.807 | -4.035 | -4.063 | 2019 | 2142 | 2136 | 0 | 4022 | 6445 |  | CORR | CIGR | 04:50 | 05:09 | 05:08 | 41 | 233 | 15 | EXT |  | 0.93 | (c)
70161.593 | 4.903 | 4.872 | -3.967 | -3.998 | 1863 | 1933 | 1916 | 263 | 3943 | 6445 |  | CORR | GENE | 04:24 | 04:36 | 04:33 | 55 | 105 | 6 | EXT |  | 0.92 | (c)
70167.021 | 1.461 | 1.366 | -10.054 | -10.149 | 1133 | 1390 | 1418 | 528 | 1366 | 6446 |  | CORR | GENE | 03:21 | 04:03 | 04:07 | 226 | 570 | 10 | EXT |  | 0.95 | (c)
70171.598 | 6.038 | 6.003 | -5.477 | -5.512 | 1880 | 1986 | 1997 | 116 | 5452 | 6446 |  | CORR | GENE | 05:22 | 05:39 | 05:41 | 60 | 235 | 11 | EXT |  | 0.93 | (c)
70172.119 | 6.559 | 6.452 | -4.956 | -5.063 | 1387 | 1466 | 1452 | 713 | 4559 | 6446 |  | CORR | GENE | 04:02 | 04:15 | 04:13 | 504 | 131 | 7 | EXT |  | 0.96 | (c)
70172.747 | 7.187 | 7.138 | -4.328 | -4.377 | 1325 | 1554 | 1498 | 560 | 4322 | 6446 |  | CORR | GENE | 03:52 | 04:30 | 04:20 | 55 | 346 | 10 | EXT |  | 0.93 | (c)
70173.834 | 8.274 | 8.061 | -3.241 | -3.454 | 1736 | 2190 | 2063 | 0 | 3062 | 6446 |  | CORR | GENE | 04:59 | 06:12 | 05:52 | 392 | 655 | 11 | EXT |  | 0.97 | (c)
70187.556 | 10.481 | 10.467 | -0.939 | -0.953 | 1100 | 1119 | 1179 | 973 | 902 | 6447 |  | CORR | GENE | 05:13 | 05:17 | 05:26 | 51 | 158 | 11 | EXT |  | 0.93 | (c)
70187.839 | 10.764 | 10.718 | -0.656 | -0.702 | 1483 | 1564 | 1633 | 447 | 628 | 6447 |  | CORR | GENE | 06:15 | 06:28 | 06:40 | 74 | 301 | 11 | EXT |  | 0.93 | (c)
70189.471 | 0.976 | 0.962 | -10.444 | -10.458 | 1315 | 1680 | 1543 | 460 | 962 | 6448 |  | CORR | GENE | 05:12 | 06:11 | 05:49 | 61 | 456 | 9 | EXT |  | 0.93 | (c)
70196.142 | 7.647 | 7.59 | -3.773 | -3.83 | 1050 | 1130 | 1249 | 784 | 3656 | 6448 |  | CORR | GENE | 04:30 | 04:43 | 05:02 | 174 | 396 | 11 | EXT |  | 0.94 | (c)
70197.565 | 9.07 | 8.962 | -2.35 | -2.458 | 1096 | 1401 | 1400 | 526 | 2300 | 6448 |  | CORR | GENE | 04:37 | 05:26 | 05:26 | 158 | 609 | 7 | EXT |  | 0.93 | (c)
70210.142 | 10.227 | 10.201 | -1.053 | -1.079 | 1673 | 1789 | 1773 | 357 | 1044 | 6449 |  | CORR | CIGR | 05:15 | 05:33 | 05:31 | 35 | 201 | 10 | EXT |  | 0.92 | (c)
70210.869 | 10.954 | 10.863 | -0.326 | -0.417 | -1751 | -1665 | -1602 | 479 | 307 | 6449 |  | CORR | GENE | 08:02 | 08:16 | 08:26 | 110 | 299 | 11 | EXT |  | 0.93 | (c)
70210.988 | 11.073 | 10.999 | -0.207 | -0.281 | 1581 | 1759 | 1872 | 67 | 175 | 6449 |  | CORR | GENE | 04:60 | 05:29 | 05:47 | 106 | 583 | 12 | EXT |  | 0.93 | (c)
70214.908 | 3.713 | 2.899 | -7.742 | -8.556 | -2197 | -2143 | -2158 | 34 | 2899 | 6450 |  | CORR | GENE | 05:37 | 05:46 | 05:43 | 1032 | 77 | 10 | EXT |  | 1 | (c)
70219.296 | 8.101 | 8.071 | -3.354 | -3.384 | -1923 | -1812 | -1766 | 307 | 3326 | 6450 |  | CORR | GENE | 06:21 | 06:39 | 06:46 | 58 | 314 | 10 | EXT |  | 0.93 | (c)
70347.945 | 0 | -0.037 | -11.38 | -11.417 | -1313 | -588 | -500 | 313 |  | 6462 | Нарушение формы кольцевого шва | GWAN |  | 08:39 | 10:36 | 10:51 | 0 | 1626 |  | EXT | Нарушение формы кольцевого шва |  | (c)
70358.984 | 11.039 | 11.016 | -0.341 | -0.364 | -1227 | -1166 | -1146 | 1003 | 331 | 6462 |  | CORR | CIGR | 08:53 | 09:03 | 09:06 | 33 | 163 | 12 | EXT |  | 0.92 | (c)
70404.11 | 0 | -0.025 | -11.52 | -11.545 | 1032 | 1195 | 1490 | 283 |  | 6467 | Нарушение формы кольцевого шва | GWAN |  | 00:05 | 00:31 | 01:19 | 0 | 916 |  | EXT | Нарушение формы кольцевого шва Аномалия находится на отводе. |  | (c)
70449.188 | 10.933 | 10.911 | -0.497 | -0.519 | 2199 | -2172 | -2129 | 0 | 477 | 6470 |  | CORR | CIGR | 05:13 | 05:27 | 05:34 | 42 | 265 | 10 | EXT |  | 0.92 | (c)
70457.24 | 7.555 | 7.518 | -3.61 | -3.647 | -1858 | -1739 | -1744 | 373 | 3604 | 6471 |  | CORR | CIGR | 04:20 | 04:39 | 04:38 | 43 | 227 | 10 | EXT |  | 0.92 | (c)
70457.437 | 7.752 | 7.729 | -3.413 | -3.436 | -2038 | -1910 | -1916 | 193 | 3399 | 6471 |  | CORR | CIGR | 03:51 | 04:11 | 04:10 | 37 | 243 | 14 | EXT |  | 0.92 | (c)
70463.746 | 2.896 | 2.381 | -8.489 | -9.004 | -1482 | -1347 | -1400 | 748 | 2381 | 6472 |  | CORR | GENE | 06:54 | 07:16 | 07:07 | 630 | 164 | 11 | EXT |  | 0.99 | (c)
70468.506 | 7.656 | 7.628 | -3.729 | -3.757 | -2032 | -1632 | -1779 | 198 | 3681 | 6472 |  | CORR | GENE | 05:25 | 06:30 | 06:06 | 76 | 506 | 10 | EXT |  | 0.93 | (c)
70487.473 | 3.628 | 3.58 | -7.622 | -7.67 | -419 | -318 | -292 | 165 | 3580 | 6474 |  | CORR | GENE | 07:58 | 08:14 | 08:18 | 337 | 254 | 12 | EXT | Аномалия находится на отводе. | 0.93 | (c)
70488.199 | 4.354 | 4.333 | -6.896 | -6.917 | -638 | -521 | -555 | 472 | 4333 | 6474 |  | CORR | GENE | 07:22 | 07:41 | 07:36 | 49 | 166 | 10 | EXT | Аномалия находится на отводе. | 0.89 | (c)
70498.8 | 3.705 | 3.614 | -7.695 | -7.786 | 885 | 925 | 918 | 885 | 3614 | 6475 |  | CORR | GENE | 05:21 | 05:27 | 05:26 | 244 | 66 | 8 | EXT | Аномалия находится на отводе. | 0.94 | (c)
70514.329 | 7.834 | 7.723 | -3.426 | -3.537 | -2026 | -1998 | -2001 | 205 | 3162 | 6476 |  | CORR | AXGR | 05:12 | 05:17 | 05:16 | 375 | 49 | 8 | EXT |  | 0.96 | (c)
70516.316 | 9.821 | 9.753 | -1.439 | -1.507 | -1801 | -1729 | -1658 | 430 | 1405 | 6476 |  | CORR | GENE | 05:49 | 06:00 | 06:12 | 102 | 286 | 12 | EXT |  | 0.93 | (c)
70524.213 | 6.458 | 6.292 | -4.652 | -4.818 | -1529 | -1359 | -1238 | 948 | 4415 | 6477 |  | CORR | GENE | 05:04 | 05:31 | 05:51 | 403 | 581 | 12 | EXT | Аномалия находится на отводе. | 0.78 | (c)
70524.961 | 7.206 | 6.981 | -3.904 | -4.129 | -1446 | -1294 | -1243 | 1040 | 3788 | 6477 |  | CORR | GENE | 05:17 | 05:42 | 05:50 | 341 | 407 | 10 | EXT | Аномалия находится на отводе. | 0.77 | (c)
70533.497 | 4.632 | 4.522 | -6.448 | -6.558 | -709 | -616 | -618 | 528 | 4522 | 6478 |  | DENT | GENE | 06:56 | 07:11 | 07:10 | 230 | 181 | 1.4 | N/A | Глубина вмятины: 20 мм (1,4%). Линейка: 23 см в (452 см; 07:11 ч:мин) Аномалия находится на отводе. |  | (c)
70539.945 | 0 | -0.028 | -11.11 | -11.138 | 521 | 707 | 697 | 521 |  | 6479 | Нарушение формы кольцевого шва | GWAN |  | 02:39 | 03:09 | 03:08 | 0 | 353 |  | EXT | Нарушение формы кольцевого шва Аномалия находится на отводе. |  | (c)
70539.945 | 0 | -0.047 | -11.11 | -11.157 | 1366 | 1641 | 1878 | 0 |  | 6479 | Нарушение формы кольцевого шва | GWAN |  | 04:56 | 05:40 | 06:18 | 0 | 1023 |  | EXT | Нарушение формы кольцевого шва Аномалия находится на отводе. |  | (c)
70674.895 | 0 | -0.017 | -11.055 | -11.072 | -2208 | -1992 | -1839 | 22 |  | 6491 | Нарушение формы кольцевого шва | GWAN |  | 03:18 | 03:53 | 04:18 | 0 | 739 |  | EXT | Нарушение формы кольцевого шва Аномалия находится на упругопластическом изгибе: R=260 D, максимальное растяжение на 0 час. |  | (c)
70683.251 | 8.356 | 8.342 | -2.699 | -2.713 | 2119 | 2148 | 2161 | 28 | 2683 | 6491 |  | GOUG | CIGR | 02:57 | 03:01 | 03:03 | 30 | 84 | 13 | EXT | Задир. Аномалия находится на упругопластическом изгибе: R=494 D, максимальное растяжение на 11.6 час. |  | (b)
70721.872 | 2.872 | 2.802 | -8.393 | -8.463 | 2012 | 2044 | -2097 | 1745 | 2802 | 6495 |  | GOUG | GENE | 08:11 | 08:16 | 09:08 | 677 | 704 | 8 | EXT | Аномалия находится на отводе. Задир. |  | (c)
70741.81 | 0 | -0.03 | -10.785 | -10.815 | -389 | -288 | -202 | 15 |  | 6497 | Нарушение формы кольцевого шва | GWAN |  | 08:26 | 08:43 | 08:56 | 0 | 374 |  | EXT | Нарушение формы кольцевого шва Аномалия находится на упругопластическом изгибе: R=277 D, максимальное растяжение на 5.9 час. |  | (c)
70748.837 | 7.027 | 7.001 | -3.758 | -3.784 | -1294 | -887 | -948 | 602 | 3646 | 6497 |  | CORR | GENE | 06:00 | 07:06 | 06:56 | 138 | 692 | 10 | EXT | Аномалия находится на упругопластическом изгибе: R=332 D, максимальное растяжение на 6.3 час. | 0.81 | (c)
70753.369 | 0.774 | 0.422 | -10.201 | -10.553 | 1757 | -2101 | -2159 | 0 | 422 | 6498 |  | CORR | GENE | 04:36 | 06:13 | 06:04 | 432 | 1091 | 10 | EXT | Аномалия находится на упругопластическом изгибе: R=374 D, максимальное растяжение на 6 час. | 1.14 | (b)
70754.38 | 1.785 | 1.74 | -9.19 | -9.235 | 1950 | -2136 | -2208 | 0 | 1740 | 6498 |  | CORR | GENE | 05:07 | 06:08 | 05:56 | 116 | 608 | 10 | EXT | Аномалия находится на упругопластическом изгибе: R=400 D, максимальное растяжение на 6 час. | 1.02 | (b)
70755.67 | 3.075 | 3.012 | -7.9 | -7.963 | 1378 | 1556 | 1553 | 503 | 3012 | 6498 |  | CORR | GENE | 03:35 | 04:04 | 04:03 | 110 | 350 | 9 | EXT | Аномалия находится на упругопластическом изгибе: R=446 D, максимальное растяжение на 5.9 час. | 0.93 | (c)
70756.819 | 4.224 | 4.217 | -6.751 | -6.758 | -1680 | -1591 | -1581 | 550 | 4217 | 6498 |  | CORR | GENE | 07:21 | 07:36 | 07:37 | 106 | 198 | 10 | EXT | Аномалия находится на упругопластическом изгибе: R=477 D, максимальное растяжение на 5.8 час. | 0.93 | (c)
70763.495 | 10.9 | 10.33 | -0.075 | -0.645 | -1664 | -1568 | -1591 | 567 | 50 | 6498 |  | CORR | GENE | 07:24 | 07:39 | 07:36 | 595 | 146 | 10 | EXT |  | 0.98 | (c)
70763.57 | 0 | -0.055 | -11.245 | -11.3 | -714 | -590 | -89 | 0 |  | 6499 | Нарушение формы кольцевого шва | GWAN |  | 09:31 | 09:51 | 11:12 | 0 | 1249 |  | EXT | Нарушение формы кольцевого шва |  | (c)
70791.027 | 4.982 | 4.78 | -6.093 | -6.295 | 455 | 477 | 478 | 455 | 4780 | 6501 |  | CORR | AXGR | 04:12 | 04:16 | 04:16 | 409 | 46 | 10 | EXT | Аномалия находится на отводе. | 0.78 | (c)
70792.056 | 6.011 | 5.944 | -5.064 | -5.131 | 896 | 1020 | 1062 | 896 | 5041 | 6501 |  | CORR | GENE | 05:23 | 05:43 | 05:50 | 90 | 331 | 15 | EXT | Аномалия находится на отводе. | 0.75 | (c)
70792.154 | 6.109 | 6.016 | -4.966 | -5.059 | 455 | 473 | 474 | 455 | 4800 | 6501 |  | CORR | AXGR | 04:12 | 04:15 | 04:15 | 259 | 38 | 10 | EXT | Аномалия находится на отводе. | 0.76 | (c)
70794.905 | 8.86 | 8.838 | -2.215 | -2.237 | 531 | 689 | 652 | 531 | 2188 | 6501 |  | CORR | CIGR | 04:25 | 04:50 | 04:44 | 49 | 242 | 13 | EXT | Аномалия находится на отводе. | 0.74 | (c)
70797.364 | 0.244 | 0.217 | -10.851 | -10.878 | 158 | 239 | 340 | 158 | 217 | 6502 |  | CORR | CIGR | 03:08 | 03:21 | 03:38 | 53 | 364 | 14 | EXT | Аномалия находится на отводе. | 0.74 | (c)
70797.746 | 0.626 | 0.478 | -10.469 | -10.617 | 488 | 514 | 510 | 488 | 478 | 6502 |  | CORR | AXGR | 04:01 | 04:06 | 04:05 | 221 | 44 | 10 | EXT | Аномалия находится на отводе. | 0.76 | (c)
70798.149 | 1.029 | 0.972 | -10.066 | -10.123 | 389 | 675 | 603 | 389 | 972 | 6502 |  | CORR | GENE | 03:45 | 04:32 | 04:20 | 143 | 428 | 13 | EXT | Аномалия находится на отводе. | 0.75 | (c)
70798.16 | 1.04 | 1.013 | -10.055 | -10.082 | 1930 | 1999 | 2007 | 1930 | 1013 | 6502 |  | CORR | CIGR | 07:54 | 08:05 | 08:07 | 48 | 154 | 15 | EXT | Аномалия находится на отводе. | 0.74 | (c)
70798.598 | 1.478 | 1.467 | -9.617 | -9.628 | 436 | 651 | 640 | 436 | 1467 | 6502 |  | CORR | GENE | 03:53 | 04:28 | 04:26 | 86 | 409 | 15 | EXT | Аномалия находится на отводе. | 0.75 | (c)
70799.041 | 1.921 | 1.903 | -9.174 | -9.192 | 442 | 500 | 539 | 442 | 1903 | 6502 |  | CORR | GENE | 03:54 | 04:03 | 04:10 | 58 | 194 | 13 | EXT | Аномалия находится на отводе. | 0.74 | (c)
70799.734 | 2.614 | 2.6 | -8.481 | -8.495 | 524 | 658 | 659 | 524 | 2600 | 6502 |  | CORR | CIGR | 04:07 | 04:29 | 04:29 | 44 | 271 | 11 | EXT | Аномалия находится на отводе. | 0.74 | (c)
70799.941 | 2.821 | 2.8 | -8.274 | -8.295 | 503 | 650 | 634 | 503 | 2800 | 6502 |  | CORR | CIGR | 04:04 | 04:28 | 04:25 | 45 | 264 | 11 | EXT | Аномалия находится на отводе. | 0.74 | (c)
70800.556 | 3.436 | 3.337 | -7.659 | -7.758 | 444 | 574 | 633 | 444 | 3337 | 6502 |  | CORR | GENE | 03:54 | 04:15 | 04:25 | 126 | 378 | 12 | EXT | Аномалия находится на отводе. | 0.75 | (c)
70801.088 | 3.968 | 3.948 | -7.127 | -7.147 | 597 | 746 | 757 | 597 | 3948 | 6502 |  | CORR | GENE | 04:19 | 04:43 | 04:45 | 109 | 320 | 14 | EXT | Аномалия находится на отводе. | 0.75 | (c)
70806.687 | 9.567 | 9.442 | -1.528 | -1.653 | 520 | 584 | 578 | 520 | 1365 | 6502 |  | CORR | GENE | 04:07 | 04:17 | 04:16 | 288 | 116 | 12 | EXT | Аномалия находится на отводе. | 0.77 | (c)
70807.112 | 9.992 | 9.83 | -1.103 | -1.265 | 521 | 561 | 571 | 521 | 923 | 6502 |  | CORR | GENE | 04:07 | 04:13 | 04:15 | 342 | 101 | 13 | EXT | Аномалия находится на отводе. | 0.78 | (c)
70807.903 | 10.783 | 10.24 | -0.312 | -0.855 | 515 | 555 | 561 | 515 | 225 | 6502 |  | CORR | GENE | 04:06 | 04:12 | 04:13 | 630 | 93 | 13 | EXT | Аномалия находится на отводе. | 0.81 | (c)
70820.103 | 0.268 | 0.256 | -11.002 | -11.014 | -1534 | -1425 | -1442 | 1349 | 256 | 6504 |  | CORR | CIGR | 05:53 | 06:10 | 06:08 | 42 | 185 | 10 | EXT | Аномалия находится на упругопластическом изгибе: R=416 D, максимальное растяжение на 6.2 час. | 0.89 | (c)
70820.265 | 0.43 | 0.41 | -10.84 | -10.86 | -1580 | -1490 | -1443 | 1307 | 410 | 6504 |  | CORR | GENE | 05:45 | 06:00 | 06:08 | 50 | 273 | 18 | EXT | Аномалия находится на упругопластическом изгибе: R=411 D, максимальное растяжение на 6.2 час. | 0.91 | (c)
70826.934 | 7.099 | 7.075 | -4.171 | -4.195 | -1516 | -1273 | -1350 | 1184 | 4129 | 6504 |  | CORR | GENE | 05:56 | 06:35 | 06:23 | 66 | 332 | 12 | EXT |  | 0.89 | (c)
70827.357 | 7.522 | 7.509 | -3.748 | -3.761 | -1665 | -1591 | -1602 | 1539 | 3737 | 6504 |  | CORR | CIGR | 05:32 | 05:44 | 05:42 | 24 | 126 | 10 | EXT |  | 0.89 | (c)
70848.083 | 5.533 | 5.508 | -6.047 | -6.072 | -799 | -652 | -672 | 545 | 5508 | 6506 | Дефект проката | MIAN | GENE | 09:10 | 09:34 | 09:31 | 56 | 254 |  | INT | Дефект проката Эквивалент потери металла 14%. |  | (c)
70869.976 | 6.661 | 6.504 | -4.919 | -5.076 | -2198 | -2189 | -2186 | 32 | 4828 | 6508 |  | CORR | AXGR | 03:44 | 03:45 | 03:46 | 248 | 24 | 10 | EXT |  | 0.95 | (c)
70885.194 | 10.299 | 9.063 | -1.276 | -2.512 | -2209 | -2076 | -1942 | 21 | 441 | 6509 |  | DENT | GENE | 05:16 | 05:37 | 05:59 | 2071 | 534 | 0.7 | N/A | Глубина вмятины: 10 мм (0,7%). Линейка: 207 см в (906 см; 05:37 ч:мин) Аномалия находится вблизи продольного шва. Аномалия находится на упругопластическом изгибе. |  | (c)
70905.596 | 7.646 | 7.634 | -3.969 | -3.981 | -1797 | -1644 | -1682 | 433 | 3927 | 6511 |  | CORR | GENE | 05:33 | 05:58 | 05:52 | 54 | 230 | 11 | EXT |  | 0.93 | (c)
70936.034 | 3.704 | 3.665 | -7.841 | -7.88 | -1133 | -999 | -989 | 845 | 3665 | 6514 |  | CORR | GENE | 06:05 | 06:27 | 06:28 | 63 | 288 | 11 | EXT |  | 0.93 | (c)
70975.986 | 9.081 | 9.065 | -2.079 | -2.095 | 468 | 518 | 543 | 468 | 2068 | 6517 |  | CORR | CIGR | 04:38 | 04:46 | 04:50 | 27 | 149 | 10 | EXT | Аномалия находится на отводе. | 0.89 | (c)
71001.564 | 0.519 | 0.508 | -11.116 | -11.127 | -1933 | -1863 | -1846 | 1759 | 508 | 6520 |  | CORR | GENE | 05:49 | 06:00 | 06:03 | 100 | 173 | 11 | EXT |  | 0.89 | (c)
71014.97 | 2.29 | 2.278 | -9.245 | -9.257 | 757 | 821 | 819 | 757 | 2278 | 6521 |  | CORR | CIGR | 04:28 | 04:38 | 04:38 | 31 | 123 | 10 | EXT | Аномалия находится на отводе. | 0.89 | (c)
71035.645 | 0 | -0.037 | -8.15 | -8.187 | 1894 | 1943 | 1988 | 147 |  | 6523 | Вышлифовка на шве | GWAN | GENE | 07:51 | 07:59 | 08:06 | 73 | 190 | 11 | EXT | Вышлифовка на шве | 0.93 | (c)
71035.645 | 0 | -0.043 | -8.15 | -8.193 | -1446 | -1287 | -1252 | 784 |  | 6523 | Нарушение формы кольцевого шва | GWAN |  | 10:52 | 11:18 | 11:23 | 0 | 389 |  | EXT | Нарушение формы кольцевого шва |  | (c)
71051.385 | 7.59 | 7.551 | -3.94 | -3.979 | -1721 | -1417 | -1536 | 509 | 3888 | 6524 |  | CORR | GENE | 05:10 | 05:59 | 05:40 | 91 | 371 | 10 | EXT |  | 0.93 | (c)
71051.776 | 7.981 | 7.931 | -3.549 | -3.599 | -1769 | -1677 | -1666 | 461 | 3538 | 6524 |  | CORR | GENE | 05:02 | 05:17 | 05:19 | 61 | 207 | 10 | EXT |  | 0.93 | (c)
71073.512 | 4.572 | 4.558 | -6.778 | -6.792 | -68 | 32 | 17 | 0 | 4558 | 6527 |  | CORR | CIGR | 02:49 | 03:05 | 03:03 | 37 | 169 | 10 | EXT | Аномалия находится на отводе. | 0.92 | (c)
71134.62 | 10.64 | 10.591 | -0.365 | -0.414 | 828 | 939 | 1078 | 828 | 341 | 6532 |  | CORR | GENE | 05:02 | 05:20 | 05:43 | 73 | 500 | 15 | EXT | Аномалия находится на отводе. | 0.75 | (c)
71141.486 | 6.501 | 6.48 | -5.194 | -5.215 | 586 | 662 | 682 | 586 | 5179 | 6533 |  | CORR | CIGR | 04:19 | 04:31 | 04:34 | 36 | 193 | 10 | EXT | Аномалия находится на отводе. | 0.89 | (c)
71148.713 | 2.033 | 1.986 | -9.422 | -9.469 | 570 | 705 | 688 | 570 | 1986 | 6534 |  | CORR | GENE | 04:45 | 05:07 | 05:04 | 82 | 238 | 10 | EXT | Аномалия находится на отводе. | 0.89 | (c)
71153.064 | 6.384 | 6.363 | -5.071 | -5.092 | 691 | 719 | 761 | 691 | 5063 | 6534 |  | CORR | CIGR | 05:05 | 05:09 | 05:16 | 29 | 141 | 11 | EXT | Аномалия находится на отводе. | 0.89 | (c)
71154.513 | 7.833 | 7.814 | -3.622 | -3.641 | 799 | 915 | 966 | 799 | 3563 | 6534 |  | CORR | GENE | 05:22 | 05:41 | 05:49 | 78 | 335 | 10 | EXT | Аномалия находится на отводе. | 0.89 | (c)
71162.324 | 4.189 | 4.153 | -7.421 | -7.457 | 863 | 872 | 909 | 863 | 4153 | 6535 |  | CORR | CIGR | 05:02 | 05:03 | 05:09 | 40 | 91 | 13 | EXT | Аномалия находится на отводе. | 0.89 | (c)
71164.83 | 6.695 | 6.68 | -4.915 | -4.93 | 798 | 861 | 912 | 798 | 4814 | 6535 |  | CORR | GENE | 04:51 | 05:01 | 05:10 | 116 | 229 | 10 | EXT | Аномалия находится на отводе. | 0.89 | (c)
71165.804 | 7.669 | 7.648 | -3.941 | -3.962 | 908 | 980 | 975 | 908 | 3842 | 6535 |  | CORR | GENE | 05:09 | 05:21 | 05:20 | 120 | 133 | 10 | EXT | Аномалия находится на отводе. | 0.89 | (c)
71167.102 | 8.967 | 8.952 | -2.643 | -2.658 | 1136 | 1228 | 1207 | 1136 | 2633 | 6535 |  | CORR | CIGR | 05:46 | 06:01 | 05:57 | 25 | 143 | 12 | EXT | Аномалия находится на отводе. | 0.89 | (c)
71167.227 | 9.092 | 9.075 | -2.518 | -2.535 | 1101 | 1256 | 1204 | 1101 | 2495 | 6535 |  | CORR | CIGR | 05:40 | 06:05 | 05:57 | 40 | 208 | 10 | EXT | Аномалия находится на отводе. | 0.89 | (c)
71167.724 | 9.589 | 9.585 | -2.021 | -2.025 | 1170 | 1207 | 1223 | 1170 | 2005 | 6535 |  | CORR | CIGR | 05:51 | 05:57 | 05:60 | 20 | 105 | 10 | EXT | Аномалия находится на отводе. | 0.89 | (c)
71169.854 | 0.109 | 0.087 | -11.421 | -11.443 | -1610 | -1367 | -1265 | 921 | 87 | 6536 |  | CORR | GENE | 05:19 | 05:58 | 06:14 | 193 | 689 | 11 | EXT |  | 0.91 | (c)
71204.49 | 0.25 | 0.056 | -11.195 | -11.389 | 1776 | 1917 | 2061 | 0 | 56 | 6539 |  | CORR | GENE | 05:14 | 05:36 | 05:59 | 221 | 570 | 12 | EXT |  | 0.95 | (c)
71260.725 | 0 | -0.053 | -11.175 | -11.228 | -1689 | -1502 | -1206 | 542 |  | 6544 | Нарушение формы кольцевого шва | GWAN |  | 10:22 | 10:52 | 11:40 | 0 | 966 |  | EXT | Нарушение формы кольцевого шва Аномалия находится на отводе. |  | (c)
71287.453 | 3.953 | 0.122 | -7.567 | -11.398 | -490 | 22 | -210 | 0 | 22 | 6546 | Дефект проката | MIAN | GENE | 05:50 | 07:12 | 06:35 | 11376 | 559 |  | INT | Дефект проката Эквивалент потери металла 19%. Аномалия находится на упругопластическом изгибе: R=488 D, максимальное растяжение на 0.9 час. |  | (c)
71301.828 | 6.808 | 6.763 | -4.757 | -4.802 | -98 | 42 | 34 | 0 | 4719 | 6547 |  | CORR | GENE | 02:38 | 03:00 | 02:59 | 83 | 263 | 10 | EXT | Аномалия находится на отводе. | 0.89 | (c)
71305.018 | 9.998 | 9.964 | -1.567 | -1.601 | 573 | 782 | 739 | 573 | 1547 | 6547 |  | CORR | GENE | 04:26 | 04:60 | 04:53 | 54 | 331 | 10 | EXT | Аномалия находится на отводе. | 0.89 | (c)
71308.602 | 2.017 | 1.894 | -9.488 | -9.611 | 1865 | 2007 | 2157 | 1865 | 1894 | 6548 |  | CORR | GENE | 07:59 | 08:22 | 08:46 | 208 | 583 | 10 | EXT | Аномалия находится на отводе. | 0.91 | (c)
71309.272 | 2.687 | 2.649 | -8.818 | -8.856 | 1966 | 2133 | -2140 | 1785 | 2649 | 6548 |  | CORR | GENE | 08:15 | 08:42 | 09:12 | 211 | 710 | 10 | EXT | Аномалия находится на отводе. | 0.91 | (c)
71313.406 | 6.821 | 6.701 | -4.684 | -4.804 | 2207 | -2037 | -2024 | 1794 | 4661 | 6548 |  | CORR | GENE | 08:54 | 09:29 | 09:31 | 143 | 460 | 12 | EXT | Аномалия находится на отводе. | 0.9 | (c)
71320.043 | 1.953 | 1.933 | -9.632 | -9.652 | 919 | 1051 | 1029 | 919 | 1933 | 6549 |  | CORR | CIGR | 05:24 | 05:46 | 05:42 | 40 | 220 | 11 | EXT | Аномалия находится на отводе. | 0.74 | (c)
71320.159 | 2.069 | 2.054 | -9.516 | -9.531 | 914 | 1065 | 1013 | 914 | 2054 | 6549 |  | CORR | CIGR | 05:24 | 05:48 | 05:40 | 51 | 199 | 13 | EXT | Аномалия находится на отводе. | 0.74 | (c)
71320.45 | 2.36 | 2.32 | -9.225 | -9.265 | 902 | 1105 | 1043 | 902 | 2320 | 6549 |  | CORR | GENE | 05:22 | 05:54 | 05:45 | 58 | 283 | 14 | EXT | Аномалия находится на отводе. | 0.74 | (c)
71321.443 | 3.353 | 3.337 | -8.232 | -8.248 | 965 | 975 | 1008 | 965 | 3337 | 6549 |  | CORR | CIGR | 05:32 | 05:33 | 05:39 | 40 | 87 | 11 | EXT | Аномалия находится на отводе. | 0.74 | (c)
71321.494 | 3.404 | 3.387 | -8.181 | -8.198 | 974 | 981 | 996 | 974 | 3387 | 6549 |  | CORR | CIGR | 05:33 | 05:34 | 05:37 | 20 | 44 | 12 | EXT | Аномалия находится на отводе. | 0.74 | (c)
71321.671 | 3.581 | 3.542 | -8.004 | -8.043 | 876 | 876 | 950 | 876 | 3542 | 6549 |  | CORR | CIGR | 05:17 | 05:18 | 05:29 | 50 | 148 | 14 | EXT | Аномалия находится на отводе. | 0.74 | (c)
71321.74 | 3.65 | 3.622 | -7.935 | -7.963 | 869 | 874 | 930 | 869 | 3622 | 6549 |  | CORR | CIGR | 05:16 | 05:17 | 05:26 | 40 | 122 | 11 | EXT | Аномалия находится на отводе. | 0.74 | (c)
71321.831 | 3.741 | 3.727 | -7.844 | -7.858 | 974 | 977 | 1009 | 974 | 3727 | 6549 |  | CORR | CIGR | 05:33 | 05:34 | 05:39 | 20 | 70 | 11 | EXT | Аномалия находится на отводе. | 0.74 | (c)
71321.868 | 3.778 | 3.752 | -7.807 | -7.833 | 971 | 1024 | 1023 | 971 | 3752 | 6549 |  | CORR | CIGR | 05:33 | 05:41 | 05:41 | 35 | 105 | 12 | EXT | Аномалия находится на отводе. | 0.74 | (c)
71322.144 | 4.054 | 4.007 | -7.531 | -7.578 | 878 | 878 | 965 | 878 | 4007 | 6549 |  | CORR | GENE | 05:18 | 05:18 | 05:32 | 74 | 174 | 10 | EXT | Аномалия находится на отводе. | 0.74 | (c)
71322.466 | 4.376 | 4.341 | -7.209 | -7.244 | 887 | 974 | 996 | 887 | 4341 | 6549 |  | CORR | CIGR | 05:19 | 05:33 | 05:37 | 50 | 218 | 21 | EXT | Аномалия находится на отводе. | 0.75 | (c)
71322.598 | 4.508 | 4.486 | -7.077 | -7.099 | 747 | 763 | 782 | 747 | 4486 | 6549 |  | CORR | CIGR | 04:57 | 04:59 | 05:02 | 25 | 70 | 10 | EXT | Аномалия находится на отводе. | 0.74 | (c)
71325.006 | 6.916 | 6.883 | -4.669 | -4.702 | 677 | 737 | 762 | 677 | 4657 | 6549 |  | CORR | CIGR | 04:45 | 04:55 | 04:59 | 45 | 170 | 10 | EXT | Аномалия находится на отводе. | 0.74 | (c)
71325.307 | 7.217 | 7.19 | -4.368 | -4.395 | -26 | 297 | 318 | 0 | 4341 | 6549 |  | CORR | CIGR | 02:52 | 03:44 | 03:47 | 54 | 689 | 10 | EXT | Аномалия находится на отводе. | 0.74 | (c)
71327.151 | 9.061 | 9.043 | -2.524 | -2.542 | 962 | 1067 | 1043 | 962 | 2509 | 6549 |  | CORR | CIGR | 05:31 | 05:48 | 05:45 | 33 | 163 | 10 | EXT | Аномалия находится на отводе. | 0.74 | (c)
71327.598 | 9.508 | 9.481 | -2.077 | -2.104 | -48 | 177 | 259 | 0 | 2042 | 6549 |  | CORR | GENE | 02:48 | 03:25 | 03:38 | 62 | 616 | 15 | EXT | Аномалия находится на отводе. | 0.75 | (c)
71328.43 | 10.34 | 10.314 | -1.245 | -1.271 | 475 | 596 | 599 | 475 | 1203 | 6549 |  | CORR | GENE | 04:13 | 04:32 | 04:33 | 68 | 246 | 10 | EXT | Аномалия находится на отводе. | 0.74 | (c)
71329.322 | 11.232 | 10.99 | -0.353 | -0.595 | 574 | 857 | 846 | 574 | 100 | 6549 |  | CORR | GENE | 04:29 | 05:14 | 05:13 | 495 | 542 | 15 | EXT | Аномалия находится на отводе. | 0.81 | (c)
71341.27 | 0 | -0.036 | -10.525 | -10.561 | -1054 | -483 | -609 | 163 |  | 6551 | Нарушение формы кольцевого шва | GWAN |  | 10:02 | 11:34 | 11:14 | 0 | 891 |  | EXT | Нарушение формы кольцевого шва Аномалия находится на отводе. |  | (c)
71351.795 | 0 | -0.048 | -10.81 | -10.858 | 459 | 1256 | 1090 | 459 |  | 6552 | Нарушение формы кольцевого шва | GWAN |  | 04:09 | 06:18 | 05:51 | 0 | 1262 |  | EXT | Нарушение формы кольцевого шва Аномалия находится на отводе. |  | (c)
71374.266 | 0.066 | 0.042 | -11.464 | -11.488 | 276 | 548 | 666 | 276 | 42 | 6554 |  | CORR | GENE | 03:26 | 04:10 | 04:29 | 76 | 779 | 10 | EXT | Аномалия находится на отводе. | 0.89 | (c)
71426.998 | 7.168 | 7.123 | -4.017 | -4.062 | 2160 | 2212 | -2131 | 0 | 4004 | 6558 |  | CORR | GENE | 05:53 | 06:01 | 06:20 | 58 | 341 | 10 | EXT |  | 0.93 | (c)
71433.639 | 2.624 | 2.614 | -8.921 | -8.931 | -1284 | -1242 | -1242 | 947 | 2614 | 6559 |  | CORR | CIGR | 06:47 | 06:54 | 06:54 | 26 | 83 | 12 | EXT |  | 0.92 | (c)
71472.297 | 7.302 | 7.286 | -3.653 | -3.669 | -1609 | -1561 | -1540 | 622 | 3640 | 6562 |  | CORR | CIGR | 06:38 | 06:46 | 06:49 | 29 | 138 | 10 | EXT | Аномалия находится на упругопластическом изгибе: R=616 D, максимальное растяжение на 6.3 час. | 0.92 | (c)
71476.088 | 0.138 | 0.124 | -11.262 | -11.276 | 2057 | 2116 | 2122 | 44 | 124 | 6563 |  | CORR | CIGR | 05:15 | 05:25 | 05:26 | 32 | 130 | 12 | EXT |  | 0.92 | (c)
71482.298 | 6.348 | 5.681 | -5.052 | -5.719 | -1943 | -1765 | -1798 | 288 | 4824 | 6563 |  | CORR | GENE | 06:30 | 06:59 | 06:53 | 895 | 289 | 15 | EXT |  | 1.04 | (b)
71486.901 | 10.951 | 10.893 | -0.449 | -0.507 | 1653 | 1741 | 1840 | 204 | 428 | 6563 |  | CORR | GENE | 04:10 | 04:25 | 04:40 | 79 | 373 | 10 | EXT |  | 0.93 | (c)
71491.356 | 4.006 | 3.95 | -7.499 | -7.555 | 1678 | 1775 | 1790 | 329 | 3950 | 6564 |  | CORR | GENE | 04:13 | 04:29 | 04:31 | 65 | 224 | 10 | EXT |  | 0.93 | (c)
71517.801 | 7.631 | 7.571 | -3.724 | -3.784 | 1242 | 1255 | 1255 | 963 | 3683 | 6566 |  | CORR | AXGR | 03:54 | 03:56 | 03:56 | 101 | 25 | 12 | EXT | Аномалия находится на упругопластическом изгибе: R=609 D, максимальное растяжение на 11.1 час. | 0.93 | (c)
71517.874 | 7.704 | 7.684 | -3.651 | -3.671 | 1211 | 1311 | 1332 | 777 | 3607 | 6566 |  | CORR | GENE | 03:49 | 04:05 | 04:08 | 64 | 242 | 12 | EXT | Аномалия находится на упругопластическом изгибе: R=577 D, максимальное растяжение на 11.2 час. | 0.93 | (c)
71521.409 | 11.239 | 11.228 | -0.116 | -0.127 | 1117 | 1195 | 1327 | 695 | 15 | 6566 |  | CORR | GENE | 03:34 | 03:46 | 04:08 | 112 | 419 | 11 | EXT | Аномалия находится на упругопластическом изгибе: R=353 D, максимальное растяжение на 11.7 час. | 0.93 | (c)
71532.809 | 0.074 | 0.056 | -11.286 | -11.304 | 556 | 852 | 844 | 556 | 56 | 6568 |  | CORR | GENE | 03:18 | 04:06 | 04:04 | 157 | 576 | 11 | EXT | Аномалия находится на упругопластическом изгибе: R=385 D, максимальное растяжение на 11.9 час. | 0.94 | (c)
71538.56 | 5.825 | 5.69 | -5.535 | -5.67 | 2171 | 2192 | 2193 | 17 | 5413 | 6568 |  | CORR | AXGR | 07:38 | 07:42 | 07:42 | 257 | 42 | 10 | EXT |  | 0.95 | (c)
71544.212 | 0.117 | 0.096 | -11.203 | -11.224 | -2015 | -1842 | -1824 | 1632 | 96 | 6569 |  | CORR | GENE | 04:32 | 04:60 | 05:03 | 77 | 382 | 10 | EXT | Аномалия находится на упругопластическом изгибе: R=574 D, максимальное растяжение на 5.5 час. | 0.89 | (c)
71545.215 | 1.12 | 1.106 | -10.2 | -10.214 | -2118 | -2048 | -2042 | 1966 | 1106 | 6569 |  | CORR | CIGR | 04:15 | 04:27 | 04:28 | 35 | 152 | 10 | EXT | Аномалия находится на упругопластическом изгибе: R=498 D, максимальное растяжение на 5.5 час. | 0.89 | (c)
71550.938 | 6.843 | 6.77 | -4.477 | -4.55 | -1463 | -1396 | -1349 | 1235 | 4457 | 6569 |  | CORR | GENE | 06:01 | 06:12 | 06:19 | 93 | 228 | 9 | EXT | Аномалия находится на упругопластическом изгибе: R=400 D, максимальное растяжение на 5.8 час. | 0.89 | (c)
71554.77 | 10.675 | 10.633 | -0.645 | -0.687 | -1596 | -1447 | -1489 | 1382 | 639 | 6569 |  | CORR | GENE | 05:40 | 06:04 | 05:57 | 48 | 214 | 9 | EXT |  | 0.89 | (c)
71557.895 | 2.48 | 2.462 | -8.74 | -8.758 | -1161 | -1098 | -1065 | 969 | 2462 | 6570 |  | CORR | CIGR | 05:58 | 06:08 | 06:13 | 38 | 192 | 11 | EXT | Аномалия находится на отводе. | 0.89 | (c)
71559.034 | 3.619 | 3.571 | -7.601 | -7.649 | -1070 | -975 | -951 | 831 | 3571 | 6570 |  | CORR | GENE | 06:12 | 06:28 | 06:31 | 67 | 239 | 11 | EXT | Аномалия находится на отводе. | 0.89 | (c)
71559.099 | 3.684 | 3.671 | -7.536 | -7.549 | -1646 | -1511 | -1529 | 1412 | 3671 | 6570 |  | CORR | CIGR | 04:39 | 05:01 | 04:58 | 33 | 234 | 13 | EXT | Аномалия находится на отводе. | 0.89 | (c)
71562.319 | 6.904 | 6.885 | -4.316 | -4.335 | 2075 | 2131 | 2135 | 2075 | 4300 | 6570 |  | CORR | CIGR | 02:40 | 02:49 | 02:50 | 35 | 121 | 10 | EXT | Аномалия находится на отводе. | 0.89 | (c)
71582.346 | 4.281 | 4.268 | -7.234 | -7.247 | -1615 | -1526 | -1525 | 615 | 4268 | 6572 |  | CORR | CIGR | 07:14 | 07:28 | 07:28 | 33 | 180 | 10 | EXT |  | 0.92 | (c)
71592.798 | 3.218 | 3.178 | -8.352 | -8.392 | -1917 | -1822 | -1714 | 314 | 3178 | 6573 |  | CORR | GENE | 05:19 | 05:34 | 05:51 | 80 | 406 | 11 | EXT |  | 0.93 | (c)
71593.56 | 3.98 | 3.921 | -7.59 | -7.649 | -1600 | -1042 | -1268 | 630 | 3921 | 6573 |  | CORR | GENE | 06:10 | 07:40 | 07:03 | 196 | 665 | 13 | EXT |  | 0.95 | (c)
71593.927 | 4.347 | 4.276 | -7.223 | -7.294 | -2189 | -1975 | -1965 | 42 | 4276 | 6573 |  | CORR | GENE | 04:35 | 05:09 | 05:11 | 151 | 448 | 13 | EXT |  | 0.94 | (c)
71601.19 | 0.04 | 0.022 | -11.355 | -11.373 | 740 | 836 | 968 | 740 | 22 | 6574 |  | CORR | GENE | 04:19 | 04:35 | 04:56 | 54 | 454 | 14 | EXT |  | 0.93 | (c)
71601.239 | 0.089 | 0.072 | -11.306 | -11.323 | 2104 | 2185 | -2224 | 0 | 72 | 6574 |  | CORR | CIGR | 07:59 | 08:12 | 08:21 | 42 | 267 | 11 | EXT |  | 0.92 | (c)
71705.396 | 3.016 | 2.985 | -7.694 | -7.725 | 560 | 596 | 645 | 560 | 2985 | 6584 |  | CORR | GENE | 04:32 | 04:37 | 04:45 | 50 | 170 | 12 | EXT | Аномалия находится на отводе. | 0.89 | (c)
71740.849 | 4.909 | 4.83 | -6.581 | -6.66 | 2221 | -2229 | 2230 | 0 | 4830 | 6587 |  | LWAN | AXGR | 04:32 | 04:34 | 04:34 | 196 | 19 |  | INT | Эквивалент потери металла 11%. |  | (c)
71762.94 | 4.24 | 4.232 | -7.14 | -7.148 | -2129 | -2082 | -2068 | 101 | 4232 | 6589 |  | CORR | CIGR | 05:06 | 05:14 | 05:16 | 24 | 122 | 10 | EXT |  | 0.92 | (c)
71765.107 | 6.407 | 6.392 | -4.973 | -4.988 | -1657 | -1544 | -1559 | 574 | 4929 | 6589 |  | CORR | GENE | 06:22 | 06:41 | 06:38 | 59 | 195 | 10 | EXT |  | 0.93 | (c)
71769.916 | 11.216 | 11.175 | -0.164 | -0.205 | -1968 | -1584 | -1737 | 263 | 105 | 6589 |  | CORR | GENE | 05:32 | 06:34 | 06:10 | 100 | 462 | 10 | EXT |  | 0.93 | (c)
71804.78 | 0.985 | 0.96 | -10.275 | -10.3 | 1690 | 1821 | 1816 | 288 | 960 | 6593 |  | CORR | GENE | 04:49 | 05:10 | 05:09 | 68 | 252 | 10 | EXT |  | 0.93 | (c)
71808.427 | 4.632 | 4.586 | -6.628 | -6.674 | 1247 | 1397 | 1366 | 745 | 4586 | 6593 |  | CORR | GENE | 03:37 | 04:02 | 03:57 | 74 | 239 | 13 | EXT |  | 0.93 | (c)
71849.86 | 0.82 | 0.725 | -10.725 | -10.82 | 2215 | -2117 | -2040 | 0 | 725 | 6597 |  | CORR | GENE | 05:09 | 05:29 | 05:42 | 117 | 411 | 10 | EXT |  | 0.93 | (c)
71854.348 | 5.308 | 5.284 | -6.237 | -6.261 | -2175 | -1976 | -2031 | 56 | 5284 | 6597 |  | CORR | GENE | 05:20 | 05:52 | 05:43 | 88 | 288 | 10 | EXT |  | 0.93 | (c)
71872.802 | 0.832 | 0.729 | -10.803 | -10.906 | 1139 | 1209 | 1240 | 889 | 729 | 6599 |  | CORR | GENE | 04:08 | 04:19 | 04:25 | 138 | 203 | 10 | EXT |  | 0.93 | (c)
71873.439 | 1.469 | 1.404 | -10.166 | -10.231 | 997 | 1229 | 1332 | 563 | 1404 | 6599 |  | CORR | GENE | 03:45 | 04:23 | 04:39 | 170 | 670 | 13 | EXT |  | 0.94 | (c)
71875.028 | 3.058 | 3.019 | -8.577 | -8.616 | 1111 | 1243 | 1236 | 871 | 3019 | 6599 |  | CORR | GENE | 04:04 | 04:25 | 04:24 | 64 | 249 | 12 | EXT |  | 0.93 | (c)
71875.148 | 3.178 | 3.041 | -8.457 | -8.594 | 1366 | 1397 | 1395 | 806 | 3041 | 6599 |  | CORR | GENE | 04:45 | 04:50 | 04:50 | 484 | 58 | 13 | EXT |  | 0.99 | (c)
71876.956 | 4.986 | 4.828 | -6.649 | -6.807 | 1478 | 1654 | 1658 | 393 | 4828 | 6599 |  | CORR | GENE | 05:03 | 05:31 | 05:32 | 181 | 359 | 14 | EXT |  | 0.95 | (c)
71878.092 | 6.122 | 6.109 | -5.513 | -5.526 | 1816 | 1849 | 1860 | 326 | 5498 | 6599 |  | CORR | CIGR | 05:58 | 06:03 | 06:05 | 28 | 88 | 10 | EXT |  | 0.92 | (c)
71884.671 | 1.066 | 1.034 | -10.409 | -10.441 | -2141 | -1950 | -1833 | 90 | 1034 | 6600 |  | CORR | GENE | 03:42 | 04:13 | 04:32 | 67 | 615 | 12 | EXT |  | 0.93 | (c)
71889.433 | 5.828 | 5.804 | -5.647 | -5.671 | -2043 | -1764 | -1798 | 188 | 5613 | 6600 |  | CORR | GENE | 03:58 | 04:43 | 04:38 | 58 | 488 | 10 | EXT |  | 0.93 | (c)
71898.1 | 3.02 | 3.006 | -8.5 | -8.514 | 1125 | 1175 | 1178 | 1000 | 3006 | 6601 |  | CORR | CIGR | 05:10 | 05:19 | 05:19 | 38 | 106 | 10 | EXT |  | 0.92 | (c)
71899.431 | 4.351 | 4.34 | -7.169 | -7.18 | 1229 | 1338 | 1316 | 828 | 4340 | 6601 |  | CORR | CIGR | 05:27 | 05:45 | 05:41 | 24 | 174 | 10 | EXT |  | 0.92 | (c)
71899.594 | 4.514 | 4.493 | -7.006 | -7.027 | 1297 | 1477 | 1456 | 616 | 4493 | 6601 |  | CORR | CIGR | 05:38 | 06:07 | 06:04 | 46 | 317 | 11 | EXT |  | 0.92 | (c)
71899.847 | 4.767 | 4.752 | -6.753 | -6.768 | 1167 | 1287 | 1260 | 878 | 4752 | 6601 |  | CORR | CIGR | 05:17 | 05:37 | 05:32 | 38 | 186 | 11 | EXT |  | 0.92 | (c)
71979.635 | 4.7 | 4.631 | -6.595 | -6.664 | 86 | 131 | 157 | 86 | 4631 | 6608 |  | CORR | GENE | 04:45 | 04:52 | 04:56 | 121 | 143 | 12 | EXT |  | 0.9 | (c)
71986.882 | 0.652 | 0.649 | -10.848 | -10.851 | 391 | 466 | 442 | 391 | 649 | 6609 |  | CORR | GENE | 04:02 | 04:14 | 04:10 | 480 | 102 | 11 | EXT | Аномалия находится на отводе. | 0.98 | (c)
71991.22 | 4.99 | 4.913 | -6.51 | -6.587 | 1362 | 1397 | 1391 | 811 | 4913 | 6609 |  | CORR | GENE | 06:39 | 06:44 | 06:43 | 215 | 58 | 10 | EXT | Аномалия находится на отводе. | 0.94 | (c)
71992.55 | 6.32 | 6.285 | -5.18 | -5.215 | 1598 | 1674 | 1698 | 433 | 5066 | 6609 |  | CORR | GENE | 07:17 | 07:29 | 07:33 | 149 | 200 | 10 | EXT | Аномалия находится на отводе. | 0.94 | (c)
71994.177 | 7.947 | 7.92 | -3.553 | -3.58 | 1535 | 1636 | 1648 | 470 | 3531 | 6609 |  | CORR | CIGR | 07:06 | 07:23 | 07:25 | 49 | 226 | 11 | EXT | Аномалия находится на отводе. | 0.93 | (c)
72008.706 | 7.211 | 7.164 | -0.039 | -0.086 | 2027 | -1819 | -2052 | 0 | 15 | 6611 |  | CORR | GENE | 05:24 | 07:03 | 06:26 | 71 | 764 | 11 | EXT |  | 0.93 | (c)
72043.673 | 1.853 | 1.824 | -9.612 | -9.641 | -1155 | -1016 | -1009 | 863 | 1824 | 6615 |  | CORR | GENE | 06:12 | 06:34 | 06:36 | 56 | 292 | 15 | EXT |  | 0.93 | (c)
72056.328 | 3.043 | 2.811 | -8.467 | -8.699 | 620 | 664 | 658 | 620 | 2811 | 6616 | Дефект проката | MIAN | GENE | 04:04 | 04:11 | 04:10 | 408 | 76 |  | INT | Дефект проката Эквивалент потери металла 13%. Аномалия находится на упругопластическом изгибе: R=334 D, максимальное растяжение на 11.9 час. |  | (c)
72071.135 | 6.34 | 6.31 | -5.15 | -5.18 | 22 | 108 | 113 | 22 | 5132 | 6617 | Дефект проката | MIAN | CIGR | 11:47 | 00:01 | 12:01 | 48 | 182 |  | INT | Дефект проката Эквивалент потери металла 12%. Аномалия находится на упругопластическом изгибе: R=702 D, максимальное растяжение на 11.4 час. |  | (c)
72102.741 | 4.006 | 3.983 | -7.604 | -7.627 | -99 | -20 | -3 | 0 | 3983 | 6620 |  | CORR | GENE | 05:40 | 05:52 | 05:55 | 52 | 192 | 10 | EXT |  | 0.89 | (c)
72144.9 | 0 | 0 | -11.365 | -11.365 | -2198 | -2077 | -2026 | 33 | 0 | 6624 | Смещение кромок | GWAN |  | 07:51 | 08:11 | 08:19 | 0 | 343 |  | EXT | Смещение кромок Наружу Величина смещения - 2.6 мм. Аномалия находится на упругопластическом изгибе: R=498 D, максимальное растяжение на 6 час. |  | (c)
72167.535 | 11.27 | 11.232 | -0.275 | -0.313 | 1672 | 1885 | 1901 | 101 | 252 | 6625 |  | CORR | GENE | 05:09 | 05:44 | 05:46 | 61 | 457 | 12 | EXT |  | 0.93 | (c)
72171.644 | 3.834 | 3.741 | -7.341 | -7.434 | -774 | -624 | -649 | 524 | 3741 | 6626 | Дефект проката | MIAN | GENE | 09:39 | 10:03 | 09:59 | 129 | 250 |  | INT | Дефект проката Эквивалент потери металла 10%. |  | (c)
72187.043 | 8.058 | 7.314 | -2.727 | -3.471 | 2228 | -2216 | -2217 | 0 | 2674 | 6627 |  | LWAN | AXGR | 05:34 | 05:36 | 05:36 | 797 | 32 |  | INT | Эквивалент потери металла 10%. |  | (c)
72189.041 | 10.056 | 9.966 | -0.729 | -0.819 | 2230 | -2212 | -2215 | 0 | 629 | 6627 |  | LWAN | AXGR | 05:34 | 05:37 | 05:36 | 190 | 32 |  | INT | Эквивалент потери металла 10%. |  | (c)
72196.419 | 6.649 | 6.559 | -4.906 | -4.996 | 1238 | 1300 | 1503 | 463 | 4881 | 6628 |  | CORR | GENE | 05:29 | 05:39 | 06:12 | 115 | 530 | 10 | EXT | Аномалия находится на упругопластическом изгибе: R=572 D, максимальное растяжение на 6.6 час. | 0.93 | (c)
72197.234 | 7.464 | 7.445 | -4.091 | -4.11 | 1211 | 1540 | 1455 | 531 | 4035 | 6628 |  | CORR | GENE | 05:25 | 06:18 | 06:04 | 75 | 489 | 12 | EXT | Аномалия находится на упругопластическом изгибе: R=547 D, максимальное растяжение на 6.4 час. | 0.93 | (c)
72198.973 | 9.203 | 9.186 | -2.352 | -2.369 | 1205 | 1504 | 1385 | 667 | 2292 | 6628 |  | CORR | GENE | 05:24 | 06:12 | 05:53 | 77 | 359 | 11 | EXT | Аномалия находится на упругопластическом изгибе: R=504 D, максимальное растяжение на 6.4 час. | 0.93 | (c)
72233.682 | 1.037 | 1.017 | -10.298 | -10.318 | -548 | -479 | -482 | 416 | 1017 | 6632 |  | CORR | CIGR | 05:26 | 05:37 | 05:36 | 41 | 131 | 10 | EXT |  | 0.84 | (c)
72238.834 | 6.189 | 6.176 | -5.146 | -5.159 | -389 | -342 | -343 | 297 | 5123 | 6632 |  | CORR | CIGR | 05:51 | 05:59 | 05:59 | 36 | 92 | 11 | EXT |  | 0.84 | (c)
72280.147 | 2.072 | 2.048 | -9.558 | -9.582 | -653 | -603 | -602 | 551 | 2048 | 6636 |  | GOUG | CIGR | 07:43 | 07:51 | 07:51 | 38 | 102 | 11 | EXT | Аномалия находится на отводе. Задир. |  | (c)
72282.014 | 3.939 | 3.893 | -7.691 | -7.737 | -792 | -684 | -644 | 496 | 3893 | 6636 |  | CORR | GENE | 07:20 | 07:38 | 07:44 | 69 | 296 | 11 | EXT | Аномалия находится на отводе. | 0.89 | (c)
72282.307 | 4.232 | 4.19 | -7.398 | -7.44 | -1013 | -686 | -665 | 316 | 4190 | 6636 |  | CORR | GENE | 06:44 | 07:37 | 07:41 | 151 | 698 | 11 | EXT | Аномалия находится на отводе. | 0.9 | (c)
72283.047 | 4.972 | 4.952 | -6.658 | -6.678 | -685 | -606 | -599 | 513 | 4952 | 6636 |  | CORR | CIGR | 07:37 | 07:50 | 07:51 | 38 | 172 | 10 | EXT | Аномалия находится на отводе. | 0.89 | (c)
72288.012 | 9.937 | 9.89 | -1.693 | -1.74 | -767 | -702 | -710 | 654 | 1161 | 6636 |  | CORR | GENE | 07:24 | 07:35 | 07:33 | 579 | 113 | 7 | EXT | Аномалия находится на отводе. | 0.92 | (c)
72293.433 | 3.728 | 3.689 | -7.687 | -7.726 | -279 | -107 | -91 | 0 | 3689 | 6637 |  | CORR | GENE | 05:31 | 05:58 | 06:01 | 180 | 375 | 9 | EXT |  | 0.9 | (c)
72294.017 | 4.312 | 4.286 | -7.103 | -7.129 | -663 | -592 | -531 | 400 | 4286 | 6637 |  | CORR | CIGR | 04:29 | 04:40 | 04:50 | 42 | 263 | 9 | EXT |  | 0.89 | (c)
72323.039 | 10.369 | 10.329 | -0.941 | -0.981 | 1977 | 2068 | 2099 | 11 | 917 | 6639 |  | CORR | GENE | 06:25 | 06:40 | 06:45 | 64 | 243 | 10 | EXT |  | 0.93 | (c)
72436.605 | 11.02 | 10.947 | -0.27 | -0.343 | 2219 | -1975 | -2048 | 0 | 212 | 6650 |  | CORR | GENE | 05:27 | 06:10 | 05:58 | 131 | 389 | 10 | EXT |  | 0.93 | (c)
72437.356 | 0.481 | 0.166 | -9.764 | -10.079 | 2146 | -1819 | -1985 | 1655 | 166 | 6651 |  | CORR | GENE | 05:04 | 06:23 | 05:57 | 357 | 660 | 12 | EXT |  | 0.93 | (c)
72438.084 | 1.209 | 1.185 | -9.036 | -9.06 | -2217 | -1909 | -1978 | 1740 | 1185 | 6651 |  | CORR | GENE | 05:19 | 06:09 | 05:58 | 201 | 477 | 11 | EXT |  | 0.91 | (c)
72438.471 | 1.596 | 1.519 | -8.649 | -8.726 | -2096 | -1750 | -1890 | 1683 | 1519 | 6651 |  | CORR | GENE | 05:39 | 06:35 | 06:12 | 156 | 412 | 11 | EXT |  | 0.9 | (c)
72440.532 | 3.657 | 3.634 | -6.588 | -6.611 | -2185 | -1970 | -2018 | 1851 | 3634 | 6651 |  | CORR | GENE | 05:24 | 05:59 | 05:51 | 89 | 334 | 11 | EXT |  | 0.89 | (c)
72443.437 | 6.562 | 6.283 | -3.683 | -3.962 | -2105 | -1937 | -1941 | 1777 | 3435 | 6651 |  | DENT | GENE | 05:37 | 06:05 | 06:04 | 527 | 328 | 0.4 | N/A | Глубина вмятины: 6 мм (0,4%). Линейка: 53 см в (628 см; 06:05 ч:мин) |  | (c)
72451.234 | 4.114 | 4.089 | -6.876 | -6.901 | -1478 | -757 | -1057 | 636 | 4089 | 6652 |  | CORR | GENE | 04:55 | 06:51 | 06:03 | 221 | 841 | 10 | EXT | Аномалия находится на отводе. | 0.91 | (c)
72477.132 | 7.397 | 7.381 | -3.913 | -3.929 | 2107 | 2171 | -2119 | 1885 | 3854 | 6654 |  | CORR | GENE | 06:00 | 06:10 | 06:38 | 75 | 469 | 11 | EXT | Аномалия находится на упругопластическом изгибе: R=545 D, максимальное растяжение на 6.1 час. | 0.89 | (c)
72489.899 | 8.854 | 8.814 | -2.696 | -2.736 | -1167 | -1053 | -922 | 678 | 2665 | 6655 |  | CORR | GENE | 05:41 | 05:59 | 06:20 | 71 | 489 | 14 | EXT | Аномалия находится на отводе. | 0.89 | (c)
72493.768 | 1.173 | 1.056 | -10.157 | -10.274 | -160 | 16 | 38 | 0 | 1056 | 6656 |  | CORR | GENE | 02:44 | 03:12 | 03:16 | 525 | 397 | 12 | EXT | Аномалия находится на отводе. | 0.95 | (c)
72505.718 | 1.793 | 1.781 | -9.142 | -9.154 | 1105 | 1181 | 1201 | 1105 | 1781 | 6657 |  | CORR | CIGR | 05:47 | 05:59 | 06:02 | 45 | 192 | 10 | EXT | Аномалия находится на отводе. | 0.89 | (c)
72513.005 | 9.08 | 9.045 | -1.855 | -1.89 | 1914 | 2069 | 2032 | 1914 | 1817 | 6657 |  | CORR | GENE | 07:57 | 08:22 | 08:16 | 73 | 236 | 10 | EXT | Аномалия находится на отводе. | 0.89 | (c)
72514.602 | 10.677 | 10.654 | -0.258 | -0.281 | 1098 | 1282 | 1252 | 1098 | 234 | 6657 |  | CORR | CIGR | 05:46 | 06:15 | 06:10 | 47 | 307 | 11 | EXT | Аномалия находится на отводе. | 0.89 | (c)
72515.098 | 0.238 | 0.218 | -11.267 | -11.287 | -1572 | -1405 | -1439 | 1306 | 218 | 6658 |  | CORR | CIGR | 04:55 | 05:22 | 05:17 | 53 | 266 | 13 | EXT | Аномалия находится на отводе. | 0.89 | (c)
72515.609 | 0.749 | 0.73 | -10.756 | -10.775 | -1643 | -1424 | -1454 | 1264 | 730 | 6658 |  | CORR | GENE | 04:44 | 05:19 | 05:14 | 90 | 379 | 10 | EXT | Аномалия находится на отводе. | 0.89 | (c)
72516.443 | 1.583 | 1.561 | -9.922 | -9.944 | -1681 | -1566 | -1541 | 1400 | 1561 | 6658 |  | CORR | GENE | 04:38 | 04:56 | 05:00 | 64 | 281 | 10 | EXT | Аномалия находится на отводе. | 0.89 | (c)
72517.692 | 2.832 | 2.782 | -8.673 | -8.723 | -2047 | -1785 | -1811 | 1574 | 2782 | 6658 |  | CORR | GENE | 03:39 | 04:21 | 04:17 | 131 | 473 | 10 | EXT | Аномалия находится на отводе. | 0.9 | (c)
72517.962 | 3.102 | 3.077 | -8.403 | -8.428 | 18 | 110 | 143 | 18 | 3077 | 6658 |  | CORR | GENE | 09:12 | 09:27 | 09:32 | 71 | 251 | 10 | EXT | Аномалия находится на отводе. | 0.89 | (c)
72519.818 | 4.958 | 4.937 | -6.547 | -6.568 | -201 | -82 | -112 | 24 | 4937 | 6658 |  | GOUG | CIGR | 08:37 | 08:56 | 08:51 | 36 | 177 | 13 | EXT | Аномалия находится на отводе. Задир. |  | (b)
72531.076 | 2.161 | 1.503 | -9.419 | -10.077 | 13 | 45 | 43 | 13 | 1503 | 6660 |  | CORR | GENE | 08:52 | 08:57 | 08:57 | 1355 | 60 | 10 | EXT | Аномалия находится на отводе. | 0.97 | (c)
72534.591 | 5.676 | 0.537 | -5.904 | -11.043 | -128 | -54 | -73 | 18 | 537 | 6660 |  | CORR | GENE | 08:29 | 08:41 | 08:38 | 7714 | 111 | 15 | EXT | Аномалия находится на отводе. | 1.04 | (b)
72561.437 | 1.372 | 1.343 | -9.953 | -9.982 | -2181 | -2084 | -2115 | 2048 | 1343 | 6663 |  | CORR | GENE | 08:38 | 08:54 | 08:49 | 128 | 133 | 20 | EXT |  | 0.91 | (c)
72562.674 | 2.609 | 0.898 | -8.716 | -10.427 | -6 | 20 | 46 | 0 | 898 | 6663 | Дефект проката | MIAN | GENE | 02:29 | 02:34 | 02:38 | 6710 | 104 |  | INT | Дефект проката Эквивалент потери металла 13%. |  | (c)
72565.292 | 5.227 | 5.157 | -6.098 | -6.168 | 1476 | 1642 | 1749 | 1476 | 5157 | 6663 |  | CORR | GENE | 06:29 | 06:55 | 07:13 | 113 | 547 | 27 | EXT |  | 0.91 | (c)
72565.47 | 5.405 | 5.336 | -5.92 | -5.989 | 1487 | 1538 | 1657 | 1487 | 5336 | 6663 |  | CORR | GENE | 06:30 | 06:39 | 06:58 | 83 | 340 | 13 | EXT |  | 0.89 | (c)
72568.051 | 7.986 | 7.947 | -3.339 | -3.378 | 812 | 1057 | 1060 | 812 | 3265 | 6663 |  | CORR | GENE | 04:41 | 05:21 | 05:21 | 113 | 495 | 10 | EXT |  | 0.89 | (c)
72569.505 | 9.44 | 9.406 | -1.885 | -1.919 | 1136 | 1281 | 1319 | 1136 | 1839 | 6663 |  | CORR | GENE | 05:34 | 05:57 | 06:03 | 80 | 366 | 10 | EXT |  | 0.89 | (c)
72569.648 | 9.583 | 9.532 | -1.742 | -1.793 | 285 | 358 | 409 | 285 | 1664 | 6663 |  | CORR | GENE | 03:16 | 03:28 | 03:36 | 129 | 248 | 11 | EXT |  | 0.9 | (c)
72570.762 | 10.697 | 10.668 | -0.628 | -0.657 | 1729 | 1809 | 1842 | 1729 | 606 | 6663 |  | CORR | GENE | 07:09 | 07:22 | 07:28 | 51 | 227 | 11 | EXT |  | 0.89 | (c)
72571.107 | 11.042 | 11.02 | -0.283 | -0.305 | 857 | 922 | 964 | 857 | 247 | 6663 |  | CORR | GENE | 04:49 | 04:59 | 05:06 | 58 | 214 | 10 | EXT |  | 0.89 | (c)
72571.133 | 11.068 | 11.051 | -0.257 | -0.274 | 1730 | 1912 | 1883 | 1730 | 160 | 6663 |  | CORR | GENE | 07:10 | 07:39 | 07:34 | 114 | 306 | 15 | EXT |  | 0.9 | (c)
72571.376 | 11.311 | 11.273 | -0.014 | -0.052 | 2007 | -2223 | 2214 | 2007 | 14 | 6663 |  | CORR | CIGR | 07:54 | 08:32 | 08:28 | 38 | 414 | 14 | EXT |  | 0.89 | (c)
72572.509 | 1.119 | 1.101 | -10.426 | -10.444 | 1284 | 1357 | 1372 | 1284 | 1101 | 6664 |  | CORR | CIGR | 06:53 | 07:04 | 07:07 | 34 | 177 | 11 | EXT | Аномалия находится на отводе. | 0.89 | (c)
72572.668 | 1.278 | 1.074 | -10.267 | -10.471 | 1135 | 1157 | 1170 | 1135 | 1074 | 6664 |  | CORR | GENE | 06:28 | 06:32 | 06:34 | 325 | 71 | 14 | EXT | Аномалия находится на отводе. | 0.94 | (c)
72572.883 | 1.493 | 1.488 | -10.052 | -10.057 | 1531 | 1676 | 1644 | 1531 | 1488 | 6664 |  | CORR | GENE | 07:32 | 07:56 | 07:51 | 73 | 227 | 11 | EXT | Аномалия находится на отводе. | 0.89 | (c)
72573.293 | 1.903 | 1.867 | -9.642 | -9.678 | 1471 | 1492 | 1488 | 1471 | 1867 | 6664 |  | CORR | AXGR | 07:23 | 07:26 | 07:25 | 97 | 33 | 10 | EXT | Аномалия находится на отводе. | 0.89 | (c)
72573.465 | 2.075 | 1.99 | -9.47 | -9.555 | 1382 | 1410 | 1400 | 1382 | 1990 | 6664 |  | CORR | AXGR | 07:08 | 07:13 | 07:11 | 192 | 36 | 10 | EXT | Аномалия находится на отводе. | 0.9 | (c)
72574.044 | 2.654 | 2.405 | -8.891 | -9.14 | -63 | -40 | -45 | 26 | 2405 | 6664 |  | CORR | AXGR | 03:15 | 03:19 | 03:18 | 391 | 38 | 15 | EXT | Аномалия находится на отводе. | 0.95 | (c)
72574.066 | 2.676 | 2.666 | -8.869 | -8.879 | 1781 | 1824 | 1838 | 1781 | 2666 | 6664 |  | CORR | CIGR | 08:13 | 08:20 | 08:22 | 24 | 115 | 12 | EXT | Аномалия находится на отводе. | 0.89 | (c)
72574.261 | 2.871 | 2.869 | -8.674 | -8.676 | 1776 | 1806 | 1827 | 1776 | 2869 | 6664 |  | CORR | CIGR | 08:12 | 08:17 | 08:20 | 20 | 102 | 14 | EXT | Аномалия находится на отводе. | 0.89 | (c)
72574.491 | 3.101 | 3.081 | -8.444 | -8.464 | 1338 | 1391 | 1408 | 1338 | 3081 | 6664 |  | CORR | CIGR | 07:01 | 07:10 | 07:13 | 36 | 141 | 12 | EXT | Аномалия находится на отводе. | 0.89 | (c)
72574.667 | 3.277 | 3.226 | -8.268 | -8.319 | -112 | -44 | 104 | 0 | 3226 | 6664 |  | CORR | GENE | 03:07 | 03:18 | 03:42 | 83 | 432 | 11 | EXT | Аномалия находится на отводе. | 0.89 | (c)
72575.016 | 3.626 | 3.61 | -7.919 | -7.935 | 1825 | 1883 | 1883 | 1825 | 3610 | 6664 |  | CORR | CIGR | 08:20 | 08:29 | 08:29 | 33 | 115 | 10 | EXT | Аномалия находится на отводе. | 0.89 | (c)
72575.038 | 3.648 | 3.632 | -7.897 | -7.913 | -62 | -11 | -7 | 0 | 3632 | 6664 |  | CORR | CIGR | 03:15 | 03:24 | 03:24 | 33 | 110 | 11 | EXT | Аномалия находится на отводе. | 0.89 | (c)
72575.74 | 4.35 | 3.753 | -7.195 | -7.792 | -65 | -49 | -52 | 39 | 3753 | 6664 |  | CORR | AXGR | 03:15 | 03:17 | 03:17 | 970 | 26 | 14 | EXT | Аномалия находится на отводе. | 0.99 | (c)
72578.173 | 6.783 | 5.562 | -4.762 | -5.983 | -67 | -51 | -53 | 40 | 4276 | 6664 |  | CORR | AXGR | 03:15 | 03:17 | 03:17 | 1707 | 27 | 11 | EXT | Аномалия находится на отводе. | 0.98 | (c)
72578.228 | 6.838 | 6.813 | -4.707 | -4.732 | 1808 | 1866 | 1869 | 1808 | 4689 | 6664 |  | CORR | CIGR | 08:17 | 08:27 | 08:27 | 43 | 121 | 11 | EXT | Аномалия находится на отводе. | 0.89 | (c)
72578.998 | 7.608 | 7.392 | -3.937 | -4.153 | -65 | -49 | -52 | 38 | 2988 | 6664 |  | CORR | AXGR | 03:15 | 03:17 | 03:17 | 1165 | 27 | 14 | EXT | Аномалия находится на отводе. | 1 | (c)
72581.413 | 10.023 | 8.744 | -1.522 | -2.801 | -72 | -47 | -54 | 37 | 1351 | 6664 |  | CORR | AXGR | 03:14 | 03:18 | 03:17 | 1450 | 35 | 17 | EXT | Аномалия находится на отводе. | 1.03 | (b)
72581.619 | 10.229 | 10.211 | -1.316 | -1.334 | 1849 | 1876 | 1868 | 1849 | 1300 | 6664 |  | CORR | PITT | 08:24 | 08:28 | 08:27 | 34 | 37 | 40 | EXT | Аномалия находится на отводе. | 0.89 | (c)
72590.079 | 7.144 | 7.13 | -4.161 | -4.175 | 1774 | 1841 | 1859 | 287 | 4147 | 6665 |  | CORR | CIGR | 06:16 | 06:27 | 06:30 | 28 | 169 | 13 | EXT | Аномалия находится на упругопластическом изгибе: R=466 D, максимальное растяжение на 5.9 час. | 0.92 | (c)
72590.476 | 7.541 | 7.496 | -3.764 | -3.809 | 1609 | 1798 | 1804 | 231 | 3710 | 6665 |  | CORR | GENE | 05:49 | 06:20 | 06:21 | 99 | 390 | 14 | EXT | Аномалия находится на упругопластическом изгибе: R=462 D, максимальное растяжение на 5.9 час. | 0.95 | (c)
72598.272 | 4.032 | 3.985 | -7.413 | -7.46 | -758 | -689 | -608 | 458 | 3985 | 6666 |  | CORR | GENE | 07:26 | 07:37 | 07:50 | 71 | 300 | 10 | EXT | Аномалия находится на упругопластическом изгибе: R=433 D, максимальное растяжение на 5.3 час. | 0.93 | (c)
72634.947 | 6.612 | 6.601 | -4.948 | -4.959 | -263 | -214 | -214 | 164 | 4935 | 6669 |  | CORR | CIGR | 10:33 | 10:41 | 10:41 | 24 | 99 | 12 | EXT |  | 0.92 | (c)
72642.471 | 2.576 | 2.555 | -8.899 | -8.92 | -1651 | -1567 | -1541 | 580 | 2555 | 6670 |  | CORR | GENE | 05:16 | 05:30 | 05:34 | 61 | 220 | 13 | EXT |  | 0.93 | (c)
72643.134 | 3.239 | 3.137 | -8.236 | -8.338 | -422 | -222 | -268 | 113 | 3137 | 6670 |  | DENT | GENE | 08:35 | 09:07 | 08:60 | 184 | 310 | 1 | N/A | Глубина вмятины: 14 мм (1,0%). Линейка: 18 см в (314 см; 09:07 ч:мин) Аномалия находится вблизи продольного шва. |  | (c)
72660.83 | 9.46 | 9.316 | -1.85 | -1.994 | -326 | -219 | -232 | 137 | 1687 | 6671 |  | DENT | GENE | 08:19 | 08:36 | 08:34 | 307 | 188 | 1.2 | N/A | Глубина вмятины: 17 мм (1,2%). Линейка: 31 см в (932 см; 08:36 ч:мин) Аномалия находится на отводе. Аномалия находится вблизи продольного шва. |  | (c)
72663.92 | 1.24 | 1.176 | -10.065 | -10.129 | 908 | 1150 | 1146 | 846 | 1176 | 6672 |  | CORR | GENE | 05:25 | 06:04 | 06:03 | 120 | 477 | 12 | EXT |  | 0.93 | (c)
72669.004 | 6.324 | 6.306 | -4.981 | -4.999 | 1108 | 1165 | 1182 | 976 | 4960 | 6672 |  | CORR | CIGR | 05:57 | 06:06 | 06:09 | 39 | 146 | 12 | EXT |  | 0.92 | (c)
72672.321 | 9.641 | 9.57 | -1.664 | -1.735 | 843 | 1054 | 1103 | 843 | 1599 | 6672 |  | CORR | GENE | 05:14 | 05:48 | 05:56 | 136 | 520 | 10 | EXT |  | 0.93 | (c)
72693.306 | 8.046 | 7.992 | -2.449 | -2.503 | 2066 | 2084 | 2092 | 111 | 2411 | 6674 |  | CORR | GENE | 08:30 | 08:33 | 08:34 | 92 | 54 | 10 | EXT | Аномалия находится на отводе. | 0.89 | (c)
72712.255 | 4.97 | 4.923 | -6.435 | -6.482 | -373 | -322 | -297 | 221 | 4923 | 6676 |  | DENT | GENE | 08:45 | 08:53 | 08:57 | 80 | 152 | 0.3 | N/A | Глубина вмятины: 4 мм (0,3%). Линейка: 8 см в (492 см; 08:53 ч:мин) |  | (c)
72739.498 | 9.918 | 9.633 | -1.612 | -1.897 | -2114 | -1639 | -1668 | 1223 | 1366 | 6678 |  | WRIN | GENE | 04:30 | 05:46 | 05:42 | 531 | 891 | 3.5 | N/A | Высота гофр: 50 мм (3,5%). Длина волны: 369 мм Аномалия находится на упругопластическом изгибе. |  | (b)
72739.854 | 10.274 | 10.239 | -1.256 | -1.291 | 1607 | 1671 | 1807 | 1607 | 1186 | 6678 |  | CORR | GENE | 02:30 | 02:41 | 03:03 | 105 | 400 | 7 | EXT | Аномалия находится на упругопластическом изгибе: R=135 D, максимальное растяжение на 11.9 час. | 0.89 | (c)
72740.503 | 10.923 | 10.763 | -0.607 | -0.767 | 1799 | 1968 | 1985 | 1799 | 550 | 6678 |  | CORR | GENE | 03:01 | 03:29 | 03:31 | 217 | 372 | 10 | EXT | Аномалия находится на упругопластическом изгибе: R=135 D, максимальное растяжение на 11.9 час. | 0.91 | (c)
72741.711 | 0.601 | 0.367 | -10.824 | -11.058 | 2116 | -2205 | 2213 | 2116 | 367 | 6679 |  | DENT | GENE | 08:41 | 09:04 | 08:57 | 299 | 195 | 0.7 | N/A | Глубина вмятины: 10 мм (0,7%). Линейка: 30 см в (37 см; 09:04 ч:мин) Аномалия находится на отводе. |  | (c)
72861.623 | 7.493 | 6.908 | -4.017 | -4.602 | 2211 | -2225 | -2223 | 0 | 3930 | 6689 |  | CORR | GENE | 03:02 | 03:06 | 03:06 | 672 | 54 | 15 | EXT | Аномалия находится на отводе. | 1.02 | (b)
72862.104 | 7.974 | 7.954 | -3.536 | -3.556 | -2191 | -2026 | -2045 | 39 | 3495 | 6689 |  | CORR | GENE | 03:11 | 03:38 | 03:35 | 61 | 292 | 10 | EXT | Аномалия находится на отводе. | 0.93 | (c)
72862.521 | 8.391 | 8.374 | -3.119 | -3.136 | -2104 | -2060 | -2052 | 126 | 3107 | 6689 |  | CORR | CIGR | 03:25 | 03:32 | 03:34 | 29 | 105 | 10 | EXT | Аномалия находится на отводе. | 0.92 | (c)
72863.539 | 9.409 | 9.28 | -2.101 | -2.23 | -2125 | -1909 | -1932 | 105 | 2090 | 6689 |  | CORR | GENE | 03:22 | 03:57 | 03:53 | 140 | 386 | 13 | EXT | Аномалия находится на отводе. | 0.94 | (c)
72863.703 | 9.573 | 9.507 | -1.937 | -2.003 | -2119 | -1973 | -2022 | 111 | 1926 | 6689 |  | CORR | GENE | 03:23 | 03:46 | 03:38 | 77 | 195 | 11 | EXT | Аномалия находится на отводе. | 0.93 | (c)
72863.968 | 9.838 | 9.827 | -1.672 | -1.683 | -1962 | -1881 | -1891 | 268 | 1656 | 6689 |  | CORR | CIGR | 03:48 | 04:01 | 03:60 | 27 | 142 | 13 | EXT | Аномалия находится на отводе. | 0.92 | (c)
72864.057 | 9.927 | 9.914 | -1.583 | -1.596 | -2109 | -2080 | -2074 | 122 | 1566 | 6689 |  | CORR | CIGR | 03:24 | 03:29 | 03:30 | 30 | 70 | 11 | EXT | Аномалия находится на отводе. | 0.92 | (c)
72864.19 | 10.06 | 9.993 | -1.45 | -1.517 | -1988 | -1947 | -1933 | 242 | 1048 | 6689 |  | CORR | GENE | 03:44 | 03:50 | 03:53 | 469 | 111 | 9 | EXT | Аномалия находится на отводе. | 0.97 | (c)
72864.79 | 10.66 | 10.63 | -0.85 | -0.88 | 2149 | 2206 | -2206 | 0 | 824 | 6689 |  | CORR | GENE | 02:52 | 03:01 | 03:09 | 56 | 212 | 10 | EXT | Аномалия находится на отводе. | 0.93 | (c)
72865.77 | 0.13 | 0.099 | -9.815 | -9.846 | 1961 | 2042 | 2052 | 89 | 99 | 6690 |  | CORR | CIGR | 04:22 | 04:35 | 04:36 | 49 | 181 | 11 | EXT | Аномалия находится на отводе. | 0.93 | (c)
72867.108 | 1.468 | 1.446 | -8.477 | -8.499 | 1411 | 1497 | 1557 | 527 | 1446 | 6690 |  | CORR | CIGR | 02:53 | 03:07 | 03:17 | 38 | 292 | 15 | EXT | Аномалия находится на отводе. | 0.92 | (c)
72870.623 | 4.983 | 4.963 | -4.962 | -4.982 | -1259 | -1182 | -1074 | 889 | 4941 | 6690 |  | CORR | CIGR | 07:42 | 07:55 | 08:12 | 41 | 370 | 10 | EXT | Аномалия находится на отводе. | 0.92 | (c)
72875.585 | 0 | -0.024 | -2.455 | -2.479 | -1745 | -1204 | -1350 | 956 |  | 6691 | Нарушение формы кольцевого шва | GWAN |  | 00:37 | 02:04 | 01:41 | 0 | 789 |  | EXT | Нарушение формы кольцевого шва Аномалия находится на отводе. |  | (c)
72875.585 | 0 | -0.018 | -2.455 | -2.473 | 806 | 1326 | 1087 | 806 |  | 6691 | Нарушение формы кольцевого шва | GWAN |  | 07:29 | 08:53 | 08:14 | 0 | 562 |  | EXT | Нарушение формы кольцевого шва Аномалия находится на отводе. |  | (c)
72875.585 | 0 | 0 | -2.455 | -2.455 | 1406 | 1480 | 1485 | 1406 | 0 | 6691 | Непровар / утяжина | GWAN |  | 09:06 | 09:17 | 09:18 | 0 | 158 | 10 | INT | Непровар / утяжина Толщины: 16,8 / 15,7 мм Аномалия находится на отводе. |  | (c)
72875.693 | 0.108 | 0.099 | -2.347 | -2.356 | -277 | 388 | 261 | 0 | 99 | 6691 |  | CORR | GENE | 04:34 | 06:21 | 06:01 | 192 | 1076 | 14 | EXT | Аномалия находится на отводе. | 0.91 | (c)
72876.643 | 1.058 | 1.046 | -1.397 | -1.409 | 213 | 388 | 366 | 213 | 1046 | 6691 |  | CORR | CIGR | 05:53 | 06:21 | 06:18 | 39 | 308 | 13 | EXT | Аномалия находится на отводе. | 0.89 | (c)
72877.083 | 1.498 | 1.479 | -0.957 | -0.976 | 232 | 349 | 322 | 232 | 944 | 6691 |  | CORR | CIGR | 05:56 | 06:15 | 06:11 | 32 | 179 | 10 | EXT | Аномалия находится на отводе. | 0.89 | (c)
72877.224 | 1.639 | 1.624 | -0.816 | -0.831 | 433 | 492 | 515 | 433 | 796 | 6691 |  | CORR | CIGR | 06:29 | 06:38 | 06:42 | 35 | 164 | 11 | EXT | Аномалия находится на отводе. | 0.89 | (c)
72877.378 | 1.793 | 1.631 | -0.662 | -0.824 | 369 | 404 | 397 | 369 | 511 | 6691 |  | CORR | GENE | 06:18 | 06:24 | 06:23 | 313 | 54 | 18 | EXT | Аномалия находится на отводе. | 0.95 | (c)
72877.994 | 2.409 | 2.343 | -0.046 | -0.112 | -584 | -296 | -242 | 0 | 22 | 6691 |  | CORR | GENE | 03:44 | 04:31 | 04:40 | 90 | 684 | 15 | EXT | Аномалия находится на отводе. | 0.89 | (c)
72878.249 | 0.209 | 0.119 | -9.866 | -9.956 | 2015 | 2037 | 2042 | 161 | 119 | 6692 |  | CORR | GENE | 05:44 | 05:48 | 05:49 | 728 | 55 | 11 | EXT |  | 1 | (c)
72880.064 | 2.024 | 1.94 | -8.051 | -8.135 | 1928 | -2159 | 2148 | 0 | 1940 | 6692 |  | CORR | GENE | 05:30 | 06:31 | 06:06 | 84 | 440 | 12 | EXT |  | 0.93 | (c)
72880.087 | 2.047 | 2.008 | -8.028 | -8.067 | 1393 | 1456 | 1548 | 527 | 2008 | 6692 |  | CORR | GENE | 04:04 | 04:14 | 04:29 | 117 | 311 | 9 | EXT |  | 0.93 | (c)
72880.12 | 2.08 | 2.065 | -7.995 | -8.01 | -2157 | -2085 | -2029 | 74 | 2065 | 6692 |  | CORR | GENE | 06:31 | 06:43 | 06:52 | 76 | 256 | 14 | EXT |  | 0.93 | (c)
72880.174 | 2.134 | 2.125 | -7.941 | -7.95 | 1951 | 2045 | 2032 | 117 | 2125 | 6692 |  | CORR | CIGR | 05:34 | 05:49 | 05:47 | 19 | 162 | 11 | EXT |  | 0.92 | (c)
72880.329 | 2.289 | 2.193 | -7.786 | -7.882 | 2120 | -2161 | -2167 | 0 | 2193 | 6692 |  | CORR | GENE | 06:01 | 06:30 | 06:29 | 96 | 349 | 12 | EXT |  | 0.93 | (c)
72881.172 | 3.132 | 2.962 | -6.943 | -7.113 | 1437 | 1488 | 1471 | 726 | 2962 | 6692 |  | CORR | GENE | 04:11 | 04:19 | 04:16 | 240 | 68 | 11 | EXT |  | 0.95 | (c)
72885.339 | 7.299 | 7.126 | -2.776 | -2.949 | -1927 | -1874 | -1897 | 303 | 2626 | 6692 |  | CORR | GENE | 07:08 | 07:17 | 07:13 | 323 | 61 | 10 | EXT |  | 0.96 | (c)
72887.606 | 9.566 | 9.423 | -0.509 | -0.652 | -2021 | -1980 | -1983 | 209 | 394 | 6692 |  | CORR | GENE | 06:53 | 06:60 | 06:59 | 258 | 76 | 8 | EXT |  | 0.94 | (c)
72889.327 | 1.212 | 1.193 | -10.253 | -10.272 | 1736 | 1790 | 1800 | 367 | 1193 | 6693 |  | CORR | CIGR | 07:26 | 07:35 | 07:36 | 38 | 127 | 11 | EXT |  | 0.92 | (c)
72890.107 | 1.992 | 1.913 | -9.473 | -9.552 | 1592 | 1788 | 1759 | 304 | 1913 | 6693 |  | CORR | GENE | 07:03 | 07:35 | 07:30 | 129 | 335 | 13 | EXT |  | 0.94 | (c)
72896.853 | 8.738 | 8.725 | -2.727 | -2.74 | 60 | 167 | 179 | 60 | 2685 | 6693 |  | CORR | GENE | 02:56 | 03:13 | 03:15 | 55 | 238 | 9 | EXT |  | 0.93 | (c)
72897.51 | 9.395 | 9.379 | -2.07 | -2.086 | 3 | 63 | 98 | 3 | 2036 | 6693 |  | CORR | CIGR | 02:46 | 02:56 | 03:02 | 50 | 190 | 9 | EXT |  | 0.92 | (c)
72899.347 | 11.232 | 11.216 | -0.233 | -0.249 | 135 | 224 | 228 | 135 | 207 | 6693 |  | CORR | CIGR | 03:08 | 03:22 | 03:23 | 42 | 186 | 11 | EXT |  | 0.92 | (c)
72899.58 | 0 | 0 | -11.34 | -11.34 | 1615 | 1748 | 1869 | 108 | 0 | 6694 | Смещение кромок | GWAN |  | 04:43 | 05:05 | 05:24 | 0 | 508 |  | EXT | Смещение кромок Наружу Величина смещения - 2.6 мм. |  | (c)
72899.58 | 0 | -0.024 | -11.34 | -11.364 | -1981 | -1954 | -1828 | 250 |  | 6694 | Нарушение формы кольцевого шва | GWAN |  | 07:03 | 07:07 | 07:28 | 0 | 306 |  | EXT | Нарушение формы кольцевого шва |  | (c)
72911.882 | 0.962 | 0.887 | -10.338 | -10.413 | -1949 | -1865 | -1715 | 282 | 887 | 6695 |  | CORR | GENE | 04:58 | 05:12 | 05:36 | 88 | 467 | 10 | EXT |  | 0.93 | (c)
72914.515 | 3.595 | 3.569 | -7.705 | -7.731 | -2131 | -2081 | -2041 | 99 | 3569 | 6695 |  | CORR | GENE | 04:29 | 04:37 | 04:43 | 60 | 181 | 10 | EXT |  | 0.93 | (c)
72915.196 | 4.276 | 4.237 | -7.024 | -7.063 | -1274 | -1112 | -1071 | 869 | 4237 | 6695 |  | CORR | GENE | 06:47 | 07:13 | 07:20 | 273 | 405 | 10 | EXT |  | 0.95 | (c)
72922.499 | 0.279 | 0.053 | -10.946 | -11.172 | -1423 | -1099 | -1113 | 803 | 53 | 6696 |  | CORR | GENE | 05:39 | 06:32 | 06:29 | 268 | 620 | 13 | EXT | Аномалия находится на отводе. | 0.96 | (c)
72922.743 | 0.523 | 0.443 | -10.702 | -10.782 | -1678 | -1629 | -1316 | 553 | 443 | 6696 |  | CORR | GENE | 04:58 | 05:06 | 05:56 | 135 | 723 | 12 | EXT | Аномалия находится на отводе. | 0.94 | (c)
72923.171 | 0.951 | 0.821 | -10.274 | -10.404 | -1392 | -664 | -940 | 489 | 821 | 6696 |  | CORR | GENE | 05:44 | 07:42 | 06:57 | 220 | 903 | 10 | EXT | Аномалия находится на отводе. | 0.95 | (c)
72933.428 | 11.208 | 11.162 | -0.017 | -0.063 | -1973 | -1683 | -1524 | 257 | 3 | 6696 |  | CORR | GENE | 04:10 | 04:57 | 05:23 | 60 | 899 | 14 | EXT | Аномалия находится на отводе. | 0.93 | (c)
72933.718 | 0.273 | 0.015 | -11.187 | -11.445 | 1756 | 1995 | -2051 | 0 | 15 | 6697 |  | CORR | GENE | 04:34 | 05:13 | 06:20 | 295 | 1308 | 12 | EXT |  | 0.96 | (c)
72933.922 | 0.477 | 0.425 | -10.983 | -11.035 | 1977 | 2133 | 2123 | 0 | 425 | 6697 |  | CORR | GENE | 05:10 | 05:35 | 05:33 | 131 | 291 | 13 | EXT |  | 0.94 | (c)
72934.13 | 0.685 | 0.629 | -10.775 | -10.831 | -2105 | -1940 | -2000 | 126 | 629 | 6697 |  | CORR | GENE | 06:11 | 06:38 | 06:28 | 56 | 209 | 11 | EXT |  | 0.93 | (c)
72934.18 | 0.735 | 0.667 | -10.725 | -10.793 | 1975 | 2072 | 2111 | 0 | 667 | 6697 |  | CORR | GENE | 05:10 | 05:25 | 05:32 | 79 | 273 | 11 | EXT |  | 0.93 | (c)
72935.556 | 2.111 | 2.037 | -9.349 | -9.423 | -1562 | -1541 | -1540 | 668 | 2037 | 6697 |  | CORR | AXGR | 07:39 | 07:42 | 07:42 | 94 | 45 | 15 | EXT |  | 0.93 | (c)
72935.618 | 2.173 | 2.138 | -9.287 | -9.322 | -1667 | -1618 | -1576 | 563 | 2138 | 6697 |  | CORR | CIGR | 07:22 | 07:30 | 07:37 | 50 | 183 | 18 | EXT |  | 0.93 | (c)
72937.786 | 4.341 | 4.333 | -7.119 | -7.127 | -2191 | -2135 | -2127 | 40 | 4333 | 6697 |  | CORR | CIGR | 05:57 | 06:06 | 06:08 | 30 | 127 | 11 | EXT |  | 0.92 | (c)
72941.324 | 7.879 | 7.858 | -3.581 | -3.602 | -1613 | -1537 | -1541 | 618 | 3571 | 6697 |  | CORR | CIGR | 07:31 | 07:43 | 07:42 | 31 | 143 | 11 | EXT |  | 0.92 | (c)
73070.787 | 2.982 | 2.936 | -8.333 | -8.379 | 141 | 152 | 152 | 141 | 2936 | 6709 |  | CORR | AXGR | 03:24 | 03:25 | 03:25 | 91 | 23 | 10 | EXT | Аномалия находится на отводе. | 0.89 | (c)
73071.424 | 3.619 | 3.58 | -7.696 | -7.735 | -37 | 222 | 101 | 0 | 3580 | 6709 |  | CORR | GENE | 02:55 | 03:37 | 03:17 | 108 | 277 | 9 | EXT | Аномалия находится на отводе. | 0.89 | (c)
73071.818 | 4.013 | 4.013 | -7.302 | -7.302 | -75 | 4 | 14 | 0 | 4013 | 6709 |  | CORR | CIGR | 02:49 | 03:01 | 03:03 | 31 | 179 | 12 | EXT | Аномалия находится на отводе. | 0.89 | (c)
73074.296 | 6.491 | 6.483 | -4.824 | -4.832 | 67 | 121 | 164 | 67 | 4744 | 6709 |  | CORR | GENE | 03:12 | 03:20 | 03:27 | 88 | 195 | 10 | EXT | Аномалия находится на отводе. | 0.89 | (c)
73086.04 | 6.92 | 6.895 | -4.475 | -4.5 | 148 | 217 | 282 | 148 | 4439 | 6710 |  | CORR | GENE | 03:05 | 03:17 | 03:27 | 61 | 268 | 8 | EXT |  | 0.89 | (c)
73113.538 | 0.283 | 0.192 | -10.752 | -10.843 | -2189 | -2160 | -2160 | 42 | 192 | 6713 |  | CORR | GENE | 03:47 | 03:51 | 03:51 | 273 | 58 | 10 | EXT |  | 0.95 | (c)
73159.96 | 1.07 | 1.006 | -7.795 | -7.859 | -1349 | -1084 | -1122 | 895 | 1006 | 6717 |  | CORR | GENE | 05:40 | 06:23 | 06:16 | 99 | 454 | 9 | EXT |  | 0.89 | (c)
73166.486 | 7.596 | 7.572 | -1.269 | -1.293 | -1301 | -1142 | -1148 | 996 | 1238 | 6717 |  | CORR | GENE | 05:48 | 06:13 | 06:12 | 55 | 305 | 11 | EXT |  | 0.89 | (c)
73169.936 | 2.181 | 2.165 | -0.299 | -0.315 | -295 | -226 | -166 | 36 | 268 | 6718 |  | CORR | CIGR | 03:03 | 03:15 | 03:24 | 47 | 259 | 10 | EXT |  | 0.89 | (c)
73177.97 | 7.735 | 7.727 | -3.475 | -3.483 | -2227 | -2213 | -2213 | 3 | 3467 | 6719 |  | LWAN | PITT | 03:30 | 03:32 | 03:32 | 16 | 29 |  | INT | Эквивалент потери металла 16%. |  | (c)
73187.679 | 6.234 | 4.881 | -5.216 | -6.569 | 2197 | -2152 | -2188 | 0 | 4881 | 6720 |  | CORR | GENE | 03:50 | 04:08 | 04:02 | 1374 | 152 | 10 | EXT |  | 0.97 | (c)
73190.378 | 8.933 | 8.845 | -2.517 | -2.605 | 2146 | -1916 | -1974 | 0 | 2455 | 6720 |  | CORR | GENE | 03:42 | 04:46 | 04:37 | 150 | 682 | 10 | EXT |  | 0.9 | (c)
73190.845 | 9.4 | 9.37 | -2.05 | -2.08 | -1825 | -1700 | -1717 | 406 | 2026 | 6720 |  | CORR | GENE | 05:01 | 05:21 | 05:18 | 54 | 215 | 10 | EXT |  | 0.89 | (c)
73191.097 | 9.652 | 9.572 | -1.798 | -1.878 | -291 | -108 | -100 | 0 | 1748 | 6720 |  | CORR | GENE | 09:08 | 09:38 | 09:39 | 130 | 382 | 9 | EXT |  | 0.89 | (c)
73191.1 | 9.655 | 9.545 | -1.795 | -1.905 | -1312 | -1265 | -1052 | 793 | 1767 | 6720 |  | CORR | GENE | 06:24 | 06:31 | 07:06 | 138 | 519 | 10 | EXT |  | 0.9 | (c)
73191.568 | 10.123 | 10.062 | -1.327 | -1.388 | -1734 | -1673 | -1692 | 496 | 1012 | 6720 |  | CORR | GENE | 05:15 | 05:25 | 05:22 | 376 | 85 | 11 | EXT |  | 0.93 | (c)
73192.79 | 11.345 | 11.309 | -0.105 | -0.141 | -1935 | -1779 | -1804 | 296 | 80 | 6720 |  | CORR | GENE | 04:43 | 05:08 | 05:04 | 61 | 261 | 10 | EXT |  | 0.89 | (c)
73193.818 | 0.923 | 0.203 | -10.157 | -10.877 | 1615 | 1674 | 1654 | 537 | 203 | 6721 |  | CORR | GENE | 05:08 | 05:17 | 05:14 | 876 | 78 | 10 | EXT |  | 0.96 | (c)
73195.094 | 2.199 | 2.107 | -8.881 | -8.973 | 1406 | 1695 | 1631 | 375 | 2107 | 6721 |  | CORR | GENE | 04:34 | 05:21 | 05:10 | 217 | 450 | 15 | EXT |  | 0.92 | (c)
73195.094 | 2.199 | 2.179 | -8.881 | -8.901 | -1576 | -1475 | -1480 | 655 | 2179 | 6721 |  | CORR | GENE | 08:33 | 08:49 | 08:48 | 78 | 192 | 11 | EXT |  | 0.89 | (c)
73197.471 | 4.576 | 4.487 | -6.504 | -6.593 | 1272 | 1347 | 1379 | 744 | 4487 | 6721 |  | CORR | GENE | 04:12 | 04:24 | 04:30 | 106 | 215 | 11 | EXT |  | 0.89 | (c)
73197.93 | 5.035 | 5.024 | -6.045 | -6.056 | 741 | 1058 | 1077 | 741 | 5024 | 6721 |  | CORR | GENE | 02:47 | 03:38 | 03:41 | 93 | 672 | 11 | EXT |  | 0.89 | (c)
73211.612 | 7.637 | 7.625 | -3.473 | -3.485 | 1705 | 1861 | 1852 | 231 | 3450 | 6722 |  | CORR | CIGR | 07:26 | 07:51 | 07:50 | 35 | 295 | 10 | EXT | Аномалия находится на отводе. | 0.92 | (c)
73215.337 | 0.252 | 0.151 | -11.158 | -11.259 | -1008 | -901 | -824 | 640 | 151 | 6723 |  | CORR | GENE | 08:45 | 09:02 | 09:14 | 137 | 368 | 10 | EXT |  | 0.93 | (c)
73221.072 | 5.987 | 5.971 | -5.423 | -5.439 | 1466 | 1529 | 1525 | 647 | 5407 | 6723 |  | CORR | CIGR | 03:24 | 03:34 | 03:34 | 32 | 118 | 13 | EXT | Аномалия находится на упругопластическом изгибе: R=407 D, максимальное растяжение на 6.7 час. | 0.92 | (c)
73227.706 | 1.211 | 1.198 | -9.774 | -9.787 | 832 | 871 | 897 | 832 | 1198 | 6724 |  | CORR | CIGR | 03:46 | 03:53 | 03:57 | 39 | 131 | 10 | EXT | Аномалия находится на упругопластическом изгибе: R=510 D, максимальное растяжение на 5.9 час. | 0.92 | (c)
73229.687 | 3.192 | 3.168 | -7.793 | -7.817 | 726 | 781 | 811 | 726 | 3168 | 6724 |  | CORR | CIGR | 03:29 | 03:38 | 03:43 | 46 | 170 | 12 | EXT | Аномалия находится на упругопластическом изгибе: R=612 D, максимальное растяжение на 5.5 час. | 0.92 | (c)
73231.274 | 4.779 | 4.674 | -6.206 | -6.311 | 754 | 768 | 790 | 754 | 4674 | 6724 |  | CORR | GENE | 03:34 | 03:36 | 03:40 | 174 | 72 | 15 | EXT | Аномалия находится на упругопластическом изгибе: R=731 D, максимальное растяжение на 5.2 час. | 0.95 | (c)
73231.51 | 5.015 | 5.004 | -5.97 | -5.981 | 1596 | 1682 | 1704 | 419 | 5004 | 6724 |  | CORR | GENE | 05:50 | 06:04 | 06:07 | 66 | 215 | 12 | EXT | Аномалия находится на упругопластическом изгибе: R=754 D, максимальное растяжение на 5.1 час. | 0.93 | (c)
73231.773 | 5.278 | 5.272 | -5.707 | -5.713 | 1572 | 1655 | 1672 | 459 | 5272 | 6724 |  | CORR | CIGR | 05:46 | 05:59 | 06:02 | 48 | 199 | 10 | EXT | Аномалия находится на упругопластическом изгибе: R=782 D, максимальное растяжение на 5.1 час. | 0.92 | (c)
73231.792 | 5.297 | 5.284 | -5.688 | -5.701 | 756 | 844 | 858 | 756 | 5284 | 6724 |  | CORR | CIGR | 03:34 | 03:48 | 03:51 | 40 | 204 | 15 | EXT | Аномалия находится на упругопластическом изгибе: R=782 D, максимальное растяжение на 5.1 час. | 0.92 | (c)
73232.002 | 5.507 | 5.483 | -5.478 | -5.502 | 1109 | 1392 | 1281 | 777 | 5424 | 6724 |  | CORR | GENE | 04:31 | 05:17 | 04:59 | 78 | 344 | 10 | EXT | Аномалия находится на упругопластическом изгибе: R=816 D, максимальное растяжение на 5 час. | 0.93 | (c)
73232.669 | 6.174 | 6.152 | -4.811 | -4.833 | 287 | 368 | 353 | 287 | 4802 | 6724 |  | CORR | CIGR | 02:19 | 02:32 | 02:29 | 31 | 132 | 10 | EXT | Аномалия находится на упругопластическом изгибе: R=967 D, максимальное растяжение на 4.9 час. | 0.92 | (c)
73233.586 | 7.091 | 6.865 | -3.894 | -4.12 | 721 | 774 | 748 | 721 | 3576 | 6724 |  | CORR | GENE | 03:29 | 03:37 | 03:33 | 544 | 53 | 7 | EXT |  | 0.96 | (c)
73236.571 | 10.076 | 10.043 | -0.909 | -0.942 | 748 | 850 | 847 | 748 | 890 | 6724 |  | CORR | GENE | 03:33 | 03:49 | 03:49 | 52 | 198 | 9 | EXT |  | 0.92 | (c)
73241.494 | 4.014 | 4.003 | -7.256 | -7.267 | 837 | 940 | 912 | 837 | 4003 | 6725 |  | CORR | CIGR | 02:29 | 02:46 | 02:42 | 35 | 150 | 10 | EXT |  | 0.92 | (c)
73258.639 | 9.889 | 9.755 | -0.511 | -0.645 | -1976 | -1894 | -1539 | 255 | 499 | 6726 |  | CORR | GENE | 03:42 | 03:55 | 04:52 | 146 | 873 | 10 | EXT | Аномалия находится на упругопластическом изгибе: R=463 D, максимальное растяжение на 0.3 час. | 0.94 | (c)
73260.28 | 1.13 | 1.071 | -4.185 | -4.244 | -1604 | -1496 | -1446 | 627 | 1071 | 6727 |  | CORR | GENE | 05:17 | 05:35 | 05:43 | 109 | 315 | 10 | EXT | Аномалия находится на упругопластическом изгибе: R=432 D, максимальное растяжение на 0.5 час. | 0.93 | (c)
73261.959 | 2.809 | 2.783 | -2.506 | -2.532 | 1928 | 1974 | 2043 | 72 | 2486 | 6727 |  | CORR | CIGR | 02:47 | 02:55 | 03:06 | 46 | 231 | 10 | EXT | Аномалия находится на упругопластическом изгибе: R=387 D, максимальное растяжение на 0.5 час. | 0.92 | (c)
73266.011 | 1.546 | 0.634 | -3.774 | -4.686 | -1846 | -1794 | -1795 | 384 | 634 | 6728 |  | CORR | GENE | 04:41 | 04:50 | 04:49 | 1362 | 102 | 12 | EXT | Аномалия находится на упругопластическом изгибе: R=308 D, максимальное растяжение на 11.9 час. | 1.02 | (b)
73266.612 | 2.147 | 1.78 | -3.173 | -3.54 | -2223 | -2190 | -2183 | 8 | 1780 | 6728 |  | CORR | GENE | 03:40 | 03:46 | 03:47 | 826 | 79 | 12 | EXT | Аномалия находится на упругопластическом изгибе: R=302 D, максимальное растяжение на 11.9 час. | 1.01 | (b)
73267.7 | 3.235 | 3.071 | -2.085 | -2.249 | -2203 | -2098 | -2133 | 27 | 1685 | 6728 |  | CORR | GENE | 03:43 | 04:01 | 03:55 | 564 | 141 | 11 | EXT | Аномалия находится на упругопластическом изгибе: R=296 D, максимальное растяжение на 11.8 час. | 0.99 | (c)
73273.406 | 3.621 | 3.459 | -7.434 | -7.596 | 1737 | 1770 | 1768 | 431 | 3459 | 6729 |  | CORR | GENE | 04:12 | 04:17 | 04:17 | 398 | 62 | 9 | EXT | Аномалия находится на упругопластическом изгибе: R=348 D, максимальное растяжение на 12 час. | 0.96 | (c)
73280.84 | 0 | -0.026 | -10.8 | -10.826 | -232 | 500 | 520 | 232 |  | 6730 | Нарушение формы кольцевого шва | GWAN |  | 11:53 | 01:51 | 13:54 | 0 | 1503 |  | EXT | Нарушение формы кольцевого шва |  | (c)
73280.84 | 0 | -0.025 | -10.8 | -10.825 | 1439 | 1996 | -1996 | 0 |  | 6730 | Нарушение формы кольцевого шва | GWAN |  | 04:22 | 05:52 | 07:08 | 0 | 2051 |  | EXT | Нарушение формы кольцевого шва |  | (c)
73284.907 | 4.067 | 4.046 | -6.733 | -6.754 | 2063 | 2138 | 2163 | 0 | 4046 | 6730 |  | CORR | CIGR | 06:03 | 06:15 | 06:19 | 39 | 200 | 10 | EXT |  | 0.74 | (c)
73285.278 | 4.438 | 4.417 | -6.362 | -6.383 | 1381 | 1658 | 1587 | 437 | 4417 | 6730 |  | CORR | CIGR | 04:13 | 04:58 | 04:46 | 52 | 413 | 11 | EXT |  | 0.74 | (c)
73285.829 | 4.989 | 4.948 | -5.811 | -5.852 | 895 | 1033 | 1118 | 889 | 4948 | 6730 |  | CORR | GENE | 02:54 | 03:17 | 03:30 | 63 | 446 | 11 | EXT |  | 0.74 | (c)
73290.135 | 9.295 | 9.173 | -1.505 | -1.627 | 1643 | 1682 | 1678 | 517 | 1447 | 6730 |  | CORR | GENE | 04:55 | 05:01 | 05:01 | 180 | 71 | 14 | EXT |  | 0.76 | (c)
73290.218 | 9.378 | 9.358 | -1.422 | -1.442 | 1578 | 1669 | 1699 | 411 | 1385 | 6730 |  | CORR | GENE | 04:45 | 04:59 | 05:04 | 57 | 241 | 15 | EXT |  | 0.74 | (c)
73297.618 | 5.978 | 5.687 | -5.367 | -5.658 | -1769 | -1561 | -1343 | 462 | 4914 | 6731 |  | CORR | GENE | 04:15 | 04:48 | 05:23 | 744 | 851 | 10 | EXT | Аномалия находится на отводе. | 0.99 | (c)
73298.475 | 6.835 | 6.749 | -4.51 | -4.596 | -2066 | -1902 | -1723 | 165 | 4181 | 6731 |  | CORR | GENE | 03:27 | 03:53 | 04:22 | 415 | 686 | 10 | EXT | Аномалия находится на отводе. | 0.97 | (c)
73304.753 | 1.768 | 1.754 | -9.342 | -9.356 | 2132 | 2193 | 2191 | 0 | 1754 | 6732 |  | CORR | CIGR | 06:50 | 06:60 | 06:59 | 29 | 116 | 11 | EXT |  | 0.92 | (c)
73304.865 | 1.88 | 1.801 | -9.23 | -9.309 | 2145 | -1893 | -1845 | 0 | 1801 | 6732 |  | CORR | GENE | 06:52 | 08:00 | 08:08 | 218 | 941 | 13 | EXT |  | 0.95 | (c)
73307.354 | 4.369 | 4.369 | -6.741 | -6.741 | 1527 | 1691 | 1708 | 342 | 4369 | 6732 |  | CORR | GENE | 05:12 | 05:39 | 05:42 | 68 | 362 | 12 | EXT |  | 0.93 | (c)
73308.845 | 5.86 | 5.845 | -5.25 | -5.265 | 1912 | 1979 | 1973 | 197 | 5234 | 6732 |  | CORR | CIGR | 06:15 | 06:25 | 06:24 | 31 | 121 | 11 | EXT |  | 0.92 | (c)
73309.777 | 6.792 | 6.776 | -4.318 | -4.334 | 1270 | 1385 | 1390 | 722 | 4291 | 6732 |  | CORR | CIGR | 04:31 | 04:49 | 04:50 | 43 | 239 | 11 | EXT |  | 0.92 | (c)
73310.539 | 7.554 | 7.549 | -3.556 | -3.561 | 1986 | 2103 | 2088 | 42 | 3476 | 6732 |  | CORR | GENE | 06:26 | 06:45 | 06:43 | 85 | 203 | 12 | EXT |  | 0.93 | (c)
73310.776 | 7.791 | 7.753 | -3.319 | -3.357 | 1923 | 2141 | 2119 | 0 | 3258 | 6732 |  | CORR | GENE | 06:16 | 06:51 | 06:48 | 99 | 394 | 11 | EXT |  | 0.93 | (c)
73311.19 | 8.205 | 8.194 | -2.905 | -2.916 | 876 | 964 | 953 | 876 | 2869 | 6732 |  | CORR | CIGR | 03:27 | 03:41 | 03:40 | 47 | 156 | 10 | EXT |  | 0.92 | (c)
73311.463 | 8.478 | 8.466 | -2.632 | -2.644 | 1912 | 1989 | 1992 | 159 | 2596 | 6732 |  | CORR | CIGR | 06:14 | 06:27 | 06:27 | 48 | 160 | 10 | EXT |  | 0.92 | (c)
73311.883 | 8.898 | 8.86 | -2.212 | -2.25 | 852 | 1049 | 1059 | 852 | 2170 | 6732 |  | CORR | GENE | 03:23 | 03:55 | 03:57 | 80 | 415 | 12 | EXT |  | 0.93 | (c)
73312.247 | 9.262 | 9.224 | -1.848 | -1.886 | 958 | 1075 | 1184 | 821 | 1792 | 6732 |  | CORR | GENE | 03:40 | 03:59 | 04:17 | 94 | 452 | 10 | EXT |  | 0.93 | (c)
73324.158 | 10.063 | 10.023 | -1.332 | -1.372 | 1495 | 1640 | 1615 | 495 | 1313 | 6733 |  | CORR | GENE | 04:59 | 05:22 | 05:18 | 59 | 241 | 13 | EXT |  | 0.93 | (c)
73324.365 | 10.27 | 10.241 | -1.125 | -1.154 | 1987 | 2043 | 2088 | 41 | 1123 | 6733 |  | CORR | CIGR | 06:18 | 06:27 | 06:35 | 31 | 203 | 11 | EXT |  | 0.92 | (c)
73324.827 | 10.732 | 10.707 | -0.663 | -0.688 | 1355 | 1418 | 1433 | 719 | 648 | 6733 |  | CORR | CIGR | 04:36 | 04:46 | 04:49 | 40 | 157 | 10 | EXT |  | 0.92 | (c)
73329.752 | 4.262 | 3.958 | -7.063 | -7.367 | -2128 | -1753 | -1752 | 102 | 3958 | 6734 |  | CORR | GENE | 04:48 | 05:48 | 05:48 | 589 | 753 | 10 | EXT |  | 0.98 | (c)
73330.209 | 4.719 | 4.67 | -6.606 | -6.655 | -1854 | -1770 | -1723 | 377 | 4670 | 6734 |  | CORR | GENE | 05:32 | 05:46 | 05:53 | 77 | 261 | 15 | EXT |  | 0.93 | (c)
73330.439 | 4.949 | 4.931 | -6.376 | -6.394 | -1779 | -1619 | -1627 | 452 | 4931 | 6734 |  | CORR | GENE | 05:44 | 06:10 | 06:09 | 158 | 303 | 12 | EXT |  | 0.94 | (c)
73330.904 | 5.414 | 5.326 | -5.911 | -5.999 | -1840 | -1656 | -1682 | 390 | 5326 | 6734 |  | CORR | GENE | 05:34 | 06:04 | 05:60 | 123 | 316 | 10 | EXT |  | 0.93 | (c)
73334.552 | 9.062 | 9.037 | -2.263 | -2.288 | -1810 | -1641 | -1673 | 420 | 2224 | 6734 |  | CORR | GENE | 05:39 | 06:06 | 06:01 | 64 | 274 | 11 | EXT |  | 0.93 | (c)
73336.142 | 10.652 | 10.617 | -0.673 | -0.708 | -1733 | -1621 | -1640 | 498 | 662 | 6734 |  | CORR | CIGR | 05:52 | 06:09 | 06:06 | 46 | 185 | 15 | EXT |  | 0.93 | (c)
73341.163 | 4.348 | 4.321 | -7.112 | -7.139 | -1438 | -1399 | -1338 | 793 | 4321 | 6735 |  | CORR | CIGR | 05:30 | 05:36 | 05:46 | 46 | 200 | 11 | EXT |  | 0.92 | (c)
73343.22 | 6.405 | 6.344 | -5.055 | -5.116 | 2043 | 2155 | -2169 | 0 | 5031 | 6735 |  | CORR | GENE | 02:52 | 03:10 | 03:32 | 85 | 497 | 11 | EXT |  | 0.93 | (c)
73347.173 | 10.358 | 10.303 | -1.102 | -1.157 | -1385 | -1344 | -1206 | 846 | 1024 | 6735 |  | CORR | GENE | 05:39 | 05:45 | 06:07 | 133 | 357 | 13 | EXT |  | 0.94 | (c)
73347.664 | 10.849 | 10.528 | -0.611 | -0.932 | -1541 | -1166 | -1292 | 690 | 520 | 6735 |  | CORR | GENE | 05:13 | 06:14 | 05:54 | 412 | 498 | 20 | EXT |  | 1.03 | (b)
73347.793 | 10.978 | 10.942 | -0.482 | -0.518 | -1231 | -1198 | -1209 | 1000 | 324 | 6735 |  | CORR | AXGR | 06:03 | 06:09 | 06:07 | 194 | 44 | 11 | EXT |  | 0.94 | (c)
73350.291 | 2.016 | 1.999 | -9.249 | -9.266 | 2074 | 2118 | 2133 | 39 | 1999 | 6736 |  | CORR | CIGR | 06:50 | 06:57 | 06:60 | 34 | 118 | 11 | EXT |  | 0.92 | (c)
73358.886 | 10.611 | 10.588 | -0.654 | -0.677 | -1739 | -1567 | -1570 | 491 | 607 | 6736 |  | CORR | GENE | 08:35 | 09:03 | 09:02 | 70 | 338 | 10 | EXT |  | 0.93 | (c)
73358.956 | 10.681 | 10.529 | -0.584 | -0.736 | 1435 | 1846 | 1728 | 210 | 412 | 6736 |  | CORR | GENE | 05:07 | 06:14 | 05:55 | 324 | 585 | 15 | EXT |  | 0.98 | (c)
73359.357 | 11.082 | 11.028 | -0.183 | -0.237 | -1343 | -1107 | -1111 | 880 | 160 | 6736 |  | CORR | GENE | 09:39 | 10:17 | 10:16 | 77 | 463 | 10 | EXT |  | 0.93 | (c)
73359.887 | 0.347 | 0.199 | -11.228 | -11.376 | -871 | -655 | -562 | 252 | 199 | 6737 |  | CORR | GENE | 08:42 | 09:17 | 09:32 | 200 | 618 | 10 | EXT |  | 0.94 | (c)
73360.087 | 0.547 | 0.528 | -11.028 | -11.047 | -1854 | -1775 | -1776 | 376 | 528 | 6737 |  | CORR | GENE | 06:03 | 06:16 | 06:16 | 102 | 157 | 15 | EXT |  | 0.93 | (c)
73360.323 | 0.783 | 0.746 | -10.792 | -10.829 | -471 | -372 | -355 | 239 | 746 | 6737 |  | CORR | GENE | 09:46 | 10:02 | 10:05 | 58 | 232 | 10 | EXT |  | 0.93 | (c)
73360.596 | 1.056 | 0.864 | -10.519 | -10.711 | -2032 | -1708 | -1794 | 199 | 864 | 6737 |  | CORR | GENE | 05:34 | 06:27 | 06:13 | 215 | 475 | 12 | EXT |  | 0.95 | (c)
73360.622 | 1.082 | 1.052 | -10.493 | -10.523 | -636 | -461 | -393 | 150 | 1052 | 6737 |  | CORR | GENE | 09:20 | 09:48 | 09:59 | 97 | 486 | 10 | EXT |  | 0.93 | (c)
73360.814 | 1.274 | 1.151 | -10.301 | -10.424 | -1892 | -1746 | -1726 | 339 | 1151 | 6737 |  | CORR | GENE | 05:57 | 06:20 | 06:24 | 151 | 331 | 15 | EXT |  | 0.94 | (c)
73361.309 | 1.769 | 1.42 | -9.806 | -10.155 | -1136 | -699 | -629 | 121 | 1420 | 6737 |  | CORR | GENE | 07:59 | 09:09 | 09:21 | 406 | 1015 | 12 | EXT |  | 0.98 | (c)
73367.861 | 8.321 | 8.294 | -3.254 | -3.281 | -1695 | -1647 | -1636 | 536 | 3239 | 6737 |  | CORR | CIGR | 06:29 | 06:36 | 06:38 | 42 | 117 | 10 | EXT |  | 0.92 | (c)
73368.156 | 8.616 | 8.601 | -2.959 | -2.974 | -1696 | -1625 | -1632 | 534 | 2939 | 6737 |  | CORR | CIGR | 06:28 | 06:40 | 06:39 | 35 | 129 | 10 | EXT |  | 0.92 | (c)
73368.202 | 8.662 | 8.643 | -2.913 | -2.932 | 1355 | 1433 | 1461 | 664 | 2892 | 6737 |  | CORR | CIGR | 02:41 | 02:54 | 02:58 | 40 | 211 | 10 | EXT |  | 0.92 | (c)
73368.459 | 8.919 | 8.877 | -2.656 | -2.698 | 2160 | -2130 | -2130 | 0 | 2620 | 6737 |  | CORR | GENE | 04:51 | 05:18 | 05:19 | 78 | 343 | 15 | EXT |  | 0.93 | (c)
73368.541 | 9.001 | 8.98 | -2.574 | -2.595 | -1694 | -1625 | -1620 | 537 | 2526 | 6737 |  | CORR | GENE | 06:29 | 06:40 | 06:41 | 69 | 146 | 10 | EXT |  | 0.93 | (c)
73371.014 | 11.474 | 11.448 | -0.101 | -0.127 | 1505 | 1812 | 1704 | 328 | 55 | 6737 |  | CORR | GENE | 03:05 | 03:55 | 03:37 | 72 | 397 | 11 | EXT |  | 0.93 | (c)
73371.452 | 0.337 | 0.311 | -10.903 | -10.929 | 193 | 511 | 506 | 193 | 311 | 6738 |  | CORR | GENE | 03:17 | 04:08 | 04:07 | 90 | 628 | 10 | EXT |  | 0.93 | (c)
73372.184 | 1.069 | 1.03 | -10.171 | -10.21 | 169 | 441 | 467 | 169 | 1030 | 6738 |  | CORR | GENE | 03:13 | 03:57 | 04:01 | 99 | 597 | 10 | EXT |  | 0.93 | (c)
73372.462 | 1.347 | 1.312 | -9.893 | -9.928 | 273 | 522 | 503 | 273 | 1312 | 6738 |  | CORR | GENE | 03:30 | 04:10 | 04:07 | 100 | 461 | 10 | EXT |  | 0.93 | (c)
73374.032 | 2.917 | 2.896 | -8.323 | -8.344 | 1001 | 1128 | 1185 | 861 | 2896 | 6738 |  | CORR | GENE | 05:27 | 05:48 | 05:57 | 107 | 368 | 12 | EXT |  | 0.93 | (c)
73409.345 | 4.14 | 4.118 | -7.3 | -7.322 | -1528 | -1403 | -1377 | 1225 | 4118 | 6741 |  | CORR | CIGR | 05:04 | 05:24 | 05:28 | 41 | 303 | 10 | EXT | Аномалия находится на отводе. | 0.89 | (c)
73409.791 | 4.586 | 4.557 | -6.854 | -6.883 | -1498 | -1333 | -1316 | 1134 | 4557 | 6741 |  | CORR | GENE | 05:08 | 05:35 | 05:38 | 64 | 365 | 13 | EXT | Аномалия находится на отводе. | 0.89 | (c)
73427.302 | 10.657 | 10.641 | -0.748 | -0.764 | -251 | -121 | -141 | 30 | 713 | 6742 |  | CORR | GENE | 08:04 | 08:25 | 08:22 | 51 | 221 | 10 | EXT |  | 0.89 | (c)
73428.221 | 0.171 | 0.016 | -11.284 | -11.439 | 552 | 582 | 587 | 552 | 16 | 6743 |  | CORR | GENE | 03:52 | 03:57 | 03:58 | 254 | 71 | 14 | EXT |  | 0.96 | (c)
73428.481 | 0.431 | 0.265 | -11.024 | -11.19 | 631 | 691 | 670 | 631 | 265 | 6743 |  | CORR | GENE | 04:05 | 04:15 | 04:11 | 248 | 78 | 11 | EXT |  | 0.95 | (c)
73428.743 | 0.693 | 0.551 | -10.762 | -10.904 | 540 | 588 | 576 | 540 | 551 | 6743 |  | CORR | GENE | 03:50 | 03:58 | 03:56 | 747 | 73 | 15 | EXT |  | 1.03 | (b)
73430.199 | 2.149 | 2.062 | -9.306 | -9.393 | 427 | 477 | 457 | 427 | 2062 | 6743 |  | CORR | GENE | 03:32 | 03:40 | 03:37 | 448 | 60 | 11 | EXT |  | 0.98 | (c)
73431.823 | 3.773 | 3.217 | -7.682 | -8.238 | 346 | 453 | 437 | 346 | 3217 | 6743 |  | CORR | GENE | 03:19 | 03:36 | 03:34 | 999 | 183 | 13 | EXT |  | 1.02 | (b)
73470.049 | 7.954 | 7.94 | -3.271 | -3.285 | -546 | -503 | -454 | 362 | 3234 | 6746 |  | CORR | GENE | 05:28 | 05:35 | 05:43 | 51 | 184 | 10 | EXT |  | 0.89 | (c)
73484.355 | 0 | -0.048 | -11.025 | -11.073 | -1972 | -951 | -1215 | 259 |  | 6748 | Нарушение формы кольцевого шва | GWAN |  | 08:43 | 11:28 | 10:45 | 0 | 1512 |  | EXT | Нарушение формы кольцевого шва Аномалия находится на отводе. |  | (c)
73517.26 | 0 | -0.049 | -11.35 | -11.399 | -1398 | -1132 | -875 | 353 |  | 6751 | Нарушение формы кольцевого шва | GWAN |  | 10:39 | 11:22 | 12:03 | 0 | 1045 |  | EXT | Нарушение формы кольцевого шва Аномалия находится на отводе. |  | (c)
73540.292 | 0.137 | 0.047 | -11.193 | -11.283 | -1560 | -1535 | -1529 | 671 | 47 | 6753 |  | CORR | GENE | 05:24 | 05:28 | 05:29 | 274 | 61 | 14 | EXT |  | 0.97 | (c)
73545.964 | 5.809 | 5.689 | -5.521 | -5.641 | -1357 | -1340 | -1341 | 874 | 5455 | 6753 |  | CORR | AXGR | 05:56 | 05:59 | 05:59 | 186 | 33 | 10 | EXT |  | 0.94 | (c)
73546.337 | 6.182 | 6.124 | -5.148 | -5.206 | -1838 | -1588 | -1554 | 392 | 5117 | 6753 |  | CORR | GENE | 04:39 | 05:19 | 05:25 | 89 | 568 | 10 | EXT |  | 0.93 | (c)
73552.985 | 1.5 | 1.485 | -9.855 | -9.87 | -1575 | -1493 | -1495 | 656 | 1485 | 6754 |  | CORR | CIGR | 08:07 | 08:20 | 08:19 | 38 | 159 | 11 | EXT |  | 0.92 | (c)
73555.94 | 4.455 | 4.406 | -6.9 | -6.949 | 1750 | 1945 | 1989 | 3 | 4406 | 6754 |  | CORR | GENE | 05:03 | 05:35 | 05:42 | 131 | 478 | 13 | EXT |  | 0.94 | (c)
73562.904 | 0.064 | 0.016 | -10.951 | -10.999 | 1208 | 1258 | 1252 | 935 | 16 | 6755 | Дефект проката | MIAN | GENE | 03:32 | 03:40 | 03:39 | 477 | 87 |  | INT | Дефект проката Эквивалент потери металла 18%. |  | (c)
73565.902 | 3.062 | 2.836 | -7.953 | -8.179 | 994 | 1047 | 1068 | 994 | 2836 | 6755 |  | CORR | GENE | 02:58 | 03:06 | 03:09 | 634 | 148 | 12 | EXT |  | 1 | (c)
73566.637 | 3.797 | 3.551 | -7.218 | -7.464 | 1122 | 1177 | 1209 | 935 | 3551 | 6755 |  | CORR | GENE | 03:18 | 03:27 | 03:32 | 396 | 173 | 11 | EXT |  | 0.97 | (c)
73574.815 | 0.96 | 0.934 | -10.545 | -10.571 | 2008 | 2183 | 2215 | 0 | 934 | 6756 |  | CORR | CIGR | 02:51 | 03:19 | 03:24 | 46 | 414 | 12 | EXT |  | 0.92 | (c)
73575.452 | 1.597 | 1.519 | -9.908 | -9.986 | 2028 | 2220 | -2220 | 0 | 1519 | 6756 |  | CORR | GENE | 02:54 | 03:25 | 03:28 | 143 | 426 | 10 | EXT |  | 0.93 | (c)
73577.008 | 3.153 | 3.111 | -8.352 | -8.394 | -1453 | -1282 | -1236 | 777 | 3111 | 6756 |  | CORR | GENE | 05:32 | 05:60 | 06:07 | 56 | 435 | 10 | EXT |  | 0.93 | (c)
73577.392 | 3.537 | 3.438 | -7.968 | -8.067 | -1145 | -853 | -939 | 734 | 3438 | 6756 |  | CORR | GENE | 06:22 | 07:09 | 06:55 | 159 | 410 | 10 | EXT |  | 0.94 | (c)
73590.634 | 5.274 | 5.069 | -6.051 | -6.256 | -1966 | -1802 | -1735 | 264 | 5069 | 6757 |  | CORR | GENE | 05:23 | 05:49 | 06:00 | 408 | 462 | 11 | EXT |  | 0.97 | (c)
73591.041 | 5.681 | 5.618 | -5.644 | -5.707 | -1933 | -1713 | -1759 | 298 | 5618 | 6757 |  | CORR | GENE | 05:28 | 06:03 | 05:56 | 84 | 346 | 10 | EXT |  | 0.93 | (c)
73591.755 | 6.395 | 6.366 | -4.93 | -4.959 | -1748 | -1692 | -1634 | 483 | 4910 | 6757 |  | CORR | CIGR | 05:58 | 06:07 | 06:16 | 49 | 229 | 15 | EXT |  | 0.93 | (c)
73591.795 | 6.435 | 6.369 | -4.89 | -4.956 | -1867 | -1826 | -1833 | 364 | 4629 | 6757 |  | CORR | GENE | 05:39 | 05:45 | 05:44 | 327 | 67 | 11 | EXT |  | 0.96 | (c)
73591.965 | 6.605 | 6.6 | -4.72 | -4.725 | -1744 | -1631 | -1665 | 487 | 4679 | 6757 |  | CORR | CIGR | 05:59 | 06:17 | 06:11 | 46 | 157 | 12 | EXT |  | 0.92 | (c)
73592.165 | 6.805 | 6.791 | -4.52 | -4.534 | -1988 | -1942 | -1936 | 243 | 4509 | 6757 |  | CORR | CIGR | 05:19 | 05:27 | 05:28 | 25 | 104 | 13 | EXT |  | 0.92 | (c)
73592.772 | 7.412 | 7.364 | -3.913 | -3.961 | -1895 | -1749 | -1754 | 336 | 3887 | 6757 |  | CORR | GENE | 05:34 | 05:58 | 05:57 | 74 | 281 | 10 | EXT |  | 0.93 | (c)
73593.075 | 7.715 | 7.696 | -3.61 | -3.629 | -1756 | -1720 | -1703 | 475 | 3598 | 6757 |  | CORR | CIGR | 05:57 | 06:02 | 06:05 | 31 | 105 | 12 | EXT |  | 0.92 | (c)
73593.567 | 8.207 | 8.201 | -3.118 | -3.124 | -1787 | -1749 | -1731 | 444 | 3101 | 6757 |  | CORR | CIGR | 05:52 | 05:58 | 06:01 | 23 | 112 | 10 | EXT |  | 0.92 | (c)
73594.31 | 8.95 | 8.942 | -2.375 | -2.383 | -1855 | -1781 | -1774 | 375 | 2362 | 6757 |  | CORR | CIGR | 05:41 | 05:53 | 05:54 | 21 | 162 | 10 | EXT |  | 0.92 | (c)
73594.524 | 9.164 | 8.918 | -2.161 | -2.407 | -1955 | -1944 | -1936 | 276 | 2088 | 6757 |  | CORR | AXGR | 05:25 | 05:26 | 05:28 | 319 | 38 | 12 | EXT |  | 0.97 | (c)
73594.617 | 9.257 | 9.243 | -2.068 | -2.082 | -2084 | -1929 | -1907 | 146 | 1899 | 6757 |  | CORR | GENE | 05:04 | 05:29 | 05:32 | 183 | 355 | 14 | EXT |  | 0.95 | (c)
73594.958 | 9.598 | 9.562 | -1.727 | -1.763 | -1800 | -1730 | -1733 | 431 | 1691 | 6757 |  | CORR | GENE | 05:50 | 06:01 | 06:00 | 72 | 134 | 11 | EXT |  | 0.93 | (c)
73595.167 | 9.807 | 9.783 | -1.518 | -1.542 | -1868 | -1776 | -1771 | 363 | 1474 | 6757 |  | CORR | GENE | 05:39 | 05:53 | 05:54 | 68 | 193 | 14 | EXT |  | 0.93 | (c)
73595.622 | 10.262 | 10.21 | -1.063 | -1.115 | -1761 | -1606 | -1500 | 470 | 1044 | 6757 |  | CORR | GENE | 05:56 | 06:21 | 06:38 | 71 | 521 | 12 | EXT |  | 0.93 | (c)
73596.052 | 10.692 | 10.653 | -0.633 | -0.672 | -1445 | -1375 | -1350 | 786 | 627 | 6757 |  | CORR | CIGR | 06:47 | 06:58 | 07:02 | 45 | 189 | 11 | EXT |  | 0.92 | (c)
73596.403 | 11.043 | 10.93 | -0.282 | -0.395 | -1387 | -1344 | -1350 | 844 | 84 | 6757 |  | CORR | GENE | 06:56 | 07:03 | 07:02 | 311 | 73 | 9 | EXT |  | 0.95 | (c)
73596.76 | 0.075 | 0.038 | -11.31 | -11.347 | 1047 | 1944 | 1622 | 33 | 38 | 6758 |  | CORR | GENE | 04:36 | 07:00 | 06:09 | 95 | 1151 | 11 | EXT |  | 0.93 | (c)
73597.038 | 0.353 | 0.344 | -11.032 | -11.041 | 1883 | 1920 | 1923 | 267 | 344 | 6758 |  | CORR | CIGR | 06:51 | 06:57 | 06:57 | 24 | 81 | 10 | EXT |  | 0.92 | (c)
73598.25 | 1.565 | 1.551 | -9.82 | -9.834 | 1883 | 1975 | 1979 | 155 | 1551 | 6758 |  | CORR | CIGR | 06:51 | 07:05 | 07:06 | 41 | 192 | 11 | EXT |  | 0.92 | (c)
73598.859 | 2.174 | 2.163 | -9.211 | -9.222 | 1971 | 2019 | 2032 | 138 | 2163 | 6758 |  | CORR | CIGR | 07:05 | 07:13 | 07:15 | 30 | 121 | 11 | EXT |  | 0.92 | (c)
73600.532 | 3.847 | 3.791 | -7.538 | -7.594 | -2224 | -2175 | -2190 | 6 | 3791 | 6758 |  | CORR | GENE | 07:48 | 07:56 | 07:53 | 309 | 68 | 10 | EXT |  | 0.96 | (c)
73602.216 | 5.531 | 5.252 | -5.854 | -6.133 | 1964 | 2002 | 2027 | 141 | 5252 | 6758 |  | CORR | GENE | 07:04 | 07:10 | 07:14 | 571 | 126 | 11 | EXT |  | 0.99 | (c)
73602.731 | 6.046 | 6.026 | -5.339 | -5.359 | -2170 | -2079 | -2062 | 60 | 5312 | 6758 |  | CORR | CIGR | 07:56 | 08:11 | 08:14 | 47 | 217 | 10 | EXT |  | 0.92 | (c)
73604.969 | 8.284 | 8.219 | -3.101 | -3.166 | 1779 | 1972 | 1925 | 160 | 2359 | 6758 |  | CORR | GENE | 06:34 | 07:05 | 06:57 | 807 | 291 | 10 | EXT |  | 0.99 | (c)
73606.222 | 9.537 | 9.472 | -1.848 | -1.913 | 1785 | 1884 | 1911 | 193 | 1835 | 6758 |  | CORR | GENE | 06:35 | 06:51 | 06:55 | 78 | 253 | 10 | EXT |  | 0.93 | (c)
73611.925 | 3.855 | 3.635 | -7.35 | -7.57 | 1140 | 1170 | 1171 | 1028 | 3635 | 6759 |  | CORR | GENE | 04:42 | 04:47 | 04:47 | 344 | 62 | 11 | EXT |  | 0.97 | (c)
73613.682 | 5.612 | 5.529 | -5.593 | -5.676 | 1559 | 1713 | 1714 | 361 | 5529 | 6759 |  | CORR | GENE | 05:50 | 06:15 | 06:15 | 119 | 311 | 10 | EXT |  | 0.93 | (c)
73613.918 | 5.848 | 5.825 | -5.357 | -5.38 | 1655 | 1723 | 1737 | 412 | 5338 | 6759 |  | CORR | CIGR | 06:05 | 06:16 | 06:18 | 42 | 164 | 12 | EXT |  | 0.92 | (c)
73619.275 | 0 | -0.037 | -11.1 | -11.137 | 322 | 592 | 1191 | 171 |  | 6760 | Нарушение формы кольцевого шва | GWAN |  | 01:44 | 02:28 | 04:04 | 0 | 1737 |  | EXT | Нарушение формы кольцевого шва |  | (c)
73619.275 | 0 | -0.048 | -11.1 | -11.148 | -1587 | -649 | -833 | 80 |  | 6760 | Нарушение формы кольцевого шва | GWAN |  | 08:36 | 11:07 | 10:37 | 0 | 1506 |  | EXT | Нарушение формы кольцевого шва |  | (c)
73622.497 | 3.222 | 3.205 | -7.878 | -7.895 | 1809 | 1927 | 1898 | 244 | 3205 | 6760 |  | CORR | CIGR | 05:44 | 06:03 | 05:58 | 36 | 178 | 11 | EXT |  | 0.92 | (c)
73623.996 | 4.721 | 4.706 | -6.379 | -6.394 | -681 | -582 | -581 | 482 | 4706 | 6760 |  | CORR | GENE | 11:02 | 11:18 | 11:18 | 65 | 199 | 10 | EXT |  | 0.93 | (c)
73624.356 | 5.081 | 5.07 | -6.019 | -6.03 | 1841 | 1944 | 1959 | 154 | 5070 | 6760 |  | CORR | GENE | 05:49 | 06:06 | 06:08 | 78 | 235 | 10 | EXT |  | 0.93 | (c)
73624.783 | 5.508 | 5.491 | -5.592 | -5.609 | 1798 | 1889 | 1877 | 275 | 5491 | 6760 |  | CORR | CIGR | 05:42 | 05:57 | 05:55 | 38 | 157 | 10 | EXT |  | 0.92 | (c)
73626.379 | 7.104 | 7.077 | -3.996 | -4.023 | 1537 | 2092 | 1822 | 124 | 3869 | 6760 |  | CORR | GENE | 04:60 | 06:29 | 05:46 | 154 | 570 | 11 | EXT |  | 0.94 | (c)
73626.503 | 7.228 | 7.166 | -3.872 | -3.934 | 2118 | 2171 | 2155 | 39 | 3256 | 6760 |  | CORR | GENE | 06:34 | 06:42 | 06:40 | 678 | 74 | 12 | EXT |  | 1 | (b)
73627.168 | 7.893 | 7.864 | -3.207 | -3.236 | 1743 | 1835 | 1888 | 198 | 3176 | 6760 |  | CORR | GENE | 05:33 | 05:48 | 05:57 | 60 | 290 | 14 | EXT |  | 0.93 | (c)
73627.36 | 8.085 | 8.051 | -3.015 | -3.049 | 1980 | 2028 | 2063 | 85 | 3003 | 6760 |  | CORR | CIGR | 06:11 | 06:19 | 06:25 | 46 | 166 | 10 | EXT |  | 0.92 | (c)
73627.601 | 8.326 | 8.248 | -2.774 | -2.852 | 2126 | 2157 | 2156 | 43 | 2346 | 6760 |  | CORR | GENE | 06:35 | 06:40 | 06:40 | 506 | 61 | 10 | EXT |  | 0.98 | (c)
73627.781 | 8.506 | 8.492 | -2.594 | -2.608 | 1567 | 1626 | 1642 | 513 | 2572 | 6760 |  | CORR | CIGR | 05:05 | 05:14 | 05:17 | 36 | 151 | 10 | EXT |  | 0.92 | (c)
73627.971 | 8.696 | 8.669 | -2.404 | -2.431 | 1402 | 1494 | 1501 | 631 | 2386 | 6760 |  | CORR | CIGR | 04:38 | 04:53 | 04:54 | 45 | 198 | 15 | EXT |  | 0.93 | (c)
73629.179 | 9.904 | 8.883 | -1.196 | -2.217 | 2230 | -2200 | -2189 | 0 | 962 | 6760 |  | CORR | GENE | 06:52 | 06:57 | 06:59 | 1255 | 84 | 10 | EXT |  | 1 | (b)
73629.344 | 10.069 | 9.905 | -1.031 | -1.195 | 1338 | 1353 | 1358 | 852 | 950 | 6760 |  | CORR | AXGR | 04:28 | 04:30 | 04:31 | 245 | 40 | 10 | EXT |  | 0.95 | (c)
73630.091 | 10.816 | 10.683 | -0.284 | -0.417 | 2111 | 2140 | 2141 | 60 | 162 | 6760 |  | CORR | GENE | 06:33 | 06:37 | 06:37 | 255 | 60 | 13 | EXT |  | 0.96 | (c)
73631.32 | 0.945 | 0.933 | -9.905 | -9.917 | 2002 | 2199 | 2156 | 0 | 933 | 6761 |  | CORR | GENE | 04:12 | 04:44 | 04:37 | 113 | 307 | 10 | EXT |  | 0.93 | (c)
73632.899 | 2.524 | 1.756 | -8.326 | -9.094 | -1465 | -1345 | -1367 | 766 | 1756 | 6761 |  | CORR | GENE | 06:52 | 07:12 | 07:08 | 1072 | 194 | 14 | EXT |  | 1.04 | (b)
73633.319 | 2.944 | 2.894 | -7.906 | -7.956 | 1816 | 1938 | 1983 | 80 | 2894 | 6761 |  | CORR | GENE | 03:42 | 04:02 | 04:09 | 75 | 334 | 11 | EXT |  | 0.93 | (c)
73633.975 | 3.6 | 3.526 | -7.25 | -7.324 | 1813 | 2078 | 2011 | 21 | 3526 | 6761 |  | CORR | GENE | 03:41 | 04:24 | 04:13 | 113 | 396 | 10 | EXT |  | 0.93 | (c)
73634.349 | 3.974 | 3.188 | -6.876 | -7.662 | -2203 | -2189 | -2183 | 27 | 3188 | 6761 |  | CORR | AXGR | 04:53 | 04:55 | 04:56 | 1338 | 40 | 15 | EXT |  | 1.05 | (b)
73634.612 | 4.237 | 4.217 | -6.613 | -6.633 | -1374 | -1281 | -1284 | 856 | 4217 | 6761 |  | CORR | CIGR | 07:07 | 07:22 | 07:22 | 37 | 180 | 13 | EXT |  | 0.92 | (c)
73635.18 | 4.805 | 4.333 | -6.045 | -6.517 | -1443 | -1331 | -1370 | 787 | 4333 | 6761 |  | CORR | GENE | 06:56 | 07:14 | 07:08 | 768 | 146 | 11 | EXT |  | 1 | (c)
73638.983 | 8.608 | 7.973 | -2.242 | -2.877 | -2199 | -2171 | -2166 | 32 | 1880 | 6761 |  | CORR | GENE | 04:54 | 04:58 | 04:59 | 997 | 65 | 14 | EXT |  | 1.03 | (b)
73639.681 | 9.306 | 9.28 | -1.544 | -1.57 | -2179 | -2088 | -2096 | 51 | 1536 | 6761 |  | CORR | CIGR | 04:57 | 05:12 | 05:11 | 34 | 167 | 10 | EXT |  | 0.92 | (c)
73640.745 | 10.37 | 10.306 | -0.48 | -0.544 | 2186 | -1911 | -1964 | 0 | 318 | 6761 |  | CORR | GENE | 04:42 | 05:40 | 05:32 | 226 | 622 | 15 | EXT |  | 0.96 | (c)
73641.202 | 10.827 | 10.68 | -0.023 | -0.17 | -2185 | -2116 | -2072 | 45 | 17 | 6761 |  | CORR | GENE | 04:56 | 05:07 | 05:14 | 153 | 226 | 10 | EXT |  | 0.94 | (c)
73641.349 | 0.124 | 0.038 | -10.246 | -10.332 | 1334 | 1557 | 1496 | 572 | 38 | 6762 |  | CORR | GENE | 04:45 | 05:21 | 05:11 | 278 | 324 | 10 | EXT |  | 0.95 | (c)
73641.493 | 0.268 | 0.268 | -10.102 | -10.102 | 2144 | 2210 | 2182 | 10 | 268 | 6762 |  | CORR | GENE | 06:56 | 07:06 | 07:02 | 747 | 76 | 12 | EXT |  | 1.01 | (b)
73642.066 | 0.841 | 0.607 | -9.529 | -9.763 | 1138 | 1201 | 1246 | 876 | 607 | 6762 |  | CORR | GENE | 04:13 | 04:23 | 04:31 | 1133 | 216 | 13 | EXT |  | 1.03 | (b)
73643.429 | 2.204 | 2.183 | -8.166 | -8.187 | 2147 | 2203 | 2200 | 0 | 2183 | 6762 |  | CORR | CIGR | 06:56 | 07:05 | 07:05 | 21 | 106 | 13 | EXT |  | 0.92 | (c)
73646.848 | 5.623 | 5.416 | -4.747 | -4.954 | 1091 | 1125 | 1140 | 1041 | 4484 | 6762 |  | CORR | GENE | 04:06 | 04:11 | 04:14 | 470 | 98 | 12 | EXT |  | 0.99 | (c)
73648.148 | 6.923 | 6.85 | -3.447 | -3.52 | 1185 | 1339 | 1479 | 457 | 3347 | 6762 |  | CORR | GENE | 04:21 | 04:46 | 05:08 | 173 | 588 | 10 | EXT |  | 0.94 | (c)
73648.405 | 7.18 | 7.039 | -3.19 | -3.331 | 1388 | 1402 | 1411 | 796 | 3143 | 6762 |  | CORR | AXGR | 04:54 | 04:56 | 04:57 | 188 | 47 | 12 | EXT |  | 0.94 | (c)
73648.532 | 7.307 | 7.234 | -3.063 | -3.136 | 1085 | 1258 | 1299 | 717 | 3041 | 6762 |  | CORR | GENE | 04:05 | 04:33 | 04:39 | 95 | 428 | 11 | EXT |  | 0.93 | (c)
73649.044 | 7.819 | 7.721 | -2.551 | -2.649 | 1066 | 1401 | 1305 | 686 | 2519 | 6762 |  | CORR | GENE | 04:02 | 04:56 | 04:40 | 130 | 478 | 11 | EXT |  | 0.93 | (c)
73649.263 | 8.038 | 7.944 | -2.332 | -2.426 | 1220 | 1257 | 1256 | 939 | 2155 | 6762 |  | CORR | GENE | 04:27 | 04:32 | 04:32 | 271 | 71 | 11 | EXT |  | 0.96 | (c)
73649.546 | 8.321 | 8.279 | -2.049 | -2.091 | 833 | 1172 | 1017 | 833 | 2030 | 6762 |  | CORR | GENE | 03:24 | 04:19 | 03:54 | 61 | 368 | 10 | EXT |  | 0.93 | (c)
73650.865 | 9.64 | 9.621 | -0.73 | -0.749 | 634 | 727 | 809 | 634 | 691 | 6762 |  | CORR | GENE | 02:52 | 03:07 | 03:20 | 58 | 350 | 11 | EXT |  | 0.93 | (c)
73652.183 | 0.588 | 0.554 | -10.922 | -10.956 | 1078 | 1320 | 1362 | 584 | 554 | 6763 |  | CORR | GENE | 03:33 | 04:12 | 04:19 | 92 | 568 | 13 | EXT |  | 0.93 | (c)
73652.905 | 1.31 | 1.193 | -10.2 | -10.317 | 1673 | 2058 | 1970 | 0 | 1193 | 6763 |  | CORR | GENE | 05:09 | 06:11 | 05:57 | 200 | 593 | 13 | EXT |  | 0.95 | (c)
73653.048 | 1.453 | 1.41 | -10.057 | -10.1 | 2204 | 2223 | 2218 | 0 | 1410 | 6763 |  | CORR | AXGR | 06:35 | 06:38 | 06:37 | 255 | 27 | 10 | EXT |  | 0.95 | (c)
73653.093 | 1.498 | 1.479 | -10.012 | -10.031 | 1384 | 1556 | 1542 | 531 | 1479 | 6763 |  | CORR | CIGR | 04:23 | 04:50 | 04:48 | 41 | 316 | 10 | EXT |  | 0.92 | (c)
73653.754 | 2.159 | 2.137 | -9.351 | -9.373 | 943 | 1694 | 1531 | 111 | 2137 | 6763 |  | CORR | GENE | 03:12 | 05:13 | 04:46 | 82 | 1176 | 12 | EXT |  | 0.93 | (c)
73653.83 | 2.235 | 1.853 | -9.275 | -9.657 | 2167 | 2193 | 2199 | 1 | 1853 | 6763 |  | CORR | GENE | 06:29 | 06:33 | 06:34 | 629 | 62 | 10 | EXT |  | 0.98 | (c)
73654.692 | 3.097 | 3.088 | -8.413 | -8.422 | 1796 | 1846 | 1863 | 300 | 3088 | 6763 |  | CORR | CIGR | 05:29 | 05:37 | 05:40 | 23 | 135 | 11 | EXT |  | 0.92 | (c)
73654.837 | 3.242 | 3.105 | -8.268 | -8.405 | 1407 | 1586 | 1555 | 529 | 3105 | 6763 |  | CORR | GENE | 04:26 | 04:55 | 04:50 | 160 | 295 | 10 | EXT |  | 0.94 | (c)
73655.098 | 3.503 | 3.456 | -8.007 | -8.054 | 1826 | 1873 | 1911 | 234 | 3456 | 6763 |  | CORR | GENE | 05:34 | 05:42 | 05:48 | 64 | 170 | 11 | EXT |  | 0.93 | (c)
73655.233 | 3.638 | 3.613 | -7.872 | -7.897 | 1470 | 1649 | 1596 | 508 | 3613 | 6763 |  | CORR | GENE | 04:37 | 05:06 | 04:57 | 91 | 252 | 10 | EXT |  | 0.93 | (c)
73655.927 | 4.332 | 4.313 | -7.178 | -7.197 | -1868 | -1740 | -1775 | 363 | 4313 | 6763 |  | CORR | CIGR | 07:38 | 07:59 | 07:53 | 32 | 186 | 12 | EXT |  | 0.92 | (c)
73657.056 | 5.461 | 5.376 | -6.049 | -6.134 | 1908 | 1935 | 1929 | 282 | 5376 | 6763 |  | CORR | AXGR | 05:47 | 05:52 | 05:51 | 201 | 40 | 10 | EXT |  | 0.94 | (c)
73657.206 | 5.611 | 5.595 | -5.899 | -5.915 | 1474 | 1649 | 1591 | 524 | 5595 | 6763 |  | CORR | CIGR | 04:37 | 05:06 | 04:56 | 45 | 232 | 10 | EXT |  | 0.92 | (c)
73657.221 | 5.626 | 5.601 | -5.884 | -5.909 | 1905 | 2017 | 2021 | 94 | 5601 | 6763 |  | CORR | CIGR | 05:47 | 06:05 | 06:05 | 44 | 231 | 10 | EXT |  | 0.92 | (c)
73658.145 | 6.55 | 6.495 | -4.96 | -5.015 | 1678 | 1808 | 1918 | 72 | 4944 | 6763 |  | CORR | GENE | 05:10 | 05:31 | 05:49 | 71 | 480 | 14 | EXT |  | 0.93 | (c)
73659.372 | 7.777 | 7.663 | -3.733 | -3.847 | 2174 | 2192 | 2191 | 22 | 3577 | 6763 |  | CORR | AXGR | 06:30 | 06:33 | 06:33 | 270 | 35 | 12 | EXT |  | 0.96 | (c)
73663.046 | 11.451 | 11.406 | -0.059 | -0.104 | 1929 | 2200 | -2132 | 0 | 32 | 6763 |  | CORR | GENE | 05:51 | 06:34 | 06:55 | 72 | 802 | 11 | EXT |  | 0.93 | (c)
73663.871 | 0.766 | 0.752 | -10.229 | -10.243 | 1255 | 1370 | 1362 | 762 | 752 | 6764 |  | CORR | GENE | 05:24 | 05:42 | 05:41 | 60 | 214 | 10 | EXT |  | 0.93 | (c)
73666.477 | 3.372 | 3.076 | -7.623 | -7.919 | 1094 | 1137 | 1126 | 1071 | 3076 | 6764 |  | CORR | GENE | 04:58 | 05:05 | 05:03 | 662 | 65 | 10 | EXT |  | 0.99 | (c)
73667.447 | 4.342 | 4.305 | -6.653 | -6.69 | 1471 | 1597 | 1611 | 480 | 4305 | 6764 |  | CORR | GENE | 05:59 | 06:19 | 06:21 | 64 | 279 | 10 | EXT |  | 0.93 | (c)
73674.233 | 0.133 | 0.03 | -11.097 | -11.2 | 1795 | -2206 | 2038 | 0 | 30 | 6765 |  | CORR | GENE | 04:28 | 05:42 | 05:07 | 149 | 485 | 10 | EXT |  | 0.94 | (c)
73676.945 | 2.845 | 2.817 | -8.385 | -8.413 | -2172 | -1916 | -2020 | 59 | 2817 | 6765 |  | CORR | GENE | 05:47 | 06:29 | 06:12 | 83 | 303 | 7 | EXT |  | 0.93 | (c)
73683.265 | 9.165 | 9.165 | -2.065 | -2.065 | 2144 | -2056 | -2131 | 0 | 2021 | 6765 |  | CORR | CIGR | 05:24 | 06:06 | 05:54 | 44 | 372 | 10 | EXT |  | 0.92 | (c)
73684.362 | 10.262 | 10.262 | -0.968 | -0.968 | 1862 | 1894 | 1941 | 210 | 925 | 6765 |  | CORR | CIGR | 04:39 | 04:44 | 04:51 | 43 | 158 | 9 | EXT |  | 0.92 | (c)
73687.057 | 1.727 | 1.713 | -9.653 | -9.667 | 961 | 1027 | 1032 | 961 | 1713 | 6766 |  | CORR | CIGR | 04:40 | 04:51 | 04:52 | 27 | 142 | 10 | EXT |  | 0.92 | (c)
73687.144 | 1.814 | 1.802 | -9.566 | -9.578 | 965 | 1011 | 1030 | 965 | 1802 | 6766 |  | CORR | CIGR | 04:41 | 04:48 | 04:51 | 29 | 131 | 11 | EXT |  | 0.92 | (c)
73695.67 | 10.34 | 10.276 | -1.04 | -1.104 | 911 | 1014 | 1156 | 830 | 996 | 6766 |  | CORR | GENE | 04:32 | 04:49 | 05:12 | 108 | 489 | 11 | EXT |  | 0.93 | (c)
73696.545 | 11.215 | 10.932 | -0.165 | -0.448 | 1183 | 1453 | 1653 | 107 | 105 | 6766 |  | CORR | GENE | 05:16 | 05:59 | 06:32 | 343 | 941 | 10 | EXT |  | 0.96 | (c)
73719.448 | 0.108 | 0.089 | -11.397 | -11.416 | 1114 | 1244 | 1218 | 908 | 89 | 6769 |  | CORR | CIGR | 03:52 | 04:13 | 04:09 | 44 | 208 | 10 | EXT |  | 0.92 | (c)
73720.712 | 1.372 | 1.358 | -10.133 | -10.147 | 1243 | 1313 | 1325 | 825 | 1358 | 6769 |  | CORR | CIGR | 04:13 | 04:24 | 04:26 | 27 | 163 | 11 | EXT |  | 0.92 | (c)
73738.649 | 7.804 | 7.571 | -3.446 | -3.679 | 1433 | 1571 | 1559 | 546 | 2884 | 6770 |  | CORR | GENE | 04:23 | 04:45 | 04:43 | 795 | 251 | 10 | EXT |  | 0.99 | (c)
73742.095 | 0 | -0.017 | -11.17 | -11.187 | -1661 | -968 | -1216 | 771 |  | 6771 | Нарушение формы кольцевого шва | GWAN |  | 04:24 | 06:16 | 05:36 | 0 | 890 |  | EXT | Нарушение формы кольцевого шва Аномалия находится на отводе. |  | (c)
73742.095 | 0 | -0.042 | -11.17 | -11.212 | -28 | 1055 | 736 | 0 |  | 6771 | Нарушение формы кольцевого шва | GWAN |  | 08:48 | 11:43 | 10:51 | 0 | 1528 |  | EXT | Нарушение формы кольцевого шва Аномалия находится на отводе. |  | (c)
73764.016 | 10.751 | 10.736 | -0.884 | -0.899 | 932 | 1036 | 1087 | 932 | 842 | 6772 |  | CORR | GENE | 02:40 | 02:57 | 03:05 | 57 | 310 | 11 | EXT |  | 0.89 | (c)
73778.729 | 2.234 | 2.218 | -9.311 | -9.327 | 366 | 585 | 512 | 366 | 2218 | 6774 |  | CORR | GENE | 04:22 | 04:57 | 04:46 | 49 | 293 | 15 | EXT |  | 0.89 | (c)
73778.973 | 2.478 | 2.453 | -9.067 | -9.092 | 491 | 647 | 671 | 491 | 2453 | 6774 |  | CORR | GENE | 04:42 | 05:07 | 05:11 | 147 | 361 | 13 | EXT |  | 0.9 | (c)
73783.553 | 7.058 | 6.95 | -4.487 | -4.595 | 2083 | 2114 | 2099 | 2083 | 4427 | 6774 |  | CORR | AXGR | 08:59 | 09:04 | 09:02 | 168 | 32 | 10 | EXT |  | 0.9 | (c)
73790.484 | 2.444 | 2.367 | -8.971 | -9.048 | 692 | 722 | 1013 | 692 | 2367 | 6775 |  | CORR | GENE | 04:56 | 05:00 | 05:47 | 113 | 642 | 12 | EXT | Аномалия находится на отводе. | 0.9 | (c)
73791.077 | 3.037 | 3.013 | -8.378 | -8.402 | -420 | -372 | -349 | 279 | 3013 | 6775 |  | CORR | CIGR | 01:56 | 02:04 | 02:08 | 38 | 141 | 9 | EXT | Аномалия находится на отводе. | 0.89 | (c)
73793 | 4.96 | 4.949 | -6.455 | -6.466 | 165 | 216 | 216 | 165 | 4949 | 6775 |  | CORR | CIGR | 03:31 | 03:39 | 03:39 | 22 | 102 | 12 | EXT | Аномалия находится на отводе. | 0.89 | (c)
73797.506 | 9.466 | 9.456 | -1.949 | -1.959 | 1937 | 2079 | 2041 | 1937 | 1904 | 6775 |  | CORR | GENE | 08:17 | 08:39 | 08:33 | 55 | 208 | 11 | EXT | Аномалия находится на отводе. | 0.89 | (c)
73799.375 | 11.335 | 11.307 | -0.08 | -0.108 | 1362 | 1481 | 1451 | 1362 | 79 | 6775 |  | CORR | CIGR | 06:44 | 07:03 | 06:58 | 29 | 178 | 12 | EXT | Аномалия находится на отводе. | 0.89 | (c)
73804.024 | 4.569 | 4.539 | -6.891 | -6.921 | 1798 | 1910 | 1973 | 1798 | 4539 | 6776 |  | CORR | GENE | 07:12 | 07:30 | 07:40 | 120 | 350 | 10 | EXT |  | 0.89 | (c)
73810.881 | 11.426 | 11.264 | -0.034 | -0.196 | 696 | 1259 | 1294 | 696 | 17 | 6776 |  | CORR | GENE | 04:14 | 05:45 | 05:51 | 179 | 1195 | 15 | EXT |  | 0.91 | (c)
73819.452 | 8.537 | 8.479 | -2.218 | -2.276 | 1370 | 1507 | 1521 | 558 | 2195 | 6777 |  | CORR | GENE | 05:48 | 06:10 | 06:12 | 81 | 303 | 14 | EXT |  | 0.93 | (c)
73820.24 | 9.325 | 9.305 | -1.43 | -1.45 | 1448 | 1539 | 1534 | 611 | 1394 | 6777 |  | CORR | GENE | 06:00 | 06:15 | 06:14 | 56 | 172 | 12 | EXT |  | 0.93 | (c)
73824.135 | 2.465 | 2.439 | -8.875 | -8.901 | 1941 | 2002 | 2018 | 135 | 2439 | 6778 |  | CORR | CIGR | 06:25 | 06:34 | 06:37 | 39 | 154 | 14 | EXT |  | 0.92 | (c)
73838.162 | 5.152 | 5.14 | -5.603 | -5.615 | 1116 | 1185 | 1181 | 986 | 5140 | 6779 |  | CORR | CIGR | 04:12 | 04:23 | 04:22 | 32 | 129 | 11 | EXT |  | 0.92 | (c)
73868.631 | 2.291 | 2.254 | -8.944 | -8.981 | -1170 | -1102 | -1094 | 1018 | 2254 | 6782 |  | CORR | GENE | 06:27 | 06:39 | 06:40 | 63 | 152 | 12 | EXT |  | 0.93 | (c)
73877.166 | 10.826 | 10.595 | -0.409 | -0.64 | -1298 | -1288 | -1245 | 932 | 362 | 6782 |  | CORR | GENE | 06:07 | 06:08 | 06:15 | 278 | 107 | 10 | EXT |  | 0.95 | (c)
73877.279 | 10.939 | 10.834 | -0.296 | -0.401 | -960 | -925 | -878 | 795 | 91 | 6782 |  | CORR | GENE | 07:01 | 07:07 | 07:15 | 310 | 165 | 13 | EXT |  | 0.97 | (c)
73877.638 | 0.063 | 0.033 | -11.262 | -11.292 | 939 | 1527 | 1334 | 939 | 33 | 6783 |  | CORR | GENE | 05:21 | 06:55 | 06:24 | 125 | 789 | 12 | EXT | Аномалия находится на отводе. | 0.9 | (c)
73907.368 | 6.953 | 6.876 | -4.397 | -4.474 | -904 | -878 | -878 | 851 | 4257 | 6785 |  | CORR | GENE | 07:14 | 07:18 | 07:18 | 217 | 53 | 11 | EXT |  | 0.95 | (c)
73908.991 | 8.576 | 8.444 | -2.774 | -2.906 | -965 | -930 | -927 | 888 | 2687 | 6785 |  | CORR | GENE | 07:04 | 07:09 | 07:10 | 219 | 77 | 11 | EXT |  | 0.95 | (c)
73912.864 | 1.099 | 0.96 | -10.271 | -10.41 | 2163 | 2178 | 2185 | 23 | 960 | 6786 |  | CORR | AXGR | 07:50 | 07:53 | 07:54 | 360 | 45 | 10 | EXT |  | 0.96 | (c)
73920.143 | 8.378 | 8.361 | -2.992 | -3.009 | 924 | 985 | 992 | 924 | 2977 | 6786 |  | CORR | CIGR | 04:31 | 04:40 | 04:41 | 32 | 136 | 11 | EXT |  | 0.92 | (c)
73925.867 | 2.732 | 2.714 | -8.703 | -8.721 | 2046 | 2114 | 2117 | 43 | 2714 | 6787 |  | CORR | CIGR | 06:41 | 06:52 | 06:52 | 33 | 142 | 11 | EXT |  | 0.92 | (c)
73927.513 | 4.378 | 4.318 | -7.057 | -7.117 | 1202 | 1242 | 1229 | 974 | 4318 | 6787 |  | CORR | GENE | 04:24 | 04:31 | 04:29 | 254 | 55 | 13 | EXT |  | 0.96 | (c)
73934.022 | 10.887 | 10.849 | -0.548 | -0.586 | 2096 | 2134 | 2126 | 76 | 314 | 6787 |  | CORR | GENE | 06:49 | 06:55 | 06:53 | 272 | 58 | 11 | EXT |  | 0.96 | (c)
73934.506 | 11.371 | 11.337 | -0.064 | -0.098 | 1998 | 2141 | -2220 | 0 | 44 | 6787 |  | CORR | GENE | 06:33 | 06:56 | 07:12 | 54 | 486 | 11 | EXT |  | 0.93 | (c)
73934.78 | 0.21 | 0.183 | -11.015 | -11.042 | 1404 | 1463 | 1542 | 551 | 183 | 6788 |  | CORR | CIGR | 05:31 | 05:41 | 05:53 | 44 | 276 | 11 | EXT |  | 0.92 | (c)
73934.969 | 0.399 | 0.375 | -10.826 | -10.85 | 1390 | 1534 | 1502 | 617 | 375 | 6788 |  | CORR | CIGR | 05:29 | 05:52 | 05:47 | 37 | 224 | 15 | EXT |  | 0.92 | (c)
73937.781 | 3.211 | 3.157 | -8.014 | -8.068 | 1362 | 1448 | 1512 | 568 | 3157 | 6788 |  | CORR | GENE | 05:24 | 05:38 | 05:49 | 72 | 301 | 10 | EXT | Аномалия находится на упругопластическом изгибе: R=660 D, максимальное растяжение на 6 час. | 0.93 | (c)
73940.243 | 5.673 | 5.641 | -5.552 | -5.584 | 1876 | 1990 | 2009 | 88 | 5500 | 6788 |  | CORR | GENE | 06:47 | 07:06 | 07:09 | 84 | 266 | 10 | EXT | Аномалия находится на упругопластическом изгибе: R=427 D, максимальное растяжение на 5.8 час. | 0.93 | (c)
73940.694 | 6.124 | 5.925 | -5.101 | -5.3 | 2129 | 2156 | 2156 | 47 | 4849 | 6788 |  | CORR | GENE | 07:28 | 07:32 | 07:32 | 451 | 54 | 11 | EXT | Аномалия находится на упругопластическом изгибе: R=402 D, максимальное растяжение на 5.8 час. | 0.98 | (c)
73941.125 | 6.555 | 6.546 | -4.67 | -4.679 | 1775 | 1843 | 1857 | 292 | 4649 | 6788 |  | CORR | CIGR | 06:31 | 06:42 | 06:44 | 30 | 163 | 12 | EXT | Аномалия находится на упругопластическом изгибе: R=383 D, максимальное растяжение на 5.8 час. | 0.95 | (c)
73944.59 | 10.02 | 10.007 | -1.205 | -1.218 | 1371 | 1530 | 1491 | 619 | 1111 | 6788 |  | CORR | GENE | 05:26 | 05:51 | 05:45 | 107 | 240 | 11 | EXT | Аномалия находится на упругопластическом изгибе: R=419 D, максимальное растяжение на 5.8 час. | 0.97 | (c)
73970.938 | 2.603 | 2.584 | -8.682 | -8.701 | 1861 | 1952 | 1994 | 104 | 2584 | 6791 |  | CORR | GENE | 05:34 | 05:49 | 05:55 | 56 | 265 | 10 | EXT |  | 0.93 | (c)
73979.687 | 0.067 | 0.043 | -11.178 | -11.202 | 2108 | -1381 | -1198 | 0 | 43 | 6792 | Дефект проката | MIAN | GENE | 05:24 | 08:01 | 08:30 | 53 | 2311 |  | INT | Дефект проката Эквивалент потери металла 19%. |  | (c)
73980.843 | 1.223 | 1.209 | -10.022 | -10.036 | -2041 | -1934 | -1952 | 190 | 1209 | 6792 |  | CORR | CIGR | 06:14 | 06:32 | 06:29 | 37 | 177 | 10 | EXT |  | 0.92 | (c)
73985.005 | 5.385 | 4.859 | -5.86 | -6.386 | -2193 | -2176 | -2165 | 38 | 4859 | 6792 |  | CORR | GENE | 05:50 | 05:53 | 05:54 | 930 | 55 | 15 | EXT |  | 1.04 | (b)
73995.748 | 4.883 | 4.874 | -6.447 | -6.456 | 1951 | 1997 | 2015 | 152 | 4874 | 6793 |  | CORR | CIGR | 07:47 | 07:54 | 07:57 | 24 | 128 | 10 | EXT |  | 0.92 | (c)
73999.72 | 8.855 | 8.834 | -2.475 | -2.496 | 1344 | 1420 | 1427 | 720 | 2447 | 6793 |  | CORR | CIGR | 06:09 | 06:21 | 06:22 | 49 | 166 | 10 | EXT |  | 0.92 | (c)
74005.639 | 3.444 | 3.32 | -7.816 | -7.94 | 1093 | 1109 | 1105 | 1093 | 3320 | 6794 |  | CORR | AXGR | 06:18 | 06:21 | 06:20 | 174 | 24 | 15 | EXT | Аномалия находится на отводе. | 0.91 | (c)
74005.862 | 3.667 | 3.625 | -7.593 | -7.635 | 1149 | 1251 | 1239 | 1149 | 3625 | 6794 |  | CORR | GENE | 06:27 | 06:44 | 06:42 | 53 | 180 | 10 | EXT | Аномалия находится на отводе. | 0.89 | (c)
74025.722 | 0.942 | 0.919 | -9.803 | -9.826 | -1369 | -1188 | -1226 | 861 | 919 | 6796 |  | CORR | GENE | 05:35 | 06:04 | 05:58 | 65 | 287 | 11 | EXT |  | 0.93 | (c)
74029.478 | 4.698 | 4.684 | -6.047 | -6.061 | -995 | -933 | -930 | 865 | 4684 | 6796 |  | CORR | GENE | 06:35 | 06:45 | 06:46 | 59 | 130 | 10 | EXT |  | 0.93 | (c)
74036.443 | 0.918 | 0.899 | -10.412 | -10.431 | -1381 | -1287 | -1278 | 849 | 899 | 6797 |  | CORR | CIGR | 06:16 | 06:31 | 06:33 | 46 | 207 | 30 | EXT |  | 0.93 | (c)
74036.635 | 1.11 | 1.011 | -10.22 | -10.319 | -1876 | -1776 | -1784 | 355 | 1011 | 6797 |  | CORR | GENE | 04:56 | 05:13 | 05:11 | 116 | 183 | 15 | EXT |  | 0.94 | (c)
74040.405 | 4.88 | 4.806 | -6.45 | -6.524 | -1259 | -1138 | -1106 | 952 | 4806 | 6797 | Дефект проката | MIAN | GENE | 06:36 | 06:55 | 07:01 | 156 | 307 |  | INT | Дефект проката Эквивалент потери металла 10%. |  | (c)
74044.803 | 9.278 | 9.128 | -2.052 | -2.202 | -1367 | -1260 | -1040 | 713 | 1833 | 6797 | Дефект проката | MIAN | GENE | 06:18 | 06:36 | 07:11 | 369 | 654 |  | INT | Дефект проката Эквивалент потери металла 11%. |  | (c)
74046.676 | 11.151 | 9.562 | -0.179 | -1.768 | -1122 | -1084 | -964 | 805 | 98 | 6797 | Дефект проката | MIAN | GENE | 06:58 | 07:04 | 07:24 | 1670 | 317 |  | INT | Дефект проката Эквивалент потери металла 10%. |  | (c)
74051.034 | 4.179 | 4.156 | -7.321 | -7.344 | 1806 | 1881 | 1944 | 148 | 4156 | 6798 |  | CORR | GENE | 05:25 | 05:37 | 05:47 | 76 | 277 | 10 | EXT |  | 0.93 | (c)
74052.401 | 5.546 | 5.483 | -5.954 | -6.017 | 1517 | 1588 | 1686 | 375 | 5483 | 6798 |  | CORR | GENE | 04:38 | 04:50 | 05:06 | 107 | 339 | 10 | EXT |  | 0.93 | (c)
74054.12 | 7.265 | 7.24 | -4.235 | -4.26 | 2047 | 2137 | 2140 | 0 | 4225 | 6798 |  | CORR | CIGR | 06:04 | 06:19 | 06:19 | 35 | 186 | 14 | EXT |  | 0.92 | (c)
74054.523 | 7.668 | 7.656 | -3.832 | -3.844 | 1839 | 1927 | 1918 | 233 | 3808 | 6798 |  | CORR | CIGR | 05:30 | 05:45 | 05:43 | 36 | 159 | 10 | EXT |  | 0.92 | (c)
74055.624 | 8.769 | 8.748 | -2.731 | -2.752 | 1301 | 1442 | 1414 | 703 | 2723 | 6798 |  | CORR | CIGR | 04:04 | 04:26 | 04:22 | 29 | 227 | 10 | EXT |  | 0.92 | (c)
74057.231 | 10.376 | 10.353 | -1.124 | -1.147 | 1972 | 2023 | 2042 | 118 | 1114 | 6798 |  | CORR | CIGR | 05:52 | 06:00 | 06:03 | 33 | 141 | 11 | EXT |  | 0.92 | (c)
74069.189 | 10.834 | 10.793 | -0.026 | -0.067 | 209 | 484 | 761 | 209 | 7 | 6799 |  | CORR | GENE | 04:02 | 04:47 | 05:31 | 60 | 1105 | 14 | EXT |  | 0.89 | (c)
74080.16 | 10.945 | 10.871 | -0.035 | -0.109 | -515 | -185 | 138 | 0 | 19 | 6800 |  | CORR | GENE | 03:35 | 04:28 | 05:20 | 90 | 1305 | 12 | EXT |  | 0.89 | (c)
74080.329 | 0.134 | 0.122 | -11.206 | -11.218 | 1527 | 1592 | 1590 | 1527 | 122 | 6801 |  | CORR | CIGR | 07:14 | 07:25 | 07:24 | 23 | 126 | 10 | EXT |  | 0.89 | (c)
74094.07 | 2.535 | 2.524 | -8.74 | -8.751 | 1445 | 1508 | 1502 | 671 | 2524 | 6802 |  | CORR | CIGR | 06:05 | 06:16 | 06:15 | 26 | 115 | 10 | EXT |  | 0.92 | (c)
74094.973 | 3.438 | 3.087 | -7.837 | -8.188 | 1292 | 1723 | 1535 | 452 | 3087 | 6802 |  | CORR | GENE | 05:41 | 06:50 | 06:20 | 414 | 486 | 10 | EXT |  | 0.97 | (c)
74096.54 | 5.005 | 4.985 | -6.27 | -6.29 | 1264 | 1386 | 1447 | 601 | 4985 | 6802 |  | CORR | GENE | 05:36 | 05:56 | 06:06 | 364 | 366 | 14 | EXT |  | 0.98 | (c)
74097.843 | 6.308 | 6.292 | -4.967 | -4.983 | 1201 | 1464 | 1368 | 696 | 4912 | 6802 |  | CORR | GENE | 05:26 | 06:09 | 05:53 | 71 | 334 | 10 | EXT |  | 0.93 | (c)
74098.978 | 7.443 | 7.267 | -3.832 | -4.008 | -1231 | -1202 | -1197 | 1000 | 3588 | 6802 | Дефект проката | MIAN | GENE | 10:54 | 10:58 | 10:59 | 420 | 67 |  | INT | Дефект проката Эквивалент потери металла 14%. |  | (c)
74100.256 | 8.721 | 8.71 | -2.554 | -2.565 | 1083 | 1213 | 1177 | 959 | 2533 | 6802 |  | CORR | CIGR | 05:07 | 05:28 | 05:22 | 32 | 189 | 12 | EXT |  | 0.92 | (c)
74102.432 | 10.897 | 10.883 | -0.378 | -0.392 | 993 | 1077 | 1062 | 993 | 353 | 6802 |  | CORR | CIGR | 04:52 | 05:06 | 05:04 | 39 | 139 | 10 | EXT |  | 0.92 | (c)
74102.613 | 11.078 | 11.064 | -0.197 | -0.211 | 924 | 993 | 1000 | 924 | 185 | 6802 |  | CORR | CIGR | 04:41 | 04:52 | 04:54 | 26 | 151 | 10 | EXT |  | 0.92 | (c)
74109.086 | 3.371 | 3.262 | -4.474 | -4.583 | 1658 | 1681 | 1679 | 531 | 3262 | 6804 |  | CORR | AXGR | 05:18 | 05:22 | 05:21 | 155 | 41 | 11 | EXT |  | 0.94 | (c)
74109.188 | 3.473 | 3.444 | -4.372 | -4.401 | 1632 | 1785 | 1759 | 345 | 3444 | 6804 |  | CORR | GENE | 05:14 | 05:39 | 05:34 | 176 | 254 | 10 | EXT |  | 0.94 | (c)
74110.89 | 5.175 | 5.127 | -2.67 | -2.718 | 1974 | 2069 | 2087 | 31 | 2620 | 6804 |  | CORR | GENE | 06:09 | 06:24 | 06:27 | 98 | 225 | 10 | EXT |  | 0.93 | (c)
74111.468 | 5.753 | 5.741 | -2.092 | -2.104 | 1722 | 1774 | 1785 | 382 | 2064 | 6804 |  | CORR | CIGR | 05:28 | 05:37 | 05:39 | 40 | 127 | 10 | EXT |  | 0.92 | (c)
74111.573 | 5.858 | 5.841 | -1.987 | -2.004 | 1787 | 1821 | 1841 | 336 | 1973 | 6804 |  | CORR | CIGR | 05:39 | 05:44 | 05:47 | 31 | 108 | 10 | EXT |  | 0.92 | (c)
74112.711 | 6.996 | 6.959 | -0.849 | -0.886 | 1650 | 2021 | 1986 | 0 | 718 | 6804 |  | CORR | GENE | 05:17 | 06:16 | 06:11 | 168 | 673 | 9 | EXT |  | 0.94 | (c)
74113.538 | 7.823 | 7.7 | -0.022 | -0.145 | 1419 | 2014 | 1806 | 37 | 22 | 6804 |  | CORR | GENE | 04:39 | 06:15 | 05:42 | 123 | 775 | 11 | EXT |  | 0.93 | (c)
74114.421 | 0.861 | 0.811 | -2.629 | -2.679 | 773 | 816 | 831 | 773 | 811 | 6805 |  | CORR | GENE | 04:53 | 05:00 | 05:03 | 63 | 115 | 10 | EXT |  | 0.93 | (c)
74127.116 | 3.866 | 3.804 | -7.129 | -7.191 | 793 | 912 | 898 | 793 | 3804 | 6807 |  | CORR | GENE | 04:12 | 04:31 | 04:29 | 103 | 210 | 9 | EXT |  | 0.93 | (c)
74130.039 | 6.789 | 6.782 | -4.206 | -4.213 | 703 | 892 | 938 | 703 | 4109 | 6807 |  | CORR | GENE | 03:58 | 04:28 | 04:36 | 104 | 469 | 9 | EXT |  | 0.93 | (c)
74133.429 | 10.179 | 10.165 | -0.816 | -0.83 | 1763 | 1816 | 1815 | 364 | 801 | 6807 |  | CORR | CIGR | 06:49 | 06:57 | 06:57 | 29 | 104 | 10 | EXT |  | 0.92 | (c)
74184.771 | 5.526 | 5.514 | -5.454 | -5.466 | -2147 | -2090 | -2093 | 83 | 5439 | 6812 |  | CORR | CIGR | 04:02 | 04:11 | 04:11 | 27 | 109 | 12 | EXT |  | 0.92 | (c)
74190.225 | 0 | -0.026 | -11.645 | -11.671 | 1870 | 2133 | 2105 | 1870 |  | 6813 | Нарушение формы кольцевого шва | GWAN |  | 07:44 | 08:26 | 08:21 | 0 | 470 |  | EXT | Нарушение формы кольцевого шва Аномалия находится на отводе. |  | (c)
74213.691 | 1.126 | 1.074 | -10.189 | -10.241 | 1760 | 1771 | 1771 | 448 | 1074 | 6815 |  | CORR | AXGR | 07:19 | 07:21 | 07:21 | 97 | 22 | 14 | EXT |  | 0.89 | (c)
74216.622 | 4.057 | 4.04 | -7.258 | -7.275 | 1593 | 1753 | 1714 | 396 | 4040 | 6815 |  | CORR | GENE | 06:52 | 07:18 | 07:11 | 59 | 242 | 10 | EXT |  | 0.89 | (c)
74216.876 | 4.311 | 4.281 | -7.004 | -7.034 | 1622 | 1710 | 1694 | 464 | 4281 | 6815 |  | CORR | CIGR | 06:57 | 07:11 | 07:08 | 41 | 144 | 13 | EXT |  | 0.89 | (c)
74217.553 | 4.988 | 4.375 | -6.327 | -6.94 | 1610 | 1777 | 1795 | 251 | 4375 | 6815 |  | CORR | GENE | 06:55 | 07:22 | 07:25 | 1301 | 370 | 12 | EXT |  | 0.98 | (c)
74218.631 | 6.066 | 6.059 | -5.249 | -5.256 | 1606 | 1733 | 1696 | 445 | 5230 | 6815 |  | CORR | CIGR | 06:54 | 07:15 | 07:09 | 26 | 179 | 10 | EXT |  | 0.89 | (c)
74222.907 | 10.342 | 10.328 | -0.973 | -0.987 | 725 | 843 | 891 | 725 | 921 | 6815 |  | CORR | GENE | 04:32 | 04:51 | 04:59 | 66 | 331 | 11 | EXT |  | 0.89 | (c)
74223.827 | 11.262 | 11.02 | -0.053 | -0.295 | 982 | 1086 | 1169 | 875 | 42 | 6815 |  | CORR | GENE | 05:13 | 05:30 | 05:43 | 253 | 373 | 12 | EXT |  | 0.92 | (c)
74225.214 | 1.334 | 1.232 | -9.726 | -9.828 | -1628 | -1601 | -1606 | 603 | 1232 | 6816 |  | CORR | AXGR | 06:14 | 06:19 | 06:18 | 150 | 44 | 10 | EXT |  | 0.9 | (c)
74229.735 | 5.855 | 5.837 | -5.205 | -5.223 | 2066 | 2155 | 2130 | 37 | 5188 | 6816 |  | CORR | CIGR | 04:10 | 04:25 | 04:21 | 35 | 128 | 11 | EXT |  | 0.89 | (c)
74230.348 | 6.468 | 6.456 | -4.592 | -4.604 | 2058 | 2124 | 2115 | 58 | 4572 | 6816 |  | CORR | CIGR | 04:09 | 04:20 | 04:18 | 32 | 114 | 10 | EXT |  | 0.89 | (c)
74237.539 | 2.599 | 2.589 | -8.786 | -8.796 | 1782 | 1833 | 1840 | 333 | 2589 | 6817 |  | CORR | CIGR | 04:52 | 05:00 | 05:02 | 28 | 115 | 11 | EXT |  | 0.89 | (c)
74243.708 | 8.768 | 8.719 | -2.617 | -2.666 | 1468 | 1822 | 2115 | 0 | 2417 | 6817 |  | CORR | GENE | 04:02 | 04:59 | 05:46 | 249 | 1294 | 10 | EXT |  | 0.91 | (c)
74246.463 | 0.138 | 0.032 | -11.402 | -11.508 | -679 | -572 | -292 | 0 | 32 | 6818 |  | CORR | GENE | 04:00 | 04:18 | 05:03 | 139 | 773 | 11 | EXT |  | 0.9 | (c)
74250.635 | 4.31 | 4.232 | -7.23 | -7.308 | 31 | 47 | 48 | 31 | 4232 | 6818 |  | LWAN | AXGR | 05:55 | 05:57 | 05:58 | 141 | 34 |  | INT | Эквивалент потери металла 10%. |  | (c)
74256.941 | 10.616 | 10.603 | -0.924 | -0.937 | -374 | -330 | -310 | 247 | 903 | 6818 |  | CORR | CIGR | 04:50 | 04:57 | 04:60 | 34 | 127 | 11 | EXT |  | 0.89 | (c)
74259.054 | 1.189 | 1.165 | -9.346 | -9.37 | 511 | 666 | 676 | 511 | 1165 | 6819 | Дефект проката | MIAN | GENE | 10:11 | 10:36 | 10:38 | 59 | 331 |  | INT | Дефект проката Эквивалент потери металла 10%. Аномалия находится на отводе. |  | (c)
74259.705 | 1.84 | 0.107 | -8.695 | -10.428 | 4 | 22 | 75 | 4 | 107 | 6819 | Дефект проката | MIAN | GENE | 08:49 | 08:52 | 09:01 | 6712 | 143 |  | INT | Дефект проката Эквивалент потери металла 28%. Аномалия находится на отводе. |  | (c)
74263.312 | 5.447 | 5.413 | -5.088 | -5.122 | 2205 | -2205 | -2062 | 1868 | 5066 | 6819 |  | CORR | GENE | 02:45 | 02:53 | 03:16 | 56 | 388 | 10 | EXT | Аномалия находится на отводе. | 0.89 | (c)
74263.56 | 5.695 | 5.684 | -4.84 | -4.851 | -2044 | -1852 | -1878 | 1712 | 4777 | 6819 |  | CORR | GENE | 03:19 | 03:50 | 03:45 | 74 | 333 | 10 | EXT | Аномалия находится на отводе. | 0.89 | (c)
74263.783 | 5.918 | 5.875 | -4.617 | -4.66 | 2212 | -2114 | -1998 | 1748 | 4422 | 6819 |  | CORR | GENE | 02:46 | 03:07 | 03:26 | 238 | 501 | 10 | EXT | Аномалия находится на отводе. | 0.91 | (c)
74264.218 | 6.353 | 6.292 | -4.182 | -4.243 | -2197 | -2079 | -1999 | 1801 | 4135 | 6819 |  | CORR | GENE | 02:54 | 03:13 | 03:26 | 108 | 396 | 10 | EXT | Аномалия находится на отводе. | 0.89 | (c)
74265.528 | 7.663 | 7.52 | -2.872 | -3.015 | 2037 | 2049 | 2058 | 2037 | 2838 | 6819 |  | CORR | AXGR | 02:17 | 02:19 | 02:21 | 177 | 42 | 10 | EXT | Аномалия находится на отводе. | 0.9 | (c)
74266.627 | 8.762 | 7.456 | -1.773 | -3.079 | 42 | 92 | 112 | 42 | 44 | 6819 | Дефект проката | MIAN | GENE | 08:55 | 09:03 | 09:07 | 3035 | 139 |  | INT | Дефект проката Эквивалент потери металла 22%. Аномалия находится на отводе. |  | (c)
74267.454 | 9.589 | 9.581 | -0.946 | -0.954 | -1498 | -1454 | -1396 | 1293 | 928 | 6819 |  | CORR | CIGR | 04:47 | 04:54 | 05:03 | 26 | 205 | 10 | EXT | Аномалия находится на отводе. | 0.89 | (c)
74274.92 | 6.52 | 6.314 | -4.74 | -4.946 | -3 | 2 | 10 | 0 | 4429 | 6820 | Дефект проката | MIAN | AXGR | 02:43 | 02:43 | 02:45 | 517 | 27 |  | INT | Дефект проката Эквивалент потери металла 15%. Аномалия находится на отводе. |  | (c)
74275.725 | 7.325 | 7.055 | -3.935 | -4.205 | 1179 | 1208 | 1229 | 1179 | 3833 | 6820 |  | CORR | GENE | 05:53 | 05:58 | 06:01 | 372 | 100 | 11 | EXT | Аномалия находится на отводе. | 0.93 | (c)
74276.178 | 7.778 | 7.485 | -3.482 | -3.775 | -10 | 5 | 4 | 0 | 3281 | 6820 | Дефект проката | MIAN | AXGR | 02:42 | 02:44 | 02:44 | 494 | 27 |  | INT | Дефект проката Эквивалент потери металла 18%. Аномалия находится на отводе. |  | (c)
74282.469 | 2.809 | 2.796 | -8.761 | -8.774 | 1851 | 1895 | 1921 | 1851 | 2796 | 6821 |  | CORR | CIGR | 03:43 | 03:50 | 03:55 | 33 | 140 | 10 | EXT |  | 0.89 | (c)
74282.577 | 2.917 | 2.904 | -8.653 | -8.666 | 1315 | 1386 | 1406 | 1315 | 2904 | 6821 |  | CORR | CIGR | 02:17 | 02:28 | 02:32 | 38 | 182 | 10 | EXT |  | 0.89 | (c)
74284.535 | 4.875 | 4.862 | -6.695 | -6.708 | 1511 | 1578 | 1596 | 1511 | 4862 | 6821 |  | CORR | GENE | 02:49 | 02:59 | 03:02 | 95 | 171 | 11 | EXT |  | 0.89 | (c)
74284.61 | 4.95 | 4.916 | -6.62 | -6.654 | 2011 | 2081 | 2062 | 2011 | 4916 | 6821 |  | CORR | GENE | 04:09 | 04:21 | 04:18 | 661 | 102 | 13 | EXT |  | 0.97 | (c)
74285.96 | 6.3 | 6.216 | -5.27 | -5.354 | -1231 | -1214 | -1215 | 1200 | 5216 | 6821 |  | CORR | AXGR | 07:26 | 07:29 | 07:29 | 138 | 31 | 9 | EXT |  | 0.9 | (c)
74286.002 | 6.342 | 6.309 | -5.228 | -5.261 | 1857 | 1948 | 1953 | 1857 | 5213 | 6821 |  | CORR | GENE | 03:45 | 03:59 | 03:60 | 48 | 192 | 9 | EXT |  | 0.89 | (c)
74286.501 | 6.841 | 6.787 | -4.729 | -4.783 | 1864 | 2120 | 2036 | 1864 | 4714 | 6821 |  | CORR | GENE | 03:46 | 04:27 | 04:13 | 69 | 344 | 9 | EXT |  | 0.89 | (c)
74286.932 | 7.272 | 7.213 | -4.298 | -4.357 | 1671 | 1727 | 1869 | 1671 | 4241 | 6821 |  | CORR | GENE | 03:14 | 03:23 | 03:46 | 116 | 396 | 9 | EXT |  | 0.89 | (c)
74288.08 | 8.42 | 8.367 | -3.15 | -3.203 | 1762 | 2049 | 1980 | 1762 | 3080 | 6821 |  | CORR | GENE | 03:29 | 04:15 | 04:04 | 123 | 437 | 10 | EXT |  | 0.89 | (c)
74288.843 | 9.183 | 9.163 | -2.387 | -2.407 | 1914 | 1981 | 2021 | 1914 | 2365 | 6821 |  | CORR | CIGR | 03:54 | 04:04 | 04:11 | 42 | 215 | 10 | EXT |  | 0.89 | (c)
74289.486 | 9.826 | 9.799 | -1.744 | -1.771 | -1459 | -1363 | -1392 | 1325 | 1715 | 6821 |  | CORR | GENE | 06:49 | 07:05 | 07:00 | 56 | 134 | 11 | EXT |  | 0.89 | (c)
74289.539 | 9.879 | 9.776 | -1.691 | -1.794 | -1289 | -1267 | -1259 | 1229 | 1466 | 6821 |  | CORR | GENE | 07:17 | 07:20 | 07:21 | 328 | 60 | 11 | EXT |  | 0.93 | (c)
74289.552 | 9.892 | 9.851 | -1.678 | -1.719 | -1763 | -1655 | -1634 | 1504 | 1657 | 6821 |  | CORR | GENE | 06:00 | 06:18 | 06:21 | 62 | 259 | 14 | EXT |  | 0.89 | (c)
74290.577 | 10.917 | 10.896 | -0.653 | -0.674 | 2102 | 2222 | -2221 | 2083 | 648 | 6821 |  | CORR | CIGR | 04:24 | 04:43 | 04:46 | 26 | 276 | 15 | EXT |  | 0.89 | (c)
74290.802 | 11.142 | 11.116 | -0.428 | -0.454 | -2169 | -2104 | -2090 | 2012 | 420 | 6821 |  | CORR | CIGR | 04:55 | 05:05 | 05:07 | 34 | 157 | 11 | EXT |  | 0.89 | (c)
74291.23 | 0 | 0 | -11.16 | -11.16 | 684 | 967 | 968 | 684 | 0 | 6822 |  | GWAN |  | 04:41 | 05:27 | 05:27 | 0 | 569 |  | EXT | Место ремонта. |  | (c)
74302.46 | 0.07 | 0.041 | -11.08 | -11.109 | 484 | 596 | 1221 | 273 | 41 | 6823 |  | CORR | GENE | 02:18 | 02:36 | 04:17 | 78 | 1474 | 12 | EXT | Аномалия находится на упругопластическом изгибе: R=451 D, максимальное растяжение на 5.9 час. | 0.89 | (c)
74302.503 | 0.113 | 0.067 | -11.037 | -11.083 | -2136 | -1954 | -1836 | 95 | 67 | 6823 |  | CORR | GENE | 07:15 | 07:44 | 08:03 | 85 | 599 | 10 | EXT | Аномалия находится на упругопластическом изгибе: R=451 D, максимальное растяжение на 5.9 час. | 0.89 | (c)
74302.885 | 0.495 | 0.457 | -10.655 | -10.693 | 667 | 698 | 828 | 667 | 457 | 6823 |  | CORR | GENE | 02:47 | 02:52 | 03:13 | 48 | 321 | 8 | EXT | Аномалия находится на упругопластическом изгибе: R=466 D, максимальное растяжение на 5.9 час. | 0.89 | (c)
74303.439 | 1.049 | 1.038 | -10.101 | -10.112 | 1895 | 1967 | 1952 | 221 | 1038 | 6823 |  | CORR | CIGR | 06:06 | 06:17 | 06:15 | 25 | 114 | 10 | EXT | Аномалия находится на упругопластическом изгибе: R=483 D, максимальное растяжение на 5.8 час. | 0.89 | (c)
74304.659 | 2.269 | 2.258 | -8.881 | -8.892 | 1927 | 2045 | 2016 | 125 | 2258 | 6823 |  | CORR | CIGR | 06:11 | 06:30 | 06:25 | 35 | 178 | 11 | EXT | Аномалия находится на упругопластическом изгибе: R=538 D, максимальное растяжение на 5.8 час. | 0.89 | (c)
74304.838 | 2.448 | 2.439 | -8.702 | -8.711 | 1579 | 1642 | 1635 | 539 | 2439 | 6823 |  | CORR | CIGR | 05:15 | 05:25 | 05:24 | 26 | 112 | 11 | EXT | Аномалия находится на упругопластическом изгибе: R=538 D, максимальное растяжение на 5.8 час. | 0.89 | (c)
74305.117 | 2.727 | 2.711 | -8.423 | -8.439 | 1676 | 1935 | 1856 | 195 | 2711 | 6823 |  | CORR | GENE | 05:30 | 06:12 | 05:59 | 63 | 359 | 14 | EXT | Аномалия находится на упругопластическом изгибе: R=552 D, максимальное растяжение на 5.7 час. | 0.89 | (c)
74305.149 | 2.759 | 2.699 | -8.391 | -8.451 | 1612 | 1625 | 1623 | 597 | 2699 | 6823 |  | CORR | AXGR | 05:20 | 05:22 | 05:22 | 121 | 22 | 10 | EXT | Аномалия находится на упругопластическом изгибе: R=569 D, максимальное растяжение на 5.7 час. | 0.89 | (c)
74307.631 | 5.241 | 5.232 | -5.909 | -5.918 | 1861 | 1998 | 1956 | 181 | 5232 | 6823 |  | CORR | CIGR | 06:00 | 06:22 | 06:15 | 44 | 189 | 10 | EXT | Аномалия находится на упругопластическом изгибе: R=675 D, максимальное растяжение на 5.4 час. | 0.89 | (c)
74311.925 | 9.535 | 9.535 | -1.615 | -1.615 | 1120 | 1147 | 1172 | 1006 | 1580 | 6823 |  | CORR | CIGR | 04:00 | 04:05 | 04:09 | 35 | 104 | 10 | EXT | Аномалия находится на упругопластическом изгибе: R=866 D, максимальное растяжение на 5 час. | 0.89 | (c)
74312.347 | 9.957 | 9.926 | -1.193 | -1.224 | 1859 | 1951 | 1933 | 223 | 1169 | 6823 |  | CORR | GENE | 05:60 | 06:14 | 06:12 | 55 | 148 | 12 | EXT | Аномалия находится на упругопластическом изгибе: R=890 D, максимальное растяжение на 5 час. | 0.89 | (c)
74312.755 | 10.365 | 10.363 | -0.785 | -0.787 | 1887 | 1924 | 1935 | 247 | 757 | 6823 |  | CORR | CIGR | 06:04 | 06:10 | 06:12 | 30 | 96 | 9 | EXT | Аномалия находится на упругопластическом изгибе: R=946 D, максимальное растяжение на 5 час. | 0.89 | (c)
74312.906 | 10.516 | 10.494 | -0.634 | -0.656 | 1059 | 1155 | 1162 | 964 | 610 | 6823 |  | CORR | CIGR | 03:51 | 04:06 | 04:07 | 46 | 207 | 10 | EXT | Аномалия находится на упругопластическом изгибе: R=946 D, максимальное растяжение на 5 час. | 0.89 | (c)
74313.187 | 10.797 | 10.751 | -0.353 | -0.399 | 1756 | 1841 | 1870 | 247 | 319 | 6823 |  | CORR | GENE | 05:43 | 05:57 | 06:01 | 80 | 227 | 13 | EXT | Аномалия находится на упругопластическом изгибе: R=1013 D, максимальное растяжение на 5 час. | 0.89 | (c)
74313.502 | 11.112 | 11.069 | -0.038 | -0.081 | 1344 | 1718 | 1772 | 29 | 25 | 6823 |  | CORR | GENE | 04:36 | 05:37 | 05:46 | 56 | 858 | 13 | EXT |  | 0.89 | (c)
74314.707 | 1.167 | 1.146 | -9.888 | -9.909 | 864 | 945 | 1021 | 864 | 1146 | 6824 |  | CORR | CIGR | 02:19 | 02:32 | 02:44 | 47 | 314 | 13 | EXT |  | 0.89 | (c)
74318.99 | 5.45 | 5.407 | -5.605 | -5.648 | -2004 | -1885 | -1854 | 227 | 5407 | 6824 |  | CORR | GENE | 06:36 | 06:55 | 07:00 | 68 | 299 | 12 | EXT |  | 0.89 | (c)
74319.435 | 5.895 | 5.882 | -5.16 | -5.173 | -2167 | -1892 | -1986 | 64 | 5100 | 6824 |  | CORR | GENE | 06:10 | 06:54 | 06:39 | 73 | 361 | 10 | EXT |  | 0.89 | (c)
74320.307 | 6.767 | 6.728 | -4.288 | -4.327 | 2229 | -2027 | -2041 | 0 | 4266 | 6824 |  | CORR | GENE | 05:59 | 06:32 | 06:30 | 61 | 381 | 10 | EXT |  | 0.89 | (c)
74324.287 | 10.747 | 10.67 | -0.308 | -0.385 | -1973 | -1728 | -1776 | 257 | 267 | 6824 |  | CORR | GENE | 06:41 | 07:21 | 07:13 | 118 | 395 | 10 | EXT |  | 0.89 | (c)
74324.547 | 11.007 | 10.915 | -0.048 | -0.14 | -2191 | -1821 | -1783 | 39 | 15 | 6824 |  | CORR | GENE | 06:06 | 07:06 | 07:12 | 125 | 817 | 11 | EXT |  | 0.9 | (c)
74325.63 | 1.035 | 0.141 | -10.07 | -10.964 | -239 | -127 | -162 | 84 | 141 | 6825 |  | CORR | GENE | 06:48 | 07:06 | 07:01 | 905 | 155 | 11 | EXT |  | 0.92 | (c)
74327.486 | 2.891 | 2.832 | -8.214 | -8.273 | -246 | -188 | -197 | 147 | 2832 | 6825 |  | CORR | GENE | 06:47 | 06:56 | 06:55 | 400 | 99 | 11 | EXT |  | 0.89 | (c)
74328.085 | 3.49 | 3.418 | -7.615 | -7.687 | -216 | -203 | -194 | 171 | 3418 | 6825 |  | CORR | AXGR | 06:52 | 06:54 | 06:55 | 214 | 45 | 11 | EXT |  | 0.86 | (c)
74328.853 | 4.258 | 4.105 | -6.847 | -7 | -271 | -195 | -201 | 130 | 4105 | 6825 |  | CORR | GENE | 06:43 | 06:55 | 06:54 | 516 | 141 | 11 | EXT |  | 0.9 | (c)
74332.636 | 8.041 | 7.535 | -3.064 | -3.57 | -147 | -86 | -100 | 53 | 2921 | 6825 |  | CORR | GENE | 07:03 | 07:13 | 07:11 | 649 | 94 | 14 | EXT |  | 0.93 | (c)
74334.106 | 9.511 | 9.497 | -1.594 | -1.608 | -1017 | -961 | -925 | 832 | 1568 | 6825 |  | CORR | CIGR | 04:43 | 04:52 | 04:57 | 40 | 184 | 10 | EXT |  | 0.84 | (c)
74334.201 | 9.606 | 9.514 | -1.499 | -1.591 | -356 | -218 | -247 | 137 | 1483 | 6825 |  | CORR | GENE | 06:29 | 06:51 | 06:47 | 108 | 219 | 14 | EXT |  | 0.85 | (c)
74335.472 | 10.877 | 10.86 | -0.228 | -0.245 | -371 | -194 | -227 | 83 | 184 | 6825 |  | CORR | GENE | 06:27 | 06:55 | 06:50 | 61 | 288 | 12 | EXT |  | 0.85 | (c)
74335.579 | 10.984 | 10.772 | -0.121 | -0.333 | -523 | -500 | -468 | 412 | 64 | 6825 |  | CORR | GENE | 06:02 | 06:06 | 06:11 | 269 | 111 | 10 | EXT |  | 0.87 | (c)
74335.614 | 11.019 | 10.734 | -0.086 | -0.371 | -893 | -782 | -837 | 781 | 86 | 6825 |  | CORR | GENE | 05:02 | 05:20 | 05:11 | 285 | 112 | 12 | EXT |  | 0.88 | (c)
74335.774 | 0.074 | 0.062 | -10.731 | -10.743 | 758 | 1267 | 1197 | 593 | 62 | 6826 |  | CORR | GENE | 04:44 | 06:06 | 05:55 | 100 | 880 | 15 | EXT | Аномалия находится на отводе. | 0.9 | (c)
74338.237 | 2.537 | 2.511 | -8.268 | -8.294 | 61 | 202 | 166 | 61 | 2511 | 6826 |  | CORR | GENE | 02:52 | 03:14 | 03:09 | 61 | 210 | 11 | EXT | Аномалия находится на отводе. | 0.89 | (c)
74369.455 | 0.16 | 0.052 | -11.315 | -11.423 | 2116 | 2168 | 2164 | 19 | 52 | 6829 |  | CORR | GENE | 06:46 | 06:54 | 06:54 | 1405 | 95 | 15 | EXT |  | 1.05 | (b)
74370.439 | 1.144 | 1.069 | -10.331 | -10.406 | 1262 | 1289 | 1292 | 907 | 1069 | 6829 |  | CORR | GENE | 04:28 | 04:32 | 04:33 | 304 | 62 | 12 | EXT |  | 0.96 | (c)
74374.812 | 5.517 | 4.786 | -5.958 | -6.689 | 2080 | 2171 | 2126 | 59 | 4786 | 6829 |  | CORR | GENE | 06:40 | 06:55 | 06:48 | 982 | 92 | 9 | EXT |  | 0.99 | (c)
74375.288 | 5.993 | 5.767 | -5.482 | -5.708 | 1362 | 1401 | 1437 | 719 | 4651 | 6829 |  | CORR | GENE | 04:44 | 04:51 | 04:56 | 1057 | 150 | 11 | EXT |  | 1.01 | (b)
74378.816 | 9.521 | 8.972 | -1.954 | -2.503 | 2148 | 2186 | 2181 | 16 | 1626 | 6829 |  | CORR | GENE | 06:51 | 06:57 | 06:56 | 877 | 67 | 12 | EXT |  | 1.01 | (b)
74379.876 | 10.581 | 10.166 | -0.894 | -1.309 | 2160 | 2195 | 2187 | 16 | 242 | 6829 |  | CORR | GENE | 06:53 | 06:59 | 06:57 | 1067 | 55 | 10 | EXT |  | 1 | (b)
74380.75 | 11.455 | 11.428 | -0.02 | -0.047 | 840 | 889 | 1380 | 311 | 15 | 6829 |  | CORR | CIGR | 03:20 | 03:28 | 04:47 | 32 | 1080 | 12 | EXT |  | 0.92 | (c)
74382.312 | 1.542 | 1.533 | -9.633 | -9.642 | 2088 | 2164 | 2152 | 16 | 1533 | 6830 |  | CORR | CIGR | 06:09 | 06:21 | 06:19 | 29 | 127 | 10 | EXT |  | 0.92 | (c)
74383.118 | 2.348 | 1.85 | -8.827 | -9.325 | 2130 | 2180 | 2162 | 37 | 1850 | 6830 |  | CORR | GENE | 06:16 | 06:24 | 06:21 | 564 | 63 | 14 | EXT |  | 1.01 | (b)
74383.86 | 3.09 | 3.036 | -8.085 | -8.139 | 2174 | 2186 | 2185 | 34 | 3036 | 6830 |  | CORR | AXGR | 06:23 | 06:25 | 06:25 | 295 | 23 | 13 | EXT |  | 0.97 | (c)
74384.489 | 3.719 | 3.715 | -7.456 | -7.46 | 1758 | 1812 | 1840 | 309 | 3715 | 6830 |  | CORR | GENE | 05:16 | 05:24 | 05:29 | 56 | 164 | 10 | EXT |  | 0.93 | (c)
74384.574 | 3.804 | 3.76 | -7.371 | -7.415 | 2159 | 2179 | 2180 | 29 | 3760 | 6830 |  | CORR | AXGR | 06:20 | 06:24 | 06:24 | 136 | 42 | 10 | EXT |  | 0.93 | (c)
74406.364 | 3.159 | 3.034 | -8.181 | -8.306 | 673 | 1487 | 1127 | 650 | 3034 | 6832 |  | CORR | GENE | 03:37 | 05:48 | 04:50 | 195 | 907 | 10 | EXT |  | 0.94 | (c)
74407.589 | 4.384 | 4.354 | -6.956 | -6.986 | -2030 | -2006 | -1857 | 201 | 4354 | 6832 |  | CORR | GENE | 08:21 | 08:25 | 08:49 | 56 | 347 | 9 | EXT |  | 0.93 | (c)
74408.09 | 4.885 | 4.4 | -6.455 | -6.94 | 1312 | 1722 | 1642 | 259 | 4400 | 6832 |  | CORR | GENE | 05:20 | 06:26 | 06:13 | 570 | 659 | 11 | EXT |  | 0.99 | (c)
74408.929 | 5.724 | 5.687 | -5.616 | -5.653 | -1559 | -1471 | -1441 | 672 | 5588 | 6832 |  | CORR | GENE | 09:37 | 09:51 | 09:56 | 65 | 237 | 10 | EXT |  | 0.93 | (c)
74410.089 | 6.884 | 6.877 | -4.456 | -4.463 | 1371 | 1545 | 1493 | 616 | 4394 | 6832 |  | CORR | GENE | 05:30 | 05:58 | 05:49 | 69 | 244 | 10 | EXT |  | 0.93 | (c)
74410.933 | 7.728 | 7.628 | -3.612 | -3.712 | 1307 | 1327 | 1321 | 896 | 3531 | 6832 |  | CORR | AXGR | 05:19 | 05:23 | 05:22 | 181 | 27 | 9 | EXT |  | 0.94 | (c)
74411.108 | 7.903 | 7.851 | -3.437 | -3.489 | 1503 | 1646 | 1612 | 510 | 3431 | 6832 |  | CORR | GENE | 05:51 | 06:14 | 06:09 | 58 | 217 | 10 | EXT |  | 0.93 | (c)
74411.582 | 8.377 | 8.304 | -2.963 | -3.036 | -1955 | -1351 | -1582 | 275 | 2873 | 6832 |  | CORR | GENE | 08:33 | 10:10 | 09:33 | 163 | 748 | 10 | EXT |  | 0.94 | (c)
74419.953 | 5.408 | 5.398 | -5.992 | -6.002 | -2223 | -2168 | -2163 | 7 | 5398 | 6833 |  | CORR | CIGR | 07:51 | 07:60 | 08:00 | 25 | 120 | 10 | EXT |  | 0.92 | (c)
74432.154 | 6.209 | 6.2 | -5.206 | -5.215 | 1295 | 1507 | 1449 | 628 | 5178 | 6834 |  | CORR | CIGR | 03:10 | 03:44 | 03:34 | 37 | 308 | 8 | EXT |  | 0.92 | (c)
74433.141 | 7.196 | 7.172 | -4.219 | -4.243 | 2129 | 2182 | 2197 | 0 | 4200 | 6834 |  | CORR | CIGR | 05:24 | 05:33 | 05:35 | 43 | 137 | 11 | EXT |  | 0.92 | (c)
74433.818 | 7.873 | 7.718 | -3.542 | -3.697 | -2224 | -2210 | -2204 | 6 | 3274 | 6834 |  | CORR | AXGR | 05:42 | 05:44 | 05:45 | 423 | 40 | 11 | EXT |  | 0.97 | (c)
74434.664 | 8.719 | 8.588 | -2.696 | -2.827 | -2214 | -2204 | -2200 | 16 | 2098 | 6834 |  | CORR | AXGR | 05:43 | 05:45 | 05:46 | 729 | 28 | 11 | EXT |  | 1 | (c)
74434.739 | 8.794 | 8.742 | -2.621 | -2.673 | -2181 | -2144 | -2080 | 49 | 2619 | 6834 |  | CORR | GENE | 05:49 | 05:55 | 06:05 | 54 | 202 | 14 | EXT |  | 0.93 | (c)
74435.359 | 9.414 | 9.361 | -2.001 | -2.054 | 915 | 1042 | 1090 | 915 | 1979 | 6834 |  | CORR | GENE | 02:08 | 02:29 | 02:37 | 75 | 350 | 11 | EXT |  | 0.93 | (c)
74440.726 | 3.366 | 3.2 | -7.879 | -8.045 | -1707 | -1622 | -1288 | 523 | 3200 | 6835 |  | CORR | GENE | 06:52 | 07:06 | 07:60 | 204 | 839 | 11 | EXT |  | 0.95 | (c)
74441.368 | 4.008 | 4.004 | -7.237 | -7.241 | -1044 | -1022 | -953 | 861 | 4004 | 6835 |  | CORR | CIGR | 08:39 | 08:43 | 08:54 | 30 | 183 | 9 | EXT |  | 0.92 | (c)
74441.408 | 4.048 | 4.038 | -7.197 | -7.207 | -1697 | -1563 | -1590 | 533 | 4038 | 6835 |  | CORR | CIGR | 06:53 | 07:15 | 07:11 | 38 | 215 | 10 | EXT |  | 0.92 | (c)
74441.799 | 4.439 | 4.439 | -6.806 | -6.806 | -1636 | -1585 | -1567 | 594 | 4439 | 6835 |  | CORR | CIGR | 07:03 | 07:12 | 07:15 | 35 | 139 | 9 | EXT |  | 0.92 | (c)
74441.819 | 4.459 | 4.444 | -6.786 | -6.801 | -1253 | -1035 | -1066 | 878 | 4444 | 6835 |  | CORR | GENE | 08:05 | 08:40 | 08:35 | 85 | 375 | 10 | EXT |  | 0.93 | (c)
74442.162 | 4.802 | 4.777 | -6.443 | -6.468 | -1203 | -920 | -1003 | 803 | 4777 | 6835 |  | CORR | GENE | 08:13 | 08:59 | 08:46 | 64 | 400 | 10 | EXT |  | 0.93 | (c)
74442.288 | 4.928 | 4.894 | -6.317 | -6.351 | -1380 | -1319 | -1222 | 851 | 4894 | 6835 |  | CORR | GENE | 07:45 | 07:55 | 08:10 | 54 | 317 | 10 | EXT |  | 0.93 | (c)
74442.719 | 5.359 | 5.33 | -5.886 | -5.915 | -1465 | -1295 | -1298 | 766 | 5330 | 6835 |  | CORR | GENE | 07:31 | 07:58 | 07:58 | 66 | 334 | 10 | EXT |  | 0.93 | (c)
74443.031 | 5.671 | 5.622 | -5.574 | -5.623 | -1398 | -1332 | -1282 | 833 | 5557 | 6835 |  | CORR | GENE | 07:42 | 07:53 | 08:00 | 66 | 231 | 10 | EXT |  | 0.93 | (c)
74443.261 | 5.901 | 5.885 | -5.344 | -5.36 | -2101 | -1970 | -1943 | 129 | 5320 | 6835 |  | CORR | CIGR | 05:48 | 06:09 | 06:14 | 40 | 317 | 10 | EXT |  | 0.92 | (c)
74444.881 | 7.521 | 7.512 | -3.724 | -3.733 | -1915 | -1909 | -1876 | 315 | 3703 | 6835 |  | CORR | CIGR | 06:18 | 06:19 | 06:25 | 30 | 78 | 9 | EXT |  | 0.92 | (c)
74445.159 | 7.799 | 7.777 | -3.446 | -3.468 | -1819 | -1819 | -1785 | 411 | 3438 | 6835 |  | CORR | CIGR | 06:34 | 06:34 | 06:39 | 30 | 69 | 9 | EXT |  | 0.92 | (c)
74445.171 | 7.811 | 7.79 | -3.434 | -3.455 | -2059 | -1970 | -1955 | 172 | 3406 | 6835 |  | CORR | CIGR | 05:55 | 06:10 | 06:12 | 49 | 207 | 10 | EXT |  | 0.92 | (c)
74445.246 | 7.886 | 7.836 | -3.359 | -3.409 | -1625 | -1458 | -1420 | 606 | 3302 | 6835 |  | CORR | GENE | 07:05 | 07:32 | 07:38 | 107 | 410 | 11 | EXT |  | 0.93 | (c)
74445.443 | 8.083 | 8.067 | -3.162 | -3.178 | -1999 | -1875 | -1904 | 231 | 3148 | 6835 |  | CORR | CIGR | 06:05 | 06:25 | 06:20 | 30 | 191 | 11 | EXT |  | 0.92 | (c)
74450.86 | 2.255 | 2.236 | -9.08 | -9.099 | 1449 | 1540 | 1538 | 603 | 2236 | 6836 |  | CORR | CIGR | 05:33 | 05:48 | 05:48 | 42 | 179 | 10 | EXT |  | 0.92 | (c)
74461.481 | 1.541 | 1.48 | -9.869 | -9.93 | 1127 | 1240 | 1382 | 594 | 1480 | 6837 |  | CORR | GENE | 05:42 | 06:01 | 06:24 | 98 | 510 | 14 | EXT | Аномалия находится на упругопластическом изгибе: R=423 D, максимальное растяжение на 11.7 час. | 0.93 | (c)
74463.007 | 3.067 | 3.035 | -8.343 | -8.375 | 1057 | 1135 | 1168 | 952 | 3035 | 6837 |  | CORR | CIGR | 05:31 | 05:44 | 05:49 | 34 | 221 | 10 | EXT | Аномалия находится на упругопластическом изгибе: R=365 D, максимальное растяжение на 11.7 час. | 0.92 | (c)
74464.229 | 4.289 | 4.215 | -7.121 | -7.195 | 1102 | 1136 | 1130 | 1073 | 4215 | 6837 |  | CORR | GENE | 05:38 | 05:44 | 05:43 | 198 | 56 | 10 | EXT | Аномалия находится на упругопластическом изгибе: R=338 D, максимальное растяжение на 11.7 час. | 0.94 | (c)
74469.06 | 9.12 | 8.726 | -2.29 | -2.684 | 521 | 668 | 628 | 521 | 2027 | 6837 |  | CORR | GENE | 04:05 | 04:28 | 04:22 | 657 | 215 | 10 | EXT | Аномалия находится на упругопластическом изгибе: R=294 D, максимальное растяжение на 11.9 час. | 0.99 | (c)
74469.912 | 9.972 | 9.93 | -1.438 | -1.48 | 2056 | 2090 | 2147 | 0 | 1436 | 6837 |  | CORR | CIGR | 08:12 | 08:18 | 08:27 | 44 | 181 | 8 | EXT | Аномалия находится на упругопластическом изгибе: R=299 D, максимальное растяжение на 12 час. | 0.92 | (c)
74470.102 | 10.162 | 10.132 | -1.248 | -1.278 | 482 | 570 | 655 | 482 | 1231 | 6837 |  | CORR | CIGR | 03:58 | 04:13 | 04:26 | 47 | 345 | 10 | EXT | Аномалия находится на упругопластическом изгибе: R=301 D, максимальное растяжение на 12 час. | 0.92 | (c)
74470.256 | 10.316 | 10.253 | -1.094 | -1.157 | 479 | 665 | 623 | 479 | 838 | 6837 |  | CORR | GENE | 03:58 | 04:28 | 04:21 | 319 | 287 | 13 | EXT | Аномалия находится на упругопластическом изгибе: R=301 D, максимальное растяжение на 12 час. | 0.97 | (c)
74471.067 | 11.127 | 11.004 | -0.283 | -0.406 | 1510 | 1548 | 1546 | 648 | 120 | 6837 |  | CORR | GENE | 06:44 | 06:50 | 06:50 | 286 | 72 | 15 | EXT | Аномалия находится на упругопластическом изгибе: R=315 D, максимальное растяжение на 0.1 час. | 0.97 | (c)
74471.136 | 11.196 | 11.155 | -0.214 | -0.255 | 543 | 860 | 831 | 543 | 32 | 6837 |  | CORR | GENE | 04:08 | 04:59 | 04:55 | 223 | 575 | 9 | EXT | Аномалия находится на упругопластическом изгибе: R=315 D, максимальное растяжение на 0.1 час. | 0.94 | (c)
74475.563 | 4.213 | 4.153 | -7.112 | -7.172 | 1710 | 1759 | 1744 | 452 | 4153 | 6838 |  | CORR | GENE | 06:46 | 06:54 | 06:52 | 209 | 68 | 10 | EXT | Аномалия находится на упругопластическом изгибе: R=545 D, максимальное растяжение на 0.5 час. | 0.94 | (c)
74475.674 | 4.324 | 4.294 | -7.001 | -7.031 | -2146 | -2019 | -1972 | 84 | 4294 | 6838 |  | CORR | GENE | 08:24 | 08:44 | 08:52 | 67 | 348 | 10 | EXT | Аномалия находится на упругопластическом изгибе: R=545 D, максимальное растяжение на 0.5 час. | 0.93 | (c)
74475.704 | 4.354 | 4.27 | -6.971 | -7.055 | 965 | 981 | 985 | 965 | 4270 | 6838 |  | CORR | AXGR | 04:46 | 04:48 | 04:49 | 191 | 41 | 12 | EXT | Аномалия находится на упругопластическом изгибе: R=545 D, максимальное растяжение на 0.5 час. | 0.95 | (c)
74476.426 | 5.076 | 4.768 | -6.249 | -6.557 | 1035 | 1109 | 1079 | 1035 | 4768 | 6838 |  | CORR | GENE | 04:57 | 05:09 | 05:04 | 713 | 88 | 11 | EXT | Аномалия находится на упругопластическом изгибе: R=646 D, максимальное растяжение на 0.4 час. | 1 | (c)
74481.31 | 9.96 | 9.926 | -1.365 | -1.399 | 1411 | 1523 | 1560 | 521 | 1352 | 6838 |  | CORR | CIGR | 05:58 | 06:16 | 06:22 | 47 | 298 | 11 | EXT |  | 0.92 | (c)
74481.537 | 10.187 | 10.179 | -1.138 | -1.146 | 1512 | 1576 | 1622 | 498 | 1114 | 6838 |  | CORR | CIGR | 06:14 | 06:25 | 06:32 | 32 | 221 | 13 | EXT |  | 0.92 | (c)
74491.381 | 8.706 | 8.69 | -2.764 | -2.78 | 1594 | 1640 | 1675 | 474 | 2751 | 6839 |  | CORR | CIGR | 05:21 | 05:28 | 05:34 | 29 | 162 | 10 | EXT |  | 0.92 | (c)
74494.599 | 0.454 | 0.32 | -11.016 | -11.15 | 1586 | 1604 | 1609 | 599 | 320 | 6840 |  | CORR | AXGR | 06:10 | 06:13 | 06:14 | 356 | 46 | 10 | EXT |  | 0.96 | (c)
74494.6 | 0.455 | 0.321 | -11.015 | -11.149 | 1317 | 1404 | 1428 | 692 | 321 | 6840 |  | CORR | GENE | 05:27 | 05:41 | 05:45 | 310 | 222 | 10 | EXT |  | 0.96 | (c)
74495.773 | 1.628 | 1.612 | -9.842 | -9.858 | 2025 | 2125 | 2126 | 3 | 1612 | 6840 |  | CORR | CIGR | 07:21 | 07:37 | 07:38 | 40 | 202 | 9 | EXT |  | 0.92 | (c)
74496.805 | 2.66 | 2.611 | -8.81 | -8.859 | 2012 | 2131 | 2118 | 6 | 2611 | 6840 |  | CORR | GENE | 07:19 | 07:38 | 07:36 | 57 | 212 | 9 | EXT |  | 0.93 | (c)
74504.757 | 10.612 | 9.204 | -0.858 | -2.266 | 2131 | 2147 | 2183 | 0 | 244 | 6840 |  | CORR | GENE | 07:38 | 07:41 | 07:47 | 2022 | 104 | 11 | EXT |  | 1.02 | (b)
74504.826 | 10.681 | 10.669 | -0.789 | -0.801 | 1939 | 1999 | 2005 | 160 | 772 | 6840 |  | CORR | CIGR | 07:07 | 07:17 | 07:18 | 29 | 131 | 11 | EXT |  | 0.92 | (c)
74505.143 | 10.998 | 10.757 | -0.472 | -0.713 | 1955 | 2024 | 2006 | 174 | 56 | 6840 |  | CORR | GENE | 07:10 | 07:21 | 07:18 | 657 | 102 | 10 | EXT |  | 0.99 | (c)
74509.04 | 3.425 | 3.333 | -7.7 | -7.792 | -819 | -780 | -798 | 777 | 3333 | 6841 |  | CORR | AXGR | 06:04 | 06:11 | 06:08 | 258 | 42 | 10 | EXT |  | 0.91 | (c)
74542.26 | 2.68 | 2.661 | -8.775 | -8.794 | -2113 | -2025 | -2011 | 118 | 2661 | 6844 |  | CORR | GENE | 03:26 | 03:40 | 03:42 | 55 | 204 | 10 | EXT | Аномалия находится на упругопластическом изгибе: R=540 D, максимальное растяжение на 6.5 час. | 0.93 | (c)
74543.893 | 4.313 | 4.141 | -7.142 | -7.314 | -1881 | -1522 | -1631 | 349 | 4141 | 6844 |  | CORR | GENE | 04:03 | 05:01 | 04:44 | 205 | 500 | 13 | EXT | Аномалия находится на упругопластическом изгибе: R=498 D, максимальное растяжение на 6.5 час. | 0.95 | (c)
74544.172 | 4.592 | 4.576 | -6.863 | -6.879 | -1619 | -1604 | -1576 | 611 | 4576 | 6844 |  | CORR | CIGR | 04:46 | 04:48 | 04:53 | 20 | 87 | 11 | EXT | Аномалия находится на упругопластическом изгибе: R=492 D, максимальное растяжение на 6.5 час. | 0.92 | (c)
74544.531 | 4.951 | 4.926 | -6.504 | -6.529 | -1628 | -1609 | -1580 | 602 | 4926 | 6844 |  | CORR | CIGR | 04:44 | 04:47 | 04:52 | 35 | 96 | 9 | EXT | Аномалия находится на упругопластическом изгибе: R=481 D, максимальное растяжение на 6.4 час. | 0.92 | (c)
74544.562 | 4.982 | 4.972 | -6.473 | -6.483 | -1976 | -1885 | -1898 | 254 | 4972 | 6844 |  | CORR | CIGR | 03:48 | 04:03 | 04:00 | 35 | 156 | 9 | EXT | Аномалия находится на упругопластическом изгибе: R=481 D, максимальное растяжение на 6.4 час. | 0.92 | (c)
74545.699 | 6.119 | 6.078 | -5.336 | -5.377 | -1706 | -1576 | -1580 | 524 | 5307 | 6844 |  | CORR | GENE | 04:31 | 04:53 | 04:52 | 70 | 252 | 14 | EXT | Аномалия находится на упругопластическом изгибе: R=462 D, максимальное растяжение на 6.4 час. | 0.93 | (c)
74545.842 | 6.262 | 6.241 | -5.193 | -5.214 | -550 | -476 | -446 | 341 | 5168 | 6844 |  | CORR | CIGR | 07:38 | 07:50 | 07:55 | 46 | 209 | 10 | EXT | Аномалия находится на упругопластическом изгибе: R=458 D, максимальное растяжение на 6.4 час. | 0.92 | (c)
74551.23 | 0.195 | 0.161 | -10.905 | -10.939 | 2148 | 2220 | 2188 | 3 | 161 | 6845 |  | CORR | GENE | 04:30 | 04:42 | 04:37 | 359 | 80 | 14 | EXT | Аномалия находится на упругопластическом изгибе: R=456 D, максимальное растяжение на 6.2 час. | 0.98 | (c)
74551.629 | 0.594 | 0.559 | -10.506 | -10.541 | 2073 | 2128 | 2174 | 0 | 559 | 6845 |  | CORR | CIGR | 04:18 | 04:27 | 04:35 | 37 | 202 | 13 | EXT | Аномалия находится на упругопластическом изгибе: R=456 D, максимальное растяжение на 6.2 час. | 0.92 | (c)
74551.799 | 0.764 | 0.745 | -10.336 | -10.355 | 2037 | 2123 | 2114 | 40 | 745 | 6845 |  | CORR | CIGR | 04:12 | 04:26 | 04:25 | 48 | 153 | 10 | EXT | Аномалия находится на упругопластическом изгибе: R=456 D, максимальное растяжение на 6.2 час. | 0.92 | (c)
74552.162 | 1.127 | 1.094 | -9.973 | -10.006 | -2003 | -1524 | -1695 | 227 | 1094 | 6845 |  | CORR | GENE | 05:20 | 06:38 | 06:10 | 140 | 616 | 15 | EXT | Аномалия находится на упругопластическом изгибе: R=456 D, максимальное растяжение на 6.2 час. | 0.98 | (c)
74565.562 | 3.427 | 3.378 | -7.958 | -8.007 | 532 | 648 | 728 | 532 | 3378 | 6846 |  | CORR | GENE | 04:02 | 04:21 | 04:34 | 94 | 390 | 10 | EXT |  | 0.93 | (c)
74566.952 | 4.817 | 4.802 | -6.568 | -6.583 | 1047 | 1089 | 1098 | 1047 | 4802 | 6846 |  | CORR | CIGR | 05:26 | 05:32 | 05:34 | 26 | 101 | 10 | EXT |  | 0.92 | (c)
74567.019 | 4.884 | 4.875 | -6.501 | -6.51 | 987 | 1057 | 1045 | 987 | 4875 | 6846 |  | CORR | CIGR | 05:16 | 05:27 | 05:25 | 24 | 115 | 10 | EXT |  | 0.92 | (c)
74569.001 | 6.866 | 6.843 | -4.519 | -4.542 | 946 | 1081 | 1098 | 946 | 4498 | 6846 |  | CORR | CIGR | 05:09 | 05:31 | 05:34 | 44 | 304 | 10 | EXT |  | 0.92 | (c)
74570.681 | 8.546 | 8.53 | -2.839 | -2.855 | 392 | 452 | 454 | 392 | 2824 | 6846 |  | CORR | CIGR | 03:40 | 03:49 | 03:50 | 31 | 124 | 11 | EXT |  | 0.92 | (c)
74570.686 | 8.551 | 8.528 | -2.834 | -2.857 | 593 | 596 | 608 | 593 | 2734 | 6846 |  | CORR | AXGR | 04:12 | 04:13 | 04:15 | 123 | 29 | 11 | EXT |  | 0.93 | (c)
74570.963 | 8.828 | 8.79 | -2.557 | -2.595 | 610 | 610 | 622 | 610 | 2485 | 6846 |  | CORR | AXGR | 04:15 | 04:15 | 04:17 | 110 | 23 | 10 | EXT |  | 0.93 | (c)
74571.468 | 9.333 | 9.295 | -2.052 | -2.09 | 606 | 729 | 743 | 606 | 2037 | 6846 |  | CORR | GENE | 04:14 | 04:34 | 04:36 | 53 | 273 | 11 | EXT |  | 0.93 | (c)
74574.034 | 0.514 | 0.29 | -10.476 | -10.7 | 990 | 1062 | 1056 | 990 | 290 | 6847 |  | CORR | GENE | 03:59 | 04:10 | 04:09 | 494 | 131 | 8 | EXT |  | 0.96 | (c)
74574.711 | 1.191 | 1.015 | -9.799 | -9.975 | 2196 | 2224 | 2221 | 0 | 1015 | 6847 |  | CORR | AXGR | 07:13 | 07:18 | 07:17 | 757 | 50 | 10 | EXT |  | 0.99 | (c)
74575.925 | 2.405 | 2.31 | -8.585 | -8.68 | 2173 | 2206 | 2207 | 0 | 2310 | 6847 |  | CORR | GENE | 07:09 | 07:15 | 07:15 | 573 | 67 | 10 | EXT |  | 0.98 | (c)
74578.431 | 4.911 | 4.867 | -6.079 | -6.123 | 1026 | 1215 | 1205 | 846 | 4867 | 6847 |  | CORR | GENE | 04:04 | 04:35 | 04:33 | 64 | 358 | 10 | EXT |  | 0.93 | (c)
74578.465 | 4.945 | 3.93 | -6.045 | -7.06 | 2168 | 2221 | 2206 | 0 | 3930 | 6847 |  | CORR | GENE | 07:09 | 07:17 | 07:15 | 1322 | 76 | 12 | EXT |  | 1.02 | (b)
74579.037 | 5.517 | 5.082 | -5.473 | -5.908 | 1162 | 1376 | 1291 | 811 | 5082 | 6847 |  | CORR | GENE | 04:26 | 05:01 | 04:47 | 711 | 258 | 11 | EXT |  | 1 | (c)
74588.3 | 3.79 | 3.737 | -7.615 | -7.668 | -1499 | -1427 | -1360 | 732 | 3737 | 6848 |  | CORR | GENE | 08:24 | 08:35 | 08:46 | 69 | 278 | 10 | EXT |  | 0.93 | (c)
74590.254 | 5.744 | 5.717 | -5.661 | -5.688 | 1144 | 1192 | 1208 | 959 | 5652 | 6848 |  | CORR | CIGR | 03:30 | 03:38 | 03:41 | 36 | 127 | 10 | EXT |  | 0.92 | (c)
74597.497 | 1.582 | 1.549 | -9.788 | -9.821 | 1128 | 1220 | 1248 | 862 | 1549 | 6849 | Дефект проката | MIAN | GENE | 05:47 | 06:02 | 06:07 | 68 | 241 |  | INT | Дефект проката Эквивалент потери металла 12%. |  | (c)
74610.601 | 3.316 | 3.299 | -3.924 | -3.941 | -1303 | -1057 | -1144 | 928 | 3299 | 6850 |  | CORR | GENE | 07:12 | 07:52 | 07:38 | 62 | 318 | 10 | EXT |  | 0.93 | (c)
74611.174 | 3.889 | 3.87 | -3.351 | -3.37 | -876 | -455 | -570 | 265 | 3285 | 6850 |  | CORR | GENE | 08:21 | 09:29 | 09:10 | 85 | 610 | 10 | EXT |  | 0.93 | (c)
74611.791 | 4.506 | 4.424 | -2.734 | -2.816 | -957 | -507 | -587 | 217 | 2690 | 6850 |  | CORR | GENE | 08:08 | 09:20 | 09:07 | 126 | 740 | 9 | EXT |  | 0.93 | (c)
74613.642 | 6.357 | 6.019 | -0.883 | -1.221 | -1932 | -1641 | -1610 | 299 | 347 | 6850 |  | CORR | GENE | 05:30 | 06:17 | 06:22 | 874 | 644 | 12 | EXT |  | 1.01 | (b)
74613.857 | 6.572 | 6.535 | -0.668 | -0.705 | -1074 | -1039 | -883 | 692 | 648 | 6850 |  | CORR | GENE | 07:49 | 07:55 | 08:20 | 57 | 382 | 9 | EXT |  | 0.93 | (c)
74614.483 | 7.198 | 7.15 | -0.042 | -0.09 | -1837 | -1683 | -1631 | 393 | 17 | 6850 |  | CORR | GENE | 05:46 | 06:11 | 06:19 | 73 | 411 | 13 | EXT |  | 0.93 | (c)
74615.005 | 0.48 | 0.441 | -2.245 | -2.284 | -1953 | -1835 | -1807 | 277 | 441 | 6851 |  | CORR | GENE | 05:30 | 05:49 | 05:54 | 178 | 292 | 11 | EXT |  | 0.94 | (c)
74616.189 | 1.664 | 1.635 | -1.061 | -1.09 | -1931 | -1768 | -1796 | 300 | 1017 | 6851 |  | CORR | GENE | 05:34 | 06:00 | 05:56 | 73 | 269 | 10 | EXT |  | 0.93 | (c)
74617.37 | 0.12 | 0.048 | -7.27 | -7.342 | 1913 | -1949 | -1917 | 0 | 48 | 6852 |  | CORR | GENE | 04:38 | 06:14 | 06:20 | 118 | 1262 | 11 | EXT |  | 0.93 | (c)
74619.048 | 1.798 | 1.771 | -5.592 | -5.619 | -2165 | -1998 | -2027 | 65 | 1771 | 6852 |  | CORR | GENE | 05:40 | 06:07 | 06:02 | 255 | 277 | 11 | EXT |  | 0.95 | (c)
74621.07 | 3.82 | 3.703 | -3.57 | -3.687 | -2189 | -2173 | -2174 | 41 | 3497 | 6852 |  | CORR | AXGR | 05:36 | 05:38 | 05:38 | 190 | 31 | 10 | EXT |  | 0.94 | (c)
74630.601 | 2.196 | 2.184 | -9.264 | -9.276 | 1146 | 1282 | 1251 | 875 | 2184 | 6854 |  | CORR | GENE | 05:44 | 06:06 | 06:01 | 85 | 209 | 10 | EXT |  | 0.93 | (c)
74631.038 | 2.633 | 2.608 | -8.827 | -8.852 | 1022 | 1260 | 1185 | 883 | 2608 | 6854 |  | CORR | GENE | 05:24 | 06:03 | 05:50 | 63 | 325 | 12 | EXT |  | 0.93 | (c)
74631.461 | 3.056 | 3.017 | -8.404 | -8.443 | 994 | 1216 | 1181 | 863 | 3017 | 6854 |  | CORR | GENE | 05:20 | 05:56 | 05:50 | 85 | 374 | 10 | EXT |  | 0.93 | (c)
74631.818 | 3.413 | 3.395 | -8.047 | -8.065 | 1022 | 1237 | 1180 | 893 | 3395 | 6854 |  | CORR | GENE | 05:24 | 05:59 | 05:50 | 66 | 316 | 10 | EXT |  | 0.93 | (c)
74635.788 | 7.383 | 7.365 | -4.077 | -4.095 | 1012 | 1101 | 1115 | 1012 | 4056 | 6854 |  | CORR | CIGR | 05:23 | 05:37 | 05:39 | 39 | 206 | 11 | EXT |  | 0.92 | (c)
74637.38 | 8.975 | 8.956 | -2.485 | -2.504 | 1026 | 1119 | 1126 | 1005 | 2449 | 6854 |  | CORR | GENE | 05:25 | 05:40 | 05:41 | 55 | 200 | 12 | EXT |  | 0.93 | (c)
74637.797 | 9.392 | 9.366 | -2.068 | -2.094 | 1069 | 1157 | 1156 | 987 | 2044 | 6854 |  | CORR | CIGR | 05:32 | 05:46 | 05:46 | 50 | 175 | 11 | EXT |  | 0.93 | (c)
74638.015 | 9.61 | 9.556 | -1.85 | -1.904 | 1219 | 1248 | 1243 | 963 | 1434 | 6854 |  | CORR | AXGR | 05:56 | 06:01 | 05:60 | 470 | 49 | 10 | EXT |  | 0.97 | (c)
74638.166 | 9.761 | 9.745 | -1.699 | -1.715 | 1087 | 1133 | 1148 | 1022 | 1675 | 6854 |  | CORR | CIGR | 05:35 | 05:42 | 05:45 | 40 | 122 | 12 | EXT |  | 0.92 | (c)
74652.465 | 1.87 | 1.831 | -9.565 | -9.604 | -482 | -414 | -381 | 279 | 1831 | 6856 |  | CORR | GENE | 04:20 | 04:31 | 04:36 | 130 | 203 | 11 | EXT |  | 0.9 | (c)
74672.768 | 10.738 | 10.716 | -0.057 | -0.079 | 1290 | 1526 | 1489 | 1290 | 23 | 6857 |  | CORR | GENE | 04:15 | 04:53 | 04:47 | 56 | 397 | 12 | EXT |  | 0.89 | (c)
74672.944 | 0.119 | 0.092 | -11.396 | -11.423 | -2008 | -1855 | -1834 | 1661 | 92 | 6858 |  | CORR | GENE | 05:26 | 05:51 | 05:54 | 109 | 347 | 11 | EXT |  | 0.89 | (c)
74711.224 | 3.634 | 3.605 | -7.691 | -7.72 | 1878 | 1941 | 2079 | 1878 | 3605 | 6861 |  | CORR | GENE | 06:19 | 06:29 | 06:51 | 58 | 403 | 12 | EXT |  | 0.89 | (c)
74712.906 | 5.316 | 5.253 | -6.009 | -6.072 | 1884 | 2020 | 2039 | 1884 | 5253 | 6861 |  | CORR | GENE | 06:20 | 06:42 | 06:45 | 117 | 312 | 10 | EXT |  | 0.89 | (c)
74741.707 | 0.157 | 0.126 | -10.963 | -10.994 | -850 | -635 | -631 | 411 | 126 | 6864 |  | CORR | GENE | 04:18 | 04:52 | 04:53 | 71 | 439 | 10 | EXT |  | 0.89 | (c)
74758.075 | 5.405 | 5.371 | -6.2 | -6.234 | -654 | -100 | -330 | 7 | 5371 | 6865 |  | CORR | GENE | 02:09 | 03:38 | 03:01 | 91 | 647 | 9 | EXT |  | 0.89 | (c)
74758.812 | 6.142 | 6.097 | -5.463 | -5.508 | 1377 | 1573 | 1600 | 1377 | 5410 | 6865 | Дефект проката | MIAN | GENE | 07:37 | 08:08 | 08:13 | 98 | 446 |  | EXT | Дефект проката Эквивалент потери металла 10%. |  | (c)
74775.743 | 11.468 | 11.455 | -0.062 | -0.075 | 125 | 361 | 334 | 125 | 38 | 6866 |  | CORR | CIGR | 03:34 | 04:11 | 04:07 | 37 | 418 | 11 | EXT |  | 0.89 | (c)
74797.897 | 10.787 | 10.766 | -0.078 | -0.099 | -408 | -283 | -284 | 160 | 62 | 6868 |  | CORR | CIGR | 05:22 | 05:42 | 05:42 | 37 | 248 | 11 | EXT |  | 0.89 | (c)
74909.542 | 0.812 | 0.752 | -10.498 | -10.558 | -2102 | -1974 | -1861 | 129 | 752 | 6879 |  | CORR | GENE | 05:43 | 06:03 | 06:22 | 107 | 482 | 9 | EXT |  | 0.93 | (c)
74912.792 | 4.062 | 4.043 | -7.248 | -7.267 | -2048 | -1918 | -1925 | 182 | 4043 | 6879 |  | CORR | GENE | 05:51 | 06:12 | 06:11 | 55 | 247 | 11 | EXT |  | 0.93 | (c)
74913.19 | 4.46 | 4.44 | -6.85 | -6.87 | -2110 | -1954 | -1972 | 120 | 4440 | 6879 |  | CORR | GENE | 05:41 | 06:06 | 06:03 | 57 | 275 | 12 | EXT |  | 0.93 | (c)
74916.1 | 7.37 | 7.26 | -3.94 | -4.05 | -2175 | -2007 | -1831 | 55 | 3900 | 6879 |  | CORR | GENE | 05:31 | 05:58 | 06:26 | 150 | 688 | 11 | EXT |  | 0.94 | (c)
74958.549 | 5.114 | 5.096 | -6.541 | -6.559 | 2203 | -2019 | -2050 | 1842 | 5096 | 6883 |  | CORR | GENE | 00:20 | 00:58 | 00:53 | 92 | 416 | 13 | EXT |  | 0.89 | (c)
74973.776 | 8.686 | 8.652 | -2.669 | -2.703 | -290 | -198 | -175 | 60 | 2627 | 6884 |  | CORR | GENE | 06:32 | 06:47 | 06:51 | 76 | 229 | 10 | EXT |  | 0.89 | (c)
74974.254 | 9.164 | 8.604 | -2.191 | -2.751 | 52 | 86 | 89 | 52 | 946 | 6884 |  | CORR | GENE | 07:27 | 07:33 | 07:33 | 1805 | 74 | 10 | EXT |  | 0.97 | (c)
74977.489 | 1.044 | 1.006 | -10.321 | -10.359 | -2174 | -2084 | -2059 | 56 | 1006 | 6885 |  | CORR | CIGR | 04:36 | 04:51 | 04:55 | 39 | 230 | 10 | EXT |  | 0.92 | (c)
74978.311 | 1.866 | 1.557 | -9.499 | -9.808 | -2212 | -2191 | -2184 | 19 | 1557 | 6885 |  | CORR | GENE | 04:30 | 04:34 | 04:35 | 639 | 56 | 15 | EXT |  | 1.02 | (b)
75042.067 | 9.992 | 9.962 | -1.518 | -1.548 | -1720 | -1696 | -1694 | 1667 | 1493 | 6890 |  | DENT | GENE | 03:33 | 03:37 | 03:37 | 55 | 53 | 0.4 | N/A | Глубина вмятины: 6 мм (0,4%). Линейка: 6 см в (996 см; 03:37 ч:мин) |  | (c)
75056.459 | 1.314 | 1.247 | -9.681 | -9.748 | 330 | 405 | 450 | 330 | 1247 | 6892 |  | CORR | GENE | 03:35 | 03:47 | 03:54 | 88 | 241 | 12 | EXT |  | 0.93 | (c)
75057.743 | 2.598 | 2.574 | -8.397 | -8.421 | 1182 | 1265 | 1282 | 848 | 2574 | 6892 |  | CORR | CIGR | 05:52 | 06:06 | 06:09 | 39 | 201 | 9 | EXT |  | 0.92 | (c)
75061.925 | 6.78 | 6.739 | -4.215 | -4.256 | 1189 | 1334 | 1320 | 780 | 4209 | 6892 |  | CORR | CIGR | 05:53 | 06:17 | 06:15 | 47 | 262 | 12 | EXT |  | 0.93 | (c)
75065.603 | 10.458 | 10.444 | -0.537 | -0.551 | -500 | -459 | -442 | 384 | 528 | 6892 |  | CORR | CIGR | 01:21 | 01:28 | 01:30 | 23 | 116 | 10 | EXT |  | 0.92 | (c)
75075.622 | 9.482 | 9.465 | -1.923 | -1.94 | 2036 | 2211 | 2147 | 0 | 1897 | 6893 |  | CORR | CIGR | 07:44 | 08:12 | 08:02 | 43 | 221 | 10 | EXT |  | 0.92 | (c)
75077.971 | 0.426 | 0.399 | -10.944 | -10.971 | -1549 | -1499 | -1444 | 681 | 399 | 6894 |  | CORR | CIGR | 07:48 | 07:56 | 08:05 | 43 | 210 | 10 | EXT |  | 0.92 | (c)
75087.063 | 9.518 | 9.486 | -1.852 | -1.884 | -1955 | -1729 | -1791 | 275 | 1822 | 6894 |  | CORR | GENE | 06:42 | 07:19 | 07:09 | 62 | 328 | 9 | EXT | Аномалия находится на упругопластическом изгибе: R=981 D, максимальное растяжение на 6.7 час. | 0.93 | (c)
75088.147 | 10.602 | 10.57 | -0.768 | -0.8 | -2146 | -2110 | -2056 | 85 | 749 | 6894 |  | CORR | GENE | 06:11 | 06:17 | 06:26 | 51 | 178 | 11 | EXT | Аномалия находится на упругопластическом изгибе: R=918 D, максимальное растяжение на 7 час. | 0.93 | (c)
75100.27 | 0 | -0.048 | -11.215 | -11.263 | -443 | 861 | 692 | 0 |  | 6896 | Нарушение формы кольцевого шва | GWAN |  | 08:08 | 11:38 | 11:11 | 0 | 2270 |  | EXT | Нарушение формы кольцевого шва Аномалия находится на упругопластическом изгибе: R=545 D, максимальное растяжение на 7.3 час. |  | (c)
75131.455 | 10.635 | 9.961 | -0.735 | -1.409 | -2184 | -2150 | -2151 | 46 | 356 | 6899 |  | CORR | GENE | 07:29 | 07:34 | 07:34 | 1053 | 67 | 13 | EXT |  | 0.98 | (c)
75150.702 | 7.317 | 7.289 | -4.013 | -4.041 | -2040 | -1983 | -1947 | 190 | 4013 | 6901 |  | CORR | CIGR | 04:52 | 05:01 | 05:07 | 28 | 186 | 15 | EXT |  | 0.89 | (c)
75151.042 | 7.657 | 7.606 | -3.673 | -3.724 | -1000 | -829 | -751 | 501 | 3639 | 6901 |  | CORR | GENE | 07:40 | 08:07 | 08:20 | 85 | 499 | 11 | EXT |  | 0.89 | (c)
75159.413 | 4.698 | 4.653 | -6.507 | -6.552 | 1892 | -2229 | 2112 | 1892 | 4653 | 6902 |  | CORR | GENE | 05:25 | 06:20 | 06:00 | 66 | 440 | 10 | EXT |  | 0.89 | (c)
75160.885 | 6.17 | 6.096 | -5.035 | -5.109 | 1551 | 1604 | 1587 | 1551 | 4812 | 6902 |  | CORR | GENE | 04:30 | 04:38 | 04:36 | 297 | 72 | 11 | EXT |  | 0.92 | (c)
75165.92 | 0 | -0.028 | -11.27 | -11.298 | -812 | -485 | -430 | 49 |  | 6903 | Нарушение формы кольцевого шва | GWAN |  | 00:57 | 01:49 | 01:58 | 0 | 764 |  | EXT | Нарушение формы кольцевого шва Аномалия находится на отводе. |  | (c)
75165.92 | 0 | -0.027 | -11.27 | -11.297 | 2005 | -2220 | -1987 | 1518 |  | 6903 | Нарушение формы кольцевого шва | GWAN |  | 08:31 | 09:09 | 09:47 | 0 | 938 |  | EXT | Нарушение формы кольцевого шва Аномалия находится на отводе. |  | (c)
75167.061 | 1.141 | 1.056 | -10.129 | -10.214 | 373 | 419 | 405 | 373 | 1056 | 6903 |  | CORR | GENE | 04:08 | 04:15 | 04:13 | 267 | 63 | 13 | EXT | Аномалия находится на отводе. | 0.92 | (c)
75169.574 | 3.654 | 3.625 | -7.616 | -7.645 | 14 | 174 | 178 | 14 | 3625 | 6903 |  | CORR | GENE | 03:10 | 03:36 | 03:36 | 94 | 328 | 11 | EXT | Аномалия находится на отводе. | 0.89 | (c)
75169.738 | 3.818 | 3.783 | -7.452 | -7.487 | 1567 | 1711 | 1757 | 1567 | 3783 | 6903 |  | CORR | GENE | 07:21 | 07:44 | 07:51 | 66 | 379 | 10 | EXT | Аномалия находится на отводе. | 0.89 | (c)
75171.077 | 5.157 | 5.121 | -6.113 | -6.149 | -113 | -74 | -4 | 0 | 5121 | 6903 |  | CORR | CIGR | 02:49 | 02:56 | 03:07 | 36 | 218 | 11 | EXT | Аномалия находится на отводе. | 0.89 | (c)
75182.834 | 5.644 | 5.538 | -5.631 | -5.737 | 872 | 1371 | 1291 | 520 | 5520 | 6904 |  | CORR | GENE | 04:43 | 06:04 | 05:51 | 217 | 839 | 10 | EXT |  | 0.95 | (c)
75188.738 | 0.273 | 0.253 | -11.207 | -11.227 | -2197 | -2152 | -2144 | 33 | 253 | 6905 |  | CORR | CIGR | 05:30 | 05:37 | 05:39 | 35 | 107 | 14 | EXT |  | 0.92 | (c)
75207.098 | 7.153 | 7.125 | -4.002 | -4.03 | -1080 | -1012 | -966 | 851 | 3975 | 6906 |  | CORR | GENE | 06:08 | 06:19 | 06:26 | 55 | 229 | 14 | EXT |  | 0.93 | (c)
75207.561 | 7.616 | 7.6 | -3.539 | -3.555 | -1384 | -1308 | -1295 | 846 | 3514 | 6906 |  | CORR | CIGR | 05:19 | 05:31 | 05:33 | 41 | 177 | 10 | EXT |  | 0.92 | (c)
75210.781 | 10.836 | 10.826 | -0.319 | -0.329 | -1078 | -1043 | -1031 | 984 | 306 | 6906 |  | CORR | CIGR | 06:08 | 06:14 | 06:16 | 23 | 94 | 10 | EXT |  | 0.92 | (c)
75227.133 | 5.068 | 5.055 | -6.412 | -6.425 | -702 | -643 | -645 | 588 | 5055 | 6908 |  | CORR | CIGR | 07:12 | 07:21 | 07:21 | 28 | 113 | 10 | EXT | Аномалия находится на отводе. | 0.92 | (c)
75233.242 | 11.177 | 11.137 | -0.303 | -0.343 | -1204 | -970 | -1054 | 905 | 273 | 6908 |  | CORR | GENE | 05:51 | 06:29 | 06:15 | 70 | 300 | 10 | EXT | Аномалия находится на отводе. | 0.93 | (c)
75239.286 | 5.741 | 5.704 | -5.354 | -5.391 | -1792 | -1693 | -1677 | 438 | 5342 | 6909 |  | CORR | CIGR | 06:06 | 06:22 | 06:25 | 49 | 231 | 9 | EXT |  | 0.92 | (c)
75270.164 | 3.184 | 3.118 | -8.236 | -8.302 | -1708 | -1697 | -1687 | 523 | 3118 | 6912 |  | CORR | AXGR | 06:38 | 06:40 | 06:41 | 261 | 42 | 10 | EXT |  | 0.95 | (c)
75278.549 | 0.149 | 0.057 | -11.241 | -11.333 | 1675 | 1761 | 1947 | 12 | 57 | 6913 |  | CORR | GENE | 05:19 | 05:32 | 06:02 | 134 | 544 | 11 | EXT |  | 0.93 | (c)
75278.831 | 0.431 | 0.419 | -10.959 | -10.971 | 2036 | 2154 | 2167 | 0 | 419 | 6913 |  | CORR | CIGR | 06:17 | 06:36 | 06:38 | 48 | 262 | 10 | EXT |  | 0.92 | (c)
75280.985 | 2.585 | 2.576 | -8.805 | -8.814 | 1237 | 1322 | 1319 | 830 | 2576 | 6913 |  | CORR | CIGR | 04:08 | 04:22 | 04:21 | 25 | 163 | 10 | EXT |  | 0.92 | (c)
75303.183 | 1.913 | 1.874 | -9.497 | -9.536 | 1531 | 1641 | 1711 | 340 | 1874 | 6915 |  | CORR | GENE | 05:51 | 06:08 | 06:20 | 105 | 359 | 10 | EXT |  | 0.93 | (c)
75308.971 | 7.701 | 7.657 | -3.709 | -3.753 | 1007 | 1207 | 1299 | 640 | 3615 | 6915 |  | CORR | GENE | 04:26 | 04:58 | 05:13 | 138 | 584 | 10 | EXT |  | 0.93 | (c)
75312.209 | 10.939 | 10.907 | -0.471 | -0.503 | 1135 | 1217 | 1240 | 885 | 457 | 6915 |  | CORR | CIGR | 04:47 | 04:60 | 05:04 | 46 | 210 | 12 | EXT |  | 0.92 | (c)
75322.213 | 9.533 | 9.388 | -1.952 | -2.097 | -2186 | -2182 | -2173 | 44 | 1873 | 6916 |  | CORR | AXGR | 05:11 | 05:12 | 05:14 | 224 | 26 | 11 | EXT |  | 0.95 | (c)
75322.853 | 10.173 | 10.118 | -1.312 | -1.367 | -2113 | -2019 | -1959 | 117 | 1301 | 6916 |  | CORR | GENE | 05:23 | 05:38 | 05:48 | 66 | 308 | 13 | EXT |  | 0.93 | (c)
75323.326 | 10.646 | 10.604 | -0.839 | -0.881 | -2154 | -1930 | -1941 | 76 | 818 | 6916 |  | CORR | GENE | 05:17 | 05:53 | 05:51 | 63 | 426 | 10 | EXT |  | 0.93 | (c)
75323.762 | 11.082 | 11.058 | -0.403 | -0.427 | -2195 | -2024 | -2024 | 36 | 364 | 6916 |  | CORR | GENE | 05:10 | 05:38 | 05:38 | 63 | 342 | 10 | EXT |  | 0.93 | (c)
75335.339 | 11.174 | 11.101 | -0.051 | -0.124 | 1102 | 1241 | 1331 | 672 | 28 | 6917 |  | CORR | GENE | 02:33 | 02:55 | 03:10 | 96 | 457 | 12 | EXT |  | 0.93 | (c)
75344.002 | 8.612 | 8.583 | -2.348 | -2.377 | 1171 | 1279 | 1279 | 844 | 2335 | 6918 |  | CORR | CIGR | 05:34 | 05:52 | 05:52 | 42 | 216 | 11 | EXT |  | 0.92 | (c)
75346.442 | 0.092 | 0.047 | -10.888 | -10.933 | 1040 | 1232 | 1307 | 656 | 47 | 6919 |  | CORR | GENE | 04:52 | 05:23 | 05:35 | 75 | 535 | 10 | EXT |  | 0.93 | (c)
75348.029 | 1.679 | 1.66 | -9.301 | -9.32 | 1766 | 1823 | 1820 | 357 | 1660 | 6919 |  | CORR | CIGR | 06:49 | 06:58 | 06:58 | 30 | 108 | 10 | EXT |  | 0.92 | (c)
75348.463 | 2.113 | 2.082 | -8.867 | -8.898 | 1109 | 1219 | 1201 | 939 | 2082 | 6919 |  | CORR | CIGR | 05:03 | 05:21 | 05:18 | 48 | 182 | 12 | EXT |  | 0.93 | (c)
75367.429 | 10.099 | 10.057 | -1.331 | -1.373 | -1655 | -1595 | -1534 | 575 | 1326 | 6920 |  | CORR | CIGR | 05:29 | 05:38 | 05:48 | 47 | 243 | 13 | EXT |  | 0.93 | (c)
75368.776 | 0.016 | 0.006 | -11.424 | -11.434 | 1706 | 1892 | 1835 | 267 | 6 | 6921 |  | CORR | CIGR | 06:25 | 06:55 | 06:46 | 37 | 258 | 14 | EXT |  | 0.92 | (c)
75373.238 | 4.478 | 4.462 | -6.962 | -6.978 | 1071 | 1128 | 1176 | 951 | 4462 | 6921 |  | CORR | CIGR | 04:43 | 04:52 | 04:60 | 49 | 208 | 14 | EXT |  | 0.93 | (c)
75383.43 | 3.23 | 3.213 | -8.22 | -8.237 | -2115 | -2048 | -2025 | 115 | 3213 | 6922 |  | CORR | CIGR | 04:50 | 05:01 | 05:05 | 33 | 181 | 15 | EXT |  | 0.92 | (c)
75388.756 | 8.556 | 8.512 | -2.894 | -2.938 | -1572 | -1511 | -1421 | 658 | 2878 | 6922 |  | CORR | GENE | 06:18 | 06:28 | 06:42 | 60 | 302 | 11 | EXT |  | 0.93 | (c)
75388.818 | 8.618 | 8.597 | -2.832 | -2.853 | -2009 | -1928 | -1935 | 221 | 2813 | 6922 |  | CORR | CIGR | 05:07 | 05:20 | 05:19 | 40 | 148 | 11 | EXT |  | 0.92 | (c)
75395.859 | 4.209 | 4.185 | -6.866 | -6.89 | 2058 | 2126 | 2135 | 18 | 4185 | 6923 |  | CORR | CIGR | 05:54 | 06:05 | 06:07 | 31 | 154 | 12 | EXT |  | 0.92 | (c)
75395.991 | 4.341 | 4.264 | -6.734 | -6.811 | 2148 | 2164 | 2163 | 53 | 4264 | 6923 |  | CORR | AXGR | 06:09 | 06:11 | 06:11 | 100 | 29 | 11 | EXT |  | 0.93 | (c)
75396.176 | 4.526 | 4.407 | -6.549 | -6.668 | 1821 | 1970 | 2061 | 0 | 4407 | 6923 |  | CORR | GENE | 05:16 | 05:40 | 05:55 | 171 | 480 | 15 | EXT |  | 0.95 | (c)
75405.623 | 2.898 | 2.876 | -8.387 | -8.409 | 1939 | 2007 | 2006 | 157 | 2876 | 6924 |  | CORR | CIGR | 05:36 | 05:47 | 05:47 | 33 | 135 | 13 | EXT |  | 0.92 | (c)
75406.307 | 3.582 | 3.559 | -7.703 | -7.726 | 1936 | 2089 | 2063 | 41 | 3559 | 6924 |  | CORR | GENE | 05:35 | 06:00 | 05:56 | 80 | 254 | 12 | EXT |  | 0.93 | (c)
75407.306 | 4.581 | 4.315 | -6.704 | -6.97 | 1721 | 1796 | 1788 | 376 | 4315 | 6924 |  | CORR | GENE | 05:01 | 05:13 | 05:11 | 467 | 134 | 10 | EXT |  | 0.97 | (c)
75407.647 | 4.922 | 4.826 | -6.363 | -6.459 | 1487 | 1815 | 1721 | 275 | 4826 | 6924 |  | CORR | GENE | 04:23 | 05:16 | 05:01 | 118 | 469 | 13 | EXT |  | 0.93 | (c)
75420.85 | 6.84 | 6.738 | -4.67 | -4.772 | 2176 | -2042 | -2070 | 0 | 4663 | 6925 |  | CORR | GENE | 05:05 | 05:44 | 05:40 | 109 | 430 | 9 | EXT |  | 0.93 | (c)
75421.335 | 7.325 | 7.271 | -4.185 | -4.239 | -2131 | -2049 | -1982 | 100 | 4053 | 6925 |  | CORR | GENE | 05:30 | 05:43 | 05:54 | 186 | 298 | 9 | EXT |  | 0.94 | (c)
75421.915 | 7.905 | 7.863 | -3.605 | -3.647 | -2079 | -2011 | -1979 | 152 | 3604 | 6925 |  | CORR | CIGR | 05:38 | 05:49 | 05:54 | 43 | 200 | 10 | EXT |  | 0.92 | (c)
75422.131 | 8.121 | 7.715 | -3.389 | -3.795 | 2129 | 2186 | 2162 | 35 | 3184 | 6925 |  | CORR | GENE | 04:57 | 05:07 | 05:03 | 611 | 66 | 12 | EXT |  | 1 | (c)
75422.475 | 8.465 | 8.433 | -3.045 | -3.077 | -2132 | -1974 | -1984 | 99 | 3029 | 6925 |  | CORR | CIGR | 05:30 | 05:55 | 05:54 | 48 | 296 | 10 | EXT |  | 0.92 | (c)
75423.454 | 9.444 | 9.418 | -2.066 | -2.092 | -2087 | -1929 | -1922 | 144 | 2052 | 6925 |  | CORR | CIGR | 05:37 | 06:02 | 06:04 | 40 | 329 | 11 | EXT |  | 0.92 | (c)
75425.316 | 11.306 | 10.818 | -0.204 | -0.692 | -1991 | -1953 | -1961 | 240 | 109 | 6925 |  | CORR | GENE | 05:52 | 05:58 | 05:57 | 583 | 60 | 10 | EXT |  | 0.98 | (c)
75425.944 | 0.424 | 0.396 | -10.771 | -10.799 | -2204 | -2087 | -2108 | 27 | 396 | 6926 |  | CORR | CIGR | 05:55 | 06:14 | 06:10 | 30 | 192 | 11 | EXT |  | 0.92 | (c)
75426.26 | 0.74 | 0.42 | -10.455 | -10.775 | 2066 | 2095 | 2097 | 103 | 420 | 6926 |  | CORR | GENE | 05:24 | 05:29 | 05:29 | 580 | 61 | 14 | EXT |  | 1.01 | (b)
75427.256 | 1.736 | 1.672 | -9.459 | -9.523 | 1997 | 2073 | 2220 | 0 | 1672 | 6926 |  | CORR | GENE | 05:13 | 05:25 | 05:49 | 82 | 445 | 9 | EXT |  | 0.93 | (c)
75433.137 | 7.617 | 7.578 | -3.578 | -3.617 | 1386 | 1478 | 1459 | 699 | 3556 | 6926 |  | CORR | GENE | 03:34 | 03:49 | 03:46 | 61 | 146 | 10 | EXT |  | 0.93 | (c)
75436.648 | 11.128 | 11.101 | -0.067 | -0.094 | 911 | 1074 | 1200 | 742 | 29 | 6926 |  | CORR | GENE | 02:17 | 02:44 | 03:04 | 65 | 578 | 10 | EXT |  | 0.93 | (c)
75441.729 | 5.014 | 4.994 | -5.816 | -5.836 | -1157 | -1074 | -1062 | 966 | 4994 | 6927 |  | CORR | CIGR | 06:27 | 06:40 | 06:42 | 41 | 191 | 9 | EXT |  | 0.92 | (c)
75443.343 | 6.628 | 6.59 | -4.202 | -4.24 | -1037 | -876 | -922 | 807 | 4196 | 6927 |  | CORR | CIGR | 06:46 | 07:12 | 07:05 | 44 | 230 | 9 | EXT |  | 0.92 | (c)
75458.905 | 0 | -0.035 | -11.23 | -11.265 | -1307 | -1237 | -1069 | 831 |  | 6929 | Нарушение формы кольцевого шва | GWAN |  | 09:33 | 09:45 | 10:12 | 0 | 476 |  | EXT | Нарушение формы кольцевого шва |  | (c)
75463.056 | 4.151 | 4.135 | -7.079 | -7.095 | 1871 | 2146 | 2048 | 5 | 4135 | 6929 |  | CORR | CIGR | 06:06 | 06:51 | 06:35 | 44 | 355 | 13 | EXT |  | 0.92 | (c)
75463.351 | 4.446 | 4.422 | -6.784 | -6.808 | 1728 | 1777 | 1811 | 336 | 4422 | 6929 |  | CORR | CIGR | 05:43 | 05:51 | 05:57 | 39 | 166 | 10 | EXT |  | 0.92 | (c)
75463.933 | 5.028 | 4.988 | -6.202 | -6.242 | 1433 | 1725 | 1623 | 418 | 4988 | 6929 |  | CORR | CIGR | 04:56 | 05:43 | 05:26 | 50 | 380 | 9 | EXT |  | 0.92 | (c)
75464.449 | 5.544 | 5.513 | -5.686 | -5.717 | 1713 | 1855 | 1829 | 285 | 5513 | 6929 |  | CORR | CIGR | 05:41 | 06:04 | 05:60 | 49 | 233 | 12 | EXT |  | 0.93 | (c)
75467.809 | 8.904 | 8.402 | -2.326 | -2.828 | -2129 | -2079 | -2087 | 101 | 2153 | 6929 |  | CORR | GENE | 07:21 | 07:29 | 07:28 | 675 | 85 | 10 | EXT |  | 0.99 | (c)
75468.357 | 9.452 | 9.276 | -1.778 | -1.954 | -2167 | -2077 | -2091 | 64 | 673 | 6929 |  | CORR | GENE | 07:15 | 07:29 | 07:27 | 1281 | 151 | 10 | EXT |  | 1 | (b)
75469.914 | 11.009 | 10.656 | -0.221 | -0.574 | -2164 | -2138 | -2133 | 66 | 129 | 6929 |  | CORR | GENE | 07:15 | 07:19 | 07:20 | 445 | 62 | 9 | EXT |  | 0.97 | (c)
75471.925 | 1.79 | 1.781 | -9.565 | -9.574 | 1172 | 1244 | 1236 | 931 | 1781 | 6930 |  | CORR | CIGR | 05:42 | 05:53 | 05:52 | 31 | 127 | 12 | EXT |  | 0.92 | (c)
75472.161 | 2.026 | 1.999 | -9.329 | -9.356 | 974 | 1174 | 1148 | 908 | 1999 | 6930 |  | CORR | GENE | 05:10 | 05:42 | 05:38 | 74 | 348 | 11 | EXT |  | 0.93 | (c)
75484.285 | 2.795 | 2.762 | -8.165 | -8.198 | 1407 | 1464 | 1477 | 683 | 2762 | 6931 |  | CORR | CIGR | 04:07 | 04:16 | 04:18 | 33 | 141 | 9 | EXT |  | 0.92 | (c)
75484.998 | 3.508 | 3.466 | -7.452 | -7.494 | -1924 | -1844 | -1839 | 307 | 3466 | 6931 |  | CORR | CIGR | 07:09 | 07:22 | 07:23 | 45 | 169 | 15 | EXT |  | 0.93 | (c)
75485.22 | 3.73 | 3.696 | -7.23 | -7.264 | 1000 | 1056 | 1102 | 1000 | 3696 | 6931 |  | CORR | CIGR | 03:01 | 03:10 | 03:18 | 49 | 205 | 9 | EXT |  | 0.92 | (c)
75485.978 | 4.488 | 4.456 | -6.472 | -6.504 | 1377 | 1412 | 1457 | 694 | 4456 | 6931 |  | CORR | CIGR | 04:02 | 04:08 | 04:15 | 35 | 160 | 10 | EXT |  | 0.92 | (c)
75486.626 | 5.136 | 5.098 | -5.824 | -5.862 | 1346 | 1465 | 1445 | 686 | 5098 | 6931 |  | CORR | CIGR | 03:57 | 04:16 | 04:13 | 38 | 199 | 11 | EXT |  | 0.92 | (c)
75486.813 | 5.323 | 5.29 | -5.637 | -5.67 | 1358 | 1461 | 1456 | 676 | 5290 | 6931 |  | CORR | CIGR | 03:59 | 04:16 | 04:15 | 33 | 197 | 10 | EXT |  | 0.92 | (c)
75486.975 | 5.485 | 5.327 | -5.475 | -5.633 | 1368 | 1406 | 1396 | 807 | 5315 | 6931 |  | CORR | GENE | 04:01 | 04:07 | 04:05 | 318 | 56 | 9 | EXT |  | 0.95 | (c)
75487.256 | 5.766 | 5.691 | -5.194 | -5.269 | 1319 | 1334 | 1334 | 881 | 5084 | 6931 |  | CORR | AXGR | 03:53 | 03:55 | 03:55 | 185 | 31 | 10 | EXT |  | 0.94 | (c)
75489.025 | 7.535 | 7.414 | -3.425 | -3.546 | 1278 | 1405 | 1342 | 825 | 3118 | 6931 |  | CORR | GENE | 03:46 | 04:07 | 03:56 | 428 | 128 | 9 | EXT |  | 0.96 | (c)
75499.219 | 6.769 | 6.229 | -4.551 | -5.091 | 1320 | 1400 | 1388 | 775 | 4092 | 6932 |  | CORR | GENE | 04:19 | 04:32 | 04:30 | 999 | 136 | 11 | EXT |  | 1.01 | (b)
75499.418 | 6.968 | 6.902 | -4.352 | -4.418 | -2045 | -2029 | -2024 | 186 | 4173 | 6932 |  | CORR | AXGR | 07:16 | 07:19 | 07:20 | 245 | 42 | 11 | EXT |  | 0.95 | (c)
75500.443 | 7.993 | 7.576 | -3.327 | -3.744 | 1290 | 1359 | 1379 | 763 | 3042 | 6932 |  | CORR | GENE | 04:15 | 04:26 | 04:29 | 702 | 177 | 15 | EXT |  | 1.03 | (b)
75502.112 | 9.662 | 9.621 | -1.658 | -1.699 | 698 | 877 | 896 | 698 | 1541 | 6932 |  | CORR | GENE | 02:39 | 03:08 | 03:11 | 158 | 396 | 10 | EXT |  | 0.94 | (c)
75502.355 | 9.905 | 9.727 | -1.415 | -1.593 | -2101 | -2060 | -2066 | 130 | 1325 | 6932 |  | CORR | GENE | 07:07 | 07:14 | 07:13 | 268 | 69 | 13 | EXT |  | 0.96 | (c)
75502.61 | 10.16 | 10.096 | -1.16 | -1.224 | -2023 | -1840 | -1789 | 208 | 1143 | 6932 |  | CORR | GENE | 07:20 | 07:49 | 07:58 | 81 | 468 | 9 | EXT |  | 0.93 | (c)
75503.111 | 10.661 | 10.452 | -0.659 | -0.868 | 1225 | 1390 | 1342 | 771 | 122 | 6932 |  | CORR | GENE | 04:04 | 04:31 | 04:23 | 746 | 234 | 12 | EXT |  | 1.01 | (b)
75503.339 | 10.889 | 10.837 | -0.431 | -0.483 | -2168 | -1988 | -1998 | 63 | 388 | 6932 |  | CORR | GENE | 06:56 | 07:25 | 07:24 | 95 | 339 | 10 | EXT |  | 0.93 | (c)
75503.717 | 11.267 | 11.224 | -0.053 | -0.096 | 1133 | 1312 | 1317 | 729 | 13 | 6932 |  | CORR | GENE | 03:49 | 04:18 | 04:19 | 83 | 368 | 12 | EXT |  | 0.93 | (c)
75503.793 | 0.023 | 0.008 | -10.717 | -10.732 | 504 | 708 | 624 | 504 | 8 | 6933 |  | CORR | GENE | 03:59 | 04:32 | 04:18 | 83 | 241 | 12 | EXT | Аномалия находится на отводе. | 0.93 | (c)
75505.697 | 1.927 | 1.716 | -8.813 | -9.024 | 677 | 689 | 713 | 677 | 1716 | 6933 |  | CORR | GENE | 04:27 | 04:29 | 04:33 | 353 | 73 | 15 | EXT | Аномалия находится на отводе. | 0.99 | (c)
75506.658 | 2.888 | 2.737 | -7.852 | -8.003 | 669 | 750 | 723 | 669 | 2737 | 6933 |  | CORR | GENE | 04:25 | 04:38 | 04:34 | 433 | 108 | 15 | EXT | Аномалия находится на отводе. | 1 | (c)
75507.079 | 3.309 | 3.238 | -7.431 | -7.502 | 482 | 718 | 773 | 482 | 3238 | 6933 |  | CORR | GENE | 03:55 | 04:33 | 04:42 | 126 | 583 | 11 | EXT | Аномалия находится на отводе. | 0.93 | (c)
75507.239 | 3.469 | 3.387 | -7.271 | -7.353 | 687 | 753 | 764 | 687 | 3387 | 6933 |  | CORR | GENE | 04:28 | 04:39 | 04:41 | 273 | 154 | 14 | EXT | Аномалия находится на отводе. | 0.97 | (c)
75507.46 | 3.69 | 3.659 | -7.05 | -7.081 | 1813 | 1975 | 2006 | 32 | 3659 | 6933 |  | CORR | GENE | 07:30 | 07:56 | 08:01 | 214 | 385 | 11 | EXT | Аномалия находится на отводе. | 0.95 | (c)
75507.564 | 3.794 | 3.746 | -6.946 | -6.994 | 406 | 526 | 763 | 406 | 3746 | 6933 |  | CORR | GENE | 03:43 | 04:02 | 04:41 | 137 | 714 | 11 | EXT | Аномалия находится на отводе. | 0.94 | (c)
75507.892 | 4.122 | 4.076 | -6.618 | -6.664 | 464 | 659 | 703 | 464 | 4076 | 6933 |  | CORR | GENE | 03:52 | 04:24 | 04:31 | 71 | 479 | 10 | EXT | Аномалия находится на отводе. | 0.93 | (c)
75513.121 | 9.351 | 9.313 | -1.389 | -1.427 | 829 | 925 | 936 | 829 | 1382 | 6933 |  | CORR | CIGR | 04:51 | 05:07 | 05:09 | 45 | 215 | 11 | EXT | Аномалия находится на отводе. | 0.92 | (c)
75514.992 | 0.482 | 0.056 | -10.163 | -10.589 | -1193 | -1150 | -1158 | 1037 | 56 | 6934 |  | CORR | GENE | 07:12 | 07:19 | 07:18 | 653 | 70 | 10 | EXT |  | 0.99 | (c)
75517.481 | 2.971 | 2.886 | -7.674 | -7.759 | -1193 | -1065 | -892 | 591 | 2886 | 6934 |  | CORR | GENE | 07:13 | 07:33 | 08:01 | 129 | 602 | 10 | EXT |  | 0.93 | (c)
75517.884 | 3.374 | 3.291 | -7.271 | -7.354 | -1534 | -1372 | -1274 | 696 | 3291 | 6934 |  | CORR | GENE | 06:17 | 06:44 | 06:59 | 147 | 521 | 10 | EXT |  | 0.94 | (c)
75518.467 | 3.957 | 3.932 | -6.688 | -6.713 | -1813 | -1762 | -1716 | 418 | 3932 | 6934 |  | CORR | CIGR | 05:32 | 05:41 | 05:48 | 36 | 193 | 10 | EXT |  | 0.92 | (c)
75521.034 | 6.524 | 6.488 | -4.121 | -4.157 | -1893 | -1790 | -1791 | 338 | 4107 | 6934 |  | CORR | CIGR | 05:20 | 05:36 | 05:36 | 50 | 203 | 13 | EXT |  | 0.93 | (c)
75529.063 | 3.908 | 3.86 | -7.562 | -7.61 | 1957 | 2019 | -2176 | 0 | 3860 | 6935 |  | CORR | GENE | 05:51 | 06:01 | 06:43 | 119 | 655 | 11 | EXT |  | 0.93 | (c)
75530.471 | 5.316 | 5.291 | -6.154 | -6.179 | 1358 | 1415 | 1431 | 727 | 5291 | 6935 |  | CORR | CIGR | 04:14 | 04:23 | 04:26 | 38 | 145 | 12 | EXT |  | 0.92 | (c)
75531.166 | 6.011 | 5.876 | -5.459 | -5.594 | 1322 | 1340 | 1345 | 863 | 5344 | 6935 |  | CORR | AXGR | 04:08 | 04:11 | 04:12 | 250 | 45 | 10 | EXT |  | 0.95 | (c)
75545.791 | 9.166 | 9.027 | -1.914 | -2.053 | -1686 | -1626 | -1624 | 545 | 1420 | 6936 |  | CORR | GENE | 07:18 | 07:27 | 07:28 | 633 | 123 | 9 | EXT |  | 0.98 | (c)
75557.732 | 10.027 | 9.91 | -1.213 | -1.33 | 601 | 1100 | 1227 | 377 | 1140 | 6937 |  | CORR | GENE | 04:29 | 05:50 | 06:10 | 190 | 1253 | 11 | EXT |  | 0.94 | (c)
75559.354 | 0.409 | 0.392 | -10.641 | -10.658 | -1530 | -1278 | -1359 | 701 | 392 | 6938 |  | CORR | GENE | 07:18 | 07:59 | 07:46 | 271 | 341 | 10 | EXT |  | 0.95 | (c)
75560.153 | 1.208 | 1.158 | -9.842 | -9.892 | 886 | 1064 | 1103 | 886 | 1158 | 6938 |  | CORR | GENE | 01:48 | 02:17 | 02:23 | 97 | 434 | 11 | EXT |  | 0.93 | (c)
75561.775 | 2.83 | 2.754 | -8.22 | -8.296 | -1153 | -1026 | -894 | 634 | 2754 | 6938 |  | CORR | GENE | 08:19 | 08:40 | 09:01 | 122 | 518 | 10 | EXT |  | 0.93 | (c)
75562.667 | 3.722 | 3.377 | -7.328 | -7.673 | 1947 | -2007 | -2163 | 0 | 3377 | 6938 |  | CORR | GENE | 04:40 | 06:01 | 05:36 | 375 | 702 | 10 | EXT |  | 0.96 | (c)
75563.314 | 4.369 | 4.337 | -6.681 | -6.713 | 1459 | 1537 | 1704 | 281 | 4337 | 6938 |  | CORR | GENE | 03:21 | 03:33 | 04:00 | 80 | 490 | 10 | EXT |  | 0.93 | (c)
75564.637 | 5.692 | 5.595 | -5.358 | -5.455 | -1698 | -1469 | -1463 | 532 | 5336 | 6938 |  | CORR | GENE | 06:51 | 07:28 | 07:29 | 119 | 470 | 10 | EXT |  | 0.93 | (c)
75564.737 | 5.792 | 5.76 | -5.258 | -5.29 | 1678 | 1816 | 1836 | 236 | 5224 | 6938 |  | CORR | GENE | 03:56 | 04:18 | 04:22 | 66 | 317 | 10 | EXT |  | 0.93 | (c)
75565.521 | 6.576 | 6.571 | -4.474 | -4.479 | -1129 | -969 | -1012 | 894 | 4437 | 6938 |  | CORR | CIGR | 08:23 | 08:49 | 08:42 | 42 | 235 | 10 | EXT |  | 0.92 | (c)
75568.33 | 9.385 | 9.361 | -1.665 | -1.689 | 1924 | 1996 | 2061 | 33 | 1642 | 6938 |  | CORR | CIGR | 04:36 | 04:47 | 04:58 | 47 | 274 | 10 | EXT |  | 0.92 | (c)
75570.786 | 0.791 | 0.777 | -10.479 | -10.493 | 1048 | 1275 | 1223 | 833 | 777 | 6939 |  | CORR | CIGR | 04:01 | 04:38 | 04:30 | 38 | 350 | 9 | EXT |  | 0.92 | (c)
75584.976 | 3.711 | 3.592 | -7.889 | -8.008 | 1634 | 1894 | 1817 | 230 | 3592 | 6940 |  | CORR | GENE | 04:20 | 05:02 | 04:50 | 346 | 367 | 11 | EXT |  | 0.97 | (c)
75586.103 | 4.838 | 4.818 | -6.762 | -6.782 | 1703 | 1865 | 1824 | 285 | 4818 | 6940 |  | CORR | CIGR | 04:31 | 04:57 | 04:51 | 40 | 243 | 10 | EXT |  | 0.92 | (c)
75586.365 | 5.1 | 5.079 | -6.5 | -6.521 | 1792 | 1892 | 1876 | 270 | 5079 | 6940 |  | CORR | CIGR | 04:46 | 05:02 | 04:59 | 46 | 169 | 11 | EXT |  | 0.92 | (c)
75587.534 | 6.269 | 5.773 | -5.331 | -5.827 | 2145 | 2178 | 2173 | 30 | 5171 | 6940 |  | CORR | GENE | 05:43 | 05:48 | 05:47 | 656 | 56 | 10 | EXT |  | 0.99 | (c)
75588.031 | 6.766 | 6.637 | -4.834 | -4.963 | 2046 | 2144 | 2162 | 0 | 4709 | 6940 |  | CORR | GENE | 05:27 | 05:42 | 05:45 | 254 | 232 | 10 | EXT |  | 0.95 | (c)
75589.966 | 8.701 | 8.652 | -2.899 | -2.948 | 1653 | 1846 | 1803 | 278 | 2876 | 6940 |  | CORR | GENE | 04:23 | 04:54 | 04:47 | 72 | 299 | 12 | EXT |  | 0.93 | (c)
75592.094 | 10.829 | 10.738 | -0.771 | -0.862 | -2090 | -1990 | -1994 | 141 | 755 | 6940 |  | CORR | GENE | 06:19 | 06:35 | 06:35 | 107 | 192 | 10 | EXT |  | 0.93 | (c)
75596.325 | 3.46 | 3.426 | -8.06 | -8.094 | -2033 | -1902 | -1914 | 198 | 3426 | 6941 |  | CORR | CIGR | 05:09 | 05:30 | 05:28 | 48 | 237 | 9 | EXT |  | 0.92 | (c)
75597.638 | 4.773 | 4.746 | -6.747 | -6.774 | -2176 | -2032 | -1964 | 55 | 4746 | 6941 |  | CORR | GENE | 04:46 | 05:09 | 05:20 | 326 | 424 | 11 | EXT |  | 0.96 | (c)
75598.29 | 5.425 | 5.326 | -6.095 | -6.194 | 2129 | -2037 | -1979 | 0 | 5326 | 6941 |  | CORR | GENE | 04:21 | 05:08 | 05:18 | 109 | 705 | 14 | EXT |  | 0.93 | (c)
75598.911 | 6.046 | 6.036 | -5.474 | -5.484 | -2057 | -1959 | -1946 | 174 | 5447 | 6941 |  | CORR | CIGR | 05:05 | 05:21 | 05:23 | 37 | 221 | 14 | EXT |  | 0.92 | (c)
75599.192 | 6.327 | 6.313 | -5.193 | -5.207 | -1649 | -1604 | -1595 | 581 | 5174 | 6941 |  | CORR | CIGR | 06:11 | 06:18 | 06:20 | 33 | 108 | 10 | EXT |  | 0.92 | (c)
75599.249 | 6.384 | 6.345 | -5.136 | -5.175 | -1935 | -1923 | -1923 | 295 | 5108 | 6941 |  | CORR | AXGR | 05:25 | 05:27 | 05:27 | 67 | 24 | 10 | EXT |  | 0.93 | (c)
75599.347 | 6.482 | 6.431 | -5.038 | -5.089 | -2189 | -1881 | -1929 | 42 | 4640 | 6941 |  | CORR | GENE | 04:44 | 05:34 | 05:26 | 449 | 519 | 15 | EXT |  | 1 | (b)
75600.122 | 7.257 | 7.19 | -4.263 | -4.33 | 1992 | -2077 | -2141 | 0 | 4157 | 6941 |  | CORR | GENE | 03:59 | 05:02 | 04:52 | 173 | 655 | 12 | EXT |  | 0.94 | (c)
75600.554 | 7.689 | 7.649 | -3.831 | -3.871 | -2213 | -2043 | -1963 | 18 | 3580 | 6941 |  | CORR | GENE | 04:40 | 05:07 | 05:20 | 291 | 500 | 15 | EXT |  | 0.97 | (c)
75613.97 | 9.585 | 9.57 | -1.865 | -1.88 | -1969 | -1891 | -1883 | 261 | 1836 | 6942 |  | CORR | CIGR | 05:27 | 05:40 | 05:41 | 44 | 172 | 10 | EXT |  | 0.92 | (c)
75614.228 | 9.843 | 9.814 | -1.607 | -1.636 | -1986 | -1896 | -1876 | 244 | 1575 | 6942 |  | CORR | GENE | 05:25 | 05:39 | 05:42 | 61 | 221 | 10 | EXT |  | 0.93 | (c)
75614.31 | 9.925 | 9.892 | -1.525 | -1.558 | -1718 | -1508 | -1535 | 512 | 1482 | 6942 |  | CORR | GENE | 06:08 | 06:42 | 06:37 | 76 | 367 | 10 | EXT |  | 0.93 | (c)
75614.658 | 10.273 | 10.069 | -1.177 | -1.381 | -2060 | -1873 | -1762 | 170 | 1142 | 6942 |  | CORR | GENE | 05:13 | 05:43 | 06:01 | 239 | 596 | 7 | EXT |  | 0.94 | (c)
75629.824 | 2.754 | 2.626 | -8.686 | -8.814 | 618 | 623 | 647 | 618 | 2626 | 6944 |  | CORR | GENE | 06:16 | 06:17 | 06:20 | 312 | 59 | 11 | EXT |  | 0.92 | (c)
75630.188 | 3.118 | 3.077 | -8.322 | -8.363 | 116 | 292 | 284 | 116 | 3077 | 6944 |  | CORR | GENE | 04:55 | 05:23 | 05:22 | 83 | 336 | 14 | EXT |  | 0.89 | (c)
75636.805 | 9.735 | 9.693 | -1.705 | -1.747 | 960 | 1088 | 1067 | 960 | 1671 | 6944 |  | CORR | GENE | 07:11 | 07:32 | 07:28 | 76 | 214 | 12 | EXT |  | 0.89 | (c)
75639.255 | 0.745 | 0.727 | -10.32 | -10.338 | -1848 | -1788 | -1746 | 1645 | 727 | 6945 |  | CORR | CIGR | 04:04 | 04:14 | 04:21 | 48 | 203 | 11 | EXT | Аномалия находится на отводе. | 0.89 | (c)
75639.399 | 0.889 | 0.866 | -10.176 | -10.199 | -652 | -465 | -487 | 323 | 866 | 6945 |  | CORR | GENE | 07:17 | 07:48 | 07:44 | 57 | 329 | 11 | EXT | Аномалия находится на отводе. | 0.89 | (c)
75639.821 | 1.311 | 1.272 | -9.754 | -9.793 | -667 | -590 | -485 | 303 | 1272 | 6945 |  | CORR | GENE | 07:15 | 07:27 | 07:44 | 73 | 364 | 10 | EXT | Аномалия находится на отводе. | 0.89 | (c)
75641.58 | 3.07 | 3.043 | -7.995 | -8.022 | -751 | -636 | -634 | 517 | 3043 | 6945 |  | CORR | CIGR | 07:01 | 07:20 | 07:20 | 44 | 234 | 13 | EXT | Аномалия находится на отводе. | 0.89 | (c)
75641.952 | 3.442 | 3.414 | -7.623 | -7.651 | -565 | -423 | -406 | 247 | 3414 | 6945 |  | CORR | GENE | 07:32 | 07:54 | 07:57 | 63 | 317 | 10 | EXT | Аномалия находится на отводе. | 0.89 | (c)
75642.996 | 4.486 | 4.462 | -6.579 | -6.603 | -1853 | -1718 | -1751 | 1648 | 4462 | 6945 |  | CORR | CIGR | 04:04 | 04:25 | 04:20 | 43 | 205 | 9 | EXT | Аномалия находится на отводе. | 0.89 | (c)
75643.559 | 5.049 | 4.993 | -6.016 | -6.072 | -594 | -466 | -466 | 338 | 4993 | 6945 |  | CORR | GENE | 07:27 | 07:47 | 07:47 | 95 | 255 | 10 | EXT | Аномалия находится на отводе. | 0.89 | (c)
75643.741 | 5.231 | 5.193 | -5.834 | -5.872 | -2015 | -1918 | -1903 | 1790 | 5193 | 6945 |  | CORR | CIGR | 03:37 | 03:53 | 03:56 | 54 | 225 | 10 | EXT | Аномалия находится на отводе. | 0.89 | (c)
75646.883 | 8.373 | 8.145 | -2.692 | -2.92 | -135 | -100 | -93 | 51 | 2231 | 6945 |  | CORR | GENE | 08:41 | 08:46 | 08:48 | 689 | 84 | 11 | EXT | Аномалия находится на отводе. | 0.95 | (c)
75648.517 | 10.007 | 9.656 | -1.058 | -1.409 | -138 | -106 | -110 | 82 | 809 | 6945 |  | CORR | AXGR | 08:40 | 08:46 | 08:45 | 600 | 56 | 11 | EXT | Аномалия находится на отводе. | 0.95 | (c)
75649.918 | 0.343 | 0.305 | -10.247 | -10.285 | 1457 | 1586 | 1557 | 1457 | 305 | 6946 |  | CORR | CIGR | 07:03 | 07:24 | 07:19 | 56 | 198 | 11 | EXT |  | 0.89 | (c)
75650.983 | 1.408 | 1.367 | -9.182 | -9.223 | 354 | 466 | 500 | 354 | 1367 | 6946 |  | CORR | GENE | 04:05 | 04:23 | 04:28 | 57 | 294 | 11 | EXT |  | 0.89 | (c)
75651.156 | 1.581 | 1.451 | -9.009 | -9.139 | 293 | 417 | 383 | 293 | 1451 | 6946 |  | CORR | GENE | 03:55 | 04:15 | 04:09 | 392 | 179 | 15 | EXT |  | 0.95 | (c)
75651.596 | 2.021 | 1.943 | -8.569 | -8.647 | -182 | -91 | 77 | 0 | 1943 | 6946 |  | CORR | GENE | 02:38 | 02:53 | 03:20 | 104 | 519 | 13 | EXT |  | 0.89 | (c)
75660.165 | 0 | -0.038 | -11.125 | -11.163 | 1183 | 1903 | 1567 | 1183 |  | 6947 | Нарушение формы кольцевого шва | GWAN |  | 03:37 | 05:33 | 04:39 | 0 | 767 |  | EXT | Нарушение формы кольцевого шва |  | (c)
75660.165 | 0 | -0.05 | -11.125 | -11.175 | -1281 | -409 | -215 | 851 |  | 6947 | Нарушение формы кольцевого шва | GWAN |  | 08:59 | 11:20 | 11:51 | 0 | 2132 |  | EXT | Нарушение формы кольцевого шва |  | (c)
75660.274 | 0.109 | 0.084 | -11.016 | -11.041 | 1298 | 1397 | 1460 | 1298 | 84 | 6947 |  | CORR | GENE | 03:55 | 04:11 | 04:22 | 79 | 324 | 11 | EXT |  | 0.89 | (c)
75669.891 | 9.726 | 8.582 | -1.399 | -2.543 | 323 | 495 | 659 | 323 | 320 | 6947 |  | GOUG | GENE | 01:18 | 01:46 | 02:12 | 2223 | 673 | 12 | EXT | Зона задиров. |  | (c)
75672.741 | 1.451 | 1.348 | -10.079 | -10.182 | 1017 | 1178 | 1207 | 1017 | 1348 | 6948 |  | CORR | GENE | 03:55 | 04:21 | 04:25 | 147 | 379 | 10 | EXT |  | 0.9 | (c)
75683.746 | 0.926 | 0.913 | -9.789 | -9.802 | -1625 | -1561 | -1541 | 1456 | 913 | 6949 |  | CORR | CIGR | 08:21 | 08:31 | 08:34 | 50 | 169 | 9 | EXT |  | 0.89 | (c)
75683.991 | 1.171 | 1.162 | -9.544 | -9.553 | -1555 | -1486 | -1477 | 1399 | 1162 | 6949 |  | CORR | CIGR | 08:32 | 08:43 | 08:45 | 45 | 156 | 14 | EXT |  | 0.89 | (c)
75693.694 | 0.159 | 0.089 | -11.116 | -11.186 | 276 | 566 | 685 | 276 | 89 | 6950 |  | CORR | GENE | 04:32 | 05:19 | 05:38 | 153 | 818 | 9 | EXT |  | 0.9 | (c)
75694.06 | 0.525 | 0.448 | -10.75 | -10.827 | 399 | 1112 | 884 | 399 | 448 | 6950 |  | CORR | GENE | 04:52 | 06:47 | 06:10 | 169 | 970 | 10 | EXT |  | 0.9 | (c)
75695.389 | 1.854 | 1.746 | -9.421 | -9.529 | 465 | 859 | 902 | 465 | 1746 | 6950 |  | CORR | GENE | 05:03 | 06:06 | 06:13 | 169 | 875 | 16 | EXT |  | 0.91 | (c)
75695.712 | 2.177 | 2.047 | -9.098 | -9.228 | 349 | 877 | 904 | 349 | 2047 | 6950 |  | CORR | GENE | 04:44 | 06:09 | 06:14 | 258 | 1109 | 13 | EXT |  | 0.92 | (c)
75696.141 | 2.606 | 2.564 | -8.669 | -8.711 | 406 | 892 | 814 | 406 | 2564 | 6950 |  | CORR | GENE | 04:53 | 06:12 | 05:59 | 101 | 817 | 12 | EXT |  | 0.89 | (c)
75721.902 | 6.187 | 6.144 | -5.243 | -5.286 | 123 | 371 | 357 | 123 | 5109 | 6952 |  | CORR | GENE | 04:24 | 05:04 | 05:01 | 177 | 467 | 10 | EXT |  | 0.9 | (c)
75725.314 | 9.599 | 9.576 | -1.831 | -1.854 | 499 | 577 | 617 | 499 | 1810 | 6952 |  | CORR | CIGR | 05:24 | 05:37 | 05:43 | 44 | 236 | 11 | EXT |  | 0.89 | (c)
75727.043 | 11.328 | 11.272 | -0.102 | -0.158 | 473 | 689 | 633 | 473 | 86 | 6952 |  | CORR | GENE | 05:20 | 05:55 | 05:46 | 72 | 319 | 10 | EXT |  | 0.89 | (c)
75733.89 | 6.745 | 6.727 | -4.52 | -4.538 | 418 | 503 | 518 | 418 | 4499 | 6953 |  | CORR | CIGR | 03:35 | 03:48 | 03:51 | 39 | 200 | 10 | EXT |  | 0.89 | (c)
75736.827 | 9.682 | 9.493 | -1.583 | -1.772 | 1067 | 1500 | 1490 | 1067 | 1552 | 6953 |  | CORR | GENE | 05:19 | 06:29 | 06:28 | 220 | 845 | 11 | EXT |  | 0.91 | (c)
75737.229 | 10.084 | 9.872 | -1.181 | -1.393 | 821 | 1036 | 1008 | 821 | 1154 | 6953 |  | CORR | GENE | 04:40 | 05:14 | 05:10 | 239 | 373 | 12 | EXT |  | 0.91 | (c)
75737.713 | 10.568 | 10.511 | -0.697 | -0.754 | 398 | 1098 | 1142 | 398 | 546 | 6953 |  | CORR | GENE | 03:31 | 05:24 | 05:31 | 208 | 1488 | 15 | EXT |  | 0.92 | (c)
75738.04 | 10.895 | 10.799 | -0.37 | -0.466 | 687 | 1538 | 1160 | 687 | 170 | 6953 |  | CORR | GENE | 04:18 | 06:35 | 05:34 | 296 | 946 | 14 | EXT |  | 0.93 | (c)
75738.323 | 11.178 | 11.128 | -0.087 | -0.137 | 806 | 1502 | 1219 | 806 | 31 | 6953 |  | CORR | GENE | 04:37 | 06:30 | 05:44 | 106 | 828 | 15 | EXT |  | 0.9 | (c)
75738.41 | 0 | -0.022 | -10.915 | -10.937 | -1561 | -1421 | -1418 | 1275 |  | 6954 | Нарушение формы кольцевого шва | GWAN |  | 03:09 | 03:31 | 03:32 | 0 | 286 |  | EXT | Нарушение формы кольцевого шва |  | (c)
75747.927 | 9.517 | 9.446 | -1.398 | -1.469 | -1380 | -1351 | -1365 | 1350 | 1116 | 6954 |  | CORR | AXGR | 03:38 | 03:43 | 03:40 | 353 | 30 | 12 | EXT |  | 0.93 | (c)
75748.82 | 10.41 | 10.233 | -0.505 | -0.682 | -1839 | 103 | -764 | 0 | 141 | 6954 |  | CORR | GENE | 02:24 | 07:37 | 05:17 | 541 | 2149 | 12 | EXT |  | 0.95 | (c)
75749.325 | 0 | -0.029 | -11.245 | -11.274 | 1189 | 1432 | 1430 | 561 |  | 6955 | Нарушение формы кольцевого шва | GWAN |  | 06:03 | 06:42 | 06:41 | 0 | 480 |  | EXT | Нарушение формы кольцевого шва Аномалия находится на отводе. |  | (c)
75751.377 | 2.052 | 2.013 | -9.193 | -9.232 | 538 | 556 | 555 | 538 | 2013 | 6955 |  | CORR | AXGR | 04:17 | 04:20 | 04:20 | 92 | 35 | 12 | EXT | Аномалия находится на отводе. | 0.93 | (c)
75751.46 | 2.135 | 2.044 | -9.11 | -9.201 | 1467 | 1482 | 1485 | 727 | 2044 | 6955 |  | CORR | AXGR | 06:48 | 06:50 | 06:50 | 163 | 37 | 14 | EXT | Аномалия находится на отводе. | 0.94 | (c)
75753.081 | 3.756 | 3.749 | -7.489 | -7.496 | 573 | 620 | 620 | 573 | 3749 | 6955 |  | CORR | CIGR | 04:23 | 04:31 | 04:31 | 20 | 93 | 11 | EXT | Аномалия находится на отводе. | 0.92 | (c)
75753.434 | 4.109 | 4.099 | -7.136 | -7.146 | 493 | 560 | 561 | 493 | 4099 | 6955 |  | CORR | CIGR | 04:10 | 04:21 | 04:21 | 21 | 135 | 10 | EXT | Аномалия находится на отводе. | 0.92 | (c)
75753.578 | 4.253 | 4.244 | -6.992 | -7.001 | 562 | 619 | 622 | 562 | 4244 | 6955 |  | CORR | CIGR | 04:22 | 04:31 | 04:31 | 20 | 119 | 10 | EXT | Аномалия находится на отводе. | 0.92 | (c)
75753.712 | 4.387 | 4.381 | -6.858 | -6.864 | 493 | 562 | 559 | 493 | 4381 | 6955 |  | CORR | CIGR | 04:10 | 04:22 | 04:21 | 27 | 132 | 10 | EXT | Аномалия находится на отводе. | 0.92 | (c)
75756.315 | 6.99 | 6.98 | -4.255 | -4.265 | 324 | 363 | 368 | 324 | 4241 | 6955 |  | CORR | CIGR | 03:43 | 03:49 | 03:50 | 24 | 87 | 10 | EXT | Аномалия находится на отводе. | 0.92 | (c)
75760.31 | 10.985 | 10.975 | -0.26 | -0.27 | 476 | 545 | 541 | 476 | 252 | 6955 |  | CORR | CIGR | 04:08 | 04:19 | 04:18 | 18 | 129 | 10 | EXT | Аномалия находится на отводе. | 0.92 | (c)
75760.384 | 11.059 | 11.051 | -0.186 | -0.194 | 505 | 568 | 591 | 505 | 169 | 6955 |  | CORR | CIGR | 04:12 | 04:22 | 04:26 | 25 | 171 | 11 | EXT | Аномалия находится на отводе. | 0.92 | (c)
75760.511 | 11.186 | 11.161 | -0.059 | -0.084 | 475 | 556 | 644 | 475 | 18 | 6955 |  | CORR | GENE | 04:07 | 04:21 | 04:35 | 66 | 337 | 13 | EXT | Аномалия находится на отводе. | 0.93 | (c)
75769.454 | 8.884 | 8.875 | -2.466 | -2.475 | -1775 | -1739 | -1739 | 456 | 2452 | 6956 |  | CORR | CIGR | 04:25 | 04:31 | 04:31 | 23 | 72 | 10 | EXT |  | 0.92 | (c)
75774.14 | 2.22 | 2.114 | -8.96 | -9.066 | 981 | 1001 | 1000 | 981 | 2114 | 6957 |  | CORR | AXGR | 04:22 | 04:25 | 04:25 | 232 | 38 | 10 | EXT |  | 0.95 | (c)
75774.969 | 3.049 | 2.829 | -8.131 | -8.351 | 904 | 923 | 930 | 904 | 2829 | 6957 |  | CORR | GENE | 04:10 | 04:13 | 04:14 | 412 | 52 | 10 | EXT |  | 0.97 | (c)
75779.231 | 7.311 | 6.828 | -3.869 | -4.352 | 946 | 975 | 965 | 946 | 3824 | 6957 |  | CORR | AXGR | 04:17 | 04:21 | 04:20 | 528 | 37 | 11 | EXT |  | 0.98 | (c)
75780.701 | 8.781 | 8.769 | -2.399 | -2.411 | 967 | 1025 | 1033 | 967 | 2386 | 6957 |  | CORR | CIGR | 04:20 | 04:29 | 04:31 | 25 | 131 | 11 | EXT |  | 0.92 | (c)
75781.044 | 9.124 | 9.088 | -2.056 | -2.092 | 993 | 1015 | 1012 | 993 | 1918 | 6957 |  | CORR | AXGR | 04:24 | 04:28 | 04:27 | 174 | 39 | 10 | EXT |  | 0.94 | (c)
75782.851 | 10.931 | 10.811 | -0.249 | -0.369 | 943 | 980 | 981 | 943 | 28 | 6957 |  | CORR | GENE | 04:16 | 04:22 | 04:22 | 341 | 75 | 14 | EXT |  | 0.98 | (c)
75794.448 | 11.348 | 11.338 | -0.037 | -0.047 | 1366 | 1413 | 1437 | 722 | 24 | 6958 |  | CORR | CIGR | 04:38 | 04:46 | 04:50 | 23 | 142 | 11 | EXT |  | 0.92 | (c)
75796.01 | 1.525 | 1.483 | -9.785 | -9.827 | -913 | -672 | -756 | 600 | 1483 | 6959 | Дефект проката | MIAN | GENE | 00:24 | 01:03 | 00:49 | 70 | 313 |  | INT | Дефект проката Эквивалент потери металла 11%. |  | (c)
75828.933 | 0.443 | 0.021 | -10.902 | -11.324 | 2225 | -2210 | -2198 | 0 | 21 | 6962 |  | CORR | GENE | 04:10 | 04:14 | 04:16 | 603 | 76 | 13 | EXT |  | 1 | (b)
75829.771 | 1.281 | 0.695 | -10.064 | -10.65 | 2228 | -2176 | -2165 | 0 | 695 | 6962 |  | CORR | GENE | 04:11 | 04:20 | 04:21 | 936 | 136 | 11 | EXT |  | 1 | (b)
75830.903 | 2.413 | 1.663 | -8.932 | -9.682 | 2224 | -2206 | -2205 | 0 | 1663 | 6962 |  | CORR | GENE | 04:10 | 04:15 | 04:15 | 1376 | 66 | 13 | EXT |  | 1.03 | (b)
75831.796 | 3.306 | 3.057 | -8.039 | -8.288 | 2224 | -2216 | -2186 | 0 | 3057 | 6962 |  | CORR | GENE | 04:10 | 04:13 | 04:18 | 810 | 102 | 17 | EXT |  | 1.05 | (b)
75832.923 | 4.433 | 4.061 | -6.912 | -7.284 | 2225 | -2219 | -2219 | 0 | 4061 | 6962 |  | CORR | AXGR | 04:10 | 04:13 | 04:13 | 535 | 32 | 12 | EXT |  | 0.99 | (c)
75833.818 | 5.328 | 5.178 | -6.017 | -6.167 | -2174 | -2133 | -2143 | 56 | 5178 | 6962 |  | CORR | GENE | 04:20 | 04:27 | 04:25 | 499 | 63 | 12 | EXT |  | 0.99 | (c)
75835.436 | 6.946 | 6.936 | -4.399 | -4.409 | -2169 | -2117 | -2088 | 62 | 4377 | 6962 |  | CORR | CIGR | 04:21 | 04:29 | 04:34 | 32 | 162 | 15 | EXT |  | 0.92 | (c)
75835.933 | 7.443 | 7.433 | -3.902 | -3.912 | -2121 | -2085 | -2077 | 109 | 3890 | 6962 |  | CORR | CIGR | 04:29 | 04:34 | 04:36 | 22 | 89 | 10 | EXT |  | 0.92 | (c)
75836.122 | 7.632 | 7.621 | -3.713 | -3.724 | -2098 | -2035 | -1990 | 132 | 3668 | 6962 |  | CORR | GENE | 04:32 | 04:43 | 04:50 | 56 | 217 | 13 | EXT |  | 0.93 | (c)
75836.37 | 7.88 | 7.87 | -3.465 | -3.475 | -2106 | -2053 | -2042 | 125 | 3449 | 6962 |  | CORR | CIGR | 04:31 | 04:40 | 04:41 | 26 | 129 | 12 | EXT |  | 0.92 | (c)
75836.981 | 8.491 | 8.48 | -2.854 | -2.865 | -2158 | -2124 | -2111 | 72 | 2838 | 6962 |  | CORR | CIGR | 04:23 | 04:28 | 04:30 | 27 | 94 | 10 | EXT |  | 0.92 | (c)
75837.308 | 8.818 | 8.628 | -2.527 | -2.717 | -1304 | -1265 | -1280 | 927 | 2448 | 6962 |  | CORR | AXGR | 06:41 | 06:47 | 06:44 | 269 | 47 | 10 | EXT |  | 0.95 | (c)
75841.224 | 1.389 | 1.378 | -10.061 | -10.072 | 653 | 691 | 719 | 653 | 1378 | 6963 |  | CORR | CIGR | 03:58 | 04:04 | 04:09 | 33 | 132 | 10 | EXT |  | 0.92 | (c)
75850.547 | 10.712 | 10.552 | -0.738 | -0.898 | 1430 | 1619 | 1627 | 407 | 718 | 6963 |  | CORR | GENE | 06:03 | 06:34 | 06:35 | 180 | 393 | 9 | EXT |  | 0.94 | (c)
75850.696 | 10.861 | 10.834 | -0.589 | -0.616 | 1631 | 1762 | 1742 | 378 | 569 | 6963 |  | CORR | CIGR | 06:36 | 06:57 | 06:54 | 47 | 221 | 13 | EXT |  | 0.93 | (c)
75851.58 | 0.295 | 0.253 | -10.995 | -11.037 | 985 | 1112 | 1097 | 985 | 253 | 6964 |  | CORR | GENE | 05:36 | 05:57 | 05:54 | 86 | 223 | 10 | EXT | Аномалия находится на отводе. | 0.93 | (c)
75851.756 | 0.471 | 0.449 | -10.819 | -10.841 | 633 | 832 | 804 | 633 | 449 | 6964 |  | CORR | GENE | 04:39 | 05:11 | 05:07 | 107 | 343 | 15 | EXT | Аномалия находится на отводе. | 0.93 | (c)
75862.325 | 11.04 | 10.999 | -0.25 | -0.291 | 1598 | 1611 | 1610 | 608 | 167 | 6964 |  | CORR | AXGR | 07:15 | 07:17 | 07:17 | 124 | 24 | 10 | EXT | Аномалия находится на отводе. | 0.93 | (c)
75866.03 | 3.455 | 3.438 | -8 | -8.017 | 1002 | 1255 | 1197 | 838 | 3438 | 6965 |  | CORR | GENE | 05:31 | 06:12 | 06:03 | 73 | 390 | 13 | EXT |  | 0.93 | (c)
75867.591 | 5.016 | 4.535 | -6.439 | -6.92 | 1512 | 1528 | 1531 | 681 | 4535 | 6965 |  | CORR | AXGR | 06:53 | 06:56 | 06:56 | 589 | 37 | 14 | EXT |  | 1.01 | (b)
75871.118 | 8.543 | 8.488 | -2.912 | -2.967 | 895 | 1026 | 1092 | 895 | 2864 | 6965 |  | CORR | GENE | 05:14 | 05:35 | 05:46 | 103 | 394 | 10 | EXT |  | 0.93 | (c)
75873.975 | 11.4 | 11.363 | -0.055 | -0.092 | 920 | 1093 | 1114 | 920 | 43 | 6965 |  | CORR | CIGR | 05:18 | 05:46 | 05:49 | 49 | 388 | 9 | EXT |  | 0.92 | (c)
75874.194 | 0.164 | 0.075 | -11.371 | -11.46 | 854 | 1125 | 1088 | 854 | 75 | 6966 |  | CORR | GENE | 05:17 | 06:01 | 05:55 | 186 | 467 | 11 | EXT |  | 0.94 | (c)
75874.508 | 0.478 | 0.412 | -11.057 | -11.123 | 990 | 1218 | 1157 | 906 | 412 | 6966 |  | CORR | GENE | 05:39 | 06:16 | 06:06 | 107 | 334 | 9 | EXT |  | 0.93 | (c)
75877.382 | 3.352 | 3.339 | -8.183 | -8.196 | 1223 | 1259 | 1297 | 859 | 3339 | 6966 |  | CORR | CIGR | 06:17 | 06:23 | 06:29 | 40 | 148 | 12 | EXT |  | 0.92 | (c)
75877.955 | 3.925 | 3.737 | -7.61 | -7.798 | 1105 | 1160 | 1182 | 972 | 3737 | 6966 |  | CORR | GENE | 05:58 | 06:07 | 06:10 | 221 | 153 | 10 | EXT |  | 0.95 | (c)
75878.278 | 4.248 | 4.245 | -7.287 | -7.29 | 963 | 1006 | 1028 | 963 | 4245 | 6966 |  | CORR | CIGR | 05:35 | 05:42 | 05:45 | 22 | 129 | 13 | EXT |  | 0.92 | (c)
75878.707 | 4.677 | 4.63 | -6.858 | -6.905 | 965 | 1007 | 1098 | 965 | 4630 | 6966 |  | CORR | GENE | 05:35 | 05:42 | 05:57 | 74 | 266 | 11 | EXT |  | 0.93 | (c)
75879.078 | 5.048 | 5.017 | -6.487 | -6.518 | 1044 | 1168 | 1134 | 1006 | 5017 | 6966 |  | CORR | GENE | 05:48 | 06:08 | 06:02 | 61 | 180 | 11 | EXT |  | 0.93 | (c)
75879.876 | 5.846 | 5.759 | -5.689 | -5.776 | 920 | 1122 | 1059 | 920 | 5663 | 6966 |  | CORR | GENE | 05:28 | 06:01 | 05:50 | 113 | 278 | 10 | EXT |  | 0.93 | (c)
75881.488 | 7.458 | 7.411 | -4.077 | -4.124 | 432 | 689 | 589 | 432 | 4060 | 6966 |  | CORR | GENE | 04:09 | 04:51 | 04:34 | 64 | 312 | 10 | EXT |  | 0.93 | (c)
75882.779 | 8.749 | 8.735 | -2.786 | -2.8 | 1502 | 1572 | 1562 | 610 | 2773 | 6966 |  | CORR | CIGR | 07:02 | 07:13 | 07:11 | 27 | 119 | 11 | EXT |  | 0.92 | (c)
75883.255 | 9.225 | 9.204 | -2.31 | -2.331 | 1350 | 1497 | 1513 | 553 | 2275 | 6966 |  | CORR | GENE | 06:37 | 07:01 | 07:04 | 56 | 327 | 13 | EXT |  | 0.93 | (c)
75883.442 | 9.412 | 9.399 | -2.123 | -2.136 | 1346 | 1413 | 1486 | 604 | 2076 | 6966 |  | CORR | GENE | 06:37 | 06:47 | 06:59 | 60 | 281 | 15 | EXT |  | 0.93 | (c)
75883.605 | 9.575 | 9.559 | -1.96 | -1.976 | 1351 | 1496 | 1485 | 613 | 1934 | 6966 |  | CORR | CIGR | 06:38 | 07:01 | 06:59 | 42 | 266 | 13 | EXT |  | 0.92 | (c)
75884.356 | 10.326 | 10.304 | -1.209 | -1.231 | 1536 | 1574 | 1676 | 414 | 1180 | 6966 |  | CORR | GENE | 07:07 | 07:13 | 07:30 | 51 | 280 | 11 | EXT |  | 0.93 | (c)
75884.552 | 10.522 | 10.47 | -1.013 | -1.065 | 391 | 403 | 401 | 391 | 932 | 6966 |  | CORR | AXGR | 04:03 | 04:04 | 04:04 | 133 | 21 | 11 | EXT |  | 0.93 | (c)
75884.633 | 10.603 | 10.587 | -0.932 | -0.948 | 1404 | 1455 | 1485 | 664 | 872 | 6966 |  | CORR | GENE | 06:46 | 06:54 | 06:59 | 76 | 162 | 10 | EXT |  | 0.93 | (c)
75885.884 | 0.319 | 0.229 | -10.721 | -10.811 | 2121 | 2138 | 2142 | 69 | 229 | 6967 |  | CORR | AXGR | 03:56 | 03:59 | 03:60 | 383 | 41 | 13 | EXT |  | 0.98 | (c)
75886.171 | 0.606 | 0.501 | -10.434 | -10.539 | -2182 | -2165 | -2166 | 49 | 501 | 6967 | Металлургический дефект | MIAN | AXGR | 04:22 | 04:25 | 04:24 | 219 | 31 |  | INT | Металлургический дефект Эквивалент потери металла 10%. |  | (c)
75888.594 | 3.029 | 3.012 | -8.011 | -8.028 | -1247 | -1194 | -1193 | 984 | 3012 | 6967 |  | CORR | CIGR | 06:53 | 07:01 | 07:01 | 47 | 107 | 11 | EXT |  | 0.92 | (c)
75911.198 | 3.478 | 3.478 | -3.622 | -3.622 | 491 | 567 | 601 | 491 | 3478 | 6969 |  | CORR | CIGR | 11:43 | 11:56 | 12:01 | 50 | 220 | 11 | EXT | Аномалия находится на упругопластическом изгибе: R=273 D, максимальное растяжение на 11.8 час. | 1.23 | (a)
75915.236 | 0.416 | 0.21 | -3.499 | -3.705 | 2181 | 2206 | 2200 | 12 | 210 | 6970 |  | CORR | AXGR | 04:11 | 04:15 | 04:14 | 414 | 37 | 11 | EXT | Аномалия находится на упругопластическом изгибе: R=349 D, максимальное растяжение на 12 час. | 0.97 | (c)
75916.933 | 2.113 | 2.11 | -1.802 | -1.805 | -2179 | -2157 | -2161 | 52 | 1547 | 6970 |  | CORR | AXGR | 04:27 | 04:31 | 04:30 | 258 | 36 | 9 | EXT | Аномалия находится на упругопластическом изгибе: R=411 D, максимальное растяжение на 12 час. | 0.95 | (c)
75919.41 | 0.675 | 0.235 | -10.665 | -11.105 | 1294 | 1399 | 1360 | 804 | 235 | 6971 |  | CORR | GENE | 04:31 | 04:48 | 04:42 | 753 | 132 | 11 | EXT | Аномалия находится на упругопластическом изгибе: R=485 D, максимальное растяжение на 11.9 час. | 1 | (c)
75920.907 | 2.172 | 1.791 | -9.168 | -9.549 | 1205 | 2077 | 1697 | 42 | 1791 | 6971 |  | CORR | GENE | 04:17 | 06:38 | 05:36 | 394 | 983 | 10 | EXT | Аномалия находится на упругопластическом изгибе: R=504 D, максимальное растяжение на 11.8 час. | 0.97 | (c)
75921.694 | 2.959 | 2.773 | -8.381 | -8.567 | 1138 | 1437 | 1336 | 695 | 2773 | 6971 |  | CORR | GENE | 04:06 | 04:54 | 04:38 | 239 | 398 | 10 | EXT | Аномалия находится на упругопластическом изгибе: R=507 D, максимальное растяжение на 11.7 час. | 0.95 | (c)
75939.495 | 9.42 | 9.374 | -1.855 | -1.901 | 1260 | 1375 | 1444 | 603 | 1738 | 6972 |  | CORR | GENE | 05:23 | 05:42 | 05:53 | 163 | 367 | 10 | EXT |  | 0.94 | (c)
75945.95 | 4.6 | 4.563 | -6.6 | -6.637 | -1893 | -1777 | -1719 | 338 | 4563 | 6973 |  | CORR | GENE | 05:27 | 05:46 | 05:55 | 68 | 349 | 10 | EXT |  | 0.93 | (c)
75953.819 | 1.269 | 1.15 | -8.476 | -8.595 | 1485 | 1531 | 1585 | 545 | 1150 | 6974 |  | CORR | GENE | 04:01 | 04:09 | 04:17 | 145 | 200 | 12 | EXT |  | 0.94 | (c)
75967.665 | 5.37 | 5.324 | -6.06 | -6.106 | 1403 | 1414 | 1417 | 800 | 5324 | 6975 |  | CORR | AXGR | 06:33 | 06:35 | 06:35 | 169 | 28 | 10 | EXT |  | 0.94 | (c)
75970.092 | 7.797 | 7.761 | -3.633 | -3.669 | 1002 | 1123 | 1258 | 717 | 3539 | 6975 |  | CORR | GENE | 05:28 | 05:48 | 06:10 | 130 | 512 | 9 | EXT |  | 0.93 | (c)
75983.47 | 9.745 | 9.724 | -1.415 | -1.436 | 1971 | 2055 | 2052 | 97 | 1383 | 6976 |  | CORR | GENE | 07:27 | 07:40 | 07:40 | 53 | 163 | 17 | EXT |  | 0.93 | (c)
75987.29 | 2.405 | 1.697 | -8.84 | -9.548 | -737 | -654 | -690 | 642 | 1697 | 6977 |  | CORR | GENE | 07:03 | 07:16 | 07:10 | 768 | 95 | 12 | EXT |  | 1.01 | (b)
75994.458 | 9.573 | 9.352 | -1.672 | -1.893 | -731 | -684 | -683 | 635 | 1198 | 6977 |  | CORR | GENE | 07:04 | 07:11 | 07:11 | 695 | 96 | 11 | EXT |  | 1 | (c)
75995.918 | 11.033 | 10.369 | -0.212 | -0.876 | -759 | -680 | -689 | 619 | 144 | 6977 |  | CORR | GENE | 06:59 | 07:12 | 07:10 | 732 | 140 | 9 | EXT |  | 0.98 | (c)
75996.469 | 0.339 | 0.175 | -11.096 | -11.26 | -1737 | -1497 | -1563 | 494 | 175 | 6978 |  | CORR | GENE | 06:39 | 07:18 | 07:07 | 199 | 347 | 12 | EXT |  | 0.95 | (c)
75999.875 | 3.745 | 3.344 | -7.69 | -8.091 | 1858 | 1911 | 1916 | 256 | 3344 | 6978 |  | CORR | GENE | 04:19 | 04:28 | 04:29 | 972 | 116 | 12 | EXT |  | 1.01 | (b)
76006.58 | 10.45 | 9.964 | -0.985 | -1.471 | -2170 | -2158 | -2151 | 61 | 902 | 6978 |  | CORR | AXGR | 05:29 | 05:31 | 05:32 | 569 | 38 | 10 | EXT | Аномалия находится на упругопластическом изгибе: R=739 D, максимальное растяжение на 6.7 час. | 0.98 | (c)
76007.103 | 10.973 | 10.96 | -0.462 | -0.475 | -2037 | -1955 | -1942 | 194 | 437 | 6978 |  | CORR | CIGR | 05:51 | 06:04 | 06:06 | 38 | 190 | 10 | EXT | Аномалия находится на упругопластическом изгибе: R=731 D, максимальное растяжение на 6.6 час. | 0.92 | (c)
76007.424 | 11.294 | 11.269 | -0.141 | -0.166 | -2162 | -1769 | -1924 | 69 | 88 | 6978 |  | CORR | GENE | 05:31 | 06:34 | 06:09 | 78 | 475 | 10 | EXT | Аномалия находится на упругопластическом изгибе: R=727 D, максимальное растяжение на 6.6 час. | 0.93 | (c)
76008.127 | 0.562 | 0.536 | -10.528 | -10.554 | 1531 | 1845 | 1744 | 274 | 536 | 6979 |  | CORR | GENE | 06:16 | 07:06 | 06:50 | 107 | 426 | 12 | EXT | Аномалия находится на упругопластическом изгибе: R=723 D, максимальное растяжение на 6.5 час. | 0.93 | (c)
76040.562 | 10.637 | 10.591 | -0.763 | -0.809 | 1273 | 1619 | 1621 | 262 | 692 | 6981 |  | CORR | GENE | 04:35 | 05:31 | 05:32 | 117 | 695 | 11 | EXT |  | 0.93 | (c)
76049.773 | 8.448 | 8.147 | -3.112 | -3.413 | 1773 | 1810 | 1809 | 385 | 3058 | 6982 |  | CORR | GENE | 07:03 | 07:09 | 07:09 | 355 | 72 | 10 | EXT | Аномалия находится на отводе. | 0.96 | (c)
76058.961 | 6.076 | 5.94 | -5.354 | -5.49 | 921 | 1045 | 1240 | 671 | 5278 | 6983 |  | CORR | GENE | 04:14 | 04:34 | 05:06 | 212 | 639 | 11 | EXT |  | 0.95 | (c)
76075.596 | 11.281 | 11.265 | -0.084 | -0.1 | 64 | 149 | 161 | 64 | 63 | 6984 | Металлургический дефект | MIAN | CIGR | 10:24 | 10:38 | 10:40 | 37 | 195 |  | INT | Металлургический дефект Эквивалент потери металла 14%. |  | (c)
76081.444 | 5.764 | 5.751 | -5.656 | -5.669 | 1163 | 1203 | 1215 | 964 | 5643 | 6985 |  | CORR | CIGR | 04:26 | 04:33 | 04:35 | 26 | 103 | 12 | EXT | Аномалия находится на упругопластическом изгибе: R=467 D, максимальное растяжение на 5.4 час. | 0.92 | (c)
76087.241 | 0.141 | 0.118 | -11.394 | -11.417 | 1830 | 2027 | 1996 | 69 | 118 | 6986 |  | CORR | CIGR | 05:55 | 06:27 | 06:22 | 46 | 332 | 12 | EXT | Аномалия находится на упругопластическом изгибе: R=393 D, максимальное растяжение на 5.5 час. | 0.95 | (c)
76093.555 | 6.455 | 6.279 | -5.08 | -5.256 | 1601 | 1665 | 1896 | 41 | 5053 | 6986 |  | CORR | GENE | 05:18 | 05:28 | 06:06 | 203 | 588 | 10 | EXT | Аномалия находится на упругопластическом изгибе: R=648 D, максимальное растяжение на 5.5 час. | 0.94 | (c)
76094.769 | 7.669 | 7.653 | -3.866 | -3.882 | 1574 | 1653 | 1723 | 359 | 3795 | 6986 |  | CORR | GENE | 05:14 | 05:26 | 05:38 | 87 | 297 | 12 | EXT | Аномалия находится на упругопластическом изгибе: R=786 D, максимальное растяжение на 5.5 час. | 0.93 | (c)
76103.762 | 5.127 | 5.095 | -5.983 | -6.015 | 1503 | 1796 | 1714 | 305 | 5095 | 6987 |  | CORR | GENE | 06:31 | 07:18 | 07:05 | 87 | 423 | 12 | EXT |  | 0.93 | (c)
76103.944 | 5.309 | 4.989 | -5.801 | -6.121 | 799 | 918 | 1029 | 799 | 4989 | 6987 |  | CORR | GENE | 04:37 | 04:56 | 05:14 | 475 | 461 | 10 | EXT |  | 0.97 | (c)
76106.01 | 7.375 | 7.339 | -3.735 | -3.771 | 692 | 826 | 818 | 692 | 3725 | 6987 |  | CORR | CIGR | 04:20 | 04:41 | 04:40 | 46 | 253 | 12 | EXT |  | 0.92 | (c)
76114.731 | 4.986 | 4.909 | -6.364 | -6.441 | 545 | 560 | 560 | 545 | 4909 | 6988 |  | CORR | AXGR | 03:59 | 04:01 | 04:01 | 198 | 30 | 12 | EXT |  | 0.95 | (c)
76116.832 | 7.087 | 6.949 | -4.263 | -4.401 | 1936 | 1953 | 1955 | 256 | 4113 | 6988 |  | CORR | AXGR | 07:43 | 07:46 | 07:47 | 288 | 38 | 10 | EXT |  | 0.95 | (c)
76120.384 | 10.639 | 10.595 | -0.711 | -0.755 | 1342 | 1361 | 1353 | 867 | 679 | 6988 |  | CORR | AXGR | 06:07 | 06:11 | 06:09 | 76 | 22 | 11 | EXT |  | 0.93 | (c)
76121.238 | 0.143 | 0.115 | -11.222 | -11.25 | 900 | 955 | 964 | 900 | 115 | 6989 |  | CORR | CIGR | 05:11 | 05:19 | 05:21 | 28 | 128 | 11 | EXT |  | 0.92 | (c)
76121.358 | 0.263 | 0.233 | -11.102 | -11.132 | 1010 | 1099 | 1103 | 1010 | 233 | 6989 |  | CORR | GENE | 05:28 | 05:43 | 05:43 | 62 | 185 | 13 | EXT |  | 0.93 | (c)
76121.621 | 0.526 | 0.489 | -10.839 | -10.876 | 1098 | 1180 | 1202 | 925 | 489 | 6989 |  | CORR | CIGR | 05:42 | 05:56 | 05:59 | 46 | 207 | 15 | EXT |  | 0.93 | (c)
76133.824 | 1.364 | 1.349 | -10.121 | -10.136 | 1956 | 2018 | 2024 | 139 | 1349 | 6990 |  | CORR | CIGR | 05:06 | 05:16 | 05:17 | 34 | 136 | 10 | EXT |  | 0.92 | (c)
76134.753 | 2.293 | 1.92 | -9.192 | -9.565 | -2208 | -2197 | -2171 | 23 | 1920 | 6990 |  | CORR | GENE | 05:54 | 05:56 | 06:00 | 1405 | 73 | 10 | EXT |  | 1.01 | (b)
76140.122 | 7.662 | 7.632 | -3.823 | -3.853 | 1765 | 2030 | 1965 | 64 | 3780 | 6990 |  | CORR | GENE | 04:36 | 05:18 | 05:08 | 73 | 401 | 10 | EXT |  | 0.93 | (c)
76140.394 | 7.934 | 7.905 | -3.551 | -3.58 | 1976 | 2122 | 2101 | 4 | 3523 | 6990 |  | CORR | GENE | 05:10 | 05:33 | 05:30 | 57 | 251 | 13 | EXT |  | 0.93 | (c)
76140.655 | 8.195 | 8.181 | -3.29 | -3.304 | 1663 | 1692 | 1729 | 435 | 3263 | 6990 |  | CORR | CIGR | 04:19 | 04:24 | 04:30 | 41 | 133 | 15 | EXT |  | 0.93 | (c)
76151.882 | 7.937 | 7.927 | -3.508 | -3.518 | 1558 | 1614 | 1614 | 562 | 3494 | 6991 |  | CORR | CIGR | 04:47 | 04:56 | 04:56 | 24 | 110 | 10 | EXT |  | 0.92 | (c)
76168.644 | 2.149 | 1.037 | -9.376 | -10.488 | 2120 | 2203 | 2173 | 4 | 1037 | 6993 |  | CORR | GENE | 07:09 | 07:23 | 07:18 | 1608 | 107 | 14 | EXT |  | 1.05 | (b)
76169.009 | 2.514 | 2.395 | -9.011 | -9.13 | 1265 | 1401 | 1426 | 645 | 2395 | 6993 |  | CORR | GENE | 04:51 | 05:13 | 05:17 | 141 | 320 | 11 | EXT |  | 0.94 | (c)
76169.402 | 2.907 | 2.894 | -8.618 | -8.631 | 1318 | 1373 | 1376 | 796 | 2894 | 6993 |  | CORR | CIGR | 04:60 | 05:09 | 05:09 | 31 | 116 | 10 | EXT |  | 0.92 | (c)
76169.979 | 3.484 | 3.399 | -8.041 | -8.126 | 1289 | 1813 | 1719 | 81 | 3399 | 6993 |  | CORR | GENE | 04:55 | 06:20 | 06:05 | 163 | 861 | 12 | EXT |  | 0.94 | (c)
76170.3 | 3.805 | 3.717 | -7.72 | -7.808 | 1308 | 1512 | 1628 | 281 | 3717 | 6993 |  | CORR | GENE | 04:58 | 05:31 | 05:50 | 186 | 641 | 12 | EXT |  | 0.94 | (c)
76170.649 | 4.154 | 4.082 | -7.371 | -7.443 | 1259 | 1692 | 1619 | 251 | 4082 | 6993 |  | CORR | GENE | 04:50 | 06:00 | 05:49 | 139 | 720 | 15 | EXT |  | 0.94 | (c)
76170.849 | 4.354 | 4.276 | -7.171 | -7.249 | 1203 | 1437 | 1610 | 214 | 4276 | 6993 |  | CORR | GENE | 04:41 | 05:19 | 05:47 | 115 | 813 | 18 | EXT |  | 0.94 | (c)
76170.948 | 4.453 | 4.425 | -7.072 | -7.1 | 1374 | 1391 | 1396 | 813 | 4425 | 6993 |  | CORR | AXGR | 05:09 | 05:12 | 05:12 | 107 | 43 | 12 | EXT |  | 0.93 | (c)
76171.138 | 4.643 | 4.546 | -6.882 | -6.979 | 1365 | 1768 | 1604 | 387 | 4546 | 6993 |  | CORR | GENE | 05:07 | 06:13 | 05:46 | 113 | 479 | 13 | EXT |  | 0.93 | (c)
76171.235 | 4.74 | 4.412 | -6.785 | -7.113 | 1295 | 1327 | 1322 | 881 | 4412 | 6993 |  | CORR | GENE | 04:56 | 05:01 | 05:01 | 330 | 55 | 10 | EXT |  | 0.96 | (c)
76171.239 | 4.744 | 4.722 | -6.781 | -6.803 | 655 | 705 | 718 | 655 | 4722 | 6993 |  | CORR | CIGR | 03:13 | 03:21 | 03:23 | 32 | 126 | 9 | EXT |  | 0.92 | (c)
76171.414 | 4.919 | 4.82 | -6.606 | -6.705 | 1272 | 1766 | 1674 | 155 | 4820 | 6993 |  | CORR | GENE | 04:52 | 06:12 | 05:57 | 110 | 804 | 12 | EXT |  | 0.93 | (c)
76172.504 | 6.009 | 5.914 | -5.516 | -5.611 | 1204 | 1539 | 1432 | 571 | 5472 | 6993 |  | CORR | GENE | 04:42 | 05:36 | 05:18 | 139 | 455 | 10 | EXT |  | 0.93 | (c)
76172.916 | 6.421 | 6.403 | -5.104 | -5.122 | 1590 | 1650 | 1651 | 518 | 5087 | 6993 |  | CORR | CIGR | 05:44 | 05:54 | 05:54 | 35 | 123 | 10 | EXT |  | 0.92 | (c)
76173.107 | 6.612 | 6.534 | -4.913 | -4.991 | 1517 | 1752 | 1667 | 414 | 4913 | 6993 |  | CORR | GENE | 05:32 | 06:10 | 05:56 | 78 | 300 | 12 | EXT |  | 0.93 | (c)
76174.431 | 7.936 | 7.876 | -3.589 | -3.649 | 1558 | 1647 | 1665 | 459 | 3582 | 6993 |  | CORR | GENE | 05:39 | 05:53 | 05:56 | 67 | 214 | 11 | EXT |  | 0.93 | (c)
76174.808 | 8.313 | 8.259 | -3.212 | -3.266 | 1412 | 1714 | 1633 | 376 | 3130 | 6993 |  | CORR | GENE | 05:15 | 06:04 | 05:51 | 136 | 443 | 14 | EXT |  | 0.94 | (c)
76175.587 | 9.092 | 8.84 | -2.433 | -2.685 | 1479 | 1676 | 1647 | 416 | 2385 | 6993 |  | CORR | GENE | 05:26 | 05:58 | 05:53 | 300 | 336 | 11 | EXT |  | 0.96 | (c)
76176.866 | 10.371 | 10.153 | -1.154 | -1.372 | 1508 | 1789 | 1686 | 366 | 1148 | 6993 |  | CORR | GENE | 05:31 | 06:16 | 05:59 | 224 | 357 | 12 | EXT |  | 0.95 | (c)
76177.218 | 10.723 | 10.699 | -0.802 | -0.826 | 1407 | 1611 | 1692 | 253 | 513 | 6993 |  | CORR | GENE | 05:14 | 05:47 | 06:00 | 313 | 570 | 10 | EXT |  | 0.96 | (c)
76177.872 | 11.377 | 11.346 | -0.148 | -0.179 | 1656 | 1677 | 1670 | 546 | 88 | 6993 |  | CORR | AXGR | 05:54 | 05:58 | 05:57 | 91 | 29 | 11 | EXT |  | 0.93 | (c)
76178.644 | 0.624 | 0.525 | -10.736 | -10.835 | 1842 | 1935 | 1914 | 246 | 525 | 6994 |  | CORR | GENE | 05:36 | 05:51 | 05:47 | 147 | 143 | 10 | EXT |  | 0.94 | (c)
76197.267 | 7.887 | 7.868 | -3.583 | -3.602 | 1085 | 1172 | 1181 | 953 | 3562 | 6995 |  | CORR | CIGR | 05:41 | 05:55 | 05:56 | 40 | 193 | 14 | EXT |  | 0.92 | (c)
76197.803 | 8.423 | 8.41 | -3.047 | -3.06 | 1314 | 1359 | 1378 | 789 | 3039 | 6995 |  | CORR | CIGR | 06:18 | 06:25 | 06:28 | 21 | 128 | 10 | EXT |  | 0.92 | (c)
76198.307 | 8.927 | 8.899 | -2.543 | -2.571 | 1010 | 1091 | 1100 | 1010 | 2526 | 6995 |  | CORR | CIGR | 05:29 | 05:42 | 05:43 | 45 | 181 | 12 | EXT |  | 0.92 | (c)
76198.545 | 9.165 | 9.09 | -2.305 | -2.38 | 953 | 1048 | 1055 | 953 | 2276 | 6995 |  | CORR | GENE | 05:20 | 05:35 | 05:36 | 104 | 205 | 14 | EXT |  | 0.93 | (c)
76200.509 | 11.129 | 11.115 | -0.341 | -0.355 | 1614 | 1721 | 1711 | 423 | 321 | 6995 |  | CORR | CIGR | 07:06 | 07:23 | 07:22 | 34 | 193 | 10 | EXT |  | 0.92 | (c)
76200.634 | 11.254 | 11.239 | -0.216 | -0.231 | 926 | 1104 | 1069 | 926 | 194 | 6995 |  | CORR | CIGR | 05:15 | 05:44 | 05:38 | 37 | 286 | 11 | EXT |  | 0.92 | (c)
76201.303 | 0.453 | 0.4 | -10.927 | -10.98 | -1109 | -887 | -916 | 724 | 400 | 6996 |  | CORR | GENE | 07:13 | 07:49 | 07:45 | 86 | 385 | 11 | EXT |  | 0.93 | (c)
76202.545 | 1.695 | 1.691 | -9.685 | -9.689 | -1154 | -1110 | -993 | 832 | 1691 | 6996 |  | CORR | GENE | 07:06 | 07:13 | 07:32 | 57 | 322 | 9 | EXT |  | 0.93 | (c)
76204.966 | 4.116 | 4.099 | -7.264 | -7.281 | -621 | -553 | -543 | 465 | 4099 | 6996 |  | CORR | CIGR | 08:32 | 08:43 | 08:45 | 34 | 156 | 11 | EXT |  | 0.92 | (c)
76205.115 | 4.265 | 4.239 | -7.115 | -7.141 | -1773 | -1481 | -1540 | 458 | 4239 | 6996 |  | CORR | GENE | 05:26 | 06:13 | 06:04 | 85 | 466 | 10 | EXT |  | 0.93 | (c)
76205.826 | 4.976 | 4.954 | -6.404 | -6.426 | -1939 | -1890 | -1783 | 292 | 4954 | 6996 |  | CORR | GENE | 04:59 | 05:07 | 05:25 | 51 | 313 | 10 | EXT |  | 0.92 | (c)
76211.147 | 10.297 | 10.262 | -1.083 | -1.118 | -2210 | -2149 | -2138 | 20 | 1079 | 6996 |  | CORR | CIGR | 04:16 | 04:26 | 04:27 | 39 | 144 | 11 | EXT |  | 0.92 | (c)
76215.186 | 2.956 | 2.922 | -8.269 | -8.303 | 1518 | 1586 | 1596 | 556 | 2922 | 6997 |  | CORR | CIGR | 06:40 | 06:51 | 06:53 | 42 | 156 | 12 | EXT |  | 0.92 | (c)
76215.277 | 3.047 | 3.011 | -8.178 | -8.214 | 1053 | 1092 | 1126 | 1031 | 3011 | 6997 |  | CORR | CIGR | 05:25 | 05:31 | 05:37 | 38 | 146 | 14 | EXT |  | 0.92 | (c)
76230.907 | 7.452 | 7.44 | -3.853 | -3.865 | 1363 | 1583 | 1507 | 579 | 3799 | 6998 |  | CORR | GENE | 05:33 | 06:08 | 05:56 | 66 | 288 | 13 | EXT |  | 0.93 | (c)
76232.458 | 9.003 | 8.969 | -2.302 | -2.336 | 1560 | 1617 | 1622 | 547 | 2301 | 6998 |  | CORR | CIGR | 06:04 | 06:14 | 06:14 | 35 | 123 | 13 | EXT |  | 0.92 | (c)
76232.758 | 9.303 | 9.285 | -2.002 | -2.02 | 1512 | 1573 | 1587 | 568 | 1984 | 6998 |  | CORR | CIGR | 05:57 | 06:07 | 06:09 | 36 | 150 | 10 | EXT |  | 0.92 | (c)
76232.901 | 9.446 | 9.419 | -1.859 | -1.886 | 1508 | 1574 | 1580 | 578 | 1837 | 6998 |  | CORR | CIGR | 05:56 | 06:07 | 06:08 | 49 | 144 | 15 | EXT |  | 0.93 | (c)
76235.249 | 0.489 | 0.408 | -4.536 | -4.617 | -1471 | -1455 | -1456 | 759 | 408 | 6999 |  | CORR | AXGR | 06:32 | 06:35 | 06:35 | 114 | 31 | 10 | EXT |  | 0.93 | (c)
76235.351 | 0.591 | 0.551 | -4.434 | -4.474 | -1714 | -1514 | -1457 | 516 | 551 | 6999 |  | CORR | GENE | 05:53 | 06:25 | 06:34 | 146 | 514 | 16 | EXT |  | 0.94 | (c)
76237.021 | 2.261 | 2.186 | -2.764 | -2.839 | -1776 | -1726 | -1663 | 454 | 2186 | 6999 |  | CORR | GENE | 05:43 | 05:51 | 06:01 | 82 | 226 | 11 | EXT |  | 0.93 | (c)
76239.861 | 0.076 | 0.05 | -6.074 | -6.1 | 2229 | -1713 | -1682 | 0 | 50 | 7000 |  | CORR | GENE | 04:37 | 06:01 | 06:06 | 101 | 1101 | 14 | EXT |  | 0.93 | (c)
76240.247 | 0.462 | 0.423 | -5.688 | -5.727 | -2084 | -1694 | -1704 | 146 | 423 | 7000 |  | CORR | GENE | 05:01 | 06:04 | 06:02 | 122 | 760 | 15 | EXT |  | 0.94 | (c)
76240.764 | 0.979 | 0.926 | -5.171 | -5.224 | -1776 | -1677 | -1569 | 455 | 926 | 7000 |  | CORR | GENE | 05:51 | 06:06 | 06:24 | 97 | 413 | 11 | EXT |  | 0.93 | (c)
76241.48 | 1.695 | 0.204 | -4.455 | -5.946 | 2113 | 2151 | 2141 | 63 | 204 | 7000 |  | CORR | GENE | 04:18 | 04:24 | 04:23 | 1734 | 55 | 13 | EXT |  | 1.04 | (b)
76242.373 | 2.588 | 2.382 | -3.562 | -3.768 | 2070 | 2100 | 2094 | 112 | 2382 | 7000 |  | CORR | AXGR | 04:11 | 04:16 | 04:15 | 389 | 48 | 10 | EXT |  | 0.97 | (c)
76242.844 | 3.059 | 3.047 | -3.091 | -3.103 | 2018 | 2090 | 2095 | 58 | 3047 | 7000 |  | CORR | CIGR | 04:03 | 04:14 | 04:15 | 24 | 154 | 10 | EXT |  | 0.92 | (c)
76243.178 | 3.393 | 3.242 | -2.757 | -2.908 | 2082 | 2105 | 2104 | 105 | 2559 | 7000 |  | CORR | AXGR | 04:13 | 04:17 | 04:17 | 349 | 44 | 10 | EXT |  | 0.96 | (c)
76244.251 | 4.466 | 3.852 | -1.684 | -2.298 | 2118 | 2161 | 2154 | 41 | 1347 | 7000 |  | CORR | GENE | 04:19 | 04:26 | 04:25 | 951 | 71 | 14 | EXT |  | 1.03 | (b)
76250.025 | 4.09 | 3.305 | -2.565 | -3.35 | 1057 | 1162 | 1173 | 942 | 2261 | 7001 |  | CORR | GENE | 04:11 | 04:28 | 04:30 | 1089 | 231 | 10 | EXT |  | 1 | (b)
76250.318 | 4.383 | 3.845 | -2.272 | -2.81 | 2126 | 2158 | 2154 | 48 | 2054 | 7001 |  | CORR | GENE | 07:04 | 07:09 | 07:08 | 756 | 57 | 10 | EXT |  | 0.99 | (c)
76250.598 | 4.663 | 4.612 | -1.992 | -2.043 | 908 | 1251 | 1117 | 904 | 1992 | 7001 |  | CORR | GENE | 03:47 | 04:43 | 04:21 | 51 | 418 | 10 | EXT |  | 0.92 | (c)
76251.277 | 5.342 | 5.263 | -1.313 | -1.392 | 1265 | 1322 | 1308 | 880 | 1126 | 7001 |  | CORR | GENE | 04:45 | 04:54 | 04:52 | 266 | 86 | 11 | EXT |  | 0.96 | (c)
76252.244 | 6.309 | 6.309 | -0.346 | -0.346 | 1227 | 1374 | 1317 | 824 | 313 | 7001 |  | CORR | CIGR | 04:39 | 05:02 | 04:53 | 33 | 179 | 10 | EXT |  | 0.92 | (c)
76253.06 | 0.47 | 0.276 | -3.585 | -3.779 | 1238 | 1568 | 1443 | 582 | 276 | 7002 |  | CORR | GENE | 04:36 | 05:29 | 05:09 | 212 | 411 | 11 | EXT |  | 0.95 | (c)
76254.358 | 1.768 | 1.717 | -2.287 | -2.338 | 1032 | 1392 | 1348 | 567 | 1717 | 7002 |  | CORR | GENE | 04:03 | 05:01 | 04:54 | 130 | 632 | 13 | EXT |  | 0.94 | (c)
76254.881 | 2.291 | 2.223 | -1.764 | -1.832 | 1563 | 1795 | 1821 | 151 | 1653 | 7002 |  | CORR | GENE | 05:29 | 06:06 | 06:10 | 179 | 517 | 11 | EXT |  | 0.94 | (c)
76256.084 | 3.494 | 3.482 | -0.561 | -0.573 | 154 | 193 | 206 | 154 | 545 | 7002 | Металлургический дефект | MIAN | CIGR | 01:41 | 01:47 | 01:50 | 28 | 104 |  | INT | Металлургический дефект Эквивалент потери металла 12%. |  | (c)
76256.498 | 3.908 | 3.897 | -0.147 | -0.158 | 133 | 189 | 191 | 133 | 134 | 7002 | Металлургический дефект | MIAN | CIGR | 01:38 | 01:47 | 01:47 | 24 | 116 |  | INT | Металлургический дефект Эквивалент потери металла 18%. |  | (c)
76258.361 | 1.716 | 1.652 | -7.484 | -7.548 | 1842 | 1969 | 2025 | 22 | 1652 | 7003 |  | CORR | GENE | 05:47 | 06:07 | 06:16 | 125 | 366 | 12 | EXT |  | 0.93 | (c)
76260.381 | 3.736 | 3.736 | -5.464 | -5.464 | 1314 | 1526 | 1424 | 696 | 3736 | 7003 |  | CORR | CIGR | 04:21 | 04:56 | 04:39 | 25 | 220 | 11 | EXT |  | 0.92 | (c)
76261.969 | 5.324 | 5.291 | -3.876 | -3.909 | 1571 | 2143 | 1935 | 0 | 3744 | 7003 |  | CORR | GENE | 05:03 | 06:35 | 06:02 | 165 | 728 | 14 | EXT |  | 0.94 | (c)
76262.183 | 5.538 | 5.519 | -3.662 | -3.681 | 2037 | 2136 | 2106 | 55 | 3624 | 7003 |  | CORR | GENE | 06:18 | 06:34 | 06:29 | 57 | 138 | 13 | EXT |  | 0.93 | (c)
76262.334 | 5.689 | 5.683 | -3.511 | -3.517 | 2030 | 2092 | 2100 | 61 | 3490 | 7003 |  | CORR | CIGR | 06:17 | 06:27 | 06:28 | 27 | 139 | 11 | EXT |  | 0.92 | (c)
76265.619 | 8.974 | 6.795 | -0.226 | -2.405 | 2175 | 2212 | 2215 | 0 | 160 | 7003 |  | CORR | GENE | 06:40 | 06:46 | 06:47 | 2245 | 82 | 11 | EXT |  | 1.02 | (b)
76267.497 | 1.652 | 1.268 | -0.358 | -0.742 | -2189 | -2110 | -2123 | 41 | 86 | 7004 |  | CORR | GENE | 07:04 | 07:17 | 07:15 | 656 | 132 | 12 | EXT |  | 1 | (b)
76267.937 | 0.082 | 0.052 | -11.328 | -11.358 | 1997 | 2076 | 2075 | 78 | 52 | 7005 |  | CORR | CIGR | 04:08 | 04:21 | 04:21 | 30 | 156 | 11 | EXT |  | 0.92 | (c)
76268.608 | 0.753 | 0.174 | -10.657 | -11.236 | -1438 | -1367 | -1402 | 792 | 174 | 7005 |  | CORR | GENE | 06:54 | 07:05 | 06:59 | 636 | 72 | 10 | EXT |  | 0.98 | (c)
76268.704 | 0.849 | 0.816 | -10.561 | -10.594 | 2007 | 2113 | 2097 | 43 | 816 | 7005 |  | CORR | CIGR | 04:10 | 04:27 | 04:24 | 33 | 181 | 12 | EXT |  | 0.92 | (c)
76268.864 | 1.009 | 0.973 | -10.401 | -10.437 | 1907 | 2002 | 2009 | 120 | 973 | 7005 |  | CORR | CIGR | 03:54 | 04:09 | 04:10 | 49 | 204 | 11 | EXT |  | 0.93 | (c)
76269.115 | 1.26 | 1.129 | -10.15 | -10.281 | 1910 | 2052 | 2008 | 125 | 1129 | 7005 |  | CORR | GENE | 03:54 | 04:17 | 04:10 | 625 | 195 | 14 | EXT |  | 1.01 | (b)
76269.751 | 1.896 | 1.743 | -9.514 | -9.667 | -1212 | -1200 | -1165 | 1018 | 1743 | 7005 |  | CORR | GENE | 07:30 | 07:32 | 07:38 | 313 | 94 | 13 | EXT |  | 0.97 | (c)
76270.495 | 2.64 | 2.565 | -8.77 | -8.845 | 1903 | 2064 | 2023 | 88 | 2565 | 7005 |  | CORR | GENE | 03:53 | 04:19 | 04:12 | 79 | 240 | 11 | EXT |  | 0.93 | (c)
76270.673 | 2.818 | 2.443 | -8.592 | -8.967 | -1282 | -1225 | -1223 | 948 | 2443 | 7005 |  | CORR | GENE | 07:19 | 07:28 | 07:28 | 680 | 118 | 12 | EXT |  | 1 | (b)
76271.701 | 3.846 | 3.206 | -7.564 | -8.204 | 2058 | 2123 | 2121 | 47 | 3206 | 7005 |  | CORR | GENE | 04:18 | 04:28 | 04:28 | 776 | 126 | 12 | EXT |  | 1.01 | (b)
76272.075 | 4.22 | 4.051 | -7.19 | -7.359 | 1950 | 2053 | 2033 | 115 | 4051 | 7005 |  | CORR | GENE | 04:00 | 04:17 | 04:14 | 693 | 166 | 11 | EXT |  | 0.99 | (c)
76282.011 | 2.746 | 2.721 | -8.544 | -8.569 | -1178 | -1097 | -1091 | 1003 | 2721 | 7006 |  | CORR | CIGR | 06:09 | 06:22 | 06:24 | 34 | 175 | 11 | EXT |  | 0.92 | (c)
76282.663 | 3.398 | 3.379 | -7.892 | -7.911 | -1219 | -1137 | -1143 | 1011 | 3379 | 7006 |  | CORR | CIGR | 06:03 | 06:16 | 06:15 | 28 | 153 | 12 | EXT |  | 0.92 | (c)
76288.741 | 9.476 | 9.371 | -1.814 | -1.919 | -1674 | -1588 | -1579 | 557 | 1774 | 7006 |  | CORR | GENE | 04:49 | 05:03 | 05:05 | 145 | 189 | 11 | EXT | Аномалия находится на упругопластическом изгибе: R=882 D, максимальное растяжение на 6.8 час. | 0.94 | (c)
76300.732 | 10.177 | 10.157 | -0.868 | -0.888 | 2097 | -2229 | 2218 | 0 | 835 | 7007 |  | CORR | GENE | 03:05 | 03:27 | 03:25 | 53 | 241 | 10 | EXT | Аномалия находится на упругопластическом изгибе: R=407 D, максимальное растяжение на 6 час. | 0.93 | (c)
76301.932 | 0.332 | 0.145 | -11.223 | -11.41 | -1060 | -988 | -999 | 938 | 145 | 7008 | Дефект проката | MIAN | GENE | 09:14 | 09:25 | 09:23 | 396 | 122 |  | INT | Дефект проката Эквивалент потери металла 12%. Аномалия находится на упругопластическом изгибе: R=403 D, максимальное растяжение на 6.1 час. |  | (c)
76306.443 | 4.843 | 4.734 | -6.712 | -6.821 | 1650 | 1955 | 1845 | 190 | 4734 | 7008 |  | CORR | GENE | 04:31 | 05:20 | 05:02 | 249 | 390 | 10 | EXT | Аномалия находится на упругопластическом изгибе: R=513 D, максимальное растяжение на 6.7 час. | 0.95 | (c)
76306.815 | 5.215 | 5.061 | -6.34 | -6.494 | 1867 | 1947 | 2192 | 0 | 5061 | 7008 |  | CORR | GENE | 05:06 | 05:19 | 05:58 | 180 | 651 | 10 | EXT | Аномалия находится на упругопластическом изгибе: R=571 D, максимальное растяжение на 6.8 час. | 0.94 | (c)
76307.132 | 5.532 | 5.455 | -6.023 | -6.1 | 1642 | 1709 | 1796 | 281 | 5455 | 7008 |  | CORR | GENE | 04:30 | 04:40 | 04:54 | 145 | 308 | 11 | EXT | Аномалия находится на упругопластическом изгибе: R=604 D, максимальное растяжение на 6.9 час. | 0.94 | (c)
76307.181 | 5.581 | 5.558 | -5.974 | -5.997 | -2125 | -2070 | -1999 | 106 | 5558 | 7008 |  | CORR | CIGR | 06:22 | 06:31 | 06:42 | 44 | 252 | 10 | EXT | Аномалия находится на упругопластическом изгибе: R=604 D, максимальное растяжение на 6.9 час. | 0.92 | (c)
76307.262 | 5.662 | 5.628 | -5.893 | -5.927 | 1893 | 2150 | 2071 | 0 | 5628 | 7008 |  | CORR | GENE | 05:10 | 05:52 | 05:39 | 71 | 356 | 13 | EXT | Аномалия находится на упругопластическом изгибе: R=640 D, максимальное растяжение на 6.9 час. | 0.93 | (c)
76307.453 | 5.853 | 5.774 | -5.702 | -5.781 | 1838 | 2060 | 2086 | 0 | 5687 | 7008 |  | CORR | GENE | 05:01 | 05:37 | 05:41 | 94 | 496 | 10 | EXT | Аномалия находится на упругопластическом изгибе: R=640 D, максимальное растяжение на 6.9 час. | 0.93 | (c)
76307.53 | 5.93 | 5.906 | -5.625 | -5.649 | 1920 | 1993 | 2076 | 0 | 5544 | 7008 |  | CORR | GENE | 05:15 | 05:26 | 05:40 | 105 | 311 | 10 | EXT | Аномалия находится на упругопластическом изгибе: R=680 D, максимальное растяжение на 7 час. | 0.93 | (c)
76308.315 | 6.715 | 6.528 | -4.84 | -5.027 | 1979 | 2149 | -2076 | 0 | 4737 | 7008 |  | CORR | GENE | 05:24 | 05:51 | 06:30 | 290 | 812 | 10 | EXT | Аномалия находится на упругопластическом изгибе: R=820 D, максимальное растяжение на 7.2 час. | 0.95 | (c)
76308.96 | 7.36 | 6.92 | -4.195 | -4.635 | 1006 | 1066 | 1060 | 1006 | 4020 | 7008 | Дефект проката | MIAN | GENE | 02:47 | 02:57 | 02:56 | 615 | 108 |  | INT | Дефект проката Эквивалент потери металла 10%. Аномалия находится на упругопластическом изгибе: R=949 D, максимальное растяжение на 7.3 час. |  | (c)
76309.247 | 7.647 | 7.582 | -3.908 | -3.973 | -1209 | -1139 | -1076 | 944 | 3396 | 7008 | Дефект проката | MIAN | GENE | 08:50 | 09:01 | 09:11 | 577 | 264 |  | INT | Дефект проката Эквивалент потери металла 12%. |  | (c)
76311.6 | 10 | 9.804 | -1.555 | -1.751 | 967 | 1010 | 1015 | 967 | 1203 | 7008 | Дефект проката | MIAN | GENE | 02:41 | 02:48 | 02:48 | 548 | 97 |  | INT | Дефект проката Эквивалент потери металла 10%. |  | (c)
76316.749 | 3.594 | 3.56 | -7.696 | -7.73 | 2219 | -2137 | -2137 | 0 | 3560 | 7009 |  | CORR | GENE | 06:07 | 06:23 | 06:24 | 363 | 211 | 10 | EXT |  | 0.96 | (c)
76316.928 | 3.773 | 3.679 | -7.517 | -7.611 | 1993 | 2018 | 2011 | 202 | 3679 | 7009 |  | CORR | AXGR | 05:30 | 05:34 | 05:33 | 180 | 35 | 10 | EXT |  | 0.94 | (c)
76323.489 | 10.334 | 10.148 | -0.956 | -1.142 | 1760 | 1809 | 1962 | 67 | 901 | 7009 |  | CORR | GENE | 04:53 | 05:00 | 05:25 | 241 | 403 | 12 | EXT |  | 0.95 | (c)
76327.446 | 3.001 | 2.787 | -8.449 | -8.663 | -1831 | -1820 | -1816 | 400 | 2787 | 7010 |  | CORR | AXGR | 04:11 | 04:12 | 04:13 | 429 | 30 | 11 | EXT |  | 0.98 | (c)
76328.794 | 4.349 | 4.261 | -7.101 | -7.189 | -1601 | -1516 | -1161 | 630 | 4261 | 7010 |  | CORR | GENE | 04:48 | 05:01 | 05:59 | 297 | 881 | 11 | EXT |  | 0.96 | (c)
76329.45 | 5.005 | 4.687 | -6.445 | -6.763 | -1589 | -1534 | -1502 | 642 | 4687 | 7010 |  | CORR | GENE | 04:50 | 04:59 | 05:04 | 549 | 174 | 13 | EXT |  | 1 | (c)
76329.8 | 5.355 | 5.296 | -6.095 | -6.154 | -1420 | -1370 | -1214 | 811 | 5296 | 7010 |  | CORR | GENE | 05:17 | 05:25 | 05:50 | 116 | 413 | 11 | EXT |  | 0.93 | (c)
76330.126 | 5.681 | 5.504 | -5.769 | -5.946 | -1850 | -1209 | -1238 | 381 | 5504 | 7010 |  | CORR | GENE | 04:08 | 05:51 | 05:46 | 394 | 1224 | 10 | EXT |  | 0.97 | (c)
76335.859 | 11.414 | 11.393 | -0.036 | -0.057 | -1048 | -964 | -900 | 752 | 13 | 7010 |  | CORR | CIGR | 06:17 | 06:31 | 06:41 | 44 | 296 | 11 | EXT |  | 0.92 | (c)
76335.932 | 0.037 | 0.028 | -11.208 | -11.217 | 1990 | -2111 | -2217 | 0 | 28 | 7011 |  | CORR | GENE | 04:35 | 05:33 | 05:16 | 77 | 508 | 12 | EXT |  | 0.93 | (c)
76336.067 | 0.172 | 0.168 | -11.073 | -11.077 | -1849 | -1791 | -1781 | 381 | 168 | 7011 |  | CORR | CIGR | 06:15 | 06:25 | 06:26 | 29 | 136 | 11 | EXT |  | 0.92 | (c)
76336.38 | 0.485 | 0.224 | -10.76 | -11.021 | -2102 | -1860 | -1870 | 128 | 224 | 7011 |  | CORR | GENE | 05:35 | 06:14 | 06:12 | 474 | 464 | 10 | EXT |  | 0.97 | (c)
76337.166 | 1.271 | 0.841 | -9.974 | -10.404 | -2224 | -1759 | -1908 | 6 | 841 | 7011 |  | CORR | GENE | 05:15 | 06:30 | 06:06 | 546 | 633 | 15 | EXT |  | 1.01 | (b)
76339.62 | 3.725 | 3.693 | -7.52 | -7.552 | -1688 | -1380 | -1392 | 542 | 3693 | 7011 |  | CORR | GENE | 06:41 | 07:31 | 07:29 | 90 | 593 | 11 | EXT |  | 0.93 | (c)
76340.806 | 4.911 | 4.05 | -6.334 | -7.195 | 1796 | 2068 | 2009 | 8 | 4050 | 7011 |  | CORR | GENE | 04:04 | 04:48 | 04:38 | 969 | 426 | 10 | EXT |  | 1 | (c)
76341.055 | 5.16 | 5.136 | -6.085 | -6.109 | 1896 | 2030 | 2054 | 19 | 5136 | 7011 |  | CORR | GENE | 04:20 | 04:41 | 04:45 | 141 | 315 | 11 | EXT |  | 0.94 | (c)
76343.05 | 7.155 | 7.078 | -4.09 | -4.167 | -1903 | -1760 | -1688 | 327 | 4032 | 7011 |  | CORR | GENE | 06:07 | 06:30 | 06:41 | 135 | 431 | 10 | EXT |  | 0.93 | (c)
76343.279 | 7.384 | 7.309 | -3.861 | -3.936 | -2140 | -2110 | -2076 | 91 | 3846 | 7011 |  | CORR | GENE | 05:29 | 05:33 | 05:39 | 90 | 127 | 11 | EXT |  | 0.93 | (c)
76345.03 | 9.135 | 9.12 | -2.11 | -2.125 | -2137 | -1824 | -1876 | 93 | 2080 | 7011 |  | CORR | CIGR | 05:29 | 06:19 | 06:11 | 45 | 523 | 13 | EXT |  | 0.93 | (c)
76346.787 | 10.892 | 10.747 | -0.353 | -0.498 | -2122 | -2091 | -1960 | 108 | 341 | 7011 |  | CORR | GENE | 05:31 | 05:36 | 05:58 | 157 | 324 | 12 | EXT |  | 0.94 | (c)
76346.954 | 11.059 | 11.053 | -0.186 | -0.192 | -2013 | -1831 | -1831 | 217 | 157 | 7011 |  | CORR | CIGR | 05:49 | 06:18 | 06:18 | 35 | 364 | 11 | EXT |  | 0.92 | (c)
76355.159 | 8.019 | 7.934 | -3.441 | -3.526 | -1760 | -1666 | -1429 | 471 | 3383 | 7012 |  | CORR | GENE | 04:55 | 05:10 | 05:48 | 143 | 662 | 12 | EXT |  | 0.94 | (c)
76356.849 | 9.709 | 9.642 | -1.751 | -1.818 | -1579 | -1481 | -1391 | 652 | 1737 | 7012 |  | CORR | GENE | 05:24 | 05:40 | 05:54 | 81 | 376 | 11 | EXT |  | 0.93 | (c)
76367.797 | 9.197 | 9.185 | -2.248 | -2.26 | -1094 | -1012 | -1008 | 922 | 2229 | 7013 |  | CORR | CIGR | 06:17 | 06:30 | 06:31 | 31 | 172 | 12 | EXT |  | 0.92 | (c)
76367.871 | 9.271 | 9.254 | -2.174 | -2.191 | -1064 | -1007 | -976 | 889 | 2155 | 7013 |  | CORR | CIGR | 06:22 | 06:31 | 06:36 | 36 | 175 | 13 | EXT |  | 0.92 | (c)
76371.163 | 1.118 | 1.031 | -10.282 | -10.369 | -2066 | -1955 | -1912 | 165 | 1031 | 7014 |  | CORR | GENE | 06:23 | 06:40 | 06:47 | 104 | 307 | 10 | EXT |  | 0.93 | (c)
76373.865 | 3.82 | 3.668 | -7.58 | -7.732 | -974 | -928 | -940 | 905 | 3668 | 7014 |  | CORR | GENE | 09:19 | 09:26 | 09:24 | 353 | 69 | 12 | EXT |  | 0.97 | (c)
76375.379 | 5.334 | 5.275 | -6.066 | -6.125 | 1925 | -2046 | -2192 | 0 | 5275 | 7014 |  | CORR | GENE | 05:07 | 06:26 | 06:02 | 214 | 687 | 10 | EXT |  | 0.94 | (c)
76381.471 | 0.026 | 0.011 | -11.404 | -11.419 | 1561 | 1782 | 1770 | 251 | 11 | 7015 |  | CORR | CIGR | 04:20 | 04:55 | 04:54 | 49 | 418 | 15 | EXT |  | 0.93 | (c)
76381.748 | 0.303 | 0.179 | -11.127 | -11.251 | 1645 | 1728 | 1718 | 440 | 179 | 7015 |  | CORR | GENE | 04:33 | 04:47 | 04:45 | 299 | 146 | 10 | EXT |  | 0.96 | (c)
76390.374 | 8.929 | 8.909 | -2.501 | -2.521 | 1645 | 1668 | 1694 | 487 | 2500 | 7015 |  | CORR | CIGR | 04:33 | 04:37 | 04:41 | 21 | 98 | 10 | EXT |  | 0.92 | (c)
76391.92 | 10.475 | 10.462 | -0.955 | -0.968 | -1341 | -1286 | -1288 | 889 | 942 | 7015 |  | CORR | CIGR | 08:31 | 08:40 | 08:40 | 26 | 106 | 10 | EXT |  | 0.92 | (c)
76394.284 | 1.409 | 1.387 | -9.921 | -9.943 | -2049 | -1964 | -1970 | 182 | 1387 | 7016 |  | CORR | CIGR | 04:05 | 04:18 | 04:17 | 40 | 157 | 11 | EXT |  | 0.92 | (c)
76395.001 | 2.126 | 2.115 | -9.204 | -9.215 | -2197 | -1950 | -2041 | 33 | 2115 | 7016 |  | CORR | GENE | 03:41 | 04:21 | 04:06 | 87 | 312 | 10 | EXT |  | 0.93 | (c)
76396.822 | 3.947 | 3.81 | -7.383 | -7.52 | -1580 | -1484 | -1501 | 651 | 3810 | 7016 |  | CORR | GENE | 05:20 | 05:36 | 05:33 | 252 | 157 | 12 | EXT |  | 0.96 | (c)
76397.057 | 4.182 | 4.124 | -7.148 | -7.206 | -1555 | -1508 | -1527 | 676 | 4124 | 7016 |  | CORR | GENE | 05:24 | 05:32 | 05:29 | 186 | 56 | 11 | EXT |  | 0.94 | (c)
76397.313 | 4.438 | 4.379 | -6.892 | -6.951 | -1536 | -1215 | -1337 | 695 | 4379 | 7016 |  | CORR | GENE | 05:27 | 06:19 | 05:59 | 94 | 397 | 10 | EXT |  | 0.93 | (c)
76398.324 | 5.449 | 5.413 | -5.881 | -5.917 | -1607 | -1520 | -1501 | 624 | 5413 | 7016 |  | CORR | CIGR | 05:16 | 05:30 | 05:33 | 48 | 212 | 10 | EXT |  | 0.92 | (c)
76398.7 | 5.825 | 5.791 | -5.505 | -5.539 | -1402 | -1225 | -1280 | 829 | 5497 | 7016 |  | CORR | CIGR | 05:49 | 06:18 | 06:09 | 42 | 244 | 15 | EXT |  | 0.93 | (c)
76398.877 | 6.002 | 5.955 | -5.328 | -5.375 | 1867 | 2044 | 2069 | 0 | 5288 | 7016 |  | CORR | GENE | 02:37 | 03:05 | 03:09 | 87 | 403 | 10 | EXT |  | 0.93 | (c)
76401.413 | 8.538 | 7.911 | -2.792 | -3.419 | -1613 | -1542 | -1513 | 618 | 2668 | 7016 |  | CORR | GENE | 05:15 | 05:27 | 05:31 | 751 | 200 | 10 | EXT |  | 0.99 | (c)
76401.653 | 8.778 | 8.737 | -2.552 | -2.593 | -1645 | -1458 | -1401 | 586 | 2495 | 7016 |  | CORR | GENE | 05:10 | 05:40 | 05:49 | 98 | 488 | 12 | EXT |  | 0.93 | (c)
76401.869 | 8.994 | 8.872 | -2.336 | -2.458 | -1516 | -1230 | -1311 | 715 | 2101 | 7016 |  | CORR | GENE | 05:31 | 06:17 | 06:04 | 357 | 409 | 12 | EXT |  | 0.97 | (c)
76404.555 | 0.35 | 0.285 | -10.87 | -10.935 | -2152 | -2091 | -1958 | 78 | 285 | 7017 |  | CORR | GENE | 04:53 | 05:03 | 05:24 | 125 | 388 | 10 | EXT |  | 0.93 | (c)
76408.091 | 3.886 | 3.509 | -7.334 | -7.711 | -1332 | -1257 | -1261 | 898 | 3509 | 7017 |  | CORR | GENE | 07:05 | 07:17 | 07:17 | 661 | 143 | 10 | EXT |  | 0.99 | (c)
76408.412 | 4.207 | 4.195 | -7.013 | -7.025 | -1432 | -1289 | -1326 | 799 | 4195 | 7017 |  | CORR | GENE | 06:49 | 07:12 | 07:06 | 54 | 211 | 11 | EXT |  | 0.93 | (c)
76409.376 | 5.171 | 4.379 | -6.049 | -6.841 | -1377 | -1288 | -1273 | 854 | 4379 | 7017 |  | CORR | GENE | 06:58 | 07:13 | 07:15 | 1725 | 208 | 12 | EXT |  | 1.03 | (b)
76416.771 | 1.346 | 1.224 | -10.039 | -10.161 | 988 | 1056 | 1030 | 988 | 1224 | 7018 |  | CORR | GENE | 04:19 | 04:30 | 04:26 | 443 | 84 | 11 | EXT |  | 0.98 | (c)
76417.917 | 2.492 | 2.479 | -8.893 | -8.906 | 994 | 1049 | 1061 | 994 | 2479 | 7018 |  | CORR | CIGR | 04:20 | 04:29 | 04:31 | 29 | 135 | 12 | EXT |  | 0.92 | (c)
76421.495 | 6.07 | 6.051 | -5.315 | -5.334 | 1819 | 1853 | 1889 | 271 | 5210 | 7018 |  | CORR | GENE | 06:33 | 06:38 | 06:44 | 124 | 141 | 15 | EXT |  | 0.94 | (c)
76421.666 | 6.241 | 6.235 | -5.144 | -5.15 | 1768 | 1805 | 1827 | 345 | 5119 | 7018 |  | CORR | CIGR | 06:25 | 06:31 | 06:34 | 31 | 118 | 10 | EXT |  | 0.92 | (c)
76421.77 | 6.345 | 6.339 | -5.04 | -5.046 | 1790 | 1823 | 1846 | 328 | 5020 | 7018 |  | CORR | CIGR | 06:28 | 06:34 | 06:37 | 26 | 113 | 10 | EXT |  | 0.92 | (c)
76422.775 | 7.35 | 7.293 | -4.035 | -4.092 | 949 | 1001 | 997 | 949 | 3998 | 7018 |  | CORR | GENE | 04:13 | 04:21 | 04:20 | 94 | 95 | 10 | EXT |  | 0.93 | (c)
76436.671 | 9.861 | 9.829 | -1.354 | -1.386 | 2019 | 2102 | 2112 | 25 | 1323 | 7019 |  | CORR | GENE | 04:32 | 04:46 | 04:47 | 63 | 187 | 10 | EXT | Аномалия находится на упругопластическом изгибе: R=470 D, максимальное растяжение на 6.3 час. | 0.93 | (c)
76436.814 | 10.004 | 9.967 | -1.211 | -1.248 | 1523 | 1670 | 1696 | 361 | 1166 | 7019 |  | CORR | GENE | 03:12 | 03:36 | 03:40 | 82 | 347 | 10 | EXT | Аномалия находится на упругопластическом изгибе: R=471 D, максимальное растяжение на 6.3 час. | 0.93 | (c)
76442.26 | 4.235 | 4.145 | -7.345 | -7.435 | 1480 | 1595 | 1754 | 202 | 4145 | 7020 |  | CORR | GENE | 04:56 | 05:15 | 05:41 | 109 | 549 | 13 | EXT | Аномалия находится на упругопластическом изгибе: R=412 D, максимальное растяжение на 5.4 час. | 1.02 | (b)
76442.999 | 4.974 | 4.937 | -6.606 | -6.643 | 1937 | 1997 | 2069 | 30 | 4937 | 7020 |  | CORR | CIGR | 06:10 | 06:20 | 06:31 | 40 | 264 | 11 | EXT | Аномалия находится на упругопластическом изгибе: R=396 D, максимальное растяжение на 5.4 час. | 0.94 | (c)
76443.848 | 5.823 | 5.702 | -5.757 | -5.878 | 1729 | 1823 | 2069 | 0 | 5702 | 7020 |  | CORR | GENE | 05:37 | 05:52 | 06:31 | 134 | 681 | 12 | EXT | Аномалия находится на упругопластическом изгибе: R=363 D, максимальное растяжение на 5.5 час. | 1.09 | (b)
76447.872 | 9.847 | 9.822 | -1.733 | -1.758 | 1546 | 1623 | 1626 | 525 | 1719 | 7020 |  | CORR | CIGR | 05:07 | 05:19 | 05:20 | 39 | 160 | 10 | EXT | Аномалия находится на упругопластическом изгибе: R=388 D, максимальное растяжение на 5.7 час. | 0.98 | (c)
76448.281 | 10.256 | 10.179 | -1.324 | -1.401 | 1608 | 1773 | 1875 | 89 | 1303 | 7020 |  | CORR | GENE | 05:17 | 05:44 | 06:00 | 98 | 534 | 9 | EXT | Аномалия находится на упругопластическом изгибе: R=397 D, максимальное растяжение на 5.7 час. | 1.01 | (b)
76450.626 | 1.021 | 0.99 | -10.049 | -10.08 | -1375 | -1324 | -1282 | 855 | 990 | 7021 |  | CORR | CIGR | 06:12 | 06:20 | 06:27 | 31 | 186 | 10 | EXT | Аномалия находится на упругопластическом изгибе: R=569 D, максимальное растяжение на 5.6 час. | 0.92 | (c)
76453.913 | 4.308 | 4.105 | -6.762 | -6.965 | -1538 | -1425 | -1184 | 692 | 4105 | 7021 |  | CORR | GENE | 05:45 | 06:04 | 06:43 | 213 | 709 | 13 | EXT |  | 0.95 | (c)
76462 | 1.325 | 1.321 | -9.95 | -9.954 | 1002 | 1071 | 1075 | 1002 | 1321 | 7022 |  | CORR | CIGR | 04:34 | 04:46 | 04:46 | 26 | 146 | 10 | EXT |  | 0.92 | (c)
76464.145 | 3.47 | 3.463 | -7.805 | -7.812 | 1884 | 1983 | 1985 | 145 | 3463 | 7022 |  | CORR | CIGR | 06:57 | 07:13 | 07:13 | 40 | 202 | 11 | EXT |  | 0.92 | (c)
76467.359 | 6.684 | 6.675 | -4.591 | -4.6 | 936 | 964 | 988 | 936 | 4552 | 7022 |  | CORR | CIGR | 04:24 | 04:28 | 04:32 | 48 | 105 | 10 | EXT |  | 0.92 | (c)
76467.625 | 6.95 | 6.926 | -4.325 | -4.349 | 1930 | 2009 | 2023 | 114 | 4307 | 7022 |  | CORR | CIGR | 07:04 | 07:17 | 07:19 | 42 | 187 | 11 | EXT |  | 0.92 | (c)
76468.644 | 7.969 | 7.951 | -3.306 | -3.324 | 932 | 995 | 1012 | 932 | 3290 | 7022 |  | CORR | CIGR | 04:23 | 04:33 | 04:36 | 34 | 160 | 11 | EXT |  | 0.92 | (c)
76490.468 | 7.673 | 7.623 | -3.262 | -3.312 | -1547 | -1319 | -1370 | 683 | 3237 | 7024 |  | CORR | GENE | 05:35 | 06:12 | 06:03 | 75 | 354 | 10 | EXT |  | 0.93 | (c)
76491.641 | 8.846 | 8.833 | -2.089 | -2.102 | -1350 | -1316 | -1287 | 880 | 2076 | 7024 |  | CORR | CIGR | 06:07 | 06:12 | 06:17 | 26 | 126 | 10 | EXT |  | 0.92 | (c)
76491.746 | 8.951 | 8.933 | -1.984 | -2.002 | -1373 | -1311 | -1278 | 857 | 1956 | 7024 |  | CORR | CIGR | 06:03 | 06:13 | 06:18 | 46 | 190 | 12 | EXT |  | 0.92 | (c)
76492.817 | 10.022 | 9.986 | -0.913 | -0.949 | -1827 | -1777 | -1706 | 403 | 895 | 7024 |  | CORR | GENE | 04:50 | 04:58 | 05:09 | 54 | 242 | 16 | EXT |  | 0.93 | (c)
76493.096 | 10.301 | 10.276 | -0.634 | -0.659 | -1951 | -1810 | -1744 | 279 | 600 | 7024 |  | CORR | GENE | 04:30 | 04:53 | 05:03 | 59 | 415 | 11 | EXT |  | 0.93 | (c)
76500.269 | 6.539 | 6.505 | -4.911 | -4.945 | -1835 | -1717 | -1739 | 396 | 4879 | 7025 |  | CORR | GENE | 05:03 | 05:22 | 05:19 | 66 | 192 | 13 | EXT |  | 0.93 | (c)
76500.653 | 6.923 | 6.875 | -4.527 | -4.575 | -1866 | -1780 | -1773 | 365 | 4484 | 7025 |  | CORR | GENE | 04:58 | 05:12 | 05:13 | 91 | 186 | 18 | EXT |  | 0.93 | (c)
76500.744 | 7.014 | 7.002 | -4.436 | -4.448 | -1878 | -1830 | -1824 | 353 | 4422 | 7025 |  | CORR | CIGR | 04:56 | 05:04 | 05:05 | 26 | 108 | 10 | EXT |  | 0.92 | (c)
76531.703 | 4.578 | 4.56 | -6.737 | -6.755 | -1538 | -1470 | -1456 | 693 | 4560 | 7028 |  | CORR | GENE | 05:50 | 06:01 | 06:04 | 155 | 164 | 10 | EXT |  | 0.9 | (c)
76532.121 | 4.996 | 4.968 | -6.319 | -6.347 | -1736 | -1673 | -1627 | 495 | 4968 | 7028 |  | CORR | GENE | 05:19 | 05:29 | 05:36 | 60 | 217 | 10 | EXT |  | 0.89 | (c)
76544.022 | 5.582 | 5.393 | -5.543 | -5.732 | -1286 | -1273 | -1269 | 945 | 5344 | 7029 |  | CORR | AXGR | 07:54 | 07:56 | 07:57 | 388 | 34 | 12 | EXT |  | 0.98 | (c)
76544.432 | 5.992 | 5.873 | -5.133 | -5.252 | -1249 | -1248 | -1236 | 981 | 5082 | 7029 |  | CORR | AXGR | 07:60 | 08:00 | 08:02 | 170 | 27 | 12 | EXT |  | 0.94 | (c)
76544.719 | 6.279 | 6.11 | -4.846 | -5.015 | -1276 | -1269 | -1252 | 954 | 4710 | 7029 |  | CORR | AXGR | 07:55 | 07:57 | 07:59 | 305 | 48 | 17 | EXT |  | 0.99 | (c)
76573.143 | 0.888 | 0.851 | -10.647 | -10.684 | -8 | 1970 | 1122 | 0 | 851 | 7032 | Дефект проката | MIAN | GENE | 00:33 | 05:52 | 03:35 | 64 | 2259 |  | INT | Дефект проката Эквивалент потери металла 16%. |  | (c)
76593.744 | 9.954 | 9.942 | -1.361 | -1.373 | 1014 | 1069 | 1113 | 1014 | 1324 | 7033 |  | CORR | CIGR | 05:44 | 05:52 | 05:60 | 49 | 197 | 12 | EXT | Аномалия находится на упругопластическом изгибе: R=481 D, максимальное растяжение на 5.1 час. | 0.93 | (c)
76603.713 | 8.608 | 8.596 | -2.482 | -2.494 | -1354 | -1261 | -1271 | 877 | 2467 | 7034 |  | CORR | CIGR | 05:59 | 06:14 | 06:12 | 27 | 166 | 10 | EXT | Аномалия находится на упругопластическом изгибе: R=608 D, максимальное растяжение на 2.5 час. | 0.92 | (c)
76618.219 | 0.809 | 0.777 | -10.611 | -10.643 | -1815 | -1636 | -1663 | 415 | 777 | 7036 |  | CORR | GENE | 05:36 | 06:05 | 06:01 | 83 | 304 | 12 | EXT |  | 0.93 | (c)
76618.808 | 1.398 | 0.912 | -10.022 | -10.508 | -1818 | -1625 | -1688 | 412 | 912 | 7036 |  | CORR | GENE | 05:36 | 06:07 | 05:57 | 578 | 261 | 10 | EXT |  | 0.98 | (c)
76619.023 | 1.613 | 1.523 | -9.807 | -9.897 | -1884 | -1764 | -1594 | 346 | 1523 | 7036 |  | CORR | GENE | 05:25 | 05:45 | 06:12 | 108 | 580 | 10 | EXT |  | 0.93 | (c)
76619.362 | 1.952 | 1.795 | -9.468 | -9.625 | -1781 | -1667 | -1575 | 449 | 1795 | 7036 |  | CORR | GENE | 05:42 | 06:00 | 06:15 | 476 | 412 | 10 | EXT |  | 0.97 | (c)
76619.748 | 2.338 | 2.309 | -9.082 | -9.111 | -1650 | -1540 | -1507 | 580 | 2309 | 7036 |  | CORR | CIGR | 06:03 | 06:21 | 06:26 | 33 | 286 | 14 | EXT |  | 0.92 | (c)
76619.804 | 2.394 | 2.367 | -9.026 | -9.053 | -1702 | -1619 | -1647 | 529 | 2367 | 7036 |  | CORR | GENE | 05:54 | 06:08 | 06:03 | 557 | 110 | 10 | EXT |  | 0.98 | (c)
76620.592 | 3.182 | 3.044 | -8.238 | -8.376 | -1628 | -1563 | -1430 | 602 | 3044 | 7036 |  | CORR | GENE | 06:06 | 06:17 | 06:38 | 144 | 396 | 12 | EXT |  | 0.94 | (c)
76622.201 | 4.791 | 4.764 | -6.629 | -6.656 | -1907 | -1883 | -1832 | 323 | 4764 | 7036 |  | CORR | CIGR | 05:21 | 05:25 | 05:34 | 27 | 151 | 14 | EXT |  | 0.92 | (c)
76623.744 | 6.334 | 6.299 | -5.086 | -5.121 | -1963 | -1827 | -1837 | 267 | 5060 | 7036 |  | CORR | GENE | 05:12 | 05:34 | 05:33 | 61 | 253 | 12 | EXT |  | 0.93 | (c)
76625.735 | 8.325 | 8.294 | -3.095 | -3.126 | -2227 | -2103 | -2075 | 3 | 3085 | 7036 |  | CORR | CIGR | 04:30 | 04:50 | 04:54 | 41 | 304 | 13 | EXT |  | 0.92 | (c)
76627.282 | 9.872 | 9.736 | -1.548 | -1.684 | 2215 | -2158 | -2139 | 0 | 1537 | 7036 |  | CORR | GENE | 04:27 | 04:41 | 04:44 | 147 | 214 | 11 | EXT |  | 0.94 | (c)
76651.327 | 11.057 | 11.036 | -0.403 | -0.424 | -1956 | -1847 | -1870 | 1785 | 352 | 7038 |  | CORR | GENE | 03:47 | 04:05 | 04:01 | 72 | 171 | 11 | EXT | Аномалия находится на отводе. | 0.89 | (c)
76652.483 | 0.753 | 0.677 | -10.372 | -10.448 | 102 | 205 | 262 | 102 | 677 | 7039 |  | CORR | GENE | 03:02 | 03:19 | 03:28 | 132 | 321 | 11 | EXT | Аномалия находится на отводе. | 0.9 | (c)
76654.872 | 3.142 | 3.059 | -7.983 | -8.066 | 1855 | 2090 | 2078 | 1855 | 3059 | 7039 |  | CORR | GENE | 07:45 | 08:23 | 08:21 | 118 | 446 | 10 | EXT | Аномалия находится на отводе. | 0.89 | (c)
76668.542 | 5.687 | 5.663 | -5.553 | -5.577 | 1964 | 2129 | 2084 | 26 | 5512 | 7040 |  | CORR | GENE | 06:21 | 06:47 | 06:40 | 65 | 241 | 10 | EXT |  | 0.93 | (c)
76699.344 | 2.599 | 0.708 | -8.731 | -10.622 | -82 | -40 | -43 | 3 | 708 | 7043 |  | CORR | GENE | 07:00 | 07:07 | 07:06 | 3950 | 79 | 10 | EXT |  | 0.98 | (c)
76716.326 | 8.251 | 8.219 | -2.569 | -2.601 | 1745 | 1829 | 1876 | 1745 | 2552 | 7044 |  | CORR | GENE | 04:35 | 04:49 | 04:56 | 49 | 262 | 10 | EXT | Аномалия находится на отводе. | 0.89 | (c)
76716.589 | 8.514 | 8.492 | -2.306 | -2.328 | 1478 | 1524 | 1525 | 1478 | 2303 | 7044 |  | CORR | CIGR | 03:52 | 03:60 | 03:60 | 25 | 94 | 10 | EXT | Аномалия находится на отводе. | 0.89 | (c)
76748.17 | 6.495 | 6.465 | -4.845 | -4.875 | -1458 | -1388 | -1387 | 772 | 4827 | 7047 |  | CORR | CIGR | 06:54 | 07:06 | 07:06 | 48 | 143 | 15 | EXT |  | 0.93 | (c)
76798.336 | 0.886 | 0.858 | -10.559 | -10.587 | -2083 | -1810 | -1888 | 147 | 858 | 7052 |  | CORR | GENE | 05:00 | 05:44 | 05:32 | 70 | 391 | 12 | EXT |  | 0.93 | (c)
76798.698 | 1.248 | 1.206 | -10.197 | -10.239 | -2048 | -1865 | -1840 | 182 | 1206 | 7052 |  | CORR | GENE | 05:06 | 05:35 | 05:39 | 75 | 417 | 12 | EXT |  | 0.93 | (c)
76802.437 | 4.987 | 4.958 | -6.458 | -6.487 | -2056 | -1991 | -1977 | 174 | 4958 | 7052 |  | CORR | CIGR | 05:05 | 05:15 | 05:17 | 29 | 158 | 10 | EXT |  | 0.92 | (c)
76802.913 | 5.463 | 5.445 | -5.982 | -6 | -2169 | -2047 | -2048 | 61 | 5445 | 7052 |  | CORR | CIGR | 04:46 | 05:06 | 05:06 | 38 | 243 | 10 | EXT |  | 0.92 | (c)
76830.457 | 10.397 | 10.366 | -1.043 | -1.074 | 1468 | 1533 | 1544 | 611 | 1042 | 7054 |  | CORR | CIGR | 06:22 | 06:32 | 06:34 | 32 | 151 | 11 | EXT | Аномалия находится на отводе. | 0.92 | (c)
76838.682 | 7.182 | 7.03 | -4.033 | -4.185 | -1779 | -1752 | -1759 | 452 | 3947 | 7055 |  | CORR | AXGR | 07:28 | 07:32 | 07:31 | 238 | 40 | 13 | EXT |  | 0.96 | (c)
76839.956 | 8.456 | 8.444 | -2.759 | -2.771 | -1616 | -1559 | -1562 | 615 | 2746 | 7055 |  | CORR | CIGR | 07:54 | 08:03 | 08:03 | 25 | 108 | 11 | EXT |  | 0.92 | (c)
76877.901 | 1.121 | 1.028 | -9.859 | -9.952 | -2175 | -2162 | -2161 | 55 | 1028 | 7059 |  | CORR | AXGR | 06:29 | 06:31 | 06:31 | 250 | 28 | 11 | EXT |  | 0.95 | (c)
76888.344 | 0.584 | 0.573 | -10.676 | -10.687 | -1703 | -1650 | -1640 | 528 | 573 | 7060 |  | CORR | CIGR | 04:26 | 04:35 | 04:36 | 29 | 125 | 13 | EXT | Аномалия находится на упругопластическом изгибе: R=525 D, максимальное растяжение на 5.9 час. | 0.92 | (c)
76890.491 | 2.731 | 2.701 | -8.529 | -8.559 | -676 | -530 | -481 | 285 | 2701 | 7060 |  | CORR | GENE | 07:12 | 07:36 | 07:43 | 86 | 391 | 10 | EXT | Аномалия находится на упругопластическом изгибе: R=461 D, максимальное растяжение на 5.6 час. | 0.93 | (c)
76893.785 | 6.025 | 5.981 | -5.235 | -5.279 | -1289 | -1125 | -1161 | 941 | 5235 | 7060 |  | CORR | CIGR | 05:33 | 05:59 | 05:54 | 44 | 257 | 9 | EXT | Аномалия находится на упругопластическом изгибе: R=488 D, максимальное растяжение на 5.2 час. | 0.92 | (c)
76901.309 | 2.289 | 2.246 | -8.761 | -8.804 | -1360 | -1230 | -1183 | 870 | 2246 | 7061 |  | CORR | GENE | 05:56 | 06:17 | 06:24 | 78 | 354 | 9 | EXT | Аномалия находится на упругопластическом изгибе: R=325 D, максимальное растяжение на 5.8 час. | 1.09 | (b)
76903.188 | 4.168 | 4.102 | -6.882 | -6.948 | 2230 | -2161 | -2105 | 0 | 4102 | 7061 |  | CORR | GENE | 03:35 | 03:46 | 03:55 | 72 | 253 | 11 | EXT | Аномалия находится на упругопластическом изгибе: R=325 D, максимальное растяжение на 5.9 час. | 0.93 | (c)
76906.282 | 7.262 | 7.206 | -3.788 | -3.844 | -1323 | -1157 | -1172 | 908 | 3775 | 7061 |  | CORR | GENE | 06:02 | 06:28 | 06:26 | 69 | 302 | 10 | EXT | Аномалия находится на упругопластическом изгибе: R=380 D, максимальное растяжение на 5.9 час. | 0.99 | (c)
76910.267 | 0.197 | 0.136 | -11.148 | -11.209 | 1214 | 1234 | 1232 | 981 | 136 | 7062 |  | CORR | AXGR | 03:54 | 03:57 | 03:57 | 117 | 36 | 13 | EXT | Аномалия находится на упругопластическом изгибе: R=717 D, максимальное растяжение на 5.2 час. | 0.93 | (c)
76924.756 | 3.341 | 3.23 | -5.154 | -5.265 | 707 | 712 | 724 | 707 | 3230 | 7063 |  | CORR | AXGR | 04:23 | 04:23 | 04:25 | 132 | 33 | 14 | EXT |  | 0.94 | (c)
76932.385 | 0 | -0.037 | -11.445 | -11.482 | -581 | -124 | -269 | 0 |  | 7065 | Вышлифовка на шве | GWAN | GENE | 00:48 | 02:02 | 01:38 | 87 | 624 | 16 | EXT | Вышлифовка на шве | 0.93 | (c)
76938.795 | 6.41 | 6.387 | -5.035 | -5.058 | 1126 | 1200 | 1216 | 925 | 5023 | 7065 |  | CORR | CIGR | 05:24 | 05:35 | 05:38 | 35 | 179 | 10 | EXT |  | 0.92 | (c)
76938.91 | 6.525 | 6.469 | -4.92 | -4.976 | 1105 | 1409 | 1435 | 466 | 4853 | 7065 |  | CORR | GENE | 05:20 | 06:09 | 06:13 | 123 | 659 | 11 | EXT |  | 0.93 | (c)
76939.77 | 7.385 | 7.363 | -4.06 | -4.082 | 1082 | 1139 | 1137 | 1038 | 4057 | 7065 |  | CORR | CIGR | 05:16 | 05:26 | 05:25 | 25 | 110 | 10 | EXT |  | 0.92 | (c)
76949.588 | 5.758 | 5.742 | -5.622 | -5.638 | -2098 | -1948 | -1957 | 133 | 5592 | 7066 |  | CORR | CIGR | 05:54 | 06:18 | 06:17 | 46 | 281 | 11 | EXT |  | 0.92 | (c)
76957.829 | 2.619 | 2.6 | -8.351 | -8.37 | -1721 | -1640 | -1580 | 509 | 2600 | 7067 |  | CORR | CIGR | 04:48 | 05:01 | 05:11 | 45 | 283 | 11 | EXT |  | 0.92 | (c)
76960.431 | 5.221 | 5.18 | -5.749 | -5.79 | -1291 | -1186 | -1145 | 939 | 5180 | 7067 |  | CORR | GENE | 05:57 | 06:14 | 06:21 | 77 | 292 | 12 | EXT |  | 0.93 | (c)
76960.881 | 5.671 | 5.609 | -5.299 | -5.361 | -1619 | -1479 | -1365 | 611 | 5231 | 7067 |  | CORR | GENE | 05:04 | 05:27 | 05:45 | 130 | 509 | 10 | EXT |  | 0.93 | (c)
76962.507 | 7.297 | 6.684 | -3.673 | -4.286 | 2222 | -2204 | -2213 | 0 | 3436 | 7067 |  | CORR | GENE | 03:24 | 03:30 | 03:28 | 850 | 52 | 11 | EXT |  | 1 | (b)
76964.342 | 9.132 | 8.781 | -1.838 | -2.189 | -1961 | -1847 | -1876 | 269 | 1426 | 7067 |  | CORR | GENE | 04:09 | 04:27 | 04:23 | 763 | 171 | 10 | EXT |  | 0.99 | (c)
76966.606 | 0.426 | 0.41 | -9.759 | -9.775 | 1739 | 1857 | 1841 | 287 | 410 | 7068 |  | CORR | GENE | 03:30 | 03:49 | 03:47 | 100 | 205 | 12 | EXT |  | 0.93 | (c)
76966.838 | 0.658 | 0.645 | -9.527 | -9.54 | 1811 | 1854 | 1863 | 316 | 645 | 7068 |  | CORR | CIGR | 03:42 | 03:49 | 03:50 | 30 | 104 | 9 | EXT |  | 0.92 | (c)
76981.909 | 5.544 | 5.526 | -5.831 | -5.849 | 358 | 412 | 456 | 358 | 5526 | 7069 |  | CORR | GENE | 03:55 | 04:04 | 04:11 | 130 | 196 | 11 | EXT |  | 0.93 | (c)
76987.636 | 11.271 | 11.199 | -0.104 | -0.176 | 575 | 902 | 980 | 575 | 36 | 7069 |  | CORR | GENE | 04:30 | 05:23 | 05:36 | 140 | 810 | 11 | EXT |  | 0.94 | (c)
76990.724 | 2.984 | 2.806 | -7.791 | -7.969 | 1739 | 2174 | 2017 | 0 | 2806 | 7070 |  | CORR | GENE | 06:02 | 07:13 | 06:47 | 400 | 555 | 13 | EXT |  | 0.98 | (c)
76991.122 | 3.382 | 3.265 | -7.393 | -7.51 | 1872 | 2178 | 2053 | 0 | 3265 | 7070 |  | CORR | GENE | 06:24 | 07:13 | 06:53 | 144 | 362 | 30 | EXT | Аномалия находится на упругопластическом изгибе: R=1004 D, максимальное растяжение на 7.7 час. | 0.97 | (c)
76996.417 | 8.677 | 8.666 | -2.098 | -2.109 | 359 | 457 | 451 | 359 | 2074 | 7070 |  | CORR | CIGR | 02:20 | 02:35 | 02:34 | 35 | 184 | 14 | EXT | Аномалия находится на упругопластическом изгибе: R=535 D, максимальное растяжение на 6.7 час. | 0.92 | (c)
77002.572 | 4.057 | 4.033 | -6.748 | -6.772 | -1709 | -1491 | -1560 | 521 | 4033 | 7071 |  | CORR | CIGR | 07:18 | 07:53 | 07:42 | 48 | 299 | 12 | EXT | Аномалия находится на упругопластическом изгибе: R=365 D, максимальное растяжение на 6.4 час. | 0.93 | (c)
77049.027 | 5.547 | 5.536 | -5.108 | -5.119 | -1918 | -1846 | -1854 | 313 | 5095 | 7075 |  | CORR | CIGR | 05:03 | 05:14 | 05:13 | 24 | 127 | 10 | EXT |  | 0.92 | (c)
77060.761 | 6.626 | 6.612 | -4.934 | -4.948 | 1620 | 1651 | 1654 | 543 | 4928 | 7076 |  | CORR | CIGR | 04:50 | 04:55 | 04:56 | 20 | 68 | 18 | EXT | Аномалия находится на упругопластическом изгибе: R=569 D, максимальное растяжение на 6.2 час. | 0.92 | (c)
77063.919 | 9.784 | 9.731 | -1.776 | -1.829 | 1367 | 1507 | 1618 | 361 | 1681 | 7076 |  | CORR | GENE | 04:09 | 04:32 | 04:50 | 148 | 503 | 16 | EXT | Аномалия находится на упругопластическом изгибе: R=455 D, максимальное растяжение на 6.1 час. | 0.94 | (c)
77076.062 | 10.367 | 10.327 | -0.788 | -0.828 | 1293 | 1541 | 1502 | 520 | 745 | 7077 |  | CORR | GENE | 04:54 | 05:34 | 05:28 | 83 | 418 | 10 | EXT | Аномалия находится на упругопластическом изгибе: R=589 D, максимальное растяжение на 7.8 час. | 0.93 | (c)
77086.149 | 9.299 | 9.284 | -2.086 | -2.101 | 2087 | 2164 | 2160 | 0 | 2068 | 7078 |  | CORR | CIGR | 06:25 | 06:38 | 06:37 | 33 | 146 | 12 | EXT |  | 0.92 | (c)
77086.314 | 9.464 | 9.45 | -1.921 | -1.935 | 2083 | 2148 | 2148 | 17 | 1908 | 7078 |  | CORR | CIGR | 06:25 | 06:35 | 06:35 | 27 | 131 | 20 | EXT |  | 0.92 | (c)
77102.609 | 2.994 | 2.599 | -8.456 | -8.851 | 2189 | 2189 | 2221 | 0 | 2599 | 7080 |  | CORR | GENE | 07:11 | 07:11 | 07:16 | 789 | 64 | 11 | EXT |  | 1 | (c)
77103.618 | 4.003 | 3.606 | -7.447 | -7.844 | 2160 | -2212 | 2209 | 0 | 3606 | 7080 |  | CORR | GENE | 07:06 | 07:21 | 07:14 | 1407 | 97 | 12 | EXT |  | 1.02 | (b)
77105.675 | 6.06 | 5.177 | -5.39 | -6.273 | 1916 | 2097 | 2081 | 0 | 5177 | 7080 |  | CORR | GENE | 06:27 | 06:56 | 06:53 | 977 | 330 | 11 | EXT |  | 1.01 | (b)
77105.935 | 6.32 | 6.182 | -5.13 | -5.268 | 1712 | 1950 | 1989 | 0 | 5082 | 7080 |  | CORR | GENE | 05:54 | 06:32 | 06:39 | 186 | 554 | 11 | EXT |  | 0.94 | (c)
77106.249 | 6.634 | 6.604 | -4.816 | -4.846 | 1812 | 1982 | 1983 | 76 | 4799 | 7080 |  | CORR | CIGR | 06:10 | 06:37 | 06:38 | 47 | 342 | 13 | EXT |  | 0.93 | (c)
77173.339 | 5.739 | 5.717 | -5.596 | -5.618 | 1590 | 1787 | 1728 | 365 | 5527 | 7086 |  | CORR | GENE | 04:53 | 05:25 | 05:16 | 91 | 275 | 12 | EXT |  | 0.93 | (c)
77245.017 | 9.947 | 8.373 | -1.398 | -2.972 | 2202 | -2207 | -2213 | 0 | 164 | 7092 |  | CORR | GENE | 08:47 | 08:55 | 08:54 | 2808 | 93 | 10 | EXT | Аномалия находится на отводе. | 1.02 | (b)
77321.741 | 7.496 | 7.478 | -3.924 | -3.942 | 1797 | 1815 | 1839 | 1797 | 3922 | 7099 |  | CORR | CIGR | 07:18 | 07:21 | 07:25 | 20 | 84 | 11 | EXT |  | 0.89 | (c)
77338.479 | 1.799 | 1.796 | -9.541 | -9.544 | 1917 | 1973 | 2017 | 114 | 1796 | 7101 |  | CORR | CIGR | 06:07 | 06:17 | 06:24 | 28 | 200 | 10 | EXT |  | 0.92 | (c)
77373.964 | 3.094 | 2.988 | -8.146 | -8.252 | 1276 | 1414 | 1470 | 566 | 2988 | 7104 |  | CORR | GENE | 06:08 | 06:30 | 06:39 | 133 | 388 | 12 | EXT | Аномалия находится на отводе. | 0.94 | (c)
77384.218 | 2.108 | 2.084 | -9.387 | -9.411 | 1210 | 1287 | 1347 | 747 | 2084 | 7105 |  | CORR | CIGR | 06:13 | 06:26 | 06:36 | 40 | 273 | 10 | EXT | Аномалия находится на отводе. | 0.92 | (c)
77387.209 | 5.099 | 5.064 | -6.396 | -6.431 | 820 | 882 | 902 | 820 | 5064 | 7105 |  | CORR | GENE | 05:11 | 05:20 | 05:24 | 65 | 163 | 11 | EXT | Аномалия находится на отводе. | 0.93 | (c)
77387.37 | 5.26 | 5.222 | -6.235 | -6.273 | 775 | 857 | 891 | 775 | 5222 | 7105 |  | CORR | CIGR | 05:03 | 05:16 | 05:22 | 43 | 232 | 12 | EXT | Аномалия находится на отводе. | 0.92 | (c)
77388.709 | 6.599 | 6.576 | -4.896 | -4.919 | 900 | 961 | 971 | 900 | 4894 | 7105 |  | CORR | CIGR | 05:23 | 05:33 | 05:35 | 25 | 141 | 11 | EXT | Аномалия находится на отводе. | 0.92 | (c)
77394.38 | 0.775 | 0.336 | -10.57 | -11.009 | -1796 | -1648 | -1710 | 434 | 336 | 7106 |  | CORR | GENE | 04:60 | 05:24 | 05:14 | 517 | 174 | 14 | EXT |  | 1 | (b)
77394.743 | 1.138 | 0.963 | -10.207 | -10.382 | -1892 | -1833 | -1754 | 338 | 963 | 7106 |  | CORR | GENE | 04:45 | 04:54 | 05:07 | 498 | 277 | 16 | EXT |  | 1.01 | (b)
77399.959 | 6.354 | 6.332 | -4.991 | -5.013 | -1771 | -1728 | -1608 | 459 | 4980 | 7106 |  | CORR | CIGR | 05:04 | 05:11 | 05:30 | 33 | 326 | 11 | EXT |  | 0.92 | (c)
77400.27 | 6.665 | 6.647 | -4.68 | -4.698 | -1753 | -1714 | -1685 | 477 | 4676 | 7106 |  | CORR | CIGR | 05:07 | 05:13 | 05:18 | 22 | 137 | 13 | EXT |  | 0.92 | (c)
77433.399 | 0.944 | 0.929 | -5.291 | -5.306 | 1349 | 1401 | 1412 | 755 | 929 | 7110 |  | GOUG | CIGR | 02:38 | 02:47 | 02:48 | 39 | 126 | 16 | EXT | Задир. Аномалия находится на упругопластическом изгибе: R=297 D, максимальное растяжение на 1.2 час. |  | (a)
77491.602 | 9.472 | 9.472 | -1.433 | -1.433 | 1983 | 2013 | 2021 | 1983 | 1411 | 7115 |  | CORR | CIGR | 08:06 | 08:11 | 08:13 | 22 | 76 | 14 | EXT | Аномалия находится на отводе. | 0.89 | (c)
77584.71 | 0 | -0.035 | -10.385 | -10.42 | 1240 | 1425 | 1464 | 543 |  | 7125 | Вышлифовка на шве | GWAN | GENE | 02:35 | 03:05 | 03:11 | 68 | 448 | 11 | EXT | Вышлифовка на шве | 0.93 | (c)
77628.635 | 0 | -0.037 | -11.595 | -11.632 | 792 | 1294 | 1230 | 792 |  | 7129 | Нарушение формы кольцевого шва | GWAN |  | 11:36 | 00:57 | 12:47 | 0 | 876 |  | EXT | Нарушение формы кольцевого шва Аномалия находится на отводе. |  | (c)
77752.838 | 2.418 | 2.411 | -8.797 | -8.804 | 1988 | 2150 | 2112 | 0 | 2411 | 7140 |  | CORR | CIGR | 07:55 | 08:21 | 08:15 | 45 | 247 | 10 | EXT |  | 0.89 | (c)
77784.05 | 0 | -0.042 | -10.895 | -10.937 | -1422 | -1145 | -1241 | 809 |  | 7143 | Нарушение формы кольцевого шва | GWAN |  | 09:53 | 10:38 | 10:22 | 0 | 360 |  | EXT | Нарушение формы кольцевого шва |  | (c)
77787.433 | 3.383 | 3.37 | -7.512 | -7.525 | -2023 | -1938 | -1914 | 208 | 3370 | 7143 |  | CORR | CIGR | 08:16 | 08:30 | 08:33 | 27 | 217 | 14 | EXT |  | 0.89 | (c)
77896.225 | 1.25 | 1.189 | -9.6 | -9.661 | -1740 | -1679 | -1527 | 490 | 1189 | 7154 |  | CORR | GENE | 06:32 | 06:42 | 07:06 | 68 | 427 | 12 | EXT |  | 0.89 | (c)
77907.089 | 1.264 | 1.238 | -9.576 | -9.602 | 318 | 368 | 380 | 318 | 1238 | 7155 |  | ARTD | GENE | 02:54 | 03:02 | 03:04 | 66 | 125 |  | EXT | Эквивалент потери металла 12%. |  | (c)
77944.859 | 6.749 | 6.72 | -4.816 | -4.845 | 1462 | 1520 | 1530 | 1462 | 4796 | 7158 |  | CORR | CIGR | 03:41 | 03:50 | 03:52 | 49 | 135 | 11 | EXT |  | 0.89 | (c)
77945.385 | 7.275 | 7.091 | -4.29 | -4.474 | 1227 | 1541 | 1577 | 1227 | 4138 | 7158 |  | CORR | GENE | 03:03 | 03:53 | 03:59 | 336 | 700 | 15 | EXT |  | 0.94 | (c)
77945.503 | 7.393 | 7.251 | -4.172 | -4.314 | -1297 | -1248 | -1264 | 1232 | 4008 | 7158 |  | CORR | GENE | 08:15 | 08:23 | 08:21 | 306 | 65 | 12 | EXT |  | 0.92 | (c)
77945.576 | 7.466 | 7.411 | -4.099 | -4.154 | 905 | 1059 | 1041 | 905 | 4070 | 7158 |  | CORR | GENE | 02:11 | 02:36 | 02:33 | 84 | 271 | 12 | EXT |  | 0.89 | (c)
77945.749 | 7.639 | 7.612 | -3.926 | -3.953 | -1429 | -1386 | -1360 | 1291 | 3918 | 7158 |  | CORR | CIGR | 07:54 | 08:01 | 08:05 | 35 | 138 | 10 | EXT |  | 0.89 | (c)
77945.891 | 7.781 | 7.684 | -3.784 | -3.881 | -1502 | -1479 | -1473 | 1444 | 3684 | 7158 |  | CORR | GENE | 07:42 | 07:46 | 07:47 | 197 | 59 | 13 | EXT |  | 0.91 | (c)
77989.835 | 5.68 | 5.642 | -5.855 | -5.893 | -102 | 70 | 37 | 0 | 5642 | 7162 |  | CORR | GENE | 02:37 | 03:05 | 02:59 | 79 | 278 | 13 | EXT | Аномалия находится на отводе. | 0.89 | (c)
77990.264 | 6.109 | 6.075 | -5.426 | -5.46 | 83 | 83 | 160 | 83 | 4966 | 7162 |  | CORR | GENE | 03:07 | 03:07 | 03:19 | 494 | 155 | 15 | EXT | Аномалия находится на отводе. | 0.96 | (c)
77990.624 | 6.469 | 6.448 | -5.066 | -5.087 | 239 | 275 | 305 | 239 | 5036 | 7162 |  | CORR | CIGR | 03:32 | 03:38 | 03:43 | 51 | 133 | 14 | EXT | Аномалия находится на отводе. | 0.89 | (c)
77990.939 | 6.784 | 6.53 | -4.751 | -5.005 | 340 | 480 | 458 | 340 | 4721 | 7162 |  | CORR | GENE | 03:48 | 04:11 | 04:07 | 284 | 237 | 11 | EXT | Аномалия находится на отводе. | 0.92 | (c)
77991.33 | 7.175 | 6.953 | -4.36 | -4.582 | 538 | 573 | 572 | 538 | 4268 | 7162 |  | CORR | GENE | 04:20 | 04:26 | 04:26 | 314 | 68 | 11 | EXT | Аномалия находится на отводе. | 0.92 | (c)
77997.202 | 1.512 | 1.477 | -3.778 | -3.813 | 1497 | 1553 | 1579 | 569 | 1477 | 7163 |  | CORR | CIGR | 04:43 | 04:52 | 04:57 | 47 | 164 | 10 | EXT |  | 0.89 | (c)
77997.428 | 1.738 | 1.71 | -3.552 | -3.58 | 1612 | 1861 | 1788 | 267 | 1710 | 7163 |  | CORR | GENE | 05:02 | 05:42 | 05:30 | 172 | 351 | 12 | EXT |  | 0.9 | (c)
78000.095 | 4.405 | 4.371 | -0.885 | -0.919 | 655 | 694 | 744 | 655 | 872 | 7163 |  | CORR | CIGR | 02:28 | 02:34 | 02:42 | 47 | 177 | 11 | EXT |  | 0.89 | (c)
78000.409 | 4.719 | 4.692 | -0.571 | -0.598 | 1380 | 1417 | 1425 | 761 | 571 | 7163 |  | CORR | CIGR | 04:25 | 04:31 | 04:32 | 27 | 89 | 10 | EXT |  | 0.89 | (c)
78001.203 | 0.223 | 0.195 | -4.502 | -4.53 | 1417 | 1426 | 1499 | 650 | 195 | 7164 |  | CORR | CIGR | 04:29 | 04:30 | 04:42 | 28 | 164 | 10 | EXT |  | 0.89 | (c)
78002.864 | 1.884 | 1.852 | -2.841 | -2.873 | 1150 | 1288 | 1268 | 845 | 1852 | 7164 |  | CORR | GENE | 03:46 | 04:08 | 04:05 | 71 | 235 | 31 | EXT |  | 0.9 | (c)
78003.06 | 2.08 | 1.972 | -2.645 | -2.753 | 1287 | 1318 | 1332 | 854 | 1972 | 7164 |  | CORR | GENE | 04:08 | 04:13 | 04:15 | 533 | 89 | 14 | EXT |  | 0.96 | (c)
78003.608 | 2.628 | 2.579 | -2.097 | -2.146 | 1369 | 1440 | 1464 | 672 | 2097 | 7164 |  | CORR | CIGR | 04:21 | 04:33 | 04:36 | 49 | 190 | 12 | EXT |  | 0.89 | (c)
78005.94 | 0.235 | 0.032 | -10.685 | -10.888 | 1350 | 1388 | 1384 | 813 | 32 | 7165 |  | CORR | GENE | 04:35 | 04:41 | 04:40 | 255 | 67 | 17 | EXT |  | 0.93 | (c)
78010.885 | 5.18 | 5.125 | -5.74 | -5.795 | 858 | 995 | 992 | 858 | 5125 | 7165 |  | CORR | GENE | 03:15 | 03:37 | 03:37 | 167 | 267 | 11 | EXT | Аномалия находится на упругопластическом изгибе: R=874 D, максимальное растяжение на 5.9 час. | 0.9 | (c)
78012.34 | 6.635 | 6.59 | -4.285 | -4.33 | 1807 | 1974 | 1945 | 147 | 4270 | 7165 |  | CORR | GENE | 05:48 | 06:15 | 06:11 | 60 | 276 | 11 | EXT | Аномалия находится на упругопластическом изгибе: R=887 D, максимальное растяжение на 5.6 час. | 0.89 | (c)
78012.365 | 6.66 | 6.61 | -4.26 | -4.31 | 2136 | -2207 | -2209 | 0 | 4219 | 7165 |  | CORR | GENE | 06:41 | 07:00 | 07:00 | 91 | 231 | 15 | EXT | Аномалия находится на упругопластическом изгибе: R=887 D, максимальное растяжение на 5.6 час. | 0.89 | (c)
78012.659 | 6.954 | 6.925 | -3.966 | -3.995 | 2184 | -2195 | -2197 | 0 | 3966 | 7165 |  | CORR | CIGR | 06:49 | 07:02 | 07:02 | 29 | 160 | 14 | EXT | Аномалия находится на упругопластическом изгибе: R=881 D, максимальное растяжение на 5.6 час. | 0.89 | (c)
78015.743 | 10.038 | 10.01 | -0.882 | -0.91 | 1047 | 1098 | 1121 | 1035 | 882 | 7165 |  | CORR | CIGR | 03:46 | 03:54 | 03:58 | 28 | 148 | 10 | EXT | Аномалия находится на упругопластическом изгибе: R=745 D, максимальное растяжение на 5.9 час. | 0.89 | (c)
78016.243 | 10.538 | 10.44 | -0.382 | -0.48 | -1916 | -1764 | -1686 | 315 | 344 | 7165 |  | CORR | GENE | 07:47 | 08:12 | 08:24 | 136 | 459 | 11 | EXT | Аномалия находится на упругопластическом изгибе: R=735 D, максимальное растяжение на 6 час. | 0.9 | (c)
78017.484 | 0.859 | 0.815 | -5.841 | -5.885 | 2132 | 2190 | 2212 | 0 | 815 | 7166 |  | CORR | CIGR | 03:28 | 03:38 | 03:41 | 52 | 161 | 12 | EXT | Аномалия находится на упругопластическом изгибе: R=710 D, максимальное растяжение на 6.4 час. | 0.89 | (c)
78017.78 | 1.155 | 1.128 | -5.545 | -5.572 | 2220 | -2224 | -2182 | 0 | 1128 | 7166 |  | CORR | CIGR | 03:42 | 03:45 | 03:52 | 27 | 118 | 14 | EXT | Аномалия находится на упругопластическом изгибе: R=706 D, максимальное растяжение на 6.5 час. | 0.89 | (c)
78017.839 | 1.214 | 1.166 | -5.486 | -5.534 | 2226 | -2218 | -2221 | 0 | 1166 | 7166 |  | CORR | AXGR | 03:43 | 03:46 | 03:46 | 188 | 28 | 10 | EXT | Аномалия находится на упругопластическом изгибе: R=706 D, максимальное растяжение на 6.5 час. | 0.9 | (c)
78018.642 | 2.017 | 1.505 | -4.683 | -5.195 | 2222 | -2226 | -2220 | 0 | 1505 | 7166 |  | CORR | AXGR | 03:43 | 03:45 | 03:46 | 670 | 38 | 29 | EXT | Аномалия находится на упругопластическом изгибе: R=684 D, максимальное растяжение на 6.7 час. | 1.1 | (b)
78023.64 | 0.315 | 0.118 | -3.825 | -4.022 | -1012 | -931 | -884 | 755 | 118 | 7167 |  | CORR | GENE | 06:59 | 07:12 | 07:19 | 209 | 257 | 14 | EXT | Аномалия находится на упругопластическом изгибе: R=456 D, максимальное растяжение на 6.8 час. | 0.91 | (c)
78027.186 | 3.861 | 3.849 | -0.279 | -0.291 | -2080 | -2046 | -2028 | 150 | 270 | 7167 | Металлургический дефект | MIAN | CIGR | 04:06 | 04:12 | 04:15 | 21 | 104 |  | INT | Металлургический дефект Эквивалент потери металла 16%. Аномалия находится на упругопластическом изгибе: R=459 D, максимальное растяжение на 6.3 час. |  | (c)
78088.027 | 5.202 | 5.159 | -6.353 | -6.396 | 1770 | 2120 | 1999 | 3 | 5159 | 7173 |  | CORR | GENE | 03:59 | 04:56 | 04:36 | 89 | 458 | 11 | EXT | Аномалия находится на упругопластическом изгибе: R=345 D, максимальное растяжение на 6 час. | 1.01 | (b)
78106.403 | 0.958 | 0.927 | -3.282 | -3.313 | 761 | 847 | 899 | 761 | 927 | 7175 |  | CORR | GENE | 04:35 | 04:49 | 04:58 | 56 | 276 | 10 | EXT |  | 0.93 | (c)
78107.102 | 1.657 | 1.645 | -2.583 | -2.595 | 1231 | 1449 | 1385 | 691 | 1645 | 7175 |  | CORR | CIGR | 05:51 | 06:26 | 06:16 | 37 | 309 | 10 | EXT |  | 0.92 | (c)
78109.685 | 0 | -0.045 | -2.615 | -2.66 | 2102 | -815 | -1348 | 337 |  | 7176 | Нарушение формы кольцевого шва | GWAN |  | 09:08 | 01:17 | 11:51 | 0 | 2023 |  | EXT | Нарушение формы кольцевого шва |  | (c)
78109.685 | 0 | -0.03 | -2.615 | -2.645 | 59 | 1183 | 747 | 59 |  | 7176 | Нарушение формы кольцевого шва | GWAN |  | 03:38 | 06:40 | 05:29 | 0 | 1376 |  | EXT | Нарушение формы кольцевого шва |  | (c)
78117.746 | 0.896 | 0.868 | -10.464 | -10.492 | -1806 | -1754 | -1760 | 425 | 868 | 7178 |  | CORR | CIGR | 07:18 | 07:26 | 07:25 | 33 | 91 | 10 | EXT |  | 0.92 | (c)
78124.791 | 7.941 | 7.696 | -3.419 | -3.664 | -2167 | -2137 | -2141 | 64 | 2897 | 7178 |  | CORR | GENE | 06:20 | 06:25 | 06:24 | 767 | 52 | 12 | EXT |  | 1.01 | (b)
78128.113 | 11.263 | 11.24 | -0.097 | -0.12 | 2010 | 2072 | 2087 | 66 | 91 | 7178 |  | CORR | CIGR | 05:34 | 05:44 | 05:46 | 29 | 154 | 10 | EXT |  | 0.92 | (c)
78129.927 | 1.717 | 1.58 | -9.418 | -9.555 | 2146 | 2177 | 2168 | 40 | 1580 | 7179 |  | CORR | AXGR | 06:46 | 06:51 | 06:50 | 213 | 45 | 12 | EXT |  | 0.95 | (c)
78130.084 | 1.874 | 1.854 | -9.261 | -9.281 | 2106 | 2174 | 2167 | 2 | 1854 | 7179 |  | CORR | CIGR | 06:40 | 06:51 | 06:50 | 24 | 122 | 10 | EXT |  | 0.92 | (c)
78130.44 | 2.23 | 2.178 | -8.905 | -8.957 | 1950 | 2205 | 2131 | 0 | 2178 | 7179 |  | CORR | GENE | 06:15 | 06:56 | 06:44 | 61 | 361 | 11 | EXT |  | 0.93 | (c)
78132.07 | 3.86 | 3.826 | -7.275 | -7.309 | 2214 | -2150 | -2120 | 0 | 3826 | 7179 |  | CORR | GENE | 06:57 | 07:13 | 07:18 | 71 | 253 | 10 | EXT |  | 0.93 | (c)
78158.709 | 8.164 | 8.146 | -3.361 | -3.379 | 1532 | 1612 | 1605 | 1532 | 3361 | 7181 |  | CORR | CIGR | 05:33 | 05:46 | 05:45 | 18 | 147 | 10 | EXT |  | 0.89 | (c)
78162.01 | 11.465 | 11.424 | -0.06 | -0.101 | 1333 | 1523 | 1601 | 1333 | 50 | 7181 |  | CORR | GENE | 05:01 | 05:31 | 05:44 | 51 | 537 | 13 | EXT |  | 0.89 | (c)
78162.721 | 0.651 | 0.619 | -11.014 | -11.046 | 263 | 370 | 394 | 263 | 619 | 7182 |  | CORR | CIGR | 05:47 | 06:04 | 06:08 | 47 | 261 | 8 | EXT | Аномалия находится на отводе. | 0.89 | (c)
78163.016 | 0.946 | 0.922 | -10.719 | -10.743 | 172 | 213 | 222 | 172 | 922 | 7182 |  | CORR | CIGR | 05:32 | 05:39 | 05:40 | 24 | 100 | 10 | EXT | Аномалия находится на отводе. | 0.89 | (c)
78165.1 | 3.03 | 2.997 | -8.635 | -8.668 | 280 | 608 | 469 | 280 | 2997 | 7182 |  | CORR | GENE | 05:49 | 06:42 | 06:20 | 78 | 377 | 9 | EXT | Аномалия находится на отводе. | 0.89 | (c)
78170.373 | 8.303 | 8.293 | -3.362 | -3.372 | -608 | -577 | -566 | 525 | 3345 | 7182 |  | CORR | CIGR | 03:26 | 03:31 | 03:33 | 27 | 83 | 10 | EXT | Аномалия находится на отводе. | 0.89 | (c)
78199.836 | 2.881 | 0.943 | -8.774 | -10.712 | -1205 | -1107 | -1114 | 1022 | 943 | 7185 |  | GOUG | GENE | 08:24 | 08:40 | 08:39 | 2763 | 183 | 7 | EXT | Зона задиров. |  | (c)
78214.595 | 5.985 | 5.943 | -5.54 | -5.582 | -1280 | -1201 | -1155 | 1030 | 5540 | 7186 |  | CORR | CIGR | 05:41 | 05:54 | 06:01 | 42 | 250 | 9 | EXT | Аномалия находится на отводе. | 0.89 | (c)
78217.094 | 8.484 | 8.326 | -3.041 | -3.199 | -1303 | -1256 | -1263 | 1223 | 2911 | 7186 |  | CORR | GENE | 05:37 | 05:45 | 05:44 | 288 | 80 | 10 | EXT | Аномалия находится на отводе. | 0.92 | (c)
78221.472 | 1.337 | 1.323 | -10.108 | -10.122 | 1608 | 1675 | 1667 | 504 | 1323 | 7187 |  | CORR | CIGR | 04:53 | 05:04 | 05:03 | 22 | 119 | 9 | EXT | Аномалия находится на упругопластическом изгибе: R=231 D, максимальное растяжение на 0.2 час. | 0.92 | (c)
78221.572 | 1.437 | 1.412 | -10.008 | -10.033 | 1635 | 1667 | 1704 | 457 | 1412 | 7187 |  | CORR | CIGR | 04:58 | 05:03 | 05:09 | 29 | 139 | 10 | EXT | Аномалия находится на упругопластическом изгибе: R=231 D, максимальное растяжение на 0.2 час. | 0.92 | (c)
78228.009 | 7.874 | 7.662 | -3.571 | -3.783 | -2035 | -1952 | -1987 | 195 | 3473 | 7187 |  | CORR | GENE | 07:05 | 07:19 | 07:13 | 310 | 96 | 10 | EXT | Аномалия находится на упругопластическом изгибе: R=239 D, максимальное растяжение на 0.4 час. | 0.96 | (c)
78245.775 | 3 | 2.213 | -7.89 | -8.677 | 2154 | 2194 | 2177 | 31 | 2213 | 7189 |  | CORR | AXGR | 05:15 | 05:22 | 05:19 | 1079 | 46 | 12 | EXT |  | 1.02 | (b)
78249.011 | 6.236 | 6.215 | -4.654 | -4.675 | -2088 | -2040 | -2044 | 143 | 4640 | 7189 |  | CORR | CIGR | 05:51 | 05:58 | 05:58 | 35 | 87 | 10 | EXT |  | 0.92 | (c)
78250.005 | 7.23 | 7.218 | -3.66 | -3.672 | -2075 | -2058 | -2031 | 156 | 3642 | 7189 |  | CORR | CIGR | 05:53 | 05:55 | 05:60 | 30 | 87 | 11 | EXT |  | 0.92 | (c)
78251.48 | 8.705 | 8.677 | -2.185 | -2.213 | -2125 | -2088 | -2029 | 106 | 2173 | 7189 |  | CORR | CIGR | 05:45 | 05:50 | 05:60 | 40 | 191 | 11 | EXT |  | 0.92 | (c)
78252.23 | 9.455 | 9.436 | -1.435 | -1.454 | -2117 | -2056 | -2047 | 114 | 1419 | 7189 |  | CORR | CIGR | 05:46 | 05:56 | 05:57 | 35 | 140 | 11 | EXT |  | 0.92 | (c)
78256.801 | 3.136 | 3.077 | -8.084 | -8.143 | 1466 | 1562 | 1656 | 1466 | 3077 | 7190 |  | CORR | GENE | 05:19 | 05:35 | 05:50 | 82 | 380 | 10 | EXT |  | 0.89 | (c)
78278.508 | 2.018 | 1.858 | -8.952 | -9.112 | 1006 | 1026 | 1033 | 1006 | 1858 | 7192 |  | CORR | GENE | 05:41 | 05:44 | 05:45 | 506 | 53 | 10 | EXT | Аномалия находится на отводе. | 0.98 | (c)
78285.808 | 9.318 | 9.281 | -1.652 | -1.689 | 860 | 989 | 954 | 860 | 1634 | 7192 |  | CORR | GENE | 05:17 | 05:38 | 05:33 | 55 | 189 | 14 | EXT | Аномалия находится на отводе. | 0.93 | (c)
78296.869 | 9.409 | 9.361 | -2.101 | -2.149 | 1261 | 1317 | 1359 | 774 | 2078 | 7193 |  | CORR | GENE | 03:41 | 03:50 | 03:57 | 71 | 196 | 11 | EXT |  | 0.93 | (c)
78306.272 | 7.302 | 7.272 | -3.628 | -3.658 | 1351 | 1479 | 1466 | 649 | 3612 | 7194 |  | CORR | CIGR | 04:23 | 04:44 | 04:42 | 46 | 230 | 10 | EXT |  | 0.92 | (c)
78307.383 | 8.413 | 8.371 | -2.517 | -2.559 | 1635 | 2000 | 1935 | 0 | 2454 | 7194 |  | CORR | GENE | 05:09 | 06:08 | 05:57 | 105 | 600 | 11 | EXT |  | 0.93 | (c)
78312.469 | 2.569 | 2.467 | -7.501 | -7.603 | 113 | 309 | 273 | 113 | 2467 | 7195 |  | CORR | GENE | 02:07 | 02:38 | 02:32 | 196 | 319 | 10 | EXT |  | 0.94 | (c)
78315.964 | 6.064 | 6.041 | -4.006 | -4.029 | 2037 | 2072 | 2106 | 56 | 4006 | 7195 |  | CORR | CIGR | 07:17 | 07:23 | 07:28 | 23 | 137 | 14 | EXT |  | 0.92 | (c)
78321.087 | 1.117 | 1.03 | -4.738 | -4.825 | 1452 | -2224 | 1875 | 0 | 1030 | 7196 |  | CORR | GENE | 04:25 | 06:31 | 05:33 | 153 | 845 | 11 | EXT |  | 0.94 | (c)
78321.894 | 1.924 | 1.791 | -3.931 | -4.064 | 2037 | 2049 | 2051 | 166 | 1791 | 7196 |  | CORR | AXGR | 05:59 | 06:01 | 06:01 | 217 | 27 | 13 | EXT |  | 0.95 | (c)
78322.315 | 2.345 | 1.996 | -3.51 | -3.859 | 2121 | 2160 | 2150 | 51 | 1996 | 7196 |  | CORR | GENE | 06:13 | 06:19 | 06:17 | 540 | 58 | 13 | EXT |  | 1 | (c)
78328.063 | 2.238 | 2.041 | -2.792 | -2.989 | 2136 | 2145 | 2165 | 37 | 2041 | 7197 |  | CORR | GENE | 06:12 | 06:13 | 06:17 | 370 | 58 | 10 | EXT |  | 0.96 | (c)
78335.27 | 0.085 | 0.039 | -6.525 | -6.571 | -1822 | -1079 | -1180 | 408 | 39 | 7199 |  | CORR | GENE | 04:24 | 06:24 | 06:08 | 97 | 1285 | 10 | EXT |  | 0.93 | (c)
78336.622 | 1.437 | 1.393 | -5.173 | -5.217 | -910 | -887 | -888 | 866 | 1393 | 7199 |  | CORR | AXGR | 06:51 | 06:55 | 06:55 | 177 | 44 | 10 | EXT |  | 0.94 | (c)
78339.621 | 4.436 | 4.412 | -2.174 | -2.198 | -1459 | -1376 | -1391 | 771 | 2174 | 7199 |  | CORR | CIGR | 05:23 | 05:36 | 05:34 | 24 | 136 | 10 | EXT |  | 0.92 | (c)
78340.432 | 5.247 | 5.21 | -1.363 | -1.4 | -1026 | -955 | -924 | 821 | 1363 | 7199 |  | CORR | CIGR | 06:33 | 06:44 | 06:49 | 37 | 205 | 12 | EXT |  | 0.92 | (c)
78343.275 | 1.48 | 1.456 | -9.48 | -9.504 | -1101 | -1040 | -1036 | 971 | 1456 | 7200 |  | CORR | CIGR | 06:09 | 06:19 | 06:19 | 28 | 130 | 24 | EXT | Аномалия находится на отводе. | 0.92 | (c)
78345.671 | 3.876 | 3.371 | -7.084 | -7.589 | -2179 | -2179 | -2141 | 51 | 3371 | 7200 |  | CORR | GENE | 03:15 | 03:15 | 03:21 | 599 | 77 | 11 | EXT | Аномалия находится на отводе. | 0.99 | (c)
78346.448 | 4.653 | 4.638 | -6.307 | -6.322 | -1090 | -1044 | -1023 | 955 | 4638 | 7200 |  | CORR | CIGR | 06:10 | 06:18 | 06:21 | 31 | 135 | 12 | EXT | Аномалия находится на отводе. | 0.92 | (c)
78350.311 | 8.516 | 8.421 | -2.444 | -2.539 | -1307 | -1292 | -1295 | 924 | 2346 | 7200 |  | CORR | AXGR | 05:35 | 05:38 | 05:37 | 193 | 24 | 17 | EXT | Аномалия находится на отводе. | 0.96 | (c)
78351.316 | 9.521 | 9.475 | -1.439 | -1.485 | -951 | -794 | -726 | 501 | 1383 | 7200 |  | CORR | GENE | 06:33 | 06:58 | 07:09 | 102 | 449 | 10 | EXT | Аномалия находится на отводе. | 0.93 | (c)
78351.906 | 10.111 | 10.067 | -0.849 | -0.893 | -1285 | -886 | -986 | 687 | 792 | 7200 |  | CORR | GENE | 05:39 | 06:43 | 06:27 | 101 | 598 | 12 | EXT | Аномалия находится на отводе. | 0.93 | (c)
78352.487 | 10.692 | 10.587 | -0.268 | -0.373 | -531 | -509 | -510 | 488 | 195 | 7200 |  | CORR | AXGR | 07:41 | 07:44 | 07:44 | 178 | 43 | 10 | EXT | Аномалия находится на отводе. | 0.94 | (c)
78356.512 | 3.757 | 3.718 | -7.243 | -7.282 | 1312 | 1454 | 1447 | 649 | 3718 | 7201 |  | CORR | GENE | 05:59 | 06:22 | 06:21 | 98 | 270 | 12 | EXT |  | 0.93 | (c)
78358.146 | 5.391 | 5.33 | -5.609 | -5.67 | 1086 | 1238 | 1306 | 704 | 5330 | 7201 |  | CORR | GENE | 05:22 | 05:47 | 05:58 | 88 | 441 | 11 | EXT |  | 0.93 | (c)
78361.877 | 9.122 | 9.1 | -1.878 | -1.9 | 1381 | 1452 | 1465 | 681 | 1861 | 7201 |  | CORR | CIGR | 06:10 | 06:22 | 06:24 | 39 | 169 | 15 | EXT |  | 0.92 | (c)
78365.656 | 1.901 | 1.873 | -9.549 | -9.577 | -1852 | -1726 | -1693 | 379 | 1873 | 7202 |  | CORR | CIGR | 04:31 | 04:51 | 04:56 | 38 | 318 | 13 | EXT |  | 0.92 | (c)
78365.722 | 1.967 | 1.947 | -9.483 | -9.503 | -1805 | -1724 | -1725 | 426 | 1947 | 7202 |  | CORR | CIGR | 04:38 | 04:51 | 04:51 | 30 | 160 | 11 | EXT |  | 0.92 | (c)
78365.878 | 2.123 | 2.041 | -9.327 | -9.409 | -1706 | -1657 | -1601 | 525 | 2041 | 7202 |  | CORR | GENE | 04:54 | 05:02 | 05:11 | 121 | 209 | 12 | EXT |  | 0.93 | (c)
78367.414 | 3.659 | 3.646 | -7.791 | -7.804 | -853 | -799 | -796 | 740 | 3646 | 7202 |  | CORR | CIGR | 07:12 | 07:21 | 07:21 | 29 | 113 | 10 | EXT |  | 0.92 | (c)
78374.663 | 10.908 | 10.862 | -0.542 | -0.588 | -1885 | -1744 | -1717 | 346 | 529 | 7202 |  | CORR | GENE | 04:25 | 04:48 | 04:53 | 59 | 335 | 10 | EXT | Аномалия находится на упругопластическом изгибе: R=522 D, максимальное растяжение на 0.9 час. | 0.93 | (c)
78378.076 | 2.871 | 1.812 | -8.644 | -9.703 | -2185 | -2138 | -2140 | 46 | 1812 | 7203 |  | CORR | GENE | 04:43 | 04:50 | 04:50 | 2038 | 90 | 13 | EXT | Аномалия находится на упругопластическом изгибе: R=405 D, максимальное растяжение на 0.4 час. | 1.04 | (b)
78379.362 | 4.157 | 3.888 | -7.358 | -7.627 | -2177 | -2132 | -2142 | 53 | 3888 | 7203 |  | CORR | GENE | 04:44 | 04:51 | 04:49 | 387 | 69 | 10 | EXT | Аномалия находится на упругопластическом изгибе: R=387 D, максимальное растяжение на 0.3 час. | 0.97 | (c)
78379.79 | 4.585 | 4.344 | -6.93 | -7.171 | -2110 | -2079 | -2068 | 120 | 4344 | 7203 |  | CORR | GENE | 04:55 | 04:60 | 05:01 | 887 | 84 | 13 | EXT | Аномалия находится на упругопластическом изгибе: R=389 D, максимальное растяжение на 0.4 час. | 1.02 | (b)
78386.114 | 10.909 | 10.077 | -0.606 | -1.438 | -1176 | -1129 | -1129 | 1054 | 203 | 7203 |  | CORR | GENE | 07:25 | 07:33 | 07:33 | 1235 | 94 | 10 | EXT | Аномалия находится на упругопластическом изгибе: R=606 D, максимальное растяжение на 1.5 час. | 1 | (b)
78387.534 | 0.814 | 0.749 | -10.171 | -10.236 | -2157 | -2002 | -2028 | 74 | 749 | 7204 |  | CORR | GENE | 04:25 | 04:50 | 04:46 | 77 | 257 | 10 | EXT | Аномалия находится на упругопластическом изгибе: R=695 D, максимальное растяжение на 1.6 час. | 0.93 | (c)
78390.695 | 3.975 | 3.957 | -7.01 | -7.028 | -1901 | -1834 | -1626 | 330 | 3957 | 7204 |  | CORR | GENE | 05:07 | 05:17 | 05:51 | 90 | 550 | 10 | EXT |  | 0.93 | (c)
78391.001 | 4.281 | 4.172 | -6.704 | -6.813 | -2136 | -1728 | -1853 | 94 | 4172 | 7204 |  | CORR | GENE | 04:29 | 05:34 | 05:14 | 123 | 567 | 12 | EXT |  | 0.93 | (c)
78391.306 | 4.586 | 4.554 | -6.399 | -6.431 | -2086 | -1654 | -1759 | 145 | 4554 | 7204 |  | CORR | GENE | 04:37 | 05:46 | 05:29 | 140 | 653 | 10 | EXT |  | 0.93 | (c)
78394.997 | 8.277 | 7.953 | -2.708 | -3.032 | -1409 | -1382 | -1379 | 822 | 2646 | 7204 |  | CORR | GENE | 06:26 | 06:30 | 06:31 | 386 | 60 | 10 | EXT |  | 0.97 | (c)
78415.015 | 6.16 | 6.147 | -4.84 | -4.853 | -1490 | -1452 | -1448 | 740 | 4829 | 7206 |  | CORR | CIGR | 06:01 | 06:07 | 06:08 | 24 | 86 | 10 | EXT |  | 0.92 | (c)
78416.863 | 8.008 | 7.984 | -2.992 | -3.016 | -1694 | -1346 | -1487 | 536 | 2935 | 7206 |  | CORR | GENE | 05:28 | 06:24 | 06:02 | 81 | 415 | 13 | EXT |  | 0.93 | (c)
78417.803 | 8.948 | 8.874 | -2.052 | -2.126 | -1652 | -1633 | -1626 | 578 | 1965 | 7206 |  | CORR | GENE | 05:35 | 05:38 | 05:39 | 161 | 54 | 12 | EXT |  | 0.94 | (c)
78418.451 | 9.596 | 9.556 | -1.404 | -1.444 | -1668 | -1415 | -1489 | 562 | 1370 | 7206 |  | CORR | GENE | 05:32 | 06:13 | 06:01 | 74 | 359 | 20 | EXT |  | 0.93 | (c)
78419.244 | 10.389 | 10.371 | -0.611 | -0.629 | -1520 | -1400 | -1384 | 710 | 586 | 7206 |  | CORR | CIGR | 05:56 | 06:16 | 06:18 | 43 | 272 | 23 | EXT |  | 0.93 | (c)
78419.264 | 10.409 | 10.263 | -0.591 | -0.737 | -1735 | -1697 | -1701 | 495 | 562 | 7206 |  | CORR | GENE | 05:22 | 05:28 | 05:27 | 175 | 68 | 15 | EXT |  | 0.95 | (c)
78419.667 | 10.812 | 10.762 | -0.188 | -0.238 | -1750 | -1533 | -1563 | 480 | 87 | 7206 |  | CORR | GENE | 05:19 | 05:54 | 05:50 | 151 | 375 | 15 | EXT |  | 0.94 | (c)
78420.071 | 0.216 | 0.204 | -11.104 | -11.116 | -1685 | -1618 | -1609 | 545 | 204 | 7207 |  | CORR | CIGR | 05:35 | 05:46 | 05:48 | 25 | 153 | 13 | EXT |  | 0.92 | (c)
78420.391 | 0.536 | 0.499 | -10.784 | -10.821 | -1362 | -1235 | -1223 | 868 | 499 | 7207 |  | CORR | GENE | 06:28 | 06:48 | 06:50 | 59 | 279 | 11 | EXT |  | 0.93 | (c)
78420.82 | 0.965 | 0.922 | -10.355 | -10.398 | -1730 | -1208 | -1387 | 500 | 922 | 7207 |  | CORR | GENE | 05:28 | 06:52 | 06:23 | 99 | 686 | 23 | EXT |  | 0.94 | (c)
78420.929 | 1.074 | 1.055 | -10.246 | -10.265 | -1184 | -1139 | -1126 | 1046 | 1055 | 7207 |  | CORR | CIGR | 06:56 | 07:04 | 07:06 | 26 | 116 | 11 | EXT |  | 0.92 | (c)
78421.208 | 1.353 | 1.308 | -9.967 | -10.012 | -1698 | -1527 | -1486 | 532 | 1308 | 7207 |  | CORR | GENE | 05:33 | 06:01 | 06:08 | 106 | 425 | 12 | EXT |  | 0.93 | (c)
78434.999 | 3.824 | 3.743 | -7.476 | -7.557 | -2161 | -1702 | -1857 | 70 | 3743 | 7208 |  | CORR | GENE | 05:00 | 06:14 | 05:49 | 99 | 607 | 10 | EXT |  | 0.93 | (c)
78438.798 | 7.623 | 7.579 | -3.677 | -3.721 | -2077 | -1928 | -1943 | 154 | 3630 | 7208 |  | CORR | GENE | 05:14 | 05:38 | 05:35 | 91 | 268 | 16 | EXT |  | 0.93 | (c)
78438.919 | 7.744 | 7.694 | -3.556 | -3.606 | -2083 | -1999 | -2014 | 148 | 3396 | 7208 |  | CORR | GENE | 05:13 | 05:26 | 05:24 | 210 | 138 | 17 | EXT |  | 0.96 | (c)
78442.345 | 11.17 | 11.14 | -0.13 | -0.16 | -1733 | -1614 | -1619 | 498 | 59 | 7208 |  | CORR | GENE | 06:09 | 06:28 | 06:27 | 101 | 227 | 10 | EXT |  | 0.93 | (c)
78450.753 | 8.278 | 8.266 | -3.252 | -3.264 | -1854 | -1742 | -1747 | 376 | 3170 | 7209 |  | CORR | GENE | 05:36 | 05:54 | 05:53 | 94 | 214 | 10 | EXT |  | 0.93 | (c)
78451.494 | 9.019 | 9.01 | -2.511 | -2.52 | -2148 | -2113 | -2112 | 83 | 2496 | 7209 |  | CORR | CIGR | 04:49 | 04:54 | 04:54 | 24 | 73 | 11 | EXT |  | 0.92 | (c)
78503.705 | 4.1 | 4.072 | -7.455 | -7.483 | -2052 | -1787 | -1851 | 179 | 4072 | 7214 |  | CORR | GENE | 04:21 | 05:04 | 04:53 | 81 | 401 | 11 | EXT |  | 0.93 | (c)
78515.774 | 4.614 | 4.602 | -6.651 | -6.663 | 1724 | 1770 | 1788 | 379 | 4602 | 7215 |  | CORR | CIGR | 05:53 | 06:00 | 06:03 | 25 | 127 | 11 | EXT |  | 0.92 | (c)
78524.862 | 2.437 | 2.424 | -8.943 | -8.956 | -2006 | -1956 | -1945 | 225 | 2424 | 7216 |  | CORR | CIGR | 04:43 | 04:51 | 04:52 | 30 | 122 | 10 | EXT |  | 0.92 | (c)
78528.743 | 6.318 | 6.298 | -5.062 | -5.082 | -2075 | -1942 | -1809 | 155 | 5018 | 7216 |  | CORR | GENE | 04:31 | 04:53 | 05:14 | 64 | 533 | 10 | EXT |  | 0.93 | (c)
78534.765 | 0.96 | 0.86 | -7.355 | -7.455 | 766 | 1268 | 1089 | 766 | 860 | 7217 |  | CORR | GENE | 05:02 | 06:23 | 05:54 | 475 | 646 | 10 | EXT |  | 0.97 | (c)
78535.193 | 1.388 | 1.341 | -6.927 | -6.974 | 257 | 422 | 434 | 257 | 1341 | 7217 |  | CORR | GENE | 03:40 | 04:07 | 04:09 | 51 | 354 | 10 | EXT |  | 0.92 | (c)
78537.041 | 3.236 | 2.955 | -5.079 | -5.36 | 787 | 1029 | 1093 | 787 | 2955 | 7217 |  | CORR | GENE | 05:05 | 05:45 | 05:55 | 453 | 613 | 11 | EXT |  | 0.98 | (c)
78540.834 | 7.029 | 6.997 | -1.286 | -1.318 | 1428 | 1516 | 1551 | 557 | 1276 | 7217 |  | CORR | CIGR | 06:49 | 07:03 | 07:09 | 42 | 245 | 14 | EXT |  | 0.92 | (c)
78541.522 | 7.717 | 7.427 | -0.598 | -0.888 | 1366 | 1385 | 1397 | 803 | 272 | 7217 |  | CORR | GENE | 06:39 | 06:42 | 06:44 | 616 | 61 | 10 | EXT |  | 0.98 | (c)
78543.727 | 1.607 | 1.397 | -1.208 | -1.418 | 1279 | 1305 | 1323 | 863 | 1039 | 7218 |  | CORR | GENE | 06:26 | 06:30 | 06:33 | 379 | 88 | 11 | EXT |  | 0.97 | (c)
78557.209 | 1.054 | 1.037 | -10.176 | -10.193 | -1863 | -1821 | -1813 | 367 | 1037 | 7220 |  | CORR | CIGR | 06:22 | 06:29 | 06:30 | 24 | 101 | 11 | EXT |  | 0.92 | (c)
78559.368 | 3.213 | 3.143 | -8.017 | -8.087 | 1982 | 2004 | 2013 | 186 | 3143 | 7220 |  | CORR | GENE | 04:43 | 04:46 | 04:48 | 475 | 62 | 13 | EXT |  | 0.99 | (c)
78563.627 | 7.472 | 7.439 | -3.758 | -3.791 | 2093 | -2157 | -2218 | 0 | 3744 | 7220 |  | CORR | CIGR | 05:01 | 05:35 | 05:25 | 47 | 300 | 10 | EXT |  | 0.92 | (c)
78572.126 | 4.741 | 4.729 | -6.739 | -6.751 | 1715 | 1753 | 1756 | 433 | 4729 | 7221 |  | CORR | CIGR | 06:17 | 06:23 | 06:24 | 26 | 83 | 11 | EXT |  | 0.92 | (c)
78590.659 | 1.029 | 0.901 | -10.101 | -10.229 | -1506 | -1466 | -1475 | 724 | 901 | 7224 |  | CORR | GENE | 05:13 | 05:19 | 05:18 | 528 | 62 | 10 | EXT |  | 0.98 | (c)
78595.178 | 5.548 | 5.535 | -5.582 | -5.595 | -1274 | -1224 | -1224 | 957 | 5535 | 7224 |  | CORR | CIGR | 05:50 | 05:59 | 05:59 | 23 | 101 | 10 | EXT |  | 0.92 | (c)
78595.946 | 6.316 | 6.291 | -4.814 | -4.839 | -1357 | -1339 | -1269 | 874 | 4811 | 7224 |  | CORR | CIGR | 05:37 | 05:40 | 05:51 | 28 | 175 | 11 | EXT |  | 0.92 | (c)
78596.727 | 7.097 | 7.068 | -4.033 | -4.062 | -1308 | -1260 | -1232 | 923 | 4033 | 7224 |  | CORR | CIGR | 05:45 | 05:53 | 05:57 | 29 | 152 | 11 | EXT |  | 0.92 | (c)
78597.963 | 8.333 | 8.166 | -2.797 | -2.964 | -1179 | -1160 | -1165 | 1052 | 2670 | 7224 |  | CORR | AXGR | 06:06 | 06:09 | 06:08 | 294 | 27 | 12 | EXT |  | 0.96 | (c)
78599.748 | 10.118 | 10.093 | -1.012 | -1.037 | -1444 | -1250 | -1301 | 786 | 906 | 7224 |  | CORR | GENE | 05:23 | 05:54 | 05:46 | 131 | 287 | 10 | EXT |  | 0.93 | (c)
78600.13 | 10.5 | 10.447 | -0.63 | -0.683 | -1322 | -1224 | -1163 | 909 | 620 | 7224 |  | CORR | GENE | 05:43 | 05:59 | 06:08 | 63 | 317 | 11 | EXT |  | 0.93 | (c)
78602.31 | 1.55 | 1.537 | -9.6 | -9.613 | 1528 | 1587 | 1591 | 577 | 1537 | 7225 |  | CORR | CIGR | 06:01 | 06:11 | 06:11 | 26 | 125 | 10 | EXT |  | 0.92 | (c)
78603.341 | 2.581 | 2.566 | -8.569 | -8.584 | 1571 | 1683 | 1662 | 478 | 2566 | 7225 |  | CORR | CIGR | 06:08 | 06:26 | 06:23 | 45 | 182 | 11 | EXT |  | 0.92 | (c)
78616.073 | 4.163 | 4.087 | -6.717 | -6.793 | 847 | 1004 | 1114 | 847 | 4087 | 7226 |  | CORR | GENE | 05:10 | 05:36 | 05:54 | 109 | 535 | 11 | EXT |  | 0.93 | (c)
78629.394 | 6.604 | 4.652 | -4.666 | -6.618 | 58 | 77 | 141 | 58 | 4472 | 7227 |  | CORR | GENE | 03:02 | 03:05 | 03:16 | 2146 | 167 | 10 | EXT |  | 1.01 | (b)
78634.669 | 0.609 | 0.537 | -10.546 | -10.618 | -641 | -448 | -393 | 146 | 537 | 7228 |  | CORR | GENE | 07:25 | 07:56 | 08:05 | 90 | 495 | 10 | EXT |  | 0.93 | (c)
78650.166 | 4.951 | 4.87 | -6.374 | -6.455 | 1471 | 1611 | 1673 | 355 | 4870 | 7229 |  | CORR | GENE | 05:18 | 05:41 | 05:51 | 114 | 405 | 11 | EXT |  | 0.93 | (c)
78651.331 | 6.116 | 6.087 | -5.209 | -5.238 | 1381 | 1539 | 1524 | 564 | 5187 | 7229 |  | CORR | GENE | 05:04 | 05:29 | 05:27 | 51 | 286 | 12 | EXT |  | 0.93 | (c)
78665.024 | 8.484 | 8.448 | -2.861 | -2.897 | -944 | -684 | -761 | 577 | 2801 | 7230 |  | CORR | GENE | 06:39 | 07:21 | 07:09 | 96 | 367 | 10 | EXT |  | 0.93 | (c)
78679.511 | 0.331 | 0.271 | -10.474 | -10.534 | -1847 | -1318 | -1467 | 384 | 271 | 7232 |  | CORR | GENE | 05:11 | 06:36 | 06:12 | 136 | 760 | 10 | EXT |  | 0.93 | (c)
78689.204 | 10.024 | 9.996 | -0.781 | -0.809 | -1749 | -1607 | -1587 | 482 | 744 | 7232 |  | CORR | GENE | 05:27 | 05:50 | 05:53 | 65 | 324 | 11 | EXT |  | 0.93 | (c)
78689.814 | 10.634 | 10.477 | -0.171 | -0.328 | -1804 | -1368 | -1416 | 427 | 122 | 7232 |  | CORR | GENE | 05:18 | 06:28 | 06:20 | 206 | 775 | 10 | EXT |  | 0.94 | (c)
78702.015 | 0.82 | 0.425 | -10.385 | -10.78 | 831 | 879 | 903 | 831 | 425 | 7234 |  | CORR | GENE | 04:08 | 04:15 | 04:19 | 558 | 143 | 12 | EXT |  | 0.99 | (c)
78705.844 | 4.649 | 4.304 | -6.556 | -6.901 | 1003 | 1069 | 1046 | 1003 | 4304 | 7234 |  | CORR | GENE | 04:35 | 04:46 | 04:42 | 992 | 85 | 12 | EXT |  | 1.02 | (b)
78705.888 | 4.693 | 4.666 | -6.512 | -6.539 | 1758 | 1835 | 1839 | 310 | 4666 | 7234 |  | CORR | CIGR | 06:37 | 06:50 | 06:50 | 27 | 162 | 10 | EXT |  | 0.92 | (c)
78707.335 | 6.14 | 6.029 | -5.065 | -5.176 | 935 | 956 | 949 | 935 | 4973 | 7234 |  | CORR | AXGR | 04:25 | 04:28 | 04:27 | 203 | 28 | 10 | EXT |  | 0.94 | (c)
78712.005 | 10.81 | 10.771 | -0.395 | -0.434 | 1296 | 1588 | 1497 | 532 | 362 | 7234 |  | CORR | GENE | 05:23 | 06:10 | 05:55 | 72 | 402 | 11 | EXT |  | 0.93 | (c)
78713.889 | 1.489 | 1.459 | -9.651 | -9.681 | -1785 | -1741 | -1663 | 446 | 1459 | 7235 |  | CORR | CIGR | 05:19 | 05:26 | 05:39 | 32 | 243 | 14 | EXT |  | 0.92 | (c)
78722.66 | 10.26 | 10.231 | -0.88 | -0.909 | -1519 | -1391 | -1407 | 712 | 875 | 7235 |  | CORR | CIGR | 06:02 | 06:22 | 06:20 | 34 | 223 | 15 | EXT |  | 0.92 | (c)
78723.658 | 0.118 | 0.086 | -11.037 | -11.069 | 1795 | 1899 | 1942 | 142 | 86 | 7236 |  | CORR | CIGR | 06:11 | 06:28 | 06:34 | 36 | 294 | 10 | EXT |  | 0.92 | (c)
78752.587 | 7.127 | 7.084 | -4.233 | -4.276 | -1607 | -1548 | -1474 | 624 | 4222 | 7239 |  | CORR | GENE | 05:25 | 05:34 | 05:46 | 54 | 266 | 14 | EXT |  | 0.93 | (c)
78752.966 | 7.506 | 7.418 | -3.854 | -3.942 | -1493 | -1370 | -1323 | 738 | 3837 | 7239 |  | CORR | GENE | 05:43 | 06:03 | 06:11 | 105 | 340 | 12 | EXT |  | 0.93 | (c)
78755.947 | 10.487 | 10.447 | -0.873 | -0.913 | -1760 | -1640 | -1609 | 471 | 862 | 7239 |  | CORR | GENE | 05:00 | 05:19 | 05:24 | 51 | 301 | 12 | EXT |  | 0.93 | (c)
78766.496 | 9.676 | 9.615 | -1.499 | -1.56 | 745 | 925 | 848 | 745 | 1274 | 7240 |  | CORR | GENE | 04:56 | 05:25 | 05:12 | 286 | 205 | 11 | EXT |  | 0.96 | (c)
78766.816 | 9.996 | 9.953 | -1.179 | -1.222 | 824 | 937 | 935 | 824 | 1179 | 7240 |  | CORR | CIGR | 05:09 | 05:27 | 05:27 | 43 | 222 | 10 | EXT |  | 0.92 | (c)
78766.9 | 10.08 | 10.021 | -1.095 | -1.154 | 1078 | 1240 | 1263 | 782 | 1076 | 7240 |  | CORR | GENE | 05:50 | 06:16 | 06:19 | 78 | 370 | 11 | EXT |  | 0.93 | (c)
78766.985 | 10.165 | 10.155 | -1.01 | -1.02 | 1216 | 1254 | 1256 | 933 | 999 | 7240 |  | CORR | CIGR | 06:12 | 06:18 | 06:18 | 21 | 81 | 10 | EXT |  | 0.92 | (c)
78767.323 | 10.503 | 10.433 | -0.672 | -0.742 | 631 | 994 | 1040 | 631 | 451 | 7240 |  | GOUG | GENE | 04:37 | 05:36 | 05:43 | 291 | 818 | 13 | EXT | Зона задиров. |  | (c)
78769.156 | 1.161 | 1.106 | -10.039 | -10.094 | 1895 | 1981 | 2074 | 0 | 1106 | 7241 |  | CORR | GENE | 06:03 | 06:17 | 06:32 | 66 | 358 | 10 | EXT |  | 0.93 | (c)
78783.901 | 4.706 | 4.235 | -6.449 | -6.92 | 1767 | 1799 | 1802 | 395 | 4235 | 7242 |  | CORR | GENE | 04:45 | 04:50 | 04:50 | 594 | 68 | 15 | EXT |  | 1.02 | (b)
78794.736 | 4.386 | 4.295 | -6.944 | -7.035 | 2151 | -2212 | 2214 | 0 | 4295 | 7243 |  | CORR | GENE | 04:52 | 05:08 | 05:03 | 1413 | 127 | 12 | EXT |  | 1.02 | (b)
78796.507 | 6.157 | 6.009 | -5.173 | -5.321 | 2084 | 2200 | 2152 | 11 | 4565 | 7243 |  | CORR | GENE | 04:42 | 05:00 | 04:53 | 756 | 136 | 13 | EXT |  | 1.01 | (b)
78836.061 | 0.551 | 0.48 | -10.734 | -10.805 | 1825 | 2133 | 2059 | 0 | 480 | 7247 |  | CORR | GENE | 03:30 | 04:19 | 04:07 | 272 | 469 | 10 | EXT |  | 0.95 | (c)
78842.443 | 6.933 | 6.716 | -4.352 | -4.569 | 2223 | -2229 | -2221 | 0 | 4067 | 7247 |  | CORR | AXGR | 04:34 | 04:35 | 04:37 | 502 | 33 | 11 | EXT |  | 0.98 | (c)
78852.596 | 5.801 | 5.781 | -5.674 | -5.694 | 2207 | -1992 | -2071 | 0 | 5588 | 7248 |  | CORR | GENE | 05:10 | 05:52 | 05:39 | 106 | 366 | 10 | EXT |  | 0.93 | (c)
78863.268 | 4.998 | 4.946 | -6.277 | -6.329 | -1828 | -1749 | -1678 | 402 | 4946 | 7249 |  | CORR | GENE | 07:08 | 07:21 | 07:32 | 62 | 300 | 11 | EXT | Аномалия находится на упругопластическом изгибе: R=750 D, максимальное растяжение на 7 час. | 0.93 | (c)
78863.368 | 5.098 | 5.081 | -6.177 | -6.194 | -1851 | -1751 | -1732 | 379 | 5081 | 7249 |  | CORR | CIGR | 07:04 | 07:21 | 07:24 | 48 | 238 | 13 | EXT | Аномалия находится на упругопластическом изгибе: R=750 D, максимальное растяжение на 7 час. | 0.93 | (c)
78863.465 | 5.195 | 5.146 | -6.08 | -6.129 | -1774 | -1761 | -1753 | 456 | 5146 | 7249 |  | CORR | AXGR | 07:17 | 07:19 | 07:20 | 268 | 43 | 10 | EXT | Аномалия находится на упругопластическом изгибе: R=731 D, максимальное растяжение на 7 час. | 0.95 | (c)
78863.721 | 5.451 | 5.432 | -5.824 | -5.843 | -1867 | -1778 | -1773 | 363 | 5432 | 7249 |  | CORR | CIGR | 07:02 | 07:16 | 07:17 | 26 | 189 | 10 | EXT | Аномалия находится на упругопластическом изгибе: R=710 D, максимальное растяжение на 7 час. | 0.92 | (c)
78863.835 | 5.565 | 5.466 | -5.71 | -5.809 | -1762 | -1736 | -1737 | 469 | 5466 | 7249 |  | CORR | AXGR | 07:19 | 07:23 | 07:23 | 204 | 50 | 13 | EXT | Аномалия находится на упругопластическом изгибе: R=710 D, максимальное растяжение на 7 час. | 0.95 | (c)
78864.005 | 5.735 | 5.702 | -5.54 | -5.573 | -1925 | -1841 | -1813 | 305 | 5531 | 7249 |  | CORR | CIGR | 06:53 | 07:06 | 07:11 | 42 | 225 | 15 | EXT | Аномалия находится на упругопластическом изгибе: R=692 D, максимальное растяжение на 6.9 час. | 0.93 | (c)
78864.181 | 5.911 | 5.891 | -5.364 | -5.384 | -1842 | -1779 | -1775 | 388 | 5348 | 7249 |  | CORR | CIGR | 07:06 | 07:16 | 07:17 | 36 | 135 | 10 | EXT | Аномалия находится на упругопластическом изгибе: R=692 D, максимальное растяжение на 6.9 час. | 0.92 | (c)
78866.668 | 8.398 | 8.351 | -2.877 | -2.924 | -1725 | -1583 | -1502 | 505 | 2855 | 7249 |  | CORR | GENE | 07:25 | 07:48 | 08:01 | 69 | 446 | 13 | EXT | Аномалия находится на упругопластическом изгибе: R=603 D, максимальное растяжение на 6.9 час. | 0.93 | (c)
78878.016 | 8.471 | 8.448 | -2.594 | -2.617 | -1556 | -1488 | -1463 | 675 | 2569 | 7250 |  | CORR | CIGR | 07:14 | 07:25 | 07:29 | 48 | 186 | 12 | EXT | Аномалия находится на упругопластическом изгибе: R=463 D, максимальное растяжение на 7.3 час. | 0.93 | (c)
78878.106 | 8.561 | 8.558 | -2.504 | -2.507 | -1628 | -1494 | -1514 | 603 | 2481 | 7250 |  | CORR | CIGR | 07:03 | 07:24 | 07:21 | 26 | 227 | 12 | EXT | Аномалия находится на упругопластическом изгибе: R=465 D, максимальное растяжение на 7.2 час. | 0.92 | (c)
78941.167 | 4.392 | 4.378 | -6.868 | -6.882 | 1402 | 1462 | 1466 | 700 | 4378 | 7256 |  | CORR | CIGR | 06:07 | 06:17 | 06:17 | 31 | 128 | 10 | EXT |  | 0.92 | (c)
78955.239 | 7.204 | 7.164 | -4.151 | -4.191 | 2053 | 2119 | 2161 | 0 | 4150 | 7257 |  | CORR | CIGR | 05:04 | 05:15 | 05:21 | 41 | 216 | 11 | EXT |  | 0.92 | (c)
78958.121 | 10.086 | 10.016 | -1.269 | -1.339 | -1851 | -1784 | -1685 | 380 | 1252 | 7257 |  | CORR | GENE | 06:34 | 06:45 | 07:01 | 87 | 332 | 10 | EXT |  | 0.93 | (c)
78965.212 | 5.822 | 5.635 | -5.108 | -5.295 | 2215 | -1666 | -1640 | 0 | 5016 | 7258 |  | CORR | GENE | 05:23 | 06:57 | 07:01 | 279 | 1211 | 10 | EXT |  | 0.95 | (c)
78984.774 | 3.049 | 2.924 | -8.011 | -8.136 | 1903 | 1977 | 1955 | 223 | 2924 | 7260 |  | CORR | GENE | 04:39 | 04:51 | 04:48 | 344 | 105 | 13 | EXT |  | 0.97 | (c)
78991.364 | 9.639 | 8.773 | -1.421 | -2.287 | 1296 | 1327 | 1409 | 709 | 1223 | 7260 |  | CORR | GENE | 03:01 | 03:06 | 03:19 | 1064 | 225 | 10 | EXT |  | 1 | (c)
78999.982 | 7.197 | 7.067 | -4.368 | -4.498 | 1947 | 1964 | 1993 | 1947 | 3888 | 7261 |  | CORR | GENE | 08:04 | 08:07 | 08:11 | 610 | 91 | 13 | EXT | Аномалия находится на отводе. | 0.96 | (c)
79009.591 | 5.241 | 4.642 | -6.319 | -6.918 | -223 | -94 | -142 | 60 | 4642 | 7262 |  | CORR | GENE | 07:43 | 08:04 | 07:56 | 1222 | 163 | 10 | EXT |  | 0.96 | (c)
79010.096 | 5.746 | 5.724 | -5.814 | -5.836 | -2154 | -2093 | -2083 | 2012 | 5724 | 7262 |  | CORR | CIGR | 02:32 | 02:41 | 02:43 | 30 | 142 | 10 | EXT |  | 0.89 | (c)
79015.592 | 11.242 | 11.21 | -0.318 | -0.35 | 2181 | -2066 | -1850 | 1419 | 151 | 7262 |  | CORR | GENE | 02:11 | 02:46 | 03:21 | 199 | 861 | 12 | EXT |  | 0.91 | (c)
79034.286 | 7.046 | 6.835 | -4.069 | -4.28 | 847 | 1619 | 1280 | 518 | 3967 | 7264 |  | CORR | GENE | 05:02 | 07:07 | 06:12 | 313 | 865 | 14 | EXT |  | 0.93 | (c)
79035.161 | 7.921 | 7.898 | -3.194 | -3.217 | 1007 | 1061 | 1067 | 1007 | 3190 | 7264 |  | CORR | CIGR | 05:28 | 05:37 | 05:38 | 27 | 120 | 10 | EXT |  | 0.89 | (c)
79045.689 | 7.334 | 7.32 | -3.636 | -3.65 | 748 | 805 | 836 | 748 | 3617 | 7265 |  | CORR | CIGR | 03:37 | 03:46 | 03:51 | 33 | 177 | 10 | EXT |  | 0.89 | (c)
79068.523 | 7.618 | 7.565 | -3.182 | -3.235 | 823 | 1021 | 986 | 823 | 3165 | 7267 |  | CORR | GENE | 06:23 | 06:55 | 06:49 | 70 | 326 | 11 | EXT |  | 0.89 | (c)
79069.121 | 8.216 | 8.045 | -2.584 | -2.755 | 759 | 903 | 907 | 759 | 2349 | 7267 |  | CORR | GENE | 06:13 | 06:36 | 06:37 | 406 | 296 | 10 | EXT |  | 0.93 | (c)
79069.963 | 9.058 | 8.994 | -1.742 | -1.806 | -390 | -255 | -205 | 19 | 1692 | 7267 |  | CORR | GENE | 03:07 | 03:29 | 03:37 | 114 | 371 | 10 | EXT |  | 0.89 | (c)
79070.443 | 9.538 | 9.213 | -1.262 | -1.587 | 996 | 1029 | 1059 | 996 | 717 | 7267 |  | CORR | GENE | 06:51 | 06:56 | 07:01 | 870 | 126 | 10 | EXT |  | 0.95 | (c)
79070.649 | 9.744 | 9.691 | -1.056 | -1.109 | -287 | -111 | -138 | 0 | 999 | 7267 |  | CORR | GENE | 03:24 | 03:52 | 03:48 | 110 | 298 | 10 | EXT |  | 0.89 | (c)
79071.638 | 10.733 | 10.569 | -0.067 | -0.231 | 1208 | 1214 | 1238 | 1208 | 28 | 7267 |  | CORR | GENE | 07:25 | 07:26 | 07:30 | 203 | 60 | 10 | EXT |  | 0.9 | (c)
79071.705 | 0 | -0.032 | -11.19 | -11.222 | 1029 | 1514 | 1349 | 561 |  | 7268 | Нарушение формы кольцевого шва | GWAN |  | 02:18 | 03:36 | 03:10 | 0 | 641 |  | EXT | Нарушение формы кольцевого шва |  | (c)
79084.358 | 1.463 | 1.436 | -10.102 | -10.129 | -250 | -166 | -155 | 60 | 1436 | 7269 |  | CORR | CIGR | 00:02 | 00:16 | 00:17 | 38 | 190 | 10 | EXT |  | 0.92 | (c)
79086.72 | 3.825 | 3.744 | -7.74 | -7.821 | 1938 | -2011 | -2185 | 0 | 3744 | 7269 |  | CORR | GENE | 05:55 | 07:18 | 06:50 | 101 | 677 | 10 | EXT |  | 0.93 | (c)
79093.49 | 10.595 | 10.574 | -0.97 | -0.991 | 1825 | 1914 | 1925 | 206 | 954 | 7269 |  | CORR | CIGR | 05:37 | 05:51 | 05:53 | 37 | 200 | 10 | EXT | Аномалия находится на упругопластическом изгибе: R=404 D, максимальное растяжение на 4.9 час. | 0.92 | (c)
79095.517 | 1.057 | 1.022 | -10.248 | -10.283 | 1108 | 1661 | 1426 | 485 | 1022 | 7270 |  | CORR | GENE | 05:23 | 06:52 | 06:14 | 146 | 638 | 10 | EXT | Аномалия находится на упругопластическом изгибе: R=346 D, максимальное растяжение на 5.1 час. | 0.94 | (c)
79097.903 | 3.443 | 3.366 | -7.862 | -7.939 | 1629 | 1950 | 1830 | 199 | 3366 | 7270 |  | CORR | GENE | 06:47 | 07:39 | 07:19 | 147 | 403 | 11 | EXT | Аномалия находится на упругопластическом изгибе: R=322 D, максимальное растяжение на 5.2 час. | 0.94 | (c)
79103.221 | 8.761 | 8.743 | -2.544 | -2.562 | 1841 | 1894 | 1911 | 250 | 2536 | 7270 |  | CORR | CIGR | 07:21 | 07:30 | 07:32 | 26 | 140 | 11 | EXT | Аномалия находится на упругопластическом изгибе: R=533 D, максимальное растяжение на 4.7 час. | 0.92 | (c)
79103.702 | 9.242 | 9.219 | -2.063 | -2.086 | 1804 | 1849 | 1872 | 290 | 2054 | 7270 |  | CORR | CIGR | 07:15 | 07:22 | 07:26 | 32 | 137 | 10 | EXT | Аномалия находится на упругопластическом изгибе: R=570 D, максимальное растяжение на 4.6 час. | 0.92 | (c)
79104.056 | 9.596 | 9.455 | -1.709 | -1.85 | 1736 | 1776 | 2095 | 0 | 1602 | 7270 |  | CORR | GENE | 07:04 | 07:11 | 08:02 | 248 | 718 | 13 | EXT | Аномалия находится на упругопластическом изгибе: R=590 D, максимальное растяжение на 4.6 час. | 0.96 | (c)
79104.924 | 10.464 | 9.75 | -0.841 | -1.555 | 1588 | 1601 | 1676 | 467 | 745 | 7270 |  | CORR | GENE | 06:40 | 06:42 | 06:54 | 810 | 176 | 15 | EXT | Аномалия находится на упругопластическом изгибе: R=678 D, максимальное растяжение на 4.5 час. | 1.03 | (b)
79105.147 | 10.687 | 10.673 | -0.618 | -0.632 | 1667 | 1704 | 1715 | 468 | 603 | 7270 |  | CORR | CIGR | 06:53 | 06:59 | 07:01 | 29 | 96 | 15 | EXT | Аномалия находится на упругопластическом изгибе: R=703 D, максимальное растяжение на 4.5 час. | 0.92 | (c)
79105.52 | 11.06 | 10.971 | -0.245 | -0.334 | 2122 | 2133 | 2140 | 73 | 179 | 7270 |  | CORR | AXGR | 08:06 | 08:08 | 08:09 | 155 | 36 | 10 | EXT | Аномалия находится на упругопластическом изгибе: R=728 D, максимальное растяжение на 4.5 час. | 0.94 | (c)
79105.753 | 11.293 | 11.006 | -0.012 | -0.299 | 1830 | 1835 | 1846 | 368 | 12 | 7270 |  | CORR | AXGR | 07:19 | 07:20 | 07:22 | 287 | 33 | 13 | EXT | Аномалия находится на упругопластическом изгибе: R=753 D, максимальное растяжение на 4.5 час. | 0.97 | (c)
79108.695 | 2.93 | 2.882 | -8.59 | -8.638 | -1548 | -1448 | -1454 | 1359 | 2882 | 7271 |  | CORR | GENE | 06:10 | 06:26 | 06:25 | 67 | 189 | 11 | EXT |  | 0.89 | (c)
79110.743 | 4.978 | 4.807 | -6.542 | -6.713 | -1158 | -1101 | -1107 | 1055 | 4807 | 7271 |  | CORR | GENE | 07:13 | 07:22 | 07:21 | 338 | 103 | 12 | EXT |  | 0.93 | (c)
79142.126 | 1.671 | 1.644 | -9.684 | -9.711 | -1547 | -1493 | -1492 | 1438 | 1644 | 7274 |  | CORR | CIGR | 04:55 | 05:04 | 05:04 | 27 | 109 | 11 | EXT | Аномалия находится на отводе. | 0.89 | (c)
79144.061 | 3.606 | 3.593 | -7.749 | -7.762 | -1819 | -1779 | -1776 | 1733 | 3593 | 7274 |  | CORR | CIGR | 04:11 | 04:18 | 04:18 | 26 | 86 | 15 | EXT | Аномалия находится на отводе. | 0.89 | (c)
79145.181 | 4.726 | 4.708 | -6.629 | -6.647 | -1940 | -1825 | -1825 | 1710 | 4708 | 7274 |  | CORR | GENE | 03:52 | 04:10 | 04:10 | 66 | 230 | 11 | EXT | Аномалия находится на отводе. | 0.89 | (c)
79154.918 | 3.108 | 3.065 | -8.207 | -8.25 | -1475 | -1297 | -1319 | 756 | 3065 | 7275 |  | CORR | GENE | 05:58 | 06:26 | 06:23 | 70 | 311 | 12 | EXT |  | 0.93 | (c)
79159.752 | 7.942 | 7.626 | -3.373 | -3.689 | -1354 | -1277 | -1313 | 876 | 2490 | 7275 |  | CORR | GENE | 06:17 | 06:30 | 06:24 | 1199 | 82 | 10 | EXT |  | 1 | (b)
79236.281 | 4.956 | 4.845 | -6.219 | -6.33 | -1390 | -1185 | -1123 | 840 | 4845 | 7282 |  | CORR | GENE | 05:25 | 05:58 | 06:08 | 122 | 534 | 12 | EXT |  | 0.93 | (c)
79236.995 | 5.67 | 5.628 | -5.505 | -5.547 | -680 | -580 | -574 | 468 | 5462 | 7282 |  | CORR | GENE | 07:19 | 07:36 | 07:37 | 85 | 212 | 10 | EXT |  | 0.93 | (c)
79241.117 | 9.792 | 9.692 | -1.383 | -1.483 | -134 | -64 | -73 | 12 | 1362 | 7282 |  | CORR | GENE | 08:48 | 08:59 | 08:58 | 121 | 122 | 11 | EXT |  | 0.93 | (c)
79243.846 | 1.346 | 1.319 | -9.669 | -9.696 | 1662 | 1799 | 1820 | 253 | 1319 | 7283 |  | CORR | GENE | 06:41 | 07:03 | 07:06 | 66 | 316 | 10 | EXT | Аномалия находится на упругопластическом изгибе: R=531 D, максимальное растяжение на 6.1 час. | 0.93 | (c)
79244.322 | 1.822 | 1.75 | -9.193 | -9.265 | 1114 | 1604 | 1474 | 397 | 1750 | 7283 |  | CORR | GENE | 05:12 | 06:31 | 06:10 | 175 | 720 | 11 | EXT | Аномалия находится на упругопластическом изгибе: R=480 D, максимальное растяжение на 6.1 час. | 0.95 | (c)
79251.833 | 9.333 | 9.304 | -1.682 | -1.711 | 1694 | 1810 | 1830 | 265 | 1658 | 7283 |  | CORR | GENE | 06:46 | 07:05 | 07:08 | 53 | 271 | 12 | EXT | Аномалия находится на упругопластическом изгибе: R=825 D, максимальное растяжение на 7.3 час. | 0.93 | (c)
79253.045 | 10.545 | 10.395 | -0.47 | -0.62 | 1579 | 1765 | 1783 | 243 | 430 | 7283 |  | CORR | GENE | 06:27 | 06:57 | 07:00 | 190 | 409 | 10 | EXT |  | 0.94 | (c)
79260.526 | 7.011 | 6.981 | -3.984 | -4.014 | -1731 | -1426 | -1490 | 499 | 3941 | 7284 |  | CORR | GENE | 05:16 | 06:05 | 05:54 | 73 | 483 | 11 | EXT |  | 0.93 | (c)
79261.161 | 7.646 | 7.259 | -3.349 | -3.736 | -1811 | -1553 | -1588 | 420 | 3071 | 7284 |  | CORR | GENE | 05:03 | 05:44 | 05:39 | 665 | 446 | 10 | EXT |  | 0.99 | (c)
79269.694 | 5.184 | 4.738 | -6.271 | -6.717 | 964 | 992 | 1008 | 964 | 4738 | 7285 |  | CORR | GENE | 03:08 | 03:12 | 03:15 | 535 | 88 | 13 | EXT |  | 1 | (c)
79275.529 | 11.019 | 9.658 | -0.436 | -1.797 | 2021 | 2150 | 2102 | 47 | 159 | 7285 |  | CORR | GENE | 05:59 | 06:19 | 06:12 | 1638 | 162 | 12 | EXT |  | 1.03 | (b)
79282.965 | 7 | 6.429 | -4.395 | -4.966 | -1053 | -976 | -992 | 931 | 3649 | 7286 |  | CORR | GENE | 06:58 | 07:10 | 07:08 | 1317 | 122 | 11 | EXT |  | 1.01 | (b)
79286.096 | 10.131 | 9.663 | -1.264 | -1.732 | -1101 | -1053 | -1051 | 1001 | 45 | 7286 |  | CORR | GENE | 06:50 | 06:58 | 06:58 | 1687 | 100 | 11 | EXT |  | 1.02 | (b)
79287.36 | 0 | -0.022 | -11.315 | -11.337 | -54 | 188 | 363 | 0 |  | 7287 | Нарушение формы кольцевого шва | GWAN |  | 06:12 | 06:51 | 07:19 | 0 | 834 |  | EXT | Нарушение формы кольцевого шва |  | (c)
79301.582 | 2.907 | 2.528 | -8.433 | -8.812 | 1177 | 1196 | 1217 | 1177 | 2528 | 7288 |  | CORR | GENE | 06:23 | 06:26 | 06:30 | 629 | 78 | 10 | EXT | Аномалия находится на отводе. | 0.95 | (c)
79302.972 | 4.297 | 4.231 | -7.043 | -7.109 | 1078 | 1093 | 1094 | 1078 | 4231 | 7288 |  | GOUG | AXGR | 06:07 | 06:10 | 06:10 | 167 | 31 | 11 | EXT | Аномалия находится на отводе. Задир. |  | (c)
79310.451 | 0.436 | 0.42 | -11.004 | -11.02 | -1499 | -1435 | -1423 | 731 | 420 | 7289 |  | CORR | CIGR | 06:14 | 06:24 | 06:26 | 31 | 153 | 11 | EXT |  | 0.92 | (c)
79311.251 | 1.236 | 1.197 | -10.204 | -10.243 | -1880 | -1493 | -1580 | 350 | 1197 | 7289 |  | CORR | GENE | 05:12 | 06:15 | 06:01 | 120 | 600 | 13 | EXT |  | 0.93 | (c)
79311.56 | 1.545 | 1.524 | -9.895 | -9.916 | -1487 | -1189 | -1280 | 743 | 1524 | 7289 |  | CORR | GENE | 06:16 | 07:04 | 06:49 | 83 | 414 | 11 | EXT |  | 0.93 | (c)
79331.003 | 9.548 | 9.539 | -1.907 | -1.916 | 1815 | 1911 | 1921 | 203 | 1883 | 7290 |  | CORR | CIGR | 07:36 | 07:51 | 07:53 | 33 | 212 | 11 | EXT |  | 0.92 | (c)
79357.421 | 1.996 | 1.929 | -9.444 | -9.511 | 911 | 976 | 951 | 911 | 1929 | 7293 |  | CORR | GENE | 04:16 | 04:26 | 04:22 | 419 | 80 | 12 | EXT | Аномалия находится на упругопластическом изгибе: R=297 D, максимальное растяжение на 11.9 час. | 0.98 | (c)
79359.878 | 4.453 | 4.392 | -6.987 | -7.048 | 717 | 730 | 733 | 717 | 4392 | 7293 |  | CORR | AXGR | 03:45 | 03:47 | 03:47 | 149 | 32 | 10 | EXT | Аномалия находится на упругопластическом изгибе: R=273 D, максимальное растяжение на 11.7 час. | 0.94 | (c)
79368.117 | 1.252 | 0.118 | -10.133 | -11.267 | 2000 | 2207 | 2162 | 0 | 118 | 7294 |  | CORR | GENE | 03:33 | 04:06 | 03:59 | 1555 | 324 | 12 | EXT | Аномалия находится на упругопластическом изгибе: R=683 D, максимальное растяжение на 11.3 час. | 1.03 | (b)
79372.572 | 5.707 | 5.645 | -5.678 | -5.74 | -1959 | -1917 | -1649 | 271 | 5645 | 7294 |  | CORR | GENE | 04:54 | 05:01 | 05:44 | 77 | 620 | 10 | EXT | Аномалия находится на упругопластическом изгибе: R=1024 D, максимальное растяжение на 5.6 час. | 0.93 | (c)
79372.899 | 6.034 | 6.023 | -5.351 | -5.362 | -1711 | -1382 | -1493 | 520 | 5272 | 7294 |  | CORR | GENE | 05:34 | 06:27 | 06:09 | 90 | 435 | 11 | EXT | Аномалия находится на упругопластическом изгибе: R=842 D, максимальное растяжение на 5.6 час. | 0.93 | (c)
79373.366 | 6.501 | 6.39 | -4.884 | -4.995 | -1766 | -1685 | -1555 | 464 | 4865 | 7294 |  | CORR | GENE | 05:25 | 05:38 | 05:59 | 130 | 423 | 10 | EXT | Аномалия находится на упругопластическом изгибе: R=782 D, максимальное растяжение на 5.6 час. | 0.93 | (c)
79380.501 | 2.251 | 2.232 | -9.064 | -9.083 | -1594 | -1485 | -1486 | 636 | 2232 | 7295 |  | CORR | CIGR | 06:10 | 06:28 | 06:28 | 26 | 217 | 10 | EXT | Аномалия находится на упругопластическом изгибе: R=430 D, максимальное растяжение на 5.9 час. | 0.93 | (c)
79387.146 | 8.896 | 8.882 | -2.419 | -2.433 | -1805 | -1732 | -1730 | 426 | 2395 | 7295 |  | CORR | CIGR | 05:36 | 05:48 | 05:48 | 38 | 150 | 10 | EXT | Аномалия находится на упругопластическом изгибе: R=496 D, максимальное растяжение на 6.2 час. | 0.92 | (c)
79394.574 | 5.009 | 4.99 | -6.306 | -6.325 | -2200 | -2141 | -2129 | 31 | 4990 | 7296 |  | CORR | CIGR | 03:58 | 04:08 | 04:10 | 34 | 141 | 13 | EXT | Аномалия находится на упругопластическом изгибе: R=717 D, максимальное растяжение на 5.5 час. | 0.92 | (c)
79401.667 | 0.787 | 0.692 | -10.313 | -10.408 | 418 | 481 | 469 | 418 | 692 | 7297 |  | CORR | GENE | 03:18 | 03:28 | 03:26 | 256 | 101 | 10 | EXT | Аномалия находится на упругопластическом изгибе: R=528 D, максимальное растяжение на 5.5 час. | 0.95 | (c)
79423.547 | 0.262 | 0.235 | -11.108 | -11.135 | 1703 | 1775 | 1792 | 350 | 235 | 7299 |  | CORR | CIGR | 04:44 | 04:56 | 04:58 | 31 | 178 | 11 | EXT |  | 0.92 | (c)
79473.427 | 5.212 | 5.212 | -6.023 | -6.023 | 824 | 876 | 1047 | 824 | 5212 | 7303 |  | CORR | CIGR | 02:18 | 02:26 | 02:54 | 32 | 446 | 11 | EXT |  | 0.92 | (c)
79507.863 | 5.653 | 5.632 | -5.777 | -5.798 | -1884 | -1666 | -1712 | 347 | 5632 | 7306 |  | CORR | CIGR | 07:22 | 07:57 | 07:50 | 36 | 344 | 10 | EXT |  | 0.92 | (c)
79507.917 | 5.707 | 5.701 | -5.723 | -5.729 | -1869 | -1791 | -1783 | 362 | 5701 | 7306 |  | CORR | CIGR | 07:24 | 07:37 | 07:38 | 26 | 171 | 10 | EXT |  | 0.92 | (c)
79508.309 | 6.099 | 5.856 | -5.331 | -5.574 | -2106 | -2029 | -2042 | 124 | 4986 | 7306 |  | CORR | GENE | 06:46 | 06:58 | 06:56 | 588 | 128 | 10 | EXT |  | 0.98 | (c)
79531.693 | 7.168 | 7.136 | -4.007 | -4.039 | 1373 | 1814 | 1650 | 303 | 3910 | 7308 |  | CORR | GENE | 06:24 | 07:35 | 07:08 | 129 | 555 | 11 | EXT | Аномалия находится на упругопластическом изгибе: R=683 D, максимальное растяжение на 6 час. | 0.93 | (c)
79533.005 | 8.48 | 8.411 | -2.695 | -2.764 | 1539 | 1615 | 1708 | 354 | 2672 | 7308 |  | CORR | GENE | 06:51 | 07:03 | 07:18 | 92 | 338 | 10 | EXT | Аномалия находится на упругопластическом изгибе: R=793 D, максимальное растяжение на 6 час. | 0.93 | (c)
79535.989 | 0.289 | 0.184 | -10.931 | -11.036 | 2129 | 2221 | 2175 | 9 | 184 | 7309 |  | CORR | GENE | 06:29 | 06:44 | 06:37 | 1484 | 93 | 12 | EXT | Аномалия находится на упругопластическом изгибе: R=885 D, максимальное растяжение на 5.5 час. | 1.03 | (b)
79557.272 | 10.352 | 10.33 | -0.918 | -0.94 | -1392 | -1282 | -1300 | 839 | 911 | 7310 |  | CORR | CIGR | 05:52 | 06:10 | 06:07 | 29 | 183 | 11 | EXT | Аномалия находится на упругопластическом изгибе: R=776 D, максимальное растяжение на 7.1 час. | 0.92 | (c)
79570.256 | 0.836 | 0.81 | -10.634 | -10.66 | 1935 | 2122 | 2074 | 17 | 810 | 7312 |  | CORR | GENE | 07:19 | 07:49 | 07:41 | 77 | 278 | 10 | EXT |  | 0.93 | (c)
79573.512 | 4.092 | 4.072 | -7.378 | -7.398 | 1976 | 2105 | 2085 | 38 | 4072 | 7312 |  | CORR | GENE | 07:25 | 07:46 | 07:43 | 53 | 217 | 10 | EXT |  | 0.93 | (c)
79574.521 | 5.101 | 4.805 | -6.369 | -6.665 | 1773 | 2136 | 2048 | 0 | 4805 | 7312 |  | CORR | GENE | 06:53 | 07:51 | 07:37 | 369 | 551 | 10 | EXT |  | 0.96 | (c)
79580.944 | 0.054 | 0.035 | -11.321 | -11.34 | 1767 | 2131 | 1992 | 14 | 35 | 7313 |  | CORR | GENE | 03:37 | 04:36 | 04:13 | 63 | 449 | 11 | EXT |  | 0.93 | (c)
79581.633 | 0.743 | 0.695 | -10.632 | -10.68 | 2007 | 2166 | 2123 | 0 | 695 | 7313 |  | CORR | GENE | 04:16 | 04:42 | 04:35 | 63 | 232 | 10 | EXT |  | 0.93 | (c)
79582.491 | 1.601 | 0.608 | -9.774 | -10.767 | -2197 | -2171 | -2163 | 34 | 608 | 7313 |  | CORR | GENE | 04:57 | 05:02 | 05:03 | 1287 | 68 | 10 | EXT |  | 1 | (b)
79599.884 | 7.619 | 7.596 | -3.671 | -3.694 | 1894 | 2089 | 2062 | 1 | 3627 | 7314 |  | CORR | GENE | 05:16 | 05:48 | 05:43 | 67 | 336 | 10 | EXT |  | 0.93 | (c)
79600.619 | 8.354 | 8.247 | -2.936 | -3.043 | -1482 | -1482 | -1468 | 748 | 2913 | 7314 |  | CORR | AXGR | 08:11 | 08:11 | 08:14 | 130 | 29 | 12 | EXT |  | 0.94 | (c)
79625.268 | 10.238 | 10.211 | -1.077 | -1.104 | 1477 | 1546 | 1570 | 567 | 1075 | 7316 |  | CORR | CIGR | 06:30 | 06:41 | 06:45 | 29 | 186 | 15 | EXT |  | 0.92 | (c)
79625.314 | 10.284 | 10.267 | -1.031 | -1.048 | 1071 | 1359 | 1246 | 809 | 1014 | 7316 |  | CORR | CIGR | 05:25 | 06:11 | 05:53 | 34 | 350 | 9 | EXT |  | 0.92 | (c)
79625.52 | 10.49 | 10.468 | -0.825 | -0.847 | 1264 | 1481 | 1478 | 539 | 802 | 7316 |  | CORR | CIGR | 05:56 | 06:31 | 06:30 | 45 | 427 | 12 | EXT |  | 0.92 | (c)
79625.677 | 10.647 | 10.589 | -0.668 | -0.726 | 1377 | 1478 | 1558 | 491 | 659 | 7316 |  | CORR | GENE | 06:14 | 06:30 | 06:43 | 67 | 362 | 13 | EXT |  | 0.93 | (c)
79628.504 | 2.159 | 2.153 | -9.071 | -9.077 | -1768 | -1652 | -1678 | 462 | 2153 | 7317 |  | CORR | CIGR | 07:24 | 07:43 | 07:39 | 25 | 181 | 9 | EXT |  | 0.92 | (c)
79633.85 | 7.505 | 7.38 | -3.725 | -3.85 | -1958 | -1879 | -1791 | 272 | 3684 | 7317 |  | CORR | GENE | 06:53 | 07:06 | 07:20 | 166 | 335 | 12 | EXT |  | 0.94 | (c)
79634.353 | 8.008 | 7.989 | -3.222 | -3.241 | -2133 | -2055 | -2052 | 97 | 3215 | 7317 |  | CORR | CIGR | 06:25 | 06:38 | 06:38 | 26 | 162 | 12 | EXT |  | 0.92 | (c)
79637.279 | 10.934 | 10.899 | -0.296 | -0.331 | 1041 | 1176 | 1191 | 891 | 273 | 7317 |  | CORR | GENE | 02:57 | 03:19 | 03:22 | 58 | 299 | 9 | EXT |  | 0.93 | (c)
79638.482 | 0.907 | 0.744 | -10.278 | -10.441 | -1379 | -1233 | -1035 | 692 | 744 | 7318 |  | CORR | GENE | 06:31 | 06:55 | 07:27 | 196 | 687 | 9 | EXT |  | 0.94 | (c)
79638.924 | 1.349 | 1.317 | -9.836 | -9.868 | -1392 | -1135 | -1219 | 839 | 1317 | 7318 |  | CORR | GENE | 06:29 | 07:11 | 06:57 | 54 | 346 | 12 | EXT |  | 0.93 | (c)
79639.301 | 1.726 | 1.691 | -9.459 | -9.494 | -1448 | -1268 | -1253 | 783 | 1691 | 7318 |  | CORR | GENE | 06:20 | 06:49 | 06:52 | 67 | 390 | 9 | EXT |  | 0.93 | (c)
79639.659 | 2.084 | 2.074 | -9.101 | -9.111 | -1414 | -1149 | -1248 | 817 | 2074 | 7318 |  | CORR | CIGR | 06:26 | 07:08 | 06:52 | 50 | 332 | 10 | EXT |  | 0.92 | (c)
79644.173 | 6.598 | 6.383 | -4.587 | -4.802 | 1564 | 1591 | 1595 | 604 | 4279 | 7318 |  | ARTD | GENE | 02:26 | 02:31 | 02:31 | 523 | 63 |  | EXT | Эквивалент потери металла 10%. |  | (c)
79667.315 | 7.375 | 6.879 | -3.54 | -4.036 | 1559 | 1600 | 1581 | 627 | 3218 | 7320 |  | CORR | AXGR | 06:19 | 06:25 | 06:22 | 818 | 45 | 10 | EXT |  | 0.99 | (c)
79670.309 | 10.369 | 10.341 | -0.546 | -0.574 | 1530 | 1585 | 1591 | 578 | 538 | 7320 |  | CORR | CIGR | 06:14 | 06:23 | 06:24 | 36 | 123 | 10 | EXT |  | 0.92 | (c)
79673.324 | 2.469 | 2.398 | -9.076 | -9.147 | -1563 | -1498 | -1386 | 667 | 2398 | 7321 |  | CORR | GENE | 05:27 | 05:37 | 05:55 | 75 | 355 | 9 | EXT |  | 0.93 | (c)
79679.474 | 8.619 | 8.594 | -2.926 | -2.951 | -1415 | -1332 | -1334 | 815 | 2926 | 7321 |  | CORR | CIGR | 05:50 | 06:04 | 06:03 | 25 | 162 | 10 | EXT |  | 0.92 | (c)
79690.718 | 8.318 | 7.732 | -2.717 | -3.303 | -2153 | -2093 | -2112 | 77 | 2493 | 7322 |  | CORR | GENE | 03:57 | 04:07 | 04:04 | 810 | 83 | 10 | EXT |  | 0.99 | (c)
79692.979 | 10.579 | 10.558 | -0.456 | -0.477 | -1367 | -1317 | -1267 | 864 | 446 | 7322 |  | CORR | CIGR | 06:04 | 06:12 | 06:20 | 31 | 200 | 11 | EXT |  | 0.92 | (c)
79711.028 | 6.293 | 5.465 | -4.782 | -5.61 | -1867 | -1663 | -1705 | 364 | 4634 | 7324 |  | CORR | GENE | 07:05 | 07:37 | 07:31 | 976 | 323 | 11 | EXT |  | 1.01 | (b)
79711.811 | 7.076 | 7.06 | -3.999 | -4.015 | -1675 | -1642 | -1638 | 555 | 3992 | 7324 |  | CORR | CIGR | 07:35 | 07:41 | 07:42 | 23 | 75 | 13 | EXT |  | 0.92 | (c)
79755.145 | 5.775 | 5.757 | -5.565 | -5.583 | 1412 | 1457 | 1506 | 631 | 5551 | 7328 |  | CORR | CIGR | 06:32 | 06:40 | 06:47 | 32 | 187 | 9 | EXT |  | 0.92 | (c)
79757.605 | 8.235 | 8.228 | -3.105 | -3.112 | 1770 | 1827 | 1853 | 294 | 3072 | 7328 |  | CORR | CIGR | 07:30 | 07:39 | 07:44 | 40 | 166 | 9 | EXT |  | 0.92 | (c)
79779.831 | 7.806 | 7.361 | -3.669 | -4.114 | 2177 | 2199 | 2197 | 12 | 3343 | 7330 |  | CORR | AXGR | 06:11 | 06:14 | 06:14 | 771 | 42 | 10 | EXT | Аномалия находится на упругопластическом изгибе: R=441 D, максимальное растяжение на 6.6 час. | 0.99 | (c)
79813.728 | 7.603 | 7.594 | -3.417 | -3.426 | 383 | 430 | 429 | 383 | 3406 | 7333 |  | CORR | CIGR | 04:41 | 04:49 | 04:48 | 20 | 93 | 10 | EXT |  | 0.89 | (c)
79835.334 | 6.524 | 6.494 | -4.821 | -4.851 | 1684 | 1828 | 1822 | 270 | 4794 | 7335 |  | CORR | GENE | 06:60 | 07:23 | 07:22 | 57 | 276 | 10 | EXT |  | 0.93 | (c)
79855.786 | 4.161 | 4.119 | -7.234 | -7.276 | 210 | 286 | 297 | 210 | 4119 | 7337 | Дефект проката | MIAN | GENE | 09:49 | 10:01 | 10:03 | 72 | 174 |  | EXT | Дефект проката Эквивалент потери металла 10%. |  | (c)
79861.21 | 9.585 | 9.563 | -1.81 | -1.832 | -1421 | -1266 | -1288 | 810 | 1802 | 7337 |  | CORR | CIGR | 05:26 | 05:51 | 05:47 | 30 | 265 | 10 | EXT |  | 0.92 | (c)
79861.535 | 9.91 | 9.882 | -1.485 | -1.513 | -1762 | -1284 | -1450 | 469 | 1407 | 7337 |  | CORR | GENE | 04:31 | 05:48 | 05:21 | 106 | 624 | 13 | EXT |  | 0.93 | (c)
79862.196 | 10.571 | 10.487 | -0.824 | -0.908 | -1553 | -1236 | -1291 | 678 | 819 | 7337 |  | CORR | GENE | 05:05 | 05:56 | 05:47 | 89 | 524 | 10 | EXT |  | 0.93 | (c)
79862.272 | 10.647 | 10.607 | -0.748 | -0.788 | -1389 | -1259 | -1237 | 842 | 737 | 7337 |  | CORR | GENE | 05:31 | 05:52 | 05:56 | 51 | 304 | 11 | EXT |  | 0.93 | (c)
79862.444 | 10.819 | 10.698 | -0.576 | -0.697 | -1409 | -1314 | -1281 | 822 | 573 | 7337 |  | CORR | GENE | 05:28 | 05:43 | 05:48 | 124 | 255 | 12 | EXT |  | 0.93 | (c)
79863.069 | 0.049 | 0.027 | -11.236 | -11.258 | -2111 | -1670 | -1818 | 119 | 27 | 7338 |  | CORR | GENE | 04:16 | 05:28 | 05:04 | 99 | 586 | 14 | EXT |  | 0.93 | (c)
79863.491 | 0.471 | 0.425 | -10.814 | -10.86 | -1832 | -1716 | -1704 | 398 | 425 | 7338 |  | CORR | CIGR | 05:01 | 05:20 | 05:22 | 47 | 257 | 12 | EXT |  | 0.93 | (c)
79866.167 | 3.147 | 3.098 | -8.138 | -8.187 | -1661 | -1359 | -1465 | 569 | 3098 | 7338 |  | CORR | GENE | 05:29 | 06:18 | 06:01 | 95 | 392 | 11 | EXT |  | 0.93 | (c)
79866.459 | 3.439 | 3.419 | -7.846 | -7.866 | -1600 | -1561 | -1565 | 630 | 3419 | 7338 |  | CORR | CIGR | 05:39 | 05:45 | 05:45 | 20 | 70 | 10 | EXT |  | 0.92 | (c)
79866.542 | 3.522 | 3.474 | -7.763 | -7.811 | -2097 | -1999 | -1975 | 133 | 3474 | 7338 |  | CORR | CIGR | 04:19 | 04:35 | 04:38 | 50 | 244 | 10 | EXT |  | 0.92 | (c)
79866.564 | 3.544 | 3.519 | -7.741 | -7.766 | -1618 | -1557 | -1566 | 612 | 3519 | 7338 |  | CORR | CIGR | 05:36 | 05:46 | 05:45 | 25 | 105 | 9 | EXT |  | 0.92 | (c)
79866.813 | 3.793 | 3.745 | -7.492 | -7.54 | -1661 | -1479 | -1378 | 569 | 3745 | 7338 |  | CORR | GENE | 05:29 | 05:59 | 06:15 | 301 | 566 | 14 | EXT |  | 0.97 | (c)
79867.206 | 4.186 | 4.141 | -7.099 | -7.144 | -1635 | -1514 | -1483 | 595 | 4141 | 7338 |  | CORR | GENE | 05:33 | 05:53 | 05:58 | 75 | 305 | 11 | EXT |  | 0.93 | (c)
79867.598 | 4.578 | 4.527 | -6.707 | -6.758 | -1626 | -1558 | -1491 | 604 | 4527 | 7338 |  | CORR | GENE | 05:35 | 05:46 | 05:57 | 60 | 270 | 15 | EXT |  | 0.93 | (c)
79868.369 | 5.349 | 5.299 | -5.936 | -5.986 | -1609 | -1496 | -1500 | 621 | 5299 | 7338 |  | CORR | CIGR | 05:37 | 05:56 | 05:55 | 50 | 218 | 13 | EXT |  | 0.93 | (c)
79868.736 | 5.716 | 5.605 | -5.569 | -5.68 | -1661 | -1392 | -1378 | 569 | 5545 | 7338 |  | CORR | GENE | 05:29 | 06:13 | 06:15 | 135 | 566 | 11 | EXT |  | 0.93 | (c)
79869.381 | 6.361 | 6.002 | -4.924 | -5.283 | -1872 | -1168 | -1462 | 358 | 4744 | 7338 |  | CORR | GENE | 04:55 | 06:49 | 06:01 | 539 | 820 | 10 | EXT |  | 0.98 | (c)
79869.868 | 6.848 | 6.823 | -4.437 | -4.462 | -1417 | -1359 | -1356 | 813 | 4437 | 7338 |  | CORR | CIGR | 06:08 | 06:18 | 06:18 | 25 | 122 | 10 | EXT |  | 0.92 | (c)
79869.918 | 6.898 | 6.858 | -4.387 | -4.427 | -1705 | -1651 | -1618 | 525 | 4387 | 7338 |  | CORR | CIGR | 05:22 | 05:31 | 05:36 | 40 | 175 | 12 | EXT |  | 0.92 | (c)
79870.284 | 7.264 | 7.234 | -4.021 | -4.051 | -1452 | -1418 | -1374 | 778 | 4021 | 7338 |  | CORR | CIGR | 06:03 | 06:08 | 06:15 | 30 | 157 | 10 | EXT |  | 0.92 | (c)
79870.665 | 7.645 | 7.55 | -3.64 | -3.735 | -1522 | -1496 | -1335 | 708 | 3640 | 7338 |  | CORR | GENE | 05:52 | 05:56 | 06:22 | 95 | 375 | 11 | EXT |  | 0.93 | (c)
79872.629 | 9.609 | 9.564 | -1.676 | -1.721 | -1537 | -1314 | -1380 | 693 | 1676 | 7338 |  | CORR | CIGR | 05:49 | 06:25 | 06:15 | 45 | 315 | 13 | EXT |  | 0.93 | (c)
79874.125 | 11.105 | 11.022 | -0.18 | -0.263 | -1436 | -1358 | -1303 | 794 | 179 | 7338 |  | CORR | GENE | 06:05 | 06:18 | 06:27 | 84 | 267 | 9 | EXT |  | 0.93 | (c)
79880.86 | 6.555 | 6.114 | -4.71 | -5.151 | 1827 | 1934 | 1904 | 250 | 3579 | 7339 |  | CORR | GENE | 06:43 | 07:01 | 06:56 | 1572 | 154 | 13 | EXT |  | 1.04 | (b)
79882.431 | 8.126 | 7.875 | -3.139 | -3.39 | 1707 | 1751 | 1768 | 401 | 2937 | 7339 |  | CORR | GENE | 06:24 | 06:31 | 06:34 | 453 | 122 | 10 | EXT |  | 0.97 | (c)
79884.83 | 10.525 | 10.512 | -0.74 | -0.753 | 1700 | 1824 | 1795 | 339 | 669 | 7339 |  | CORR | GENE | 06:23 | 06:43 | 06:38 | 84 | 192 | 10 | EXT |  | 0.93 | (c)
79885.934 | 0.364 | 0.226 | -10.881 | -11.019 | -1610 | -1586 | -1425 | 620 | 226 | 7340 |  | CORR | GENE | 06:18 | 06:22 | 06:48 | 540 | 370 | 12 | EXT |  | 0.99 | (c)
79886.643 | 1.073 | 0.816 | -10.172 | -10.429 | -1672 | -1648 | -1582 | 558 | 816 | 7340 |  | CORR | GENE | 06:08 | 06:12 | 06:23 | 319 | 180 | 9 | EXT |  | 0.95 | (c)
79887.063 | 1.493 | 1.301 | -9.752 | -9.944 | -1743 | -1417 | -1485 | 487 | 1301 | 7340 |  | CORR | GENE | 05:57 | 06:49 | 06:38 | 735 | 517 | 15 | EXT |  | 1.03 | (b)
79887.73 | 2.16 | 2.14 | -9.085 | -9.105 | -1762 | -1641 | -1570 | 469 | 2140 | 7340 |  | CORR | GENE | 05:54 | 06:13 | 06:24 | 94 | 382 | 11 | EXT |  | 0.93 | (c)
79888.023 | 2.453 | 2.446 | -8.792 | -8.799 | -2086 | -1531 | -1675 | 144 | 2446 | 7340 |  | CORR | GENE | 05:01 | 06:31 | 06:07 | 142 | 822 | 11 | EXT |  | 0.94 | (c)
79888.285 | 2.715 | 2.649 | -8.53 | -8.596 | -1848 | -1534 | -1544 | 382 | 2649 | 7340 |  | CORR | GENE | 05:40 | 06:30 | 06:29 | 126 | 608 | 9 | EXT |  | 0.93 | (c)
79888.87 | 3.3 | 3.287 | -7.945 | -7.958 | -2025 | -1920 | -1946 | 206 | 3287 | 7340 |  | CORR | CIGR | 05:11 | 05:28 | 05:24 | 41 | 157 | 10 | EXT |  | 0.92 | (c)
79888.888 | 3.318 | 3.304 | -7.927 | -7.941 | -1669 | -1646 | -1621 | 561 | 3304 | 7340 |  | CORR | CIGR | 06:08 | 06:12 | 06:16 | 20 | 96 | 11 | EXT |  | 0.92 | (c)
79889.07 | 3.5 | 3.484 | -7.745 | -7.761 | -1652 | -1631 | -1617 | 578 | 3484 | 7340 |  | CORR | CIGR | 06:11 | 06:15 | 06:17 | 20 | 70 | 10 | EXT |  | 0.92 | (c)
79889.18 | 3.61 | 3.6 | -7.635 | -7.645 | -1660 | -1548 | -1604 | 570 | 3600 | 7340 |  | CORR | CIGR | 06:10 | 06:28 | 06:19 | 30 | 113 | 10 | EXT |  | 0.92 | (c)
79889.904 | 4.334 | 4.327 | -6.911 | -6.918 | -1356 | -1313 | -1317 | 874 | 4327 | 7340 |  | CORR | CIGR | 06:59 | 07:06 | 07:05 | 20 | 79 | 9 | EXT |  | 0.92 | (c)
79890.56 | 4.99 | 4.907 | -6.255 | -6.338 | -1667 | -1445 | -1512 | 563 | 4907 | 7340 |  | CORR | GENE | 06:09 | 06:45 | 06:34 | 167 | 311 | 10 | EXT |  | 0.94 | (c)
79891.45 | 5.88 | 5.85 | -5.365 | -5.395 | -1343 | -1019 | -1118 | 888 | 5292 | 7340 |  | CORR | GENE | 07:01 | 07:53 | 07:37 | 103 | 450 | 10 | EXT |  | 0.93 | (c)
79891.793 | 6.223 | 6.04 | -5.022 | -5.205 | -1293 | -1246 | -1260 | 938 | 4807 | 7340 |  | CORR | GENE | 07:09 | 07:17 | 07:15 | 398 | 66 | 10 | EXT |  | 0.97 | (c)
79892.064 | 6.494 | 6.482 | -4.751 | -4.763 | -1957 | -1948 | -1931 | 273 | 4743 | 7340 |  | CORR | CIGR | 05:22 | 05:24 | 05:26 | 20 | 53 | 9 | EXT |  | 0.92 | (c)
79893.42 | 7.85 | 6.663 | -3.395 | -4.582 | -1592 | -1439 | -1408 | 638 | 3280 | 7340 |  | CORR | GENE | 06:21 | 06:46 | 06:51 | 1302 | 369 | 11 | EXT |  | 1.01 | (b)
79895.189 | 9.619 | 9.608 | -1.626 | -1.637 | -1528 | -1518 | -1489 | 702 | 1617 | 7340 |  | CORR | CIGR | 06:31 | 06:33 | 06:38 | 20 | 79 | 9 | EXT |  | 0.92 | (c)
79895.283 | 9.713 | 9.696 | -1.532 | -1.549 | -2157 | -2105 | -2096 | 73 | 1524 | 7340 |  | CORR | CIGR | 04:50 | 04:58 | 04:60 | 25 | 122 | 12 | EXT |  | 0.92 | (c)
79895.502 | 9.932 | 9.163 | -1.313 | -2.082 | -2218 | -2214 | -2193 | 12 | 1178 | 7340 |  | CORR | GENE | 04:40 | 04:41 | 04:44 | 904 | 51 | 10 | EXT |  | 1 | (c)
79895.503 | 9.933 | 9.916 | -1.312 | -1.329 | -1312 | -1261 | -1238 | 918 | 1288 | 7340 |  | CORR | CIGR | 07:06 | 07:14 | 07:18 | 41 | 148 | 11 | EXT |  | 0.92 | (c)
79895.714 | 10.144 | 10.124 | -1.101 | -1.121 | 1999 | 2076 | 2091 | 47 | 1086 | 7340 |  | CORR | CIGR | 04:00 | 04:13 | 04:15 | 35 | 185 | 9 | EXT |  | 0.92 | (c)
79896.449 | 10.879 | 10.849 | -0.366 | -0.396 | -2107 | -1997 | -1891 | 123 | 349 | 7340 |  | CORR | CIGR | 04:58 | 05:16 | 05:33 | 47 | 432 | 10 | EXT |  | 0.92 | (c)
79896.588 | 11.018 | 10.924 | -0.227 | -0.321 | -1808 | -1792 | -1775 | 422 | 120 | 7340 |  | CORR | GENE | 05:46 | 05:49 | 05:51 | 201 | 67 | 11 | EXT |  | 0.94 | (c)
79921.112 | 1.752 | 1.105 | -9.683 | -10.33 | 2214 | -2230 | -2182 | 0 | 1105 | 7343 |  | CORR | GENE | 06:10 | 06:13 | 06:21 | 1304 | 131 | 10 | EXT |  | 1 | (b)
79928.36 | 9 | 8.916 | -2.435 | -2.519 | -1896 | -1731 | -1564 | 335 | 2405 | 7343 |  | CORR | GENE | 07:07 | 07:33 | 08:00 | 114 | 665 | 14 | EXT |  | 0.93 | (c)
79930.041 | 10.681 | 10.658 | -0.754 | -0.777 | -1866 | -1761 | -1752 | 365 | 742 | 7343 |  | CORR | CIGR | 07:12 | 07:28 | 07:30 | 35 | 228 | 10 | EXT |  | 0.92 | (c)
79933.402 | 2.607 | 2.549 | -8.688 | -8.746 | -776 | -776 | -615 | 454 | 2549 | 7344 |  | CORR | GENE | 06:55 | 06:55 | 07:21 | 61 | 322 | 9 | EXT |  | 0.93 | (c)
79937.168 | 6.373 | 6.292 | -4.922 | -5.003 | -1083 | -1021 | -866 | 649 | 4898 | 7344 |  | CORR | GENE | 06:05 | 06:15 | 06:40 | 105 | 434 | 10 | EXT |  | 0.93 | (c)
79970.444 | 6.764 | 6.696 | -4.556 | -4.624 | 1490 | 1628 | 1701 | 318 | 4531 | 7347 |  | CORR | GENE | 06:27 | 06:49 | 07:01 | 93 | 422 | 10 | EXT |  | 0.93 | (c)
79972.193 | 8.513 | 8.479 | -2.807 | -2.841 | 900 | 977 | 1023 | 900 | 2796 | 7347 |  | CORR | CIGR | 04:51 | 05:04 | 05:11 | 45 | 245 | 11 | EXT |  | 0.92 | (c)
79980.456 | 5.456 | 4.961 | -6.079 | -6.574 | -2219 | -2182 | -2193 | 11 | 4961 | 7348 |  | CORR | GENE | 07:17 | 07:23 | 07:21 | 762 | 53 | 11 | EXT |  | 1 | (c)
80032.081 | 0.411 | 0.396 | -10.969 | -10.984 | 1321 | 1355 | 1364 | 823 | 396 | 7353 |  | CORR | CIGR | 05:15 | 05:21 | 05:22 | 20 | 87 | 13 | EXT | Аномалия находится на упругопластическом изгибе: R=457 D, максимальное растяжение на 5.8 час. | 0.92 | (c)
80036.157 | 4.487 | 4.457 | -6.893 | -6.923 | 1669 | 1691 | 1739 | 422 | 4457 | 7353 |  | CORR | CIGR | 06:11 | 06:15 | 06:23 | 50 | 140 | 12 | EXT | Аномалия находится на упругопластическом изгибе: R=659 D, максимальное растяжение на 6.3 час. | 0.93 | (c)
80036.201 | 4.531 | 4.525 | -6.849 | -6.855 | 1469 | 1469 | 1499 | 701 | 4525 | 7353 |  | CORR | CIGR | 05:39 | 05:39 | 05:44 | 20 | 61 | 11 | EXT | Аномалия находится на упругопластическом изгибе: R=659 D, максимальное растяжение на 6.3 час. | 0.92 | (c)
80036.605 | 4.935 | 4.931 | -6.445 | -6.449 | 1643 | 1668 | 1682 | 509 | 4931 | 7353 |  | CORR | CIGR | 06:07 | 06:11 | 06:13 | 25 | 79 | 9 | EXT | Аномалия находится на упругопластическом изгибе: R=688 D, максимальное растяжение на 6.4 час. | 0.92 | (c)
80036.974 | 5.304 | 5.24 | -6.076 | -6.14 | 1348 | 1775 | 1637 | 305 | 5240 | 7353 |  | CORR | GENE | 05:19 | 06:28 | 06:06 | 164 | 578 | 10 | EXT | Аномалия находится на упругопластическом изгибе: R=746 D, максимальное растяжение на 6.6 час. | 0.94 | (c)
80054.055 | 0 | -0.02 | -11.52 | -11.54 | -25 | 428 | 384 | 0 |  | 7355 | Нарушение формы кольцевого шва | GWAN |  | 05:02 | 06:15 | 06:08 | 0 | 817 |  | EXT | Нарушение формы кольцевого шва |  | (c)
80112.715 | 2.47 | 2.462 | -8.81 | -8.818 | 272 | 318 | 314 | 272 | 2462 | 7360 | Металлургический дефект | MIAN | CIGR | 02:34 | 02:41 | 02:41 | 25 | 85 |  | INT | Металлургический дефект Эквивалент потери металла 10%. |  | (c)
80125.058 | 3.533 | 3.064 | -7.942 | -8.411 | -971 | -753 | -805 | 638 | 3064 | 7361 |  | CORR | GENE | 06:32 | 07:08 | 06:59 | 935 | 332 | 11 | EXT | Аномалия находится на отводе. | 1 | (b)
80126.31 | 4.785 | 4.775 | -6.69 | -6.7 | -839 | -786 | -780 | 721 | 4775 | 7361 |  | CORR | CIGR | 06:54 | 07:02 | 07:03 | 23 | 118 | 10 | EXT | Аномалия находится на отводе. | 0.92 | (c)
80133.771 | 0.771 | 0.733 | -10.229 | -10.267 | 1799 | 1818 | 1893 | 243 | 733 | 7362 |  | CORR | GENE | 05:57 | 06:00 | 06:12 | 56 | 189 | 9 | EXT |  | 0.93 | (c)
80133.846 | 0.846 | 0.579 | -10.154 | -10.421 | 2112 | 2168 | 2162 | 19 | 579 | 7362 |  | CORR | GENE | 06:48 | 06:57 | 06:56 | 1492 | 100 | 14 | EXT |  | 1.05 | (b)
80139.671 | 6.671 | 6.656 | -4.329 | -4.344 | 2025 | 2122 | 2109 | 38 | 4286 | 7362 |  | CORR | GENE | 06:34 | 06:49 | 06:47 | 58 | 168 | 10 | EXT |  | 0.93 | (c)
80153.04 | 9.04 | 8.983 | -2.475 | -2.532 | -1735 | -1676 | -1644 | 496 | 219 | 7363 |  | CORR | GENE | 07:16 | 07:25 | 07:30 | 2313 | 181 | 14 | EXT |  | 1.06 | (b)
80155.015 | 11.015 | 10.958 | -0.5 | -0.557 | 1614 | 1661 | 1643 | 559 | 60 | 7363 |  | CORR | GENE | 04:16 | 04:24 | 04:21 | 497 | 57 | 12 | EXT |  | 0.99 | (c)
80158.43 | 2.915 | 2.639 | -8.165 | -8.441 | 2022 | 2086 | 2090 | 73 | 2639 | 7364 |  | CORR | GENE | 04:25 | 04:35 | 04:35 | 714 | 135 | 10 | EXT |  | 0.99 | (c)
80166.636 | 0.041 | 0.021 | -11.444 | -11.464 | 698 | 1134 | 1040 | 698 | 21 | 7365 |  | CORR | GENE | 04:45 | 05:55 | 05:40 | 154 | 685 | 14 | EXT |  | 0.94 | (c)
80169.647 | 3.052 | 2.784 | -8.433 | -8.701 | 649 | 1196 | 1137 | 605 | 2784 | 7365 |  | CORR | GENE | 04:37 | 06:06 | 05:56 | 644 | 976 | 12 | EXT |  | 1 | (c)
80173.671 | 7.076 | 7.011 | -4.409 | -4.474 | 1013 | 1091 | 1196 | 852 | 4408 | 7365 |  | CORR | GENE | 05:36 | 05:49 | 06:06 | 66 | 366 | 9 | EXT |  | 0.93 | (c)
80195.53 | 6.06 | 6.038 | -5.295 | -5.317 | -1818 | -1723 | -1743 | 412 | 5290 | 7367 |  | CORR | CIGR | 05:37 | 05:53 | 05:49 | 27 | 150 | 9 | EXT |  | 0.92 | (c)
80196.098 | 6.628 | 6.579 | -4.727 | -4.776 | -1849 | -1617 | -1617 | 381 | 4687 | 7367 |  | CORR | GENE | 05:32 | 06:10 | 06:10 | 89 | 465 | 12 | EXT |  | 0.93 | (c)
80196.378 | 6.908 | 6.755 | -4.447 | -4.6 | -2137 | -1759 | -1592 | 93 | 4440 | 7367 |  | CORR | GENE | 04:46 | 05:47 | 06:14 | 160 | 1090 | 11 | EXT |  | 0.94 | (c)
80197.563 | 8.093 | 7.998 | -3.262 | -3.357 | -1848 | -1806 | -1625 | 382 | 3255 | 7367 |  | CORR | GENE | 05:32 | 05:39 | 06:09 | 102 | 447 | 10 | EXT |  | 0.93 | (c)
80197.785 | 8.315 | 8.232 | -3.04 | -3.123 | -2091 | -1633 | -1595 | 139 | 2911 | 7367 |  | CORR | GENE | 04:53 | 06:07 | 06:13 | 212 | 993 | 12 | EXT |  | 0.95 | (c)
80199.368 | 9.898 | 9.731 | -1.457 | -1.624 | -2017 | -1652 | -1707 | 213 | 1405 | 7367 |  | CORR | GENE | 05:05 | 06:04 | 05:55 | 219 | 621 | 9 | EXT |  | 0.94 | (c)
80203.595 | 2.77 | 2.679 | -8.62 | -8.711 | -1947 | -1453 | -1583 | 284 | 2679 | 7368 |  | CORR | GENE | 05:05 | 06:25 | 06:04 | 181 | 728 | 18 | EXT |  | 0.96 | (c)
80210.964 | 10.139 | 10.125 | -1.251 | -1.265 | -1598 | -1526 | -1497 | 633 | 1237 | 7368 |  | CORR | CIGR | 06:01 | 06:13 | 06:18 | 28 | 202 | 16 | EXT |  | 0.92 | (c)
80214.936 | 2.721 | 2.708 | -8.229 | -8.242 | 568 | 628 | 624 | 568 | 2708 | 7369 |  | CORR | CIGR | 03:18 | 03:28 | 03:27 | 24 | 113 | 9 | EXT |  | 0.92 | (c)
80225.815 | 2.65 | 2.579 | -8.825 | -8.896 | -1877 | -1705 | -1617 | 354 | 2579 | 7370 |  | CORR | GENE | 05:14 | 05:42 | 05:56 | 108 | 519 | 12 | EXT |  | 0.93 | (c)
80228.487 | 5.322 | 5.137 | -6.153 | -6.338 | -1397 | -1232 | -1047 | 698 | 5137 | 7370 |  | CORR | GENE | 06:31 | 06:58 | 07:28 | 224 | 699 | 10 | EXT |  | 0.95 | (c)
80228.614 | 5.449 | 5.296 | -6.026 | -6.179 | -1973 | -1893 | -1831 | 258 | 5296 | 7370 |  | CORR | GENE | 04:58 | 05:11 | 05:21 | 173 | 284 | 12 | EXT |  | 0.94 | (c)
80229.528 | 6.363 | 6.307 | -5.112 | -5.168 | -1150 | -724 | -810 | 470 | 5030 | 7370 |  | CORR | GENE | 07:11 | 08:20 | 08:06 | 138 | 680 | 11 | EXT |  | 0.94 | (c)
80231.162 | 7.997 | 7.97 | -3.478 | -3.505 | -1625 | -1512 | -1454 | 606 | 3464 | 7370 |  | CORR | CIGR | 05:55 | 06:13 | 06:22 | 41 | 342 | 14 | EXT |  | 0.92 | (c)
80291.398 | 0.413 | 0.373 | -11.187 | -11.227 | -954 | -804 | -812 | 669 | 373 | 7376 |  | CORR | GENE | 08:33 | 08:57 | 08:56 | 71 | 285 | 13 | EXT |  | 0.93 | (c)
80291.461 | 0.476 | 0.46 | -11.124 | -11.14 | -838 | -792 | -805 | 772 | 460 | 7376 |  | CORR | GENE | 08:52 | 08:59 | 08:57 | 388 | 66 | 14 | EXT |  | 0.99 | (c)
80291.499 | 0.514 | 0.465 | -11.086 | -11.135 | -1330 | -1202 | -1172 | 900 | 465 | 7376 |  | CORR | GENE | 07:32 | 07:53 | 07:58 | 74 | 317 | 15 | EXT |  | 0.93 | (c)
80292.727 | 1.742 | 1.608 | -9.858 | -9.992 | -1201 | -1138 | -859 | 517 | 1608 | 7376 |  | CORR | GENE | 07:53 | 08:03 | 08:48 | 156 | 685 | 10 | EXT |  | 0.94 | (c)
80311.695 | 9.11 | 8.651 | -2.24 | -2.699 | -2170 | -2131 | -2130 | 60 | 2044 | 7377 |  | CORR | GENE | 04:01 | 04:08 | 04:08 | 655 | 80 | 10 | EXT |  | 0.99 | (c)
80312.051 | 9.466 | 9.413 | -1.884 | -1.937 | -1730 | -1577 | -1586 | 500 | 1873 | 7377 |  | CORR | GENE | 05:12 | 05:37 | 05:36 | 64 | 288 | 10 | EXT |  | 0.93 | (c)
80314.171 | 0.236 | 0.2 | -11.304 | -11.34 | 1761 | 1941 | 1950 | 91 | 200 | 7378 |  | CORR | GENE | 02:49 | 03:19 | 03:20 | 68 | 379 | 12 | EXT |  | 0.93 | (c)
80315.558 | 1.623 | 1.309 | -9.917 | -10.231 | 2033 | -2226 | 2206 | 0 | 1309 | 7378 |  | CORR | GENE | 03:33 | 04:06 | 04:01 | 482 | 346 | 9 | EXT |  | 0.97 | (c)
80317.406 | 3.471 | 3.389 | -8.069 | -8.151 | 2229 | -2099 | -1993 | 0 | 3389 | 7378 |  | CORR | GENE | 04:05 | 04:27 | 04:44 | 96 | 480 | 9 | EXT |  | 0.93 | (c)
80318.878 | 4.943 | 4.898 | -6.597 | -6.642 | -1928 | -1881 | -1608 | 303 | 4898 | 7378 |  | CORR | GENE | 04:54 | 05:02 | 05:46 | 61 | 639 | 11 | EXT |  | 0.93 | (c)
80326.855 | 1.38 | 1.012 | -9.415 | -9.783 | 2213 | -2201 | -2193 | 0 | 1012 | 7379 |  | CORR | GENE | 04:01 | 04:08 | 04:10 | 858 | 110 | 12 | EXT |  | 1.01 | (b)
80332.079 | 6.604 | 6.581 | -4.191 | -4.214 | -1770 | -1371 | -1513 | 460 | 4108 | 7379 |  | CORR | GENE | 05:18 | 06:22 | 05:59 | 106 | 515 | 11 | EXT |  | 0.93 | (c)
80341.237 | 4.967 | 4.902 | -6.283 | -6.348 | -1378 | -1169 | -1130 | 853 | 4902 | 7380 |  | CORR | GENE | 07:04 | 07:38 | 07:44 | 80 | 496 | 9 | EXT |  | 0.93 | (c)
80370.316 | 0.401 | 0.343 | -10.989 | -11.047 | 626 | 916 | 956 | 626 | 343 | 7383 |  | CORR | GENE | 03:54 | 04:41 | 04:47 | 94 | 659 | 11 | EXT |  | 0.93 | (c)
80372.736 | 2.821 | 2.565 | -8.569 | -8.825 | 590 | 921 | 869 | 590 | 2565 | 7383 |  | CORR | GENE | 03:48 | 04:42 | 04:33 | 280 | 558 | 11 | EXT |  | 0.96 | (c)
80395.168 | 2.368 | 2.342 | -8.947 | -8.973 | 1958 | 2072 | 2042 | 105 | 2342 | 7385 |  | CORR | CIGR | 05:21 | 05:39 | 05:34 | 30 | 168 | 9 | EXT |  | 0.92 | (c)
80398.117 | 5.317 | 3.181 | -5.998 | -8.134 | 1763 | 1858 | 1854 | 286 | 3181 | 7385 |  | CORR | GENE | 04:49 | 05:05 | 05:04 | 2269 | 182 | 9 | EXT |  | 1 | (b)
80399.248 | 6.448 | 5.99 | -4.867 | -5.325 | 1555 | 1615 | 1596 | 594 | 3969 | 7385 |  | CORR | GENE | 04:16 | 04:25 | 04:22 | 1356 | 82 | 11 | EXT |  | 1.01 | (b)
80406.875 | 2.76 | 2.716 | -8.71 | -8.754 | -2230 | -2037 | -2059 | 0 | 2716 | 7386 |  | CORR | GENE | 05:51 | 06:22 | 06:19 | 52 | 342 | 13 | EXT |  | 0.93 | (c)
80408.197 | 4.082 | 3.276 | -7.388 | -8.194 | -1850 | -1744 | -1787 | 380 | 3276 | 7386 |  | CORR | GENE | 06:53 | 07:10 | 07:03 | 1293 | 126 | 14 | EXT |  | 1.04 | (b)
80419.091 | 3.506 | 3.337 | -7.964 | -8.133 | 1402 | 1437 | 1432 | 769 | 3337 | 7387 |  | CORR | GENE | 05:04 | 05:10 | 05:09 | 222 | 60 | 11 | EXT |  | 0.95 | (c)
80419.198 | 3.613 | 3.56 | -7.857 | -7.91 | 1496 | 1588 | 1579 | 568 | 3560 | 7387 |  | CORR | GENE | 05:19 | 05:34 | 05:33 | 53 | 167 | 10 | EXT |  | 0.93 | (c)
80424.392 | 8.807 | 8.792 | -2.663 | -2.678 | 1552 | 1628 | 1621 | 542 | 2645 | 7387 |  | CORR | CIGR | 05:28 | 05:40 | 05:39 | 33 | 136 | 12 | EXT |  | 0.92 | (c)
80430.322 | 3.267 | 2.98 | -8.153 | -8.44 | -963 | -942 | -941 | 919 | 2980 | 7388 |  | CORR | AXGR | 07:22 | 07:26 | 07:26 | 562 | 44 | 12 | EXT |  | 0.99 | (c)
80434.449 | 7.394 | 7.381 | -4.026 | -4.039 | -1236 | -1182 | -1178 | 995 | 4009 | 7388 |  | CORR | CIGR | 06:38 | 06:47 | 06:48 | 30 | 116 | 12 | EXT |  | 0.92 | (c)
80441.37 | 2.895 | 2.883 | -8.115 | -8.127 | 1183 | 1295 | 1282 | 849 | 2883 | 7389 |  | CORR | CIGR | 06:03 | 06:21 | 06:19 | 35 | 198 | 24 | EXT |  | 0.93 | (c)
80442.187 | 3.712 | 3.656 | -7.298 | -7.354 | 1196 | 1271 | 1342 | 743 | 3656 | 7389 |  | CORR | GENE | 06:05 | 06:17 | 06:29 | 56 | 291 | 9 | EXT |  | 0.93 | (c)
80445.417 | 6.942 | 6.792 | -4.068 | -4.218 | 1053 | 1227 | 1215 | 853 | 4012 | 7389 |  | CORR | GENE | 05:42 | 06:10 | 06:08 | 206 | 324 | 10 | EXT |  | 0.94 | (c)
80448.763 | 10.288 | 10.268 | -0.722 | -0.742 | 1310 | 1464 | 1411 | 718 | 708 | 7389 |  | CORR | CIGR | 06:24 | 06:49 | 06:40 | 34 | 202 | 14 | EXT |  | 0.92 | (c)
80448.915 | 10.44 | 10.399 | -0.57 | -0.611 | 1085 | 1330 | 1359 | 598 | 454 | 7389 |  | CORR | GENE | 05:47 | 06:27 | 06:32 | 157 | 547 | 15 | EXT |  | 0.94 | (c)
80450.23 | 0.745 | 0.673 | -10.27 | -10.342 | 1508 | 1803 | 1743 | 253 | 673 | 7390 |  | CORR | GENE | 05:13 | 06:01 | 05:51 | 84 | 470 | 9 | EXT |  | 0.93 | (c)
80450.801 | 1.316 | 0.981 | -9.699 | -10.034 | 2040 | 2076 | 2115 | 40 | 981 | 7390 |  | CORR | GENE | 06:39 | 06:45 | 06:51 | 405 | 150 | 10 | EXT |  | 0.97 | (c)
80450.925 | 1.44 | 1.397 | -9.575 | -9.618 | 1423 | 1939 | 1738 | 178 | 1397 | 7390 |  | CORR | GENE | 04:59 | 06:23 | 05:50 | 118 | 630 | 17 | EXT |  | 0.94 | (c)
80459.561 | 10.076 | 10.05 | -0.939 | -0.965 | 1536 | 2018 | 1822 | 123 | 850 | 7390 |  | CORR | GENE | 05:17 | 06:35 | 06:04 | 115 | 572 | 14 | EXT |  | 0.93 | (c)
80462.816 | 2.316 | 2.298 | -8.904 | -8.922 | -1195 | -1086 | -1091 | 987 | 2298 | 7391 |  | CORR | CIGR | 06:12 | 06:30 | 06:29 | 40 | 208 | 10 | EXT |  | 0.92 | (c)
80470.962 | 10.462 | 10.077 | -0.758 | -1.143 | -1889 | -1803 | -1821 | 342 | 499 | 7391 |  | CORR | GENE | 04:20 | 04:34 | 04:31 | 644 | 137 | 11 | EXT |  | 0.99 | (c)
80471.532 | 11.032 | 10.963 | -0.188 | -0.257 | -874 | -739 | -720 | 565 | 21 | 7391 |  | CORR | GENE | 07:04 | 07:26 | 07:29 | 236 | 309 | 10 | EXT |  | 0.95 | (c)
80471.761 | 0.041 | 0.037 | -11.459 | -11.463 | -1326 | -1289 | -1288 | 904 | 37 | 7392 |  | CORR | GENE | 07:01 | 07:07 | 07:07 | 362 | 77 | 10 | EXT |  | 0.96 | (c)
80477.935 | 6.215 | 6.085 | -5.285 | -5.415 | -1937 | -1615 | -1722 | 293 | 5264 | 7392 |  | CORR | GENE | 05:22 | 06:14 | 05:57 | 151 | 430 | 11 | EXT |  | 0.94 | (c)
80479.492 | 7.772 | 7.744 | -3.728 | -3.756 | -2092 | -1838 | -1808 | 138 | 3662 | 7392 |  | CORR | GENE | 04:57 | 05:38 | 05:43 | 94 | 570 | 10 | EXT |  | 0.93 | (c)
80481.132 | 9.412 | 9.361 | -2.088 | -2.139 | -1986 | -1847 | -1854 | 245 | 2061 | 7392 |  | CORR | GENE | 05:14 | 05:36 | 05:35 | 78 | 263 | 10 | EXT |  | 0.93 | (c)
80483.845 | 0.625 | 0.54 | -10.795 | -10.88 | -1749 | -1235 | -1292 | 481 | 540 | 7393 |  | CORR | GENE | 04:44 | 06:07 | 05:58 | 213 | 915 | 10 | EXT |  | 0.94 | (c)
80517.693 | 0.213 | 0.205 | -11.217 | -11.225 | -987 | -884 | -894 | 802 | 205 | 7396 |  | CORR | CIGR | 06:51 | 07:08 | 07:06 | 43 | 185 | 12 | EXT |  | 0.92 | (c)
80532.637 | 3.727 | 3.681 | -7.648 | -7.694 | 1428 | 1553 | 1588 | 482 | 3681 | 7397 |  | CORR | GENE | 03:06 | 03:26 | 03:31 | 76 | 321 | 10 | EXT | Аномалия находится на упругопластическом изгибе: R=432 D, максимальное растяжение на 5 час. | 0.93 | (c)
80550.04 | 9.755 | 9.713 | -1.565 | -1.607 | 1060 | 1221 | 1211 | 868 | 1505 | 7398 | Дефект проката | MIAN | GENE | 02:04 | 02:30 | 02:28 | 102 | 303 |  | INT | Дефект проката Эквивалент потери металла 10%. |  | (c)
80561.654 | 10.049 | 10.036 | -1.416 | -1.429 | 1204 | 1240 | 1248 | 938 | 1405 | 7399 |  | CORR | CIGR | 05:17 | 05:22 | 05:24 | 24 | 89 | 10 | EXT |  | 0.92 | (c)
80564.193 | 1.123 | 1.105 | -9.807 | -9.825 | 1111 | 1184 | 1213 | 916 | 1105 | 7400 |  | CORR | CIGR | 05:39 | 05:51 | 05:56 | 34 | 203 | 12 | EXT |  | 0.92 | (c)
80581.022 | 7.022 | 6.941 | -4.443 | -4.524 | -1933 | -1590 | -1592 | 297 | 4390 | 7401 |  | CORR | GENE | 04:52 | 05:48 | 05:48 | 134 | 683 | 10 | EXT |  | 0.93 | (c)
80587.145 | 1.68 | 1.664 | -9.41 | -9.426 | -1580 | -1414 | -1436 | 651 | 1664 | 7402 |  | CORR | CIGR | 05:41 | 06:08 | 06:04 | 45 | 288 | 15 | EXT |  | 0.93 | (c)
80589.3 | 3.835 | 3.713 | -7.255 | -7.377 | -1743 | -1633 | -1486 | 488 | 3713 | 7402 |  | CORR | GENE | 05:15 | 05:33 | 05:56 | 157 | 513 | 10 | EXT |  | 0.94 | (c)
80589.848 | 4.383 | 4.313 | -6.707 | -6.777 | -1817 | -1745 | -1469 | 413 | 4313 | 7402 |  | CORR | GENE | 05:03 | 05:15 | 05:59 | 288 | 695 | 10 | EXT |  | 0.95 | (c)
80590.394 | 4.929 | 4.867 | -6.161 | -6.223 | -1860 | -1436 | -1573 | 371 | 4867 | 7402 |  | CORR | GENE | 04:56 | 06:04 | 05:42 | 90 | 573 | 11 | EXT |  | 0.93 | (c)
80590.776 | 5.311 | 5.238 | -5.779 | -5.852 | -1679 | -1548 | -1509 | 552 | 5238 | 7402 |  | CORR | GENE | 05:25 | 05:46 | 05:53 | 90 | 339 | 12 | EXT |  | 0.93 | (c)
80591.105 | 5.64 | 5.628 | -5.45 | -5.462 | -903 | -896 | -877 | 852 | 5439 | 7402 |  | CORR | CIGR | 07:30 | 07:32 | 07:35 | 23 | 51 | 10 | EXT |  | 0.92 | (c)
80598.446 | 1.891 | 1.254 | -9.119 | -9.756 | 1888 | 2037 | 2013 | 92 | 1254 | 7403 |  | CORR | GENE | 05:29 | 05:53 | 05:49 | 2184 | 250 | 13 | EXT |  | 1.04 | (b)
80600.207 | 3.652 | 3.538 | -7.358 | -7.472 | 1801 | 2027 | 2004 | 23 | 3538 | 7403 |  | CORR | GENE | 05:15 | 05:51 | 05:47 | 143 | 406 | 12 | EXT |  | 0.94 | (c)
80600.319 | 3.764 | 3.758 | -7.246 | -7.252 | 1950 | 2018 | 2032 | 116 | 3758 | 7403 |  | CORR | CIGR | 05:39 | 05:50 | 05:52 | 45 | 164 | 11 | EXT |  | 0.92 | (c)
80600.508 | 3.953 | 3.872 | -7.057 | -7.138 | 1598 | 1785 | 1819 | 190 | 3872 | 7403 |  | CORR | GENE | 04:42 | 05:12 | 05:18 | 131 | 442 | 11 | EXT |  | 0.93 | (c)
80604.912 | 8.357 | 7.531 | -2.653 | -3.479 | 1457 | 1529 | 1533 | 621 | 2039 | 7403 |  | CORR | GENE | 04:19 | 04:31 | 04:31 | 1440 | 152 | 14 | EXT |  | 1.05 | (b)
80606.601 | 10.046 | 9.174 | -0.964 | -1.836 | 1460 | 1544 | 1580 | 530 | 65 | 7403 |  | CORR | GENE | 04:20 | 04:33 | 04:39 | 1771 | 240 | 12 | EXT |  | 1.03 | (b)
80607.597 | 0.032 | 0.013 | -11.048 | -11.067 | -2138 | -2092 | -2071 | 93 | 13 | 7404 |  | CORR | GENE | 04:23 | 04:30 | 04:33 | 2020 | 133 | 10 | EXT |  | 1.01 | (b)
80610.019 | 2.454 | 2.43 | -8.626 | -8.65 | -2135 | -1971 | -1991 | 96 | 2430 | 7404 |  | CORR | GENE | 04:23 | 04:50 | 04:46 | 81 | 287 | 10 | EXT |  | 0.93 | (c)
80613.411 | 5.846 | 5.819 | -5.234 | -5.261 | -1214 | -1126 | -1140 | 1017 | 5234 | 7404 |  | CORR | CIGR | 06:52 | 07:06 | 07:04 | 27 | 148 | 10 | EXT |  | 0.92 | (c)
80613.615 | 6.05 | 5.997 | -5.03 | -5.083 | -1576 | -1310 | -1280 | 655 | 4784 | 7404 |  | CORR | GENE | 05:53 | 06:36 | 06:41 | 299 | 592 | 10 | EXT |  | 0.96 | (c)
80615.07 | 7.505 | 7.471 | -3.575 | -3.609 | -1400 | -1105 | -1212 | 831 | 3502 | 7404 |  | CORR | GENE | 06:22 | 07:09 | 06:52 | 107 | 376 | 10 | EXT |  | 0.93 | (c)
80616.318 | 8.753 | 8.714 | -2.327 | -2.366 | -1515 | -1343 | -1354 | 716 | 2318 | 7404 |  | CORR | CIGR | 06:03 | 06:31 | 06:29 | 48 | 322 | 10 | EXT |  | 0.92 | (c)
80617.312 | 9.747 | 9.692 | -1.333 | -1.388 | -1609 | -1329 | -1399 | 622 | 1308 | 7404 |  | CORR | GENE | 05:48 | 06:33 | 06:22 | 80 | 419 | 13 | EXT |  | 0.93 | (c)
80618.031 | 10.466 | 10.385 | -0.614 | -0.695 | -1539 | -1460 | -1283 | 692 | 585 | 7404 |  | CORR | GENE | 05:59 | 06:12 | 06:41 | 110 | 511 | 14 | EXT |  | 0.93 | (c)
80618.203 | 10.638 | 10.616 | -0.442 | -0.464 | -1413 | -1394 | -1370 | 818 | 442 | 7404 |  | CORR | CIGR | 06:20 | 06:23 | 06:27 | 22 | 85 | 10 | EXT |  | 0.92 | (c)
80618.365 | 10.8 | 10.756 | -0.28 | -0.324 | -1808 | -1698 | -1632 | 423 | 277 | 7404 |  | CORR | CIGR | 05:16 | 05:34 | 05:44 | 47 | 351 | 10 | EXT |  | 0.92 | (c)
80619.664 | 1.019 | 0.037 | -10.316 | -11.298 | 1631 | 1637 | 1688 | 486 | 37 | 7405 |  | CORR | GENE | 04:29 | 04:30 | 04:38 | 1114 | 114 | 23 | EXT |  | 1.13 | (b)
80621.676 | 3.031 | 2.484 | -8.304 | -8.851 | 1607 | 1676 | 1659 | 520 | 2484 | 7405 |  | CORR | GENE | 04:25 | 04:36 | 04:34 | 919 | 103 | 13 | EXT |  | 1.02 | (b)
80623.706 | 5.061 | 4.798 | -6.274 | -6.537 | 1632 | 1682 | 1690 | 484 | 4798 | 7405 |  | CORR | GENE | 04:29 | 04:38 | 04:39 | 1138 | 115 | 14 | EXT |  | 1.04 | (b)
80629.075 | 10.43 | 10.408 | -0.905 | -0.927 | -2170 | -2029 | -2045 | 60 | 767 | 7405 |  | CORR | GENE | 06:16 | 06:39 | 06:36 | 160 | 251 | 15 | EXT |  | 0.95 | (c)
80629.195 | 10.55 | 10.526 | -0.785 | -0.809 | 1968 | 2051 | 2090 | 19 | 776 | 7405 |  | CORR | CIGR | 05:24 | 05:37 | 05:43 | 33 | 244 | 9 | EXT |  | 0.92 | (c)
80629.319 | 10.674 | 10.653 | -0.661 | -0.682 | 2023 | 2045 | 2080 | 94 | 655 | 7405 |  | CORR | CIGR | 05:32 | 05:36 | 05:42 | 27 | 114 | 10 | EXT |  | 0.92 | (c)
80629.502 | 10.857 | 10.768 | -0.478 | -0.567 | 2164 | -2135 | -2179 | 0 | 459 | 7405 |  | CORR | GENE | 05:55 | 06:21 | 06:14 | 108 | 236 | 10 | EXT |  | 0.93 | (c)
80629.817 | 11.172 | 11.135 | -0.163 | -0.2 | 1489 | 2049 | 1983 | 0 | 53 | 7405 |  | CORR | GENE | 04:06 | 05:37 | 05:26 | 147 | 989 | 12 | EXT |  | 0.94 | (c)
80630.022 | 0.042 | 0.01 | -10.663 | -10.695 | 1498 | 1565 | 1604 | 521 | 10 | 7406 |  | CORR | CIGR | 05:55 | 06:06 | 06:12 | 42 | 212 | 12 | EXT |  | 0.92 | (c)
80630.134 | 0.154 | 0.133 | -10.551 | -10.572 | 1178 | 1342 | 1312 | 784 | 133 | 7406 |  | CORR | CIGR | 05:03 | 05:30 | 05:25 | 36 | 269 | 15 | EXT |  | 0.92 | (c)
80631.442 | 1.462 | 1.227 | -9.243 | -9.478 | 1712 | 1736 | 1741 | 461 | 1227 | 7406 |  | CORR | GENE | 06:30 | 06:33 | 06:34 | 363 | 58 | 11 | EXT |  | 0.97 | (c)
80631.677 | 1.697 | 1.65 | -9.008 | -9.055 | 1658 | 1701 | 1690 | 510 | 1650 | 7406 |  | CORR | GENE | 06:21 | 06:28 | 06:26 | 140 | 62 | 10 | EXT |  | 0.93 | (c)
80634.045 | 4.065 | 2.839 | -6.64 | -7.866 | 873 | 1034 | 995 | 873 | 2839 | 7406 |  | CORR | GENE | 04:14 | 04:40 | 04:34 | 1694 | 244 | 12 | EXT |  | 1.03 | (b)
80634.704 | 4.724 | 4.573 | -5.981 | -6.132 | 1085 | 1152 | 1127 | 1061 | 4573 | 7406 |  | CORR | GENE | 04:48 | 04:59 | 04:55 | 229 | 85 | 14 | EXT |  | 0.96 | (c)
80634.871 | 4.891 | 4.829 | -5.814 | -5.876 | 1002 | 1050 | 1036 | 1002 | 4829 | 7406 |  | CORR | GENE | 04:35 | 04:43 | 04:40 | 200 | 69 | 13 | EXT |  | 0.95 | (c)
80636.275 | 6.295 | 6.285 | -4.41 | -4.42 | 1861 | 1895 | 1920 | 251 | 4387 | 7406 |  | CORR | CIGR | 06:53 | 06:59 | 07:03 | 33 | 119 | 14 | EXT |  | 0.92 | (c)
80636.365 | 6.385 | 6.38 | -4.32 | -4.325 | 1871 | 1890 | 1944 | 213 | 4277 | 7406 |  | CORR | CIGR | 06:55 | 06:58 | 07:07 | 48 | 147 | 11 | EXT |  | 0.92 | (c)
80637.726 | 7.746 | 7.637 | -2.959 | -3.068 | -67 | 15 | -13 | 0 | 2839 | 7406 |  | LWAN | GENE | 01:42 | 01:56 | 01:51 | 229 | 108 |  | EXT | Эквивалент потери металла 10%. |  | (c)
80637.978 | 7.998 | 7.904 | -2.707 | -2.801 | 973 | 979 | 987 | 973 | 2626 | 7406 |  | CORR | AXGR | 04:30 | 04:31 | 04:33 | 175 | 29 | 11 | EXT |  | 0.94 | (c)
80639.015 | 9.035 | 9.018 | -1.67 | -1.687 | 2043 | 2129 | 2128 | 18 | 1634 | 7406 |  | CORR | GENE | 07:23 | 07:37 | 07:37 | 53 | 170 | 10 | EXT |  | 0.93 | (c)
80639.078 | 9.098 | 9.097 | -1.607 | -1.608 | -2217 | -2214 | -2198 | 13 | 1213 | 7406 |  | LWAN | AXGR | 07:55 | 07:56 | 07:58 | 395 | 38 |  | EXT | Эквивалент потери металла 12%. |  | (c)
80639.853 | 9.873 | 9.859 | -0.832 | -0.846 | 1960 | 1982 | 2025 | 140 | 803 | 7406 |  | CORR | CIGR | 07:09 | 07:13 | 07:20 | 43 | 131 | 11 | EXT |  | 0.92 | (c)
80640.801 | 0.116 | 0.054 | -11.439 | -11.501 | 2206 | -2204 | -2059 | 0 | 54 | 7407 |  | CORR | GENE | 06:38 | 06:46 | 07:10 | 75 | 393 | 11 | EXT |  | 0.93 | (c)
80640.836 | 0.151 | 0.128 | -11.404 | -11.427 | 1473 | 1490 | 1535 | 634 | 128 | 7407 |  | CORR | CIGR | 04:40 | 04:42 | 04:50 | 24 | 124 | 10 | EXT |  | 0.92 | (c)
80641.059 | 0.374 | 0.307 | -11.181 | -11.248 | -2169 | -2057 | -2070 | 61 | 307 | 7407 |  | CORR | GENE | 06:52 | 07:10 | 07:08 | 88 | 198 | 10 | EXT |  | 0.93 | (c)
80641.468 | 0.783 | 0.775 | -10.772 | -10.78 | -2169 | -2071 | -2079 | 61 | 775 | 7407 |  | CORR | CIGR | 06:52 | 07:08 | 07:06 | 40 | 181 | 10 | EXT |  | 0.92 | (c)
80642.658 | 1.973 | 1.953 | -9.582 | -9.602 | 1755 | 2023 | 1987 | 11 | 1953 | 7407 |  | CORR | GENE | 05:25 | 06:08 | 06:03 | 83 | 465 | 9 | EXT |  | 0.93 | (c)
80646.216 | 5.531 | 5.506 | -6.024 | -6.049 | 1664 | 1672 | 1741 | 413 | 5506 | 7407 |  | CORR | CIGR | 05:11 | 05:12 | 05:23 | 30 | 154 | 11 | EXT |  | 0.92 | (c)
80646.722 | 6.037 | 6.008 | -5.518 | -5.547 | 1717 | 1729 | 1848 | 252 | 5474 | 7407 |  | CORR | GENE | 05:19 | 05:21 | 05:40 | 73 | 262 | 11 | EXT |  | 0.93 | (c)
80647.323 | 6.638 | 6.611 | -4.917 | -4.944 | 1713 | 1736 | 1758 | 427 | 4915 | 7407 |  | CORR | CIGR | 05:18 | 05:22 | 05:26 | 29 | 91 | 9 | EXT |  | 0.92 | (c)
80653.478 | 1.238 | 1.164 | -9.667 | -9.741 | -1682 | -1617 | -1635 | 549 | 1164 | 7408 |  | CORR | GENE | 04:44 | 04:55 | 04:52 | 354 | 94 | 10 | EXT |  | 0.96 | (c)
80653.606 | 1.366 | 1.318 | -9.539 | -9.587 | -1568 | -1485 | -1496 | 663 | 1318 | 7408 |  | CORR | GENE | 05:03 | 05:16 | 05:14 | 71 | 143 | 10 | EXT |  | 0.93 | (c)
80654.616 | 2.376 | 2.353 | -8.529 | -8.552 | -1428 | -1411 | -1357 | 803 | 2353 | 7408 |  | CORR | CIGR | 05:25 | 05:28 | 05:37 | 33 | 141 | 12 | EXT |  | 0.92 | (c)
80655.813 | 3.573 | 3.515 | -7.332 | -7.39 | -1759 | -1740 | -1739 | 472 | 3515 | 7408 |  | CORR | AXGR | 04:32 | 04:35 | 04:35 | 204 | 40 | 10 | EXT |  | 0.94 | (c)
80657.74 | 5.5 | 5.403 | -5.405 | -5.502 | -1674 | -1536 | -1576 | 556 | 4845 | 7408 |  | CORR | GENE | 04:45 | 05:08 | 05:01 | 657 | 196 | 10 | EXT |  | 0.99 | (c)
80661.708 | 9.468 | 9.343 | -1.437 | -1.562 | -1583 | -1476 | -1429 | 647 | 1316 | 7408 |  | CORR | GENE | 05:00 | 05:17 | 05:25 | 246 | 308 | 23 | EXT |  | 0.99 | (c)
80668.788 | 5.643 | 5.622 | -5.282 | -5.303 | -1777 | -1764 | -1704 | 453 | 5270 | 7409 |  | CORR | CIGR | 06:45 | 06:47 | 06:57 | 33 | 147 | 9 | EXT |  | 0.92 | (c)
80668.838 | 5.693 | 5.663 | -5.232 | -5.262 | -2116 | -2075 | -2042 | 114 | 5222 | 7409 |  | CORR | CIGR | 05:50 | 05:57 | 06:02 | 40 | 148 | 10 | EXT |  | 0.92 | (c)
80670 | 6.855 | 6.843 | -4.07 | -4.082 | -1890 | -1819 | -1821 | 340 | 4042 | 7409 |  | CORR | CIGR | 06:27 | 06:38 | 06:38 | 40 | 139 | 11 | EXT |  | 0.92 | (c)
80670.532 | 7.387 | 7.368 | -3.538 | -3.557 | -2116 | -2094 | -2086 | 114 | 3532 | 7409 |  | CORR | CIGR | 05:50 | 05:54 | 05:55 | 25 | 61 | 10 | EXT |  | 0.92 | (c)
80670.632 | 7.487 | 7.487 | -3.438 | -3.438 | -24 | -24 | -6 | 0 | 3267 | 7409 |  | LWAN | AXGR | 11:28 | 11:28 | 11:31 | 171 | 36 |  | EXT | Эквивалент потери металла 10%. |  | (c)
80674.023 | 10.878 | 10.814 | -0.047 | -0.111 | -2060 | -2037 | -1943 | 170 | 47 | 7409 |  | CORR | GENE | 05:59 | 06:03 | 06:18 | 64 | 235 | 10 | EXT |  | 0.93 | (c)
80674.167 | 0.097 | 0.025 | -11.043 | -11.115 | 1888 | 1987 | 2106 | 0 | 25 | 7410 |  | CORR | GENE | 04:45 | 05:01 | 05:20 | 104 | 435 | 10 | EXT |  | 0.93 | (c)
80676.48 | 2.41 | 2.359 | -8.73 | -8.781 | 2188 | 2201 | 2204 | 10 | 2359 | 7410 |  | LWAN | AXGR | 05:33 | 05:35 | 05:36 | 466 | 33 |  | INT | Эквивалент потери металла 11%. |  | (c)
80679.296 | 5.226 | 5.213 | -5.914 | -5.927 | 1864 | 1901 | 1936 | 222 | 5213 | 7410 |  | CORR | CIGR | 04:41 | 04:47 | 04:53 | 29 | 144 | 9 | EXT |  | 0.92 | (c)
80680.002 | 5.932 | 5.922 | -5.208 | -5.218 | -2162 | -2153 | -2129 | 69 | 5188 | 7410 |  | CORR | CIGR | 05:51 | 05:53 | 05:57 | 30 | 65 | 10 | EXT |  | 0.92 | (c)
80685.307 | 0.097 | 0.061 | -11.083 | -11.119 | -2082 | -2034 | -1985 | 149 | 61 | 7411 |  | CORR | GENE | 04:28 | 04:36 | 04:44 | 55 | 193 | 11 | EXT |  | 0.93 | (c)
80692.403 | 7.193 | 7.171 | -3.987 | -4.009 | -1676 | -1617 | -1606 | 555 | 3972 | 7411 |  | CORR | CIGR | 05:34 | 05:43 | 05:45 | 37 | 140 | 11 | EXT |  | 0.92 | (c)
80692.7 | 7.49 | 7.469 | -3.69 | -3.711 | -1725 | -1620 | -1573 | 506 | 3682 | 7411 |  | CORR | CIGR | 05:26 | 05:43 | 05:51 | 29 | 304 | 10 | EXT |  | 0.92 | (c)
80692.823 | 7.613 | 7.559 | -3.567 | -3.621 | -1915 | -1912 | -1862 | 316 | 3557 | 7411 |  | CORR | GENE | 04:55 | 04:56 | 05:04 | 64 | 105 | 10 | EXT |  | 0.93 | (c)
80694.821 | 9.611 | 9.59 | -1.569 | -1.59 | -1844 | -1739 | -1704 | 387 | 1546 | 7411 |  | CORR | CIGR | 05:07 | 05:24 | 05:29 | 44 | 279 | 9 | EXT |  | 0.92 | (c)
80696.205 | 10.995 | 10.983 | -0.185 | -0.197 | -1931 | -1913 | -1867 | 300 | 164 | 7411 |  | CORR | CIGR | 04:53 | 04:56 | 05:03 | 33 | 127 | 10 | EXT |  | 0.92 | (c)
80697.348 | 0.958 | 0.908 | -9.907 | -9.957 | -2135 | -1975 | -1998 | 96 | 908 | 7412 |  | CORR | GENE | 05:20 | 05:46 | 05:42 | 84 | 273 | 9 | EXT |  | 0.93 | (c)
80706.527 | 10.137 | 9.336 | -0.728 | -1.529 | 2129 | 2170 | 2177 | 6 | 149 | 7412 |  | CORR | GENE | 04:48 | 04:55 | 04:56 | 1380 | 96 | 10 | EXT |  | 1.01 | (b)
80720.242 | 1.957 | 0.954 | -9.168 | -10.171 | -2170 | -2152 | -2146 | 61 | 954 | 7414 |  | CORR | AXGR | 04:42 | 04:45 | 04:46 | 1367 | 48 | 11 | EXT |  | 1.01 | (b)
80720.616 | 2.331 | 2.331 | -8.794 | -8.794 | -1835 | -1822 | -1791 | 395 | 2331 | 7414 |  | CORR | CIGR | 05:36 | 05:38 | 05:43 | 24 | 88 | 10 | EXT |  | 0.92 | (c)
80721.594 | 3.309 | 3.309 | -7.816 | -7.816 | -2038 | -1977 | -1999 | 192 | 3309 | 7414 |  | CORR | CIGR | 05:03 | 05:13 | 05:09 | 28 | 79 | 9 | EXT |  | 0.92 | (c)
80721.926 | 3.641 | 3.562 | -7.484 | -7.563 | -1893 | -1419 | -1597 | 337 | 3562 | 7414 |  | CORR | GENE | 05:27 | 06:43 | 06:14 | 401 | 593 | 12 | EXT |  | 0.98 | (c)
80724.429 | 6.144 | 6.144 | -4.981 | -4.981 | -1999 | -1954 | -1956 | 231 | 4961 | 7414 |  | CORR | CIGR | 05:09 | 05:17 | 05:16 | 20 | 87 | 9 | EXT |  | 0.92 | (c)
80728.886 | 10.601 | 10.581 | -0.524 | -0.544 | -1659 | -1573 | -1568 | 571 | 504 | 7414 |  | CORR | CIGR | 06:04 | 06:18 | 06:19 | 40 | 183 | 9 | EXT |  | 0.92 | (c)
80729.197 | 10.912 | 10.89 | -0.213 | -0.235 | -1903 | -1889 | -1864 | 327 | 205 | 7414 |  | CORR | CIGR | 05:25 | 05:27 | 05:31 | 30 | 78 | 11 | EXT |  | 0.92 | (c)
80729.985 | 0.575 | 0.555 | -10.91 | -10.93 | -1690 | -1689 | -1657 | 541 | 555 | 7415 |  | CORR | CIGR | 04:33 | 04:33 | 04:39 | 27 | 65 | 10 | EXT |  | 0.92 | (c)
80730.069 | 0.659 | 0.638 | -10.826 | -10.847 | -1042 | -1005 | -975 | 909 | 638 | 7415 |  | CORR | CIGR | 06:18 | 06:24 | 06:29 | 24 | 133 | 14 | EXT |  | 0.92 | (c)
80742.015 | 1.12 | 1.098 | -10.495 | -10.517 | -1101 | -976 | -981 | 860 | 1098 | 7416 |  | CORR | GENE | 04:24 | 04:44 | 04:43 | 70 | 241 | 15 | EXT |  | 0.89 | (c)
80745.35 | 4.455 | 4.408 | -7.16 | -7.207 | -133 | -122 | -122 | 112 | 4408 | 7416 |  | CORR | AXGR | 07:00 | 07:02 | 07:02 | 116 | 21 | 10 | EXT |  | 0.89 | (c)
80754.975 | 2.465 | 2.416 | -9.095 | -9.144 | 912 | 1087 | 1079 | 912 | 2416 | 7417 |  | CORR | GENE | 05:30 | 05:58 | 05:57 | 88 | 335 | 10 | EXT | Аномалия находится на отводе. | 0.89 | (c)
80764.411 | 0.341 | 0.291 | -3.729 | -3.779 | 1862 | 1902 | 2047 | 0 | 291 | 7418 |  | CORR | GENE | 06:55 | 07:02 | 07:25 | 125 | 371 | 13 | EXT |  | 0.94 | (c)
80764.893 | 0.823 | 0.538 | -3.247 | -3.532 | 1932 | 1987 | 2008 | 146 | 538 | 7418 |  | CORR | GENE | 07:07 | 07:16 | 07:19 | 750 | 152 | 12 | EXT |  | 1.01 | (b)
80765.534 | 1.464 | 1.2 | -2.606 | -2.87 | 2155 | 2177 | 2185 | 15 | 1200 | 7418 |  | CORR | GENE | 07:43 | 07:46 | 07:48 | 300 | 60 | 13 | EXT |  | 0.97 | (c)
80765.651 | 1.581 | 1.54 | -2.489 | -2.53 | 1930 | 2081 | 2101 | 0 | 1540 | 7418 |  | CORR | GENE | 07:06 | 07:31 | 07:34 | 151 | 343 | 11 | EXT | Аномалия находится на упругопластическом изгибе: R=919 D, максимальное растяжение на 5.9 час. | 0.94 | (c)
80766.034 | 1.964 | 1.947 | -2.106 | -2.123 | -2193 | -2069 | -2049 | 37 | 1947 | 7418 |  | CORR | CIGR | 08:01 | 08:21 | 08:24 | 39 | 288 | 10 | EXT | Аномалия находится на упругопластическом изгибе: R=816 D, максимальное растяжение на 5.9 час. | 0.92 | (c)
80773.597 | 5.457 | 5.324 | -1.758 | -1.891 | 2228 | -2224 | -2221 | 0 | 1648 | 7419 |  | LWAN | AXGR | 07:53 | 07:54 | 07:55 | 243 | 25 |  | INT | Эквивалент потери металла 11%. Аномалия находится на упругопластическом изгибе: R=492 D, максимальное растяжение на 5.9 час. |  | (c)
80773.818 | 5.678 | 5.647 | -1.537 | -1.568 | 1801 | 1865 | 1908 | 215 | 1534 | 7419 |  | CORR | CIGR | 06:44 | 06:54 | 07:01 | 34 | 215 | 11 | EXT | Аномалия находится на упругопластическом изгибе: R=514 D, максимальное растяжение на 5.9 час. | 0.92 | (c)
80774.155 | 6.015 | 5.964 | -1.2 | -1.251 | 1682 | 1858 | 1821 | 270 | 1166 | 7419 |  | CORR | GENE | 06:25 | 06:53 | 06:47 | 85 | 278 | 10 | EXT | Аномалия находится на упругопластическом изгибе: R=560 D, максимальное растяжение на 5.9 час. | 0.93 | (c)
80778.182 | 2.827 | 2.513 | -1.713 | -2.027 | 387 | 432 | 420 | 387 | 1463 | 7420 |  | CORR | GENE | 03:38 | 03:45 | 03:44 | 564 | 67 | 12 | EXT |  | 0.99 | (c)
80778.595 | 3.24 | 3.213 | -1.3 | -1.327 | 476 | 523 | 530 | 476 | 1233 | 7420 |  | CORR | GENE | 03:53 | 04:00 | 04:01 | 94 | 109 | 9 | EXT |  | 0.93 | (c)
80779.102 | 3.747 | 3.659 | -0.793 | -0.881 | 427 | 449 | 442 | 427 | 429 | 7420 |  | CORR | AXGR | 03:45 | 03:48 | 03:47 | 452 | 31 | 14 | EXT |  | 0.99 | (c)
80781.504 | 1.609 | 1.52 | -3.996 | -4.085 | 1858 | 1870 | 1869 | 350 | 1520 | 7421 |  | CORR | AXGR | 07:36 | 07:38 | 07:38 | 177 | 22 | 10 | EXT |  | 0.94 | (c)
80781.739 | 1.844 | 1.834 | -3.761 | -3.771 | 1484 | 1496 | 1522 | 671 | 1834 | 7421 |  | CORR | CIGR | 06:36 | 06:38 | 06:42 | 22 | 76 | 10 | EXT |  | 0.92 | (c)
80793.269 | 7.769 | 7.745 | -3.706 | -3.73 | -713 | -669 | -667 | 621 | 3698 | 7422 |  | CORR | CIGR | 07:46 | 07:53 | 07:53 | 32 | 92 | 9 | EXT |  | 0.92 | (c)
80795.603 | 10.103 | 10.004 | -1.372 | -1.471 | -922 | -873 | -869 | 817 | 659 | 7422 |  | CORR | GENE | 07:12 | 07:20 | 07:21 | 812 | 105 | 10 | EXT |  | 0.99 | (c)
80809.265 | 1.085 | 1.059 | -10.17 | -10.196 | 1831 | 2055 | 2027 | 9 | 1059 | 7424 |  | CORR | GENE | 06:11 | 06:47 | 06:42 | 73 | 390 | 12 | EXT | Аномалия находится на упругопластическом изгибе: R=559 D, максимальное растяжение на 5 час. | 0.93 | (c)
80811.992 | 3.812 | 3.804 | -7.443 | -7.451 | -1340 | -1295 | -1296 | 891 | 3804 | 7424 |  | CORR | CIGR | 09:39 | 09:46 | 09:46 | 31 | 88 | 10 | EXT | Аномалия находится на упругопластическом изгибе: R=438 D, максимальное растяжение на 4.7 час. | 0.92 | (c)
80813.134 | 4.954 | 4.897 | -6.301 | -6.358 | -1859 | -1750 | -1745 | 372 | 4897 | 7424 |  | GOUG | GENE | 08:15 | 08:33 | 08:33 | 77 | 227 | 10 | EXT | Задир. Аномалия находится на упругопластическом изгибе: R=412 D, максимальное растяжение на 4.8 час. |  | (c)
80816.44 | 8.26 | 8.243 | -2.995 | -3.012 | -1860 | -1815 | -1793 | 371 | 2987 | 7424 |  | CORR | CIGR | 08:15 | 08:22 | 08:26 | 25 | 134 | 10 | EXT | Аномалия находится на упругопластическом изгибе: R=373 D, максимальное растяжение на 5.4 час. | 0.92 | (c)
80818.828 | 10.648 | 10.62 | -0.607 | -0.635 | 1810 | 2020 | 1993 | 54 | 452 | 7424 |  | CORR | GENE | 06:07 | 06:41 | 06:37 | 183 | 367 | 12 | EXT | Аномалия находится на упругопластическом изгибе: R=326 D, максимальное растяжение на 5.9 час. | 1.08 | (b)
80820.976 | 1.541 | 1.52 | -7.679 | -7.7 | -1512 | -1494 | -1447 | 718 | 1520 | 7425 |  | CORR | CIGR | 06:27 | 06:30 | 06:37 | 30 | 131 | 10 | EXT | Аномалия находится на упругопластическом изгибе: R=299 D, максимальное растяжение на 6.2 час. | 1.13 | (b)
80821.158 | 1.723 | 1.696 | -7.497 | -7.524 | -1677 | -1574 | -1608 | 553 | 1696 | 7425 |  | CORR | CIGR | 06:00 | 06:17 | 06:11 | 40 | 139 | 9 | EXT | Аномалия находится на упругопластическом изгибе: R=299 D, максимальное растяжение на 6.2 час. | 1.14 | (b)
80822.244 | 2.809 | 2.789 | -6.411 | -6.431 | -1582 | -1571 | -1543 | 648 | 2789 | 7425 |  | CORR | CIGR | 06:15 | 06:17 | 06:22 | 20 | 79 | 9 | EXT | Аномалия находится на упругопластическом изгибе: R=310 D, максимальное растяжение на 6 час. | 1.1 | (b)
80822.4 | 2.965 | 2.935 | -6.255 | -6.285 | -1747 | -1730 | -1660 | 483 | 2935 | 7425 |  | CORR | CIGR | 05:49 | 05:52 | 06:03 | 35 | 174 | 9 | EXT | Аномалия находится на упругопластическом изгибе: R=310 D, максимальное растяжение на 6 час. | 1.12 | (b)
80822.693 | 3.258 | 3.224 | -5.962 | -5.996 | -1852 | -1835 | -1789 | 378 | 3224 | 7425 |  | CORR | CIGR | 05:32 | 05:35 | 05:42 | 34 | 126 | 11 | EXT | Аномалия находится на упругопластическом изгибе: R=319 D, максимальное растяжение на 5.9 час. | 1.09 | (b)
80822.711 | 3.276 | 3.261 | -5.944 | -5.959 | -1643 | -1530 | -1573 | 587 | 3261 | 7425 |  | CORR | GENE | 06:06 | 06:24 | 06:17 | 60 | 140 | 9 | EXT | Аномалия находится на упругопластическом изгибе: R=319 D, максимальное растяжение на 5.9 час. | 1.08 | (b)
80823.057 | 3.622 | 3.607 | -5.598 | -5.613 | -1643 | -1623 | -1599 | 587 | 3607 | 7425 |  | CORR | CIGR | 06:06 | 06:09 | 06:13 | 25 | 88 | 9 | EXT | Аномалия находится на упругопластическом изгибе: R=324 D, максимальное растяжение на 5.9 час. | 1.07 | (b)
80823.125 | 3.69 | 3.652 | -5.53 | -5.568 | -1625 | -1571 | -1551 | 605 | 3652 | 7425 |  | CORR | CIGR | 06:08 | 06:17 | 06:20 | 50 | 148 | 11 | EXT | Аномалия находится на упругопластическом изгибе: R=324 D, максимальное растяжение на 5.9 час. | 1.08 | (b)
80826.127 | 6.692 | 6.623 | -2.528 | -2.597 | -1645 | -1459 | -1474 | 585 | 2505 | 7425 |  | CORR | GENE | 06:05 | 06:35 | 06:33 | 92 | 343 | 9 | EXT | Аномалия находится на упругопластическом изгибе: R=451 D, максимальное растяжение на 4.7 час. | 0.93 | (c)
80826.813 | 7.378 | 7.356 | -1.842 | -1.864 | -1840 | -1819 | -1805 | 390 | 1835 | 7425 |  | CORR | CIGR | 05:34 | 05:37 | 05:39 | 29 | 71 | 9 | EXT | Аномалия находится на упругопластическом изгибе: R=474 D, максимальное растяжение на 4.3 час. | 0.92 | (c)
80826.884 | 7.449 | 7.429 | -1.771 | -1.791 | -1669 | -1555 | -1565 | 561 | 1741 | 7425 |  | CORR | CIGR | 06:01 | 06:20 | 06:18 | 50 | 209 | 12 | EXT | Аномалия находится на упругопластическом изгибе: R=474 D, максимальное растяжение на 4.3 час. | 0.93 | (c)
80827.799 | 8.364 | 8.356 | -0.856 | -0.864 | -1653 | -1617 | -1607 | 577 | 836 | 7425 |  | CORR | CIGR | 06:04 | 06:10 | 06:11 | 28 | 92 | 9 | EXT | Аномалия находится на упругопластическом изгибе: R=464 D, максимальное растяжение на 3.9 час. | 0.92 | (c)
80827.909 | 8.474 | 7.946 | -0.746 | -1.274 | -1859 | -1765 | -1759 | 372 | 722 | 7425 |  | CORR | GENE | 05:31 | 05:46 | 05:47 | 552 | 199 | 11 | EXT | Аномалия находится на упругопластическом изгибе: R=464 D, максимальное растяжение на 3.9 час. | 0.99 | (c)
80828.158 | 8.723 | 8.603 | -0.497 | -0.617 | -1969 | -1823 | -1632 | 261 | 446 | 7425 |  | CORR | GENE | 05:13 | 05:36 | 06:07 | 171 | 674 | 9 | EXT | Аномалия находится на упругопластическом изгибе: R=460 D, максимальное растяжение на 3.8 час. | 0.94 | (c)
80828.296 | 8.861 | 8.851 | -0.359 | -0.369 | -1761 | -1712 | -1707 | 469 | 347 | 7425 |  | CORR | CIGR | 05:47 | 05:54 | 05:55 | 22 | 109 | 14 | EXT | Аномалия находится на упругопластическом изгибе: R=456 D, максимальное растяжение на 3.7 час. | 0.92 | (c)
80828.568 | 9.133 | 9.112 | -0.087 | -0.108 | 1641 | 1690 | 1713 | 446 | 69 | 7425 |  | CORR | CIGR | 02:56 | 03:04 | 03:07 | 39 | 144 | 14 | EXT | Аномалия находится на упругопластическом изгибе: R=453 D, максимальное растяжение на 3.7 час. | 0.92 | (c)
80828.617 | 9.182 | 9.134 | -0.038 | -0.086 | -1938 | -1826 | -1685 | 292 | 19 | 7425 |  | CORR | GENE | 05:18 | 05:36 | 05:59 | 67 | 507 | 11 | EXT | Аномалия находится на упругопластическом изгибе: R=453 D, максимальное растяжение на 3.7 час. | 0.93 | (c)
80831.376 | 0.241 | 0.222 | -6.044 | -6.063 | -1844 | -1785 | -1695 | 386 | 222 | 7427 |  | CORR | CIGR | 05:31 | 05:41 | 05:55 | 28 | 299 | 13 | EXT | Аномалия находится на упругопластическом изгибе: R=426 D, максимальное растяжение на 3.4 час. | 0.92 | (c)
80831.467 | 0.332 | 0.284 | -5.953 | -6.001 | -1814 | -1792 | -1785 | 416 | 284 | 7427 |  | CORR | GENE | 05:36 | 05:40 | 05:41 | 152 | 58 | 10 | EXT | Аномалия находится на упругопластическом изгибе: R=426 D, максимальное растяжение на 3.4 час. | 0.94 | (c)
80831.656 | 0.521 | 0.506 | -5.764 | -5.779 | -1657 | -1620 | -1606 | 573 | 506 | 7427 |  | CORR | CIGR | 06:01 | 06:07 | 06:10 | 20 | 103 | 10 | EXT | Аномалия находится на упругопластическом изгибе: R=430 D, максимальное растяжение на 3.4 час. | 0.92 | (c)
80832.156 | 1.021 | 0.991 | -5.264 | -5.294 | -1725 | -1585 | -1614 | 505 | 991 | 7427 |  | CORR | CIGR | 05:50 | 06:13 | 06:08 | 38 | 223 | 14 | EXT | Аномалия находится на упругопластическом изгибе: R=441 D, максимальное растяжение на 3.5 час. | 0.92 | (c)
80832.231 | 1.096 | 1.087 | -5.189 | -5.198 | -1610 | -1587 | -1584 | 620 | 1087 | 7427 |  | CORR | CIGR | 06:09 | 06:13 | 06:13 | 20 | 52 | 9 | EXT | Аномалия находится на упругопластическом изгибе: R=441 D, максимальное растяжение на 3.5 час. | 0.92 | (c)
80832.443 | 1.308 | 1.283 | -4.977 | -5.002 | -1875 | -1668 | -1710 | 355 | 1283 | 7427 |  | CORR | CIGR | 05:26 | 05:60 | 05:53 | 41 | 330 | 14 | EXT | Аномалия находится на упругопластическом изгибе: R=447 D, максимальное растяжение на 3.6 час. | 0.92 | (c)
80832.623 | 1.488 | 1.471 | -4.797 | -4.814 | -1342 | -1313 | -1291 | 888 | 1471 | 7427 |  | CORR | CIGR | 06:52 | 06:57 | 07:00 | 21 | 102 | 9 | EXT | Аномалия находится на упругопластическом изгибе: R=452 D, максимальное растяжение на 3.7 час. | 0.92 | (c)
80832.657 | 1.522 | 1.497 | -4.763 | -4.788 | -1849 | -1668 | -1684 | 381 | 1497 | 7427 |  | CORR | GENE | 05:30 | 05:60 | 05:57 | 57 | 331 | 10 | EXT | Аномалия находится на упругопластическом изгибе: R=452 D, максимальное растяжение на 3.7 час. | 0.93 | (c)
80832.874 | 1.739 | 1.71 | -4.546 | -4.575 | -1901 | -1719 | -1715 | 329 | 1710 | 7427 |  | CORR | GENE | 05:22 | 05:51 | 05:52 | 53 | 372 | 13 | EXT | Аномалия находится на упругопластическом изгибе: R=457 D, максимальное растяжение на 3.7 час. | 0.93 | (c)
80832.883 | 1.748 | 1.734 | -4.537 | -4.551 | -1410 | -1367 | -1342 | 820 | 1734 | 7427 |  | CORR | CIGR | 06:41 | 06:48 | 06:52 | 29 | 137 | 9 | EXT | Аномалия находится на упругопластическом изгибе: R=457 D, максимальное растяжение на 3.7 час. | 0.92 | (c)
80833.08 | 1.945 | 1.923 | -4.34 | -4.362 | -1815 | -1638 | -1684 | 415 | 1923 | 7427 |  | CORR | GENE | 05:36 | 06:04 | 05:57 | 70 | 262 | 12 | EXT | Аномалия находится на упругопластическом изгибе: R=463 D, максимальное растяжение на 3.8 час. | 0.93 | (c)
80833.35 | 2.215 | 2.177 | -4.07 | -4.108 | -1778 | -1637 | -1652 | 452 | 2177 | 7427 |  | CORR | CIGR | 05:42 | 06:05 | 06:02 | 49 | 253 | 11 | EXT | Аномалия находится на упругопластическом изгибе: R=470 D, максимальное растяжение на 3.9 час. | 0.93 | (c)
80833.584 | 2.449 | 2.399 | -3.836 | -3.886 | -1890 | -1800 | -1730 | 340 | 2399 | 7427 |  | CORR | GENE | 05:24 | 05:38 | 05:49 | 61 | 320 | 13 | EXT | Аномалия находится на упругопластическом изгибе: R=477 D, максимальное растяжение на 4 час. | 0.93 | (c)
80833.957 | 2.822 | 2.484 | -3.463 | -3.801 | -1667 | -1558 | -1603 | 563 | 2484 | 7427 |  | CORR | GENE | 05:60 | 06:17 | 06:10 | 796 | 128 | 15 | EXT | Аномалия находится на упругопластическом изгибе: R=485 D, максимальное растяжение на 4.1 час. | 1.03 | (b)
80834.267 | 3.132 | 2.564 | -3.153 | -3.721 | -1899 | -1851 | -1849 | 331 | 2564 | 7427 |  | CORR | GENE | 05:22 | 05:30 | 05:30 | 616 | 101 | 14 | EXT | Аномалия находится на упругопластическом изгибе: R=517 D, максимальное растяжение на 4.2 час. | 1.01 | (b)
80834.48 | 3.345 | 3.314 | -2.94 | -2.971 | -1724 | -1652 | -1670 | 506 | 2938 | 7427 |  | CORR | CIGR | 05:50 | 06:02 | 05:59 | 33 | 109 | 11 | EXT | Аномалия находится на упругопластическом изгибе: R=517 D, максимальное растяжение на 4.2 час. | 0.92 | (c)
80834.493 | 3.358 | 3.356 | -2.927 | -2.929 | -1848 | -1787 | -1790 | 383 | 2158 | 7427 |  | CORR | GENE | 05:30 | 05:40 | 05:40 | 771 | 116 | 14 | EXT | Аномалия находится на упругопластическом изгибе: R=517 D, максимальное растяжение на 4.2 час. | 1.02 | (b)
80834.54 | 3.405 | 3.311 | -2.88 | -2.974 | -1617 | -1603 | -1602 | 613 | 2821 | 7427 |  | CORR | AXGR | 06:08 | 06:10 | 06:10 | 153 | 30 | 11 | EXT | Аномалия находится на упругопластическом изгибе: R=548 D, максимальное растяжение на 4.3 час. | 0.94 | (c)
80834.647 | 3.512 | 3.471 | -2.773 | -2.814 | -1673 | -1612 | -1601 | 557 | 2773 | 7427 |  | CORR | CIGR | 05:59 | 06:09 | 06:10 | 41 | 145 | 15 | EXT | Аномалия находится на упругопластическом изгибе: R=548 D, максимальное растяжение на 4.3 час. | 0.93 | (c)
80834.745 | 3.61 | 3.583 | -2.675 | -2.702 | -1622 | -1557 | -1565 | 608 | 2672 | 7427 |  | CORR | CIGR | 06:07 | 06:17 | 06:16 | 30 | 115 | 15 | EXT | Аномалия находится на упругопластическом изгибе: R=548 D, максимальное растяжение на 4.3 час. | 0.92 | (c)
80834.927 | 3.792 | 3.783 | -2.493 | -2.502 | -403 | -358 | -286 | 168 | 2442 | 7427 |  | CORR | GENE | 09:24 | 09:31 | 09:43 | 60 | 235 | 11 | EXT | Аномалия находится на упругопластическом изгибе: R=590 D, максимальное растяжение на 4.5 час. | 0.93 | (c)
80835.117 | 3.982 | 3.747 | -2.303 | -2.538 | -1622 | -1592 | -1601 | 608 | 1899 | 7427 |  | CORR | AXGR | 06:07 | 06:12 | 06:10 | 639 | 43 | 13 | EXT | Аномалия находится на упругопластическом изгибе: R=642 D, максимальное растяжение на 4.6 час. | 1.01 | (b)
80835.665 | 4.53 | 4.177 | -1.755 | -2.108 | -1832 | -1767 | -1790 | 398 | 1358 | 7427 |  | CORR | GENE | 05:33 | 05:44 | 05:40 | 750 | 85 | 11 | EXT | Аномалия находится на упругопластическом изгибе: R=755 D, максимальное растяжение на 4.9 час. | 1 | (c)
80835.665 | 4.53 | 4.512 | -1.755 | -1.773 | -558 | -498 | -467 | 375 | 1738 | 7427 |  | CORR | CIGR | 08:59 | 09:08 | 09:13 | 35 | 183 | 10 | EXT | Аномалия находится на упругопластическом изгибе: R=755 D, максимальное растяжение на 4.9 час. | 0.92 | (c)
80835.892 | 4.757 | 4.729 | -1.528 | -1.556 | -2032 | -1989 | -1974 | 198 | 1524 | 7427 |  | CORR | CIGR | 05:01 | 05:08 | 05:10 | 32 | 116 | 9 | EXT | Аномалия находится на упругопластическом изгибе: R=820 D, максимальное растяжение на 5 час. | 0.92 | (c)
80836.145 | 5.01 | 4.919 | -1.275 | -1.366 | -1453 | -1254 | -1312 | 777 | 1166 | 7427 |  | CORR | GENE | 06:34 | 07:06 | 06:57 | 200 | 282 | 9 | EXT | Аномалия находится на упругопластическом изгибе: R=893 D, максимальное растяжение на 5.1 час. | 0.94 | (c)
80836.216 | 5.081 | 4.506 | -1.204 | -1.779 | -1690 | -1674 | -1648 | 540 | 1124 | 7427 |  | CORR | GENE | 05:56 | 05:59 | 06:03 | 655 | 85 | 11 | EXT | Аномалия находится на упругопластическом изгибе: R=893 D, максимальное растяжение на 5.1 час. | 0.99 | (c)
80836.362 | 5.227 | 5.164 | -1.058 | -1.121 | -2122 | -1813 | -1647 | 108 | 1021 | 7427 |  | CORR | GENE | 04:46 | 05:36 | 06:03 | 100 | 950 | 13 | EXT | Аномалия находится на упругопластическом изгибе: R=981 D, максимальное растяжение на 5.2 час. | 0.93 | (c)
80836.484 | 5.349 | 5.325 | -0.936 | -0.96 | -2128 | -2066 | -2063 | 102 | 927 | 7427 |  | CORR | CIGR | 04:45 | 04:55 | 04:56 | 33 | 131 | 9 | EXT |  | 0.92 | (c)
80837.116 | 5.981 | 5.858 | -0.304 | -0.427 | -2082 | -1880 | -1690 | 148 | 280 | 7427 |  | CORR | GENE | 04:53 | 05:25 | 05:56 | 147 | 784 | 13 | EXT |  | 0.94 | (c)
80838.48 | 1.06 | 1.021 | -0.575 | -0.614 | -1124 | -869 | -954 | 784 | 545 | 7428 |  | CORR | GENE | 07:34 | 08:15 | 08:02 | 69 | 340 | 11 | EXT |  | 0.93 | (c)
80838.602 | 1.182 | 1.151 | -0.453 | -0.484 | -700 | -644 | -629 | 558 | 442 | 7428 |  | CORR | CIGR | 08:43 | 08:52 | 08:54 | 42 | 142 | 9 | EXT |  | 0.92 | (c)
80839.003 | 1.583 | 1.528 | -0.052 | -0.107 | -1097 | -1020 | -989 | 882 | 52 | 7428 |  | CORR | GENE | 07:39 | 07:51 | 07:56 | 55 | 215 | 10 | EXT |  | 0.93 | (c)
80841.09 | 2.035 | 2.007 | -0.555 | -0.583 | -1016 | -940 | -961 | 905 | 543 | 7429 |  | CORR | CIGR | 07:55 | 08:07 | 08:04 | 40 | 111 | 12 | EXT |  | 0.92 | (c)
80850.278 | 0.958 | 0.469 | -10.247 | -10.736 | 2094 | 2136 | 2135 | 55 | 469 | 7431 |  | CORR | GENE | 07:11 | 07:18 | 07:17 | 741 | 81 | 15 | EXT |  | 1.03 | (b)
80850.33 | 1.01 | 0.847 | -10.195 | -10.358 | 2021 | 2058 | 2047 | 158 | 847 | 7431 |  | CORR | GENE | 06:59 | 07:05 | 07:03 | 263 | 52 | 14 | EXT |  | 0.96 | (c)
80850.828 | 1.508 | 1.385 | -9.697 | -9.82 | 2154 | 2182 | 2175 | 34 | 1385 | 7431 |  | CORR | AXGR | 07:20 | 07:25 | 07:24 | 214 | 43 | 15 | EXT |  | 0.96 | (c)
80853.072 | 3.752 | 3.498 | -7.453 | -7.707 | 2118 | 2181 | 2163 | 24 | 3498 | 7431 |  | CORR | GENE | 07:15 | 07:25 | 07:22 | 1280 | 89 | 13 | EXT |  | 1.03 | (b)
80854.7 | 5.38 | 5.352 | -5.825 | -5.853 | 1672 | 1727 | 1733 | 436 | 5352 | 7431 |  | CORR | CIGR | 06:03 | 06:12 | 06:13 | 40 | 122 | 11 | EXT |  | 0.92 | (c)
80854.763 | 5.443 | 5.421 | -5.762 | -5.784 | 1949 | 2059 | 2041 | 98 | 5421 | 7431 |  | CORR | CIGR | 06:47 | 07:05 | 07:02 | 37 | 183 | 12 | EXT |  | 0.92 | (c)
80855.106 | 5.786 | 5.767 | -5.419 | -5.438 | 1687 | 1794 | 1795 | 327 | 5324 | 7431 |  | CORR | GENE | 06:05 | 06:22 | 06:23 | 114 | 216 | 13 | EXT |  | 0.93 | (c)
80855.226 | 5.906 | 5.375 | -5.299 | -5.83 | 1517 | 1564 | 1560 | 627 | 5048 | 7431 |  | CORR | GENE | 05:38 | 05:45 | 05:45 | 782 | 86 | 15 | EXT |  | 1.03 | (b)
80855.783 | 6.463 | 6.171 | -4.742 | -5.034 | 1498 | 1673 | 1640 | 448 | 4735 | 7431 |  | CORR | GENE | 05:35 | 06:03 | 05:57 | 299 | 284 | 15 | EXT |  | 0.98 | (c)
80855.97 | 6.65 | 6.614 | -4.555 | -4.591 | 1613 | 1673 | 1714 | 416 | 4513 | 7431 |  | CORR | GENE | 05:53 | 06:03 | 06:09 | 78 | 201 | 12 | EXT |  | 0.93 | (c)
80856.177 | 6.857 | 6.752 | -4.348 | -4.453 | 1705 | 1783 | 1762 | 412 | 3983 | 7431 |  | CORR | GENE | 06:08 | 06:21 | 06:17 | 470 | 114 | 10 | EXT |  | 0.97 | (c)
80856.576 | 7.256 | 6.827 | -3.949 | -4.378 | 1495 | 1515 | 1557 | 612 | 3288 | 7431 |  | CORR | GENE | 05:34 | 05:37 | 05:44 | 1090 | 123 | 13 | EXT |  | 1.03 | (b)
80856.776 | 7.456 | 7.384 | -3.749 | -3.821 | 1627 | 1658 | 1796 | 266 | 3741 | 7431 |  | CORR | GENE | 05:55 | 06:00 | 06:23 | 80 | 337 | 9 | EXT |  | 0.93 | (c)
80857.11 | 7.79 | 7.76 | -3.415 | -3.445 | 1740 | 1767 | 1818 | 335 | 3365 | 7431 |  | CORR | GENE | 06:14 | 06:18 | 06:26 | 80 | 155 | 9 | EXT |  | 0.93 | (c)
80860.55 | 0.025 | 0.009 | -11.085 | -11.101 | 1854 | -1803 | -1848 | 0 | 9 | 7432 |  | CORR | GENE | 03:36 | 05:46 | 05:39 | 74 | 1518 | 14 | EXT |  | 0.93 | (c)
80861.629 | 1.104 | 1.071 | -10.006 | -10.039 | -1786 | -1683 | -1698 | 444 | 1071 | 7432 |  | CORR | CIGR | 05:49 | 06:05 | 06:03 | 33 | 177 | 9 | EXT |  | 0.92 | (c)
80862.226 | 1.701 | 1.651 | -9.409 | -9.459 | -1698 | -1639 | -1573 | 532 | 1651 | 7432 |  | CORR | GENE | 06:03 | 06:12 | 06:23 | 80 | 250 | 9 | EXT |  | 0.93 | (c)
80862.58 | 2.055 | 1.861 | -9.055 | -9.249 | -1449 | -1342 | -1386 | 781 | 1861 | 7432 |  | CORR | GENE | 06:43 | 07:00 | 06:53 | 526 | 127 | 10 | EXT |  | 0.98 | (c)
80862.691 | 2.166 | 2.132 | -8.944 | -8.978 | -1322 | -1319 | -1239 | 908 | 2132 | 7432 |  | CORR | GENE | 07:04 | 07:04 | 07:17 | 59 | 167 | 10 | EXT |  | 0.93 | (c)
80862.714 | 2.189 | 2.145 | -8.921 | -8.965 | -1989 | -1554 | -1746 | 241 | 2145 | 7432 |  | CORR | GENE | 05:16 | 06:26 | 05:55 | 105 | 487 | 10 | EXT |  | 0.93 | (c)
80862.942 | 2.417 | 2.39 | -8.693 | -8.72 | -1586 | -1482 | -1523 | 644 | 2390 | 7432 |  | CORR | CIGR | 06:21 | 06:38 | 06:31 | 27 | 126 | 10 | EXT |  | 0.92 | (c)
80864.245 | 3.72 | 3.7 | -7.39 | -7.41 | -1689 | -1657 | -1655 | 541 | 3700 | 7432 |  | CORR | CIGR | 06:04 | 06:10 | 06:10 | 20 | 69 | 10 | EXT |  | 0.92 | (c)
80865.448 | 4.923 | 4.893 | -6.187 | -6.217 | -2005 | -1979 | -1950 | 225 | 4893 | 7432 |  | CORR | CIGR | 05:13 | 05:17 | 05:22 | 30 | 110 | 9 | EXT |  | 0.92 | (c)
80865.703 | 5.178 | 5.152 | -5.932 | -5.958 | -1326 | -1294 | -1288 | 904 | 5152 | 7432 |  | CORR | CIGR | 07:03 | 07:08 | 07:09 | 26 | 76 | 9 | EXT |  | 0.92 | (c)
80866.188 | 5.663 | 5.643 | -5.447 | -5.467 | -1968 | -1958 | -1933 | 262 | 5447 | 7432 |  | CORR | CIGR | 05:19 | 05:21 | 05:25 | 20 | 70 | 10 | EXT |  | 0.92 | (c)
80866.42 | 5.895 | 5.867 | -5.215 | -5.243 | -2077 | -2025 | -2014 | 153 | 5215 | 7432 |  | CORR | CIGR | 05:02 | 05:10 | 05:12 | 28 | 126 | 9 | EXT |  | 0.92 | (c)
80866.531 | 6.006 | 5.978 | -5.104 | -5.132 | -1681 | -1570 | -1611 | 549 | 5102 | 7432 |  | CORR | CIGR | 06:06 | 06:23 | 06:17 | 30 | 140 | 9 | EXT |  | 0.92 | (c)
80868.027 | 7.502 | 7.469 | -3.608 | -3.641 | -2051 | -2005 | -1991 | 179 | 3585 | 7432 |  | CORR | GENE | 05:06 | 05:13 | 05:16 | 56 | 121 | 10 | EXT |  | 0.93 | (c)
80868.786 | 8.261 | 8.241 | -2.849 | -2.869 | -1715 | -1690 | -1676 | 515 | 2849 | 7432 |  | CORR | CIGR | 06:00 | 06:04 | 06:06 | 20 | 78 | 9 | EXT |  | 0.92 | (c)
80879.6 | 7.965 | 7.939 | -3.51 | -3.536 | 202 | 259 | 275 | 202 | 3485 | 7433 |  | CORR | GENE | 01:31 | 01:40 | 01:42 | 51 | 147 | 12 | EXT |  | 0.93 | (c)
80882.994 | 11.359 | 11.162 | -0.116 | -0.313 | -2170 | -2146 | -2147 | 60 | 40 | 7433 |  | CORR | AXGR | 07:08 | 07:12 | 07:11 | 273 | 47 | 11 | EXT |  | 0.96 | (c)
80883.316 | 0.206 | 0.12 | -11.339 | -11.425 | 1912 | 2040 | 2030 | 83 | 120 | 7434 |  | CORR | GENE | 06:56 | 07:17 | 07:15 | 100 | 236 | 9 | EXT |  | 0.93 | (c)
80883.505 | 0.395 | 0.305 | -11.15 | -11.24 | 1947 | 2026 | 2101 | 0 | 305 | 7434 |  | CORR | GENE | 07:02 | 07:14 | 07:27 | 122 | 309 | 10 | EXT |  | 0.93 | (c)
80885.231 | 2.121 | 1.91 | -9.424 | -9.635 | 1922 | 2037 | 2102 | 0 | 1910 | 7434 |  | CORR | GENE | 06:58 | 07:16 | 07:27 | 398 | 360 | 9 | EXT |  | 0.96 | (c)
80885.704 | 2.594 | 2.579 | -8.951 | -8.966 | 1963 | 2042 | 2080 | 34 | 2579 | 7434 |  | CORR | CIGR | 07:04 | 07:17 | 07:23 | 33 | 234 | 12 | EXT |  | 0.92 | (c)
80885.822 | 2.712 | 2.633 | -8.833 | -8.912 | 978 | 1257 | 1243 | 722 | 2633 | 7434 |  | CORR | GENE | 04:25 | 05:10 | 05:08 | 103 | 531 | 9 | EXT |  | 0.93 | (c)
80886.043 | 2.933 | 2.733 | -8.612 | -8.812 | 1919 | 1933 | 2091 | 0 | 2733 | 7434 |  | CORR | GENE | 06:57 | 06:59 | 07:25 | 326 | 345 | 10 | EXT |  | 0.96 | (c)
80886.268 | 3.158 | 3.142 | -8.387 | -8.403 | 2002 | 2112 | 2151 | 0 | 3142 | 7434 |  | CORR | GENE | 07:10 | 07:28 | 07:35 | 71 | 299 | 13 | EXT |  | 0.93 | (c)
80886.608 | 3.498 | 3.437 | -8.047 | -8.108 | 2046 | 2114 | 2180 | 0 | 3437 | 7434 |  | CORR | GENE | 07:18 | 07:29 | 07:39 | 132 | 268 | 10 | EXT |  | 0.93 | (c)
80887.041 | 3.931 | 3.702 | -7.614 | -7.843 | 1033 | 1076 | 1062 | 1033 | 3702 | 7434 |  | CORR | GENE | 04:34 | 04:41 | 04:39 | 327 | 58 | 13 | EXT |  | 0.97 | (c)
80887.197 | 4.087 | 3.952 | -7.458 | -7.593 | 2096 | 2122 | 2123 | 80 | 3952 | 7434 |  | CORR | GENE | 07:26 | 07:30 | 07:30 | 311 | 55 | 10 | EXT |  | 0.96 | (c)
80887.374 | 4.264 | 4.185 | -7.281 | -7.36 | 1039 | 1074 | 1057 | 1039 | 4185 | 7434 |  | CORR | AXGR | 04:35 | 04:41 | 04:38 | 178 | 36 | 9 | EXT |  | 0.94 | (c)
80887.505 | 4.395 | 4.27 | -7.15 | -7.275 | 1892 | 1948 | 2044 | 35 | 4270 | 7434 |  | CORR | GENE | 06:53 | 07:02 | 07:17 | 174 | 304 | 10 | EXT |  | 0.94 | (c)
80887.917 | 4.807 | 4.748 | -6.738 | -6.797 | 1938 | 2008 | 2107 | 0 | 4748 | 7434 |  | CORR | GENE | 07:00 | 07:11 | 07:27 | 76 | 339 | 10 | EXT |  | 0.93 | (c)
80888.467 | 5.357 | 5.292 | -6.188 | -6.253 | 2122 | 2146 | 2147 | 59 | 5292 | 7434 |  | CORR | AXGR | 07:30 | 07:34 | 07:34 | 273 | 50 | 9 | EXT |  | 0.95 | (c)
80890.147 | 7.037 | 6.996 | -4.508 | -4.549 | 1305 | 1431 | 1426 | 684 | 4491 | 7434 |  | CORR | GENE | 05:18 | 05:38 | 05:37 | 58 | 242 | 9 | EXT |  | 0.93 | (c)
80890.543 | 7.433 | 7.414 | -4.112 | -4.131 | 1512 | 1543 | 1564 | 615 | 4108 | 7434 |  | CORR | CIGR | 05:51 | 05:56 | 05:60 | 23 | 104 | 15 | EXT |  | 0.92 | (c)
80890.925 | 7.815 | 7.623 | -3.73 | -3.922 | 1354 | 1436 | 1492 | 601 | 3656 | 7434 |  | CORR | GENE | 05:26 | 05:39 | 05:48 | 266 | 276 | 10 | EXT |  | 0.95 | (c)
80891.148 | 8.038 | 8.018 | -3.507 | -3.527 | 1291 | 1357 | 1369 | 784 | 3475 | 7434 |  | CORR | GENE | 05:16 | 05:26 | 05:28 | 52 | 156 | 9 | EXT |  | 0.92 | (c)
80891.6 | 8.49 | 8.436 | -3.055 | -3.109 | 1368 | 1451 | 1476 | 647 | 3027 | 7434 |  | CORR | GENE | 05:28 | 05:41 | 05:46 | 82 | 216 | 10 | EXT |  | 0.93 | (c)
80891.884 | 8.774 | 8.733 | -2.771 | -2.812 | 1335 | 1763 | 1615 | 336 | 2691 | 7434 |  | CORR | GENE | 05:23 | 06:32 | 06:08 | 121 | 560 | 9 | EXT |  | 0.93 | (c)
80892.339 | 9.229 | 9.211 | -2.316 | -2.334 | 1853 | 1882 | 1900 | 284 | 2313 | 7434 |  | CORR | CIGR | 06:46 | 06:51 | 06:54 | 21 | 94 | 9 | EXT |  | 0.92 | (c)
80894.81 | 0.155 | 0.138 | -11 | -11.017 | -935 | -911 | -879 | 822 | 138 | 7435 |  | CORR | CIGR | 07:20 | 07:24 | 07:29 | 26 | 113 | 10 | EXT |  | 0.92 | (c)
80900.226 | 5.571 | 5.523 | -5.584 | -5.632 | -1755 | -1553 | -1621 | 475 | 5523 | 7435 |  | CORR | GENE | 05:08 | 05:40 | 05:29 | 73 | 269 | 10 | EXT |  | 0.93 | (c)
80900.353 | 5.698 | 5.679 | -5.457 | -5.476 | -1574 | -1553 | -1539 | 656 | 5457 | 7435 |  | CORR | CIGR | 05:37 | 05:41 | 05:43 | 19 | 71 | 12 | EXT |  | 0.92 | (c)
80900.72 | 6.065 | 5.978 | -5.09 | -5.177 | -1753 | -1601 | -1514 | 477 | 4967 | 7435 |  | CORR | GENE | 05:08 | 05:33 | 05:47 | 210 | 479 | 12 | EXT |  | 0.95 | (c)
80901.266 | 6.611 | 6.33 | -4.544 | -4.825 | -1756 | -1398 | -1512 | 474 | 4531 | 7435 |  | CORR | GENE | 05:08 | 06:05 | 05:47 | 294 | 489 | 10 | EXT |  | 0.96 | (c)
80901.362 | 6.707 | 6.676 | -4.448 | -4.479 | -1784 | -1369 | -1455 | 446 | 4242 | 7435 |  | CORR | GENE | 05:03 | 06:10 | 05:56 | 237 | 659 | 10 | EXT |  | 0.95 | (c)
80901.868 | 7.213 | 7.166 | -3.942 | -3.989 | -1785 | -1675 | -1587 | 445 | 3919 | 7435 |  | CORR | GENE | 05:03 | 05:21 | 05:35 | 70 | 397 | 9 | EXT |  | 0.93 | (c)
80902.171 | 7.516 | 7.314 | -3.639 | -3.841 | -1752 | -1393 | -1392 | 478 | 3595 | 7435 |  | CORR | GENE | 05:08 | 06:06 | 06:06 | 246 | 720 | 10 | EXT |  | 0.95 | (c)
80902.274 | 7.619 | 7.605 | -3.536 | -3.55 | -1472 | -1374 | -1389 | 759 | 3001 | 7435 |  | CORR | GENE | 05:54 | 06:09 | 06:07 | 549 | 164 | 12 | EXT |  | 0.99 | (c)
80902.93 | 8.275 | 8.253 | -2.88 | -2.902 | -1573 | -1536 | -1527 | 657 | 2880 | 7435 |  | CORR | CIGR | 05:37 | 05:43 | 05:45 | 22 | 92 | 9 | EXT |  | 0.92 | (c)
80903.263 | 8.608 | 8.413 | -2.547 | -2.742 | -1736 | -1374 | -1399 | 494 | 2484 | 7435 |  | CORR | GENE | 05:11 | 06:09 | 06:05 | 258 | 675 | 10 | EXT |  | 0.95 | (c)
80904.4 | 9.745 | 9.713 | -1.41 | -1.442 | -1340 | -1298 | -1255 | 890 | 1410 | 7435 |  | CORR | CIGR | 06:15 | 06:22 | 06:28 | 32 | 170 | 9 | EXT |  | 0.92 | (c)
80904.483 | 9.828 | 9.793 | -1.327 | -1.362 | -1287 | -1247 | -1231 | 943 | 1327 | 7435 |  | CORR | CIGR | 06:23 | 06:30 | 06:32 | 35 | 112 | 9 | EXT |  | 0.92 | (c)
80904.587 | 9.932 | 9.906 | -1.223 | -1.249 | -1146 | -1122 | -1086 | 1025 | 1222 | 7435 |  | CORR | CIGR | 06:46 | 06:50 | 06:56 | 27 | 121 | 9 | EXT |  | 0.92 | (c)
80905.107 | 10.452 | 10.417 | -0.703 | -0.738 | -1340 | -1311 | -1254 | 890 | 695 | 7435 |  | CORR | CIGR | 06:15 | 06:20 | 06:29 | 43 | 173 | 11 | EXT |  | 0.92 | (c)
80905.144 | 10.489 | 10.465 | -0.666 | -0.69 | -1691 | -1641 | -1630 | 540 | 651 | 7435 |  | CORR | CIGR | 05:18 | 05:26 | 05:28 | 39 | 123 | 13 | EXT |  | 0.92 | (c)
80908.05 | 2.24 | 2.206 | -9.07 | -9.104 | -1327 | -1034 | -1135 | 903 | 2206 | 7436 |  | CORR | GENE | 05:28 | 06:16 | 05:59 | 66 | 384 | 9 | EXT |  | 0.93 | (c)
80911.664 | 5.854 | 5.542 | -5.456 | -5.768 | -1172 | -1145 | -1152 | 1058 | 5262 | 7436 |  | CORR | AXGR | 05:53 | 05:58 | 05:57 | 506 | 40 | 11 | EXT |  | 0.98 | (c)
80912.372 | 6.562 | 6.361 | -4.748 | -4.949 | -1238 | -1203 | -1212 | 993 | 4639 | 7436 |  | CORR | GENE | 05:43 | 05:49 | 05:47 | 310 | 51 | 10 | EXT |  | 0.96 | (c)
80912.43 | 6.62 | 6.59 | -4.69 | -4.72 | -1184 | -1119 | -1114 | 1044 | 4685 | 7436 |  | CORR | CIGR | 05:52 | 06:02 | 06:03 | 35 | 140 | 10 | EXT |  | 0.92 | (c)
80912.567 | 6.757 | 6.695 | -4.553 | -4.615 | -1210 | -1139 | -1084 | 957 | 4545 | 7436 |  | CORR | GENE | 05:47 | 05:59 | 06:08 | 70 | 253 | 12 | EXT |  | 0.93 | (c)
80912.579 | 6.769 | 6.744 | -4.541 | -4.566 | -1491 | -1455 | -1452 | 739 | 4541 | 7436 |  | CORR | CIGR | 05:02 | 05:08 | 05:08 | 25 | 79 | 10 | EXT |  | 0.92 | (c)
80914.811 | 9.001 | 8.975 | -2.309 | -2.335 | -1709 | -1647 | -1643 | 521 | 2248 | 7436 |  | CORR | GENE | 04:27 | 04:37 | 04:38 | 87 | 133 | 14 | EXT |  | 0.93 | (c)
80916.635 | 10.825 | 10.805 | -0.485 | -0.505 | -320 | -292 | -280 | 239 | 471 | 7436 |  | CORR | CIGR | 08:11 | 08:16 | 08:18 | 34 | 81 | 13 | EXT |  | 0.92 | (c)
80930.606 | 1.926 | 1.901 | -9.234 | -9.259 | 1073 | 1258 | 1311 | 683 | 1901 | 7438 |  | CORR | CIGR | 04:03 | 04:32 | 04:41 | 48 | 474 | 10 | EXT |  | 0.92 | (c)
80932.795 | 4.115 | 4.093 | -7.045 | -7.067 | 1290 | 1331 | 1373 | 775 | 4093 | 7438 |  | CORR | CIGR | 04:38 | 04:44 | 04:51 | 48 | 165 | 9 | EXT |  | 0.92 | (c)
80934.302 | 5.622 | 5.601 | -5.538 | -5.559 | 1321 | 1329 | 1361 | 830 | 5536 | 7438 |  | CORR | CIGR | 04:43 | 04:44 | 04:49 | 23 | 79 | 10 | EXT |  | 0.92 | (c)
80946.455 | 6.615 | 6.591 | -4.805 | -4.829 | -1805 | -1775 | -1735 | 426 | 4803 | 7439 |  | CORR | CIGR | 05:58 | 06:02 | 06:09 | 26 | 140 | 9 | EXT |  | 0.92 | (c)
80959.439 | 8.179 | 8.156 | -2.946 | -2.969 | 1998 | 2087 | 2092 | 45 | 2937 | 7440 |  | CORR | CIGR | 04:45 | 04:59 | 05:00 | 32 | 187 | 9 | EXT |  | 0.92 | (c)
80959.573 | 8.313 | 8.286 | -2.812 | -2.839 | 1951 | 2043 | 2035 | 112 | 2799 | 7440 |  | CORR | CIGR | 04:37 | 04:52 | 04:51 | 40 | 167 | 9 | EXT |  | 0.92 | (c)
80962.321 | 11.061 | 10.385 | -0.064 | -0.74 | 1893 | 1965 | 2036 | 51 | 28 | 7440 |  | CORR | GENE | 04:28 | 04:40 | 04:51 | 712 | 286 | 11 | EXT |  | 1 | (c)
80970.72 | 8.335 | 7.42 | -3.13 | -4.045 | -1701 | -1348 | -1436 | 530 | 3044 | 7441 |  | CORR | GENE | 05:01 | 05:57 | 05:43 | 1001 | 530 | 12 | EXT |  | 1.02 | (b)
80971.07 | 8.685 | 8.655 | -2.78 | -2.81 | -1388 | -1211 | -1267 | 843 | 2676 | 7441 |  | CORR | GENE | 05:51 | 06:20 | 06:10 | 134 | 241 | 10 | EXT |  | 0.93 | (c)
80972.484 | 10.099 | 10.081 | -1.366 | -1.384 | -1367 | -1348 | -1328 | 864 | 1364 | 7441 |  | CORR | CIGR | 05:54 | 05:58 | 06:01 | 20 | 78 | 13 | EXT |  | 0.92 | (c)
80972.761 | 10.376 | 10.354 | -1.089 | -1.111 | -1389 | -1348 | -1330 | 842 | 1089 | 7441 |  | CORR | CIGR | 05:51 | 05:57 | 06:00 | 22 | 117 | 9 | EXT |  | 0.92 | (c)
80972.841 | 10.456 | 10.422 | -1.009 | -1.043 | -1399 | -1351 | -1355 | 832 | 1008 | 7441 |  | CORR | CIGR | 05:49 | 05:57 | 05:56 | 35 | 87 | 10 | EXT |  | 0.92 | (c)
80985.871 | 1.146 | 1.111 | -10.234 | -10.269 | -1488 | -1417 | -1407 | 742 | 1111 | 7443 |  | CORR | CIGR | 05:27 | 05:39 | 05:40 | 35 | 163 | 11 | EXT |  | 0.92 | (c)
80988.842 | 4.117 | 4.071 | -7.263 | -7.309 | -1423 | -1243 | -1248 | 807 | 4071 | 7443 |  | CORR | GENE | 05:38 | 06:07 | 06:06 | 72 | 350 | 9 | EXT |  | 0.93 | (c)
81006.612 | 10.507 | 10.475 | -0.683 | -0.715 | 1201 | 1262 | 1378 | 675 | 438 | 7444 |  | CORR | GENE | 05:15 | 05:25 | 05:43 | 277 | 355 | 11 | EXT |  | 0.96 | (c)
81007.959 | 0.664 | 0.382 | -10.491 | -10.773 | -1744 | -1607 | -1321 | 486 | 382 | 7445 |  | CORR | GENE | 04:56 | 05:18 | 06:04 | 518 | 847 | 10 | EXT |  | 0.98 | (c)
81008.948 | 1.653 | 1.633 | -9.502 | -9.522 | -1252 | -1236 | -1221 | 978 | 1633 | 7445 |  | CORR | CIGR | 06:16 | 06:18 | 06:21 | 23 | 63 | 10 | EXT |  | 0.92 | (c)
81010.394 | 3.099 | 3.041 | -8.056 | -8.114 | -1588 | -1312 | -1382 | 642 | 3041 | 7445 |  | CORR | GENE | 05:21 | 06:06 | 05:55 | 89 | 412 | 10 | EXT | Аномалия находится на упругопластическом изгибе: R=935 D, максимальное растяжение на 4 час. | 0.93 | (c)
81010.539 | 3.244 | 3.228 | -7.911 | -7.927 | -1691 | -1650 | -1644 | 539 | 3228 | 7445 |  | CORR | CIGR | 05:05 | 05:11 | 05:12 | 29 | 95 | 10 | EXT | Аномалия находится на упругопластическом изгибе: R=933 D, максимальное растяжение на 4.1 час. | 0.92 | (c)
81010.588 | 3.293 | 3.266 | -7.862 | -7.889 | -1418 | -1351 | -1178 | 813 | 3266 | 7445 |  | CORR | GENE | 05:49 | 05:60 | 06:27 | 340 | 479 | 11 | EXT | Аномалия находится на упругопластическом изгибе: R=933 D, максимальное растяжение на 4.1 час. | 0.97 | (c)
81013.88 | 6.585 | 6.551 | -4.57 | -4.604 | -1543 | -1532 | -1468 | 687 | 4570 | 7445 |  | CORR | CIGR | 05:29 | 05:30 | 05:41 | 34 | 150 | 10 | EXT | Аномалия находится на упругопластическом изгибе: R=557 D, максимальное растяжение на 4.7 час. | 0.92 | (c)
81014.199 | 6.904 | 6.87 | -4.251 | -4.285 | -1331 | -1203 | -1244 | 899 | 4242 | 7445 |  | CORR | CIGR | 06:03 | 06:24 | 06:17 | 43 | 175 | 9 | EXT | Аномалия находится на упругопластическом изгибе: R=516 D, максимальное растяжение на 4.8 час. | 0.92 | (c)
81014.343 | 7.048 | 7.006 | -4.107 | -4.149 | -1301 | -1207 | -1210 | 929 | 4107 | 7445 |  | CORR | CIGR | 06:08 | 06:23 | 06:22 | 42 | 182 | 13 | EXT | Аномалия находится на упругопластическом изгибе: R=516 D, максимальное растяжение на 4.8 час. | 0.92 | (c)
81014.621 | 7.326 | 7.289 | -3.829 | -3.866 | -1332 | -1191 | -1218 | 898 | 3829 | 7445 |  | CORR | CIGR | 06:03 | 06:25 | 06:21 | 37 | 229 | 10 | EXT | Аномалия находится на упругопластическом изгибе: R=499 D, максимальное растяжение на 4.8 час. | 0.92 | (c)
81018.361 | 11.066 | 11.033 | -0.089 | -0.122 | -1236 | -1181 | -1160 | 994 | 84 | 7445 |  | CORR | CIGR | 06:18 | 06:27 | 06:30 | 38 | 152 | 10 | EXT | Аномалия находится на упругопластическом изгибе: R=347 D, максимальное растяжение на 5.1 час. | 0.92 | (c)
81023.821 | 5.371 | 5.278 | -6.064 | -6.157 | 1791 | 1973 | 1965 | 91 | 5278 | 7446 |  | CORR | GENE | 05:04 | 05:33 | 05:32 | 113 | 348 | 9 | EXT | Аномалия находится на упругопластическом изгибе: R=369 D, максимальное растяжение на 5.7 час. | 1.04 | (b)
81027.458 | 9.008 | 8.943 | -2.427 | -2.492 | -1807 | -1787 | -1772 | 424 | 2234 | 7446 |  | CORR | GENE | 07:23 | 07:26 | 07:29 | 258 | 70 | 12 | EXT | Аномалия находится на упругопластическом изгибе: R=365 D, максимальное растяжение на 6.2 час. | 0.96 | (c)
81030.386 | 0.501 | 0.402 | -10.969 | -11.068 | -1683 | -1556 | -1514 | 547 | 402 | 7447 |  | CORR | GENE | 06:53 | 07:13 | 07:20 | 136 | 338 | 9 | EXT | Аномалия находится на упругопластическом изгибе: R=321 D, максимальное растяжение на 6.2 час. | 1.03 | (b)
81034.397 | 4.512 | 4.392 | -6.958 | -7.078 | 2150 | -2003 | -1970 | 0 | 4392 | 7447 |  | CORR | GENE | 05:11 | 06:01 | 06:06 | 128 | 682 | 10 | EXT | Аномалия находится на упругопластическом изгибе: R=294 D, максимальное растяжение на 6.2 час. | 1.23 | (a)
81035.209 | 5.324 | 5.297 | -6.146 | -6.173 | 1905 | 1924 | 2060 | 16 | 5297 | 7447 |  | CORR | GENE | 04:32 | 04:35 | 04:57 | 70 | 310 | 9 | EXT | Аномалия находится на упругопластическом изгибе: R=287 D, максимальное растяжение на 6.1 час. | 0.99 | (c)
81038.243 | 8.358 | 8.329 | -3.112 | -3.141 | 1615 | 1744 | 1734 | 378 | 3108 | 7447 |  | CORR | CIGR | 03:45 | 04:06 | 04:04 | 33 | 238 | 10 | EXT | Аномалия находится на упругопластическом изгибе: R=284 D, максимальное растяжение на 5.9 час. | 0.92 | (c)
81038.5 | 8.615 | 8.523 | -2.855 | -2.947 | 1606 | 1885 | 1789 | 259 | 2853 | 7447 |  | CORR | GENE | 03:44 | 04:29 | 04:13 | 94 | 366 | 9 | EXT | Аномалия находится на упругопластическом изгибе: R=286 D, максимальное растяжение на 5.9 час. | 1 | (c)
81039.014 | 9.129 | 9.058 | -2.341 | -2.412 | 2026 | -2044 | -2150 | 0 | 2330 | 7447 |  | CORR | GENE | 04:51 | 05:54 | 05:37 | 82 | 570 | 11 | EXT | Аномалия находится на упругопластическом изгибе: R=292 D, максимальное растяжение на 5.9 час. | 1.23 | (a)
81044.501 | 3.146 | 3.116 | -7.754 | -7.784 | 1774 | 1877 | 1852 | 300 | 3116 | 7448 |  | CORR | CIGR | 04:49 | 05:05 | 05:01 | 39 | 156 | 10 | EXT | Аномалия находится на упругопластическом изгибе: R=539 D, максимальное растяжение на 6.7 час. | 0.92 | (c)
81048.094 | 6.739 | 6.682 | -4.161 | -4.218 | -2163 | -2120 | -2053 | 68 | 4150 | 7448 |  | CORR | GENE | 06:13 | 06:20 | 06:31 | 68 | 220 | 9 | EXT | Аномалия находится на упругопластическом изгибе: R=633 D, максимальное растяжение на 7.1 час. | 0.93 | (c)
81051.667 | 10.312 | 10.283 | -0.588 | -0.617 | 1661 | 1730 | 1747 | 398 | 562 | 7448 |  | CORR | GENE | 04:31 | 04:42 | 04:44 | 55 | 171 | 9 | EXT |  | 0.93 | (c)
81052.191 | 10.836 | 10.76 | -0.064 | -0.14 | 1168 | 1727 | 1466 | 466 | 40 | 7448 |  | CORR | GENE | 03:11 | 04:41 | 03:59 | 100 | 596 | 9 | EXT |  | 0.93 | (c)
81053.738 | 1.483 | 1.309 | -9.857 | -10.031 | -1095 | -1068 | -1069 | 1044 | 1309 | 7449 | Дефект проката | MIAN | GENE | 06:34 | 06:38 | 06:38 | 298 | 51 |  | EXT | Дефект проката Эквивалент потери металла 11%. |  | (c)
81057.809 | 5.554 | 5.523 | -5.786 | -5.817 | -928 | -780 | -788 | 648 | 5523 | 7449 |  | CORR | CIGR | 07:00 | 07:24 | 07:23 | 45 | 280 | 10 | EXT | Аномалия находится на упругопластическом изгибе: R=463 D, максимальное растяжение на 0.5 час. | 0.92 | (c)
81071.319 | 7.724 | 6.769 | -3.866 | -4.821 | 1576 | 1622 | 1676 | 454 | 3742 | 7450 |  | CORR | GENE | 04:53 | 05:00 | 05:09 | 1079 | 201 | 10 | EXT | Аномалия находится на упругопластическом изгибе: R=649 D, максимальное растяжение на 11.7 час. | 1 | (b)
81071.485 | 7.89 | 7.877 | -3.7 | -3.713 | 1600 | 1630 | 1634 | 562 | 3689 | 7450 |  | CORR | CIGR | 04:57 | 05:02 | 05:02 | 24 | 69 | 9 | EXT | Аномалия находится на упругопластическом изгибе: R=665 D, максимальное растяжение на 11.6 час. | 0.92 | (c)
81086.815 | 0.07 | 0.064 | -11.415 | -11.421 | 1691 | 1708 | 1920 | 82 | 64 | 7452 |  | CORR | GENE | 04:60 | 05:02 | 05:37 | 86 | 458 | 11 | EXT | Аномалия находится на упругопластическом изгибе: R=634 D, максимальное растяжение на 9.9 час. | 0.93 | (c)
81113.742 | 4.292 | 4.268 | -6.728 | -6.752 | -1609 | -1556 | -1552 | 621 | 4268 | 7454 |  | CORR | CIGR | 05:47 | 05:55 | 05:56 | 27 | 114 | 10 | EXT |  | 0.92 | (c)
81114.52 | 5.07 | 5.017 | -5.95 | -6.003 | -1432 | -1330 | -1348 | 798 | 5017 | 7454 |  | CORR | GENE | 06:15 | 06:32 | 06:29 | 54 | 168 | 9 | EXT |  | 0.92 | (c)
81115.307 | 5.857 | 5.808 | -5.163 | -5.212 | -1482 | -1422 | -1408 | 748 | 5160 | 7454 |  | CORR | GENE | 06:07 | 06:17 | 06:19 | 52 | 148 | 11 | EXT |  | 0.93 | (c)
81122.1 | 1.63 | 1.55 | -9.74 | -9.82 | 2145 | 2169 | 2166 | 44 | 1550 | 7455 |  | CORR | AXGR | 05:38 | 05:42 | 05:41 | 232 | 42 | 15 | EXT |  | 0.96 | (c)
81138.556 | 6.716 | 6.696 | -4.504 | -4.524 | -1952 | -1894 | -1854 | 278 | 4483 | 7456 |  | CORR | CIGR | 07:60 | 08:09 | 08:16 | 41 | 196 | 9 | EXT |  | 0.92 | (c)
81148.097 | 5.037 | 4.116 | -6.193 | -7.114 | 1374 | 1425 | 1416 | 773 | 4116 | 7457 |  | CORR | GENE | 04:18 | 04:26 | 04:25 | 1214 | 84 | 10 | EXT |  | 1 | (b)
81164.874 | 10.584 | 10.549 | -0.661 | -0.696 | 2043 | 2101 | 2126 | 21 | 659 | 7458 |  | CORR | CIGR | 05:28 | 05:37 | 05:42 | 37 | 166 | 11 | EXT |  | 0.92 | (c)
81165.569 | 0.034 | 0.019 | -11.281 | -11.296 | 891 | 988 | 1157 | 807 | 19 | 7459 |  | CORR | GENE | 03:43 | 03:59 | 04:26 | 60 | 532 | 10 | EXT |  | 0.93 | (c)
81170.017 | 4.482 | 3.81 | -6.833 | -7.505 | 1362 | 1384 | 1410 | 773 | 3810 | 7459 |  | CORR | GENE | 04:59 | 05:03 | 05:07 | 767 | 96 | 13 | EXT |  | 1.01 | (b)
81170.175 | 4.64 | 4.594 | -6.675 | -6.721 | 1375 | 1547 | 1631 | 344 | 4594 | 7459 |  | CORR | GENE | 05:01 | 05:29 | 05:43 | 53 | 511 | 13 | EXT |  | 0.93 | (c)
81170.228 | 4.693 | 4.639 | -6.622 | -6.676 | -1382 | -1164 | -1217 | 849 | 4639 | 7459 |  | CORR | GENE | 09:37 | 10:12 | 10:03 | 72 | 329 | 11 | EXT |  | 0.93 | (c)
81170.457 | 4.922 | 4.88 | -6.393 | -6.435 | 1319 | 1391 | 1435 | 680 | 4880 | 7459 |  | CORR | GENE | 04:52 | 05:04 | 05:11 | 54 | 231 | 9 | EXT |  | 0.92 | (c)
81170.727 | 5.192 | 5.156 | -6.123 | -6.159 | 1144 | 1203 | 1235 | 905 | 5156 | 7459 |  | CORR | CIGR | 04:24 | 04:34 | 04:39 | 43 | 181 | 9 | EXT |  | 0.92 | (c)
81172.483 | 6.948 | 6.909 | -4.367 | -4.406 | -2015 | -1907 | -1883 | 216 | 4358 | 7459 |  | CORR | CIGR | 07:54 | 08:12 | 08:16 | 48 | 263 | 10 | EXT |  | 0.92 | (c)
81173.138 | 7.603 | 7.546 | -3.712 | -3.769 | -1950 | -1903 | -1553 | 281 | 3685 | 7459 |  | CORR | GENE | 08:05 | 08:12 | 09:09 | 84 | 794 | 9 | EXT |  | 0.93 | (c)
81197.226 | 9.371 | 9.354 | -2.019 | -2.036 | -1756 | -1658 | -1588 | 474 | 1925 | 7461 |  | CORR | GENE | 05:02 | 05:18 | 05:29 | 111 | 337 | 9 | EXT |  | 0.93 | (c)
81197.401 | 9.546 | 9.52 | -1.844 | -1.87 | -1724 | -1671 | -1579 | 506 | 1823 | 7461 |  | CORR | CIGR | 05:07 | 05:16 | 05:31 | 47 | 291 | 11 | EXT |  | 0.92 | (c)
81198.175 | 10.32 | 9.642 | -1.07 | -1.748 | -1879 | -1769 | -1778 | 351 | 640 | 7461 |  | CORR | GENE | 04:42 | 05:00 | 04:59 | 1108 | 203 | 13 | EXT |  | 1.03 | (b)
81210.264 | 11.019 | 10.908 | -0.031 | -0.142 | 1014 | 1029 | 1107 | 1014 | 23 | 7462 |  | CORR | GENE | 05:43 | 05:45 | 05:58 | 119 | 185 | 10 | EXT | Аномалия находится на отводе. | 0.89 | (c)
81210.397 | 0.102 | 0.024 | -11.538 | -11.616 | -995 | -791 | -655 | 315 | 24 | 7463 |  | CORR | GENE | 05:17 | 05:50 | 06:12 | 104 | 680 | 12 | EXT |  | 0.89 | (c)
81221.935 | 0 | -0.019 | -11.21 | -11.229 | 850 | 1825 | 1479 | 123 |  | 7464 | Нарушение формы кольцевого шва | GWAN |  | 04:23 | 07:01 | 06:05 | 0 | 1257 |  | EXT | Нарушение формы кольцевого шва |  | (c)
81222.302 | 0.367 | 0.059 | -10.843 | -11.151 | 321 | 402 | 446 | 321 | 59 | 7464 |  | CORR | GENE | 02:58 | 03:11 | 03:18 | 1424 | 251 | 11 | EXT |  | 1.02 | (b)
81224.148 | 2.213 | 2.19 | -8.997 | -9.02 | 1461 | 1554 | 1539 | 614 | 2190 | 7464 |  | CORR | CIGR | 06:02 | 06:17 | 06:15 | 40 | 155 | 9 | EXT |  | 0.92 | (c)
81232.265 | 10.33 | 10.304 | -0.88 | -0.906 | 420 | 447 | 474 | 420 | 869 | 7464 |  | CORR | CIGR | 03:14 | 03:18 | 03:23 | 37 | 107 | 9 | EXT |  | 0.92 | (c)
81244.542 | 0.242 | 0.216 | -11.163 | -11.189 | 139 | 148 | 190 | 139 | 216 | 7466 |  | CORR | CIGR | 02:24 | 02:26 | 02:32 | 32 | 101 | 10 | EXT |  | 0.92 | (c)
81248.953 | 4.653 | 4.615 | -6.752 | -6.79 | 1244 | 1425 | 1419 | 636 | 4615 | 7466 |  | CORR | GENE | 05:23 | 05:52 | 05:51 | 58 | 350 | 10 | EXT |  | 0.93 | (c)
81252.651 | 8.351 | 8.325 | -3.054 | -3.08 | 1368 | 1389 | 1409 | 781 | 3043 | 7466 |  | CORR | CIGR | 05:43 | 05:46 | 05:49 | 37 | 81 | 9 | EXT |  | 0.92 | (c)
81253.562 | 9.262 | 9.228 | -2.143 | -2.177 | 1205 | 1390 | 1340 | 755 | 2120 | 7466 |  | CORR | GENE | 05:16 | 05:46 | 05:38 | 57 | 270 | 11 | EXT |  | 0.93 | (c)
81265.634 | 9.929 | 9.911 | -1.511 | -1.529 | 1773 | 1810 | 1841 | 322 | 1504 | 7467 |  | CORR | CIGR | 05:22 | 05:28 | 05:33 | 25 | 136 | 11 | EXT |  | 0.92 | (c)
81266.473 | 10.768 | 10.742 | -0.672 | -0.698 | 1837 | 1909 | 1944 | 179 | 662 | 7467 |  | CORR | CIGR | 05:32 | 05:44 | 05:49 | 36 | 215 | 15 | EXT |  | 0.92 | (c)
81267.092 | 11.387 | 11.274 | -0.053 | -0.166 | 1756 | 1857 | 1919 | 149 | 48 | 7467 |  | CORR | GENE | 05:19 | 05:35 | 05:45 | 118 | 326 | 12 | EXT |  | 0.93 | (c)
81273.548 | 6.403 | 5.923 | -4.742 | -5.222 | -2173 | -2128 | -2105 | 57 | 4017 | 7468 |  | CORR | GENE | 06:33 | 06:40 | 06:44 | 1205 | 137 | 12 | EXT |  | 1.02 | (b)
81273.607 | 6.462 | 6.428 | -4.683 | -4.717 | 1722 | 1745 | 1852 | 249 | 4639 | 7468 |  | CORR | GENE | 05:01 | 05:05 | 05:22 | 78 | 260 | 9 | EXT |  | 0.93 | (c)
81274.051 | 6.906 | 6.882 | -4.239 | -4.263 | 1880 | 1896 | 1931 | 249 | 4219 | 7468 |  | CORR | CIGR | 05:27 | 05:29 | 05:35 | 44 | 102 | 11 | EXT |  | 0.92 | (c)
81274.144 | 6.999 | 6.955 | -4.146 | -4.19 | 1395 | 1423 | 1536 | 555 | 4146 | 7468 |  | CORR | CIGR | 04:08 | 04:13 | 04:31 | 44 | 281 | 9 | EXT |  | 0.92 | (c)
81276.162 | 9.017 | 8.989 | -2.128 | -2.156 | 2108 | 2118 | 2152 | 35 | 2120 | 7468 |  | CORR | CIGR | 06:03 | 06:05 | 06:11 | 36 | 88 | 9 | EXT |  | 0.92 | (c)
81276.302 | 9.157 | 9.133 | -1.988 | -2.012 | 2096 | 2112 | 2133 | 61 | 1986 | 7468 |  | CORR | CIGR | 06:02 | 06:04 | 06:07 | 26 | 74 | 9 | EXT |  | 0.92 | (c)
81279.154 | 0.864 | 0.764 | -10.661 | -10.761 | 1569 | 1578 | 1583 | 633 | 764 | 7469 |  | CORR | AXGR | 06:20 | 06:21 | 06:22 | 144 | 28 | 11 | EXT |  | 0.94 | (c)
81279.682 | 1.392 | 1.366 | -10.133 | -10.159 | 1567 | 1651 | 1645 | 507 | 1366 | 7469 |  | CORR | CIGR | 06:19 | 06:33 | 06:32 | 32 | 156 | 9 | EXT |  | 0.92 | (c)
81286.887 | 8.597 | 8.57 | -2.928 | -2.955 | 834 | 870 | 896 | 834 | 2916 | 7469 |  | CORR | CIGR | 04:21 | 04:27 | 04:31 | 39 | 124 | 9 | EXT |  | 0.92 | (c)
81293.492 | 3.677 | 3.645 | -7.573 | -7.605 | -1300 | -1235 | -1123 | 931 | 3645 | 7470 |  | CORR | GENE | 05:57 | 06:07 | 06:25 | 55 | 355 | 10 | EXT |  | 0.93 | (c)
81293.941 | 4.126 | 3.754 | -7.124 | -7.496 | -1541 | -1508 | -1495 | 689 | 3754 | 7470 |  | CORR | GENE | 05:18 | 05:23 | 05:25 | 1617 | 93 | 12 | EXT |  | 1.03 | (b)
81294.116 | 4.301 | 4.234 | -6.949 | -7.016 | -1407 | -1160 | -1222 | 824 | 4234 | 7470 |  | CORR | GENE | 05:39 | 06:19 | 06:09 | 91 | 371 | 9 | EXT |  | 0.93 | (c)
81294.712 | 4.897 | 4.878 | -6.353 | -6.372 | -1717 | -1698 | -1669 | 514 | 4878 | 7470 |  | CORR | CIGR | 04:49 | 04:52 | 04:57 | 38 | 96 | 11 | EXT |  | 0.92 | (c)
81294.874 | 5.059 | 5.023 | -6.191 | -6.227 | -1382 | -1146 | -1169 | 849 | 5023 | 7470 |  | CORR | GENE | 05:43 | 06:22 | 06:18 | 127 | 427 | 11 | EXT |  | 0.93 | (c)
81295.259 | 5.444 | 5.416 | -5.806 | -5.834 | -570 | -478 | -442 | 313 | 5416 | 7470 |  | CORR | CIGR | 07:55 | 08:09 | 08:15 | 28 | 257 | 9 | EXT |  | 0.92 | (c)
81296.879 | 7.064 | 5.486 | -4.186 | -5.764 | -1566 | -1553 | -1517 | 665 | 3980 | 7470 |  | CORR | GENE | 05:14 | 05:16 | 05:22 | 1784 | 97 | 15 | EXT |  | 1.06 | (b)
81302.401 | 1.336 | 1.327 | -8.324 | -8.333 | -1489 | -1407 | -1380 | 741 | 1327 | 7471 |  | CORR | CIGR | 05:25 | 05:39 | 05:43 | 33 | 218 | 9 | EXT |  | 0.92 | (c)
81314.932 | 4.207 | 4.199 | -7.173 | -7.181 | -1919 | -1866 | -1857 | 311 | 4199 | 7472 |  | CORR | CIGR | 05:16 | 05:25 | 05:27 | 36 | 124 | 9 | EXT | Аномалия находится на упругопластическом изгибе: R=627 D, максимальное растяжение на 5.6 час. | 0.92 | (c)
81315.203 | 4.478 | 4.448 | -6.902 | -6.932 | -2109 | -2069 | -2009 | 121 | 4448 | 7472 |  | CORR | CIGR | 04:46 | 04:52 | 05:02 | 48 | 201 | 9 | EXT | Аномалия находится на упругопластическом изгибе: R=621 D, максимальное растяжение на 5.7 час. | 0.92 | (c)
81319.881 | 9.156 | 9.139 | -2.224 | -2.241 | -1676 | -1614 | -1593 | 554 | 2216 | 7472 |  | CORR | CIGR | 05:56 | 06:06 | 06:09 | 25 | 166 | 10 | EXT | Аномалия находится на упругопластическом изгибе: R=405 D, максимальное растяжение на 6.4 час. | 0.97 | (c)
81320.791 | 10.066 | 10.022 | -1.314 | -1.358 | -2024 | -2007 | -1950 | 206 | 1313 | 7472 |  | CORR | CIGR | 04:60 | 05:02 | 05:11 | 45 | 148 | 9 | EXT | Аномалия находится на упругопластическом изгибе: R=372 D, максимальное растяжение на 6.5 час. | 0.92 | (c)
81323.066 | 0.961 | 0.92 | -8.494 | -8.535 | -1835 | -1673 | -1671 | 395 | 920 | 7473 |  | CORR | GENE | 05:24 | 05:50 | 05:50 | 67 | 329 | 10 | EXT | Аномалия находится на упругопластическом изгибе: R=330 D, максимальное растяжение на 6.6 час. | 1.04 | (b)
81323.622 | 1.517 | 1.458 | -7.938 | -7.997 | -2042 | -1995 | -1866 | 188 | 1458 | 7473 |  | CORR | GENE | 04:50 | 04:58 | 05:19 | 74 | 353 | 15 | EXT | Аномалия находится на упругопластическом изгибе: R=326 D, максимальное растяжение на 6.7 час. | 0.93 | (c)
81323.778 | 1.673 | 1.645 | -7.782 | -7.81 | -2046 | -2027 | -2000 | 184 | 1645 | 7473 |  | CORR | CIGR | 04:50 | 04:53 | 04:57 | 28 | 93 | 12 | EXT | Аномалия находится на упругопластическом изгибе: R=324 D, максимальное растяжение на 6.7 час. | 0.92 | (c)
81324.556 | 2.451 | 2.427 | -7.004 | -7.028 | -877 | -865 | -826 | 775 | 2427 | 7473 |  | CORR | CIGR | 07:58 | 08:00 | 08:07 | 25 | 102 | 9 | EXT | Аномалия находится на упругопластическом изгибе: R=323 D, максимальное растяжение на 6.7 час. | 0.94 | (c)
81327.266 | 5.161 | 5.119 | -4.294 | -4.336 | -672 | -628 | -552 | 431 | 4286 | 7473 |  | CORR | CIGR | 08:31 | 08:39 | 08:51 | 50 | 241 | 11 | EXT | Аномалия находится на упругопластическом изгибе: R=349 D, максимальное растяжение на 6.6 час. | 0.93 | (c)
81327.476 | 5.371 | 5.325 | -4.084 | -4.13 | -1812 | -1651 | -1639 | 418 | 4075 | 7473 |  | CORR | GENE | 05:27 | 05:54 | 05:55 | 55 | 347 | 9 | EXT | Аномалия находится на упругопластическом изгибе: R=358 D, максимальное растяжение на 6.5 час. | 1.02 | (b)
81327.781 | 5.676 | 5.64 | -3.779 | -3.815 | -1652 | -1547 | -1534 | 578 | 3774 | 7473 |  | CORR | CIGR | 05:53 | 06:10 | 06:12 | 41 | 236 | 12 | EXT | Аномалия находится на упругопластическом изгибе: R=370 D, максимальное растяжение на 6.5 час. | 1.02 | (b)
81327.866 | 5.761 | 5.727 | -3.694 | -3.728 | -2111 | -2040 | -1977 | 119 | 3627 | 7473 |  | CORR | GENE | 04:39 | 04:51 | 05:01 | 101 | 268 | 11 | EXT | Аномалия находится на упругопластическом изгибе: R=370 D, максимальное растяжение на 6.5 час. | 0.93 | (c)
81328.092 | 5.987 | 5.948 | -3.468 | -3.507 | -865 | -739 | -687 | 508 | 3448 | 7473 |  | CORR | GENE | 08:00 | 08:21 | 08:29 | 59 | 357 | 9 | EXT | Аномалия находится на упругопластическом изгибе: R=383 D, максимальное растяжение на 6.4 час. | 0.93 | (c)
81328.259 | 6.154 | 6.128 | -3.301 | -3.327 | -1697 | -1663 | -1625 | 533 | 3298 | 7473 |  | CORR | CIGR | 05:46 | 05:52 | 05:58 | 29 | 145 | 10 | EXT | Аномалия находится на упругопластическом изгибе: R=399 D, максимальное растяжение на 6.4 час. | 0.96 | (c)
81328.378 | 6.273 | 6.247 | -3.182 | -3.208 | -633 | -629 | -555 | 477 | 3171 | 7473 |  | CORR | CIGR | 08:38 | 08:38 | 08:50 | 37 | 156 | 9 | EXT | Аномалия находится на упругопластическом изгибе: R=399 D, максимальное растяжение на 6.4 час. | 0.92 | (c)
81328.572 | 6.467 | 6.438 | -2.988 | -3.017 | -671 | -433 | -481 | 291 | 2965 | 7473 |  | CORR | GENE | 08:32 | 09:10 | 09:02 | 52 | 380 | 9 | EXT | Аномалия находится на упругопластическом изгибе: R=418 D, максимальное растяжение на 6.3 час. | 0.92 | (c)
81329.04 | 6.935 | 6.924 | -2.52 | -2.531 | -1524 | -1503 | -1484 | 706 | 2513 | 7473 |  | CORR | CIGR | 06:14 | 06:17 | 06:20 | 18 | 80 | 10 | EXT | Аномалия находится на упругопластическом изгибе: R=460 D, максимальное растяжение на 6.2 час. | 0.92 | (c)
81333.962 | 2.402 | 2.378 | -8.838 | -8.862 | -1452 | -1414 | -1395 | 779 | 2378 | 7474 |  | CORR | CIGR | 05:32 | 05:38 | 05:41 | 26 | 113 | 9 | EXT |  | 0.92 | (c)
81334.133 | 2.573 | 2.542 | -8.667 | -8.698 | -1383 | -1218 | -1275 | 848 | 2542 | 7474 |  | CORR | CIGR | 05:43 | 06:09 | 05:60 | 34 | 215 | 9 | EXT |  | 0.92 | (c)
81349.016 | 6.216 | 6.174 | -5.194 | -5.236 | 1603 | 1623 | 1709 | 415 | 5186 | 7475 |  | CORR | CIGR | 05:50 | 05:53 | 06:07 | 50 | 212 | 12 | EXT |  | 0.93 | (c)
81365.488 | 11.278 | 11.211 | -0.042 | -0.109 | 1204 | 1340 | 1536 | 1204 | 26 | 7476 |  | CORR | GENE | 06:16 | 06:38 | 07:10 | 83 | 665 | 10 | EXT | Аномалия находится на отводе. | 0.89 | (c)
81365.498 | 11.288 | 11.263 | -0.032 | -0.057 | 512 | 744 | 682 | 512 | 9 | 7476 |  | CORR | GENE | 04:25 | 05:02 | 04:52 | 48 | 341 | 12 | EXT | Аномалия находится на отводе. | 0.89 | (c)
81377.247 | 0.412 | 0.396 | -10.838 | -10.854 | 1581 | 1597 | 1635 | 541 | 396 | 7478 |  | CORR | CIGR | 06:50 | 06:53 | 06:59 | 26 | 108 | 9 | EXT | Аномалия находится на отводе. | 0.92 | (c)
81399.248 | 0.058 | 0.034 | -2.977 | -3.001 | 1671 | 1874 | 1831 | 240 | 34 | 7480 |  | CORR | CIGR | 06:41 | 07:14 | 07:07 | 49 | 319 | 9 | EXT |  | 0.92 | (c)
81403.806 | 1.581 | 1.313 | -6.489 | -6.757 | 1503 | 1737 | 1712 | 309 | 1313 | 7481 |  | CORR | GENE | 06:13 | 06:50 | 06:46 | 388 | 419 | 11 | EXT |  | 0.97 | (c)
81406.779 | 4.554 | 4.195 | -3.516 | -3.875 | 1674 | 1744 | 1725 | 456 | 2975 | 7481 |  | CORR | GENE | 06:40 | 06:51 | 06:48 | 900 | 100 | 11 | EXT |  | 1 | (b)
81420.884 | 10.589 | 10.52 | -0.281 | -0.35 | -2226 | -2201 | -2205 | 5 | 217 | 7482 |  | CORR | AXGR | 04:14 | 04:18 | 04:18 | 133 | 42 | 10 | EXT |  | 0.93 | (c)
81439.204 | 6.584 | 6.572 | -4.611 | -4.623 | -2031 | -1979 | -1984 | 199 | 4598 | 7484 |  | CORR | CIGR | 05:07 | 05:16 | 05:15 | 25 | 94 | 10 | EXT |  | 0.92 | (c)
81446.313 | 2.498 | 1.622 | -8.882 | -9.758 | 2221 | 2227 | -2211 | 0 | 1622 | 7485 |  | CORR | GENE | 04:49 | 04:50 | 04:54 | 1201 | 59 | 13 | EXT |  | 1.03 | (b)
81451.54 | 7.725 | 7.661 | -3.655 | -3.719 | -2218 | -2194 | -2195 | 12 | 3482 | 7485 |  | CORR | AXGR | 04:53 | 04:57 | 04:56 | 237 | 46 | 9 | EXT |  | 0.95 | (c)
81455.437 | 0.242 | 0.178 | -11.208 | -11.272 | -2171 | -2155 | -2155 | 60 | 178 | 7486 |  | CORR | AXGR | 04:53 | 04:55 | 04:55 | 186 | 32 | 10 | EXT |  | 0.94 | (c)
81458.287 | 3.092 | 2.651 | -8.358 | -8.799 | -2219 | -2202 | -2191 | 12 | 2651 | 7486 |  | CORR | GENE | 04:45 | 04:48 | 04:50 | 1050 | 55 | 11 | EXT |  | 1.01 | (b)
81460.337 | 5.142 | 5.095 | -6.308 | -6.355 | -2091 | -1998 | -1962 | 140 | 5095 | 7486 |  | CORR | CIGR | 05:06 | 05:21 | 05:27 | 47 | 258 | 13 | EXT |  | 0.93 | (c)
81460.734 | 5.539 | 5.436 | -5.911 | -6.014 | -1917 | -1799 | -1718 | 314 | 5436 | 7486 |  | CORR | GENE | 05:34 | 05:53 | 06:06 | 115 | 397 | 10 | EXT |  | 0.93 | (c)
81461.703 | 6.508 | 6.386 | -4.942 | -5.064 | -1732 | -1604 | -1516 | 499 | 4942 | 7486 |  | CORR | GENE | 06:04 | 06:24 | 06:38 | 122 | 432 | 10 | EXT |  | 0.93 | (c)
81461.942 | 6.747 | 6.616 | -4.703 | -4.834 | -787 | -749 | -757 | 726 | 4591 | 7486 | Дефект проката | MIAN | GENE | 08:36 | 08:42 | 08:41 | 243 | 61 |  | INT | Дефект проката Эквивалент потери металла 10%. |  | (c)
81465.071 | 9.876 | 9.484 | -1.574 | -1.966 | -1957 | -1930 | -1915 | 274 | 1546 | 7486 |  | CORR | GENE | 05:27 | 05:32 | 05:34 | 420 | 84 | 11 | EXT |  | 0.97 | (c)
81469.486 | 2.841 | 2.796 | -8.484 | -8.529 | 1680 | 1801 | 1806 | 298 | 2796 | 7487 |  | CORR | GENE | 05:14 | 05:33 | 05:34 | 57 | 252 | 10 | EXT |  | 0.93 | (c)
81473.606 | 6.961 | 6.926 | -4.364 | -4.399 | 1611 | 1879 | 1849 | 143 | 4298 | 7487 |  | CORR | GENE | 05:03 | 05:46 | 05:41 | 101 | 476 | 9 | EXT |  | 0.93 | (c)
81474.061 | 7.416 | 7.348 | -3.909 | -3.977 | 2033 | 2132 | -2191 | 0 | 3899 | 7487 |  | CORR | GENE | 06:11 | 06:27 | 06:49 | 78 | 474 | 9 | EXT |  | 0.93 | (c)
81474.149 | 7.504 | 7.338 | -3.821 | -3.987 | 1292 | 1323 | 1325 | 872 | 3687 | 7487 | Дефект проката | MIAN | GENE | 04:11 | 04:16 | 04:16 | 300 | 67 |  | INT | Дефект проката Эквивалент потери металла 10%. |  | (c)
81474.597 | 7.952 | 7.924 | -3.373 | -3.401 | 1868 | 1939 | 1951 | 196 | 3357 | 7487 |  | CORR | CIGR | 05:44 | 05:56 | 05:57 | 44 | 166 | 10 | EXT |  | 0.92 | (c)
81477.247 | 10.602 | 10.361 | -0.723 | -0.964 | 1448 | 1486 | 1485 | 708 | 606 | 7487 | Дефект проката | MIAN | GENE | 04:36 | 04:42 | 04:42 | 358 | 75 |  | INT | Дефект проката Эквивалент потери металла 15%. |  | (c)
81481.97 | 4 | 3.258 | -7.16 | -7.902 | 1220 | 1243 | 1245 | 961 | 3258 | 7488 |  | CORR | GENE | 05:18 | 05:21 | 05:22 | 912 | 50 | 10 | EXT |  | 0.96 | (c)
81484.266 | 6.296 | 6.253 | -4.864 | -4.907 | 1067 | 1094 | 1174 | 949 | 4836 | 7488 |  | CORR | GENE | 04:53 | 04:57 | 05:10 | 71 | 215 | 9 | EXT |  | 0.89 | (c)
81485.607 | 7.637 | 7.532 | -3.523 | -3.628 | 626 | 1067 | 895 | 626 | 3486 | 7488 |  | CORR | GENE | 03:42 | 04:53 | 04:25 | 142 | 538 | 10 | EXT |  | 0.9 | (c)
81488.942 | 10.972 | 10.948 | -0.188 | -0.212 | 803 | 864 | 898 | 803 | 183 | 7488 |  | CORR | CIGR | 04:10 | 04:20 | 04:25 | 29 | 190 | 10 | EXT |  | 0.89 | (c)
81489.718 | 0.588 | 0.168 | -10.777 | -11.197 | 1588 | 1659 | 1674 | 472 | 168 | 7489 |  | CORR | GENE | 04:20 | 04:31 | 04:33 | 1557 | 171 | 11 | EXT |  | 1.02 | (b)
81491.091 | 1.961 | 1.925 | -9.404 | -9.44 | 1510 | 1602 | 1625 | 490 | 1925 | 7489 |  | CORR | GENE | 04:07 | 04:22 | 04:26 | 55 | 230 | 11 | EXT |  | 0.93 | (c)
81491.421 | 2.291 | 2.054 | -9.074 | -9.311 | 1881 | 1936 | 1923 | 266 | 2054 | 7489 |  | CORR | GENE | 05:07 | 05:16 | 05:14 | 431 | 83 | 13 | EXT |  | 0.99 | (c)
81491.499 | 2.369 | 2.328 | -8.996 | -9.037 | -55 | -42 | -46 | 37 | 2328 | 7489 |  | LWAN | AXGR | 11:54 | 11:56 | 11:56 | 114 | 18 |  | INT | Эквивалент потери металла 15%. |  | (c)
81491.658 | 2.528 | 2.519 | -8.837 | -8.846 | 1801 | 1854 | 1867 | 298 | 2519 | 7489 |  | CORR | CIGR | 04:54 | 05:02 | 05:04 | 25 | 131 | 9 | EXT |  | 0.92 | (c)
81493.803 | 4.673 | 3.456 | -6.692 | -7.909 | 1909 | 1959 | 1981 | 178 | 3456 | 7489 |  | CORR | GENE | 05:11 | 05:19 | 05:23 | 2053 | 144 | 13 | EXT |  | 1.04 | (b)
81497.092 | 7.962 | 7.644 | -3.403 | -3.721 | 2219 | 2228 | -2225 | 0 | 2977 | 7489 |  | CORR | AXGR | 06:01 | 06:03 | 06:04 | 744 | 36 | 13 | EXT |  | 1.01 | (b)
81497.64 | 8.51 | 8.478 | -2.855 | -2.887 | 1978 | 2031 | 2049 | 111 | 2850 | 7489 |  | CORR | CIGR | 05:22 | 05:31 | 05:34 | 37 | 141 | 10 | EXT |  | 0.92 | (c)
81497.82 | 8.69 | 8.665 | -2.675 | -2.7 | -2201 | -2129 | -2137 | 30 | 2672 | 7489 |  | CORR | CIGR | 06:08 | 06:20 | 06:18 | 28 | 128 | 11 | EXT |  | 0.92 | (c)
81499.574 | 10.444 | 10.398 | -0.921 | -0.967 | 2230 | -2126 | -2100 | 0 | 909 | 7489 |  | CORR | GENE | 06:03 | 06:20 | 06:24 | 58 | 261 | 9 | EXT |  | 0.93 | (c)
81500.101 | 10.971 | 10.871 | -0.394 | -0.494 | 2057 | -2220 | -2147 | 0 | 366 | 7489 |  | CORR | GENE | 05:35 | 06:05 | 06:17 | 128 | 514 | 9 | EXT |  | 0.93 | (c)
81500.3 | 11.17 | 11.137 | -0.195 | -0.228 | 1728 | 1782 | 1811 | 337 | 195 | 7489 |  | CORR | CIGR | 04:42 | 04:51 | 04:55 | 33 | 165 | 9 | EXT |  | 0.92 | (c)
81500.436 | 11.306 | 11.263 | -0.059 | -0.102 | -2167 | -2011 | -2042 | 64 | 58 | 7489 |  | CORR | CIGR | 06:13 | 06:39 | 06:34 | 44 | 249 | 10 | EXT |  | 0.92 | (c)
81500.628 | 0.133 | 0.033 | -11.107 | -11.207 | 1871 | 2226 | 2118 | 0 | 33 | 7490 |  | CORR | GENE | 04:26 | 05:23 | 05:06 | 132 | 494 | 10 | EXT |  | 0.93 | (c)
81500.915 | 0.42 | 0.363 | -10.82 | -10.877 | -2153 | -2058 | -2046 | 77 | 363 | 7490 |  | CORR | GENE | 05:36 | 05:52 | 05:54 | 61 | 215 | 12 | EXT |  | 0.93 | (c)
81501.298 | 0.803 | 0.776 | -10.437 | -10.464 | 1867 | 1899 | 1947 | 203 | 776 | 7490 |  | CORR | CIGR | 04:25 | 04:30 | 04:38 | 43 | 161 | 9 | EXT |  | 0.92 | (c)
81504.149 | 3.654 | 3.621 | -7.586 | -7.619 | 1991 | 2043 | 2044 | 134 | 3621 | 7490 |  | CORR | CIGR | 04:45 | 04:54 | 04:54 | 34 | 106 | 11 | EXT |  | 0.92 | (c)
81515.732 | 3.997 | 3.961 | -7.423 | -7.459 | -2040 | -1891 | -1845 | 191 | 3961 | 7491 |  | CORR | GENE | 05:32 | 05:56 | 06:04 | 57 | 389 | 10 | EXT |  | 0.93 | (c)
81516.794 | 5.059 | 4.981 | -6.361 | -6.439 | -1704 | -1598 | -1639 | 527 | 4981 | 7491 |  | CORR | GENE | 06:26 | 06:44 | 06:37 | 439 | 130 | 9 | EXT |  | 0.97 | (c)
81518.436 | 6.701 | 6.405 | -4.719 | -5.015 | 2208 | 2217 | -2220 | 0 | 4373 | 7491 |  | CORR | GENE | 04:58 | 04:59 | 05:03 | 642 | 65 | 11 | EXT |  | 0.99 | (c)
81518.824 | 7.089 | 6.983 | -4.331 | -4.437 | 2081 | 2175 | 2129 | 52 | 3992 | 7491 |  | CORR | GENE | 04:37 | 04:52 | 04:45 | 445 | 97 | 10 | EXT |  | 0.97 | (c)
81519.196 | 7.461 | 7.429 | -3.959 | -3.991 | 1772 | 1977 | 1942 | 118 | 3902 | 7491 |  | CORR | GENE | 03:47 | 04:20 | 04:15 | 89 | 340 | 12 | EXT |  | 0.93 | (c)
81519.87 | 8.135 | 7.637 | -3.285 | -3.783 | 2075 | 2151 | 2123 | 60 | 3115 | 7491 |  | CORR | GENE | 04:36 | 04:48 | 04:44 | 668 | 95 | 10 | EXT |  | 0.99 | (c)
81520.045 | 8.31 | 8.041 | -3.11 | -3.379 | 2210 | -2227 | -2229 | 0 | 2830 | 7491 |  | CORR | AXGR | 04:58 | 05:02 | 05:02 | 549 | 44 | 13 | EXT |  | 1 | (c)
81521.581 | 9.846 | 8.364 | -1.574 | -3.056 | 2067 | 2171 | 2124 | 49 | 1507 | 7491 |  | CORR | GENE | 04:35 | 04:52 | 04:44 | 1549 | 114 | 13 | EXT |  | 1.04 | (b)
81521.718 | 9.983 | 9.979 | -1.437 | -1.441 | 2105 | 2151 | 2157 | 21 | 1414 | 7491 |  | CORR | CIGR | 04:41 | 04:49 | 04:50 | 27 | 104 | 11 | EXT |  | 0.92 | (c)
81521.72 | 9.985 | 9.938 | -1.435 | -1.482 | 2025 | 2063 | 2054 | 148 | 1328 | 7491 |  | CORR | GENE | 04:28 | 04:34 | 04:33 | 154 | 57 | 10 | EXT |  | 0.94 | (c)
81522.455 | 10.72 | 10.706 | -0.7 | -0.714 | 1996 | 2120 | 2098 | 30 | 680 | 7491 |  | CORR | CIGR | 04:24 | 04:44 | 04:40 | 34 | 204 | 9 | EXT |  | 0.92 | (c)
81522.687 | 10.952 | 10.765 | -0.468 | -0.655 | 2102 | 2150 | 2142 | 49 | 175 | 7491 |  | CORR | GENE | 04:41 | 04:48 | 04:47 | 480 | 79 | 14 | EXT |  | 1 | (c)
81523.043 | 11.308 | 11.263 | -0.112 | -0.157 | 1810 | 1970 | 1988 | 64 | 74 | 7491 |  | CORR | GENE | 03:54 | 04:19 | 04:22 | 83 | 356 | 13 | EXT |  | 0.93 | (c)
81534.29 | 11.135 | 11.006 | -0.005 | -0.134 | 1539 | 1546 | 1556 | 657 | 1 | 7492 |  | CORR | AXGR | 06:53 | 06:54 | 06:56 | 133 | 35 | 11 | EXT |  | 0.93 | (c)
81536.76 | 2.465 | 2.446 | -1.09 | -1.109 | -1068 | -1009 | -1012 | 955 | 1081 | 7493 |  | CORR | CIGR | 07:14 | 07:24 | 07:23 | 28 | 113 | 9 | EXT |  | 0.92 | (c)
81537.182 | 2.887 | 2.856 | -0.668 | -0.699 | -2104 | -2058 | -2044 | 126 | 668 | 7493 |  | CORR | CIGR | 04:27 | 04:34 | 04:37 | 31 | 120 | 9 | EXT |  | 0.92 | (c)
81538.59 | 0.74 | 0.66 | -5.995 | -6.075 | 676 | 711 | 707 | 676 | 660 | 7494 | Дефект проката | MIAN | GENE | 11:56 | 00:02 | 12:01 | 209 | 62 |  | INT | Дефект проката Эквивалент потери металла 11%. |  | (c)
81548.071 | 3.486 | 3.454 | -7.419 | -7.451 | -1863 | -1837 | -1817 | 368 | 3454 | 7495 |  | CORR | CIGR | 05:21 | 05:25 | 05:29 | 33 | 91 | 10 | EXT |  | 0.92 | (c)
81549.073 | 4.488 | 4.464 | -6.417 | -6.441 | -1980 | -1979 | -1936 | 251 | 4464 | 7495 |  | CORR | CIGR | 05:02 | 05:02 | 05:10 | 24 | 88 | 12 | EXT |  | 0.92 | (c)
81559.08 | 3.59 | 3.532 | -7.835 | -7.893 | -1358 | -1325 | -1305 | 872 | 3532 | 7496 |  | CORR | GENE | 06:29 | 06:34 | 06:38 | 58 | 106 | 10 | EXT |  | 0.93 | (c)
81559.16 | 3.67 | 3.638 | -7.755 | -7.787 | -1366 | -1321 | -1320 | 864 | 3638 | 7496 |  | CORR | CIGR | 06:28 | 06:35 | 06:35 | 32 | 92 | 12 | EXT |  | 0.92 | (c)
81559.237 | 3.747 | 3.711 | -7.678 | -7.714 | -1784 | -1556 | -1625 | 446 | 3711 | 7496 |  | CORR | GENE | 05:20 | 05:57 | 05:46 | 53 | 318 | 11 | EXT |  | 0.93 | (c)
81560.035 | 4.545 | 4.512 | -6.88 | -6.913 | -1688 | -1644 | -1604 | 542 | 4512 | 7496 |  | CORR | CIGR | 05:36 | 05:43 | 05:49 | 34 | 169 | 9 | EXT |  | 0.92 | (c)
81560.982 | 5.492 | 5.451 | -5.933 | -5.974 | -1586 | -1436 | -1473 | 644 | 5451 | 7496 |  | CORR | GENE | 05:52 | 06:16 | 06:10 | 69 | 226 | 9 | EXT |  | 0.93 | (c)
81561.409 | 5.919 | 5.818 | -5.506 | -5.607 | -1830 | -1709 | -1593 | 400 | 5486 | 7496 |  | CORR | GENE | 05:13 | 05:32 | 05:51 | 121 | 474 | 12 | EXT |  | 0.93 | (c)
81561.766 | 6.276 | 6.205 | -5.149 | -5.22 | -1793 | -1746 | -1607 | 437 | 5144 | 7496 |  | CORR | GENE | 05:19 | 05:26 | 05:49 | 76 | 373 | 10 | EXT |  | 0.93 | (c)
81562 | 6.51 | 6.483 | -4.915 | -4.942 | -1896 | -1696 | -1748 | 334 | 4854 | 7496 |  | CORR | GENE | 05:02 | 05:34 | 05:26 | 88 | 296 | 9 | EXT |  | 0.93 | (c)
81562.017 | 6.527 | 6.499 | -4.898 | -4.926 | -1286 | -1199 | -1227 | 944 | 4894 | 7496 |  | CORR | CIGR | 06:41 | 06:55 | 06:50 | 32 | 119 | 9 | EXT |  | 0.92 | (c)
81562.505 | 7.015 | 6.98 | -4.41 | -4.445 | -1799 | -1652 | -1665 | 431 | 4394 | 7496 |  | CORR | GENE | 05:18 | 05:42 | 05:39 | 51 | 269 | 9 | EXT |  | 0.92 | (c)
81565.976 | 10.486 | 10.399 | -0.939 | -1.026 | -2158 | -2079 | -2109 | 72 | 819 | 7496 |  | CORR | GENE | 04:20 | 04:33 | 04:28 | 207 | 98 | 9 | EXT |  | 0.94 | (c)
81575.095 | 8.18 | 8.135 | -0.775 | -0.82 | 2140 | 2229 | 2219 | 0 | 775 | 7497 |  | CORR | CIGR | 06:15 | 06:29 | 06:28 | 45 | 158 | 10 | EXT |  | 0.92 | (c)
81581.32 | 5.45 | 5.425 | -5.97 | -5.995 | 1718 | 1773 | 1767 | 415 | 5425 | 7498 |  | CORR | CIGR | 05:28 | 05:37 | 05:36 | 27 | 98 | 11 | EXT |  | 0.92 | (c)
81582.266 | 6.396 | 6.376 | -5.024 | -5.044 | 2072 | 2080 | 2094 | 115 | 5024 | 7498 |  | CORR | CIGR | 06:25 | 06:27 | 06:29 | 20 | 44 | 10 | EXT |  | 0.92 | (c)
81582.434 | 6.564 | 6.546 | -4.856 | -4.874 | 1741 | 1757 | 1776 | 420 | 4853 | 7498 |  | CORR | CIGR | 05:32 | 05:34 | 05:37 | 21 | 70 | 9 | EXT |  | 0.92 | (c)
81583.333 | 7.463 | 7.438 | -3.957 | -3.982 | 1480 | 1639 | 1637 | 437 | 3942 | 7498 |  | CORR | CIGR | 04:50 | 05:15 | 05:15 | 40 | 314 | 13 | EXT |  | 0.92 | (c)
81584.304 | 8.434 | 8.413 | -2.986 | -3.007 | 1271 | 1289 | 1302 | 898 | 2986 | 7498 |  | CORR | CIGR | 04:16 | 04:19 | 04:21 | 21 | 62 | 9 | EXT |  | 0.92 | (c)
81590.792 | 3.502 | 3.483 | -7.628 | -7.647 | -1166 | -1125 | -1118 | 1064 | 3483 | 7499 |  | CORR | CIGR | 06:06 | 06:12 | 06:13 | 24 | 96 | 9 | EXT |  | 0.92 | (c)
81591.002 | 3.712 | 3.702 | -7.418 | -7.428 | -1514 | -1451 | -1462 | 716 | 3702 | 7499 |  | CORR | CIGR | 05:09 | 05:20 | 05:18 | 35 | 104 | 10 | EXT |  | 0.92 | (c)
81592.41 | 5.12 | 5.104 | -6.01 | -6.026 | -869 | -845 | -830 | 791 | 5104 | 7499 |  | CORR | CIGR | 06:53 | 06:57 | 06:60 | 25 | 78 | 11 | EXT |  | 0.92 | (c)
81598.243 | 10.953 | 10.941 | -0.177 | -0.189 | -723 | -694 | -658 | 593 | 155 | 7499 |  | CORR | CIGR | 07:17 | 07:22 | 07:28 | 34 | 130 | 11 | EXT |  | 0.92 | (c)
81606.568 | 8.148 | 8.11 | -3.197 | -3.235 | 1213 | 1681 | 1513 | 418 | 3109 | 7500 |  | CORR | GENE | 05:11 | 06:27 | 05:60 | 126 | 600 | 11 | EXT |  | 0.93 | (c)
81609.765 | 0 | 0 | -10.815 | -10.815 | -387 | -11 | 47 | 0 | 0 | 7501 | Смещение кромок | GWAN |  | 01:22 | 02:23 | 02:32 | 0 | 868 |  | EXT | Смещение кромок Вовнутрь Величина смещения - 2.5 мм. |  | (c)
81614.629 | 4.864 | 4.851 | -5.951 | -5.964 | 759 | 981 | 934 | 759 | 4851 | 7501 |  | CORR | CIGR | 04:27 | 05:03 | 04:55 | 20 | 349 | 11 | EXT |  | 0.92 | (c)
81624.14 | 0 | 0 | -7.635 | -7.635 | 249 | 1283 | 1036 | 249 | 0 | 7503 | Смещение кромок | GWAN |  | 03:13 | 06:00 | 05:20 | 0 | 1573 |  | EXT | Смещение кромок Наружу Величина смещения - 2.5 мм. |  | (c)
81631.754 | 7.614 | 7.474 | -0.021 | -0.161 | 645 | 940 | 1014 | 645 | 2 | 7503 |  | CORR | GENE | 04:17 | 05:05 | 05:17 | 159 | 738 | 10 | EXT | Аномалия находится на упругопластическом изгибе: R=936 D, максимальное растяжение на 1 час. | 0.94 | (c)
81631.89 | 0.115 | 0.03 | -10.865 | -10.95 | -2116 | -1961 | -1842 | 115 | 30 | 7504 |  | CORR | GENE | 06:55 | 07:20 | 07:39 | 106 | 548 | 10 | EXT | Аномалия находится на упругопластическом изгибе: R=909 D, максимальное растяжение на 1.1 час. | 0.93 | (c)
81659.014 | 5.099 | 5.044 | -6.011 | -6.066 | 1842 | 2102 | 2015 | 43 | 5044 | 7506 |  | CORR | GENE | 04:28 | 05:10 | 04:56 | 73 | 346 | 11 | EXT |  | 0.93 | (c)
81664.094 | 10.179 | 10.16 | -0.931 | -0.95 | -1714 | -1434 | -1512 | 516 | 883 | 7506 |  | CORR | GENE | 06:54 | 07:39 | 07:27 | 67 | 405 | 10 | EXT |  | 0.93 | (c)
81664.117 | 10.202 | 10.024 | -0.908 | -1.086 | 1573 | 1705 | 1872 | 58 | 898 | 7506 |  | CORR | GENE | 03:44 | 04:06 | 04:33 | 188 | 600 | 10 | EXT |  | 0.94 | (c)
81664.636 | 10.721 | 10.689 | -0.389 | -0.421 | 1825 | 1975 | 1983 | 90 | 371 | 7506 |  | CORR | CIGR | 04:25 | 04:49 | 04:51 | 50 | 316 | 11 | EXT |  | 0.93 | (c)
81664.898 | 10.983 | 10.947 | -0.127 | -0.163 | -1631 | -1132 | -1292 | 600 | 54 | 7506 |  | CORR | GENE | 07:07 | 08:28 | 08:02 | 109 | 677 | 11 | EXT |  | 0.93 | (c)
81668.082 | 3.057 | 3.015 | -7.693 | -7.735 | 1472 | 1657 | 1709 | 284 | 3015 | 7507 |  | CORR | GENE | 05:00 | 05:30 | 05:38 | 58 | 474 | 11 | EXT |  | 0.89 | (c)
81669.465 | 4.44 | 4.38 | -6.31 | -6.37 | 1316 | 1457 | 1549 | 448 | 4380 | 7507 |  | CORR | GENE | 04:35 | 04:58 | 05:13 | 82 | 466 | 11 | EXT |  | 0.89 | (c)
81674.7 | 9.675 | 9.448 | -1.075 | -1.302 | 1353 | 1474 | 1591 | 402 | 761 | 7507 |  | CORR | GENE | 04:41 | 05:00 | 05:19 | 541 | 475 | 16 | EXT |  | 0.97 | (c)
81675.259 | 10.234 | 9.995 | -0.516 | -0.755 | 1410 | 1564 | 1572 | 496 | 488 | 7507 |  | CORR | GENE | 04:50 | 05:15 | 05:16 | 267 | 324 | 13 | EXT |  | 0.92 | (c)
81675.409 | 10.384 | 10.361 | -0.366 | -0.389 | 1415 | 1536 | 1563 | 519 | 331 | 7507 |  | CORR | GENE | 04:51 | 05:11 | 05:15 | 58 | 296 | 25 | EXT |  | 0.89 | (c)
81675.772 | 10.747 | 10.695 | -0.003 | -0.055 | 1278 | 1536 | 1479 | 550 | 3 | 7507 |  | CORR | CIGR | 04:29 | 05:10 | 05:01 | 52 | 402 | 14 | EXT |  | 0.89 | (c)
81676.059 | 0.284 | 0.262 | -11.166 | -11.188 | 929 | 992 | 1071 | 929 | 262 | 7508 |  | CORR | CIGR | 05:15 | 05:25 | 05:38 | 37 | 285 | 10 | EXT | Аномалия находится на отводе. | 0.89 | (c)
81678.545 | 2.77 | 2.756 | -8.68 | -8.694 | 1013 | 1327 | 1435 | 374 | 2756 | 7508 | Дефект проката | MIAN | GENE | 05:28 | 06:19 | 06:36 | 134 | 843 |  | EXT | Дефект проката Эквивалент потери металла 11%. Аномалия находится на отводе. |  | (c)
81685.344 | 9.569 | 9.543 | -1.881 | -1.907 | 902 | 931 | 974 | 902 | 1862 | 7508 |  | CORR | CIGR | 05:10 | 05:15 | 05:22 | 45 | 144 | 11 | EXT | Аномалия находится на отводе. | 0.89 | (c)
81687.225 | 0 | -0.066 | -3.465 | -3.531 | -1276 | -974 | -970 | 665 |  | 7509 | Нарушение формы кольцевого шва | GWAN |  | 10:05 | 10:54 | 10:54 | 0 | 611 |  | EXT | Нарушение формы кольцевого шва Аномалия находится на отводе. |  | (c)
81687.638 | 0.413 | 0.392 | -3.052 | -3.073 | 1528 | 1585 | 1588 | 582 | 392 | 7509 |  | CORR | CIGR | 05:38 | 05:47 | 05:47 | 33 | 121 | 11 | EXT |  | 0.89 | (c)
81688.611 | 1.386 | 1.368 | -2.079 | -2.097 | 493 | 602 | 610 | 493 | 1368 | 7509 |  | CORR | GENE | 02:51 | 03:08 | 03:09 | 87 | 234 | 10 | EXT |  | 0.89 | (c)
81689.641 | 2.416 | 2.394 | -1.049 | -1.071 | 1503 | 1527 | 1568 | 598 | 1039 | 7509 |  | CORR | CIGR | 05:34 | 05:38 | 05:44 | 32 | 130 | 13 | EXT |  | 0.89 | (c)
81689.979 | 2.754 | 2.713 | -0.711 | -0.752 | 1512 | 1676 | 1636 | 471 | 695 | 7509 |  | CORR | GENE | 05:35 | 06:02 | 05:55 | 57 | 248 | 11 | EXT |  | 0.89 | (c)
81690.69 | 0 | -0.037 | -5.78 | -5.817 | 1204 | 1213 | 1219 | 998 |  | 7510 | Нарушение формы кольцевого шва | GWAN |  | 04:46 | 04:47 | 04:48 | 0 | 28 |  | EXT | Нарушение формы кольцевого шва |  | (c)
81691.611 | 0.921 | 0.89 | -4.859 | -4.89 | 1522 | 1598 | 1641 | 472 | 890 | 7510 |  | CORR | CIGR | 05:37 | 05:49 | 05:56 | 40 | 237 | 10 | EXT |  | 0.89 | (c)
81692.084 | 1.394 | 1.158 | -4.386 | -4.622 | -2204 | -2197 | -2185 | 27 | 1158 | 7510 |  | CORR | AXGR | 07:36 | 07:37 | 07:39 | 587 | 38 | 13 | EXT |  | 0.96 | (c)
81692.412 | 1.722 | 1.417 | -4.058 | -4.363 | 2186 | 2222 | 2208 | 1 | 1417 | 7510 |  | CORR | AXGR | 07:24 | 07:30 | 07:28 | 510 | 43 | 10 | EXT |  | 0.93 | (c)
81694.395 | 3.705 | 3.684 | -2.075 | -2.096 | 1273 | 1490 | 1470 | 564 | 2044 | 7510 |  | CORR | CIGR | 04:57 | 05:32 | 05:28 | 52 | 394 | 11 | EXT |  | 0.89 | (c)
81694.539 | 3.849 | 3.775 | -1.931 | -2.005 | 1628 | 2015 | 1959 | 0 | 1896 | 7510 |  | CORR | GENE | 05:54 | 06:56 | 06:47 | 109 | 661 | 24 | EXT |  | 0.9 | (c)
81695.22 | 4.53 | 4.471 | -1.25 | -1.309 | -2017 | -1950 | -1898 | 213 | 1244 | 7510 |  | CORR | GENE | 08:06 | 08:16 | 08:25 | 65 | 239 | 10 | EXT |  | 0.89 | (c)
81695.321 | 4.631 | 4.608 | -1.149 | -1.172 | -1935 | -1836 | -1802 | 295 | 1127 | 7510 |  | CORR | CIGR | 08:19 | 08:35 | 08:40 | 45 | 267 | 12 | EXT |  | 0.89 | (c)
81697.397 | 0.927 | 0.793 | -1.443 | -1.577 | -659 | -623 | -619 | 580 | 793 | 7511 |  | CORR | GENE | 09:10 | 09:16 | 09:17 | 391 | 78 | 11 | EXT |  | 0.93 | (c)
81705.963 | 7.123 | 7.016 | -1.182 | -1.289 | 25 | 44 | 37 | 25 | 1151 | 7512 |  | LWAN | AXGR | 10:60 | 11:03 | 11:02 | 138 | 24 |  | INT | Эквивалент потери металла 10%. |  | (c)
81708.373 | 1.228 | 1.21 | -7.497 | -7.515 | 1981 | 2107 | 2083 | 46 | 1210 | 7513 |  | CORR | CIGR | 07:51 | 08:11 | 08:07 | 45 | 203 | 10 | EXT |  | 0.89 | (c)
81708.589 | 1.444 | 1.426 | -7.281 | -7.299 | 695 | 768 | 766 | 695 | 1426 | 7513 |  | CORR | CIGR | 04:23 | 04:35 | 04:35 | 34 | 142 | 15 | EXT |  | 0.89 | (c)
81710.186 | 3.041 | 2.921 | -5.684 | -5.804 | -2184 | -2165 | -2169 | 47 | 2921 | 7513 |  | LWAN | AXGR | 08:39 | 08:42 | 08:41 | 169 | 29 |  | INT | Эквивалент потери металла 9%. |  | (c)
81710.362 | 3.217 | 3.207 | -5.508 | -5.518 | 2032 | 2113 | 2090 | 82 | 3207 | 7513 |  | CORR | CIGR | 07:59 | 08:12 | 08:09 | 35 | 116 | 13 | EXT |  | 0.89 | (c)
81720.507 | 2.767 | 2.712 | -8.283 | -8.338 | 1125 | 1228 | 1380 | 595 | 2712 | 7515 |  | CORR | GENE | 04:38 | 04:55 | 05:20 | 75 | 511 | 10 | EXT |  | 0.89 | (c)
81720.771 | 3.031 | 2.891 | -8.019 | -8.159 | 2197 | 2212 | 2211 | 6 | 2891 | 7515 |  | CORR | AXGR | 07:31 | 07:34 | 07:34 | 254 | 28 | 15 | EXT |  | 0.92 | (c)
81722.807 | 5.067 | 5.054 | -5.983 | -5.996 | 820 | 886 | 926 | 820 | 5054 | 7515 |  | CORR | CIGR | 03:49 | 03:60 | 04:06 | 44 | 213 | 14 | EXT |  | 0.89 | (c)
81724.64 | 6.9 | 6.889 | -4.15 | -4.161 | 1129 | 1170 | 1193 | 974 | 4142 | 7515 |  | CORR | CIGR | 04:39 | 04:46 | 04:49 | 19 | 127 | 10 | EXT |  | 0.89 | (c)
81728.955 | 0.165 | 0.108 | -10.78 | -10.837 | -1170 | -1108 | -1016 | 862 | 108 | 7516 |  | CORR | GENE | 07:10 | 07:20 | 07:35 | 57 | 308 | 11 | EXT |  | 0.89 | (c)
81729.683 | 0.893 | 0.848 | -10.052 | -10.097 | -1236 | -1043 | -1045 | 854 | 848 | 7516 |  | CORR | GENE | 06:59 | 07:31 | 07:30 | 73 | 381 | 11 | EXT |  | 0.89 | (c)
81730.427 | 1.637 | 1.619 | -9.308 | -9.326 | -1134 | -1091 | -1081 | 1029 | 1619 | 7516 |  | CORR | CIGR | 07:16 | 07:23 | 07:24 | 35 | 105 | 10 | EXT |  | 0.89 | (c)
81731.149 | 2.359 | 2.332 | -8.586 | -8.613 | -1125 | -1039 | -1033 | 942 | 2332 | 7516 |  | CORR | CIGR | 07:17 | 07:31 | 07:32 | 50 | 183 | 13 | EXT |  | 0.89 | (c)
81732.276 | 3.486 | 3.3 | -7.459 | -7.645 | -670 | -631 | -601 | 532 | 3300 | 7516 |  | CORR | GENE | 08:31 | 08:37 | 08:42 | 300 | 137 | 12 | EXT |  | 0.92 | (c)
81732.969 | 4.179 | 4.161 | -6.766 | -6.784 | -802 | -736 | -710 | 618 | 4161 | 7516 |  | CORR | CIGR | 08:10 | 08:20 | 08:24 | 31 | 184 | 10 | EXT |  | 0.89 | (c)
81735.602 | 6.812 | 6.783 | -4.133 | -4.162 | -864 | -801 | -771 | 679 | 4114 | 7516 |  | CORR | CIGR | 07:60 | 08:10 | 08:14 | 48 | 185 | 10 | EXT |  | 0.89 | (c)
81736.221 | 7.431 | 7.261 | -3.514 | -3.684 | -921 | -851 | -862 | 802 | 3047 | 7516 |  | CORR | GENE | 07:50 | 08:02 | 07:60 | 637 | 119 | 10 | EXT |  | 0.94 | (c)
81737.529 | 8.739 | 8.724 | -2.206 | -2.221 | -2227 | -2188 | -2126 | 4 | 2181 | 7516 |  | CORR | CIGR | 04:20 | 04:26 | 04:36 | 40 | 201 | 11 | EXT |  | 0.89 | (c)
81742.976 | 3.241 | 3.032 | -8.014 | -8.223 | 1556 | 1986 | 1862 | 63 | 3032 | 7517 |  | CORR | GENE | 05:33 | 06:42 | 06:22 | 239 | 611 | 11 | EXT |  | 0.91 | (c)
81743.312 | 3.577 | 3.553 | -7.678 | -7.702 | 1742 | 1933 | 1964 | 44 | 3553 | 7517 |  | CORR | GENE | 06:03 | 06:34 | 06:39 | 80 | 444 | 12 | EXT |  | 0.89 | (c)
81744.904 | 5.169 | 5.156 | -6.086 | -6.099 | 1646 | 1686 | 1716 | 444 | 5156 | 7517 |  | CORR | CIGR | 05:47 | 05:54 | 05:59 | 41 | 140 | 12 | EXT |  | 0.89 | (c)
81745.052 | 5.317 | 5.292 | -5.938 | -5.963 | 1690 | 1812 | 1782 | 357 | 5292 | 7517 |  | CORR | GENE | 05:54 | 06:14 | 06:09 | 75 | 183 | 10 | EXT |  | 0.89 | (c)
81745.192 | 5.457 | 5.457 | -5.798 | -5.798 | 1463 | 1508 | 1507 | 680 | 5457 | 7517 |  | CORR | CIGR | 05:18 | 05:25 | 05:25 | 30 | 87 | 10 | EXT |  | 0.89 | (c)
81745.919 | 6.184 | 6.184 | -5.071 | -5.071 | 1681 | 1727 | 1747 | 418 | 5031 | 7517 |  | CORR | CIGR | 05:53 | 06:00 | 06:04 | 40 | 131 | 14 | EXT |  | 0.89 | (c)
81747.122 | 7.387 | 7.286 | -3.868 | -3.969 | 1486 | 1750 | 1659 | 399 | 3843 | 7517 |  | CORR | GENE | 05:21 | 06:04 | 05:49 | 126 | 345 | 11 | EXT |  | 0.89 | (c)
81747.982 | 8.247 | 8.238 | -3.008 | -3.017 | 1655 | 1747 | 1738 | 410 | 2977 | 7517 |  | CORR | CIGR | 05:49 | 06:04 | 06:02 | 40 | 165 | 10 | EXT |  | 0.89 | (c)
81748.199 | 8.464 | 8.444 | -2.791 | -2.811 | -2124 | -2071 | -2015 | 107 | 2765 | 7517 |  | CORR | CIGR | 07:39 | 07:47 | 07:56 | 46 | 218 | 10 | EXT |  | 0.89 | (c)
81748.25 | 8.515 | 8.445 | -2.74 | -2.81 | 1478 | 1829 | 1855 | 0 | 2685 | 7517 |  | CORR | GENE | 05:20 | 06:17 | 06:21 | 125 | 754 | 12 | EXT |  | 0.89 | (c)
81748.899 | 9.164 | 8.97 | -2.091 | -2.285 | 1151 | 1523 | 1678 | 25 | 2036 | 7517 |  | CORR | GENE | 04:27 | 05:27 | 05:52 | 249 | 1054 | 12 | EXT |  | 0.91 | (c)
81749.485 | 9.75 | 9.731 | -1.505 | -1.524 | 1358 | 1448 | 1570 | 448 | 1480 | 7517 |  | CORR | CIGR | 05:01 | 05:15 | 05:35 | 44 | 424 | 13 | EXT |  | 0.89 | (c)
81750.544 | 10.809 | 10.727 | -0.446 | -0.528 | 1409 | 1500 | 1615 | 409 | 418 | 7517 |  | CORR | GENE | 05:09 | 05:24 | 05:42 | 110 | 412 | 12 | EXT |  | 0.89 | (c)
81750.876 | 11.141 | 11.104 | -0.114 | -0.151 | 1434 | 1497 | 1564 | 536 | 98 | 7517 |  | CORR | CIGR | 05:13 | 05:23 | 05:34 | 53 | 260 | 13 | EXT |  | 0.89 | (c)
81750.956 | 11.221 | 11.174 | -0.034 | -0.081 | 1613 | 1728 | 1892 | 58 | 14 | 7517 |  | CORR | GENE | 05:42 | 06:00 | 06:27 | 67 | 560 | 11 | EXT |  | 0.89 | (c)
81775.972 | 1.987 | 0.808 | -9.313 | -10.492 | 2220 | -2212 | -2166 | 0 | 808 | 7520 |  | CORR | GENE | 03:39 | 03:43 | 03:51 | 3951 | 150 | 13 | EXT |  | 1.05 | (b)
81815.515 | 7.16 | 7.094 | -3.645 | -3.711 | 490 | 604 | 708 | 490 | 3549 | 7523 |  | CORR | GENE | 04:08 | 04:27 | 04:43 | 162 | 437 | 10 | EXT |  | 0.94 | (c)
81815.774 | 7.419 | 7.399 | -3.386 | -3.406 | 1576 | 1699 | 1698 | 411 | 3349 | 7523 |  | CORR | GENE | 07:03 | 07:23 | 07:23 | 57 | 244 | 12 | EXT |  | 0.93 | (c)
81824.304 | 5.144 | 4.953 | -6.141 | -6.332 | 1435 | 1498 | 1556 | 553 | 4648 | 7524 |  | CORR | GENE | 04:26 | 04:36 | 04:45 | 1684 | 243 | 11 | EXT |  | 1.02 | (b)
81845.171 | 3.476 | 3.451 | -7.724 | -7.749 | -1667 | -1453 | -1528 | 564 | 3451 | 7526 |  | CORR | CIGR | 05:14 | 05:48 | 05:36 | 42 | 279 | 23 | EXT |  | 0.93 | (c)
81845.273 | 3.578 | 3.549 | -7.622 | -7.651 | -1885 | -1555 | -1613 | 346 | 3549 | 7526 |  | CORR | GENE | 04:39 | 05:32 | 05:23 | 85 | 543 | 14 | EXT |  | 0.93 | (c)
81845.911 | 4.216 | 4.186 | -6.984 | -7.014 | -1834 | -1730 | -1717 | 396 | 4186 | 7526 |  | CORR | CIGR | 04:47 | 05:04 | 05:06 | 46 | 235 | 10 | EXT |  | 0.92 | (c)
81850.167 | 8.472 | 8.006 | -2.728 | -3.194 | -1662 | -1526 | -1543 | 569 | 2705 | 7526 |  | CORR | GENE | 05:15 | 05:37 | 05:34 | 489 | 237 | 11 | EXT | Аномалия находится на упругопластическом изгибе: R=636 D, максимальное растяжение на 5.6 час. | 0.98 | (c)
81850.567 | 8.872 | 8.846 | -2.328 | -2.354 | -1870 | -1825 | -1799 | 361 | 2317 | 7526 |  | CORR | CIGR | 04:41 | 04:49 | 04:53 | 37 | 141 | 11 | EXT | Аномалия находится на упругопластическом изгибе: R=604 D, максимальное растяжение на 5.7 час. | 0.92 | (c)
81855.572 | 2.677 | 2.65 | -8.663 | -8.69 | -2112 | -2037 | -2023 | 119 | 2650 | 7527 |  | CORR | GENE | 04:51 | 05:03 | 05:06 | 212 | 177 | 11 | EXT | Аномалия находится на упругопластическом изгибе: R=306 D, максимальное растяжение на 6.6 час. | 0.95 | (c)
81865.928 | 1.693 | 1.575 | -9.702 | -9.82 | 1866 | 1921 | 1990 | 116 | 1575 | 7528 |  | CORR | GENE | 05:07 | 05:16 | 05:27 | 131 | 249 | 14 | EXT |  | 0.94 | (c)
81869.457 | 5.222 | 5.195 | -6.173 | -6.2 | 1559 | 1650 | 1645 | 499 | 5195 | 7528 |  | CORR | CIGR | 04:18 | 04:32 | 04:32 | 37 | 173 | 14 | EXT | Аномалия находится на упругопластическом изгибе: R=596 D, максимальное растяжение на 11.2 час. | 0.92 | (c)
81871.545 | 7.31 | 7.253 | -4.085 | -4.142 | 1606 | 1663 | 1637 | 563 | 3943 | 7528 |  | CORR | GENE | 04:25 | 04:35 | 04:30 | 199 | 62 | 10 | EXT | Аномалия находится на упругопластическом изгибе: R=443 D, максимальное растяжение на 11 час. | 0.94 | (c)
81871.843 | 7.608 | 7.578 | -3.787 | -3.817 | 1658 | 1703 | 1741 | 406 | 3776 | 7528 |  | CORR | CIGR | 04:34 | 04:41 | 04:47 | 41 | 167 | 10 | EXT | Аномалия находится на упругопластическом изгибе: R=431 D, максимальное растяжение на 11 час. | 0.92 | (c)
81877.508 | 1.878 | 1.493 | -9.712 | -10.097 | -1730 | -1676 | -1646 | 501 | 1493 | 7529 |  | CORR | GENE | 04:28 | 04:37 | 04:41 | 1039 | 167 | 10 | EXT | Аномалия находится на упругопластическом изгибе: R=305 D, максимальное растяжение на 11.8 час. | 1 | (c)
81877.606 | 1.976 | 1.778 | -9.614 | -9.812 | 2187 | 2207 | 2228 | 0 | 1778 | 7529 |  | LWAN | GENE | 03:00 | 03:03 | 03:07 | 375 | 80 |  | INT | Эквивалент потери металла 10%. Аномалия находится на упругопластическом изгибе: R=305 D, максимальное растяжение на 11.8 час. |  | (c)
81889.85 | 2.63 | 2.62 | -8.845 | -8.855 | 1208 | 1294 | 1285 | 868 | 2620 | 7530 |  | CORR | CIGR | 05:14 | 05:28 | 05:26 | 30 | 155 | 11 | EXT |  | 0.92 | (c)
81890.067 | 2.847 | 2.712 | -8.628 | -8.763 | 1235 | 1369 | 1446 | 575 | 2712 | 7530 |  | CORR | GENE | 05:18 | 05:40 | 05:52 | 256 | 420 | 14 | EXT |  | 0.96 | (c)
81891.821 | 4.601 | 4.531 | -6.874 | -6.944 | 1096 | 1373 | 1389 | 549 | 4531 | 7530 |  | CORR | GENE | 04:56 | 05:40 | 05:43 | 125 | 586 | 12 | EXT |  | 0.93 | (c)
81892.191 | 4.971 | 4.937 | -6.504 | -6.538 | 1117 | 1393 | 1343 | 661 | 4937 | 7530 |  | CORR | GENE | 04:59 | 05:44 | 05:36 | 84 | 453 | 14 | EXT |  | 0.93 | (c)
81892.6 | 5.38 | 5.354 | -6.095 | -6.121 | 1234 | 1449 | 1426 | 613 | 5354 | 7530 |  | CORR | GENE | 05:18 | 05:53 | 05:49 | 66 | 384 | 13 | EXT |  | 0.93 | (c)
81893.925 | 6.705 | 6.694 | -4.77 | -4.781 | 1841 | 1900 | 1895 | 280 | 4761 | 7530 |  | CORR | CIGR | 06:56 | 07:06 | 07:05 | 20 | 110 | 15 | EXT |  | 0.92 | (c)
81894.554 | 7.334 | 7.32 | -4.141 | -4.155 | 1409 | 1501 | 1486 | 667 | 4123 | 7530 |  | CORR | CIGR | 05:46 | 06:01 | 05:59 | 32 | 155 | 11 | EXT |  | 0.92 | (c)
81894.966 | 7.746 | 7.684 | -3.729 | -3.791 | 1314 | 1491 | 1554 | 436 | 3689 | 7530 |  | CORR | GENE | 05:31 | 05:60 | 06:10 | 102 | 480 | 11 | EXT |  | 0.93 | (c)
81910.135 | 0 | 0 | -11.6 | -11.6 | -658 | 33 | 64 | 0 | 0 | 7532 | Смещение кромок | GWAN |  | 03:22 | 05:13 | 05:18 | 0 | 1445 |  | EXT | Смещение кромок Наружу Аномалия находится на отводе. Величина смещения - 2.4 мм. |  | (c)
81944.288 | 0.093 | 0.05 | -11.537 | -11.58 | 598 | 1456 | 1159 | 598 | 50 | 7535 |  | CORR | GENE | 04:29 | 06:47 | 05:59 | 145 | 1122 | 10 | EXT | Аномалия находится на отводе. | 0.9 | (c)
81969.284 | 2.254 | 2.236 | -9.091 | -9.109 | 609 | 623 | 648 | 609 | 2236 | 7537 |  | CORR | CIGR | 05:57 | 05:59 | 06:03 | 21 | 77 | 11 | EXT |  | 0.89 | (c)
81978.339 | 11.309 | 11.202 | -0.036 | -0.143 | -149 | 479 | 376 | 0 | 2 | 7537 |  | CORR | GENE | 03:54 | 05:36 | 05:19 | 141 | 1050 | 12 | EXT |  | 0.9 | (c)
81993.077 | 3.352 | 3.34 | -7.878 | -7.89 | 1394 | 1537 | 1501 | 623 | 3340 | 7539 |  | CORR | CIGR | 05:45 | 06:08 | 06:02 | 36 | 214 | 10 | EXT |  | 0.92 | (c)
81998.001 | 8.276 | 8.231 | -2.954 | -2.999 | 1207 | 1247 | 1337 | 764 | 2953 | 7539 |  | CORR | CIGR | 05:15 | 05:21 | 05:35 | 46 | 259 | 14 | EXT |  | 0.93 | (c)
81998.467 | 8.742 | 8.697 | -2.488 | -2.533 | 1264 | 1321 | 1453 | 588 | 1940 | 7539 |  | CORR | GENE | 05:24 | 05:33 | 05:54 | 593 | 379 | 11 | EXT |  | 0.99 | (c)
82001.06 | 0.105 | 0.033 | -11.375 | -11.447 | 777 | 1354 | 1475 | 57 | 33 | 7540 |  | CORR | GENE | 04:09 | 05:42 | 06:02 | 94 | 1396 | 13 | EXT |  | 0.93 | (c)
82001.211 | 0.256 | 0.13 | -11.224 | -11.35 | 1289 | 1341 | 1341 | 838 | 130 | 7540 |  | CORR | GENE | 05:32 | 05:40 | 05:40 | 305 | 103 | 16 | EXT |  | 0.98 | (c)
82003.869 | 2.914 | 2.904 | -8.566 | -8.576 | 2122 | 2192 | 2169 | 14 | 2904 | 7540 | Дефект проката | MIAN | CIGR | 07:46 | 07:57 | 07:54 | 21 | 95 |  | INT | Дефект проката Эквивалент потери металла 12%. |  | (c)
82010.938 | 9.983 | 9.883 | -1.497 | -1.597 | 1180 | 1307 | 1409 | 593 | 1445 | 7540 |  | CORR | GENE | 05:14 | 05:35 | 05:51 | 152 | 457 | 14 | EXT |  | 0.94 | (c)
82011.051 | 10.096 | 10.079 | -1.384 | -1.401 | 1579 | 1594 | 1627 | 556 | 1369 | 7540 |  | CORR | CIGR | 06:19 | 06:21 | 06:26 | 32 | 95 | 10 | EXT |  | 0.92 | (c)
82011.073 | 10.118 | 10.102 | -1.362 | -1.378 | 1314 | 1350 | 1393 | 759 | 1349 | 7540 |  | CORR | CIGR | 05:36 | 05:42 | 05:49 | 29 | 157 | 14 | EXT |  | 0.92 | (c)
82012.435 | 0 | -0.05 | -11.36 | -11.41 | -1839 | -1528 | -1605 | 392 |  | 7541 | Нарушение формы кольцевого шва | GWAN |  | 05:17 | 06:08 | 05:55 | 0 | 468 |  | EXT | Нарушение формы кольцевого шва |  | (c)
82026.831 | 3.036 | 2.276 | -8.264 | -9.024 | 1054 | 1363 | 1308 | 668 | 2276 | 7542 |  | CORR | GENE | 05:28 | 06:18 | 06:10 | 1442 | 508 | 10 | EXT | Аномалия находится на отводе. | 1.01 | (b)
82027.277 | 3.482 | 3.35 | -7.818 | -7.95 | 1579 | 1818 | 1821 | 167 | 3350 | 7542 |  | CORR | GENE | 06:53 | 07:32 | 07:32 | 1480 | 484 | 10 | EXT | Аномалия находится на отводе. | 1.01 | (b)
82030.969 | 7.174 | 7.157 | -4.126 | -4.143 | 1344 | 1425 | 1421 | 733 | 4112 | 7542 |  | CORR | CIGR | 06:15 | 06:28 | 06:28 | 31 | 153 | 11 | EXT | Аномалия находится на отводе. | 0.92 | (c)
82031.358 | 7.563 | 7.538 | -3.737 | -3.762 | 1392 | 1436 | 1465 | 692 | 3694 | 7542 |  | CORR | GENE | 06:23 | 06:30 | 06:35 | 68 | 147 | 10 | EXT | Аномалия находится на отводе. | 0.93 | (c)
82031.745 | 7.95 | 7.853 | -3.35 | -3.447 | 1586 | 1648 | 1630 | 557 | 2946 | 7542 |  | CORR | GENE | 06:54 | 07:04 | 07:01 | 501 | 87 | 11 | EXT | Аномалия находится на отводе. | 0.98 | (c)
82032.118 | 8.323 | 8.277 | -2.977 | -3.023 | 742 | 925 | 899 | 742 | 2763 | 7542 |  | CORR | GENE | 04:38 | 05:08 | 05:04 | 260 | 314 | 13 | EXT | Аномалия находится на отводе. | 0.96 | (c)
82033.538 | 9.743 | 9.638 | -1.557 | -1.662 | 1409 | 1450 | 1452 | 735 | 1432 | 7542 |  | CORR | GENE | 06:26 | 06:32 | 06:33 | 230 | 87 | 12 | EXT | Аномалия находится на отводе. | 0.95 | (c)
82035.295 | 0.2 | 0.18 | -11.285 | -11.305 | 1759 | 2079 | 1957 | 76 | 180 | 7543 |  | CORR | CIGR | 04:48 | 05:40 | 05:20 | 50 | 395 | 10 | EXT |  | 0.92 | (c)
82039.994 | 4.899 | 4.881 | -6.586 | -6.604 | -1925 | -1874 | -1825 | 305 | 4881 | 7543 |  | CORR | CIGR | 06:53 | 07:02 | 07:10 | 31 | 201 | 13 | EXT |  | 0.92 | (c)
82057.931 | 0.106 | 0.04 | -11.329 | -11.395 | -276 | 384 | 599 | 0 | 40 | 7545 |  | CORR | GENE | 03:55 | 05:41 | 06:16 | 143 | 1749 | 13 | EXT |  | 0.9 | (c)
82077.512 | 8.252 | 8.238 | -3.258 | -3.272 | -142 | -112 | -106 | 70 | 3238 | 7546 |  | CORR | CIGR | 05:47 | 05:52 | 05:53 | 34 | 72 | 10 | EXT |  | 0.89 | (c)
82094.62 | 2.4 | 2.377 | -8.975 | -8.998 | 1749 | 1790 | 1799 | 382 | 2377 | 7548 |  | CORR | CIGR | 06:47 | 06:54 | 06:55 | 25 | 100 | 15 | EXT |  | 0.92 | (c)
82094.752 | 2.532 | 2.532 | -8.843 | -8.843 | 1342 | 1785 | 1756 | 60 | 2532 | 7548 |  | CORR | GENE | 05:42 | 06:53 | 06:49 | 434 | 828 | 10 | EXT |  | 0.97 | (c)
82095.372 | 3.152 | 3.138 | -8.223 | -8.237 | 804 | 932 | 892 | 804 | 3138 | 7548 |  | CORR | GENE | 04:15 | 04:36 | 04:29 | 60 | 177 | 14 | EXT |  | 0.93 | (c)
82113.506 | 9.911 | 9.682 | -1.469 | -1.698 | 2167 | 2168 | 2186 | 25 | 1350 | 7549 |  | CORR | AXGR | 08:14 | 08:14 | 08:17 | 348 | 39 | 10 | EXT |  | 0.96 | (c)
82114.521 | 10.926 | 10.893 | -0.454 | -0.487 | 857 | 953 | 945 | 857 | 431 | 7549 |  | CORR | GENE | 04:42 | 04:58 | 04:56 | 56 | 175 | 15 | EXT |  | 0.93 | (c)
82137.766 | 0.076 | 0.048 | -11.579 | -11.607 | 606 | 1351 | 1159 | 606 | 48 | 7552 |  | CORR | GENE | 04:33 | 06:33 | 06:02 | 122 | 1105 | 10 | EXT | Аномалия находится на отводе. | 0.89 | (c)
82153.812 | 4.467 | 4.446 | -6.968 | -6.989 | -2142 | -2099 | -2099 | 89 | 4446 | 7553 |  | CORR | CIGR | 04:21 | 04:28 | 04:28 | 34 | 86 | 10 | EXT |  | 0.92 | (c)
82161.087 | 0.307 | 0.296 | -11.098 | -11.109 | 1698 | 1742 | 1749 | 432 | 296 | 7554 |  | CORR | CIGR | 04:52 | 04:60 | 05:01 | 25 | 100 | 10 | EXT |  | 0.92 | (c)
82164.426 | 3.646 | 3.626 | -7.759 | -7.779 | 1857 | 2058 | 2022 | 43 | 3626 | 7554 |  | CORR | GENE | 05:18 | 05:50 | 05:45 | 103 | 331 | 11 | EXT |  | 0.93 | (c)
82167.423 | 6.643 | 6.614 | -4.762 | -4.791 | 2108 | 2152 | 2164 | 11 | 4759 | 7554 |  | CORR | CIGR | 05:59 | 06:06 | 06:08 | 32 | 111 | 10 | EXT |  | 0.92 | (c)
82168.302 | 7.522 | 7.486 | -3.883 | -3.919 | 1891 | 2176 | 2065 | 0 | 3807 | 7554 |  | CORR | GENE | 05:24 | 06:10 | 05:52 | 112 | 349 | 11 | EXT |  | 0.93 | (c)
82179.331 | 7.146 | 7.123 | -4.039 | -4.062 | -1605 | -1506 | -1498 | 625 | 4018 | 7555 |  | CORR | CIGR | 06:02 | 06:18 | 06:19 | 44 | 214 | 11 | EXT |  | 0.92 | (c)
82189.825 | 6.455 | 6.431 | -4.58 | -4.604 | 1434 | 1603 | 1599 | 466 | 4545 | 7556 |  | CORR | GENE | 04:44 | 05:11 | 05:10 | 59 | 330 | 10 | EXT |  | 0.93 | (c)
82190.931 | 7.561 | 7.345 | -3.474 | -3.69 | 2134 | 2210 | 2180 | 4 | 2976 | 7556 |  | CORR | GENE | 06:37 | 06:49 | 06:44 | 714 | 93 | 12 | EXT |  | 1 | (b)
82205.675 | 0 | -0.054 | -11.41 | -11.464 | -2117 | -1466 | -1485 | 114 |  | 7558 | Нарушение формы кольцевого шва | GWAN |  | 04:18 | 06:03 | 06:00 | 0 | 1263 |  | EXT | Нарушение формы кольцевого шва |  | (c)
82235.536 | 7.576 | 7.559 | -3.599 | -3.616 | 1640 | 1671 | 1682 | 506 | 3593 | 7561 |  | CORR | CIGR | 07:05 | 07:10 | 07:12 | 23 | 84 | 12 | EXT |  | 0.92 | (c)
82250.96 | 0.72 | 0.695 | -10.28 | -10.305 | 1599 | 1659 | 1679 | 471 | 695 | 7563 |  | CORR | CIGR | 06:19 | 06:28 | 06:32 | 44 | 160 | 10 | EXT |  | 0.92 | (c)
82252.128 | 1.888 | 1.861 | -9.112 | -9.139 | 1453 | 1501 | 1583 | 517 | 1861 | 7563 |  | CORR | CIGR | 05:55 | 06:03 | 06:16 | 40 | 260 | 11 | EXT |  | 0.92 | (c)
82252.257 | 2.017 | 1.764 | -8.983 | -9.236 | -889 | -854 | -855 | 821 | 1764 | 7563 | Дефект проката | MIAN | GENE | 11:37 | 11:43 | 11:43 | 436 | 68 |  | INT | Дефект проката Эквивалент потери металла 9%. |  | (c)
82280.849 | 8.119 | 8.105 | -3.131 | -3.145 | -1953 | -1921 | -1916 | 277 | 3127 | 7565 |  | CORR | CIGR | 05:25 | 05:30 | 05:31 | 18 | 75 | 10 | EXT |  | 0.92 | (c)
82281.074 | 8.344 | 8.319 | -2.906 | -2.931 | -1701 | -1641 | -1636 | 529 | 2898 | 7565 |  | CORR | CIGR | 06:05 | 06:15 | 06:16 | 33 | 131 | 10 | EXT |  | 0.92 | (c)
82284.03 | 0.05 | 0.031 | -11.2 | -11.219 | -1774 | -1657 | -1658 | 457 | 31 | 7566 |  | CORR | CIGR | 04:27 | 04:46 | 04:46 | 49 | 232 | 13 | EXT |  | 0.93 | (c)
82284.266 | 0.286 | 0.269 | -10.964 | -10.981 | -1785 | -1723 | -1689 | 446 | 269 | 7566 |  | CORR | CIGR | 04:25 | 04:35 | 04:41 | 34 | 191 | 15 | EXT |  | 0.92 | (c)
82289.682 | 5.702 | 5.669 | -5.548 | -5.581 | -1833 | -1483 | -1586 | 397 | 5368 | 7566 |  | CORR | GENE | 04:18 | 05:14 | 04:58 | 213 | 495 | 10 | EXT |  | 0.94 | (c)
82290.825 | 6.845 | 6.825 | -4.405 | -4.425 | -1680 | -1463 | -1499 | 551 | 4361 | 7566 |  | CORR | GENE | 04:42 | 05:17 | 05:12 | 64 | 361 | 10 | EXT |  | 0.93 | (c)
82291.119 | 7.139 | 7.083 | -4.111 | -4.167 | -1101 | -786 | -822 | 543 | 4048 | 7566 |  | CORR | GENE | 06:16 | 07:07 | 07:01 | 119 | 558 | 10 | EXT |  | 0.93 | (c)
82291.218 | 7.238 | 7.183 | -4.012 | -4.067 | -1658 | -1564 | -1515 | 573 | 3978 | 7566 |  | CORR | GENE | 04:46 | 05:01 | 05:09 | 89 | 286 | 10 | EXT |  | 0.93 | (c)
82306.75 | 0 | -0.05 | -11.215 | -11.265 | -1934 | -1738 | -1765 | 296 |  | 7568 | Нарушение формы кольцевого шва | GWAN |  | 07:55 | 08:27 | 08:22 | 0 | 339 |  | EXT | Нарушение формы кольцевого шва |  | (c)
82318.911 | 0.946 | 0.93 | -10.529 | -10.545 | -1410 | -1359 | -1336 | 820 | 930 | 7569 |  | CORR | CIGR | 07:15 | 07:24 | 07:27 | 31 | 148 | 10 | EXT |  | 0.92 | (c)
82325.51 | 7.545 | 7.519 | -3.93 | -3.956 | -1181 | -882 | -935 | 689 | 3869 | 7569 |  | CORR | GENE | 07:52 | 08:41 | 08:32 | 87 | 492 | 11 | EXT |  | 0.93 | (c)
82325.827 | 7.862 | 7.844 | -3.613 | -3.631 | -2096 | -2008 | -2003 | 134 | 3592 | 7569 |  | CORR | CIGR | 05:25 | 05:39 | 05:40 | 39 | 186 | 10 | EXT |  | 0.92 | (c)
82340.11 | 0 | -0.062 | -11.42 | -11.482 | 713 | 871 | 914 | 713 |  | 7571 | Нарушение формы кольцевого шва | GWAN |  | 03:39 | 04:05 | 04:12 | 0 | 403 |  | EXT | Нарушение формы кольцевого шва |  | (c)
82340.11 | 0 | -0.05 | -11.42 | -11.47 | 1846 | -2086 | -2167 | 0 |  | 7571 | Нарушение формы кольцевого шва | GWAN |  | 06:42 | 08:08 | 07:55 | 0 | 897 |  | EXT | Нарушение формы кольцевого шва |  | (c)
82351.513 | 11.403 | 11.372 | -0.017 | -0.048 | 1799 | 1852 | 1856 | 318 | 7 | 7571 |  | CORR | CIGR | 06:35 | 06:43 | 06:44 | 41 | 114 | 10 | EXT |  | 0.92 | (c)
82354.408 | 2.878 | 2.874 | -8.342 | -8.346 | -1038 | -1000 | -998 | 959 | 2874 | 7572 |  | CORR | CIGR | 07:14 | 07:20 | 07:21 | 27 | 79 | 10 | EXT |  | 0.92 | (c)
82359.421 | 7.891 | 7.872 | -3.329 | -3.348 | -1302 | -486 | -846 | 390 | 3180 | 7572 |  | CORR | GENE | 06:32 | 08:43 | 07:45 | 168 | 912 | 12 | EXT |  | 0.94 | (c)
82360.003 | 8.473 | 7.571 | -2.747 | -3.649 | 2225 | -2205 | -2196 | 0 | 1772 | 7572 |  | CORR | GENE | 04:01 | 04:06 | 04:07 | 1877 | 80 | 11 | EXT |  | 1.02 | (b)
82396.389 | 10.969 | 10.933 | -0.186 | -0.222 | 976 | 1036 | 1053 | 976 | 179 | 7575 |  | CORR | CIGR | 04:30 | 04:40 | 04:43 | 43 | 154 | 10 | EXT |  | 0.92 | (c)
82402.744 | 6.169 | 6.155 | -4.481 | -4.495 | 1722 | 1759 | 1766 | 421 | 4467 | 7576 |  | CORR | CIGR | 04:34 | 04:40 | 04:41 | 28 | 87 | 11 | EXT |  | 0.92 | (c)
82413.131 | 5.906 | 5.788 | -5.389 | -5.507 | -373 | -338 | -335 | 297 | 5310 | 7577 | Дефект проката | MIAN | GENE | 01:07 | 01:12 | 01:13 | 197 | 76 |  | EXT | Дефект проката Эквивалент потери металла 9%. |  | (c)
82415.212 | 7.987 | 7.957 | -3.308 | -3.338 | 1848 | 1939 | 1966 | 146 | 3285 | 7577 |  | CORR | GENE | 07:05 | 07:20 | 07:24 | 53 | 236 | 11 | EXT |  | 0.93 | (c)
82416.807 | 9.582 | 9.553 | -1.713 | -1.742 | 1895 | 1940 | 2001 | 124 | 1703 | 7577 |  | CORR | CIGR | 07:13 | 07:20 | 07:30 | 39 | 212 | 11 | EXT |  | 0.92 | (c)
82417.39 | 10.165 | 10.111 | -1.13 | -1.184 | 994 | 1394 | 1254 | 717 | 1103 | 7577 |  | CORR | GENE | 04:47 | 05:52 | 05:29 | 81 | 520 | 13 | EXT |  | 0.93 | (c)
82418.398 | 11.173 | 11.142 | -0.122 | -0.153 | 1864 | 1909 | 1991 | 112 | 19 | 7577 |  | CORR | GENE | 07:08 | 07:15 | 07:28 | 134 | 255 | 10 | EXT |  | 0.93 | (c)
82418.497 | 11.272 | 11.229 | -0.023 | -0.066 | 954 | 1259 | 1225 | 734 | 12 | 7577 |  | CORR | GENE | 04:41 | 05:30 | 05:25 | 54 | 543 | 12 | EXT |  | 0.93 | (c)
82418.577 | 0.057 | 0.041 | -11.063 | -11.079 | 1933 | 1964 | 2039 | 85 | 41 | 7578 |  | CORR | GENE | 05:50 | 05:55 | 06:07 | 62 | 212 | 10 | EXT |  | 0.93 | (c)
82418.588 | 0.068 | 0.048 | -11.052 | -11.072 | -1961 | -1899 | -1878 | 270 | 48 | 7578 |  | CORR | CIGR | 07:21 | 07:31 | 07:34 | 26 | 165 | 11 | EXT |  | 0.92 | (c)
82419.29 | 0.77 | 0.745 | -10.35 | -10.375 | 1854 | 1922 | 1944 | 196 | 745 | 7578 |  | CORR | CIGR | 05:37 | 05:48 | 05:51 | 38 | 180 | 14 | EXT |  | 0.92 | (c)
82420.865 | 2.345 | 2.323 | -8.775 | -8.797 | 1830 | 1866 | 1919 | 222 | 2323 | 7578 |  | CORR | CIGR | 05:33 | 05:39 | 05:47 | 34 | 178 | 10 | EXT |  | 0.92 | (c)
82425.523 | 7.003 | 6.949 | -4.117 | -4.171 | 837 | 890 | 991 | 837 | 4104 | 7578 |  | CORR | GENE | 02:53 | 03:01 | 03:18 | 67 | 308 | 10 | EXT |  | 0.93 | (c)
82426.803 | 8.283 | 8.265 | -2.837 | -2.855 | 1228 | 1800 | 1624 | 211 | 2723 | 7578 |  | CORR | GENE | 03:56 | 05:28 | 04:60 | 132 | 791 | 10 | EXT |  | 0.93 | (c)
82428.147 | 9.627 | 9.488 | -1.493 | -1.632 | 2099 | 2131 | 2130 | 70 | 1251 | 7578 |  | CORR | GENE | 06:16 | 06:21 | 06:21 | 381 | 61 | 11 | EXT |  | 0.97 | (c)
82428.354 | 9.834 | 9.806 | -1.286 | -1.314 | 1306 | 1330 | 1386 | 765 | 1272 | 7578 |  | CORR | CIGR | 04:08 | 04:12 | 04:21 | 42 | 159 | 10 | EXT |  | 0.92 | (c)
82430.522 | 0.882 | 0.567 | -10.388 | -10.703 | -2206 | -2184 | -2182 | 24 | 567 | 7579 |  | CORR | AXGR | 04:08 | 04:12 | 04:12 | 423 | 48 | 10 | EXT |  | 0.97 | (c)
82433.508 | 3.868 | 3.865 | -7.402 | -7.405 | -821 | -810 | -779 | 738 | 3865 | 7579 |  | CORR | CIGR | 07:52 | 07:54 | 07:59 | 32 | 83 | 12 | EXT |  | 0.92 | (c)
82436.245 | 6.605 | 6.397 | -4.665 | -4.873 | -2158 | -2110 | -2090 | 73 | 2126 | 7579 |  | CORR | GENE | 04:16 | 04:24 | 04:27 | 2747 | 135 | 10 | EXT |  | 1.02 | (b)
82452.465 | 0 | -0.051 | -10.935 | -10.986 | 736 | 1346 | 1287 | 736 |  | 7581 | Нарушение формы кольцевого шва | GWAN |  | 10:56 | 00:34 | 12:24 | 0 | 1102 |  | EXT | Нарушение формы кольцевого шва Аномалия находится на отводе. |  | (c)
82457.847 | 5.382 | 5.252 | -5.553 | -5.683 | -1379 | -1237 | -1187 | 995 | 5252 | 7581 |  | CORR | GENE | 05:14 | 05:37 | 05:45 | 229 | 383 | 10 | EXT | Аномалия находится на отводе. | 0.91 | (c)
82476.287 | 1.557 | 1.54 | -9.503 | -9.52 | 1591 | 1605 | 1605 | 611 | 1540 | 7583 |  | CORR | PITT | 06:58 | 07:01 | 07:01 | 37 | 28 | 15 | EXT |  | 0.92 | (c)
82479.205 | 4.475 | 4.432 | -6.585 | -6.628 | 1554 | 1647 | 1672 | 441 | 4432 | 7583 |  | CORR | GENE | 06:52 | 07:07 | 07:11 | 73 | 235 | 12 | EXT |  | 0.93 | (c)
82479.763 | 5.033 | 5.018 | -6.027 | -6.042 | 727 | 737 | 797 | 727 | 5018 | 7583 |  | CORR | CIGR | 04:39 | 04:40 | 04:50 | 26 | 139 | 11 | EXT |  | 0.92 | (c)
82479.879 | 5.149 | 5.129 | -5.911 | -5.931 | 682 | 703 | 752 | 682 | 5129 | 7583 |  | CORR | CIGR | 04:32 | 04:35 | 04:43 | 43 | 139 | 12 | EXT |  | 0.92 | (c)
82480.795 | 6.065 | 6.023 | -4.995 | -5.037 | 622 | 694 | 826 | 622 | 4949 | 7583 |  | CORR | GENE | 04:22 | 04:34 | 04:55 | 88 | 407 | 11 | EXT |  | 0.93 | (c)
82480.87 | 6.14 | 6.124 | -4.92 | -4.936 | 2128 | 2197 | 2203 | 0 | 4908 | 7583 |  | CORR | CIGR | 08:25 | 08:36 | 08:37 | 28 | 149 | 10 | EXT |  | 0.92 | (c)
82485.858 | 0.068 | 0.05 | -11.472 | -11.49 | 584 | 793 | 915 | 584 | 50 | 7584 |  | CORR | GENE | 04:59 | 05:33 | 05:52 | 118 | 663 | 14 | EXT |  | 0.9 | (c)
82486.047 | 0.257 | 0.198 | -11.283 | -11.342 | 509 | 953 | 1007 | 509 | 198 | 7584 |  | CORR | GENE | 04:47 | 05:58 | 06:07 | 1011 | 995 | 11 | EXT |  | 0.97 | (c)
82488.345 | 2.555 | 2.523 | -8.985 | -9.017 | 658 | 1089 | 974 | 658 | 2523 | 7584 |  | CORR | GENE | 05:11 | 06:20 | 06:02 | 86 | 632 | 13 | EXT |  | 0.89 | (c)
82488.514 | 2.724 | 2.692 | -8.816 | -8.848 | 617 | 797 | 895 | 617 | 2692 | 7584 |  | CORR | GENE | 05:04 | 05:33 | 05:49 | 67 | 556 | 12 | EXT |  | 0.89 | (c)
82488.909 | 3.119 | 2.926 | -8.421 | -8.614 | 973 | 1032 | 1147 | 973 | 2926 | 7584 |  | CORR | GENE | 06:02 | 06:11 | 06:30 | 275 | 348 | 12 | EXT |  | 0.92 | (c)
82488.949 | 3.159 | 3.134 | -8.381 | -8.406 | 765 | 793 | 820 | 765 | 3134 | 7584 |  | CORR | CIGR | 05:28 | 05:33 | 05:37 | 27 | 109 | 10 | EXT |  | 0.89 | (c)
82489.179 | 3.389 | 3.322 | -8.151 | -8.218 | 615 | 1043 | 894 | 615 | 3322 | 7584 |  | CORR | GENE | 05:04 | 06:13 | 05:49 | 264 | 560 | 22 | EXT |  | 0.96 | (c)
82493.317 | 7.527 | 7.44 | -4.013 | -4.1 | 594 | 878 | 848 | 594 | 3973 | 7584 |  | CORR | GENE | 05:00 | 05:46 | 05:41 | 127 | 507 | 11 | EXT |  | 0.9 | (c)
82494.675 | 8.885 | 8.864 | -2.655 | -2.676 | 889 | 935 | 943 | 889 | 2650 | 7584 |  | CORR | CIGR | 05:48 | 05:56 | 05:57 | 26 | 107 | 12 | EXT |  | 0.89 | (c)
82497.235 | 11.445 | 11.425 | -0.095 | -0.115 | 130 | 209 | 217 | 130 | 80 | 7584 | Дефект проката | MIAN | CIGR | 03:46 | 03:58 | 03:60 | 35 | 173 |  | INT | Дефект проката Эквивалент потери металла 9%. |  | (c)
82497.33 | 0 | 0 | -11.32 | -11.32 | 2173 | -2009 | -2087 | 0 | 0 | 7585 | Смещение кромок | GWAN |  | 04:32 | 05:17 | 05:04 | 0 | 402 |  | EXT | Смещение кромок Вовнутрь Величина смещения - 3.4 мм. |  | (c)
82497.33 | 0 | 0 | -11.32 | -11.32 | -1732 | -1512 | -1566 | 498 | 0 | 7585 | Смещение кромок | GWAN |  | 06:02 | 06:37 | 06:28 | 0 | 332 |  | EXT | Смещение кромок Вовнутрь Величина смещения - 2.5 мм. |  | (c)
82502.804 | 5.474 | 5.455 | -5.846 | -5.865 | 1954 | 2067 | 2044 | 96 | 5455 | 7585 |  | CORR | CIGR | 03:56 | 04:15 | 04:11 | 47 | 181 | 10 | EXT |  | 0.89 | (c)
82504.167 | 6.837 | 6.445 | -4.483 | -4.875 | -1139 | -1083 | -1090 | 1041 | 4330 | 7585 |  | CORR | GENE | 07:37 | 07:46 | 07:45 | 545 | 98 | 10 | EXT |  | 0.94 | (c)
82504.179 | 6.849 | 6.553 | -4.471 | -4.767 | 2103 | 2139 | 2135 | 65 | 942 | 7585 |  | CORR | GENE | 04:21 | 04:26 | 04:26 | 3825 | 62 | 11 | EXT |  | 0.99 | (c)
82508.977 | 0.327 | 0.195 | -10.903 | -11.035 | 1484 | 1509 | 1509 | 696 | 195 | 7586 |  | CORR | AXGR | 04:07 | 04:11 | 04:11 | 305 | 50 | 11 | EXT |  | 0.96 | (c)
82533.109 | 2.814 | 2.796 | -8.321 | -8.339 | -1378 | -1342 | -1305 | 853 | 2796 | 7588 |  | CORR | CIGR | 06:02 | 06:07 | 06:13 | 36 | 145 | 10 | EXT |  | 0.92 | (c)
82539.163 | 8.868 | 8.819 | -2.267 | -2.316 | -1707 | -1689 | -1694 | 524 | 2238 | 7588 | Металлургический дефект | MIAN | AXGR | 05:09 | 05:11 | 05:11 | 78 | 26 |  | INT | Металлургический дефект Эквивалент потери металла 10%. |  | (c)
82558.273 | 5.678 | 5.603 | -5.837 | -5.912 | 2210 | 2223 | 2228 | 0 | 5603 | 7590 |  | LWAN | AXGR | 08:21 | 08:23 | 08:24 | 190 | 36 |  | EXT | Эквивалент потери металла 10%. Аномалия находится на упругопластическом изгибе: R=802 D, максимальное растяжение на 7.5 час. |  | (c)
82564.609 | 0.499 | 0.474 | -10.856 | -10.881 | 1770 | 1949 | 1916 | 169 | 474 | 7591 |  | CORR | GENE | 04:04 | 04:33 | 04:27 | 55 | 292 | 13 | EXT | Аномалия находится на упругопластическом изгибе: R=383 D, максимальное растяжение на 6.9 час. | 0.93 | (c)
82588.139 | 1.529 | 1.395 | -9.871 | -10.005 | 1327 | 1373 | 1368 | 821 | 1395 | 7593 | Дефект проката | MIAN | GENE | 02:13 | 02:20 | 02:19 | 328 | 82 |  | INT | Дефект проката Эквивалент потери металла 10%. |  | (c)
82609.236 | 0.036 | 0.03 | -11.554 | -11.56 | 215 | 1056 | 730 | 215 | 30 | 7595 |  | CORR | GENE | 02:47 | 05:02 | 04:10 | 140 | 1031 | 10 | EXT |  | 0.93 | (c)
82609.476 | 0.276 | 0.148 | -11.314 | -11.442 | 2100 | 2171 | 2172 | 0 | 148 | 7595 |  | CORR | GENE | 07:51 | 08:02 | 08:02 | 4569 | 144 | 12 | EXT |  | 1.04 | (b)
82616.955 | 7.755 | 7.725 | -3.835 | -3.865 | 1715 | 2160 | 2022 | 0 | 3782 | 7595 |  | CORR | GENE | 06:49 | 08:00 | 07:38 | 83 | 615 | 10 | EXT |  | 0.93 | (c)
82620.506 | 11.306 | 11.265 | -0.284 | -0.325 | 910 | 1010 | 1026 | 910 | 275 | 7595 |  | CORR | CIGR | 04:39 | 04:55 | 04:57 | 50 | 231 | 13 | EXT |  | 0.93 | (c)
82642.423 | 10.303 | 10.27 | -0.037 | -0.07 | 613 | 1932 | 1466 | 0 | 8 | 7597 |  | CORR | GENE | 03:41 | 07:14 | 05:58 | 62 | 1706 | 15 | EXT |  | 0.93 | (c)
82665.345 | 11.41 | 11.307 | -0.13 | -0.233 | 149 | 182 | 181 | 149 | 1 | 7599 |  | ARTD | GENE | 11:07 | 11:12 | 11:12 | 232 | 63 |  | EXT | Эквивалент потери металла 10%. |  | (c)
82666.229 | 0.754 | 0.241 | -10.746 | -11.259 | 2144 | 2186 | 2178 | 18 | 241 | 7600 |  | CORR | GENE | 07:01 | 07:08 | 07:07 | 1089 | 68 | 12 | EXT |  | 1.02 | (b)
82667.83 | 2.355 | 1.82 | -9.145 | -9.68 | 2131 | 2177 | 2181 | 0 | 1820 | 7600 |  | CORR | GENE | 06:59 | 07:06 | 07:07 | 4743 | 100 | 13 | EXT |  | 1.05 | (b)
82675.681 | 10.206 | 10.129 | -1.294 | -1.371 | 1440 | 1955 | 1829 | 13 | 1196 | 7600 |  | CORR | GENE | 05:07 | 06:31 | 06:10 | 175 | 778 | 11 | EXT |  | 0.94 | (c)
82677.877 | 0.902 | 0.76 | -10.288 | -10.43 | 1122 | 1385 | 1614 | 124 | 760 | 7601 |  | CORR | GENE | 04:44 | 05:27 | 06:04 | 207 | 984 | 11 | EXT |  | 0.95 | (c)
82678.227 | 1.252 | 1.101 | -9.938 | -10.089 | 1080 | 1400 | 1632 | 46 | 1101 | 7601 |  | CORR | GENE | 04:38 | 05:29 | 06:07 | 214 | 1104 | 11 | EXT |  | 0.95 | (c)
82678.83 | 1.855 | 1.842 | -9.335 | -9.348 | 631 | 679 | 699 | 631 | 1842 | 7601 |  | CORR | CIGR | 03:25 | 03:33 | 03:36 | 32 | 135 | 10 | EXT |  | 0.92 | (c)
82688.034 | 11.059 | 10.914 | -0.131 | -0.276 | 1789 | 1816 | 1824 | 372 | 6 | 7601 |  | CORR | GENE | 06:32 | 06:36 | 06:38 | 270 | 69 | 10 | EXT |  | 0.95 | (c)
82688.165 | 0 | 0 | -11.385 | -11.385 | 1697 | -2227 | 2140 | 0 | 0 | 7602 | Смещение кромок | GWAN |  | 04:35 | 06:01 | 05:46 | 0 | 887 |  | EXT | Смещение кромок Наружу Величина смещения - 2.6 мм. |  | (c)
82688.247 | 0.082 | 0.028 | -11.303 | -11.357 | 1376 | -1987 | 2120 | 0 | 28 | 7602 |  | CORR | GENE | 03:43 | 06:40 | 05:43 | 143 | 1488 | 10 | EXT |  | 0.93 | (c)
82697.673 | 9.508 | 5.036 | -1.877 | -6.349 | -2207 | -2181 | -2161 | 23 | 843 | 7602 |  | CORR | GENE | 06:05 | 06:09 | 06:12 | 5506 | 93 | 11 | EXT |  | 1.03 | (b)
82699.504 | 11.339 | 11.274 | -0.046 | -0.111 | 1487 | -2188 | 2047 | 0 | 21 | 7602 |  | CORR | GENE | 04:01 | 06:08 | 05:31 | 90 | 1120 | 10 | EXT |  | 0.93 | (c)
82706 | 6.45 | 6.022 | -4.97 | -5.398 | 809 | 1128 | 1400 | 240 | 4712 | 7603 |  | CORR | GENE | 04:22 | 05:13 | 05:57 | 686 | 1182 | 10 | EXT |  | 0.99 | (c)
82710.946 | 11.396 | 11.348 | -0.024 | -0.072 | 841 | 978 | 994 | 841 | 11 | 7603 |  | CORR | GENE | 04:27 | 04:49 | 04:52 | 61 | 306 | 12 | EXT |  | 0.93 | (c)
82716.364 | 5.394 | 3.404 | -6.086 | -8.076 | 2141 | 2204 | 2179 | 14 | 2967 | 7604 |  | CORR | GENE | 06:48 | 06:58 | 06:54 | 5109 | 76 | 11 | EXT |  | 1.03 | (b)
82733.966 | 0.121 | 0.034 | -11.244 | -11.331 | 478 | 1130 | 998 | 478 | 34 | 7606 |  | CORR | GENE | 04:04 | 05:49 | 05:28 | 130 | 1040 | 13 | EXT |  | 0.94 | (c)
82756.775 | 0 | 0 | -11.09 | -11.09 | -417 | -146 | -191 | 0 | 0 | 7608 | Смещение кромок | GWAN |  | 00:56 | 01:39 | 01:32 | 0 | 453 |  | EXT | Смещение кромок Наружу Величина смещения - 3.4 мм. |  | (c)
82764.479 | 7.704 | 7.587 | -3.386 | -3.503 | 1681 | 1800 | 1824 | 264 | 2130 | 7608 |  | CORR | GENE | 06:34 | 06:53 | 06:57 | 1373 | 286 | 10 | EXT |  | 1.01 | (b)
82767.865 | 0 | -0.047 | -11.335 | -11.382 | 227 | 298 | 340 | 227 |  | 7609 | Нарушение формы кольцевого шва | GWAN |  | 11:03 | 11:14 | 11:21 | 0 | 225 |  | INT | Нарушение формы кольцевого шва |  | (c)
82771.609 | 3.744 | 3.733 | -7.591 | -7.602 | -1538 | -1466 | -1476 | 692 | 3733 | 7609 |  | CORR | CIGR | 06:18 | 06:30 | 06:28 | 21 | 124 | 12 | EXT |  | 0.92 | (c)
82773.374 | 5.509 | 5.492 | -5.826 | -5.843 | -1889 | -1819 | -1829 | 342 | 5492 | 7609 |  | CORR | CIGR | 05:21 | 05:33 | 05:31 | 36 | 119 | 26 | EXT |  | 0.93 | (c)
82783.775 | 4.575 | 4.531 | -6.985 | -7.029 | -1776 | -1699 | -1660 | 455 | 4531 | 7610 |  | CORR | CIGR | 06:00 | 06:13 | 06:19 | 47 | 231 | 10 | EXT | Аномалия находится на упругопластическом изгибе: R=522 D, максимальное растяжение на 6.4 час. | 0.92 | (c)
82790.198 | 10.998 | 10.977 | -0.562 | -0.583 | -2125 | -2071 | -2075 | 106 | 486 | 7610 |  | CORR | GENE | 05:04 | 05:13 | 05:12 | 97 | 99 | 11 | EXT | Аномалия находится на упругопластическом изгибе: R=381 D, максимальное растяжение на 6.1 час. | 0.95 | (c)
82790.549 | 11.349 | 11.326 | -0.211 | -0.234 | -2044 | -1974 | -1944 | 187 | 171 | 7610 |  | CORR | GENE | 05:17 | 05:28 | 05:33 | 63 | 199 | 15 | EXT | Аномалия находится на упругопластическом изгибе: R=380 D, максимальное растяжение на 6.1 час. | 0.99 | (c)
82790.76 | 0 | -0.072 | -11.515 | -11.587 | -1595 | -1357 | -1373 | 635 |  | 7611 | Нарушение формы кольцевого шва | GWAN |  | 05:28 | 06:06 | 06:04 | 0 | 445 |  | EXT | Нарушение формы кольцевого шва Аномалия находится на упругопластическом изгибе: R=379 D, максимальное растяжение на 6.1 час. |  | (c)
82797.407 | 6.647 | 6.581 | -4.868 | -4.934 | -1663 | -1461 | -1224 | 568 | 4520 | 7611 |  | CORR | GENE | 05:17 | 05:49 | 06:28 | 414 | 877 | 11 | EXT | Аномалия находится на упругопластическом изгибе: R=426 D, максимальное растяжение на 6.5 час. | 1.04 | (b)
82847.83 | 0.3 | 0.286 | -3.04 | -3.054 | 1651 | 1712 | 1709 | 463 | 286 | 7616 |  | CORR | CIGR | 04:28 | 04:38 | 04:37 | 31 | 117 | 10 | EXT | Аномалия находится на упругопластическом изгибе: R=232 D, максимальное растяжение на 1 час. | 0.92 | (c)
82860.357 | 1.897 | 1.247 | -8.843 | -9.493 | 1631 | 1687 | 1678 | 506 | 1247 | 7618 |  | CORR | GENE | 06:40 | 06:49 | 06:48 | 767 | 93 | 15 | EXT | Аномалия находится на упругопластическом изгибе: R=349 D, максимальное растяжение на 11.9 час. | 1.03 | (b)
82863.841 | 5.381 | 5.244 | -5.359 | -5.496 | 1063 | 1237 | 1242 | 811 | 5244 | 7618 |  | CORR | GENE | 05:09 | 05:37 | 05:37 | 223 | 356 | 11 | EXT | Аномалия находится на упругопластическом изгибе: R=547 D, максимальное растяжение на 11.1 час. | 0.95 | (c)
82880.72 | 0 | -0.059 | -11.46 | -11.519 | -1909 | -1140 | -1264 | 619 |  | 7620 | Нарушение формы кольцевого шва | GWAN |  | 09:49 | 11:53 | 11:33 | 0 | 1290 |  | EXT | Нарушение формы кольцевого шва Аномалия находится на отводе. |  | (c)
82883.571 | 2.851 | 2.793 | -8.609 | -8.667 | 473 | 1049 | 832 | 473 | 2793 | 7620 |  | CORR | GENE | 04:13 | 05:46 | 05:11 | 142 | 719 | 12 | EXT | Аномалия находится на отводе. | 0.9 | (c)
82928.949 | 2.669 | 2.606 | -8.396 | -8.459 | 1720 | 1849 | 1925 | 100 | 2606 | 7624 |  | CORR | GENE | 06:54 | 07:15 | 07:28 | 83 | 411 | 12 | EXT |  | 0.93 | (c)
82937.378 | 0.033 | 0.009 | -11.417 | -11.441 | -1562 | -1158 | -1181 | 801 | 9 | 7625 |  | CORR | GENE | 06:26 | 07:31 | 07:27 | 126 | 761 | 12 | EXT |  | 0.9 | (c)
82937.509 | 0.164 | 0.144 | -11.286 | -11.306 | -1475 | -1428 | -1364 | 1252 | 144 | 7625 |  | CORR | CIGR | 06:40 | 06:47 | 06:58 | 39 | 223 | 13 | EXT |  | 0.89 | (c)
82940.614 | 3.269 | 3.258 | -8.181 | -8.192 | -1903 | -1737 | -1784 | 1664 | 3258 | 7625 |  | CORR | CIGR | 05:31 | 05:57 | 05:50 | 46 | 239 | 10 | EXT |  | 0.89 | (c)
82983.415 | 0 | 0 | -11.47 | -11.47 | 1393 | 1498 | 1666 | 291 | 0 | 7629 | Смещение кромок | GWAN |  | 04:27 | 04:44 | 05:11 | 0 | 546 |  | EXT | Смещение кромок Наружу Величина смещения - 2.6 мм. |  | (c)
82983.64 | 0.225 | 0.211 | -11.245 | -11.259 | 1968 | 2064 | 2093 | 13 | 211 | 7629 |  | CORR | CIGR | 05:60 | 06:15 | 06:20 | 30 | 249 | 12 | EXT |  | 0.92 | (c)
83043.413 | 5.313 | 5.271 | -5.842 | -5.884 | -1927 | -1881 | -1796 | 303 | 5271 | 7635 |  | CORR | CIGR | 06:39 | 06:46 | 07:00 | 48 | 263 | 10 | EXT |  | 0.92 | (c)
83043.923 | 5.823 | 5.747 | -5.332 | -5.408 | 2032 | 2133 | -2098 | 0 | 5301 | 7635 |  | CORR | GENE | 05:18 | 05:34 | 06:11 | 107 | 662 | 11 | EXT |  | 0.93 | (c)
83044.61 | 6.51 | 6.478 | -4.645 | -4.677 | -2186 | -1658 | -1858 | 45 | 4104 | 7635 |  | CORR | GENE | 05:57 | 07:22 | 06:50 | 573 | 654 | 12 | EXT |  | 0.99 | (c)
83045.087 | 6.987 | 6.947 | -4.168 | -4.208 | 1587 | 1677 | 1678 | 461 | 4153 | 7635 |  | CORR | GENE | 04:06 | 04:21 | 04:21 | 55 | 183 | 11 | EXT |  | 0.93 | (c)
83048.881 | 10.781 | 10.767 | -0.374 | -0.388 | -1978 | -1942 | -1920 | 252 | 362 | 7635 |  | CORR | CIGR | 06:31 | 06:37 | 06:40 | 26 | 116 | 10 | EXT |  | 0.92 | (c)
83050.9 | 1.645 | 1.63 | -9.825 | -9.84 | -1036 | -1033 | -1024 | 1012 | 1630 | 7636 |  | CORR | PITT | 06:38 | 06:39 | 06:40 | 24 | 24 | 24 | EXT |  | 0.92 | (c)
83051.354 | 2.099 | 2.088 | -9.371 | -9.382 | -1177 | -1148 | -1135 | 1053 | 2088 | 7636 |  | CORR | CIGR | 06:15 | 06:20 | 06:22 | 22 | 84 | 10 | EXT |  | 0.92 | (c)
83088.5 | 5.465 | 5.39 | -5.975 | -6.05 | -1820 | -1784 | -1752 | 411 | 5390 | 7639 |  | CORR | GENE | 06:49 | 06:55 | 07:00 | 165 | 135 | 10 | EXT |  | 0.94 | (c)
83096.708 | 2.233 | 2.204 | -9.207 | -9.236 | 1394 | 1468 | 1495 | 635 | 2204 | 7640 |  | CORR | CIGR | 06:22 | 06:34 | 06:38 | 33 | 202 | 11 | EXT |  | 0.92 | (c)
83106.225 | 0.31 | 0.298 | -10.835 | -10.847 | 2161 | -2212 | -2153 | 0 | 298 | 7641 |  | CORR | GENE | 04:43 | 04:57 | 05:06 | 73 | 294 | 10 | EXT |  | 0.93 | (c)
83118.885 | 1.825 | 1.813 | -8.46 | -8.472 | -1799 | -1739 | -1729 | 431 | 1813 | 7642 |  | CORR | CIGR | 06:41 | 06:51 | 06:52 | 37 | 141 | 10 | EXT |  | 0.92 | (c)
83122.91 | 5.85 | 5.839 | -4.435 | -4.446 | -1785 | -1756 | -1748 | 445 | 4425 | 7642 |  | CORR | CIGR | 06:43 | 06:48 | 06:49 | 21 | 75 | 10 | EXT |  | 0.92 | (c)
83152.353 | 2.773 | 2.756 | -8.632 | -8.649 | -1653 | -1593 | -1593 | 578 | 2756 | 7645 |  | CORR | CIGR | 04:46 | 04:56 | 04:56 | 34 | 119 | 11 | EXT |  | 0.92 | (c)
83153.584 | 4.004 | 3.996 | -7.401 | -7.409 | -1259 | -934 | -1076 | 893 | 3996 | 7645 |  | CORR | GENE | 05:50 | 06:42 | 06:19 | 71 | 367 | 10 | EXT |  | 0.93 | (c)
83183.813 | 0.083 | 0.032 | -11.227 | -11.278 | -2193 | -2038 | -1752 | 38 | 32 | 7648 |  | CORR | GENE | 03:55 | 04:20 | 05:06 | 119 | 881 | 10 | EXT |  | 0.93 | (c)
83194.675 | 10.945 | 10.929 | -0.365 | -0.381 | -962 | -911 | -898 | 835 | 353 | 7648 |  | CORR | CIGR | 07:13 | 07:22 | 07:24 | 28 | 128 | 12 | EXT |  | 0.92 | (c)
83208.175 | 1.645 | 1.266 | -9.775 | -10.154 | 1508 | 1560 | 1575 | 589 | 1266 | 7650 |  | CORR | GENE | 04:45 | 04:53 | 04:56 | 520 | 134 | 37 | EXT |  | 1.21 | (a)
83209.115 | 2.585 | 2.445 | -8.835 | -8.975 | 1515 | 1572 | 1600 | 545 | 2445 | 7650 |  | CORR | GENE | 04:46 | 04:55 | 04:60 | 232 | 170 | 21 | EXT |  | 0.98 | (c)
83235.828 | 6.613 | 6.442 | -4.952 | -5.123 | -1631 | -1232 | -1366 | 599 | 4890 | 7652 |  | CORR | GENE | 05:04 | 06:09 | 05:47 | 233 | 531 | 12 | EXT |  | 0.95 | (c)
83243.816 | 3.036 | 2.961 | -8.164 | -8.239 | 598 | 1062 | 915 | 598 | 2961 | 7653 |  | CORR | GENE | 03:39 | 04:54 | 04:31 | 155 | 635 | 13 | EXT |  | 0.94 | (c)
83308.861 | 0.031 | 0.016 | -11.264 | -11.279 | 1086 | 1450 | 1539 | 238 | 16 | 7659 |  | CORR | GENE | 02:19 | 03:18 | 03:32 | 136 | 907 | 13 | EXT |  | 0.94 | (c)
83312.104 | 3.274 | 3.256 | -8.021 | -8.039 | 1924 | 1963 | 1989 | 176 | 3256 | 7659 |  | CORR | CIGR | 04:34 | 04:41 | 04:45 | 30 | 131 | 10 | EXT |  | 0.92 | (c)
83312.629 | 3.799 | 3.051 | -7.496 | -8.244 | 2148 | 2183 | 2185 | 8 | 3051 | 7659 |  | CORR | GENE | 05:10 | 05:16 | 05:16 | 1188 | 75 | 12 | EXT |  | 1.02 | (b)
83312.811 | 3.981 | 3.963 | -7.314 | -7.332 | -1900 | -1851 | -1842 | 330 | 3963 | 7659 |  | CORR | CIGR | 06:17 | 06:25 | 06:26 | 29 | 116 | 10 | EXT |  | 0.92 | (c)
83313.147 | 4.317 | 4.312 | -6.978 | -6.983 | -1221 | -1166 | -1169 | 1009 | 4312 | 7659 |  | CORR | CIGR | 08:07 | 08:16 | 08:15 | 40 | 104 | 10 | EXT |  | 0.92 | (c)
83313.284 | 4.454 | 4.437 | -6.841 | -6.858 | 2090 | 2128 | 2142 | 37 | 4437 | 7659 |  | CORR | CIGR | 05:01 | 05:07 | 05:09 | 25 | 104 | 10 | EXT |  | 0.92 | (c)
83315.665 | 6.835 | 6.825 | -4.46 | -4.47 | 1852 | 2155 | 2034 | 16 | 4408 | 7659 |  | CORR | GENE | 04:23 | 05:12 | 04:52 | 62 | 362 | 10 | EXT |  | 0.93 | (c)
83320.547 | 0.422 | 0.405 | -11.093 | -11.11 | -1535 | -1480 | -1454 | 696 | 405 | 7660 |  | CORR | CIGR | 05:26 | 05:34 | 05:39 | 32 | 162 | 10 | EXT |  | 0.92 | (c)
83322.317 | 2.192 | 2.061 | -9.323 | -9.454 | -1330 | -1286 | -1100 | 870 | 2061 | 7660 |  | CORR | GENE | 05:59 | 06:06 | 06:36 | 188 | 460 | 11 | EXT |  | 0.94 | (c)
83322.994 | 2.869 | 2.807 | -8.646 | -8.708 | -1112 | -1034 | -1020 | 929 | 2807 | 7660 |  | CORR | GENE | 06:34 | 06:46 | 06:49 | 126 | 183 | 10 | EXT |  | 0.93 | (c)
83323.472 | 3.347 | 3.287 | -8.168 | -8.228 | -1121 | -1084 | -1016 | 912 | 3287 | 7660 |  | CORR | GENE | 06:32 | 06:38 | 06:49 | 95 | 209 | 10 | EXT |  | 0.93 | (c)
83335.631 | 3.991 | 3.987 | -7.439 | -7.443 | 1599 | 1631 | 1634 | 562 | 3987 | 7661 |  | CORR | CIGR | 05:53 | 05:58 | 05:59 | 20 | 70 | 11 | EXT |  | 0.92 | (c)
83337.219 | 5.579 | 5.572 | -5.851 | -5.858 | 1318 | 1338 | 1353 | 843 | 5572 | 7661 |  | CORR | CIGR | 05:08 | 05:11 | 05:14 | 20 | 70 | 12 | EXT |  | 0.92 | (c)
83354.533 | 0.093 | 0.071 | -11.427 | -11.449 | 1476 | 1572 | 1568 | 571 | 71 | 7663 |  | CORR | CIGR | 05:57 | 06:13 | 06:12 | 28 | 183 | 12 | EXT |  | 0.92 | (c)
83356.128 | 1.688 | 1.667 | -9.832 | -9.853 | 1449 | 1519 | 1545 | 589 | 1667 | 7663 |  | CORR | CIGR | 05:53 | 06:04 | 06:08 | 34 | 193 | 18 | EXT |  | 0.92 | (c)
83356.592 | 2.152 | 2.124 | -9.368 | -9.396 | 1463 | 1543 | 1568 | 557 | 2124 | 7663 |  | CORR | CIGR | 05:55 | 06:08 | 06:12 | 48 | 211 | 14 | EXT |  | 0.93 | (c)
83356.645 | 2.205 | 2.193 | -9.315 | -9.327 | 1351 | 1483 | 1448 | 686 | 2193 | 7663 |  | CORR | CIGR | 05:37 | 05:58 | 05:53 | 29 | 194 | 10 | EXT |  | 0.92 | (c)
83357.002 | 2.562 | 2.542 | -8.958 | -8.978 | 1502 | 1507 | 1537 | 658 | 2542 | 7663 |  | CORR | CIGR | 06:01 | 06:02 | 06:07 | 25 | 70 | 10 | EXT |  | 0.92 | (c)
83359.566 | 5.126 | 5.103 | -6.394 | -6.417 | 1447 | 1533 | 1534 | 609 | 5103 | 7663 |  | CORR | CIGR | 05:52 | 06:06 | 06:07 | 35 | 174 | 13 | EXT |  | 0.92 | (c)
83365.845 | 11.405 | 11.372 | -0.115 | -0.148 | 1974 | -2183 | 2171 | 0 | 91 | 7663 |  | CORR | GENE | 07:18 | 08:07 | 07:49 | 57 | 394 | 10 | EXT |  | 0.93 | (c)
83393.701 | 5.771 | 5.596 | -5.459 | -5.634 | 2222 | -2229 | -2226 | 0 | 5076 | 7666 |  | CORR | AXGR | 05:49 | 05:51 | 05:51 | 558 | 28 | 10 | EXT | Аномалия находится на упругопластическом изгибе: R=455 D, максимальное растяжение на 0.2 час. | 0.98 | (c)
83399.99 | 0.83 | 0.74 | -10.415 | -10.505 | -2192 | -1996 | -1904 | 38 | 740 | 7667 |  | CORR | GENE | 05:24 | 05:56 | 06:11 | 103 | 577 | 11 | EXT | Аномалия находится на упругопластическом изгибе: R=542 D, максимальное растяжение на 0.2 час. | 0.93 | (c)
83401.965 | 2.805 | 2.635 | -8.44 | -8.61 | 2151 | 2184 | 2181 | 20 | 2635 | 7667 |  | CORR | GENE | 05:05 | 05:10 | 05:10 | 824 | 60 | 10 | EXT | Аномалия находится на упругопластическом изгибе: R=623 D, максимальное растяжение на 0.3 час. | 0.99 | (c)
83402.449 | 3.289 | 3.268 | -7.956 | -7.977 | -1735 | -1688 | -1659 | 495 | 3268 | 7667 |  | CORR | CIGR | 06:38 | 06:45 | 06:50 | 32 | 153 | 10 | EXT | Аномалия находится на упругопластическом изгибе: R=659 D, максимальное растяжение на 0.3 час. | 0.92 | (c)
83403.119 | 3.959 | 3.953 | -7.286 | -7.292 | -1055 | -989 | -990 | 924 | 3953 | 7667 |  | CORR | CIGR | 08:28 | 08:38 | 08:38 | 35 | 131 | 11 | EXT | Аномалия находится на упругопластическом изгибе: R=731 D, максимальное растяжение на 0.4 час. | 0.92 | (c)
83403.67 | 4.51 | 4.501 | -6.735 | -6.744 | -1550 | -1507 | -1481 | 680 | 4501 | 7667 |  | CORR | CIGR | 07:08 | 07:15 | 07:19 | 35 | 139 | 12 | EXT | Аномалия находится на упругопластическом изгибе: R=808 D, максимальное растяжение на 0.4 час. | 0.92 | (c)
83404.859 | 5.699 | 5.694 | -5.546 | -5.551 | 1479 | 1512 | 1539 | 631 | 5522 | 7667 |  | CORR | CIGR | 03:17 | 03:22 | 03:26 | 29 | 121 | 10 | EXT |  | 0.92 | (c)
83412.009 | 1.604 | 1.574 | -9.836 | -9.866 | -1123 | -710 | -882 | 640 | 1574 | 7668 |  | CORR | GENE | 06:31 | 07:37 | 07:10 | 94 | 482 | 11 | EXT |  | 0.93 | (c)
83415.014 | 4.609 | 4.606 | -6.831 | -6.834 | -1801 | -1666 | -1714 | 429 | 4606 | 7668 |  | CORR | CIGR | 04:41 | 05:03 | 04:55 | 45 | 174 | 10 | EXT |  | 0.92 | (c)
83415.533 | 5.128 | 5.109 | -6.312 | -6.331 | -1113 | -875 | -987 | 860 | 5109 | 7668 |  | CORR | CIGR | 06:32 | 07:11 | 06:53 | 50 | 253 | 12 | EXT |  | 0.93 | (c)
83430.048 | 8.203 | 8.186 | -2.997 | -3.014 | 1076 | 1247 | 1187 | 933 | 2974 | 7669 |  | CORR | CIGR | 05:36 | 06:03 | 05:54 | 40 | 221 | 12 | EXT |  | 0.92 | (c)
83432.877 | 11.032 | 10.998 | -0.168 | -0.202 | 975 | 1184 | 1157 | 893 | 130 | 7669 |  | CORR | GENE | 05:19 | 05:53 | 05:49 | 72 | 363 | 12 | EXT |  | 0.93 | (c)
83448.337 | 4.507 | 3.964 | -6.698 | -7.241 | -2057 | -1947 | -1952 | 173 | 3964 | 7671 |  | CORR | GENE | 06:59 | 07:17 | 07:16 | 1281 | 210 | 14 | EXT |  | 1.04 | (b)
83448.998 | 5.168 | 5.148 | -6.037 | -6.057 | -1509 | -1436 | -1457 | 721 | 5148 | 7671 |  | CORR | CIGR | 08:28 | 08:39 | 08:36 | 30 | 105 | 11 | EXT |  | 0.92 | (c)
83457.026 | 1.991 | 1.843 | -9.004 | -9.152 | 1717 | 1782 | 1812 | 324 | 1843 | 7672 |  | CORR | GENE | 07:05 | 07:15 | 07:20 | 159 | 189 | 10 | EXT |  | 0.94 | (c)
83470.208 | 4.178 | 4.151 | -7.197 | -7.224 | 724 | 821 | 822 | 724 | 4151 | 7673 |  | CORR | CIGR | 03:47 | 04:03 | 04:03 | 41 | 196 | 10 | EXT |  | 0.92 | (c)
83477.112 | 11.082 | 11.056 | -0.293 | -0.319 | 808 | 922 | 896 | 808 | 280 | 7673 |  | CORR | CIGR | 04:01 | 04:19 | 04:15 | 39 | 176 | 10 | EXT |  | 0.92 | (c)
83480.558 | 3.153 | 3.141 | -2.562 | -2.574 | -1781 | -1448 | -1586 | 449 | 2521 | 7674 |  | CORR | GENE | 07:44 | 08:38 | 08:16 | 53 | 390 | 10 | EXT |  | 0.93 | (c)
83493.717 | 5.967 | 5.836 | -5.158 | -5.289 | -1885 | -1862 | -1852 | 346 | 4654 | 7676 |  | CORR | GENE | 05:20 | 05:24 | 05:25 | 635 | 64 | 11 | EXT |  | 0.99 | (c)
83498.875 | 0 | 0 | -4.025 | -4.025 | 900 | 1340 | 1334 | 463 | 0 | 7677 | Смещение кромок | GWAN |  | 04:45 | 05:56 | 05:55 | 0 | 867 |  | EXT | Смещение кромок Наружу Величина смещения - 2.7 мм. |  | (c)
83510.276 | 1.036 | 1.02 | -10.094 | -10.11 | 931 | 1246 | 1133 | 896 | 1020 | 7679 |  | CORR | GENE | 05:13 | 06:03 | 05:45 | 78 | 403 | 12 | EXT |  | 0.93 | (c)
83511.577 | 2.337 | 2.32 | -8.793 | -8.81 | 510 | 678 | 682 | 510 | 2320 | 7679 |  | CORR | CIGR | 04:05 | 04:32 | 04:33 | 48 | 345 | 10 | EXT |  | 0.92 | (c)
83520.972 | 0.602 | 0.584 | -10.873 | -10.891 | 2078 | 2135 | 2137 | 35 | 584 | 7680 |  | CORR | CIGR | 05:40 | 05:49 | 05:49 | 36 | 117 | 10 | EXT |  | 0.92 | (c)
83531.912 | 0.067 | 0.047 | -11.448 | -11.468 | 1517 | 1991 | 1990 | 0 | 47 | 7681 |  | CORR | GENE | 05:10 | 06:27 | 06:27 | 83 | 946 | 11 | EXT |  | 0.93 | (c)
83543.327 | 11.482 | 11.446 | -0.033 | -0.069 | 1491 | 1918 | 1750 | 222 | 4 | 7681 |  | CORR | GENE | 05:06 | 06:15 | 05:48 | 65 | 517 | 12 | EXT |  | 0.93 | (c)
83605.222 | 5.297 | 5.269 | -5.973 | -6.001 | -1503 | -1355 | -1395 | 727 | 5269 | 7687 |  | CORR | GENE | 07:21 | 07:45 | 07:39 | 148 | 216 | 15 | EXT |  | 0.94 | (c)
83636.593 | 3.373 | 3.323 | -8.092 | -8.142 | 1103 | 1585 | 1436 | 462 | 3323 | 7690 |  | CORR | GENE | 03:10 | 04:28 | 04:04 | 165 | 665 | 13 | EXT |  | 0.94 | (c)
83638.132 | 4.912 | 4.768 | -6.553 | -6.697 | -1871 | -1834 | -1845 | 360 | 4768 | 7690 |  | CORR | GENE | 07:10 | 07:16 | 07:14 | 301 | 52 | 11 | EXT |  | 0.96 | (c)
83640.434 | 7.214 | 7.178 | -4.251 | -4.287 | 1869 | 2110 | 2047 | 5 | 4191 | 7690 |  | CORR | GENE | 05:14 | 05:53 | 05:42 | 96 | 357 | 11 | EXT |  | 0.93 | (c)
83640.668 | 7.448 | 7.243 | -4.017 | -4.222 | 2180 | 2211 | 2198 | 14 | 3931 | 7690 |  | CORR | AXGR | 06:04 | 06:09 | 06:07 | 291 | 37 | 10 | EXT |  | 0.96 | (c)
83641.037 | 7.817 | 7.694 | -3.648 | -3.771 | 2187 | 2213 | 2207 | 3 | 3160 | 7690 |  | CORR | AXGR | 06:05 | 06:09 | 06:08 | 611 | 41 | 12 | EXT |  | 1 | (c)
83641.509 | 8.289 | 8.263 | -3.176 | -3.202 | 1069 | 1235 | 1242 | 814 | 3132 | 7690 |  | CORR | GENE | 03:04 | 03:31 | 03:33 | 70 | 348 | 10 | EXT |  | 0.93 | (c)
83642.205 | 8.985 | 8.96 | -2.48 | -2.505 | 2148 | 2183 | -2188 | 0 | 2450 | 7690 |  | CORR | GENE | 05:59 | 06:04 | 06:19 | 55 | 252 | 10 | EXT |  | 0.93 | (c)
83642.903 | 9.683 | 9.618 | -1.782 | -1.847 | 1768 | 2042 | 2086 | 0 | 1733 | 7690 |  | CORR | GENE | 04:57 | 05:42 | 05:49 | 114 | 636 | 22 | EXT |  | 0.94 | (c)
83643.134 | 9.914 | 9.749 | -1.551 | -1.716 | 2117 | 2209 | 2165 | 17 | 1137 | 7690 |  | CORR | GENE | 05:54 | 06:08 | 06:01 | 579 | 97 | 15 | EXT |  | 1.02 | (b)
83643.295 | 10.075 | 9.758 | -1.39 | -1.707 | -2221 | -2209 | -2155 | 10 | 1135 | 7690 |  | CORR | GENE | 06:14 | 06:16 | 06:24 | 572 | 131 | 14 | EXT |  | 1.01 | (b)
83643.623 | 10.403 | 10.344 | -1.062 | -1.121 | 1761 | 2180 | 2112 | 0 | 1028 | 7690 |  | CORR | GENE | 04:56 | 06:04 | 05:53 | 93 | 703 | 10 | EXT |  | 0.93 | (c)
83643.869 | 10.649 | 10.568 | -0.816 | -0.897 | 1635 | 1861 | 1967 | 0 | 771 | 7690 |  | CORR | GENE | 04:36 | 05:12 | 05:29 | 126 | 665 | 12 | EXT |  | 0.93 | (c)
83644.118 | 10.898 | 10.697 | -0.567 | -0.768 | -2221 | -2165 | -2175 | 9 | 373 | 7690 |  | CORR | GENE | 06:14 | 06:23 | 06:21 | 395 | 92 | 12 | EXT |  | 0.98 | (c)
83644.208 | 10.988 | 10.708 | -0.477 | -0.757 | 2084 | 2187 | 2148 | 19 | 346 | 7690 |  | CORR | GENE | 05:48 | 06:05 | 05:59 | 411 | 128 | 11 | EXT |  | 0.97 | (c)
83644.5 | 11.28 | 11.124 | -0.185 | -0.341 | 1850 | -2205 | 2125 | 0 | 142 | 7690 |  | CORR | GENE | 05:11 | 06:16 | 05:55 | 199 | 550 | 10 | EXT |  | 0.94 | (c)
83644.664 | 11.444 | 11.361 | -0.021 | -0.104 | 1564 | 1728 | 2033 | 0 | 7 | 7690 |  | CORR | GENE | 04:24 | 04:51 | 05:40 | 97 | 939 | 14 | EXT |  | 0.93 | (c)
83645.363 | 0.678 | 0.633 | -10.777 | -10.822 | -1399 | -1206 | -1216 | 1033 | 633 | 7691 |  | CORR | GENE | 05:23 | 05:55 | 05:53 | 125 | 366 | 12 | EXT | Аномалия находится на отводе. | 0.9 | (c)
83645.482 | 0.797 | 0.763 | -10.658 | -10.692 | -1462 | -1367 | -1401 | 1339 | 763 | 7691 |  | CORR | GENE | 05:13 | 05:29 | 05:23 | 613 | 123 | 10 | EXT | Аномалия находится на отводе. | 0.94 | (c)
83646.383 | 1.698 | 1.668 | -9.757 | -9.787 | -1408 | -1026 | -1164 | 920 | 1668 | 7691 |  | CORR | GENE | 05:22 | 06:24 | 06:01 | 150 | 488 | 14 | EXT | Аномалия находится на отводе. | 0.9 | (c)
83646.444 | 1.759 | 1.746 | -9.696 | -9.709 | -1643 | -1593 | -1569 | 1495 | 1746 | 7691 |  | CORR | CIGR | 04:44 | 04:52 | 04:56 | 40 | 148 | 10 | EXT | Аномалия находится на отводе. | 0.89 | (c)
83647.168 | 2.483 | 2.104 | -8.972 | -9.351 | -1596 | -1469 | -1477 | 1357 | 2104 | 7691 |  | CORR | GENE | 04:52 | 05:12 | 05:11 | 830 | 239 | 12 | EXT | Аномалия находится на отводе. | 0.97 | (c)
83648.29 | 3.605 | 3.2 | -7.85 | -8.255 | -1844 | -1770 | -1795 | 1745 | 3200 | 7691 |  | CORR | GENE | 04:12 | 04:24 | 04:20 | 1335 | 99 | 12 | EXT | Аномалия находится на отводе. | 0.98 | (c)
83649.841 | 5.156 | 5.015 | -6.299 | -6.44 | -1848 | -1811 | -1818 | 1789 | 5015 | 7691 |  | CORR | GENE | 04:11 | 04:17 | 04:16 | 332 | 59 | 15 | EXT | Аномалия находится на отводе. | 0.94 | (c)
83652.256 | 7.571 | 6.96 | -3.884 | -4.495 | 2032 | -1954 | -2040 | 1651 | 3802 | 7691 |  | CORR | GENE | 02:37 | 03:54 | 03:40 | 693 | 778 | 10 | EXT | Аномалия находится на отводе. | 0.95 | (c)
83652.66 | 7.975 | 7.945 | -3.48 | -3.51 | 126 | 225 | 195 | 126 | 3445 | 7691 | Дефект проката | MIAN | GENE | 09:30 | 09:46 | 09:41 | 65 | 138 |  | INT | Дефект проката Эквивалент потери металла 9%. Аномалия находится на отводе. |  | (c)
83654.93 | 10.245 | 10.21 | -1.21 | -1.245 | 126 | 173 | 187 | 126 | 1162 | 7691 | Дефект проката | MIAN | GENE | 09:30 | 09:37 | 09:39 | 83 | 121 |  | INT | Дефект проката Эквивалент потери металла 10%. Аномалия находится на отводе. |  | (c)
83674.491 | 7.596 | 7.588 | -2.854 | -2.862 | -1728 | -1625 | -1645 | 502 | 2825 | 7693 |  | CORR | CIGR | 04:49 | 05:05 | 05:02 | 37 | 166 | 11 | EXT |  | 0.89 | (c)
83678 | 0.655 | 0.643 | -10.145 | -10.157 | 2226 | -2095 | -2108 | 0 | 643 | 7694 |  | CORR | CIGR | 07:38 | 08:01 | 07:59 | 52 | 255 | 11 | EXT |  | 0.89 | (c)
83678.303 | 0.958 | 0.907 | -9.842 | -9.893 | 2149 | -2115 | -2082 | 0 | 907 | 7694 |  | CORR | GENE | 07:26 | 07:58 | 08:03 | 76 | 460 | 11 | EXT |  | 0.89 | (c)
83679.169 | 1.824 | 1.792 | -8.976 | -9.008 | 2093 | 2189 | -2226 | 0 | 1792 | 7694 |  | CORR | CIGR | 07:17 | 07:33 | 07:40 | 45 | 284 | 12 | EXT |  | 0.89 | (c)
83686.052 | 8.707 | 8.687 | -2.093 | -2.113 | 613 | 675 | 674 | 613 | 2086 | 7694 |  | CORR | CIGR | 03:18 | 03:28 | 03:28 | 27 | 122 | 11 | EXT |  | 0.89 | (c)
83688.145 | 0 | 0 | -10.74 | -10.74 | 370 | 684 | 747 | 370 | 0 | 7695 | Смещение кромок | GWAN |  | 03:07 | 03:57 | 04:08 | 0 | 755 |  | EXT | Смещение кромок Вовнутрь Величина смещения - 2.7 мм. |  | (c)
83692.752 | 4.607 | 4.586 | -6.133 | -6.154 | 769 | 841 | 830 | 769 | 4586 | 7695 |  | CORR | CIGR | 04:11 | 04:23 | 04:21 | 36 | 123 | 13 | EXT |  | 0.89 | (c)
83693.6 | 5.455 | 5.369 | -5.285 | -5.371 | 653 | 846 | 837 | 653 | 5257 | 7695 |  | CORR | GENE | 03:52 | 04:23 | 04:22 | 114 | 367 | 12 | EXT |  | 0.89 | (c)
83693.825 | 5.68 | 5.653 | -5.06 | -5.087 | 666 | 835 | 793 | 666 | 5037 | 7695 |  | CORR | CIGR | 03:54 | 04:22 | 04:15 | 50 | 254 | 10 | EXT |  | 0.89 | (c)
83694.689 | 6.544 | 6.537 | -4.196 | -4.203 | 735 | 770 | 773 | 735 | 4183 | 7695 |  | CORR | CIGR | 04:05 | 04:11 | 04:12 | 20 | 77 | 24 | EXT |  | 0.89 | (c)
83700.272 | 1.387 | 1.363 | -8.468 | -8.492 | 1145 | 1228 | 1238 | 900 | 1363 | 7696 |  | CORR | CIGR | 03:60 | 04:13 | 04:14 | 49 | 185 | 10 | EXT |  | 0.89 | (c)
83798.083 | 11.173 | 11.044 | -0.042 | -0.171 | 1644 | 1714 | 2045 | 0 | 38 | 7704 |  | CORR | GENE | 03:38 | 03:49 | 04:43 | 133 | 801 | 10 | EXT |  | 0.93 | (c)
83800.318 | 2.193 | 2.16 | -9.242 | -9.275 | 639 | 700 | 749 | 639 | 2160 | 7705 |  | CORR | CIGR | 03:39 | 03:49 | 03:57 | 43 | 220 | 14 | EXT |  | 0.93 | (c)
83835.744 | 3.699 | 3.65 | -7.456 | -7.505 | -1036 | -989 | -888 | 740 | 3650 | 7708 |  | CORR | GENE | 09:53 | 10:01 | 10:17 | 135 | 296 | 10 | EXT |  | 0.93 | (c)
83921.67 | 0 | 0 | -11.46 | -11.46 | 607 | 1098 | 1179 | 479 | 0 | 7716 | Смещение кромок | GWAN |  | 04:08 | 05:27 | 05:41 | 0 | 1144 |  | EXT | Смещение кромок Наружу Величина смещения - 3 мм. |  | (c)
84045.955 | 10.9 | 10.491 | -0.36 | -0.769 | -2222 | -2195 | -2192 | 9 | 289 | 7726 |  | CORR | GENE | 03:19 | 03:24 | 03:24 | 480 | 60 | 12 | EXT |  | 0.99 | (c)
84047.18 | 0.865 | 0.132 | -10.3 | -11.033 | -2226 | -2175 | -2183 | 5 | 132 | 7727 |  | CORR | GENE | 03:41 | 03:49 | 03:48 | 1816 | 85 | 11 | EXT |  | 1.02 | (b)
84047.549 | 1.234 | 1.105 | -9.931 | -10.06 | -1854 | -1836 | -1837 | 376 | 1105 | 7727 |  | CORR | AXGR | 04:41 | 04:44 | 04:44 | 295 | 34 | 11 | EXT |  | 0.96 | (c)
84048.924 | 2.609 | 2.546 | -8.556 | -8.619 | -2215 | -1482 | -1734 | 16 | 2546 | 7727 |  | CORR | GENE | 03:43 | 05:41 | 05:00 | 219 | 962 | 13 | EXT |  | 0.95 | (c)
84058.078 | 0.598 | 0.387 | -10.492 | -10.703 | -1919 | -1450 | -1300 | 312 | 387 | 7728 |  | CORR | GENE | 03:51 | 05:06 | 05:31 | 264 | 1238 | 11 | EXT |  | 0.95 | (c)
84064.097 | 6.617 | 6.454 | -4.473 | -4.636 | -1580 | -1527 | -1540 | 650 | 4283 | 7728 |  | CORR | GENE | 04:45 | 04:54 | 04:52 | 353 | 80 | 12 | EXT |  | 0.97 | (c)
84065.731 | 8.251 | 8.201 | -2.839 | -2.889 | -1126 | -926 | -987 | 847 | 2839 | 7728 |  | CORR | CIGR | 05:59 | 06:31 | 06:21 | 50 | 279 | 10 | EXT |  | 0.92 | (c)
84066.144 | 8.664 | 8.628 | -2.426 | -2.462 | -1675 | -1558 | -1588 | 555 | 2417 | 7728 |  | CORR | CIGR | 04:30 | 04:49 | 04:44 | 45 | 174 | 10 | EXT |  | 0.92 | (c)
84066.628 | 9.148 | 8.763 | -1.942 | -2.327 | -1816 | -1696 | -1600 | 415 | 1640 | 7728 |  | CORR | GENE | 04:07 | 04:27 | 04:42 | 687 | 432 | 10 | EXT |  | 0.99 | (c)
84067.742 | 10.262 | 10.231 | -0.828 | -0.859 | -1571 | -1494 | -1514 | 659 | 814 | 7728 |  | CORR | CIGR | 04:47 | 04:59 | 04:56 | 45 | 114 | 10 | EXT |  | 0.92 | (c)
84068.21 | 10.73 | 10.649 | -0.36 | -0.441 | -471 | -447 | -452 | 433 | 238 | 7728 |  | CORR | AXGR | 07:44 | 07:48 | 07:47 | 203 | 39 | 15 | EXT |  | 0.95 | (c)
84071.06 | 2.49 | 2.164 | -8.695 | -9.021 | 1206 | 1301 | 1286 | 865 | 2164 | 7729 |  | CORR | GENE | 05:07 | 05:22 | 05:20 | 340 | 160 | 10 | EXT |  | 0.96 | (c)
84071.13 | 2.56 | 2.505 | -8.625 | -8.68 | 950 | 1357 | 1412 | 357 | 2505 | 7729 |  | CORR | GENE | 04:25 | 05:31 | 05:40 | 216 | 923 | 12 | EXT |  | 0.95 | (c)
84073.62 | 5.05 | 4.935 | -6.135 | -6.25 | -2194 | -2186 | -2180 | 37 | 4935 | 7729 |  | CORR | AXGR | 07:58 | 07:59 | 08:00 | 481 | 27 | 11 | EXT |  | 0.98 | (c)
84088.079 | 8.324 | 8.306 | -2.676 | -2.694 | 1587 | 1668 | 1628 | 562 | 2676 | 7730 |  | CORR | CIGR | 06:35 | 06:48 | 06:42 | 18 | 81 | 11 | EXT |  | 0.92 | (c)
84088.653 | 8.898 | 8.86 | -2.102 | -2.14 | 775 | 897 | 880 | 775 | 2080 | 7730 |  | CORR | GENE | 04:24 | 04:44 | 04:41 | 60 | 209 | 15 | EXT |  | 0.93 | (c)
84089.003 | 9.248 | 9.185 | -1.752 | -1.815 | 381 | 930 | 782 | 381 | 1641 | 7730 |  | CORR | GENE | 03:21 | 04:49 | 04:26 | 174 | 803 | 14 | EXT |  | 0.95 | (c)
84090.084 | 10.329 | 10.268 | -0.671 | -0.732 | 1412 | 1985 | 1817 | 9 | 581 | 7730 |  | CORR | GENE | 06:07 | 07:40 | 07:12 | 151 | 809 | 11 | EXT |  | 0.94 | (c)
84090.296 | 10.541 | 10.433 | -0.459 | -0.567 | 649 | 866 | 802 | 649 | 411 | 7730 |  | CORR | GENE | 04:04 | 04:39 | 04:29 | 156 | 307 | 10 | EXT |  | 0.94 | (c)
84090.728 | 10.973 | 10.914 | -0.027 | -0.086 | 1405 | 1807 | 1665 | 305 | 25 | 7730 |  | CORR | GENE | 06:06 | 07:11 | 06:48 | 61 | 520 | 15 | EXT |  | 0.93 | (c)
84096.335 | 5.58 | 5.206 | -5.58 | -5.954 | 2161 | 2193 | 2181 | 29 | 5039 | 7731 |  | CORR | AXGR | 03:25 | 03:30 | 03:28 | 915 | 41 | 10 | EXT |  | 1 | (c)
84101.915 | 0 | 0 | -11.215 | -11.215 | -73 | 44 | 119 | 0 | 0 | 7732 |  | GWAN |  | 07:22 | 07:41 | 07:53 | 0 | 384 |  | EXT | Толщины: 16,8 / 15,7 мм Подбивка кромок величиной 4 мм. |  | (c)
84109.589 | 7.674 | 7.63 | -3.541 | -3.585 | -542 | -420 | -395 | 248 | 3397 | 7732 |  | CORR | GENE | 06:06 | 06:26 | 06:30 | 188 | 294 | 11 | EXT |  | 0.91 | (c)
84124.55 | 0 | -0.039 | -11.12 | -11.159 | 1898 | 2046 | 2059 | 10 |  | 7734 | Нарушение формы кольцевого шва | GWAN |  | 04:55 | 05:19 | 05:21 | 0 | 323 |  | EXT | Нарушение формы кольцевого шва Аномалия находится на отводе. |  | (c)
84144.45 | 8.78 | 8.715 | -2.58 | -2.645 | -2226 | -2155 | -2180 | 5 | 2255 | 7735 |  | CORR | GENE | 04:58 | 05:10 | 05:06 | 390 | 92 | 11 | EXT |  | 0.97 | (c)
84147.148 | 0.118 | 0.052 | -11.242 | -11.308 | 1307 | 1462 | 1819 | 0 | 52 | 7736 |  | CORR | GENE | 03:50 | 04:15 | 05:13 | 106 | 1024 | 13 | EXT |  | 0.93 | (c)
84158.39 | 0 | 0 | -11.18 | -11.18 | -549 | -358 | -288 | 27 | 0 | 7737 | Смещение кромок | GWAN |  | 08:25 | 08:56 | 09:07 | 0 | 522 |  | EXT | Смещение кромок Вовнутрь Величина смещения - 2.6 мм. |  | (c)
84196.036 | 3.836 | 3.781 | -6.679 | -6.734 | -2158 | -2067 | -2043 | 1927 | 3781 | 7740 |  | CORR | GENE | 05:10 | 05:25 | 05:29 | 306 | 232 | 10 | EXT |  | 0.92 | (c)
84213.25 | 0.11 | 0.023 | -11.38 | -11.467 | 551 | 631 | 611 | 551 | 23 | 7742 |  | CORR | GENE | 03:52 | 04:05 | 04:02 | 315 | 118 | 12 | EXT |  | 0.97 | (c)
84217.191 | 4.051 | 4.01 | -7.439 | -7.48 | 1013 | 1100 | 1134 | 975 | 4010 | 7742 |  | CORR | GENE | 05:07 | 05:21 | 05:26 | 57 | 243 | 11 | EXT |  | 0.93 | (c)
84265.192 | 4.137 | 4.124 | -4.333 | -4.346 | 1650 | 1722 | 1730 | 420 | 4124 | 7747 |  | CORR | CIGR | 06:04 | 06:15 | 06:17 | 29 | 161 | 10 | EXT |  | 0.92 | (c)
84285.393 | 4.678 | 4.568 | -6.537 | -6.647 | -1558 | -1500 | -1416 | 673 | 4568 | 7750 |  | CORR | GENE | 06:03 | 06:12 | 06:26 | 283 | 283 | 15 | EXT |  | 0.97 | (c)
84285.891 | 5.176 | 4.947 | -6.039 | -6.268 | -1359 | -1297 | -1315 | 872 | 4947 | 7750 |  | CORR | GENE | 06:35 | 06:45 | 06:42 | 328 | 87 | 13 | EXT |  | 0.97 | (c)
84326.141 | 11.381 | 11.361 | -0.089 | -0.109 | 1985 | 2035 | 2086 | 44 | 64 | 7753 |  | CORR | CIGR | 02:45 | 02:53 | 03:01 | 45 | 201 | 10 | EXT | Аномалия находится на упругопластическом изгибе: R=474 D, максимальное растяжение на 5.6 час. | 0.92 | (c)
84353.589 | 4.514 | 4.494 | -6.401 | -6.421 | -2181 | -1648 | -1861 | 50 | 4494 | 7756 |  | CORR | GENE | 03:17 | 04:43 | 04:08 | 115 | 641 | 10 | EXT |  | 0.93 | (c)
84360.067 | 0.077 | 0.04 | -11.498 | -11.535 | -525 | 33 | 509 | 525 | 40 | 7757 |  | CORR | GENE | 11:38 | 01:07 | 14:24 | 127 | 2066 | 11 | EXT |  | 0.93 | (c)
84374.444 | 2.879 | 2.322 | -7.556 | -8.113 | 2152 | 2197 | 2192 | 0 | 2322 | 7758 |  | CORR | GENE | 06:23 | 06:30 | 06:29 | 3463 | 80 | 10 | EXT |  | 1.02 | (b)
84404.444 | 8.169 | 8.134 | -0.031 | -0.066 | 1767 | 1900 | -2190 | 0 | 9 | 7761 |  | CORR | GENE | 05:08 | 05:30 | 06:30 | 57 | 1009 | 11 | EXT |  | 0.93 | (c)
84428.817 | 2.327 | 2.318 | -4.038 | -4.047 | 585 | 646 | 635 | 585 | 2318 | 7764 |  | CORR | CIGR | 04:18 | 04:28 | 04:26 | 19 | 99 | 11 | EXT |  | 0.92 | (c)
84454.236 | 1.271 | 0.311 | -9.879 | -10.839 | 2085 | 2154 | 2144 | 27 | 311 | 7767 |  | CORR | GENE | 03:56 | 04:07 | 04:05 | 1706 | 119 | 12 | EXT |  | 1.03 | (b)
84456.095 | 3.13 | 3.117 | -8.02 | -8.033 | -1256 | -1246 | -1228 | 974 | 3117 | 7767 |  | CORR | CIGR | 06:56 | 06:58 | 07:01 | 19 | 57 | 15 | EXT |  | 0.92 | (c)
84475.455 | 0 | 0 | -10.91 | -10.91 | 1813 | 2180 | 2191 | 0 | 0 | 7769 | Смещение кромок | GWAN |  | 04:39 | 05:39 | 05:40 | 0 | 755 |  | EXT | Смещение кромок Наружу Величина смещения - 2.5 мм. |  | (c)
84476.605 | 1.15 | 1.039 | -9.76 | -9.871 | -1712 | -1712 | -1691 | 518 | 1039 | 7769 |  | CORR | AXGR | 07:10 | 07:10 | 07:14 | 229 | 42 | 10 | EXT |  | 0.95 | (c)
84478.601 | 3.146 | 3.096 | -7.764 | -7.814 | 1361 | 1466 | 1562 | 468 | 3096 | 7769 |  | CORR | GENE | 03:26 | 03:43 | 03:59 | 70 | 401 | 11 | EXT |  | 0.93 | (c)
84486.365 | 0 | 0 | -4.24 | -4.24 | -1709 | -1482 | -1515 | 521 | 0 | 7770 | Смещение кромок | GWAN |  | 07:20 | 07:57 | 07:51 | 0 | 388 |  | EXT | Смещение кромок Вовнутрь Величина смещения - 2.8 мм. |  | (c)
84490.156 | 3.791 | 3.57 | -0.449 | -0.67 | -1753 | -1667 | -1706 | 478 | 72 | 7770 |  | CORR | GENE | 07:13 | 07:27 | 07:21 | 598 | 93 | 12 | EXT |  | 1 | (c)
84490.605 | 0 | 0 | -6.705 | -6.705 | 1628 | -2024 | 2078 | 0 | 0 | 7771 | Смещение кромок | GWAN |  | 04:16 | 06:27 | 05:29 | 0 | 900 |  | EXT | Смещение кромок Наружу Величина смещения - 2.9 мм. |  | (c)
84499.453 | 2.143 | 2.137 | -8.977 | -8.983 | -2133 | -2095 | -2031 | 98 | 2137 | 7772 |  | CORR | CIGR | 06:45 | 06:51 | 07:02 | 33 | 204 | 11 | EXT |  | 0.92 | (c)
84499.482 | 2.172 | 2.168 | -8.948 | -8.952 | 1536 | 1574 | 1596 | 574 | 2168 | 7772 |  | CORR | CIGR | 04:37 | 04:44 | 04:47 | 25 | 121 | 10 | EXT |  | 0.92 | (c)
84559.396 | 6.366 | 6.268 | -5.149 | -5.247 | 1244 | 1373 | 1567 | 341 | 4897 | 7778 |  | CORR | GENE | 04:51 | 05:12 | 05:43 | 350 | 645 | 10 | EXT |  | 0.96 | (c)
84559.861 | 6.831 | 6.777 | -4.684 | -4.738 | 1079 | 1388 | 1572 | 165 | 4527 | 7778 |  | CORR | GENE | 04:24 | 05:14 | 05:44 | 211 | 987 | 11 | EXT |  | 0.95 | (c)
84587.804 | 0.524 | 0.418 | -10.901 | -11.007 | 1602 | 1612 | 1844 | 145 | 418 | 7781 |  | CORR | GENE | 05:36 | 05:37 | 06:15 | 191 | 484 | 10 | EXT |  | 0.94 | (c)
84588.904 | 1.624 | 1.611 | -9.801 | -9.814 | 1602 | 1792 | 1738 | 355 | 1611 | 7781 |  | CORR | CIGR | 05:36 | 06:06 | 05:58 | 47 | 273 | 12 | EXT |  | 0.93 | (c)
84591.214 | 3.934 | 3.895 | -7.491 | -7.53 | 1604 | 1725 | 1752 | 330 | 3895 | 7781 |  | CORR | GENE | 05:36 | 05:56 | 05:60 | 70 | 297 | 12 | EXT |  | 0.93 | (c)
84591.616 | 4.336 | 4.184 | -7.089 | -7.241 | 1466 | 1577 | 1857 | 0 | 4184 | 7781 |  | CORR | GENE | 05:14 | 05:32 | 06:17 | 199 | 782 | 10 | EXT |  | 0.94 | (c)
84593.973 | 6.693 | 6.607 | -4.732 | -4.818 | 1458 | 1493 | 1741 | 207 | 4729 | 7781 |  | CORR | GENE | 05:12 | 05:18 | 05:58 | 89 | 566 | 12 | EXT |  | 0.93 | (c)
84608.19 | 9.485 | 9.464 | -1.935 | -1.956 | 1168 | 1176 | 1218 | 962 | 1928 | 7782 |  | CORR | CIGR | 05:52 | 05:54 | 06:01 | 28 | 101 | 11 | EXT |  | 0.92 | (c)
84610.717 | 0.592 | 0.573 | -10.603 | -10.622 | -1974 | -1916 | -1907 | 256 | 573 | 7783 |  | CORR | CIGR | 07:05 | 07:15 | 07:16 | 23 | 134 | 12 | EXT |  | 0.92 | (c)
84619.176 | 9.051 | 8.488 | -2.144 | -2.707 | 2178 | 2217 | 2215 | 0 | 1810 | 7783 |  | CORR | GENE | 06:15 | 06:22 | 06:21 | 897 | 75 | 15 | EXT |  | 1.04 | (b)
84621.295 | 11.17 | 11.062 | -0.025 | -0.133 | 988 | 1479 | 2000 | 0 | 7 | 7783 |  | CORR | GENE | 03:03 | 04:23 | 05:47 | 126 | 2024 | 12 | EXT |  | 0.93 | (c)
84621.397 | 0.077 | 0.052 | -11.228 | -11.253 | 1397 | 1533 | 1562 | 503 | 52 | 7784 |  | CORR | GENE | 06:13 | 06:35 | 06:40 | 63 | 331 | 10 | EXT |  | 0.93 | (c)
84628.545 | 7.225 | 7.102 | -4.08 | -4.203 | 1350 | 1506 | 1594 | 392 | 4048 | 7784 |  | CORR | GENE | 06:06 | 06:31 | 06:45 | 155 | 488 | 12 | EXT |  | 0.94 | (c)
84654.834 | 0.049 | 0.022 | -10.921 | -10.948 | 874 | 1021 | 1519 | 67 | 22 | 7787 |  | CORR | GENE | 05:09 | 05:32 | 06:53 | 88 | 1290 | 14 | EXT |  | 0.93 | (c)
84655.256 | 0.471 | 0.428 | -10.499 | -10.542 | 1528 | 1665 | 1634 | 492 | 428 | 7787 |  | CORR | CIGR | 06:54 | 07:16 | 07:11 | 46 | 211 | 10 | EXT |  | 0.92 | (c)
84659.652 | 4.867 | 4.85 | -6.103 | -6.12 | 2002 | 2139 | 2094 | 46 | 4850 | 7787 |  | CORR | CIGR | 08:11 | 08:33 | 08:26 | 35 | 183 | 10 | EXT |  | 0.92 | (c)
84668.853 | 3.098 | 3.014 | -8.337 | -8.421 | 1321 | 1377 | 1365 | 821 | 3014 | 7788 |  | CORR | GENE | 04:33 | 04:42 | 04:40 | 98 | 89 | 12 | EXT |  | 0.93 | (c)
84679.153 | 1.963 | 1.925 | -8.892 | -8.93 | 1682 | 1776 | 1828 | 256 | 1925 | 7789 |  | CORR | GENE | 04:33 | 04:48 | 04:57 | 61 | 293 | 14 | EXT |  | 0.93 | (c)
84685.373 | 8.183 | 8.173 | -2.672 | -2.682 | 1804 | 1846 | 1845 | 344 | 2659 | 7789 |  | CORR | CIGR | 04:53 | 04:60 | 04:60 | 23 | 82 | 10 | EXT |  | 0.92 | (c)
84693.053 | 5.008 | 4.982 | -6.247 | -6.273 | 594 | 740 | 752 | 594 | 4982 | 7790 |  | CORR | GENE | 04:25 | 04:49 | 04:51 | 54 | 316 | 14 | EXT |  | 0.93 | (c)
84711.348 | 0.643 | 0.624 | -3.387 | -3.406 | 1274 | 1355 | 1360 | 784 | 624 | 7792 |  | CORR | CIGR | 04:38 | 04:51 | 04:52 | 37 | 172 | 12 | EXT | Аномалия находится на упругопластическом изгибе: R=348 D, максимальное растяжение на 6.5 час. | 0.92 | (c)
84724.226 | 2.881 | 2.867 | -8.534 | -8.548 | 1164 | 1245 | 1243 | 909 | 2867 | 7794 |  | CORR | CIGR | 04:30 | 04:43 | 04:43 | 29 | 158 | 10 | EXT |  | 0.92 | (c)
84727.488 | 6.143 | 6.138 | -5.272 | -5.277 | 1575 | 1629 | 1627 | 551 | 5252 | 7794 |  | CORR | CIGR | 05:36 | 05:45 | 05:45 | 25 | 105 | 10 | EXT |  | 0.92 | (c)
84743.516 | 10.756 | 10.732 | -0.484 | -0.508 | 1987 | 2041 | 2048 | 122 | 478 | 7795 |  | CORR | CIGR | 06:07 | 06:15 | 06:16 | 30 | 121 | 10 | EXT |  | 0.92 | (c)
84745.686 | 1.686 | 0.249 | -9.744 | -11.181 | 2098 | 2200 | 2161 | 7 | 249 | 7796 |  | CORR | GENE | 05:04 | 05:20 | 05:14 | 2665 | 126 | 10 | EXT |  | 1.02 | (b)
84745.954 | 1.954 | 1.945 | -9.476 | -9.485 | -1796 | -1729 | -1726 | 434 | 1945 | 7796 |  | CORR | CIGR | 06:35 | 06:46 | 06:46 | 20 | 140 | 10 | EXT |  | 0.92 | (c)
84752.907 | 8.907 | 8.891 | -2.523 | -2.539 | 2076 | 2137 | 2138 | 30 | 2513 | 7796 |  | CORR | CIGR | 05:00 | 05:10 | 05:10 | 26 | 125 | 10 | EXT |  | 0.92 | (c)
84755.442 | 0.012 | 0.012 | -11.403 | -11.403 | -2184 | -1938 | -1615 | 46 | 12 | 7797 |  | CORR | GENE | 07:29 | 08:09 | 09:01 | 133 | 1139 | 12 | EXT |  | 0.94 | (c)
84755.494 | 0.064 | 0.034 | -11.351 | -11.381 | 332 | 471 | 466 | 332 | 34 | 7797 |  | CORR | CIGR | 02:15 | 02:37 | 02:37 | 41 | 269 | 13 | EXT |  | 0.92 | (c)
84756.289 | 0.859 | 0.558 | -10.556 | -10.857 | 886 | 1024 | 1074 | 886 | 558 | 7797 |  | CORR | GENE | 03:44 | 04:07 | 04:15 | 687 | 377 | 10 | EXT |  | 0.99 | (c)
84757.19 | 1.76 | 1.368 | -9.655 | -10.047 | 843 | 1173 | 1043 | 843 | 1368 | 7797 |  | CORR | GENE | 03:37 | 04:31 | 04:10 | 725 | 400 | 12 | EXT |  | 1 | (b)
84759.152 | 3.722 | 3.145 | -7.693 | -8.27 | -2127 | -2099 | -2108 | 103 | 3145 | 7797 |  | CORR | AXGR | 07:38 | 07:43 | 07:41 | 704 | 39 | 15 | EXT |  | 1.03 | (b)
84759.413 | 3.983 | 3.949 | -7.432 | -7.466 | 1239 | 1280 | 1347 | 775 | 3949 | 7797 |  | CORR | GENE | 04:41 | 04:48 | 04:59 | 85 | 217 | 10 | EXT |  | 0.93 | (c)
84759.66 | 4.23 | 4.109 | -7.185 | -7.306 | 1333 | 1528 | 1490 | 584 | 4109 | 7797 |  | CORR | GENE | 04:56 | 05:28 | 05:22 | 130 | 314 | 14 | EXT |  | 0.94 | (c)
84760.198 | 4.768 | 3.204 | -6.647 | -8.211 | 1981 | 2009 | 2095 | 22 | 3204 | 7797 |  | CORR | GENE | 06:41 | 06:46 | 06:59 | 1760 | 228 | 11 | EXT |  | 1.02 | (b)
84760.264 | 4.834 | 4.796 | -6.581 | -6.619 | 1413 | 1446 | 1495 | 653 | 4796 | 7797 |  | CORR | CIGR | 05:09 | 05:15 | 05:23 | 40 | 165 | 11 | EXT |  | 0.92 | (c)
84760.654 | 5.224 | 5.073 | -6.191 | -6.342 | 707 | 1753 | 1348 | 242 | 5073 | 7797 |  | CORR | GENE | 03:15 | 06:04 | 04:59 | 336 | 1282 | 13 | EXT |  | 0.97 | (c)
84761.013 | 5.583 | 5.436 | -5.832 | -5.979 | 2093 | 2098 | 2111 | 102 | 5436 | 7797 |  | CORR | AXGR | 06:59 | 06:60 | 07:02 | 222 | 36 | 12 | EXT |  | 0.95 | (c)
84761.123 | 5.693 | 5.647 | -5.722 | -5.768 | 1178 | 1276 | 1339 | 731 | 5647 | 7797 |  | CORR | GENE | 04:31 | 04:47 | 04:57 | 81 | 322 | 10 | EXT |  | 0.93 | (c)
84761.806 | 6.376 | 6.364 | -5.039 | -5.051 | 1910 | 2022 | 2001 | 139 | 5021 | 7797 |  | CORR | CIGR | 06:30 | 06:48 | 06:44 | 30 | 182 | 11 | EXT |  | 0.92 | (c)
84762.261 | 6.831 | 6.644 | -4.584 | -4.771 | 1540 | 1978 | 1862 | 46 | 4532 | 7797 |  | CORR | GENE | 05:30 | 06:41 | 06:22 | 239 | 644 | 10 | EXT |  | 0.95 | (c)
84773.752 | 6.907 | 6.887 | -4.088 | -4.108 | -1133 | -1124 | -1072 | 1011 | 4073 | 7798 |  | CORR | CIGR | 06:24 | 06:25 | 06:34 | 35 | 122 | 12 | EXT |  | 0.92 | (c)
84777.057 | 10.212 | 10.184 | -0.783 | -0.811 | -670 | -531 | -563 | 456 | 764 | 7798 |  | CORR | CIGR | 07:39 | 08:01 | 07:56 | 47 | 214 | 10 | EXT |  | 0.92 | (c)
84822.375 | 0 | 0 | -11.17 | -11.17 | -375 | -26 | -115 | 0 | 0 | 7803 | Смещение кромок | GWAN |  | 08:28 | 09:24 | 09:10 | 0 | 520 |  | EXT | Смещение кромок Вовнутрь Величина смещения - 2.8 мм. |  | (c)
84856.276 | 0.046 | 0.018 | -11.514 | -11.542 | 1071 | 1913 | 1771 | 0 | 18 | 7806 |  | CORR | GENE | 02:58 | 05:14 | 04:51 | 69 | 1399 | 11 | EXT |  | 0.93 | (c)
84861.503 | 5.273 | 5.26 | -6.287 | -6.3 | -1201 | -1124 | -1140 | 1029 | 5260 | 7806 |  | CORR | CIGR | 08:52 | 09:04 | 09:01 | 26 | 122 | 14 | EXT |  | 0.92 | (c)
84861.586 | 5.356 | 5.331 | -6.204 | -6.229 | -1419 | -1379 | -1358 | 811 | 5331 | 7806 |  | CORR | CIGR | 08:16 | 08:23 | 08:26 | 25 | 122 | 10 | EXT |  | 0.92 | (c)
84862.097 | 5.867 | 5.838 | -5.693 | -5.722 | -1802 | -1682 | -1684 | 428 | 5637 | 7806 |  | CORR | GENE | 07:15 | 07:34 | 07:34 | 85 | 236 | 10 | EXT |  | 0.93 | (c)
84863.126 | 6.896 | 6.877 | -4.664 | -4.683 | -1088 | -927 | -984 | 879 | 4633 | 7806 |  | CORR | CIGR | 09:10 | 09:36 | 09:27 | 50 | 209 | 13 | EXT |  | 0.93 | (c)
84863.539 | 7.309 | 7.163 | -4.251 | -4.397 | -2097 | -1528 | -1462 | 133 | 4156 | 7806 |  | CORR | GENE | 06:27 | 07:59 | 08:09 | 241 | 1270 | 10 | EXT |  | 0.95 | (c)
84863.994 | 7.764 | 7.706 | -3.796 | -3.854 | -1680 | -1191 | -1133 | 550 | 3741 | 7806 |  | CORR | GENE | 07:34 | 08:53 | 09:03 | 113 | 1095 | 15 | EXT |  | 0.94 | (c)
84890.858 | 0.043 | 0.01 | -11.367 | -11.4 | -258 | 417 | 338 | 0 | 10 | 7809 |  | CORR | GENE | 10:07 | 11:56 | 11:43 | 77 | 1192 | 11 | EXT |  | 0.93 | (c)
84893.047 | 2.232 | 2.195 | -9.178 | -9.215 | -1378 | -1178 | -1193 | 853 | 2195 | 7809 |  | CORR | GENE | 07:07 | 07:39 | 07:36 | 80 | 370 | 11 | EXT |  | 0.93 | (c)
84893.36 | 2.545 | 2.388 | -8.865 | -9.022 | -1001 | -966 | -968 | 935 | 2388 | 7809 |  | CORR | GENE | 08:07 | 08:13 | 08:13 | 709 | 66 | 12 | EXT |  | 1 | (b)
84893.578 | 2.763 | 2.735 | -8.647 | -8.675 | -909 | -845 | -748 | 587 | 2735 | 7809 |  | CORR | GENE | 08:22 | 08:33 | 08:48 | 55 | 322 | 13 | EXT |  | 0.93 | (c)
84900.803 | 9.988 | 8.937 | -1.422 | -2.473 | -1436 | -1356 | -1368 | 794 | 1271 | 7809 |  | CORR | GENE | 06:57 | 07:10 | 07:08 | 1202 | 136 | 10 | EXT |  | 1 | (b)
84902.106 | 11.291 | 10.636 | -0.119 | -0.774 | -1377 | -1347 | -1316 | 853 | 29 | 7809 |  | CORR | GENE | 07:07 | 07:11 | 07:16 | 745 | 122 | 11 | EXT |  | 1 | (c)
84924.876 | 11.286 | 10.914 | -0.029 | -0.401 | -1354 | -1321 | -1156 | 876 | 16 | 7811 |  | CORR | GENE | 05:46 | 05:51 | 06:18 | 385 | 396 | 10 | EXT |  | 0.97 | (c)
84924.972 | 0.067 | 0.01 | -11.473 | -11.53 | -1566 | -1176 | -1081 | 596 | 10 | 7812 |  | CORR | GENE | 05:05 | 06:07 | 06:23 | 165 | 970 | 12 | EXT | Аномалия находится на отводе. | 0.9 | (c)
84954.099 | 6.214 | 6.146 | -5.081 | -5.149 | -1676 | -1528 | -1549 | 555 | 5044 | 7814 |  | CORR | GENE | 04:44 | 05:08 | 05:04 | 105 | 253 | 12 | EXT |  | 0.93 | (c)
84955.2 | 7.315 | 7.215 | -3.98 | -4.08 | -1013 | -989 | -987 | 960 | 3784 | 7814 | Дефект проката | MIAN | GENE | 06:31 | 06:35 | 06:35 | 296 | 53 |  | INT | Дефект проката Эквивалент потери металла 15%. |  | (c)
84955.306 | 7.421 | 7.398 | -3.874 | -3.897 | -1386 | -1294 | -1299 | 845 | 3857 | 7814 |  | CORR | CIGR | 05:31 | 05:45 | 05:45 | 40 | 174 | 11 | EXT |  | 0.92 | (c)
84970.502 | 0.092 | 0.057 | -10.398 | -10.433 | 1673 | 1825 | 1850 | 204 | 57 | 7816 |  | CORR | GENE | 06:46 | 07:10 | 07:14 | 130 | 354 | 10 | EXT |  | 0.93 | (c)
84970.516 | 0.106 | 0.035 | -10.384 | -10.455 | -100 | 57 | 423 | 0 | 35 | 7816 |  | CORR | GENE | 01:60 | 02:25 | 03:24 | 150 | 1045 | 10 | EXT |  | 0.94 | (c)
84975.091 | 4.681 | 3.561 | -5.809 | -6.929 | 2107 | 2175 | 2162 | 14 | 3561 | 7816 |  | CORR | GENE | 07:56 | 08:07 | 08:05 | 1572 | 110 | 10 | EXT |  | 1.01 | (b)
84996.113 | 4.153 | 3.058 | -7.232 | -8.327 | 2106 | 2167 | 2159 | 19 | 3058 | 7818 |  | CORR | GENE | 05:14 | 05:24 | 05:23 | 3139 | 106 | 11 | EXT |  | 1.03 | (b)
85001.705 | 9.745 | 8.414 | -1.64 | -2.971 | -1751 | -1657 | -1656 | 479 | 22 | 7818 |  | CORR | GENE | 06:52 | 07:07 | 07:07 | 2949 | 190 | 14 | EXT |  | 1.06 | (b)
85003.363 | 0.018 | 0.018 | -11.347 | -11.347 | -1338 | -911 | -984 | 630 | 18 | 7819 |  | CORR | GENE | 06:56 | 08:05 | 07:53 | 115 | 708 | 10 | EXT |  | 0.93 | (c)
85003.84 | 0.495 | 0.206 | -10.87 | -11.159 | -1245 | -1223 | -1208 | 985 | 206 | 7819 |  | CORR | GENE | 07:11 | 07:15 | 07:17 | 491 | 74 | 12 | EXT |  | 0.99 | (c)
85007.953 | 4.608 | 4.55 | -6.757 | -6.815 | 2216 | -1453 | -1724 | 0 | 4550 | 7819 |  | CORR | GENE | 04:29 | 06:37 | 05:54 | 191 | 1043 | 11 | EXT |  | 0.94 | (c)
85009.689 | 6.344 | 6.241 | -5.021 | -5.124 | -2008 | -1712 | -1647 | 222 | 4969 | 7819 |  | CORR | GENE | 05:08 | 05:56 | 06:06 | 155 | 722 | 11 | EXT |  | 0.94 | (c)
85035.555 | 9.735 | 9.696 | -1.55 | -1.589 | -1137 | -1137 | -1033 | 928 | 1538 | 7821 |  | CORR | GENE | 07:26 | 07:26 | 07:43 | 51 | 209 | 10 | EXT |  | 0.92 | (c)
85035.571 | 9.751 | 9.728 | -1.534 | -1.557 | -2226 | -2123 | -2142 | 4 | 1526 | 7821 |  | CORR | CIGR | 04:30 | 04:47 | 04:44 | 31 | 169 | 10 | EXT |  | 0.92 | (c)
85037.071 | 11.251 | 11.186 | -0.034 | -0.099 | 1575 | 1928 | 1975 | 0 | 11 | 7821 |  | CORR | GENE | 02:44 | 03:41 | 03:48 | 88 | 801 | 11 | EXT |  | 0.93 | (c)
85086.553 | 5.528 | 5.494 | -5.667 | -5.701 | 1557 | 1718 | 1686 | 416 | 5494 | 7827 |  | CORR | GENE | 06:17 | 06:43 | 06:37 | 61 | 257 | 11 | EXT |  | 0.93 | (c)
85092.22 | 0 | 0 | -6.095 | -6.095 | 1731 | 2139 | 2098 | 0 | 0 | 7828 | Смещение кромок | GWAN |  | 04:16 | 05:22 | 05:15 | 0 | 734 |  | EXT | Смещение кромок Наружу Величина смещения - 2.8 мм. |  | (c)
85121.502 | 6.847 | 6.779 | -3.428 | -3.496 | 2170 | -2227 | 2204 | 0 | 2328 | 7831 |  | CORR | GENE | 07:29 | 07:39 | 07:34 | 1168 | 67 | 12 | EXT |  | 1.02 | (b)
85123.174 | 8.519 | 8.479 | -1.756 | -1.796 | 1983 | 2090 | 2124 | 0 | 1742 | 7831 |  | CORR | GENE | 06:59 | 07:16 | 07:21 | 54 | 281 | 10 | EXT |  | 0.93 | (c)
85145.404 | 9.809 | 9.052 | -1.581 | -2.338 | 967 | 1122 | 1166 | 866 | 1041 | 7833 |  | CORR | GENE | 03:17 | 03:42 | 03:49 | 1297 | 397 | 14 | EXT | Аномалия находится на упругопластическом изгибе: R=767 D, максимальное растяжение на 4.9 час. | 1.04 | (b)
85145.409 | 9.814 | 9.76 | -1.576 | -1.63 | 2096 | 2215 | -1743 | 0 | 1413 | 7833 |  | CORR | GENE | 06:19 | 06:38 | 07:59 | 217 | 1243 | 11 | EXT | Аномалия находится на упругопластическом изгибе: R=767 D, максимальное растяжение на 4.9 час. | 0.95 | (c)
85145.925 | 10.33 | 10.298 | -1.06 | -1.092 | -2184 | -2184 | -2097 | 47 | 1042 | 7833 |  | CORR | CIGR | 06:48 | 06:48 | 07:02 | 50 | 174 | 11 | EXT | Аномалия находится на упругопластическом изгибе: R=869 D, максимальное растяжение на 4.9 час. | 0.93 | (c)
85146.6 | 11.005 | 10.39 | -0.385 | -1 | -2144 | -2070 | -1966 | 86 | 49 | 7833 |  | CORR | GENE | 06:54 | 07:06 | 07:23 | 951 | 357 | 10 | EXT | Аномалия находится на упругопластическом изгибе: R=1004 D, максимальное растяжение на 5 час. | 1 | (c)
85147.967 | 0.982 | 0.162 | -9.823 | -10.643 | 2131 | 2206 | 2188 | 0 | 162 | 7834 |  | CORR | GENE | 06:45 | 06:58 | 06:55 | 1575 | 114 | 14 | EXT |  | 1.05 | (b)
85156.892 | 9.907 | 8.406 | -0.898 | -2.399 | 2165 | -2223 | 2228 | 0 | 334 | 7834 |  | CORR | GENE | 06:51 | 07:03 | 07:01 | 2065 | 125 | 10 | EXT |  | 1.01 | (b)
85169.229 | 0.049 | 0.012 | -11.371 | -11.408 | 1932 | 2096 | -1666 | 0 | 12 | 7836 |  | CORR | GENE | 06:42 | 07:08 | 09:01 | 68 | 1727 | 10 | EXT |  | 0.93 | (c)
85180.685 | 0.085 | 0.06 | -11.13 | -11.155 | 1149 | 1441 | 1530 | 319 | 60 | 7837 |  | CORR | GENE | 06:04 | 06:51 | 07:05 | 94 | 762 | 12 | EXT |  | 0.93 | (c)
85194.111 | 2.296 | 0.752 | -8.769 | -10.313 | -2209 | -2165 | -2165 | 22 | 752 | 7838 |  | CORR | GENE | 04:18 | 04:25 | 04:25 | 2669 | 87 | 10 | EXT |  | 1.02 | (b)
85194.865 | 3.05 | 0.795 | -8.015 | -10.27 | 2070 | 2163 | 2144 | 12 | 795 | 7838 |  | CORR | GENE | 03:48 | 04:03 | 04:00 | 3519 | 148 | 11 | EXT |  | 1.03 | (b)
85195.479 | 3.664 | 2.853 | -7.401 | -8.212 | -1202 | -1162 | -1132 | 1029 | 2853 | 7838 |  | CORR | GENE | 07:00 | 07:06 | 07:11 | 1725 | 140 | 11 | EXT |  | 1.02 | (b)
85205.617 | 2.737 | 2.725 | -8.518 | -8.53 | -2124 | -2082 | -2028 | 107 | 2725 | 7839 |  | CORR | CIGR | 05:11 | 05:17 | 05:26 | 35 | 191 | 10 | EXT |  | 0.92 | (c)
85216.996 | 2.861 | 0.937 | -8.224 | -10.148 | 2107 | 2170 | 2167 | 5 | 937 | 7840 |  | CORR | GENE | 07:26 | 07:36 | 07:35 | 3996 | 118 | 10 | EXT |  | 1.02 | (b)
85239.163 | 2.598 | 2.567 | -8.537 | -8.568 | -1124 | -1057 | -1037 | 949 | 2567 | 7842 |  | CORR | CIGR | 06:25 | 06:36 | 06:39 | 35 | 175 | 13 | EXT |  | 0.92 | (c)
85241.932 | 5.367 | 5.344 | -5.768 | -5.791 | -521 | -453 | -434 | 347 | 5344 | 7842 |  | CORR | CIGR | 08:03 | 08:14 | 08:17 | 41 | 174 | 10 | EXT |  | 0.92 | (c)
85251.598 | 3.898 | 3.722 | -6.742 | -6.918 | 1712 | 1775 | 1764 | 415 | 3722 | 7843 |  | CORR | GENE | 04:12 | 04:23 | 04:21 | 356 | 104 | 12 | EXT |  | 0.97 | (c)
85256.201 | 8.501 | 8.487 | -2.139 | -2.153 | -1539 | -1479 | -1464 | 691 | 2121 | 7843 |  | CORR | CIGR | 07:28 | 07:37 | 07:40 | 32 | 150 | 11 | EXT |  | 0.92 | (c)
85256.354 | 8.654 | 8.512 | -1.986 | -2.128 | 1741 | 1798 | 1781 | 409 | 1752 | 7843 |  | CORR | GENE | 04:17 | 04:26 | 04:24 | 376 | 80 | 10 | EXT |  | 0.96 | (c)
85274.106 | 1.721 | 1.459 | -5.924 | -6.186 | -2189 | -2089 | -1846 | 42 | 1459 | 7846 |  | CORR | GENE | 06:05 | 06:21 | 06:60 | 514 | 685 | 11 | EXT |  | 0.98 | (c)
85274.388 | 2.003 | 1.867 | -5.642 | -5.778 | 1748 | 1862 | 1978 | 23 | 1867 | 7846 |  | CORR | GENE | 04:40 | 04:59 | 05:17 | 175 | 460 | 10 | EXT |  | 0.94 | (c)
85275.072 | 2.687 | 2.603 | -4.958 | -5.042 | -2228 | -2052 | -1955 | 3 | 2603 | 7846 |  | CORR | GENE | 05:58 | 06:27 | 06:42 | 117 | 546 | 12 | EXT |  | 0.93 | (c)
85275.416 | 3.031 | 3.031 | -4.614 | -4.614 | -1922 | -1844 | -1839 | 309 | 3031 | 7846 |  | CORR | GENE | 06:48 | 07:00 | 07:01 | 140 | 165 | 11 | EXT |  | 0.94 | (c)
85275.536 | 3.151 | 3.086 | -4.494 | -4.559 | 2190 | -2068 | -2131 | 0 | 3086 | 7846 |  | CORR | GENE | 05:52 | 06:24 | 06:14 | 120 | 279 | 10 | EXT |  | 0.93 | (c)
85278.683 | 6.298 | 4.406 | -1.347 | -3.239 | 2230 | -2222 | -2192 | 0 | 1031 | 7846 |  | CORR | GENE | 05:58 | 05:59 | 06:04 | 2208 | 77 | 10 | EXT |  | 1.01 | (b)
85281.119 | 1.089 | 1.045 | -10.171 | -10.215 | -1785 | -1562 | -1550 | 446 | 1045 | 7847 |  | CORR | GENE | 04:39 | 05:15 | 05:17 | 93 | 470 | 10 | EXT |  | 0.93 | (c)
85281.672 | 1.642 | 1.614 | -9.618 | -9.646 | -1843 | -1689 | -1730 | 388 | 1614 | 7847 |  | CORR | GENE | 04:30 | 04:54 | 04:48 | 57 | 225 | 10 | EXT |  | 0.93 | (c)
85284.915 | 4.885 | 4.866 | -6.375 | -6.394 | -28 | 19 | 17 | 0 | 4866 | 7847 | Дефект проката | MIAN | PITT | 09:22 | 09:30 | 09:30 | 48 | 90 |  | INT | Дефект проката Эквивалент потери металла 10%. |  | (c)
85285.913 | 5.883 | 5.799 | -5.377 | -5.461 | -770 | -508 | -422 | 75 | 5273 | 7847 |  | CORR | GENE | 07:23 | 08:05 | 08:19 | 188 | 694 | 10 | EXT |  | 0.94 | (c)
85292.706 | 1.416 | 1.357 | -10.019 | -10.078 | -2205 | -2119 | -2025 | 26 | 1357 | 7848 |  | CORR | GENE | 04:02 | 04:15 | 04:31 | 74 | 359 | 12 | EXT |  | 0.93 | (c)
85293.03 | 1.74 | 1.709 | -9.695 | -9.726 | -1649 | -1552 | -1524 | 581 | 1709 | 7848 |  | CORR | GENE | 05:31 | 05:47 | 05:51 | 54 | 251 | 10 | EXT |  | 0.93 | (c)
85302.64 | 11.35 | 11.2 | -0.085 | -0.235 | -1723 | -1633 | -1635 | 507 | 25 | 7848 |  | CORR | GENE | 05:19 | 05:34 | 05:34 | 210 | 178 | 10 | EXT |  | 0.94 | (c)
85302.75 | 0.025 | 0.014 | -11.355 | -11.366 | -1120 | -920 | -941 | 762 | 14 | 7849 |  | CORR | CIGR | 06:05 | 06:37 | 06:34 | 26 | 358 | 13 | EXT | Аномалия находится на отводе. | 0.92 | (c)
85312.895 | 10.17 | 10.151 | -1.21 | -1.229 | -465 | -455 | -455 | 444 | 1194 | 7849 |  | CORR | PITT | 07:50 | 07:52 | 07:52 | 35 | 22 | 22 | EXT | Аномалия находится на отводе. | 0.93 | (c)
85314.105 | 0 | -0.016 | -11.225 | -11.241 | -1224 | -1128 | -1094 | 964 |  | 7850 | Нарушение формы кольцевого шва | GWAN |  | 08:07 | 08:22 | 08:28 | 0 | 260 |  | EXT | Нарушение формы кольцевого шва Аномалия находится на отводе. |  | (c)
85329.772 | 4.442 | 4.375 | -1.963 | -2.03 | 1413 | 1432 | 1437 | 770 | 1902 | 7851 |  | CORR | AXGR | 05:35 | 05:38 | 05:39 | 128 | 48 | 12 | EXT |  | 0.93 | (c)
85330.129 | 4.799 | 4.519 | -1.606 | -1.886 | 1608 | 1682 | 1671 | 495 | 1099 | 7851 |  | CORR | GENE | 06:07 | 06:19 | 06:17 | 787 | 127 | 11 | EXT |  | 1 | (c)
85332.252 | 0.517 | 0.356 | -3.753 | -3.914 | 1661 | 1878 | 1930 | 32 | 356 | 7852 |  | CORR | GENE | 06:19 | 06:54 | 07:02 | 183 | 537 | 10 | EXT |  | 0.94 | (c)
85336.136 | 0.131 | 0.11 | -10.164 | -10.185 | -1944 | -1889 | -1843 | 287 | 110 | 7853 |  | CORR | CIGR | 05:16 | 05:25 | 05:33 | 40 | 201 | 11 | EXT | Аномалия находится на упругопластическом изгибе: R=769 D, максимальное растяжение на 11.4 час. | 0.92 | (c)
85337.492 | 1.487 | 1.476 | -8.808 | -8.819 | -1968 | -1938 | -1921 | 263 | 1476 | 7853 |  | CORR | CIGR | 05:12 | 05:17 | 05:20 | 22 | 94 | 13 | EXT | Аномалия находится на упругопластическом изгибе: R=649 D, максимальное растяжение на 11.3 час. | 0.92 | (c)
85341.804 | 5.799 | 5.723 | -4.496 | -4.572 | -2204 | -2071 | -2080 | 27 | 4478 | 7853 |  | CORR | GENE | 04:34 | 04:56 | 04:54 | 94 | 247 | 13 | EXT | Аномалия находится на упругопластическом изгибе: R=475 D, максимальное растяжение на 11.5 час. | 0.93 | (c)
85343.175 | 7.17 | 7.165 | -3.125 | -3.13 | 976 | 1036 | 1029 | 976 | 3117 | 7853 |  | GOUG | CISL | 01:08 | 01:17 | 01:16 | 13 | 107 | 13 | EXT | Задир. Аномалия находится на упругопластическом изгибе: R=419 D, максимальное растяжение на 11.5 час. |  | (c)
85343.414 | 7.409 | 7.397 | -2.886 | -2.898 | 1010 | 1086 | 1087 | 1010 | 2867 | 7853 |  | GOUG | CIGR | 01:13 | 01:25 | 01:26 | 31 | 156 | 19 | EXT | Задир. Аномалия находится на упругопластическом изгибе: R=405 D, максимальное растяжение на 11.5 час. |  | (a)
85346.413 | 0.113 | 0.1 | -10.792 | -10.805 | 723 | 800 | 790 | 723 | 100 | 7854 |  | CORR | CIGR | 04:28 | 04:41 | 04:39 | 25 | 136 | 12 | EXT | Аномалия находится на упругопластическом изгибе: R=319 D, максимальное растяжение на 11.8 час. | 0.92 | (c)
85348.366 | 2.066 | 1.232 | -8.839 | -9.673 | 681 | 779 | 790 | 681 | 1232 | 7854 |  | CORR | GENE | 04:21 | 04:37 | 04:39 | 2182 | 218 | 10 | EXT | Аномалия находится на упругопластическом изгибе: R=292 D, максимальное растяжение на 11.8 час. | 1.01 | (b)
85363.905 | 6.7 | 6.472 | -4.06 | -4.288 | 703 | 806 | 1037 | 703 | 3895 | 7855 |  | CORR | GENE | 03:57 | 04:13 | 04:51 | 393 | 667 | 15 | EXT | Аномалия находится на упругопластическом изгибе: R=720 D, максимальное растяжение на 2 час. | 0.99 | (c)
85376.745 | 8.78 | 8.73 | -2.65 | -2.7 | 181 | 340 | 394 | 181 | 2649 | 7856 |  | CORR | GENE | 03:27 | 03:53 | 04:01 | 51 | 426 | 10 | EXT | Аномалия находится на отводе. | 0.92 | (c)
85380.755 | 1.36 | 1.256 | -10.05 | -10.154 | 1668 | 2143 | 1961 | 0 | 1256 | 7857 |  | CORR | GENE | 06:05 | 07:22 | 06:53 | 122 | 585 | 11 | EXT | Аномалия находится на упругопластическом изгибе: R=822 D, максимальное растяжение на 4.9 час. | 0.93 | (c)
85390.773 | 11.378 | 11.318 | -0.032 | -0.092 | 817 | 1333 | 1526 | 0 | 14 | 7857 |  | CORR | GENE | 03:48 | 05:11 | 05:42 | 78 | 1417 | 13 | EXT |  | 0.93 | (c)
85399.699 | 8.894 | 7.45 | -2.351 | -3.795 | 1349 | 1631 | 1579 | 422 | 1866 | 7858 |  | CORR | GENE | 06:30 | 07:15 | 07:07 | 1929 | 460 | 11 | EXT | Аномалия находится на отводе. | 1.02 | (b)
85404.404 | 2.354 | 2.208 | -8.101 | -8.247 | -1805 | -1785 | -1790 | 426 | 2208 | 7859 |  | CORR | AXGR | 04:34 | 04:37 | 04:36 | 256 | 28 | 10 | EXT |  | 0.95 | (c)
85408.447 | 6.397 | 5.701 | -4.058 | -4.754 | -2221 | -1981 | -1986 | 10 | 2261 | 7859 |  | CORR | GENE | 03:26 | 04:05 | 04:04 | 2493 | 469 | 12 | EXT |  | 1.04 | (b)
85416.846 | 4.341 | 4.307 | -7.044 | -7.078 | -540 | -401 | -439 | 338 | 4307 | 7860 |  | CORR | GENE | 08:24 | 08:46 | 08:40 | 52 | 202 | 13 | EXT |  | 0.93 | (c)
85446.624 | 11.374 | 11.35 | -0.186 | -0.21 | 1800 | 1862 | 1888 | 255 | 178 | 7862 |  | CORR | CIGR | 03:21 | 03:31 | 03:36 | 32 | 176 | 12 | EXT |  | 0.92 | (c)
85452.002 | 5.192 | 5.167 | -6.248 | -6.273 | 1690 | 1879 | 1859 | 202 | 5167 | 7863 |  | CORR | CIGR | 02:48 | 03:19 | 03:15 | 50 | 339 | 10 | EXT |  | 0.92 | (c)
85456.662 | 9.852 | 9.807 | -1.588 | -1.633 | -2192 | -2136 | -2054 | 38 | 1568 | 7863 |  | CORR | GENE | 04:22 | 04:31 | 04:44 | 65 | 276 | 10 | EXT |  | 0.93 | (c)
85487.511 | 6.316 | 6.301 | -0.404 | -0.419 | 567 | 599 | 617 | 567 | 400 | 7866 |  | CORR | CIGR | 04:02 | 04:07 | 04:10 | 19 | 100 | 11 | EXT |  | 0.92 | (c)
85487.915 | 0 | 0 | -4.35 | -4.35 | 796 | 1164 | 1193 | 640 | 0 | 7867 | Смещение кромок | GWAN |  | 04:35 | 05:34 | 05:39 | 0 | 794 |  | EXT | Смещение кромок Наружу Величина смещения - 2.7 мм. |  | (c)
85499.708 | 5.548 | 5.535 | -3.452 | -3.465 | 921 | 937 | 948 | 921 | 3445 | 7869 |  | CORR | CIGR | 05:06 | 05:09 | 05:11 | 20 | 53 | 10 | EXT | Аномалия находится на упругопластическом изгибе: R=276 D, максимальное растяжение на 11.9 час. | 0.92 | (c)
85505.661 | 2.501 | 0.214 | -8.989 | -11.276 | 2158 | 2227 | 2203 | 0 | 214 | 7870 |  | CORR | GENE | 06:57 | 07:09 | 07:05 | 4033 | 91 | 12 | EXT | Аномалия находится на упругопластическом изгибе: R=283 D, максимальное растяжение на 11.6 час. | 1.04 | (b)
85510.874 | 7.714 | 7.669 | -3.776 | -3.821 | 1426 | 1594 | 1673 | 311 | 3771 | 7870 |  | CORR | CIGR | 04:59 | 05:26 | 05:39 | 50 | 494 | 12 | EXT | Аномалия находится на упругопластическом изгибе: R=415 D, максимальное растяжение на 11.1 час. | 0.93 | (c)
85515.142 | 0.492 | 0.297 | -10.883 | -11.078 | 1181 | 1198 | 1210 | 992 | 297 | 7871 |  | CORR | GENE | 04:40 | 04:43 | 04:45 | 319 | 57 | 11 | EXT | Аномалия находится на упругопластическом изгибе: R=879 D, максимальное растяжение на 9.2 час. | 0.96 | (c)
85541.002 | 3.587 | 3.484 | -7.753 | -7.856 | 512 | 539 | 539 | 512 | 3484 | 7873 |  | CORR | GENE | 03:24 | 03:28 | 03:28 | 301 | 55 | 12 | EXT |  | 0.96 | (c)
85543.655 | 6.24 | 6.226 | -5.1 | -5.114 | 2086 | 2111 | 2121 | 75 | 5089 | 7873 |  | CORR | CIGR | 07:38 | 07:42 | 07:44 | 25 | 70 | 11 | EXT |  | 0.92 | (c)
85543.832 | 6.417 | 6.396 | -4.923 | -4.944 | 2036 | 2061 | 2088 | 90 | 4914 | 7873 |  | CORR | CIGR | 07:30 | 07:34 | 07:38 | 30 | 105 | 11 | EXT |  | 0.92 | (c)
85562.566 | 2.656 | 2.653 | -8.779 | -8.782 | -738 | -660 | -667 | 597 | 2653 | 7875 |  | CORR | CIGR | 07:25 | 07:38 | 07:36 | 35 | 141 | 11 | EXT | Аномалия находится на отводе. | 0.89 | (c)
85688.414 | 3.579 | 3.531 | -7.581 | -7.629 | -1906 | -1875 | -1882 | 324 | 3531 | 7886 |  | CORR | AXGR | 04:14 | 04:19 | 04:18 | 230 | 49 | 12 | EXT |  | 0.95 | (c)
85694.155 | 9.32 | 9.085 | -1.84 | -2.075 | 2156 | 2190 | 2186 | 15 | 1758 | 7886 |  | CORR | GENE | 03:10 | 03:15 | 03:15 | 317 | 59 | 12 | EXT |  | 0.97 | (c)
85699.483 | 3.488 | 3.47 | -7.852 | -7.87 | -1639 | -1537 | -1487 | 592 | 3470 | 7887 |  | CORR | CIGR | 08:38 | 08:54 | 09:02 | 45 | 304 | 11 | EXT |  | 0.92 | (c)
85699.545 | 3.55 | 3.549 | -7.79 | -7.791 | -1603 | -1377 | -1371 | 628 | 3549 | 7887 |  | CORR | CIGR | 08:43 | 09:20 | 09:21 | 50 | 464 | 10 | EXT |  | 0.92 | (c)
85723.675 | 5.25 | 5.217 | -6.145 | -6.178 | 645 | 697 | 695 | 645 | 5217 | 7889 |  | CORR | CIGR | 04:20 | 04:29 | 04:28 | 33 | 100 | 11 | EXT |  | 0.92 | (c)
85727.206 | 8.781 | 8.701 | -2.614 | -2.694 | 547 | 721 | 858 | 547 | 2584 | 7889 |  | CORR | GENE | 04:04 | 04:32 | 04:55 | 110 | 623 | 11 | EXT |  | 0.93 | (c)
85728.378 | 9.953 | 9.94 | -1.442 | -1.455 | 902 | 939 | 943 | 902 | 1434 | 7889 |  | CORR | CIGR | 05:02 | 05:08 | 05:08 | 21 | 82 | 13 | EXT |  | 0.92 | (c)
85728.442 | 10.017 | 9.933 | -1.378 | -1.462 | 379 | 530 | 563 | 379 | 1364 | 7889 |  | CORR | GENE | 03:37 | 04:02 | 04:07 | 98 | 369 | 11 | EXT |  | 0.93 | (c)
85729.038 | 10.613 | 10.593 | -0.782 | -0.802 | 524 | 556 | 568 | 524 | 782 | 7889 |  | CORR | CIGR | 04:01 | 04:06 | 04:08 | 20 | 87 | 11 | EXT |  | 0.92 | (c)
85733.907 | 4.087 | 4.058 | -7.188 | -7.217 | -2181 | -2129 | -2114 | 50 | 4058 | 7890 |  | CORR | CIGR | 04:25 | 04:33 | 04:36 | 44 | 135 | 12 | EXT |  | 0.92 | (c)
85738.562 | 8.742 | 8.721 | -2.533 | -2.554 | -680 | -650 | -634 | 588 | 2533 | 7890 |  | CORR | CIGR | 08:27 | 08:32 | 08:35 | 21 | 92 | 10 | EXT |  | 0.92 | (c)
85740.611 | 10.791 | 10.767 | -0.484 | -0.508 | -1502 | -1387 | -1418 | 729 | 479 | 7890 |  | CORR | CIGR | 06:14 | 06:33 | 06:28 | 29 | 169 | 10 | EXT |  | 0.92 | (c)
85741.235 | 0.14 | 0.042 | -11.175 | -11.273 | -164 | -106 | -123 | 83 | 42 | 7891 |  | CORR | GENE | 08:10 | 08:20 | 08:17 | 399 | 80 | 13 | EXT |  | 0.79 | (c)
85743.672 | 2.577 | 2.532 | -8.738 | -8.783 | -361 | -240 | -257 | 152 | 2532 | 7891 |  | CORR | GENE | 07:38 | 07:58 | 07:55 | 65 | 209 | 13 | EXT |  | 0.74 | (c)
85745.943 | 4.848 | 4.836 | -6.467 | -6.479 | -178 | -162 | -152 | 125 | 4836 | 7891 |  | CORR | CIGR | 08:08 | 08:10 | 08:12 | 25 | 53 | 10 | EXT |  | 0.74 | (c)
85746.214 | 5.119 | 5.107 | -6.196 | -6.208 | -1516 | -1473 | -1469 | 1423 | 5107 | 7891 |  | CORR | CIGR | 04:32 | 04:39 | 04:39 | 29 | 92 | 16 | EXT |  | 0.74 | (c)
85747.112 | 6.017 | 5.99 | -5.298 | -5.325 | -1488 | -1442 | -1414 | 1340 | 5288 | 7891 |  | CORR | CIGR | 04:36 | 04:44 | 04:48 | 37 | 148 | 13 | EXT |  | 0.74 | (c)
85752.528 | 0.118 | 0.035 | -11.157 | -11.24 | 2228 | -1947 | -1744 | 1254 | 35 | 7892 |  | CORR | GENE | 03:07 | 03:53 | 04:26 | 144 | 979 | 11 | EXT | Аномалия находится на отводе. | 0.75 | (c)
85752.844 | 0.434 | 0.309 | -10.841 | -10.966 | -1754 | -1657 | -1648 | 1543 | 309 | 7892 |  | CORR | GENE | 04:24 | 04:40 | 04:41 | 235 | 211 | 21 | EXT | Аномалия находится на отводе. | 0.79 | (c)
85755.828 | 3.418 | 3.397 | -7.857 | -7.878 | -1889 | -1870 | -1846 | 1802 | 3397 | 7892 |  | CORR | CIGR | 04:02 | 04:05 | 04:09 | 25 | 87 | 10 | EXT | Аномалия находится на отводе. | 0.74 | (c)
85756.793 | 4.383 | 4.311 | -6.892 | -6.964 | -538 | -466 | -491 | 444 | 4311 | 7892 |  | CORR | GENE | 07:40 | 07:52 | 07:48 | 319 | 94 | 13 | EXT | Аномалия находится на отводе. | 0.78 | (c)
85757.718 | 5.308 | 5.266 | -5.967 | -6.009 | -1807 | -1727 | -1722 | 1637 | 5266 | 7892 |  | CORR | CIGR | 04:15 | 04:28 | 04:29 | 54 | 170 | 13 | EXT | Аномалия находится на отводе. | 0.74 | (c)
85758.551 | 6.141 | 6.126 | -5.134 | -5.149 | -1768 | -1696 | -1703 | 1637 | 5104 | 7892 |  | CORR | CIGR | 04:22 | 04:33 | 04:32 | 45 | 131 | 12 | EXT | Аномалия находится на отводе. | 0.74 | (c)
85758.771 | 6.361 | 6.351 | -4.914 | -4.924 | -1812 | -1808 | -1786 | 1760 | 4899 | 7892 |  | CORR | CIGR | 04:15 | 04:15 | 04:19 | 25 | 52 | 12 | EXT | Аномалия находится на отводе. | 0.74 | (c)
85763.737 | 0.052 | 0.025 | -11.438 | -11.465 | 656 | 844 | 842 | 656 | 25 | 7893 |  | CORR | GENE | 02:60 | 03:30 | 03:29 | 83 | 371 | 13 | EXT |  | 0.93 | (c)
85763.994 | 0.309 | 0.293 | -11.181 | -11.197 | -2064 | -2014 | -2007 | 166 | 293 | 7893 |  | CORR | CIGR | 07:40 | 07:49 | 07:50 | 37 | 115 | 10 | EXT |  | 0.92 | (c)
85764.144 | 0.459 | 0.444 | -11.031 | -11.046 | 1534 | 1549 | 1576 | 612 | 444 | 7893 |  | CORR | CIGR | 05:21 | 05:24 | 05:28 | 18 | 85 | 10 | EXT |  | 0.92 | (c)
85764.708 | 1.023 | 0.735 | -10.467 | -10.755 | 2137 | 2182 | 2182 | 4 | 735 | 7893 |  | CORR | GENE | 06:59 | 07:06 | 07:06 | 477 | 89 | 11 | EXT |  | 0.98 | (c)
85765.366 | 1.681 | 1.662 | -9.809 | -9.828 | 1023 | 1979 | 1559 | 135 | 1662 | 7893 |  | CORR | GENE | 03:59 | 06:33 | 05:25 | 148 | 1073 | 11 | EXT |  | 0.94 | (c)
85765.722 | 2.037 | 2.023 | -9.453 | -9.467 | -1801 | -1781 | -1768 | 429 | 2023 | 7893 |  | CORR | CIGR | 08:23 | 08:26 | 08:28 | 17 | 66 | 13 | EXT |  | 0.92 | (c)
85766.163 | 2.478 | 2.094 | -9.012 | -9.396 | 2110 | 2169 | 2163 | 15 | 2094 | 7893 |  | CORR | GENE | 06:54 | 07:04 | 07:03 | 1376 | 106 | 14 | EXT |  | 1.04 | (b)
85766.263 | 2.578 | 2.247 | -8.912 | -9.243 | -2040 | -1980 | -1967 | 191 | 2247 | 7893 |  | CORR | GENE | 07:44 | 07:54 | 07:56 | 501 | 146 | 29 | EXT |  | 1.12 | (b)
85768.846 | 5.161 | 5.152 | -6.329 | -6.338 | -1972 | -1959 | -1937 | 258 | 5152 | 7893 |  | CORR | CIGR | 07:55 | 07:57 | 08:01 | 30 | 70 | 10 | EXT | Аномалия находится на упругопластическом изгибе: R=746 D, максимальное растяжение на 5.7 час. | 0.92 | (c)
85768.891 | 5.206 | 5.192 | -6.284 | -6.298 | 2158 | 2203 | 2206 | 0 | 5192 | 7893 |  | CORR | CIGR | 07:02 | 07:09 | 07:10 | 40 | 96 | 13 | EXT | Аномалия находится на упругопластическом изгибе: R=746 D, максимальное растяжение на 5.7 час. | 0.92 | (c)
85771.881 | 8.196 | 8.182 | -3.294 | -3.308 | -2108 | -2059 | -2053 | 122 | 3282 | 7893 |  | CORR | CIGR | 07:33 | 07:41 | 07:42 | 26 | 110 | 11 | EXT | Аномалия находится на упругопластическом изгибе: R=612 D, максимальное растяжение на 5.6 час. | 0.92 | (c)
85780.917 | 5.742 | 5.729 | -5.103 | -5.116 | 1567 | 1631 | 1615 | 567 | 5090 | 7894 |  | CORR | CIGR | 06:60 | 07:10 | 07:07 | 26 | 96 | 17 | EXT | Аномалия находится на упругопластическом изгибе: R=333 D, максимальное растяжение на 5.3 час. | 0.92 | (c)
85782.244 | 7.069 | 7.037 | -3.776 | -3.808 | 182 | 327 | 289 | 182 | 3014 | 7894 |  | CORR | GENE | 03:16 | 03:39 | 03:33 | 794 | 214 | 10 | EXT | Аномалия находится на упругопластическом изгибе: R=346 D, максимальное растяжение на 5.3 час. | 0.99 | (c)
85785.749 | 10.574 | 10.546 | -0.271 | -0.299 | 615 | 724 | 693 | 615 | 255 | 7894 |  | CORR | CIGR | 04:26 | 04:44 | 04:38 | 44 | 156 | 12 | EXT | Аномалия находится на упругопластическом изгибе: R=448 D, максимальное растяжение на 5.1 час. | 0.92 | (c)
85786.336 | 0.316 | 0.286 | -11.199 | -11.229 | -1825 | -1749 | -1764 | 405 | 286 | 7895 |  | CORR | CIGR | 07:10 | 07:23 | 07:20 | 35 | 122 | 10 | EXT | Аномалия находится на упругопластическом изгибе: R=461 D, максимальное растяжение на 5 час. | 0.92 | (c)
85786.692 | 0.672 | 0.65 | -10.843 | -10.865 | -1903 | -1810 | -1817 | 327 | 650 | 7895 |  | CORR | CIGR | 06:58 | 07:13 | 07:12 | 36 | 172 | 12 | EXT | Аномалия находится на упругопластическом изгибе: R=469 D, максимальное растяжение на 5 час. | 0.92 | (c)
85788.514 | 2.494 | 2.481 | -9.021 | -9.034 | -1799 | -1782 | -1769 | 431 | 2481 | 7895 |  | CORR | CIGR | 07:14 | 07:17 | 07:19 | 20 | 61 | 11 | EXT | Аномалия находится на упругопластическом изгибе: R=520 D, максимальное растяжение на 4.9 час. | 0.92 | (c)
85788.928 | 2.908 | 2.893 | -8.607 | -8.622 | -1633 | -1616 | -1594 | 597 | 2893 | 7895 |  | CORR | CIGR | 07:41 | 07:44 | 07:48 | 20 | 78 | 10 | EXT | Аномалия находится на упругопластическом изгибе: R=527 D, максимальное растяжение на 4.9 час. | 0.92 | (c)
85791.767 | 5.747 | 5.705 | -5.768 | -5.81 | -1964 | -1775 | -1842 | 266 | 5705 | 7895 |  | CORR | GENE | 06:48 | 07:18 | 07:08 | 105 | 244 | 14 | EXT | Аномалия находится на упругопластическом изгибе: R=528 D, максимальное растяжение на 5 час. | 0.93 | (c)
85792.287 | 6.267 | 6.257 | -5.248 | -5.258 | -1868 | -1777 | -1799 | 362 | 5223 | 7895 |  | CORR | CIGR | 07:03 | 07:18 | 07:15 | 35 | 139 | 12 | EXT | Аномалия находится на упругопластическом изгибе: R=511 D, максимальное растяжение на 5 час. | 0.92 | (c)
85796.492 | 10.472 | 10.46 | -1.043 | -1.055 | 1263 | 1343 | 1328 | 838 | 1031 | 7895 |  | CORR | CIGR | 03:29 | 03:42 | 03:39 | 24 | 130 | 10 | EXT | Аномалия находится на упругопластическом изгибе: R=494 D, максимальное растяжение на 5.2 час. | 0.92 | (c)
85796.631 | 10.611 | 10.598 | -0.904 | -0.917 | 1386 | 1445 | 1453 | 711 | 889 | 7895 |  | CORR | CIGR | 03:49 | 03:58 | 03:59 | 28 | 134 | 14 | EXT | Аномалия находится на упругопластическом изгибе: R=494 D, максимальное растяжение на 5.2 час. | 0.92 | (c)
85797.386 | 11.366 | 11.357 | -0.149 | -0.158 | 1211 | 1218 | 1467 | 507 | 24 | 7895 |  | CORR | GENE | 03:20 | 03:21 | 04:02 | 134 | 513 | 10 | EXT | Аномалия находится на упругопластическом изгибе: R=528 D, максимальное растяжение на 5.2 час. | 0.93 | (c)
85797.806 | 0.271 | 0.265 | -11.139 | -11.145 | -1610 | -1547 | -1542 | 621 | 265 | 7896 |  | CORR | CIGR | 04:41 | 04:51 | 04:51 | 30 | 136 | 11 | EXT | Аномалия находится на упругопластическом изгибе: R=561 D, максимальное растяжение на 5.2 час. | 0.92 | (c)
85800.477 | 2.942 | 2.941 | -8.468 | -8.469 | -194 | -192 | -159 | 124 | 2941 | 7896 |  | CORR | CIGR | 08:29 | 08:29 | 08:35 | 20 | 70 | 11 | EXT |  | 0.92 | (c)
85807.162 | 9.627 | 9.617 | -1.783 | -1.793 | -412 | -384 | -368 | 325 | 1768 | 7896 |  | CORR | CIGR | 07:54 | 07:58 | 08:01 | 25 | 87 | 11 | EXT |  | 0.92 | (c)
85807.8 | 10.265 | 10.245 | -1.145 | -1.165 | -1869 | -1856 | -1816 | 362 | 1128 | 7896 |  | CORR | CIGR | 03:59 | 04:01 | 04:07 | 37 | 105 | 10 | EXT |  | 0.92 | (c)
85808.273 | 10.738 | 10.726 | -0.672 | -0.684 | -1882 | -1860 | -1830 | 349 | 653 | 7896 |  | CORR | CIGR | 03:57 | 04:00 | 04:05 | 31 | 103 | 10 | EXT |  | 0.92 | (c)
85820.365 | 0 | -0.031 | -11.365 | -11.396 | -1128 | -729 | -779 | 431 |  | 7898 | Нарушение формы кольцевого шва | GWAN |  | 05:49 | 06:53 | 06:45 | 0 | 698 |  | EXT | Нарушение формы кольцевого шва Аномалия находится на отводе. |  | (c)
85821.998 | 1.633 | 0.98 | -9.732 | -10.385 | -1594 | -967 | -1046 | 498 | 980 | 7898 |  | WRIN | GENE | 04:33 | 06:15 | 06:02 | 1149 | 1096 | 3.7 | N/A | Высота гофр: 52 мм (3,7%). Длина волны: 345 мм Аномалия находится на отводе. |  | (b)
85864.041 | 10.201 | 10.044 | -1.249 | -1.406 | -1513 | -1472 | -1483 | 718 | 993 | 7901 |  | CORR | GENE | 06:54 | 07:01 | 06:59 | 413 | 61 | 11 | EXT |  | 0.97 | (c)
85865.221 | 11.381 | 11.357 | -0.069 | -0.093 | -1284 | -1229 | -1192 | 946 | 47 | 7901 |  | CORR | CIGR | 07:31 | 07:40 | 07:46 | 46 | 184 | 13 | EXT |  | 0.93 | (c)
85880.95 | 5.615 | 5.603 | -5.725 | -5.737 | -772 | -702 | -681 | 591 | 5603 | 7904 |  | CORR | CIGR | 07:47 | 07:58 | 08:01 | 50 | 181 | 10 | EXT |  | 0.92 | (c)
85881.764 | 6.429 | 6.357 | -4.911 | -4.983 | -781 | -695 | -668 | 554 | 4876 | 7904 |  | CORR | GENE | 07:45 | 07:59 | 08:03 | 107 | 227 | 13 | EXT |  | 0.93 | (c)
85883.14 | 7.805 | 7.79 | -3.535 | -3.55 | -400 | -327 | -299 | 198 | 3507 | 7904 |  | CORR | CIGR | 08:47 | 08:58 | 09:03 | 43 | 202 | 11 | EXT |  | 0.92 | (c)
85886.763 | 0.088 | 0.041 | -11.417 | -11.464 | 1698 | 2197 | -2182 | 0 | 41 | 7905 |  | CORR | GENE | 04:59 | 06:20 | 06:33 | 89 | 1162 | 14 | EXT |  | 0.93 | (c)
85892.487 | 5.812 | 5.759 | -5.693 | -5.746 | 1861 | 1955 | 2063 | 0 | 5664 | 7905 |  | CORR | GENE | 05:26 | 05:41 | 05:58 | 82 | 405 | 10 | EXT |  | 0.93 | (c)
85900.384 | 2.204 | 2.189 | -9.251 | -9.266 | -2107 | -2047 | -2053 | 123 | 2189 | 7906 | Дефект проката | MIAN | CIGR | 08:51 | 09:01 | 08:59 | 31 | 108 |  | INT | Дефект проката Эквивалент потери металла 12%. |  | (c)
85900.718 | 2.538 | 2.538 | -8.917 | -8.917 | -2059 | -2010 | -1998 | 171 | 2538 | 7906 |  | CORR | CIGR | 08:59 | 09:07 | 09:08 | 30 | 122 | 10 | EXT |  | 0.92 | (c)
85942.229 | 10.314 | 10.291 | -1.031 | -1.054 | -727 | -701 | -683 | 640 | 1024 | 7909 |  | CORR | CIGR | 08:05 | 08:09 | 08:12 | 30 | 87 | 10 | EXT |  | 0.92 | (c)
85953.417 | 10.157 | 9.963 | -0.973 | -1.167 | 1767 | 1805 | 1814 | 370 | 896 | 7910 |  | CORR | GENE | 07:33 | 07:39 | 07:41 | 271 | 94 | 11 | EXT | Аномалия находится на отводе. | 0.96 | (c)
85956.719 | 2.329 | 1.817 | -9.076 | -9.588 | -2175 | -2131 | -2128 | 56 | 1817 | 7911 |  | CORR | GENE | 07:34 | 07:41 | 07:42 | 2177 | 94 | 11 | EXT |  | 1.02 | (b)
85959.15 | 4.76 | 4.564 | -6.645 | -6.841 | -2160 | -2111 | -2117 | 71 | 4564 | 7911 |  | CORR | GENE | 07:37 | 07:45 | 07:44 | 1632 | 86 | 10 | EXT |  | 1.01 | (b)
85965.537 | 11.147 | 9.507 | -0.258 | -1.898 | -2156 | -2088 | -2094 | 74 | 8 | 7911 |  | CORR | GENE | 07:37 | 07:48 | 07:47 | 1890 | 125 | 11 | EXT |  | 1.02 | (b)
85965.871 | 0.076 | 0.049 | -10.679 | -10.706 | 2081 | -2098 | -1358 | 0 | 49 | 7912 |  | CORR | GENE | 03:06 | 03:52 | 05:51 | 151 | 2044 | 14 | EXT |  | 0.94 | (c)
85971.127 | 5.332 | 5.244 | -5.423 | -5.511 | -1192 | -822 | -881 | 571 | 5244 | 7912 |  | CORR | GENE | 06:18 | 07:18 | 07:08 | 119 | 621 | 10 | EXT |  | 0.93 | (c)
85975.845 | 10.05 | 10.038 | -0.705 | -0.717 | -718 | -652 | -645 | 572 | 682 | 7912 |  | CORR | CIGR | 07:35 | 07:45 | 07:46 | 35 | 146 | 11 | EXT |  | 0.92 | (c)
85976.623 | 0.073 | 0.056 | -11.132 | -11.149 | 1283 | 1339 | 1355 | 803 | 56 | 7913 |  | CORR | CIGR | 05:27 | 05:36 | 05:39 | 48 | 145 | 14 | EXT |  | 0.93 | (c)
86011.217 | 0.942 | 0.665 | -10.113 | -10.39 | 812 | 849 | 846 | 812 | 665 | 7916 |  | CORR | GENE | 04:19 | 04:25 | 04:24 | 317 | 67 | 15 | EXT |  | 0.98 | (c)
86020.603 | 10.328 | 9.844 | -0.727 | -1.211 | 32 | 296 | 772 | 32 | 649 | 7916 | Дефект проката | MIAN | GENE | 02:13 | 02:56 | 04:12 | 562 | 1479 |  | INT | Дефект проката Эквивалент потери металла 12%. |  | (c)
86039.526 | 6.941 | 6.922 | -4.519 | -4.538 | 1021 | 1091 | 1095 | 1021 | 4499 | 7918 |  | CORR | CIGR | 04:23 | 04:35 | 04:35 | 39 | 146 | 20 | EXT |  | 0.93 | (c)
86044.441 | 0.396 | 0.306 | -11.059 | -11.149 | 1436 | 1589 | 1523 | 622 | 306 | 7919 |  | CORR | GENE | 03:43 | 04:08 | 03:57 | 149 | 173 | 11 | EXT |  | 0.94 | (c)
86044.632 | 0.587 | 0.565 | -10.868 | -10.89 | -11 | 1341 | 1108 | 0 | 565 | 7919 | Дефект проката | MIAN | CIGR | 11:49 | 03:28 | 14:50 | 43 | 2238 |  | INT | Дефект проката Эквивалент потери металла 18%. |  | (c)
86048.462 | 4.417 | 4.399 | -7.038 | -7.056 | 1944 | 2043 | 2020 | 134 | 4399 | 7919 |  | CORR | CIGR | 05:05 | 05:21 | 05:17 | 34 | 153 | 10 | EXT |  | 0.92 | (c)
86048.976 | 4.931 | 4.894 | -6.524 | -6.561 | 2198 | -1485 | -1127 | 0 | 4894 | 7919 | Дефект проката | MIAN | GENE | 05:46 | 07:52 | 08:49 | 67 | 2273 |  | INT | Дефект проката Эквивалент потери металла 30%. |  | (c)
86054.352 | 10.307 | 10.099 | -1.148 | -1.356 | 1335 | 1421 | 1421 | 724 | 888 | 7919 |  | CORR | GENE | 03:27 | 03:41 | 03:40 | 468 | 172 | 13 | EXT |  | 0.99 | (c)
86073.493 | 6.508 | 6.301 | -4.627 | -4.834 | -1260 | -1245 | -1234 | 970 | 4501 | 7921 |  | CORR | GENE | 07:43 | 07:45 | 07:47 | 333 | 53 | 12 | EXT |  | 0.97 | (c)
86075.849 | 8.864 | 8.731 | -2.271 | -2.404 | -1312 | -1276 | -1261 | 919 | 1984 | 7921 |  | CORR | GENE | 07:35 | 07:40 | 07:43 | 420 | 102 | 12 | EXT |  | 0.98 | (c)
86076.738 | 9.753 | 9.583 | -1.382 | -1.552 | -1771 | -1754 | -1752 | 459 | 1363 | 7921 |  | CORR | AXGR | 06:20 | 06:23 | 06:24 | 189 | 39 | 10 | EXT |  | 0.94 | (c)
86077.739 | 10.754 | 10.744 | -0.381 | -0.391 | -1736 | -1724 | -1527 | 494 | 306 | 7921 |  | CORR | GENE | 06:26 | 06:28 | 06:60 | 85 | 418 | 13 | EXT |  | 0.93 | (c)
86078.053 | 11.068 | 11.016 | -0.067 | -0.119 | -1793 | -1725 | -1541 | 437 | 35 | 7921 |  | CORR | GENE | 06:17 | 06:28 | 06:58 | 84 | 505 | 10 | EXT |  | 0.93 | (c)
86078.162 | 0.042 | 0.013 | -10.913 | -10.942 | 1476 | 1878 | 2121 | 0 | 13 | 7922 |  | CORR | GENE | 06:18 | 07:22 | 08:02 | 126 | 1289 | 12 | EXT |  | 0.93 | (c)
86078.765 | 0.645 | 0.14 | -10.31 | -10.815 | 1503 | 1649 | 1628 | 478 | 140 | 7922 |  | CORR | GENE | 06:22 | 06:45 | 06:42 | 956 | 249 | 10 | EXT |  | 1 | (c)
86079.644 | 1.524 | 1.314 | -9.431 | -9.641 | 1442 | 1573 | 1539 | 594 | 1314 | 7922 |  | CORR | GENE | 06:12 | 06:33 | 06:28 | 521 | 194 | 13 | EXT |  | 1 | (c)
86088.032 | 9.912 | 9.886 | -1.043 | -1.069 | 1062 | 1097 | 1136 | 1020 | 1034 | 7922 |  | CORR | CIGR | 05:11 | 05:16 | 05:23 | 35 | 148 | 10 | EXT |  | 0.92 | (c)
86088.382 | 10.262 | 10.195 | -0.693 | -0.76 | 1404 | 1439 | 1429 | 776 | 250 | 7922 |  | CORR | AXGR | 06:06 | 06:11 | 06:10 | 510 | 50 | 10 | EXT |  | 0.98 | (c)
86091.17 | 2.095 | 2.077 | -9.395 | -9.413 | 1679 | 1717 | 1724 | 462 | 2077 | 7923 |  | CORR | CIGR | 05:53 | 05:59 | 06:00 | 25 | 90 | 11 | EXT |  | 0.92 | (c)
86098.937 | 9.862 | 9.84 | -1.628 | -1.65 | 1610 | 1647 | 1653 | 534 | 1628 | 7923 |  | CORR | CIGR | 05:42 | 05:48 | 05:49 | 22 | 87 | 12 | EXT |  | 0.92 | (c)
86107.788 | 7.223 | 6.647 | -4.142 | -4.718 | -1782 | -1482 | -1598 | 448 | 888 | 7924 |  | CORR | GENE | 06:24 | 07:12 | 06:54 | 3830 | 367 | 14 | EXT | Аномалия находится на упругопластическом изгибе: R=330 D, максимальное растяжение на 0.4 час. | 1.06 | (b)
86111.671 | 11.106 | 10.584 | -0.259 | -0.781 | -1568 | -1502 | -1480 | 662 | 5 | 7924 |  | CORR | GENE | 06:58 | 07:09 | 07:13 | 776 | 177 | 10 | EXT | Аномалия находится на упругопластическом изгибе: R=287 D, максимальное растяжение на 11.8 час. | 0.99 | (c)
86111.912 | 11.347 | 11.309 | -0.018 | -0.056 | 1626 | 1674 | 1797 | 262 | 10 | 7924 |  | CORR | CIGR | 03:34 | 03:42 | 04:02 | 46 | 343 | 13 | EXT | Аномалия находится на упругопластическом изгибе: R=287 D, максимальное растяжение на 11.8 час. | 0.93 | (c)
86112.826 | 0.896 | 0.24 | -10.349 | -11.005 | -2194 | -2134 | -2121 | 37 | 240 | 7925 |  | CORR | GENE | 04:06 | 04:16 | 04:18 | 1082 | 145 | 10 | EXT | Аномалия находится на упругопластическом изгибе: R=289 D, максимальное растяжение на 11.7 час. | 1 | (b)
86123.26 | 0.085 | 0.061 | -11.33 | -11.354 | 1891 | -2178 | -1961 | 0 | 61 | 7926 |  | CORR | GENE | 04:12 | 05:16 | 05:51 | 73 | 1219 | 12 | EXT |  | 0.93 | (c)
86149.306 | 3.671 | 3.665 | -7.429 | -7.435 | -1782 | -1725 | -1691 | 448 | 3665 | 7928 |  | CORR | CIGR | 06:45 | 06:54 | 06:60 | 30 | 183 | 11 | EXT | Аномалия находится на упругопластическом изгибе: R=643 D, максимальное растяжение на 4.8 час. | 0.92 | (c)
86159.993 | 3.258 | 3.248 | -7.627 | -7.637 | -2045 | -2011 | -2000 | 186 | 3248 | 7929 |  | CORR | CIGR | 04:18 | 04:23 | 04:25 | 23 | 90 | 10 | EXT | Аномалия находится на упругопластическом изгибе: R=436 D, максимальное растяжение на 6.6 час. | 0.92 | (c)
86178.409 | 0.794 | 0.577 | -10.666 | -10.883 | 1875 | 2045 | 1997 | 111 | 577 | 7931 |  | CORR | GENE | 04:51 | 05:19 | 05:11 | 366 | 245 | 10 | EXT |  | 0.96 | (c)
86179.269 | 1.654 | 1.632 | -9.806 | -9.828 | 1850 | 1888 | 1881 | 319 | 1632 | 7931 |  | CORR | GENE | 04:47 | 04:53 | 04:52 | 121 | 61 | 12 | EXT |  | 0.93 | (c)
86184.411 | 6.796 | 6.774 | -4.664 | -4.686 | 2028 | 2087 | 2075 | 108 | 4661 | 7931 |  | CORR | CIGR | 05:16 | 05:25 | 05:24 | 25 | 95 | 10 | EXT |  | 0.92 | (c)
86185.483 | 7.868 | 7.843 | -3.592 | -3.617 | 1915 | 1960 | 1971 | 204 | 3586 | 7931 |  | CORR | CIGR | 04:58 | 05:05 | 05:07 | 31 | 112 | 11 | EXT |  | 0.92 | (c)
86200.554 | 0.044 | 0.016 | -11.166 | -11.194 | 2131 | -1185 | -1453 | 0 | 16 | 7933 |  | CORR | GENE | 03:07 | 06:12 | 05:28 | 124 | 1753 | 12 | EXT |  | 0.93 | (c)
86206.493 | 5.983 | 5.965 | -5.227 | -5.245 | -1508 | -1489 | -1492 | 722 | 5204 | 7933 |  | CORR | PITT | 05:19 | 05:23 | 05:22 | 41 | 33 | 23 | EXT |  | 0.93 | (c)
86207.593 | 7.083 | 6.786 | -4.127 | -4.424 | 973 | -2160 | -1257 | 0 |  | 7933 |  | OVAL |  | 00:00 | 03:34 | 06:00 | 3225 |  |  | N/A | Овальность: 0,02 |  | (c)
86208.926 | 8.416 | 7.32 | -2.794 | -3.89 | -1659 | -1288 | -1296 | 571 | 1692 | 7933 |  | WRIN | GENE | 04:55 | 05:55 | 05:54 | 2198 | 727 | 1.3 | N/A | Высота гофр: 18 мм (1,3%). Длина волны: 410 мм |  | (c)
86225.602 | 2.402 | 1.733 | -8.558 | -9.227 | -18 | 18 | 26 | 0 | 150 | 7935 |  | ARTD | GENE | 09:09 | 09:14 | 09:16 | 9077 | 87 |  | EXT | Эквивалент потери металла 15%. Аномалия находится на отводе. |  | (c)
86244.018 | 7.513 | 7.504 | -4.002 | -4.011 | -1863 | -1831 | -1823 | 1784 | 3992 | 7937 |  | CORR | CIGR | 04:21 | 04:26 | 04:28 | 19 | 79 | 11 | EXT | Аномалия находится на отводе. | 0.89 | (c)
86270.933 | 11.588 | 11.521 | -0.037 | -0.104 | 2100 | -1943 | -1971 | 1581 | 3 | 7939 |  | CORR | GENE | 04:32 | 05:40 | 05:35 | 101 | 780 | 10 | EXT | Аномалия находится на упругопластическом изгибе: R=324 D, максимальное растяжение на 5.9 час. | 1.05 | (b)
86287.475 | 5.175 | 5.138 | -6.485 | -6.522 | 1856 | 1940 | 1928 | 1856 | 5138 | 7941 |  | CORR | GENE | 07:59 | 08:13 | 08:11 | 48 | 144 | 11 | EXT | Аномалия находится на отводе. | 0.89 | (c)
86293.927 | 11.627 | 11.616 | -0.033 | -0.044 | 187 | 221 | 239 | 187 | 20 | 7941 |  | CORR | CIGR | 03:30 | 03:35 | 03:38 | 24 | 104 | 10 | EXT | Аномалия находится на отводе. | 0.89 | (c)
86323.384 | 6.989 | 6.883 | -4.441 | -4.547 | 1476 | 1517 | 1506 | 694 | 4338 | 7944 |  | CORR | GENE | 03:48 | 03:54 | 03:53 | 209 | 60 | 10 | EXT |  | 0.94 | (c)
86404.208 | 8.963 | 8.953 | -1.487 | -1.497 | 1226 | 1533 | 1438 | 581 | 1470 | 7951 |  | CORR | CIGR | 05:15 | 06:05 | 05:49 | 27 | 423 | 10 | EXT |  | 0.92 | (c)
86444.284 | 3.954 | 3.85 | -7.341 | -7.445 | -1085 | -993 | -990 | 895 | 3850 | 7956 |  | CORR | GENE | 06:53 | 07:08 | 07:08 | 188 | 190 | 10 | EXT |  | 0.94 | (c)
86445.026 | 4.696 | 4.684 | -6.599 | -6.611 | -1253 | -1179 | -1127 | 977 | 4684 | 7956 |  | CORR | CIGR | 06:26 | 06:38 | 06:46 | 42 | 253 | 10 | EXT |  | 0.92 | (c)
86457.958 | 6.333 | 6.295 | -5.127 | -5.165 | -2128 | -2094 | -1974 | 102 | 5118 | 7957 |  | CORR | CIGR | 05:20 | 05:26 | 05:45 | 47 | 308 | 10 | EXT |  | 0.92 | (c)
86467.563 | 4.478 | 4.459 | -6.847 | -6.866 | 1707 | 1803 | 1817 | 303 | 4459 | 7958 |  | CORR | CIGR | 06:52 | 07:08 | 07:10 | 32 | 220 | 10 | EXT |  | 0.92 | (c)
86471.34 | 8.255 | 8.215 | -3.07 | -3.11 | 1706 | 1863 | 1933 | 71 | 3052 | 7958 |  | CORR | GENE | 06:52 | 07:17 | 07:28 | 58 | 453 | 13 | EXT |  | 0.93 | (c)
86472.022 | 8.937 | 7.887 | -2.388 | -3.438 | 2208 | -2220 | 2228 | 0 | 1696 | 7958 | Дефект проката | MIAN | AXGR | 08:13 | 08:18 | 08:16 | 1742 | 41 |  | INT | Дефект проката Эквивалент потери металла 21%. |  | (c)
86474.084 | 10.999 | 10.982 | -0.326 | -0.343 | 1102 | 1713 | 1485 | 363 | 212 | 7958 |  | CORR | GENE | 05:14 | 06:53 | 06:16 | 131 | 765 | 12 | EXT |  | 0.94 | (c)
86517.621 | 9.211 | 9.203 | -2.059 | -2.067 | 1132 | 1232 | 1201 | 961 | 2038 | 7962 |  | CORR | CIGR | 04:08 | 04:24 | 04:19 | 29 | 138 | 12 | EXT |  | 0.92 | (c)
86519.304 | 10.894 | 10.178 | -0.376 | -1.092 | 2216 | -2193 | -2171 | 0 | 236 | 7962 |  | CORR | GENE | 07:03 | 07:11 | 07:15 | 856 | 147 | 11 | EXT |  | 1 | (b)
86519.665 | 11.255 | 11.151 | -0.015 | -0.119 | 1500 | 2147 | 1884 | 0 | 15 | 7962 |  | CORR | GENE | 05:07 | 06:52 | 06:09 | 104 | 768 | 10 | EXT |  | 0.93 | (c)
86527.797 | 8.117 | 8.099 | -2.913 | -2.931 | -1731 | -1681 | -1684 | 500 | 2901 | 7963 |  | CORR | CIGR | 05:03 | 05:11 | 05:10 | 30 | 93 | 10 | EXT |  | 0.92 | (c)
86530.748 | 0.038 | 0.014 | -11.357 | -11.381 | -1253 | -1124 | -623 | 8 | 14 | 7964 |  | CORR | GENE | 10:20 | 10:41 | 12:02 | 84 | 1261 | 10 | EXT |  | 0.93 | (c)
86530.816 | 0.106 | 0.038 | -11.289 | -11.357 | 990 | 1363 | 1380 | 460 | 38 | 7964 |  | CORR | GENE | 04:22 | 05:22 | 05:25 | 99 | 781 | 11 | EXT |  | 0.93 | (c)
86532.453 | 1.743 | 1.731 | -9.652 | -9.664 | 1296 | 1313 | 1350 | 827 | 1731 | 7964 |  | CORR | CIGR | 05:11 | 05:14 | 05:20 | 23 | 108 | 10 | EXT |  | 0.92 | (c)
86536.557 | 5.847 | 5.842 | -5.548 | -5.553 | 1910 | 1929 | 1945 | 251 | 5528 | 7964 |  | CORR | CIGR | 06:51 | 06:54 | 06:56 | 25 | 70 | 10 | EXT |  | 0.92 | (c)
86552.277 | 10.172 | 10.157 | -1.018 | -1.033 | -1314 | -1168 | -1193 | 917 | 1000 | 7965 |  | CORR | CIGR | 06:16 | 06:39 | 06:35 | 33 | 242 | 10 | EXT |  | 0.92 | (c)
86564.394 | 0.039 | 0.017 | -11.301 | -11.323 | -1373 | -1255 | -1205 | 857 | 17 | 7967 |  | CORR | GENE | 08:36 | 08:55 | 09:03 | 85 | 335 | 13 | EXT |  | 0.93 | (c)
86586.914 | 11.219 | 11.183 | -0.026 | -0.062 | -1225 | -1125 | -883 | 541 | 14 | 7968 |  | CORR | CIGR | 07:18 | 07:34 | 08:13 | 48 | 684 | 14 | EXT | Аномалия находится на упругопластическом изгибе: R=341 D, максимальное растяжение на 0.3 час. | 0.93 | (c)
86588.265 | 1.325 | 1.184 | -9.545 | -9.686 | -1762 | -1608 | -1674 | 469 | 1184 | 7969 |  | CORR | GENE | 06:52 | 07:17 | 07:07 | 222 | 176 | 15 | EXT | Аномалия находится на упругопластическом изгибе: R=400 D, максимальное растяжение на 0.3 час. | 0.96 | (c)
86612.127 | 3.347 | 3.337 | -8.108 | -8.118 | 1396 | 1459 | 1463 | 700 | 3337 | 7972 |  | CORR | CIGR | 05:21 | 05:31 | 05:32 | 29 | 135 | 11 | EXT | Аномалия находится на упругопластическом изгибе: R=474 D, максимальное растяжение на 6.4 час. | 0.92 | (c)
86624.557 | 4.322 | 4.301 | -6.988 | -7.009 | 2034 | 2080 | 2182 | 0 | 4301 | 7973 |  | CORR | CIGR | 06:17 | 06:24 | 06:41 | 40 | 296 | 10 | EXT | Аномалия находится на упругопластическом изгибе: R=562 D, максимальное растяжение на 5.1 час. | 0.92 | (c)
86630.615 | 10.38 | 10.345 | -0.93 | -0.965 | 882 | 1138 | 1095 | 882 | 891 | 7973 |  | CORR | GENE | 03:11 | 03:52 | 03:45 | 74 | 426 | 10 | EXT | Аномалия находится на упругопластическом изгибе: R=931 D, максимальное растяжение на 6.1 час. | 0.93 | (c)
86642.529 | 10.984 | 10.968 | -0.101 | -0.117 | 1276 | 1327 | 1333 | 840 | 96 | 7974 |  | CORR | CIGR | 06:09 | 06:18 | 06:19 | 21 | 114 | 21 | EXT | Аномалия находится на упругопластическом изгибе: R=654 D, максимальное растяжение на 7.7 час. | 0.92 | (c)
86642.548 | 11.003 | 10.98 | -0.082 | -0.105 | 2016 | 2076 | 2082 | 83 | 65 | 7974 | Дефект проката | MIAN | CIGR | 08:09 | 08:18 | 08:19 | 40 | 132 |  | INT | Дефект проката Эквивалент потери металла 14%. Аномалия находится на упругопластическом изгибе: R=654 D, максимальное растяжение на 7.7 час. |  | (c)
86642.743 | 0.113 | 0.079 | -11.237 | -11.271 | -1413 | -1353 | -1324 | 818 | 79 | 7975 |  | CORR | CIGR | 05:28 | 05:38 | 05:43 | 50 | 177 | 11 | EXT | Аномалия находится на упругопластическом изгибе: R=640 D, максимальное растяжение на 7.6 час. | 0.93 | (c)
86649.213 | 6.583 | 6.571 | -4.767 | -4.779 | -1533 | -1480 | -1478 | 698 | 4755 | 7975 |  | CORR | CIGR | 05:09 | 05:18 | 05:18 | 24 | 110 | 10 | EXT | Аномалия находится на упругопластическом изгибе: R=510 D, максимальное растяжение на 6.6 час. | 0.92 | (c)
86653.817 | 11.187 | 11.126 | -0.163 | -0.224 | -2093 | -1953 | -1993 | 138 | 152 | 7975 |  | CORR | GENE | 03:39 | 04:01 | 03:55 | 72 | 200 | 11 | EXT | Аномалия находится на упругопластическом изгибе: R=464 D, максимальное растяжение на 6.2 час. | 0.93 | (c)
86654.117 | 0.137 | 0.08 | -11.293 | -11.35 | 755 | 938 | 936 | 755 | 80 | 7976 |  | CORR | GENE | 03:30 | 03:60 | 03:59 | 90 | 361 | 14 | EXT | Аномалия находится на упругопластическом изгибе: R=464 D, максимальное растяжение на 6.2 час. | 0.93 | (c)
86658.009 | 4.029 | 4.008 | -7.401 | -7.422 | 1099 | 1144 | 1164 | 1001 | 4008 | 7976 |  | CORR | CIGR | 04:26 | 04:33 | 04:36 | 45 | 130 | 10 | EXT | Аномалия находится на упругопластическом изгибе: R=462 D, максимальное растяжение на 5.5 час. | 0.92 | (c)
86662.77 | 8.79 | 8.456 | -2.64 | -2.974 | -2226 | -2007 | -2084 | 5 | 115 | 7976 |  | CORR | GENE | 07:29 | 08:05 | 07:52 | 2859 | 284 | 12 | EXT | Аномалия находится на упругопластическом изгибе: R=590 D, максимальное растяжение на 5.7 час. | 1.04 | (b)
86663.265 | 9.285 | 9.248 | -2.145 | -2.182 | -1750 | -1596 | -1624 | 481 | 2127 | 7976 |  | CORR | GENE | 08:46 | 09:11 | 09:06 | 55 | 252 | 11 | EXT | Аномалия находится на упругопластическом изгибе: R=641 D, максимальное растяжение на 5.7 час. | 0.93 | (c)
86667.807 | 2.397 | 2.346 | -8.828 | -8.879 | 2122 | -2119 | -2111 | 0 | 2346 | 7977 |  | CORR | GENE | 07:55 | 08:30 | 08:31 | 73 | 456 | 10 | EXT |  | 0.93 | (c)
86675.891 | 10.481 | 10.468 | -0.744 | -0.757 | 1437 | 1483 | 1496 | 676 | 729 | 7977 |  | CORR | CIGR | 06:04 | 06:11 | 06:13 | 28 | 118 | 12 | EXT |  | 0.92 | (c)
86689.545 | 1.605 | 1.586 | -9.805 | -9.824 | -1727 | -1675 | -1677 | 504 | 1586 | 7979 |  | CORR | CIGR | 07:55 | 08:03 | 08:03 | 31 | 99 | 11 | EXT |  | 0.92 | (c)
86691.782 | 3.842 | 3.556 | -7.568 | -7.854 | -2225 | -2185 | -2189 | 5 | 3556 | 7979 |  | CORR | GENE | 06:34 | 06:41 | 06:40 | 836 | 73 | 12 | EXT |  | 1.01 | (b)
86699.293 | 11.353 | 11.335 | -0.057 | -0.075 | 1857 | 1970 | 2044 | 0 | 32 | 7979 |  | CORR | CIGR | 05:33 | 05:51 | 06:03 | 43 | 374 | 10 | EXT |  | 0.92 | (c)
86706.033 | 6.683 | 6.649 | -4.502 | -4.536 | -1890 | -1836 | -1840 | 341 | 4470 | 7980 |  | CORR | GENE | 05:59 | 06:08 | 06:07 | 66 | 99 | 11 | EXT |  | 0.93 | (c)
86706.57 | 7.22 | 7.203 | -3.965 | -3.982 | -1843 | -1824 | -1812 | 388 | 3962 | 7980 |  | CORR | CIGR | 06:07 | 06:10 | 06:12 | 20 | 61 | 12 | EXT |  | 0.92 | (c)
86706.727 | 7.377 | 7.358 | -3.808 | -3.827 | -2026 | -2026 | -2004 | 205 | 3807 | 7980 |  | CORR | CIGR | 05:37 | 05:38 | 05:41 | 20 | 44 | 10 | EXT |  | 0.92 | (c)
86709.054 | 9.704 | 9.683 | -1.481 | -1.502 | -2114 | -2069 | -2057 | 117 | 1481 | 7980 |  | CORR | CIGR | 05:23 | 05:30 | 05:32 | 21 | 113 | 10 | EXT |  | 0.92 | (c)
86717.251 | 6.716 | 6.706 | -4.724 | -4.734 | -1508 | -1324 | -1386 | 722 | 4687 | 7981 |  | CORR | CIGR | 06:32 | 07:01 | 06:51 | 47 | 245 | 24 | EXT |  | 0.93 | (c)
86717.997 | 7.462 | 7.451 | -3.978 | -3.989 | -1384 | -1337 | -1332 | 846 | 3966 | 7981 |  | CORR | CIGR | 06:52 | 06:59 | 07:00 | 23 | 105 | 10 | EXT |  | 0.92 | (c)
86718.072 | 7.537 | 7.523 | -3.903 | -3.917 | -1504 | -1451 | -1446 | 726 | 3891 | 7981 |  | CORR | CIGR | 06:32 | 06:41 | 06:42 | 26 | 117 | 19 | EXT |  | 0.92 | (c)
86718.183 | 7.648 | 7.631 | -3.792 | -3.809 | -2080 | -2040 | -2028 | 150 | 3779 | 7981 |  | CORR | CIGR | 04:59 | 05:06 | 05:08 | 30 | 106 | 17 | EXT |  | 0.92 | (c)
86721.927 | 11.392 | 11.362 | -0.048 | -0.078 | -1847 | -1597 | -1647 | 383 | 25 | 7981 |  | CORR | GENE | 05:37 | 06:17 | 06:09 | 53 | 401 | 11 | EXT |  | 0.93 | (c)
86722.065 | 0.09 | 0.08 | -11.235 | -11.245 | 1943 | 1984 | 1996 | 181 | 80 | 7982 |  | CORR | CIGR | 06:55 | 07:02 | 07:04 | 25 | 107 | 11 | EXT |  | 0.92 | (c)
86725.854 | 3.879 | 3.851 | -7.446 | -7.474 | 1576 | 1629 | 1632 | 543 | 3851 | 7982 |  | CORR | GENE | 05:56 | 06:04 | 06:05 | 57 | 112 | 11 | EXT |  | 0.93 | (c)
86728.247 | 6.272 | 6.237 | -5.053 | -5.088 | 1551 | 1662 | 1706 | 369 | 5023 | 7982 |  | CORR | GENE | 05:52 | 06:10 | 06:17 | 65 | 311 | 14 | EXT |  | 0.93 | (c)
86728.502 | 6.527 | 6.45 | -4.798 | -4.875 | 1535 | 1659 | 1621 | 524 | 4776 | 7982 |  | CORR | GENE | 05:49 | 06:09 | 06:03 | 99 | 172 | 12 | EXT |  | 0.93 | (c)
86733.3 | 0 | -0.05 | -11.19 | -11.24 | 1968 | 2106 | 2134 | 0 |  | 7983 | Нарушение формы кольцевого шва | GWAN |  | 05:56 | 06:18 | 06:23 | 0 | 331 |  | EXT | Нарушение формы кольцевого шва |  | (c)
86733.447 | 0.147 | 0.125 | -11.043 | -11.065 | 2095 | 2169 | 2145 | 36 | 125 | 7983 |  | CORR | CIGR | 06:16 | 06:28 | 06:24 | 24 | 99 | 12 | EXT |  | 0.92 | (c)
86738.784 | 5.484 | 5.266 | -5.706 | -5.924 | -2063 | -2016 | -2016 | 167 | 5266 | 7983 |  | CORR | GENE | 07:05 | 07:13 | 07:13 | 611 | 95 | 10 | EXT |  | 0.98 | (c)
86744.49 | 0 | 0 | -11.3 | -11.3 | 757 | 1284 | 1217 | 554 | 0 | 7984 | Смещение кромок | GWAN |  | 04:31 | 05:56 | 05:45 | 0 | 920 |  | EXT | Смещение кромок Наружу Величина смещения - 3 мм. |  | (c)
86767.172 | 11.382 | 11.356 | -0.048 | -0.074 | -2144 | -2085 | -2049 | 86 | 38 | 7985 |  | CORR | CIGR | 05:51 | 06:01 | 06:06 | 36 | 191 | 13 | EXT |  | 0.92 | (c)
86810.568 | 9.053 | 9.045 | -2.347 | -2.355 | 84 | 136 | 133 | 84 | 2317 | 7989 |  | CORR | CIGR | 03:04 | 03:13 | 03:12 | 38 | 99 | 12 | EXT | Аномалия находится на упругопластическом изгибе: R=384 D, максимальное растяжение на 5.3 час. | 0.92 | (c)
86812.303 | 10.788 | 10.776 | -0.612 | -0.624 | 56 | 120 | 129 | 56 | 590 | 7989 |  | CORR | CIGR | 02:60 | 03:10 | 03:12 | 34 | 147 | 10 | EXT | Аномалия находится на упругопластическом изгибе: R=385 D, максимальное растяжение на 5.4 час. | 0.92 | (c)
86817.237 | 4.322 | 4.312 | -6.973 | -6.983 | -2206 | -2102 | -2053 | 24 | 4312 | 7990 |  | CORR | GENE | 05:12 | 05:29 | 05:37 | 53 | 306 | 11 | EXT | Аномалия находится на упругопластическом изгибе: R=534 D, максимальное растяжение на 5.6 час. | 0.93 | (c)
86817.616 | 4.701 | 4.678 | -6.594 | -6.617 | 1836 | 1845 | 1866 | 334 | 4678 | 7990 |  | CORR | CIGR | 04:05 | 04:06 | 04:10 | 30 | 61 | 11 | EXT | Аномалия находится на упругопластическом изгибе: R=536 D, максимальное растяжение на 5.6 час. | 0.92 | (c)
86817.627 | 4.712 | 4.679 | -6.583 | -6.616 | 2125 | -2185 | -2112 | 0 | 4679 | 7990 |  | CORR | GENE | 04:51 | 05:16 | 05:28 | 103 | 449 | 11 | EXT | Аномалия находится на упругопластическом изгибе: R=536 D, максимальное растяжение на 5.6 час. | 0.93 | (c)
86817.847 | 4.932 | 4.91 | -6.363 | -6.385 | 2211 | -2079 | -2121 | 0 | 4910 | 7990 |  | CORR | GENE | 05:05 | 05:33 | 05:26 | 273 | 257 | 12 | EXT | Аномалия находится на упругопластическом изгибе: R=535 D, максимальное растяжение на 5.6 час. | 0.96 | (c)
86818.364 | 5.449 | 5.399 | -5.846 | -5.896 | 1962 | 2135 | 2189 | 0 | 5399 | 7990 |  | CORR | GENE | 04:25 | 04:53 | 05:02 | 86 | 454 | 11 | EXT | Аномалия находится на упругопластическом изгибе: R=532 D, максимальное растяжение на 5.6 час. | 0.93 | (c)
86818.485 | 5.57 | 5.534 | -5.725 | -5.761 | -2217 | -2110 | -2075 | 13 | 5534 | 7990 |  | CORR | GENE | 05:11 | 05:28 | 05:33 | 160 | 284 | 12 | EXT | Аномалия находится на упругопластическом изгибе: R=532 D, максимальное растяжение на 5.6 час. | 0.94 | (c)
86818.948 | 6.033 | 5.985 | -5.262 | -5.31 | 2195 | -2192 | -2076 | 0 | 5200 | 7990 |  | CORR | GENE | 05:03 | 05:15 | 05:33 | 110 | 381 | 10 | EXT | Аномалия находится на упругопластическом изгибе: R=531 D, максимальное растяжение на 5.6 час. | 0.93 | (c)
86819.372 | 6.457 | 6.439 | -4.838 | -4.856 | 2230 | -2086 | -2121 | 0 | 4807 | 7990 |  | CORR | CIGR | 05:08 | 05:32 | 05:26 | 49 | 219 | 11 | EXT | Аномалия находится на упругопластическом изгибе: R=538 D, максимальное растяжение на 5.7 час. | 0.93 | (c)
86821.432 | 8.517 | 8.422 | -2.778 | -2.873 | 1590 | 1713 | 1754 | 312 | 2731 | 7990 |  | CORR | GENE | 03:25 | 03:45 | 03:52 | 142 | 329 | 12 | EXT | Аномалия находится на упругопластическом изгибе: R=493 D, максимальное растяжение на 5.8 час. | 0.94 | (c)
86821.736 | 8.821 | 8.809 | -2.474 | -2.486 | 1792 | 1965 | 1888 | 247 | 2446 | 7990 |  | CORR | CIGR | 03:58 | 04:25 | 04:13 | 40 | 192 | 12 | EXT | Аномалия находится на упругопластическом изгибе: R=483 D, максимальное растяжение на 5.8 час. | 0.92 | (c)
86821.88 | 8.965 | 8.946 | -2.33 | -2.349 | -2154 | -2139 | -2120 | 76 | 2329 | 7990 |  | CORR | CIGR | 05:21 | 05:23 | 05:26 | 20 | 69 | 11 | EXT | Аномалия находится на упругопластическом изгибе: R=476 D, максимальное растяжение на 5.8 час. | 0.92 | (c)
86821.985 | 9.07 | 9.04 | -2.225 | -2.255 | -2165 | -2117 | -2057 | 65 | 2206 | 7990 |  | CORR | CIGR | 05:19 | 05:27 | 05:36 | 49 | 217 | 10 | EXT | Аномалия находится на упругопластическом изгибе: R=476 D, максимальное растяжение на 5.8 час. | 0.92 | (c)
86847.165 | 0.085 | 0.029 | -11.335 | -11.391 | 1982 | -2064 | -2136 | 0 | 29 | 7993 |  | CORR | GENE | 03:13 | 04:20 | 04:08 | 125 | 686 | 13 | EXT |  | 0.94 | (c)
86847.792 | 0.712 | 0.249 | -10.708 | -11.171 | -2163 | -2114 | -2111 | 67 | 249 | 7993 |  | CORR | GENE | 04:04 | 04:12 | 04:12 | 628 | 104 | 12 | EXT |  | 1 | (c)
86856.543 | 9.463 | 9.425 | -1.957 | -1.995 | -2134 | -2097 | -2084 | 96 | 1944 | 7993 |  | CORR | GENE | 04:09 | 04:15 | 04:17 | 51 | 100 | 12 | EXT |  | 0.93 | (c)
86857.258 | 10.178 | 10.145 | -1.242 | -1.275 | 2159 | 2221 | -2161 | 0 | 1229 | 7993 |  | CORR | CIGR | 03:42 | 03:52 | 04:04 | 46 | 283 | 19 | EXT |  | 0.93 | (c)
86857.376 | 10.296 | 10.196 | -1.124 | -1.224 | 2024 | 2090 | 2071 | 113 | 901 | 7993 |  | CORR | GENE | 03:20 | 03:30 | 03:27 | 323 | 93 | 23 | EXT |  | 1.02 | (b)
86858.122 | 11.042 | 11.035 | -0.378 | -0.385 | 2028 | 2059 | 2104 | 51 | 354 | 7993 |  | CORR | CIGR | 03:20 | 03:26 | 03:33 | 31 | 152 | 10 | EXT |  | 0.92 | (c)
86858.464 | 11.384 | 11.291 | -0.036 | -0.129 | -1249 | -982 | -978 | 707 | 10 | 7993 |  | CORR | GENE | 06:32 | 07:15 | 07:15 | 119 | 542 | 15 | EXT |  | 0.94 | (c)
86858.546 | 0.046 | 0.038 | -11.159 | -11.167 | -2061 | -1978 | -1989 | 170 | 38 | 7994 |  | CORR | CIGR | 03:52 | 04:05 | 04:04 | 19 | 144 | 13 | EXT |  | 0.92 | (c)
86859.567 | 1.067 | 1.044 | -10.138 | -10.161 | -2132 | -2095 | -2088 | 99 | 1044 | 7994 |  | CORR | GENE | 03:41 | 03:47 | 03:48 | 106 | 88 | 12 | EXT |  | 0.93 | (c)
86878.756 | 9.051 | 8.976 | -2.439 | -2.514 | 2177 | 2196 | 2187 | 33 | 2375 | 7995 |  | CORR | AXGR | 08:43 | 08:46 | 08:44 | 139 | 20 | 13 | EXT | Аномалия находится на отводе. | 0.94 | (c)
86914.162 | 10.662 | 10.606 | -0.763 | -0.819 | -1723 | -1615 | -1559 | 508 | 753 | 7998 |  | CORR | GENE | 05:37 | 05:54 | 06:03 | 66 | 328 | 12 | EXT |  | 0.93 | (c)
86914.238 | 10.738 | 10.697 | -0.687 | -0.728 | -1649 | -1434 | -1331 | 582 | 632 | 7998 |  | CORR | GENE | 05:49 | 06:24 | 06:40 | 96 | 635 | 17 | EXT |  | 0.93 | (c)
86914.39 | 10.89 | 10.83 | -0.535 | -0.595 | -2054 | -1832 | -1811 | 176 | 495 | 7998 |  | CORR | GENE | 04:43 | 05:19 | 05:23 | 100 | 486 | 11 | EXT |  | 0.93 | (c)
86916.946 | 2.021 | 1.949 | -8.899 | -8.971 | 2025 | 2046 | 2035 | 185 | 1949 | 7999 |  | CORR | AXGR | 07:47 | 07:50 | 07:49 | 115 | 21 | 12 | EXT |  | 0.93 | (c)
86918.798 | 3.873 | 3.616 | -7.047 | -7.304 | 1679 | 1701 | 1754 | 401 | 3616 | 7999 |  | CORR | GENE | 06:51 | 06:55 | 07:03 | 616 | 150 | 12 | EXT |  | 1 | (c)
86936.753 | 0.623 | 0.602 | -10.647 | -10.668 | -1232 | -1148 | -1112 | 992 | 602 | 8001 |  | CORR | CIGR | 06:40 | 06:53 | 06:59 | 45 | 240 | 11 | EXT |  | 0.92 | (c)
86937.248 | 1.118 | 1.087 | -10.152 | -10.183 | -1034 | -946 | -917 | 799 | 1087 | 8001 |  | CORR | GENE | 07:11 | 07:26 | 07:30 | 71 | 235 | 10 | EXT |  | 0.93 | (c)
86951.283 | 3.883 | 3.853 | -7.022 | -7.052 | 2016 | 2143 | 2115 | 17 | 3853 | 8002 |  | CORR | CIGR | 05:10 | 05:31 | 05:26 | 35 | 198 | 10 | EXT |  | 0.92 | (c)
86951.522 | 4.122 | 4.047 | -6.783 | -6.858 | 2173 | -2110 | -2008 | 0 | 4047 | 8002 |  | CORR | GENE | 05:35 | 06:04 | 06:21 | 102 | 561 | 15 | EXT |  | 0.93 | (c)
86952.432 | 5.032 | 5.002 | -5.873 | -5.903 | 678 | 751 | 797 | 678 | 5002 | 8002 |  | CORR | CIGR | 01:34 | 01:46 | 01:53 | 46 | 238 | 10 | EXT |  | 0.92 | (c)
86968.611 | 10.306 | 10.29 | -0.844 | -0.86 | 1145 | 1425 | 1341 | 693 | 777 | 8003 |  | CORR | GENE | 05:27 | 06:13 | 05:59 | 83 | 393 | 11 | EXT |  | 0.93 | (c)
86974.009 | 4.554 | 4.537 | -5.546 | -5.563 | -1318 | -1212 | -1214 | 1110 | 4537 | 8004 |  | CORR | CIGR | 06:32 | 06:49 | 06:49 | 34 | 208 | 12 | EXT |  | 0.89 | (c)
86990.695 | 0 | -0.035 | -10.665 | -10.7 | -835 | -676 | -528 | 222 |  | 8006 | Нарушение формы кольцевого шва | GWAN |  | 09:53 | 10:18 | 10:42 | 0 | 613 |  | EXT | Нарушение формы кольцевого шва Аномалия находится на отводе. |  | (c)
87005.045 | 3.685 | 3.66 | -7.34 | -7.365 | -423 | -365 | -359 | 296 | 3660 | 8007 |  | GOUG | CIGR | 01:19 | 01:29 | 01:29 | 26 | 127 | 12 | EXT | Задир. Аномалия находится на упругопластическом изгибе: R=558 D, максимальное растяжение на 5.9 час. |  | (c)
87007.623 | 6.263 | 6.245 | -4.762 | -4.78 | 1810 | 1877 | 1897 | 246 | 4726 | 8007 |  | CORR | GENE | 07:20 | 07:30 | 07:34 | 54 | 174 | 11 | EXT |  | 0.93 | (c)
87007.962 | 6.602 | 6.564 | -4.423 | -4.461 | 1620 | 1724 | 1707 | 437 | 4423 | 8007 |  | CORR | CIGR | 06:49 | 07:06 | 07:03 | 38 | 173 | 10 | EXT |  | 0.92 | (c)
87008.062 | 6.702 | 6.66 | -4.323 | -4.365 | 1333 | 1481 | 1463 | 637 | 4299 | 8007 |  | CORR | GENE | 06:03 | 06:27 | 06:24 | 66 | 260 | 15 | EXT |  | 0.93 | (c)
87010.177 | 8.817 | 8.796 | -2.208 | -2.229 | 2206 | -2161 | -2156 | 0 | 2193 | 8007 |  | CORR | CIGR | 08:23 | 08:39 | 08:39 | 36 | 198 | 10 | EXT |  | 0.92 | (c)
87022.553 | 10.168 | 10.068 | -1.227 | -1.327 | 1990 | 2017 | 2009 | 203 | 1178 | 8008 |  | CORR | AXGR | 04:23 | 04:27 | 04:26 | 149 | 37 | 13 | EXT |  | 0.94 | (c)
87030.965 | 7.185 | 7.155 | -4.005 | -4.035 | 2100 | 2180 | 2188 | 0 | 3969 | 8009 |  | CORR | GENE | 04:55 | 05:08 | 05:09 | 66 | 175 | 10 | EXT |  | 0.93 | (c)
87032.98 | 9.2 | 9.166 | -1.99 | -2.024 | 1923 | 2054 | 2186 | 0 | 1942 | 8009 |  | CORR | GENE | 04:26 | 04:47 | 05:09 | 82 | 526 | 10 | EXT |  | 0.93 | (c)
87033.45 | 9.67 | 9.541 | -1.52 | -1.649 | 2052 | 2175 | -2175 | 0 | 1499 | 8009 |  | CORR | GENE | 04:47 | 05:07 | 05:25 | 150 | 468 | 10 | EXT |  | 0.94 | (c)
87034.686 | 10.906 | 10.662 | -0.284 | -0.528 | 1863 | -2040 | -2060 | 0 | 208 | 8009 |  | CORR | GENE | 04:17 | 05:47 | 05:43 | 320 | 1077 | 10 | EXT |  | 0.96 | (c)
87035.726 | 0.756 | 0.694 | -10.749 | -10.811 | -1328 | -1312 | -1310 | 902 | 694 | 8010 |  | CORR | AXGR | 06:18 | 06:21 | 06:21 | 105 | 37 | 10 | EXT |  | 0.93 | (c)
87035.805 | 0.835 | 0.809 | -10.67 | -10.696 | -2169 | -1357 | -1678 | 61 | 809 | 8010 |  | CORR | GENE | 04:03 | 06:14 | 05:22 | 121 | 982 | 11 | EXT |  | 0.93 | (c)
87038.305 | 3.335 | 3.317 | -8.17 | -8.188 | 2067 | 2212 | 2217 | 0 | 3317 | 8010 |  | CORR | CIGR | 03:26 | 03:50 | 03:51 | 45 | 300 | 10 | EXT |  | 0.92 | (c)
87038.841 | 3.871 | 3.842 | -7.634 | -7.663 | -734 | -653 | -630 | 526 | 3842 | 8010 |  | CORR | CIGR | 07:54 | 08:07 | 08:11 | 47 | 208 | 10 | EXT |  | 0.92 | (c)
87047.114 | 0.639 | 0.639 | -10.656 | -10.656 | 28 | 89 | 1143 | 27 | 639 | 8011 | Дефект проката | MIAN | GENE | 09:06 | 09:16 | 12:06 | 65 | 2229 |  | INT | Дефект проката Эквивалент потери металла 10%. |  | (c)
87048.863 | 2.388 | 2.374 | -8.907 | -8.921 | -1437 | -1304 | -1320 | 793 | 2374 | 8011 |  | CORR | GENE | 05:10 | 05:31 | 05:28 | 51 | 233 | 10 | EXT |  | 0.92 | (c)
87053.553 | 7.078 | 7.061 | -4.217 | -4.234 | -2179 | -2035 | -2044 | 51 | 4203 | 8011 |  | CORR | CIGR | 03:10 | 03:33 | 03:32 | 31 | 271 | 10 | EXT |  | 0.92 | (c)
87065.727 | 7.957 | 7.912 | -3.218 | -3.263 | 1459 | 1638 | 1579 | 531 | 3215 | 8012 |  | CORR | CIGR | 05:04 | 05:33 | 05:24 | 48 | 240 | 10 | EXT |  | 0.92 | (c)
87068.779 | 11.009 | 10.978 | -0.166 | -0.197 | 865 | 991 | 1159 | 776 | 87 | 8012 |  | CORR | GENE | 03:28 | 03:49 | 04:16 | 110 | 590 | 10 | EXT |  | 0.93 | (c)
87074.088 | 5.143 | 5.118 | -6.257 | -6.282 | -1930 | -1862 | -1846 | 301 | 5118 | 8013 |  | CORR | CIGR | 03:51 | 04:02 | 04:05 | 36 | 168 | 10 | EXT |  | 0.92 | (c)
87079.782 | 10.837 | 10.791 | -0.563 | -0.609 | -2036 | -1933 | -1918 | 195 | 559 | 8013 |  | CORR | CIGR | 03:34 | 03:51 | 03:53 | 50 | 236 | 10 | EXT |  | 0.92 | (c)
87085.342 | 4.997 | 4.73 | -6.318 | -6.585 | -1982 | -1680 | -1513 | 249 | 4730 | 8014 |  | CORR | GENE | 04:48 | 05:37 | 06:04 | 336 | 938 | 10 | EXT |  | 0.96 | (c)
87108.62 | 5.675 | 5.48 | -5.595 | -5.79 | 665 | 692 | 727 | 665 | 5350 | 8016 |  | CORR | GENE | 04:39 | 04:43 | 04:49 | 440 | 123 | 13 | EXT |  | 0.99 | (c)
87118.684 | 4.469 | 4.414 | -6.961 | -7.016 | -1127 | -984 | -987 | 847 | 4414 | 8017 |  | CORR | GENE | 06:57 | 07:20 | 07:19 | 79 | 281 | 10 | EXT |  | 0.93 | (c)
87125.736 | 0.091 | 0.023 | -11.329 | -11.397 | -1502 | -1225 | -1001 | 501 | 23 | 8018 |  | CORR | GENE | 05:25 | 06:10 | 06:46 | 106 | 1001 | 15 | EXT |  | 0.93 | (c)
87128.093 | 2.448 | 2.412 | -8.972 | -9.008 | -1275 | -1119 | -1100 | 925 | 2412 | 8018 |  | CORR | GENE | 06:02 | 06:27 | 06:30 | 66 | 350 | 10 | EXT |  | 0.93 | (c)
87128.16 | 2.515 | 2.495 | -8.905 | -8.925 | -1539 | -1465 | -1445 | 692 | 2495 | 8018 |  | CORR | CIGR | 05:19 | 05:31 | 05:35 | 35 | 188 | 15 | EXT |  | 0.92 | (c)
87172.66 | 1.76 | 1.574 | -9.65 | -9.836 | 1099 | 1332 | 1539 | 251 | 1574 | 8022 |  | CORR | GENE | 05:06 | 05:44 | 06:17 | 244 | 880 | 13 | EXT |  | 0.96 | (c)
87178.193 | 7.293 | 7.254 | -4.117 | -4.156 | 1087 | 1201 | 1282 | 754 | 4065 | 8022 |  | CORR | GENE | 05:04 | 05:22 | 05:35 | 91 | 389 | 10 | EXT |  | 0.93 | (c)
87183.934 | 1.624 | 1.599 | -9.906 | -9.931 | -1789 | -1607 | -1594 | 441 | 1599 | 8023 |  | CORR | GENE | 05:58 | 06:27 | 06:29 | 62 | 391 | 10 | EXT |  | 0.93 | (c)
87184 | 1.69 | 1.44 | -9.84 | -10.09 | -2036 | -1981 | -1999 | 194 | 1440 | 8023 |  | CORR | GENE | 05:18 | 05:27 | 05:24 | 339 | 75 | 10 | EXT |  | 0.96 | (c)
87184.471 | 2.161 | 1.912 | -9.369 | -9.618 | -2212 | -2196 | -2169 | 19 | 1912 | 8023 |  | CORR | GENE | 04:49 | 04:52 | 04:56 | 562 | 85 | 10 | EXT |  | 0.98 | (c)
87191.434 | 9.124 | 9.107 | -2.406 | -2.423 | -1775 | -1702 | -1701 | 456 | 2332 | 8023 |  | CORR | GENE | 05:60 | 06:12 | 06:12 | 91 | 148 | 10 | EXT |  | 0.93 | (c)
87193.952 | 0.112 | 0.09 | -8.108 | -8.13 | 1876 | 2041 | 1995 | 117 | 90 | 8024 |  | CORR | CIGR | 04:37 | 05:04 | 04:57 | 40 | 237 | 10 | EXT |  | 0.92 | (c)
87203.306 | 1.246 | 1.222 | -1.724 | -1.748 | 1341 | 1480 | 1471 | 630 | 1222 | 8025 |  | CORR | CIGR | 03:13 | 03:35 | 03:34 | 47 | 260 | 10 | EXT |  | 0.92 | (c)
87233.069 | 5.574 | 5.555 | -5.866 | -5.885 | -700 | -598 | -583 | 465 | 5555 | 8028 |  | CORR | CIGR | 07:60 | 08:16 | 08:19 | 40 | 235 | 10 | EXT |  | 0.92 | (c)
87233.92 | 6.425 | 6.395 | -5.015 | -5.045 | -771 | -556 | -540 | 308 | 4988 | 8028 |  | CORR | GENE | 07:49 | 08:23 | 08:26 | 57 | 464 | 10 | EXT |  | 0.93 | (c)
87233.97 | 6.475 | 6.455 | -4.965 | -4.985 | -1382 | -1127 | -1198 | 849 | 4905 | 8028 |  | CORR | GENE | 06:10 | 06:51 | 06:40 | 80 | 367 | 10 | EXT |  | 0.93 | (c)
87235.759 | 8.264 | 8.253 | -3.176 | -3.187 | -1437 | -1335 | -1347 | 793 | 3155 | 8028 |  | CORR | CIGR | 06:01 | 06:18 | 06:16 | 32 | 181 | 10 | EXT |  | 0.92 | (c)
87238.7 | 11.205 | 11.123 | -0.235 | -0.317 | -897 | -847 | -849 | 802 | 9 | 8028 |  | CORR | GENE | 07:28 | 07:36 | 07:36 | 308 | 95 | 13 | EXT |  | 0.97 | (c)
87241.881 | 2.946 | 2.93 | -8.304 | -8.32 | 1434 | 1514 | 1529 | 608 | 2930 | 8029 |  | CORR | CIGR | 06:20 | 06:32 | 06:35 | 42 | 188 | 10 | EXT |  | 0.92 | (c)
87245.727 | 6.792 | 6.753 | -4.458 | -4.497 | 779 | 832 | 901 | 779 | 4437 | 8029 |  | CORR | GENE | 04:34 | 04:43 | 04:54 | 60 | 244 | 10 | EXT |  | 0.93 | (c)
87248.791 | 9.856 | 9.844 | -1.394 | -1.406 | 335 | 456 | 485 | 335 | 1366 | 8029 |  | CORR | CIGR | 03:22 | 03:42 | 03:47 | 40 | 301 | 10 | EXT |  | 0.92 | (c)
87249.482 | 10.547 | 10.516 | -0.703 | -0.734 | 342 | 396 | 461 | 342 | 685 | 8029 |  | CORR | CIGR | 03:23 | 03:32 | 03:43 | 49 | 239 | 10 | EXT |  | 0.92 | (c)
87249.884 | 10.949 | 10.886 | -0.301 | -0.364 | 796 | 904 | 1076 | 796 | 276 | 8029 |  | CORR | GENE | 04:37 | 04:54 | 05:22 | 88 | 561 | 10 | EXT |  | 0.93 | (c)
87260.952 | 10.767 | 10.75 | -0.608 | -0.625 | 1515 | 1628 | 1637 | 471 | 570 | 8030 |  | CORR | GENE | 06:13 | 06:32 | 06:33 | 55 | 244 | 10 | EXT |  | 0.93 | (c)
87263.296 | 1.736 | 1.475 | -9.424 | -9.685 | 1718 | 1758 | 1757 | 434 | 1475 | 8031 |  | CORR | GENE | 06:01 | 06:07 | 06:07 | 1072 | 78 | 10 | EXT |  | 1 | (b)
87264.545 | 2.985 | 2.584 | -8.175 | -8.576 | 1695 | 1758 | 1753 | 419 | 2584 | 8031 |  | CORR | GENE | 05:57 | 06:07 | 06:06 | 936 | 116 | 10 | EXT |  | 1 | (c)
87299.872 | 4.727 | 4.686 | -6.763 | -6.804 | -1840 | -1586 | -1628 | 391 | 4686 | 8034 |  | CORR | GENE | 05:57 | 06:38 | 06:32 | 71 | 423 | 10 | EXT |  | 0.93 | (c)
87309.475 | 2.84 | 2.826 | -8.565 | -8.579 | 2023 | 2118 | 2161 | 0 | 2826 | 8035 |  | CORR | GENE | 06:33 | 06:48 | 06:55 | 52 | 276 | 10 | EXT |  | 0.93 | (c)
87312.901 | 6.266 | 6.243 | -5.139 | -5.162 | 1839 | 1969 | 1960 | 150 | 5113 | 8035 |  | CORR | CIGR | 06:03 | 06:24 | 06:23 | 49 | 242 | 12 | EXT |  | 0.93 | (c)
87314.657 | 8.022 | 7.968 | -3.383 | -3.437 | 1602 | 1907 | 1891 | 50 | 3263 | 8035 |  | CORR | GENE | 05:25 | 06:14 | 06:12 | 174 | 579 | 28 | EXT |  | 0.98 | (c)
87316.55 | 9.915 | 9.899 | -1.49 | -1.506 | 1892 | 2082 | 2065 | 0 | 1426 | 8035 |  | CORR | GENE | 06:12 | 06:42 | 06:40 | 80 | 346 | 12 | EXT |  | 0.93 | (c)
87344.033 | 3.173 | 1.778 | -8.317 | -9.712 | 2185 | -2222 | -2227 | 0 | 1778 | 8038 |  | CORR | GENE | 03:04 | 03:13 | 03:12 | 1425 | 97 | 8 | EXT |  | 0.99 | (c)
87350.333 | 9.473 | 9.4 | -2.017 | -2.09 | -1331 | -1145 | -1120 | 899 | 1994 | 8038 |  | CORR | GENE | 05:37 | 06:07 | 06:11 | 96 | 422 | 11 | EXT |  | 0.93 | (c)
87354.024 | 1.674 | 1.637 | -9.751 | -9.788 | -2230 | -2112 | -2080 | 0 | 1637 | 8039 |  | CORR | GENE | 05:48 | 06:07 | 06:12 | 54 | 301 | 10 | EXT |  | 0.93 | (c)
87374.759 | 10.984 | 10.58 | -0.416 | -0.82 | -960 | -885 | -888 | 815 | 321 | 8040 |  | CORR | GENE | 06:57 | 07:09 | 07:09 | 499 | 144 | 11 | EXT |  | 0.98 | (c)
87381.828 | 6.653 | 6.412 | -4.652 | -4.893 | 1452 | 1641 | 1920 | 0 | 4581 | 8041 |  | CORR | GENE | 05:07 | 05:38 | 06:23 | 312 | 936 | 10 | EXT |  | 0.96 | (c)
87391.962 | 5.482 | 5.233 | -5.883 | -6.132 | 2132 | 2177 | 2155 | 53 | 5233 | 8042 |  | CORR | AXGR | 07:42 | 07:49 | 07:46 | 841 | 46 | 12 | EXT |  | 1.01 | (b)
87394.999 | 8.519 | 8.356 | -2.846 | -3.009 | 1207 | 1258 | 1246 | 946 | 2686 | 8042 | Дефект проката | MIAN | GENE | 05:13 | 05:21 | 05:19 | 323 | 78 |  | INT | Дефект проката Эквивалент потери металла 11%. |  | (c)
87395.363 | 8.883 | 7.902 | -2.482 | -3.463 | 2221 | -2227 | -2205 | 0 | 2225 | 8042 |  | CORR | GENE | 07:56 | 07:58 | 08:02 | 1238 | 70 | 10 | EXT |  | 1 | (b)
87397.213 | 10.733 | 10.499 | -0.632 | -0.866 | 2149 | 2177 | 2180 | 19 | 38 | 8042 |  | CORR | GENE | 07:45 | 07:49 | 07:50 | 828 | 63 | 15 | EXT |  | 1.03 | (b)
87407.986 | 10.141 | 9.58 | -0.999 | -1.56 | -2111 | -2088 | -2078 | 119 | 594 | 8043 |  | CORR | GENE | 03:49 | 03:53 | 03:54 | 966 | 67 | 10 | EXT |  | 1 | (c)
87410.348 | 1.363 | 1.263 | -10.082 | -10.182 | 1249 | 1285 | 1285 | 909 | 1263 | 8044 |  | CORR | GENE | 04:23 | 04:29 | 04:29 | 188 | 73 | 10 | EXT |  | 0.94 | (c)
87412.377 | 3.392 | 3.229 | -8.053 | -8.216 | 1115 | 1205 | 1209 | 928 | 3229 | 8044 |  | CORR | GENE | 04:02 | 04:16 | 04:17 | 356 | 188 | 11 | EXT |  | 0.97 | (c)
87413.928 | 4.943 | 4.907 | -6.502 | -6.538 | -2164 | -2116 | -2079 | 66 | 4907 | 8044 |  | CORR | GENE | 07:12 | 07:20 | 07:26 | 84 | 170 | 10 | EXT |  | 0.93 | (c)
87422.567 | 2.137 | 2.052 | -8.573 | -8.658 | 1498 | 1820 | 1755 | 219 | 2052 | 8045 |  | CORR | GENE | 06:51 | 07:43 | 07:32 | 116 | 513 | 11 | EXT |  | 0.93 | (c)
87431.245 | 0.105 | 0.071 | -11.12 | -11.154 | -2103 | -1953 | -1975 | 127 | 71 | 8046 |  | CORR | GENE | 08:00 | 08:25 | 08:21 | 62 | 257 | 10 | EXT |  | 0.93 | (c)
87431.59 | 0.45 | 0.314 | -10.775 | -10.911 | 2133 | -2224 | -2132 | 0 | 314 | 8046 |  | CORR | GENE | 07:24 | 07:41 | 07:56 | 165 | 393 | 11 | EXT |  | 0.94 | (c)
87446.265 | 3.9 | 3.835 | -6.945 | -7.01 | -2197 | -1968 | -1853 | 34 | 3835 | 8047 |  | CORR | GENE | 06:02 | 06:39 | 06:57 | 101 | 687 | 10 | EXT |  | 0.93 | (c)
87448.013 | 5.648 | 5.581 | -5.197 | -5.264 | -2167 | -1951 | -2047 | 63 | 5197 | 8047 |  | CORR | GENE | 06:07 | 06:41 | 06:26 | 67 | 241 | 11 | EXT |  | 0.93 | (c)
87449.608 | 7.243 | 7.209 | -3.602 | -3.636 | -1962 | -1729 | -1778 | 268 | 3564 | 8047 |  | CORR | GENE | 06:40 | 07:17 | 07:09 | 72 | 369 | 10 | EXT |  | 0.93 | (c)
87455.749 | 2.539 | 2.529 | -8.851 | -8.861 | 174 | 240 | 260 | 174 | 2529 | 8048 |  | CORR | CIGR | 02:40 | 02:51 | 02:54 | 23 | 172 | 10 | EXT |  | 0.92 | (c)
87460.638 | 7.428 | 7.415 | -3.962 | -3.975 | 1248 | 1304 | 1373 | 733 | 3941 | 8048 |  | CORR | CIGR | 05:33 | 05:43 | 05:54 | 34 | 249 | 10 | EXT |  | 0.92 | (c)
87461.485 | 8.275 | 8.245 | -3.115 | -3.145 | 1185 | 1297 | 1297 | 822 | 3094 | 8048 |  | CORR | GENE | 05:23 | 05:41 | 05:41 | 51 | 223 | 15 | EXT |  | 0.93 | (c)
87463.136 | 9.926 | 9.836 | -1.464 | -1.554 | 1165 | 1291 | 1442 | 512 | 1443 | 8048 |  | CORR | GENE | 05:20 | 05:40 | 06:05 | 111 | 553 | 14 | EXT |  | 0.93 | (c)
87468.956 | 4.356 | 4.341 | -6.954 | -6.969 | -189 | -118 | -113 | 37 | 4341 | 8049 |  | CORR | CIGR | 08:36 | 08:47 | 08:48 | 34 | 152 | 10 | EXT |  | 0.92 | (c)
87473.078 | 8.478 | 8.433 | -2.832 | -2.877 | 2215 | -2042 | -2084 | 0 | 2810 | 8049 |  | CORR | GENE | 03:04 | 03:36 | 03:30 | 67 | 325 | 10 | EXT |  | 0.93 | (c)
87473.173 | 8.573 | 8.556 | -2.737 | -2.754 | 1648 | 1703 | 1738 | 403 | 2724 | 8049 |  | CORR | CIGR | 01:32 | 01:41 | 01:47 | 30 | 180 | 10 | EXT |  | 0.92 | (c)
87477.798 | 1.888 | 1.875 | -9.507 | -9.52 | 519 | 587 | 591 | 519 | 1875 | 8050 |  | CORR | CIGR | 03:06 | 03:17 | 03:18 | 27 | 144 | 10 | EXT |  | 0.92 | (c)
87478.034 | 2.124 | 2.096 | -9.271 | -9.299 | 168 | 233 | 275 | 168 | 2096 | 8050 |  | CORR | CIGR | 02:09 | 02:20 | 02:27 | 39 | 213 | 10 | EXT |  | 0.92 | (c)
87481.099 | 5.189 | 5.133 | -6.206 | -6.262 | 2146 | 2167 | 2168 | 41 | 5133 | 8050 |  | CORR | AXGR | 07:29 | 07:32 | 07:32 | 146 | 43 | 14 | EXT |  | 0.94 | (c)
87481.376 | 5.466 | 5.411 | -5.929 | -5.984 | 2090 | 2141 | 2124 | 73 | 5411 | 8050 |  | CORR | GENE | 07:20 | 07:28 | 07:25 | 328 | 67 | 14 | EXT |  | 0.98 | (c)
87482.271 | 6.361 | 6.17 | -5.034 | -5.225 | 237 | 534 | 454 | 237 | 4941 | 8050 |  | GOUG | GENE | 02:21 | 03:08 | 02:56 | 284 | 434 | 12 | EXT | Зона задиров. |  | (c)
87482.994 | 7.084 | 7.07 | -4.311 | -4.325 | 1795 | 1908 | 1888 | 249 | 4290 | 8050 |  | CORR | CIGR | 06:32 | 06:50 | 06:47 | 35 | 186 | 10 | EXT |  | 0.92 | (c)
87485.04 | 9.13 | 9.126 | -2.265 | -2.269 | 2169 | 2204 | 2200 | 0 | 2069 | 8050 |  | CORR | GENE | 07:32 | 07:38 | 07:37 | 200 | 61 | 10 | EXT |  | 0.94 | (c)
87494.316 | 7.011 | 7.001 | -4.344 | -4.354 | 278 | 371 | 371 | 278 | 4310 | 8051 |  | CORR | CIGR | 09:26 | 09:41 | 09:41 | 44 | 186 | 10 | EXT | Аномалия находится на отводе. | 0.89 | (c)
87494.909 | 7.604 | 7.54 | -3.751 | -3.815 | 2148 | -2221 | -2090 | 1866 | 3747 | 8051 |  | CORR | GENE | 02:28 | 02:43 | 03:04 | 68 | 448 | 10 | EXT | Аномалия находится на отводе. | 0.89 | (c)
87498.542 | 11.237 | 11.145 | -0.118 | -0.21 | -929 | -735 | -626 | 323 | 107 | 8051 |  | CORR | GENE | 06:11 | 06:42 | 07:00 | 103 | 606 | 16 | EXT | Аномалия находится на отводе. | 0.9 | (c)
87500.433 | 1.773 | 1.676 | -9.552 | -9.649 | -125 | 204 | 148 | 0 | 1676 | 8052 |  | CORR | GENE | 04:37 | 05:31 | 05:22 | 145 | 546 | 10 | EXT |  | 0.9 | (c)
87502.884 | 4.224 | 4.194 | -7.101 | -7.131 | 47 | 117 | 120 | 47 | 4194 | 8052 |  | CORR | CIGR | 05:05 | 05:17 | 05:17 | 36 | 146 | 10 | EXT |  | 0.89 | (c)
87517.45 | 7.465 | 7.454 | -3.75 | -3.761 | -2035 | -1935 | -1951 | 1867 | 3735 | 8053 |  | GOUG | CIGR | 03:20 | 03:37 | 03:34 | 26 | 168 | 18 | EXT | Задир. |  | (c)
87517.492 | 7.507 | 7.483 | -3.708 | -3.732 | 2099 | 2181 | 2192 | 2099 | 3695 | 8053 |  | GOUG | CIGR | 02:28 | 02:41 | 02:43 | 37 | 187 | 12 | EXT | Задир. |  | (c)
87527.993 | 6.793 | 6.769 | -4.757 | -4.781 | 1787 | 1858 | 1881 | 1787 | 4745 | 8054 |  | CORR | CIGR | 04:34 | 04:46 | 04:50 | 36 | 188 | 10 | EXT | Аномалия находится на отводе. | 0.89 | (c)
87540.558 | 7.808 | 7.794 | -3.622 | -3.636 | -692 | -598 | -621 | 550 | 3612 | 8055 |  | GOUG | CIGR | 08:06 | 08:22 | 08:18 | 24 | 142 | 9 | EXT | Задир. |  | (c)
87578.603 | 11.133 | 11.089 | -0.062 | -0.106 | -1398 | -954 | -971 | 543 | 21 | 8058 |  | CORR | GENE | 08:18 | 09:30 | 09:27 | 85 | 855 | 13 | EXT | Аномалия находится на отводе. | 0.89 | (c)
87581.814 | 3.149 | 3.133 | -8.471 | -8.487 | -1925 | -1830 | -1833 | 1741 | 3133 | 8059 |  | CORR | CIGR | 07:00 | 07:15 | 07:15 | 35 | 184 | 10 | EXT |  | 0.89 | (c)
87590.487 | 0.202 | 0.144 | -11.223 | -11.281 | -2107 | -1691 | -1836 | 1564 | 144 | 8060 |  | CORR | GENE | 05:58 | 07:06 | 06:42 | 87 | 543 | 10 | EXT | Аномалия находится на отводе. | 0.89 | (c)
87600.415 | 10.13 | 9.998 | -1.295 | -1.427 | -1392 | -1371 | -1373 | 1354 | 915 | 8060 |  | CORR | AXGR | 07:54 | 07:57 | 07:57 | 512 | 37 | 10 | EXT | Аномалия находится на отводе. | 0.94 | (c)
87620.931 | 7.911 | 7.629 | -3.744 | -4.026 | -2107 | -1979 | -1889 | 1672 | 3556 | 8062 |  | DENT | GENE | 06:16 | 06:37 | 06:51 | 470 | 435 | 0.5 | N/A | Глубина вмятины: 7 мм (0,5%). Линейка: 47 см в (763 см; 06:37 ч:мин) Аномалия находится на отводе. |  | (c)
87625.191 | 0.516 | 0.493 | -10.764 | -10.787 | -1232 | -1116 | -1123 | 999 | 493 | 8063 |  | CORR | CIGR | 06:54 | 07:13 | 07:12 | 28 | 218 | 10 | EXT |  | 0.92 | (c)
87629.283 | 4.608 | 4.571 | -6.672 | -6.709 | -1236 | -1140 | -1143 | 995 | 4571 | 8063 |  | CORR | CIGR | 06:54 | 07:09 | 07:09 | 37 | 187 | 12 | EXT |  | 0.92 | (c)
87629.37 | 4.695 | 4.525 | -6.585 | -6.755 | -1027 | -1015 | -1013 | 1000 | 4525 | 8063 |  | CORR | AXGR | 07:28 | 07:29 | 07:30 | 272 | 27 | 11 | EXT |  | 0.96 | (c)
87629.539 | 4.864 | 4.789 | -6.416 | -6.491 | -1247 | -1157 | -1139 | 984 | 4789 | 8063 |  | CORR | GENE | 06:52 | 07:07 | 07:09 | 75 | 216 | 12 | EXT |  | 0.93 | (c)
87652.284 | 5.184 | 5.139 | -6.211 | -6.256 | 1207 | 1314 | 1397 | 643 | 5139 | 8065 |  | CORR | GENE | 05:26 | 05:44 | 05:57 | 80 | 381 | 11 | EXT |  | 0.93 | (c)
87653.083 | 5.983 | 5.932 | -5.412 | -5.463 | 1246 | 1366 | 1442 | 591 | 5401 | 8065 |  | CORR | GENE | 05:33 | 05:52 | 06:05 | 62 | 393 | 13 | EXT |  | 0.93 | (c)
87681.055 | 11.01 | 10.902 | -0.32 | -0.428 | 991 | 1158 | 1170 | 882 | 257 | 8067 |  | CORR | GENE | 04:05 | 04:32 | 04:34 | 171 | 358 | 10 | EXT |  | 0.94 | (c)
87681.268 | 11.223 | 11.198 | -0.107 | -0.132 | 1091 | 1179 | 1213 | 895 | 92 | 8067 |  | CORR | CIGR | 04:21 | 04:35 | 04:40 | 40 | 245 | 10 | EXT |  | 0.92 | (c)
87681.324 | 11.279 | 11.263 | -0.051 | -0.067 | 718 | 844 | 835 | 718 | 29 | 8067 |  | CORR | CIGR | 03:20 | 03:41 | 03:39 | 38 | 234 | 13 | EXT |  | 0.92 | (c)
87681.512 | 0.137 | 0.099 | -10.893 | -10.931 | 1821 | 1940 | 2012 | 28 | 99 | 8068 |  | CORR | GENE | 04:06 | 04:26 | 04:37 | 61 | 381 | 15 | EXT |  | 0.93 | (c)
87690.739 | 9.364 | 9.341 | -1.666 | -1.689 | 887 | 995 | 1017 | 887 | 1632 | 8068 |  | CORR | GENE | 01:36 | 01:53 | 01:57 | 57 | 260 | 10 | EXT |  | 0.93 | (c)
87691.232 | 9.857 | 9.731 | -1.173 | -1.299 | -2170 | -2075 | -1861 | 61 | 1151 | 8068 |  | CORR | GENE | 05:22 | 05:38 | 06:12 | 148 | 618 | 10 | EXT |  | 0.94 | (c)
87691.574 | 10.199 | 10.155 | -0.831 | -0.875 | -2185 | -1746 | -1889 | 46 | 749 | 8068 |  | CORR | GENE | 05:20 | 06:31 | 06:08 | 126 | 591 | 10 | EXT |  | 0.93 | (c)
87692.038 | 10.663 | 10.426 | -0.367 | -0.604 | -2200 | -2084 | -1860 | 30 | 297 | 8068 |  | CORR | GENE | 05:17 | 05:36 | 06:12 | 307 | 681 | 13 | EXT |  | 0.97 | (c)
87693.405 | 1 | 0.97 | -10.5 | -10.53 | -1538 | -1428 | -1346 | 693 | 970 | 8069 |  | CORR | GENE | 06:02 | 06:20 | 06:33 | 60 | 384 | 15 | EXT |  | 0.93 | (c)
87694.539 | 2.134 | 2.106 | -9.366 | -9.394 | -1406 | -1342 | -1264 | 825 | 2106 | 8069 |  | CORR | GENE | 06:23 | 06:34 | 06:46 | 86 | 283 | 14 | EXT |  | 0.93 | (c)
87694.572 | 2.167 | 2.148 | -9.333 | -9.352 | -1967 | -1725 | -1729 | 264 | 2148 | 8069 |  | CORR | CIGR | 04:53 | 05:32 | 05:31 | 48 | 476 | 11 | EXT |  | 0.92 | (c)
87705.122 | 1.217 | 1.19 | -10.053 | -10.08 | -2185 | -2076 | -2074 | 46 | 1190 | 8070 |  | CORR | CIGR | 04:36 | 04:54 | 04:54 | 32 | 222 | 11 | EXT |  | 0.92 | (c)
87705.32 | 1.415 | 1.375 | -9.855 | -9.895 | -2005 | -1816 | -1833 | 226 | 1375 | 8070 |  | CORR | GENE | 05:05 | 05:36 | 05:33 | 73 | 343 | 10 | EXT |  | 0.93 | (c)
87707.832 | 3.927 | 3.822 | -7.343 | -7.448 | -1425 | -1261 | -1129 | 806 | 3822 | 8070 |  | CORR | GENE | 06:39 | 07:05 | 07:27 | 163 | 592 | 10 | EXT |  | 0.94 | (c)
87729.068 | 2.433 | 2.411 | -8.982 | -9.004 | 1952 | 2004 | 2008 | 166 | 2411 | 8072 |  | GOUG | CIGR | 03:43 | 03:52 | 03:52 | 25 | 112 | 14 | EXT | Задир. Аномалия находится на упругопластическом изгибе: R=416 D, максимальное растяжение на 5.7 час. |  | (c)
87750.565 | 1.145 | 1.064 | -9.91 | -9.991 | 2057 | 2077 | 2098 | 92 | 1064 | 8074 |  | CORR | GENE | 06:44 | 06:47 | 06:51 | 274 | 81 | 11 | EXT | Аномалия находится на упругопластическом изгибе: R=829 D, максимальное растяжение на 5.7 час. | 0.96 | (c)
87759.553 | 10.133 | 10.11 | -0.922 | -0.945 | 1210 | 1262 | 1292 | 857 | 904 | 8074 |  | CORR | CIGR | 04:27 | 04:36 | 04:41 | 41 | 163 | 10 | EXT |  | 0.92 | (c)
87767.579 | 7.104 | 7.074 | -4.216 | -4.246 | -1272 | -1194 | -1183 | 959 | 4216 | 8075 |  | CORR | CIGR | 06:41 | 06:54 | 06:55 | 30 | 177 | 10 | EXT |  | 0.92 | (c)
87768.147 | 7.672 | 7.591 | -3.648 | -3.729 | -1210 | -1187 | -1197 | 1021 | 3538 | 8075 |  | CORR | AXGR | 06:51 | 06:55 | 06:53 | 191 | 25 | 10 | EXT |  | 0.94 | (c)
87801.705 | 9.955 | 9.847 | -1.545 | -1.653 | -2205 | -2178 | -2177 | 26 | 1408 | 8078 |  | CORR | GENE | 03:23 | 03:28 | 03:28 | 245 | 56 | 10 | EXT |  | 0.95 | (c)
87805.588 | 2.338 | 2.311 | -0.787 | -0.814 | 1290 | 1633 | 1499 | 523 | 530 | 8079 |  | CORR | GENE | 05:20 | 06:15 | 05:54 | 284 | 418 | 10 | EXT |  | 0.95 | (c)
87805.641 | 2.391 | 2.35 | -0.734 | -0.775 | 1756 | 1841 | 1835 | 318 | 715 | 8079 |  | CORR | GENE | 06:35 | 06:49 | 06:48 | 60 | 157 | 11 | EXT |  | 0.93 | (c)
87806.375 | 0 | -0.042 | -2.875 | -2.917 | 180 | 480 | 727 | 180 |  | 8080 | Нарушение формы кольцевого шва | GWAN |  | 03:38 | 04:27 | 05:07 | 0 | 1095 |  | EXT | Нарушение формы кольцевого шва |  | (c)
87806.375 | 0 | -0.023 | -2.875 | -2.898 | 1496 | 1613 | 1878 | 1496 |  | 8080 | Нарушение формы кольцевого шва | GWAN |  | 07:11 | 07:30 | 08:12 | 0 | 762 |  | EXT | Нарушение формы кольцевого шва |  | (c)
87806.962 | 0.587 | 0.56 | -2.288 | -2.315 | -808 | -740 | -737 | 667 | 560 | 8080 |  | ARTD | GENE | 00:59 | 01:10 | 01:10 | 73 | 141 |  | EXT | Эквивалент потери металла 10%. |  | (c)
87807.634 | 1.259 | 1.245 | -1.616 | -1.63 | -725 | -691 | -681 | 636 | 1245 | 8080 |  | ARTD | CIGR | 01:12 | 01:18 | 01:20 | 36 | 88 |  | EXT | Эквивалент потери металла 10%. |  | (c)
87810.192 | 0.942 | 0.933 | -4.403 | -4.412 | 1453 | 1531 | 1547 | 591 | 933 | 8081 |  | CORR | CIGR | 05:48 | 06:01 | 06:03 | 27 | 187 | 10 | EXT |  | 0.92 | (c)
87816.104 | 1.509 | 1.405 | -10.016 | -10.12 | 1236 | 1469 | 1496 | 475 | 1405 | 8082 |  | CORR | GENE | 04:02 | 04:40 | 04:44 | 149 | 520 | 12 | EXT |  | 0.94 | (c)
87825.194 | 10.599 | 10.489 | -0.926 | -1.036 | 1316 | 1403 | 1378 | 792 | 486 | 8082 |  | CORR | GENE | 04:15 | 04:29 | 04:25 | 550 | 123 | 11 | EXT |  | 0.99 | (c)
87826.481 | 0.361 | 0.339 | -10.344 | -10.366 | 2110 | 2144 | -2178 | 0 | 339 | 8083 |  | CORR | CIGR | 07:19 | 07:24 | 07:47 | 45 | 345 | 11 | EXT |  | 0.92 | (c)
87829.237 | 3.117 | 3.092 | -7.588 | -7.613 | 926 | 1060 | 1066 | 926 | 3092 | 8083 |  | CORR | GENE | 04:08 | 04:29 | 04:30 | 52 | 279 | 12 | EXT |  | 0.93 | (c)
87829.477 | 3.357 | 3.251 | -7.348 | -7.454 | 960 | 966 | 993 | 960 | 3251 | 8083 |  | CORR | GENE | 04:13 | 04:14 | 04:18 | 130 | 65 | 10 | EXT |  | 0.93 | (c)
87838.889 | 2.064 | 1.966 | -9.296 | -9.394 | 2170 | 2199 | 2192 | 17 | 1966 | 8084 |  | CORR | AXGR | 06:55 | 06:59 | 06:58 | 254 | 44 | 11 | EXT |  | 0.95 | (c)
87843.935 | 7.11 | 6.766 | -4.25 | -4.594 | -2209 | -2173 | -2168 | 21 | 3874 | 8084 |  | CORR | GENE | 07:08 | 07:14 | 07:14 | 720 | 83 | 11 | EXT |  | 1 | (c)
87845.193 | 8.368 | 8.025 | -2.992 | -3.335 | -2195 | -2139 | -2159 | 36 | 2626 | 8084 |  | CORR | GENE | 07:10 | 07:19 | 07:16 | 709 | 73 | 10 | EXT |  | 0.99 | (c)
87846.249 | 9.424 | 9.056 | -1.936 | -2.304 | -2189 | -2155 | -2149 | 42 | 1302 | 8084 |  | CORR | GENE | 07:11 | 07:16 | 07:17 | 1002 | 80 | 10 | EXT |  | 1 | (c)
87848.097 | 11.272 | 11.253 | -0.088 | -0.107 | 1844 | 1958 | 2143 | 0 | 19 | 8084 |  | CORR | GENE | 06:02 | 06:20 | 06:50 | 88 | 598 | 10 | EXT |  | 0.93 | (c)
87854.284 | 6.099 | 6.06 | -5.306 | -5.345 | 2110 | 2230 | 2219 | 0 | 5298 | 8085 |  | CORR | CIGR | 06:15 | 06:34 | 06:32 | 47 | 219 | 10 | EXT |  | 0.92 | (c)
87854.438 | 6.253 | 6.224 | -5.152 | -5.181 | 2040 | 2159 | 2175 | 0 | 5127 | 8085 |  | CORR | GENE | 06:04 | 06:23 | 06:25 | 54 | 270 | 10 | EXT |  | 0.93 | (c)
87858.214 | 10.029 | 10.004 | -1.376 | -1.401 | 1920 | 2102 | 2096 | 0 | 1348 | 8085 |  | CORR | GENE | 05:44 | 06:13 | 06:12 | 53 | 352 | 11 | EXT |  | 0.93 | (c)
87858.706 | 10.521 | 10.44 | -0.884 | -0.965 | 1689 | 2117 | 2084 | 0 | 843 | 8085 |  | CORR | GENE | 05:07 | 06:16 | 06:11 | 122 | 790 | 10 | EXT |  | 0.93 | (c)
87859.941 | 0.351 | 0.304 | -10.924 | -10.971 | 1732 | 1875 | 1905 | 152 | 304 | 8086 |  | CORR | GENE | 06:15 | 06:38 | 06:43 | 59 | 347 | 10 | EXT |  | 0.93 | (c)
87860.778 | 1.188 | 1.139 | -10.087 | -10.136 | 1781 | 1974 | 2009 | 0 | 1139 | 8086 |  | CORR | GENE | 06:23 | 06:54 | 06:60 | 75 | 456 | 10 | EXT |  | 0.93 | (c)
87861.798 | 2.208 | 2.151 | -9.067 | -9.124 | 1705 | 1831 | 1824 | 288 | 2151 | 8086 |  | CORR | GENE | 06:11 | 06:31 | 06:30 | 57 | 238 | 10 | EXT |  | 0.93 | (c)
87864.238 | 4.648 | 4.591 | -6.627 | -6.684 | 1793 | 1991 | 2024 | 0 | 4591 | 8086 |  | CORR | GENE | 06:25 | 06:57 | 07:02 | 83 | 463 | 10 | EXT |  | 0.93 | (c)
87864.851 | 5.261 | 5.18 | -6.014 | -6.095 | 1663 | 1982 | 1873 | 147 | 5180 | 8086 |  | CORR | GENE | 06:04 | 06:55 | 06:38 | 116 | 421 | 10 | EXT |  | 0.93 | (c)
87865.05 | 5.46 | 5.45 | -5.815 | -5.825 | 1879 | 2159 | 2085 | 0 | 5450 | 8086 |  | CORR | GENE | 06:39 | 07:24 | 07:12 | 87 | 412 | 10 | EXT |  | 0.93 | (c)
87869.195 | 9.605 | 8.567 | -1.67 | -2.708 | 2103 | 2204 | 2173 | 0 | 972 | 8086 |  | CORR | GENE | 07:15 | 07:31 | 07:26 | 1736 | 141 | 12 | EXT |  | 1.03 | (b)
87871.868 | 1.003 | 0.917 | -10.412 | -10.498 | 1888 | 2059 | 2020 | 79 | 917 | 8087 |  | CORR | GENE | 06:54 | 07:22 | 07:15 | 99 | 263 | 10 | EXT |  | 0.93 | (c)
87875.748 | 4.883 | 4.83 | -6.532 | -6.585 | 1808 | 2037 | 2021 | 0 | 4830 | 8087 |  | CORR | GENE | 06:41 | 07:18 | 07:16 | 83 | 428 | 10 | EXT |  | 0.93 | (c)
87875.996 | 5.131 | 5.092 | -6.284 | -6.323 | 1822 | 1961 | 2026 | 0 | 5092 | 8087 |  | CORR | GENE | 06:43 | 07:06 | 07:16 | 116 | 409 | 10 | EXT |  | 0.93 | (c)
87878.304 | 7.439 | 7.42 | -3.976 | -3.995 | 1526 | 1667 | 1731 | 293 | 3911 | 8087 |  | CORR | GENE | 05:56 | 06:18 | 06:29 | 84 | 411 | 10 | EXT |  | 0.93 | (c)
87882.391 | 0.111 | 0.055 | -11.459 | -11.515 | -1221 | -904 | -956 | 691 | 55 | 8088 |  | CORR | GENE | 05:55 | 06:46 | 06:38 | 56 | 530 | 10 | EXT |  | 0.93 | (c)
87887.073 | 4.793 | 4.67 | -6.777 | -6.9 | -854 | -801 | -692 | 530 | 4670 | 8088 |  | CORR | GENE | 06:54 | 07:03 | 07:20 | 123 | 324 | 14 | EXT |  | 0.94 | (c)
87890.811 | 8.531 | 8.493 | -3.039 | -3.077 | -691 | -585 | -590 | 489 | 3026 | 8088 |  | CORR | GENE | 07:21 | 07:38 | 07:37 | 51 | 202 | 10 | EXT |  | 0.92 | (c)
87895.457 | 1.607 | 1.575 | -9.843 | -9.875 | 1466 | 1550 | 1556 | 585 | 1575 | 8089 |  | CORR | GENE | 06:51 | 07:04 | 07:05 | 62 | 179 | 10 | EXT | Аномалия находится на отводе. | 0.93 | (c)
87913.486 | 8.186 | 8.173 | -3.139 | -3.152 | -2042 | -2005 | -1988 | 188 | 3126 | 8090 |  | CORR | CIGR | 04:55 | 05:01 | 05:04 | 26 | 109 | 13 | EXT |  | 0.92 | (c)
87916.057 | 10.757 | 10.735 | -0.568 | -0.59 | -2112 | -1841 | -1951 | 118 | 485 | 8090 |  | CORR | GENE | 04:44 | 05:28 | 05:10 | 105 | 322 | 10 | EXT |  | 0.93 | (c)
87916.167 | 10.867 | 10.846 | -0.458 | -0.479 | -1969 | -1846 | -1826 | 262 | 356 | 8090 |  | CORR | GENE | 05:07 | 05:27 | 05:30 | 123 | 286 | 13 | EXT |  | 0.94 | (c)
87916.4 | 11.1 | 11.054 | -0.225 | -0.271 | -1955 | -1641 | -1662 | 275 | 162 | 8090 |  | CORR | GENE | 05:09 | 06:00 | 05:57 | 109 | 586 | 14 | EXT |  | 0.93 | (c)
87919.053 | 2.428 | 2.383 | -8.962 | -9.007 | 1434 | 1491 | 1576 | 513 | 2383 | 8091 |  | CORR | GENE | 03:59 | 04:08 | 04:22 | 62 | 283 | 10 | EXT |  | 0.93 | (c)
87936.093 | 8.078 | 8.048 | -2.872 | -2.902 | -1819 | -1750 | -1757 | 412 | 2857 | 8092 |  | CORR | CIGR | 07:22 | 07:33 | 07:32 | 45 | 124 | 14 | EXT |  | 0.93 | (c)
87943.764 | 4.799 | 4.695 | -6.446 | -6.55 | 1812 | 1919 | 2199 | 0 | 4695 | 8093 |  | CORR | GENE | 03:05 | 03:22 | 04:07 | 134 | 774 | 10 | EXT |  | 0.93 | (c)
88014.009 | 7.644 | 7.575 | -3.266 | -3.335 | -1814 | -1778 | -1787 | 417 | 3117 | 8099 |  | CORR | GENE | 08:04 | 08:10 | 08:08 | 218 | 53 | 11 | EXT |  | 0.95 | (c)
88014.326 | 7.961 | 7.942 | -2.949 | -2.968 | -2092 | -1902 | -1892 | 138 | 2877 | 8099 |  | CORR | GENE | 07:19 | 07:50 | 07:51 | 91 | 401 | 10 | EXT |  | 0.93 | (c)
88016.057 | 9.692 | 9.676 | -1.218 | -1.234 | -1895 | -1645 | -1717 | 336 | 1178 | 8099 |  | CORR | GENE | 07:51 | 08:31 | 08:19 | 56 | 356 | 10 | EXT |  | 0.93 | (c)
88016.875 | 10.51 | 10.425 | -0.4 | -0.485 | -2117 | -1990 | -1996 | 114 | 234 | 8099 |  | CORR | GENE | 07:15 | 07:35 | 07:34 | 251 | 243 | 10 | EXT |  | 0.95 | (c)
88019.529 | 2.254 | 2.23 | -9.076 | -9.1 | 1545 | 1684 | 1668 | 439 | 2230 | 8100 |  | CORR | CIGR | 06:53 | 07:15 | 07:13 | 32 | 246 | 14 | EXT |  | 0.92 | (c)
88019.637 | 2.362 | 2.341 | -8.968 | -8.989 | 1594 | 1630 | 1658 | 508 | 2341 | 8100 |  | CORR | CIGR | 07:01 | 07:06 | 07:11 | 28 | 128 | 10 | EXT |  | 0.92 | (c)
88029.424 | 0.819 | 0.8 | -10.296 | -10.315 | 1222 | 1293 | 1290 | 873 | 800 | 8101 |  | CORR | CIGR | 04:14 | 04:25 | 04:25 | 41 | 135 | 10 | EXT |  | 0.92 | (c)
88032.732 | 4.127 | 4.091 | -6.988 | -7.024 | 1862 | 1949 | 1952 | 189 | 4091 | 8101 |  | CORR | CIGR | 05:57 | 06:11 | 06:11 | 36 | 180 | 11 | EXT |  | 0.92 | (c)
88034.996 | 6.391 | 6.292 | -4.724 | -4.823 | 1263 | 1484 | 1470 | 555 | 4647 | 8101 |  | CORR | GENE | 04:20 | 04:56 | 04:54 | 176 | 412 | 10 | EXT |  | 0.94 | (c)
88090.831 | 8.631 | 7.978 | -2.864 | -3.517 | 1781 | 1889 | 1911 | 189 | 2254 | 8108 |  | DENT | GENE | 05:32 | 05:49 | 05:53 | 1263 | 260 | 0.3 | N/A | Глубина вмятины: 4 мм (0,3%). Линейка: 126 см в (798 см; 05:49 ч:мин) Аномалия находится на упругопластическом изгибе. |  | (c)
88118.646 | 2.851 | 0.195 | -8.579 | -11.235 | -256 | 1972 | 1975 | 0 |  | 8111 |  | OVAL |  | 00:00 | 05:60 | 06:00 | 5426 |  |  | N/A | Овальность: 0,02 |  | (c)
88119.105 | 3.31 | 3.01 | -8.12 | -8.42 | 1696 | 1989 | 1920 | 87 | 3010 | 8111 |  | DENT | GENE | 05:15 | 06:02 | 05:51 | 500 | 447 | 1 | N/A | Глубина вмятины: 14 мм (1,0%). Линейка: 50 см в (301 см; 06:02 ч:мин) Аномалия находится вблизи продольного шва. Аномалия находится на упругопластическом изгибе. |  | (c)
88119.345 | 3.55 | 3.512 | -7.88 | -7.918 | -1898 | -1621 | -1666 | 333 | 3512 | 8111 |  | CORR | GENE | 07:35 | 08:20 | 08:12 | 243 | 464 | 12 | EXT | Аномалия находится на упругопластическом изгибе: R=459 D, максимальное растяжение на 0.7 час. | 0.95 | (c)
88119.619 | 3.824 | 3.611 | -7.606 | -7.819 | 1621 | 1814 | 1877 | 98 | 3611 | 8111 |  | DENT | GENE | 05:03 | 05:34 | 05:44 | 369 | 511 | 0.8 | N/A | Глубина вмятины: 12 мм (0,8%). Линейка: 37 см в (361 см; 05:34 ч:мин) Аномалия находится вблизи продольного шва. Аномалия находится на упругопластическом изгибе. |  | (c)
88179.912 | 7.627 | 7.609 | -3.703 | -3.721 | 252 | 304 | 317 | 252 | 3694 | 8116 |  | CORR | CIGR | 03:01 | 03:09 | 03:11 | 27 | 131 | 10 | EXT | Аномалия находится на упругопластическом изгибе: R=176 D, максимальное растяжение на 5.9 час. | 0.89 | (c)
88184.687 | 1.072 | 1.006 | -3.483 | -3.549 | 1250 | 1427 | 1422 | 637 | 1006 | 8117 |  | CORR | GENE | 03:14 | 03:43 | 03:42 | 88 | 344 | 10 | EXT | Аномалия находится на упругопластическом изгибе: R=201 D, максимальное растяжение на 5.9 час. | 0.93 | (c)
88197.585 | 9.415 | 9.405 | -1.95 | -1.96 | 440 | 502 | 509 | 440 | 1938 | 8118 |  | CORR | CIGR | 03:49 | 03:60 | 04:01 | 22 | 139 | 12 | EXT |  | 0.92 | (c)
88202.207 | 2.672 | 2.56 | -8.773 | -8.885 | 1545 | 1616 | 1644 | 487 | 2560 | 8119 |  | CORR | GENE | 06:58 | 07:10 | 07:14 | 296 | 199 | 10 | EXT | Аномалия находится на отводе. | 0.96 | (c)
88204.277 | 4.742 | 4.712 | -6.703 | -6.733 | 53 | 108 | 146 | 53 | 4712 | 8119 |  | CORR | CIGR | 02:58 | 03:07 | 03:13 | 39 | 186 | 11 | EXT | Аномалия находится на отводе. | 0.92 | (c)
88209.448 | 9.913 | 9.671 | -1.532 | -1.774 | 29 | 46 | 51 | 29 | 1466 | 8119 |  | CORR | AXGR | 02:54 | 02:57 | 02:57 | 308 | 43 | 11 | EXT | Аномалия находится на отводе. | 0.96 | (c)
88210.589 | 11.054 | 11.026 | -0.391 | -0.419 | 1205 | 1262 | 1282 | 871 | 391 | 8119 |  | CORR | CIGR | 06:04 | 06:13 | 06:16 | 28 | 154 | 10 | EXT | Аномалия находится на отводе. | 0.92 | (c)
88211.039 | 0.059 | 0.043 | -11.266 | -11.282 | 2039 | -1993 | -1985 | 0 | 43 | 8120 |  | CORR | GENE | 04:09 | 05:18 | 05:19 | 117 | 874 | 10 | EXT |  | 0.93 | (c)
88213.949 | 2.969 | 2.934 | -8.356 | -8.391 | 2052 | 2093 | 2169 | 0 | 2934 | 8120 |  | CORR | GENE | 04:11 | 04:17 | 04:29 | 53 | 232 | 10 | EXT |  | 0.93 | (c)
88215.826 | 4.846 | 4.827 | -6.479 | -6.498 | -1337 | -1266 | -1268 | 894 | 4827 | 8120 |  | CORR | CIGR | 07:04 | 07:15 | 07:15 | 34 | 137 | 10 | EXT |  | 0.92 | (c)
88226.755 | 4.45 | 3.831 | -6.91 | -7.529 | 774 | 1125 | 1241 | 774 | 3831 | 8121 |  | WRIN | GENE | 04:41 | 05:37 | 05:56 | 1790 | 934 | 1.4 | N/A | Высота гофр: 20 мм (1,4%). Длина волны: 386 мм Аномалия находится на отводе. |  | (c)
88231.295 | 8.99 | 8.978 | -2.37 | -2.382 | 1519 | 1557 | 1576 | 1519 | 2356 | 8121 |  | CORR | CIGR | 06:41 | 06:47 | 06:50 | 26 | 114 | 10 | EXT | Аномалия находится на отводе. | 0.89 | (c)
88234.497 | 0.832 | 0.745 | -10.753 | -10.84 | 1001 | 1392 | 1291 | 1001 | 745 | 8122 |  | CORR | GENE | 05:35 | 06:38 | 06:22 | 199 | 579 | 10 | EXT | Аномалия находится на отводе. | 0.91 | (c)
88240.178 | 6.513 | 6.45 | -5.072 | -5.135 | 980 | 1293 | 1215 | 980 | 5060 | 8122 |  | CORR | GENE | 05:32 | 06:22 | 06:09 | 75 | 469 | 11 | EXT | Аномалия находится на отводе. | 0.89 | (c)
88240.303 | 6.638 | 6.625 | -4.947 | -4.96 | 1032 | 1175 | 1155 | 1032 | 4923 | 8122 |  | CORR | CIGR | 05:40 | 06:03 | 05:60 | 37 | 247 | 10 | EXT | Аномалия находится на отводе. | 0.89 | (c)
88293.468 | 2.643 | 2.601 | -8.747 | -8.789 | 721 | 1043 | 987 | 721 | 2601 | 8127 |  | CORR | GENE | 04:47 | 05:39 | 05:30 | 97 | 532 | 10 | EXT | Аномалия находится на отводе. | 0.93 | (c)
88294.65 | 3.825 | 3.675 | -7.565 | -7.715 | 1229 | 1290 | 1284 | 892 | 3675 | 8127 | Дефект проката | MIAN | GENE | 06:09 | 06:19 | 06:18 | 428 | 109 |  | INT | Дефект проката Эквивалент потери металла 12%. Аномалия находится на отводе. |  | (c)
88296.957 | 6.132 | 6.053 | -5.258 | -5.337 | 706 | 824 | 957 | 706 | 5233 | 8127 |  | CORR | GENE | 04:44 | 05:03 | 05:25 | 104 | 502 | 10 | EXT | Аномалия находится на отводе. | 0.93 | (c)
88297.989 | 7.164 | 7.116 | -4.226 | -4.274 | 1308 | 1576 | 1562 | 414 | 4162 | 8127 |  | CORR | GENE | 06:21 | 07:05 | 07:03 | 112 | 508 | 13 | EXT | Аномалия находится на отводе. | 0.93 | (c)
88301.37 | 10.545 | 10.529 | -0.845 | -0.861 | 326 | 416 | 444 | 326 | 828 | 8127 |  | CORR | CIGR | 03:43 | 03:58 | 04:02 | 33 | 237 | 10 | EXT | Аномалия находится на отводе. | 0.92 | (c)
88302.192 | 11.367 | 11.268 | -0.023 | -0.122 | 379 | 468 | 739 | 379 | 23 | 8127 |  | CORR | GENE | 03:52 | 04:06 | 04:50 | 99 | 720 | 13 | EXT | Аномалия находится на отводе. | 0.93 | (c)
88303.34 | 1.125 | 1.119 | -10.225 | -10.231 | 998 | 1091 | 1099 | 998 | 1119 | 8128 |  | CORR | CIGR | 04:08 | 04:23 | 04:24 | 34 | 201 | 11 | EXT |  | 0.92 | (c)
88315.305 | 1.74 | 1.71 | -9.4 | -9.43 | -2165 | -1661 | -1821 | 65 | 1710 | 8129 |  | CORR | GENE | 04:02 | 05:24 | 04:58 | 142 | 688 | 10 | EXT |  | 0.93 | (c)
88315.863 | 2.298 | 2.116 | -8.842 | -9.024 | -1949 | -1777 | -1733 | 281 | 2116 | 8129 |  | CORR | GENE | 04:37 | 05:05 | 05:12 | 188 | 433 | 11 | EXT |  | 0.94 | (c)
88316.08 | 2.515 | 2.493 | -8.625 | -8.647 | -2145 | -2089 | -2055 | 86 | 2493 | 8129 |  | CORR | CIGR | 04:06 | 04:15 | 04:20 | 45 | 180 | 10 | EXT |  | 0.92 | (c)
88317.826 | 4.261 | 4.208 | -6.879 | -6.932 | 2038 | -2154 | -2160 | 0 | 4208 | 8129 |  | CORR | GENE | 03:21 | 04:04 | 04:03 | 108 | 527 | 10 | EXT |  | 0.93 | (c)
88325.859 | 1.154 | 1.134 | -10.231 | -10.251 | 603 | 681 | 674 | 603 | 1134 | 8130 |  | CORR | CIGR | 03:51 | 04:04 | 04:02 | 31 | 142 | 10 | EXT | Аномалия находится на упругопластическом изгибе: R=505 D, максимальное растяжение на 5.5 час. | 0.92 | (c)
88326.644 | 1.939 | 1.907 | -9.446 | -9.478 | 783 | 862 | 913 | 783 | 1907 | 8130 |  | CORR | CIGR | 04:20 | 04:33 | 04:41 | 49 | 260 | 11 | EXT | Аномалия находится на упругопластическом изгибе: R=501 D, максимальное растяжение на 5.5 час. | 0.93 | (c)
88327.012 | 2.307 | 2.278 | -9.078 | -9.107 | 994 | 1090 | 1136 | 952 | 2278 | 8130 |  | CORR | GENE | 04:54 | 05:09 | 05:17 | 64 | 285 | 10 | EXT | Аномалия находится на упругопластическом изгибе: R=502 D, максимальное растяжение на 5.6 час. | 0.93 | (c)
88332.731 | 8.026 | 7.981 | -3.359 | -3.404 | 989 | 1043 | 1125 | 970 | 3344 | 8130 |  | CORR | GENE | 04:53 | 05:02 | 05:15 | 60 | 272 | 10 | EXT | Аномалия находится на упругопластическом изгибе: R=332 D, максимальное растяжение на 5.5 час. | 1.07 | (b)
88335.858 | 11.153 | 11.036 | -0.232 | -0.349 | -1951 | -1929 | -1933 | 279 | 69 | 8130 |  | CORR | AXGR | 08:59 | 09:02 | 09:02 | 280 | 37 | 14 | EXT | Аномалия находится на упругопластическом изгибе: R=242 D, максимальное растяжение на 5.5 час. | 0.97 | (c)
88336.103 | 0.013 | 0.01 | -11.522 | -11.525 | -1157 | -1157 | -1103 | 1049 | 10 | 8131 |  | CORR | GENE | 08:51 | 08:51 | 08:60 | 421 | 108 | 13 | EXT | Аномалия находится на упругопластическом изгибе: R=239 D, максимальное растяжение на 5.5 час. | 0.99 | (c)
88337.33 | 1.24 | 1.205 | -10.295 | -10.33 | -1682 | -1583 | -1580 | 549 | 1205 | 8131 |  | CORR | CIGR | 07:26 | 07:42 | 07:43 | 43 | 203 | 10 | EXT | Аномалия находится на упругопластическом изгибе: R=229 D, максимальное растяжение на 5.5 час. | 0.92 | (c)
88337.416 | 1.326 | 1.306 | -10.209 | -10.229 | -2025 | -1823 | -1808 | 206 | 1306 | 8131 |  | CORR | GENE | 06:31 | 07:03 | 07:06 | 70 | 433 | 11 | EXT | Аномалия находится на упругопластическом изгибе: R=229 D, максимальное растяжение на 5.5 час. | 1.12 | (b)
88338.995 | 2.905 | 2.875 | -8.63 | -8.66 | -1896 | -1841 | -1805 | 335 | 2875 | 8131 |  | CORR | CIGR | 06:52 | 07:01 | 07:06 | 40 | 182 | 10 | EXT | Аномалия находится на упругопластическом изгибе: R=230 D, максимальное растяжение на 5.6 час. | 1.11 | (b)
88399.113 | 6.798 | 6.772 | -4.807 | -4.833 | 1071 | 1199 | 1163 | 1071 | 4807 | 8137 |  | CORR | CIGR | 05:54 | 06:15 | 06:09 | 26 | 184 | 10 | EXT | Аномалия находится на отводе. | 0.89 | (c)
88426.961 | 0.081 | 0.043 | -11.424 | -11.462 | -1130 | -1042 | -926 | 721 | 43 | 8140 |  | CORR | GENE | 05:51 | 06:05 | 06:24 | 57 | 409 | 10 | EXT | Аномалия находится на отводе. | 0.89 | (c)
88460.99 | 0.09 | 0.027 | -8.93 | -8.993 | 1440 | -1944 | -2173 | 0 | 27 | 8145 |  | CORR | GENE | 01:53 | 04:47 | 04:10 | 97 | 1696 | 11 | EXT |  | 0.93 | (c)
88529.797 | 4.182 | 4.172 | -7.048 | -7.058 | 1639 | 1719 | 1720 | 430 | 4172 | 8151 |  | CORR | CIGR | 07:09 | 07:22 | 07:22 | 28 | 162 | 11 | EXT |  | 0.92 | (c)
88612.567 | 7.687 | 7.659 | -3.658 | -3.686 | -2160 | -2091 | -2048 | 71 | 3640 | 8159 |  | CORR | CIGR | 04:20 | 04:31 | 04:38 | 46 | 224 | 10 | EXT |  | 0.92 | (c)
88636.944 | 9.544 | 9.476 | -1.571 | -1.639 | 1657 | 1770 | 1850 | 188 | 1562 | 8161 |  | CORR | GENE | 06:57 | 07:15 | 07:28 | 77 | 386 | 10 | EXT | Аномалия находится на отводе. | 0.93 | (c)
88645.689 | 7.174 | 7.153 | -4.036 | -4.057 | 1453 | 1745 | 1640 | 404 | 3988 | 8162 |  | CORR | GENE | 03:50 | 04:37 | 04:20 | 69 | 373 | 10 | EXT |  | 0.93 | (c)
88686.263 | 5.378 | 5.31 | -1.927 | -1.995 | -1303 | -1284 | -1289 | 928 | 1870 | 8166 |  | CORR | AXGR | 06:08 | 06:11 | 06:10 | 125 | 27 | 14 | EXT | Аномалия находится на упругопластическом изгибе: R=233 D, максимальное растяжение на 0.8 час. | 0.94 | (c)
88733.502 | 7.682 | 7.63 | -3.893 | -3.945 | 1907 | 2067 | 2098 | 1907 | 3876 | 8171 |  | CORR | GENE | 08:01 | 08:27 | 08:32 | 69 | 383 | 10 | EXT | Аномалия находится на отводе. | 0.89 | (c)
88761.102 | 2.392 | 2.383 | -8.448 | -8.457 | 1238 | 1286 | 1294 | 880 | 2383 | 8174 |  | CORR | CIGR | 06:10 | 06:18 | 06:19 | 27 | 112 | 10 | EXT |  | 0.89 | (c)
88761.549 | 2.839 | 2.813 | -8.001 | -8.027 | 977 | 1055 | 1123 | 962 | 2813 | 8174 |  | CORR | CIGR | 05:28 | 05:40 | 05:51 | 46 | 292 | 11 | EXT |  | 0.89 | (c)
88761.696 | 2.986 | 2.967 | -7.854 | -7.873 | 1175 | 1203 | 1222 | 961 | 2967 | 8174 |  | CORR | CIGR | 05:60 | 06:04 | 06:07 | 22 | 95 | 11 | EXT |  | 0.89 | (c)
88764.203 | 5.493 | 5.482 | -5.347 | -5.358 | 1353 | 1435 | 1460 | 664 | 5318 | 8174 |  | CORR | CIGR | 06:29 | 06:42 | 06:46 | 40 | 213 | 10 | EXT |  | 0.89 | (c)
88764.49 | 5.78 | 5.766 | -5.06 | -5.074 | 1288 | 1308 | 1335 | 848 | 5052 | 8174 |  | CORR | CIGR | 06:18 | 06:21 | 06:26 | 22 | 95 | 12 | EXT |  | 0.89 | (c)
88767.646 | 8.936 | 8.817 | -1.904 | -2.023 | 2160 | 2182 | 2187 | 17 | 1782 | 8174 |  | CORR | GENE | 08:39 | 08:42 | 08:43 | 241 | 54 | 12 | EXT |  | 0.92 | (c)
88770.472 | 0.922 | 0.785 | -9.113 | -9.25 | -1340 | -1099 | -1125 | 910 | 785 | 8175 |  | CORR | GENE | 05:25 | 06:04 | 06:00 | 158 | 430 | 10 | EXT | Аномалия находится на отводе. | 0.9 | (c)
88785.502 | 5.917 | 5.902 | -4.828 | -4.843 | -1710 | -1626 | -1584 | 1458 | 4790 | 8176 |  | GOUG | GENE | 04:22 | 04:35 | 04:42 | 53 | 252 | 9 | EXT | Аномалия находится на отводе. Задир. |  | (c)
88787.334 | 7.749 | 6.693 | -2.996 | -4.052 | -99 | 1 | -31 | 0 | 2021 | 8176 |  | LWAN | GENE | 08:42 | 08:58 | 08:53 | 2031 | 136 |  | EXT | Эквивалент потери металла 13%. Аномалия находится на отводе. |  | (c)
88788.682 | 9.097 | 8.687 | -1.648 | -2.058 | -747 | -642 | -669 | 590 | 1386 | 8176 |  | CORR | GENE | 06:57 | 07:14 | 07:10 | 672 | 157 | 10 | EXT | Аномалия находится на отводе. | 0.95 | (c)
88822.389 | 0.079 | 0.037 | -2.451 | -2.493 | 1917 | 2098 | 2054 | 40 | 37 | 8180 |  | CORR | GENE | 05:06 | 05:35 | 05:28 | 55 | 274 | 12 | EXT |  | 0.93 | (c)
88824.675 | 2.365 | 2.339 | -0.165 | -0.191 | 2025 | 2156 | 2149 | 0 | 164 | 8180 |  | CORR | CIGR | 05:23 | 05:45 | 05:43 | 27 | 248 | 14 | EXT |  | 0.92 | (c)
88845.205 | 0.3 | 0.274 | -10.98 | -11.006 | -1639 | -1503 | -1533 | 592 | 274 | 8183 |  | CORR | CIGR | 04:45 | 05:07 | 05:02 | 48 | 212 | 10 | EXT | Аномалия находится на упругопластическом изгибе: R=365 D, максимальное растяжение на 5.8 час. | 0.99 | (c)
88847.714 | 2.809 | 2.783 | -8.471 | -8.497 | -1125 | -718 | -855 | 584 | 2783 | 8183 |  | CORR | GENE | 06:08 | 07:14 | 06:52 | 119 | 541 | 10 | EXT | Аномалия находится на упругопластическом изгибе: R=280 D, максимальное растяжение на 5.8 час. | 1.05 | (b)
88856.185 | 0 | -0.027 | -11.08 | -11.107 | 733 | 854 | -1669 | 390 |  | 8184 | Нарушение формы кольцевого шва | GWAN |  | 10:57 | 11:17 | 16:30 | 0 | 4118 |  | EXT | Нарушение формы кольцевого шва Аномалия находится на отводе. |  | (c)
88869.55 | 2.285 | 2.213 | -8.715 | -8.787 | -787 | -745 | -684 | 581 | 2213 | 8185 |  | GOUG | GENE | 08:32 | 08:39 | 08:49 | 584 | 206 | 7 | EXT | Зона задиров. |  | (c)
88870.313 | 3.048 | 3.015 | -7.952 | -7.985 | -1409 | -1213 | -1269 | 1128 | 3015 | 8185 |  | GOUG | GENE | 06:52 | 07:23 | 07:15 | 78 | 281 | 12 | EXT | Задир. |  | (c)
88875.909 | 8.644 | 7.622 | -2.356 | -3.378 | -1899 | -1710 | -1715 | 1531 | 1958 | 8185 |  | DENT | GENE | 05:33 | 06:03 | 06:02 | 1420 | 368 | 0.6 | N/A | Глубина вмятины: 9 мм (0,6%). Линейка: 142 см в (762 см; 06:03 ч:мин) |  | (c)
88878.265 | 0 | -0.02 | -11.05 | -11.07 | 816 | -344 | -1469 | 707 |  | 8186 | Нарушение формы кольцевого шва | GWAN |  | 10:46 | 07:39 | 16:37 | 0 | 4351 |  | EXT | Нарушение формы кольцевого шва Аномалия находится на отводе. |  | (c)
88881.099 | 2.834 | 2.728 | -8.216 | -8.322 | -460 | -298 | -253 | 46 | 2728 | 8186 |  | CORR | GENE | 07:20 | 07:46 | 07:53 | 142 | 414 | 10 | EXT | Аномалия находится на отводе. | 0.9 | (c)
88881.728 | 3.463 | 3.406 | -7.587 | -7.644 | -1238 | -855 | -912 | 585 | 3406 | 8186 |  | CORR | GENE | 05:14 | 06:16 | 06:07 | 145 | 653 | 10 | EXT | Аномалия находится на отводе. | 0.9 | (c)
88888.221 | 9.956 | 9.943 | -1.094 | -1.107 | -1147 | -1081 | -1064 | 982 | 1079 | 8186 |  | CORR | CIGR | 05:29 | 05:39 | 05:42 | 28 | 165 | 10 | EXT | Аномалия находится на отводе. | 0.89 | (c)
88919.726 | 7.786 | 7.556 | -3.559 | -3.789 | -1481 | -1260 | -1302 | 750 | 3374 | 8190 |  | DENT | GENE | 05:42 | 06:18 | 06:11 | 415 | 358 | 0.4 | N/A | Глубина вмятины: 6 мм (0,4%). Линейка: 42 см в (756 см; 06:18 ч:мин) |  | (c)
88937.672 | 3.967 | 3.937 | -7.363 | -7.393 | -1926 | -1814 | -1770 | 304 | 3937 | 8193 |  | CORR | GENE | 07:18 | 07:37 | 07:44 | 58 | 313 | 10 | EXT |  | 0.93 | (c)
88956.285 | 0 | -0.031 | -11.34 | -11.371 | -1612 | -1425 | -1167 | 618 |  | 8195 | Нарушение формы кольцевого шва | GWAN |  | 09:37 | 10:07 | 10:49 | 0 | 892 |  | EXT | Нарушение формы кольцевого шва Аномалия находится на отводе. |  | (c)
88973.911 | 6.286 | 5.757 | -3.999 | -4.528 | -1993 | -1821 | -1863 | 238 | 3538 | 8196 |  | DENT | GENE | 05:28 | 05:56 | 05:49 | 990 | 259 | 0.4 | N/A | Глубина вмятины: 6 мм (0,4%). Линейка: 99 см в (576 см; 05:56 ч:мин) |  | (c)
88991.079 | 1.804 | 1.786 | -9.446 | -9.464 | 1176 | 1241 | 1285 | 837 | 1786 | 8198 |  | CORR | CIGR | 03:57 | 04:07 | 04:14 | 36 | 217 | 10 | EXT |  | 0.92 | (c)
88991.59 | 2.315 | 2.123 | -8.935 | -9.127 | 838 | 1072 | 1458 | 152 | 2123 | 8198 |  | CORR | GENE | 03:02 | 03:40 | 04:42 | 256 | 1240 | 10 | EXT |  | 0.95 | (c)
88997.31 | 8.035 | 8.01 | -3.215 | -3.24 | 1808 | 1936 | 1905 | 228 | 3193 | 8198 |  | CORR | CIGR | 05:39 | 05:59 | 05:54 | 47 | 195 | 10 | EXT |  | 0.92 | (c)
88997.945 | 8.67 | 8.545 | -2.58 | -2.705 | 1643 | 2064 | 1904 | 66 | 2560 | 8198 |  | CORR | GENE | 05:12 | 06:20 | 05:54 | 145 | 521 | 11 | EXT |  | 0.94 | (c)
89015.874 | 4.139 | 4.103 | -7.136 | -7.172 | -1232 | -1155 | -976 | 719 | 4103 | 8200 |  | CORR | GENE | 07:23 | 07:35 | 08:04 | 57 | 513 | 10 | EXT |  | 0.93 | (c)
89046.087 | 0.432 | 0.408 | -10.538 | -10.562 | 1943 | 2012 | 2042 | 90 | 408 | 8203 |  | CORR | CIGR | 08:07 | 08:18 | 08:23 | 46 | 197 | 10 | EXT | Аномалия находится на отводе. | 0.89 | (c)
89046.255 | 0.6 | 0.565 | -10.37 | -10.405 | 1229 | 1323 | 1353 | 754 | 565 | 8203 |  | CORR | CIGR | 06:12 | 06:27 | 06:32 | 37 | 248 | 12 | EXT | Аномалия находится на отводе. | 0.89 | (c)
89046.956 | 1.301 | 1.284 | -9.669 | -9.686 | 1985 | 2068 | 2065 | 86 | 1284 | 8203 |  | CORR | CIGR | 08:14 | 08:27 | 08:26 | 38 | 160 | 10 | EXT | Аномалия находится на отводе. | 0.89 | (c)
89047.068 | 1.413 | 1.387 | -9.557 | -9.583 | 1998 | 2106 | 2089 | 50 | 1387 | 8203 |  | CORR | CIGR | 08:16 | 08:33 | 08:30 | 46 | 183 | 10 | EXT | Аномалия находится на отводе. | 0.89 | (c)
89047.513 | 1.858 | 1.749 | -9.112 | -9.221 | 1056 | 1285 | 1429 | 428 | 1749 | 8203 |  | CORR | GENE | 05:44 | 06:21 | 06:44 | 155 | 747 | 10 | EXT | Аномалия находится на отводе. | 0.9 | (c)
89048.446 | 2.791 | 2.758 | -8.179 | -8.212 | 1166 | 1194 | 1288 | 821 | 2758 | 8203 |  | CORR | GENE | 06:01 | 06:06 | 06:21 | 60 | 244 | 13 | EXT | Аномалия находится на отводе. | 0.89 | (c)
89048.46 | 2.805 | 2.769 | -8.165 | -8.201 | 1955 | 2020 | 2050 | 86 | 2769 | 8203 |  | CORR | GENE | 08:09 | 08:19 | 08:24 | 51 | 189 | 11 | EXT | Аномалия находится на отводе. | 0.89 | (c)
89048.854 | 3.199 | 3.177 | -7.771 | -7.793 | 1979 | 2076 | 2090 | 30 | 3177 | 8203 |  | CORR | CIGR | 08:13 | 08:28 | 08:31 | 42 | 222 | 10 | EXT | Аномалия находится на отводе. | 0.89 | (c)
89049.231 | 3.576 | 3.565 | -7.394 | -7.405 | 1945 | 2051 | 2045 | 85 | 3565 | 8203 |  | CORR | CIGR | 08:07 | 08:24 | 08:23 | 36 | 201 | 10 | EXT | Аномалия находится на отводе. | 0.89 | (c)
89051.323 | 5.668 | 5.646 | -5.302 | -5.324 | 1999 | 2113 | 2111 | 8 | 5287 | 8203 |  | CORR | CIGR | 08:16 | 08:34 | 08:34 | 37 | 224 | 11 | EXT | Аномалия находится на отводе. | 0.89 | (c)
89052.011 | 6.356 | 6.35 | -4.614 | -4.62 | 2020 | 2109 | 2107 | 37 | 4575 | 8203 |  | CORR | CIGR | 08:19 | 08:34 | 08:33 | 45 | 174 | 11 | EXT | Аномалия находится на отводе. | 0.89 | (c)
89052.411 | 6.756 | 6.7 | -4.214 | -4.27 | 1933 | 2000 | 2081 | 2 | 4180 | 8203 |  | CORR | GENE | 08:05 | 08:16 | 08:29 | 90 | 296 | 10 | EXT | Аномалия находится на отводе. | 0.89 | (c)
89052.822 | 7.167 | 7.145 | -3.803 | -3.825 | 2011 | 2096 | 2102 | 37 | 3770 | 8203 |  | CORR | GENE | 08:18 | 08:32 | 08:33 | 55 | 183 | 10 | EXT | Аномалия находится на отводе. | 0.89 | (c)
89053.261 | 7.606 | 7.55 | -3.364 | -3.42 | 1802 | 1854 | 1972 | 89 | 3340 | 8203 |  | CORR | GENE | 07:44 | 07:52 | 08:11 | 80 | 340 | 11 | EXT | Аномалия находится на отводе. | 0.89 | (c)
89053.282 | 7.627 | 7.613 | -3.343 | -3.357 | -128 | -2 | 167 | 0 | 3254 | 8203 |  | CORR | GENE | 02:33 | 02:53 | 03:20 | 103 | 589 | 12 | EXT | Аномалия находится на отводе. | 0.89 | (c)
89053.641 | 7.986 | 7.961 | -2.984 | -3.009 | 2011 | 2090 | 2116 | 10 | 2959 | 8203 |  | CORR | GENE | 08:18 | 08:31 | 08:35 | 50 | 210 | 13 | EXT | Аномалия находится на отводе. | 0.89 | (c)
89054.032 | 8.377 | 8.362 | -2.593 | -2.608 | 2035 | 2124 | 2131 | 4 | 2570 | 8203 |  | CORR | CIGR | 08:22 | 08:36 | 08:37 | 38 | 191 | 11 | EXT | Аномалия находится на отводе. | 0.89 | (c)
89054.467 | 8.812 | 8.79 | -2.158 | -2.18 | 2027 | 2117 | 2159 | 0 | 2136 | 8203 |  | CORR | CIGR | 08:20 | 08:35 | 08:42 | 44 | 265 | 13 | EXT | Аномалия находится на отводе. | 0.89 | (c)
89054.868 | 9.213 | 9.2 | -1.757 | -1.77 | 1991 | 2078 | 2120 | 0 | 1729 | 8203 |  | CORR | CIGR | 08:15 | 08:29 | 08:35 | 41 | 257 | 12 | EXT | Аномалия находится на отводе. | 0.89 | (c)
89067.69 | 0 | -0.032 | -11.41 | -11.442 | 120 | 1346 | 784 | 120 |  | 8205 | Нарушение формы кольцевого шва | GWAN |  | 10:16 | 01:34 | 12:04 | 0 | 1329 |  | EXT | Нарушение формы кольцевого шва |  | (c)
89067.69 | 0 | -0.026 | -11.41 | -11.436 | 1609 | 1834 | 1807 | 226 |  | 8205 | Нарушение формы кольцевого шва | GWAN |  | 02:17 | 02:53 | 02:49 | 0 | 396 |  | EXT | Нарушение формы кольцевого шва |  | (c)
89079.882 | 0.782 | 0.767 | -10.683 | -10.698 | -338 | -258 | -270 | 201 | 767 | 8206 |  | CORR | CIGR | 09:22 | 09:35 | 09:33 | 43 | 137 | 10 | EXT |  | 0.92 | (c)
89080.259 | 1.159 | 1.105 | -10.306 | -10.36 | -673 | -323 | -433 | 194 | 1105 | 8206 |  | CORR | GENE | 08:28 | 09:24 | 09:06 | 98 | 479 | 10 | EXT |  | 0.93 | (c)
89081.092 | 1.992 | 1.811 | -9.473 | -9.654 | -1716 | -1573 | -1542 | 515 | 1811 | 8206 |  | DENT | GENE | 05:39 | 06:02 | 06:07 | 318 | 347 | 0.5 | N/A | Глубина вмятины: 7 мм (0,5%). Линейка: 32 см в (181 см; 06:02 ч:мин) |  | (c)
89094.246 | 3.681 | 3.665 | -7.844 | -7.86 | 2193 | -2195 | -2214 | 0 | 3665 | 8207 |  | LWAN | CIGR | 07:51 | 08:02 | 07:59 | 30 | 109 |  | EXT | Эквивалент потери металла 11%. |  | (c)
89122.992 | 9.732 | 9.716 | -1.338 | -1.354 | 62 | 103 | 118 | 62 | 1327 | 8209 |  | CORR | CIGR | 03:05 | 03:11 | 03:14 | 27 | 112 | 13 | EXT |  | 0.92 | (c)
89125.175 | 0.845 | 0.835 | -6.73 | -6.74 | 2152 | 2201 | 2209 | 0 | 835 | 8210 |  | CORR | CIGR | 07:40 | 07:48 | 07:50 | 21 | 112 | 16 | EXT |  | 0.92 | (c)
89183.848 | 3.633 | 3.444 | -7.742 | -7.931 | -1253 | -1107 | -1039 | 825 | 3444 | 8216 |  | DENT | GENE | 06:34 | 06:58 | 07:09 | 397 | 428 | 0.4 | N/A | Глубина вмятины: 5 мм (0,4%). Линейка: 40 см в (344 см; 06:58 ч:мин) Аномалия находится на упругопластическом изгибе. |  | (c)
89205.092 | 2.417 | 2.389 | -8.828 | -8.856 | -1487 | -1388 | -1364 | 744 | 2389 | 8218 |  | CORR | GENE | 08:05 | 08:20 | 08:24 | 78 | 246 | 15 | EXT | Аномалия находится на упругопластическом изгибе: R=558 D, максимальное растяжение на 6.4 час. | 0.93 | (c)
89310.652 | 6.827 | 6.798 | -4.343 | -4.372 | 2017 | 2111 | 2156 | 0 | 4331 | 8227 |  | CORR | CIGR | 08:21 | 08:36 | 08:43 | 41 | 277 | 13 | EXT | Аномалия находится на отводе. | 0.92 | (c)
89317.761 | 2.766 | 2.625 | -8.244 | -8.385 | 2029 | 2061 | 2057 | 144 | 2625 | 8228 |  | CORR | GENE | 06:50 | 06:56 | 06:55 | 520 | 57 | 11 | EXT |  | 0.98 | (c)
89318.105 | 3.11 | 3.087 | -7.9 | -7.923 | 2121 | 2206 | 2222 | 0 | 3087 | 8228 |  | CORR | GENE | 07:05 | 07:19 | 07:22 | 53 | 201 | 10 | EXT |  | 0.93 | (c)
89323.284 | 8.289 | 8.272 | -2.721 | -2.738 | -2188 | -2072 | -2013 | 43 | 2694 | 8228 |  | CORR | CIGR | 07:30 | 07:49 | 07:58 | 44 | 350 | 10 | EXT |  | 0.92 | (c)
89331.096 | 5.091 | 5 | -5.334 | -5.425 | 1729 | 1787 | 1874 | 211 | 5000 | 8229 |  | CORR | GENE | 04:55 | 05:04 | 05:18 | 91 | 290 | 12 | EXT |  | 0.93 | (c)
89347.87 | 11.44 | 11.431 | -0.115 | -0.124 | 1505 | 1632 | 1648 | 440 | 100 | 8230 |  | CORR | CIGR | 03:36 | 03:57 | 03:59 | 24 | 285 | 13 | EXT |  | 0.92 | (c)
89347.959 | 11.529 | 11.465 | -0.026 | -0.09 | 2053 | 2116 | -1991 | 0 | 22 | 8230 |  | CORR | GENE | 05:05 | 05:15 | 06:12 | 68 | 834 | 15 | EXT |  | 0.93 | (c)
89348.068 | 0.083 | 0.031 | -11.457 | -11.509 | -2219 | -1699 | -1853 | 11 | 31 | 8231 |  | CORR | GENE | 05:10 | 06:34 | 06:09 | 52 | 733 | 14 | EXT |  | 0.93 | (c)
89377.486 | 6.481 | 6.348 | -4.084 | -4.217 | 2161 | 2224 | 2205 | 0 | 3898 | 8233 |  | LWAN | GENE | 07:36 | 07:46 | 07:43 | 319 | 88 |  | INT | Эквивалент потери металла 12%. Аномалия находится на упругопластическом изгибе: R=524 D, максимальное растяжение на 5.1 час. |  | (c)
89426.049 | 10.359 | 7.836 | -0.561 | -3.084 | -439 | 1810 | 1791 | 0 |  | 8237 |  | OVAL |  | 00:00 | 06:03 | 06:00 | 6466 |  |  | N/A | Овальность: 0,02 |  | (c)
89427.026 | 0.416 | 0.229 | -10.774 | -10.961 | 947 | 1385 | 1331 | 515 | 229 | 8238 |  | DENT | GENE | 04:51 | 06:02 | 05:53 | 338 | 769 | 0.9 | N/A | Глубина вмятины: 13 мм (0,9%). Линейка: 34 см в (23 см; 06:02 ч:мин) |  | (c)
89429.422 | 2.812 | 2.641 | -8.378 | -8.549 | 1097 | 1372 | 1370 | 587 | 2641 | 8238 |  | DENT | GENE | 05:16 | 05:60 | 05:60 | 306 | 547 | 0.9 | N/A | Глубина вмятины: 13 мм (0,9%). Линейка: 31 см в (264 см; 05:60 ч:мин) |  | (c)
89435.878 | 9.268 | 8.974 | -1.922 | -2.216 | 2206 | 2216 | -2225 | 0 | 1834 | 8238 |  | CORR | GENE | 08:15 | 08:16 | 08:19 | 382 | 59 | 11 | EXT |  | 0.97 | (c)
89470.663 | 9.998 | 9.637 | -1.482 | -1.843 | -1962 | -1779 | -1785 | 268 | 1359 | 8241 |  | DENT | GENE | 05:14 | 05:44 | 05:43 | 484 | 355 | 0.4 | N/A | Глубина вмятины: 5 мм (0,4%). Линейка: 48 см в (964 см; 05:44 ч:мин) |  | (c)
89478.949 | 6.804 | 6.785 | -4.601 | -4.62 | 2062 | 2118 | 2134 | 25 | 4587 | 8242 |  | CORR | CIGR | 05:54 | 06:03 | 06:06 | 33 | 144 | 13 | EXT |  | 0.92 | (c)
89479.094 | 6.949 | 6.875 | -4.456 | -4.53 | 1974 | 2166 | 2116 | 0 | 4429 | 8242 |  | CORR | GENE | 05:40 | 06:11 | 06:03 | 101 | 285 | 11 | EXT |  | 0.93 | (c)
89479.208 | 7.063 | 7.044 | -4.342 | -4.361 | 1909 | 2166 | 2087 | 0 | 4316 | 8242 |  | CORR | CIGR | 05:29 | 06:11 | 05:58 | 45 | 357 | 10 | EXT |  | 0.92 | (c)
89479.605 | 7.46 | 7.443 | -3.945 | -3.962 | 2070 | -2230 | 2198 | 0 | 3936 | 8242 |  | CORR | CIGR | 05:55 | 06:21 | 06:16 | 26 | 255 | 10 | EXT |  | 0.92 | (c)
89481.428 | 9.283 | 9.274 | -2.122 | -2.131 | 2130 | 2208 | -2218 | 0 | 2095 | 8242 |  | CORR | CIGR | 06:05 | 06:18 | 06:23 | 36 | 224 | 10 | EXT |  | 0.92 | (c)
89483.948 | 0.398 | 0.348 | -11.102 | -11.152 | -1457 | -1434 | -1439 | 774 | 348 | 8243 |  | CORR | AXGR | 07:05 | 07:08 | 07:08 | 102 | 36 | 11 | EXT |  | 0.93 | (c)
89491.432 | 7.882 | 7.852 | -3.618 | -3.648 | -1476 | -1418 | -1439 | 754 | 3457 | 8243 |  | CORR | GENE | 07:02 | 07:11 | 07:08 | 191 | 75 | 10 | EXT |  | 0.94 | (c)
89496.552 | 1.502 | 1.43 | -9.893 | -9.965 | -1205 | -1185 | -1181 | 1025 | 1430 | 8244 |  | CORR | AXGR | 08:15 | 08:19 | 08:19 | 133 | 49 | 10 | EXT |  | 0.93 | (c)
89500.333 | 5.283 | 5.282 | -6.112 | -6.113 | -1735 | -1690 | -1680 | 495 | 5282 | 8244 |  | CORR | CIGR | 06:50 | 06:57 | 06:59 | 19 | 111 | 13 | EXT |  | 0.92 | (c)
89502.417 | 7.367 | 7.344 | -4.028 | -4.051 | 1516 | 1567 | 1590 | 566 | 4004 | 8244 |  | CORR | CIGR | 03:34 | 03:43 | 03:47 | 47 | 149 | 13 | EXT |  | 0.93 | (c)
89505.297 | 10.247 | 10.224 | -1.148 | -1.171 | -1736 | -1652 | -1655 | 494 | 1135 | 8244 |  | CORR | CIGR | 06:50 | 07:03 | 07:03 | 36 | 162 | 11 | EXT |  | 0.92 | (c)
89507.64 | 1.195 | 1.148 | -10.17 | -10.217 | 2022 | 2104 | -2181 | 0 | 1148 | 8245 |  | CORR | GENE | 04:46 | 04:60 | 05:28 | 104 | 516 | 10 | EXT |  | 0.93 | (c)
89508.809 | 2.364 | 2.346 | -9.001 | -9.019 | -1932 | -1681 | -1721 | 299 | 2346 | 8245 |  | CORR | GENE | 06:08 | 06:49 | 06:42 | 76 | 422 | 10 | EXT |  | 0.93 | (c)
89510.084 | 3.639 | 3.583 | -7.726 | -7.782 | -1785 | -1726 | -1581 | 445 | 3583 | 8245 |  | CORR | GENE | 06:32 | 06:42 | 07:05 | 89 | 409 | 10 | EXT |  | 0.93 | (c)
89510.089 | 3.644 | 3.566 | -7.721 | -7.799 | 2050 | 2164 | -2224 | 0 | 3566 | 8245 |  | CORR | GENE | 04:51 | 05:09 | 05:21 | 101 | 374 | 10 | EXT |  | 0.93 | (c)
89510.449 | 4.004 | 3.936 | -7.361 | -7.429 | 2026 | -2141 | -2208 | 0 | 3936 | 8245 |  | CORR | GENE | 04:47 | 05:35 | 05:24 | 98 | 455 | 10 | EXT |  | 0.93 | (c)
89510.853 | 4.408 | 4.388 | -6.957 | -6.977 | -2223 | -2123 | -2118 | 7 | 4388 | 8245 |  | CORR | CIGR | 05:21 | 05:38 | 05:38 | 43 | 211 | 10 | EXT |  | 0.92 | (c)
89511.137 | 4.692 | 4.602 | -6.673 | -6.763 | 2080 | 2163 | -2105 | 0 | 4602 | 8245 |  | CORR | GENE | 04:56 | 05:09 | 05:40 | 151 | 551 | 10 | EXT |  | 0.94 | (c)
89512.184 | 5.739 | 5.731 | -5.626 | -5.634 | -1707 | -1615 | -1629 | 523 | 5602 | 8245 |  | CORR | CIGR | 06:45 | 06:59 | 06:57 | 32 | 157 | 13 | EXT |  | 0.92 | (c)
89512.559 | 6.114 | 6.095 | -5.251 | -5.27 | -1631 | -1509 | -1524 | 599 | 5199 | 8245 |  | CORR | GENE | 06:57 | 07:17 | 07:14 | 71 | 214 | 10 | EXT |  | 0.93 | (c)
89515.711 | 9.266 | 9.213 | -2.099 | -2.152 | -1646 | -1617 | -1621 | 584 | 1981 | 8245 |  | CORR | GENE | 06:54 | 06:59 | 06:59 | 171 | 51 | 14 | EXT |  | 0.95 | (c)
89516.38 | 9.935 | 9.85 | -1.43 | -1.515 | -1681 | -1375 | -1305 | 549 | 1256 | 8245 |  | CORR | GENE | 06:49 | 07:38 | 07:49 | 259 | 752 | 11 | EXT |  | 0.95 | (c)
89518.754 | 0.944 | 0.933 | -10.521 | -10.532 | 1703 | 1752 | 1753 | 428 | 933 | 8246 |  | CORR | CIGR | 06:35 | 06:43 | 06:43 | 22 | 100 | 11 | EXT |  | 0.92 | (c)
89519.644 | 1.834 | 1.692 | -9.631 | -9.773 | 1692 | 1707 | 1710 | 503 | 1692 | 8246 |  | CORR | AXGR | 06:33 | 06:36 | 06:36 | 253 | 35 | 15 | EXT |  | 0.97 | (c)
89521.389 | 3.579 | 3.485 | -7.886 | -7.98 | 1870 | 1927 | 1932 | 237 | 3485 | 8246 |  | CORR | GENE | 07:02 | 07:11 | 07:12 | 108 | 124 | 11 | EXT |  | 0.93 | (c)
89522.867 | 5.057 | 5.04 | -6.408 | -6.425 | 1916 | 2033 | 2006 | 134 | 5040 | 8246 |  | CORR | CIGR | 07:09 | 07:28 | 07:24 | 37 | 181 | 14 | EXT |  | 0.92 | (c)
89573.284 | 10.914 | 10.858 | -0.076 | -0.132 | -1594 | -1309 | -1208 | 822 | 70 | 8250 |  | CORR | GENE | 04:48 | 05:34 | 05:51 | 62 | 772 | 10 | EXT |  | 0.89 | (c)
89573.47 | 0.11 | 0.035 | -10.735 | -10.81 | -1633 | -1490 | -1320 | 1006 | 35 | 8251 |  | CORR | GENE | 05:15 | 05:38 | 06:05 | 167 | 627 | 12 | EXT |  | 0.9 | (c)
89585.573 | 1.368 | 1.332 | -9.532 | -9.568 | -998 | -584 | -701 | 405 | 1332 | 8252 |  | CORR | GENE | 05:53 | 06:60 | 06:41 | 117 | 593 | 10 | EXT |  | 0.89 | (c)
89696.948 | 0.513 | 0.416 | -10.657 | -10.754 | 1838 | 1979 | 1965 | 138 | 416 | 8262 |  | CORR | GENE | 04:31 | 04:53 | 04:51 | 120 | 254 | 12 | EXT |  | 0.89 | (c)
89711.087 | 3.482 | 3.45 | -7.868 | -7.9 | 955 | 1057 | 1087 | 955 | 3450 | 8263 |  | CORR | GENE | 05:08 | 05:24 | 05:29 | 60 | 263 | 13 | EXT |  | 0.89 | (c)
89768.012 | 3.757 | 3.719 | -7.473 | -7.511 | -574 | -468 | -477 | 379 | 3719 | 8268 |  | CORR | CIGR | 04:15 | 04:32 | 04:31 | 43 | 195 | 10 | EXT |  | 0.89 | (c)
89833.427 | 0.472 | 0.1 | -11.018 | -11.39 | -1387 | -1375 | -1331 | 1275 | 100 | 8274 |  | CORR | GENE | 04:37 | 04:39 | 04:46 | 1129 | 113 | 12 | EXT |  | 0.98 | (c)
89834.404 | 1.449 | 1.323 | -10.041 | -10.167 | -1432 | -1421 | -1414 | 1395 | 1323 | 8274 |  | CORR | AXGR | 04:30 | 04:31 | 04:33 | 130 | 37 | 12 | EXT |  | 0.9 | (c)
89836.468 | 3.513 | 3.427 | -7.977 | -8.063 | -1398 | -1393 | -1387 | 1375 | 3427 | 8274 |  | CORR | AXGR | 04:35 | 04:36 | 04:37 | 206 | 23 | 10 | EXT |  | 0.9 | (c)
89837.77 | 4.815 | 4.238 | -6.675 | -7.252 | -1436 | -1374 | -1404 | 1371 | 4238 | 8274 |  | CORR | GENE | 04:29 | 04:39 | 04:34 | 621 | 65 | 9 | EXT |  | 0.94 | (c)
89849.322 | 4.877 | 4.853 | -6.673 | -6.697 | -901 | -784 | -701 | 502 | 4853 | 8275 |  | CORR | GENE | 06:08 | 06:27 | 06:40 | 61 | 400 | 13 | EXT | Аномалия находится на отводе. | 0.89 | (c)
89859.15 | 3.155 | 3.117 | -8.43 | -8.468 | -186 | -127 | -96 | 6 | 3117 | 8276 |  | CORR | CIGR | 04:50 | 04:59 | 05:04 | 52 | 180 | 11 | EXT |  | 0.89 | (c)
89859.964 | 3.969 | 3.942 | -7.616 | -7.643 | -207 | -137 | -120 | 33 | 3942 | 8276 |  | CORR | CIGR | 04:46 | 04:58 | 05:00 | 29 | 174 | 12 | EXT |  | 0.89 | (c)
89904.752 | 2.947 | 2.934 | -8.368 | -8.381 | -1350 | -1315 | -1268 | 880 | 2934 | 8280 |  | CORR | CIGR | 06:01 | 06:07 | 06:15 | 38 | 165 | 10 | EXT |  | 0.89 | (c)
89938.13 | 2.69 | 2.672 | -8.495 | -8.513 | -1634 | -1527 | -1523 | 1413 | 2672 | 8283 |  | CORR | CIGR | 04:01 | 04:18 | 04:19 | 41 | 221 | 10 | EXT |  | 0.89 | (c)
89946.711 | 0.086 | 0.044 | -11.129 | -11.171 | -1013 | -797 | -824 | 634 | 44 | 8284 |  | CORR | GENE | 06:52 | 07:27 | 07:22 | 125 | 379 | 14 | EXT |  | 0.9 | (c)
89978.112 | 8.717 | 8.7 | -2.283 | -2.3 | 917 | 989 | 995 | 917 | 2271 | 8286 |  | CORR | CIGR | 07:24 | 07:35 | 07:36 | 29 | 156 | 10 | EXT |  | 0.89 | (c)
89978.136 | 8.741 | 8.618 | -2.259 | -2.382 | 264 | 320 | 456 | 264 | 2055 | 8286 |  | CORR | GENE | 05:38 | 05:47 | 06:09 | 327 | 384 | 10 | EXT |  | 0.92 | (c)
89991.844 | 11.449 | 11.39 | -0.081 | -0.14 | -1298 | -1038 | -952 | 606 | 50 | 8287 |  | CORR | GENE | 05:23 | 06:05 | 06:19 | 90 | 692 | 15 | EXT |  | 0.89 | (c)
90101.265 | 7.785 | 7.758 | -3.22 | -3.247 | -382 | -318 | -294 | 206 | 3214 | 8297 |  | CORR | CIGR | 06:08 | 06:19 | 06:23 | 33 | 176 | 10 | EXT |  | 0.89 | (c)
90101.547 | 8.067 | 7.938 | -2.938 | -3.067 | -447 | -318 | -343 | 239 | 2903 | 8297 |  | CORR | GENE | 05:58 | 06:19 | 06:15 | 164 | 208 | 11 | EXT |  | 0.9 | (c)
90101.707 | 8.227 | 8.209 | -2.778 | -2.796 | -464 | -381 | -365 | 266 | 2757 | 8297 |  | CORR | CIGR | 05:55 | 06:08 | 06:11 | 39 | 198 | 10 | EXT |  | 0.89 | (c)
90102.371 | 8.891 | 8.859 | -2.114 | -2.146 | -538 | -398 | -368 | 198 | 2097 | 8297 |  | CORR | CIGR | 05:43 | 06:06 | 06:11 | 49 | 340 | 10 | EXT |  | 0.89 | (c)
90114.41 | 9.925 | 9.889 | -1.425 | -1.461 | -637 | -518 | -427 | 216 | 1395 | 8298 |  | CORR | GENE | 07:58 | 08:18 | 08:32 | 66 | 422 | 10 | EXT |  | 0.89 | (c)
90117.155 | 1.32 | 1.269 | -10.06 | -10.111 | 1409 | 1607 | 1576 | 487 | 1269 | 8299 |  | CORR | GENE | 04:38 | 05:10 | 05:05 | 69 | 335 | 10 | EXT |  | 0.89 | (c)
90138.205 | 0 | -0.022 | -11.345 | -11.367 | 692 | -1372 | 1985 | 0 |  | 8301 | Нарушение формы кольцевого шва | GWAN |  | 03:54 | 10:21 | 07:22 | 0 | 2585 |  | EXT | Нарушение формы кольцевого шва |  | (c)
90144.628 | 6.423 | 6.381 | -4.922 | -4.964 | 1974 | 2076 | 2124 | 0 | 4901 | 8301 |  | CORR | GENE | 07:21 | 07:37 | 07:45 | 63 | 299 | 10 | EXT |  | 0.89 | (c)
90149.279 | 11.074 | 10.815 | -0.271 | -0.53 | 1874 | 1916 | 1909 | 287 | 86 | 8301 |  | CORR | GENE | 07:05 | 07:11 | 07:10 | 444 | 70 | 10 | EXT |  | 0.93 | (c)
90150.269 | 0.719 | 0.5 | -10.511 | -10.73 | -1851 | -1829 | -1782 | 379 | 500 | 8302 |  | CORR | GENE | 07:03 | 07:07 | 07:14 | 354 | 137 | 10 | EXT |  | 0.92 | (c)
90151.215 | 1.665 | 1.243 | -9.565 | -9.987 | -1857 | -1791 | -1811 | 373 | 1243 | 8302 |  | CORR | GENE | 07:02 | 07:13 | 07:09 | 571 | 92 | 9 | EXT |  | 0.93 | (c)
90190.928 | 7.973 | 7.942 | -3.567 | -3.598 | -772 | -379 | -473 | 173 | 3523 | 8305 |  | CORR | GENE | 04:60 | 06:03 | 05:48 | 75 | 599 | 15 | EXT |  | 0.89 | (c)
90226.753 | 9.913 | 9.873 | -1.492 | -1.532 | -2225 | -2077 | -2090 | 5 | 1446 | 8308 |  | CORR | GENE | 03:40 | 04:04 | 04:02 | 86 | 271 | 10 | EXT |  | 0.89 | (c)
90230.5 | 2.255 | 2.014 | -8.995 | -9.236 | 1666 | 1765 | 1716 | 464 | 2014 | 8309 |  | CORR | GENE | 03:50 | 04:06 | 03:58 | 413 | 101 | 11 | EXT |  | 0.93 | (c)
90315.632 | 8.547 | 8.49 | -2.828 | -2.885 | -325 | -145 | -133 | 0 | 2780 | 8316 |  | CORR | GENE | 09:52 | 10:21 | 10:23 | 105 | 384 | 11 | EXT | Аномалия находится на упругопластическом изгибе: R=1010 D, максимальное растяжение на 10.3 час. | 0.89 | (c)
90330.127 | 0.237 | 0.223 | -11.088 | -11.102 | 818 | 941 | 929 | 818 | 223 | 8318 |  | CORR | CIGR | 04:59 | 05:19 | 05:17 | 39 | 222 | 13 | EXT |  | 0.89 | (c)
90341.215 | 0 | -0.022 | -10.915 | -10.937 | 1222 | 1833 | 1818 | 1222 |  | 8319 | Нарушение формы кольцевого шва | GWAN |  | 01:41 | 03:20 | 03:17 | 0 | 1192 |  | EXT | Нарушение формы кольцевого шва |  | (c)
90368.914 | 6.049 | 6.027 | -5.351 | -5.373 | 1887 | 2000 | 2009 | 99 | 5333 | 8321 |  | CORR | CIGR | 05:14 | 05:33 | 05:34 | 40 | 245 | 10 | EXT |  | 0.89 | (c)
90374.247 | 11.382 | 11.259 | -0.018 | -0.141 | -1918 | -1585 | -1620 | 313 | 15 | 8321 |  | CORR | GENE | 07:00 | 07:54 | 07:48 | 126 | 595 | 12 | EXT |  | 0.9 | (c)
90387.437 | 2.212 | 2.19 | -8.838 | -8.86 | -315 | -258 | -234 | 153 | 2190 | 8323 |  | CORR | CIGR | 06:04 | 06:13 | 06:17 | 31 | 162 | 11 | EXT | Аномалия находится на упругопластическом изгибе: R=829 D, максимальное растяжение на 11.8 час. | 0.89 | (c)
90388.163 | 2.938 | 2.915 | -8.112 | -8.135 | 240 | 409 | 425 | 240 | 2915 | 8323 |  | CORR | CIGR | 07:34 | 08:01 | 08:04 | 55 | 372 | 10 | EXT | Аномалия находится на упругопластическом изгибе: R=736 D, максимальное растяжение на 11.8 час. | 0.89 | (c)
90409.486 | 2.231 | 2.196 | -8.789 | -8.824 | -806 | -422 | -539 | 272 | 2196 | 8325 |  | CORR | GENE | 06:13 | 07:15 | 06:57 | 152 | 534 | 10 | EXT | Аномалия находится на отводе. | 0.9 | (c)
90426.114 | 7.839 | 7.802 | -3.716 | -3.753 | -1002 | -935 | -908 | 815 | 3695 | 8326 |  | CORR | GENE | 06:04 | 06:15 | 06:19 | 58 | 186 | 13 | EXT |  | 0.89 | (c)
90426.315 | 8.04 | 8.006 | -3.515 | -3.549 | -1305 | -1193 | -1184 | 1064 | 3512 | 8326 |  | CORR | CIGR | 05:15 | 05:33 | 05:34 | 37 | 241 | 12 | EXT |  | 0.89 | (c)
90467.695 | 4.065 | 3.924 | -7.44 | -7.581 | 236 | 262 | 275 | 236 | 3924 | 8330 |  | CORR | GENE | 02:13 | 02:17 | 02:20 | 236 | 78 | 10 | EXT | Аномалия находится на отводе. | 0.91 | (c)
90470.448 | 6.818 | 6.772 | -4.687 | -4.733 | 643 | 829 | 875 | 643 | 4653 | 8330 |  | CORR | GENE | 03:19 | 03:49 | 03:56 | 80 | 463 | 10 | EXT | Аномалия находится на отводе. | 0.89 | (c)
90473.238 | 9.608 | 9.595 | -1.897 | -1.91 | 872 | 927 | 977 | 872 | 1876 | 8330 |  | CORR | CIGR | 03:56 | 04:05 | 04:13 | 34 | 208 | 11 | EXT | Аномалия находится на отводе. | 0.89 | (c)
90476.467 | 1.332 | 1.282 | -10.223 | -10.273 | -467 | -110 | -85 | 0 | 1282 | 8331 |  | CORR | GENE | 05:23 | 06:21 | 06:25 | 118 | 765 | 11 | EXT |  | 0.89 | (c)
90476.65 | 1.515 | 1.489 | -10.04 | -10.066 | -717 | -611 | -571 | 425 | 1489 | 8331 |  | CORR | CIGR | 04:43 | 05:00 | 05:07 | 38 | 293 | 15 | EXT |  | 0.89 | (c)
90476.85 | 1.715 | 1.651 | -9.84 | -9.904 | 28 | 57 | 65 | 28 | 1651 | 8331 |  | CORR | GENE | 06:43 | 06:48 | 06:49 | 113 | 75 | 10 | EXT |  | 0.89 | (c)
90479.564 | 4.429 | 3.799 | -7.126 | -7.756 | 275 | 288 | 299 | 275 | 3799 | 8331 |  | CORR | AXGR | 07:23 | 07:25 | 07:27 | 767 | 48 | 11 | EXT |  | 0.96 | (c)
90486.725 | 0.035 | 0.031 | -10.96 | -10.964 | 167 | 236 | 343 | 167 | 31 | 8332 |  | CORR | GENE | 02:59 | 03:10 | 03:28 | 129 | 352 | 10 | EXT | Аномалия находится на отводе. | 0.89 | (c)
90492.747 | 6.057 | 6.01 | -4.938 | -4.985 | 383 | 498 | 545 | 383 | 4871 | 8332 |  | CORR | GENE | 03:34 | 03:53 | 04:00 | 114 | 323 | 10 | EXT | Аномалия находится на отводе. | 0.89 | (c)
90493.751 | 7.061 | 7.015 | -3.934 | -3.98 | 1418 | 1553 | 1624 | 1418 | 3909 | 8332 |  | CORR | GENE | 06:21 | 06:43 | 06:54 | 71 | 413 | 10 | EXT | Аномалия находится на отводе. | 0.89 | (c)
90494.788 | 8.098 | 8.066 | -2.897 | -2.929 | 802 | 906 | 884 | 802 | 2897 | 8332 |  | CORR | CIGR | 04:42 | 04:59 | 04:55 | 32 | 163 | 10 | EXT | Аномалия находится на отводе. | 0.89 | (c)
90498.903 | 1.218 | 0.789 | -10.352 | -10.781 | 5 | 58 | 57 | 5 | 789 | 8333 |  | CORR | GENE | 02:13 | 02:21 | 02:21 | 1023 | 105 | 14 | EXT |  | 0.99 | (c)
90500.598 | 2.913 | 2.888 | -8.657 | -8.682 | -1852 | -1724 | -1753 | 1654 | 2888 | 8333 |  | CORR | CIGR | 09:13 | 09:33 | 09:29 | 50 | 198 | 10 | EXT |  | 0.89 | (c)
90501.836 | 4.151 | 4.126 | -7.419 | -7.444 | -1835 | -1700 | -1652 | 1469 | 4126 | 8333 |  | CORR | GENE | 09:16 | 09:37 | 09:45 | 80 | 366 | 10 | EXT |  | 0.89 | (c)
90503.775 | 6.09 | 6.084 | -5.48 | -5.486 | 151 | 312 | 299 | 151 | 5426 | 8333 |  | CORR | GENE | 02:36 | 03:02 | 03:00 | 60 | 297 | 10 | EXT |  | 0.89 | (c)
90503.833 | 6.148 | 6.092 | -5.422 | -5.478 | -444 | -330 | -331 | 218 | 5347 | 8333 |  | CORR | GENE | 01:00 | 01:19 | 01:18 | 131 | 226 | 12 | EXT |  | 0.9 | (c)
90504.193 | 6.508 | 6.474 | -5.062 | -5.096 | 238 | 265 | 399 | 238 | 5002 | 8333 |  | CORR | GENE | 02:50 | 02:54 | 03:16 | 94 | 322 | 10 | EXT |  | 0.89 | (c)
90504.64 | 6.955 | 6.938 | -4.615 | -4.632 | 263 | 389 | 415 | 263 | 4570 | 8333 |  | CORR | GENE | 02:54 | 03:15 | 03:19 | 62 | 304 | 10 | EXT |  | 0.89 | (c)
90506.472 | 8.787 | 8.763 | -2.783 | -2.807 | 64 | 162 | 219 | 64 | 2743 | 8333 |  | CORR | GENE | 02:22 | 02:38 | 02:47 | 64 | 310 | 13 | EXT |  | 0.89 | (c)
90507.427 | 9.742 | 9.296 | -1.828 | -2.274 | 248 | 287 | 292 | 248 | 1681 | 8333 |  | CORR | GENE | 02:52 | 02:58 | 02:59 | 593 | 89 | 12 | EXT |  | 0.95 | (c)
90507.674 | 9.989 | 9.989 | -1.581 | -1.581 | 76 | 153 | 181 | 76 | 1541 | 8333 |  | CORR | CIGR | 02:24 | 02:36 | 02:41 | 40 | 211 | 10 | EXT |  | 0.89 | (c)
90508.215 | 10.53 | 10.437 | -1.04 | -1.133 | 80 | 269 | 439 | 80 | 1002 | 8333 |  | CORR | GENE | 02:25 | 02:55 | 03:23 | 131 | 719 | 10 | EXT |  | 0.9 | (c)
90510.064 | 0.809 | 0.808 | -10.436 | -10.437 | 276 | 325 | 326 | 276 | 808 | 8334 |  | CORR | CIGR | 03:24 | 03:32 | 03:32 | 29 | 99 | 14 | EXT |  | 0.89 | (c)
90510.441 | 1.186 | 1.138 | -10.059 | -10.107 | 318 | 333 | 328 | 318 | 1138 | 8334 |  | CORR | AXGR | 03:31 | 03:33 | 03:32 | 160 | 19 | 11 | EXT |  | 0.9 | (c)
90511.238 | 1.983 | 1.962 | -9.262 | -9.283 | 204 | 303 | 289 | 204 | 1962 | 8334 |  | CORR | CIGR | 03:12 | 03:28 | 03:26 | 39 | 169 | 13 | EXT |  | 0.89 | (c)
90511.6 | 2.345 | 2.284 | -8.9 | -8.961 | 714 | 892 | 960 | 714 | 2284 | 8334 |  | CORR | GENE | 04:35 | 05:03 | 05:14 | 104 | 491 | 11 | EXT |  | 0.89 | (c)
90512.507 | 3.252 | 3.128 | -7.993 | -8.117 | 596 | 863 | 1004 | 596 | 3128 | 8334 |  | CORR | GENE | 04:16 | 04:59 | 05:21 | 170 | 816 | 11 | EXT |  | 0.9 | (c)
90513.269 | 4.014 | 3.935 | -7.231 | -7.31 | 794 | 866 | 917 | 794 | 3935 | 8334 |  | CORR | GENE | 04:48 | 04:59 | 05:07 | 204 | 245 | 11 | EXT |  | 0.9 | (c)
90513.739 | 4.484 | 4.454 | -6.761 | -6.791 | 363 | 431 | 462 | 363 | 4454 | 8334 |  | CORR | CIGR | 03:38 | 03:49 | 03:54 | 37 | 198 | 10 | EXT |  | 0.89 | (c)
90515.101 | 5.846 | 5.79 | -5.399 | -5.455 | 936 | 1103 | 1133 | 900 | 5397 | 8334 |  | CORR | GENE | 05:11 | 05:37 | 05:42 | 58 | 394 | 14 | EXT |  | 0.89 | (c)
90515.602 | 6.347 | 6.158 | -4.898 | -5.087 | 426 | 484 | 482 | 426 | 4817 | 8334 |  | CORR | GENE | 03:48 | 03:58 | 03:57 | 270 | 111 | 13 | EXT |  | 0.92 | (c)
90516.15 | 6.895 | 6.882 | -4.35 | -4.363 | 16 | 175 | 165 | 16 | 4323 | 8334 |  | CORR | CIGR | 02:42 | 03:08 | 03:06 | 40 | 297 | 10 | EXT |  | 0.89 | (c)
90517.859 | 8.604 | 7.498 | -2.641 | -3.747 | 32 | 83 | 99 | 32 | 2417 | 8334 |  | CORR | GENE | 02:45 | 02:53 | 02:55 | 1330 | 133 | 13 | EXT |  | 0.99 | (c)
90518.532 | 9.277 | 9.011 | -1.968 | -2.234 | 31 | 64 | 66 | 31 | 1603 | 8334 |  | CORR | GENE | 02:44 | 02:50 | 02:50 | 631 | 69 | 12 | EXT |  | 0.96 | (c)
90519.225 | 9.97 | 9.7 | -1.275 | -1.545 | 61 | 114 | 108 | 61 | 1085 | 8334 |  | CORR | GENE | 02:49 | 02:58 | 02:57 | 460 | 94 | 15 | EXT |  | 0.96 | (c)
90520.268 | 11.013 | 10.429 | -0.232 | -0.816 | 6 | 33 | 46 | 6 | 110 | 8334 |  | CORR | GENE | 02:40 | 02:45 | 02:47 | 706 | 80 | 10 | EXT |  | 0.95 | (c)
90522.269 | 1.769 | 1.735 | -9.516 | -9.55 | 2052 | 2119 | 2135 | 12 | 1735 | 8335 |  | CORR | GENE | 02:60 | 03:10 | 03:13 | 58 | 166 | 11 | EXT |  | 0.89 | (c)
90525.191 | 4.691 | 4.644 | -6.594 | -6.641 | -1575 | -1437 | -1451 | 655 | 4644 | 8335 |  | CORR | CIGR | 05:14 | 05:37 | 05:34 | 47 | 249 | 11 | EXT |  | 0.89 | (c)
90525.564 | 5.064 | 5.023 | -6.221 | -6.262 | -1482 | -1403 | -1295 | 748 | 5023 | 8335 |  | CORR | GENE | 05:29 | 05:42 | 05:60 | 77 | 375 | 12 | EXT |  | 0.89 | (c)
90525.719 | 5.219 | 5.183 | -6.066 | -6.102 | -1305 | -1226 | -1198 | 925 | 5183 | 8335 |  | CORR | CIGR | 05:58 | 06:11 | 06:15 | 41 | 215 | 14 | EXT |  | 0.89 | (c)
90526.036 | 5.536 | 5.524 | -5.749 | -5.761 | -1482 | -1409 | -1410 | 749 | 5524 | 8335 |  | CORR | CIGR | 05:29 | 05:41 | 05:41 | 30 | 143 | 15 | EXT |  | 0.89 | (c)
90526.244 | 5.744 | 5.637 | -5.541 | -5.648 | -1419 | -1290 | -1306 | 811 | 5534 | 8335 |  | CORR | GENE | 05:39 | 06:00 | 05:58 | 114 | 226 | 10 | EXT |  | 0.89 | (c)
90533.878 | 2.093 | 0.819 | -9.202 | -10.476 | 2126 | 2140 | 2157 | 42 | 819 | 8336 |  | CORR | GENE | 05:38 | 05:40 | 05:43 | 1388 | 62 | 10 | EXT |  | 0.96 | (c)
90539.253 | 7.468 | 7.37 | -3.827 | -3.925 | 1734 | 1801 | 1994 | 0 | 3816 | 8336 |  | CORR | GENE | 04:35 | 04:45 | 05:16 | 109 | 520 | 10 | EXT |  | 0.89 | (c)
90541.43 | 9.645 | 9.526 | -1.65 | -1.769 | 2011 | 2148 | -2102 | 0 | 1617 | 8336 |  | CORR | GENE | 05:19 | 05:41 | 06:16 | 152 | 697 | 10 | EXT |  | 0.9 | (c)
90542.825 | 11.04 | 10.955 | -0.255 | -0.34 | 2014 | 2055 | 2044 | 157 | 142 | 8336 |  | CORR | GENE | 05:20 | 05:26 | 05:25 | 198 | 60 | 12 | EXT |  | 0.91 | (c)
90544.189 | 1.109 | 0.975 | -10.281 | -10.415 | 1648 | 1683 | 1665 | 548 | 975 | 8337 |  | CORR | AXGR | 04:21 | 04:26 | 04:24 | 329 | 35 | 10 | EXT |  | 0.92 | (c)
90544.392 | 1.312 | 1.303 | -10.078 | -10.087 | 1829 | 1857 | 1891 | 278 | 1303 | 8337 |  | CORR | CIGR | 04:50 | 04:55 | 05:00 | 30 | 124 | 10 | EXT |  | 0.89 | (c)
90546.682 | 3.602 | 3.546 | -7.788 | -7.844 | 1689 | 1758 | 1813 | 294 | 3546 | 8337 |  | CORR | GENE | 04:27 | 04:39 | 04:47 | 69 | 248 | 13 | EXT |  | 0.89 | (c)
90547.179 | 4.099 | 3.762 | -7.291 | -7.628 | 1122 | 1145 | 1197 | 960 | 3762 | 8337 |  | CORR | GENE | 02:56 | 02:60 | 03:08 | 429 | 149 | 10 | EXT |  | 0.93 | (c)
90547.478 | 4.398 | 4.382 | -6.992 | -7.008 | 1743 | 1863 | 1860 | 253 | 4382 | 8337 |  | CORR | CIGR | 04:36 | 04:56 | 04:55 | 54 | 235 | 10 | EXT |  | 0.89 | (c)
90556.364 | 1.894 | 1.877 | -9.376 | -9.393 | 1760 | 1865 | 1859 | 274 | 1877 | 8338 |  | CORR | CIGR | 05:11 | 05:28 | 05:27 | 45 | 197 | 10 | EXT |  | 0.89 | (c)
90556.564 | 2.094 | 2.07 | -9.176 | -9.2 | -2160 | -2070 | -2030 | 71 | 2070 | 8338 |  | CORR | CIGR | 06:38 | 06:53 | 06:59 | 41 | 259 | 10 | EXT |  | 0.89 | (c)
90562.203 | 7.733 | 7.706 | -3.537 | -3.564 | 1579 | 1626 | 1668 | 474 | 3535 | 8338 |  | CORR | CIGR | 04:41 | 04:49 | 04:56 | 29 | 177 | 10 | EXT |  | 0.89 | (c)
90591.272 | 2.792 | 2.717 | -8.638 | -8.713 | 1177 | 1436 | 1471 | 467 | 2717 | 8341 |  | CORR | GENE | 04:48 | 05:30 | 05:36 | 109 | 586 | 10 | EXT |  | 0.89 | (c)
90592.161 | 3.681 | 3.597 | -7.749 | -7.833 | 1088 | 1279 | 1371 | 577 | 3597 | 8341 |  | CORR | GENE | 04:34 | 05:05 | 05:20 | 126 | 565 | 9 | EXT |  | 0.89 | (c)
90602.571 | 2.661 | 2.635 | -8.754 | -8.78 | 1971 | -2021 | -2155 | 0 | 2635 | 8342 |  | CORR | GENE | 02:53 | 04:09 | 03:47 | 103 | 669 | 10 | EXT |  | 0.89 | (c)
90611.325 | 0 | -0.019 | -11.37 | -11.389 | 372 | 571 | 737 | 372 |  | 8343 | Нарушение формы кольцевого шва | GWAN |  | 11:34 | 00:06 | 12:32 | 0 | 729 |  | EXT | Нарушение формы кольцевого шва |  | (c)
90622.695 | 0 | -0.021 | -11.365 | -11.386 | -1912 | -1651 | -1698 | 318 |  | 8344 | Нарушение формы кольцевого шва | GWAN |  | 08:18 | 09:00 | 08:53 | 0 | 428 |  | EXT | Нарушение формы кольцевого шва |  | (c)
90634.06 | 0 | -0.02 | -11.295 | -11.315 | -2170 | -2014 | -1981 | 60 |  | 8345 | Нарушение формы кольцевого шва | GWAN |  | 08:45 | 09:11 | 09:16 | 0 | 379 |  | EXT | Нарушение формы кольцевого шва |  | (c)
90667.635 | 0 | -0.021 | -11.355 | -11.376 | 135 | 205 | 234 | 135 |  | 8348 | Нарушение формы кольцевого шва | GWAN |  | 01:27 | 01:38 | 01:43 | 0 | 199 |  | EXT | Нарушение формы кольцевого шва |  | (c)
90667.635 | 0 | -0.019 | -11.355 | -11.374 | -558 | -511 | -497 | 437 |  | 8348 | Нарушение формы кольцевого шва | GWAN |  | 11:35 | 11:42 | 11:45 | 0 | 121 |  | EXT | Нарушение формы кольцевого шва |  | (c)
90686.515 | 7.525 | 7.498 | -3.925 | -3.952 | -1764 | -1591 | -1616 | 1467 | 3893 | 8349 |  | CORR | GENE | 03:51 | 04:19 | 04:15 | 59 | 297 | 13 | EXT | Аномалия находится на отводе. | 0.89 | (c)
90701.98 | 0 | -0.021 | -11.355 | -11.376 | -1454 | -1330 | -1167 | 777 |  | 8351 | Нарушение формы кольцевого шва | GWAN |  | 05:27 | 05:47 | 06:13 | 0 | 575 |  | EXT | Нарушение формы кольцевого шва |  | (c)
90708.468 | 6.488 | 6.453 | -4.867 | -4.902 | -1273 | -1149 | -1136 | 957 | 4854 | 8351 |  | CORR | CIGR | 05:56 | 06:16 | 06:18 | 48 | 274 | 9 | EXT |  | 0.89 | (c)
90708.857 | 6.877 | 6.85 | -4.478 | -4.505 | -1147 | -1095 | -1085 | 1023 | 4478 | 8351 |  | CORR | CIGR | 06:16 | 06:25 | 06:26 | 27 | 124 | 11 | EXT |  | 0.89 | (c)
90713.445 | 0.11 | 0.079 | -11.18 | -11.211 | 1416 | 1948 | 1735 | 177 | 79 | 8352 |  | CORR | GENE | 05:15 | 06:41 | 06:07 | 108 | 638 | 9 | EXT |  | 0.89 | (c)
90713.919 | 0.584 | 0.56 | -10.706 | -10.73 | 1605 | 1768 | 1742 | 352 | 560 | 8352 |  | CORR | CIGR | 05:46 | 06:12 | 06:08 | 33 | 274 | 12 | EXT |  | 0.89 | (c)
90714.156 | 0.821 | 0.766 | -10.469 | -10.524 | 1770 | 2132 | 2012 | 0 | 766 | 8352 |  | CORR | GENE | 06:13 | 07:11 | 06:52 | 69 | 485 | 11 | EXT |  | 0.89 | (c)
90730.046 | 5.421 | 5.417 | -5.874 | -5.878 | -20 | 19 | 140 | 0 | 5417 | 8353 |  | CORR | CIGR | 02:52 | 02:59 | 03:18 | 50 | 319 | 9 | EXT | Аномалия находится на упругопластическом изгибе: R=446 D, максимальное растяжение на 6.1 час. | 0.89 | (c)
90742.958 | 7.038 | 6.824 | -3.592 | -3.806 | -26 | -8 | -12 | 0 | 3502 | 8354 |  | LWAN | AXGR | 07:50 | 07:53 | 07:52 | 304 | 28 |  | EXT | Эквивалент потери металла 12%. Аномалия находится на отводе. |  | (c)
90743.911 | 7.991 | 7.805 | -2.639 | -2.825 | 12 | 22 | 22 | 12 | 2430 | 8354 |  | LWAN | AXGR | 07:56 | 07:58 | 07:58 | 395 | 20 |  | EXT | Эквивалент потери металла 8%. Аномалия находится на отводе. |  | (c)
90746.55 | 0 | -0.022 | -11.135 | -11.157 | -1627 | -1400 | -1445 | 1263 |  | 8355 | Нарушение формы кольцевого шва | GWAN |  | 03:54 | 04:31 | 04:24 | 0 | 364 |  | EXT | Нарушение формы кольцевого шва Аномалия находится на отводе. |  | (c)
90757.685 | 0 | -0.035 | -10.99 | -11.025 | 1998 | -2013 | -2080 | 1698 |  | 8356 | Нарушение формы кольцевого шва | GWAN |  | 07:32 | 08:45 | 08:34 | 0 | 765 |  | EXT | Нарушение формы кольцевого шва |  | (c)
90779.715 | 0 | -0.036 | -11.23 | -11.266 | 1129 | 1519 | 1396 | 567 |  | 8358 | Нарушение формы кольцевого шва | GWAN |  | 02:44 | 03:47 | 03:27 | 0 | 535 |  | EXT | Нарушение формы кольцевого шва |  | (c)
90802.24 | 0 | -0.029 | -11.155 | -11.184 | 1660 | 1877 | 1907 | 76 |  | 8360 | Нарушение формы кольцевого шва | GWAN |  | 04:24 | 04:59 | 05:03 | 0 | 495 |  | EXT | Нарушение формы кольцевого шва |  | (c)
90805.627 | 3.387 | 3.362 | -7.768 | -7.793 | 1622 | 1769 | 1747 | 359 | 3362 | 8360 |  | CORR | CIGR | 04:17 | 04:41 | 04:38 | 40 | 250 | 8 | EXT |  | 0.89 | (c)
90807.366 | 5.126 | 5.028 | -6.029 | -6.127 | 1749 | 1914 | 2007 | 0 | 5028 | 8360 |  | CORR | GENE | 04:38 | 05:04 | 05:19 | 121 | 516 | 14 | EXT |  | 0.9 | (c)
90807.779 | 5.539 | 5.516 | -5.616 | -5.639 | -1737 | -1615 | -1634 | 493 | 5516 | 8360 |  | CORR | CIGR | 07:15 | 07:35 | 07:32 | 45 | 207 | 11 | EXT |  | 0.89 | (c)
90808.348 | 6.108 | 5.987 | -5.047 | -5.168 | -1997 | -1604 | -1645 | 233 | 4987 | 8360 |  | CORR | GENE | 06:33 | 07:37 | 07:30 | 181 | 704 | 7 | EXT |  | 0.9 | (c)
90809.418 | 7.178 | 7.153 | -3.977 | -4.002 | 1623 | 1673 | 1685 | 485 | 3968 | 8360 |  | CORR | CIGR | 04:18 | 04:26 | 04:28 | 34 | 123 | 12 | EXT |  | 0.89 | (c)
90813.395 | 0 | -0.03 | -11.37 | -11.4 | 1179 | 2016 | 1709 | 0 |  | 8361 | Нарушение формы кольцевого шва | GWAN |  | 01:32 | 03:47 | 02:58 | 0 | 1061 |  | EXT | Нарушение формы кольцевого шва |  | (c)
90832.685 | 7.92 | 7.866 | -3.5 | -3.554 | 1449 | 1604 | 1643 | 394 | 3473 | 8362 |  | CORR | GENE | 06:34 | 06:59 | 07:05 | 81 | 388 | 11 | EXT |  | 0.89 | (c)
90844.124 | 7.939 | 7.902 | -3.246 | -3.283 | 1660 | 1832 | 1810 | 270 | 3244 | 8363 |  | CORR | CIGR | 03:43 | 04:10 | 04:07 | 39 | 300 | 11 | EXT |  | 0.89 | (c)
90850.054 | 2.684 | 2.634 | -8.731 | -8.781 | -2122 | -2020 | -1544 | 108 | 2634 | 8364 |  | CORR | GENE | 05:01 | 05:17 | 06:34 | 171 | 1156 | 11 | EXT |  | 0.9 | (c)
90858.915 | 0.13 | 0.073 | -11.19 | -11.247 | 1211 | 1506 | 1435 | 1211 | 73 | 8365 |  | CORR | GENE | 05:42 | 06:29 | 06:18 | 76 | 449 | 18 | EXT |  | 0.89 | (c)
90859.302 | 0.517 | 0.49 | -10.803 | -10.83 | 1324 | 1532 | 1474 | 1324 | 490 | 8365 |  | CORR | CIGR | 05:60 | 06:34 | 06:24 | 44 | 299 | 9 | EXT |  | 0.89 | (c)
90860.224 | 1.439 | 1.4 | -9.881 | -9.92 | 1447 | 1831 | 1702 | 1447 | 1400 | 8365 |  | CORR | CIGR | 06:20 | 07:22 | 07:01 | 55 | 509 | 11 | EXT |  | 0.89 | (c)
90861.317 | 2.532 | 2.337 | -8.788 | -8.983 | 1313 | 1607 | 1528 | 1313 | 2337 | 8365 |  | CORR | GENE | 05:58 | 06:46 | 06:33 | 256 | 430 | 11 | EXT |  | 0.91 | (c)
90886.972 | 5.982 | 5.957 | -5.023 | -5.048 | 236 | 331 | 355 | 236 | 4979 | 8367 |  | CORR | GENE | 06:01 | 06:16 | 06:20 | 69 | 239 | 8 | EXT |  | 0.89 | (c)
90891.62 | 10.63 | 10.597 | -0.375 | -0.408 | -591 | -493 | -485 | 379 | 365 | 8367 |  | CORR | CIGR | 03:47 | 04:03 | 04:04 | 43 | 212 | 12 | EXT |  | 0.89 | (c)
90896.744 | 4.749 | 4.657 | -6.716 | -6.808 | 457 | 492 | 559 | 457 | 4657 | 8368 |  | CORR | GENE | 04:10 | 04:15 | 04:26 | 202 | 203 | 9 | EXT |  | 0.9 | (c)
90899.251 | 7.256 | 7.084 | -4.209 | -4.381 | 708 | 912 | 1221 | 708 | 4167 | 8368 |  | CORR | GENE | 04:50 | 05:23 | 06:13 | 214 | 1025 | 17 | EXT |  | 0.92 | (c)
90899.756 | 7.761 | 7.736 | -3.704 | -3.729 | 462 | 516 | 548 | 462 | 3702 | 8368 |  | CORR | CIGR | 04:10 | 04:19 | 04:24 | 27 | 172 | 11 | EXT |  | 0.89 | (c)
90899.933 | 7.938 | 7.916 | -3.527 | -3.549 | 1701 | 1863 | 1819 | 1701 | 3502 | 8368 |  | CORR | CIGR | 07:30 | 07:57 | 07:50 | 47 | 236 | 9 | EXT |  | 0.89 | (c)
90902.82 | 10.825 | 10.791 | -0.64 | -0.674 | 341 | 418 | 432 | 341 | 628 | 8368 |  | CORR | CIGR | 03:51 | 04:03 | 04:06 | 46 | 182 | 11 | EXT |  | 0.89 | (c)
90903.388 | 11.393 | 11.324 | -0.072 | -0.141 | 78 | 975 | 548 | 78 | 47 | 8368 |  | CORR | GENE | 03:09 | 05:33 | 04:24 | 94 | 940 | 14 | EXT |  | 0.89 | (c)
90911.871 | 8.411 | 8.397 | -3.034 | -3.048 | 1711 | 1900 | 1840 | 1711 | 3009 | 8369 |  | CORR | CIGR | 07:29 | 07:60 | 07:50 | 39 | 258 | 11 | EXT | Аномалия находится на отводе. | 0.89 | (c)
90913.707 | 10.247 | 10.187 | -1.198 | -1.258 | 512 | 643 | 650 | 512 | 1187 | 8369 |  | CORR | GENE | 04:16 | 04:37 | 04:38 | 71 | 276 | 8 | EXT | Аномалия находится на отводе. | 0.89 | (c)
90917.208 | 2.303 | 2.269 | -8.917 | -8.951 | 1410 | 1493 | 1545 | 550 | 2269 | 8370 |  | CORR | CIGR | 04:44 | 04:57 | 05:06 | 46 | 270 | 11 | EXT |  | 0.89 | (c)
90935.436 | 9.311 | 9.021 | -1.879 | -2.169 | 1376 | 1430 | 1430 | 746 | 1212 | 8371 |  | CORR | GENE | 04:13 | 04:21 | 04:21 | 957 | 108 | 13 | EXT |  | 0.98 | (c)
90946.72 | 9.405 | 9.37 | -1.84 | -1.875 | -2121 | -1994 | -2016 | 109 | 1813 | 8372 |  | CORR | GENE | 03:35 | 03:56 | 03:52 | 62 | 210 | 8 | EXT |  | 0.89 | (c)
90948.772 | 0.212 | 0.129 | -11.128 | -11.211 | -1476 | -1434 | -1442 | 754 | 129 | 8373 |  | CORR | GENE | 06:58 | 07:05 | 07:04 | 233 | 69 | 11 | EXT |  | 0.91 | (c)
90949.113 | 0.553 | 0.509 | -10.787 | -10.831 | -1529 | -1397 | -1377 | 701 | 509 | 8373 |  | CORR | GENE | 06:49 | 07:11 | 07:14 | 67 | 304 | 9 | EXT |  | 0.89 | (c)
90971.254 | 0.084 | 0.071 | -11.311 | -11.324 | -111 | 251 | 268 | 0 | 71 | 8375 |  | CORR | GENE | 02:37 | 03:35 | 03:38 | 71 | 757 | 14 | EXT |  | 0.89 | (c)
90972.334 | 1.164 | 1.163 | -10.231 | -10.232 | 137 | 183 | 217 | 137 | 1163 | 8375 |  | CORR | CIGR | 03:17 | 03:24 | 03:30 | 28 | 160 | 10 | EXT |  | 0.89 | (c)
90980.823 | 9.653 | 9.599 | -1.742 | -1.796 | 1211 | 1398 | 1539 | 363 | 1634 | 8375 |  | CORR | GENE | 06:10 | 06:40 | 07:03 | 162 | 657 | 10 | EXT |  | 0.9 | (c)
90986.01 | 3.445 | 3.423 | -7.73 | -7.752 | -2164 | -2093 | -2039 | 66 | 3423 | 8376 |  | CORR | CIGR | 03:42 | 03:53 | 04:02 | 31 | 251 | 10 | EXT |  | 0.89 | (c)
90989.147 | 6.582 | 6.497 | -4.593 | -4.678 | -963 | -794 | -754 | 545 | 4565 | 8376 |  | CORR | GENE | 06:56 | 07:23 | 07:29 | 113 | 418 | 10 | EXT |  | 0.89 | (c)
91016.7 | 0.48 | 0.265 | -10.505 | -10.72 | -1509 | -1465 | -1467 | 722 | 265 | 8379 |  | CORR | GENE | 07:07 | 07:14 | 07:14 | 411 | 84 | 11 | EXT |  | 0.93 | (c)
91021.461 | 5.241 | 5.213 | -5.744 | -5.772 | -1141 | -1096 | -1073 | 1005 | 5213 | 8379 |  | CORR | CIGR | 08:07 | 08:14 | 08:18 | 38 | 136 | 9 | EXT |  | 0.89 | (c)
91022.539 | 6.319 | 6.008 | -4.666 | -4.977 | -1528 | -1464 | -1467 | 702 | 4431 | 8379 |  | CORR | GENE | 07:04 | 07:15 | 07:14 | 546 | 122 | 8 | EXT |  | 0.93 | (c)
91027.205 | 0 | -0.017 | -11.28 | -11.297 | -587 | -490 | -443 | 299 |  | 8380 | Нарушение формы кольцевого шва | GWAN |  | 07:56 | 08:12 | 08:19 | 0 | 288 |  | EXT | Нарушение формы кольцевого шва Аномалия находится на упругопластическом изгибе: R=890 D, максимальное растяжение на 6.4 час. |  | (c)
91031.225 | 4.02 | 3.921 | -7.26 | -7.359 | -772 | -571 | -509 | 246 | 3921 | 8380 |  | CORR | GENE | 07:26 | 07:59 | 08:09 | 204 | 526 | 8 | EXT | Аномалия находится на упругопластическом изгибе: R=569 D, максимальное растяжение на 6.2 час. | 0.9 | (c)
91032.427 | 5.222 | 5.191 | -6.058 | -6.089 | -891 | -689 | -740 | 588 | 5191 | 8380 |  | CORR | CIGR | 07:07 | 07:39 | 07:31 | 47 | 303 | 11 | EXT | Аномалия находится на упругопластическом изгибе: R=562 D, максимальное растяжение на 6.1 час. | 0.89 | (c)
91032.567 | 5.362 | 5.32 | -5.918 | -5.96 | -719 | -610 | -601 | 483 | 5320 | 8380 |  | CORR | CIGR | 07:35 | 07:52 | 07:54 | 43 | 236 | 10 | EXT | Аномалия находится на упругопластическом изгибе: R=562 D, максимальное растяжение на 6.1 час. | 0.89 | (c)
91034.196 | 6.991 | 6.93 | -4.289 | -4.35 | -728 | -405 | -487 | 246 | 4241 | 8380 |  | CORR | GENE | 07:33 | 08:25 | 08:12 | 109 | 482 | 9 | EXT | Аномалия находится на упругопластическом изгибе: R=580 D, максимальное растяжение на 6 час. | 0.89 | (c)
91036.824 | 9.619 | 9.57 | -1.661 | -1.71 | -964 | -879 | -830 | 695 | 1659 | 8380 |  | CORR | CIGR | 06:55 | 07:09 | 07:17 | 51 | 269 | 10 | EXT | Аномалия находится на упругопластическом изгибе: R=591 D, максимальное растяжение на 5.7 час. | 0.89 | (c)
91038.924 | 0.439 | 0.349 | -10.611 | -10.701 | -2228 | -2102 | -2011 | 2 | 349 | 8381 |  | CORR | GENE | 07:01 | 07:22 | 07:36 | 133 | 434 | 11 | EXT | Аномалия находится на упругопластическом изгибе: R=544 D, максимальное растяжение на 5.4 час. | 0.89 | (c)
91040.127 | 1.642 | 1.584 | -9.408 | -9.466 | -2188 | -1951 | -1948 | 42 | 1584 | 8381 |  | CORR | GENE | 07:08 | 07:46 | 07:46 | 106 | 481 | 10 | EXT | Аномалия находится на упругопластическом изгибе: R=512 D, максимальное растяжение на 5.3 час. | 0.89 | (c)
91057.112 | 7.577 | 7.52 | -2.933 | -2.99 | 469 | 585 | 643 | 469 | 2911 | 8382 |  | CORR | GENE | 02:32 | 02:50 | 02:60 | 79 | 348 | 9 | EXT |  | 0.89 | (c)
91057.496 | 7.961 | 7.91 | -2.549 | -2.6 | 429 | 815 | 696 | 429 | 2504 | 8382 |  | CORR | GENE | 02:25 | 03:27 | 03:08 | 96 | 534 | 10 | EXT |  | 0.89 | (c)
91076.556 | 5.591 | 5.489 | -5.409 | -5.511 | 59 | 188 | 349 | 59 | 5361 | 8384 |  | CORR | GENE | 06:57 | 07:18 | 07:44 | 150 | 579 | 8 | EXT |  | 0.9 | (c)
91081.965 | 0 | -0.021 | -11.31 | -11.331 | 200 | 601 | 520 | 200 |  | 8385 | Нарушение формы кольцевого шва | GWAN |  | 01:55 | 02:59 | 02:46 | 0 | 640 |  | EXT | Нарушение формы кольцевого шва |  | (c)
91108.487 | 3.687 | 3.674 | -7.798 | -7.811 | -380 | -309 | -299 | 218 | 3674 | 8387 |  | CORR | CIGR | 09:22 | 09:34 | 09:35 | 43 | 162 | 10 | EXT |  | 0.89 | (c)
91162.229 | 0.089 | 0.059 | -11.336 | -11.366 | 2157 | -2140 | -1946 | 1588 | 59 | 8392 |  | CORR | GENE | 06:52 | 07:18 | 07:50 | 76 | 716 | 10 | EXT |  | 0.89 | (c)
91168.327 | 6.187 | 6.155 | -5.238 | -5.27 | 1767 | 1848 | 1883 | 1767 | 5185 | 8392 |  | CORR | GENE | 05:49 | 06:02 | 06:07 | 85 | 230 | 13 | EXT |  | 0.89 | (c)
91176.871 | 3.306 | 3.282 | -8.259 | -8.283 | -1957 | -1870 | -1652 | 1346 | 3282 | 8393 |  | CORR | GENE | 06:28 | 06:42 | 07:17 | 133 | 611 | 12 | EXT |  | 0.9 | (c)
91229.459 | 10.724 | 10.665 | -0.261 | -0.32 | -973 | -827 | -772 | 571 | 229 | 8397 |  | CORR | GENE | 02:24 | 02:48 | 02:57 | 91 | 402 | 11 | EXT |  | 0.89 | (c)
91264.921 | 2.136 | 2.08 | -8.889 | -8.945 | 2181 | -2025 | -1995 | 1710 | 2080 | 8401 |  | CORR | GENE | 04:12 | 04:53 | 04:58 | 103 | 570 | 8 | EXT |  | 0.89 | (c)
91285.165 | 0 | -0.035 | -11.21 | -11.245 | 1331 | 1553 | 1534 | 493 |  | 8403 | Нарушение формы кольцевого шва | GWAN |  | 02:44 | 03:19 | 03:16 | 0 | 407 |  | EXT | Нарушение формы кольцевого шва |  | (c)
91296.375 | 0 | -0.018 | -11.285 | -11.303 | 1328 | 1515 | 1519 | 520 |  | 8404 | Нарушение формы кольцевого шва | GWAN |  | 03:26 | 03:56 | 03:57 | 0 | 382 |  | EXT | Нарушение формы кольцевого шва |  | (c)
91320.373 | 1.473 | 1.384 | -9.967 | -10.056 | -1103 | -996 | -931 | 759 | 1384 | 8406 |  | CORR | GENE | 08:29 | 08:46 | 08:56 | 132 | 344 | 8 | EXT |  | 0.89 | (c)
91322.132 | 3.232 | 3.173 | -8.208 | -8.267 | 1184 | 1513 | 1422 | 569 | 3173 | 8406 |  | CORR | GENE | 02:38 | 03:31 | 03:16 | 80 | 478 | 10 | EXT |  | 0.89 | (c)
91329.697 | 10.797 | 10.768 | -0.643 | -0.672 | 1781 | 1838 | 1871 | 269 | 636 | 8406 |  | CORR | CIGR | 04:14 | 04:23 | 04:29 | 36 | 181 | 11 | EXT |  | 0.89 | (c)
91338.613 | 8.273 | 8.205 | -2.837 | -2.905 | 975 | 1285 | 1300 | 605 | 2780 | 8407 |  | CORR | GENE | 04:57 | 05:47 | 05:49 | 125 | 651 | 8 | EXT |  | 0.89 | (c)
91341.492 | 0.042 | 0.035 | -11.443 | -11.45 | 1619 | 1805 | 2103 | 0 | 35 | 8408 |  | CORR | GENE | 03:37 | 04:07 | 04:55 | 112 | 969 | 14 | EXT |  | 0.89 | (c)
91342.153 | 0.703 | 0.434 | -10.782 | -11.051 | 2112 | 2172 | 2161 | 21 | 434 | 8408 |  | CORR | GENE | 04:57 | 05:07 | 05:05 | 499 | 98 | 9 | EXT |  | 0.93 | (c)
91342.261 | 0.811 | 0.773 | -10.674 | -10.712 | -1918 | -1818 | -1750 | 313 | 773 | 8408 |  | CORR | GENE | 06:07 | 06:23 | 06:34 | 61 | 335 | 10 | EXT |  | 0.89 | (c)
91343.945 | 2.495 | 2.472 | -8.99 | -9.013 | -925 | -830 | -818 | 712 | 2472 | 8408 |  | CORR | CIGR | 08:47 | 09:02 | 09:04 | 48 | 213 | 10 | EXT |  | 0.89 | (c)
91344.102 | 2.652 | 2.61 | -8.833 | -8.875 | -1662 | -1605 | -1505 | 569 | 2610 | 8408 |  | CORR | CIGR | 06:48 | 06:57 | 07:13 | 46 | 313 | 8 | EXT |  | 0.89 | (c)
91347.226 | 5.776 | 5.698 | -5.709 | -5.787 | 2121 | -2011 | -1984 | 0 | 5644 | 8408 |  | CORR | GENE | 04:58 | 05:51 | 05:56 | 143 | 712 | 9 | EXT |  | 0.89 | (c)
91347.577 | 6.127 | 6.091 | -5.358 | -5.394 | -1856 | -1753 | -1697 | 375 | 5352 | 8408 |  | CORR | CIGR | 06:17 | 06:33 | 06:42 | 42 | 318 | 9 | EXT |  | 0.89 | (c)
91369.688 | 5.988 | 5.987 | -5.552 | -5.553 | 1380 | 1536 | 1511 | 1380 | 5513 | 8410 |  | CORR | CIGR | 05:02 | 05:27 | 05:23 | 40 | 262 | 8 | EXT |  | 0.89 | (c)
91383.801 | 8.561 | 8.536 | -2.989 | -3.014 | 1817 | 1846 | 1925 | 1817 | 2984 | 8411 |  | CORR | CIGR | 05:29 | 05:34 | 05:46 | 30 | 216 | 9 | EXT |  | 0.89 | (c)
91388.606 | 1.816 | 1.786 | -9.149 | -9.179 | -128 | -64 | -27 | 0 | 1786 | 8412 |  | CORR | CIGR | 02:54 | 03:05 | 03:11 | 53 | 201 | 9 | EXT |  | 0.89 | (c)
91420.492 | 0.242 | 0.215 | -10.473 | -10.5 | 1591 | 1764 | 1722 | 377 | 215 | 8415 |  | CORR | GENE | 05:38 | 06:06 | 05:60 | 58 | 262 | 12 | EXT |  | 0.89 | (c)
91420.902 | 0.652 | 0.556 | -10.063 | -10.159 | 1367 | 1594 | 1781 | 35 | 556 | 8415 |  | CORR | GENE | 05:02 | 05:39 | 06:09 | 201 | 829 | 10 | EXT |  | 0.9 | (c)
91423.501 | 3.251 | 3.22 | -7.464 | -7.495 | 1979 | 2034 | 2053 | 104 | 3220 | 8415 |  | CORR | CIGR | 06:41 | 06:50 | 06:53 | 35 | 147 | 9 | EXT |  | 0.89 | (c)
91424.208 | 3.958 | 3.882 | -6.757 | -6.833 | 2092 | 2093 | 2108 | 107 | 3882 | 8415 |  | CORR | AXGR | 06:59 | 06:59 | 07:02 | 103 | 31 | 12 | EXT |  | 0.89 | (c)
91424.612 | 4.362 | 4.337 | -6.353 | -6.378 | 2010 | 2103 | 2109 | 23 | 4337 | 8415 |  | CORR | CIGR | 06:46 | 07:01 | 07:02 | 32 | 197 | 13 | EXT |  | 0.89 | (c)
91429.762 | 9.512 | 9.444 | -1.203 | -1.271 | 1419 | 1974 | 1899 | 0 | 1063 | 8415 |  | CORR | GENE | 05:11 | 06:40 | 06:28 | 208 | 961 | 12 | EXT |  | 0.91 | (c)
91432.379 | 1.414 | 1.386 | -9.976 | -10.004 | -1528 | -1449 | -1442 | 703 | 1386 | 8416 |  | CORR | CIGR | 05:12 | 05:25 | 05:26 | 40 | 171 | 9 | EXT |  | 0.89 | (c)
91432.472 | 1.507 | 1.483 | -9.883 | -9.907 | -1447 | -1327 | -1342 | 784 | 1483 | 8416 |  | CORR | CIGR | 05:26 | 05:45 | 05:42 | 34 | 209 | 9 | EXT |  | 0.89 | (c)
91434.705 | 3.74 | 3.72 | -7.65 | -7.67 | -1472 | -1344 | -1364 | 759 | 3720 | 8416 |  | CORR | CIGR | 05:22 | 05:42 | 05:39 | 38 | 215 | 9 | EXT |  | 0.89 | (c)
91441.417 | 10.452 | 10.422 | -0.938 | -0.968 | -1425 | -1192 | -1239 | 806 | 887 | 8416 |  | CORR | GENE | 05:29 | 06:07 | 05:59 | 81 | 371 | 11 | EXT |  | 0.89 | (c)
91443.423 | 1.068 | 0.904 | -10.302 | -10.466 | -1969 | -1795 | -1589 | 262 | 904 | 8417 |  | CORR | GENE | 04:49 | 05:17 | 05:50 | 206 | 760 | 10 | EXT |  | 0.9 | (c)
91446.882 | 4.527 | 4.509 | -6.843 | -6.861 | -1378 | -1294 | -1297 | 853 | 4509 | 8417 |  | CORR | CIGR | 06:24 | 06:37 | 06:37 | 35 | 161 | 10 | EXT |  | 0.89 | (c)
91452.286 | 9.931 | 9.878 | -1.439 | -1.492 | -1461 | -1388 | -1219 | 770 | 1422 | 8417 |  | CORR | GENE | 06:11 | 06:22 | 06:50 | 70 | 483 | 10 | EXT |  | 0.89 | (c)
91452.396 | 10.041 | 9.996 | -1.329 | -1.374 | -1909 | -1814 | -1758 | 322 | 1326 | 8417 |  | CORR | CIGR | 04:58 | 05:13 | 05:23 | 48 | 302 | 10 | EXT |  | 0.89 | (c)
91453.725 | 0 | -0.018 | -3.56 | -3.578 | -537 | -58 | -213 | 0 |  | 8418 | Нарушение формы кольцевого шва | GWAN |  | 04:08 | 05:25 | 05:00 | 0 | 648 |  | EXT | Нарушение формы кольцевого шва |  | (c)
91453.725 | 0 | -0.02 | -3.56 | -3.58 | 301 | 806 | 896 | 301 |  | 8418 | Нарушение формы кольцевого шва | GWAN |  | 06:23 | 07:45 | 07:59 | 0 | 1191 |  | EXT | Нарушение формы кольцевого шва |  | (c)
91457.361 | 0.076 | 0.076 | -11.454 | -11.454 | -741 | -373 | -554 | 367 | 76 | 8419 |  | CORR | GENE | 07:06 | 08:05 | 07:36 | 68 | 374 | 12 | EXT |  | 0.89 | (c)
91465.248 | 7.963 | 7.941 | -3.567 | -3.589 | -1049 | -966 | -888 | 727 | 3545 | 8419 |  | CORR | CIGR | 06:16 | 06:30 | 06:42 | 44 | 322 | 11 | EXT |  | 0.89 | (c)
91465.64 | 8.355 | 8.34 | -3.175 | -3.19 | -964 | -887 | -877 | 791 | 3156 | 8419 |  | CORR | CIGR | 06:30 | 06:42 | 06:44 | 34 | 173 | 10 | EXT |  | 0.89 | (c)
91480.532 | 0.467 | 0.43 | -10.863 | -10.9 | -1060 | -909 | -863 | 665 | 430 | 8421 |  | CORR | GENE | 06:58 | 07:22 | 07:30 | 73 | 395 | 14 | EXT |  | 0.89 | (c)
91490.295 | 10.23 | 10.196 | -1.1 | -1.134 | 1815 | 1999 | 2029 | 0 | 1056 | 8421 |  | CORR | GENE | 02:42 | 03:12 | 03:17 | 78 | 429 | 10 | EXT |  | 0.89 | (c)
91491.648 | 0.253 | 0.23 | -11.002 | -11.025 | -1272 | -1154 | -1140 | 958 | 230 | 8422 |  | CORR | CIGR | 05:56 | 06:15 | 06:18 | 54 | 264 | 9 | EXT |  | 0.89 | (c)
91491.654 | 0.259 | 0.221 | -10.996 | -11.034 | -1930 | -1560 | -1674 | 300 | 221 | 8422 |  | CORR | GENE | 04:10 | 05:10 | 04:51 | 125 | 512 | 10 | EXT |  | 0.89 | (c)
91492.909 | 1.514 | 1.394 | -9.741 | -9.861 | -1030 | -832 | -742 | 453 | 1394 | 8422 |  | CORR | GENE | 06:35 | 07:07 | 07:22 | 221 | 577 | 9 | EXT |  | 0.9 | (c)
91496.146 | 4.751 | 4.549 | -6.504 | -6.706 | -2208 | -2173 | -2154 | 22 | 4549 | 8422 |  | CORR | GENE | 03:25 | 03:31 | 03:34 | 1122 | 109 | 9 | EXT |  | 0.95 | (c)
91499.865 | 8.47 | 7.665 | -2.785 | -3.59 | -2046 | -2023 | -2020 | 185 | 2663 | 8422 |  | CORR | AXGR | 03:52 | 03:55 | 03:56 | 927 | 52 | 12 | EXT |  | 0.97 | (c)
91500.533 | 9.138 | 8.91 | -2.117 | -2.345 | -2033 | -2007 | -2010 | 198 | 2044 | 8422 |  | CORR | AXGR | 03:54 | 03:58 | 03:57 | 301 | 46 | 9 | EXT |  | 0.91 | (c)
91502.242 | 10.847 | 10.718 | -0.408 | -0.537 | -954 | -908 | -912 | 870 | 138 | 8422 |  | CORR | GENE | 06:48 | 06:55 | 06:54 | 399 | 83 | 12 | EXT |  | 0.93 | (c)
91505.298 | 2.648 | 2.533 | -8.742 | -8.857 | -1540 | -1408 | -1210 | 691 | 2533 | 8423 |  | CORR | GENE | 06:55 | 07:16 | 07:48 | 137 | 659 | 9 | EXT |  | 0.89 | (c)
91505.991 | 3.341 | 3.287 | -8.049 | -8.103 | -1573 | -1417 | -1404 | 658 | 3287 | 8423 |  | CORR | GENE | 06:49 | 07:15 | 07:17 | 62 | 337 | 8 | EXT |  | 0.89 | (c)
91506.476 | 3.826 | 3.786 | -7.564 | -7.604 | -1716 | -1644 | -1630 | 515 | 3786 | 8423 |  | CORR | CIGR | 06:26 | 06:38 | 06:40 | 48 | 172 | 12 | EXT |  | 0.89 | (c)
91507.15 | 4.5 | 4.48 | -6.89 | -6.91 | -1545 | -1383 | -1390 | 686 | 4480 | 8423 |  | CORR | CIGR | 06:54 | 07:20 | 07:19 | 45 | 310 | 10 | EXT |  | 0.89 | (c)
91507.247 | 4.597 | 4.555 | -6.793 | -6.835 | -1674 | -1582 | -1557 | 557 | 4555 | 8423 |  | CORR | CIGR | 06:33 | 06:48 | 06:52 | 56 | 234 | 10 | EXT |  | 0.89 | (c)
91507.357 | 4.707 | 4.664 | -6.683 | -6.726 | -1570 | -1425 | -1446 | 661 | 4664 | 8423 |  | CORR | GENE | 06:50 | 07:13 | 07:10 | 61 | 248 | 10 | EXT |  | 0.89 | (c)
91507.78 | 5.13 | 5.086 | -6.26 | -6.304 | -1721 | -1526 | -1576 | 510 | 5086 | 8423 |  | CORR | CIGR | 06:26 | 06:57 | 06:49 | 55 | 290 | 10 | EXT |  | 0.89 | (c)
91514.687 | 0.647 | 0.618 | -10.773 | -10.802 | 2175 | -2202 | -2077 | 0 | 618 | 8424 |  | CORR | CIGR | 06:39 | 06:53 | 07:13 | 39 | 417 | 10 | EXT |  | 0.89 | (c)
91519.376 | 5.336 | 5.301 | -6.084 | -6.119 | -2112 | -1928 | -1926 | 119 | 5301 | 8424 |  | CORR | CIGR | 07:07 | 07:37 | 07:37 | 48 | 372 | 9 | EXT |  | 0.89 | (c)
91520.849 | 6.809 | 6.709 | -4.611 | -4.711 | 1651 | 1721 | 1754 | 374 | 4580 | 8424 |  | CORR | GENE | 05:15 | 05:26 | 05:31 | 131 | 206 | 10 | EXT |  | 0.89 | (c)
91524.157 | 10.117 | 10.069 | -1.303 | -1.351 | -2144 | -1982 | -1992 | 87 | 1302 | 8424 |  | CORR | CIGR | 07:02 | 07:28 | 07:27 | 49 | 304 | 9 | EXT |  | 0.89 | (c)
91525.569 | 0.109 | 0.045 | -11.156 | -11.22 | 640 | 1021 | 909 | 640 | 45 | 8425 |  | CORR | GENE | 04:39 | 05:41 | 05:23 | 101 | 539 | 10 | EXT | Аномалия находится на отводе. | 0.89 | (c)
91536.97 | 0.245 | 0.188 | -10.91 | -10.967 | -2148 | -1990 | -1940 | 82 | 188 | 8426 |  | CORR | GENE | 06:25 | 06:51 | 06:59 | 57 | 417 | 10 | EXT |  | 0.89 | (c)
91537.063 | 0.338 | 0.29 | -10.817 | -10.865 | 1436 | 1991 | 1837 | 0 | 290 | 8426 |  | CORR | GENE | 04:04 | 05:33 | 05:08 | 146 | 802 | 11 | EXT |  | 0.9 | (c)
91538.986 | 2.261 | 2.229 | -8.894 | -8.926 | -1721 | -1623 | -1603 | 509 | 2229 | 8426 |  | CORR | CIGR | 07:34 | 07:50 | 07:53 | 42 | 237 | 9 | EXT |  | 0.89 | (c)
91549.407 | 1.527 | 1.489 | -9.723 | -9.761 | 809 | 1062 | 1016 | 809 | 1489 | 8427 |  | CORR | GENE | 03:04 | 03:45 | 03:38 | 70 | 415 | 8 | EXT |  | 0.89 | (c)
91559.13 | 0 | -0.049 | -11.35 | -11.399 | 1219 | 1345 | 1347 | 755 |  | 8428 | Нарушение формы кольцевого шва | GWAN |  | 00:58 | 01:19 | 01:19 | 0 | 256 |  | EXT | Нарушение формы кольцевого шва |  | (c)
91559.13 | 0 | -0.045 | -11.35 | -11.395 | 357 | 543 | 515 | 357 |  | 8428 | Нарушение формы кольцевого шва | GWAN |  | 10:39 | 11:09 | 11:05 | 0 | 316 |  | EXT | Нарушение формы кольцевого шва |  | (c)
91559.239 | 0.109 | 0.089 | -11.241 | -11.261 | -1247 | -1070 | -974 | 701 | 89 | 8428 | Дефект проката | MIAN | GENE | 06:20 | 06:49 | 07:04 | 64 | 546 |  | INT | Дефект проката Эквивалент потери металла 9%. |  | (c)
91559.342 | 0.212 | 0.208 | -11.138 | -11.142 | -1967 | -1822 | -1856 | 263 | 208 | 8428 |  | CORR | CIGR | 04:24 | 04:47 | 04:42 | 46 | 223 | 11 | EXT |  | 0.89 | (c)
91561.993 | 2.863 | 2.832 | -8.487 | -8.518 | -2089 | -2060 | -2046 | 141 | 2832 | 8428 |  | CORR | CIGR | 04:04 | 04:09 | 04:11 | 34 | 87 | 12 | EXT |  | 0.89 | (c)
91562.245 | 3.115 | 3.039 | -8.235 | -8.311 | -1962 | -1768 | -1820 | 268 | 3039 | 8428 |  | CORR | GENE | 04:25 | 04:56 | 04:48 | 104 | 284 | 20 | EXT |  | 0.9 | (c)
91562.35 | 3.22 | 3.174 | -8.13 | -8.176 | -1991 | -1965 | -1973 | 239 | 3174 | 8428 |  | CORR | AXGR | 04:20 | 04:24 | 04:23 | 130 | 37 | 10 | EXT |  | 0.89 | (c)
91562.49 | 3.36 | 3.322 | -7.99 | -8.028 | -1550 | -996 | -1132 | 681 | 3322 | 8428 |  | CORR | GENE | 05:31 | 07:01 | 06:39 | 123 | 835 | 11 | EXT |  | 0.89 | (c)
91562.681 | 3.551 | 3.462 | -7.799 | -7.888 | -750 | -745 | -728 | 706 | 3462 | 8428 |  | CORR | AXGR | 07:40 | 07:41 | 07:44 | 242 | 44 | 11 | EXT |  | 0.91 | (c)
91562.906 | 3.776 | 3.732 | -7.574 | -7.618 | -1717 | -1672 | -1620 | 513 | 3732 | 8428 |  | CORR | CIGR | 05:04 | 05:12 | 05:20 | 45 | 194 | 10 | EXT |  | 0.89 | (c)
91563.006 | 3.876 | 3.85 | -7.474 | -7.5 | -2098 | -2067 | -2037 | 132 | 3850 | 8428 |  | CORR | CIGR | 04:03 | 04:08 | 04:13 | 32 | 123 | 11 | EXT |  | 0.89 | (c)
91563.519 | 4.389 | 4.354 | -6.961 | -6.996 | -1965 | -1857 | -1802 | 265 | 4354 | 8428 |  | CORR | CIGR | 04:24 | 04:42 | 04:51 | 38 | 327 | 11 | EXT |  | 0.89 | (c)
91564.103 | 4.973 | 4.914 | -6.377 | -6.436 | -1545 | -1506 | -1341 | 685 | 4914 | 8428 |  | CORR | GENE | 05:32 | 05:38 | 06:05 | 110 | 409 | 12 | EXT |  | 0.89 | (c)
91564.214 | 5.084 | 5.06 | -6.266 | -6.29 | -1876 | -1736 | -1746 | 354 | 5060 | 8428 |  | CORR | CIGR | 04:39 | 05:01 | 04:60 | 34 | 261 | 9 | EXT |  | 0.89 | (c)
91564.995 | 5.865 | 5.763 | -5.485 | -5.587 | -1255 | -944 | -863 | 470 | 5402 | 8428 |  | CORR | GENE | 06:19 | 07:09 | 07:22 | 185 | 785 | 10 | EXT |  | 0.9 | (c)
91565.572 | 6.442 | 6.383 | -4.908 | -4.967 | -985 | -890 | -797 | 608 | 4891 | 8428 |  | CORR | GENE | 07:02 | 07:18 | 07:33 | 76 | 377 | 13 | EXT |  | 0.89 | (c)
91565.761 | 6.631 | 6.631 | -4.719 | -4.719 | -441 | -424 | -429 | 416 | 4609 | 8428 |  | CORR | AXGR | 08:30 | 08:33 | 08:32 | 110 | 25 | 10 | EXT |  | 0.89 | (c)
91566.132 | 7.002 | 6.958 | -4.348 | -4.392 | 2066 | 2102 | 2116 | 64 | 4330 | 8428 |  | CORR | GENE | 03:15 | 03:21 | 03:23 | 62 | 101 | 11 | EXT |  | 0.89 | (c)
91566.265 | 7.135 | 7.087 | -4.215 | -4.263 | -499 | -486 | -481 | 462 | 4153 | 8428 |  | CORR | AXGR | 08:21 | 08:23 | 08:24 | 110 | 37 | 10 | EXT |  | 0.89 | (c)
91566.452 | 7.322 | 7.272 | -4.028 | -4.078 | 2058 | 2088 | 2084 | 121 | 3901 | 8428 |  | CORR | AXGR | 03:14 | 03:18 | 03:18 | 177 | 52 | 17 | EXT |  | 0.91 | (c)
91567.465 | 8.335 | 8.301 | -3.015 | -3.049 | -1584 | -1531 | -1497 | 646 | 3015 | 8428 |  | CORR | CIGR | 05:26 | 05:34 | 05:40 | 34 | 174 | 10 | EXT |  | 0.89 | (c)
91569.403 | 10.273 | 10.247 | -1.077 | -1.103 | 2014 | 2078 | 2100 | 45 | 1065 | 8428 |  | CORR | CIGR | 03:06 | 03:17 | 03:20 | 38 | 172 | 14 | EXT |  | 0.89 | (c)
91569.793 | 10.663 | 10.649 | -0.687 | -0.701 | -442 | -420 | -393 | 343 | 671 | 8428 |  | CORR | CIGR | 08:30 | 08:34 | 08:38 | 30 | 99 | 11 | EXT |  | 0.89 | (c)
91570.984 | 0.504 | 0.441 | -10.211 | -10.274 | 2072 | -1810 | -2032 | 0 | 441 | 8429 |  | CORR | GENE | 04:56 | 06:29 | 05:54 | 82 | 715 | 11 | EXT |  | 0.89 | (c)
91571.533 | 1.053 | 1.044 | -9.662 | -9.671 | 1929 | 2188 | 2103 | 0 | 1044 | 8429 |  | CORR | GENE | 04:33 | 05:15 | 05:01 | 85 | 349 | 10 | EXT |  | 0.89 | (c)
91571.627 | 1.147 | 1.114 | -9.568 | -9.601 | 1435 | 1513 | 1516 | 633 | 1114 | 8429 |  | CORR | CIGR | 03:13 | 03:26 | 03:26 | 33 | 163 | 10 | EXT |  | 0.89 | (c)
91572.45 | 1.97 | 1.928 | -8.745 | -8.787 | 2048 | 2126 | 2141 | 0 | 1928 | 8429 |  | CORR | GENE | 04:52 | 05:05 | 05:07 | 59 | 186 | 13 | EXT |  | 0.89 | (c)
91572.806 | 2.326 | 2.293 | -8.389 | -8.422 | 1852 | 2005 | 2006 | 71 | 2293 | 8429 |  | CORR | CIGR | 04:20 | 04:45 | 04:45 | 47 | 308 | 10 | EXT |  | 0.89 | (c)
91572.916 | 2.436 | 2.388 | -8.279 | -8.327 | 2045 | -2184 | 2193 | 0 | 2388 | 8429 |  | CORR | GENE | 04:51 | 05:29 | 05:15 | 89 | 297 | 10 | EXT |  | 0.89 | (c)
91573.017 | 2.537 | 2.499 | -8.178 | -8.216 | 2049 | -2138 | -2179 | 0 | 2499 | 8429 |  | CORR | GENE | 04:52 | 05:36 | 05:30 | 166 | 467 | 10 | EXT |  | 0.9 | (c)
91574.394 | 3.914 | 3.892 | -6.801 | -6.823 | -2110 | -1764 | -1898 | 120 | 3892 | 8429 |  | CORR | GENE | 05:41 | 06:37 | 06:15 | 93 | 424 | 10 | EXT |  | 0.89 | (c)
91575.103 | 4.623 | 4.569 | -6.092 | -6.146 | 2012 | 2222 | 2176 | 0 | 4569 | 8429 |  | CORR | GENE | 04:46 | 05:20 | 05:13 | 60 | 329 | 11 | EXT |  | 0.89 | (c)
91575.394 | 4.914 | 4.875 | -5.801 | -5.84 | 2111 | -2183 | -2194 | 0 | 4875 | 8429 |  | CORR | GENE | 05:02 | 05:29 | 05:27 | 146 | 313 | 9 | EXT |  | 0.89 | (c)
91575.682 | 5.202 | 5.117 | -5.513 | -5.598 | 2052 | -2074 | -2206 | 0 | 5117 | 8429 |  | CORR | GENE | 04:53 | 05:47 | 05:25 | 116 | 407 | 8 | EXT |  | 0.89 | (c)
91576.45 | 5.97 | 5.928 | -4.745 | -4.787 | 1480 | 1556 | 1598 | 515 | 4722 | 8429 |  | CORR | GENE | 03:20 | 03:33 | 03:39 | 65 | 236 | 14 | EXT |  | 0.89 | (c)
91576.55 | 6.07 | 6.031 | -4.645 | -4.684 | 1477 | 1643 | 1595 | 517 | 4270 | 8429 |  | CORR | GENE | 03:20 | 03:47 | 03:39 | 414 | 237 | 11 | EXT |  | 0.93 | (c)
91577.759 | 7.279 | 7.23 | -3.436 | -3.485 | -1879 | -1704 | -1664 | 351 | 3411 | 8429 |  | CORR | GENE | 06:18 | 06:46 | 06:53 | 74 | 430 | 12 | EXT |  | 0.89 | (c)
91578.816 | 8.336 | 8.307 | -2.379 | -2.408 | 1511 | 1597 | 1656 | 429 | 2373 | 8429 |  | CORR | CIGR | 03:25 | 03:39 | 03:49 | 35 | 291 | 12 | EXT |  | 0.89 | (c)
91578.98 | 8.5 | 8.464 | -2.215 | -2.251 | -1247 | -998 | -1054 | 860 | 2182 | 8429 |  | CORR | GENE | 08:00 | 08:40 | 08:31 | 69 | 387 | 14 | EXT |  | 0.89 | (c)
91579.488 | 9.008 | 8.967 | -1.707 | -1.748 | 2039 | 2105 | 2117 | 35 | 1707 | 8429 |  | CORR | CIGR | 04:51 | 05:01 | 05:03 | 41 | 157 | 10 | EXT |  | 0.89 | (c)
91581.278 | 0.083 | 0.065 | -11.217 | -11.235 | -2186 | -2037 | -1978 | 44 | 65 | 8430 |  | CORR | GENE | 07:03 | 07:27 | 07:37 | 61 | 416 | 14 | EXT |  | 0.89 | (c)
91581.502 | 0.307 | 0.21 | -10.993 | -11.09 | -2168 | -2021 | -1881 | 63 | 210 | 8430 |  | CORR | GENE | 07:06 | 07:30 | 07:52 | 116 | 574 | 12 | EXT |  | 0.89 | (c)
91588.284 | 7.089 | 7.074 | -4.211 | -4.226 | -1803 | -1448 | -1589 | 427 | 4141 | 8430 |  | CORR | GENE | 08:05 | 09:02 | 08:40 | 85 | 430 | 9 | EXT |  | 0.89 | (c)
91592.495 | 0 | -0.034 | -11.4 | -11.434 | -511 | -347 | -243 | 0 |  | 8431 | Нарушение формы кольцевого шва | GWAN |  | 08:03 | 08:29 | 08:46 | 0 | 535 |  | EXT | Нарушение формы кольцевого шва |  | (c)
91593.628 | 1.133 | 1.061 | -10.267 | -10.339 | -2204 | -2192 | -2185 | 27 | 1061 | 8431 |  | CORR | AXGR | 03:30 | 03:32 | 03:33 | 289 | 37 | 14 | EXT |  | 0.93 | (c)
91594.85 | 2.355 | 1.949 | -9.045 | -9.451 | -2215 | -2185 | -2183 | 16 | 1949 | 8431 |  | CORR | GENE | 03:28 | 03:33 | 03:33 | 567 | 63 | 13 | EXT |  | 0.96 | (c)
91595.476 | 2.981 | 2.768 | -8.419 | -8.632 | -2177 | -2156 | -2152 | 54 | 2768 | 8431 |  | CORR | AXGR | 03:34 | 03:37 | 03:38 | 926 | 50 | 10 | EXT |  | 0.95 | (c)
91596.25 | 3.755 | 3.672 | -7.645 | -7.728 | -2177 | -2014 | -1855 | 54 | 3672 | 8431 |  | CORR | GENE | 03:34 | 04:00 | 04:26 | 99 | 644 | 13 | EXT |  | 0.89 | (c)
91596.405 | 3.91 | 3.876 | -7.49 | -7.524 | -1644 | -1191 | -1300 | 586 | 3876 | 8431 |  | CORR | GENE | 04:60 | 06:13 | 05:55 | 88 | 688 | 20 | EXT |  | 0.89 | (c)
91596.796 | 4.301 | 4.153 | -7.099 | -7.247 | -2155 | -1117 | -1232 | 76 | 4153 | 8431 |  | CORR | GENE | 03:38 | 06:25 | 06:06 | 291 | 1845 | 15 | EXT |  | 0.93 | (c)
91597.182 | 4.687 | 4.637 | -6.713 | -6.763 | -1488 | -1321 | -1281 | 743 | 4637 | 8431 |  | CORR | GENE | 05:25 | 05:52 | 05:59 | 71 | 414 | 12 | EXT |  | 0.89 | (c)
91597.271 | 4.776 | 4.734 | -6.624 | -6.666 | -2013 | -1894 | -1852 | 218 | 4734 | 8431 |  | CORR | GENE | 04:00 | 04:20 | 04:26 | 66 | 322 | 11 | EXT |  | 0.89 | (c)
91597.297 | 4.802 | 4.593 | -6.598 | -6.807 | -1041 | -1007 | -1010 | 979 | 4593 | 8431 |  | CORR | GENE | 06:37 | 06:43 | 06:42 | 219 | 62 | 14 | EXT |  | 0.91 | (c)
91597.518 | 5.023 | 4.838 | -6.377 | -6.562 | -1515 | -1280 | -909 | 303 | 4838 | 8431 |  | CORR | GENE | 05:21 | 05:59 | 06:59 | 206 | 1212 | 12 | EXT |  | 0.91 | (c)
91597.752 | 5.257 | 5.12 | -6.143 | -6.28 | -154 | -103 | -102 | 50 | 5120 | 8431 |  | CORR | GENE | 09:01 | 09:09 | 09:09 | 241 | 104 | 12 | EXT |  | 0.91 | (c)
91598.21 | 5.715 | 5.511 | -5.685 | -5.889 | -2028 | -1288 | -1080 | 132 | 5511 | 8431 |  | CORR | GENE | 03:58 | 05:57 | 06:31 | 320 | 1896 | 14 | EXT |  | 0.93 | (c)
91598.433 | 5.938 | 5.903 | -5.462 | -5.497 | -933 | -431 | -619 | 305 | 5367 | 8431 |  | CORR | GENE | 06:55 | 08:16 | 07:45 | 130 | 628 | 11 | EXT |  | 0.89 | (c)
91598.568 | 6.073 | 5.922 | -5.327 | -5.478 | 1966 | 2055 | 2035 | 127 | 4899 | 8431 |  | CORR | GENE | 02:43 | 02:57 | 02:54 | 579 | 137 | 10 | EXT |  | 0.94 | (c)
91600.115 | 7.62 | 7.595 | -3.78 | -3.805 | -724 | -209 | -414 | 105 | 3670 | 8431 |  | CORR | GENE | 07:29 | 08:52 | 08:18 | 135 | 619 | 13 | EXT |  | 0.9 | (c)
91600.783 | 8.288 | 8.258 | -3.112 | -3.142 | -260 | -122 | -142 | 23 | 3073 | 8431 |  | CORR | GENE | 08:43 | 09:06 | 09:03 | 69 | 237 | 11 | EXT |  | 0.89 | (c)
91602.456 | 9.961 | 9.754 | -1.439 | -1.646 | -2219 | -2211 | -2206 | 12 | 886 | 8431 |  | CORR | AXGR | 03:27 | 03:28 | 03:29 | 760 | 25 | 23 | EXT |  | 1.05 | (b)
91602.599 | 10.104 | 10.021 | -1.296 | -1.379 | -664 | -500 | -394 | 125 | 1267 | 8431 |  | CORR | GENE | 07:38 | 08:05 | 08:22 | 112 | 539 | 9 | EXT |  | 0.89 | (c)
91603.593 | 11.098 | 10.887 | -0.302 | -0.513 | -2210 | -2208 | -2165 | 21 | 302 | 8431 |  | CORR | GENE | 03:29 | 03:29 | 03:36 | 211 | 90 | 11 | EXT |  | 0.91 | (c)
91603.857 | 11.362 | 11.312 | -0.038 | -0.088 | 2213 | -2126 | -2056 | 0 | 19 | 8431 |  | CORR | GENE | 03:23 | 03:42 | 03:53 | 69 | 383 | 14 | EXT |  | 0.89 | (c)
91604.211 | 0.316 | 0.283 | -10.834 | -10.867 | 1366 | 1462 | 1492 | 612 | 283 | 8432 |  | CORR | CIGR | 03:60 | 04:15 | 04:20 | 33 | 253 | 9 | EXT |  | 0.89 | (c)
91606.158 | 2.263 | 2.195 | -8.887 | -8.955 | 1107 | 1254 | 1255 | 827 | 2195 | 8432 |  | CORR | GENE | 03:18 | 03:42 | 03:42 | 74 | 297 | 10 | EXT |  | 0.89 | (c)
91607.279 | 3.384 | 3.308 | -7.766 | -7.842 | -2047 | -1792 | -1737 | 184 | 3308 | 8432 |  | CORR | GENE | 06:49 | 07:30 | 07:39 | 221 | 620 | 15 | EXT |  | 0.92 | (c)
91607.451 | 3.556 | 3.495 | -7.594 | -7.655 | 896 | 1168 | 1141 | 844 | 3495 | 8432 |  | CORR | GENE | 02:44 | 03:28 | 03:24 | 75 | 491 | 13 | EXT |  | 0.89 | (c)
91607.862 | 3.967 | 3.941 | -7.183 | -7.209 | -2109 | -1601 | -1804 | 122 | 3941 | 8432 |  | CORR | GENE | 06:39 | 08:01 | 07:28 | 94 | 610 | 8 | EXT |  | 0.89 | (c)
91607.888 | 3.993 | 3.897 | -7.157 | -7.253 | 987 | 1370 | 1224 | 770 | 3897 | 8432 |  | CORR | GENE | 02:59 | 04:01 | 03:37 | 111 | 474 | 8 | EXT |  | 0.89 | (c)
91608.144 | 4.249 | 4.159 | -6.901 | -6.991 | 1182 | 1664 | 1586 | 240 | 4159 | 8432 |  | CORR | GENE | 03:30 | 04:48 | 04:35 | 167 | 809 | 13 | EXT |  | 0.9 | (c)
91608.672 | 4.777 | 4.748 | -6.373 | -6.402 | -1864 | -1762 | -1756 | 367 | 4748 | 8432 |  | CORR | CIGR | 07:19 | 07:35 | 07:36 | 33 | 215 | 11 | EXT |  | 0.89 | (c)
91609.08 | 5.185 | 5.16 | -5.965 | -5.99 | 1243 | 1258 | 1330 | 814 | 5160 | 8432 |  | CORR | CIGR | 03:40 | 03:42 | 03:54 | 25 | 174 | 13 | EXT |  | 0.89 | (c)
91609.182 | 5.287 | 5.23 | -5.863 | -5.92 | 1300 | 1341 | 1321 | 889 | 5230 | 8432 |  | CORR | AXGR | 03:49 | 03:56 | 03:53 | 120 | 42 | 12 | EXT |  | 0.89 | (c)
91620.816 | 5.771 | 5.75 | -5.544 | -5.565 | 2036 | 2130 | 2130 | 7 | 5503 | 8433 |  | CORR | GENE | 03:16 | 03:32 | 03:32 | 62 | 188 | 10 | EXT |  | 0.89 | (c)
91622.195 | 7.15 | 7.136 | -4.165 | -4.179 | 1837 | 2158 | 2050 | 0 | 4121 | 8433 |  | CORR | GENE | 02:44 | 03:36 | 03:19 | 58 | 427 | 10 | EXT |  | 0.89 | (c)
91622.844 | 7.799 | 7.787 | -3.516 | -3.528 | 1804 | 1857 | 1872 | 290 | 3502 | 8433 |  | CORR | CIGR | 02:39 | 02:48 | 02:50 | 26 | 137 | 12 | EXT |  | 0.89 | (c)
91634.471 | 8.111 | 8.089 | -3.174 | -3.196 | -1394 | -1162 | -1197 | 837 | 3108 | 8434 |  | CORR | GENE | 06:42 | 07:19 | 07:13 | 88 | 395 | 16 | EXT |  | 0.89 | (c)
91635.733 | 9.373 | 9.281 | -1.912 | -2.004 | -2217 | -2132 | -2004 | 13 | 1872 | 8434 |  | CORR | GENE | 04:29 | 04:43 | 05:03 | 132 | 427 | 8 | EXT |  | 0.89 | (c)
91651.885 | 3.23 | 3.214 | -8.34 | -8.356 | 1798 | 1904 | 1909 | 1798 | 3214 | 8436 |  | CORR | CIGR | 07:48 | 08:05 | 08:06 | 35 | 220 | 10 | EXT | Аномалия находится на отводе. | 0.89 | (c)
91652.375 | 3.72 | 3.648 | -7.85 | -7.922 | 1629 | 1900 | 1897 | 1629 | 3648 | 8436 |  | CORR | GENE | 07:21 | 08:05 | 08:04 | 146 | 534 | 11 | EXT | Аномалия находится на отводе. | 0.9 | (c)
91652.799 | 4.144 | 4.045 | -7.426 | -7.525 | 1359 | 1558 | 1692 | 1359 | 4045 | 8436 |  | CORR | GENE | 06:38 | 07:10 | 07:31 | 203 | 666 | 11 | EXT | Аномалия находится на отводе. | 0.91 | (c)
91653.195 | 4.54 | 4.515 | -7.03 | -7.055 | 1877 | 1970 | 2000 | 1877 | 4515 | 8436 |  | CORR | CIGR | 08:01 | 08:16 | 08:21 | 51 | 246 | 10 | EXT | Аномалия находится на отводе. | 0.89 | (c)
91660.225 | 0 | -0.041 | -11.54 | -11.581 | -1392 | -704 | -782 | 173 |  | 8437 | Нарушение формы кольцевого шва | GWAN |  | 10:27 | 00:18 | 12:06 | 0 | 1219 |  | EXT | Нарушение формы кольцевого шва Аномалия находится на отводе. |  | (c)
91661.004 | 0.779 | 0.718 | -10.761 | -10.822 | -1717 | -1571 | -1573 | 1428 | 718 | 8437 |  | CORR | GENE | 09:35 | 09:58 | 09:58 | 104 | 289 | 10 | EXT | Аномалия находится на отводе. | 1.07 | (b)
91663.17 | 2.945 | 2.911 | -8.595 | -8.629 | -1873 | -1708 | -1738 | 1604 | 2911 | 8437 |  | CORR | GENE | 09:10 | 09:36 | 09:31 | 62 | 269 | 9 | EXT | Аномалия находится на отводе. | 1.06 | (b)
91716.13 | 0 | -0.034 | -11.53 | -11.564 | 1579 | 1779 | 1745 | 320 |  | 8442 | Нарушение формы кольцевого шва | GWAN |  | 05:14 | 05:47 | 05:41 | 0 | 331 |  | EXT | Нарушение формы кольцевого шва |  | (c)
91716.13 | 0 | -0.044 | -11.53 | -11.574 | -1930 | -1738 | -1653 | 301 |  | 8442 | Нарушение формы кольцевого шва | GWAN |  | 07:48 | 08:19 | 08:33 | 0 | 554 |  | EXT | Нарушение формы кольцевого шва |  | (c)
91722.376 | 6.246 | 6.174 | -5.284 | -5.356 | 1726 | 2083 | 1992 | 0 | 5261 | 8442 |  | CORR | GENE | 05:38 | 06:36 | 06:21 | 95 | 533 | 10 | EXT |  | 0.93 | (c)
91723.372 | 7.242 | 7.125 | -4.288 | -4.405 | 2101 | 2169 | 2137 | 57 | 4172 | 8442 |  | CORR | GENE | 06:38 | 06:49 | 06:44 | 233 | 73 | 10 | EXT |  | 0.95 | (c)
91724.334 | 8.204 | 7.854 | -3.326 | -3.676 | 2098 | 2158 | 2147 | 34 | 3156 | 8442 |  | CORR | GENE | 06:38 | 06:48 | 06:46 | 520 | 99 | 13 | EXT |  | 1 | (c)
91725.106 | 8.976 | 8.654 | -2.554 | -2.876 | 2097 | 2137 | 2146 | 35 | 2115 | 8442 |  | CORR | GENE | 06:38 | 06:44 | 06:46 | 761 | 99 | 11 | EXT |  | 1 | (c)
91741.63 | 2.875 | 2.738 | -8.565 | -8.702 | -1693 | -1506 | -1544 | 538 | 2738 | 8444 |  | DENT | GENE | 06:45 | 07:15 | 07:09 | 239 | 298 | 0.4 | N/A | Глубина вмятины: 5 мм (0,4%). Линейка: 24 см в (274 см; 07:15 ч:мин) Аномалия находится вблизи дефекта потери металла. |  | (c)
91741.697 | 2.942 | 2.902 | -8.498 | -8.538 | 2198 | -2095 | -1990 | 0 | 2902 | 8444 |  | CORR | GENE | 05:13 | 05:40 | 05:57 | 71 | 548 | 10 | EXT |  | 0.93 | (c)
91750.195 | 0 | -0.025 | -10.015 | -10.04 | 757 | 833 | 844 | 757 |  | 8445 | Нарушение формы кольцевого шва | GWAN |  | 04:20 | 04:32 | 04:34 | 0 | 174 |  | EXT | Нарушение формы кольцевого шва |  | (c)
91752.792 | 2.597 | 2.557 | -7.418 | -7.458 | 1678 | 1778 | 1806 | 296 | 2557 | 8445 |  | CORR | CIGR | 06:48 | 07:05 | 07:09 | 43 | 256 | 11 | EXT |  | 0.92 | (c)
91752.906 | 2.711 | 2.677 | -7.304 | -7.338 | 1664 | 1739 | 1828 | 239 | 2677 | 8445 |  | CORR | GENE | 06:46 | 06:58 | 07:13 | 55 | 327 | 11 | EXT |  | 0.93 | (c)
91753.206 | 3.011 | 2.91 | -7.004 | -7.105 | 1517 | 1601 | 1687 | 373 | 2910 | 8445 |  | CORR | GENE | 06:23 | 06:36 | 06:50 | 130 | 340 | 11 | EXT |  | 0.93 | (c)
91754.815 | 4.62 | 4.508 | -5.395 | -5.507 | 1544 | 1818 | 1874 | 27 | 4508 | 8445 |  | CORR | GENE | 06:27 | 07:11 | 07:20 | 161 | 660 | 10 | EXT |  | 0.94 | (c)
91756.137 | 5.942 | 5.676 | -4.073 | -4.339 | 1616 | 1696 | 1928 | 0 | 4060 | 8445 |  | CORR | GENE | 06:38 | 06:51 | 07:29 | 279 | 624 | 9 | EXT |  | 0.95 | (c)
91756.36 | 6.165 | 6.13 | -3.85 | -3.885 | 1439 | 1589 | 1565 | 539 | 3830 | 8445 |  | CORR | GENE | 06:10 | 06:34 | 06:30 | 55 | 252 | 10 | EXT |  | 0.93 | (c)
91757.068 | 6.873 | 6.517 | -3.142 | -3.498 | 1391 | 1642 | 1835 | 0 | 2990 | 8445 |  | CORR | GENE | 06:02 | 06:43 | 07:14 | 508 | 887 | 11 | EXT |  | 0.98 | (c)
91758.677 | 8.482 | 8.463 | -1.533 | -1.552 | 2075 | 2122 | 2184 | 0 | 1486 | 8445 |  | CORR | GENE | 07:53 | 08:00 | 08:10 | 66 | 218 | 13 | EXT |  | 0.93 | (c)
91759.116 | 8.921 | 8.493 | -1.094 | -1.522 | 1923 | 1960 | 2017 | 120 | 738 | 8445 |  | CORR | GENE | 07:28 | 07:34 | 07:43 | 784 | 187 | 10 | EXT |  | 0.99 | (c)
91761.525 | 1.315 | 1.245 | -9.945 | -10.015 | -630 | -461 | -450 | 270 | 1245 | 8446 |  | CORR | GENE | 07:32 | 07:59 | 08:01 | 76 | 360 | 11 | EXT |  | 0.93 | (c)
91761.607 | 1.397 | 1.373 | -9.863 | -9.887 | -350 | -265 | -166 | 0 | 1373 | 8446 |  | CORR | GENE | 08:17 | 08:31 | 08:47 | 104 | 369 | 10 | EXT |  | 0.93 | (c)
91763.641 | 3.431 | 2.951 | -7.829 | -8.309 | -656 | -621 | -616 | 575 | 2951 | 8446 |  | CORR | GENE | 07:28 | 07:33 | 07:34 | 586 | 82 | 11 | EXT |  | 0.99 | (c)
91764.219 | 4.009 | 3.917 | -7.251 | -7.343 | -688 | -555 | -438 | 187 | 3917 | 8446 |  | CORR | GENE | 07:23 | 07:44 | 08:03 | 115 | 501 | 13 | EXT |  | 0.93 | (c)
91766.84 | 6.63 | 6.577 | -4.63 | -4.683 | -890 | -818 | -794 | 698 | 4627 | 8446 |  | CORR | GENE | 06:50 | 07:02 | 07:05 | 56 | 192 | 8 | EXT |  | 0.92 | (c)
91771.47 | 0 | -0.027 | -10.63 | -10.657 | -1472 | -754 | -928 | 385 |  | 8447 | Нарушение формы кольцевого шва | GWAN |  | 08:51 | 10:47 | 10:19 | 0 | 1087 |  | EXT | Нарушение формы кольцевого шва |  | (c)
91774.816 | 3.346 | 3.164 | -7.284 | -7.466 | 2185 | 2197 | 2200 | 15 | 3164 | 8447 |  | CORR | AXGR | 06:41 | 06:43 | 06:43 | 333 | 31 | 9 | EXT |  | 0.96 | (c)
91775.871 | 4.401 | 4.36 | -6.229 | -6.27 | 2184 | 2209 | 2201 | 12 | 4360 | 8447 |  | CORR | AXGR | 06:41 | 06:45 | 06:44 | 303 | 34 | 8 | EXT |  | 0.95 | (c)
91781.788 | 10.318 | 9.789 | -0.312 | -0.841 | -1833 | -1818 | -1806 | 397 | 206 | 8447 |  | CORR | GENE | 07:53 | 07:55 | 07:57 | 635 | 54 | 10 | EXT |  | 0.98 | (c)
91782.1 | 0 | -0.045 | -11.435 | -11.48 | -1010 | -429 | -610 | 211 |  | 8448 | Нарушение формы кольцевого шва | GWAN |  | 11:57 | 01:31 | 13:02 | 0 | 799 |  | EXT | Нарушение формы кольцевого шва Аномалия находится на отводе. |  | (c)
91782.1 | 0 | -0.036 | -11.435 | -11.471 | 1912 | 2200 | 2116 | 1912 |  | 8448 | Нарушение формы кольцевого шва | GWAN |  | 07:49 | 08:35 | 08:22 | 0 | 408 |  | EXT | Нарушение формы кольцевого шва Аномалия находится на отводе. |  | (c)
91789.471 | 7.371 | 7.345 | -4.064 | -4.09 | 1065 | 1302 | 1296 | 1065 | 4011 | 8448 |  | CORR | GENE | 05:32 | 06:10 | 06:09 | 79 | 462 | 10 | EXT | Аномалия находится на отводе. | 0.89 | (c)
91789.579 | 7.479 | 7.441 | -3.956 | -3.994 | 1322 | 1406 | 1384 | 1322 | 3672 | 8448 |  | CORR | GENE | 06:13 | 06:27 | 06:23 | 322 | 124 | 9 | EXT | Аномалия находится на отводе. | 0.92 | (c)
91791.87 | 9.77 | 9.694 | -1.665 | -1.741 | 1058 | 1141 | 1218 | 1058 | 1663 | 8448 |  | CORR | GENE | 05:31 | 05:44 | 05:57 | 78 | 319 | 7 | EXT | Аномалия находится на отводе. | 0.89 | (c)
91808.487 | 3.427 | 3.403 | -7.948 | -7.972 | 871 | 875 | 915 | 871 | 3403 | 8450 |  | CORR | CIGR | 02:42 | 02:43 | 02:49 | 30 | 87 | 11 | EXT |  | 0.92 | (c)
91808.911 | 3.851 | 3.813 | -7.524 | -7.562 | 1059 | 1189 | 1201 | 887 | 3813 | 8450 |  | CORR | CIGR | 03:12 | 03:33 | 03:35 | 39 | 284 | 8 | EXT |  | 0.92 | (c)
91809.41 | 4.35 | 4.322 | -7.025 | -7.053 | 1278 | 1358 | 1411 | 686 | 4322 | 8450 |  | CORR | CIGR | 03:48 | 04:01 | 04:09 | 41 | 266 | 9 | EXT |  | 0.92 | (c)
91812.306 | 7.246 | 7.227 | -4.129 | -4.148 | -1207 | -1126 | -1118 | 1024 | 4114 | 8450 |  | CORR | CIGR | 09:07 | 09:20 | 09:21 | 34 | 178 | 8 | EXT |  | 0.92 | (c)
91816.435 | 0 | -0.014 | -11.23 | -11.244 | 1155 | 1524 | 1703 | 0 |  | 8451 | Нарушение формы кольцевого шва | GWAN |  | 01:25 | 02:25 | 02:54 | 0 | 1097 |  | EXT | Нарушение формы кольцевого шва |  | (c)
91817.467 | 1.032 | 0.945 | -10.198 | -10.285 | -2161 | -1672 | -1604 | 69 | 945 | 8451 |  | CORR | GENE | 04:30 | 05:49 | 05:60 | 348 | 1115 | 8 | EXT |  | 0.95 | (c)
91836.289 | 8.624 | 8.437 | -2.806 | -2.993 | 1968 | 1972 | 1988 | 222 | 2759 | 8452 |  | CORR | AXGR | 06:46 | 06:46 | 06:49 | 234 | 41 | 8 | EXT |  | 0.94 | (c)
91837.516 | 9.851 | 9.016 | -1.579 | -2.414 | 2150 | 2185 | 2189 | 4 | 1352 | 8452 |  | CORR | GENE | 07:15 | 07:21 | 07:21 | 1062 | 77 | 12 | EXT |  | 1.02 | (b)
91842.924 | 3.829 | 3.76 | -7.646 | -7.715 | 1506 | 1673 | 1709 | 319 | 3760 | 8453 |  | CORR | GENE | 04:18 | 04:45 | 04:50 | 125 | 405 | 14 | EXT |  | 0.94 | (c)
91850.57 | 0 | -0.021 | -11.3 | -11.321 | 1798 | -791 | -1636 | 608 |  | 8454 | Нарушение формы кольцевого шва | GWAN |  | 02:42 | 07:44 | 05:28 | 0 | 2055 |  | EXT | Нарушение формы кольцевого шва |  | (c)
91872.154 | 10.284 | 10.122 | -0.971 | -1.133 | 831 | 976 | 1047 | 831 | 842 | 8455 |  | DENT | GENE | 05:29 | 05:52 | 06:03 | 291 | 432 | 0.4 | N/A | Глубина вмятины: 6 мм (0,4%). Линейка: 29 см в (1012 см; 05:52 ч:мин) Аномалия находится на отводе. |  | (c)
91895.915 | 0 | -0.015 | -11.1 | -11.115 | 1506 | -2195 | 2219 | 0 |  | 8458 | Нарушение формы кольцевого шва | GWAN |  | 03:33 | 05:35 | 05:28 | 0 | 1425 |  | EXT | Нарушение формы кольцевого шва Аномалия находится на отводе. |  | (c)
91898.111 | 2.196 | 2.178 | -8.904 | -8.922 | 956 | 1042 | 1073 | 956 | 2178 | 8458 |  | CORR | GENE | 02:04 | 02:18 | 02:23 | 70 | 235 | 13 | EXT |  | 0.93 | (c)
91910.043 | 3.028 | 2.965 | -8.412 | -8.475 | 499 | 617 | 644 | 499 | 2965 | 8459 |  | CORR | GENE | 04:14 | 04:33 | 04:37 | 100 | 290 | 8 | EXT |  | 0.93 | (c)
91912.138 | 5.123 | 5.037 | -6.317 | -6.403 | 923 | 1088 | 1094 | 923 | 5037 | 8459 |  | DENT | GENE | 05:22 | 05:49 | 05:50 | 149 | 343 | 0.5 | N/A | Глубина вмятины: 7 мм (0,5%). Линейка: 15 см в (504 см; 05:49 ч:мин) |  | (c)
91918.455 | 0 | -0.028 | -3.655 | -3.683 | -58 | 174 | 101 | 0 |  | 8460 | Нарушение формы кольцевого шва | GWAN |  | 09:15 | 09:53 | 09:41 | 0 | 319 |  | EXT | Нарушение формы кольцевого шва |  | (c)
91932.268 | 3.688 | 3.65 | -7.392 | -7.43 | 1862 | 2017 | 2047 | 0 | 3650 | 8462 |  | CORR | CIGR | 07:58 | 08:23 | 08:28 | 48 | 370 | 10 | EXT | Аномалия находится на отводе. | 0.89 | (c)
91932.555 | 3.975 | 3.867 | -7.105 | -7.213 | -101 | 122 | 132 | 0 | 3867 | 8462 |  | CORR | GENE | 02:41 | 03:17 | 03:19 | 176 | 466 | 9 | EXT | Аномалия находится на отводе. | 0.9 | (c)
91951.414 | 0.224 | 0.16 | -11.366 | -11.43 | 279 | 588 | 526 | 279 | 160 | 8464 | Дефект проката | MIAN | GENE | 03:40 | 04:30 | 04:20 | 223 | 495 |  | EXT | Дефект проката Эквивалент потери металла 27%. Аномалия находится на отводе. |  | (c)
91951.974 | 0.784 | 0.71 | -10.806 | -10.88 | 203 | 421 | 519 | 203 | 710 | 8464 | Дефект проката | MIAN | GENE | 03:28 | 04:03 | 04:19 | 159 | 632 |  | EXT | Дефект проката Эквивалент потери металла 22%. Аномалия находится на отводе. |  | (c)
91952.247 | 1.057 | 1.032 | -10.533 | -10.558 | 241 | 459 | 532 | 241 | 1032 | 8464 | Дефект проката | MIAN | GENE | 03:34 | 04:09 | 04:21 | 245 | 583 |  | EXT | Дефект проката Эквивалент потери металла 19%. Аномалия находится на отводе. |  | (c)
91957.057 | 5.867 | 5.765 | -5.723 | -5.825 | 832 | 945 | 1128 | 832 | 5685 | 8464 |  | CORR | GENE | 05:09 | 05:28 | 05:57 | 140 | 592 | 10 | EXT | Аномалия находится на отводе. | 0.9 | (c)
91957.999 | 6.809 | 6.74 | -4.781 | -4.85 | 142 | 395 | 421 | 142 | 4726 | 8464 | Дефект проката | MIAN | GENE | 03:18 | 03:59 | 04:03 | 124 | 558 |  | EXT | Дефект проката Эквивалент потери металла 24%. Аномалия находится на отводе. |  | (c)
91959.607 | 8.417 | 8.343 | -3.173 | -3.247 | 129 | 359 | 389 | 129 | 3098 | 8464 | Дефект проката | MIAN | GENE | 03:16 | 03:53 | 03:58 | 149 | 521 |  | EXT | Дефект проката Эквивалент потери металла 24%. Аномалия находится на отводе. |  | (c)
91960.383 | 9.193 | 9.122 | -2.397 | -2.468 | 142 | 461 | 377 | 142 | 2364 | 8464 | Дефект проката | MIAN | GENE | 03:18 | 04:10 | 03:56 | 104 | 471 |  | EXT | Дефект проката Эквивалент потери металла 21%. Аномалия находится на отводе. |  | (c)
91960.875 | 9.685 | 9.64 | -1.905 | -1.95 | 204 | 446 | 433 | 204 | 1821 | 8464 | Дефект проката | MIAN | GENE | 03:28 | 04:07 | 04:05 | 129 | 458 |  | EXT | Дефект проката Эквивалент потери металла 19%. Аномалия находится на отводе. |  | (c)
91961.353 | 10.163 | 10.086 | -1.427 | -1.504 | 1314 | 1743 | 1729 | 1314 | 1349 | 8464 |  | CORR | GENE | 06:27 | 07:37 | 07:34 | 155 | 831 | 11 | EXT | Аномалия находится на отводе. | 0.9 | (c)
91962.819 | 0.039 | 0.028 | -11.536 | -11.547 | 2135 | -2113 | -2165 | 2003 | 28 | 8465 |  | CORR | CIGR | 08:35 | 09:10 | 09:01 | 31 | 323 | 11 | EXT | Аномалия находится на отводе. | 0.89 | (c)
91962.904 | 0.124 | 0.089 | -11.451 | -11.486 | 716 | 1982 | 1415 | 716 | 89 | 8465 |  | CORR | GENE | 04:46 | 08:11 | 06:39 | 255 | 1399 | 10 | EXT | Аномалия находится на отводе. | 0.91 | (c)
91963.673 | 0.893 | 0.812 | -10.682 | -10.763 | 1331 | 1430 | 1570 | 1331 | 812 | 8465 |  | CORR | GENE | 06:26 | 06:42 | 07:04 | 88 | 478 | 8 | EXT | Аномалия находится на отводе. | 0.89 | (c)
91964.566 | 1.786 | 1.733 | -9.789 | -9.842 | 1351 | 1561 | 1537 | 1351 | 1733 | 8465 |  | CORR | GENE | 06:29 | 07:03 | 06:59 | 71 | 373 | 10 | EXT | Аномалия находится на отводе. | 0.89 | (c)
91965.205 | 2.425 | 0.52 | -9.15 | -11.055 | -66 | -44 | -51 | 36 | 520 | 8465 |  | LWAN | AXGR | 02:40 | 02:44 | 02:43 | 2089 | 30 |  | EXT | Эквивалент потери металла 17%. Аномалия находится на отводе. |  | (c)
91965.454 | 2.674 | 2.306 | -8.901 | -9.269 | 1498 | 1566 | 1598 | 1498 | 2306 | 8465 |  | CORR | GENE | 06:53 | 07:04 | 07:09 | 671 | 200 | 15 | EXT | Аномалия находится на отводе. | 0.98 | (c)
91967.084 | 4.304 | 2.914 | -7.271 | -8.661 | -76 | -49 | -55 | 33 | 2914 | 8465 |  | LWAN | AXGR | 02:39 | 02:43 | 02:42 | 3200 | 42 |  | EXT | Эквивалент потери металла 19%. Аномалия находится на отводе. |  | (c)
91967.673 | 4.893 | 4.809 | -6.682 | -6.766 | 1093 | 1565 | 1385 | 1093 | 4809 | 8465 |  | CORR | GENE | 05:47 | 07:03 | 06:34 | 132 | 584 | 10 | EXT | Аномалия находится на отводе. | 0.9 | (c)
91968.324 | 5.544 | 5.49 | -6.031 | -6.085 | 1879 | 2031 | 2073 | 1879 | 5490 | 8465 |  | CORR | GENE | 07:54 | 08:19 | 08:25 | 95 | 387 | 10 | EXT | Аномалия находится на отводе. | 0.89 | (c)
91970.626 | 7.846 | 7.605 | -3.729 | -3.97 | 1869 | 1931 | 1928 | 1869 | 3606 | 8465 |  | CORR | GENE | 07:52 | 08:02 | 08:02 | 364 | 118 | 9 | EXT | Аномалия находится на отводе. | 0.92 | (c)
91970.903 | 8.123 | 8.084 | -3.452 | -3.491 | 1762 | 2003 | 2008 | 1762 | 3162 | 8465 |  | CORR | GENE | 07:35 | 08:14 | 08:15 | 329 | 493 | 9 | EXT | Аномалия находится на отводе. | 0.92 | (c)
91971.338 | 8.558 | 8.513 | -3.017 | -3.062 | 1845 | 2046 | 2006 | 1845 | 2995 | 8465 |  | CORR | GENE | 07:49 | 08:21 | 08:15 | 67 | 323 | 11 | EXT | Аномалия находится на отводе. | 0.89 | (c)
91971.362 | 8.582 | 7.796 | -2.993 | -3.779 | -52 | -29 | -35 | 18 | 137 | 8465 |  | LWAN | AXGR | 02:42 | 02:46 | 02:45 | 3642 | 34 |  | EXT | Эквивалент потери металла 19%. Аномалия находится на отводе. |  | (c)
91971.939 | 9.159 | 8.926 | -2.416 | -2.649 | 1868 | 2045 | 2035 | 1868 | 2282 | 8465 |  | CORR | GENE | 07:52 | 08:21 | 08:19 | 367 | 335 | 10 | EXT | Аномалия находится на отводе. | 0.93 | (c)
91974.31 | 11.53 | 11.102 | -0.045 | -0.473 | 1796 | 1822 | 1870 | 1796 | 36 | 8465 |  | CORR | GENE | 07:41 | 07:45 | 07:53 | 437 | 147 | 11 | EXT | Аномалия находится на отводе. | 0.94 | (c)
91976.165 | 1.81 | 1.664 | -8.04 | -8.186 | 157 | 527 | 799 | 157 | 1664 | 8466 |  | CORR | GENE | 03:30 | 04:30 | 05:14 | 218 | 1284 | 11 | EXT | Аномалия находится на отводе. | 0.91 | (c)
91976.744 | 2.389 | 2.323 | -7.461 | -7.527 | 1366 | 1605 | 1641 | 1366 | 2323 | 8466 |  | CORR | GENE | 06:45 | 07:24 | 07:30 | 110 | 550 | 9 | EXT | Аномалия находится на отводе. | 0.89 | (c)
91978.575 | 4.22 | 4.22 | -5.63 | -5.63 | 1965 | 2113 | 2077 | 1965 | 4220 | 8466 |  | CORR | GENE | 08:22 | 08:46 | 08:40 | 49 | 223 | 10 | EXT | Аномалия находится на отводе. | 0.89 | (c)
91978.776 | 4.421 | 3.903 | -5.429 | -5.947 | 1662 | 1749 | 1735 | 1662 | 3903 | 8466 |  | CORR | GENE | 07:33 | 07:47 | 07:45 | 890 | 145 | 9 | EXT | Аномалия находится на отводе. | 0.95 | (c)
91979.778 | 5.423 | 5.284 | -4.427 | -4.566 | 1258 | 1290 | 1275 | 1258 | 4288 | 8466 |  | CORR | AXGR | 06:28 | 06:33 | 06:30 | 278 | 33 | 15 | EXT | Аномалия находится на отводе. | 0.93 | (c)
91979.991 | 5.636 | 5.605 | -4.214 | -4.245 | 1308 | 1339 | 1426 | 1308 | 4201 | 8466 |  | CORR | CIGR | 06:36 | 06:41 | 06:55 | 44 | 236 | 12 | EXT | Аномалия находится на отводе. | 0.89 | (c)
91980.087 | 5.732 | 5.637 | -4.118 | -4.213 | 1334 | 1368 | 1355 | 1334 | 4046 | 8466 |  | CORR | AXGR | 06:40 | 06:46 | 06:43 | 167 | 42 | 14 | EXT | Аномалия находится на отводе. | 0.91 | (c)
91980.177 | 5.822 | 5.812 | -4.028 | -4.038 | 1346 | 1399 | 1402 | 1346 | 4013 | 8466 |  | CORR | CIGR | 06:42 | 06:51 | 06:51 | 25 | 112 | 13 | EXT | Аномалия находится на отводе. | 0.89 | (c)
91980.912 | 6.557 | 6.478 | -3.293 | -3.372 | 1718 | 2062 | 1901 | 1718 | 2324 | 8466 |  | CORR | GENE | 07:42 | 08:38 | 08:12 | 1048 | 366 | 9 | EXT | Аномалия находится на отводе. | 0.95 | (c)
91987.458 | 3.253 | 3.113 | -0.587 | -0.727 | 1258 | 1475 | 1463 | 563 | 462 | 8467 |  | DENT | GENE | 06:22 | 06:57 | 06:55 | 265 | 409 | 0.9 | N/A | Глубина вмятины: 13 мм (0,9%). Линейка: 27 см в (311 см; 06:57 ч:мин) |  | (c)
91988.113 | 0.068 | 0.046 | -6.657 | -6.679 | 303 | 384 | 406 | 303 | 46 | 8468 |  | CORR | CIGR | 03:47 | 03:60 | 04:03 | 38 | 206 | 12 | EXT |  | 0.92 | (c)
91998.974 | 4.204 | 4.031 | -4.871 | -5.044 | -2206 | -2182 | -2189 | 25 | 4031 | 8469 |  | CORR | AXGR | 03:51 | 03:55 | 03:54 | 379 | 34 | 8 | EXT |  | 0.96 | (c)
92000.607 | 5.837 | 5.69 | -3.238 | -3.385 | -1168 | -969 | -975 | 783 | 3083 | 8469 |  | DENT | GENE | 06:38 | 07:11 | 07:10 | 302 | 385 | 0.4 | N/A | Глубина вмятины: 5 мм (0,4%). Линейка: 30 см в (569 см; 07:11 ч:мин) |  | (c)
92003.033 | 8.263 | 8.238 | -0.812 | -0.837 | -2013 | -1952 | -1931 | 218 | 795 | 8469 |  | CORR | CIGR | 04:22 | 04:32 | 04:35 | 42 | 163 | 8 | EXT |  | 0.92 | (c)
92004.053 | 0.208 | 0.112 | -1.587 | -1.683 | -2001 | -1978 | -1988 | 230 | 112 | 8470 |  | CORR | AXGR | 04:24 | 04:28 | 04:27 | 158 | 27 | 9 | EXT |  | 0.94 | (c)
92012.655 | 4.63 | 4.589 | -4.03 | -4.071 | -2117 | -2004 | -1949 | 113 | 4021 | 8471 |  | CORR | CIGR | 05:08 | 05:26 | 05:35 | 50 | 336 | 9 | EXT |  | 0.92 | (c)
92037.536 | 9.611 | 8.883 | -1.649 | -2.377 | 951 | 1105 | 1130 | 922 | 1076 | 8473 |  | DENT | GENE | 05:19 | 05:44 | 05:48 | 1301 | 357 | 0.4 | N/A | Глубина вмятины: 6 мм (0,4%). Линейка: 130 см в (888 см; 05:44 ч:мин) Аномалия находится на отводе. |  | (c)
92039.185 | 0 | -0.022 | -11.465 | -11.487 | 1413 | -2174 | 1942 | 1413 |  | 8474 | Нарушение формы кольцевого шва | GWAN |  | 05:23 | 07:44 | 06:48 | 0 | 1058 |  | EXT | Нарушение формы кольцевого шва Аномалия находится на отводе. |  | (c)
92055.176 | 4.526 | 4.437 | -7.059 | -7.148 | -1411 | -985 | -1039 | 667 | 4437 | 8475 |  | CORR | GENE | 05:15 | 06:23 | 06:15 | 175 | 744 | 10 | EXT | Аномалия находится на отводе. | 0.9 | (c)
92055.478 | 4.828 | 4.802 | -6.757 | -6.783 | -878 | -694 | -708 | 538 | 4802 | 8475 |  | CORR | CIGR | 06:41 | 07:10 | 07:08 | 35 | 340 | 12 | EXT | Аномалия находится на отводе. | 0.89 | (c)
92056.469 | 5.819 | 5.796 | -5.766 | -5.789 | -1350 | -1053 | -1130 | 910 | 5690 | 8475 |  | CORR | GENE | 05:25 | 06:12 | 06:00 | 99 | 440 | 10 | EXT | Аномалия находится на отводе. | 0.89 | (c)
92057.331 | 6.681 | 6.628 | -4.904 | -4.957 | -1381 | -954 | -1021 | 661 | 4810 | 8475 |  | CORR | GENE | 05:19 | 06:28 | 06:18 | 147 | 720 | 12 | EXT | Аномалия находится на отводе. | 0.9 | (c)
92084.99 | 0 | -0.041 | -11.205 | -11.246 | -784 | -544 | -456 | 129 |  | 8478 | Нарушение формы кольцевого шва | GWAN |  | 10:47 | 11:25 | 11:40 | 0 | 655 |  | EXT | Нарушение формы кольцевого шва Аномалия находится на отводе. |  | (c)
92107.265 | 0 | -0.011 | -11.26 | -11.271 | 1157 | 1338 | 1388 | 611 |  | 8480 | Вышлифовка на шве | GWAN | GENE | 05:19 | 05:48 | 05:56 | 53 | 462 | 13 | EXT | Вышлифовка на шве | 0.93 | (c)
92107.265 | 0 | 0 | -11.26 | -11.26 | 1164 | 1396 | 1404 | 587 | 0 | 8480 | Смещение кромок | GWAN |  | 05:20 | 05:57 | 05:59 | 0 | 479 |  | EXT | Смещение кромок Наружу Величина смещения - 3.8 мм. |  | (c)
92115.318 | 8.053 | 7.809 | -3.207 | -3.451 | 1498 | 1606 | 1746 | 237 | 3050 | 8480 |  | DENT | GENE | 06:14 | 06:31 | 06:54 | 401 | 495 | 0.5 | N/A | Глубина вмятины: 7 мм (0,5%). Линейка: 40 см в (781 см; 06:31 ч:мин) Аномалия находится на упругопластическом изгибе. |  | (c)
92131.711 | 1.871 | 1.835 | -9.384 | -9.42 | 821 | 929 | 922 | 821 | 1835 | 8482 |  | CORR | CIGR | 04:22 | 04:40 | 04:39 | 36 | 203 | 8 | EXT | Аномалия находится на упругопластическом изгибе: R=435 D, максимальное растяжение на 6.7 час. | 0.92 | (c)
92135.884 | 6.044 | 6.016 | -5.211 | -5.239 | 721 | 761 | 781 | 721 | 5203 | 8482 |  | CORR | CIGR | 04:06 | 04:13 | 04:16 | 36 | 120 | 10 | EXT | Аномалия находится на упругопластическом изгибе: R=460 D, максимальное растяжение на 6.6 час. | 0.92 | (c)
92152.55 | 0 | -0.008 | -11.29 | -11.298 | 378 | 1593 | 1235 | 139 |  | 8484 | Нарушение формы кольцевого шва | GWAN |  | 03:32 | 06:48 | 05:50 | 0 | 1714 |  | EXT | Нарушение формы кольцевого шва |  | (c)
92186.475 | 0 | -0.02 | -11.26 | -11.28 | 91 | 343 | 313 | 91 |  | 8487 | Нарушение формы кольцевого шва | GWAN |  | 07:29 | 08:09 | 08:05 | 0 | 444 |  | EXT | Нарушение формы кольцевого шва |  | (c)
92186.475 | 0 | -0.026 | -11.26 | -11.286 | 1201 | 1488 | 1419 | 1201 |  | 8487 | Нарушение формы кольцевого шва | GWAN |  | 10:28 | 11:14 | 11:03 | 0 | 436 |  | EXT | Нарушение формы кольцевого шва |  | (c)
92208.745 | 0 | -0.045 | -11.46 | -11.505 | -1682 | -1596 | -1495 | 549 |  | 8489 | Нарушение формы кольцевого шва | GWAN |  | 09:60 | 10:14 | 10:30 | 0 | 374 |  | EXT | Нарушение формы кольцевого шва Аномалия находится на отводе. |  | (c)
92214.918 | 6.173 | 5.878 | -5.287 | -5.582 | -920 | -851 | -858 | 797 | 4524 | 8489 | Дефект проката | MIAN | GENE | 00:03 | 00:14 | 00:13 | 1058 | 122 |  | INT | Дефект проката Эквивалент потери металла 13%. |  | (c)
92215.434 | 6.689 | 6.552 | -4.771 | -4.908 | -1282 | -1209 | -1161 | 949 | 3910 | 8489 | Дефект проката | MIAN | GENE | 11:04 | 11:16 | 11:24 | 998 | 243 |  | INT | Дефект проката Эквивалент потери металла 10%. |  | (c)
92219.674 | 10.929 | 9.78 | -0.531 | -1.68 | -1401 | -1303 | -1322 | 830 | 346 | 8489 | Дефект проката | MIAN | GENE | 10:45 | 11:01 | 10:58 | 1334 | 157 |  | INT | Дефект проката Эквивалент потери металла 12%. |  | (c)
92254.334 | 0.064 | 0.026 | -11.381 | -11.419 | 80 | 204 | 326 | 80 | 26 | 8493 |  | CORR | GENE | 02:60 | 03:20 | 03:40 | 78 | 491 | 13 | EXT | Аномалия находится на отводе. | 0.93 | (c)
92262.714 | 8.444 | 8.413 | -3.001 | -3.032 | 1579 | 1751 | 1780 | 249 | 2995 | 8493 |  | CORR | CIGR | 07:02 | 07:30 | 07:34 | 37 | 402 | 10 | EXT | Аномалия находится на отводе. | 0.92 | (c)
92265.219 | 10.949 | 10.843 | -0.496 | -0.602 | 747 | 1474 | 1332 | 314 | 439 | 8493 |  | CORR | GENE | 04:48 | 06:45 | 06:22 | 163 | 1169 | 15 | EXT | Аномалия находится на отводе. | 0.95 | (c)
92265.63 | 11.36 | 11.203 | -0.085 | -0.242 | 900 | 1474 | 1370 | 390 | 22 | 8493 |  | CORR | GENE | 05:12 | 06:45 | 06:28 | 220 | 940 | 13 | EXT | Аномалия находится на отводе. | 0.95 | (c)
92265.761 | 0.046 | 0.01 | -10.294 | -10.33 | 418 | 1495 | 1267 | 115 | 10 | 8494 |  | CORR | GENE | 03:51 | 06:45 | 06:08 | 137 | 1698 | 12 | EXT | Аномалия находится на отводе. | 0.94 | (c)
92266.127 | 0.412 | 0.27 | -9.928 | -10.07 | 1092 | 1493 | 1496 | 331 | 270 | 8494 |  | CORR | GENE | 05:40 | 06:45 | 06:45 | 211 | 808 | 10 | EXT | Аномалия находится на отводе. | 0.94 | (c)
92266.308 | 0.593 | 0.559 | -9.747 | -9.781 | 894 | 1491 | 1429 | 266 | 559 | 8494 |  | CORR | GENE | 05:08 | 06:44 | 06:34 | 122 | 1071 | 11 | EXT | Аномалия находится на отводе. | 0.93 | (c)
92266.521 | 0.806 | 0.763 | -9.534 | -9.577 | 1688 | 1762 | 1864 | 190 | 763 | 8494 |  | CORR | GENE | 07:16 | 07:28 | 07:45 | 60 | 353 | 13 | EXT | Аномалия находится на отводе. | 0.93 | (c)
92269.212 | 3.497 | 3.438 | -6.843 | -6.902 | 550 | 766 | 746 | 550 | 3438 | 8494 |  | CORR | GENE | 04:12 | 04:47 | 04:44 | 99 | 393 | 10 | EXT | Аномалия находится на отводе. | 0.93 | (c)
92269.741 | 4.026 | 3.937 | -6.314 | -6.403 | 545 | 1093 | 871 | 545 | 3937 | 8494 |  | CORR | GENE | 04:12 | 05:40 | 05:04 | 120 | 653 | 11 | EXT | Аномалия находится на отводе. | 0.93 | (c)
92269.967 | 4.252 | 4.2 | -6.088 | -6.14 | 509 | 707 | 677 | 509 | 4200 | 8494 |  | CORR | GENE | 04:06 | 04:38 | 04:33 | 64 | 337 | 10 | EXT | Аномалия находится на отводе. | 0.93 | (c)
92270.547 | 4.832 | 4.661 | -5.508 | -5.679 | 241 | 840 | 641 | 241 | 4661 | 8494 |  | CORR | GENE | 03:23 | 04:59 | 04:27 | 382 | 801 | 13 | EXT | Аномалия находится на отводе. | 0.98 | (c)
92271.497 | 5.782 | 5.751 | -4.558 | -4.589 | 435 | 580 | 577 | 435 | 4530 | 8494 |  | CORR | GENE | 03:54 | 04:17 | 04:17 | 59 | 285 | 13 | EXT | Аномалия находится на отводе. | 0.93 | (c)
92271.719 | 6.004 | 5.946 | -4.336 | -4.394 | 1579 | 1684 | 1843 | 123 | 4323 | 8494 |  | CORR | GENE | 06:58 | 07:16 | 07:41 | 71 | 529 | 10 | EXT | Аномалия находится на отводе. | 0.93 | (c)
92271.956 | 6.241 | 6.198 | -4.099 | -4.142 | 1812 | 1965 | 1960 | 122 | 4073 | 8494 |  | CORR | GENE | 07:36 | 08:01 | 08:00 | 69 | 297 | 14 | EXT | Аномалия находится на отводе. | 0.93 | (c)
92272.27 | 6.555 | 6.484 | -3.785 | -3.856 | 162 | 526 | 407 | 162 | 3716 | 8494 |  | CORR | GENE | 03:10 | 04:09 | 03:49 | 140 | 490 | 9 | EXT | Аномалия находится на отводе. | 0.93 | (c)
92272.667 | 6.952 | 6.928 | -3.388 | -3.412 | 1960 | 2017 | 2059 | 72 | 3372 | 8494 |  | CORR | CIGR | 07:60 | 08:09 | 08:16 | 40 | 199 | 15 | EXT | Аномалия находится на отводе. | 0.92 | (c)
92272.671 | 6.956 | 6.909 | -3.384 | -3.431 | 379 | 659 | 603 | 379 | 3335 | 8494 |  | CORR | GENE | 03:45 | 04:30 | 04:21 | 96 | 448 | 11 | EXT | Аномалия находится на отводе. | 0.93 | (c)
92272.849 | 7.134 | 7.045 | -3.206 | -3.295 | 1542 | 1630 | 1720 | 333 | 3195 | 8494 |  | CORR | GENE | 06:53 | 07:07 | 07:21 | 100 | 356 | 13 | EXT | Аномалия находится на отводе. | 0.93 | (c)
92275.032 | 9.317 | 9.273 | -1.023 | -1.067 | 539 | 1095 | 1305 | 161 | 765 | 8494 |  | CORR | GENE | 04:11 | 05:40 | 06:14 | 302 | 1530 | 15 | EXT | Аномалия находится на отводе. | 0.98 | (c)
92275.776 | 10.061 | 10.019 | -0.279 | -0.321 | 869 | 999 | 980 | 869 | 271 | 8494 |  | CORR | CIGR | 05:04 | 05:25 | 05:22 | 50 | 223 | 15 | EXT | Аномалия находится на отводе. | 0.93 | (c)
92276.055 | 0 | -0.025 | -11.455 | -11.48 | 1248 | 1396 | 1390 | 699 |  | 8495 | Нарушение формы кольцевого шва | GWAN |  | 04:02 | 04:26 | 04:25 | 0 | 283 |  | EXT | Нарушение формы кольцевого шва Аномалия находится на отводе. |  | (c)
92276.14 | 0.085 | 0.054 | -11.37 | -11.401 | 1009 | 1393 | 1305 | 630 | 54 | 8495 |  | CORR | GENE | 03:23 | 04:25 | 04:11 | 109 | 592 | 8 | EXT |  | 0.93 | (c)
92281.389 | 5.334 | 5.053 | -6.121 | -6.402 | -2043 | -1930 | -1971 | 187 | 5053 | 8495 |  | CORR | GENE | 07:11 | 07:29 | 07:22 | 770 | 145 | 10 | EXT |  | 0.99 | (c)
92282.519 | 6.464 | 6.441 | -4.991 | -5.014 | 1211 | 1314 | 1313 | 816 | 4977 | 8495 |  | CORR | CIGR | 03:56 | 04:13 | 04:12 | 37 | 204 | 10 | EXT |  | 0.92 | (c)
92282.888 | 6.833 | 6.787 | -4.622 | -4.668 | 1261 | 1261 | 1278 | 935 | 4552 | 8495 |  | CORR | AXGR | 04:04 | 04:04 | 04:07 | 116 | 35 | 13 | EXT |  | 0.93 | (c)
92283.233 | 7.178 | 7.028 | -4.277 | -4.427 | 1231 | 1246 | 1265 | 931 | 4250 | 8495 |  | CORR | GENE | 03:59 | 04:01 | 04:05 | 177 | 69 | 14 | EXT |  | 0.95 | (c)
92283.344 | 7.289 | 7.22 | -4.166 | -4.235 | 1290 | 1309 | 1299 | 922 | 4122 | 8495 |  | CORR | AXGR | 04:09 | 04:12 | 04:10 | 113 | 19 | 7 | EXT |  | 0.93 | (c)
92284.167 | 8.112 | 7.966 | -3.343 | -3.489 | 1735 | 1821 | 2104 | 0 | 3177 | 8495 |  | CORR | GENE | 05:20 | 05:34 | 06:20 | 312 | 739 | 16 | EXT |  | 0.98 | (c)
92284.427 | 8.372 | 8.336 | -3.083 | -3.119 | 1787 | 2111 | 1986 | 45 | 3066 | 8495 |  | CORR | GENE | 05:29 | 06:21 | 06:01 | 53 | 399 | 12 | EXT |  | 0.93 | (c)
92284.485 | 8.43 | 8.396 | -3.025 | -3.059 | 2140 | -2211 | -2117 | 0 | 2969 | 8495 |  | CORR | GENE | 06:26 | 06:44 | 06:59 | 90 | 409 | 9 | EXT |  | 0.93 | (c)
92284.742 | 8.687 | 8.509 | -2.768 | -2.946 | -1976 | -1943 | -1949 | 254 | 2692 | 8495 |  | CORR | GENE | 07:21 | 07:27 | 07:26 | 254 | 54 | 10 | EXT |  | 0.95 | (c)
92285.251 | 9.196 | 9.116 | -2.259 | -2.339 | 732 | 890 | 1084 | 732 | 2227 | 8495 |  | CORR | GENE | 02:38 | 03:04 | 03:35 | 112 | 704 | 8 | EXT |  | 0.93 | (c)
92285.365 | 9.31 | 9.286 | -2.145 | -2.169 | 1327 | 1457 | 1440 | 678 | 2135 | 8495 |  | CORR | CIGR | 04:15 | 04:36 | 04:33 | 34 | 226 | 9 | EXT |  | 0.92 | (c)
92286.043 | 9.988 | 9.968 | -1.467 | -1.487 | 1167 | 1284 | 1307 | 784 | 1428 | 8495 |  | CORR | GENE | 03:49 | 04:08 | 04:11 | 59 | 280 | 10 | EXT |  | 0.93 | (c)
92286.187 | 10.132 | 10.095 | -1.323 | -1.36 | 1310 | 1416 | 1427 | 686 | 1285 | 8495 |  | CORR | GENE | 04:12 | 04:29 | 04:31 | 75 | 235 | 13 | EXT |  | 0.93 | (c)
92286.484 | 10.429 | 10.195 | -1.026 | -1.26 | 1283 | 1400 | 1366 | 781 | 580 | 8495 |  | CORR | GENE | 04:07 | 04:26 | 04:21 | 680 | 167 | 12 | EXT |  | 1 | (b)
92287.536 | 0.026 | 0.015 | -11.244 | -11.255 | 1949 | 2112 | 2113 | 0 | 15 | 8496 |  | CORR | CIGR | 03:22 | 03:48 | 03:48 | 22 | 327 | 10 | EXT |  | 0.92 | (c)
92288.341 | 0.831 | 0.781 | -10.439 | -10.489 | 2006 | 2146 | 2151 | 0 | 781 | 8496 |  | CORR | GENE | 03:31 | 03:53 | 03:54 | 77 | 289 | 10 | EXT |  | 0.93 | (c)
92289.949 | 2.439 | 2.354 | -8.831 | -8.916 | 1774 | 1976 | 2053 | 0 | 2354 | 8496 |  | CORR | GENE | 02:53 | 03:26 | 03:38 | 132 | 557 | 10 | EXT |  | 0.93 | (c)
92290.129 | 2.619 | 2.587 | -8.651 | -8.683 | -1396 | -1298 | -1310 | 835 | 2587 | 8496 |  | CORR | CIGR | 06:22 | 06:37 | 06:36 | 33 | 171 | 11 | EXT |  | 0.92 | (c)
92290.722 | 3.212 | 3.159 | -8.058 | -8.111 | 1838 | 2042 | 2074 | 0 | 3159 | 8496 |  | CORR | GENE | 03:04 | 03:37 | 03:42 | 78 | 472 | 9 | EXT |  | 0.93 | (c)
92291.111 | 3.601 | 3.532 | -7.669 | -7.738 | -1183 | -1078 | -1028 | 873 | 3532 | 8496 |  | CORR | GENE | 06:56 | 07:13 | 07:21 | 69 | 310 | 10 | EXT |  | 0.93 | (c)
92291.328 | 3.818 | 3.781 | -7.452 | -7.489 | 2023 | 2161 | 2172 | 0 | 3781 | 8496 |  | CORR | GENE | 03:34 | 03:56 | 03:57 | 60 | 297 | 15 | EXT |  | 0.93 | (c)
92291.524 | 4.014 | 3.907 | -7.256 | -7.363 | 1863 | 1937 | 2084 | 0 | 3907 | 8496 |  | CORR | GENE | 03:08 | 03:20 | 03:43 | 121 | 441 | 10 | EXT |  | 0.93 | (c)
92291.606 | 4.096 | 3.998 | -7.174 | -7.272 | -2113 | -1956 | -1896 | 118 | 3998 | 8496 |  | CORR | GENE | 04:26 | 04:51 | 05:01 | 100 | 434 | 13 | EXT |  | 0.93 | (c)
92291.798 | 4.288 | 4.267 | -6.982 | -7.003 | -873 | -736 | -737 | 601 | 4267 | 8496 |  | CORR | CIGR | 07:46 | 08:08 | 08:08 | 32 | 272 | 12 | EXT |  | 0.92 | (c)
92291.979 | 4.469 | 4.437 | -6.801 | -6.833 | -1380 | -1249 | -1270 | 850 | 4437 | 8496 |  | CORR | GENE | 06:24 | 06:45 | 06:42 | 63 | 220 | 9 | EXT |  | 0.93 | (c)
92292.107 | 4.597 | 4.547 | -6.673 | -6.723 | 1965 | 2146 | 2193 | 0 | 4547 | 8496 |  | CORR | GENE | 03:24 | 03:53 | 04:01 | 78 | 455 | 10 | EXT |  | 0.93 | (c)
92292.172 | 4.662 | 4.285 | -6.608 | -6.985 | -1961 | -1733 | -1722 | 270 | 4285 | 8496 |  | DENT | GENE | 04:51 | 05:27 | 05:29 | 543 | 477 | 0.6 | N/A | Глубина вмятины: 8 мм (0,6%). Линейка: 54 см в (429 см; 05:27 ч:мин) Аномалия находится вблизи дефекта потери металла. |  | (c)
92292.277 | 4.767 | 4.716 | -6.503 | -6.554 | 1809 | 2071 | 2021 | 0 | 4716 | 8496 |  | CORR | GENE | 02:59 | 03:41 | 03:33 | 87 | 424 | 11 | EXT |  | 0.93 | (c)
92292.362 | 4.852 | 4.741 | -6.418 | -6.529 | -2137 | -1469 | -1802 | 94 | 4741 | 8496 |  | CORR | GENE | 04:22 | 06:10 | 05:16 | 129 | 669 | 13 | EXT |  | 0.94 | (c)
92292.569 | 5.059 | 5.027 | -6.211 | -6.243 | 1927 | 2025 | 2072 | 14 | 5027 | 8496 |  | CORR | CIGR | 03:18 | 03:34 | 03:41 | 39 | 289 | 10 | EXT |  | 0.92 | (c)
92292.717 | 5.207 | 5.193 | -6.063 | -6.077 | 1974 | 2187 | 2169 | 0 | 5193 | 8496 |  | CORR | GENE | 03:26 | 03:60 | 03:57 | 59 | 390 | 10 | EXT |  | 0.93 | (c)
92292.724 | 5.214 | 5.174 | -6.056 | -6.096 | -1379 | -1304 | -1228 | 851 | 5174 | 8496 |  | CORR | GENE | 06:24 | 06:36 | 06:49 | 82 | 303 | 9 | EXT |  | 0.93 | (c)
92292.876 | 5.366 | 5.342 | -5.904 | -5.928 | 2038 | 2199 | 2187 | 0 | 5342 | 8496 |  | CORR | CIGR | 03:36 | 04:02 | 03:60 | 50 | 298 | 13 | EXT |  | 0.93 | (c)
92293.157 | 5.647 | 5.514 | -5.623 | -5.756 | 1928 | -2024 | -1986 | 0 | 5514 | 8496 |  | CORR | GENE | 03:18 | 04:40 | 04:46 | 203 | 1093 | 14 | EXT |  | 0.95 | (c)
92295.651 | 8.141 | 8.108 | -3.129 | -3.162 | 1111 | 1233 | 1271 | 799 | 3115 | 8496 |  | CORR | CIGR | 01:06 | 01:26 | 01:32 | 47 | 320 | 10 | EXT |  | 0.92 | (c)
92296.582 | 9.072 | 9.049 | -2.198 | -2.221 | -1272 | -1228 | -1183 | 959 | 2198 | 8496 |  | CORR | CIGR | 06:42 | 06:49 | 06:56 | 23 | 177 | 10 | EXT |  | 0.92 | (c)
92298.073 | 10.563 | 10.525 | -0.707 | -0.745 | 1889 | 1998 | 2026 | 68 | 707 | 8496 |  | CORR | CIGR | 03:12 | 03:29 | 03:34 | 38 | 273 | 8 | EXT |  | 0.92 | (c)
92305.046 | 6.266 | 6.115 | -4.804 | -4.955 | -2080 | -1936 | -1870 | 151 | 4642 | 8497 |  | DENT | GENE | 06:32 | 06:55 | 07:06 | 313 | 420 | 0.4 | N/A | Глубина вмятины: 6 мм (0,4%). Линейка: 31 см в (612 см; 06:55 ч:мин) |  | (c)
92306.039 | 7.259 | 7.228 | -3.811 | -3.842 | 869 | 934 | 980 | 869 | 3797 | 8497 |  | CORR | CIGR | 02:28 | 02:38 | 02:46 | 45 | 221 | 23 | EXT |  | 0.93 | (c)
92307.746 | 8.966 | 8.874 | -2.104 | -2.196 | 947 | 1463 | 1299 | 580 | 2057 | 8497 |  | CORR | GENE | 02:40 | 04:04 | 03:37 | 139 | 704 | 18 | EXT |  | 0.94 | (c)
92308.223 | 9.443 | 9.316 | -1.627 | -1.754 | 1394 | 1418 | 1413 | 799 | 1574 | 8497 |  | CORR | AXGR | 03:53 | 03:56 | 03:56 | 180 | 38 | 13 | EXT |  | 0.95 | (c)
92308.337 | 9.557 | 9.523 | -1.513 | -1.547 | 1269 | 1518 | 1457 | 585 | 1287 | 8497 |  | CORR | GENE | 03:32 | 04:13 | 04:03 | 260 | 377 | 12 | EXT |  | 0.96 | (c)
92309.85 | 0 | -0.027 | -10.18 | -10.207 | -1656 | -1582 | -1517 | 575 |  | 8498а | Нарушение формы кольцевого шва | GWAN |  | 07:18 | 07:30 | 07:41 | 0 | 279 |  | EXT | Нарушение формы кольцевого шва |  | (c)
92310.348 | 0.498 | 0.486 | -9.682 | -9.694 | 1442 | 1506 | 1541 | 591 | 486 | 8498а |  | CORR | CIGR | 03:38 | 03:48 | 03:54 | 35 | 198 | 12 | EXT |  | 0.92 | (c)
92310.536 | 0.686 | 0.648 | -9.494 | -9.532 | -1453 | -1326 | -1288 | 777 | 648 | 8498а |  | CORR | GENE | 07:51 | 08:11 | 08:18 | 55 | 331 | 10 | EXT |  | 0.93 | (c)
92310.953 | 1.103 | 1.085 | -9.077 | -9.095 | -1619 | -1494 | -1496 | 611 | 1085 | 8498а |  | CORR | GENE | 07:24 | 07:44 | 07:44 | 60 | 247 | 13 | EXT |  | 0.93 | (c)
92311.047 | 1.197 | 1.154 | -8.983 | -9.026 | -2027 | -1906 | -1860 | 203 | 1154 | 8498а |  | CORR | GENE | 06:18 | 06:38 | 06:45 | 67 | 334 | 9 | EXT |  | 0.93 | (c)
92311.203 | 1.353 | 1.313 | -8.827 | -8.867 | 792 | 1279 | 1106 | 792 | 1313 | 8498а |  | CORR | GENE | 01:53 | 03:12 | 02:44 | 83 | 627 | 10 | EXT |  | 0.93 | (c)
92319.606 | 9.756 | 9.66 | -0.424 | -0.52 | 1395 | 1775 | 1677 | 271 | 387 | 8498а |  | CORR | GENE | 03:31 | 04:32 | 04:16 | 133 | 564 | 18 | EXT |  | 0.94 | (c)
92320.03 | 0 | -0.036 | -11.125 | -11.161 | -1347 | -599 | 463 | 43 |  | 8498б | Нарушение формы кольцевого шва | GWAN |  | 11:05 | 01:06 | 15:57 | 0 | 3621 |  | EXT | Нарушение формы кольцевого шва |  | (c)
92331.155 | 0 | -0.026 | -11.44 | -11.466 | -1357 | -1071 | -1043 | 729 |  | 8499а | Нарушение формы кольцевого шва | GWAN |  | 06:40 | 07:26 | 07:30 | 0 | 628 |  | EXT | Нарушение формы кольцевого шва |  | (c)
92331.155 | 0 | -0.034 | -11.44 | -11.474 | -372 | -194 | -167 | 0 |  | 8499а | Нарушение формы кольцевого шва | GWAN |  | 09:19 | 09:47 | 09:52 | 0 | 409 |  | EXT | Нарушение формы кольцевого шва |  | (c)
92331.167 | 0.012 | 0.001 | -11.428 | -11.439 | -1877 | -1721 | -1738 | 353 | 1 | 8499а |  | CORR | CIGR | 05:16 | 05:41 | 05:38 | 25 | 279 | 28 | EXT |  | 0.89 | (c)
92342.595 | 0 | -0.035 | -9.58 | -9.615 | 101 | 364 | 494 | 101 |  | 8501а | Нарушение формы кольцевого шва | GWAN |  | 01:07 | 01:49 | 02:10 | 0 | 784 |  | EXT | Нарушение формы кольцевого шва |  | (c)
92342.595 | 0 | -0.029 | -9.58 | -9.609 | 1677 | 1954 | 1931 | 45 |  | 8501а | Нарушение формы кольцевого шва | GWAN |  | 05:21 | 06:06 | 06:02 | 0 | 508 |  | EXT | Нарушение формы кольцевого шва |  | (c)
92342.595 | 0 | -0.026 | -9.58 | -9.606 | -2002 | -1837 | -1803 | 228 |  | 8501а | Нарушение формы кольцевого шва | GWAN |  | 07:27 | 07:54 | 07:59 | 0 | 399 |  | EXT | Нарушение формы кольцевого шва |  | (c)
92342.595 | 0 | -0.032 | -9.58 | -9.612 | -835 | -679 | -551 | 267 |  | 8501а | Нарушение формы кольцевого шва | GWAN |  | 10:35 | 11:01 | 11:21 | 0 | 568 |  | EXT | Нарушение формы кольцевого шва |  | (c)
92342.967 | 0.372 | 0.357 | -9.208 | -9.223 | 2127 | -1516 | -1864 | 0 | 357 | 8501а |  | CORR | GENE | 06:33 | 08:46 | 07:49 | 189 | 941 | 11 | EXT |  | 0.94 | (c)
92343.053 | 0.458 | 0.455 | -9.122 | -9.125 | -1356 | -1260 | -1256 | 874 | 455 | 8501а |  | CORR | CIGR | 09:11 | 09:27 | 09:27 | 50 | 200 | 12 | EXT |  | 0.93 | (c)
92343.082 | 0.487 | 0.364 | -9.093 | -9.216 | 1242 | 1472 | 1613 | 248 | 364 | 8501а |  | CORR | GENE | 04:11 | 04:48 | 05:10 | 131 | 741 | 9 | EXT |  | 0.93 | (c)
92343.618 | 1.023 | 0.928 | -8.557 | -8.652 | -1385 | -1304 | -1073 | 760 | 928 | 8501а |  | CORR | GENE | 09:07 | 09:20 | 09:57 | 131 | 625 | 10 | EXT |  | 0.93 | (c)
92343.747 | 1.152 | 1.145 | -8.428 | -8.435 | -2080 | -1495 | -1732 | 150 | 1145 | 8501а |  | CORR | GENE | 07:14 | 08:49 | 08:11 | 160 | 697 | 13 | EXT |  | 0.94 | (c)
92345.462 | 2.867 | 2.852 | -6.713 | -6.728 | 2142 | -2217 | -2220 | 0 | 2852 | 8501а |  | CORR | GENE | 06:36 | 06:52 | 06:52 | 51 | 198 | 10 | EXT |  | 0.92 | (c)
92346.979 | 4.384 | 4.344 | -5.196 | -5.236 | -1404 | -1293 | -1216 | 826 | 4344 | 8501а |  | CORR | GENE | 09:04 | 09:21 | 09:34 | 67 | 377 | 12 | EXT |  | 0.93 | (c)
92349.78 | 7.185 | 7.178 | -2.395 | -2.402 | -408 | -331 | -306 | 204 | 2366 | 8501а |  | CORR | CIGR | 11:44 | 11:57 | 12:01 | 36 | 204 | 8 | EXT |  | 0.92 | (c)
92351.404 | 8.809 | 8.805 | -0.771 | -0.775 | -1775 | -1220 | -1434 | 455 | 677 | 8501а |  | CORR | GENE | 08:04 | 09:33 | 08:59 | 98 | 682 | 10 | EXT |  | 0.93 | (c)
92352.582 | 0.407 | 0.389 | -10.608 | -10.626 | -790 | -680 | -629 | 468 | 389 | 8501б |  | CORR | GENE | 07:46 | 08:04 | 08:12 | 90 | 322 | 14 | EXT |  | 0.93 | (c)
92352.887 | 0.712 | 0.709 | -10.303 | -10.306 | -778 | -651 | -654 | 530 | 709 | 8501б |  | CORR | GENE | 07:48 | 08:09 | 08:08 | 56 | 248 | 10 | EXT |  | 0.93 | (c)
92353.925 | 1.75 | 1.693 | -9.265 | -9.322 | -1596 | -1519 | -1497 | 635 | 1693 | 8501б |  | CORR | GENE | 05:36 | 05:49 | 05:52 | 74 | 199 | 11 | EXT | Аномалия находится на упругопластическом изгибе: R=973 D, максимальное растяжение на 4.3 час. | 0.93 | (c)
92355.559 | 3.384 | 3.355 | -7.631 | -7.66 | -402 | -298 | -219 | 36 | 3355 | 8501б |  | CORR | GENE | 08:49 | 09:06 | 09:18 | 80 | 366 | 10 | EXT | Аномалия находится на упругопластическом изгибе: R=835 D, максимальное растяжение на 3.7 час. | 0.93 | (c)
92356.19 | 4.015 | 3.98 | -7 | -7.035 | 321 | 417 | 513 | 321 | 3980 | 8501б |  | CORR | GENE | 10:45 | 11:01 | 11:16 | 130 | 384 | 12 | EXT | Аномалия находится на упругопластическом изгибе: R=752 D, максимальное растяжение на 3.7 час. | 0.94 | (c)
92356.88 | 4.705 | 4.7 | -6.31 | -6.315 | 513 | 706 | 613 | 513 | 4700 | 8501б |  | CORR | GENE | 11:16 | 11:48 | 11:33 | 65 | 200 | 13 | EXT | Аномалия находится на упругопластическом изгибе: R=640 D, максимальное растяжение на 3.7 час. | 0.93 | (c)
92356.894 | 4.719 | 4.715 | -6.296 | -6.3 | 757 | 757 | 822 | 757 | 4715 | 8501б |  | CORR | CIGR | 11:56 | 11:56 | 12:06 | 50 | 131 | 13 | EXT | Аномалия находится на упругопластическом изгибе: R=640 D, максимальное растяжение на 3.7 час. | 0.93 | (c)
92356.968 | 4.793 | 4.75 | -6.222 | -6.265 | 356 | 554 | 500 | 356 | 4750 | 8501б |  | CORR | GENE | 10:51 | 11:23 | 11:14 | 95 | 288 | 14 | EXT | Аномалия находится на упругопластическом изгибе: R=640 D, максимальное растяжение на 3.7 час. | 0.93 | (c)
92357.148 | 4.973 | 4.925 | -6.042 | -6.09 | -236 | -83 | -53 | 0 | 4925 | 8501б |  | CORR | GENE | 09:16 | 09:40 | 09:45 | 105 | 366 | 13 | EXT | Аномалия находится на упругопластическом изгибе: R=609 D, максимальное растяжение на 3.7 час. | 0.93 | (c)
92357.326 | 5.151 | 5.151 | -5.864 | -5.864 | -964 | -882 | -877 | 790 | 5151 | 8501б |  | CORR | CIGR | 07:18 | 07:31 | 07:32 | 29 | 174 | 10 | EXT | Аномалия находится на упругопластическом изгибе: R=579 D, максимальное растяжение на 3.8 час. | 0.92 | (c)
92360.16 | 7.985 | 7.96 | -3.03 | -3.055 | -1596 | -1506 | -1500 | 635 | 2995 | 8501б |  | CORR | GENE | 05:36 | 05:51 | 05:52 | 60 | 192 | 10 | EXT | Аномалия находится на упругопластическом изгибе: R=441 D, максимальное растяжение на 4 час. | 0.93 | (c)
92360.294 | 8.119 | 8.073 | -2.896 | -2.942 | -1767 | -1682 | -1608 | 464 | 2883 | 8501б |  | CORR | GENE | 05:08 | 05:22 | 05:34 | 59 | 318 | 8 | EXT | Аномалия находится на упругопластическом изгибе: R=441 D, максимальное растяжение на 4 час. | 0.93 | (c)
92360.359 | 8.184 | 8.147 | -2.831 | -2.868 | -1121 | -990 | -965 | 808 | 2796 | 8501б |  | CORR | GENE | 06:53 | 07:14 | 07:18 | 72 | 313 | 8 | EXT | Аномалия находится на упругопластическом изгибе: R=436 D, максимальное растяжение на 4.1 час. | 0.93 | (c)
92360.687 | 8.512 | 8.508 | -2.503 | -2.507 | 194 | 265 | 334 | 194 | 2453 | 8501б |  | CORR | GENE | 10:25 | 10:36 | 10:48 | 54 | 281 | 9 | EXT | Аномалия находится на упругопластическом изгибе: R=431 D, максимальное растяжение на 4.2 час. | 0.92 | (c)
92360.848 | 8.673 | 8.667 | -2.342 | -2.348 | 367 | 446 | 463 | 367 | 2310 | 8501б |  | CORR | CIGR | 10:53 | 11:06 | 11:08 | 38 | 192 | 10 | EXT | Аномалия находится на упругопластическом изгибе: R=426 D, максимальное растяжение на 4.3 час. | 0.92 | (c)
92362.186 | 10.011 | 9.92 | -1.004 | -1.095 | -1684 | -1502 | -1489 | 547 | 984 | 8501б |  | CORR | GENE | 05:22 | 05:51 | 05:53 | 111 | 389 | 15 | EXT | Аномалия находится на упругопластическом изгибе: R=400 D, максимальное растяжение на 4.6 час. | 0.93 | (c)
92363.19 | 0 | -0.031 | -11.01 | -11.041 | -218 | -79 | 197 | 0 |  | 8502а | Нарушение формы кольцевого шва | GWAN |  | 01:00 | 01:23 | 02:07 | 0 | 829 |  | EXT | Нарушение формы кольцевого шва Аномалия находится на упругопластическом изгибе: R=383 D, максимальное растяжение на 4.8 час. |  | (c)
92363.19 | 0 | -0.034 | -11.01 | -11.044 | 1497 | -1741 | -1993 | 1021 |  | 8502а | Нарушение формы кольцевого шва | GWAN |  | 05:37 | 08:54 | 08:14 | 0 | 1944 |  | EXT | Нарушение формы кольцевого шва Аномалия находится на упругопластическом изгибе: R=383 D, максимальное растяжение на 4.8 час. |  | (c)
92375.76 | 0 | -0.038 | -8.24 | -8.278 | 890 | 1077 | 1186 | 749 |  | 8503б | Нарушение формы кольцевого шва | GWAN |  | 04:27 | 04:57 | 05:14 | 0 | 592 |  | EXT | Нарушение формы кольцевого шва Аномалия находится на упругопластическом изгибе: R=195 D, максимальное растяжение на 5.5 час. |  | (c)
92375.76 | 0 | -0.044 | -8.24 | -8.284 | 2044 | -2179 | -2191 | 0 |  | 8503б | Нарушение формы кольцевого шва | GWAN |  | 07:33 | 08:11 | 08:10 | 0 | 452 |  | EXT | Нарушение формы кольцевого шва Аномалия находится на упругопластическом изгибе: R=195 D, максимальное растяжение на 5.5 час. |  | (c)
92378.806 | 3.046 | 2.883 | -5.194 | -5.357 | 1291 | 1355 | 1331 | 859 | 2883 | 8503б |  | CORR | GENE | 05:31 | 05:42 | 05:38 | 416 | 81 | 10 | EXT | Аномалия находится на упругопластическом изгибе: R=271 D, максимальное растяжение на 5.7 час. | 1.19 | (a)
92379.107 | 3.347 | 3.317 | -4.893 | -4.923 | 1393 | 1439 | 1465 | 694 | 3317 | 8503б |  | CORR | CIGR | 05:48 | 05:55 | 05:59 | 36 | 144 | 12 | EXT | Аномалия находится на упругопластическом изгибе: R=302 D, максимальное растяжение на 5.8 час. | 1.07 | (b)
92379.345 | 3.585 | 3.536 | -4.655 | -4.704 | 1178 | 1319 | 1312 | 784 | 3536 | 8503б |  | CORR | GENE | 05:13 | 05:36 | 05:35 | 96 | 269 | 10 | EXT | Аномалия находится на упругопластическом изгибе: R=302 D, максимальное растяжение на 5.8 час. | 1.08 | (b)
92382.838 | 7.078 | 7.029 | -1.162 | -1.211 | 1280 | 1334 | 1451 | 608 | 1122 | 8503б |  | CORR | GENE | 05:30 | 05:38 | 05:57 | 89 | 343 | 8 | EXT |  | 0.89 | (c)
92384 | 0 | -0.018 | -10.53 | -10.548 | 580 | 748 | 752 | 580 |  | 8504а | Нарушение формы кольцевого шва | GWAN |  | 01:19 | 01:46 | 01:46 | 0 | 343 |  | EXT | Нарушение формы кольцевого шва |  | (c)
92384 | 0 | -0.02 | -10.53 | -10.55 | 1081 | 1282 | 1319 | 1081 |  | 8504а | Нарушение формы кольцевого шва | GWAN |  | 02:40 | 03:12 | 03:18 | 0 | 476 |  | EXT | Нарушение формы кольцевого шва |  | (c)
92384 | 0 | -0.034 | -10.53 | -10.564 | 2074 | 2227 | -2229 | 2072 |  | 8504а | Нарушение формы кольцевого шва | GWAN |  | 05:20 | 05:44 | 05:45 | 0 | 315 |  | EXT | Нарушение формы кольцевого шва |  | (c)
92384.101 | 0.101 | 0.087 | -10.429 | -10.443 | -1963 | -1869 | -1837 | 1712 | 87 | 8504а |  | CORR | CIGR | 06:28 | 06:43 | 06:49 | 26 | 251 | 14 | EXT |  | 0.89 | (c)
92394.53 | 0 | -0.019 | -4.93 | -4.949 | -2158 | -1980 | -1802 | 1445 |  | 8505а | Нарушение формы кольцевого шва | GWAN |  | 02:50 | 03:19 | 03:47 | 0 | 714 |  | EXT | Нарушение формы кольцевого шва |  | (c)
92394.53 | 0 | -0.01 | -4.93 | -4.94 | -1257 | -927 | -929 | 601 |  | 8505а | Нарушение формы кольцевого шва | GWAN |  | 05:15 | 06:09 | 06:08 | 0 | 656 |  | EXT | Нарушение формы кольцевого шва |  | (c)
92394.53 | 0 | -0.019 | -4.93 | -4.949 | -479 | -75 | -212 | 0 |  | 8505а | Нарушение формы кольцевого шва | GWAN |  | 07:21 | 08:26 | 08:04 | 0 | 533 |  | EXT | Нарушение формы кольцевого шва |  | (c)
92396.987 | 2.457 | 2.392 | -2.473 | -2.538 | -267 | -213 | -236 | 205 | 2392 | 8505а |  | CORR | GENE | 07:55 | 08:04 | 08:00 | 126 | 62 | 15 | EXT |  | 0.9 | (c)
92399.46 | 0 | -0.015 | -11.485 | -11.5 | 166 | 851 | 811 | 166 |  | 8505б | Нарушение формы кольцевого шва | GWAN |  | 03:52 | 05:43 | 05:36 | 0 | 1288 |  | EXT | Нарушение формы кольцевого шва |  | (c)
92401.729 | 2.269 | 2.245 | -9.216 | -9.24 | -83 | 45 | 43 | 0 | 2245 | 8505б |  | CORR | CIGR | 03:12 | 03:33 | 03:32 | 45 | 252 | 10 | EXT |  | 0.89 | (c)
92404.095 | 4.635 | 4.501 | -6.85 | -6.984 | 130 | 143 | 146 | 130 | 4501 | 8505б |  | CORR | AXGR | 03:47 | 03:49 | 03:49 | 300 | 31 | 11 | EXT |  | 0.92 | (c)
92411.479 | 0.534 | 0.517 | -10.791 | -10.808 | 964 | 1155 | 1138 | 919 | 517 | 8506а |  | CORR | GENE | 02:06 | 02:37 | 02:34 | 61 | 347 | 13 | EXT |  | 0.93 | (c)
92412.003 | 1.058 | 1.044 | -10.267 | -10.281 | 1625 | 1665 | 1724 | 407 | 1044 | 8506а |  | CORR | CIGR | 03:53 | 03:59 | 04:09 | 40 | 198 | 12 | EXT |  | 0.92 | (c)
92412.155 | 1.21 | 1.202 | -10.115 | -10.123 | 1472 | 1870 | 1708 | 287 | 1202 | 8506а |  | CORR | GENE | 03:28 | 04:32 | 04:06 | 93 | 471 | 15 | EXT |  | 0.93 | (c)
92413.108 | 2.163 | 2.027 | -9.162 | -9.298 | 990 | 1073 | 1467 | 286 | 2027 | 8506а |  | CORR | GENE | 02:10 | 02:23 | 03:27 | 169 | 954 | 13 | EXT |  | 0.94 | (c)
92413.268 | 2.323 | 2.305 | -9.002 | -9.02 | 953 | 1307 | 1157 | 869 | 2305 | 8506а |  | CORR | GENE | 02:04 | 03:01 | 02:37 | 94 | 408 | 11 | EXT |  | 0.93 | (c)
92413.642 | 2.697 | 2.673 | -8.628 | -8.652 | 1361 | 1510 | 1541 | 509 | 2673 | 8506а |  | CORR | GENE | 03:10 | 03:34 | 03:39 | 64 | 360 | 12 | EXT |  | 0.93 | (c)
92413.924 | 2.979 | 2.95 | -8.346 | -8.375 | 1001 | 1081 | 1144 | 944 | 2950 | 8506а |  | CORR | GENE | 02:12 | 02:25 | 02:35 | 59 | 285 | 11 | EXT |  | 0.93 | (c)
92417.095 | 6.15 | 6.127 | -5.175 | -5.198 | 1151 | 1462 | 1375 | 631 | 5093 | 8506а |  | CORR | GENE | 02:36 | 03:26 | 03:12 | 105 | 448 | 10 | EXT |  | 0.93 | (c)
92442.373 | 8.698 | 8.503 | -2.687 | -2.882 | -2132 | -1845 | -1838 | 99 | 2526 | 8509 |  | DENT | GENE | 05:50 | 06:36 | 06:37 | 356 | 587 | 0.8 | N/A | Глубина вмятины: 11 мм (0,8%). Линейка: 36 см в (850 см; 06:36 ч:мин) Аномалия находится вблизи продольного шва. |  | (c)
92451.007 | 5.947 | 5.935 | -5.378 | -5.39 | -2005 | -2000 | -1992 | 226 | 5350 | 8510 |  | GOUG | PITT | 08:13 | 08:14 | 08:15 | 40 | 26 | 10 | EXT | Задир. |  | (c)
92458.636 | 2.251 | 2.232 | -8.839 | -8.858 | -256 | -161 | -169 | 81 | 2232 | 8511 |  | CORR | CIGR | 08:38 | 08:54 | 08:52 | 36 | 175 | 9 | EXT |  | 0.92 | (c)
92459.174 | 2.789 | 2.725 | -8.301 | -8.365 | -370 | -301 | -310 | 250 | 2725 | 8511 |  | DENT | GENE | 08:20 | 08:31 | 08:30 | 131 | 121 | 0.6 | N/A | Глубина вмятины: 9 мм (0,6%). Линейка: 13 см в (273 см; 08:31 ч:мин) |  | (c)
92480.266 | 1.496 | 1.477 | -9.809 | -9.828 | -817 | -750 | -703 | 588 | 1477 | 8513 |  | CORR | CIGR | 09:52 | 10:02 | 10:10 | 43 | 229 | 11 | EXT |  | 0.92 | (c)
92490.838 | 0.763 | 0.747 | -10.152 | -10.168 | -779 | -707 | -677 | 575 | 747 | 8514 |  | CORR | CIGR | 07:44 | 07:56 | 08:00 | 39 | 204 | 11 | EXT |  | 0.92 | (c)
92491.258 | 1.183 | 1.112 | -9.732 | -9.803 | 165 | 326 | 322 | 165 | 1112 | 8514 |  | CORR | GENE | 10:16 | 10:42 | 10:42 | 117 | 313 | 10 | EXT |  | 0.93 | (c)
92492.468 | 2.393 | 2.363 | -8.522 | -8.552 | -909 | -803 | -792 | 675 | 2363 | 8514 |  | CORR | GENE | 07:23 | 07:40 | 07:42 | 58 | 234 | 10 | EXT |  | 0.93 | (c)
92493.277 | 3.202 | 3.129 | -7.713 | -7.786 | -388 | -306 | -227 | 67 | 3129 | 8514 |  | CORR | GENE | 08:47 | 09:00 | 09:13 | 103 | 322 | 12 | EXT |  | 0.93 | (c)
92495.205 | 5.13 | 5.111 | -5.785 | -5.804 | 335 | 390 | 421 | 335 | 5111 | 8514 |  | CORR | CIGR | 10:44 | 10:53 | 10:58 | 50 | 172 | 11 | EXT |  | 0.93 | (c)
92496.41 | 6.335 | 6.328 | -4.58 | -4.587 | 1417 | 1494 | 1510 | 627 | 4554 | 8514 |  | CORR | CIGR | 01:38 | 01:51 | 01:53 | 33 | 186 | 9 | EXT |  | 0.92 | (c)
92497.326 | 7.251 | 7.228 | -3.664 | -3.687 | 354 | 373 | 459 | 354 | 3637 | 8514 |  | CORR | CIGR | 10:47 | 10:50 | 11:04 | 50 | 209 | 13 | EXT |  | 0.93 | (c)
92497.541 | 7.466 | 7.433 | -3.449 | -3.482 | -120 | -65 | 27 | 0 | 3421 | 8514 |  | CORR | GENE | 09:30 | 09:39 | 09:54 | 61 | 293 | 10 | EXT |  | 0.93 | (c)
92499.686 | 9.611 | 9.608 | -1.304 | -1.307 | 1094 | 1309 | 1268 | 789 | 1251 | 8514 |  | CORR | GENE | 00:46 | 01:21 | 01:14 | 56 | 347 | 10 | EXT |  | 0.93 | (c)
92500.99 | 0 | -0.05 | -11.42 | -11.47 | -918 | -449 | -536 | 154 |  | 8515 | Нарушение формы кольцевого шва | GWAN |  | 11:25 | 00:40 | 12:26 | 0 | 764 |  | EXT | Нарушение формы кольцевого шва Аномалия находится на отводе. |  | (c)
92500.99 | 0 | -0.05 | -11.42 | -11.47 | 115 | 559 | 589 | 115 |  | 8515 | Нарушение формы кольцевого шва | GWAN |  | 02:11 | 03:23 | 03:28 | 0 | 948 |  | EXT | Нарушение формы кольцевого шва Аномалия находится на отводе. |  | (c)
92500.99 | 0 | -0.039 | -11.42 | -11.459 | -1472 | -1275 | -1300 | 1128 |  | 8515 | Нарушение формы кольцевого шва | GWAN |  | 09:55 | 10:27 | 10:23 | 0 | 344 |  | EXT | Нарушение формы кольцевого шва Аномалия находится на отводе. |  | (c)
92503.824 | 2.834 | 2.815 | -8.586 | -8.605 | 1286 | 1497 | 1495 | 1286 | 2815 | 8515 |  | CORR | CIGR | 05:20 | 05:54 | 05:54 | 27 | 418 | 10 | EXT | Аномалия находится на отводе. | 0.89 | (c)
92508.866 | 7.876 | 7.85 | -3.544 | -3.57 | 582 | 840 | 814 | 582 | 3485 | 8515 |  | CORR | GENE | 03:27 | 04:08 | 04:04 | 85 | 463 | 10 | EXT | Аномалия находится на отводе. | 0.89 | (c)
92512.209 | 11.219 | 11.112 | -0.201 | -0.308 | 363 | 792 | 662 | 363 | 135 | 8515 |  | CORR | GENE | 02:51 | 04:01 | 03:40 | 173 | 600 | 11 | EXT | Аномалия находится на отводе. | 0.9 | (c)
92512.41 | 0 | -0.012 | -11.15 | -11.162 | 1044 | 1337 | 1458 | 358 |  | 8516 | Нарушение формы кольцевого шва | GWAN |  | 04:43 | 05:30 | 05:50 | 0 | 828 |  | EXT | Нарушение формы кольцевого шва Аномалия находится на отводе. |  | (c)
92512.41 | 0 | -0.046 | -11.15 | -11.196 | -1763 | -1528 | -1296 | 468 |  | 8516 | Нарушение формы кольцевого шва | GWAN |  | 09:10 | 09:47 | 10:25 | 0 | 934 |  | EXT | Нарушение формы кольцевого шва Аномалия находится на отводе. |  | (c)
92519.464 | 7.054 | 7.021 | -4.096 | -4.129 | 380 | 468 | 480 | 380 | 4062 | 8516 |  | CORR | GENE | 02:55 | 03:10 | 03:12 | 67 | 200 | 10 | EXT |  | 0.93 | (c)
92519.707 | 7.297 | 7.271 | -3.853 | -3.879 | 1101 | 1218 | 1236 | 860 | 3815 | 8516 |  | CORR | GENE | 04:52 | 05:11 | 05:14 | 64 | 270 | 11 | EXT |  | 0.93 | (c)
92521.71 | 9.3 | 9.241 | -1.85 | -1.909 | 897 | 1198 | 1211 | 707 | 1799 | 8516 |  | CORR | GENE | 04:19 | 05:08 | 05:10 | 110 | 626 | 11 | EXT |  | 0.93 | (c)
92523.589 | 0.029 | 0.029 | -11.326 | -11.326 | 754 | 1608 | 1373 | 238 | 29 | 8517 |  | CORR | GENE | 03:29 | 05:47 | 05:09 | 124 | 1239 | 12 | EXT |  | 0.93 | (c)
92525.242 | 1.682 | 1.64 | -9.673 | -9.715 | 752 | 1008 | 1010 | 752 | 1640 | 8517 |  | CORR | GENE | 03:29 | 04:10 | 04:11 | 77 | 517 | 10 | EXT |  | 0.93 | (c)
92525.658 | 2.098 | 2.052 | -9.257 | -9.303 | 747 | 977 | 1022 | 747 | 2052 | 8517 |  | CORR | GENE | 03:28 | 04:05 | 04:13 | 76 | 550 | 10 | EXT |  | 0.93 | (c)
92526.069 | 2.509 | 2.477 | -8.846 | -8.878 | 623 | 784 | 771 | 623 | 2477 | 8517 |  | CORR | GENE | 03:08 | 03:34 | 03:32 | 52 | 296 | 9 | EXT |  | 0.92 | (c)
92527.342 | 3.782 | 3.755 | -7.573 | -7.6 | -2124 | -1779 | -1886 | 107 | 3755 | 8517 |  | CORR | GENE | 07:45 | 08:41 | 08:23 | 130 | 476 | 12 | EXT |  | 0.94 | (c)
92529.7 | 6.14 | 6.072 | -5.215 | -5.283 | 300 | 541 | 571 | 300 | 5197 | 8517 |  | CORR | GENE | 02:16 | 02:55 | 02:60 | 86 | 542 | 10 | EXT |  | 0.93 | (c)
92536.315 | 1.4 | 1.379 | -10.01 | -10.031 | 1717 | 1832 | 1825 | 298 | 1379 | 8518 |  | CORR | CIGR | 04:39 | 04:57 | 04:56 | 42 | 216 | 10 | EXT |  | 0.92 | (c)
92540.028 | 5.113 | 5.078 | -6.297 | -6.332 | -2126 | -1951 | -1966 | 105 | 5078 | 8518 |  | CORR | GENE | 06:19 | 06:47 | 06:45 | 61 | 320 | 10 | EXT |  | 0.93 | (c)
92541.589 | 6.674 | 6.612 | -4.736 | -4.798 | -2060 | -1991 | -1802 | 171 | 4717 | 8518 |  | CORR | GENE | 06:29 | 06:41 | 07:11 | 81 | 515 | 10 | EXT |  | 0.93 | (c)
92541.827 | 6.912 | 6.896 | -4.498 | -4.514 | -1074 | -922 | -902 | 731 | 4449 | 8518 |  | CORR | GENE | 09:09 | 09:33 | 09:36 | 65 | 343 | 10 | EXT |  | 0.93 | (c)
92544.841 | 9.926 | 9.869 | -1.484 | -1.541 | 1304 | 1383 | 1583 | 368 | 1457 | 8518 |  | CORR | GENE | 03:32 | 03:45 | 04:17 | 84 | 559 | 9 | EXT |  | 0.93 | (c)
92545.295 | 10.38 | 10.343 | -1.03 | -1.067 | 1325 | 1360 | 1456 | 644 | 1011 | 8518 |  | CORR | GENE | 03:36 | 03:41 | 03:57 | 56 | 262 | 9 | EXT |  | 0.93 | (c)
92546.05 | 11.135 | 10.958 | -0.275 | -0.452 | 2045 | 2082 | 2086 | 104 | 104 | 8518 |  | ARTD | GENE | 05:32 | 05:38 | 05:39 | 348 | 82 |  | EXT | Эквивалент потери металла 15%. |  | (c)
92546.674 | 0.349 | 0.324 | -9.926 | -9.951 | 1686 | 1729 | 1830 | 257 | 324 | 8519 |  | CORR | CIGR | 03:37 | 03:44 | 04:01 | 49 | 287 | 11 | EXT |  | 0.93 | (c)
92548.034 | 1.709 | 1.687 | -8.566 | -8.588 | 1413 | 1558 | 1553 | 538 | 1687 | 8519 |  | CORR | CIGR | 02:53 | 03:17 | 03:16 | 40 | 279 | 9 | EXT |  | 0.92 | (c)
92554.811 | 8.486 | 8.44 | -1.789 | -1.835 | -1569 | -1402 | -1434 | 662 | 1765 | 8519 |  | CORR | GENE | 06:52 | 07:19 | 07:14 | 70 | 270 | 14 | EXT |  | 0.93 | (c)
92554.984 | 8.659 | 8.626 | -1.616 | -1.649 | 1984 | 2033 | 2075 | 65 | 1616 | 8519 |  | CORR | CIGR | 04:25 | 04:33 | 04:40 | 33 | 181 | 10 | EXT |  | 0.92 | (c)
92556.6 | 0 | -0.027 | -10.67 | -10.697 | 122 | 334 | 282 | 122 |  | 8520 | Нарушение формы кольцевого шва | GWAN |  | 00:45 | 01:19 | 01:11 | 0 | 320 |  | EXT | Нарушение формы кольцевого шва |  | (c)
92556.6 | 0 | -0.013 | -10.67 | -10.683 | 739 | 1690 | 1891 | 0 |  | 8520 | Нарушение формы кольцевого шва | GWAN |  | 02:25 | 04:58 | 05:31 | 0 | 2303 |  | EXT | Нарушение формы кольцевого шва |  | (c)
92556.6 | 0 | -0.026 | -10.67 | -10.696 | -1191 | -1098 | -811 | 432 |  | 8520 | Нарушение формы кольцевого шва | GWAN |  | 09:13 | 09:28 | 10:15 | 0 | 759 |  | EXT | Нарушение формы кольцевого шва |  | (c)
92556.868 | 0.268 | 0.227 | -10.402 | -10.443 | 1374 | 1719 | 1784 | 37 | 227 | 8520 |  | CORR | CIGR | 04:07 | 05:03 | 05:14 | 45 | 819 | 11 | EXT |  | 0.89 | (c)
92557.492 | 0.892 | 0.867 | -9.778 | -9.803 | 1394 | 1638 | 1630 | 365 | 867 | 8520 |  | CORR | CIGR | 04:11 | 04:50 | 04:49 | 27 | 471 | 13 | EXT |  | 0.89 | (c)
92557.705 | 1.105 | 1.093 | -9.565 | -9.577 | 1575 | 1662 | 1728 | 350 | 1093 | 8520 |  | CORR | CIGR | 04:40 | 04:54 | 05:04 | 20 | 305 | 11 | EXT |  | 0.89 | (c)
92557.907 | 1.307 | 1.288 | -9.363 | -9.382 | 1401 | 1637 | 1580 | 472 | 1288 | 8520 |  | CORR | CIGR | 04:12 | 04:50 | 04:41 | 30 | 357 | 10 | EXT |  | 0.89 | (c)
92558.132 | 1.532 | 1.514 | -9.138 | -9.156 | 1470 | 1522 | 1540 | 620 | 1514 | 8520 |  | CORR | CIGR | 04:23 | 04:31 | 04:34 | 25 | 140 | 10 | EXT |  | 0.89 | (c)
92558.33 | 1.73 | 1.714 | -8.94 | -8.956 | 1287 | 1424 | 1505 | 507 | 1714 | 8520 |  | CORR | CIGR | 03:53 | 04:15 | 04:29 | 30 | 436 | 13 | EXT |  | 0.89 | (c)
92558.964 | 2.364 | 2.351 | -8.306 | -8.319 | 1279 | 1549 | 1462 | 585 | 2351 | 8520 |  | CORR | CIGR | 03:52 | 04:36 | 04:22 | 25 | 366 | 12 | EXT |  | 0.89 | (c)
92559.198 | 2.598 | 2.586 | -8.072 | -8.084 | 1479 | 1497 | 1723 | 263 | 2586 | 8520 |  | CORR | CIGR | 04:24 | 04:27 | 05:04 | 20 | 488 | 14 | EXT |  | 0.89 | (c)
92560.475 | 3.875 | 3.855 | -6.795 | -6.815 | -1905 | -1694 | -1606 | 326 | 3855 | 8520 |  | CORR | CIGR | 07:18 | 07:52 | 08:06 | 27 | 598 | 13 | EXT |  | 0.89 | (c)
92560.916 | 4.316 | 4.305 | -6.354 | -6.365 | 1470 | 1535 | 1610 | 481 | 4305 | 8520 |  | CORR | CIGR | 04:23 | 04:33 | 04:45 | 20 | 279 | 10 | EXT |  | 0.89 | (c)
92561.931 | 5.331 | 5.312 | -5.339 | -5.358 | 1439 | 1513 | 1583 | 503 | 5307 | 8520 |  | CORR | GENE | 04:18 | 04:30 | 04:41 | 51 | 289 | 11 | EXT |  | 0.89 | (c)
92566.185 | 9.585 | 9.566 | -1.085 | -1.104 | 1624 | 1681 | 1737 | 381 | 1076 | 8520 |  | CORR | CIGR | 04:48 | 04:57 | 05:06 | 28 | 225 | 10 | EXT |  | 0.89 | (c)
92571.254 | 3.984 | 3.964 | -3.036 | -3.056 | 907 | 1055 | 1040 | 907 | 3010 | 8521 |  | CORR | CIGR | 05:16 | 05:39 | 05:37 | 46 | 265 | 10 | EXT |  | 0.92 | (c)
92571.714 | 4.444 | 4.426 | -2.576 | -2.594 | 32 | 60 | 175 | 32 | 2551 | 8521 |  | CORR | CIGR | 02:54 | 02:59 | 03:18 | 43 | 286 | 11 | EXT |  | 0.92 | (c)
92572.914 | 5.644 | 5.625 | -1.376 | -1.395 | 1147 | 1213 | 1217 | 943 | 1370 | 8521 |  | CORR | CIGR | 05:54 | 06:05 | 06:06 | 25 | 140 | 9 | EXT |  | 0.92 | (c)
92573.718 | 6.448 | 6.386 | -0.572 | -0.634 | 1246 | 1401 | 1470 | 537 | 539 | 8521 |  | CORR | GENE | 06:10 | 06:35 | 06:46 | 95 | 447 | 8 | EXT |  | 0.93 | (c)
92578.712 | 0.782 | 0.739 | -6.143 | -6.186 | 1929 | 2056 | 2055 | 50 | 739 | 8523 |  | CORR | CIGR | 05:37 | 05:58 | 05:58 | 43 | 251 | 9 | EXT |  | 0.92 | (c)
92579.107 | 1.177 | 1.152 | -5.748 | -5.773 | 2037 | 2142 | 2208 | 0 | 1152 | 8523 |  | CORR | GENE | 05:55 | 06:12 | 06:22 | 78 | 341 | 9 | EXT |  | 0.93 | (c)
92581.866 | 3.936 | 3.915 | -2.989 | -3.01 | 2026 | 2134 | 2170 | 0 | 2957 | 8523 |  | CORR | GENE | 05:53 | 06:10 | 06:16 | 53 | 289 | 9 | EXT |  | 0.92 | (c)
92584.855 | 0 | -0.053 | -10.24 | -10.293 | -771 | -693 | -699 | 627 |  | 8524 | Нарушение формы кольцевого шва | GWAN |  | 11:57 | 00:10 | 12:09 | 0 | 144 |  | EXT | Нарушение формы кольцевого шва |  | (c)
92584.855 | 0 | -0.024 | -10.24 | -10.264 | -338 | -90 | -136 | 0 |  | 8524 | Нарушение формы кольцевого шва | GWAN |  | 01:07 | 01:47 | 01:40 | 0 | 404 |  | EXT | Нарушение формы кольцевого шва |  | (c)
92584.855 | 0 | -0.05 | -10.24 | -10.29 | -1846 | -1657 | -1695 | 384 |  | 8524 | Нарушение формы кольцевого шва | GWAN |  | 09:04 | 09:34 | 09:28 | 0 | 302 |  | EXT | Нарушение формы кольцевого шва |  | (c)
92584.901 | 0.046 | 0.026 | -10.194 | -10.214 | 1944 | 2150 | 2082 | 10 | 26 | 8524 |  | CORR | CIGR | 07:16 | 07:49 | 07:38 | 43 | 276 | 11 | EXT |  | 0.92 | (c)
92585.725 | 0.87 | 0.818 | -9.37 | -9.422 | 1766 | 2000 | 1979 | 37 | 818 | 8524 |  | CORR | GENE | 06:47 | 07:25 | 07:21 | 86 | 428 | 11 | EXT |  | 0.93 | (c)
92586.541 | 1.686 | 1.599 | -8.554 | -8.641 | 1883 | 2026 | 2036 | 41 | 1599 | 8524 |  | CORR | GENE | 07:06 | 07:29 | 07:30 | 88 | 306 | 10 | EXT |  | 0.93 | (c)
92587.344 | 2.489 | 2.442 | -7.751 | -7.798 | 1661 | 1974 | 1948 | 0 | 2442 | 8524 |  | CORR | GENE | 06:30 | 07:20 | 07:16 | 100 | 573 | 10 | EXT |  | 0.93 | (c)
92589.765 | 4.91 | 4.861 | -5.33 | -5.379 | 1661 | 1889 | 1897 | 96 | 4861 | 8524 |  | CORR | GENE | 06:30 | 07:07 | 07:08 | 106 | 473 | 11 | EXT |  | 0.93 | (c)
92591.257 | 6.402 | 6.367 | -3.838 | -3.873 | 1733 | 1871 | 1862 | 239 | 3835 | 8524 |  | CORR | CIGR | 06:42 | 07:04 | 07:02 | 38 | 258 | 10 | EXT |  | 0.92 | (c)
92592.043 | 7.188 | 7.141 | -3.052 | -3.099 | 1477 | 1604 | 1609 | 489 | 3024 | 8524 |  | CORR | GENE | 06:00 | 06:21 | 06:22 | 75 | 265 | 11 | EXT |  | 0.93 | (c)
92592.605 | 7.75 | 7.71 | -2.49 | -2.53 | 1944 | 2025 | 2047 | 81 | 2487 | 8524 |  | CORR | CIGR | 07:16 | 07:29 | 07:32 | 43 | 205 | 10 | EXT |  | 0.92 | (c)
92593.307 | 8.452 | 8.427 | -1.788 | -1.813 | 595 | 669 | 674 | 595 | 1777 | 8524 |  | CORR | CIGR | 03:38 | 03:50 | 03:51 | 36 | 157 | 12 | EXT |  | 0.92 | (c)
92593.94 | 9.085 | 9.058 | -1.155 | -1.182 | 901 | 1069 | 1066 | 901 | 1103 | 8524 |  | CORR | GENE | 04:27 | 04:54 | 04:54 | 79 | 330 | 10 | EXT |  | 0.93 | (c)
92595.095 | 0 | -0.025 | -11.465 | -11.49 | -972 | -906 | -790 | 608 |  | 8525 | Нарушение формы кольцевого шва | GWAN |  | 00:07 | 00:18 | 00:37 | 0 | 364 |  | EXT | Нарушение формы кольцевого шва |  | (c)
92595.095 | 0 | -0.011 | -11.465 | -11.476 | 408 | 634 | 602 | 408 |  | 8525 | Нарушение формы кольцевого шва | GWAN |  | 03:50 | 04:26 | 04:21 | 0 | 388 |  | EXT | Нарушение формы кольцевого шва |  | (c)
92601.533 | 6.438 | 6.388 | -5.027 | -5.077 | 1063 | 1642 | 1449 | 395 | 4975 | 8525 |  | CORR | GENE | 05:36 | 07:09 | 06:38 | 102 | 772 | 10 | EXT |  | 0.93 | (c)
92605.317 | 10.222 | 10.147 | -1.243 | -1.318 | 561 | 1160 | 1177 | 437 | 1052 | 8525 |  | CORR | GENE | 04:15 | 05:51 | 05:54 | 266 | 1233 | 11 | EXT |  | 0.96 | (c)
92606.167 | 11.072 | 10.981 | -0.393 | -0.484 | 836 | 984 | 1309 | 449 | 362 | 8525 |  | CORR | GENE | 04:59 | 05:23 | 06:15 | 122 | 945 | 14 | EXT |  | 0.94 | (c)
92606.56 | 0 | -0.01 | -11.465 | -11.475 | 695 | 1445 | 1207 | 512 |  | 8526 | Нарушение формы кольцевого шва | GWAN |  | 03:32 | 05:33 | 04:55 | 0 | 1024 |  | EXT | Нарушение формы кольцевого шва |  | (c)
92606.56 | 0 | -0.041 | -11.465 | -11.506 | -1081 | -625 | -568 | 55 |  | 8526 | Нарушение формы кольцевого шва | GWAN |  | 10:45 | 11:59 | 12:08 | 0 | 1027 |  | EXT | Нарушение формы кольцевого шва |  | (c)
92618.025 | 0 | -0.012 | -11.25 | -11.262 | 728 | 1468 | 1198 | 562 |  | 8527 | Нарушение формы кольцевого шва | GWAN |  | 02:11 | 04:11 | 03:27 | 0 | 941 |  | EXT | Нарушение формы кольцевого шва |  | (c)
92618.025 | 0 | -0.016 | -11.25 | -11.266 | -1592 | -1474 | -1192 | 639 |  | 8527 | Нарушение формы кольцевого шва | GWAN |  | 07:57 | 08:16 | 09:02 | 0 | 800 |  | EXT | Нарушение формы кольцевого шва |  | (c)
92620.375 | 2.35 | 2.308 | -8.9 | -8.942 | 1903 | -2125 | 2195 | 0 | 2308 | 8527 |  | CORR | GENE | 05:21 | 06:31 | 06:08 | 71 | 584 | 10 | EXT |  | 0.89 | (c)
92634.09 | 4.815 | 4.779 | -6.335 | -6.371 | -1439 | -1344 | -1354 | 791 | 4779 | 8528 |  | CORR | CIGR | 06:31 | 06:46 | 06:45 | 36 | 170 | 12 | EXT |  | 0.89 | (c)
92652.205 | 0.595 | 0.544 | -8.58 | -8.631 | 1676 | 1925 | 1872 | 1676 | 544 | 8530 |  | CORR | GENE | 07:16 | 07:56 | 07:48 | 135 | 392 | 10 | EXT |  | 0.9 | (c)
92653.105 | 1.495 | 1.153 | -7.68 | -8.022 | 1667 | 1820 | 1869 | 1667 | 1153 | 8530 |  | CORR | GENE | 07:15 | 07:39 | 07:47 | 706 | 403 | 10 | EXT |  | 0.95 | (c)
92683.215 | 0 | -0.026 | -11.515 | -11.541 | -1239 | -1093 | -1128 | 1018 |  | 8533 | Нарушение формы кольцевого шва | GWAN |  | 02:59 | 03:23 | 03:17 | 0 | 222 |  | EXT | Нарушение формы кольцевого шва |  | (c)
92683.215 | 0 | -0.025 | -11.515 | -11.54 | 251 | 376 | 441 | 251 |  | 8533 | Нарушение формы кольцевого шва | GWAN |  | 06:60 | 07:20 | 07:30 | 0 | 380 |  | EXT | Нарушение формы кольцевого шва |  | (c)
92692.016 | 8.801 | 8.772 | -2.714 | -2.743 | 252 | 353 | 364 | 252 | 2699 | 8533 |  | CORR | CIGR | 06:60 | 07:16 | 07:18 | 44 | 225 | 10 | EXT |  | 0.89 | (c)
92693.206 | 9.991 | 9.969 | -1.524 | -1.546 | 190 | 306 | 316 | 190 | 1494 | 8533 |  | CORR | CIGR | 06:50 | 07:09 | 07:10 | 52 | 252 | 10 | EXT |  | 0.89 | (c)
92698.13 | 3.4 | 3.374 | -8.09 | -8.116 | 244 | 366 | 345 | 244 | 3374 | 8534 |  | CORR | GENE | 06:55 | 07:15 | 07:11 | 117 | 203 | 10 | EXT |  | 0.89 | (c)
92702.731 | 8.001 | 7.909 | -3.489 | -3.581 | -601 | 67 | -102 | 0 | 3324 | 8534 |  | CORR | GENE | 04:39 | 06:27 | 05:59 | 257 | 998 | 11 | EXT |  | 0.91 | (c)
92703.607 | 8.877 | 8.576 | -2.613 | -2.914 | 435 | 507 | 474 | 435 | 2529 | 8534 |  | CORR | GENE | 07:26 | 07:38 | 07:32 | 385 | 78 | 9 | EXT |  | 0.92 | (c)
92706.22 | 0 | -0.022 | -11.665 | -11.687 | 284 | 369 | 392 | 284 |  | 8535 | Нарушение формы кольцевого шва | GWAN |  | 06:16 | 06:30 | 06:34 | 0 | 215 |  | EXT | Нарушение формы кольцевого шва |  | (c)
92706.22 | 0 | -0.039 | -11.665 | -11.704 | 1144 | 1175 | 1362 | 1144 |  | 8535 | Нарушение формы кольцевого шва | GWAN |  | 08:35 | 08:40 | 09:10 | 0 | 436 |  | EXT | Нарушение формы кольцевого шва |  | (c)
92729.54 | 0 | -0.025 | -11.615 | -11.64 | -337 | -248 | -246 | 155 |  | 8537 | Нарушение формы кольцевого шва | GWAN |  | 07:47 | 08:02 | 08:02 | 0 | 182 |  | EXT | Нарушение формы кольцевого шва |  | (c)
92741.155 | 0 | -0.025 | -11.66 | -11.685 | -131 | 111 | 61 | 0 |  | 8538 | Нарушение формы кольцевого шва | GWAN |  | 03:01 | 03:40 | 03:32 | 0 | 384 |  | EXT | Нарушение формы кольцевого шва |  | (c)
92741.254 | 0.099 | 0.043 | -11.561 | -11.617 | 737 | 1378 | 1321 | 737 | 43 | 8538 |  | CORR | GENE | 05:21 | 07:04 | 06:55 | 106 | 1168 | 12 | EXT |  | 0.89 | (c)
92752.815 | 0 | -0.034 | -10.86 | -10.894 | 450 | 574 | 837 | 450 |  | 8539 | Нарушение формы кольцевого шва | GWAN |  | 04:29 | 04:49 | 05:32 | 0 | 774 |  | EXT | Нарушение формы кольцевого шва |  | (c)
92752.815 | 0 | -0.033 | -10.86 | -10.893 | 1585 | 1652 | 1664 | 1585 |  | 8539 | Нарушение формы кольцевого шва | GWAN |  | 07:32 | 07:43 | 07:45 | 0 | 158 |  | EXT | Нарушение формы кольцевого шва |  | (c)
92763.675 | 0 | -0.018 | -11.235 | -11.253 | 160 | 199 | 442 | 160 |  | 8540 | Нарушение формы кольцевого шва | GWAN |  | 06:15 | 06:21 | 07:00 | 0 | 564 |  | EXT | Нарушение формы кольцевого шва |  | (c)
92786.105 | 0 | -0.029 | -11.28 | -11.309 | 90 | 351 | 237 | 90 |  | 8542 | Нарушение формы кольцевого шва | GWAN |  | 01:03 | 01:46 | 01:27 | 0 | 296 |  | EXT | Нарушение формы кольцевого шва |  | (c)
92797.385 | 0 | -0.043 | -11.66 | -11.703 | -1206 | -141 | -523 | 160 |  | 8543 | Нарушение формы кольцевого шва | GWAN |  | 09:24 | 00:16 | 11:14 | 0 | 1365 |  | EXT | Нарушение формы кольцевого шва |  | (c)
92825.91 | 0 | -0.04 | -3.205 | -3.245 | 740 | 1119 | 1129 | 740 |  | 8546 | Нарушение формы кольцевого шва | GWAN |  | 11:15 | 00:16 | 12:17 | 0 | 778 |  | EXT | Нарушение формы кольцевого шва |  | (c)
92825.91 | 0 | -0.059 | -3.205 | -3.264 | -537 | -461 | -186 | 0 |  | 8546 | Нарушение формы кольцевого шва | GWAN |  | 07:48 | 08:01 | 08:45 | 0 | 702 |  | INT | Нарушение формы кольцевого шва |  | (c)
92829.115 | 0 | -0.019 | -2.165 | -2.184 | -1752 | -1189 | -986 | 220 |  | 8547 | Нарушение формы кольцевого шва | GWAN |  | 05:33 | 07:04 | 07:37 | 0 | 1532 |  | INT | Нарушение формы кольцевого шва |  | (c)
92829.115 | 0 | -0.03 | -2.165 | -2.195 | 200 | 559 | 901 | 200 |  | 8547 | Нарушение формы кольцевого шва | GWAN |  | 10:48 | 11:46 | 12:41 | 0 | 1403 |  | EXT | Нарушение формы кольцевого шва |  | (c)
92837.741 | 6.461 | 6.431 | -2.774 | -2.804 | -218 | -175 | -139 | 59 | 2774 | 8548 |  | CORR | CIGR | 08:14 | 08:21 | 08:26 | 30 | 159 | 10 | EXT |  | 0.89 | (c)
92839.401 | 8.121 | 8.092 | -1.114 | -1.143 | -435 | -414 | -367 | 299 | 1114 | 8548 |  | CORR | CIGR | 07:39 | 07:42 | 07:50 | 29 | 136 | 10 | EXT |  | 0.89 | (c)
92840.515 | 0 | -0.047 | -0.51 | -0.557 | 106 | 286 | 424 | 106 |  | 8549 | Нарушение формы кольцевого шва | GWAN |  | 11:33 | 00:02 | 12:24 | 0 | 637 |  | EXT | Нарушение формы кольцевого шва |  | (c)
92843.38 | 0 | -0.029 | -10.175 | -10.204 | 998 | 1223 | 1534 | 998 |  | 8552 | Нарушение формы кольцевого шва | GWAN |  | 08:12 | 08:48 | 09:39 | 0 | 1073 |  | INT | Нарушение формы кольцевого шва |  | (c)
92858.452 | 4.897 | 4.843 | -6.318 | -6.372 | 1658 | 1791 | 1792 | 1658 | 4843 | 8553 |  | CORR | GENE | 07:21 | 07:43 | 07:43 | 80 | 267 | 9 | EXT |  | 0.89 | (c)
92859.956 | 6.401 | 6.354 | -4.814 | -4.861 | 1682 | 1851 | 2050 | 1682 | 4690 | 8553 |  | CORR | GENE | 07:25 | 07:52 | 08:24 | 171 | 735 | 11 | EXT |  | 0.9 | (c)
92864.77 | 0 | -0.022 | -11.36 | -11.382 | -891 | -424 | -406 | 0 |  | 8554 | Нарушение формы кольцевого шва | GWAN |  | 01:28 | 02:43 | 02:46 | 0 | 971 |  | EXT | Нарушение формы кольцевого шва |  | (c)
92920.441 | 10.131 | 10.094 | -1.189 | -1.226 | -672 | -585 | -576 | 479 | 1151 | 8558 |  | CORR | GENE | 07:22 | 07:36 | 07:37 | 75 | 193 | 11 | EXT | Аномалия находится на упругопластическом изгибе: R=685 D, максимальное растяжение на 8.3 час. | 0.89 | (c)
92970.587 | 3.672 | 3.647 | -7.723 | -7.748 | 485 | 593 | 611 | 485 | 3647 | 8563 |  | CORR | CIGR | 05:53 | 06:10 | 06:13 | 30 | 252 | 9 | EXT |  | 0.89 | (c)
92970.832 | 3.917 | 3.897 | -7.478 | -7.498 | 451 | 486 | 521 | 451 | 3897 | 8563 |  | CORR | CIGR | 05:47 | 05:53 | 05:59 | 28 | 141 | 11 | EXT |  | 0.89 | (c)
92996.98 | 0 | -0.013 | -1.01 | -1.023 | -1175 | 78 | -349 | 0 |  | 8566 | Нарушение формы кольцевого шва | GWAN |  | 03:15 | 06:37 | 05:28 | 0 | 1652 |  | INT | Нарушение формы кольцевого шва |  | (c)
92998.66 | 0 | -0.006 | -2.91 | -2.916 | [5 empty] | 8568 | Вышлифовка на шве | GWAN | CIGR | 05:51 | 06:33 | 06:48 | 31 | 713 | 21 | EXT | Вышлифовка на шве | 0.66 | (b)
93003.02 | 0 | -0.026 | -8.95 | -8.976 | -755 | -136 | -66 | 0 |  | 8571 | Нарушение формы кольцевого шва | GWAN |  | 00:26 | 02:06 | 02:17 | 0 | 1378 |  | INT | Нарушение формы кольцевого шва |  | (c)
93035.116 | 0 | -0.052 | -10.339 | -10.391 | 650 | 1003 | 987 | 650 |  | 8575б | Нарушение формы кольцевого шва | GWAN |  | 01:27 | 02:24 | 02:21 | 0 | 673 |  | EXT | Нарушение формы кольцевого шва Аномалия находится на отводе. |  | (c)
93035.116 | 0 | -0.058 | -10.339 | -10.397 | -946 | -715 | -638 | 329 |  | 8575б | Нарушение формы кольцевого шва | GWAN |  | 09:09 | 09:46 | 09:59 | 0 | 617 |  | EXT | Нарушение формы кольцевого шва Аномалия находится на отводе. |  | (c)
93056.68 | 0 | -0.017 | -11.62 | -11.637 | -348 | -228 | -184 | 20 |  | 8577 | Нарушение формы кольцевого шва | GWAN |  | 05:02 | 05:21 | 05:28 | 0 | 327 |  | EXT | Нарушение формы кольцевого шва Аномалия находится на отводе. |  | (c)
93077.89 | 9.59 | 9.534 | -0.04 | -0.096 | 1975 | -1964 | -2157 | 1827 | 22 | 8578 |  | CORR | GENE | 06:32 | 07:56 | 07:25 | 74 | 659 | 15 | EXT |  | 0.89 | (c)
93077.93 | 0 | -0.02 | -4.32 | -4.34 | 247 | 826 | 755 | 247 |  | 8579 | Нарушение формы кольцевого шва | GWAN |  | 08:20 | 09:54 | 09:42 | 0 | 1016 |  | EXT | Нарушение формы кольцевого шва |  | (c)
93082.25 | 0 | -0.031 | -7.755 | -7.786 | -1500 | -330 | -817 | 133 |  | 8580 | Нарушение формы кольцевого шва | GWAN |  | 07:59 | 11:08 | 09:50 | 0 | 1367 |  | EXT | Нарушение формы кольцевого шва Аномалия находится на отводе. |  | (c)
93095.269 | 5.264 | 5.236 | -6.011 | -6.039 | -665 | -322 | -434 | 203 | 5236 | 8581 |  | CORR | GENE | 05:48 | 06:43 | 06:25 | 108 | 461 | 11 | EXT |  | 0.89 | (c)
93120.564 | 8.364 | 8.316 | -3.251 | -3.299 | 94 | 220 | 255 | 94 | 3224 | 8583 |  | CORR | GENE | 03:23 | 03:43 | 03:49 | 75 | 323 | 14 | EXT |  | 0.89 | (c)
93123.815 | 0 | -0.015 | -11.29 | -11.305 | 1467 | 1530 | 1862 | 0 |  | 8584 | Нарушение формы кольцевого шва | GWAN |  | 06:06 | 06:16 | 07:10 | 0 | 790 |  | EXT | Нарушение формы кольцевого шва |  | (c)
93130.193 | 6.378 | 6.251 | -4.912 | -5.039 | 1478 | 1599 | 1608 | 494 | 4794 | 8584 |  | CORR | GENE | 06:08 | 06:27 | 06:29 | 245 | 259 | 11 | EXT |  | 0.91 | (c)
93135.105 | 0 | -0.026 | -11.295 | -11.321 | -510 | -244 | -317 | 124 |  | 8585 | Нарушение формы кольцевого шва | GWAN |  | 10:38 | 11:21 | 11:09 | 0 | 386 |  | EXT | Нарушение формы кольцевого шва Аномалия находится на упругопластическом изгибе: R=695 D, максимальное растяжение на 0.6 час. |  | (c)
93144.318 | 9.213 | 9.054 | -2.082 | -2.241 | -24 | -12 | -8 | 7 | 1841 | 8585 |  | LWAN | AXGR | 11:57 | 11:59 | 11:59 | 400 | 30 |  | EXT | Эквивалент потери металла 10%. Аномалия находится на упругопластическом изгибе: R=448 D, максимальное растяжение на 11.6 час. |  | (c)
93151.285 | 4.885 | 4.869 | -6.395 | -6.411 | 1279 | 1307 | 1366 | 778 | 4869 | 8586 |  | CORR | CIGR | 03:48 | 03:53 | 04:02 | 25 | 174 | 10 | EXT | Аномалия находится на упругопластическом изгибе: R=633 D, максимальное растяжение на 11 час. | 0.89 | (c)
93154.42 | 8.02 | 7.807 | -3.26 | -3.473 | 1517 | 1551 | 1559 | 630 | 2971 | 8586 |  | CORR | GENE | 04:27 | 04:32 | 04:34 | 502 | 83 | 8 | EXT | Аномалия находится на упругопластическом изгибе: R=759 D, максимальное растяжение на 10.3 час. | 0.92 | (c)
93175.016 | 5.976 | 5.948 | -5.219 | -5.247 | 424 | 541 | 535 | 424 | 5190 | 8588 |  | CORR | GENE | 03:59 | 04:18 | 04:17 | 57 | 221 | 11 | EXT |  | 0.89 | (c)
93175.378 | 6.338 | 6.333 | -4.857 | -4.862 | 589 | 638 | 651 | 589 | 4837 | 8588 |  | CORR | CIGR | 04:26 | 04:34 | 04:36 | 25 | 124 | 11 | EXT |  | 0.89 | (c)
93180.235 | 0 | -0.041 | -7.065 | -7.106 | -1346 | -955 | -1120 | 894 |  | 8589 | Нарушение формы кольцевого шва | GWAN |  | 00:38 | 01:41 | 01:14 | 0 | 452 |  | EXT | Нарушение формы кольцевого шва |  | (c)
93182.823 | 2.588 | 1.992 | -4.477 | -5.073 | 1 | 15 | 24 | 1 | 1992 | 8589 |  | LWAN | AXGR | 04:15 | 04:17 | 04:19 | 1127 | 46 |  | INT | Эквивалент потери металла 10%. |  | (c)
93198.715 | 0 | -0.031 | -10.64 | -10.671 | 1679 | 1853 | 2155 | 1679 |  | 8591 | Нарушение формы кольцевого шва | GWAN |  | 08:19 | 08:47 | 09:36 | 0 | 951 |  | EXT | Нарушение формы кольцевого шва |  | (c)
93208.719 | 10.004 | 9.726 | -0.636 | -0.914 | 332 | 335 | 351 | 332 | 596 | 8591 | Металлургический дефект | MIAN | AXGR | 04:42 | 04:42 | 04:45 | 318 | 37 |  | INT | Металлургический дефект Эквивалент потери металла 17%. |  | (c)
93255.55 | 1.075 | 0.895 | -10.08 | -10.26 | 7 | 26 | 30 | 7 | 895 | 8596 |  | LWAN | AXGR | 03:45 | 03:48 | 03:49 | 292 | 47 |  | INT | Эквивалент потери металла 17%. |  | (c)
93287.32 | 0 | -0.022 | -10.98 | -11.002 | -614 | -522 | -508 | 403 |  | 8599 | Нарушение формы кольцевого шва | GWAN |  | 03:12 | 03:27 | 03:29 | 0 | 212 |  | EXT | Нарушение формы кольцевого шва |  | (c)
93287.32 | 0 | -0.02 | -10.98 | -11 | 974 | 1414 | 1397 | 974 |  | 8599 | Нарушение формы кольцевого шва | GWAN |  | 07:29 | 08:39 | 08:37 | 0 | 846 |  | EXT | Нарушение формы кольцевого шва |  | (c)
93287.32 | 0 | -0.031 | -10.98 | -11.011 | -2090 | -1972 | -1981 | 1873 |  | 8599 | Нарушение формы кольцевого шва | GWAN |  | 11:14 | 11:33 | 11:32 | 0 | 217 |  | EXT | Нарушение формы кольцевого шва |  | (c)
93299.603 | 1.303 | 1.268 | -10.022 | -10.057 | 1725 | 1809 | 1811 | 333 | 1268 | 8600 |  | CORR | CIGR | 06:42 | 06:56 | 06:56 | 35 | 173 | 10 | EXT |  | 0.89 | (c)
93301.617 | 3.317 | 3.269 | -8.008 | -8.056 | 1927 | 2027 | 2080 | 0 | 3269 | 8600 |  | CORR | GENE | 07:15 | 07:31 | 07:40 | 65 | 306 | 12 | EXT |  | 0.89 | (c)
93359.614 | 5.004 | 4.976 | -6.326 | -6.354 | -872 | -763 | -715 | 558 | 4976 | 8605 |  | CORR | CIGR | 09:09 | 09:26 | 09:34 | 55 | 314 | 9 | EXT |  | 0.89 | (c)
93387.049 | 9.544 | 9.48 | -1.511 | -1.575 | 1763 | 1833 | 2025 | 0 | 1504 | 8607 |  | CORR | GENE | 07:38 | 07:50 | 08:21 | 71 | 524 | 9 | EXT |  | 0.89 | (c)
93455.14 | 0 | -0.012 | -11.18 | -11.192 | 1062 | 1344 | 1336 | 621 |  | 8614 | Нарушение формы кольцевого шва | GWAN |  | 05:36 | 06:21 | 06:20 | 0 | 548 |  | EXT | Нарушение формы кольцевого шва Аномалия находится на отводе. |  | (c)
93466.32 | 0 | -0.034 | -11.265 | -11.299 | 899 | 1102 | 1071 | 899 |  | 8615 | Нарушение формы кольцевого шва | GWAN |  | 00:49 | 01:22 | 01:17 | 0 | 343 |  | EXT | Нарушение формы кольцевого шва Аномалия находится на отводе. |  | (c)
93473.901 | 7.581 | 7.56 | -3.684 | -3.705 | 1896 | 1997 | 1994 | 138 | 3643 | 8615 |  | CORR | GENE | 03:30 | 03:47 | 03:46 | 62 | 196 | 11 | EXT |  | 0.89 | (c)
93488.555 | 0 | -0.013 | -11.09 | -11.103 | 1801 | 1954 | -2083 | 0 |  | 8617 | Нарушение формы кольцевого шва | GWAN |  | 03:14 | 03:39 | 04:48 | 0 | 1155 |  | EXT | Нарушение формы кольцевого шва |  | (c)
93488.555 | 0 | -0.033 | -11.09 | -11.123 | 173 | 315 | 367 | 173 |  | 8617 | Нарушение формы кольцевого шва | GWAN |  | 10:52 | 11:15 | 11:23 | 0 | 387 |  | EXT | Нарушение формы кольцевого шва |  | (c)
93499.645 | 0 | -0.01 | -11.195 | -11.205 | 915 | 1105 | 1177 | 791 |  | 8618 | Нарушение формы кольцевого шва | GWAN |  | 04:46 | 05:17 | 05:28 | 0 | 524 |  | EXT | Нарушение формы кольцевого шва |  | (c)
93522.095 | 0 | -0.023 | -11.285 | -11.308 | 622 | 1174 | 1143 | 567 |  | 8620 | Нарушение формы кольцевого шва | GWAN |  | 04:22 | 05:51 | 05:46 | 0 | 1042 |  | EXT | Нарушение формы кольцевого шва Аномалия находится на отводе. |  | (c)
93544.38 | 0 | -0.02 | -11.14 | -11.16 | -1928 | -1574 | -1626 | 303 |  | 8622а | Нарушение формы кольцевого шва | GWAN |  | 04:51 | 05:48 | 05:39 | 0 | 604 |  | EXT | Нарушение формы кольцевого шва Аномалия находится на отводе. |  | (c)
93555.061 | 10.681 | 10.67 | -0.459 | -0.47 | -1689 | -1626 | -1520 | 542 | 435 | 8622а |  | CORR | CIGR | 05:29 | 05:39 | 05:56 | 35 | 338 | 15 | EXT |  | 0.89 | (c)
93555.168 | 10.788 | 10.75 | -0.352 | -0.39 | -1689 | -1649 | -1660 | 542 | 142 | 8622а |  | CORR | GENE | 05:29 | 05:36 | 05:34 | 248 | 57 | 25 | EXT |  | 0.96 | (c)
93555.278 | 10.898 | 10.746 | -0.242 | -0.394 | -1479 | -1441 | -1399 | 752 | 236 | 8622а |  | CORR | GENE | 06:03 | 06:09 | 06:16 | 158 | 160 | 11 | EXT |  | 0.9 | (c)
93555.501 | 11.121 | 11.089 | -0.019 | -0.051 | -1818 | -1467 | -1523 | 413 | 8 | 8622а |  | CORR | CIGR | 05:08 | 06:05 | 05:56 | 43 | 589 | 35 | EXT |  | 0.89 | (c)
93555.531 | 0.011 | 0.006 | -11.739 | -11.744 | 863 | 1191 | 1183 | 728 | 6 | 8622б |  | CORR | CIGR | 05:19 | 06:12 | 06:10 | 36 | 640 | 27 | EXT |  | 0.89 | (c)
93555.936 | 0.416 | 0.245 | -11.334 | -11.505 | 955 | 1080 | 1073 | 955 | 245 | 8622б |  | CORR | GENE | 05:33 | 05:54 | 05:53 | 205 | 237 | 8 | EXT |  | 0.9 | (c)
93556.183 | 0.663 | 0.655 | -11.087 | -11.095 | 1030 | 1080 | 1113 | 1030 | 655 | 8622б |  | CORR | CIGR | 05:46 | 05:54 | 05:59 | 50 | 167 | 9 | EXT |  | 0.89 | (c)
93556.433 | 0.913 | 0.89 | -10.837 | -10.86 | 1030 | 1050 | 1106 | 1030 | 890 | 8622б |  | CORR | CIGR | 05:46 | 05:49 | 05:58 | 48 | 153 | 10 | EXT |  | 0.89 | (c)
93556.472 | 0.952 | 0.921 | -10.798 | -10.829 | 1222 | 1243 | 1235 | 982 | 921 | 8622б |  | CORR | AXGR | 06:17 | 06:20 | 06:19 | 116 | 27 | 11 | EXT |  | 0.89 | (c)
93556.477 | 0.957 | 0.957 | -10.793 | -10.793 | 1233 | 1233 | 1268 | 928 | 957 | 8622б |  | CORR | CIGR | 06:18 | 06:18 | 06:24 | 20 | 70 | 10 | EXT |  | 0.89 | (c)
93556.733 | 1.213 | 1.209 | -10.537 | -10.541 | 1014 | 1049 | 1088 | 1014 | 1209 | 8622б |  | CORR | GENE | 05:43 | 05:49 | 05:55 | 64 | 149 | 10 | EXT |  | 0.89 | (c)
93556.855 | 1.335 | 1.335 | -10.415 | -10.415 | 1006 | 1016 | 1045 | 1006 | 1335 | 8622б |  | CORR | CIGR | 05:42 | 05:43 | 05:48 | 30 | 79 | 10 | EXT |  | 0.89 | (c)
93557.049 | 1.529 | 1.422 | -10.221 | -10.328 | 1027 | 1050 | 1050 | 1027 | 1422 | 8622б |  | CORR | AXGR | 05:45 | 05:49 | 05:49 | 211 | 46 | 17 | EXT |  | 0.92 | (c)
93557.104 | 1.584 | 1.567 | -10.166 | -10.183 | 867 | 999 | 971 | 867 | 1567 | 8622б |  | CORR | CIGR | 05:19 | 05:41 | 05:36 | 40 | 209 | 14 | EXT |  | 0.89 | (c)
93557.413 | 1.893 | 1.879 | -9.857 | -9.871 | 1001 | 1033 | 1090 | 1001 | 1879 | 8622б |  | CORR | CIGR | 05:41 | 05:46 | 05:55 | 41 | 178 | 10 | EXT |  | 0.89 | (c)
93557.859 | 2.339 | 2.325 | -9.411 | -9.425 | 1068 | 1137 | 1163 | 972 | 2325 | 8622б |  | CORR | CIGR | 05:52 | 06:03 | 06:07 | 31 | 191 | 8 | EXT |  | 0.89 | (c)
93558.193 | 2.673 | 2.591 | -9.077 | -9.159 | 701 | 759 | 950 | 701 | 2591 | 8622б |  | CORR | GENE | 04:52 | 05:02 | 05:33 | 96 | 499 | 13 | EXT |  | 0.89 | (c)
93558.375 | 2.855 | 2.823 | -8.895 | -8.927 | 817 | 868 | 920 | 817 | 2823 | 8622б |  | CORR | CIGR | 05:11 | 05:19 | 05:28 | 47 | 207 | 9 | EXT |  | 0.89 | (c)
93558.606 | 3.086 | 3.028 | -8.664 | -8.722 | 894 | 951 | 997 | 894 | 3028 | 8622б |  | CORR | GENE | 05:24 | 05:33 | 05:40 | 77 | 206 | 13 | EXT |  | 0.89 | (c)
93558.835 | 3.315 | 3.289 | -8.435 | -8.461 | 1072 | 1118 | 1189 | 925 | 3289 | 8622б |  | CORR | CIGR | 05:52 | 05:60 | 06:11 | 48 | 234 | 9 | EXT |  | 0.89 | (c)
93558.971 | 3.451 | 3.43 | -8.299 | -8.32 | 867 | 955 | 949 | 867 | 3430 | 8622б |  | CORR | CIGR | 05:19 | 05:33 | 05:33 | 50 | 165 | 13 | EXT |  | 0.89 | (c)
93559.297 | 3.777 | 3.672 | -7.973 | -8.078 | 841 | 901 | 993 | 841 | 3672 | 8622б |  | CORR | GENE | 05:15 | 05:25 | 05:40 | 128 | 304 | 9 | EXT |  | 0.89 | (c)
93559.982 | 4.462 | 4 | -7.288 | -7.75 | 850 | 984 | 994 | 850 | 4000 | 8622б |  | CORR | GENE | 05:16 | 05:38 | 05:40 | 739 | 289 | 12 | EXT |  | 0.96 | (c)
93560.007 | 4.487 | 4.471 | -7.263 | -7.279 | 1134 | 1156 | 1191 | 982 | 4471 | 8622б |  | CORR | CIGR | 06:02 | 06:06 | 06:12 | 30 | 115 | 11 | EXT |  | 0.89 | (c)
93560.43 | 4.91 | 4.876 | -6.84 | -6.874 | 729 | 988 | 918 | 729 | 4876 | 8622б |  | CORR | GENE | 04:57 | 05:39 | 05:28 | 148 | 379 | 11 | EXT |  | 0.9 | (c)
93560.714 | 5.194 | 5.155 | -6.556 | -6.595 | 1095 | 1129 | 1118 | 1090 | 5155 | 8622б |  | CORR | AXGR | 05:56 | 06:02 | 05:60 | 125 | 46 | 13 | EXT |  | 0.9 | (c)
93560.764 | 5.244 | 5.18 | -6.506 | -6.57 | 815 | 844 | 898 | 815 | 5180 | 8622б |  | CORR | GENE | 05:11 | 05:16 | 05:24 | 151 | 165 | 11 | EXT |  | 0.9 | (c)
93561.311 | 5.791 | 5.463 | -5.959 | -6.287 | 872 | 1068 | 989 | 872 | 5463 | 8622б |  | CORR | GENE | 05:20 | 05:52 | 05:39 | 785 | 234 | 17 | EXT |  | 1 | (b)
93561.767 | 6.247 | 6.164 | -5.503 | -5.586 | 737 | 752 | 754 | 737 | 5457 | 8622б |  | CORR | AXGR | 04:58 | 05:01 | 05:01 | 129 | 34 | 14 | EXT |  | 0.9 | (c)
93561.875 | 6.355 | 6.327 | -5.395 | -5.423 | 661 | 744 | 771 | 661 | 5373 | 8622б |  | CORR | CIGR | 04:46 | 04:59 | 05:04 | 50 | 221 | 12 | EXT |  | 0.89 | (c)
93561.995 | 6.475 | 6.458 | -5.275 | -5.292 | 649 | 652 | 688 | 649 | 5267 | 8622б |  | CORR | CIGR | 04:44 | 04:45 | 04:50 | 25 | 78 | 13 | EXT |  | 0.89 | (c)
93562.503 | 6.983 | 6.395 | -4.767 | -5.355 | 789 | 986 | 1040 | 789 | 4657 | 8622б |  | CORR | GENE | 05:07 | 05:39 | 05:47 | 698 | 503 | 17 | EXT |  | 1 | (c)
93562.662 | 7.142 | 7.104 | -4.608 | -4.646 | 925 | 1223 | 1111 | 925 | 4190 | 8622б |  | CORR | GENE | 05:29 | 06:17 | 05:59 | 456 | 372 | 18 | EXT |  | 0.97 | (c)
93564.011 | 8.491 | 7.601 | -3.259 | -4.149 | 820 | 910 | 1025 | 820 | 3125 | 8622б |  | CORR | GENE | 05:12 | 05:26 | 05:45 | 1024 | 411 | 18 | EXT |  | 1.03 | (b)
93564.189 | 8.669 | 8.653 | -3.081 | -3.097 | 1227 | 1276 | 1308 | 841 | 3053 | 8622б |  | CORR | CIGR | 06:17 | 06:25 | 06:30 | 44 | 163 | 15 | EXT |  | 0.89 | (c)
93564.367 | 8.847 | 8.65 | -2.903 | -3.1 | 808 | 997 | 1012 | 808 | 2541 | 8622б |  | CORR | GENE | 05:10 | 05:40 | 05:43 | 559 | 408 | 18 | EXT |  | 0.99 | (c)
93564.884 | 9.364 | 9.274 | -2.386 | -2.476 | 758 | 1105 | 1021 | 758 | 2349 | 8622б |  | CORR | GENE | 05:02 | 05:58 | 05:44 | 127 | 527 | 15 | EXT |  | 0.9 | (c)
93565.128 | 9.608 | 9.486 | -2.142 | -2.264 | 706 | 753 | 978 | 706 | 1817 | 8622б |  | CORR | GENE | 04:53 | 05:01 | 05:37 | 447 | 543 | 13 | EXT |  | 0.94 | (c)
93565.776 | 10.256 | 10.161 | -1.494 | -1.589 | 852 | 1088 | 1078 | 852 | 1413 | 8622б |  | CORR | GENE | 05:17 | 05:55 | 05:53 | 176 | 452 | 20 | EXT |  | 0.92 | (c)
93566.02 | 10.5 | 10.363 | -1.25 | -1.387 | 965 | 1115 | 1111 | 965 | 915 | 8622б |  | CORR | GENE | 05:35 | 05:59 | 05:59 | 472 | 293 | 19 | EXT |  | 0.98 | (c)
93566.567 | 11.047 | 10.935 | -0.703 | -0.815 | 943 | 1113 | 1103 | 943 | 564 | 8622б |  | CORR | GENE | 05:32 | 05:59 | 05:57 | 251 | 320 | 12 | EXT |  | 0.91 | (c)
93566.769 | 11.249 | 11.171 | -0.501 | -0.579 | 815 | 838 | 839 | 815 | 405 | 8622б |  | CORR | AXGR | 05:11 | 05:15 | 05:15 | 174 | 48 | 14 | EXT |  | 0.91 | (c)
93566.799 | 11.279 | 11.246 | -0.471 | -0.504 | 845 | 971 | 1065 | 845 | 439 | 8622б |  | CORR | GENE | 05:16 | 05:36 | 05:51 | 65 | 441 | 14 | EXT |  | 0.89 | (c)
93566.951 | 11.431 | 11.378 | -0.319 | -0.372 | 926 | 992 | 1047 | 926 | 246 | 8622б |  | CORR | GENE | 05:29 | 05:39 | 05:48 | 126 | 242 | 13 | EXT |  | 0.9 | (c)
93567.251 | 11.731 | 11.653 | -0.019 | -0.097 | 845 | 1024 | 1251 | 573 | 5 | 8622б |  | CORR | GENE | 05:16 | 05:45 | 06:21 | 92 | 813 | 17 | EXT |  | 0.89 | (c)
93567.296 | 0.026 | 0.01 | -10.519 | -10.535 | 1405 | 1812 | 1752 | 1405 | 10 | 8624а |  | CORR | CIGR | 05:22 | 06:27 | 06:18 | 52 | 695 | 31 | EXT |  | 0.89 | (c)
93567.529 | 0.259 | 0.093 | -10.286 | -10.452 | 1337 | 1550 | 1460 | 1337 | 93 | 8624а |  | CORR | GENE | 05:11 | 05:45 | 05:30 | 338 | 247 | 13 | EXT |  | 0.93 | (c)
93567.907 | 0.637 | 0.444 | -9.908 | -10.101 | 1299 | 1399 | 1418 | 1299 | 444 | 8624а |  | CORR | GENE | 05:04 | 05:21 | 05:24 | 206 | 239 | 18 | EXT |  | 0.92 | (c)
93567.944 | 0.674 | 0.623 | -9.871 | -9.922 | 1581 | 1629 | 1728 | 1581 | 623 | 8624а |  | CORR | GENE | 05:50 | 05:58 | 06:14 | 62 | 295 | 22 | EXT |  | 0.89 | (c)
93568.05 | 0.78 | 0.761 | -9.765 | -9.784 | 1713 | 1765 | 1772 | 1713 | 761 | 8624а |  | CORR | CIGR | 06:11 | 06:20 | 06:21 | 24 | 118 | 13 | EXT |  | 0.89 | (c)
93577.815 | 0 | -0.008 | -11.08 | -11.088 | 643 | 1390 | 1036 | 643 |  | 8625 | Нарушение формы кольцевого шва | GWAN |  | 03:49 | 05:50 | 04:53 | 0 | 786 |  | EXT | Нарушение формы кольцевого шва |  | (c)
93577.815 | 0 | -0.035 | -11.08 | -11.115 | 1986 | 2168 | 2145 | 1986 |  | 8625 | Нарушение формы кольцевого шва | GWAN |  | 07:26 | 07:55 | 07:52 | 0 | 317 |  | EXT | Нарушение формы кольцевого шва |  | (c)
93588.895 | 0 | -0.02 | -10.77 | -10.79 | -1363 | -1147 | -806 | 250 |  | 8626 | Нарушение формы кольцевого шва | GWAN |  | 05:39 | 06:14 | 07:09 | 0 | 1113 |  | EXT | Нарушение формы кольцевого шва |  | (c)
93610.67 | 0 | 0 | -9.675 | -9.675 | -1019 | -853 | -855 | 691 | 0 | 8628 | Непровар / утяжина | GWAN |  | 06:13 | 06:40 | 06:40 | 0 | 328 | 26 | INT | Непровар / утяжина Аномалия находится на отводе. |  | (a)
93620.345 | 0 | -0.033 | -10.825 | -10.858 | -1316 | -1148 | -1033 | 749 |  | 8629 | Нарушение формы кольцевого шва | GWAN |  | 11:11 | 11:38 | 11:57 | 0 | 567 |  | EXT | Нарушение формы кольцевого шва Аномалия находится на отводе. |  | (c)
93628.151 | 7.806 | 7.746 | -3.019 | -3.079 | 1385 | 1681 | 1729 | 158 | 2932 | 8629 |  | CORR | GENE | 06:27 | 07:14 | 07:22 | 147 | 688 | 9 | EXT | Аномалия находится на отводе. | 0.89 | (c)
93656.093 | 9.523 | 9.424 | -1.797 | -1.896 | 1490 | 1602 | 1672 | 377 | 1775 | 8632 |  | CORR | GENE | 05:38 | 05:56 | 06:07 | 121 | 364 | 11 | EXT |  | 0.89 | (c)
93656.463 | 9.893 | 9.848 | -1.427 | -1.472 | 1365 | 1493 | 1552 | 491 | 1423 | 8632 |  | CORR | CIGR | 05:18 | 05:38 | 05:48 | 49 | 375 | 8 | EXT |  | 0.89 | (c)
93657.89 | 0 | -0.012 | -11.01 | -11.022 | -1887 | -1499 | -1552 | 1216 |  | 8633 | Нарушение формы кольцевого шва | GWAN |  | 03:37 | 04:40 | 04:32 | 0 | 671 |  | EXT | Нарушение формы кольцевого шва |  | (c)
93692.001 | 0.496 | 0.464 | -4.969 | -5.001 | 1052 | 1148 | 1147 | 989 | 464 | 8636 |  | CORR | CIGR | 05:43 | 05:58 | 05:58 | 36 | 190 | 10 | EXT |  | 0.89 | (c)
93694.399 | 2.894 | 2.848 | -2.571 | -2.617 | 1328 | 1400 | 1513 | 533 | 2514 | 8636 |  | CORR | GENE | 06:27 | 06:39 | 06:57 | 103 | 370 | 9 | EXT |  | 0.89 | (c)
93696.656 | 5.151 | 5.133 | -0.314 | -0.332 | 1278 | 1753 | 1575 | 358 | 225 | 8636 |  | CORR | GENE | 06:19 | 07:36 | 07:07 | 107 | 595 | 10 | EXT |  | 0.89 | (c)
93708.415 | 0 | -0.044 | -1.93 | -1.974 | -306 | -103 | -88 | 0 |  | 8638 | Нарушение формы кольцевого шва | GWAN |  | 10:49 | 11:22 | 11:24 | 0 | 438 |  | EXT | Нарушение формы кольцевого шва Аномалия находится на отводе. |  | (c)
93710.345 | 0 | -0.013 | -11.25 | -11.263 | 1438 | 1704 | 1608 | 452 |  | 8639 | Нарушение формы кольцевого шва | GWAN |  | 05:47 | 06:30 | 06:15 | 0 | 341 |  | EXT | Нарушение формы кольцевого шва |  | (c)
93710.978 | 0.633 | 0.619 | -10.617 | -10.631 | 1313 | 1406 | 1405 | 733 | 619 | 8639 |  | CORR | CIGR | 05:27 | 05:42 | 05:42 | 40 | 184 | 9 | EXT |  | 0.89 | (c)
93711.369 | 1.024 | 1.008 | -10.226 | -10.242 | 1858 | 2057 | 2019 | 50 | 1008 | 8639 |  | CORR | CIGR | 06:55 | 07:27 | 07:21 | 47 | 322 | 9 | EXT |  | 0.89 | (c)
93713.06 | 2.715 | 2.695 | -8.535 | -8.555 | 2051 | 2172 | 2161 | 0 | 2695 | 8639 |  | CORR | CIGR | 07:26 | 07:46 | 07:44 | 43 | 220 | 9 | EXT |  | 0.89 | (c)
93713.526 | 3.181 | 3.166 | -8.069 | -8.084 | -2169 | -1995 | -2042 | 62 | 3166 | 8639 |  | CORR | CIGR | 08:05 | 08:33 | 08:25 | 38 | 254 | 10 | EXT |  | 0.89 | (c)
93723.174 | 1.579 | 1.541 | -9.681 | -9.719 | -2179 | -2068 | -2021 | 52 | 1541 | 8640 |  | CORR | GENE | 04:18 | 04:36 | 04:44 | 63 | 317 | 9 | EXT |  | 0.89 | (c)
93727.126 | 5.531 | 5.517 | -5.729 | -5.743 | -503 | -271 | -375 | 247 | 5517 | 8640 |  | CORR | CIGR | 08:49 | 09:26 | 09:09 | 53 | 256 | 9 | EXT |  | 0.89 | (c)
93730.76 | 9.165 | 9.134 | -2.095 | -2.126 | -1855 | -1774 | -1742 | 376 | 2089 | 8640 |  | CORR | CIGR | 05:11 | 05:24 | 05:29 | 37 | 226 | 9 | EXT |  | 0.89 | (c)
93744.265 | 0.05 | 0.013 | -11.01 | -11.047 | -547 | -408 | -281 | 16 | 13 | 8642 |  | CORR | GENE | 08:54 | 09:17 | 09:37 | 82 | 531 | 13 | EXT |  | 0.89 | (c)
93749.817 | 5.602 | 5.57 | -5.458 | -5.49 | -1499 | -1389 | -1385 | 732 | 5452 | 8642 |  | CORR | CIGR | 06:20 | 06:38 | 06:39 | 38 | 227 | 11 | EXT |  | 0.89 | (c)
93751.279 | 7.064 | 7.04 | -3.996 | -4.02 | -1082 | -890 | -886 | 689 | 3968 | 8642 |  | CORR | CIGR | 07:28 | 07:59 | 07:59 | 52 | 393 | 10 | EXT |  | 0.89 | (c)
93751.652 | 7.437 | 7.324 | -3.623 | -3.736 | -1610 | -1435 | -1481 | 621 | 3612 | 8642 |  | CORR | GENE | 06:02 | 06:31 | 06:23 | 124 | 258 | 10 | EXT |  | 0.89 | (c)
93753.663 | 9.448 | 9.405 | -1.612 | -1.655 | -2211 | -2078 | -2066 | 20 | 1607 | 8642 |  | CORR | CIGR | 04:25 | 04:47 | 04:49 | 48 | 290 | 9 | EXT |  | 0.89 | (c)
93755.404 | 0.129 | 0.111 | -11.151 | -11.169 | 790 | 985 | 935 | 790 | 111 | 8643 |  | CORR | CIGR | 03:24 | 03:55 | 03:47 | 54 | 289 | 13 | EXT |  | 0.89 | (c)
93755.822 | 0.547 | 0.499 | -10.733 | -10.781 | 1138 | 1277 | 1290 | 789 | 499 | 8643 |  | CORR | GENE | 04:20 | 04:42 | 04:44 | 72 | 303 | 14 | EXT |  | 0.89 | (c)
93756.138 | 0.863 | 0.818 | -10.417 | -10.462 | 1072 | 1172 | 1302 | 699 | 818 | 8643 |  | CORR | GENE | 04:09 | 04:25 | 04:46 | 93 | 460 | 13 | EXT |  | 0.89 | (c)
93756.51 | 1.235 | 1.191 | -10.045 | -10.089 | 1497 | 1595 | 1657 | 413 | 1191 | 8643 |  | CORR | CIGR | 05:18 | 05:34 | 05:44 | 47 | 320 | 9 | EXT |  | 0.89 | (c)
93756.779 | 1.504 | 1.476 | -9.776 | -9.804 | 1127 | 1273 | 1285 | 788 | 1476 | 8643 |  | CORR | CIGR | 04:18 | 04:42 | 04:43 | 38 | 315 | 10 | EXT |  | 0.89 | (c)
93757.717 | 2.442 | 2.408 | -8.838 | -8.872 | 965 | 1034 | 1081 | 965 | 2408 | 8643 |  | CORR | CIGR | 03:52 | 04:03 | 04:11 | 51 | 232 | 11 | EXT |  | 0.89 | (c)
93762.312 | 7.037 | 6.979 | -4.243 | -4.301 | 1018 | 1278 | 1316 | 617 | 4184 | 8643 |  | CORR | GENE | 04:00 | 04:42 | 04:48 | 117 | 596 | 14 | EXT |  | 0.9 | (c)
93762.766 | 7.491 | 7.442 | -3.789 | -3.838 | 1081 | 1131 | 1236 | 839 | 3776 | 8643 |  | CORR | GENE | 04:11 | 04:19 | 04:36 | 62 | 310 | 11 | EXT |  | 0.89 | (c)
93763.089 | 7.814 | 7.769 | -3.466 | -3.511 | 1152 | 1236 | 1328 | 726 | 3453 | 8643 |  | CORR | GENE | 04:22 | 04:36 | 04:50 | 58 | 353 | 11 | EXT |  | 0.89 | (c)
93766.224 | 10.949 | 10.907 | -0.331 | -0.373 | 1626 | 1812 | 1777 | 302 | 315 | 8643 |  | CORR | GENE | 05:39 | 06:09 | 06:03 | 58 | 302 | 8 | EXT |  | 0.89 | (c)
93766.555 | 0 | -0.022 | -11.32 | -11.342 | -2165 | -1308 | -1685 | 66 |  | 8644 | Нарушение формы кольцевого шва | GWAN |  | 08:11 | 10:29 | 09:28 | 0 | 960 |  | EXT | Нарушение формы кольцевого шва |  | (c)
93787.546 | 9.671 | 9.173 | -1.424 | -1.922 | 1451 | 1614 | 1689 | 304 | 1047 | 8645 |  | DENT | GENE | 05:46 | 06:12 | 06:24 | 875 | 475 | 0.4 | N/A | Глубина вмятины: 5 мм (0,4%). Линейка: 88 см в (917 см; 06:12 ч:мин) Аномалия находится на упругопластическом изгибе. |  | (c)
93791.356 | 2.386 | 2.373 | -8.809 | -8.822 | 1199 | 1465 | 1435 | 560 | 2373 | 8646 |  | CORR | CIGR | 03:33 | 04:16 | 04:11 | 40 | 472 | 12 | EXT | Аномалия находится в зоне расположения футляра. Аномалия находится на упругопластическом изгибе: R=422 D, максимальное растяжение на 6.9 час. | 0.89 | (c)
93791.739 | 2.769 | 2.764 | -8.426 | -8.431 | 1088 | 1299 | 1237 | 844 | 2764 | 8646 |  | CORR | CIGR | 03:15 | 03:49 | 03:39 | 26 | 299 | 11 | EXT | Аномалия находится в зоне расположения футляра. Аномалия находится на упругопластическом изгибе: R=412 D, максимальное растяжение на 6.9 час. | 0.89 | (c)
93792.409 | 3.439 | 3.39 | -7.756 | -7.805 | 1403 | 1506 | 1514 | 605 | 3390 | 8646 |  | CORR | GENE | 04:06 | 04:23 | 04:24 | 74 | 223 | 10 | EXT | Аномалия находится в зоне расположения футляра. Аномалия находится на упругопластическом изгибе: R=390 D, максимальное растяжение на 6.8 час. | 0.89 | (c)
93794.427 | 5.457 | 5.442 | -5.738 | -5.753 | 1356 | 1493 | 1486 | 615 | 5442 | 8646 |  | CORR | CIGR | 03:58 | 04:21 | 04:19 | 45 | 260 | 11 | EXT | Аномалия находится в зоне расположения футляра. Аномалия находится на упругопластическом изгибе: R=361 D, максимальное растяжение на 6.5 час. | 0.89 | (c)
93795.436 | 6.466 | 6.447 | -4.729 | -4.748 | -1589 | -1471 | -1459 | 641 | 4677 | 8646 |  | CORR | GENE | 08:03 | 08:22 | 08:24 | 71 | 261 | 10 | EXT | Аномалия находится в зоне расположения футляра. Аномалия находится на упругопластическом изгибе: R=373 D, максимальное растяжение на 6.4 час. | 0.89 | (c)
93800.609 | 0.444 | 0.391 | -10.931 | -10.984 | -1415 | -1237 | -1040 | 666 | 391 | 8647 |  | CORR | GENE | 06:53 | 07:22 | 07:53 | 113 | 749 | 10 | EXT | Аномалия находится в зоне расположения футляра. Аномалия находится на упругопластическом изгибе: R=358 D, максимальное растяжение на 6.2 час. | 0.89 | (c)
93802.047 | 1.882 | 1.857 | -9.493 | -9.518 | -1167 | -1081 | -1052 | 938 | 1857 | 8647 |  | CORR | CIGR | 07:33 | 07:47 | 07:51 | 35 | 229 | 14 | EXT | Аномалия находится в зоне расположения футляра. Аномалия находится на упругопластическом изгибе: R=355 D, максимальное растяжение на 6.1 час. | 0.89 | (c)
93802.585 | 2.42 | 2.404 | -8.955 | -8.971 | 1580 | 1653 | 1665 | 481 | 2404 | 8647 |  | CORR | CIGR | 02:56 | 03:08 | 03:10 | 33 | 169 | 9 | EXT | Аномалия находится в зоне расположения футляра. Аномалия находится на упругопластическом изгибе: R=355 D, максимальное растяжение на 6.1 час. | 0.89 | (c)
93802.98 | 2.815 | 2.782 | -8.56 | -8.593 | -1093 | -995 | -1001 | 909 | 2782 | 8647 |  | CORR | CIGR | 07:45 | 08:01 | 07:60 | 42 | 184 | 14 | EXT | Аномалия находится в зоне расположения футляра. Аномалия находится на упругопластическом изгибе: R=356 D, максимальное растяжение на 6.1 час. | 0.89 | (c)
93803.205 | 3.04 | 2.794 | -8.335 | -8.581 | -2190 | -2092 | -1867 | 41 | 2794 | 8647 |  | CORR | GENE | 04:48 | 05:04 | 05:40 | 329 | 646 | 11 | EXT | Аномалия находится в зоне расположения футляра. Аномалия находится на упругопластическом изгибе: R=356 D, максимальное растяжение на 6.1 час. | 0.94 | (c)
93803.385 | 3.22 | 3.13 | -8.155 | -8.245 | 1686 | 1802 | 1812 | 292 | 3130 | 8647 |  | CORR | GENE | 03:13 | 03:32 | 03:34 | 140 | 252 | 14 | EXT | Аномалия находится в зоне расположения футляра. Аномалия находится на упругопластическом изгибе: R=356 D, максимальное растяжение на 6.1 час. | 0.9 | (c)
93803.466 | 3.301 | 3.272 | -8.074 | -8.103 | -1191 | -1120 | -1109 | 1027 | 3272 | 8647 |  | CORR | CIGR | 07:29 | 07:40 | 07:42 | 41 | 164 | 14 | EXT | Аномалия находится в зоне расположения футляра. Аномалия находится на упругопластическом изгибе: R=356 D, максимальное растяжение на 6.1 час. | 0.89 | (c)
93804.442 | 4.277 | 4.237 | -7.098 | -7.138 | 1479 | 1520 | 1616 | 478 | 4237 | 8647 |  | CORR | GENE | 02:40 | 02:47 | 03:02 | 69 | 273 | 15 | EXT | Аномалия находится в зоне расположения футляра. Аномалия находится на упругопластическом изгибе: R=365 D, максимальное растяжение на 6.1 час. | 0.89 | (c)
93804.682 | 4.517 | 4.393 | -6.858 | -6.982 | -2127 | -2079 | -2097 | 104 | 4393 | 8647 |  | CORR | GENE | 04:58 | 05:06 | 05:03 | 231 | 60 | 11 | EXT | Аномалия находится в зоне расположения футляра. Аномалия находится на упругопластическом изгибе: R=369 D, максимальное растяжение на 6.1 час. | 0.91 | (c)
93804.938 | 4.773 | 4.73 | -6.602 | -6.645 | 1275 | 1463 | 1418 | 669 | 4730 | 8647 |  | CORR | GENE | 02:07 | 02:37 | 02:30 | 60 | 286 | 11 | EXT | Аномалия находится в зоне расположения футляра. Аномалия находится на упругопластическом изгибе: R=373 D, максимальное растяжение на 6.1 час. | 0.89 | (c)
93805.589 | 5.424 | 5.254 | -5.951 | -6.121 | 1930 | 1977 | 1957 | 246 | 5254 | 8647 |  | CORR | AXGR | 03:53 | 04:00 | 03:57 | 251 | 54 | 10 | EXT | Аномалия находится в зоне расположения футляра. Аномалия находится на упругопластическом изгибе: R=381 D, максимальное растяжение на 6 час. | 0.91 | (c)
93805.982 | 5.817 | 5.796 | -5.558 | -5.579 | 1865 | 1928 | 1937 | 221 | 5552 | 8647 |  | CORR | CIGR | 03:42 | 03:52 | 03:54 | 27 | 144 | 11 | EXT | Аномалия находится в зоне расположения футляра. Аномалия находится на упругопластическом изгибе: R=386 D, максимальное растяжение на 6 час. | 0.89 | (c)
93806.255 | 6.09 | 6.029 | -5.285 | -5.346 | 2115 | -2207 | 2213 | 0 | 5271 | 8647 |  | CORR | GENE | 04:23 | 04:45 | 04:38 | 75 | 195 | 14 | EXT | Аномалия находится в зоне расположения футляра. Аномалия находится на упругопластическом изгибе: R=389 D, максимальное растяжение на 5.9 час. | 0.89 | (c)
93806.516 | 6.351 | 6.284 | -5.024 | -5.091 | 1876 | 1911 | 2025 | 56 | 5007 | 8647 |  | CORR | GENE | 03:44 | 03:50 | 04:08 | 84 | 298 | 13 | EXT | Аномалия находится в зоне расположения футляра. Аномалия находится на упругопластическом изгибе: R=393 D, максимальное растяжение на 5.9 час. | 0.89 | (c)
93806.862 | 6.697 | 6.65 | -4.678 | -4.725 | 2136 | -2229 | -2229 | 0 | 4660 | 8647 |  | CORR | GENE | 04:26 | 04:41 | 04:41 | 65 | 191 | 10 | EXT | Аномалия находится в зоне расположения футляра. Аномалия находится на упругопластическом изгибе: R=398 D, максимальное растяжение на 5.9 час. | 0.89 | (c)
93808.133 | 7.968 | 7.949 | -3.407 | -3.426 | 1702 | 1767 | 1764 | 404 | 3386 | 8647 |  | CORR | CIGR | 03:16 | 03:26 | 03:26 | 40 | 124 | 10 | EXT | Аномалия находится в зоне расположения футляра. Аномалия находится на упругопластическом изгибе: R=471 D, максимальное растяжение на 5.9 час. | 0.89 | (c)
93808.186 | 8.021 | 8 | -3.354 | -3.375 | 1888 | 1943 | 2025 | 69 | 3301 | 8647 |  | CORR | GENE | 03:46 | 03:55 | 04:08 | 74 | 273 | 10 | EXT | Аномалия находится в зоне расположения футляра. Аномалия находится на упругопластическом изгибе: R=471 D, максимальное растяжение на 5.9 час. | 0.89 | (c)
93808.498 | 8.333 | 8.297 | -3.042 | -3.078 | 1625 | 1727 | 1723 | 410 | 3033 | 8647 |  | CORR | CIGR | 03:04 | 03:20 | 03:19 | 45 | 195 | 14 | EXT | Аномалия находится в зоне расположения футляра. Аномалия находится на упругопластическом изгибе: R=549 D, максимальное растяжение на 5.9 час. | 0.89 | (c)
93809.019 | 8.854 | 8.827 | -2.521 | -2.548 | 1418 | 1493 | 1508 | 633 | 2510 | 8647 |  | CORR | CIGR | 02:30 | 02:42 | 02:45 | 38 | 179 | 15 | EXT | Аномалия находится в зоне расположения футляра. Аномалия находится на упругопластическом изгибе: R=701 D, максимальное растяжение на 5.9 час. | 0.89 | (c)
93811.039 | 10.874 | 10.817 | -0.501 | -0.558 | -1275 | -914 | -960 | 645 | 477 | 8647 |  | CORR | GENE | 07:15 | 08:14 | 08:06 | 81 | 630 | 20 | EXT | Аномалия находится в зоне расположения футляра. | 0.89 | (c)
93818.755 | 7.215 | 7.132 | -4.18 | -4.263 | 471 | 644 | 620 | 471 | 4088 | 8648 |  | CORR | GENE | 04:05 | 04:32 | 04:29 | 175 | 298 | 12 | EXT | Аномалия находится в зоне расположения футляра. Аномалия находится на отводе. | 0.9 | (c)
93822.54 | 11 | 10.669 | -0.395 | -0.726 | 755 | 781 | 792 | 755 | 243 | 8648 |  | CORR | GENE | 04:50 | 04:55 | 04:56 | 483 | 74 | 14 | EXT | Аномалия находится в зоне расположения футляра. Аномалия находится на отводе. | 0.95 | (c)
93829.335 | 6.4 | 6.235 | -4.92 | -5.085 | -643 | -510 | -527 | 411 | 4783 | 8649 |  | CORR | GENE | 07:04 | 07:25 | 07:23 | 302 | 232 | 14 | EXT |  | 0.93 | (c)
93857.963 | 1.223 | 1.19 | -9.432 | -9.465 | -425 | -310 | -282 | 139 | 1190 | 8652 |  | CORR | CIGR | 07:07 | 07:26 | 07:30 | 39 | 286 | 14 | EXT |  | 0.89 | (c)
93861.256 | 4.516 | 4.453 | -6.139 | -6.202 | -654 | -458 | -378 | 102 | 4453 | 8652 |  | CORR | GENE | 06:30 | 07:02 | 07:15 | 74 | 552 | 9 | EXT |  | 0.89 | (c)
93862.062 | 5.322 | 5.311 | -5.333 | -5.344 | -1010 | -799 | -838 | 667 | 5236 | 8652 |  | CORR | GENE | 05:33 | 06:07 | 06:01 | 108 | 343 | 9 | EXT |  | 0.89 | (c)
93864.756 | 8.016 | 7.976 | -2.639 | -2.679 | -279 | -204 | -190 | 100 | 2627 | 8652 |  | CORR | CIGR | 07:31 | 07:43 | 07:45 | 52 | 179 | 9 | EXT |  | 0.89 | (c)
93865.848 | 9.108 | 9.078 | -1.547 | -1.577 | 247 | 330 | 334 | 247 | 1534 | 8652 |  | CORR | CIGR | 08:56 | 09:09 | 09:10 | 43 | 175 | 11 | EXT |  | 0.89 | (c)
93867.494 | 0.099 | 0.043 | -11.446 | -11.502 | -268 | -84 | -36 | 0 | 43 | 8653 |  | CORR | GENE | 08:29 | 08:58 | 09:06 | 80 | 464 | 11 | EXT |  | 0.89 | (c)
93873.274 | 5.879 | 5.855 | -5.666 | -5.69 | -1143 | -1061 | -1043 | 943 | 5641 | 8653 |  | CORR | CIGR | 06:07 | 06:21 | 06:24 | 49 | 200 | 9 | EXT |  | 0.89 | (c)
93890.495 | 0 | -0.015 | -11.505 | -11.52 | 2023 | -1990 | -1981 | 1524 |  | 8655 | Нарушение формы кольцевого шва | GWAN |  | 03:47 | 04:60 | 05:01 | 0 | 913 |  | EXT | Нарушение формы кольцевого шва |  | (c)
93890.495 | 0 | -0.032 | -11.505 | -11.537 | -844 | -514 | -591 | 337 |  | 8655 | Нарушение формы кольцевого шва | GWAN |  | 08:05 | 08:58 | 08:46 | 0 | 507 |  | EXT | Нарушение формы кольцевого шва |  | (c)
93899.955 | 9.46 | 9.363 | -2.045 | -2.142 | 1770 | 1904 | 2052 | 1770 | 1986 | 8655 |  | CORR | GENE | 03:07 | 03:28 | 03:52 | 156 | 564 | 10 | EXT |  | 0.9 | (c)
93900.787 | 10.292 | 10.165 | -1.213 | -1.34 | 1938 | 1984 | 1965 | 1938 | 1082 | 8655 |  | CORR | AXGR | 03:34 | 03:41 | 03:38 | 258 | 54 | 10 | EXT |  | 0.91 | (c)
93910.258 | 8.258 | 8.196 | -3.072 | -3.134 | 1562 | 1813 | 1774 | 1562 | 3071 | 8656 |  | CORR | GENE | 03:56 | 04:37 | 04:31 | 63 | 425 | 9 | EXT |  | 0.89 | (c)
93910.839 | 8.839 | 8.818 | -2.491 | -2.512 | -1564 | -1263 | -1340 | 1117 | 2421 | 8656 |  | CORR | GENE | 07:32 | 08:21 | 08:08 | 91 | 448 | 9 | EXT |  | 0.89 | (c)
93912.388 | 10.388 | 10.335 | -0.942 | -0.995 | 1639 | 1794 | 1770 | 1639 | 923 | 8656 |  | CORR | GENE | 04:09 | 04:34 | 04:30 | 72 | 263 | 10 | EXT |  | 0.89 | (c)
93914.711 | 1.381 | 1.363 | -10.039 | -10.057 | -1893 | -1786 | -1805 | 1717 | 1363 | 8657 |  | CORR | GENE | 04:60 | 05:17 | 05:14 | 60 | 175 | 9 | EXT |  | 0.89 | (c)
93947.776 | 0.706 | 0.597 | -10.619 | -10.728 | -288 | -138 | -134 | 0 | 597 | 8660 | Дефект проката | MIAN | GENE | 08:00 | 08:24 | 08:25 | 165 | 308 |  | INT | Дефект проката Эквивалент потери металла 17%. |  | (c)
93948.896 | 1.826 | 1.373 | -9.499 | -9.952 | -250 | -148 | -136 | 22 | 1373 | 8660 | Дефект проката | MIAN | GENE | 08:06 | 08:23 | 08:25 | 723 | 228 |  | INT | Дефект проката Эквивалент потери металла 14%. |  | (c)
93949.883 | 2.813 | 2.79 | -8.512 | -8.535 | -181 | -79 | -68 | 0 | 2790 | 8660 | Дефект проката | MIAN | CIGR | 08:17 | 08:34 | 08:36 | 52 | 226 |  | INT | Дефект проката Эквивалент потери металла 14%. |  | (c)
93950.445 | 3.375 | 3.104 | -7.95 | -8.221 | -199 | -164 | -117 | 35 | 3104 | 8660 | Дефект проката | MIAN | GENE | 08:15 | 08:20 | 08:28 | 382 | 163 |  | INT | Дефект проката Эквивалент потери металла 10%. |  | (c)
93951.993 | 4.923 | 4.777 | -6.402 | -6.548 | -232 | -78 | -117 | 2 | 4777 | 8660 | Дефект проката | MIAN | GENE | 08:09 | 08:34 | 08:28 | 173 | 229 |  | INT | Дефект проката Эквивалент потери металла 11%. |  | (c)
93952.342 | 5.272 | 5.192 | -6.053 | -6.133 | -221 | -39 | -79 | 0 | 5192 | 8660 | Дефект проката | MIAN | GENE | 08:11 | 08:40 | 08:34 | 147 | 283 |  | INT | Дефект проката Эквивалент потери металла 10%. |  | (c)
93954.873 | 7.803 | 7.244 | -3.522 | -4.081 | -241 | -73 | -110 | 0 | 3491 | 8660 | Дефект проката | MIAN | GENE | 08:08 | 08:35 | 08:29 | 590 | 263 |  | INT | Дефект проката Эквивалент потери металла 13%. |  | (c)
93956.983 | 9.913 | 9.88 | -1.412 | -1.445 | -211 | -91 | -80 | 0 | 1384 | 8660 | Дефект проката | MIAN | GENE | 08:13 | 08:32 | 08:34 | 61 | 262 |  | INT | Дефект проката Эквивалент потери металла 12%. |  | (c)
93962.705 | 4.31 | 4.204 | -7.215 | -7.321 | 1854 | 2029 | 1964 | 1854 | 4204 | 8661 |  | GOUG | GENE | 03:29 | 03:57 | 03:47 | 310 | 220 | 7 | EXT | Задир. |  | (c)
93962.927 | 4.532 | 4.514 | -6.993 | -7.011 | -874 | -583 | -623 | 372 | 4514 | 8661 |  | CORR | GENE | 08:09 | 08:56 | 08:49 | 74 | 502 | 9 | EXT |  | 0.89 | (c)
93967.17 | 8.775 | 8.68 | -2.75 | -2.845 | 1675 | 1764 | 1830 | 1675 | 2743 | 8661 |  | CORR | GENE | 02:60 | 03:14 | 03:25 | 102 | 311 | 9 | EXT |  | 0.89 | (c)
93968.705 | 10.31 | 10.271 | -1.215 | -1.254 | -454 | -288 | -274 | 93 | 1184 | 8661 |  | CORR | GENE | 09:16 | 09:43 | 09:45 | 70 | 361 | 9 | EXT |  | 0.89 | (c)
93969.874 | 11.479 | 11.432 | -0.046 | -0.093 | -1602 | -1470 | -1323 | 1043 | 42 | 8661 |  | CORR | CIGR | 06:11 | 06:32 | 06:56 | 51 | 559 | 14 | EXT |  | 0.89 | (c)
93984.41 | 2.935 | 2.915 | -7.415 | -7.435 | -369 | -203 | -230 | 90 | 2915 | 8663 |  | CORR | CIGR | 08:26 | 08:53 | 08:48 | 29 | 279 | 9 | EXT |  | 0.89 | (c)
94013.732 | 0.077 | 0.068 | -10.913 | -10.922 | -1878 | -1688 | -1727 | 352 | 68 | 8666 |  | CORR | GENE | 06:55 | 07:26 | 07:20 | 81 | 302 | 11 | EXT | Аномалия находится на упругопластическом изгибе: R=530 D, максимальное растяжение на 7.2 час. | 0.89 | (c)
94024.645 | 0 | -0.02 | -11.24 | -11.26 | 1643 | 1745 | 1811 | 252 |  | 8667 | Нарушение формы кольцевого шва | GWAN |  | 02:45 | 03:01 | 03:12 | 0 | 336 |  | EXT | Нарушение формы кольцевого шва |  | (c)
94040.2 | 4.315 | 4.264 | -7.08 | -7.131 | -655 | -581 | -516 | 377 | 4264 | 8668 |  | CORR | GENE | 08:41 | 08:53 | 09:04 | 101 | 278 | 9 | EXT |  | 0.89 | (c)
94040.608 | 4.723 | 4.597 | -6.672 | -6.798 | -917 | -825 | -734 | 552 | 4597 | 8668 |  | CORR | GENE | 07:59 | 08:14 | 08:28 | 141 | 365 | 10 | EXT |  | 0.89 | (c)
94040.703 | 4.818 | 4.779 | -6.577 | -6.616 | -808 | -612 | -642 | 476 | 4779 | 8668 |  | CORR | GENE | 08:16 | 08:48 | 08:43 | 73 | 332 | 9 | EXT |  | 0.89 | (c)
94040.778 | 4.893 | 4.807 | -6.502 | -6.588 | -1159 | -1047 | -1078 | 998 | 4807 | 8668 |  | CORR | GENE | 07:20 | 07:38 | 07:33 | 298 | 161 | 10 | EXT |  | 0.91 | (c)
94040.982 | 5.097 | 5.077 | -6.298 | -6.318 | -701 | -594 | -591 | 482 | 5077 | 8668 |  | CORR | CIGR | 08:34 | 08:51 | 08:51 | 39 | 218 | 9 | EXT |  | 0.89 | (c)
94041.133 | 5.248 | 5.231 | -6.147 | -6.164 | -1167 | -1100 | -1087 | 1008 | 5231 | 8668 |  | CORR | CIGR | 07:19 | 07:29 | 07:31 | 36 | 159 | 11 | EXT |  | 0.89 | (c)
94047.28 | 0 | -0.041 | -11.245 | -11.286 | -799 | -330 | -451 | 104 |  | 8669 | Нарушение формы кольцевого шва | GWAN |  | 11:29 | 00:44 | 12:25 | 0 | 695 |  | EXT | Нарушение формы кольцевого шва |  | (c)
94058.525 | 0 | -0.026 | -5.15 | -5.176 | -518 | 2 | 693 | 326 |  | 8670 | Нарушение формы кольцевого шва | GWAN |  | 11:41 | 01:05 | 14:57 | 0 | 2423 |  | EXT | Нарушение формы кольцевого шва |  | (c)
94060.163 | 1.638 | 1.607 | -3.512 | -3.543 | 1546 | 1874 | 1810 | 157 | 1607 | 8670 |  | CORR | GENE | 05:14 | 06:07 | 05:57 | 91 | 528 | 10 | EXT |  | 0.89 | (c)
94060.993 | 2.468 | 2.429 | -2.682 | -2.721 | 1656 | 1955 | 1885 | 116 | 2429 | 8670 |  | CORR | GENE | 05:32 | 06:20 | 06:09 | 70 | 459 | 10 | EXT |  | 0.89 | (c)
94061.172 | 2.647 | 2.601 | -2.503 | -2.549 | 1741 | 1981 | 1938 | 96 | 2491 | 8670 |  | CORR | GENE | 05:46 | 06:24 | 06:18 | 58 | 394 | 13 | EXT |  | 0.89 | (c)
94061.453 | 2.928 | 2.903 | -2.222 | -2.247 | 1917 | 2013 | 2022 | 104 | 2198 | 8670 |  | CORR | CIGR | 06:14 | 06:30 | 06:31 | 49 | 210 | 11 | EXT |  | 0.89 | (c)
94062.354 | 3.829 | 3.799 | -1.321 | -1.351 | 1872 | 1973 | 2046 | 10 | 1312 | 8670 |  | CORR | CIGR | 06:07 | 06:23 | 06:35 | 39 | 349 | 12 | EXT |  | 0.89 | (c)
94063.193 | 4.668 | 4.643 | -0.482 | -0.507 | 1223 | -2081 | 1891 | 0 | 372 | 8670 |  | CORR | GENE | 04:22 | 07:29 | 06:10 | 135 | 1337 | 14 | EXT |  | 0.9 | (c)
94063.459 | 4.934 | 4.801 | -0.216 | -0.349 | 202 | 402 | 607 | 202 | 184 | 8670 |  | CORR | GENE | 01:37 | 02:10 | 02:43 | 165 | 811 | 10 | EXT |  | 0.9 | (c)
94063.521 | 4.996 | 4.976 | -0.154 | -0.174 | 1860 | -1849 | -2170 | 0 | 128 | 8670 |  | CORR | CIGR | 06:05 | 08:06 | 07:14 | 46 | 862 | 10 | EXT |  | 0.89 | (c)
94073.785 | 0 | -0.017 | -9.19 | -9.207 | 1290 | 1398 | 1559 | 1290 |  | 8672 | Нарушение формы кольцевого шва | GWAN |  | 04:55 | 05:13 | 05:39 | 0 | 538 |  | EXT | Нарушение формы кольцевого шва |  | (c)
94112.257 | 6.292 | 6.167 | -5.368 | -5.493 | 607 | 1968 | 1568 | 607 | 5288 | 8675 | Дефект проката | MIAN | GENE | 02:16 | 05:56 | 04:51 | 205 | 1921 |  | INT | Дефект проката Эквивалент потери металла 15%. |  | (c)
94114.021 | 8.056 | 8.025 | -3.604 | -3.635 | 1071 | 1114 | 1115 | 1071 | 3604 | 8675 |  | CORR | CIGR | 03:31 | 03:38 | 03:38 | 31 | 87 | 12 | EXT |  | 0.89 | (c)
94114.635 | 8.67 | 8.647 | -2.99 | -3.013 | -2078 | -2004 | -1990 | 1902 | 2980 | 8675 |  | CORR | CIGR | 07:03 | 07:15 | 07:17 | 33 | 176 | 13 | EXT |  | 0.89 | (c)
94115.2 | 9.235 | 9.187 | -2.425 | -2.473 | 1546 | 1621 | 1642 | 1546 | 2425 | 8675 |  | CORR | CIGR | 04:48 | 04:60 | 05:03 | 48 | 191 | 14 | EXT |  | 0.89 | (c)
94115.65 | 9.685 | 9.645 | -1.975 | -2.015 | 1689 | 1758 | 1774 | 1689 | 1964 | 8675 |  | CORR | CIGR | 05:11 | 05:22 | 05:24 | 51 | 169 | 11 | EXT |  | 0.89 | (c)
94116.295 | 10.33 | 10.292 | -1.33 | -1.368 | 1612 | 1832 | 1777 | 1612 | 1284 | 8675 |  | CORR | GENE | 04:58 | 05:34 | 05:25 | 84 | 329 | 11 | EXT |  | 0.89 | (c)
94116.47 | 10.505 | 10.48 | -1.155 | -1.18 | 1492 | 1544 | 1548 | 1492 | 1154 | 8675 |  | CORR | CIGR | 04:39 | 04:47 | 04:48 | 26 | 112 | 12 | EXT |  | 0.89 | (c)
94117.087 | 11.122 | 11.092 | -0.538 | -0.568 | -2225 | -2156 | -2146 | 2067 | 536 | 8675 |  | CORR | CIGR | 06:39 | 06:50 | 06:52 | 32 | 158 | 10 | EXT |  | 0.89 | (c)
94117.781 | 0.156 | 0.107 | -11.269 | -11.318 | -1076 | -1001 | -644 | 213 | 107 | 8676 |  | CORR | GENE | 05:42 | 05:54 | 06:52 | 71 | 863 | 12 | EXT |  | 0.89 | (c)
94117.837 | 0.212 | 0.124 | -11.213 | -11.301 | 2135 | -2119 | -2033 | 1741 | 124 | 8676 |  | CORR | GENE | 02:20 | 02:54 | 03:08 | 122 | 585 | 14 | EXT |  | 0.9 | (c)
94118.62 | 0.995 | 0.877 | -10.43 | -10.548 | 1981 | -2102 | -2128 | 1775 | 877 | 8676 |  | CORR | GENE | 01:56 | 02:57 | 02:53 | 149 | 704 | 16 | EXT |  | 0.91 | (c)
94118.688 | 1.063 | 1.028 | -10.362 | -10.397 | -808 | -406 | -491 | 175 | 1028 | 8676 |  | CORR | GENE | 06:26 | 07:30 | 07:17 | 144 | 633 | 13 | EXT |  | 0.9 | (c)
94118.835 | 1.21 | 1.155 | -10.215 | -10.27 | -1713 | -1459 | -1399 | 1085 | 1155 | 8676 |  | CORR | GENE | 03:60 | 04:41 | 04:50 | 102 | 628 | 13 | EXT |  | 0.89 | (c)
94119.369 | 1.744 | 1.652 | -9.681 | -9.773 | 2057 | 2179 | -2146 | 1888 | 1652 | 8676 |  | CORR | GENE | 02:08 | 02:28 | 02:50 | 93 | 516 | 12 | EXT |  | 0.89 | (c)
94127.345 | 9.72 | 9.701 | -1.705 | -1.724 | -1849 | -1660 | -1690 | 1531 | 1648 | 8676 |  | CORR | GENE | 03:37 | 04:08 | 04:03 | 76 | 318 | 15 | EXT |  | 0.89 | (c)
94127.416 | 9.791 | 9.759 | -1.634 | -1.666 | -1518 | -1424 | -1430 | 1342 | 1625 | 8676 |  | CORR | CIGR | 04:31 | 04:46 | 04:45 | 41 | 176 | 13 | EXT |  | 0.89 | (c)
94128.231 | 10.606 | 10.589 | -0.819 | -0.836 | -2066 | -2017 | -2008 | 1951 | 794 | 8676 |  | CORR | CIGR | 03:03 | 03:10 | 03:12 | 42 | 115 | 12 | EXT |  | 0.89 | (c)
94129.168 | 0.118 | 0.054 | -11.247 | -11.311 | -1612 | -1177 | -1395 | 1177 | 54 | 8677 |  | CORR | GENE | 08:01 | 09:11 | 08:36 | 64 | 435 | 12 | EXT |  | 0.89 | (c)
94137.947 | 8.897 | 8.873 | -2.468 | -2.492 | 1374 | 1446 | 1451 | 1374 | 2450 | 8677 |  | CORR | CIGR | 04:03 | 04:15 | 04:16 | 42 | 155 | 9 | EXT |  | 0.89 | (c)
94140.303 | 11.253 | 11.13 | -0.112 | -0.235 | 642 | 1439 | 1114 | 642 | 85 | 8677 |  | CORR | GENE | 02:05 | 04:14 | 03:21 | 150 | 945 | 11 | EXT |  | 0.9 | (c)
94140.415 | 0 | -0.024 | -11.64 | -11.664 | 1154 | 1300 | 1419 | 1154 |  | 8678 | Нарушение формы кольцевого шва | GWAN |  | 03:49 | 04:12 | 04:31 | 0 | 529 |  | EXT | Нарушение формы кольцевого шва |  | (c)
94140.415 | 0 | -0.035 | -11.64 | -11.675 | -1235 | -972 | -972 | 709 |  | 8678 | Нарушение формы кольцевого шва | GWAN |  | 09:23 | 10:06 | 10:06 | 0 | 526 |  | EXT | Нарушение формы кольцевого шва |  | (c)
94157.521 | 5.466 | 5.425 | -5.919 | -5.96 | -57 | 6 | 13 | 0 | 5425 | 8679 |  | CORR | CIGR | 08:04 | 08:15 | 08:16 | 47 | 140 | 14 | EXT |  | 0.89 | (c)
94157.938 | 5.883 | 5.824 | -5.502 | -5.561 | -33 | -16 | -20 | 7 | 5404 | 8679 |  | LWAN | AXGR | 08:08 | 08:11 | 08:10 | 157 | 26 |  | EXT | Эквивалент потери металла 19%. |  | (c)
94158.655 | 6.6 | 6.567 | -4.785 | -4.818 | -109 | -95 | -96 | 82 | 4741 | 8679 |  | CORR | AXGR | 07:56 | 07:58 | 07:58 | 77 | 27 | 18 | EXT |  | 0.89 | (c)
94160.05 | 7.995 | 7.967 | -3.39 | -3.418 | -2061 | -1706 | -1808 | 1556 | 3327 | 8679 |  | CORR | GENE | 02:41 | 03:38 | 03:22 | 91 | 505 | 11 | EXT |  | 0.89 | (c)
94160.481 | 8.426 | 8.407 | -2.959 | -2.978 | -2029 | -1863 | -1900 | 1771 | 2920 | 8679 |  | CORR | GENE | 02:46 | 03:13 | 03:07 | 58 | 258 | 12 | EXT |  | 0.89 | (c)
94160.714 | 8.659 | 8.604 | -2.726 | -2.781 | -1657 | -1000 | -1197 | 736 | 2620 | 8679 |  | CORR | GENE | 03:46 | 05:32 | 05:00 | 161 | 921 | 11 | EXT |  | 0.9 | (c)
94162.022 | 9.967 | 9.942 | -1.418 | -1.443 | 260 | 349 | 353 | 260 | 1406 | 8679 |  | CORR | CIGR | 08:56 | 09:10 | 09:11 | 37 | 186 | 11 | EXT |  | 0.89 | (c)
94163.134 | 11.079 | 11.004 | -0.306 | -0.381 | -1658 | -1497 | -1338 | 1017 | 275 | 8679 |  | CORR | GENE | 03:46 | 04:12 | 04:38 | 106 | 642 | 12 | EXT |  | 0.89 | (c)
94168.437 | 4.997 | 4.98 | -6.503 | -6.52 | 1175 | 1306 | 1339 | 1175 | 4980 | 8680 |  | CORR | CIGR | 01:12 | 01:33 | 01:38 | 44 | 328 | 10 | EXT |  | 0.89 | (c)
94174.685 | 11.245 | 11.203 | -0.255 | -0.297 | -944 | -887 | -575 | 207 | 48 | 8680 |  | CORR | GENE | 07:30 | 07:39 | 08:29 | 249 | 737 | 10 | EXT |  | 0.91 | (c)
94174.785 | 11.345 | 11.052 | -0.155 | -0.448 | 1656 | -1437 | -2056 | 1308 | 34 | 8680 |  | CORR | GENE | 02:29 | 06:10 | 04:30 | 414 | 1497 | 13 | EXT |  | 0.94 | (c)
94174.797 | 11.357 | 11.326 | -0.143 | -0.174 | -1233 | -1134 | -1101 | 969 | 116 | 8680 |  | CORR | GENE | 06:43 | 06:59 | 07:04 | 58 | 264 | 11 | EXT |  | 0.89 | (c)
94174.94 | 0 | -0.05 | -10.985 | -11.035 | -674 | 308 | 313 | 0 |  | 8681 | Нарушение формы кольцевого шва | GWAN |  | 09:55 | 00:34 | 12:35 | 0 | 1975 |  | EXT | Нарушение формы кольцевого шва |  | (c)
94174.94 | 0 | -0.023 | -10.985 | -11.008 | 1969 | 2109 | -2115 | 0 |  | 8681 | Нарушение формы кольцевого шва | GWAN |  | 05:02 | 05:24 | 06:03 | 0 | 753 |  | EXT | Нарушение формы кольцевого шва |  | (c)
94197.05 | 0 | -0.025 | -10.76 | -10.785 | -2117 | -1801 | -1806 | 114 |  | 8683 | Нарушение формы кольцевого шва | GWAN |  | 04:50 | 05:41 | 05:40 | 0 | 621 |  | EXT | Нарушение формы кольцевого шва Аномалия находится на упругопластическом изгибе: R=424 D, максимальное растяжение на 11.9 час. |  | (c)
94197.05 | 0 | -0.046 | -10.76 | -10.806 | -860 | 168 | -252 | 0 |  | 8683 | Нарушение формы кольцевого шва | GWAN |  | 08:13 | 10:59 | 09:51 | 0 | 1215 |  | EXT | Нарушение формы кольцевого шва Аномалия находится на упругопластическом изгибе: R=424 D, максимальное растяжение на 11.9 час. |  | (c)
94219.135 | 0 | -0.023 | -11.155 | -11.178 | 509 | 1328 | 1069 | 509 |  | 8685 | Нарушение формы кольцевого шва | GWAN |  | 04:08 | 06:20 | 05:38 | 0 | 1119 |  | EXT | Нарушение формы кольцевого шва |  | (c)
94219.135 | 0 | -0.043 | -11.155 | -11.198 | -1610 | -1040 | -1225 | 621 |  | 8685 | Нарушение формы кольцевого шва | GWAN |  | 10:26 | 11:58 | 11:28 | 0 | 769 |  | EXT | Нарушение формы кольцевого шва |  | (c)
94255.135 | 0 | -0.027 | -0.29 | -0.317 | [5 empty] | 8689 | Нарушение формы кольцевого шва | GWAN |  | 05:38 | 06:15 | 06:13 | 0 | 440 |  | INT | Нарушение формы кольцевого шва |  | (c)
94255.135 | 0 | -0.036 | -0.29 | -0.326 | [5 empty] | 8689 | Нарушение формы кольцевого шва | GWAN |  | 07:48 | 08:18 | 08:26 | 0 | 471 |  | EXT | Нарушение формы кольцевого шва |  | (c)
94255.135 | 0 | -0.052 | -0.29 | -0.342 | [5 empty] | 8689 | Нарушение формы кольцевого шва | GWAN |  | 09:60 | 10:25 | 10:29 | 0 | 354 |  | EXT | Нарушение формы кольцевого шва |  | (c)
94255.425 | 0 | 0 | -2.89 | -2.89 | 2198 | -1886 | -1932 | 1601 | 0 | 8690 | Непровар / утяжина | GWAN |  | 01:17 | 02:18 | 02:10 | 0 | 662 | 13 | INT | Непровар / утяжина Толщины: 18,7 / 25,0 мм |  | (c)
94258.635 | 0 | -0.023 | -1.495 | -1.518 | 1100 | 2042 | 1803 | 1100 |  | 8692а | Нарушение формы кольцевого шва | GWAN |  | 03:39 | 06:11 | 05:32 | 0 | 1405 |  | EXT | Нарушение формы кольцевого шва |  | (c)
94260.13 | 0 | -0.036 | -2.155 | -2.191 | 1636 | -1449 | -1951 | 1077 |  | 8692б | Нарушение формы кольцевого шва | GWAN |  | 08:37 | 00:19 | 10:58 | 0 | 1747 |  | EXT | Нарушение формы кольцевого шва |  | (c)