## аномалии
Расстояние, м | От левого шва до точки максимума, м | От левого шва до начала, м | От правого шва до точки максимума, м | От правого шва до начала, м | От продольного шва до точки начала дефекта, мм | От продольного шва до точки максимума, мм | От продольного шва до центра, мм | Минимальное расстояние до продольного шва, мм | Минимальное расстояние до кольцевого шва, мм | Номер трубы | описание | Характер аббр. | Класс размера аббр. | Ориентация точки начала дефекта, ч:мин | Ориентация точки максимума, ч:мин | Ориентация центра, ч:мин | Длина, мм | Ширина, мм | Значение глубины | Расположение | Комментарий | КБД | Опасность
34.925000 | 0.000000 | -0.016000 | -11.265000 | -11.281000 | 2186.000000 | -2072.000000 | -2087.000000 | 1898.000000 |  | 7 | Смещение кромок | GWAN |  | 04:33 | 05:05 | 05:03 | 0 | 378 | 3.662000 | EXT | Смещение кромок. Наружу. Величина смещения - 3.7 мм. |  | (c)
69.566000 | 0.086000 | 0.026000 | -11.594000 | -11.654000 | -848.000000 | -612.000000 | -622.000000 | 396.000000 | 26.000000 | 10 |  | ARTD | GENE | 04:53 | 05:31 | 05:30 | 92 | 452 | 10.000000 | EXT | -. Эквивалент потери металла 10%. |  | (c)
81.160000 | 0.000000 | -0.020000 | -11.400000 | -11.420000 | 1874.000000 | 2124.000000 | 2105.000000 | 1874.000000 |  | 11 | Нарушение формы кольцевого шва | GWAN |  | 01:25 | 02:06 | 02:03 | 0 | 461 |  | EXT | Нарушение формы кольцевого шва |  | (c)
138.430000 | 0.000000 | -0.016000 | -11.220000 | -11.236000 | -1207.000000 | -934.000000 | -999.000000 | 792.000000 |  | 16 | Смещение кромок | GWAN |  | 04:53 | 05:37 | 05:26 | 0 | 415 | 4.069000 | EXT | Смещение кромок. Наружу. Величина смещения - 4.1 мм. |  | (c)
138.430000 | 0.000000 | -0.029000 | -11.220000 | -11.249000 | -492.000000 | -72.000000 | 62.000000 | 0.000000 |  | 16 | Нарушение формы кольцевого шва | GWAN |  | 06:48 | 07:56 | 08:17 | 0 | 1108 |  | EXT | Нарушение формы кольцевого шва |  | (c)
249.955000 | 0.000000 | -0.027000 | -11.130000 | -11.157000 | -1782.000000 | -1046.000000 | -1006.000000 | 230.000000 |  | 26 | Нарушение формы кольцевого шва | GWAN |  | 04:48 | 06:46 | 06:53 | 0 | 1552 |  | EXT | Нарушение формы кольцевого шва. Аномалия находится на упругопластическом изгибе: R=418 D, максимальное растяжение на 0.5 час. |  | (c)
272.485000 | 0.000000 | -0.021000 | -11.245000 | -11.266000 | -1190.000000 | -1022.000000 | -603.000000 | 16.000000 |  | 28 | Нарушение формы кольцевого шва | GWAN |  | 05:35 | 06:02 | 07:10 | 0 | 1174 |  | EXT | Нарушение формы кольцевого шва. Аномалия находится на упругопластическом изгибе: R=769 D, максимальное растяжение на 0.7 час. |  | (c)
410.475000 | 1.110000 | 0.735000 | -10.055000 | -10.430000 | -77.000000 | 346.000000 | 219.000000 | 0.000000 | 735.000000 | 40а |  | CORR | GENE | 05:17 | 06:25 | 06:05 | 467 | 592 | 12.000000 | EXT | - |  | (c)
414.143000 | 4.778000 | 4.754000 | -6.387000 | -6.411000 | 432.000000 | 490.000000 | 485.000000 | 432.000000 | 4754.000000 | 40а |  | CORR | СIGR | 06:39 | 06:48 | 06:48 | 40 | 107 | 11.000000 | EXT | - |  | (c)
425.871000 | 0.073000 | 0.057000 | -7.649000 | -7.665000 | -2010.000000 | -1850.000000 | -1830.000000 | 1650.000000 | 57.000000 | 42а |  | CORR | СIGR | 04:48 | 05:13 | 05:17 | 28 | 360 | 13.000000 | EXT | - |  | (c)
425.988000 | 0.190000 | 0.175000 | -7.532000 | -7.547000 | -2175.000000 | -1811.000000 | -1974.000000 | 1773.000000 | 175.000000 | 42а |  | CORR | СIGR | 04:21 | 05:20 | 04:53 | 25 | 402 | 10.000000 | EXT | - |  | (c)
426.298000 | 0.500000 | 0.280000 | -7.222000 | -7.442000 | -1705.000000 | -1677.000000 | -1662.000000 | 1619.000000 | 280.000000 | 42а |  | CORR | GENE | 05:37 | 05:41 | 05:44 | 296 | 86 | 11.000000 | EXT | - |  | (c)
426.916000 | 1.118000 | 0.713000 | -6.604000 | -7.009000 | -1846.000000 | -1452.000000 | -1556.000000 | 1265.000000 | 713.000000 | 42а |  | CORR | GENE | 05:14 | 06:18 | 06:01 | 607 | 581 | 14.000000 | EXT | - |  | (c)
427.006000 | 1.208000 | 1.184000 | -6.514000 | -6.538000 | -1108.000000 | -1068.000000 | -965.000000 | 822.000000 | 1184.000000 | 42а |  | CORR | СIGR | 07:13 | 07:20 | 07:36 | 38 | 285 | 10.000000 | EXT | - |  | (c)
427.305000 | 1.507000 | 1.466000 | -6.215000 | -6.256000 | -1832.000000 | -1438.000000 | -1525.000000 | 1218.000000 | 1466.000000 | 42а |  | CORR | GENE | 05:16 | 06:20 | 06:06 | 559 | 614 | 14.000000 | EXT | - |  | (c)
428.431000 | 2.633000 | 2.559000 | -5.089000 | -5.163000 | -881.000000 | -836.000000 | -849.000000 | 817.000000 | 2559.000000 | 42а |  | CORR | GENE | 07:50 | 07:57 | 07:55 | 332 | 64 | 10.000000 | EXT | - |  | (c)
428.481000 | 2.683000 | 2.567000 | -5.039000 | -5.155000 | -1682.000000 | -1518.000000 | -1559.000000 | 1437.000000 | 2567.000000 | 42а |  | CORR | GENE | 05:41 | 06:07 | 06:00 | 134 | 245 | 12.000000 | EXT | - |  | (c)
428.499000 | 2.701000 | 2.295000 | -5.021000 | -5.427000 | -1432.000000 | -1300.000000 | -1353.000000 | 1273.000000 | 2295.000000 | 42а |  | CORR | GENE | 06:21 | 06:42 | 06:34 | 507 | 159 | 11.000000 | EXT | - |  | (c)
429.123000 | 3.325000 | 3.319000 | -4.397000 | -4.403000 | -1837.000000 | -1796.000000 | -1665.000000 | 1493.000000 | 3319.000000 | 42а |  | CORR | СIGR | 05:15 | 05:22 | 05:43 | 43 | 344 | 10.000000 | EXT | - |  | (c)
445.020000 | 0.000000 | -0.040000 | -11.675000 | -11.715000 | -1575.000000 | 1089.000000 | 70.000000 | 1575.000000 |  | 44 | Нарушение формы кольцевого шва | GWAN |  | 08:20 | 03:30 | 00:46 | 0 | 3290 |  | EXT | Нарушение формы кольцевого шва |  | (c)
455.615000 | 10.595000 | 10.573000 | -1.080000 | -1.102000 | 1814.000000 | 1914.000000 | 1961.000000 | 1814.000000 | 1075.000000 | 44 |  | CORR | СIGR | 05:27 | 05:43 | 05:51 | 27 | 295 | 12.000000 | EXT | - |  | (c)
455.773000 | 10.753000 | 10.729000 | -0.922000 | -0.946000 | 1846.000000 | 1915.000000 | 1892.000000 | 1846.000000 | 911.000000 | 44 |  | CORR | СIGR | 05:32 | 05:43 | 05:40 | 35 | 93 | 11.000000 | EXT | - |  | (c)
469.243000 | 0.918000 | 0.894000 | -10.507000 | -10.531000 | 300.000000 | 428.000000 | 402.000000 | 300.000000 | 894.000000 | 46 |  | CORR | СIGR | 03:50 | 04:10 | 04:06 | 30 | 203 | 10.000000 | EXT | - |  | (c)
505.388000 | 2.273000 | 2.264000 | -9.407000 | -9.416000 | -726.000000 | -665.000000 | -688.000000 | 650.000000 | 2264.000000 | 49 |  | CORR | СIGR | 05:53 | 06:03 | 05:59 | 27 | 76 | 10.000000 | EXT | - |  | (c)
560.585000 | 0.000000 | -0.032000 | -11.440000 | -11.472000 | 1815.000000 | -1870.000000 | -1173.000000 | 0.000000 |  | 54 | Нарушение формы кольцевого шва | GWAN |  | 00:36 | 02:42 | 04:34 | 0 | 2946 |  | EXT | Нарушение формы кольцевого шва |  | (c)
595.443000 | 0.893000 | 0.589000 | -10.682000 | -10.986000 | -1048.000000 | -991.000000 | -839.000000 | 629.000000 | 589.000000 | 57 | Металлургический дефект | MIAN | GENE | 04:36 | 04:45 | 05:09 | 344 | 419 | 15.652111 | INT | Металлургический дефект. Эквивалент потери металла 16%. |  | (c)
614.166000 | 8.041000 | 7.623000 | -3.274000 | -3.692000 | -1381.000000 | -1119.000000 | -1130.000000 | 879.000000 | 3197.000000 | 58 |  | DENT |  | 05:29 | 06:12 | 06:10 | 495 | 502 | 0.492958 |  | -. Аномалия находится на отводе. |  | (c)
698.135000 | 0.000000 | -0.011000 | -11.685000 | -11.696000 | -1691.000000 | -1549.000000 | -1542.000000 | 1392.000000 |  | 66 | Смещение кромок | GWAN |  | 05:28 | 05:51 | 05:52 | 0 | 299 | 4.422000 | EXT | Смещение кромок. Наружу. Величина смещения - 4.4 мм. |  | (c)
721.305000 | 0.000000 | -0.036000 | -10.875000 | -10.911000 | -1633.000000 | -1360.000000 | -1397.000000 | 1160.000000 |  | 68 | Смещение кромок | GWAN |  | 00:36 | 01:20 | 01:14 | 0 | 473 | 3.905000 | EXT | Смещение кромок. Вовнутрь. Величина смещения - 3.9 мм. |  | (c)
721.305000 | 0.000000 | -0.013000 | -10.875000 | -10.888000 | -971.000000 | 84.000000 | 86.000000 | 0.000000 |  | 68 | Нарушение формы кольцевого шва | GWAN |  | 02:23 | 05:13 | 05:13 | 0 | 2116 |  | EXT | Нарушение формы кольцевого шва |  | (c)
727.355000 | 6.050000 | 6.001000 | -4.825000 | -4.874000 | 1539.000000 | 2061.000000 | 1897.000000 | 1539.000000 | 4726.000000 | 68 |  | ARTD | GENE | 09:08 | 10:32 | 10:06 | 148 | 716 | 10.000000 | EXT | -. Эквивалент потери металла 10%. |  | (c)
732.180000 | 0.000000 | -0.041000 | -11.700000 | -11.741000 | 2030.000000 | -1793.000000 | -1957.000000 | 1482.000000 |  | 69 | Смещение кромок | GWAN |  | 00:58 | 02:41 | 02:14 | 0 | 950 | 3.384000 | EXT | Смещение кромок. Вовнутрь. Величина смещения - 3.4 мм. |  | (c)
732.180000 | 0.000000 | -0.036000 | -11.700000 | -11.736000 | -1320.000000 | -498.000000 | -229.000000 | 0.000000 |  | 69 | Нарушение формы кольцевого шва | GWAN |  | 03:57 | 06:10 | 06:53 | 0 | 2183 |  | EXT | Нарушение формы кольцевого шва |  | (c)
834.990000 | 0.000000 | -0.023000 | -11.070000 | -11.093000 | 1053.000000 | -1917.000000 | 2020.000000 | 1053.000000 |  | 78 | Нарушение формы кольцевого шва | GWAN |  | 05:30 | 09:31 | 08:06 | 0 | 1933 |  | EXT | Нарушение формы кольцевого шва. Аномалия находится на упругопластическом изгибе: R=592 D, максимальное растяжение на 11.8 час. |  | (c)
969.061000 | 11.206000 | 11.162000 | -0.154000 | -0.198000 | -941.000000 | -459.000000 | 1125.000000 | 0.000000 | 114.000000 | 89 |  | CORR | GENE | 03:26 | 04:44 | 08:59 | 84 | 4133 | 10.000000 | EXT | - |  | (c)
1036.795000 | 0.000000 | -0.036000 | -11.475000 | -11.511000 | 512.000000 | 1585.000000 | 1132.000000 | 512.000000 |  | 96 | Нарушение формы кольцевого шва | GWAN |  | 11:03 | 01:56 | 00:43 | 0 | 1240 |  | EXT | Нарушение формы кольцевого шва. Аномалия находится на отводе. |  | (c)
1093.710000 | 0.000000 | -0.030000 | -2.589000 | -2.619000 | -1639.000000 | 78.000000 | -717.000000 | 0.000000 |  | 100а | Нарушение формы кольцевого шва | GWAN |  | 00:34 | 05:11 | 03:02 | 0 | 1845 |  | EXT | Нарушение формы кольцевого шва |  | (c)
1093.710000 | 0.000000 | -0.034000 | -2.589000 | -2.623000 | 492.000000 | 1562.000000 | 1288.000000 | 492.000000 |  | 100а | Нарушение формы кольцевого шва | GWAN |  | 06:18 | 09:10 | 08:26 | 0 | 1592 |  | EXT | Нарушение формы кольцевого шва |  | (c)
1122.060000 | 0.000000 | -0.028000 | -11.625000 | -11.653000 | 1728.000000 | -533.000000 | -1178.000000 | 377.000000 |  | 105 | Нарушение формы кольцевого шва | GWAN |  | 08:01 | 01:56 | 00:12 | 0 | 3111 |  | EXT | Нарушение формы кольцевого шва |  | (c)
1139.064000 | 5.379000 | 5.363000 | -6.266000 | -6.282000 | -1966.000000 | -1717.000000 | -1813.000000 | 1660.000000 | 5363.000000 | 106 |  | GOUG | GENE | 06:38 | 07:18 | 07:02 | 291 | 306 | 10.000000 | EXT | -. Зона задиров. |  | (c)
1140.232000 | 6.547000 | 6.503000 | -5.098000 | -5.142000 | -980.000000 | -824.000000 | -845.000000 | 709.000000 | 5072.000000 | 106 |  | GOUG | GENE | 09:17 | 09:42 | 09:39 | 70 | 271 | 10.000000 | EXT | -. Задир. |  | (c)
1152.375000 | 7.045000 | 7.026000 | -4.660000 | -4.679000 | -1974.000000 | -1898.000000 | -1856.000000 | 1738.000000 | 4633.000000 | 107 |  | ARTD | СIGR | 05:21 | 05:33 | 05:40 | 46 | 236 | 10.000000 | EXT | -. Эквивалент потери металла 10%. |  | (c)
1171.466000 | 0.000000 | -0.023000 | -10.824000 | -10.847000 | -1870.000000 | -1620.000000 | -1438.000000 | 1005.000000 |  | 110а | Нарушение формы кольцевого шва | GWAN |  | 00:44 | 01:24 | 01:54 | 0 | 865 |  | EXT | Нарушение формы кольцевого шва |  | (c)
1171.466000 | 0.000000 | -0.030000 | -10.824000 | -10.854000 | 1627.000000 | 1888.000000 | 1902.000000 | 1627.000000 |  | 110а | Нарушение формы кольцевого шва | GWAN |  | 10:08 | 10:50 | 10:53 | 0 | 550 |  | EXT | Нарушение формы кольцевого шва |  | (c)
1178.932000 | 7.466000 | 6.845000 | -3.358000 | -3.979000 | 207.000000 | 250.000000 | 250.000000 | 207.000000 | 2920.000000 | 110а |  | CORR | GENE | 06:19 | 06:26 | 06:26 | 1059 | 86 | 11.000000 | EXT | - |  | (c)
1182.125000 | 10.659000 | 9.942000 | -0.165000 | -0.882000 | 223.000000 | 305.000000 | 268.000000 | 223.000000 | 20.000000 | 110а |  | CORR | GENE | 06:22 | 06:35 | 06:29 | 862 | 89 | 10.000000 | EXT | - |  | (c)
1182.222000 | 10.756000 | 10.595000 | -0.068000 | -0.229000 | 53.000000 | 141.000000 | 121.000000 | 53.000000 | 9.000000 | 110а |  | CORR | GENE | 05:54 | 06:08 | 06:05 | 220 | 136 | 10.000000 | EXT | - |  | (c)
1182.476000 | 0.186000 | 0.123000 | -11.419000 | -11.482000 | 593.000000 | 824.000000 | 731.000000 | 593.000000 | 123.000000 | 111 |  | CORR | GENE | 05:55 | 06:32 | 06:17 | 223 | 276 | 11.000000 | EXT | - |  | (c)
1183.932000 | 1.642000 | 1.488000 | -9.963000 | -10.117000 | 722.000000 | 733.000000 | 739.000000 | 722.000000 | 1488.000000 | 111 |  | CORR | AXGR | 06:16 | 06:18 | 06:19 | 218 | 35 | 10.000000 | EXT | - |  | (c)
1222.012000 | 0.000000 | -0.007000 | -0.818000 | -0.825000 | -283.000000 | 3.000000 | 442.000000 | 0.000000 |  | 116а | Нарушение формы кольцевого шва | GWAN |  | 01:37 | 02:23 | 03:34 | 0 | 1449 |  | INT | Нарушение формы кольцевого шва |  | (c)
1222.012000 | 0.000000 | -0.001000 | -0.818000 | -0.819000 | 1467.000000 | 2226.000000 | 2054.000000 | 1467.000000 |  | 116а | Нарушение формы кольцевого шва | GWAN |  | 06:19 | 08:22 | 07:54 | 0 | 1172 |  | INT | Нарушение формы кольцевого шва |  | (c)
1222.012000 | 0.000000 | -0.015000 | -0.818000 | -0.833000 | -1657.000000 | -1052.000000 | -1166.000000 | 676.000000 |  | 116а | Нарушение формы кольцевого шва | GWAN |  | 09:55 | 11:33 | 11:14 | 0 | 981 |  | INT | Нарушение формы кольцевого шва |  | (c)
1228.860000 | 0.000000 | -0.011000 | -2.469000 | -2.480000 | -406.000000 | 271.000000 | 92.000000 | 0.000000 |  | 121в | Нарушение формы кольцевого шва | GWAN |  | 01:37 | 03:26 | 02:57 | 0 | 997 |  | EXT | Нарушение формы кольцевого шва |  | (c)
1231.329000 | 0.000000 | -0.041000 | -10.811000 | -10.852000 | -891.000000 | 1019.000000 | 169.000000 | 0.000000 |  | 122а | Нарушение формы кольцевого шва | GWAN |  | 08:48 | 01:57 | 11:39 | 0 | 2121 |  | EXT | Нарушение формы кольцевого шва |  | (c)
1242.140000 | 0.000000 | -0.031000 | -5.905000 | -5.936000 | 565.000000 | 1078.000000 | 1436.000000 | 565.000000 |  | 123 | Нарушение формы кольцевого шва | GWAN |  | 09:30 | 10:53 | 11:50 | 0 | 1742 |  | EXT | Нарушение формы кольцевого шва |  | (c)
1242.818000 | 0.678000 | 0.053000 | -5.227000 | -5.852000 | -210.000000 | -184.000000 | -171.000000 | 132.000000 | 53.000000 | 123 |  | CORR | GENE | 07:25 | 07:29 | 07:31 | 1506 | 78 | 11.000000 | EXT | - |  | (c)
1243.782000 | 1.642000 | 1.352000 | -4.263000 | -4.553000 | 187.000000 | 261.000000 | 231.000000 | 187.000000 | 1352.000000 | 123 |  | CORR | GENE | 08:29 | 08:41 | 08:36 | 645 | 88 | 10.000000 | EXT | - |  | (c)
1246.118000 | 3.978000 | 3.599000 | -1.927000 | -2.306000 | -171.000000 | -153.000000 | -135.000000 | 99.000000 | 1856.000000 | 123 |  | CORR | GENE | 07:31 | 07:34 | 07:37 | 450 | 72 | 10.000000 | EXT | - |  | (c)
1270.900000 | 0.000000 | -0.012000 | -5.493000 | -5.505000 | 901.000000 | 1300.000000 | 1342.000000 | 901.000000 |  | 126а | Нарушение формы кольцевого шва | GWAN |  | 11:28 | 00:32 | 00:39 | 0 | 883 |  | EXT | Нарушение формы кольцевого шва |  | (c)
1305.220000 | 0.000000 | -0.010000 | -11.685000 | -11.695000 | 606.000000 | 703.000000 | 688.000000 | 606.000000 |  | 129 | Непровар / утяжина | GWAN |  | 08:07 | 08:22 | 08:20 | 0 | 165 | 10.000000 | INT | Непровар / утяжина |  | (c)
1316.905000 | 0.000000 | -0.014000 | -11.370000 | -11.384000 | 1539.000000 | 1754.000000 | 1750.000000 | 21.710635 |  | 130 | Нарушение формы кольцевого шва | GWAN |  | 02:35 | 03:10 | 03:09 | 0 | 423 |  | EXT | Нарушение формы кольцевого шва |  | (c)
1316.905000 | 0.000000 | -0.023000 | -11.370000 | -11.393000 | 90.000000 | 464.000000 | 371.000000 | 29.943146 |  | 130 | Нарушение формы кольцевого шва | GWAN |  | 10:41 | 11:42 | 11:27 | 0 | 563 |  | EXT | Нарушение формы кольцевого шва |  | (c)
1327.401000 | 10.496000 | 10.450000 | -0.874000 | -0.920000 | -1222.000000 | -1215.000000 | -1213.000000 | 81.359963 | 834.000000 | 130 |  | CORR | AXGR | 07:10 | 07:11 | 07:11 | 86 | 18 | 10.000000 | EXT | - |  | (c)
1328.275000 | 0.000000 | -0.030000 | -11.090000 | -11.120000 | -954.000000 | -598.000000 | -676.000000 | 32.076202 |  | 131 | Нарушение формы кольцевого шва | GWAN |  | 11:09 | 00:07 | 11:54 | 0 | 556 |  | EXT | Нарушение формы кольцевого шва |  | (c)
1336.760000 | 8.485000 | 8.433000 | -2.605000 | -2.657000 | -239.000000 | -225.000000 | -225.000000 | 16.965225 | 2556.000000 | 131 |  | GOUG | AXGR | 01:05 | 01:07 | 01:07 | 101 | 29 | 11.000000 | EXT | -. Задир. |  | (c)
1339.365000 | 0.000000 | -0.028000 | -11.160000 | -11.188000 | 828.000000 | -2206.000000 | 1815.000000 | 828.000000 |  | 132 | Нарушение формы кольцевого шва | GWAN |  | 05:49 | 09:40 | 08:29 | 0 | 1974 |  | EXT | Нарушение формы кольцевого шва. Аномалия находится на отводе. |  | (c)
1348.782000 | 9.417000 | 9.399000 | -1.743000 | -1.761000 | -2137.000000 | -2090.000000 | -2075.000000 | 2012.000000 | 1732.000000 | 132 |  | GOUG | СIGR | 09:51 | 09:58 | 10:01 | 29 | 125 | 14.000000 | EXT | -. Аномалия находится на отводе. Задир. |  | (c)
1384.855000 | 0.000000 | -0.021000 | -8.400000 | -8.421000 | -866.000000 | -646.000000 | -600.000000 | 335.000000 |  | 136 | Смещение кромок | GWAN |  | 04:04 | 04:40 | 04:47 | 0 | 531 | 3.314000 | EXT | Смещение кромок. Наружу. Величина смещения - 3.3 мм. |  | (c)
1384.855000 | 0.000000 | -0.033000 | -8.400000 | -8.433000 | 1255.000000 | 1581.000000 | 1461.000000 | 1255.000000 |  | 136 | Нарушение формы кольцевого шва | GWAN |  | 09:46 | 10:39 | 10:20 | 0 | 413 |  | EXT | Нарушение формы кольцевого шва |  | (c)
1388.903000 | 4.048000 | 3.919000 | -4.352000 | -4.481000 | -41.000000 | -24.000000 | -29.000000 | 17.000000 | 3919.000000 | 136 |  | LWAN |  | 06:17 | 06:20 | 06:19 | 197 | 24 | 10.000000 | EXT | -. Эквивалент потери металла 10%. |  | (c)
1416.055000 | 0.000000 | -0.026000 | -11.385000 | -11.411000 | -1948.000000 | -1733.000000 | -1653.000000 | 1358.000000 |  | 139 | Смещение кромок | GWAN |  | 03:56 | 04:31 | 04:44 | 0 | 590 | 3.490000 | EXT | Смещение кромок. Наружу. Аномалия находится на отводе. Величина смещения - 3.5 мм. |  | (c)
1427.440000 | 0.000000 | -0.021000 | -11.360000 | -11.381000 | 1522.000000 | 1772.000000 | 1905.000000 | 1522.000000 |  | 140 | Смещение кромок | GWAN |  | 05:56 | 06:36 | 06:58 | 0 | 767 | 3.793000 | EXT | Смещение кромок. Наружу. Аномалия находится на отводе. Величина смещения - 3.8 мм. |  | (c)
1427.440000 | 0.000000 | -0.026000 | -11.360000 | -11.386000 | -1339.000000 | -1212.000000 | -1231.000000 | 1122.000000 |  | 140 | Нарушение формы кольцевого шва | GWAN |  | 10:14 | 10:35 | 10:32 | 0 | 216 |  | INT | Нарушение формы кольцевого шва. Аномалия находится на отводе. |  | (c)
1450.200000 | 0.000000 | -0.031000 | -11.010000 | -11.041000 | -1907.000000 | -1701.000000 | -1710.000000 | 26.081884 |  | 142 | Смещение кромок | GWAN |  | 04:48 | 05:21 | 05:19 | 0 | 395 | 3.446000 | EXT | Смещение кромок. Наружу. Величина смещения - 3.4 мм. |  | (c)
1461.210000 | 0.000000 | -0.019000 | -6.018000 | -6.037000 | 1011.000000 | 1434.000000 | 1495.000000 | 20.361015 |  | 143а | Нарушение формы кольцевого шва | GWAN |  | 02:16 | 03:24 | 03:34 | 0 | 967 |  | EXT | Нарушение формы кольцевого шва |  | (c)
1461.210000 | 0.000000 | -0.019000 | -6.018000 | -6.037000 | -1694.000000 | -1581.000000 | -1480.000000 | 43.327375 |  | 143а | Нарушение формы кольцевого шва | GWAN |  | 07:00 | 07:18 | 07:34 | 0 | 428 |  | EXT | Нарушение формы кольцевого шва |  | (c)
1467.228000 | 0.000000 | -0.021000 | -1.577000 | -1.598000 | -1618.000000 | -1543.000000 | -1489.000000 | 1360.000000 |  | 143б | Нарушение формы кольцевого шва | GWAN |  | 05:09 | 05:21 | 05:30 | 0 | 259 |  | INT | Нарушение формы кольцевого шва |  | (c)
1467.228000 | 0.000000 | -0.030000 | -1.577000 | -1.607000 | -1037.000000 | -908.000000 | -916.000000 | 795.000000 |  | 143б | Непровар / утяжина | GWAN |  | 06:43 | 07:04 | 07:02 | 0 | 242 | 14.000000 | INT | Непровар / утяжина |  | (c)
1467.228000 | 0.000000 | -0.015000 | -1.577000 | -1.592000 | -85.000000 | 244.000000 | 243.000000 | 0.000000 |  | 143б | Нарушение формы кольцевого шва | GWAN |  | 09:16 | 10:10 | 10:09 | 0 | 657 |  | EXT | Нарушение формы кольцевого шва |  | (c)
1468.805000 | 0.000000 | -0.016000 | -1.857000 | -1.873000 | -470.000000 | -371.000000 | 161.000000 | 0.000000 |  | 143в | Нарушение формы кольцевого шва | GWAN |  | 01:45 | 02:01 | 03:27 | 0 | 1263 |  | EXT | Нарушение формы кольцевого шва |  | (c)
1472.615000 | 0.000000 | -0.036000 | -11.575000 | -11.611000 | 1784.000000 | 2112.000000 | 2064.000000 | 1784.000000 |  | 144а | Внутришовный дефект | GWAN |  | 01:49 | 02:42 | 02:34 | 0 | 560 | 16.000000 | INT | Внутришовный дефект. Аномалия находится на отводе. |  | (c)
1487.230000 | 3.040000 | 2.972000 | -8.100000 | -8.168000 | 1510.000000 | 1644.000000 | 1742.000000 | 2.075957 | 2972.000000 | 145а |  | CORR | GENE | 05:11 | 05:33 | 05:49 | 88 | 463 | 11.000000 | EXT | - |  | (c)
1487.418000 | 3.228000 | 3.214000 | -7.912000 | -7.926000 | 1229.000000 | 1545.000000 | 1432.000000 | 31.578798 | 3214.000000 | 145а |  | CORR | GENE | 04:26 | 05:17 | 04:59 | 70 | 407 | 11.000000 | EXT | - |  | (c)
1518.105000 | 0.000000 | -0.042000 | -11.285000 | -11.327000 | 799.000000 | 1250.000000 | 1403.000000 | 18.115603 |  | 148 | Нарушение формы кольцевого шва | GWAN |  | 01:13 | 02:25 | 02:50 | 0 | 1207 |  | EXT | Нарушение формы кольцевого шва |  | (c)
1518.105000 | 0.000000 | -0.022000 | -11.285000 | -11.307000 | 2.000000 | 105.000000 | 200.000000 | 16.158353 |  | 148 | Нарушение формы кольцевого шва | GWAN |  | 11:04 | 11:21 | 11:36 | 0 | 397 |  | EXT | Нарушение формы кольцевого шва |  | (c)
1542.771000 | 2.021000 | 1.998000 | -9.444000 | -9.467000 | -2021.000000 | -1942.000000 | -1947.000000 | 16.941553 | 1998.000000 | 150 |  | CORR | СIGR | 05:48 | 06:00 | 06:00 | 26 | 148 | 12.000000 | EXT | - |  | (c)
1552.215000 | 0.000000 | -0.051000 | -11.555000 | -11.606000 | 483.000000 | 678.000000 | 657.000000 | 38.986059 |  | 151 | Смещение кромок | GWAN |  | 02:04 | 02:36 | 02:33 | 0 | 349 | 4.528000 | EXT | Смещение кромок. Наружу. Величина смещения - 4.5 мм. |  | (c)
1556.505000 | 4.290000 | 4.199000 | -7.265000 | -7.356000 | 2172.000000 | -2064.000000 | -2033.000000 | 15.917325 | 4199.000000 | 151 |  | CORR | GENE | 06:37 | 07:13 | 07:18 | 119 | 511 | 10.000000 | EXT | - |  | (c)
1570.714000 | 0.000000 | -0.021000 | -2.796000 | -2.817000 | -2213.000000 | -2068.000000 | -2012.000000 | 1810.000000 |  | 152б | Нарушение формы кольцевого шва | GWAN |  | 07:20 | 07:43 | 07:52 | 0 | 403 |  | EXT | Нарушение формы кольцевого шва. Аномалия находится на отводе. |  | (c)
1570.714000 | 0.000000 | -0.019000 | -2.796000 | -2.815000 | -1632.000000 | -1109.000000 | -1210.000000 | 789.000000 |  | 152б | Нарушение формы кольцевого шва | GWAN |  | 08:53 | 10:18 | 10:01 | 0 | 842 |  | EXT | Нарушение формы кольцевого шва. Аномалия находится на отводе. |  | (c)
1570.714000 | 0.000000 | -0.033000 | -2.796000 | -2.829000 | -593.000000 | 587.000000 | 96.000000 | 593.000000 |  | 152б | Нарушение формы кольцевого шва | GWAN |  | 11:41 | 02:52 | 01:32 | 0 | 1378 |  | EXT | Нарушение формы кольцевого шва. Аномалия находится на отводе. |  | (c)
1573.510000 | 0.000000 | -0.026000 | -1.902000 | -1.928000 | -873.000000 | -652.000000 | -629.000000 | 31.010926 |  | 152в | Нарушение формы кольцевого шва | GWAN |  | 00:34 | 01:10 | 01:13 | 0 | 489 |  | EXT | Нарушение формы кольцевого шва. Аномалия находится на отводе. |  | (c)
1573.510000 | 0.000000 | -0.050000 | -1.902000 | -1.952000 | -43.000000 | 47.000000 | 349.000000 | 0.000000 |  | 152в | Смещение кромок | GWAN |  | 02:48 | 03:02 | 03:51 | 0 | 784 | 4.361000 | EXT | Смещение кромок. Наружу. Аномалия находится на отводе. Величина смещения - 4.4 мм. |  | (c)
1573.510000 | 0.000000 | -0.040000 | -1.902000 | -1.942000 | 1348.000000 | 1667.000000 | 1651.000000 | 0.000000 |  | 152в | Смещение кромок | GWAN |  | 06:32 | 07:24 | 07:21 | 0 | 607 | 2.854000 | EXT | Смещение кромок. Наружу. Аномалия находится на отводе. Величина смещения - 2.9 мм. |  | (c)
1573.510000 | 0.000000 | -0.006000 | -1.902000 | -1.908000 | 2227.000000 | -1598.000000 | -1835.000000 | 31.924125 |  | 152в | Нарушение формы кольцевого шва | GWAN |  | 08:54 | 10:37 | 09:59 | 0 | 798 |  | EXT | Нарушение формы кольцевого шва. Аномалия находится на отводе. |  | (c)
1582.442000 | 7.030000 | 7.012000 | -4.388000 | -4.406000 | 2008.000000 | 2221.000000 | 2162.000000 | 2008.000000 | 4359.000000 | 153а |  | CORR | СIGR | 05:39 | 06:13 | 06:04 | 47 | 308 | 13.000000 | EXT | - |  | (c)
1583.137000 | 7.725000 | 7.704000 | -3.693000 | -3.714000 | 1871.000000 | -2110.000000 | 2203.000000 | 1871.000000 | 3677.000000 | 153а |  | CORR | СIGR | 05:17 | 06:34 | 06:11 | 37 | 664 | 14.000000 | EXT | - |  | (c)
1584.379000 | 8.967000 | 8.947000 | -2.451000 | -2.471000 | 2051.000000 | -2180.000000 | -2196.000000 | 1981.000000 | 2286.000000 | 153а |  | CORR | GENE | 05:46 | 06:23 | 06:21 | 185 | 430 | 11.000000 | EXT | - |  | (c)
1595.153000 | 8.323000 | 8.197000 | -3.042000 | -3.168000 | -57.000000 | -45.000000 | -42.000000 | 27.000000 | 2800.000000 | 154 |  | CORR | AXGR | 03:14 | 03:16 | 03:16 | 368 | 30 | 10.000000 | EXT | - |  | (c)
1597.349000 | 10.519000 | 10.481000 | -0.846000 | -0.884000 | 1369.000000 | 1683.000000 | 1705.000000 | 1369.000000 | 776.000000 | 154 |  | CORR | GENE | 07:04 | 07:55 | 07:58 | 108 | 672 | 13.000000 | EXT | - |  | (c)
1597.576000 | 10.746000 | 10.684000 | -0.619000 | -0.681000 | 1425.000000 | 1581.000000 | 1606.000000 | 1425.000000 | 583.000000 | 154 |  | CORR | GENE | 07:13 | 07:38 | 07:42 | 98 | 362 | 12.000000 | EXT | - |  | (c)
1598.250000 | 0.055000 | 0.035000 | -11.625000 | -11.645000 | -354.000000 | -90.000000 | -4.000000 | 0.000000 | 35.000000 | 155 |  | CORR | GENE | 02:37 | 03:20 | 03:33 | 153 | 699 | 14.000000 | EXT | - |  | (c)
1599.908000 | 1.713000 | 0.692000 | -9.967000 | -10.988000 | 37.000000 | 119.000000 | 89.000000 | 37.000000 | 692.000000 | 155 |  | CORR | GENE | 03:40 | 03:53 | 03:48 | 1388 | 103 | 13.000000 | EXT | - |  | (c)
1601.937000 | 3.742000 | 3.726000 | -7.938000 | -7.954000 | -507.000000 | -345.000000 | -352.000000 | 198.000000 | 3726.000000 | 155 |  | CORR | СIGR | 02:12 | 02:38 | 02:37 | 45 | 309 | 10.000000 | EXT | - |  | (c)
1602.658000 | 4.463000 | 4.288000 | -7.217000 | -7.392000 | -177.000000 | -159.000000 | -160.000000 | 143.000000 | 4288.000000 | 155 |  | CORR | AXGR | 03:05 | 03:08 | 03:08 | 434 | 34 | 13.000000 | EXT | - |  | (c)
1623.752000 | 2.172000 | 2.161000 | -9.363000 | -9.374000 | 7.000000 | 19.000000 | 91.000000 | 7.000000 | 2161.000000 | 157 |  | CORR | СIGR | 06:14 | 06:16 | 06:27 | 23 | 167 | 11.000000 | EXT | - |  | (c)
1625.583000 | 4.003000 | 3.959000 | -7.532000 | -7.576000 | 643.000000 | 652.000000 | 652.000000 | 643.000000 | 3959.000000 | 157 | Металлургический дефект | MIAN | AXGR | 07:57 | 07:58 | 07:58 | 88 | 18 | 12.000000 | INT | Металлургический дефект. Эквивалент потери металла 12%. |  | (c)
1632.225000 | 10.645000 | 10.642000 | -0.890000 | -0.893000 | 1298.000000 | 1512.000000 | 1460.000000 | 1298.000000 | 292.000000 | 157 |  | GOUG | GENE | 09:42 | 10:17 | 10:09 | 601 | 325 | 13.000000 | EXT | -. Зона задиров. |  | (c)
1644.805000 | 0.000000 | -0.036000 | -11.710000 | -11.746000 | 1827.000000 | 2155.000000 | 2083.000000 | 1827.000000 |  | 159 | Смещение кромок | GWAN |  | 01:54 | 02:47 | 02:35 | 0 | 511 | 3.602000 | EXT | Смещение кромок. Вовнутрь. Величина смещения - 3.6 мм. |  | (c)
1644.805000 | 0.000000 | -0.026000 | -11.710000 | -11.736000 | -368.000000 | 1533.000000 | 664.000000 | 0.000000 |  | 159 | Нарушение формы кольцевого шва | GWAN |  | 08:00 | 01:06 | 10:46 | 0 | 2064 |  | EXT | Нарушение формы кольцевого шва |  | (c)
1651.502000 | 6.697000 | 6.685000 | -5.013000 | -5.025000 | -549.000000 | -509.000000 | -500.000000 | 451.000000 | 5003.000000 | 159 |  | CORR | СIGR | 07:30 | 07:37 | 07:38 | 22 | 97 | 10.000000 | EXT | - |  | (c)
1653.049000 | 8.244000 | 8.214000 | -3.466000 | -3.496000 | -579.000000 | -461.000000 | -490.000000 | 402.000000 | 3443.000000 | 159 |  | CORR | СIGR | 07:26 | 07:45 | 07:40 | 53 | 177 | 13.000000 | EXT | - |  | (c)
1653.674000 | 8.869000 | 8.635000 | -2.841000 | -3.075000 | -589.000000 | -566.000000 | -561.000000 | 534.000000 | 2761.000000 | 159 |  | CORR | GENE | 07:24 | 07:28 | 07:28 | 314 | 56 | 10.000000 | EXT | - |  | (c)
1681.416000 | 2.206000 | 2.152000 | -9.264000 | -9.318000 | 1168.000000 | 1284.000000 | 1346.000000 | 1168.000000 | 2152.000000 | 162 |  | CORR | GENE | 09:16 | 09:35 | 09:45 | 88 | 356 | 15.000000 | EXT | - |  | (c)
1681.501000 | 2.291000 | 2.266000 | -9.179000 | -9.204000 | 754.000000 | 895.000000 | 885.000000 | 754.000000 | 2266.000000 | 162 |  | CORR | GENE | 08:09 | 08:32 | 08:30 | 147 | 262 | 10.000000 | EXT | - |  | (c)
1682.043000 | 2.833000 | 2.806000 | -8.637000 | -8.664000 | 37.000000 | 362.000000 | 247.000000 | 37.000000 | 2806.000000 | 162 |  | CORR | GENE | 06:13 | 07:06 | 06:47 | 59 | 419 | 11.000000 | EXT | - |  | (c)
1682.081000 | 2.871000 | 2.833000 | -8.599000 | -8.637000 | -1050.000000 | -934.000000 | -915.000000 | 781.000000 | 2833.000000 | 162 |  | CORR | GENE | 03:18 | 03:36 | 03:40 | 63 | 269 | 10.000000 | EXT | - |  | (c)
1682.970000 | 3.760000 | 3.741000 | -7.710000 | -7.729000 | -198.000000 | -55.000000 | -74.000000 | 0.000000 | 3741.000000 | 162 |  | CORR | GENE | 05:35 | 05:58 | 05:55 | 57 | 248 | 10.000000 | EXT | - |  | (c)
1684.126000 | 4.916000 | 4.906000 | -6.554000 | -6.564000 | -1058.000000 | -850.000000 | -603.000000 | 147.000000 | 4906.000000 | 162 |  | CORR | СIGR | 03:17 | 03:50 | 04:30 | 27 | 911 | 10.000000 | EXT | - |  | (c)
1690.978000 | 0.298000 | 0.285000 | -11.137000 | -11.150000 | -1523.000000 | -1385.000000 | -1411.000000 | 1299.000000 | 285.000000 | 163 |  | CORR | СIGR | 09:12 | 09:34 | 09:30 | 34 | 223 | 11.000000 | EXT | - |  | (c)
1691.185000 | 0.505000 | 0.489000 | -10.930000 | -10.946000 | 2165.000000 | -2119.000000 | -2079.000000 | 1863.000000 | 489.000000 | 163 |  | CORR | СIGR | 07:07 | 07:35 | 07:42 | 43 | 433 | 14.000000 | EXT | - |  | (c)
1703.570000 | 1.455000 | 1.382000 | -9.695000 | -9.768000 | 227.000000 | 293.000000 | 287.000000 | 227.000000 | 1382.000000 | 164 |  | DENT |  | 09:17 | 09:28 | 09:27 | 125 | 118 | 0.633803 |  | -. Аномалия находится вблизи дефекта потери металла. |  | (c)
1703.576000 | 1.461000 | 1.457000 | -9.689000 | -9.693000 | 239.000000 | 317.000000 | 286.000000 | 239.000000 | 1457.000000 | 164 |  | GOUG | СIGR | 09:19 | 09:32 | 09:27 | 19 | 93 | 6.000000 | EXT | -. Задир. |  | (c)
1713.265000 | 0.000000 | -0.038000 | -11.615000 | -11.653000 | 1888.000000 | 2063.000000 | 2091.000000 | 1888.000000 |  | 165 | Внутришовный дефект | GWAN |  | 06:09 | 06:37 | 06:42 | 0 | 406 | 15.000000 | INT | Внутришовный дефект |  | (c)
1713.265000 | 0.000000 | -0.033000 | -11.615000 | -11.648000 | -1636.000000 | 412.000000 | -443.000000 | 750.000000 |  | 165 | Нарушение формы кольцевого шва | GWAN |  | 08:40 | 02:11 | 11:53 | 0 | 2386 |  | EXT | Нарушение формы кольцевого шва |  | (c)
1748.155000 | 0.000000 | -0.028000 | -11.590000 | -11.618000 | 384.000000 | -1799.000000 | 1989.000000 | 384.000000 |  | 168 | Нарушение формы кольцевого шва | GWAN |  | 06:27 | 00:34 | 10:46 | 0 | 3211 |  | EXT | Нарушение формы кольцевого шва |  | (c)
1759.745000 | 0.000000 | -0.039000 | -11.280000 | -11.319000 | 2086.000000 | -813.000000 | -1033.000000 | 0.000000 |  | 169 | Нарушение формы кольцевого шва | GWAN |  | 02:07 | 06:20 | 05:44 | 0 | 2684 |  | EXT | Нарушение формы кольцевого шва. Аномалия находится на отводе. |  | (c)
1763.883000 | 4.138000 | 3.944000 | -7.142000 | -7.336000 | -1046.000000 | -808.000000 | -816.000000 | 587.000000 | 3944.000000 | 169 |  | DENT |  | 05:42 | 06:20 | 06:19 | 326 | 459 | 0.704225 |  | -. Аномалия находится на отводе. |  | (c)
1805.740000 | 0.000000 | -0.022000 | -11.700000 | -11.722000 | 1699.000000 | 2189.000000 | 2050.000000 | 1699.000000 |  | 173 | Нарушение формы кольцевого шва | GWAN |  | 00:08 | 01:27 | 01:05 | 0 | 701 |  | EXT | Нарушение формы кольцевого шва |  | (c)
1817.085000 | 11.345000 | 11.204000 | -0.355000 | -0.496000 | -80.000000 | -60.000000 | -63.000000 | 46.000000 | 169.000000 | 173 |  | CORR | AXGR | 07:21 | 07:24 | 07:24 | 327 | 34 | 10.000000 | EXT | - |  | (c)
1840.705000 | 0.000000 | -0.027000 | -11.630000 | -11.657000 | 1549.000000 | 1936.000000 | 1836.000000 | 1549.000000 |  | 176 | Нарушение формы кольцевого шва | GWAN |  | 00:55 | 01:57 | 01:41 | 0 | 574 |  | EXT | Нарушение формы кольцевого шва |  | (c)
1840.705000 | 0.000000 | -0.028000 | -11.630000 | -11.658000 | -1325.000000 | -892.000000 | -222.000000 | 0.000000 |  | 176 | Нарушение формы кольцевого шва | GWAN |  | 05:11 | 06:21 | 08:09 | 0 | 2206 |  | EXT | Нарушение формы кольцевого шва |  | (c)
1840.705000 | 0.000000 | -0.041000 | -11.630000 | -11.671000 | 613.000000 | 816.000000 | 812.000000 | 613.000000 |  | 176 | Смещение кромок | GWAN |  | 10:24 | 10:56 | 10:56 | 0 | 398 | 4.876000 | EXT | Смещение кромок. Вовнутрь. Величина смещения - 4.9 мм. |  | (c)
1840.801000 | 0.096000 | 0.046000 | -11.534000 | -11.584000 | -1223.000000 | -1207.000000 | -1202.000000 | 1182.000000 | 46.000000 | 176 |  | CORR | AXGR | 05:27 | 05:30 | 05:31 | 199 | 41 | 11.000000 | EXT | - |  | (c)
1852.335000 | 0.000000 | -0.024000 | -11.225000 | -11.249000 | -1137.000000 | -893.000000 | -232.000000 | 0.000000 |  | 177 | Нарушение формы кольцевого шва | GWAN |  | 00:41 | 01:21 | 03:07 | 0 | 1810 |  | EXT | Нарушение формы кольцевого шва |  | (c)
1852.335000 | 0.000000 | -0.027000 | -11.225000 | -11.252000 | 1184.000000 | 1503.000000 | 1978.000000 | 1184.000000 |  | 177 | Нарушение формы кольцевого шва | GWAN |  | 06:56 | 07:47 | 09:04 | 0 | 1589 |  | EXT | Нарушение формы кольцевого шва |  | (c)
1858.973000 | 6.638000 | 6.629000 | -4.587000 | -4.596000 | -214.000000 | -142.000000 | -121.000000 | 28.000000 | 4560.000000 | 177 |  | CORR | СIGR | 03:10 | 03:22 | 03:25 | 36 | 185 | 10.000000 | EXT | - |  | (c)
1874.990000 | 0.000000 | -0.018000 | -11.375000 | -11.393000 | -603.000000 | -91.000000 | 1221.000000 | 0.000000 |  | 179 | Нарушение формы кольцевого шва | GWAN |  | 03:49 | 05:11 | 08:43 | 0 | 3648 |  | EXT | Нарушение формы кольцевого шва |  | (c)
1909.685000 | 0.000000 | -0.021000 | -11.705000 | -11.726000 | 901.000000 | 994.000000 | 1104.000000 | 901.000000 |  | 182 | Смещение кромок | GWAN |  | 06:17 | 06:32 | 06:50 | 0 | 407 | 3.838000 | EXT | Смещение кромок. Вовнутрь. Величина смещения - 3.8 мм. |  | (c)
1955.022000 | 10.642000 | 9.951000 | -0.758000 | -1.449000 | -1810.000000 | -1661.000000 | -1684.000000 | 33.910657 | 700.000000 | 185 |  | CORR | GENE | 05:52 | 06:16 | 06:12 | 749 | 252 | 12.000000 | EXT | - |  | (c)
1955.658000 | 11.278000 | 10.721000 | -0.122000 | -0.679000 | -1993.000000 | -1889.000000 | -1890.000000 | 19.199661 | 21.000000 | 185 |  | CORR | GENE | 05:22 | 05:39 | 05:39 | 658 | 205 | 10.000000 | EXT | - |  | (c)
1955.893000 | 0.113000 | 0.015000 | -10.862000 | -10.960000 | 1779.000000 | 1830.000000 | 1859.000000 | 16.965719 | 15.000000 | 186 |  | CORR | GENE | 05:28 | 05:36 | 05:41 | 608 | 161 | 10.000000 | EXT | - |  | (c)
1957.973000 | 2.193000 | 1.262000 | -8.782000 | -9.713000 | 2024.000000 | 2141.000000 | 2117.000000 | 0.000000 | 1262.000000 | 186 |  | CORR | GENE | 06:07 | 06:26 | 06:23 | 1355 | 186 | 12.000000 | EXT | - |  | (c)
1960.366000 | 4.586000 | 4.566000 | -6.389000 | -6.409000 | 1579.000000 | 1717.000000 | 1694.000000 | 24.632056 | 4566.000000 | 186 |  | CORR | GENE | 04:56 | 05:18 | 05:14 | 48 | 231 | 10.000000 | EXT | - |  | (c)
1960.603000 | 4.823000 | 4.750000 | -6.152000 | -6.225000 | 1230.000000 | 1351.000000 | 1389.000000 | 42.143583 | 4750.000000 | 186 |  | CORR | GENE | 03:59 | 04:19 | 04:25 | 90 | 319 | 10.000000 | EXT | - |  | (c)
1971.155000 | 4.400000 | 4.167000 | -6.980000 | -7.213000 | -2151.000000 | -1907.000000 | -1977.000000 | 1803.000000 | 4167.000000 | 187 |  | CORR | GENE | 05:31 | 06:11 | 05:59 | 589 | 348 | 12.000000 | EXT | - |  | (c)
1976.765000 | 10.010000 | 9.247000 | -1.370000 | -2.133000 | -2025.000000 | -1870.000000 | -1888.000000 | 1750.000000 | 1209.000000 | 187 |  | CORR | GENE | 05:51 | 06:16 | 06:14 | 924 | 275 | 13.000000 | EXT | - |  | (c)
1977.243000 | 10.488000 | 10.410000 | -0.892000 | -0.970000 | -2172.000000 | -1874.000000 | -1945.000000 | 1718.000000 | 153.000000 | 187 |  | CORR | GENE | 05:28 | 06:16 | 06:04 | 817 | 454 | 15.000000 | EXT | - |  | (c)
1978.135000 | 0.000000 | -0.016000 | -11.245000 | -11.261000 | 2053.000000 | -1676.000000 | -1815.000000 | 0.000000 |  | 188 | Нарушение формы кольцевого шва | GWAN |  | 03:49 | 05:48 | 05:25 | 0 | 1187 |  | EXT | Нарушение формы кольцевого шва |  | (c)
1978.135000 | 0.000000 | -0.017000 | -11.245000 | -11.262000 | -14.000000 | 130.000000 | 907.000000 | 32.477714 |  | 188 | Нарушение формы кольцевого шва | GWAN |  | 10:16 | 10:39 | 00:44 | 0 | 1842 |  | EXT | Нарушение формы кольцевого шва |  | (c)
1978.337000 | 0.202000 | 0.046000 | -11.043000 | -11.199000 | -1734.000000 | -1635.000000 | -1654.000000 | 40.092362 | 46.000000 | 188 |  | CORR | GENE | 05:38 | 05:54 | 05:51 | 399 | 160 | 10.000000 | EXT | - |  | (c)
1980.493000 | 2.358000 | 1.770000 | -8.887000 | -9.475000 | -1693.000000 | -1626.000000 | -1618.000000 | 43.404586 | 1770.000000 | 188 |  | CORR | GENE | 05:45 | 05:56 | 05:57 | 853 | 149 | 14.000000 | EXT | - |  | (c)
1981.599000 | 3.464000 | 3.366000 | -7.781000 | -7.879000 | -1800.000000 | -1556.000000 | -1652.000000 | 34.739806 | 3366.000000 | 188 |  | CORR | GENE | 05:28 | 06:07 | 05:51 | 200 | 296 | 9.000000 | EXT | - |  | (c)
1982.042000 | 3.907000 | 3.791000 | -7.338000 | -7.454000 | -1635.000000 | -1562.000000 | -1588.000000 | 48.095647 | 3791.000000 | 188 |  | CORR | GENE | 05:54 | 06:06 | 06:02 | 285 | 92 | 11.000000 | EXT | - |  | (c)
1982.300000 | 4.165000 | 4.099000 | -7.080000 | -7.146000 | -1793.000000 | -1721.000000 | -1670.000000 | 35.277284 | 4099.000000 | 188 |  | CORR | GENE | 05:29 | 05:40 | 05:49 | 114 | 248 | 14.000000 | EXT | - |  | (c)
1982.523000 | 4.388000 | 3.631000 | -6.857000 | -7.614000 | -1536.000000 | -1522.000000 | -1444.000000 | 56.054688 | 3631.000000 | 188 |  | CORR | GENE | 06:10 | 06:12 | 06:25 | 1206 | 183 | 14.000000 | EXT | - |  | (c)
1982.764000 | 4.629000 | 4.529000 | -6.616000 | -6.716000 | -1693.000000 | -1659.000000 | -1636.000000 | 43.412702 | 4529.000000 | 188 |  | CORR | GENE | 05:45 | 05:50 | 05:54 | 238 | 113 | 15.000000 | EXT | - |  | (c)
1983.541000 | 5.406000 | 4.848000 | -5.839000 | -6.397000 | -1728.000000 | -1519.000000 | -1533.000000 | 40.555504 | 4848.000000 | 188 |  | CORR | GENE | 05:39 | 06:13 | 06:11 | 666 | 390 | 12.000000 | EXT | - |  | (c)
1983.735000 | 5.600000 | 5.521000 | -5.645000 | -5.724000 | -1679.000000 | -1532.000000 | -1556.000000 | 44.519291 | 5139.000000 | 188 |  | CORR | GENE | 05:47 | 06:11 | 06:07 | 585 | 245 | 14.000000 | EXT | - |  | (c)
1984.368000 | 6.233000 | 6.205000 | -5.012000 | -5.040000 | -1658.000000 | -1593.000000 | -1588.000000 | 46.235509 | 4846.000000 | 188 |  | CORR | GENE | 05:51 | 06:01 | 06:02 | 194 | 140 | 13.000000 | EXT | - |  | (c)
1984.811000 | 6.676000 | 6.481000 | -4.569000 | -4.764000 | -1790.000000 | -1465.000000 | -1627.000000 | 35.532388 | 4459.000000 | 188 |  | CORR | GENE | 05:29 | 06:22 | 05:55 | 305 | 326 | 12.000000 | EXT | - |  | (c)
1985.169000 | 7.034000 | 6.848000 | -4.211000 | -4.397000 | -1678.000000 | -1586.000000 | -1589.000000 | 44.626961 | 3656.000000 | 188 |  | CORR | GENE | 05:47 | 06:02 | 06:02 | 741 | 178 | 14.000000 | EXT | - |  | (c)
1985.223000 | 7.088000 | 7.082000 | -4.157000 | -4.163000 | -1827.000000 | -1692.000000 | -1755.000000 | 32.548145 | 4143.000000 | 188 |  | CORR | СIGR | 05:23 | 05:45 | 05:35 | 20 | 144 | 14.000000 | EXT | - |  | (c)
1987.572000 | 9.437000 | 7.600000 | -1.808000 | -3.645000 | -1799.000000 | -1497.000000 | -1612.000000 | 34.788396 | 1560.000000 | 188 |  | CORR | GENE | 05:28 | 06:17 | 05:58 | 2085 | 375 | 14.000000 | EXT | - |  | (c)
1988.543000 | 10.408000 | 9.692000 | -0.837000 | -1.553000 | -1704.000000 | -1614.000000 | -1587.000000 | 42.486230 | 454.000000 | 188 |  | CORR | GENE | 05:43 | 05:58 | 06:02 | 1099 | 234 | 11.000000 | EXT | - |  | (c)
1989.103000 | 10.968000 | 10.829000 | -0.277000 | -0.416000 | -1390.000000 | -1385.000000 | -1376.000000 | 67.792385 | 209.000000 | 188 |  | CORR | AXGR | 06:34 | 06:35 | 06:36 | 207 | 30 | 11.000000 | EXT | - |  | (c)
1989.236000 | 11.101000 | 10.801000 | -0.144000 | -0.444000 | -1694.000000 | -1639.000000 | -1644.000000 | 43.316392 | 16.000000 | 188 |  | CORR | GENE | 05:45 | 05:53 | 05:53 | 428 | 100 | 14.000000 | EXT | - |  | (c)
1989.435000 | 0.055000 | 0.024000 | -11.255000 | -11.286000 | 1481.000000 | 1497.000000 | 1497.000000 | 56.657732 | 24.000000 | 189 |  | ARTD | AXGR | 04:29 | 04:32 | 04:32 | 167 | 32 | 12.000000 | EXT | -. Эквивалент потери металла 12%. |  | (c)
1989.522000 | 0.142000 | 0.015000 | -11.168000 | -11.295000 | 1933.000000 | 2034.000000 | 2018.000000 | 3.427945 | 15.000000 | 189 |  | CORR | GENE | 05:42 | 05:59 | 05:56 | 895 | 170 | 15.000000 | EXT | - |  | (c)
1990.252000 | 0.872000 | 0.396000 | -10.438000 | -10.914000 | 2140.000000 | 2188.000000 | 2171.000000 | 0.000000 | 396.000000 | 189 |  | CORR | GENE | 06:16 | 06:23 | 06:21 | 836 | 62 | 10.000000 | EXT | - |  | (c)
1990.460000 | 1.080000 | 1.019000 | -10.230000 | -10.291000 | 1934.000000 | 2062.000000 | 2007.000000 | 6.186190 | 1019.000000 | 189 |  | CORR | GENE | 05:42 | 06:03 | 05:54 | 741 | 147 | 12.000000 | EXT | - |  | (c)
1991.639000 | 2.259000 | 2.033000 | -9.051000 | -9.277000 | 1893.000000 | 2038.000000 | 1977.000000 | 6.995687 | 2033.000000 | 189 |  | CORR | GENE | 05:36 | 05:59 | 05:49 | 635 | 167 | 10.000000 | EXT | - |  | (c)
1992.003000 | 2.623000 | 2.180000 | -8.687000 | -9.130000 | 2140.000000 | 2200.000000 | 2183.000000 | 0.000000 | 2180.000000 | 189 |  | CORR | GENE | 06:16 | 06:25 | 06:23 | 1053 | 86 | 11.000000 | EXT | - |  | (c)
1992.577000 | 3.197000 | 3.148000 | -8.113000 | -8.162000 | 2030.000000 | 2043.000000 | 2043.000000 | 13.201358 | 3148.000000 | 189 |  | CORR | AXGR | 05:58 | 06:00 | 06:00 | 123 | 24 | 12.000000 | EXT | - |  | (c)
1992.909000 | 3.529000 | 3.523000 | -7.781000 | -7.787000 | -40.000000 | 17.000000 | 13.000000 | 0.000000 | 3523.000000 | 189 |  | LWAN |  | 00:24 | 00:33 | 00:32 | 21 | 108 | 15.000000 | EXT | -. Эквивалент потери металла 15%. |  | (c)
1993.656000 | 4.276000 | 3.910000 | -7.034000 | -7.400000 | -2181.000000 | -2176.000000 | -2165.000000 | 5.322867 | 3910.000000 | 189 |  | CORR | AXGR | 06:38 | 06:39 | 06:41 | 486 | 32 | 10.000000 | EXT | - |  | (c)
1994.403000 | 5.023000 | 4.715000 | -6.287000 | -6.595000 | -2190.000000 | -2139.000000 | -2156.000000 | 5.978461 | 4715.000000 | 189 |  | CORR | GENE | 06:37 | 06:45 | 06:42 | 373 | 67 | 10.000000 | EXT | - |  | (c)
1994.555000 | 5.175000 | 5.102000 | -6.135000 | -6.208000 | 2168.000000 | 2205.000000 | 2194.000000 | 0.000000 | 5102.000000 | 189 |  | CORR | GENE | 06:20 | 06:26 | 06:24 | 285 | 53 | 10.000000 | EXT | - |  | (c)
1994.960000 | 5.580000 | 5.467000 | -5.730000 | -5.843000 | 2191.000000 | 2207.000000 | 2203.000000 | 0.243233 | 5393.000000 | 189 |  | CORR | AXGR | 06:24 | 06:27 | 06:26 | 450 | 25 | 12.000000 | EXT | - |  | (c)
1998.272000 | 8.892000 | 6.208000 | -2.418000 | -5.102000 | -2195.000000 | -2153.000000 | -2129.000000 | 8.154896 | 2319.000000 | 189 |  | CORR | GENE | 06:36 | 06:43 | 06:47 | 2783 | 131 | 10.000000 | EXT | - |  | (c)
1999.789000 | 10.409000 | 10.356000 | -0.901000 | -0.954000 | -2122.000000 | -2106.000000 | -2108.000000 | 9.866004 | 789.000000 | 189 |  | CORR | AXGR | 06:48 | 06:50 | 06:50 | 165 | 28 | 10.000000 | EXT | - |  | (c)
2000.169000 | 10.789000 | 10.684000 | -0.521000 | -0.626000 | 2126.000000 | 2182.000000 | 2166.000000 | 0.000000 | 230.000000 | 189 |  | CORR | GENE | 06:13 | 06:22 | 06:20 | 396 | 80 | 10.000000 | EXT | - |  | (c)
2000.605000 | 11.225000 | 11.194000 | -0.085000 | -0.116000 | 1947.000000 | 2118.000000 | 2067.000000 | 0.000000 | 22.000000 | 189 |  | CORR | GENE | 05:44 | 06:12 | 06:04 | 94 | 240 | 13.000000 | EXT | - |  | (c)
2000.766000 | 0.076000 | 0.039000 | -11.199000 | -11.236000 | 2159.000000 | 2174.000000 | 2181.000000 | 0.459274 | 39.000000 | 190 |  | CORR | AXGR | 05:54 | 05:56 | 05:57 | 250 | 44 | 10.000000 | EXT | - |  | (c)
2011.965000 | 0.000000 | -0.026000 | -11.610000 | -11.636000 | -962.000000 | -282.000000 | -317.000000 | 26.433020 |  | 191 | Нарушение формы кольцевого шва | GWAN |  | 11:28 | 01:18 | 01:12 | 0 | 1290 |  | EXT | Нарушение формы кольцевого шва |  | (c)
2012.123000 | 0.158000 | 0.121000 | -11.452000 | -11.489000 | 1939.000000 | 2123.000000 | 2089.000000 | 0.000000 | 121.000000 | 191 |  | ARTD | GENE | 07:16 | 07:46 | 07:40 | 64 | 300 | 11.000000 | EXT | -. Эквивалент потери металла 11%. |  | (c)
2035.130000 | 0.000000 | -0.031000 | -10.045000 | -10.076000 | 254.000000 | 492.000000 | 473.000000 | 20.479301 |  | 193 | Смещение кромок | GWAN |  | 02:31 | 03:10 | 03:07 | 0 | 439 | 4.505000 | EXT | Смещение кромок. Вовнутрь. Величина смещения - 4.5 мм. Аномалия находится на упругопластическом изгибе: R=551 D, максимальное растяжение на 5.4 час. |  | (c)
2036.259000 | 1.129000 | 0.791000 | -8.916000 | -9.254000 | 1214.000000 | 1537.000000 | 1425.000000 | 30.809312 | 791.000000 | 193 |  | CORR | GENE | 05:06 | 05:58 | 05:40 | 385 | 423 | 14.000000 | EXT | -. Аномалия находится на упругопластическом изгибе: R=540 D, максимальное растяжение на 5.4 час. |  | (c)
2039.176000 | 4.046000 | 3.699000 | -5.999000 | -6.346000 | 1277.000000 | 1478.000000 | 1425.000000 | 41.094039 | 3699.000000 | 193 |  | CORR | GENE | 05:16 | 05:49 | 05:40 | 803 | 296 | 14.000000 | EXT | -. Аномалия находится на упругопластическом изгибе: R=478 D, максимальное растяжение на 5.1 час. |  | (c)
2145.081000 | 0.000000 | -0.027000 | -11.099000 | -11.126000 | 1617.000000 | 1730.000000 | 2000.000000 | 0.000000 |  | 203а | Нарушение формы кольцевого шва | GWAN |  | 01:25 | 01:44 | 02:27 | 0 | 767 |  | EXT | Нарушение формы кольцевого шва |  | (c)
2179.185000 | 0.000000 | -0.029000 | -10.385000 | -10.414000 | 172.000000 | 307.000000 | 494.000000 | 13.861165 |  | 206 | Нарушение формы кольцевого шва | GWAN |  | 00:39 | 01:01 | 01:31 | 0 | 645 |  | EXT | Нарушение формы кольцевого шва. Аномалия находится на упругопластическом изгибе: R=481 D, максимальное растяжение на 5.3 час. |  | (c)
2200.815000 | 0.000000 | -0.016000 | -11.705000 | -11.721000 | -1889.000000 | -1772.000000 | -1160.000000 | 432.000000 |  | 208 | Нарушение формы кольцевого шва | GWAN |  | 04:20 | 04:39 | 06:18 | 0 | 1457 |  | EXT | Нарушение формы кольцевого шва. Аномалия находится на отводе. |  | (c)
2200.815000 | 0.000000 | -0.016000 | -11.705000 | -11.721000 | 945.000000 | 1316.000000 | 1140.000000 | 945.000000 |  | 208 | Нарушение формы кольцевого шва | GWAN |  | 11:58 | 00:58 | 00:29 | 0 | 389 |  | EXT | Нарушение формы кольцевого шва. Аномалия находится на отводе. |  | (c)
2218.047000 | 5.527000 | 5.163000 | -5.573000 | -5.937000 | 1220.000000 | 1239.000000 | 1237.000000 | 1220.000000 | 5163.000000 | 209 |  | CORR | AXGR | 05:24 | 05:27 | 05:27 | 635 | 33 | 10.000000 | EXT | - |  | (c)
2246.425000 | 0.000000 | -0.021000 | -11.610000 | -11.631000 | -428.000000 | 267.000000 | -46.000000 | 0.000000 |  | 212 | Нарушение формы кольцевого шва | GWAN |  | 01:08 | 03:00 | 02:10 | 0 | 763 |  | EXT | Нарушение формы кольцевого шва |  | (c)
2258.035000 | 0.000000 | -0.029000 | -11.480000 | -11.509000 | 774.000000 | 888.000000 | 1126.000000 | 32.298547 |  | 213 | Нарушение формы кольцевого шва | GWAN |  | 04:50 | 05:08 | 05:47 | 0 | 704 |  | EXT | Нарушение формы кольцевого шва |  | (c)
2290.199000 | 9.304000 | 9.136000 | -1.856000 | -2.024000 | -1287.000000 | -1265.000000 | -1270.000000 | 76.169633 | 1823.000000 | 215 |  | CORR | AXGR | 06:13 | 06:16 | 06:16 | 201 | 34 | 10.000000 | EXT | - |  | (c)
2292.055000 | 0.000000 | -0.026000 | -11.640000 | -11.666000 | -15.000000 | 245.000000 | 284.000000 | 0.000000 |  | 216 | Нарушение формы кольцевого шва | GWAN |  | 01:15 | 01:57 | 02:03 | 0 | 597 |  | EXT | Нарушение формы кольцевого шва |  | (c)
2292.055000 | 0.000000 | -0.039000 | -11.640000 | -11.679000 | -653.000000 | -449.000000 | -390.000000 | 127.000000 |  | 216 | Нарушение формы кольцевого шва | GWAN |  | 11:32 | 00:05 | 00:15 | 0 | 526 |  | EXT | Нарушение формы кольцевого шва |  | (c)
2292.753000 | 0.698000 | 0.653000 | -10.942000 | -10.987000 | 1669.000000 | 1790.000000 | 1758.000000 | 1669.000000 | 653.000000 | 216 |  | CORR | GENE | 05:47 | 06:06 | 06:01 | 65 | 178 | 10.000000 | EXT | - |  | (c)
2311.859000 | 8.164000 | 8.155000 | -3.261000 | -3.270000 | -555.000000 | -432.000000 | -474.000000 | 394.000000 | 3065.000000 | 217 |  | GOUG | GENE | 03:46 | 04:06 | 03:59 | 205 | 162 | 10.000000 | EXT | -. Зона задиров. |  | (c)
2312.184000 | 8.489000 | 7.274000 | -2.936000 | -4.151000 | 1769.000000 | 1837.000000 | 1819.000000 | 1769.000000 | 2355.000000 | 217 |  | CORR | GENE | 10:01 | 10:12 | 10:09 | 1796 | 101 | 10.000000 | EXT | - |  | (c)
2326.450000 | 0.000000 | -0.026000 | -11.475000 | -11.501000 | 819.000000 | 1497.000000 | 1231.000000 | 47.421367 |  | 219 | Нарушение формы кольцевого шва | GWAN |  | 01:08 | 02:58 | 02:15 | 0 | 824 |  | EXT | Нарушение формы кольцевого шва |  | (c)
2337.925000 | 0.000000 | -0.028000 | -11.260000 | -11.288000 | -1893.000000 | -1682.000000 | -1665.000000 | 27.276900 |  | 220 | Нарушение формы кольцевого шва | GWAN |  | 05:53 | 06:27 | 06:30 | 0 | 455 |  | EXT | Нарушение формы кольцевого шва |  | (c)
2345.024000 | 7.099000 | 7.086000 | -4.161000 | -4.174000 | 1439.000000 | 1487.000000 | 1483.000000 | 56.707358 | 4154.000000 | 220 |  | GOUG | СIGR | 02:51 | 02:58 | 02:58 | 20 | 89 | 12.000000 | EXT | -. Задир. |  | (c)
2349.185000 | 0.000000 | -0.038000 | -11.230000 | -11.268000 | -1958.000000 | -1664.000000 | -1665.000000 | 45.633871 |  | 221 | Нарушение формы кольцевого шва | GWAN |  | 08:45 | 09:32 | 09:32 | 0 | 587 |  | EXT | Нарушение формы кольцевого шва |  | (c)
2352.159000 | 2.974000 | 2.967000 | -8.256000 | -8.263000 | -106.000000 | -66.000000 | -63.000000 | 1.712250 | 2967.000000 | 221 |  | GOUG | СIGR | 01:44 | 01:50 | 01:51 | 19 | 84 | 12.000000 | EXT | -. Задир. |  | (b)
2395.145000 | 0.000000 | -0.028000 | -11.375000 | -11.403000 | -375.000000 | -131.000000 | -78.000000 | 0.000000 |  | 225 | Нарушение формы кольцевого шва | GWAN |  | 05:27 | 06:07 | 06:15 | 0 | 593 |  | EXT | Нарушение формы кольцевого шва |  | (c)
2409.455000 | 0.000000 | -0.032000 | -2.895000 | -2.927000 | 1682.000000 | 1789.000000 | 1913.000000 | 0.000000 |  | 226б | Нарушение формы кольцевого шва | GWAN |  | 07:31 | 07:48 | 08:08 | 0 | 463 |  | EXT | Нарушение формы кольцевого шва. Аномалия находится на упругопластическом изгибе: R=701 D, максимальное растяжение на 7.9 час. |  | (c)
2412.350000 | 0.000000 | -0.034000 | -5.860000 | -5.894000 | -2122.000000 | -1982.000000 | -1879.000000 | 1635.000000 |  | 226в | Нарушение формы кольцевого шва | GWAN |  | 01:25 | 01:47 | 02:04 | 0 | 487 |  | EXT | Нарушение формы кольцевого шва. Аномалия находится на упругопластическом изгибе: R=474 D, максимальное растяжение на 7.4 час. |  | (c)
2415.121000 | 2.771000 | 2.763000 | -3.089000 | -3.097000 | -1062.000000 | -1053.000000 | -1050.000000 | 1039.000000 | 2763.000000 | 226в |  | CORR | PITT | 04:16 | 04:17 | 04:18 | 18 | 23 | 19.000000 | EXT | -. Аномалия находится на упругопластическом изгибе: R=425 D, максимальное растяжение на 7.2 час. |  | (c)
2438.253000 | 8.363000 | 8.340000 | -3.242000 | -3.265000 | 537.000000 | 962.000000 | 974.000000 | 537.000000 | 3206.000000 | 228 |  | CORR | GENE | 02:22 | 03:31 | 03:32 | 59 | 873 | 10.000000 | EXT | - |  | (c)
2464.245000 | 0.000000 | -0.035000 | -11.695000 | -11.730000 | 1152.000000 | 1429.000000 | 1422.000000 | 1152.000000 |  | 231 | Нарушение формы кольцевого шва | GWAN |  | 00:05 | 00:50 | 00:49 | 0 | 540 |  | EXT | Нарушение формы кольцевого шва |  | (c)
2464.245000 | 0.000000 | -0.042000 | -11.695000 | -11.737000 | 475.000000 | 878.000000 | 729.000000 | 475.000000 |  | 231 | Нарушение формы кольцевого шва | GWAN |  | 10:16 | 11:21 | 10:57 | 0 | 509 |  | EXT | Нарушение формы кольцевого шва |  | (c)
2485.186000 | 9.246000 | 9.177000 | -2.354000 | -2.423000 | -696.000000 | -433.000000 | -402.000000 | 108.000000 | 2149.000000 | 232 |  | CORR | GENE | 09:17 | 09:59 | 10:04 | 274 | 588 | 9.000000 | EXT | - |  | (c)
2487.464000 | 11.524000 | 11.479000 | -0.076000 | -0.121000 | -323.000000 | 270.000000 | 275.000000 | 0.000000 | 48.000000 | 232 |  | CORR | GENE | 10:17 | 11:52 | 11:53 | 73 | 1195 | 11.000000 | EXT | - |  | (c)
2533.086000 | 10.676000 | 10.518000 | -1.029000 | -1.187000 | -1649.000000 | -1624.000000 | -1629.000000 | 1610.000000 | 835.000000 | 236 |  | ARTD | AXGR | 07:40 | 07:44 | 07:43 | 352 | 39 | 10.000000 | EXT | -. Эквивалент потери металла 10%. |  | (c)
2534.151000 | 0.036000 | 0.017000 | -11.654000 | -11.673000 | 1946.000000 | 2141.000000 | -2111.000000 | 1707.000000 | 17.000000 | 237 |  | CORR | GENE | 07:46 | 08:18 | 08:51 | 111 | 808 | 13.000000 | EXT | - |  | (c)
2538.115000 | 4.000000 | 3.926000 | -7.690000 | -7.764000 | 2034.000000 | -2089.000000 | -2193.000000 | 1959.000000 | 3926.000000 | 237 |  | CORR | GENE | 08:00 | 08:55 | 08:38 | 91 | 468 | 10.000000 | EXT | - |  | (c)
2538.355000 | 4.240000 | 4.217000 | -7.450000 | -7.473000 | -307.000000 | -250.000000 | -227.000000 | 148.000000 | 4217.000000 | 237 |  | CORR | СIGR | 01:43 | 01:52 | 01:55 | 37 | 159 | 10.000000 | EXT | - |  | (c)
2545.872000 | 0.067000 | 0.033000 | -11.518000 | -11.552000 | 1178.000000 | 1193.000000 | 1193.000000 | 1178.000000 | 33.000000 | 238 |  | CORR | AXGR | 07:07 | 07:10 | 07:10 | 89 | 30 | 15.000000 | EXT | - |  | (c)
2566.237000 | 8.847000 | 8.768000 | -2.673000 | -2.752000 | 1233.000000 | 1367.000000 | 1510.000000 | 1233.000000 | 2640.000000 | 239 |  | CORR | GENE | 05:23 | 05:44 | 06:07 | 112 | 553 | 10.000000 | EXT | - |  | (c)
2566.587000 | 9.197000 | 9.180000 | -2.323000 | -2.340000 | 1576.000000 | 1656.000000 | 1677.000000 | 1576.000000 | 1647.000000 | 239 |  | CORR | GENE | 06:18 | 06:31 | 06:34 | 693 | 202 | 10.000000 | EXT | - |  | (c)
2567.024000 | 9.634000 | 9.220000 | -1.886000 | -2.300000 | 1347.000000 | 1411.000000 | 1432.000000 | 1347.000000 | 1655.000000 | 239 |  | CORR | GENE | 05:41 | 05:51 | 05:55 | 645 | 169 | 10.000000 | EXT | - |  | (c)
2568.025000 | 10.635000 | 10.026000 | -0.885000 | -1.494000 | 1327.000000 | 1695.000000 | 1558.000000 | 1327.000000 | 830.000000 | 239 |  | CORR | GENE | 05:38 | 06:37 | 06:15 | 664 | 461 | 10.000000 | EXT | - |  | (c)
2568.567000 | 11.177000 | 11.018000 | -0.343000 | -0.502000 | 1494.000000 | 1575.000000 | 1611.000000 | 1494.000000 | 83.000000 | 239 |  | CORR | GENE | 06:05 | 06:18 | 06:24 | 419 | 234 | 10.000000 | EXT | - |  | (c)
2568.910000 | 0.000000 | -0.033000 | -11.190000 | -11.223000 | -1455.000000 | -1251.000000 | -969.000000 | 0.000000 |  | 240 | Нарушение формы кольцевого шва | GWAN |  | 05:32 | 06:04 | 06:50 | 0 | 973 |  | INT | Нарушение формы кольцевого шва. Аномалия находится на отводе. |  | (c)
2568.910000 | 0.000000 | -0.020000 | -11.190000 | -11.210000 | 218.000000 | 1578.000000 | 984.000000 | 38.693351 |  | 240 | Нарушение формы кольцевого шва | GWAN |  | 10:02 | 01:41 | 00:05 | 0 | 1533 |  | EXT | Нарушение формы кольцевого шва. Аномалия находится на отводе. |  | (c)
2569.115000 | 0.205000 | 0.063000 | -10.985000 | -11.127000 | -1269.000000 | -1193.000000 | -1218.000000 | 77.620997 | 63.000000 | 240 |  | CORR | GENE | 06:02 | 06:14 | 06:10 | 464 | 101 | 10.000000 | EXT | -. Аномалия находится на отводе. |  | (c)
2570.805000 | 1.895000 | 1.702000 | -9.295000 | -9.488000 | -1225.000000 | -1116.000000 | -1137.000000 | 77.635263 | 1702.000000 | 240 |  | CORR | GENE | 06:09 | 06:26 | 06:23 | 253 | 175 | 13.000000 | EXT | -. Аномалия находится на отводе. |  | (c)
2575.782000 | 6.872000 | 6.860000 | -4.318000 | -4.330000 | -346.000000 | -330.000000 | -332.000000 | 24.487879 | 4307.000000 | 240 |  | CORR | PITT | 08:31 | 08:33 | 08:33 | 23 | 28 | 15.000000 | EXT | -. Аномалия находится на отводе. |  | (c)
2577.387000 | 8.477000 | 8.465000 | -2.713000 | -2.725000 | -302.000000 | -241.000000 | -261.000000 | 14.529207 | 2700.000000 | 240 |  | CORR | СIGR | 08:38 | 08:48 | 08:44 | 25 | 81 | 10.000000 | EXT | -. Аномалия находится на отводе. |  | (c)
2579.874000 | 10.964000 | 10.859000 | -0.226000 | -0.331000 | -575.000000 | -530.000000 | -520.000000 | 32.997115 | 118.000000 | 240 |  | CORR | GENE | 07:54 | 08:01 | 08:03 | 213 | 111 | 10.000000 | EXT | -. Аномалия находится на отводе. |  | (c)
2580.100000 | 0.000000 | -0.019000 | -11.395000 | -11.414000 | 717.000000 | 1466.000000 | 1474.000000 | 717.000000 |  | 241 | Нарушение формы кольцевого шва | GWAN |  | 02:22 | 04:23 | 04:24 | 0 | 1515 |  | EXT | Нарушение формы кольцевого шва. Аномалия находится на отводе. |  | (c)
2581.712000 | 1.612000 | 1.602000 | -9.783000 | -9.793000 | -1673.000000 | -1656.000000 | -1634.000000 | 1596.000000 | 1602.000000 | 241 |  | CORR | GENE | 07:56 | 07:59 | 08:03 | 123 | 78 | 13.000000 | EXT | - |  | (c)
2587.116000 | 7.016000 | 6.950000 | -4.379000 | -4.445000 | 1046.000000 | 1083.000000 | 1103.000000 | 1046.000000 | 4256.000000 | 241 |  | CORR | GENE | 03:15 | 03:21 | 03:24 | 189 | 113 | 14.000000 | EXT | - |  | (c)
2593.594000 | 2.099000 | 2.002000 | -9.056000 | -9.153000 | -36.000000 | -25.000000 | -26.000000 | 16.000000 | 2002.000000 | 242 |  | CORR | AXGR | 06:59 | 07:01 | 07:01 | 256 | 20 | 13.000000 | EXT | - |  | (c)
2594.012000 | 2.517000 | 2.427000 | -8.638000 | -8.728000 | -39.000000 | -26.000000 | -28.000000 | 16.000000 | 2427.000000 | 242 |  | CORR | AXGR | 06:59 | 07:01 | 07:01 | 325 | 24 | 13.000000 | EXT | - |  | (c)
2595.049000 | 3.554000 | 3.514000 | -7.601000 | -7.641000 | -106.000000 | -13.000000 | 75.000000 | 0.000000 | 3514.000000 | 242 |  | CORR | СIGR | 06:48 | 07:03 | 07:17 | 51 | 362 | 9.000000 | EXT | - |  | (c)
2595.471000 | 3.976000 | 3.834000 | -7.179000 | -7.321000 | -1224.000000 | -1136.000000 | -756.000000 | 288.000000 | 3834.000000 | 242 |  | CORR | GENE | 03:48 | 04:02 | 05:03 | 171 | 936 | 13.000000 | EXT | - |  | (c)
2597.017000 | 5.522000 | 5.451000 | -5.633000 | -5.704000 | -756.000000 | -360.000000 | -384.000000 | 12.000000 | 5451.000000 | 242 |  | CORR | GENE | 05:03 | 06:07 | 06:03 | 140 | 744 | 11.000000 | EXT | - |  | (c)
2598.868000 | 7.373000 | 7.361000 | -3.782000 | -3.794000 | -109.000000 | 4.000000 | -2.000000 | 0.000000 | 3769.000000 | 242 |  | CORR | СIGR | 06:48 | 07:06 | 07:05 | 25 | 213 | 10.000000 | EXT | - |  | (c)
2599.331000 | 7.836000 | 7.760000 | -3.319000 | -3.395000 | -129.000000 | -6.000000 | 31.000000 | 0.000000 | 3296.000000 | 242 |  | CORR | GENE | 06:44 | 07:04 | 07:10 | 99 | 320 | 9.000000 | EXT | - |  | (c)
2601.143000 | 9.648000 | 9.617000 | -1.507000 | -1.538000 | -165.000000 | -7.000000 | -63.000000 | 0.000000 | 1495.000000 | 242 |  | CORR | СIGR | 06:38 | 07:04 | 06:55 | 43 | 205 | 10.000000 | EXT | - |  | (c)
2602.755000 | 0.105000 | 0.088000 | -11.515000 | -11.532000 | 751.000000 | 1037.000000 | 932.000000 | 751.000000 | 88.000000 | 243 |  | CORR | GENE | 07:04 | 07:50 | 07:33 | 73 | 362 | 11.000000 | EXT | - |  | (c)
2602.844000 | 0.194000 | 0.168000 | -11.426000 | -11.452000 | 428.000000 | 544.000000 | 529.000000 | 428.000000 | 168.000000 | 243 |  | CORR | СIGR | 06:12 | 06:30 | 06:28 | 47 | 201 | 10.000000 | EXT | - |  | (c)
2603.507000 | 0.857000 | 0.609000 | -10.763000 | -11.011000 | 94.000000 | 535.000000 | 364.000000 | 94.000000 | 609.000000 | 243 |  | CORR | GENE | 05:18 | 06:29 | 06:01 | 336 | 540 | 10.000000 | EXT | - |  | (c)
2604.069000 | 1.419000 | 1.339000 | -10.201000 | -10.281000 | -296.000000 | -199.000000 | -4.000000 | 0.000000 | 1339.000000 | 243 |  | CORR | GENE | 04:15 | 04:30 | 05:02 | 102 | 584 | 11.000000 | EXT | - |  | (c)
2604.156000 | 1.506000 | 1.470000 | -10.114000 | -10.150000 | -985.000000 | -477.000000 | -670.000000 | 356.000000 | 1470.000000 | 243 |  | CORR | GENE | 02:24 | 03:46 | 03:14 | 140 | 629 | 12.000000 | EXT | - |  | (c)
2604.650000 | 2.000000 | 1.652000 | -9.620000 | -9.968000 | -948.000000 | -882.000000 | -851.000000 | 755.000000 | 1652.000000 | 243 |  | CORR | GENE | 02:30 | 02:40 | 02:45 | 563 | 193 | 10.000000 | EXT | - |  | (c)
2604.658000 | 2.008000 | 1.935000 | -9.612000 | -9.685000 | -45.000000 | 1082.000000 | 735.000000 | 0.000000 | 1935.000000 | 243 |  | CORR | GENE | 04:55 | 07:57 | 07:01 | 280 | 1559 | 10.000000 | EXT | - |  | (c)
2606.075000 | 3.425000 | 3.195000 | -8.195000 | -8.425000 | 691.000000 | 1099.000000 | 1161.000000 | 691.000000 | 3195.000000 | 243 |  | CORR | GENE | 06:54 | 08:00 | 08:10 | 284 | 940 | 15.000000 | EXT | - |  | (c)
2606.739000 | 4.089000 | 4.004000 | -7.531000 | -7.616000 | 924.000000 | 1243.000000 | 1319.000000 | 924.000000 | 4004.000000 | 243 |  | CORR | GENE | 07:32 | 08:23 | 08:35 | 159 | 791 | 10.000000 | EXT | - |  | (c)
2607.293000 | 4.643000 | 4.565000 | -6.977000 | -7.055000 | 50.000000 | 413.000000 | 474.000000 | 50.000000 | 4565.000000 | 243 |  | CORR | GENE | 05:11 | 06:09 | 06:19 | 147 | 847 | 10.000000 | EXT | - |  | (c)
2607.598000 | 4.948000 | 4.762000 | -6.672000 | -6.858000 | 307.000000 | 1145.000000 | 1087.000000 | 307.000000 | 4762.000000 | 243 |  | CORR | GENE | 05:52 | 08:07 | 07:58 | 290 | 1559 | 13.000000 | EXT | - |  | (c)
2607.978000 | 5.328000 | 5.230000 | -6.292000 | -6.390000 | -1015.000000 | -884.000000 | -739.000000 | 462.000000 | 5230.000000 | 243 |  | CORR | GENE | 02:19 | 02:40 | 03:03 | 133 | 553 | 12.000000 | EXT | - |  | (c)
2612.430000 | 9.780000 | 9.769000 | -1.840000 | -1.851000 | -778.000000 | -300.000000 | -514.000000 | 249.000000 | 1735.000000 | 243 |  | CORR | GENE | 02:57 | 04:14 | 03:40 | 116 | 528 | 9.000000 | EXT | - |  | (c)
2646.644000 | 9.504000 | 9.500000 | -2.086000 | -2.090000 | -2069.000000 | -2003.000000 | -2003.000000 | 1937.000000 | 2068.000000 | 246 |  | GOUG | СIGR | 06:01 | 06:11 | 06:11 | 22 | 132 | 10.000000 | EXT | -. Задир. |  | (c)
2675.467000 | 3.502000 | 3.488000 | -7.998000 | -8.012000 | -261.000000 | -203.000000 | -205.000000 | 149.000000 | 3488.000000 | 249 |  | GOUG | СIGR | 02:20 | 02:29 | 02:29 | 25 | 112 | 15.000000 | EXT | -. Задир. |  | (c)
2687.854000 | 4.389000 | 4.364000 | -6.996000 | -7.021000 | 1391.000000 | 1660.000000 | 1604.000000 | 1391.000000 | 4364.000000 | 250 |  | CORR | GENE | 04:43 | 05:27 | 05:18 | 62 | 425 | 10.000000 | EXT | - |  | (c)
2698.803000 | 3.953000 | 3.634000 | -7.732000 | -8.051000 | -354.000000 | -325.000000 | -333.000000 | 313.000000 | 3634.000000 | 251 |  | CORR | AXGR | 07:01 | 07:06 | 07:04 | 400 | 41 | 9.000000 | EXT | - |  | (c)
2700.971000 | 6.121000 | 6.097000 | -5.564000 | -5.588000 | -904.000000 | -771.000000 | -812.000000 | 720.000000 | 5548.000000 | 251 |  | CORR | СIGR | 05:32 | 05:54 | 05:47 | 40 | 184 | 10.000000 | EXT | - |  | (c)
2702.064000 | 7.214000 | 7.191000 | -4.471000 | -4.494000 | -1086.000000 | -702.000000 | -811.000000 | 537.000000 | 4392.000000 | 251 |  | CORR | GENE | 05:03 | 06:05 | 05:47 | 102 | 550 | 9.000000 | EXT | - |  | (c)
2702.244000 | 7.394000 | 7.349000 | -4.291000 | -4.336000 | -723.000000 | -617.000000 | -613.000000 | 503.000000 | 4282.000000 | 251 |  | CORR | GENE | 06:02 | 06:19 | 06:19 | 54 | 220 | 10.000000 | EXT | - |  | (c)
2715.020000 | 8.485000 | 8.413000 | -3.115000 | -3.187000 | 1965.000000 | 2158.000000 | -2199.000000 | 1902.000000 | 3083.000000 | 252 |  | CORR | GENE | 06:22 | 06:53 | 07:10 | 104 | 594 | 9.000000 | EXT | - |  | (c)
2715.325000 | 8.790000 | 8.732000 | -2.810000 | -2.868000 | 1822.000000 | 2055.000000 | 2012.000000 | 1822.000000 | 2810.000000 | 252 |  | CORR | GENE | 05:59 | 06:37 | 06:30 | 58 | 381 | 14.000000 | EXT | - |  | (c)
2716.411000 | 9.876000 | 9.761000 | -1.724000 | -1.839000 | 1572.000000 | 1848.000000 | 1877.000000 | 1572.000000 | 1702.000000 | 252 |  | CORR | GENE | 05:19 | 06:03 | 06:08 | 137 | 610 | 13.000000 | EXT | - |  | (c)
2753.110000 | 0.000000 | -0.010000 | -11.246000 | -11.256000 | -134.000000 | 66.000000 | 76.000000 | 0.000000 |  | 256а | Нарушение формы кольцевого шва | GWAN |  | 05:53 | 06:25 | 06:27 | 0 | 421 |  | EXT | Нарушение формы кольцевого шва |  | (c)
2766.391000 | 0.000000 | -0.020000 | -10.104000 | -10.124000 | 482.000000 | 567.000000 | 568.000000 | 482.000000 |  | 257а | Нарушение формы кольцевого шва | GWAN |  | 05:48 | 06:02 | 06:02 | 0 | 171 |  | INT | Нарушение формы кольцевого шва |  | (c)
2766.391000 | 0.000000 | -0.030000 | -10.104000 | -10.134000 | 1897.000000 | 2106.000000 | 2079.000000 | 1897.000000 |  | 257а | Нарушение формы кольцевого шва | GWAN |  | 09:36 | 10:10 | 10:06 | 0 | 363 |  | EXT | Нарушение формы кольцевого шва |  | (c)
2799.510000 | 0.000000 | -0.025000 | -11.460000 | -11.485000 | -1683.000000 | -1479.000000 | -1256.000000 | 829.000000 |  | 260 | Нарушение формы кольцевого шва | GWAN |  | 00:52 | 01:25 | 02:01 | 0 | 854 |  | EXT | Нарушение формы кольцевого шва |  | (c)
2799.510000 | 0.000000 | -0.008000 | -11.460000 | -11.468000 | -259.000000 | -98.000000 | 31.000000 | 0.000000 |  | 260 | Нарушение формы кольцевого шва | GWAN |  | 04:42 | 05:08 | 05:29 | 0 | 580 |  | EXT | Нарушение формы кольцевого шва |  | (c)
2810.970000 | 0.000000 | -0.026000 | -11.700000 | -11.726000 | 109.000000 | 227.000000 | 262.000000 | 109.000000 |  | 261 | Нарушение формы кольцевого шва | GWAN |  | 02:25 | 02:44 | 02:50 | 0 | 307 |  | EXT | Нарушение формы кольцевого шва |  | (c)
2834.365000 | 0.000000 | -0.029000 | -11.580000 | -11.609000 | 1778.000000 | -2092.000000 | -1430.000000 | 177.000000 |  | 263 | Нарушение формы кольцевого шва | GWAN |  | 04:09 | 05:44 | 07:31 | 0 | 2506 |  | EXT | Нарушение формы кольцевого шва |  | (c)
2857.280000 | 0.000000 | -0.032000 | -11.370000 | -11.402000 | -587.000000 | -510.000000 | -385.000000 | 14.794381 |  | 265 | Нарушение формы кольцевого шва | GWAN |  | 01:11 | 01:24 | 01:44 | 0 | 404 |  | EXT | Нарушение формы кольцевого шва |  | (c)
2857.280000 | 0.000000 | -0.014000 | -11.370000 | -11.384000 | 1400.000000 | 1753.000000 | 1663.000000 | 3.268515 |  | 265 | Смещение кромок | GWAN |  | 06:32 | 07:29 | 07:15 | 0 | 527 | 2.388390 | EXT | Смещение кромок. Наружу. Величина смещения - 2.4 мм. |  | (c)
2859.512000 | 2.232000 | 2.221000 | -9.138000 | -9.149000 | 228.000000 | 287.000000 | 278.000000 | 18.427348 | 2221.000000 | 265 |  | CORR | СIGR | 03:23 | 03:33 | 03:31 | 19 | 99 | 10.000000 | EXT | - |  | (c)
2863.237000 | 5.957000 | 5.926000 | -5.413000 | -5.444000 | 2076.000000 | 2091.000000 | 2089.000000 | 9.214114 | 5372.000000 | 265 |  | CORR | AXGR | 08:21 | 08:24 | 08:23 | 72 | 27 | 10.000000 | EXT | - |  | (c)
2864.509000 | 7.229000 | 7.218000 | -4.141000 | -4.152000 | 1732.000000 | 1811.000000 | 1784.000000 | 27.756221 | 4132.000000 | 265 |  | CORR | СIGR | 07:26 | 07:39 | 07:34 | 20 | 103 | 10.000000 | EXT | - |  | (c)
2864.584000 | 7.304000 | 7.238000 | -4.066000 | -4.132000 | 1402.000000 | 1528.000000 | 1503.000000 | 42.435094 | 4025.000000 | 265 |  | CORR | GENE | 06:32 | 06:53 | 06:49 | 107 | 202 | 17.000000 | EXT | - |  | (c)
2864.835000 | 7.555000 | 7.347000 | -3.815000 | -4.023000 | 1615.000000 | 1623.000000 | 1631.000000 | 45.792287 | 3810.000000 | 265 |  | CORR | AXGR | 07:07 | 07:08 | 07:09 | 213 | 32 | 13.000000 | EXT | - |  | (c)
2865.127000 | 7.847000 | 7.773000 | -3.523000 | -3.597000 | 1645.000000 | 1660.000000 | 1658.000000 | 44.106427 | 3469.000000 | 265 |  | CORR | AXGR | 07:12 | 07:14 | 07:14 | 128 | 26 | 10.000000 | EXT | - |  | (c)
2865.334000 | 8.054000 | 7.906000 | -3.316000 | -3.464000 | 1625.000000 | 1776.000000 | 1724.000000 | 24.816193 | 3291.000000 | 265 |  | CORR | GENE | 07:08 | 07:33 | 07:24 | 173 | 199 | 13.000000 | EXT | - |  | (c)
2865.721000 | 8.441000 | 8.430000 | -2.929000 | -2.940000 | 1982.000000 | 1994.000000 | 1993.000000 | 17.398721 | 2918.000000 | 265 |  | CORR | PITT | 08:06 | 08:08 | 08:08 | 22 | 22 | 23.000000 | EXT | - |  | (c)
2868.650000 | 0.000000 | -0.020000 | -11.520000 | -11.540000 | 1931.000000 | 2110.000000 | -1444.000000 | 359.000000 |  | 266 | Нарушение формы кольцевого шва | GWAN |  | 00:37 | 01:06 | 03:32 | 0 | 2172 |  | EXT | Нарушение формы кольцевого шва |  | (c)
2868.981000 | 0.331000 | 0.303000 | -11.189000 | -11.217000 | -38.000000 | -25.000000 | -28.000000 | 18.000000 | 303.000000 | 266 |  | CORR | AXGR | 07:19 | 07:22 | 07:21 | 62 | 20 | 10.000000 | EXT | - |  | (c)
2869.588000 | 0.938000 | 0.887000 | -10.582000 | -10.633000 | -34.000000 | -22.000000 | -23.000000 | 12.000000 | 887.000000 | 266 |  | CORR | AXGR | 07:20 | 07:22 | 07:22 | 108 | 23 | 11.000000 | EXT | - |  | (c)
2869.718000 | 1.068000 | 1.048000 | -10.452000 | -10.472000 | 245.000000 | 373.000000 | 352.000000 | 245.000000 | 1048.000000 | 266 |  | CORR | СIGR | 08:05 | 08:26 | 08:22 | 40 | 215 | 10.000000 | EXT | - |  | (c)
2869.810000 | 1.160000 | 1.130000 | -10.360000 | -10.390000 | 17.000000 | 128.000000 | 152.000000 | 17.000000 | 1130.000000 | 266 |  | CORR | GENE | 07:28 | 07:46 | 07:50 | 62 | 270 | 10.000000 | EXT | - |  | (c)
2871.203000 | 2.553000 | 2.532000 | -8.967000 | -8.988000 | -485.000000 | -141.000000 | -251.000000 | 16.000000 | 2532.000000 | 266 |  | CORR | GENE | 06:07 | 07:03 | 06:45 | 69 | 469 | 10.000000 | EXT | - |  | (c)
2871.506000 | 2.856000 | 2.818000 | -8.664000 | -8.702000 | -332.000000 | -171.000000 | -184.000000 | 35.000000 | 2818.000000 | 266 |  | CORR | GENE | 06:32 | 06:58 | 06:56 | 149 | 296 | 11.000000 | EXT | - |  | (c)
2872.357000 | 3.707000 | 3.692000 | -7.813000 | -7.828000 | -484.000000 | 106.000000 | -130.000000 | 0.000000 | 3692.000000 | 266 |  | CORR | GENE | 06:07 | 07:43 | 07:05 | 116 | 709 | 10.000000 | EXT | - |  | (c)
2872.568000 | 3.918000 | 3.907000 | -7.602000 | -7.613000 | -215.000000 | -84.000000 | -92.000000 | 0.000000 | 3907.000000 | 266 |  | CORR | СIGR | 06:51 | 07:12 | 07:11 | 39 | 246 | 10.000000 | EXT | - |  | (c)
2874.485000 | 5.835000 | 5.741000 | -5.685000 | -5.779000 | 108.000000 | 483.000000 | 337.000000 | 108.000000 | 5664.000000 | 266 |  | CORR | GENE | 07:43 | 08:43 | 08:20 | 115 | 458 | 12.000000 | EXT | - |  | (c)
2874.643000 | 5.993000 | 5.950000 | -5.527000 | -5.570000 | 522.000000 | 545.000000 | 535.000000 | 522.000000 | 5316.000000 | 266 |  | CORR | AXGR | 08:50 | 08:53 | 08:52 | 254 | 27 | 10.000000 | EXT | - |  | (c)
2874.756000 | 6.106000 | 6.083000 | -5.414000 | -5.437000 | -1348.000000 | -1149.000000 | -1178.000000 | 1008.000000 | 5377.000000 | 266 |  | CORR | GENE | 03:48 | 04:20 | 04:15 | 60 | 340 | 10.000000 | EXT | - |  | (c)
2875.252000 | 6.602000 | 6.586000 | -4.918000 | -4.934000 | -953.000000 | -909.000000 | -896.000000 | 840.000000 | 4908.000000 | 266 |  | CORR | СIGR | 04:52 | 04:59 | 05:01 | 26 | 113 | 8.000000 | EXT | - |  | (c)
2875.759000 | 7.109000 | 7.032000 | -4.411000 | -4.488000 | -819.000000 | -798.000000 | -796.000000 | 773.000000 | 4131.000000 | 266 |  | CORR | GENE | 05:13 | 05:17 | 05:17 | 357 | 46 | 10.000000 | EXT | - |  | (c)
2879.881000 | 11.231000 | 11.222000 | -0.289000 | -0.298000 | 67.000000 | 179.000000 | 126.000000 | 67.000000 | 278.000000 | 266 |  | CORR | СIGR | 07:36 | 07:54 | 07:46 | 20 | 119 | 12.000000 | EXT | - |  | (c)
2887.221000 | 7.051000 | 7.022000 | -4.514000 | -4.543000 | 618.000000 | 631.000000 | 632.000000 | 618.000000 | 4468.000000 | 267а |  | CORR | AXGR | 07:08 | 07:10 | 07:11 | 75 | 29 | 10.000000 | EXT | - |  | (c)
2887.698000 | 7.528000 | 7.485000 | -4.037000 | -4.080000 | 537.000000 | 545.000000 | 553.000000 | 537.000000 | 3975.000000 | 267а |  | CORR | AXGR | 06:55 | 06:57 | 06:58 | 105 | 33 | 10.000000 | EXT | - |  | (c)
2888.997000 | 8.827000 | 8.779000 | -2.738000 | -2.786000 | 527.000000 | 553.000000 | 575.000000 | 527.000000 | 2543.000000 | 267а |  | CORR | GENE | 06:54 | 06:58 | 07:01 | 243 | 96 | 11.000000 | EXT | - |  | (c)
2891.036000 | 10.866000 | 10.797000 | -0.699000 | -0.768000 | 752.000000 | 761.000000 | 767.000000 | 752.000000 | 641.000000 | 267а |  | CORR | AXGR | 07:30 | 07:31 | 07:32 | 127 | 29 | 9.000000 | EXT | - |  | (c)
2894.409000 | 2.674000 | 2.629000 | -6.091000 | -6.136000 | 884.000000 | 933.000000 | 935.000000 | 884.000000 | 2629.000000 | 267б |  | CORR | GENE | 05:23 | 05:31 | 05:31 | 63 | 103 | 10.000000 | EXT | - |  | (c)
2899.249000 | 7.514000 | 7.511000 | -1.251000 | -1.254000 | 514.000000 | 572.000000 | 561.000000 | 514.000000 | 1224.000000 | 267б |  | CORR | СIGR | 04:23 | 04:33 | 04:31 | 30 | 94 | 11.000000 | EXT | - |  | (c)
2900.200000 | 8.465000 | 7.847000 | -0.300000 | -0.918000 | 673.000000 | 719.000000 | 723.000000 | 673.000000 | 41.000000 | 267б |  | CORR | GENE | 04:49 | 04:56 | 04:57 | 877 | 101 | 11.000000 | EXT | - |  | (c)
2935.052000 | 0.000000 | -0.035000 | -2.835000 | -2.870000 | -1936.000000 | -1683.000000 | -1546.000000 | 1156.000000 |  | 271аа | Нарушение формы кольцевого шва | GWAN |  | 07:20 | 08:00 | 08:22 | 0 | 780 |  | EXT | Нарушение формы кольцевого шва |  | (c)
2937.887000 | 0.000000 | -0.031000 | -11.395000 | -11.426000 | -1482.000000 | -1192.000000 | -1195.000000 | 907.000000 |  | 271ба | Нарушение формы кольцевого шва | GWAN |  | 09:21 | 10:08 | 10:07 | 0 | 575 |  | EXT | Нарушение формы кольцевого шва |  | (c)
2953.429000 | 4.147000 | 4.137000 | -3.914000 | -3.924000 | 272.000000 | 437.000000 | 468.000000 | 272.000000 | 3886.000000 | 273ааа |  | CORR | СIGR | 11:32 | 11:59 | 00:04 | 38 | 392 | 10.000000 | EXT | - |  | (c)
2953.728000 | 4.446000 | 4.281000 | -3.615000 | -3.780000 | 60.000000 | 710.000000 | 444.000000 | 60.000000 | 3467.000000 | 273ааа |  | CORR | GENE | 10:58 | 00:43 | 00:00 | 313 | 767 | 10.000000 | EXT | - |  | (c)
2955.498000 | 6.216000 | 5.751000 | -1.845000 | -2.310000 | -750.000000 | -353.000000 | -384.000000 | 19.000000 | 1757.000000 | 273ааа |  | CORR | GENE | 08:48 | 09:52 | 09:46 | 553 | 730 | 9.000000 | EXT | - |  | (c)
2955.697000 | 6.415000 | 6.393000 | -1.646000 | -1.668000 | -715.000000 | -617.000000 | -245.000000 | 0.000000 | 1602.000000 | 273ааа |  | CORR | GENE | 08:53 | 09:09 | 10:09 | 66 | 940 | 12.000000 | EXT | - |  | (c)
2956.027000 | 6.745000 | 6.575000 | -1.316000 | -1.486000 | -694.000000 | -538.000000 | -387.000000 | 81.000000 | 1269.000000 | 273ааа |  | CORR | GENE | 08:57 | 09:22 | 09:46 | 217 | 613 | 9.000000 | EXT | - |  | (c)
2957.343000 | 0.000000 | -0.012000 | -5.410000 | -5.422000 | 1973.000000 | 2196.000000 | -2160.000000 | 5.670448 |  | 273аба | Нарушение формы кольцевого шва | GWAN |  | 07:53 | 08:29 | 08:46 | 0 | 656 |  | EXT | Нарушение формы кольцевого шва |  | (c)
2968.978000 | 6.225000 | 6.179000 | -2.474000 | -2.520000 | 1520.000000 | 1620.000000 | 1625.000000 | 1520.000000 | 2439.000000 | 274аа |  | CORR | GENE | 08:15 | 08:31 | 08:32 | 81 | 210 | 12.000000 | EXT | - |  | (c)
2969.870000 | 7.117000 | 7.050000 | -1.582000 | -1.649000 | -734.000000 | -633.000000 | -620.000000 | 507.000000 | 1564.000000 | 274аа |  | CORR | GENE | 02:11 | 02:27 | 02:29 | 85 | 226 | 11.000000 | EXT | - |  | (c)
2974.897000 | 3.445000 | 3.422000 | -7.473000 | -7.496000 | -884.000000 | -865.000000 | -866.000000 | 848.000000 | 3422.000000 | 275а |  | CORR | PITT | 09:18 | 09:21 | 09:21 | 39 | 36 | 15.000000 | EXT | - |  | (c)
2977.659000 | 6.207000 | 5.614000 | -4.711000 | -5.304000 | 1894.000000 | 2114.000000 | -2209.000000 | 1852.000000 | 4588.000000 | 275а |  | CORR | GENE | 04:46 | 05:22 | 05:44 | 716 | 715 | 11.000000 | EXT | - |  | (c)
2982.370000 | 0.000000 | -0.028000 | -11.720000 | -11.748000 | -1985.000000 | -1639.000000 | -1536.000000 | 1086.000000 |  | 276 | Нарушение формы кольцевого шва | GWAN |  | 01:59 | 02:54 | 03:11 | 0 | 899 |  | EXT | Нарушение формы кольцевого шва |  | (c)
2982.370000 | 0.000000 | -0.029000 | -11.720000 | -11.749000 | 1333.000000 | 1830.000000 | 1657.000000 | 1333.000000 |  | 276 | Нарушение формы кольцевого шва | GWAN |  | 10:54 | 00:14 | 11:46 | 0 | 649 |  | EXT | Нарушение формы кольцевого шва |  | (c)
2982.643000 | 0.273000 | 0.247000 | -11.447000 | -11.473000 | -341.000000 | -315.000000 | -299.000000 | 257.000000 | 247.000000 | 276 |  | CORR | GENE | 06:24 | 06:28 | 06:31 | 123 | 84 | 13.000000 | EXT | - |  | (c)
2983.199000 | 0.829000 | 0.760000 | -10.891000 | -10.960000 | -299.000000 | -240.000000 | -206.000000 | 112.000000 | 760.000000 | 276 |  | CORR | GENE | 06:31 | 06:40 | 06:46 | 490 | 187 | 15.000000 | EXT | - |  | (c)
2984.169000 | 1.799000 | 1.581000 | -9.921000 | -10.139000 | -304.000000 | -266.000000 | -210.000000 | 115.000000 | 1581.000000 | 276 |  | CORR | GENE | 06:30 | 06:36 | 06:45 | 640 | 189 | 14.000000 | EXT | - |  | (c)
2984.948000 | 2.578000 | 2.229000 | -9.142000 | -9.491000 | -292.000000 | -252.000000 | -243.000000 | 194.000000 | 2229.000000 | 276 |  | CORR | GENE | 06:32 | 06:38 | 06:40 | 673 | 98 | 14.000000 | EXT | - |  | (c)
2986.162000 | 3.792000 | 3.710000 | -7.928000 | -8.010000 | 21.000000 | 21.000000 | 29.000000 | 21.000000 | 3710.000000 | 276 |  | CORR | AXGR | 07:22 | 07:22 | 07:24 | 198 | 17 | 10.000000 | EXT | - |  | (c)
2987.032000 | 4.662000 | 4.434000 | -7.058000 | -7.286000 | -217.000000 | -76.000000 | -138.000000 | 58.000000 | 4434.000000 | 276 |  | CORR | GENE | 06:44 | 07:07 | 06:57 | 613 | 159 | 13.000000 | EXT | - |  | (c)
2989.971000 | 7.601000 | 7.290000 | -4.119000 | -4.430000 | -226.000000 | -200.000000 | -165.000000 | 104.000000 | 4073.000000 | 276 |  | CORR | GENE | 06:42 | 06:47 | 06:52 | 357 | 122 | 12.000000 | EXT | - |  | (c)
2991.358000 | 8.988000 | 8.787000 | -2.732000 | -2.933000 | -218.000000 | -204.000000 | -178.000000 | 138.000000 | 2565.000000 | 276 |  | CORR | GENE | 06:44 | 06:46 | 06:50 | 368 | 80 | 10.000000 | EXT | - |  | (c)
2991.766000 | 9.396000 | 9.260000 | -2.324000 | -2.460000 | -660.000000 | -392.000000 | -395.000000 | 129.000000 | 2228.000000 | 276 |  | CORR | GENE | 05:32 | 06:16 | 06:15 | 232 | 531 | 11.000000 | EXT | - |  | (c)
2992.217000 | 9.847000 | 9.833000 | -1.873000 | -1.887000 | -825.000000 | -772.000000 | -788.000000 | 751.000000 | 1866.000000 | 276 |  | CORR | СIGR | 05:06 | 05:14 | 05:12 | 21 | 74 | 12.000000 | EXT | - |  | (c)
2994.919000 | 0.829000 | 0.797000 | -10.781000 | -10.813000 | -1793.000000 | -1698.000000 | -1668.000000 | 1542.000000 | 797.000000 | 277 |  | CORR | GENE | 02:24 | 02:39 | 02:44 | 55 | 251 | 10.000000 | EXT | - |  | (c)
2995.964000 | 1.874000 | 0.789000 | -9.736000 | -10.821000 | -511.000000 | -396.000000 | -384.000000 | 257.000000 | 789.000000 | 277 |  | CORR | GENE | 05:51 | 06:09 | 06:11 | 1480 | 254 | 11.000000 | EXT | - |  | (c)
2999.154000 | 5.064000 | 5.037000 | -6.546000 | -6.573000 | -768.000000 | -496.000000 | -625.000000 | 482.000000 | 5037.000000 | 277 |  | CORR | GENE | 05:09 | 05:53 | 05:32 | 81 | 286 | 10.000000 | EXT | - |  | (c)
3005.700000 | 0.000000 | -0.023000 | -11.685000 | -11.708000 | -727.000000 | -74.000000 | -329.000000 | 0.000000 |  | 278 | Нарушение формы кольцевого шва | GWAN |  | 00:07 | 01:53 | 01:12 | 0 | 798 |  | EXT | Нарушение формы кольцевого шва |  | (c)
3005.700000 | 0.000000 | -0.018000 | -11.685000 | -11.703000 | 880.000000 | 996.000000 | 1964.000000 | 880.000000 |  | 278 | Нарушение формы кольцевого шва | GWAN |  | 04:27 | 04:45 | 07:22 | 0 | 2168 |  | EXT | Нарушение формы кольцевого шва |  | (c)
3006.935000 | 1.235000 | 1.222000 | -10.450000 | -10.463000 | 141.000000 | 299.000000 | 294.000000 | 141.000000 | 1222.000000 | 278 |  | CORR | GENE | 02:28 | 02:53 | 02:52 | 50 | 307 | 11.000000 | EXT | - |  | (c)
3008.384000 | 2.684000 | 2.627000 | -9.001000 | -9.058000 | 49.000000 | 463.000000 | 289.000000 | 49.000000 | 2627.000000 | 278 |  | CORR | GENE | 02:13 | 03:20 | 02:51 | 93 | 481 | 10.000000 | EXT | - |  | (c)
3012.194000 | 6.494000 | 5.778000 | -5.191000 | -5.907000 | 1325.000000 | 1726.000000 | 1534.000000 | 1325.000000 | 4261.000000 | 278 |  | CORR | GENE | 05:39 | 06:43 | 06:12 | 1646 | 416 | 11.000000 | EXT | - |  | (c)
3013.790000 | 8.090000 | 7.924000 | -3.595000 | -3.761000 | 1737.000000 | 1784.000000 | 1768.000000 | 1737.000000 | 3423.000000 | 278 |  | CORR | GENE | 06:45 | 06:53 | 06:50 | 338 | 61 | 10.000000 | EXT | - |  | (c)
3015.855000 | 10.155000 | 10.076000 | -1.530000 | -1.609000 | 1741.000000 | 1758.000000 | 1758.000000 | 1741.000000 | 1461.000000 | 278 |  | CORR | AXGR | 06:46 | 06:49 | 06:49 | 148 | 35 | 10.000000 | EXT | - |  | (c)
3016.790000 | 11.090000 | 10.820000 | -0.595000 | -0.865000 | 1702.000000 | 1730.000000 | 1751.000000 | 1702.000000 | 130.000000 | 278 |  | CORR | GENE | 06:39 | 06:44 | 06:47 | 735 | 98 | 11.000000 | EXT | - |  | (c)
3017.385000 | 0.000000 | -0.001000 | -10.635000 | -10.636000 | -450.000000 | -209.000000 | -227.000000 | 3.000000 |  | 279 | Смещение кромок | GWAN |  | 04:47 | 05:26 | 05:23 | 0 | 447 | 3.056000 | EXT | Смещение кромок. Наружу. Величина смещения - 3.1 мм. |  | (c)
3017.385000 | 0.000000 | -0.011000 | -10.635000 | -10.646000 | 160.000000 | 284.000000 | 296.000000 | 160.000000 |  | 279 | Смещение кромок | GWAN |  | 06:26 | 06:46 | 06:48 | 0 | 273 | 2.437000 | EXT | Смещение кромок. Наружу. Величина смещения - 2.4 мм. |  | (c)
3018.420000 | 1.035000 | 0.736000 | -9.600000 | -9.899000 | 8.000000 | 15.000000 | 25.000000 | 8.000000 | 736.000000 | 279 |  | CORR | AXGR | 06:01 | 06:02 | 06:04 | 654 | 34 | 12.000000 | EXT | - |  | (c)
3038.322000 | 10.302000 | 10.128000 | -1.428000 | -1.602000 | -234.000000 | -42.000000 | 49.000000 | 0.000000 | 1256.000000 | 280 |  | DENT |  | 05:49 | 06:20 | 06:35 | 346 | 567 | 0.492958 |  | -. Аномалия находится вблизи продольного шва. |  | (c)
3039.750000 | 0.000000 | -0.016000 | -11.580000 | -11.596000 | -1737.000000 | -1578.000000 | -1359.000000 | 981.000000 |  | 281 | Нарушение формы кольцевого шва | GWAN |  | 00:33 | 00:59 | 01:34 | 0 | 756 |  | EXT | Нарушение формы кольцевого шва |  | (c)
3044.318000 | 4.568000 | 4.447000 | -7.012000 | -7.133000 | 91.000000 | 188.000000 | 324.000000 | 91.000000 | 4447.000000 | 281 |  | CORR | GENE | 05:28 | 05:44 | 06:06 | 153 | 465 | 11.000000 | EXT | - |  | (c)
3044.874000 | 5.124000 | 5.093000 | -6.456000 | -6.487000 | 222.000000 | 364.000000 | 311.000000 | 222.000000 | 5093.000000 | 281 |  | CORR | GENE | 05:50 | 06:12 | 06:04 | 55 | 176 | 10.000000 | EXT | - |  | (c)
3045.160000 | 5.410000 | 5.399000 | -6.170000 | -6.181000 | 204.000000 | 244.000000 | 312.000000 | 204.000000 | 5399.000000 | 281 |  | CORR | СIGR | 05:47 | 05:53 | 06:04 | 42 | 215 | 10.000000 | EXT | - |  | (c)
3045.259000 | 5.509000 | 5.502000 | -6.071000 | -6.078000 | 314.000000 | 365.000000 | 359.000000 | 314.000000 | 5502.000000 | 281 |  | CORR | СIGR | 06:04 | 06:13 | 06:12 | 27 | 89 | 11.000000 | EXT | - |  | (c)
3050.994000 | 11.244000 | 11.094000 | -0.336000 | -0.486000 | 253.000000 | 429.000000 | 425.000000 | 253.000000 | 292.000000 | 281 |  | CORR | GENE | 05:55 | 06:23 | 06:22 | 194 | 343 | 11.000000 | EXT | - |  | (c)
3051.167000 | 11.417000 | 11.304000 | -0.163000 | -0.276000 | 390.000000 | 440.000000 | 465.000000 | 390.000000 | 8.000000 | 281 |  | CORR | GENE | 06:17 | 06:25 | 06:29 | 268 | 150 | 10.000000 | EXT | - |  | (c)
3053.291000 | 1.961000 | 1.954000 | -9.719000 | -9.726000 | 1126.000000 | 1159.000000 | 1160.000000 | 1126.000000 | 1954.000000 | 282 |  | CORR | СIGR | 06:00 | 06:06 | 06:06 | 17 | 69 | 10.000000 | EXT | - |  | (c)
3053.647000 | 2.317000 | 2.304000 | -9.363000 | -9.376000 | 1041.000000 | 1228.000000 | 1192.000000 | 1041.000000 | 2304.000000 | 282 |  | CORR | СIGR | 05:47 | 06:17 | 06:11 | 29 | 301 | 10.000000 | EXT | - |  | (c)
3062.334000 | 11.004000 | 10.882000 | -0.676000 | -0.798000 | 1079.000000 | 1338.000000 | 1367.000000 | 1079.000000 | 226.000000 | 282 |  | CORR | GENE | 05:53 | 06:35 | 06:39 | 572 | 577 | 10.000000 | EXT | - |  | (c)
3064.203000 | 1.193000 | 0.632000 | -9.392000 | -9.953000 | -98.000000 | -35.000000 | -45.000000 | 0.000000 | 632.000000 | 283 |  | CORR | GENE | 04:15 | 04:25 | 04:23 | 841 | 105 | 12.000000 | EXT | - |  | (c)
3065.134000 | 2.124000 | 2.032000 | -8.461000 | -8.553000 | 570.000000 | 621.000000 | 641.000000 | 570.000000 | 2032.000000 | 283 |  | CORR | GENE | 06:03 | 06:11 | 06:14 | 793 | 142 | 10.000000 | EXT | - |  | (c)
3068.663000 | 5.653000 | 5.645000 | -4.932000 | -4.940000 | -554.000000 | -512.000000 | -510.000000 | 467.000000 | 4924.000000 | 283 |  | GOUG | СIGR | 03:01 | 03:08 | 03:08 | 16 | 87 | 10.000000 | EXT | -. Задир. |  | (c)
3070.095000 | 7.085000 | 7.059000 | -3.500000 | -3.526000 | 557.000000 | 825.000000 | 767.000000 | 557.000000 | 3474.000000 | 283 |  | CORR | GENE | 06:01 | 06:44 | 06:35 | 52 | 420 | 10.000000 | EXT | - |  | (c)
3072.958000 | 9.948000 | 9.896000 | -0.637000 | -0.689000 | 632.000000 | 684.000000 | 683.000000 | 632.000000 | 617.000000 | 283 |  | CORR | GENE | 06:13 | 06:21 | 06:21 | 72 | 103 | 11.000000 | EXT | - |  | (c)
3073.578000 | 10.568000 | 10.310000 | -0.017000 | -0.275000 | 788.000000 | 891.000000 | 873.000000 | 788.000000 | 2.000000 | 283 |  | CORR | GENE | 06:38 | 06:55 | 06:52 | 273 | 169 | 11.000000 | EXT | - |  | (c)
3073.727000 | 0.132000 | 0.067000 | -11.003000 | -11.068000 | -1308.000000 | -1283.000000 | -1244.000000 | 74.450571 | 67.000000 | 284 |  | CORR | GENE | 06:36 | 06:40 | 06:46 | 513 | 129 | 12.000000 | EXT | - |  | (c)
3074.605000 | 1.010000 | 0.589000 | -10.125000 | -10.546000 | -1509.000000 | -1437.000000 | -1312.000000 | 58.222050 | 589.000000 | 284 |  | CORR | GENE | 06:04 | 06:15 | 06:35 | 1520 | 393 | 9.000000 | EXT | - |  | (c)
3075.871000 | 2.276000 | 2.121000 | -8.859000 | -9.014000 | -1254.000000 | -1218.000000 | -1171.000000 | 78.832876 | 2121.000000 | 284 |  | CORR | GENE | 06:45 | 06:51 | 06:58 | 597 | 166 | 10.000000 | EXT | - |  | (c)
3079.538000 | 5.943000 | 5.228000 | -5.192000 | -5.907000 | -1409.000000 | -1270.000000 | -1321.000000 | 66.336100 | 4832.000000 | 284 |  | CORR | GENE | 06:20 | 06:42 | 06:34 | 1075 | 176 | 10.000000 | EXT | - |  | (c)
3080.260000 | 6.665000 | 6.415000 | -4.470000 | -4.720000 | -1191.000000 | -1129.000000 | -1123.000000 | 79.545859 | 4117.000000 | 284 |  | CORR | GENE | 06:55 | 07:05 | 07:06 | 603 | 137 | 10.000000 | EXT | - |  | (c)
3080.321000 | 6.726000 | 6.396000 | -4.409000 | -4.739000 | -1013.000000 | -889.000000 | -928.000000 | 61.281814 | 4320.000000 | 284 |  | CORR | GENE | 07:24 | 07:44 | 07:37 | 419 | 169 | 10.000000 | EXT | - |  | (c)
3081.154000 | 7.559000 | 7.415000 | -3.576000 | -3.720000 | -1162.000000 | -1141.000000 | -1123.000000 | 84.226359 | 3268.000000 | 284 |  | CORR | GENE | 07:00 | 07:03 | 07:06 | 452 | 79 | 12.000000 | EXT | - |  | (c)
3089.056000 | 4.326000 | 4.239000 | -6.724000 | -6.811000 | 2097.000000 | 2127.000000 | 2144.000000 | 0.000000 | 4239.000000 | 285а |  | CORR | GENE | 06:56 | 07:01 | 07:03 | 200 | 94 | 10.000000 | EXT | - |  | (c)
3090.010000 | 5.280000 | 5.192000 | -5.770000 | -5.858000 | 2018.000000 | 2032.000000 | 2032.000000 | 13.721043 | 5192.000000 | 285а |  | CORR | AXGR | 06:43 | 06:45 | 06:45 | 149 | 28 | 10.000000 | EXT | - |  | (c)
3092.487000 | 7.757000 | 7.541000 | -3.293000 | -3.509000 | 1854.000000 | 1918.000000 | 1899.000000 | 19.494642 | 3165.000000 | 285а |  | CORR | GENE | 06:16 | 06:27 | 06:24 | 344 | 90 | 10.000000 | EXT | - |  | (c)
3095.780000 | 0.000000 | -0.029000 | -12.135000 | -12.164000 | 1151.000000 | 1332.000000 | 1515.000000 | 1151.000000 |  | 285б | Нарушение формы кольцевого шва | GWAN |  | 09:53 | 10:23 | 10:52 | 0 | 730 |  | EXT | Нарушение формы кольцевого шва |  | (c)
3144.086000 | 0.000000 | -0.022000 | -8.063000 | -8.085000 | -1794.000000 | -1538.000000 | -1362.000000 | 931.000000 |  | 290а | Нарушение формы кольцевого шва | GWAN |  | 00:03 | 00:44 | 01:12 | 0 | 863 |  | EXT | Нарушение формы кольцевого шва |  | (c)
3144.086000 | 0.000000 | -0.029000 | -8.063000 | -8.092000 | 1234.000000 | 1713.000000 | 1666.000000 | 1234.000000 |  | 290а | Нарушение формы кольцевого шва | GWAN |  | 08:11 | 09:29 | 09:21 | 0 | 863 |  | EXT | Нарушение формы кольцевого шва |  | (c)
3153.606000 | 1.457000 | 0.727000 | -9.712000 | -10.442000 | -1184.000000 | -761.000000 | -847.000000 | 510.000000 | 727.000000 | 291ба |  | CORR | GENE | 05:53 | 07:01 | 06:47 | 1071 | 675 | 11.000000 | EXT | - |  | (c)
3154.115000 | 1.966000 | 1.841000 | -9.203000 | -9.328000 | -1761.000000 | -1283.000000 | -1148.000000 | 535.000000 | 1841.000000 | 291ба |  | CORR | GENE | 04:19 | 05:37 | 05:58 | 548 | 1226 | 14.000000 | EXT | - |  | (c)
3155.011000 | 2.862000 | 2.409000 | -8.307000 | -8.760000 | -1252.000000 | -977.000000 | -939.000000 | 627.000000 | 2409.000000 | 291ба |  | CORR | GENE | 05:42 | 06:26 | 06:32 | 548 | 625 | 9.000000 | EXT | - |  | (c)
3155.434000 | 3.285000 | 3.177000 | -7.884000 | -7.992000 | -591.000000 | -515.000000 | -537.000000 | 482.000000 | 3177.000000 | 291ба |  | CORR | GENE | 07:28 | 07:41 | 07:37 | 212 | 109 | 14.000000 | EXT | - |  | (c)
3155.574000 | 3.425000 | 3.395000 | -7.744000 | -7.774000 | -692.000000 | -431.000000 | -339.000000 | 0.000000 | 3395.000000 | 291ба |  | CORR | GENE | 07:12 | 07:54 | 08:09 | 77 | 706 | 13.000000 | EXT | - |  | (c)
3155.720000 | 3.571000 | 3.484000 | -7.598000 | -7.685000 | -601.000000 | -531.000000 | -553.000000 | 504.000000 | 3484.000000 | 291ба |  | CORR | GENE | 07:27 | 07:38 | 07:34 | 1077 | 97 | 12.000000 | EXT | - |  | (c)
3156.148000 | 3.999000 | 3.432000 | -7.170000 | -7.737000 | -1277.000000 | -977.000000 | -988.000000 | 698.000000 | 3432.000000 | 291ба |  | DENT |  | 05:38 | 06:26 | 06:24 | 814 | 579 | 1.338028 |  | -. Аномалия находится вблизи дефекта потери металла. |  | (c)
3157.997000 | 5.848000 | 5.822000 | -5.321000 | -5.347000 | -544.000000 | -315.000000 | -335.000000 | 126.000000 | 5310.000000 | 291ба |  | CORR | СIGR | 07:36 | 08:13 | 08:10 | 37 | 418 | 10.000000 | EXT | - |  | (c)
3158.346000 | 6.197000 | 6.168000 | -4.972000 | -5.001000 | -581.000000 | -434.000000 | -323.000000 | 65.000000 | 4950.000000 | 291ба |  | CORR | СIGR | 07:30 | 07:54 | 08:12 | 51 | 516 | 10.000000 | EXT | - |  | (c)
3158.635000 | 6.486000 | 6.136000 | -4.683000 | -5.033000 | -895.000000 | -750.000000 | -813.000000 | 731.000000 | 3978.000000 | 291ба |  | CORR | GENE | 06:39 | 07:03 | 06:52 | 1055 | 164 | 10.000000 | EXT | - |  | (c)
3159.961000 | 7.812000 | 7.767000 | -3.357000 | -3.402000 | -1970.000000 | -1906.000000 | -1791.000000 | 1611.000000 | 3296.000000 | 291ба |  | CORR | GENE | 03:46 | 03:56 | 04:15 | 106 | 359 | 11.000000 | EXT | -. Аномалия находится на упругопластическом изгибе: R=1007 D, максимальное растяжение на 4.4 час. |  | (c)
3160.364000 | 8.215000 | 8.209000 | -2.954000 | -2.960000 | 262.000000 | 325.000000 | 406.000000 | 262.000000 | 2922.000000 | 291ба |  | CORR | СIGR | 09:46 | 09:56 | 10:09 | 38 | 288 | 10.000000 | EXT | -. Аномалия находится на упругопластическом изгибе: R=861 D, максимальное растяжение на 4.7 час. |  | (c)
3161.285000 | 9.136000 | 9.096000 | -2.033000 | -2.073000 | -803.000000 | -724.000000 | -666.000000 | 530.000000 | 1759.000000 | 291ба |  | CORR | GENE | 06:54 | 07:07 | 07:16 | 314 | 273 | 14.000000 | EXT | -. Аномалия находится на упругопластическом изгибе: R=684 D, максимальное растяжение на 5 час. |  | (c)
3161.777000 | 9.628000 | 9.607000 | -1.541000 | -1.562000 | 52.000000 | 181.000000 | 232.000000 | 52.000000 | 1520.000000 | 291ба |  | CORR | СIGR | 09:12 | 09:33 | 09:41 | 42 | 360 | 11.000000 | EXT | -. Аномалия находится на упругопластическом изгибе: R=600 D, максимальное растяжение на 5.1 час. |  | (c)
3162.054000 | 9.905000 | 9.889000 | -1.264000 | -1.280000 | 115.000000 | 211.000000 | 225.000000 | 115.000000 | 1248.000000 | 291ба |  | CORR | СIGR | 09:22 | 09:38 | 09:40 | 32 | 220 | 10.000000 | EXT | -. Аномалия находится на упругопластическом изгибе: R=564 D, максимальное растяжение на 5.2 час. |  | (c)
3162.738000 | 10.589000 | 10.576000 | -0.580000 | -0.593000 | -715.000000 | -622.000000 | -603.000000 | 490.000000 | 559.000000 | 291ба |  | CORR | СIGR | 07:08 | 07:23 | 07:26 | 34 | 225 | 11.000000 | EXT | -. Аномалия находится на упругопластическом изгибе: R=489 D, максимальное растяжение на 5.4 час. |  | (c)
3162.857000 | 10.708000 | 10.688000 | -0.461000 | -0.481000 | 54.000000 | 181.000000 | 186.000000 | 54.000000 | 432.000000 | 291ба |  | CORR | СIGR | 09:12 | 09:33 | 09:34 | 49 | 263 | 11.000000 | EXT | -. Аномалия находится на упругопластическом изгибе: R=471 D, максимальное растяжение на 5.4 час. |  | (c)
3163.318000 | 0.000000 | -0.026000 | -10.084000 | -10.110000 | 388.000000 | -1086.000000 | 2079.000000 | 388.000000 |  | 292а | Нарушение формы кольцевого шва | GWAN |  | 06:41 | 02:43 | 11:14 | 0 | 3383 |  | EXT | Нарушение формы кольцевого шва. Аномалия находится на упругопластическом изгибе: R=456 D, максимальное растяжение на 5.4 час. |  | (c)
3164.420000 | 1.102000 | 1.086000 | -8.982000 | -8.998000 | 355.000000 | 400.000000 | 432.000000 | 355.000000 | 1086.000000 | 292а |  | CORR | СIGR | 06:36 | 06:43 | 06:48 | 34 | 154 | 11.000000 | EXT | -. Аномалия находится на упругопластическом изгибе: R=416 D, максимальное растяжение на 5.6 час. |  | (c)
3165.570000 | 2.252000 | 2.071000 | -7.832000 | -8.013000 | 1943.000000 | -2148.000000 | 2172.000000 | 1943.000000 | 2071.000000 | 292а |  | GOUG | GENE | 10:52 | 11:52 | 11:29 | 2403 | 457 | 8.000000 | EXT | -. Зона задиров. Аномалия находится на упругопластическом изгибе: R=389 D, максимальное растяжение на 5.8 час. |  | (c)
3169.820000 | 6.502000 | 6.425000 | -3.582000 | -3.659000 | 43.000000 | 311.000000 | 354.000000 | 43.000000 | 3517.000000 | 292а |  | CORR | GENE | 05:46 | 06:29 | 06:36 | 142 | 621 | 13.000000 | EXT | - |  | (c)
3171.129000 | 7.811000 | 5.025000 | -2.273000 | -5.059000 | 2023.000000 | -1928.000000 | -2148.000000 | 1859.000000 | 2051.000000 | 292а |  | GOUG | GENE | 11:05 | 00:27 | 11:52 | 3008 | 579 | 7.000000 | EXT | -. Зона задиров. |  | (c)
3171.235000 | 7.917000 | 7.898000 | -2.167000 | -2.186000 | 93.000000 | 161.000000 | 151.000000 | 93.000000 | 2098.000000 | 292а |  | CORR | GENE | 05:54 | 06:05 | 06:03 | 88 | 117 | 11.000000 | EXT | - |  | (c)
3171.642000 | 8.324000 | 8.177000 | -1.760000 | -1.907000 | 36.000000 | 49.000000 | 49.000000 | 36.000000 | 1624.000000 | 292а |  | CORR | AXGR | 05:44 | 05:47 | 05:46 | 283 | 25 | 10.000000 | EXT | - |  | (c)
3172.697000 | 9.379000 | 9.350000 | -0.705000 | -0.734000 | 36.000000 | 130.000000 | 101.000000 | 36.000000 | 696.000000 | 292а |  | CORR | СIGR | 05:44 | 06:00 | 05:55 | 38 | 130 | 12.000000 | EXT | - |  | (c)
3173.003000 | 9.685000 | 9.613000 | -0.399000 | -0.471000 | 39.000000 | 125.000000 | 143.000000 | 39.000000 | 392.000000 | 292а |  | CORR | GENE | 05:45 | 05:59 | 06:02 | 79 | 208 | 11.000000 | EXT | - |  | (c)
3173.118000 | 9.800000 | 9.727000 | -0.284000 | -0.357000 | 108.000000 | 133.000000 | 140.000000 | 108.000000 | 175.000000 | 292а |  | CORR | GENE | 05:56 | 06:00 | 06:01 | 182 | 63 | 14.000000 | EXT | - |  | (c)
3173.402000 | 0.000000 | -0.030000 | -2.105000 | -2.135000 | 1842.000000 | -377.000000 | -1174.000000 | 271.000000 |  | 293а | Нарушение формы кольцевого шва | GWAN |  | 07:15 | 01:17 | 11:08 | 0 | 2890 |  | EXT | Нарушение формы кольцевого шва. Аномалия находится на отводе. |  | (c)
3173.948000 | 0.546000 | 0.511000 | -1.559000 | -1.594000 | -2043.000000 | -1873.000000 | -1892.000000 | 1741.000000 | 511.000000 | 293а |  | CORR | СIGR | 08:48 | 09:15 | 09:12 | 53 | 302 | 10.000000 | EXT | -. Аномалия находится на отводе. |  | (c)
3175.507000 | 0.000000 | -0.032000 | -11.282000 | -11.314000 | -1520.000000 | 376.000000 | 188.000000 | 0.000000 |  | 294а | Нарушение формы кольцевого шва | GWAN |  | 06:21 | 11:27 | 10:57 | 0 | 3416 |  | EXT | Нарушение формы кольцевого шва. Аномалия находится на отводе. |  | (c)
3188.049000 | 1.260000 | 1.049000 | -9.211000 | -9.422000 | -603.000000 | -587.000000 | -590.000000 | 577.000000 | 1049.000000 | 295а |  | CORR | AXGR | 05:19 | 05:22 | 05:21 | 349 | 27 | 12.000000 | EXT | - |  | (c)
3197.260000 | 0.000000 | -0.016000 | -11.680000 | -11.696000 | -526.000000 | -438.000000 | 605.000000 | 0.000000 |  | 296 | Нарушение формы кольцевого шва | GWAN |  | 00:19 | 00:34 | 03:22 | 0 | 2263 |  | EXT | Нарушение формы кольцевого шва |  | (c)
3208.940000 | 0.000000 | -0.020000 | -11.010000 | -11.030000 | 2026.000000 | -320.000000 | -967.000000 | 502.000000 |  | 297 | Нарушение формы кольцевого шва | GWAN |  | 11:43 | 05:24 | 03:40 | 0 | 2937 |  | EXT | Нарушение формы кольцевого шва |  | (c)
3243.155000 | 0.000000 | -0.026000 | -10.670000 | -10.696000 | -1358.000000 | -1141.000000 | -813.000000 | 269.000000 |  | 300 | Нарушение формы кольцевого шва | GWAN |  | 10:58 | 11:33 | 00:26 | 0 | 1088 |  | EXT | Нарушение формы кольцевого шва |  | (c)
3251.455000 | 8.300000 | 8.291000 | -2.370000 | -2.379000 | 144.000000 | 153.000000 | 157.000000 | 144.000000 | 2354.000000 | 300 |  | CORR | PITT | 03:01 | 03:02 | 03:03 | 25 | 26 | 17.000000 | EXT | - |  | (c)
3255.492000 | 1.667000 | 1.558000 | -9.403000 | -9.512000 | 1901.000000 | 2049.000000 | 2066.000000 | 1901.000000 | 1558.000000 | 301 |  | CORR | GENE | 03:45 | 04:09 | 04:12 | 184 | 330 | 10.000000 | EXT | - |  | (c)
3255.804000 | 1.979000 | 1.800000 | -9.091000 | -9.270000 | 1761.000000 | 1939.000000 | 1897.000000 | 1761.000000 | 1800.000000 | 301 |  | CORR | GENE | 03:23 | 03:51 | 03:45 | 266 | 272 | 13.000000 | EXT | - |  | (c)
3256.195000 | 2.370000 | 2.071000 | -8.700000 | -8.999000 | 1613.000000 | 1675.000000 | 1726.000000 | 1613.000000 | 2071.000000 | 301 |  | CORR | GENE | 02:59 | 03:09 | 03:17 | 356 | 225 | 14.000000 | EXT | - |  | (c)
3256.242000 | 2.417000 | 2.237000 | -8.653000 | -8.833000 | -896.000000 | -867.000000 | -856.000000 | 817.000000 | 2237.000000 | 301 |  | CORR | GENE | 08:14 | 08:19 | 08:20 | 482 | 79 | 15.000000 | EXT | - |  | (c)
3256.393000 | 2.568000 | 2.455000 | -8.502000 | -8.615000 | -2015.000000 | -1987.000000 | -1960.000000 | 1904.000000 | 2455.000000 | 301 |  | CORR | GENE | 05:13 | 05:18 | 05:22 | 362 | 111 | 10.000000 | EXT | - |  | (c)
3256.673000 | 2.848000 | 2.826000 | -8.222000 | -8.244000 | -1968.000000 | -1835.000000 | -1843.000000 | 1718.000000 | 2826.000000 | 301 |  | CORR | GENE | 05:21 | 05:42 | 05:41 | 50 | 250 | 10.000000 | EXT | - |  | (c)
3256.956000 | 3.131000 | 3.125000 | -7.939000 | -7.945000 | 2179.000000 | 2228.000000 | -2221.000000 | 2159.000000 | 3125.000000 | 301 |  | CORR | СIGR | 04:30 | 04:38 | 04:40 | 17 | 123 | 10.000000 | EXT | - |  | (c)
3257.145000 | 3.320000 | 3.257000 | -7.750000 | -7.813000 | 2034.000000 | -2045.000000 | -2100.000000 | 1772.000000 | 3257.000000 | 301 |  | CORR | GENE | 04:07 | 05:08 | 04:59 | 469 | 655 | 11.000000 | EXT | - |  | (c)
3257.612000 | 3.787000 | 3.728000 | -7.283000 | -7.342000 | -1120.000000 | -1106.000000 | -1111.000000 | 1102.000000 | 3728.000000 | 301 |  | CORR | AXGR | 07:38 | 07:40 | 07:39 | 116 | 18 | 11.000000 | EXT | - |  | (c)
3257.736000 | 3.911000 | 3.871000 | -7.159000 | -7.199000 | -1594.000000 | -1375.000000 | -1442.000000 | 1289.000000 | 3871.000000 | 301 |  | CORR | GENE | 06:21 | 06:56 | 06:46 | 50 | 305 | 14.000000 | EXT | - |  | (c)
3257.887000 | 4.062000 | 4.042000 | -7.008000 | -7.028000 | -1155.000000 | -1101.000000 | -1105.000000 | 1055.000000 | 4042.000000 | 301 |  | CORR | GENE | 07:32 | 07:41 | 07:40 | 68 | 100 | 11.000000 | EXT | - |  | (c)
3257.922000 | 4.097000 | 4.062000 | -6.973000 | -7.008000 | -1613.000000 | -1484.000000 | -1444.000000 | 1274.000000 | 4062.000000 | 301 |  | CORR | GENE | 06:18 | 06:39 | 06:45 | 129 | 339 | 14.000000 | EXT | - |  | (c)
3258.071000 | 4.246000 | 3.735000 | -6.824000 | -7.335000 | -1894.000000 | -1835.000000 | -1856.000000 | 1817.000000 | 3735.000000 | 301 |  | CORR | GENE | 05:33 | 05:42 | 05:39 | 781 | 77 | 12.000000 | EXT | - |  | (c)
3258.084000 | 4.259000 | 4.245000 | -6.811000 | -6.825000 | -1385.000000 | -1305.000000 | -1327.000000 | 1270.000000 | 4245.000000 | 301 |  | CORR | СIGR | 06:55 | 07:08 | 07:04 | 27 | 115 | 12.000000 | EXT | - |  | (c)
3258.188000 | 4.363000 | 4.280000 | -6.707000 | -6.790000 | -1594.000000 | -1541.000000 | -1520.000000 | 1446.000000 | 4280.000000 | 301 |  | CORR | GENE | 06:21 | 06:30 | 06:33 | 135 | 148 | 11.000000 | EXT | - |  | (c)
3258.303000 | 4.478000 | 4.465000 | -6.592000 | -6.605000 | -1594.000000 | -1541.000000 | -1542.000000 | 1489.000000 | 4465.000000 | 301 |  | CORR | СIGR | 06:21 | 06:30 | 06:30 | 20 | 105 | 13.000000 | EXT | - |  | (c)
3258.385000 | 4.560000 | 4.545000 | -6.510000 | -6.525000 | -1464.000000 | -1399.000000 | -1398.000000 | 1332.000000 | 4545.000000 | 301 |  | CORR | СIGR | 06:42 | 06:53 | 06:53 | 34 | 132 | 11.000000 | EXT | - |  | (c)
3258.494000 | 4.669000 | 4.633000 | -6.401000 | -6.437000 | -1017.000000 | -1009.000000 | -1003.000000 | 989.000000 | 4633.000000 | 301 |  | CORR | AXGR | 07:54 | 07:56 | 07:57 | 107 | 29 | 11.000000 | EXT | - |  | (c)
3258.694000 | 4.869000 | 4.869000 | -6.201000 | -6.201000 | -1017.000000 | -880.000000 | -931.000000 | 845.000000 | 4869.000000 | 301 |  | CORR | СIGR | 07:54 | 08:16 | 08:08 | 33 | 172 | 11.000000 | EXT | - |  | (c)
3258.882000 | 5.057000 | 4.605000 | -6.013000 | -6.465000 | -1613.000000 | -1552.000000 | -1495.000000 | 1376.000000 | 4605.000000 | 301 |  | CORR | GENE | 06:18 | 06:28 | 06:37 | 491 | 237 | 12.000000 | EXT | - |  | (c)
3259.056000 | 5.231000 | 5.138000 | -5.839000 | -5.932000 | -1586.000000 | -1546.000000 | -1534.000000 | 1482.000000 | 5138.000000 | 301 |  | CORR | GENE | 06:22 | 06:29 | 06:31 | 137 | 104 | 12.000000 | EXT | - |  | (c)
3259.058000 | 5.233000 | 4.840000 | -5.837000 | -6.230000 | -1884.000000 | -1813.000000 | -1831.000000 | 1779.000000 | 4840.000000 | 301 |  | CORR | GENE | 05:34 | 05:46 | 05:43 | 422 | 105 | 10.000000 | EXT | - |  | (c)
3259.165000 | 5.340000 | 5.262000 | -5.730000 | -5.808000 | -1411.000000 | -1236.000000 | -1154.000000 | 897.000000 | 5262.000000 | 301 |  | CORR | GENE | 06:51 | 07:19 | 07:32 | 103 | 514 | 14.000000 | EXT | - |  | (c)
3259.548000 | 5.723000 | 5.697000 | -5.347000 | -5.373000 | -1897.000000 | -1823.000000 | -1829.000000 | 1761.000000 | 5339.000000 | 301 |  | CORR | СIGR | 05:32 | 05:44 | 05:43 | 34 | 136 | 11.000000 | EXT | - |  | (c)
3259.905000 | 6.080000 | 6.027000 | -4.990000 | -5.043000 | -1853.000000 | -1831.000000 | -1834.000000 | 1815.000000 | 4936.000000 | 301 |  | CORR | AXGR | 05:39 | 05:43 | 05:42 | 107 | 39 | 10.000000 | EXT | - |  | (c)
3260.896000 | 7.071000 | 6.791000 | -3.999000 | -4.279000 | -1889.000000 | -1797.000000 | -1835.000000 | 1781.000000 | 3866.000000 | 301 |  | CORR | GENE | 05:34 | 05:48 | 05:42 | 413 | 108 | 13.000000 | EXT | - |  | (c)
3266.572000 | 1.677000 | 1.421000 | -9.738000 | -9.994000 | -806.000000 | -711.000000 | -752.000000 | 698.000000 | 1421.000000 | 302 |  | CORR | GENE | 04:56 | 05:12 | 05:05 | 455 | 108 | 10.000000 | EXT | - |  | (c)
3267.042000 | 2.147000 | 2.039000 | -9.268000 | -9.376000 | -804.000000 | -788.000000 | -776.000000 | 749.000000 | 2039.000000 | 302 |  | CORR | GENE | 04:57 | 04:59 | 05:01 | 319 | 55 | 11.000000 | EXT | - |  | (c)
3273.203000 | 8.308000 | 7.170000 | -3.107000 | -4.245000 | -1002.000000 | -977.000000 | -961.000000 | 919.000000 | 2144.000000 | 302 |  | CORR | GENE | 04:25 | 04:29 | 04:32 | 2101 | 83 | 11.000000 | EXT | - |  | (c)
3276.310000 | 0.000000 | -0.071000 | -11.310000 | -11.381000 | 1381.000000 | 1589.000000 | 1610.000000 | 31.562367 |  | 303 | Смещение кромок | GWAN |  | 01:28 | 02:02 | 02:05 | 0 | 459 | 2.945000 | EXT | Смещение кромок. Наружу. Величина смещения - 2.9 мм. |  | (c)
3276.310000 | 0.000000 | -0.061000 | -11.310000 | -11.371000 | 628.000000 | 701.000000 | 704.000000 | 56.796893 |  | 303 | Смещение кромок | GWAN |  | 11:27 | 11:39 | 11:39 | 0 | 151 | 3.124000 | EXT | Смещение кромок. Наружу. Величина смещения - 3.1 мм. |  | (c)
3284.605000 | 8.295000 | 8.287000 | -3.015000 | -3.023000 | -1300.000000 | -1280.000000 | -1258.000000 | 75.101190 | 3005.000000 | 303 |  | GOUG | СIGR | 06:16 | 06:19 | 06:22 | 18 | 84 | 11.000000 | EXT | -. Задир. |  | (c)
3285.330000 | 9.020000 | 9.009000 | -2.290000 | -2.301000 | 521.000000 | 564.000000 | 564.000000 | 45.491774 | 2275.000000 | 303 |  | GOUG | СIGR | 11:10 | 11:16 | 11:16 | 26 | 86 | 10.000000 | EXT | -. Задир. |  | (c)
3310.226000 | 0.076000 | 0.028000 | -11.624000 | -11.672000 | 1979.000000 | -1950.000000 | -2002.000000 | 1522.000000 | 28.000000 | 306 |  | CORR | GENE | 07:09 | 08:35 | 08:26 | 84 | 960 | 10.000000 | EXT | - |  | (c)
3310.531000 | 0.381000 | 0.283000 | -11.319000 | -11.417000 | 1142.000000 | 1148.000000 | 1154.000000 | 1142.000000 | 283.000000 | 306 |  | CORR | AXGR | 04:54 | 04:55 | 04:56 | 184 | 25 | 11.000000 | EXT | - |  | (c)
3329.109000 | 7.259000 | 7.217000 | -4.451000 | -4.493000 | -971.000000 | -671.000000 | -811.000000 | 650.000000 | 4428.000000 | 307 |  | CORR | GENE | 07:02 | 07:50 | 07:28 | 65 | 321 | 10.000000 | EXT | - |  | (c)
3329.232000 | 7.382000 | 7.378000 | -4.328000 | -4.332000 | -1060.000000 | -845.000000 | -892.000000 | 723.000000 | 4281.000000 | 307 |  | CORR | GENE | 06:47 | 07:22 | 07:15 | 51 | 337 | 11.000000 | EXT | - |  | (c)
3333.560000 | 0.000000 | -0.006000 | -11.170000 | -11.176000 | -74.000000 | -7.000000 | 229.000000 | 0.000000 |  | 308 | Нарушение формы кольцевого шва | GWAN |  | 05:52 | 06:02 | 06:41 | 0 | 608 |  | EXT | Нарушение формы кольцевого шва |  | (c)
3333.944000 | 0.384000 | 0.053000 | -10.786000 | -11.117000 | -1129.000000 | -1075.000000 | -1076.000000 | 1023.000000 | 53.000000 | 308 |  | CORR | GENE | 03:01 | 03:10 | 03:10 | 810 | 105 | 11.000000 | EXT | - |  | (c)
3334.088000 | 0.528000 | 0.490000 | -10.642000 | -10.680000 | -201.000000 | -91.000000 | -74.000000 | 0.000000 | 490.000000 | 308 |  | CORR | СIGR | 05:31 | 05:49 | 05:52 | 38 | 254 | 13.000000 | EXT | - |  | (c)
3334.143000 | 0.583000 | 0.576000 | -10.587000 | -10.594000 | -880.000000 | -853.000000 | -800.000000 | 721.000000 | 576.000000 | 308 |  | CORR | GENE | 03:42 | 03:46 | 03:54 | 64 | 158 | 11.000000 | EXT | - |  | (c)
3334.572000 | 1.012000 | 0.896000 | -10.158000 | -10.274000 | 29.000000 | 49.000000 | 58.000000 | 29.000000 | 896.000000 | 308 |  | CORR | GENE | 06:08 | 06:11 | 06:13 | 367 | 58 | 10.000000 | EXT | - |  | (c)
3334.867000 | 1.307000 | 1.289000 | -9.863000 | -9.881000 | -230.000000 | -37.000000 | -104.000000 | 0.000000 | 1289.000000 | 308 |  | CORR | GENE | 05:26 | 05:58 | 05:47 | 173 | 254 | 10.000000 | EXT | - |  | (c)
3335.321000 | 1.761000 | 1.726000 | -9.409000 | -9.444000 | -159.000000 | -113.000000 | -86.000000 | 13.000000 | 1726.000000 | 308 |  | CORR | GENE | 05:38 | 05:45 | 05:50 | 85 | 145 | 10.000000 | EXT | - |  | (c)
3335.781000 | 2.221000 | 1.911000 | -8.949000 | -9.259000 | -238.000000 | -131.000000 | -136.000000 | 34.000000 | 1911.000000 | 308 |  | CORR | GENE | 05:25 | 05:42 | 05:42 | 334 | 204 | 12.000000 | EXT | - |  | (c)
3336.398000 | 2.838000 | 2.679000 | -8.332000 | -8.491000 | 874.000000 | 885.000000 | 896.000000 | 874.000000 | 2679.000000 | 308 |  | CORR | GENE | 08:25 | 08:26 | 08:28 | 287 | 45 | 10.000000 | EXT | - |  | (c)
3337.003000 | 3.443000 | 3.323000 | -7.727000 | -7.847000 | 113.000000 | 154.000000 | 146.000000 | 113.000000 | 3323.000000 | 308 |  | CORR | GENE | 06:22 | 06:28 | 06:27 | 226 | 65 | 11.000000 | EXT | - |  | (c)
3337.690000 | 4.130000 | 4.120000 | -7.040000 | -7.050000 | -214.000000 | 145.000000 | 4.000000 | 0.000000 | 4120.000000 | 308 |  | CORR | GENE | 05:29 | 06:27 | 06:04 | 54 | 435 | 10.000000 | EXT | - |  | (c)
3337.822000 | 4.262000 | 3.610000 | -6.908000 | -7.560000 | -1143.000000 | -1125.000000 | -1078.000000 | 1013.000000 | 3610.000000 | 308 |  | CORR | GENE | 02:59 | 03:02 | 03:10 | 653 | 130 | 10.000000 | EXT | - |  | (c)
3337.870000 | 4.310000 | 4.286000 | -6.860000 | -6.884000 | -1109.000000 | -1002.000000 | -891.000000 | 673.000000 | 4286.000000 | 308 |  | CORR | СIGR | 03:05 | 03:22 | 03:40 | 34 | 436 | 10.000000 | EXT | - |  | (c)
3338.179000 | 4.619000 | 4.151000 | -6.551000 | -7.019000 | 820.000000 | 860.000000 | 857.000000 | 820.000000 | 4151.000000 | 308 |  | CORR | GENE | 08:16 | 08:22 | 08:22 | 602 | 74 | 10.000000 | EXT | - |  | (c)
3344.730000 | 0.000000 | -0.024000 | -10.710000 | -10.734000 | 1898.000000 | 2071.000000 | 2052.000000 | 1898.000000 |  | 309 | Нарушение формы кольцевого шва | GWAN |  | 10:34 | 11:02 | 10:59 | 0 | 309 |  | EXT | Нарушение формы кольцевого шва |  | (c)
3378.195000 | 0.000000 | -0.024000 | -11.260000 | -11.284000 | 244.000000 | 822.000000 | 895.000000 | 2.796035 |  | 312 | Нарушение формы кольцевого шва | GWAN |  | 03:33 | 05:06 | 05:18 | 0 | 1301 |  | EXT | Нарушение формы кольцевого шва |  | (c)
3383.405000 | 5.210000 | 5.165000 | -6.050000 | -6.095000 | 1332.000000 | 1347.000000 | 1348.000000 | 68.771761 | 5165.000000 | 312 |  | CORR | AXGR | 06:28 | 06:31 | 06:31 | 197 | 31 | 10.000000 | EXT | - |  | (c)
3389.455000 | 0.000000 | -0.013000 | -11.475000 | -11.488000 | 2004.000000 | -2069.000000 | -1951.000000 | 0.000000 |  | 313 | Нарушение формы кольцевого шва | GWAN |  | 04:41 | 05:44 | 06:03 | 0 | 1011 |  | EXT | Нарушение формы кольцевого шва |  | (c)
3413.144000 | 1.229000 | 0.918000 | -10.481000 | -10.792000 | -81.000000 | -56.000000 | -63.000000 | 44.000000 | 918.000000 | 315 |  | CORR | AXGR | 07:58 | 08:02 | 08:01 | 508 | 37 | 11.000000 | EXT | - |  | (c)
3414.798000 | 2.883000 | 2.645000 | -8.827000 | -9.065000 | -70.000000 | -61.000000 | -55.000000 | 39.000000 | 2645.000000 | 315 |  | CORR | AXGR | 08:00 | 08:02 | 08:03 | 355 | 31 | 12.000000 | EXT | - |  | (c)
3414.888000 | 2.973000 | 2.784000 | -8.737000 | -8.926000 | 94.000000 | 154.000000 | 162.000000 | 94.000000 | 2784.000000 | 315 |  | CORR | GENE | 08:27 | 08:36 | 08:38 | 351 | 136 | 10.000000 | EXT | - |  | (c)
3415.592000 | 3.677000 | 3.440000 | -8.033000 | -8.270000 | -61.000000 | -40.000000 | -43.000000 | 24.000000 | 3440.000000 | 315 |  | CORR | AXGR | 08:02 | 08:05 | 08:05 | 312 | 37 | 10.000000 | EXT | - |  | (c)
3415.901000 | 3.986000 | 3.878000 | -7.724000 | -7.832000 | -105.000000 | -68.000000 | -78.000000 | 52.000000 | 3878.000000 | 315 |  | CORR | GENE | 07:55 | 08:01 | 07:59 | 243 | 53 | 11.000000 | EXT | - |  | (c)
3416.400000 | 4.485000 | 4.256000 | -7.225000 | -7.454000 | -250.000000 | -189.000000 | -148.000000 | 47.000000 | 4256.000000 | 315 |  | CORR | GENE | 07:31 | 07:41 | 07:48 | 407 | 203 | 10.000000 | EXT | - |  | (c)
3434.950000 | 0.000000 | -0.011000 | -11.570000 | -11.581000 | -65.000000 | 123.000000 | 467.000000 | 0.000000 |  | 317 | Нарушение формы кольцевого шва | GWAN |  | 04:46 | 05:16 | 06:12 | 0 | 1065 |  | EXT | Нарушение формы кольцевого шва |  | (c)
3448.521000 | 2.001000 | 1.900000 | -9.484000 | -9.585000 | 1834.000000 | 1854.000000 | 1849.000000 | 29.504127 | 1900.000000 | 318 |  | CORR | AXGR | 04:43 | 04:46 | 04:45 | 205 | 31 | 10.000000 | EXT | - |  | (c)
3448.976000 | 2.456000 | 2.414000 | -9.029000 | -9.071000 | 1573.000000 | 1733.000000 | 1741.000000 | 25.994611 | 2414.000000 | 318 |  | CORR | GENE | 04:01 | 04:27 | 04:28 | 67 | 335 | 12.000000 | EXT | - |  | (c)
3449.037000 | 2.517000 | 2.489000 | -8.968000 | -8.996000 | 1084.000000 | 1417.000000 | 1300.000000 | 57.557964 | 2489.000000 | 318 |  | CORR | GENE | 02:42 | 03:36 | 03:17 | 94 | 434 | 14.000000 | EXT | - |  | (c)
3458.005000 | 0.000000 | -0.056000 | -11.045000 | -11.101000 | -84.000000 | 99.000000 | 96.000000 | 6.755878 |  | 319 | Смещение кромок | GWAN |  | 11:59 | 00:28 | 00:28 | 0 | 360 | 3.690000 | EXT | Смещение кромок. Наружу. Величина смещения - 3.7 мм. |  | (c)
3514.460000 | 0.000000 | -0.024000 | -11.365000 | -11.389000 | -1866.000000 | -1637.000000 | -1455.000000 | 1045.000000 |  | 325 | Нарушение формы кольцевого шва | GWAN |  | 00:47 | 01:24 | 01:53 | 0 | 821 |  | EXT | Нарушение формы кольцевого шва |  | (c)
3514.460000 | 0.000000 | -0.018000 | -11.365000 | -11.383000 | -545.000000 | -450.000000 | -205.000000 | 0.000000 |  | 325 | Нарушение формы кольцевого шва | GWAN |  | 04:20 | 04:35 | 05:15 | 0 | 679 |  | EXT | Нарушение формы кольцевого шва |  | (c)
3514.460000 | 0.000000 | -0.022000 | -11.365000 | -11.387000 | 911.000000 | 1455.000000 | 1376.000000 | 911.000000 |  | 325 | Нарушение формы кольцевого шва | GWAN |  | 08:15 | 09:43 | 09:30 | 0 | 929 |  | EXT | Нарушение формы кольцевого шва |  | (c)
3515.270000 | 0.810000 | 0.448000 | -10.555000 | -10.917000 | -987.000000 | -848.000000 | -885.000000 | 783.000000 | 448.000000 | 325 |  | CORR | GENE | 03:09 | 03:31 | 03:25 | 1201 | 204 | 10.000000 | EXT | - |  | (c)
3518.945000 | 4.485000 | 4.471000 | -6.880000 | -6.894000 | 1097.000000 | 1176.000000 | 1159.000000 | 1097.000000 | 4471.000000 | 325 |  | CORR | СIGR | 08:45 | 08:58 | 08:55 | 36 | 123 | 10.000000 | EXT | - |  | (c)
3520.401000 | 5.941000 | 5.653000 | -5.424000 | -5.712000 | -524.000000 | -475.000000 | -475.000000 | 426.000000 | 4602.000000 | 325 |  | CORR | GENE | 04:24 | 04:31 | 04:31 | 1110 | 98 | 10.000000 | EXT | - |  | (c)
3520.707000 | 6.247000 | 5.949000 | -5.118000 | -5.416000 | 832.000000 | 905.000000 | 912.000000 | 832.000000 | 4791.000000 | 325 |  | CORR | GENE | 08:02 | 08:14 | 08:15 | 625 | 160 | 10.000000 | EXT | - |  | (c)
3521.077000 | 6.617000 | 6.545000 | -4.748000 | -4.820000 | 874.000000 | 1105.000000 | 1053.000000 | 874.000000 | 4481.000000 | 325 |  | GOUG | GENE | 08:09 | 08:46 | 08:38 | 339 | 357 | 7.000000 | EXT | -. Зона задиров. |  | (c)
3522.421000 | 7.961000 | 7.117000 | -3.404000 | -4.248000 | -730.000000 | -702.000000 | -684.000000 | 638.000000 | 3081.000000 | 325 |  | CORR | GENE | 03:50 | 03:55 | 03:58 | 1167 | 92 | 14.000000 | EXT | - |  | (c)
3523.297000 | 8.837000 | 8.792000 | -2.528000 | -2.573000 | 35.000000 | 236.000000 | 207.000000 | 35.000000 | 2494.000000 | 325 |  | CORR | GENE | 05:54 | 06:26 | 06:21 | 79 | 344 | 9.000000 | EXT | - |  | (c)
3523.351000 | 8.891000 | 8.480000 | -2.474000 | -2.885000 | -522.000000 | -495.000000 | -503.000000 | 484.000000 | 2383.000000 | 325 |  | CORR | AXGR | 04:24 | 04:28 | 04:27 | 502 | 38 | 12.000000 | EXT | - |  | (c)
3524.048000 | 9.588000 | 9.462000 | -1.777000 | -1.903000 | 305.000000 | 641.000000 | 746.000000 | 305.000000 | 1721.000000 | 325 |  | CORR | GENE | 06:37 | 07:31 | 07:48 | 182 | 881 | 10.000000 | EXT | - |  | (c)
3524.254000 | 9.794000 | 9.724000 | -1.571000 | -1.641000 | 330.000000 | 333.000000 | 338.000000 | 330.000000 | 1532.000000 | 325 |  | CORR | AXGR | 06:41 | 06:42 | 06:43 | 109 | 16 | 10.000000 | EXT | - |  | (c)
3525.836000 | 0.011000 | 0.001000 | -9.461000 | -9.471000 | -493.000000 | -75.000000 | -262.000000 | 32.000000 | 1.000000 | 326аа |  | CORR | СIGR | 05:20 | 06:27 | 05:57 | 42 | 461 | 13.000000 | EXT | - |  | (c)
3525.909000 | 0.084000 | 0.055000 | -9.388000 | -9.417000 | -34.000000 | -22.000000 | -22.000000 | 10.000000 | 55.000000 | 326аа |  | LWAN |  | 06:34 | 06:36 | 06:36 | 317 | 23 | 10.000000 | INT | -. Эквивалент потери металла 10%. |  | (c)
3526.004000 | 0.179000 | 0.096000 | -9.293000 | -9.376000 | -654.000000 | -464.000000 | -404.000000 | 154.000000 | 96.000000 | 326аа |  | CORR | GENE | 04:54 | 05:24 | 05:34 | 113 | 500 | 15.000000 | EXT | - |  | (c)
3526.054000 | 0.229000 | 0.213000 | -9.243000 | -9.259000 | -513.000000 | -495.000000 | -500.000000 | 487.000000 | 213.000000 | 326аа |  | CORR | AXGR | 05:16 | 05:19 | 05:18 | 207 | 26 | 10.000000 | EXT | - |  | (c)
3526.273000 | 0.448000 | 0.427000 | -9.024000 | -9.045000 | -575.000000 | -369.000000 | -442.000000 | 309.000000 | 427.000000 | 326аа |  | CORR | СIGR | 05:06 | 05:40 | 05:28 | 40 | 266 | 10.000000 | EXT | - |  | (c)
3526.501000 | 0.676000 | 0.551000 | -8.796000 | -8.921000 | -476.000000 | -468.000000 | -456.000000 | 436.000000 | 551.000000 | 326аа |  | CORR | AXGR | 05:22 | 05:24 | 05:26 | 180 | 40 | 11.000000 | EXT | - |  | (c)
3526.697000 | 0.872000 | 0.746000 | -8.600000 | -8.726000 | -600.000000 | -236.000000 | -293.000000 | 0.000000 | 746.000000 | 326аа |  | CORR | GENE | 05:02 | 06:01 | 05:52 | 154 | 613 | 11.000000 | EXT | - |  | (c)
3526.920000 | 1.095000 | 1.024000 | -8.377000 | -8.448000 | -475.000000 | -465.000000 | -457.000000 | 440.000000 | 1024.000000 | 326аа |  | CORR | AXGR | 05:22 | 05:24 | 05:25 | 129 | 35 | 11.000000 | EXT | - |  | (c)
3526.972000 | 1.147000 | 0.907000 | -8.325000 | -8.565000 | -300.000000 | -240.000000 | -264.000000 | 229.000000 | 907.000000 | 326аа |  | CORR | GENE | 05:51 | 06:00 | 05:56 | 315 | 71 | 12.000000 | EXT | - |  | (c)
3527.152000 | 1.327000 | 1.306000 | -8.145000 | -8.166000 | -610.000000 | -529.000000 | -542.000000 | 475.000000 | 1306.000000 | 326аа |  | CORR | СIGR | 05:01 | 05:14 | 05:12 | 33 | 135 | 11.000000 | EXT | - |  | (c)
3527.356000 | 1.531000 | 1.523000 | -7.941000 | -7.949000 | 547.000000 | 609.000000 | 614.000000 | 547.000000 | 1523.000000 | 326аа |  | CORR | СIGR | 08:07 | 08:17 | 08:18 | 23 | 134 | 10.000000 | EXT | - |  | (c)
3527.424000 | 1.599000 | 1.566000 | -7.873000 | -7.906000 | 43.000000 | 268.000000 | 281.000000 | 43.000000 | 1566.000000 | 326аа |  | CORR | GENE | 06:46 | 07:22 | 07:24 | 74 | 476 | 10.000000 | EXT | - |  | (c)
3527.495000 | 1.670000 | 1.662000 | -7.802000 | -7.810000 | -451.000000 | -261.000000 | -329.000000 | 208.000000 | 1662.000000 | 326аа |  | CORR | СIGR | 05:26 | 05:57 | 05:46 | 34 | 243 | 10.000000 | EXT | - |  | (c)
3527.681000 | 1.856000 | 1.845000 | -7.616000 | -7.627000 | -521.000000 | -347.000000 | -373.000000 | 225.000000 | 1845.000000 | 326аа |  | CORR | GENE | 05:15 | 05:43 | 05:39 | 54 | 296 | 15.000000 | EXT | - |  | (c)
3528.159000 | 2.334000 | 2.323000 | -7.138000 | -7.149000 | -948.000000 | -783.000000 | -793.000000 | 638.000000 | 2323.000000 | 326аа |  | CORR | GENE | 04:06 | 04:33 | 04:31 | 88 | 310 | 10.000000 | EXT | - |  | (c)
3528.889000 | 3.064000 | 2.964000 | -6.408000 | -6.508000 | -943.000000 | -905.000000 | -905.000000 | 867.000000 | 2964.000000 | 326аа |  | CORR | GENE | 04:07 | 04:13 | 04:13 | 316 | 76 | 12.000000 | EXT | - |  | (c)
3529.458000 | 3.633000 | 3.579000 | -5.839000 | -5.893000 | -900.000000 | -891.000000 | -889.000000 | 878.000000 | 3579.000000 | 326аа |  | CORR | AXGR | 04:14 | 04:15 | 04:16 | 123 | 22 | 10.000000 | EXT | - |  | (c)
3530.364000 | 4.539000 | 4.193000 | -4.933000 | -5.279000 | -950.000000 | -926.000000 | -929.000000 | 909.000000 | 4193.000000 | 326аа |  | CORR | AXGR | 04:06 | 04:10 | 04:09 | 615 | 41 | 10.000000 | EXT | - |  | (c)
3530.679000 | 4.854000 | 4.546000 | -4.618000 | -4.926000 | 464.000000 | 506.000000 | 728.000000 | 464.000000 | 4546.000000 | 326аа |  | GOUG | GENE | 07:54 | 08:01 | 08:37 | 321 | 528 | 7.000000 | EXT | -. Задир. |  | (c)
3532.257000 | 6.432000 | 5.710000 | -3.040000 | -3.762000 | -952.000000 | -909.000000 | -915.000000 | 878.000000 | 2909.000000 | 326аа |  | CORR | GENE | 04:05 | 04:12 | 04:11 | 853 | 74 | 11.000000 | EXT | - |  | (c)
3534.668000 | 8.843000 | 8.829000 | -0.629000 | -0.643000 | -191.000000 | -94.000000 | -104.000000 | 18.000000 | 622.000000 | 326аа |  | CORR | СIGR | 06:08 | 06:24 | 06:22 | 21 | 173 | 10.000000 | EXT | - |  | (c)
3535.297000 | 0.000000 | -0.037000 | -2.542000 | -2.579000 | 8.000000 | 861.000000 | 523.000000 | 8.000000 |  | 326аб | Нарушение формы кольцевого шва | GWAN |  | 01:28 | 03:45 | 02:51 | 0 | 1030 |  | EXT | Нарушение формы кольцевого шва |  | (c)
3535.297000 | 0.000000 | -0.032000 | -2.542000 | -2.574000 | 1821.000000 | 2099.000000 | -2140.000000 | 1641.000000 |  | 326аб | Нарушение формы кольцевого шва | GWAN |  | 06:20 | 07:05 | 07:41 | 0 | 999 |  | EXT | Нарушение формы кольцевого шва |  | (c)
3537.839000 | 0.000000 | -0.023000 | -10.786000 | -10.809000 | -571.000000 | -323.000000 | -344.000000 | 9.472245 |  | 326ба | Нарушение формы кольцевого шва | GWAN |  | 00:58 | 01:38 | 01:35 | 0 | 454 |  | EXT | Нарушение формы кольцевого шва |  | (c)
3537.839000 | 0.000000 | -0.048000 | -10.786000 | -10.834000 | 1175.000000 | 1454.000000 | 1346.000000 | 43.873444 |  | 326ба | Непровар / утяжина | GWAN |  | 05:40 | 06:25 | 06:07 | 0 | 341 | 5.000000 | INT | Непровар / утяжина |  | (c)
3538.235000 | 0.396000 | 0.316000 | -10.390000 | -10.470000 | 1361.000000 | 1507.000000 | 1586.000000 | 15.694617 | 316.000000 | 326ба |  | CORR | GENE | 06:10 | 06:33 | 06:46 | 104 | 450 | 12.000000 | EXT | - |  | (c)
3540.488000 | 2.649000 | 2.581000 | -8.137000 | -8.205000 | 466.000000 | 573.000000 | 551.000000 | 37.643098 | 2581.000000 | 326ба |  | DENT |  | 03:45 | 04:03 | 03:59 | 142 | 170 | 0.422535 |  | - |  | (c)
3540.952000 | 3.113000 | 3.091000 | -7.673000 | -7.695000 | 442.000000 | 621.000000 | 534.000000 | 35.652334 | 3091.000000 | 326ба |  | GOUG | GENE | 03:41 | 04:10 | 03:56 | 57 | 184 | 6.000000 | EXT | -. Задир. |  | (c)
3541.974000 | 4.135000 | 4.129000 | -6.651000 | -6.657000 | 111.000000 | 329.000000 | 325.000000 | 8.931423 | 4129.000000 | 326ба |  | GOUG | GENE | 02:48 | 03:23 | 03:23 | 332 | 429 | 6.000000 | EXT | -. Задир. |  | (c)
3548.625000 | 0.000000 | -0.031000 | -11.510000 | -11.541000 | -325.000000 | 417.000000 | 520.000000 | 0.000000 |  | 329а | Нарушение формы кольцевого шва | GWAN |  | 04:36 | 06:35 | 06:52 | 0 | 1690 |  | EXT | Нарушение формы кольцевого шва |  | (c)
3571.770000 | 0.000000 | -0.043000 | -11.005000 | -11.048000 | -355.000000 | 16.000000 | -2.000000 | 0.000000 |  | 331 | Нарушение формы кольцевого шва | GWAN |  | 10:08 | 11:08 | 11:05 | 0 | 706 |  | EXT | Нарушение формы кольцевого шва |  | (c)
3579.578000 | 7.808000 | 7.528000 | -3.197000 | -3.477000 | -1859.000000 | -1729.000000 | -1594.000000 | 1329.000000 | 3161.000000 | 331 |  | CORR | GENE | 06:06 | 06:27 | 06:48 | 316 | 530 | 10.000000 | EXT | - |  | (c)
3582.775000 | 0.000000 | -0.025000 | -8.590000 | -8.615000 | -308.000000 | -123.000000 | -172.000000 | 0.000000 |  | 332 | Нарушение формы кольцевого шва | GWAN |  | 11:01 | 11:31 | 11:23 | 0 | 273 |  | EXT | Нарушение формы кольцевого шва |  | (c)
3590.304000 | 7.529000 | 7.503000 | -1.061000 | -1.087000 | -2094.000000 | -2002.000000 | -2010.000000 | 11.027626 | 1060.000000 | 332 |  | CORR | СIGR | 06:13 | 06:28 | 06:27 | 27 | 168 | 11.000000 | EXT | -. Аномалия находится на упругопластическом изгибе: R=920 D, максимальное растяжение на 5 час. |  | (c)
3593.158000 | 1.793000 | 1.754000 | -0.312000 | -0.351000 | 1540.000000 | 1608.000000 | 1613.000000 | 43.937840 | 303.000000 | 333 |  | CORR | GENE | 04:01 | 04:12 | 04:12 | 48 | 146 | 10.000000 | EXT | -. Аномалия находится на упругопластическом изгибе: R=588 D, максимальное растяжение на 5.6 час. |  | (c)
3598.301000 | 4.831000 | 4.814000 | -3.721000 | -3.738000 | 1951.000000 | 2145.000000 | 2101.000000 | 1951.000000 | 3703.000000 | 334аа |  | CORR | СIGR | 07:40 | 08:12 | 08:05 | 35 | 300 | 10.000000 | EXT | -. Аномалия находится на упругопластическом изгибе: R=394 D, максимальное растяжение на 5.8 час. |  | (c)
3598.741000 | 5.271000 | 5.248000 | -3.281000 | -3.304000 | 1693.000000 | 1985.000000 | 1880.000000 | 1693.000000 | 3262.000000 | 334аа |  | CORR | СIGR | 06:59 | 07:46 | 07:29 | 42 | 375 | 10.000000 | EXT | -. Аномалия находится на упругопластическом изгибе: R=408 D, максимальное растяжение на 5.8 час. |  | (c)
3599.647000 | 6.177000 | 5.814000 | -2.375000 | -2.738000 | 1989.000000 | 1999.000000 | 2007.000000 | 1989.000000 | 2363.000000 | 334аа |  | CORR | AXGR | 07:47 | 07:48 | 07:50 | 375 | 36 | 11.000000 | EXT | -. Аномалия находится на упругопластическом изгибе: R=434 D, максимальное растяжение на 5.8 час. |  | (c)
3599.692000 | 6.222000 | 6.199000 | -2.330000 | -2.353000 | 1849.000000 | 2033.000000 | 1957.000000 | 1849.000000 | 2316.000000 | 334аа |  | CORR | СIGR | 07:24 | 07:54 | 07:41 | 37 | 216 | 12.000000 | EXT | -. Аномалия находится на упругопластическом изгибе: R=434 D, максимальное растяжение на 5.8 час. |  | (c)
3599.782000 | 6.312000 | 6.280000 | -2.240000 | -2.272000 | 617.000000 | 767.000000 | 1220.000000 | 617.000000 | 2075.000000 | 334аа |  | CORR | GENE | 04:05 | 04:29 | 05:43 | 197 | 1205 | 13.000000 | EXT | -. Аномалия находится на упругопластическом изгибе: R=434 D, максимальное растяжение на 5.8 час. |  | (c)
3599.807000 | 6.337000 | 6.304000 | -2.215000 | -2.248000 | 1876.000000 | 1975.000000 | 1976.000000 | 1876.000000 | 2203.000000 | 334аа |  | CORR | СIGR | 07:28 | 07:44 | 07:45 | 45 | 201 | 15.000000 | EXT | -. Аномалия находится на упругопластическом изгибе: R=434 D, максимальное растяжение на 5.8 час. |  | (c)
3600.376000 | 6.906000 | 6.873000 | -1.646000 | -1.679000 | -528.000000 | -441.000000 | -463.000000 | 397.000000 | 1628.000000 | 334аа |  | CORR | СIGR | 01:00 | 01:14 | 01:11 | 51 | 131 | 13.000000 | EXT | -. Аномалия находится на упругопластическом изгибе: R=444 D, максимальное растяжение на 5.8 час. |  | (c)
3601.697000 | 8.227000 | 8.153000 | -0.325000 | -0.399000 | 790.000000 | 879.000000 | 976.000000 | 790.000000 | 293.000000 | 334аа |  | CORR | GENE | 04:33 | 04:48 | 05:03 | 106 | 373 | 13.000000 | EXT | -. Аномалия находится на упругопластическом изгибе: R=450 D, максимальное растяжение на 5.7 час. |  | (c)
3601.879000 | 8.409000 | 8.385000 | -0.143000 | -0.167000 | 291.000000 | 454.000000 | 645.000000 | 291.000000 | 24.000000 | 334аа |  | CORR | GENE | 03:13 | 03:39 | 04:10 | 143 | 707 | 10.000000 | EXT | -. Аномалия находится на упругопластическом изгибе: R=450 D, максимальное растяжение на 5.7 час. |  | (c)
3602.022000 | 0.000000 | -0.034000 | -2.503000 | -2.537000 | -1042.000000 | 1210.000000 | 516.000000 | 0.000000 |  | 334аб | Нарушение формы кольцевого шва | GWAN |  | 05:28 | 11:32 | 09:40 | 0 | 3115 |  | EXT | Нарушение формы кольцевого шва. Аномалия находится на упругопластическом изгибе: R=452 D, максимальное растяжение на 5.7 час. |  | (c)
3602.882000 | 0.860000 | 0.827000 | -1.643000 | -1.676000 | 1674.000000 | 1758.000000 | 1752.000000 | 1674.000000 | 827.000000 | 334аб |  | CORR | СIGR | 00:47 | 01:00 | 00:59 | 51 | 157 | 10.000000 | EXT | -. Аномалия находится на упругопластическом изгибе: R=465 D, максимальное растяжение на 5.7 час. |  | (c)
3604.525000 | 0.000000 | -0.018000 | -12.004000 | -12.022000 | -2095.000000 | -1840.000000 | -1935.000000 | 1776.000000 |  | 334ба | Непровар / утяжина | GWAN |  | 05:09 | 05:50 | 05:34 | 0 | 319 | 7.000000 | INT | Непровар / утяжина. Аномалия находится на упругопластическом изгибе: R=539 D, максимальное растяжение на 5.6 час. |  | (c)
3604.525000 | 0.000000 | -0.018000 | -12.004000 | -12.022000 | -1705.000000 | -1460.000000 | -1511.000000 | 1318.000000 |  | 334ба | Непровар / утяжина | GWAN |  | 06:12 | 06:51 | 06:43 | 0 | 386 | 17.000000 | INT | Непровар / утяжина. Аномалия находится на упругопластическом изгибе: R=539 D, максимальное растяжение на 5.6 час. |  | (c)
3616.529000 | 0.000000 | -0.044000 | -10.586000 | -10.630000 | -142.000000 | 157.000000 | 137.000000 | 0.000000 |  | 336а | Нарушение формы кольцевого шва | GWAN |  | 01:37 | 02:25 | 02:22 | 0 | 557 |  | EXT | Нарушение формы кольцевого шва |  | (c)
3616.529000 | 0.000000 | -0.038000 | -10.586000 | -10.624000 | 630.000000 | 939.000000 | 991.000000 | 41.830789 |  | 336а | Нарушение формы кольцевого шва | GWAN |  | 03:41 | 04:31 | 04:40 | 0 | 721 |  | EXT | Нарушение формы кольцевого шва |  | (c)
3616.529000 | 0.000000 | -0.019000 | -10.586000 | -10.605000 | 1378.000000 | 1697.000000 | 1618.000000 | 10.741409 |  | 336а | Непровар / утяжина | GWAN |  | 05:42 | 06:33 | 06:21 | 0 | 480 | 10.000000 | INT | Непровар / утяжина |  | (c)
3621.243000 | 4.714000 | 4.568000 | -5.872000 | -6.018000 | 790.000000 | 811.000000 | 811.000000 | 63.770457 | 4568.000000 | 336а |  | CORR | AXGR | 04:07 | 04:11 | 04:10 | 319 | 41 | 10.000000 | EXT | - |  | (c)
3627.115000 | 0.000000 | -0.023000 | -11.245000 | -11.268000 | 1922.000000 | 2010.000000 | -1926.000000 | 0.000000 |  | 337 | Нарушение формы кольцевого шва | GWAN |  | 04:02 | 04:16 | 05:41 | 0 | 1226 |  | EXT | Нарушение формы кольцевого шва |  | (c)
3627.115000 | 0.000000 | -0.029000 | -11.245000 | -11.274000 | -819.000000 | -535.000000 | -550.000000 | 1.049627 |  | 337 | Нарушение формы кольцевого шва | GWAN |  | 08:39 | 09:25 | 09:23 | 0 | 537 |  | EXT | Нарушение формы кольцевого шва |  | (c)
3650.055000 | 0.000000 | -0.031000 | -11.480000 | -11.511000 | 1945.000000 | 2125.000000 | 2102.000000 | 0.000000 |  | 339 | Смещение кромок | GWAN |  | 06:21 | 06:50 | 06:47 | 0 | 314 | 2.968000 | EXT | Смещение кромок. Наружу. Величина смещения - 3 мм. |  | (c)
3650.055000 | 0.000000 | -0.031000 | -11.480000 | -11.511000 | -1119.000000 | -1020.000000 | -991.000000 | 69.660297 |  | 339 | Смещение кромок | GWAN |  | 10:07 | 10:23 | 10:27 | 0 | 256 | 4.789000 | EXT | Смещение кромок. Вовнутрь. Величина смещения - 4.8 мм. |  | (c)
3651.809000 | 1.754000 | 1.741000 | -9.726000 | -9.739000 | 2014.000000 | 2026.000000 | 2027.000000 | 14.374097 | 1741.000000 | 339 |  | CORR | PITT | 06:32 | 06:34 | 06:35 | 26 | 26 | 29.000000 | EXT | - |  | (c)
3652.709000 | 2.654000 | 2.628000 | -8.826000 | -8.852000 | 1760.000000 | 1983.000000 | 1913.000000 | 0.841978 | 2628.000000 | 339 |  | CORR | GENE | 05:51 | 06:27 | 06:16 | 65 | 307 | 11.000000 | EXT | - |  | (c)
3653.129000 | 3.074000 | 2.814000 | -8.406000 | -8.666000 | 1865.000000 | 1965.000000 | 1980.000000 | 1.757046 | 2814.000000 | 339 |  | CORR | GENE | 06:08 | 06:25 | 06:27 | 462 | 229 | 11.000000 | EXT | - |  | (c)
3654.502000 | 4.447000 | 4.420000 | -7.033000 | -7.060000 | -1846.000000 | -1750.000000 | -1772.000000 | 37.018478 | 4420.000000 | 339 |  | CORR | СIGR | 08:10 | 08:25 | 08:21 | 28 | 148 | 10.000000 | EXT | - |  | (c)
3655.534000 | 5.479000 | 5.459000 | -6.001000 | -6.021000 | -2222.000000 | -2078.000000 | -2117.000000 | 9.177571 | 5459.000000 | 339 |  | CORR | GENE | 07:09 | 07:32 | 07:26 | 49 | 210 | 11.000000 | EXT | - |  | (c)
3656.779000 | 6.724000 | 6.708000 | -4.756000 | -4.772000 | -1606.000000 | -1528.000000 | -1534.000000 | 56.234426 | 4742.000000 | 339 |  | CORR | СIGR | 08:48 | 09:01 | 09:00 | 30 | 145 | 14.000000 | EXT | - |  | (c)
3657.004000 | 6.949000 | 6.693000 | -4.531000 | -4.787000 | -1855.000000 | -1842.000000 | -1838.000000 | 31.656846 | 4480.000000 | 339 |  | CORR | AXGR | 08:08 | 08:10 | 08:11 | 307 | 34 | 10.000000 | EXT | - |  | (c)
3657.058000 | 7.003000 | 6.743000 | -4.477000 | -4.737000 | -1778.000000 | -1672.000000 | -1692.000000 | 43.433991 | 4121.000000 | 339 |  | CORR | GENE | 08:20 | 08:38 | 08:34 | 616 | 171 | 12.000000 | EXT | - |  | (c)
3657.471000 | 7.416000 | 7.274000 | -4.064000 | -4.206000 | -1393.000000 | -1376.000000 | -1378.000000 | 68.819938 | 3974.000000 | 339 |  | CORR | AXGR | 09:23 | 09:25 | 09:25 | 232 | 31 | 12.000000 | EXT | - |  | (c)
3657.567000 | 7.512000 | 7.487000 | -3.968000 | -3.993000 | -1838.000000 | -1759.000000 | -1751.000000 | 38.672792 | 3961.000000 | 339 |  | CORR | СIGR | 08:11 | 08:24 | 08:25 | 32 | 173 | 10.000000 | EXT | - |  | (c)
3658.944000 | 8.889000 | 8.854000 | -2.591000 | -2.626000 | 1835.000000 | 1931.000000 | 1957.000000 | 2.330047 | 2560.000000 | 339 |  | CORR | GENE | 06:04 | 06:19 | 06:23 | 66 | 244 | 24.000000 | EXT | - |  | (c)
3662.442000 | 0.907000 | 0.876000 | -10.408000 | -10.439000 | -1804.000000 | -1709.000000 | -1705.000000 | 34.435395 | 876.000000 | 340 |  | CORR | GENE | 06:07 | 06:22 | 06:23 | 48 | 197 | 11.000000 | EXT | - |  | (c)
3666.680000 | 5.145000 | 5.120000 | -6.170000 | -6.195000 | -2134.000000 | -2075.000000 | -2093.000000 | 7.804962 | 5120.000000 | 340 |  | CORR | СIGR | 05:14 | 05:23 | 05:20 | 26 | 82 | 10.000000 | EXT | - |  | (c)
3682.401000 | 9.551000 | 9.335000 | -1.774000 | -1.990000 | -1972.000000 | -1961.000000 | -1949.000000 | 20.863016 | 1737.000000 | 341 |  | CORR | GENE | 05:03 | 05:04 | 05:06 | 253 | 46 | 10.000000 | EXT | - |  | (c)
3683.157000 | 10.307000 | 10.206000 | -1.018000 | -1.119000 | -1779.000000 | -1494.000000 | -1499.000000 | 36.437784 | 1009.000000 | 341 |  | CORR | GENE | 05:34 | 06:20 | 06:19 | 110 | 559 | 13.000000 | EXT | - |  | (c)
3684.175000 | 0.000000 | -0.024000 | -11.305000 | -11.329000 | 36.000000 | 281.000000 | 241.000000 | 2.903913 |  | 342 | Нарушение формы кольцевого шва | GWAN |  | 00:35 | 01:15 | 01:08 | 0 | 411 |  | EXT | Нарушение формы кольцевого шва |  | (c)
3684.175000 | 0.000000 | -0.026000 | -11.305000 | -11.331000 | 679.000000 | 780.000000 | 815.000000 | 54.827431 |  | 342 | Нарушение формы кольцевого шва | GWAN |  | 02:19 | 02:35 | 02:41 | 0 | 272 |  | EXT | Нарушение формы кольцевого шва |  | (c)
3684.175000 | 0.000000 | -0.007000 | -11.305000 | -11.312000 | 2012.000000 | 2159.000000 | -2043.000000 | 15.098582 |  | 342 | Нарушение формы кольцевого шва | GWAN |  | 05:54 | 06:18 | 07:00 | 0 | 811 |  | EXT | Нарушение формы кольцевого шва |  | (c)
3684.433000 | 0.258000 | 0.244000 | -11.047000 | -11.061000 | 1967.000000 | 2085.000000 | 2069.000000 | 0.000000 | 244.000000 | 342 |  | CORR | СIGR | 05:47 | 06:06 | 06:03 | 33 | 203 | 14.000000 | EXT | - |  | (c)
3688.230000 | 4.055000 | 4.033000 | -7.250000 | -7.272000 | 2199.000000 | -2192.000000 | -2178.000000 | 4.271906 | 4033.000000 | 342 |  | CORR | GENE | 06:24 | 06:36 | 06:38 | 48 | 169 | 10.000000 | EXT | - |  | (c)
3689.366000 | 5.191000 | 4.681000 | -6.114000 | -6.624000 | -2183.000000 | -2169.000000 | -2146.000000 | 6.790980 | 4681.000000 | 342 |  | CORR | GENE | 06:37 | 06:39 | 06:43 | 713 | 73 | 10.000000 | EXT | - |  | (c)
3689.425000 | 5.250000 | 5.213000 | -6.055000 | -6.092000 | 1882.000000 | 2078.000000 | 2075.000000 | 0.000000 | 5213.000000 | 342 |  | CORR | GENE | 05:33 | 06:05 | 06:04 | 156 | 386 | 10.000000 | EXT | - |  | (c)
3690.093000 | 5.918000 | 5.910000 | -5.387000 | -5.395000 | -2182.000000 | -2117.000000 | -2120.000000 | 8.897676 | 5365.000000 | 342 |  | CORR | СIGR | 06:37 | 06:48 | 06:47 | 30 | 124 | 10.000000 | EXT | - |  | (c)
3691.533000 | 7.358000 | 7.352000 | -3.947000 | -3.953000 | 2003.000000 | 2152.000000 | 2152.000000 | 0.000000 | 3708.000000 | 342 |  | CORR | GENE | 05:53 | 06:17 | 06:17 | 245 | 298 | 13.000000 | EXT | - |  | (c)
3695.416000 | 11.241000 | 11.195000 | -0.064000 | -0.110000 | 1765.000000 | 1904.000000 | 2014.000000 | 0.000000 | 51.000000 | 342 |  | CORR | GENE | 05:14 | 05:37 | 05:54 | 59 | 498 | 10.000000 | EXT | - |  | (c)
3718.565000 | 0.000000 | -0.019000 | -11.255000 | -11.274000 | 1831.000000 | -2137.000000 | -2161.000000 | 5.609071 |  | 345 | Нарушение формы кольцевого шва | GWAN |  | 06:38 | 07:57 | 07:54 | 0 | 938 |  | EXT | Нарушение формы кольцевого шва |  | (c)
3718.565000 | 0.000000 | -0.015000 | -11.255000 | -11.270000 | -1180.000000 | -523.000000 | -548.000000 | 6.785206 |  | 345 | Нарушение формы кольцевого шва | GWAN |  | 10:32 | 00:18 | 00:14 | 0 | 1264 |  | EXT | Нарушение формы кольцевого шва |  | (c)
3718.716000 | 0.151000 | 0.129000 | -11.104000 | -11.126000 | -2132.000000 | -1844.000000 | -1937.000000 | 23.719365 | 129.000000 | 345 |  | CORR | GENE | 07:58 | 08:45 | 08:30 | 77 | 391 | 14.000000 | EXT | - |  | (c)
3718.775000 | 0.210000 | 0.070000 | -11.045000 | -11.185000 | -2180.000000 | -2167.000000 | -2163.000000 | 5.410486 | 70.000000 | 345 |  | CORR | AXGR | 07:51 | 07:53 | 07:53 | 266 | 32 | 12.000000 | EXT | - |  | (c)
3719.615000 | 1.050000 | 0.876000 | -10.205000 | -10.379000 | 1513.000000 | 1515.000000 | 1533.000000 | 52.944002 | 876.000000 | 345 |  | CORR | AXGR | 05:47 | 05:47 | 05:50 | 239 | 41 | 10.000000 | EXT | - |  | (c)
3719.854000 | 1.289000 | 1.132000 | -9.966000 | -10.123000 | 1484.000000 | 1558.000000 | 1599.000000 | 32.285242 | 1132.000000 | 345 |  | CORR | GENE | 05:42 | 05:54 | 06:00 | 296 | 231 | 12.000000 | EXT | - |  | (c)
3720.231000 | 1.666000 | 1.527000 | -9.589000 | -9.728000 | 2189.000000 | 2216.000000 | 2206.000000 | 0.000000 | 1527.000000 | 345 |  | CORR | AXGR | 07:36 | 07:40 | 07:38 | 344 | 35 | 9.000000 | EXT | - |  | (c)
3721.770000 | 3.205000 | 2.716000 | -8.050000 | -8.539000 | 2177.000000 | 2194.000000 | 2200.000000 | 0.000000 | 2716.000000 | 345 |  | CORR | GENE | 07:34 | 07:36 | 07:37 | 750 | 47 | 11.000000 | EXT | - |  | (c)
3722.926000 | 4.361000 | 3.818000 | -6.894000 | -7.437000 | 2170.000000 | 2209.000000 | 2194.000000 | 0.000000 | 3818.000000 | 345 |  | CORR | GENE | 07:33 | 07:39 | 07:36 | 598 | 48 | 11.000000 | EXT | - |  | (c)
3752.625000 | 0.000000 | -0.022000 | -11.400000 | -11.422000 | 1431.000000 | 1572.000000 | 1768.000000 | 10.059382 |  | 348 | Нарушение формы кольцевого шва | GWAN |  | 02:37 | 03:00 | 03:31 | 0 | 675 |  | EXT | Нарушение формы кольцевого шва |  | (c)
3752.625000 | 0.000000 | -0.017000 | -11.400000 | -11.417000 | -2067.000000 | -1996.000000 | -1767.000000 | 13.156819 |  | 348 | Нарушение формы кольцевого шва | GWAN |  | 05:12 | 05:24 | 06:01 | 0 | 601 |  | EXT | Нарушение формы кольцевого шва |  | (c)
3752.625000 | 0.000000 | -0.025000 | -11.400000 | -11.425000 | -1051.000000 | -899.000000 | -698.000000 | 0.000000 |  | 348 | Нарушение формы кольцевого шва | GWAN |  | 07:56 | 08:21 | 08:53 | 0 | 707 |  | EXT | Нарушение формы кольцевого шва |  | (c)
3767.022000 | 2.997000 | 2.819000 | -4.602000 | -4.780000 | 1273.000000 | 1273.000000 | 1295.000000 | 1273.000000 | 2819.000000 | 349а |  | CORR | AXGR | 06:32 | 06:32 | 06:36 | 229 | 44 | 11.000000 | EXT | - |  | (c)
3771.624000 | 0.000000 | -0.030000 | -10.969000 | -10.999000 | -715.000000 | 89.000000 | -128.000000 | 37.025798 |  | 349б | Нарушение формы кольцевого шва | GWAN |  | 11:32 | 01:42 | 01:07 | 0 | 1174 |  | EXT | Нарушение формы кольцевого шва. Аномалия находится на упругопластическом изгибе: R=383 D, максимальное растяжение на 6.2 час. |  | (c)
3782.500000 | 10.876000 | 10.695000 | -0.093000 | -0.274000 | 40.000000 | 45.000000 | 46.000000 | 3.225786 | 31.000000 | 349б |  | LWAN |  | 01:34 | 01:35 | 01:35 | 243 | 13 | 14.000000 | EXT | -. Эквивалент потери металла 14%. Аномалия находится на упругопластическом изгибе: R=375 D, максимальное растяжение на 6.4 час. |  | (c)
3782.593000 | 0.000000 | -0.025000 | -6.695000 | -6.720000 | -469.000000 | 59.000000 | 109.000000 | 8.798798 |  | 350а | Нарушение формы кольцевого шва | GWAN |  | 08:34 | 09:59 | 10:07 | 0 | 1155 |  | EXT | Нарушение формы кольцевого шва. Аномалия находится на упругопластическом изгибе: R=375 D, максимальное растяжение на 6.4 час. |  | (c)
3789.288000 | 0.000000 | -0.022000 | -8.957000 | -8.979000 | -714.000000 | -13.000000 | 810.000000 | 0.000000 |  | 351а | Нарушение формы кольцевого шва | GWAN |  | 06:04 | 07:57 | 10:10 | 0 | 3048 |  | EXT | Нарушение формы кольцевого шва. Аномалия находится на упругопластическом изгибе: R=487 D, максимальное растяжение на 5.9 час. |  | (c)
3791.007000 | 1.719000 | 1.339000 | -7.238000 | -7.618000 | 1822.000000 | 1909.000000 | 1894.000000 | 1822.000000 | 1339.000000 | 351а |  | CORR | GENE | 00:53 | 01:07 | 01:05 | 1112 | 144 | 10.000000 | EXT | -. Аномалия находится на упругопластическом изгибе: R=566 D, максимальное растяжение на 5.7 час. |  | (c)
3791.090000 | 1.802000 | 1.697000 | -7.155000 | -7.260000 | 2182.000000 | -2197.000000 | -2213.000000 | 2147.000000 | 1697.000000 | 351а |  | CORR | GENE | 01:52 | 02:05 | 02:02 | 813 | 132 | 11.000000 | EXT | -. Аномалия находится на упругопластическом изгибе: R=566 D, максимальное растяжение на 5.7 час. |  | (c)
3792.503000 | 3.215000 | 3.191000 | -5.742000 | -5.766000 | 62.000000 | 173.000000 | 160.000000 | 62.000000 | 3191.000000 | 351а |  | CORR | GENE | 08:09 | 08:27 | 08:25 | 54 | 196 | 11.000000 | EXT | -. Аномалия находится на упругопластическом изгибе: R=713 D, максимальное растяжение на 5.6 час. |  | (c)
3795.213000 | 5.925000 | 5.909000 | -3.032000 | -3.048000 | -602.000000 | -584.000000 | -589.000000 | 575.000000 | 3018.000000 | 351а |  | CORR | PITT | 06:22 | 06:25 | 06:24 | 30 | 27 | 17.000000 | EXT | - |  | (c)
3796.105000 | 6.817000 | 6.749000 | -2.140000 | -2.208000 | 1960.000000 | 1993.000000 | 1986.000000 | 1960.000000 | 1975.000000 | 351а |  | CORR | AXGR | 01:16 | 01:21 | 01:20 | 233 | 52 | 10.000000 | EXT | - |  | (c)
3797.635000 | 8.347000 | 8.286000 | -0.610000 | -0.671000 | -2085.000000 | -1938.000000 | -1959.000000 | 1833.000000 | 292.000000 | 351а |  | CORR | GENE | 02:23 | 02:47 | 02:43 | 379 | 252 | 10.000000 | EXT | - |  | (c)
3809.165000 | 0.000000 | -0.016000 | -11.472000 | -11.488000 | 1445.000000 | 2088.000000 | 2100.000000 | 0.000000 |  | 352ба | Нарушение формы кольцевого шва | GWAN |  | 03:08 | 04:52 | 04:54 | 0 | 1311 |  | EXT | Нарушение формы кольцевого шва |  | (c)
3809.165000 | 0.000000 | -0.019000 | -11.472000 | -11.491000 | 2005.000000 | 2088.000000 | 2119.000000 | 0.000000 |  | 352ба | Непровар / утяжина | GWAN |  | 04:38 | 04:52 | 04:57 | 0 | 228 | 10.000000 | INT | Непровар / утяжина |  | (c)
3809.165000 | 0.000000 | -0.041000 | -11.472000 | -11.513000 | -826.000000 | -423.000000 | -526.000000 | 0.000000 |  | 352ба | Смещение кромок | GWAN |  | 09:01 | 10:06 | 09:50 | 0 | 601 | 4.455000 | EXT | Смещение кромок. Наружу. Величина смещения - 4.5 мм. |  | (c)
3832.405000 | 0.000000 | -0.049000 | -11.085000 | -11.134000 | -164.000000 | 181.000000 | 157.000000 | 12.634022 |  | 355а | Вышлифовка на шве | GWAN |  | 11:25 | 00:20 | 00:16 | 122 | 641 | 20.000000 | EXT | Вышлифовка на шве |  | (c)
3843.490000 | 0.000000 | -0.006000 | -11.290000 | -11.296000 | -1077.000000 | -1007.000000 | -949.000000 | 55.956257 |  | 356 | Смещение кромок | GWAN |  | 07:02 | 07:13 | 07:22 | 0 | 256 | 3.354000 | EXT | Смещение кромок. Наружу. Величина смещения - 3.4 мм. |  | (c)
3843.490000 | 0.000000 | -0.021000 | -11.290000 | -11.311000 | -574.000000 | -461.000000 | -390.000000 | 1.689448 |  | 356 | Смещение кромок | GWAN |  | 08:23 | 08:41 | 08:53 | 0 | 369 | 2.991000 | EXT | Смещение кромок. Наружу. Величина смещения - 3 мм. |  | (c)
3854.780000 | 0.000000 | -0.040000 | -10.983000 | -11.023000 | -1664.000000 | -1067.000000 | -817.000000 | 2.480004 |  | 357а | Нарушение формы кольцевого шва | GWAN |  | 09:50 | 11:26 | 00:07 | 0 | 1695 |  | EXT | Нарушение формы кольцевого шва |  | (c)
3865.763000 | 0.000000 | -0.019000 | -11.919000 | -11.938000 | 1471.000000 | 1591.000000 | 1674.000000 | 1471.000000 |  | 357б | Нарушение формы кольцевого шва | GWAN |  | 02:36 | 02:55 | 03:08 | 0 | 405 |  | EXT | Нарушение формы кольцевого шва. Аномалия находится на упругопластическом изгибе: R=328 D, максимальное растяжение на 6.4 час. |  | (c)
3865.763000 | 0.000000 | -0.020000 | -11.919000 | -11.939000 | 2187.000000 | -2068.000000 | -1931.000000 | 1589.000000 |  | 357б | Смещение кромок | GWAN |  | 04:31 | 05:04 | 05:26 | 0 | 685 | 4.073000 | EXT | Смещение кромок. Наружу. Величина смещения - 4.1 мм. Аномалия находится на упругопластическом изгибе: R=328 D, максимальное растяжение на 6.4 час. |  | (c)
3865.763000 | 0.000000 | -0.020000 | -11.919000 | -11.939000 | -1060.000000 | -860.000000 | -852.000000 | 645.000000 |  | 357б | Смещение кромок | GWAN |  | 07:47 | 08:19 | 08:21 | 0 | 415 | 3.676000 | EXT | Смещение кромок. Наружу. Величина смещения - 3.7 мм. Аномалия находится на упругопластическом изгибе: R=328 D, максимальное растяжение на 6.4 час. |  | (c)
3877.682000 | 0.000000 | -0.037000 | -11.108000 | -11.145000 | -1768.000000 | -1556.000000 | -1585.000000 | 37.312792 |  | 359а | Нарушение формы кольцевого шва | GWAN |  | 04:53 | 05:27 | 05:22 | 0 | 366 |  | EXT | Нарушение формы кольцевого шва |  | (c)
3888.790000 | 0.000000 | -0.024000 | -11.670000 | -11.694000 | -1564.000000 | -1298.000000 | -1197.000000 | 831.000000 |  | 360 | Нарушение формы кольцевого шва | GWAN |  | 01:24 | 02:07 | 02:24 | 0 | 733 |  | EXT | Нарушение формы кольцевого шва |  | (c)
3889.118000 | 0.328000 | 0.321000 | -11.342000 | -11.349000 | 461.000000 | 494.000000 | 502.000000 | 461.000000 | 321.000000 | 360 |  | CORR | СIGR | 06:51 | 06:57 | 06:58 | 21 | 84 | 11.000000 | EXT | - |  | (c)
3889.632000 | 0.842000 | 0.838000 | -10.828000 | -10.832000 | 369.000000 | 485.000000 | 465.000000 | 369.000000 | 838.000000 | 360 |  | CORR | СIGR | 06:36 | 06:55 | 06:52 | 24 | 191 | 13.000000 | EXT | - |  | (c)
3889.679000 | 0.889000 | 0.868000 | -10.781000 | -10.802000 | 402.000000 | 412.000000 | 423.000000 | 402.000000 | 868.000000 | 360 |  | CORR | AXGR | 06:42 | 06:43 | 06:45 | 221 | 43 | 12.000000 | EXT | - |  | (c)
3889.917000 | 1.127000 | 1.103000 | -10.543000 | -10.567000 | 346.000000 | 484.000000 | 465.000000 | 346.000000 | 1103.000000 | 360 |  | CORR | СIGR | 06:33 | 06:55 | 06:52 | 25 | 238 | 10.000000 | EXT | - |  | (c)
3889.926000 | 1.136000 | 1.119000 | -10.534000 | -10.551000 | 437.000000 | 463.000000 | 450.000000 | 437.000000 | 1119.000000 | 360 |  | CORR | AXGR | 06:47 | 06:51 | 06:49 | 158 | 26 | 15.000000 | EXT | - |  | (c)
3889.961000 | 1.171000 | 0.958000 | -10.499000 | -10.712000 | -253.000000 | -147.000000 | -167.000000 | 82.000000 | 958.000000 | 360 |  | CORR | GENE | 04:56 | 05:13 | 05:10 | 219 | 171 | 15.000000 | EXT | - |  | (c)
3890.459000 | 1.669000 | 1.570000 | -10.001000 | -10.100000 | -228.000000 | -213.000000 | -217.000000 | 206.000000 | 1570.000000 | 360 |  | CORR | AXGR | 05:00 | 05:03 | 05:02 | 136 | 21 | 10.000000 | EXT | - |  | (c)
3890.525000 | 1.735000 | 1.334000 | -9.935000 | -10.336000 | -152.000000 | -148.000000 | -135.000000 | 118.000000 | 1334.000000 | 360 |  | CORR | AXGR | 05:12 | 05:13 | 05:15 | 456 | 34 | 10.000000 | EXT | - |  | (c)
3891.256000 | 2.466000 | 2.457000 | -9.204000 | -9.213000 | -323.000000 | -225.000000 | -239.000000 | 156.000000 | 2457.000000 | 360 |  | CORR | СIGR | 04:45 | 05:01 | 04:58 | 27 | 167 | 10.000000 | EXT | - |  | (c)
3891.346000 | 2.556000 | 2.073000 | -9.114000 | -9.597000 | 369.000000 | 426.000000 | 417.000000 | 369.000000 | 2073.000000 | 360 |  | CORR | GENE | 06:36 | 06:46 | 06:44 | 586 | 97 | 11.000000 | EXT | - |  | (c)
3891.639000 | 2.849000 | 2.842000 | -8.821000 | -8.828000 | 528.000000 | 539.000000 | 540.000000 | 528.000000 | 2842.000000 | 360 |  | CORR | PITT | 07:02 | 07:04 | 07:04 | 25 | 23 | 19.000000 | EXT | - |  | (c)
3891.718000 | 2.928000 | 2.801000 | -8.742000 | -8.869000 | 450.000000 | 466.000000 | 466.000000 | 450.000000 | 2801.000000 | 360 |  | CORR | AXGR | 06:49 | 06:52 | 06:52 | 194 | 31 | 11.000000 | EXT | - |  | (c)
3895.038000 | 6.248000 | 6.224000 | -5.422000 | -5.446000 | -331.000000 | -319.000000 | -321.000000 | 312.000000 | 5326.000000 | 360 |  | CORR | AXGR | 04:43 | 04:45 | 04:45 | 120 | 19 | 10.000000 | EXT | - |  | (c)
3895.372000 | 6.582000 | 6.431000 | -5.088000 | -5.239000 | -356.000000 | -321.000000 | -330.000000 | 304.000000 | 4659.000000 | 360 |  | CORR | GENE | 04:39 | 04:45 | 04:44 | 580 | 52 | 10.000000 | EXT | - |  | (c)
3895.986000 | 7.196000 | 7.139000 | -4.474000 | -4.531000 | 333.000000 | 392.000000 | 388.000000 | 333.000000 | 4165.000000 | 360 |  | CORR | GENE | 06:31 | 06:40 | 06:39 | 366 | 109 | 12.000000 | EXT | - |  | (c)
3896.162000 | 7.372000 | 7.279000 | -4.298000 | -4.391000 | -317.000000 | -277.000000 | -282.000000 | 248.000000 | 4071.000000 | 360 |  | CORR | GENE | 04:46 | 04:52 | 04:51 | 320 | 69 | 11.000000 | EXT | - |  | (c)
3896.598000 | 7.808000 | 7.754000 | -3.862000 | -3.916000 | 400.000000 | 443.000000 | 429.000000 | 400.000000 | 3828.000000 | 360 |  | CORR | GENE | 06:41 | 06:48 | 06:46 | 88 | 57 | 11.000000 | EXT | - |  | (c)
3896.944000 | 8.154000 | 8.144000 | -3.516000 | -3.526000 | 441.000000 | 487.000000 | 490.000000 | 441.000000 | 3505.000000 | 360 |  | CORR | СIGR | 06:48 | 06:55 | 06:56 | 21 | 98 | 10.000000 | EXT | - |  | (c)
3897.016000 | 8.226000 | 8.220000 | -3.444000 | -3.450000 | 362.000000 | 458.000000 | 428.000000 | 362.000000 | 3395.000000 | 360 |  | CORR | GENE | 06:35 | 06:51 | 06:46 | 55 | 131 | 10.000000 | EXT | - |  | (c)
3897.334000 | 8.544000 | 8.517000 | -3.126000 | -3.153000 | 415.000000 | 497.000000 | 491.000000 | 415.000000 | 3118.000000 | 360 |  | CORR | СIGR | 06:44 | 06:57 | 06:56 | 35 | 152 | 10.000000 | EXT | - |  | (c)
3897.880000 | 9.090000 | 9.045000 | -2.580000 | -2.625000 | 314.000000 | 468.000000 | 420.000000 | 314.000000 | 2508.000000 | 360 |  | CORR | GENE | 06:27 | 06:52 | 06:45 | 117 | 212 | 15.000000 | EXT | - |  | (c)
3898.244000 | 9.454000 | 9.442000 | -2.216000 | -2.228000 | 425.000000 | 440.000000 | 437.000000 | 425.000000 | 2205.000000 | 360 |  | CORR | PITT | 06:45 | 06:48 | 06:47 | 23 | 24 | 31.000000 | EXT | - |  | (c)
3898.540000 | 9.750000 | 9.693000 | -1.920000 | -1.977000 | 383.000000 | 474.000000 | 460.000000 | 383.000000 | 1892.000000 | 360 |  | CORR | GENE | 06:39 | 06:53 | 06:51 | 85 | 155 | 20.000000 | EXT | - |  | (c)
3899.155000 | 10.365000 | 10.357000 | -1.305000 | -1.313000 | 415.000000 | 425.000000 | 424.000000 | 415.000000 | 1294.000000 | 360 |  | CORR | PITT | 06:44 | 06:45 | 06:45 | 19 | 18 | 20.000000 | EXT | - |  | (c)
3899.289000 | 10.499000 | 10.481000 | -1.171000 | -1.189000 | 283.000000 | 390.000000 | 372.000000 | 283.000000 | 1168.000000 | 360 |  | CORR | СIGR | 06:23 | 06:40 | 06:37 | 21 | 177 | 13.000000 | EXT | - |  | (c)
3907.458000 | 6.998000 | 6.980000 | -4.497000 | -4.515000 | 1029.000000 | 1119.000000 | 1100.000000 | 1029.000000 | 4487.000000 | 361 |  | CORR | СIGR | 05:28 | 05:42 | 05:39 | 28 | 142 | 10.000000 | EXT | - |  | (c)
3908.498000 | 8.038000 | 8.023000 | -3.457000 | -3.472000 | 1071.000000 | 1103.000000 | 1120.000000 | 1071.000000 | 3449.000000 | 361 |  | CORR | СIGR | 05:35 | 05:40 | 05:42 | 23 | 98 | 10.000000 | EXT | - |  | (c)
3910.103000 | 9.643000 | 9.632000 | -1.852000 | -1.863000 | 1245.000000 | 1252.000000 | 1257.000000 | 1245.000000 | 1843.000000 | 361 |  | CORR | PITT | 06:03 | 06:04 | 06:04 | 20 | 24 | 16.000000 | EXT | - |  | (c)
3910.588000 | 10.128000 | 10.051000 | -1.367000 | -1.444000 | 1291.000000 | 1298.000000 | 1308.000000 | 1291.000000 | 1311.000000 | 361 |  | CORR | AXGR | 06:10 | 06:11 | 06:13 | 133 | 33 | 10.000000 | EXT | - |  | (c)
3915.778000 | 3.823000 | 3.810000 | -7.717000 | -7.730000 | -1611.000000 | -1570.000000 | -1503.000000 | 1395.000000 | 3810.000000 | 362 |  | CORR | СIGR | 05:43 | 05:50 | 06:00 | 21 | 215 | 11.000000 | EXT | - |  | (c)
3924.309000 | 0.814000 | 0.451000 | -10.666000 | -11.029000 | -201.000000 | -161.000000 | -173.000000 | 145.000000 | 451.000000 | 363 |  | CORR | GENE | 06:31 | 06:37 | 06:35 | 426 | 55 | 12.000000 | EXT | - |  | (c)
3925.237000 | 1.742000 | 1.721000 | -9.738000 | -9.759000 | -319.000000 | -139.000000 | -206.000000 | 93.000000 | 1721.000000 | 363 |  | CORR | СIGR | 06:11 | 06:41 | 06:30 | 35 | 226 | 10.000000 | EXT | - |  | (c)
3925.727000 | 2.232000 | 2.207000 | -9.248000 | -9.273000 | -304.000000 | -199.000000 | -225.000000 | 145.000000 | 2207.000000 | 363 |  | CORR | СIGR | 06:14 | 06:31 | 06:27 | 33 | 159 | 10.000000 | EXT | - |  | (c)
3926.083000 | 2.588000 | 2.574000 | -8.892000 | -8.906000 | -164.000000 | -98.000000 | -117.000000 | 69.000000 | 2574.000000 | 363 |  | CORR | СIGR | 06:36 | 06:47 | 06:44 | 25 | 95 | 13.000000 | EXT | - |  | (c)
3927.745000 | 4.250000 | 4.116000 | -7.230000 | -7.364000 | -234.000000 | -222.000000 | -223.000000 | 213.000000 | 4116.000000 | 363 |  | CORR | AXGR | 06:25 | 06:27 | 06:27 | 207 | 21 | 10.000000 | EXT | - |  | (c)
3928.771000 | 5.276000 | 5.144000 | -6.204000 | -6.336000 | -347.000000 | -331.000000 | -328.000000 | 308.000000 | 5144.000000 | 363 |  | CORR | AXGR | 06:07 | 06:10 | 06:10 | 224 | 39 | 8.000000 | EXT | - |  | (c)
3934.975000 | 0.000000 | -0.023000 | -10.282000 | -10.305000 | -221.000000 | -79.000000 | -90.000000 | 0.000000 |  | 364а | Нарушение формы кольцевого шва | GWAN |  | 10:19 | 10:42 | 10:40 | 0 | 262 |  | EXT | Нарушение формы кольцевого шва |  | (c)
3935.616000 | 0.641000 | 0.582000 | -9.641000 | -9.700000 | -1849.000000 | -1817.000000 | -1812.000000 | 1774.000000 | 582.000000 | 364а |  | CORR | GENE | 05:56 | 06:02 | 06:02 | 88 | 75 | 10.000000 | EXT | - |  | (c)
3945.257000 | 0.000000 | -0.020000 | -3.959000 | -3.979000 | -1219.000000 | -702.000000 | -406.000000 | 0.000000 |  | 364б | Непровар / утяжина | GWAN |  | 07:28 | 08:51 | 09:39 | 0 | 1627 | 10.000000 | INT | Непровар / утяжина |  | (c)
3951.859000 | 2.643000 | 2.523000 | -7.709000 | -7.829000 | -973.000000 | -917.000000 | -856.000000 | 738.000000 | 2523.000000 | 365а |  | CORR | GENE | 04:20 | 04:29 | 04:39 | 169 | 235 | 12.000000 | EXT | - |  | (c)
3953.039000 | 3.823000 | 3.793000 | -6.529000 | -6.559000 | -541.000000 | -348.000000 | -389.000000 | 237.000000 | 3793.000000 | 365а |  | CORR | GENE | 05:29 | 06:01 | 05:54 | 66 | 304 | 11.000000 | EXT | - |  | (c)
3953.740000 | 4.524000 | 4.489000 | -5.828000 | -5.863000 | 727.000000 | 841.000000 | 837.000000 | 727.000000 | 4489.000000 | 365а |  | CORR | GENE | 08:54 | 09:12 | 09:12 | 59 | 220 | 13.000000 | EXT | - |  | (c)
3954.506000 | 5.290000 | 5.268000 | -5.062000 | -5.084000 | -694.000000 | -647.000000 | -624.000000 | 555.000000 | 5041.000000 | 365а |  | CORR | СIGR | 05:05 | 05:12 | 05:16 | 43 | 139 | 10.000000 | EXT | - |  | (c)
3955.535000 | 6.319000 | 6.306000 | -4.033000 | -4.046000 | 1289.000000 | 1410.000000 | 1389.000000 | 1289.000000 | 4011.000000 | 365а |  | CORR | СIGR | 10:25 | 10:44 | 10:41 | 35 | 200 | 12.000000 | EXT | - |  | (c)
3957.315000 | 8.099000 | 8.014000 | -2.253000 | -2.338000 | -566.000000 | -402.000000 | -462.000000 | 358.000000 | 2048.000000 | 365а |  | CORR | GENE | 05:25 | 05:52 | 05:42 | 290 | 208 | 10.000000 | EXT | - |  | (c)
3958.617000 | 9.401000 | 9.351000 | -0.951000 | -1.001000 | 1501.000000 | 1732.000000 | 1639.000000 | 1501.000000 | 930.000000 | 365а |  | CORR | GENE | 10:59 | 11:36 | 11:21 | 71 | 277 | 11.000000 | EXT | - |  | (c)
3958.993000 | 9.777000 | 9.739000 | -0.575000 | -0.613000 | -1580.000000 | -746.000000 | -1005.000000 | 430.000000 | 541.000000 | 365а |  | CORR | GENE | 02:42 | 04:56 | 04:14 | 72 | 1150 | 15.000000 | EXT | - |  | (c)
3959.295000 | 10.079000 | 9.907000 | -0.273000 | -0.445000 | -1509.000000 | -1364.000000 | -963.000000 | 417.000000 | 192.000000 | 365а |  | CORR | GENE | 02:53 | 03:17 | 04:21 | 253 | 1091 | 12.000000 | EXT | - |  | (c)
3959.568000 | 0.000000 | -0.022000 | -10.112000 | -10.134000 | 1516.000000 | 1850.000000 | 1829.000000 | 0.000000 |  | 366а | Нарушение формы кольцевого шва | GWAN |  | 06:21 | 07:15 | 07:12 | 0 | 626 |  | EXT | Нарушение формы кольцевого шва |  | (c)
3959.568000 | 0.000000 | -0.035000 | -10.112000 | -10.147000 | -2167.000000 | -2023.000000 | -2030.000000 | 16.198669 |  | 366а | Нарушение формы кольцевого шва | GWAN |  | 08:27 | 08:50 | 08:49 | 0 | 275 |  | EXT | Нарушение формы кольцевого шва |  | (c)
3965.707000 | 6.139000 | 6.089000 | -3.973000 | -4.023000 | 1187.000000 | 1187.000000 | 1203.000000 | 80.419904 | 3918.000000 | 366а |  | CORR | AXGR | 05:28 | 05:28 | 05:31 | 105 | 31 | 11.000000 | EXT | - |  | (c)
3978.698000 | 9.018000 | 9.001000 | -2.147000 | -2.164000 | -1637.000000 | -1590.000000 | -1585.000000 | 1533.000000 | 2133.000000 | 367 |  | CORR | СIGR | 07:10 | 07:17 | 07:18 | 31 | 104 | 10.000000 | EXT | - |  | (c)
3978.776000 | 9.096000 | 9.043000 | -2.069000 | -2.122000 | 1961.000000 | 2154.000000 | -2228.000000 | 1956.000000 | 2049.000000 | 367 |  | CORR | GENE | 04:50 | 05:21 | 05:34 | 73 | 544 | 10.000000 | EXT | - |  | (c)
3979.767000 | 10.087000 | 10.044000 | -1.078000 | -1.121000 | 2002.000000 | 2096.000000 | 2164.000000 | 2002.000000 | 1015.000000 | 367 |  | CORR | GENE | 04:57 | 05:12 | 05:23 | 106 | 324 | 10.000000 | EXT | - |  | (c)
3980.411000 | 10.731000 | 10.602000 | -0.434000 | -0.563000 | -2086.000000 | -1840.000000 | -1943.000000 | 1800.000000 | 320.000000 | 367 |  | CORR | GENE | 05:57 | 06:37 | 06:20 | 243 | 286 | 12.000000 | EXT | - |  | (c)
3980.492000 | 10.812000 | 10.796000 | -0.353000 | -0.369000 | 1841.000000 | 1982.000000 | 1988.000000 | 1841.000000 | 338.000000 | 367 |  | CORR | СIGR | 04:31 | 04:54 | 04:55 | 31 | 293 | 11.000000 | EXT | - |  | (c)
3980.774000 | 11.094000 | 11.015000 | -0.071000 | -0.150000 | -1750.000000 | -1728.000000 | -1707.000000 | 1665.000000 | 25.000000 | 367 |  | CORR | GENE | 06:51 | 06:55 | 06:58 | 125 | 85 | 12.000000 | EXT | - |  | (c)
3980.868000 | 0.023000 | 0.011000 | -11.302000 | -11.314000 | 2077.000000 | 2181.000000 | 2196.000000 | 0.000000 | 11.000000 | 368 |  | CORR | GENE | 06:17 | 06:34 | 06:36 | 55 | 238 | 13.000000 | EXT | - |  | (c)
3980.954000 | 0.109000 | 0.062000 | -11.216000 | -11.263000 | 1482.000000 | 1673.000000 | 1662.000000 | 16.835367 | 62.000000 | 368 |  | CORR | GENE | 04:41 | 05:12 | 05:10 | 75 | 360 | 13.000000 | EXT | - |  | (c)
3980.991000 | 0.146000 | 0.076000 | -11.179000 | -11.249000 | -2191.000000 | -2186.000000 | -2174.000000 | 4.525390 | 76.000000 | 368 |  | CORR | AXGR | 06:48 | 06:49 | 06:51 | 223 | 34 | 14.000000 | EXT | - |  | (c)
3981.196000 | 0.351000 | 0.307000 | -10.974000 | -11.018000 | 1625.000000 | -2142.000000 | 1987.000000 | 0.000000 | 307.000000 | 368 |  | CORR | GENE | 05:04 | 06:56 | 06:03 | 107 | 724 | 13.000000 | EXT | - |  | (c)
3981.724000 | 0.879000 | 0.856000 | -10.446000 | -10.469000 | 1829.000000 | 1918.000000 | 1897.000000 | 15.947686 | 856.000000 | 368 |  | CORR | СIGR | 05:37 | 05:52 | 05:48 | 27 | 136 | 10.000000 | EXT | - |  | (c)
3982.416000 | 1.571000 | 1.558000 | -9.754000 | -9.767000 | 1577.000000 | 1749.000000 | 1707.000000 | 21.335812 | 1558.000000 | 368 |  | CORR | СIGR | 04:57 | 05:24 | 05:17 | 38 | 259 | 10.000000 | EXT | - |  | (c)
3982.624000 | 1.779000 | 1.615000 | -9.546000 | -9.710000 | 1684.000000 | 1696.000000 | 1700.000000 | 40.163611 | 1615.000000 | 368 |  | CORR | AXGR | 05:14 | 05:16 | 05:16 | 248 | 32 | 10.000000 | EXT | - |  | (c)
3982.874000 | 2.029000 | 2.011000 | -9.296000 | -9.314000 | 1202.000000 | 1480.000000 | 1405.000000 | 33.835354 | 2011.000000 | 368 |  | CORR | GENE | 03:56 | 04:41 | 04:29 | 57 | 406 | 14.000000 | EXT | - |  | (c)
3983.271000 | 2.426000 | 2.414000 | -8.899000 | -8.911000 | 1488.000000 | 1605.000000 | 1594.000000 | 34.266196 | 2414.000000 | 368 |  | CORR | СIGR | 04:42 | 05:01 | 04:59 | 28 | 212 | 10.000000 | EXT | - |  | (c)
3986.194000 | 5.349000 | 5.326000 | -5.976000 | -5.999000 | -2168.000000 | -1782.000000 | -1881.000000 | 28.234623 | 5326.000000 | 368 |  | CORR | GENE | 06:52 | 07:54 | 07:38 | 100 | 575 | 10.000000 | EXT | - |  | (c)
3988.466000 | 7.621000 | 7.585000 | -3.704000 | -3.740000 | 2119.000000 | -2209.000000 | 2215.000000 | 0.000000 | 3649.000000 | 368 |  | CORR | GENE | 06:24 | 06:45 | 06:39 | 91 | 192 | 10.000000 | EXT | - |  | (c)
3988.627000 | 7.782000 | 7.655000 | -3.543000 | -3.670000 | 1136.000000 | 1724.000000 | 1564.000000 | 0.000000 | 3461.000000 | 368 |  | CORR | GENE | 03:45 | 05:20 | 04:54 | 209 | 857 | 10.000000 | EXT | - |  | (c)
3988.838000 | 7.993000 | 7.869000 | -3.332000 | -3.456000 | 1969.000000 | -2080.000000 | -2204.000000 | 2.116671 | 3247.000000 | 368 |  | CORR | GENE | 06:00 | 07:06 | 06:46 | 209 | 576 | 11.000000 | EXT | - |  | (c)
3989.067000 | 8.222000 | 8.183000 | -3.103000 | -3.142000 | 1690.000000 | 1932.000000 | 1890.000000 | 0.000000 | 3064.000000 | 368 |  | CORR | GENE | 05:15 | 05:54 | 05:47 | 78 | 400 | 10.000000 | EXT | - |  | (c)
3989.418000 | 8.573000 | 8.466000 | -2.752000 | -2.859000 | 2184.000000 | 2204.000000 | 2194.000000 | 1.382105 | 2593.000000 | 368 |  | CORR | AXGR | 06:35 | 06:38 | 06:36 | 266 | 19 | 13.000000 | EXT | - |  | (c)
3989.640000 | 8.795000 | 8.621000 | -2.530000 | -2.704000 | -2220.000000 | -2202.000000 | -2174.000000 | 4.599397 | 2218.000000 | 368 |  | CORR | GENE | 06:44 | 06:47 | 06:51 | 486 | 92 | 15.000000 | EXT | - |  | (c)
3994.560000 | 2.390000 | 2.375000 | -9.025000 | -9.040000 | 213.000000 | 371.000000 | 317.000000 | 213.000000 | 2375.000000 | 369 |  | CORR | СIGR | 07:12 | 07:38 | 07:29 | 44 | 208 | 11.000000 | EXT | - |  | (c)
3994.840000 | 2.670000 | 2.642000 | -8.745000 | -8.773000 | -546.000000 | -399.000000 | -387.000000 | 229.000000 | 2642.000000 | 369 |  | CORR | СIGR | 05:10 | 05:33 | 05:35 | 38 | 317 | 11.000000 | EXT | - |  | (c)
3995.208000 | 3.038000 | 3.020000 | -8.377000 | -8.395000 | -1026.000000 | -905.000000 | -919.000000 | 812.000000 | 3020.000000 | 369 |  | CORR | СIGR | 03:52 | 04:12 | 04:10 | 26 | 214 | 11.000000 | EXT | - |  | (c)
3996.314000 | 4.144000 | 4.131000 | -7.271000 | -7.284000 | -436.000000 | -213.000000 | -264.000000 | 92.000000 | 4131.000000 | 369 |  | CORR | GENE | 05:27 | 06:03 | 05:55 | 56 | 344 | 10.000000 | EXT | - |  | (c)
3997.517000 | 5.347000 | 5.303000 | -6.068000 | -6.112000 | -91.000000 | -30.000000 | -56.000000 | 21.000000 | 5303.000000 | 369 |  | CORR | GENE | 06:23 | 06:33 | 06:29 | 352 | 70 | 10.000000 | EXT | - |  | (c)
3999.278000 | 7.108000 | 7.012000 | -4.307000 | -4.403000 | -66.000000 | -34.000000 | -46.000000 | 27.000000 | 3932.000000 | 369 |  | CORR | AXGR | 06:27 | 06:32 | 06:30 | 471 | 39 | 10.000000 | EXT | - |  | (c)
3999.806000 | 7.636000 | 7.591000 | -3.779000 | -3.824000 | -639.000000 | -199.000000 | -324.000000 | 10.000000 | 3755.000000 | 369 |  | CORR | GENE | 04:55 | 06:06 | 05:45 | 69 | 629 | 11.000000 | EXT | - |  | (c)
4000.141000 | 7.971000 | 7.873000 | -3.444000 | -3.542000 | 9.000000 | 28.000000 | 34.000000 | 9.000000 | 2790.000000 | 369 |  | CORR | GENE | 06:39 | 06:42 | 06:43 | 752 | 51 | 10.000000 | EXT | - |  | (c)
4000.528000 | 8.358000 | 8.340000 | -3.057000 | -3.075000 | -827.000000 | -705.000000 | -677.000000 | 526.000000 | 3041.000000 | 369 |  | CORR | СIGR | 04:24 | 04:44 | 04:49 | 34 | 300 | 11.000000 | EXT | - |  | (c)
4000.550000 | 8.380000 | 8.337000 | -3.035000 | -3.078000 | -495.000000 | -217.000000 | -276.000000 | 57.000000 | 2949.000000 | 369 |  | CORR | GENE | 05:18 | 06:03 | 05:53 | 129 | 438 | 12.000000 | EXT | - |  | (c)
4001.027000 | 8.857000 | 8.722000 | -2.558000 | -2.693000 | 135.000000 | 146.000000 | 150.000000 | 135.000000 | 2349.000000 | 369 |  | CORR | AXGR | 07:00 | 07:01 | 07:02 | 344 | 29 | 10.000000 | EXT | - |  | (c)
4001.753000 | 9.583000 | 9.541000 | -1.832000 | -1.874000 | -651.000000 | -336.000000 | -278.000000 | 0.000000 | 1744.000000 | 369 |  | CORR | GENE | 04:53 | 05:43 | 05:53 | 130 | 745 | 10.000000 | EXT | - |  | (c)
4002.334000 | 10.164000 | 10.092000 | -1.251000 | -1.323000 | -849.000000 | -347.000000 | -447.000000 | 46.000000 | 1183.000000 | 369 |  | CORR | GENE | 04:21 | 05:42 | 05:26 | 140 | 803 | 14.000000 | EXT | - |  | (c)
4003.447000 | 11.277000 | 11.217000 | -0.138000 | -0.198000 | -897.000000 | -815.000000 | -756.000000 | 615.000000 | 135.000000 | 369 |  | CORR | GENE | 04:13 | 04:26 | 04:36 | 63 | 282 | 10.000000 | EXT | - |  | (c)
4016.870000 | 1.990000 | 1.942000 | -9.215000 | -9.263000 | -1391.000000 | -1264.000000 | -1228.000000 | 67.717252 | 1942.000000 | 371 |  | CORR | GENE | 06:01 | 06:22 | 06:28 | 77 | 326 | 10.000000 | EXT | - |  | (c)
4025.147000 | 10.267000 | 10.174000 | -0.938000 | -1.031000 | -2224.000000 | -2209.000000 | -2208.000000 | 0.537463 | 752.000000 | 371 |  | LWAN |  | 03:47 | 03:49 | 03:49 | 279 | 31 | 10.000000 | INT | -. Эквивалент потери металла 10%. |  | (c)
4037.920000 | 0.270000 | 0.247000 | -11.050000 | -11.073000 | -2140.000000 | -2022.000000 | -2069.000000 | 1997.000000 | 247.000000 | 373 |  | CORR | СIGR | 06:37 | 06:56 | 06:49 | 42 | 143 | 11.000000 | EXT | - |  | (c)
4038.063000 | 0.413000 | 0.393000 | -10.907000 | -10.927000 | -2117.000000 | -2055.000000 | -2073.000000 | 2028.000000 | 393.000000 | 373 |  | CORR | СIGR | 06:41 | 06:51 | 06:48 | 28 | 89 | 10.000000 | EXT | - |  | (c)
4038.353000 | 0.703000 | 0.689000 | -10.617000 | -10.631000 | -2200.000000 | -2169.000000 | -2161.000000 | 2121.000000 | 689.000000 | 373 |  | CORR | СIGR | 06:28 | 06:32 | 06:34 | 26 | 79 | 12.000000 | EXT | - |  | (c)
4149.242000 | 3.452000 | 3.387000 | -8.153000 | -8.218000 |  |  |  |  | 3387.000000 | 383 |  | SWAN |  | 09:31 | 09:55 | 09:53 | 88 | 274 | 10.000000 | INT | -. Эквивалент потери металла 10%. |  | (b)
4153.259000 | 7.469000 | 7.397000 | -4.136000 | -4.208000 |  |  |  |  | 4103.000000 | 383 |  | SWAN |  | 01:24 | 01:47 | 01:57 | 105 | 406 | 16.194799 | INT | -. Эквивалент потери металла 16%. |  | (b)
4154.638000 | 8.848000 | 8.825000 | -2.757000 | -2.780000 |  |  |  |  | 2716.000000 | 383 |  | SWAN |  | 02:49 | 02:58 | 02:59 | 64 | 132 | 14.827729 | INT | -. Эквивалент потери металла 15%. |  | (b)
4157.395000 | 0.000000 | -0.024000 | -11.484000 | -11.508000 | -1358.000000 | -1217.000000 | -1183.000000 | 1008.000000 |  | 384а | Нарушение формы кольцевого шва | GWAN |  | 08:13 | 08:35 | 08:41 | 0 | 351 |  | EXT | Нарушение формы кольцевого шва |  | (c)
4202.970000 | 0.000000 | -0.017000 | -11.010000 | -11.027000 | 868.000000 | 1078.000000 | 1211.000000 | 868.000000 |  | 388 | Нарушение формы кольцевого шва | GWAN |  | 03:01 | 03:34 | 03:56 | 0 | 685 |  | EXT | Нарушение формы кольцевого шва |  | (c)
4202.970000 | 0.000000 | -0.030000 | -11.010000 | -11.040000 | -1969.000000 | -1166.000000 | -1475.000000 | 981.000000 |  | 388 | Нарушение формы кольцевого шва | GWAN |  | 07:23 | 09:32 | 08:42 | 0 | 988 |  | EXT | Нарушение формы кольцевого шва |  | (c)
4202.970000 | 0.000000 | -0.041000 | -11.010000 | -11.051000 | -568.000000 | -41.000000 | -258.000000 | 52.000000 |  | 388 | Нарушение формы кольцевого шва | GWAN |  | 11:09 | 00:34 | 11:59 | 0 | 620 |  | EXT | Нарушение формы кольцевого шва |  | (c)
4213.980000 | 0.000000 | -0.020000 | -11.365000 | -11.385000 | 941.000000 | -2034.000000 | 1726.000000 | 941.000000 |  | 389 | Нарушение формы кольцевого шва | GWAN |  | 08:40 | 00:40 | 10:47 | 0 | 1570 |  | EXT | Нарушение формы кольцевого шва |  | (c)
4225.334000 | 11.354000 | 11.243000 | -0.011000 | -0.122000 | -367.000000 | 76.000000 | 131.000000 | 0.000000 | 11.000000 | 389 |  | CORR | GENE | 05:09 | 06:21 | 06:30 | 111 | 996 | 11.000000 | EXT | - |  | (c)
4283.060000 | 0.000000 | -0.029000 | -11.700000 | -11.729000 | -1120.000000 | -458.000000 | -603.000000 | 85.000000 |  | 395 | Нарушение формы кольцевого шва | GWAN |  | 04:56 | 06:43 | 06:20 | 0 | 1035 |  | EXT | Нарушение формы кольцевого шва |  | (c)
4297.035000 | 0.000000 | -0.019000 | -9.470000 | -9.489000 | -1817.000000 | -1624.000000 | -1644.000000 | 1471.000000 |  | 397 | Нарушение формы кольцевого шва | GWAN |  | 03:41 | 04:12 | 04:09 | 0 | 345 |  | EXT | Нарушение формы кольцевого шва |  | (c)
4297.035000 | 0.000000 | -0.025000 | -9.470000 | -9.495000 | -1145.000000 | -997.000000 | -880.000000 | 616.000000 |  | 397 | Смещение кромок | GWAN |  | 05:30 | 05:54 | 06:12 | 0 | 529 | 3.872000 | EXT | Смещение кромок. Вовнутрь. Величина смещения - 3.9 мм. |  | (c)
4297.035000 | 0.000000 | -0.055000 | -9.470000 | -9.525000 | -131.000000 | 40.000000 | 49.000000 | 0.000000 |  | 397 | Смещение кромок | GWAN |  | 08:13 | 08:41 | 08:42 | 0 | 360 | 3.092000 | EXT | Смещение кромок. Наружу. Величина смещения - 3.1 мм. |  | (c)
4329.600000 | 0.000000 | -0.021000 | -11.475000 | -11.496000 | -42.000000 | 394.000000 | 383.000000 | 0.000000 |  | 400 | Нарушение формы кольцевого шва | GWAN |  | 04:41 | 05:51 | 05:49 | 0 | 850 |  | EXT | Нарушение формы кольцевого шва |  | (c)
4329.600000 | 0.000000 | -0.018000 | -11.475000 | -11.493000 | 1535.000000 | 2146.000000 | 1973.000000 | 1535.000000 |  | 400 | Нарушение формы кольцевого шва | GWAN |  | 08:55 | 10:34 | 10:06 | 0 | 876 |  | EXT | Нарушение формы кольцевого шва |  | (c)
4341.075000 | 0.000000 | -0.024000 | -11.270000 | -11.294000 | 1691.000000 | 1803.000000 | 1843.000000 | 19.049986 |  | 401 | Нарушение формы кольцевого шва | GWAN |  | 03:58 | 04:16 | 04:23 | 0 | 303 |  | EXT | Нарушение формы кольцевого шва |  | (c)
4363.800000 | 0.000000 | -0.013000 | -11.695000 | -11.708000 | -1368.000000 | -1211.000000 | -780.000000 | 193.000000 |  | 403 | Нарушение формы кольцевого шва | GWAN |  | 03:25 | 03:50 | 05:00 | 0 | 1175 |  | EXT | Нарушение формы кольцевого шва |  | (c)
4363.800000 | 0.000000 | -0.021000 | -11.695000 | -11.716000 | 72.000000 | 939.000000 | 1235.000000 | 72.000000 |  | 403 | Нарушение формы кольцевого шва | GWAN |  | 07:17 | 09:37 | 10:25 | 0 | 2325 |  | EXT | Нарушение формы кольцевого шва |  | (c)
4386.427000 | 10.932000 | 10.780000 | -0.513000 | -0.665000 | 1315.000000 | 1335.000000 | 1330.000000 | 1315.000000 | 345.000000 | 404 |  | CORR | AXGR | 04:07 | 04:10 | 04:09 | 320 | 30 | 10.000000 | EXT | - |  | (c)
4398.480000 | 0.000000 | -0.029000 | -10.700000 | -10.729000 | 2208.000000 | -1927.000000 | -1876.000000 | 0.000000 |  | 406 | Нарушение формы кольцевого шва | GWAN |  | 05:36 | 06:29 | 06:37 | 0 | 754 |  | EXT | Нарушение формы кольцевого шва |  | (c)
4399.451000 | 0.971000 | 0.266000 | -9.729000 | -10.434000 | -1581.000000 | -1540.000000 | -1532.000000 | 52.382711 | 266.000000 | 406 |  | SCC | GENE | 07:25 | 07:31 | 07:33 | 846 | 100 | 19.000000 | EXT | - |  | (c)
4412.258000 | 3.078000 | 3.072000 | -8.387000 | -8.393000 | -1202.000000 | -1163.000000 | -1157.000000 | 1112.000000 | 3072.000000 | 407 |  | GOUG | СIGR | 06:23 | 06:30 | 06:31 | 16 | 89 | 7.000000 | EXT | -. Задир. |  | (c)
4431.980000 | 0.000000 | -0.022000 | -11.315000 | -11.337000 | -1511.000000 | -1194.000000 | -1142.000000 | 773.000000 |  | 409 | Нарушение формы кольцевого шва | GWAN |  | 04:44 | 05:35 | 05:44 | 0 | 739 |  | EXT | Нарушение формы кольцевого шва |  | (c)
4433.073000 | 1.093000 | 1.022000 | -10.222000 | -10.293000 | -1094.000000 | -1084.000000 | -1082.000000 | 1070.000000 | 1022.000000 | 409 |  | CORR | AXGR | 05:52 | 05:53 | 05:53 | 113 | 23 | 10.000000 | EXT | - |  | (c)
4461.689000 | 7.234000 | 6.983000 | -4.426000 | -4.677000 | 1658.000000 | 1719.000000 | 1690.000000 | 1658.000000 | 4380.000000 | 411 |  | CORR | GENE | 03:59 | 04:09 | 04:05 | 297 | 64 | 10.000000 | EXT | - |  | (c)
4482.012000 | 5.332000 | 5.293000 | -6.338000 | -6.377000 | -1691.000000 | -1444.000000 | -1541.000000 | 1390.000000 | 5293.000000 | 413 |  | CORR | GENE | 03:31 | 04:11 | 03:56 | 51 | 301 | 10.000000 | EXT | - |  | (c)
4482.295000 | 5.615000 | 5.550000 | -6.055000 | -6.120000 | -1542.000000 | -1526.000000 | -1528.000000 | 1513.000000 | 5550.000000 | 413 |  | CORR | AXGR | 03:55 | 03:58 | 03:58 | 343 | 29 | 10.000000 | EXT | - |  | (c)
4518.002000 | 5.322000 | 5.303000 | -6.273000 | -6.292000 | -1370.000000 | -1228.000000 | -1261.000000 | 78.212337 | 5303.000000 | 416а |  | CORR | СIGR | 09:44 | 10:07 | 10:02 | 32 | 217 | 10.000000 | EXT | - |  | (c)
4524.275000 | 0.000000 | -0.044000 | -6.360000 | -6.404000 | -1457.000000 | -1137.000000 | -1099.000000 | 59.847816 |  | 417а | Вышлифовка на шве | GWAN |  | 08:12 | 09:04 | 09:10 | 111 | 715 | 10.000000 | EXT | Вышлифовка на шве |  | (c)
4530.635000 | 0.000000 | -0.015000 | -2.810000 | -2.825000 | 962.000000 | 1180.000000 | 1464.000000 | 0.000000 |  | 417б | Нарушение формы кольцевого шва | GWAN |  | 04:45 | 05:20 | 06:06 | 0 | 1004 |  | INT | Нарушение формы кольцевого шва |  | (c)
4530.635000 | 0.000000 | -0.018000 | -2.810000 | -2.828000 | -811.000000 | -449.000000 | -291.000000 | 18.473875 |  | 417б | Нарушение формы кольцевого шва | GWAN |  | 11:59 | 00:57 | 01:23 | 0 | 1040 |  | EXT | Нарушение формы кольцевого шва |  | (c)
4533.445000 | 0.000000 | -0.021000 | -10.400000 | -10.421000 | -808.000000 | -699.000000 | -641.000000 | 38.267862 |  | 418а | Нарушение формы кольцевого шва | GWAN |  | 00:27 | 00:45 | 00:54 | 0 | 333 |  | EXT | Нарушение формы кольцевого шва |  | (c)
4533.445000 | 0.000000 | -0.019000 | -10.400000 | -10.419000 | 88.000000 | 171.000000 | 923.000000 | 0.000000 |  | 418а | Нарушение формы кольцевого шва | GWAN |  | 02:52 | 03:05 | 05:07 | 0 | 1670 |  | EXT | Нарушение формы кольцевого шва |  | (c)
4541.436000 | 7.991000 | 7.981000 | -2.409000 | -2.419000 | 1370.000000 | 1435.000000 | 1424.000000 | 56.378089 | 2394.000000 | 418а |  | CORR | СIGR | 06:19 | 06:29 | 06:27 | 25 | 108 | 10.000000 | EXT | - |  | (c)
4542.864000 | 9.419000 | 9.369000 | -0.981000 | -1.031000 | 410.000000 | 417.000000 | 448.000000 | 33.051262 | 667.000000 | 418а |  | CORR | GENE | 03:44 | 03:45 | 03:50 | 364 | 76 | 11.000000 | EXT | - |  | (c)
4543.096000 | 9.651000 | 9.642000 | -0.749000 | -0.758000 | 1674.000000 | 1679.000000 | 1682.000000 | 42.993097 | 735.000000 | 418а |  | CORR | PITT | 07:08 | 07:09 | 07:09 | 23 | 16 | 26.000000 | EXT | - |  | (c)
4543.845000 | 0.000000 | -0.033000 | -11.305000 | -11.338000 | -2139.000000 | -1527.000000 | -1188.000000 | 19.029738 |  | 419а | Нарушение формы кольцевого шва | GWAN |  | 07:41 | 09:19 | 10:14 | 0 | 1904 |  | EXT | Нарушение формы кольцевого шва |  | (c)
4555.150000 | 0.000000 | -0.022000 | -5.602000 | -5.624000 | -1531.000000 | -1121.000000 | -1189.000000 | 40.741596 |  | 420аа | Непровар / утяжина | GWAN |  | 05:48 | 06:54 | 06:43 | 0 | 684 | 10.000000 | INT | Непровар / утяжина |  | (c)
4584.113000 | 6.658000 | 6.556000 | -4.172000 | -4.274000 | -2108.000000 | -2095.000000 | -2093.000000 | 9.921453 | 4141.000000 | 422а |  | CORR | AXGR | 05:57 | 05:59 | 05:59 | 133 | 28 | 10.000000 | EXT | - |  | (c)
4584.418000 | 6.963000 | 6.885000 | -3.867000 | -3.945000 | -2142.000000 | -2128.000000 | -2129.000000 | 7.124673 | 3837.000000 | 422а |  | CORR | AXGR | 05:51 | 05:53 | 05:53 | 108 | 26 | 11.000000 | EXT | - |  | (c)
4584.654000 | 7.199000 | 7.062000 | -3.631000 | -3.768000 | 2203.000000 | 2213.000000 | 2218.000000 | 0.000000 | 3594.000000 | 422а |  | CORR | AXGR | 05:33 | 05:34 | 05:35 | 174 | 28 | 11.000000 | EXT | - |  | (c)
4585.384000 | 7.929000 | 7.896000 | -2.901000 | -2.934000 | 2015.000000 | 2073.000000 | 2164.000000 | 0.000000 | 2895.000000 | 422а |  | CORR | СIGR | 05:02 | 05:12 | 05:26 | 39 | 298 | 11.000000 | EXT | - |  | (c)
4585.716000 | 8.261000 | 8.144000 | -2.569000 | -2.686000 | 1902.000000 | 2103.000000 | 2070.000000 | 0.000000 | 2553.000000 | 422а |  | CORR | GENE | 04:44 | 05:16 | 05:11 | 133 | 336 | 11.000000 | EXT | - |  | (c)
4586.516000 | 9.061000 | 8.838000 | -1.769000 | -1.992000 | -2140.000000 | -2100.000000 | -2089.000000 | 7.345697 | 1506.000000 | 422а |  | CORR | GENE | 05:52 | 05:58 | 06:00 | 486 | 100 | 10.000000 | EXT | - |  | (c)
4586.845000 | 9.390000 | 9.335000 | -1.440000 | -1.495000 | -2216.000000 | -2043.000000 | -2092.000000 | 1.153000 | 1423.000000 | 422а |  | CORR | GENE | 05:39 | 06:07 | 05:59 | 72 | 249 | 11.000000 | EXT | - |  | (c)
4588.068000 | 10.613000 | 10.596000 | -0.217000 | -0.234000 | -1357.000000 | -1185.000000 | -1206.000000 | 70.472824 | 195.000000 | 422а |  | CORR | СIGR | 07:58 | 08:26 | 08:22 | 39 | 302 | 13.000000 | EXT | - |  | (c)
4588.148000 | 10.693000 | 10.682000 | -0.137000 | -0.148000 | -1754.000000 | -1670.000000 | -1699.000000 | 38.435606 | 120.000000 | 422а |  | CORR | СIGR | 06:54 | 07:07 | 07:03 | 28 | 110 | 12.000000 | EXT | - |  | (c)
4588.285000 | 0.000000 | -0.031000 | -11.340000 | -11.371000 | -2140.000000 | -1919.000000 | -1973.000000 | 20.781206 |  | 423а | Смещение кромок | GWAN |  | 07:16 | 07:51 | 07:43 | 0 | 334 | 3.296000 | EXT | Смещение кромок. Наружу. Величина смещения - 3.3 мм. |  | (c)
4588.285000 | 0.000000 | -0.016000 | -11.340000 | -11.356000 | -788.000000 | -559.000000 | -414.000000 | 3.267836 |  | 423а | Вышлифовка на шве | GWAN |  | 10:54 | 11:31 | 11:54 | 92 | 748 | 19.000000 | EXT | Вышлифовка на шве |  | (c)
4588.410000 | 0.125000 | 0.104000 | -11.215000 | -11.236000 | 1541.000000 | 1703.000000 | 1669.000000 | 24.749871 | 104.000000 | 423а |  | CORR | СIGR | 05:10 | 05:36 | 05:30 | 31 | 255 | 12.000000 | EXT | - |  | (c)
4589.886000 | 1.601000 | 1.566000 | -9.739000 | -9.774000 | 1814.000000 | 1900.000000 | 1898.000000 | 13.372568 | 1566.000000 | 423а |  | ARTD | GENE | 05:54 | 06:08 | 06:07 | 77 | 167 | 10.000000 | EXT | -. Эквивалент потери металла 10%. |  | (c)
4611.325000 | 0.000000 | -0.026000 | -11.125000 | -11.151000 | 1188.000000 | 1426.000000 | 1408.000000 | 30.714204 |  | 425а | Смещение кромок | GWAN |  | 05:03 | 05:42 | 05:39 | 0 | 441 | 3.484000 | EXT | Смещение кромок. Наружу. Величина смещения - 3.5 мм. |  | (c)
4633.470000 | 0.000000 | -0.051000 | -11.230000 | -11.281000 | 319.000000 | 426.000000 | 435.000000 | 25.739112 |  | 427 | Смещение кромок | GWAN |  | 01:32 | 01:50 | 01:51 | 0 | 232 | 3.976000 | EXT | Смещение кромок. Вовнутрь. Величина смещения - 4 мм. |  | (c)
4635.847000 | 2.377000 | 2.337000 | -8.853000 | -8.893000 | 1063.000000 | 1207.000000 | 1163.000000 | 69.915774 | 2337.000000 | 427 |  | CORR | GENE | 03:32 | 03:56 | 03:49 | 46 | 201 | 11.000000 | EXT | - |  | (c)
4640.061000 | 6.591000 | 6.442000 | -4.639000 | -4.788000 | 1191.000000 | 1237.000000 | 1214.000000 | 78.227697 | 4571.000000 | 427 |  | CORR | GENE | 03:53 | 04:00 | 03:57 | 217 | 47 | 11.000000 | EXT | - |  | (c)
4641.624000 | 8.154000 | 8.147000 | -3.076000 | -3.083000 | 861.000000 | 983.000000 | 953.000000 | 69.482508 | 3056.000000 | 427 |  | CORR | СIGR | 03:00 | 03:20 | 03:15 | 27 | 183 | 14.000000 | EXT | - |  | (c)
4641.737000 | 8.267000 | 8.241000 | -2.963000 | -2.989000 | 981.000000 | 988.000000 | 989.000000 | 79.135022 | 2938.000000 | 427 |  | CORR | AXGR | 03:19 | 03:20 | 03:21 | 51 | 17 | 10.000000 | EXT | - |  | (c)
4643.094000 | 9.624000 | 9.575000 | -1.606000 | -1.655000 | 2039.000000 | 2053.000000 | 2048.000000 | 13.184883 | 1591.000000 | 427 |  | CORR | AXGR | 06:10 | 06:12 | 06:11 | 64 | 19 | 11.000000 | EXT | - |  | (c)
4645.605000 | 0.905000 | 0.876000 | -10.550000 | -10.579000 | 1930.000000 | 1943.000000 | 1942.000000 | 1930.000000 | 876.000000 | 428 |  | CORR | AXGR | 03:06 | 03:08 | 03:08 | 74 | 24 | 10.000000 | EXT | - |  | (c)
4645.777000 | 1.077000 | 1.035000 | -10.378000 | -10.420000 | 1915.000000 | 1927.000000 | 1967.000000 | 1915.000000 | 1035.000000 | 428 |  | CORR | GENE | 03:03 | 03:05 | 03:12 | 76 | 104 | 12.000000 | EXT | - |  | (c)
4649.855000 | 5.155000 | 5.144000 | -6.300000 | -6.311000 | -340.000000 | -332.000000 | -330.000000 | 320.000000 | 5144.000000 | 428 |  | CORR | PITT | 08:59 | 09:01 | 09:01 | 25 | 20 | 19.000000 | EXT | - |  | (c)
4655.758000 | 11.058000 | 9.791000 | -0.397000 | -1.664000 | -386.000000 | -359.000000 | -335.000000 | 284.000000 | 90.000000 | 428 |  | CORR | GENE | 08:52 | 08:56 | 09:00 | 1574 | 102 | 15.000000 | EXT | - |  | (c)
4677.014000 | 9.194000 | 9.116000 | -2.471000 | -2.549000 | 223.000000 | 372.000000 | 417.000000 | 223.000000 | 2452.000000 | 430 |  | CORR | GENE | 06:44 | 07:08 | 07:16 | 97 | 388 | 12.000000 | EXT | - |  | (c)
4681.272000 | 1.787000 | 1.775000 | -9.268000 | -9.280000 | -2178.000000 | -2118.000000 | -2111.000000 | 2044.000000 | 1775.000000 | 431 |  | CORR | СIGR | 06:04 | 06:14 | 06:15 | 22 | 134 | 10.000000 | EXT | - |  | (c)
4681.546000 | 2.061000 | 2.020000 | -8.994000 | -9.035000 | 1992.000000 | 2137.000000 | 2229.000000 | 1992.000000 | 2020.000000 | 431 |  | CORR | GENE | 05:17 | 05:41 | 05:56 | 216 | 474 | 10.000000 | EXT | - |  | (c)
4690.918000 | 0.378000 | 0.362000 | -10.727000 | -10.743000 | 1802.000000 | 1865.000000 | 1882.000000 | 1802.000000 | 362.000000 | 432 |  | CORR | СIGR | 05:00 | 05:10 | 05:13 | 27 | 161 | 11.000000 | EXT | - |  | (c)
4692.547000 | 2.007000 | 1.951000 | -9.098000 | -9.154000 | 1873.000000 | 2018.000000 | 2054.000000 | 1873.000000 | 1951.000000 | 432 |  | CORR | GENE | 05:11 | 05:35 | 05:41 | 78 | 362 | 10.000000 | EXT | - |  | (c)
4708.893000 | 7.248000 | 7.202000 | -3.517000 | -3.563000 | -13.000000 | -2.000000 | -1.000000 | 0.000000 | 3459.000000 | 433а |  | LWAN |  | 04:41 | 04:43 | 04:43 | 104 | 23 | 10.000000 | EXT | -. Эквивалент потери металла 10%. |  | (c)
4712.410000 | 0.000000 | -0.030000 | -1.785000 | -1.815000 | 2189.000000 | -1761.000000 | -1556.000000 | 0.000000 |  | 433б | Нарушение формы кольцевого шва | GWAN |  | 03:40 | 05:02 | 05:35 | 0 | 1432 |  | EXT | Нарушение формы кольцевого шва |  | (c)
4712.410000 | 0.000000 | -0.025000 | -1.785000 | -1.810000 | -45.000000 | 355.000000 | 492.000000 | 39.675696 |  | 433б | Нарушение формы кольцевого шва | GWAN |  | 09:39 | 10:44 | 11:06 | 0 | 1073 |  | EXT | Нарушение формы кольцевого шва |  | (c)
4724.590000 | 0.000000 | -0.028000 | -11.260000 | -11.288000 | 489.000000 | 1359.000000 | 1176.000000 | 29.604301 |  | 435 | Нарушение формы кольцевого шва | GWAN |  | 11:17 | 01:38 | 01:08 | 0 | 1375 |  | EXT | Нарушение формы кольцевого шва. Аномалия находится на упругопластическом изгибе: R=486 D, максимальное растяжение на 5.7 час. |  | (c)
4735.380000 | 10.790000 | 10.768000 | -0.470000 | -0.492000 | -1399.000000 | -1335.000000 | -1324.000000 | 67.131561 | 447.000000 | 435 |  | CORR | GENE | 06:13 | 06:23 | 06:25 | 45 | 149 | 10.000000 | EXT | -. Аномалия находится на упругопластическом изгибе: R=793 D, максимальное растяжение на 5 час. |  | (c)
4735.850000 | 0.000000 | -0.020000 | -11.355000 | -11.375000 | -785.000000 | -464.000000 | -583.000000 | 30.710606 |  | 436 | Нарушение формы кольцевого шва | GWAN |  | 10:02 | 10:54 | 10:35 | 0 | 405 |  | EXT | Нарушение формы кольцевого шва. Аномалия находится на упругопластическом изгибе: R=800 D, максимальное растяжение на 5.1 час. |  | (c)
4735.850000 | 0.000000 | -0.021000 | -11.355000 | -11.376000 | -176.000000 | 1310.000000 | 668.000000 | 0.000000 |  | 436 | Нарушение формы кольцевого шва | GWAN |  | 11:41 | 03:41 | 01:57 | 0 | 1688 |  | EXT | Нарушение формы кольцевого шва. Аномалия находится на упругопластическом изгибе: R=800 D, максимальное растяжение на 5.1 час. |  | (c)
4736.028000 | 0.178000 | 0.164000 | -11.177000 | -11.191000 | -2182.000000 | -2095.000000 | -2073.000000 | 12.713856 | 164.000000 | 436 |  | CORR | СIGR | 06:17 | 06:31 | 06:35 | 29 | 218 | 10.000000 | EXT | -. Аномалия находится на упругопластическом изгибе: R=810 D, максимальное растяжение на 5.2 час. |  | (c)
4758.320000 | 0.000000 | -0.039000 | -11.615000 | -11.654000 | -1298.000000 | 21.000000 | -573.000000 | 152.000000 |  | 438 | Нарушение формы кольцевого шва | GWAN |  | 10:30 | 02:03 | 00:27 | 0 | 1449 |  | EXT | Нарушение формы кольцевого шва |  | (c)
4770.176000 | 0.241000 | 0.067000 | -11.064000 | -11.238000 | 1167.000000 | 1205.000000 | 1201.000000 | 77.596628 | 67.000000 | 439 |  | CORR | GENE | 04:01 | 04:07 | 04:06 | 294 | 68 | 10.000000 | EXT | - |  | (c)
4770.703000 | 0.768000 | 0.621000 | -10.537000 | -10.684000 | 1238.000000 | 1264.000000 | 1265.000000 | 73.469032 | 621.000000 | 439 |  | CORR | GENE | 04:12 | 04:16 | 04:16 | 321 | 55 | 10.000000 | EXT | - |  | (c)
4771.651000 | 1.716000 | 1.683000 | -9.589000 | -9.622000 | 1497.000000 | 1910.000000 | 1743.000000 | 0.000000 | 1683.000000 | 439 |  | CORR | GENE | 04:54 | 06:00 | 05:34 | 119 | 492 | 10.000000 | EXT | - |  | (c)
4781.895000 | 0.655000 | 0.577000 | -10.775000 | -10.853000 | 2132.000000 | 2150.000000 | 2149.000000 | 3.783010 | 577.000000 | 440 |  | SCC | AXGR | 08:34 | 08:37 | 08:37 | 161 | 35 | 16.000000 | EXT | -. Аномалия находится в зоне сварного шва. |  | (c)
4792.670000 | 0.000000 | -0.031000 | -11.025000 | -11.056000 | 328.000000 | 670.000000 | 719.000000 | 328.000000 |  | 441 | Нарушение формы кольцевого шва | GWAN |  | 00:25 | 01:20 | 01:28 | 0 | 783 |  | EXT | Нарушение формы кольцевого шва |  | (c)
4792.670000 | 0.000000 | -0.029000 | -11.025000 | -11.054000 | 1869.000000 | -2190.000000 | -1696.000000 | 801.000000 |  | 441 | Нарушение формы кольцевого шва | GWAN |  | 04:34 | 05:39 | 06:58 | 0 | 1792 |  | EXT | Нарушение формы кольцевого шва |  | (c)
4793.015000 | 0.345000 | 0.334000 | -10.680000 | -10.691000 | -2012.000000 | -1904.000000 | -1881.000000 | 1751.000000 | 334.000000 | 441 |  | CORR | СIGR | 06:07 | 06:25 | 06:29 | 27 | 261 | 10.000000 | EXT | - |  | (c)
4793.251000 | 0.581000 | 0.558000 | -10.444000 | -10.467000 | -1902.000000 | -1828.000000 | -1833.000000 | 1764.000000 | 558.000000 | 441 |  | CORR | GENE | 06:25 | 06:37 | 06:36 | 54 | 139 | 12.000000 | EXT | - |  | (c)
4793.289000 | 0.619000 | 0.575000 | -10.406000 | -10.450000 | -1531.000000 | -1518.000000 | -1521.000000 | 1512.000000 | 575.000000 | 441 |  | CORR | AXGR | 07:25 | 07:27 | 07:27 | 159 | 19 | 12.000000 | EXT | - |  | (c)
4803.695000 | 0.000000 | -0.020000 | -11.365000 | -11.385000 | 847.000000 | 1183.000000 | 1054.000000 | 847.000000 |  | 442 | Смещение кромок | GWAN |  | 04:46 | 05:40 | 05:19 | 0 | 415 | 3.542000 | EXT | Смещение кромок. Вовнутрь. Величина смещения - 3.5 мм. |  | (c)
4806.691000 | 2.996000 | 2.945000 | -8.369000 | -8.420000 | 1212.000000 | 1226.000000 | 1225.000000 | 1212.000000 | 2945.000000 | 442 |  | CORR | AXGR | 05:45 | 05:47 | 05:47 | 124 | 26 | 14.000000 | EXT | - |  | (c)
4815.060000 | 0.000000 | -0.018000 | -11.570000 | -11.588000 | -160.000000 | 842.000000 | 480.000000 | 0.000000 |  | 443 | Нарушение формы кольцевого шва | GWAN |  | 05:11 | 07:53 | 06:54 | 0 | 1281 |  | EXT | Нарушение формы кольцевого шва |  | (c)
4815.060000 | 0.000000 | -0.041000 | -11.570000 | -11.611000 | 1432.000000 | 1574.000000 | 1575.000000 | 1432.000000 |  | 443 | Смещение кромок | GWAN |  | 09:28 | 09:51 | 09:51 | 0 | 288 | 3.256000 | EXT | Смещение кромок. Вовнутрь. Величина смещения - 3.3 мм. |  | (c)
4815.060000 | 0.000000 | -0.046000 | -11.570000 | -11.616000 | 1853.000000 | 1986.000000 | 2046.000000 | 1853.000000 |  | 443 | Смещение кромок | GWAN |  | 10:36 | 10:57 | 11:07 | 0 | 386 | 3.276000 | EXT | Смещение кромок. Вовнутрь. Величина смещения - 3.3 мм. |  | (c)
4826.630000 | 0.000000 | -0.028000 | -11.385000 | -11.413000 | 323.000000 | 540.000000 | 871.000000 | 65.455373 |  | 444 | Нарушение формы кольцевого шва | GWAN |  | 11:49 | 00:24 | 01:17 | 0 | 1097 |  | EXT | Нарушение формы кольцевого шва |  | (c)
4834.461000 | 7.831000 | 7.809000 | -3.554000 | -3.576000 | -1672.000000 | -1565.000000 | -1567.000000 | 45.079497 | 3503.000000 | 444 |  | CORR | GENE | 06:27 | 06:44 | 06:44 | 73 | 209 | 10.000000 | EXT | - |  | (c)
4834.571000 | 7.941000 | 7.923000 | -3.444000 | -3.462000 | -2169.000000 | -2041.000000 | -2049.000000 | 4.972451 | 3433.000000 | 444 |  | CORR | СIGR | 05:07 | 05:27 | 05:26 | 29 | 240 | 12.000000 | EXT | - |  | (c)
4835.475000 | 8.845000 | 8.713000 | -2.540000 | -2.672000 | -2186.000000 | -2118.000000 | -2067.000000 | 3.600581 | 2529.000000 | 444 |  | CORR | GENE | 05:04 | 05:15 | 05:23 | 143 | 237 | 11.000000 | EXT | - |  | (c)
4836.280000 | 9.650000 | 9.622000 | -1.735000 | -1.763000 | -1531.000000 | -1506.000000 | -1517.000000 | 56.457955 | 1731.000000 | 444 |  | CORR | PITT | 06:50 | 06:54 | 06:52 | 32 | 27 | 14.000000 | EXT | - |  | (c)
4849.375000 | 0.000000 | -0.025000 | -10.850000 | -10.875000 | -467.000000 | -270.000000 | -324.000000 | 14.672831 |  | 446 | Нарушение формы кольцевого шва | GWAN |  | 01:09 | 01:40 | 01:32 | 0 | 285 |  | EXT | Нарушение формы кольцевого шва |  | (c)
4849.375000 | 0.000000 | -0.033000 | -10.850000 | -10.883000 | 229.000000 | 355.000000 | 681.000000 | 18.504695 |  | 446 | Нарушение формы кольцевого шва | GWAN |  | 03:01 | 03:21 | 04:14 | 0 | 903 |  | EXT | Нарушение формы кольцевого шва |  | (c)
4852.661000 | 3.286000 | 3.258000 | -7.564000 | -7.592000 | 1138.000000 | 1207.000000 | 1179.000000 | 78.302447 | 3258.000000 | 446 |  | GOUG | GENE | 05:28 | 05:39 | 05:34 | 121 | 82 | 10.000000 | EXT | -. Задир. |  | (c)
4853.064000 | 3.689000 | 3.601000 | -7.161000 | -7.249000 | 1008.000000 | 1143.000000 | 1108.000000 | 74.561546 | 3601.000000 | 446 |  | GOUG | GENE | 05:07 | 05:28 | 05:23 | 245 | 199 | 8.000000 | EXT | -. Задир. |  | (c)
4857.430000 | 8.055000 | 8.038000 | -2.795000 | -2.812000 | 498.000000 | 624.000000 | 666.000000 | 40.200455 | 2786.000000 | 446 |  | CORR | СIGR | 03:44 | 04:05 | 04:11 | 26 | 336 | 10.000000 | EXT | - |  | (c)
4860.225000 | 0.000000 | -0.028000 | -11.520000 | -11.548000 | -2214.000000 | -1142.000000 | -1471.000000 | 0.000000 |  | 447 | Нарушение формы кольцевого шва | GWAN |  | 05:13 | 08:06 | 07:13 | 0 | 1485 |  | EXT | Нарушение формы кольцевого шва |  | (c)
4860.225000 | 0.000000 | -0.026000 | -11.520000 | -11.546000 | -100.000000 | 70.000000 | 438.000000 | 35.385569 |  | 447 | Нарушение формы кольцевого шва | GWAN |  | 10:54 | 11:22 | 00:21 | 0 | 1078 |  | EXT | Нарушение формы кольцевого шва |  | (c)
4894.235000 | 0.000000 | -0.028000 | -11.515000 | -11.543000 | 1721.000000 | 1927.000000 | 2028.000000 | 0.000000 |  | 450 | Нарушение формы кольцевого шва | GWAN |  | 02:29 | 03:02 | 03:19 | 0 | 615 |  | EXT | Нарушение формы кольцевого шва |  | (c)
4894.235000 | 0.000000 | -0.025000 | -11.515000 | -11.540000 | -101.000000 | 252.000000 | 241.000000 | 19.434566 |  | 450 | Нарушение формы кольцевого шва | GWAN |  | 09:35 | 10:32 | 10:30 | 0 | 684 |  | EXT | Нарушение формы кольцевого шва |  | (c)
4901.734000 | 7.499000 | 7.462000 | -4.016000 | -4.053000 | -1915.000000 | -1853.000000 | -1779.000000 | 25.435244 | 3954.000000 | 450 |  | CORR | GENE | 04:42 | 04:52 | 05:04 | 99 | 273 | 14.000000 | EXT | - |  | (c)
4902.451000 | 8.216000 | 8.167000 | -3.299000 | -3.348000 | -1973.000000 | -1876.000000 | -1836.000000 | 20.742036 | 3280.000000 | 450 |  | CORR | GENE | 04:33 | 04:48 | 04:55 | 68 | 275 | 10.000000 | EXT | - |  | (c)
4905.484000 | 11.249000 | 11.209000 | -0.266000 | -0.306000 | -898.000000 | -612.000000 | -692.000000 | 22.623020 | 219.000000 | 450 |  | CORR | GENE | 07:26 | 08:13 | 08:00 | 87 | 412 | 10.000000 | EXT | - |  | (c)
4913.004000 | 7.254000 | 7.064000 | -3.966000 | -4.156000 | 805.000000 | 830.000000 | 828.000000 | 64.963928 | 3814.000000 | 451 |  | CORR | GENE | 04:31 | 04:35 | 04:35 | 342 | 46 | 11.000000 | EXT | - |  | (c)
4951.471000 | 0.000000 | -0.053000 | -10.674000 | -10.727000 | 2206.000000 | -1986.000000 | -1974.000000 | 20.719261 |  | 455а | Вышлифовка на шве | GWAN |  | 07:34 | 08:17 | 08:19 | 140 | 563 | 11.000000 | EXT | Вышлифовка на шве |  | (c)
4951.471000 | 0.000000 | -0.040000 | -10.674000 | -10.714000 | -1337.000000 | -1040.000000 | -1098.000000 | 69.360785 |  | 455а | Вышлифовка на шве | GWAN |  | 10:02 | 10:50 | 10:41 | 93 | 478 | 13.000000 | EXT | Вышлифовка на шве |  | (c)
4956.103000 | 4.632000 | 4.553000 | -6.042000 | -6.121000 | 1702.000000 | 1770.000000 | 1775.000000 | 24.926639 | 4553.000000 | 455а |  | DENT |  | 06:13 | 06:24 | 06:25 | 167 | 146 | 0.845070 |  | - |  | (c)
4962.145000 | 0.000000 | -0.020000 | -3.030000 | -3.050000 | 1221.000000 | 1624.000000 | 1524.000000 | 32.521612 |  | 456 | Нарушение формы кольцевого шва | GWAN |  | 00:59 | 02:04 | 01:48 | 0 | 607 |  | EXT | Нарушение формы кольцевого шва |  | (c)
4967.250000 | 2.075000 | 2.056000 | -6.135000 | -6.154000 | -1018.000000 | -978.000000 | -966.000000 | 69.536512 | 2056.000000 | 457 |  | CORR | СIGR | 07:07 | 07:14 | 07:16 | 29 | 104 | 11.000000 | EXT | - |  | (c)
4968.107000 | 2.932000 | 2.783000 | -5.278000 | -5.427000 | -2191.000000 | -2189.000000 | -2154.000000 | 3.199657 | 2783.000000 | 457 |  | CORR | GENE | 03:58 | 03:59 | 04:04 | 170 | 73 | 10.000000 | EXT | - |  | (c)
4984.880000 | 0.000000 | -0.011000 | -11.455000 | -11.466000 | 1465.000000 | 1631.000000 | 1741.000000 | 1465.000000 |  | 459 | Смещение кромок | GWAN |  | 05:58 | 06:24 | 06:42 | 0 | 552 | 3.468000 | EXT | Смещение кромок. Наружу. Величина смещения - 3.5 мм. |  | (c)
4985.017000 | 0.137000 | 0.132000 | -11.318000 | -11.323000 | 1745.000000 | 1804.000000 | 1821.000000 | 1745.000000 | 132.000000 | 459 |  | CORR | СIGR | 06:43 | 06:52 | 06:55 | 25 | 151 | 12.000000 | EXT | - |  | (c)
4991.813000 | 6.933000 | 6.918000 | -4.522000 | -4.537000 | 310.000000 | 324.000000 | 319.000000 | 310.000000 | 4467.000000 | 459 |  | GOUG | AXGR | 02:51 | 02:53 | 02:52 | 70 | 17 | 11.000000 | EXT | -. Задир. |  | (c)
4997.679000 | 1.344000 | 1.176000 | -10.036000 | -10.204000 | 315.000000 | 410.000000 | 433.000000 | 25.445538 | 1176.000000 | 460 |  | CORR | GENE | 03:13 | 03:28 | 03:32 | 197 | 236 | 10.000000 | EXT | - |  | (c)
5007.715000 | 0.000000 | -0.017000 | -11.390000 | -11.407000 | -395.000000 | -200.000000 | 244.000000 | 19.663646 |  | 461 | Нарушение формы кольцевого шва | GWAN |  | 08:26 | 08:58 | 10:09 | 0 | 1277 |  | EXT | Нарушение формы кольцевого шва |  | (c)
5012.377000 | 4.662000 | 4.605000 | -6.728000 | -6.785000 | -822.000000 | -654.000000 | -703.000000 | 37.617285 | 4605.000000 | 461 |  | CORR | GENE | 07:17 | 07:44 | 07:37 | 72 | 237 | 11.000000 | EXT | - |  | (c)
5030.217000 | 11.112000 | 11.054000 | -0.193000 | -0.251000 | -1786.000000 | -1659.000000 | -1540.000000 | 35.836336 | 171.000000 | 462 |  | CORR | GENE | 05:23 | 05:43 | 06:03 | 80 | 493 | 10.000000 | EXT | - |  | (c)
5041.140000 | 0.000000 | -0.031000 | -11.680000 | -11.711000 | 157.000000 | 331.000000 | 374.000000 | 157.000000 |  | 464 | Нарушение формы кольцевого шва | GWAN |  | 11:45 | 00:13 | 00:20 | 0 | 435 |  | EXT | Нарушение формы кольцевого шва |  | (c)
5064.372000 | 11.552000 | 11.548000 | -0.133000 | -0.137000 | 208.000000 | 557.000000 | 477.000000 | 208.000000 | 48.000000 | 465 |  | CORR | GENE | 07:24 | 08:20 | 08:08 | 89 | 539 | 11.000000 | EXT | - |  | (c)
5086.705000 | 0.000000 | -0.007000 | -11.480000 | -11.487000 | 1811.000000 | 1991.000000 | 2086.000000 | 1811.000000 |  | 468 | Нарушение формы кольцевого шва | GWAN |  | 05:57 | 06:27 | 06:42 | 0 | 552 |  | EXT | Нарушение формы кольцевого шва |  | (c)
5114.777000 | 5.497000 | 5.399000 | -5.498000 | -5.596000 | -13.000000 | -2.000000 | -4.000000 | 0.000000 | 5349.000000 | 470 |  | LWAN |  | 00:31 | 00:32 | 00:32 | 247 | 18 | 10.000000 | EXT | -. Эквивалент потери металла 10%. |  | (c)
5120.275000 | 0.000000 | -0.019000 | -11.300000 | -11.319000 | -127.000000 | 840.000000 | 751.000000 | 0.000000 |  | 471 | Нарушение формы кольцевого шва | GWAN |  | 05:21 | 07:57 | 07:43 | 0 | 1756 |  | EXT | Нарушение формы кольцевого шва |  | (c)
5131.575000 | 0.000000 | -0.023000 | -11.195000 | -11.218000 | -2039.000000 | -1597.000000 | -1668.000000 | 1296.000000 |  | 472 | Нарушение формы кольцевого шва | GWAN |  | 10:53 | 00:04 | 11:53 | 0 | 742 |  | EXT | Нарушение формы кольцевого шва |  | (c)
5140.856000 | 9.281000 | 9.167000 | -1.914000 | -2.028000 | 12.000000 | 19.000000 | 21.000000 | 12.000000 | 1788.000000 | 472 |  | LWAN |  | 04:24 | 04:25 | 04:25 | 240 | 17 | 10.000000 | EXT | -. Эквивалент потери металла 10%. |  | (c)
5141.236000 | 9.661000 | 9.581000 | -1.534000 | -1.614000 | 10.000000 | 19.000000 | 20.000000 | 10.000000 | 1191.000000 | 472 |  | LWAN |  | 04:23 | 04:25 | 04:25 | 423 | 20 | 10.000000 | EXT | -. Эквивалент потери металла 10%. |  | (c)
5142.770000 | 0.000000 | -0.023000 | -11.165000 | -11.188000 | 604.000000 | 954.000000 | 1860.000000 | 604.000000 |  | 473 | Нарушение формы кольцевого шва | GWAN |  | 02:30 | 03:26 | 05:52 | 0 | 2512 |  | EXT | Нарушение формы кольцевого шва |  | (c)
5153.935000 | 0.000000 | -0.017000 | -11.665000 | -11.682000 | -715.000000 | -580.000000 | 32.000000 | 0.000000 |  | 474 | Нарушение формы кольцевого шва | GWAN |  | 06:20 | 06:42 | 08:20 | 0 | 1494 |  | EXT | Нарушение формы кольцевого шва |  | (c)
5177.307000 | 0.042000 | 0.018000 | -11.633000 | -11.657000 | -1262.000000 | -1242.000000 | -1244.000000 | 1226.000000 | 18.000000 | 476 |  | ARTD | AXGR | 06:38 | 06:42 | 06:41 | 257 | 36 | 22.967343 | EXT | -. Эквивалент потери металла 23%. |  | (c)
5181.593000 | 4.328000 | 4.268000 | -7.347000 | -7.407000 | 2056.000000 | 2075.000000 | 2073.000000 | 2056.000000 | 4268.000000 | 476 |  | CORR | AXGR | 03:34 | 03:37 | 03:37 | 110 | 35 | 10.000000 | EXT | - |  | (c)
5188.777000 | 11.512000 | 10.920000 | -0.163000 | -0.755000 | -1296.000000 | -1278.000000 | -1279.000000 | 1263.000000 | 43.000000 | 476 |  | ARTD | AXGR | 06:33 | 06:36 | 06:36 | 712 | 33 | 11.000000 | EXT | -. Эквивалент потери металла 11%. |  | (c)
5198.009000 | 9.069000 | 9.002000 | -1.921000 | -1.988000 | 345.000000 | 430.000000 | 456.000000 | 345.000000 | 1882.000000 | 477 |  | CORR | GENE | 04:19 | 04:33 | 04:37 | 106 | 222 | 12.000000 | EXT | - |  | (c)
5234.460000 | 0.000000 | -0.011000 | -7.820000 | -7.831000 | 1410.000000 | 1747.000000 | 1733.000000 | 0.000000 |  | 481а | Внутришовный дефект | GWAN |  | 04:52 | 05:46 | 05:44 | 0 | 646 | 17.000000 | INT | Внутришовный дефект |  | (c)
5234.618000 | 0.158000 | 0.150000 | -7.662000 | -7.670000 | 1133.000000 | 1137.000000 | 1143.000000 | 86.015561 | 150.000000 | 481а |  | CORR | PITT | 04:07 | 04:08 | 04:09 | 18 | 21 | 23.000000 | EXT | - |  | (c)
5238.923000 | 4.463000 | 4.130000 | -3.357000 | -3.690000 | 739.000000 | 906.000000 | 838.000000 | 59.597476 | 2507.000000 | 481а |  | CORR | GENE | 03:04 | 03:31 | 03:20 | 1183 | 198 | 14.000000 | EXT | - |  | (c)
5239.578000 | 5.118000 | 5.028000 | -2.702000 | -2.792000 | 1010.000000 | 1024.000000 | 1025.000000 | 81.545043 | 2670.000000 | 481а |  | CORR | AXGR | 03:47 | 03:50 | 03:50 | 122 | 29 | 10.000000 | EXT | - |  | (c)
5239.978000 | 5.518000 | 5.406000 | -2.302000 | -2.414000 | 743.000000 | 843.000000 | 848.000000 | 59.970057 | 2240.000000 | 481а |  | CORR | GENE | 03:04 | 03:20 | 03:21 | 174 | 210 | 14.000000 | EXT | - |  | (c)
5241.437000 | 6.977000 | 6.954000 | -0.843000 | -0.866000 | 997.000000 | 1034.000000 | 1048.000000 | 80.420385 | 838.000000 | 481а |  | CORR | СIGR | 03:45 | 03:51 | 03:54 | 28 | 103 | 10.000000 | EXT | - |  | (c)
5242.280000 | 0.000000 | -0.030000 | -11.030000 | -11.060000 | 1392.000000 | 1756.000000 | 1665.000000 | 23.649535 |  | 482а | Нарушение формы кольцевого шва | GWAN |  | 02:28 | 03:27 | 03:12 | 0 | 545 |  | EXT | Нарушение формы кольцевого шва |  | (c)
5242.280000 | 0.000000 | -0.027000 | -11.030000 | -11.057000 | -2003.000000 | -1830.000000 | -1643.000000 | 18.395749 |  | 482а | Непровар / утяжина | GWAN |  | 05:21 | 05:48 | 06:19 | 0 | 719 | 11.000000 | INT | Непровар / утяжина |  | (c)
5242.280000 | 0.000000 | -0.035000 | -11.030000 | -11.065000 | 203.000000 | 423.000000 | 449.000000 | 36.247798 |  | 482а | Нарушение формы кольцевого шва | GWAN |  | 11:17 | 11:52 | 11:56 | 0 | 492 |  | EXT | Нарушение формы кольцевого шва |  | (c)
5245.142000 | 2.862000 | 2.764000 | -8.168000 | -8.266000 | -2139.000000 | -2011.000000 | -1840.000000 | 7.346737 | 2764.000000 | 482а |  | CORR | GENE | 04:58 | 05:19 | 05:47 | 142 | 599 | 12.000000 | EXT | - |  | (c)
5245.242000 | 2.962000 | 2.946000 | -8.068000 | -8.084000 | -1653.000000 | -1587.000000 | -1577.000000 | 46.582778 | 2946.000000 | 482а |  | CORR | GENE | 06:17 | 06:28 | 06:29 | 358 | 152 | 10.000000 | EXT | - |  | (c)
5245.825000 | 3.545000 | 2.962000 | -7.485000 | -8.068000 | -1949.000000 | -1876.000000 | -1879.000000 | 22.682349 | 2962.000000 | 482а |  | CORR | GENE | 05:29 | 05:41 | 05:40 | 975 | 140 | 10.000000 | EXT | - |  | (c)
5246.585000 | 4.305000 | 3.945000 | -6.725000 | -7.085000 | -1977.000000 | -1892.000000 | -1745.000000 | 20.435730 | 3945.000000 | 482а |  | CORR | GENE | 05:25 | 05:38 | 06:02 | 596 | 465 | 15.000000 | EXT | - |  | (c)
5247.003000 | 4.723000 | 4.694000 | -6.307000 | -6.336000 | -1920.000000 | -1801.000000 | -1727.000000 | 25.060399 | 4694.000000 | 482а |  | CORR | GENE | 05:34 | 05:53 | 06:05 | 314 | 385 | 12.000000 | EXT | - |  | (c)
5247.197000 | 4.917000 | 4.908000 | -6.113000 | -6.122000 | -1508.000000 | -1430.000000 | -1415.000000 | 58.268575 | 4908.000000 | 482а |  | CORR | СIGR | 06:40 | 06:53 | 06:55 | 42 | 187 | 10.000000 | EXT | - |  | (c)
5247.349000 | 5.069000 | 5.016000 | -5.961000 | -6.014000 | -1848.000000 | -1825.000000 | -1827.000000 | 30.843706 | 5016.000000 | 482а |  | CORR | AXGR | 05:45 | 05:49 | 05:49 | 241 | 42 | 13.000000 | EXT | - |  | (c)
5247.828000 | 5.548000 | 5.512000 | -5.482000 | -5.518000 | -1893.000000 | -1794.000000 | -1811.000000 | 27.256048 | 5469.000000 | 482а |  | CORR | GENE | 05:38 | 05:54 | 05:52 | 49 | 164 | 10.000000 | EXT | - |  | (c)
5248.124000 | 5.844000 | 5.494000 | -5.186000 | -5.536000 | -1722.000000 | -1598.000000 | -1634.000000 | 41.071580 | 4718.000000 | 482а |  | CORR | GENE | 06:06 | 06:26 | 06:20 | 818 | 176 | 14.000000 | EXT | - |  | (c)
5248.162000 | 5.882000 | 5.800000 | -5.148000 | -5.230000 | -1949.000000 | -1762.000000 | -1841.000000 | 22.736944 | 5112.000000 | 482а |  | CORR | GENE | 05:29 | 05:59 | 05:47 | 118 | 215 | 11.000000 | EXT | - |  | (c)
5256.084000 | 2.774000 | 2.639000 | -8.431000 | -8.566000 | -1282.000000 | -1198.000000 | -1075.000000 | 53.424452 | 2639.000000 | 483а |  | DENT |  | 06:18 | 06:32 | 06:52 | 256 | 413 | 0.352113 |  | - |  | (c)
5264.515000 | 0.000000 | -0.037000 | -9.434000 | -9.471000 | -35.000000 | 286.000000 | 274.000000 | 22.100790 |  | 483ба | Вышлифовка на шве | GWAN |  | 11:27 | 00:19 | 00:17 | 92 | 618 | 21.000000 | EXT | Вышлифовка на шве |  | (c)
5278.577000 | 4.197000 | 4.090000 | -6.370000 | -6.477000 | 22.000000 | 27.000000 | 32.000000 | 2.563889 | 4090.000000 | 483бв |  | LWAN |  | 10:19 | 10:20 | 10:21 | 192 | 19 | 9.838449 | EXT | -. Эквивалент потери металла 10%. |  | (c)
5279.950000 | 5.570000 | 5.488000 | -4.997000 | -5.079000 | 12.000000 | 23.000000 | 22.000000 | 1.812156 | 4912.000000 | 483бв |  | LWAN |  | 10:18 | 10:20 | 10:19 | 167 | 21 | 10.000000 | EXT | -. Эквивалент потери металла 10%. |  | (c)
5282.454000 | 8.074000 | 8.066000 | -2.493000 | -2.501000 | 1996.000000 | 2061.000000 | 2064.000000 | 8.013927 | 2448.000000 | 483бв |  | CORR | СIGR | 03:38 | 03:48 | 03:49 | 53 | 135 | 13.000000 | EXT | - |  | (c)
5288.131000 | 1.219000 | 0.288000 | -9.954000 | -10.885000 | -2023.000000 | -1913.000000 | -1947.000000 | 1872.000000 | 288.000000 | 486аа |  | CORR | GENE | 02:22 | 02:40 | 02:34 | 1081 | 151 | 15.000000 | EXT | - |  | (c)
5288.468000 | 1.556000 | 1.471000 | -9.617000 | -9.702000 | 1842.000000 | 1989.000000 | 2129.000000 | 1842.000000 | 1471.000000 | 486аа |  | CORR | GENE | 00:46 | 01:09 | 01:32 | 547 | 574 | 11.000000 | EXT | - |  | (c)
5288.749000 | 1.837000 | 1.812000 | -9.336000 | -9.361000 | 612.000000 | 786.000000 | 780.000000 | 612.000000 | 1812.000000 | 486аа |  | CORR | СIGR | 09:27 | 09:55 | 09:54 | 49 | 335 | 10.000000 | EXT | - |  | (c)
5289.996000 | 3.084000 | 2.690000 | -8.089000 | -8.483000 | 2018.000000 | 2150.000000 | 2093.000000 | 2018.000000 | 2690.000000 | 486аа |  | CORR | GENE | 01:14 | 01:35 | 01:26 | 537 | 149 | 10.000000 | EXT | - |  | (c)
5290.285000 | 3.373000 | 3.335000 | -7.800000 | -7.838000 | 1642.000000 | 2015.000000 | 1891.000000 | 1642.000000 | 3335.000000 | 486аа |  | CORR | GENE | 00:13 | 01:14 | 00:54 | 114 | 498 | 11.000000 | EXT | - |  | (c)
5291.701000 | 4.789000 | 4.769000 | -6.384000 | -6.404000 | 2037.000000 | 2117.000000 | 2102.000000 | 2037.000000 | 4769.000000 | 486аа |  | CORR | СIGR | 01:17 | 01:30 | 01:28 | 36 | 130 | 12.000000 | EXT | - |  | (c)
5292.437000 | 5.525000 | 5.230000 | -5.648000 | -5.943000 | 2029.000000 | 2098.000000 | 2081.000000 | 2029.000000 | 5230.000000 | 486аа |  | CORR | GENE | 01:16 | 01:27 | 01:24 | 396 | 104 | 10.000000 | EXT | - |  | (c)
5295.789000 | 8.877000 | 8.596000 | -2.296000 | -2.577000 | -2143.000000 | -1960.000000 | -2022.000000 | 1901.000000 | 2224.000000 | 486аа |  | CORR | GENE | 02:03 | 02:32 | 02:22 | 353 | 242 | 10.000000 | EXT | - |  | (c)
5296.706000 | 9.794000 | 9.761000 | -1.379000 | -1.412000 | 1845.000000 | 1994.000000 | 1970.000000 | 1845.000000 | 1368.000000 | 486аа |  | CORR | СIGR | 00:46 | 01:10 | 01:06 | 44 | 251 | 11.000000 | EXT | - |  | (c)
5296.923000 | 10.011000 | 9.986000 | -1.162000 | -1.187000 | 59.000000 | 173.000000 | 152.000000 | 59.000000 | 1145.000000 | 486аа |  | CORR | СIGR | 07:58 | 08:16 | 08:13 | 42 | 186 | 10.000000 | EXT | - |  | (c)
5297.240000 | 10.328000 | 10.294000 | -0.845000 | -0.879000 | 141.000000 | 441.000000 | 431.000000 | 141.000000 | 807.000000 | 486аа |  | ARTD | GENE | 08:11 | 09:00 | 08:58 | 72 | 579 | 10.834367 | EXT | -. Эквивалент потери металла 11%. |  | (c)
5297.353000 | 10.441000 | 10.406000 | -0.732000 | -0.767000 | 1736.000000 | 1838.000000 | 1932.000000 | 1736.000000 | 698.000000 | 486аа |  | CORR | GENE | 00:29 | 00:45 | 01:00 | 69 | 392 | 10.000000 | EXT | - |  | (c)
5297.555000 | 10.643000 | 10.567000 | -0.530000 | -0.606000 | -1891.000000 | -1834.000000 | -1829.000000 | 1766.000000 | 503.000000 | 486аа |  | CORR | GENE | 02:43 | 02:52 | 02:53 | 103 | 126 | 11.000000 | EXT | - |  | (c)
5309.155000 | 0.000000 | -0.022000 | -10.903000 | -10.925000 | -2031.000000 | -1835.000000 | -1768.000000 | 16.077161 |  | 488аа | Нарушение формы кольцевого шва | GWAN |  | 04:57 | 05:29 | 05:39 | 0 | 526 |  | EXT | Нарушение формы кольцевого шва |  | (c)
5311.818000 | 2.663000 | 2.652000 | -8.240000 | -8.251000 | -765.000000 | -713.000000 | -713.000000 | 49.089151 | 2652.000000 | 488аа |  | CORR | СIGR | 08:21 | 08:30 | 08:30 | 19 | 105 | 14.000000 | EXT | - |  | (c)
5332.096000 | 0.000000 | -0.020000 | -12.137000 | -12.157000 | -1669.000000 | -278.000000 | -239.000000 | 0.000000 |  | 490а | Нарушение формы кольцевого шва | GWAN |  | 02:16 | 06:00 | 06:06 | 0 | 2858 |  | EXT | Нарушение формы кольцевого шва |  | (c)
5366.019000 | 0.000000 | -0.028000 | -11.765000 | -11.793000 | -584.000000 | -419.000000 | -325.000000 | 65.000000 |  | 493а | Нарушение формы кольцевого шва | GWAN |  | 06:18 | 06:44 | 06:59 | 0 | 518 |  | EXT | Нарушение формы кольцевого шва |  | (c)
5410.660000 | 0.000000 | -0.030000 | -10.905000 | -10.935000 | 1146.000000 | 1288.000000 | 1274.000000 | 66.897089 |  | 497 | Смещение кромок | GWAN |  | 02:37 | 03:00 | 02:58 | 0 | 256 | 4.075000 | EXT | Смещение кромок. Наружу. Величина смещения - 4.1 мм. |  | (c)
5432.835000 | 0.000000 | -0.026000 | -11.366000 | -11.392000 | -287.000000 | -221.000000 | -200.000000 | 2.077732 |  | 499а | Смещение кромок | GWAN |  | 08:20 | 08:30 | 08:34 | 0 | 174 | 3.299000 | EXT | Смещение кромок. Наружу. Величина смещения - 3.3 мм. |  | (c)
5432.835000 | 0.000000 | -0.019000 | -11.366000 | -11.385000 | 604.000000 | 1378.000000 | 1255.000000 | 26.102383 |  | 499а | Нарушение формы кольцевого шва | GWAN |  | 10:43 | 00:48 | 00:29 | 0 | 1303 |  | EXT | Нарушение формы кольцевого шва |  | (c)
5499.575000 | 0.000000 | -0.026000 | -11.675000 | -11.701000 | 1567.000000 | 1651.000000 | 1691.000000 | 1567.000000 |  | 505 | Смещение кромок | GWAN |  | 06:27 | 06:40 | 06:47 | 0 | 250 | 2.372000 | EXT | Смещение кромок. Наружу. Величина смещения - 2.4 мм. Аномалия находится на упругопластическом изгибе: R=503 D, максимальное растяжение на 11.5 час. |  | (c)
5508.514000 | 8.939000 | 8.939000 | -2.736000 | -2.736000 | 1349.000000 | 1411.000000 | 1396.000000 | 1349.000000 | 2714.000000 | 505 |  | CORR | СIGR | 05:52 | 06:01 | 05:59 | 22 | 93 | 11.000000 | EXT | -. Аномалия находится на упругопластическом изгибе: R=393 D, максимальное растяжение на 11.4 час. |  | (c)
5509.746000 | 10.171000 | 9.907000 | -1.504000 | -1.768000 | 1563.000000 | 1746.000000 | 1829.000000 | 1563.000000 | 1312.000000 | 505 |  | DENT |  | 06:26 | 06:56 | 07:09 | 456 | 531 | 0.352113 |  | -. Аномалия находится на упругопластическом изгибе. |  | (c)
5517.147000 | 5.897000 | 5.878000 | -5.483000 | -5.502000 | -1410.000000 | -1328.000000 | -1331.000000 | 66.243190 | 5454.000000 | 506 |  | CORR | GENE | 05:23 | 05:36 | 05:35 | 48 | 157 | 11.000000 | EXT | -. Аномалия находится на упругопластическом изгибе: R=361 D, максимальное растяжение на 11.8 час. |  | (c)
5528.090000 | 5.460000 | 5.421000 | -5.745000 | -5.784000 | -1804.000000 | -1670.000000 | -1692.000000 | 34.413265 | 5421.000000 | 507 |  | CORR | GENE | 05:53 | 06:14 | 06:11 | 55 | 224 | 10.000000 | EXT | - |  | (c)
5528.941000 | 6.311000 | 6.294000 | -4.894000 | -4.911000 | -1770.000000 | -1679.000000 | -1698.000000 | 37.157007 | 4894.000000 | 507 |  | CORR | СIGR | 05:58 | 06:13 | 06:10 | 17 | 144 | 10.000000 | EXT | - |  | (c)
5544.695000 | 0.000000 | -0.033000 | -9.730000 | -9.763000 | -928.000000 | -839.000000 | -547.000000 | 13.413741 |  | 509а | Нарушение формы кольцевого шва | GWAN |  | 10:43 | 10:57 | 11:44 | 0 | 762 |  | EXT | Нарушение формы кольцевого шва |  | (c)
5566.095000 | 0.000000 | -0.046000 | -11.230000 | -11.276000 | 1095.000000 | 1371.000000 | 1297.000000 | 59.035669 |  | 511а | Смещение кромок | GWAN |  | 00:28 | 01:13 | 01:01 | 0 | 404 | 3.211000 | EXT | Смещение кромок. Вовнутрь. Величина смещения - 3.2 мм. |  | (c)
5566.095000 | 0.000000 | -0.016000 | -11.230000 | -11.246000 | -2036.000000 | -1473.000000 | -1660.000000 | 15.709007 |  | 511а | Смещение кромок | GWAN |  | 04:03 | 05:34 | 05:04 | 0 | 752 | 2.828000 | EXT | Смещение кромок. Вовнутрь. Величина смещения - 2.8 мм. |  | (c)
5566.095000 | 0.000000 | -0.041000 | -11.230000 | -11.271000 | -392.000000 | 64.000000 | 15.000000 | 1.198685 |  | 511а | Смещение кромок | GWAN |  | 08:28 | 09:42 | 09:34 | 0 | 813 | 3.205000 | EXT | Смещение кромок. Вовнутрь. Величина смещения - 3.2 мм. |  | (c)
5568.439000 | 2.344000 | 1.955000 | -8.886000 | -9.275000 | -1352.000000 | -978.000000 | -1083.000000 | 44.011133 | 1955.000000 | 511а |  | DENT |  | 05:53 | 06:54 | 06:37 | 500 | 538 | 0.281690 |  | - |  | (c)
5570.343000 | 4.248000 | 4.151000 | -6.982000 | -7.079000 | -1209.000000 | -972.000000 | -985.000000 | 43.317146 | 4151.000000 | 511а |  | DENT |  | 06:16 | 06:55 | 06:53 | 267 | 448 | 0.352113 |  | -. Аномалия находится на упругопластическом изгибе. |  | (c)
5575.402000 | 9.307000 | 9.291000 | -1.923000 | -1.939000 | -1400.000000 | -1311.000000 | -1303.000000 | 67.003279 | 1883.000000 | 511а |  | CORR | GENE | 05:46 | 06:00 | 06:01 | 56 | 195 | 10.000000 | EXT | -. Аномалия находится на упругопластическом изгибе: R=798 D, максимальное растяжение на 1.1 час. |  | (c)
5577.325000 | 0.000000 | -0.015000 | -11.375000 | -11.390000 | 291.000000 | 976.000000 | 751.000000 | 23.487839 |  | 512 | Смещение кромок | GWAN |  | 03:24 | 05:14 | 04:38 | 0 | 921 | 4.512000 | EXT | Смещение кромок. Вовнутрь. Величина смещения - 4.5 мм. Аномалия находится на упругопластическом изгибе: R=583 D, максимальное растяжение на 0.7 час. |  | (c)
5577.325000 | 0.000000 | -0.015000 | -11.375000 | -11.390000 | 1247.000000 | 1566.000000 | 1617.000000 | 0.000000 |  | 512 | Смещение кромок | GWAN |  | 05:58 | 06:49 | 06:58 | 0 | 741 | 4.053000 | EXT | Смещение кромок. Вовнутрь. Величина смещения - 4.1 мм. Аномалия находится на упругопластическом изгибе: R=583 D, максимальное растяжение на 0.7 час. |  | (c)
5577.325000 | 0.000000 | -0.040000 | -11.375000 | -11.415000 | 2028.000000 | 2216.000000 | -2185.000000 | 3.700752 |  | 512 | Смещение кромок | GWAN |  | 08:04 | 08:34 | 08:44 | 0 | 497 | 3.725000 | EXT | Смещение кромок. Вовнутрь. Величина смещения - 3.7 мм. Аномалия находится на упругопластическом изгибе: R=583 D, максимальное растяжение на 0.7 час. |  | (c)
5623.759000 | 0.000000 | -0.015000 | -11.930000 | -11.945000 | 110.000000 | 321.000000 | 461.000000 | 110.000000 |  | 516а | Непровар / утяжина | GWAN |  | 05:33 | 06:07 | 06:29 | 0 | 702 | 14.000000 | INT | Непровар / утяжина |  | (c)
5637.934000 | 2.245000 | 2.217000 | -6.531000 | -6.559000 | 1906.000000 | 2116.000000 | 2095.000000 | 0.000000 | 2217.000000 | 517а |  | CORR | GENE | 07:03 | 07:37 | 07:33 | 69 | 379 | 12.000000 | EXT | - |  | (c)
5711.825000 | 0.000000 | -0.020000 | -10.485000 | -10.505000 | 1704.000000 | 1818.000000 | 1857.000000 | 5.499309 |  | 524а | Непровар / утяжина | GWAN |  | 05:32 | 05:50 | 05:56 | 0 | 305 | 5.000000 | INT | Непровар / утяжина |  | (c)
5711.825000 | 0.000000 | -0.031000 | -10.485000 | -10.516000 | -1215.000000 | -965.000000 | -901.000000 | 47.333301 |  | 524а | Нарушение формы кольцевого шва | GWAN |  | 09:41 | 10:21 | 10:31 | 0 | 629 |  | EXT | Нарушение формы кольцевого шва |  | (c)
5711.825000 | 0.000000 | -0.055000 | -10.485000 | -10.540000 | -532.000000 | -132.000000 | -103.000000 | 26.376682 |  | 524а | Нарушение формы кольцевого шва | GWAN |  | 11:31 | 00:35 | 00:40 | 0 | 859 |  | EXT | Нарушение формы кольцевого шва |  | (c)
5742.863000 | 9.063000 | 9.015000 | -2.377000 | -2.425000 | -2118.000000 | -2092.000000 | -2098.000000 | 10.707682 | 2259.000000 | 526 | Дефект проката | MIAN | AXGR | 07:20 | 07:25 | 07:24 | 166 | 40 | 10.000000 | INT | Дефект проката. Эквивалент потери металла 10%. |  | (c)
5745.240000 | 0.000000 | -0.016000 | -11.400000 | -11.416000 | -1298.000000 | -450.000000 | -690.000000 | 0.000000 |  | 527 | Смещение кромок | GWAN |  | 07:52 | 10:09 | 09:30 | 0 | 1217 | 3.442000 | EXT | Смещение кромок. Вовнутрь. Величина смещения - 3.4 мм. |  | (c)
5774.426000 | 6.661000 | 6.451000 | -4.599000 | -4.809000 | 948.000000 | 969.000000 | 967.000000 | 78.067403 | 4524.000000 | 529 |  | ARTD | AXGR | 00:15 | 00:19 | 00:19 | 285 | 40 | 10.463055 | EXT | -. Эквивалент потери металла 10%. |  | (c)
5784.964000 | 5.939000 | 5.819000 | -5.446000 | -5.566000 | -2112.000000 | -1934.000000 | -1909.000000 | 9.547760 | 5297.000000 | 530 |  | DENT |  | 05:41 | 06:10 | 06:14 | 269 | 406 | 0.352113 |  | -. Аномалия находится вблизи продольного шва. |  | (c)
5788.249000 | 9.224000 | 9.059000 | -2.161000 | -2.326000 | -1623.000000 | -1429.000000 | -1427.000000 | 48.989177 | 2029.000000 | 530 |  | DENT |  | 07:00 | 07:32 | 07:32 | 297 | 393 | 0.281690 |  | - |  | (c)
5811.055000 | 9.155000 | 9.144000 | -2.240000 | -2.251000 | 2131.000000 | 2180.000000 | 2172.000000 | 0.000000 | 2232.000000 | 532 |  | CORR | СIGR | 07:32 | 07:40 | 07:39 | 19 | 82 | 14.000000 | EXT | - |  | (c)
5811.215000 | 9.315000 | 9.297000 | -2.080000 | -2.098000 | 1954.000000 | 2007.000000 | 2035.000000 | 2.612709 | 2064.000000 | 532 |  | CORR | СIGR | 07:04 | 07:12 | 07:17 | 34 | 163 | 15.000000 | EXT | - |  | (c)
5859.300000 | 0.000000 | -0.017000 | -11.791000 | -11.808000 | -1221.000000 | -383.000000 | -219.000000 | 0.000000 |  | 536б | Нарушение формы кольцевого шва | GWAN |  | 05:07 | 07:22 | 07:48 | 0 | 2002 |  | EXT | Нарушение формы кольцевого шва |  | (c)
5882.195000 | 0.000000 | -0.024000 | -11.075000 | -11.099000 | -1032.000000 | -600.000000 | -592.000000 | 0.000000 |  | 539 | Нарушение формы кольцевого шва | GWAN |  | 06:18 | 07:28 | 07:29 | 0 | 880 |  | EXT | Нарушение формы кольцевого шва |  | (c)
5903.835000 | 0.000000 | -0.031000 | -11.485000 | -11.516000 | 716.000000 | 1062.000000 | 946.000000 | 716.000000 |  | 541 | Смещение кромок | GWAN |  | 07:23 | 08:19 | 08:00 | 0 | 459 | 3.445000 | EXT | Смещение кромок. Наружу. Величина смещения - 3.4 мм. |  | (c)
5944.645000 | 0.000000 | -0.047000 | -11.025000 | -11.072000 | 1201.000000 | 1354.000000 | 1450.000000 | 42.982782 |  | 544б | Нарушение формы кольцевого шва | GWAN |  | 00:49 | 01:14 | 01:29 | 0 | 497 |  | EXT | Нарушение формы кольцевого шва |  | (c)
5944.645000 | 0.000000 | -0.011000 | -11.025000 | -11.036000 | -1004.000000 | -836.000000 | -873.000000 | 49.377643 |  | 544б | Смещение кромок | GWAN |  | 06:53 | 07:20 | 07:14 | 0 | 261 | 2.473000 | EXT | Смещение кромок. Наружу. Величина смещения - 2.5 мм. |  | (c)
5944.645000 | 0.000000 | -0.046000 | -11.025000 | -11.071000 | 370.000000 | 529.000000 | 660.000000 | 53.299047 |  | 544б | Смещение кромок | GWAN |  | 10:35 | 11:01 | 11:22 | 0 | 581 | 3.029000 | EXT | Смещение кромок. Наружу. Величина смещения - 3 мм. |  | (c)
5955.670000 | 0.000000 | -0.036000 | -11.640000 | -11.676000 | 1439.000000 | 1848.000000 | 1764.000000 | 1439.000000 |  | 545а | Смещение кромок | GWAN |  | 11:42 | 00:48 | 00:35 | 0 | 651 | 3.873000 | EXT | Смещение кромок. Наружу. Величина смещения - 3.9 мм. |  | (c)
5971.605000 | 0.000000 | -0.020000 | -11.220000 | -11.240000 | -1877.000000 | 93.000000 | -520.000000 | 2.984874 |  | 547а | Нарушение формы кольцевого шва | GWAN |  | 08:24 | 01:42 | 00:03 | 0 | 2714 |  | EXT | Нарушение формы кольцевого шва |  | (c)
5983.637000 | 0.812000 | 0.745000 | -10.448000 | -10.515000 | 1525.000000 | 1594.000000 | 1683.000000 | 18.596969 | 745.000000 | 548 |  | CORR | GENE | 05:20 | 05:31 | 05:46 | 77 | 317 | 10.000000 | EXT | - |  | (c)
5992.202000 | 9.377000 | 9.312000 | -1.883000 | -1.948000 | 2113.000000 | 2161.000000 | 2139.000000 | 3.102899 | 1760.000000 | 548 |  | CORR | GENE | 06:55 | 07:03 | 06:59 | 188 | 53 | 10.000000 | EXT | - |  | (c)
5993.305000 | 10.480000 | 10.421000 | -0.780000 | -0.839000 | 1947.000000 | 2026.000000 | 2003.000000 | 9.357016 | 758.000000 | 548 |  | CORR | GENE | 06:28 | 06:41 | 06:37 | 81 | 112 | 11.000000 | EXT | - |  | (c)
5994.226000 | 0.141000 | 0.139000 | -11.184000 | -11.186000 | 1979.000000 | 2118.000000 | 2105.000000 | 1979.000000 | 139.000000 | 549 |  | CORR | GENE | 05:44 | 06:06 | 06:04 | 112 | 251 | 10.000000 | EXT | - |  | (c)
5994.568000 | 0.483000 | 0.462000 | -10.842000 | -10.863000 | 1971.000000 | 2018.000000 | 2028.000000 | 1971.000000 | 462.000000 | 549 |  | CORR | СIGR | 05:43 | 05:50 | 05:52 | 28 | 114 | 10.000000 | EXT | - |  | (c)
6000.276000 | 6.191000 | 6.175000 | -5.134000 | -5.150000 | 1761.000000 | 1834.000000 | 1851.000000 | 1761.000000 | 5101.000000 | 549 |  | CORR | GENE | 05:09 | 05:21 | 05:23 | 49 | 180 | 11.000000 | EXT | - |  | (c)
6006.796000 | 1.386000 | 1.377000 | -9.844000 | -9.853000 | 1029.000000 | 1150.000000 | 1108.000000 | 1029.000000 | 1377.000000 | 550 |  | CORR | СIGR | 05:16 | 05:36 | 05:29 | 26 | 157 | 11.000000 | EXT | - |  | (c)
6020.791000 | 4.151000 | 4.142000 | -7.244000 | -7.253000 | 1247.000000 | 1307.000000 | 1287.000000 | 1247.000000 | 4142.000000 | 551 |  | CORR | СIGR | 05:45 | 05:55 | 05:52 | 33 | 80 | 11.000000 | EXT | - |  | (c)
6021.702000 | 5.062000 | 5.042000 | -6.333000 | -6.353000 | 1127.000000 | 1193.000000 | 1196.000000 | 1127.000000 | 5042.000000 | 551 |  | CORR | СIGR | 05:26 | 05:36 | 05:37 | 43 | 138 | 10.000000 | EXT | - |  | (c)
6030.974000 | 2.939000 | 2.848000 | -8.591000 | -8.682000 | -494.000000 | -442.000000 | -455.000000 | 416.000000 | 2848.000000 | 552 |  | CORR | GENE | 05:24 | 05:32 | 05:30 | 111 | 78 | 11.000000 | EXT | - |  | (c)
6039.565000 | 0.000000 | -0.026000 | -11.475000 | -11.501000 | 1170.000000 | 1355.000000 | 1665.000000 | 5.698202 |  | 553 | Смещение кромок | GWAN |  | 02:23 | 02:53 | 03:43 | 0 | 990 | 3.219000 | EXT | Смещение кромок. Вовнутрь. Величина смещения - 3.2 мм. |  | (c)
6039.565000 | 0.000000 | -0.034000 | -11.475000 | -11.509000 | -624.000000 | -384.000000 | -197.000000 | 0.000000 |  | 553 | Нарушение формы кольцевого шва | GWAN |  | 09:34 | 10:12 | 10:43 | 0 | 854 |  | EXT | Нарушение формы кольцевого шва |  | (c)
6084.467000 | 10.747000 | 10.630000 | -0.633000 | -0.750000 | 1400.000000 | 1530.000000 | 1539.000000 | 1400.000000 | 507.000000 | 556 |  | DENT |  | 06:08 | 06:29 | 06:30 | 243 | 277 | 0.281690 |  | - |  | (c)
6090.987000 | 5.887000 | 5.847000 | -5.448000 | -5.488000 | -1752.000000 | -1687.000000 | -1682.000000 | 1613.000000 | 5435.000000 | 557 |  | GOUG | GENE | 04:30 | 04:40 | 04:41 | 53 | 139 | 9.000000 | EXT | -. Задир. |  | (c)
6107.964000 | 0.269000 | 0.141000 | -10.886000 | -11.014000 | 1844.000000 | 1844.000000 | 1869.000000 | 27.082301 | 141.000000 | 559а |  | CORR | GENE | 02:59 | 02:59 | 03:03 | 160 | 51 | 10.000000 | EXT | - |  | (c)
6133.855000 | 3.330000 | 3.293000 | -7.970000 | -8.007000 | -690.000000 | -576.000000 | -606.000000 | 35.351023 | 3293.000000 | 561а |  | GOUG | GENE | 08:53 | 09:11 | 09:07 | 364 | 168 | 6.000000 | EXT | -. Зона задиров. |  | (c)
6136.440000 | 5.915000 | 5.886000 | -5.385000 | -5.414000 | -1253.000000 | -1022.000000 | -1073.000000 | 57.559199 | 5350.000000 | 561а |  | CORR | GENE | 07:22 | 08:00 | 07:51 | 64 | 360 | 10.000000 | EXT | - |  | (c)
6136.688000 | 6.163000 | 6.153000 | -5.137000 | -5.147000 | -1267.000000 | -1042.000000 | -1072.000000 | 55.057552 | 5094.000000 | 561а |  | CORR | GENE | 07:20 | 07:56 | 07:51 | 53 | 390 | 10.000000 | EXT | - |  | (c)
6141.825000 | 0.000000 | -0.016000 | -9.715000 | -9.731000 | 910.000000 | 1317.000000 | 1423.000000 | 0.000000 |  | 562а | Смещение кромок | GWAN |  | 03:14 | 04:19 | 04:37 | 0 | 1025 | 3.274000 | EXT | Смещение кромок. Вовнутрь. Величина смещения - 3.3 мм. |  | (c)
6151.540000 | 0.000000 | -0.040000 | -1.925000 | -1.965000 | -864.000000 | -582.000000 | -503.000000 | 0.000000 |  | 562б | Нарушение формы кольцевого шва | GWAN |  | 09:35 | 10:21 | 10:33 | 0 | 723 |  | EXT | Нарушение формы кольцевого шва |  | (c)
6187.058000 | 0.000000 | -0.021000 | -12.119000 | -12.140000 | -1550.000000 | -1367.000000 | -1365.000000 | 1181.000000 |  | 565аа | Смещение кромок | GWAN |  | 03:50 | 04:19 | 04:20 | 0 | 369 | 2.781000 | EXT | Смещение кромок. Наружу. Величина смещения - 2.8 мм. |  | (c)
6209.745000 | 0.000000 | -0.035000 | -11.500000 | -11.535000 | 848.000000 | 1290.000000 | 1243.000000 | 47.784584 |  | 568а | Смещение кромок | GWAN |  | 00:47 | 01:58 | 01:50 | 0 | 790 | 3.251000 | EXT | Смещение кромок. Вовнутрь. Величина смещения - 3.3 мм. |  | (c)
6264.860000 | 0.000000 | -0.056000 | -11.285000 | -11.341000 | -519.000000 | -223.000000 | -178.000000 | 163.000000 |  | 573 | Смещение кромок | GWAN |  | 11:57 | 00:44 | 00:52 | 0 | 683 | 2.987000 | EXT | Смещение кромок. Наружу. Величина смещения - 3 мм. |  | (c)
6274.287000 | 9.427000 | 9.407000 | -1.858000 | -1.878000 | 1507.000000 | 1624.000000 | 1616.000000 | 1507.000000 | 1838.000000 | 573 |  | CORR | СIGR | 05:24 | 05:42 | 05:41 | 40 | 217 | 11.000000 | EXT | - |  | (c)
6276.145000 | 0.000000 | -0.021000 | -10.970000 | -10.991000 | 1841.000000 | 1991.000000 | 2057.000000 | 0.000000 |  | 574 | Смещение кромок | GWAN |  | 02:07 | 02:32 | 02:42 | 0 | 433 | 3.913000 | EXT | Смещение кромок. Вовнутрь. Величина смещения - 3.9 мм. |  | (c)
6287.115000 | 0.000000 | -0.026000 | -11.450000 | -11.476000 | 1134.000000 | 1267.000000 | 1328.000000 | 41.400859 |  | 575 | Смещение кромок | GWAN |  | 05:56 | 06:18 | 06:28 | 0 | 389 | 2.816000 | EXT | Смещение кромок. Наружу. Величина смещения - 2.8 мм. |  | (c)
6298.565000 | 0.000000 | -0.022000 | -11.240000 | -11.262000 | 1510.000000 | 1698.000000 | 1736.000000 | 21.672432 |  | 576 | Нарушение формы кольцевого шва | GWAN |  | 02:56 | 03:26 | 03:32 | 0 | 452 |  | EXT | Нарушение формы кольцевого шва |  | (c)
6298.565000 | 0.000000 | -0.031000 | -11.240000 | -11.271000 | -2008.000000 | -1851.000000 | -1754.000000 | 17.935343 |  | 576 | Нарушение формы кольцевого шва | GWAN |  | 05:28 | 05:53 | 06:09 | 0 | 508 |  | EXT | Нарушение формы кольцевого шва |  | (c)
6309.805000 | 0.000000 | -0.037000 | -11.090000 | -11.127000 | 716.000000 | 1138.000000 | 1254.000000 | 35.361925 |  | 577 | Нарушение формы кольцевого шва | GWAN |  | 01:29 | 02:37 | 02:56 | 0 | 1077 |  | EXT | Нарушение формы кольцевого шва |  | (c)
6320.895000 | 0.000000 | -0.045000 | -11.320000 | -11.365000 | 777.000000 | 1083.000000 | 1062.000000 | 71.315410 |  | 578 | Нарушение формы кольцевого шва | GWAN |  | 00:23 | 01:12 | 01:09 | 0 | 570 |  | EXT | Нарушение формы кольцевого шва |  | (c)
6320.895000 | 0.000000 | -0.035000 | -11.320000 | -11.355000 | -871.000000 | -476.000000 | -289.000000 | 0.000000 |  | 578 | Смещение кромок | GWAN |  | 07:57 | 09:01 | 09:31 | 0 | 1165 | 3.023000 | EXT | Смещение кромок. Наружу. Величина смещения - 3 мм. |  | (c)
6366.075000 | 0.000000 | -0.031000 | -11.060000 | -11.091000 | 1286.000000 | 1556.000000 | 1803.000000 | 0.000000 |  | 582 | Смещение кромок | GWAN |  | 02:27 | 03:11 | 03:51 | 0 | 1034 | 3.914000 | EXT | Смещение кромок. Вовнутрь. Величина смещения - 3.9 мм. |  | (c)
6366.075000 | 0.000000 | -0.046000 | -11.060000 | -11.106000 | 275.000000 | 737.000000 | 637.000000 | 51.370656 |  | 582 | Нарушение формы кольцевого шва | GWAN |  | 11:44 | 00:59 | 00:42 | 0 | 724 |  | EXT | Нарушение формы кольцевого шва |  | (c)
6377.135000 | 0.000000 | -0.031000 | -11.290000 | -11.321000 | 1576.000000 | 1834.000000 | 1788.000000 | 18.632503 |  | 583 | Смещение кромок | GWAN |  | 01:38 | 02:19 | 02:12 | 0 | 424 | 3.381000 | EXT | Смещение кромок. Вовнутрь. Величина смещения - 3.4 мм. |  | (c)
6378.853000 | 1.718000 | 0.949000 | -9.572000 | -10.341000 | 1971.000000 | -2221.000000 | -1990.000000 | 0.000000 | 949.000000 | 583 |  | DENT |  | 02:41 | 03:25 | 04:02 | 969 | 1001 | 0.704225 |  | -. Аномалия находится вблизи продольного шва. |  | (c)
6381.568000 | 4.433000 | 4.250000 | -6.857000 | -7.040000 | 2099.000000 | -1840.000000 | -1936.000000 | 0.000000 | 4250.000000 | 583 |  | DENT |  | 03:02 | 04:26 | 04:11 | 356 | 853 | 1.126761 |  | -. Аномалия находится вблизи продольного шва. |  | (c)
6411.025000 | 0.000000 | -0.036000 | -11.415000 | -11.451000 | 1643.000000 | 1730.000000 | 1813.000000 | 19.980715 |  | 586 | Смещение кромок | GWAN |  | 02:29 | 02:43 | 02:56 | 0 | 340 | 4.743000 | EXT | Смещение кромок. Вовнутрь. Величина смещения - 4.7 мм. |  | (c)
6422.440000 | 0.000000 | -0.016000 | -10.855000 | -10.871000 | -2033.000000 | -1914.000000 | -1898.000000 | 15.917531 |  | 587а | Смещение кромок | GWAN |  | 05:18 | 05:38 | 05:40 | 0 | 270 | 3.401000 | EXT | Смещение кромок. Наружу. Величина смещения - 3.4 мм. |  | (c)
6433.295000 | 0.000000 | -0.051000 | -11.625000 | -11.676000 | 1438.000000 | 1603.000000 | 1711.000000 | 19.926721 |  | 587б | Смещение кромок | GWAN |  | 01:15 | 01:42 | 01:59 | 0 | 546 | 2.759000 | EXT | Смещение кромок. Наружу. Величина смещения - 2.8 мм. Аномалия находится на упругопластическом изгибе: R=469 D, максимальное растяжение на 5.4 час. |  | (c)
6433.295000 | 0.000000 | -0.046000 | -11.625000 | -11.671000 | -851.000000 | -657.000000 | -561.000000 | 0.000000 |  | 587б | Смещение кромок | GWAN |  | 07:06 | 07:37 | 07:53 | 0 | 581 | 3.319000 | EXT | Смещение кромок. Наружу. Величина смещения - 3.3 мм. Аномалия находится на упругопластическом изгибе: R=469 D, максимальное растяжение на 5.4 час. |  | (c)
6455.990000 | 0.000000 | -0.036000 | -9.341000 | -9.377000 | 1807.000000 | -2099.000000 | 2143.000000 | 0.000000 |  | 590а | Смещение кромок | GWAN |  | 03:32 | 05:02 | 04:27 | 0 | 671 | 4.321000 | EXT | Смещение кромок. Наружу. Величина смещения - 4.3 мм. |  | (c)
6455.990000 | 0.000000 | -0.035000 | -9.341000 | -9.376000 | -1792.000000 | -1585.000000 | -1462.000000 | 35.402923 |  | 590а | Смещение кромок | GWAN |  | 05:52 | 06:25 | 06:45 | 0 | 659 | 2.624490 | EXT | Смещение кромок. Наружу. Величина смещения - 2.6 мм. |  | (c)
6455.990000 | 0.000000 | -0.041000 | -9.341000 | -9.382000 | -934.000000 | -781.000000 | -590.000000 | 0.000000 |  | 590а | Смещение кромок | GWAN |  | 08:10 | 08:35 | 09:06 | 0 | 688 | 3.717000 | EXT | Смещение кромок. Наружу. Величина смещения - 3.7 мм. |  | (c)
6465.331000 | 0.000000 | -0.030000 | -11.041000 | -11.071000 | -809.000000 | -36.000000 | -189.000000 | 0.000000 |  | 590б | Непровар / утяжина | GWAN |  | 07:27 | 09:31 | 09:07 | 0 | 1239 | 16.000000 | INT | Непровар / утяжина |  | (c)
6476.372000 | 0.000000 | -0.025000 | -1.998000 | -2.023000 | 2109.000000 | -1977.000000 | -2077.000000 | 0.000000 |  | 591а | Смещение кромок | GWAN |  | 04:38 | 05:39 | 05:23 | 0 | 549 | 3.636000 | EXT | Смещение кромок. Наружу. Величина смещения - 3.6 мм. |  | (c)
6478.370000 | 0.000000 | -0.027000 | -11.325000 | -11.352000 | -770.000000 | -333.000000 | -89.000000 | 0.000000 |  | 592 | Непровар / утяжина | GWAN |  | 00:53 | 02:04 | 02:43 | 0 | 1361 | 14.000000 | INT | Непровар / утяжина |  | (c)
6484.938000 | 6.568000 | 6.550000 | -4.757000 | -4.775000 | 1011.000000 | 1020.000000 | 1022.000000 | 1011.000000 | 4741.000000 | 592 | Металлургический дефект | MIAN | PITT | 05:41 | 05:42 | 05:42 | 34 | 20 | 10.214357 | INT | Металлургический дефект. Эквивалент потери металла 10%. |  | (c)
6508.355000 | 6.965000 | 6.925000 | -4.465000 | -4.505000 | -738.000000 | -725.000000 | -726.000000 | 715.000000 | 4428.000000 | 594 |  | CORR | AXGR | 06:23 | 06:25 | 06:25 | 77 | 23 | 10.000000 | EXT | - |  | (c)
6509.066000 | 7.676000 | 7.668000 | -3.754000 | -3.762000 | -949.000000 | -846.000000 | -848.000000 | 747.000000 | 3732.000000 | 594 |  | CORR | СIGR | 05:49 | 06:05 | 06:05 | 30 | 202 | 10.000000 | EXT | - |  | (c)
6542.950000 | 7.200000 | 7.172000 | -4.505000 | -4.533000 | -56.000000 | 70.000000 | 115.000000 | 0.000000 | 4493.000000 | 597 |  | CORR | СIGR | 07:17 | 07:37 | 07:44 | 40 | 341 | 12.000000 | EXT | - |  | (c)
6605.275000 | 0.000000 | -0.031000 | -11.390000 | -11.421000 | 1342.000000 | 1490.000000 | 1631.000000 | 1342.000000 |  | 603 | Смещение кромок | GWAN |  | 06:46 | 07:10 | 07:33 | 0 | 578 | 3.425000 | EXT | Смещение кромок. Наружу. Величина смещения - 3.4 мм. |  | (c)
6633.995000 | 6.045000 | 5.638000 | -5.610000 | -6.017000 | 764.000000 | 814.000000 | 989.000000 | 764.000000 | 5372.000000 | 605 |  | GOUG | GENE | 11:16 | 11:24 | 11:53 | 645 | 451 | 10.000000 | EXT | -. Зона задиров. |  | (c)
6634.010000 | 6.060000 | 5.468000 | -5.595000 | -6.187000 | -346.000000 | -278.000000 | -266.000000 | 187.000000 | 5083.000000 | 605 |  | CORR | GENE | 08:17 | 08:28 | 08:30 | 1104 | 159 | 10.000000 | EXT | - |  | (c)
6634.768000 | 6.818000 | 6.697000 | -4.837000 | -4.958000 | -466.000000 | -330.000000 | -390.000000 | 314.000000 | 4326.000000 | 605 |  | CORR | GENE | 07:58 | 08:20 | 08:10 | 632 | 152 | 9.000000 | EXT | - |  | (c)
6636.431000 | 8.481000 | 8.134000 | -3.174000 | -3.521000 | -367.000000 | -273.000000 | -306.000000 | 245.000000 | 2786.000000 | 605 |  | CORR | GENE | 08:14 | 08:29 | 08:24 | 735 | 122 | 11.000000 | EXT | - |  | (c)
6637.105000 | 9.155000 | 9.058000 | -2.500000 | -2.597000 | -343.000000 | -259.000000 | -290.000000 | 236.000000 | 2099.000000 | 605 |  | CORR | GENE | 08:18 | 08:31 | 08:26 | 498 | 107 | 9.000000 | EXT | - |  | (c)
6646.801000 | 7.196000 | 6.699000 | -4.484000 | -4.981000 | -1657.000000 | -1591.000000 | -1591.000000 | 1525.000000 | 4242.000000 | 606 |  | CORR | GENE | 03:03 | 03:14 | 03:14 | 739 | 132 | 10.000000 | EXT | - |  | (c)
6647.446000 | 7.841000 | 7.661000 | -3.839000 | -4.019000 | -1599.000000 | -1485.000000 | -1520.000000 | 1442.000000 | 2973.000000 | 606 |  | CORR | GENE | 03:12 | 03:31 | 03:25 | 1046 | 158 | 9.000000 | EXT | - |  | (c)
6647.766000 | 8.161000 | 7.839000 | -3.519000 | -3.841000 | 167.000000 | 419.000000 | 344.000000 | 167.000000 | 3207.000000 | 606 |  | CORR | GENE | 07:57 | 08:38 | 08:26 | 634 | 354 | 10.000000 | EXT | - |  | (c)
6650.275000 | 10.670000 | 10.091000 | -1.010000 | -1.589000 | 293.000000 | 322.000000 | 368.000000 | 293.000000 | 725.000000 | 606 |  | CORR | GENE | 08:18 | 08:22 | 08:30 | 864 | 151 | 9.000000 | EXT | - |  | (c)
6656.091000 | 4.806000 | 4.783000 | -6.734000 | -6.757000 | 2003.000000 | 2173.000000 | 2165.000000 | 2003.000000 | 4783.000000 | 607 |  | CORR | GENE | 01:26 | 01:54 | 01:52 | 91 | 323 | 10.000000 | EXT | - |  | (c)
6661.929000 | 10.644000 | 9.171000 | -0.896000 | -2.369000 | -75.000000 | -20.000000 | -34.000000 | 0.000000 | 649.000000 | 607 |  | CORR | GENE | 07:51 | 08:00 | 07:57 | 1720 | 81 | 13.000000 | EXT | - |  | (c)
6662.825000 | 0.000000 | -0.033000 | -10.670000 | -10.703000 | -610.000000 | 648.000000 | 403.000000 | 0.000000 |  | 608 | Нарушение формы кольцевого шва | GWAN |  | 00:21 | 03:44 | 03:05 | 0 | 2026 |  | EXT | Нарушение формы кольцевого шва |  | (c)
6662.825000 | 0.000000 | -0.026000 | -10.670000 | -10.696000 | -2002.000000 | -1718.000000 | -1472.000000 | 942.000000 |  | 608 | Нарушение формы кольцевого шва | GWAN |  | 08:37 | 09:23 | 10:02 | 0 | 1060 |  | EXT | Нарушение формы кольцевого шва |  | (c)
6664.752000 | 1.927000 | 1.763000 | -8.743000 | -8.907000 | 614.000000 | 645.000000 | 642.000000 | 614.000000 | 1763.000000 | 608 |  | CORR | GENE | 03:39 | 03:44 | 03:44 | 297 | 56 | 10.000000 | EXT | - |  | (c)
6673.243000 | 10.418000 | 10.311000 | -0.252000 | -0.359000 | 1009.000000 | 1277.000000 | 1208.000000 | 1009.000000 | 236.000000 | 608 |  | CORR | GENE | 04:43 | 05:26 | 05:15 | 123 | 397 | 10.000000 | EXT | - |  | (c)
6694.471000 | 9.706000 | 9.693000 | -1.849000 | -1.862000 | 977.000000 | 1027.000000 | 1020.000000 | 977.000000 | 1838.000000 | 610 |  | CORR | СIGR | 08:12 | 08:20 | 08:19 | 24 | 86 | 10.000000 | EXT | - |  | (c)
6698.588000 | 2.268000 | 1.907000 | -9.147000 | -9.508000 | -1395.000000 | -1367.000000 | -1357.000000 | 1319.000000 | 1907.000000 | 611 |  | CORR | GENE | 03:14 | 03:19 | 03:20 | 692 | 77 | 10.000000 | EXT | - |  | (c)
6701.354000 | 5.034000 | 4.941000 | -6.381000 | -6.474000 | -1564.000000 | -1543.000000 | -1545.000000 | 1525.000000 | 4941.000000 | 611 |  | CORR | AXGR | 02:47 | 02:50 | 02:50 | 251 | 39 | 10.000000 | EXT | - |  | (c)
6730.815000 | 0.000000 | -0.044000 | -11.305000 | -11.349000 | 364.000000 | 755.000000 | 871.000000 | 364.000000 |  | 614 | Нарушение формы кольцевого шва | GWAN |  | 05:41 | 06:44 | 07:03 | 0 | 1014 |  | EXT | Нарушение формы кольцевого шва |  | (c)
6730.815000 | 0.000000 | -0.044000 | -11.305000 | -11.349000 | 1845.000000 | -1037.000000 | -1187.000000 | 242.000000 |  | 614 | Нарушение формы кольцевого шва | GWAN |  | 09:40 | 01:55 | 01:31 | 0 | 2857 |  | EXT | Нарушение формы кольцевого шва |  | (c)
6758.819000 | 5.034000 | 5.025000 | -6.656000 | -6.665000 | 1752.000000 | 1815.000000 | 1799.000000 | 1752.000000 | 5025.000000 | 616 |  | CORR | СIGR | 04:48 | 04:58 | 04:56 | 17 | 93 | 13.000000 | EXT | - |  | (c)
6779.457000 | 2.747000 | 2.735000 | -7.738000 | -7.750000 | -1727.000000 | -1636.000000 | -1646.000000 | 1564.000000 | 2735.000000 | 618 |  | CORR | СIGR | 04:11 | 04:26 | 04:24 | 30 | 163 | 17.000000 | EXT | - |  | (c)
6787.195000 | 0.000000 | -0.036000 | -11.175000 | -11.211000 | -776.000000 | -457.000000 | -468.000000 | 12.905337 |  | 619 | Смещение кромок | GWAN |  | 00:08 | 00:59 | 00:57 | 0 | 616 | 2.669000 | EXT | Смещение кромок. Наружу. Величина смещения - 2.7 мм. |  | (c)
6787.195000 | 0.000000 | -0.045000 | -11.175000 | -11.220000 | 1796.000000 | -2164.000000 | -1944.000000 | 23.124310 |  | 619 | Нарушение формы кольцевого шва | GWAN |  | 07:03 | 08:24 | 08:59 | 0 | 1442 |  | EXT | Нарушение формы кольцевого шва |  | (c)
6790.428000 | 3.233000 | 2.494000 | -7.942000 | -8.681000 | 2204.000000 | 2225.000000 | 2221.000000 | 0.000000 | 2494.000000 | 619 |  | CORR | AXGR | 08:09 | 08:12 | 08:11 | 1184 | 34 | 10.000000 | EXT | - |  | (c)
6843.785000 | 0.000000 | -0.015000 | -11.250000 | -11.265000 | 1493.000000 | 1731.000000 | 1636.000000 | 24.747821 |  | 624 | Смещение кромок | GWAN |  | 04:14 | 04:52 | 04:37 | 0 | 288 | 2.034000 | EXT | Смещение кромок. Вовнутрь. Величина смещения - 2 мм. |  | (c)
6843.785000 | 0.000000 | -0.020000 | -11.250000 | -11.270000 | -1850.000000 | -1563.000000 | -1653.000000 | 46.619098 |  | 624 | Смещение кромок | GWAN |  | 07:14 | 08:01 | 07:46 | 0 | 395 | 3.243000 | EXT | Смещение кромок. Вовнутрь. Величина смещения - 3.2 мм. |  | (c)
6854.360000 | 10.575000 | 10.451000 | -0.675000 | -0.799000 | -2073.000000 | -2034.000000 | -2007.000000 | 18.022456 | 205.000000 | 624 |  | CORR | GENE | 06:39 | 06:45 | 06:49 | 594 | 132 | 10.000000 | EXT | - |  | (c)
6855.031000 | 11.246000 | 11.119000 | -0.004000 | -0.131000 | -2202.000000 | -2016.000000 | -2065.000000 | 13.372189 | 4.000000 | 624 |  | CORR | GENE | 06:18 | 06:48 | 06:40 | 127 | 275 | 10.000000 | EXT | - |  | (c)
6870.299000 | 4.169000 | 4.060000 | -7.036000 | -7.145000 | 48.000000 | 79.000000 | 86.000000 | 6.905927 | 4060.000000 | 626 |  | DENT |  | 10:39 | 10:43 | 10:45 | 141 | 74 | 0.492958 |  | -. Аномалия находится вблизи продольного шва. |  | (c)
6873.468000 | 7.338000 | 7.274000 | -3.867000 | -3.931000 | 57.000000 | 100.000000 | 104.000000 | 8.367210 | 3737.000000 | 626 |  | DENT |  | 10:40 | 10:47 | 10:47 | 194 | 94 | 0.492958 |  | -. Аномалия находится вблизи продольного шва. |  | (c)
6874.835000 | 8.705000 | 8.689000 | -2.500000 | -2.516000 | -1355.000000 | -980.000000 | -1083.000000 | 43.466417 | 2434.000000 | 626 |  | GOUG | GENE | 06:52 | 07:53 | 07:36 | 82 | 544 | 9.000000 | EXT | -. Зона задиров. |  | (c)
6912.225000 | 0.000000 | -0.031000 | -11.710000 | -11.741000 | -1773.000000 | -1645.000000 | -1556.000000 | 1340.000000 |  | 630 | Смещение кромок | GWAN |  | 03:12 | 03:33 | 03:47 | 0 | 433 | 4.365000 | EXT | Смещение кромок. Наружу. Величина смещения - 4.4 мм. |  | (c)
6935.595000 | 0.000000 | -0.047000 | -11.420000 | -11.467000 | 1310.000000 | 1768.000000 | 1869.000000 | 1310.000000 |  | 632 | Нарушение формы кольцевого шва | GWAN |  | 04:32 | 05:46 | 06:02 | 0 | 1118 |  | EXT | Нарушение формы кольцевого шва |  | (c)
6935.595000 | 0.000000 | -0.036000 | -11.420000 | -11.456000 | -1916.000000 | -1562.000000 | -1658.000000 | 1399.000000 |  | 632 | Смещение кромок | GWAN |  | 07:51 | 08:48 | 08:33 | 0 | 517 | 2.831000 | EXT | Смещение кромок. Наружу. Величина смещения - 2.8 мм. |  | (c)
6956.695000 | 9.680000 | 9.667000 | -1.995000 | -2.008000 | -932.000000 | -872.000000 | -885.000000 | 838.000000 | 1981.000000 | 633 |  | CORR | СIGR | 04:12 | 04:21 | 04:19 | 27 | 94 | 10.000000 | EXT | - |  | (c)
6957.753000 | 10.738000 | 10.395000 | -0.937000 | -1.280000 | 86.000000 | 142.000000 | 126.000000 | 86.000000 | 716.000000 | 633 |  | CORR | GENE | 06:56 | 07:05 | 07:02 | 564 | 79 | 10.000000 | EXT | - |  | (c)
6959.543000 | 0.853000 | 0.758000 | -10.852000 | -10.947000 | -1735.000000 | -1700.000000 | -1669.000000 | 1603.000000 | 758.000000 | 634 |  | CORR | GENE | 04:12 | 04:18 | 04:23 | 781 | 132 | 10.000000 | EXT | - |  | (c)
6980.865000 | 0.000000 | -0.021000 | -10.500000 | -10.521000 | 363.000000 | 488.000000 | 716.000000 | 363.000000 |  | 636 | Смещение кромок | GWAN |  | 03:04 | 03:24 | 04:01 | 0 | 706 | 2.771000 | EXT | Смещение кромок. Вовнутрь. Величина смещения - 2.8 мм. |  | (c)
6984.770000 | 3.905000 | 3.885000 | -6.595000 | -6.615000 | 1803.000000 | 1873.000000 | 1870.000000 | 1803.000000 | 3885.000000 | 636 |  | CORR | GENE | 06:56 | 07:07 | 07:07 | 57 | 136 | 9.000000 | EXT | - |  | (c)
7022.610000 | 9.090000 | 9.043000 | -2.595000 | -2.642000 | 344.000000 | 413.000000 | 423.000000 | 344.000000 | 2567.000000 | 639 | Металлургический дефект | MIAN | GENE | 04:17 | 04:28 | 04:30 | 75 | 157 | 10.000000 | INT | Металлургический дефект. Эквивалент потери металла 10%. |  | (c)
7036.085000 | 0.000000 | -0.036000 | -11.220000 | -11.256000 | -519.000000 | -272.000000 | -313.000000 | 8.606624 |  | 641 | Смещение кромок | GWAN |  | 01:14 | 01:54 | 01:48 | 0 | 412 | 2.186000 | EXT | Смещение кромок. Наружу. Величина смещения - 2.2 мм. |  | (c)
7058.355000 | 0.000000 | -0.027000 | -11.055000 | -11.082000 | 24.000000 | 674.000000 | 1165.000000 | 0.000000 |  | 643 | Нарушение формы кольцевого шва | GWAN |  | 00:48 | 02:33 | 03:52 | 0 | 2283 |  | EXT | Нарушение формы кольцевого шва |  | (c)
7058.355000 | 0.000000 | -0.036000 | -11.055000 | -11.091000 | -1277.000000 | -1167.000000 | -1014.000000 | 60.648330 |  | 643 | Смещение кромок | GWAN |  | 09:18 | 09:36 | 10:01 | 0 | 526 | 2.809000 | EXT | Смещение кромок. Наружу. Величина смещения - 2.8 мм. |  | (c)
7137.235000 | 0.000000 | -0.037000 | -11.675000 | -11.712000 | 2080.000000 | -201.000000 | -523.000000 | 1335.000000 |  | 650 | Нарушение формы кольцевого шва | GWAN |  | 11:18 | 05:09 | 04:17 | 0 | 3716 |  | EXT | Нарушение формы кольцевого шва |  | (c)
7148.910000 | 0.000000 | -0.010000 | -11.305000 | -11.315000 | 1238.000000 | -1359.000000 | -2117.000000 | 1011.000000 |  | 651 | Нарушение формы кольцевого шва | GWAN |  | 03:00 | 08:01 | 05:58 | 0 | 2212 |  | EXT | Нарушение формы кольцевого шва |  | (c)
7205.190000 | 0.000000 | -0.028000 | -10.980000 | -11.008000 | -1740.000000 | -1260.000000 | -560.000000 | 0.000000 |  | 656 | Нарушение формы кольцевого шва | GWAN |  | 04:19 | 05:36 | 07:29 | 0 | 2360 |  | EXT | Нарушение формы кольцевого шва |  | (c)
7205.190000 | 0.000000 | -0.026000 | -10.980000 | -11.006000 | 862.000000 | 2035.000000 | 1745.000000 | 862.000000 |  | 656 | Нарушение формы кольцевого шва | GWAN |  | 11:19 | 02:28 | 01:41 | 0 | 1765 |  | EXT | Нарушение формы кольцевого шва |  | (c)
7233.527000 | 5.642000 | 5.632000 | -5.678000 | -5.688000 | 759.000000 | 834.000000 | 808.000000 | 61.264546 | 5632.000000 | 658 |  | GOUG | СIGR | 03:18 | 03:30 | 03:26 | 21 | 98 | 10.000000 | EXT | -. Задир. |  | (c)
7234.841000 | 6.956000 | 6.938000 | -4.364000 | -4.382000 | 728.000000 | 759.000000 | 764.000000 | 58.747520 | 4356.000000 | 658 |  | GOUG | СIGR | 03:13 | 03:18 | 03:19 | 26 | 73 | 11.000000 | EXT | -. Задир. |  | (c)
7238.733000 | 10.848000 | 10.791000 | -0.472000 | -0.529000 | 387.000000 | 436.000000 | 432.000000 | 31.240701 | 417.000000 | 658 |  | DENT |  | 02:18 | 02:26 | 02:25 | 112 | 90 | 0.492958 |  | - |  | (c)
7262.590000 | 0.000000 | -0.045000 | -11.410000 | -11.455000 | -1402.000000 | -1192.000000 | -1157.000000 | 912.000000 |  | 661 | Нарушение формы кольцевого шва | GWAN |  | 00:04 | 00:37 | 00:43 | 0 | 490 |  | EXT | Нарушение формы кольцевого шва |  | (c)
7262.590000 | 0.000000 | -0.055000 | -11.410000 | -11.465000 | -569.000000 | 427.000000 | 188.000000 | 0.000000 |  | 661 | Нарушение формы кольцевого шва | GWAN |  | 02:18 | 04:59 | 04:20 | 0 | 1513 |  | EXT | Нарушение формы кольцевого шва |  | (c)
7262.590000 | 0.000000 | -0.051000 | -11.410000 | -11.461000 | 1755.000000 | 2045.000000 | 2204.000000 | 1755.000000 |  | 661 | Смещение кромок | GWAN |  | 08:33 | 09:20 | 09:45 | 0 | 897 | 3.960000 | EXT | Смещение кромок. Вовнутрь. Величина смещения - 4 мм. |  | (c)
7274.000000 | 0.000000 | -0.032000 | -11.695000 | -11.727000 | -204.000000 | 480.000000 | 1510.000000 | 0.000000 |  | 662 | Нарушение формы кольцевого шва | GWAN |  | 10:58 | 00:48 | 03:34 | 0 | 3429 |  | EXT | Нарушение формы кольцевого шва |  | (c)
7285.695000 | 0.000000 | -0.056000 | -11.375000 | -11.431000 | -903.000000 | -578.000000 | -540.000000 | 177.000000 |  | 663 | Смещение кромок | GWAN |  | 01:30 | 02:22 | 02:28 | 0 | 726 | 3.758000 | EXT | Смещение кромок. Наружу. Величина смещения - 3.8 мм. |  | (c)
7292.383000 | 6.688000 | 6.668000 | -4.687000 | -4.707000 | 785.000000 | 796.000000 | 795.000000 | 785.000000 | 4665.000000 | 663 |  | CORR | AXGR | 06:02 | 06:04 | 06:04 | 42 | 20 | 10.000000 | EXT | - |  | (c)
7297.070000 | 0.000000 | -0.041000 | -11.070000 | -11.111000 | 856.000000 | 1073.000000 | 1068.000000 | 856.000000 |  | 664 | Смещение кромок | GWAN |  | 02:31 | 03:06 | 03:05 | 0 | 424 | 3.028000 | EXT | Смещение кромок. Вовнутрь. Величина смещения - 3 мм. |  | (c)
7308.140000 | 0.000000 | -0.021000 | -11.275000 | -11.296000 | 1425.000000 | 1559.000000 | 1726.000000 | 1425.000000 |  | 665 | Смещение кромок | GWAN |  | 05:55 | 06:16 | 06:43 | 0 | 601 | 4.621000 | EXT | Смещение кромок. Наружу. Величина смещения - 4.6 мм. |  | (c)
7308.140000 | 0.000000 | -0.033000 | -11.275000 | -11.308000 | 2050.000000 | 2088.000000 | -2013.000000 | 1615.000000 |  | 665 | Нарушение формы кольцевого шва | GWAN |  | 07:35 | 07:42 | 08:40 | 0 | 796 |  | EXT | Нарушение формы кольцевого шва |  | (c)
7308.140000 | 0.000000 | -0.032000 | -11.275000 | -11.307000 | -910.000000 | -480.000000 | 244.000000 | 910.000000 |  | 665 | Нарушение формы кольцевого шва | GWAN |  | 11:38 | 00:47 | 02:44 | 0 | 2308 |  | EXT | Нарушение формы кольцевого шва |  | (c)
7342.370000 | 0.000000 | -0.024000 | -11.220000 | -11.244000 | 735.000000 | 1453.000000 | 1909.000000 | 735.000000 |  | 668 | Нарушение формы кольцевого шва | GWAN |  | 01:28 | 03:24 | 04:37 | 0 | 2348 |  | EXT | Нарушение формы кольцевого шва |  | (c)
7344.347000 | 1.977000 | 1.967000 | -9.243000 | -9.253000 | -2125.000000 | -2065.000000 | -2073.000000 | 2022.000000 | 1967.000000 | 668 |  | CORR | СIGR | 05:46 | 05:56 | 05:55 | 28 | 103 | 11.000000 | EXT | - |  | (c)
7362.860000 | 9.270000 | 9.229000 | -2.375000 | -2.416000 | 966.000000 | 989.000000 | 984.000000 | 966.000000 | 2173.000000 | 669 |  | CORR | AXGR | 05:30 | 05:34 | 05:33 | 243 | 36 | 13.000000 | EXT | - |  | (c)
7364.483000 | 10.893000 | 10.751000 | -0.752000 | -0.894000 | 960.000000 | 1003.000000 | 986.000000 | 960.000000 | 577.000000 | 669 |  | CORR | GENE | 05:29 | 05:36 | 05:33 | 317 | 51 | 11.000000 | EXT | - |  | (c)
7372.247000 | 7.012000 | 6.878000 | -3.798000 | -3.932000 | -2204.000000 | -2093.000000 | -2098.000000 | 1993.000000 | 3650.000000 | 670 |  | DENT |  | 05:52 | 06:10 | 06:09 | 282 | 211 | 0.422535 |  | - |  | (c)
7387.130000 | 0.000000 | -0.034000 | -11.685000 | -11.719000 | -1527.000000 | -1210.000000 | -1251.000000 | 975.000000 |  | 672 | Нарушение формы кольцевого шва | GWAN |  | 10:56 | 11:48 | 11:41 | 0 | 553 |  | EXT | Нарушение формы кольцевого шва |  | (c)
7409.845000 | 0.000000 | -0.047000 | -11.225000 | -11.272000 | -2023.000000 | -1979.000000 | -1816.000000 | 33.432658 |  | 674 | Нарушение формы кольцевого шва | GWAN |  | 07:55 | 08:02 | 08:28 | 0 | 413 |  | EXT | Нарушение формы кольцевого шва |  | (c)
7432.335000 | 0.000000 | -0.046000 | -10.945000 | -10.991000 | 915.000000 | 1881.000000 | 1499.000000 | 11.960585 |  | 676 | Смещение кромок | GWAN |  | 00:14 | 02:50 | 01:48 | 0 | 1168 | 4.446000 | EXT | Смещение кромок. Наружу. Величина смещения - 4.4 мм. Аномалия находится на упругопластическом изгибе: R=491 D, максимальное растяжение на 5.3 час. |  | (c)
7432.335000 | 0.000000 | -0.026000 | -10.945000 | -10.971000 | 2172.000000 | -1691.000000 | -1933.000000 | 0.000000 |  | 676 | Смещение кромок | GWAN |  | 03:37 | 05:14 | 04:34 | 0 | 712 | 3.751000 | EXT | Смещение кромок. Наружу. Величина смещения - 3.8 мм. Аномалия находится на упругопластическом изгибе: R=491 D, максимальное растяжение на 5.3 час. |  | (c)
7432.398000 | 0.063000 | 0.005000 | -10.882000 | -10.940000 | 508.000000 | 534.000000 | 536.000000 | 43.254762 | 5.000000 | 676 |  | ARTD | GENE | 11:08 | 11:13 | 11:13 | 287 | 57 | 11.000000 | EXT | -. Эквивалент потери металла 11%. Аномалия находится на упругопластическом изгибе: R=489 D, максимальное растяжение на 5.3 час. |  | (c)
7454.755000 | 0.000000 | -0.026000 | -11.340000 | -11.366000 | 759.000000 | 947.000000 | 890.000000 | 61.236072 |  | 678 | Смещение кромок | GWAN |  | 02:39 | 03:09 | 03:00 | 0 | 261 | 3.370000 | EXT | Смещение кромок. Наружу. Величина смещения - 3.4 мм. |  | (c)
7491.352000 | 2.727000 | 2.700000 | -8.153000 | -8.180000 | -1737.000000 | -1670.000000 | -1674.000000 | 39.830827 | 2700.000000 | 681 |  | CORR | СIGR | 05:45 | 05:56 | 05:55 | 31 | 125 | 10.000000 | EXT | - |  | (c)
7491.631000 | 3.006000 | 2.976000 | -7.874000 | -7.904000 | -1792.000000 | -1678.000000 | -1692.000000 | 35.392421 | 2976.000000 | 681 |  | CORR | GENE | 05:36 | 05:55 | 05:52 | 70 | 200 | 10.000000 | EXT | - |  | (c)
7545.255000 | 0.000000 | -0.022000 | -11.695000 | -11.717000 | 999.000000 | 1436.000000 | 1582.000000 | 999.000000 |  | 686 | Нарушение формы кольцевого шва | GWAN |  | 04:24 | 05:34 | 05:58 | 0 | 1165 |  | EXT | Нарушение формы кольцевого шва |  | (c)
7545.255000 | 0.000000 | -0.028000 | -11.695000 | -11.723000 | -2097.000000 | -1424.000000 | -881.000000 | 335.000000 |  | 686 | Нарушение формы кольцевого шва | GWAN |  | 08:04 | 09:52 | 11:20 | 0 | 2431 |  | EXT | Нарушение формы кольцевого шва |  | (c)
7556.950000 | 0.000000 | -0.042000 | -11.670000 | -11.712000 | -138.000000 | 1780.000000 | 1992.000000 | 0.000000 |  | 687 | Нарушение формы кольцевого шва | GWAN |  | 03:15 | 08:24 | 08:59 | 0 | 4261 |  | EXT | Нарушение формы кольцевого шва |  | (c)
7590.665000 | 0.000000 | -0.041000 | -11.420000 | -11.461000 | 1366.000000 | 1822.000000 | 1764.000000 | 1366.000000 |  | 690 | Смещение кромок | GWAN |  | 02:49 | 04:03 | 03:53 | 0 | 796 | 3.478000 | EXT | Смещение кромок. Наружу. Величина смещения - 3.5 мм. |  | (c)
7590.665000 | 0.000000 | -0.031000 | -11.420000 | -11.451000 | -2035.000000 | -1463.000000 | -1663.000000 | 1291.000000 |  | 690 | Смещение кромок | GWAN |  | 05:40 | 07:12 | 06:40 | 0 | 744 | 3.895000 | EXT | Смещение кромок. Наружу. Величина смещения - 3.9 мм. |  | (c)
7648.000000 | 0.000000 | -0.032000 | -11.375000 | -11.407000 | 2087.000000 | -1384.000000 | -1795.000000 | 1216.000000 |  | 695 | Нарушение формы кольцевого шва | GWAN |  | 00:38 | 03:17 | 02:11 | 0 | 1159 |  | EXT | Нарушение формы кольцевого шва |  | (c)
7648.000000 | 0.000000 | -0.034000 | -11.375000 | -11.409000 | -1094.000000 | 214.000000 | 425.000000 | 0.000000 |  | 695 | Нарушение формы кольцевого шва | GWAN |  | 04:04 | 07:35 | 08:09 | 0 | 3037 |  | EXT | Нарушение формы кольцевого шва |  | (c)
7659.375000 | 0.000000 | -0.025000 | -11.700000 | -11.725000 | -942.000000 | 86.000000 | 729.000000 | 942.000000 |  | 696 | Нарушение формы кольцевого шва | GWAN |  | 11:10 | 01:56 | 03:39 | 0 | 3342 |  | EXT | Нарушение формы кольцевого шва |  | (c)
7693.410000 | 0.000000 | -0.030000 | -11.695000 | -11.725000 | 2147.000000 | -1614.000000 | -1789.000000 | 1264.000000 |  | 699 | Нарушение формы кольцевого шва | GWAN |  | 01:30 | 03:23 | 02:54 | 0 | 1050 |  | EXT | Нарушение формы кольцевого шва |  | (c)
7693.410000 | 0.000000 | -0.040000 | -11.695000 | -11.735000 | -750.000000 | -215.000000 | 202.000000 | 0.000000 |  | 699 | Нарушение формы кольцевого шва | GWAN |  | 05:42 | 07:08 | 08:16 | 0 | 1905 |  | EXT | Нарушение формы кольцевого шва |  | (c)
7705.064000 | 11.654000 | 11.563000 | -0.041000 | -0.132000 | 141.000000 | 155.000000 | 154.000000 | 141.000000 | 24.000000 | 699 |  | ARTD | AXGR | 08:06 | 08:08 | 08:08 | 108 | 25 | 12.978139 | EXT | -. Эквивалент потери металла 13%. |  | (c)
7719.676000 | 3.316000 | 3.299000 | -7.414000 | -7.431000 | -712.000000 | -658.000000 | -651.000000 | 590.000000 | 3299.000000 | 701 |  | CORR | СIGR | 11:41 | 11:49 | 11:50 | 32 | 122 | 12.000000 | EXT | - |  | (c)
7750.085000 | 0.000000 | -0.016000 | -11.705000 | -11.721000 | -1651.000000 | -1462.000000 | -1206.000000 | 762.000000 |  | 704 | Смещение кромок | GWAN |  | 05:42 | 06:13 | 06:54 | 0 | 889 | 3.779000 | EXT | Смещение кромок. Вовнутрь. Величина смещения - 3.8 мм. |  | (c)
7750.085000 | 0.000000 | -0.044000 | -11.705000 | -11.749000 | -183.000000 | -19.000000 | -6.000000 | 0.000000 |  | 704 | Нарушение формы кольцевого шва | GWAN |  | 09:39 | 10:06 | 10:08 | 0 | 353 |  | EXT | Нарушение формы кольцевого шва |  | (c)
7750.085000 | 0.000000 | -0.019000 | -11.705000 | -11.724000 | 590.000000 | 1539.000000 | 1593.000000 | 590.000000 |  | 704 | Нарушение формы кольцевого шва | GWAN |  | 11:44 | 02:17 | 02:26 | 0 | 2006 |  | EXT | Нарушение формы кольцевого шва |  | (c)
7761.790000 | 0.000000 | -0.026000 | -11.705000 | -11.731000 | -166.000000 | 1095.000000 | 1437.000000 | 0.000000 |  | 705 | Нарушение формы кольцевого шва | GWAN |  | 07:38 | 11:02 | 11:57 | 0 | 3206 |  | EXT | Нарушение формы кольцевого шва |  | (c)
7800.003000 | 4.258000 | 4.189000 | -6.972000 | -7.041000 | 15.000000 | 23.000000 | 27.000000 | 2.150424 | 4189.000000 | 708 |  | LWAN |  | 10:09 | 10:10 | 10:11 | 208 | 24 | 10.148727 | INT | -. Эквивалент потери металла 10%. |  | (c)
7810.638000 | 3.663000 | 3.654000 | -7.117000 | -7.126000 | -1001.000000 | -896.000000 | -939.000000 | 876.000000 | 3654.000000 | 709 |  | CORR | СIGR | 06:26 | 06:43 | 06:36 | 27 | 125 | 10.000000 | EXT | - |  | (c)
7817.755000 | 0.000000 | -0.035000 | -11.510000 | -11.545000 | -188.000000 | 14.000000 | 329.000000 | 0.000000 |  | 710 | Нарушение формы кольцевого шва | GWAN |  | 07:17 | 07:49 | 08:40 | 0 | 1034 |  | EXT | Нарушение формы кольцевого шва |  | (c)
7817.755000 | 0.000000 | -0.035000 | -11.510000 | -11.545000 | 951.000000 | 1374.000000 | 2020.000000 | 951.000000 |  | 710 | Нарушение формы кольцевого шва | GWAN |  | 10:21 | 11:29 | 01:13 | 0 | 2137 |  | EXT | Нарушение формы кольцевого шва |  | (c)
7829.265000 | 0.000000 | -0.025000 | -11.680000 | -11.705000 | -132.000000 | 130.000000 | 162.000000 | 0.000000 |  | 711 | Нарушение формы кольцевого шва | GWAN |  | 07:57 | 08:40 | 08:45 | 0 | 587 |  | EXT | Нарушение формы кольцевого шва |  | (c)
7829.265000 | 0.000000 | -0.032000 | -11.680000 | -11.712000 | 501.000000 | -1963.000000 | 1889.000000 | 501.000000 |  | 711 | Нарушение формы кольцевого шва | GWAN |  | 09:40 | 03:02 | 01:23 | 0 | 2775 |  | EXT | Нарушение формы кольцевого шва |  | (c)
7863.125000 | 0.000000 | -0.029000 | -11.260000 | -11.289000 | -577.000000 | 14.000000 | -88.000000 | 0.000000 |  | 714 | Нарушение формы кольцевого шва | GWAN |  | 02:36 | 04:12 | 03:55 | 0 | 980 |  | EXT | Нарушение формы кольцевого шва |  | (c)
7863.192000 | 0.067000 | 0.056000 | -11.193000 | -11.204000 | 635.000000 | 704.000000 | 695.000000 | 635.000000 | 56.000000 | 714 |  | CORR | СIGR | 05:52 | 06:03 | 06:02 | 26 | 120 | 10.000000 | EXT | - |  | (c)
7874.332000 | 11.207000 | 11.182000 | -0.053000 | -0.078000 | 653.000000 | 748.000000 | 756.000000 | 653.000000 | 35.000000 | 714 |  | CORR | СIGR | 05:55 | 06:10 | 06:11 | 43 | 206 | 10.000000 | EXT | - |  | (c)
7886.857000 | 2.157000 | 2.153000 | -9.533000 | -9.537000 | 1642.000000 | 1692.000000 | 1698.000000 | 1642.000000 | 2153.000000 | 716 |  | CORR | GENE | 05:00 | 05:08 | 05:09 | 208 | 112 | 11.000000 | EXT | - |  | (c)
7917.745000 | 0.000000 | -0.022000 | -2.100000 | -2.122000 | 1457.000000 | 1531.000000 | 1576.000000 | 33.463066 |  | 718б | Непровар / утяжина | GWAN |  | 05:27 | 05:39 | 05:46 | 0 | 239 | 12.000000 | INT | Непровар / утяжина |  | (c)
7930.115000 | 0.000000 | -0.019000 | -11.690000 | -11.709000 | -2165.000000 | -1368.000000 | -192.000000 | 1781.000000 |  | 720 | Нарушение формы кольцевого шва | GWAN |  | 07:22 | 09:30 | 00:40 | 0 | 3946 |  | EXT | Нарушение формы кольцевого шва |  | (c)
7953.445000 | 0.000000 | -0.020000 | -11.095000 | -11.115000 | -1041.000000 | -34.000000 | 202.000000 | 0.000000 |  | 722 | Нарушение формы кольцевого шва | GWAN |  | 02:39 | 05:21 | 05:59 | 0 | 2487 |  | EXT | Нарушение формы кольцевого шва |  | (c)
7953.445000 | 0.000000 | -0.046000 | -11.095000 | -11.141000 | 1483.000000 | 1898.000000 | 1878.000000 | 1483.000000 |  | 722 | Смещение кромок | GWAN |  | 09:26 | 10:33 | 10:30 | 0 | 790 | 3.948000 | EXT | Смещение кромок. Вовнутрь. Величина смещения - 3.9 мм. |  | (c)
7964.540000 | 0.000000 | -0.025000 | -11.055000 | -11.080000 | -140.000000 | 102.000000 | 210.000000 | 0.000000 |  | 723 | Нарушение формы кольцевого шва | GWAN |  | 08:21 | 09:00 | 09:17 | 0 | 701 |  | EXT | Нарушение формы кольцевого шва |  | (c)
7964.540000 | 0.000000 | -0.038000 | -11.055000 | -11.093000 | 721.000000 | 2079.000000 | -2147.000000 | 554.000000 |  | 723 | Нарушение формы кольцевого шва | GWAN |  | 10:40 | 02:19 | 02:57 | 0 | 3186 |  | EXT | Нарушение формы кольцевого шва |  | (c)
7967.901000 | 3.361000 | 3.293000 | -7.694000 | -7.762000 | -1073.000000 | -1047.000000 | -1055.000000 | 1037.000000 | 3293.000000 | 723 |  | CORR | AXGR | 05:50 | 05:55 | 05:53 | 164 | 36 | 14.000000 | EXT | - |  | (c)
7997.560000 | 0.000000 | -0.044000 | -11.445000 | -11.489000 | -2055.000000 | -1834.000000 | -1575.000000 | 52.865982 |  | 726 | Нарушение формы кольцевого шва | GWAN |  | 09:01 | 09:37 | 10:19 | 0 | 960 |  | EXT | Нарушение формы кольцевого шва |  | (c)
8020.335000 | 0.000000 | -0.001000 | -11.255000 | -11.256000 | 1297.000000 | 1605.000000 | 1491.000000 | 28.537570 |  | 728 | Смещение кромок | GWAN |  | 06:02 | 06:52 | 06:33 | 0 | 386 | 1.956000 | EXT | Смещение кромок. Вовнутрь. Величина смещения - 2 мм. |  | (c)
8065.070000 | 0.000000 | -0.031000 | -10.505000 | -10.536000 | 1739.000000 | 2160.000000 | 1986.000000 | 1739.000000 |  | 733 | Смещение кромок | GWAN |  | 03:40 | 04:48 | 04:20 | 0 | 494 | 4.162000 | EXT | Смещение кромок. Наружу. Величина смещения - 4.2 мм. |  | (c)
8131.045000 | 0.000000 | -0.032000 | -10.880000 | -10.912000 | -702.000000 | -510.000000 | -379.000000 | 56.000000 |  | 739 | Нарушение формы кольцевого шва | GWAN |  | 01:24 | 01:55 | 02:16 | 0 | 645 |  | EXT | Нарушение формы кольцевого шва |  | (c)
8131.045000 | 0.000000 | -0.061000 | -10.880000 | -10.941000 | -1850.000000 | -1418.000000 | -1388.000000 | 926.000000 |  | 739 | Смещение кромок | GWAN |  | 10:18 | 11:28 | 11:33 | 0 | 924 | 3.486000 | EXT | Смещение кромок. Наружу. Величина смещения - 3.5 мм. |  | (c)
8143.123000 | 1.198000 | 0.840000 | -10.432000 | -10.790000 | 1150.000000 | 1281.000000 | 1239.000000 | 1150.000000 | 840.000000 | 740 |  | CORR | GENE | 06:10 | 06:31 | 06:24 | 531 | 180 | 12.000000 | EXT | - |  | (c)
8164.610000 | 0.000000 | -0.032000 | -11.365000 | -11.397000 | -1958.000000 | -1387.000000 | -1430.000000 | 902.000000 |  | 742 | Нарушение формы кольцевого шва | GWAN |  | 00:39 | 02:11 | 02:04 | 0 | 1057 |  | EXT | Нарушение формы кольцевого шва |  | (c)
8172.223000 | 7.613000 | 7.591000 | -3.752000 | -3.774000 | 1991.000000 | 2027.000000 | 2016.000000 | 1991.000000 | 3680.000000 | 742 | Металлургический дефект | MIAN | GENE | 11:17 | 11:22 | 11:21 | 94 | 50 | 10.842670 | INT | Металлургический дефект. Эквивалент потери металла 11%. |  | (c)
8198.685000 | 0.000000 | -0.026000 | -11.255000 | -11.281000 | -1522.000000 | -1307.000000 | -1182.000000 | 842.000000 |  | 745 | Смещение кромок | GWAN |  | 02:44 | 03:18 | 03:38 | 0 | 680 | 3.478000 | EXT | Смещение кромок. Вовнутрь. Величина смещения - 3.5 мм. |  | (c)
8198.685000 | 0.000000 | -0.020000 | -11.255000 | -11.275000 | 167.000000 | 582.000000 | 1463.000000 | 167.000000 |  | 745 | Нарушение формы кольцевого шва | GWAN |  | 07:16 | 08:23 | 10:45 | 0 | 2592 |  | EXT | Нарушение формы кольцевого шва |  | (c)
8220.955000 | 0.000000 | -0.027000 | -1.905000 | -1.932000 | -171.000000 | 156.000000 | 273.000000 | 0.000000 |  | 746б | Внутришовный дефект | GWAN |  | 00:25 | 01:18 | 01:37 | 0 | 888 | 11.000000 | INT | Внутришовный дефект |  | (c)
8220.955000 | 0.000000 | -0.026000 | -1.905000 | -1.931000 | 1298.000000 | 1815.000000 | 2039.000000 | 0.000000 |  | 746б | Непровар / утяжина | GWAN |  | 04:22 | 05:46 | 06:22 | 0 | 1483 | 11.000000 | INT | Непровар / утяжина |  | (c)
8312.255000 | 0.000000 | -0.036000 | -10.470000 | -10.506000 | 585.000000 | 1088.000000 | 988.000000 | 585.000000 |  | 755 | Смещение кромок | GWAN |  | 07:56 | 09:17 | 09:01 | 0 | 805 | 3.656000 | EXT | Смещение кромок. Наружу. Величина смещения - 3.7 мм. |  | (c)
8322.725000 | 0.000000 | -0.036000 | -11.665000 | -11.701000 | 1410.000000 | 2056.000000 | -1883.000000 | 715.000000 |  | 756 | Нарушение формы кольцевого шва | GWAN |  | 00:43 | 02:27 | 03:52 | 0 | 2336 |  | EXT | Нарушение формы кольцевого шва |  | (c)
8322.725000 | 0.000000 | -0.032000 | -11.665000 | -11.697000 | -240.000000 | 14.000000 | 435.000000 | 0.000000 |  | 756 | Нарушение формы кольцевого шва | GWAN |  | 08:17 | 08:58 | 10:06 | 0 | 1351 |  | EXT | Нарушение формы кольцевого шва |  | (c)
8425.830000 | 0.000000 | -0.033000 | -11.085000 | -11.118000 | 843.000000 | 1342.000000 | 1191.000000 | 843.000000 |  | 765 | Нарушение формы кольцевого шва | GWAN |  | 00:20 | 01:41 | 01:16 | 0 | 696 |  | EXT | Нарушение формы кольцевого шва. Аномалия находится на упругопластическом изгибе: R=515 D, максимальное растяжение на 6.2 час. |  | (c)
8436.915000 | 0.000000 | -0.029000 | -11.260000 | -11.289000 | 725.000000 | 1325.000000 | 1132.000000 | 725.000000 |  | 766 | Нарушение формы кольцевого шва | GWAN |  | 00:46 | 02:23 | 01:52 | 0 | 813 |  | EXT | Нарушение формы кольцевого шва |  | (c)
8479.783000 | 8.203000 | 8.166000 | -3.492000 | -3.529000 | 1013.000000 | 1106.000000 | 1085.000000 | 1013.000000 | 3491.000000 | 769 |  | CORR | СIGR | 06:23 | 06:38 | 06:34 | 38 | 144 | 10.000000 | EXT | - |  | (c)
8480.102000 | 8.522000 | 8.262000 | -3.173000 | -3.433000 | 1051.000000 | 1119.000000 | 1098.000000 | 1051.000000 | 3083.000000 | 769 |  | CORR | GENE | 06:29 | 06:40 | 06:36 | 350 | 93 | 13.000000 | EXT | - |  | (c)
8480.320000 | 8.740000 | 8.509000 | -2.955000 | -3.186000 | 1209.000000 | 1245.000000 | 1235.000000 | 1209.000000 | 2862.000000 | 769 |  | CORR | GENE | 06:54 | 07:00 | 06:58 | 324 | 52 | 9.000000 | EXT | - |  | (c)
8480.588000 | 9.008000 | 8.976000 | -2.687000 | -2.719000 | 898.000000 | 1039.000000 | 996.000000 | 898.000000 | 2680.000000 | 769 |  | CORR | СIGR | 06:04 | 06:27 | 06:20 | 39 | 196 | 10.000000 | EXT | - |  | (c)
8480.766000 | 9.186000 | 9.116000 | -2.509000 | -2.579000 | 772.000000 | 979.000000 | 939.000000 | 772.000000 | 2420.000000 | 769 |  | CORR | GENE | 05:44 | 06:17 | 06:11 | 159 | 335 | 14.000000 | EXT | - |  | (c)
8481.172000 | 9.592000 | 9.562000 | -2.103000 | -2.133000 | 710.000000 | 819.000000 | 796.000000 | 710.000000 | 2067.000000 | 769 |  | CORR | GENE | 05:34 | 05:51 | 05:48 | 66 | 173 | 11.000000 | EXT | - |  | (c)
8484.741000 | 1.466000 | 1.132000 | -10.229000 | -10.563000 | 2079.000000 | 2098.000000 | 2103.000000 | 2079.000000 | 1132.000000 | 770 |  | CORR | GENE | 05:12 | 05:15 | 05:16 | 385 | 49 | 11.000000 | EXT | - |  | (c)
8489.218000 | 5.943000 | 5.811000 | -5.752000 | -5.884000 | -742.000000 | -734.000000 | -723.000000 | 704.000000 | 5669.000000 | 770 | Дефект проката | MIAN | AXGR | 09:37 | 09:38 | 09:40 | 215 | 38 | 11.686153 | EXT | Дефект проката. Эквивалент потери металла 12%. |  | (c)
8489.916000 | 6.641000 | 6.581000 | -5.054000 | -5.114000 | -1905.000000 | -1753.000000 | -1778.000000 | 1651.000000 | 5038.000000 | 770 |  | CORR | GENE | 06:29 | 06:54 | 06:49 | 76 | 254 | 12.000000 | EXT | - |  | (c)
8494.970000 | 0.000000 | -0.031000 | -11.655000 | -11.686000 | 1042.000000 | 1268.000000 | 1254.000000 | 1042.000000 |  | 771 | Смещение кромок | GWAN |  | 08:09 | 08:45 | 08:43 | 0 | 424 | 3.030000 | EXT | Смещение кромок. Наружу. Величина смещения - 3 мм. |  | (c)
8512.317000 | 5.692000 | 5.525000 | -5.438000 | -5.605000 | 1678.000000 | 1730.000000 | 1758.000000 | 1678.000000 | 4434.000000 | 772 |  | CORR | GENE | 05:19 | 05:28 | 05:32 | 1171 | 158 | 9.000000 | EXT | - |  | (c)
8516.735000 | 10.110000 | 10.045000 | -1.020000 | -1.085000 | 1627.000000 | 1727.000000 | 1813.000000 | 1627.000000 | 1005.000000 | 772 |  | CORR | GENE | 05:11 | 05:27 | 05:41 | 80 | 373 | 11.000000 | EXT | - |  | (c)
8516.899000 | 10.274000 | 10.267000 | -0.856000 | -0.863000 | 1723.000000 | 1798.000000 | 1779.000000 | 1723.000000 | 841.000000 | 772 |  | CORR | СIGR | 05:27 | 05:39 | 05:36 | 22 | 113 | 12.000000 | EXT | - |  | (c)
8517.402000 | 10.777000 | 10.532000 | -0.353000 | -0.598000 | 1646.000000 | 1997.000000 | 1868.000000 | 1646.000000 | 298.000000 | 772 |  | CORR | GENE | 05:14 | 06:11 | 05:50 | 300 | 445 | 11.000000 | EXT | - |  | (c)
8546.997000 | 6.752000 | 6.742000 | -4.523000 | -4.533000 | 282.000000 | 320.000000 | 311.000000 | 22.722106 | 4515.000000 | 775 |  | GOUG | СIGR | 02:12 | 02:18 | 02:17 | 18 | 58 | 13.000000 | EXT | -. Задир. |  | (c)
8628.075000 | 0.000000 | -0.017000 | -11.720000 | -11.737000 | 1207.000000 | 1641.000000 | 1695.000000 | 1207.000000 |  | 783 | Нарушение формы кольцевого шва | GWAN |  | 07:04 | 08:14 | 08:23 | 0 | 976 |  | EXT | Нарушение формы кольцевого шва |  | (c)
8628.075000 | 0.000000 | -0.030000 | -11.720000 | -11.750000 | -2123.000000 | -111.000000 | -840.000000 | 443.000000 |  | 783 | Нарушение формы кольцевого шва | GWAN |  | 10:07 | 03:31 | 01:34 | 0 | 2566 |  | EXT | Нарушение формы кольцевого шва |  | (c)
8674.570000 | 0.000000 | -0.046000 | -10.540000 | -10.586000 | 1382.000000 | 1704.000000 | 1794.000000 | 1382.000000 |  | 787 | Смещение кромок | GWAN |  | 00:31 | 01:23 | 01:37 | 0 | 825 | 3.627000 | EXT | Смещение кромок. Вовнутрь. Величина смещения - 3.6 мм. |  | (c)
8680.316000 | 5.746000 | 5.425000 | -4.794000 | -5.115000 | -88.000000 | -83.000000 | -57.000000 | 25.000000 | 4692.000000 | 787 |  | CORR | GENE | 08:34 | 08:34 | 08:39 | 423 | 63 | 10.000000 | EXT | - |  | (c)
8693.777000 | 8.667000 | 8.559000 | -2.543000 | -2.651000 | 37.000000 | 53.000000 | 50.000000 | 4.008290 | 2479.000000 | 788 |  | LWAN |  | 11:36 | 11:38 | 11:38 | 172 | 25 | 9.828671 | EXT | -. Эквивалент потери металла 10%. |  | (c)
8696.320000 | 0.000000 | -0.040000 | -10.775000 | -10.815000 | -294.000000 | 150.000000 | -13.000000 | 0.000000 |  | 789 | Смещение кромок | GWAN |  | 00:52 | 02:04 | 01:38 | 0 | 563 | 3.191000 | EXT | Смещение кромок. Вовнутрь. Величина смещения - 3.2 мм. |  | (c)
8741.225000 | 0.000000 | -0.036000 | -11.665000 | -11.701000 | 707.000000 | 1006.000000 | 959.000000 | 707.000000 |  | 793 | Смещение кромок | GWAN |  | 10:50 | 11:38 | 11:31 | 0 | 502 | 2.888000 | EXT | Смещение кромок. Вовнутрь. Величина смещения - 2.9 мм. |  | (c)
8774.770000 | 0.000000 | -0.013000 | -1.905000 | -1.918000 | -1543.000000 | -1233.000000 | -1181.000000 | 36.832204 |  | 795б | Непровар / утяжина | GWAN |  | 05:02 | 05:52 | 06:01 | 0 | 724 | 10.000000 | INT | Непровар / утяжина |  | (c)
8776.675000 | 0.000000 | -0.018000 | -10.765000 | -10.783000 | 612.000000 | 1111.000000 | 1051.000000 | 612.000000 |  | 796а | Непровар / утяжина | GWAN |  | 04:04 | 05:25 | 05:15 | 0 | 877 | 14.000000 | INT | Непровар / утяжина |  | (c)
8844.730000 | 0.000000 | -0.030000 | -11.680000 | -11.710000 | -187.000000 | 1719.000000 | 1530.000000 | 0.000000 |  | 802 | Нарушение формы кольцевого шва | GWAN |  | 10:35 | 03:42 | 03:12 | 0 | 3432 |  | EXT | Нарушение формы кольцевого шва |  | (c)
8871.690000 | 0.000000 | -0.016000 | -2.260000 | -2.276000 | 1100.000000 | 1254.000000 | 1325.000000 | 36.833899 |  | 804б | Нарушение формы кольцевого шва | GWAN |  | 05:54 | 06:19 | 06:31 | 0 | 449 |  | INT | Нарушение формы кольцевого шва. Аномалия находится на упругопластическом изгибе: R=640 D, максимальное растяжение на 6.6 час. |  | (c)
8890.300000 | 0.000000 | -0.057000 | -11.045000 | -11.102000 | 135.000000 | 625.000000 | 530.000000 | 135.000000 |  | 806 | Нарушение формы кольцевого шва | GWAN |  | 00:06 | 01:25 | 01:10 | 0 | 790 |  | EXT | Нарушение формы кольцевого шва |  | (c)
8912.115000 | 0.000000 | -0.040000 | -11.650000 | -11.690000 | 1951.000000 | -2196.000000 | -1619.000000 | 729.000000 |  | 808 | Нарушение формы кольцевого шва | GWAN |  | 00:53 | 01:43 | 03:16 | 0 | 1781 |  | EXT | Нарушение формы кольцевого шва |  | (c)
8913.004000 | 0.889000 | 0.832000 | -10.761000 | -10.818000 | -810.000000 | -713.000000 | -630.000000 | 449.000000 | 832.000000 | 808 |  | CORR | GENE | 05:27 | 05:43 | 05:56 | 78 | 361 | 12.000000 | EXT | - |  | (c)
8954.747000 | 7.677000 | 7.667000 | -3.548000 | -3.558000 | 652.000000 | 720.000000 | 702.000000 | 652.000000 | 3540.000000 | 811 |  | CORR | СIGR | 05:40 | 05:51 | 05:48 | 18 | 99 | 11.000000 | EXT | - |  | (c)
8954.802000 | 7.732000 | 7.719000 | -3.493000 | -3.506000 | 632.000000 | 688.000000 | 670.000000 | 632.000000 | 3481.000000 | 811 |  | CORR | СIGR | 05:37 | 05:46 | 05:43 | 25 | 76 | 13.000000 | EXT | - |  | (c)
8958.295000 | 0.000000 | -0.043000 | -11.400000 | -11.443000 | -1060.000000 | 311.000000 | -111.000000 | 0.000000 |  | 812 | Нарушение формы кольцевого шва | GWAN |  | 05:37 | 09:18 | 08:10 | 0 | 1898 |  | EXT | Нарушение формы кольцевого шва |  | (c)
8976.490000 | 6.795000 | 6.733000 | -4.885000 | -4.947000 | -642.000000 | -625.000000 | -627.000000 | 613.000000 | 4830.000000 | 813 |  | CORR | AXGR | 04:45 | 04:47 | 04:47 | 117 | 29 | 12.000000 | EXT | - |  | (c)
8981.375000 | 0.000000 | -0.009000 | -11.515000 | -11.524000 | -1774.000000 | -1238.000000 | -1130.000000 | 486.000000 |  | 814 | Нарушение формы кольцевого шва | GWAN |  | 05:33 | 06:59 | 07:17 | 0 | 1288 |  | EXT | Нарушение формы кольцевого шва |  | (c)
9061.989000 | 0.579000 | 0.567000 | -3.321000 | -3.333000 | -663.000000 | -587.000000 | -612.000000 | 561.000000 | 567.000000 | 821 |  | CORR | СIGR | 05:44 | 05:56 | 05:52 | 24 | 102 | 10.000000 | EXT | - |  | (c)
9101.379000 | 2.294000 | 2.171000 | -9.146000 | -9.269000 | 2065.000000 | 2224.000000 | -2133.000000 | 7.847834 | 2171.000000 | 825 |  | DENT |  | 06:57 | 07:23 | 07:40 | 209 | 525 | 0.281690 |  | -. Аномалия находится вблизи продольного шва. |  | (c)
9192.295000 | 1.320000 | 1.194000 | -10.330000 | -10.456000 | -1897.000000 | -1864.000000 | -1864.000000 | 1830.000000 | 1194.000000 | 833 |  | CORR | GENE | 03:22 | 03:27 | 03:27 | 355 | 67 | 10.000000 | EXT | - |  | (c)
9195.663000 | 4.688000 | 4.292000 | -6.962000 | -7.358000 | -1947.000000 | -1906.000000 | -1909.000000 | 1870.000000 | 4292.000000 | 833 |  | CORR | GENE | 03:14 | 03:20 | 03:20 | 824 | 77 | 11.000000 | EXT | - |  | (c)
9199.023000 | 8.048000 | 7.862000 | -3.602000 | -3.788000 | -2040.000000 | -1931.000000 | -1974.000000 | 1908.000000 | 2758.000000 | 833 |  | CORR | GENE | 02:59 | 03:16 | 03:10 | 1030 | 132 | 11.000000 | EXT | - |  | (c)
9249.015000 | 0.000000 | -0.032000 | -11.595000 | -11.627000 | -1869.000000 | -1596.000000 | -1629.000000 | 1390.000000 |  | 838 | Нарушение формы кольцевого шва | GWAN |  | 02:46 | 03:30 | 03:25 | 0 | 479 |  | EXT | Нарушение формы кольцевого шва |  | (c)
9249.015000 | 0.000000 | -0.027000 | -11.595000 | -11.622000 | -387.000000 | 1.000000 | 181.000000 | 0.000000 |  | 838 | Нарушение формы кольцевого шва | GWAN |  | 06:45 | 07:48 | 08:17 | 0 | 1136 |  | EXT | Нарушение формы кольцевого шва |  | (c)
9283.670000 | 0.000000 | -0.025000 | -11.310000 | -11.335000 | -1648.000000 | -1172.000000 | -843.000000 | 38.000000 |  | 841 | Нарушение формы кольцевого шва | GWAN |  | 06:34 | 07:50 | 08:43 | 0 | 1610 |  | EXT | Нарушение формы кольцевого шва. Аномалия находится на отводе. |  | (c)
9294.980000 | 0.000000 | -0.033000 | -11.570000 | -11.603000 | 995.000000 | 1837.000000 | 1580.000000 | 995.000000 |  | 842 | Нарушение формы кольцевого шва | GWAN |  | 07:53 | 10:09 | 09:28 | 0 | 1170 |  | EXT | Нарушение формы кольцевого шва |  | (c)
9306.550000 | 0.000000 | -0.038000 | -11.205000 | -11.243000 | -1100.000000 | -420.000000 | -358.000000 | 0.000000 |  | 843 | Нарушение формы кольцевого шва | GWAN |  | 01:58 | 03:48 | 03:58 | 0 | 1484 |  | EXT | Нарушение формы кольцевого шва |  | (c)
9306.550000 | 0.000000 | -0.034000 | -11.205000 | -11.239000 | 681.000000 | 1429.000000 | 1435.000000 | 681.000000 |  | 843 | Нарушение формы кольцевого шва | GWAN |  | 06:46 | 08:46 | 08:47 | 0 | 1508 |  | EXT | Нарушение формы кольцевого шва |  | (c)
9317.755000 | 0.000000 | -0.025000 | -11.695000 | -11.720000 | 1464.000000 | -1382.000000 | -1853.000000 | 709.000000 |  | 844 | Нарушение формы кольцевого шва | GWAN |  | 05:51 | 10:12 | 08:56 | 0 | 2289 |  | EXT | Нарушение формы кольцевого шва |  | (c)
9329.450000 | 0.000000 | -0.036000 | -11.665000 | -11.701000 | -1104.000000 | -713.000000 | 876.000000 | 0.000000 |  | 845 | Нарушение формы кольцевого шва | GWAN |  | 03:16 | 04:19 | 08:36 | 0 | 3961 |  | EXT | Нарушение формы кольцевого шва |  | (c)
9335.612000 | 6.162000 | 6.097000 | -5.503000 | -5.568000 | -1378.000000 | -1171.000000 | -1050.000000 | 722.000000 | 5424.000000 | 845 |  | CORR | GENE | 02:32 | 03:05 | 03:25 | 144 | 656 | 10.000000 | EXT | - |  | (c)
9339.699000 | 10.249000 | 10.068000 | -1.416000 | -1.597000 | 985.000000 | 1036.000000 | 1019.000000 | 985.000000 | 1117.000000 | 845 |  | CORR | GENE | 08:53 | 09:01 | 08:59 | 480 | 68 | 11.000000 | EXT | - |  | (c)
9340.958000 | 11.508000 | 11.288000 | -0.157000 | -0.377000 | 961.000000 | 974.000000 | 991.000000 | 961.000000 | 27.000000 | 845 |  | CORR | GENE | 08:49 | 08:51 | 08:54 | 350 | 61 | 10.000000 | EXT | - |  | (c)
9344.167000 | 3.052000 | 2.866000 | -8.618000 | -8.804000 | -72.000000 | -41.000000 | -43.000000 | 15.000000 | 2866.000000 | 846 |  | CORR | GENE | 03:32 | 03:37 | 03:37 | 511 | 57 | 10.000000 | EXT | - |  | (c)
9345.723000 | 4.608000 | 4.572000 | -7.062000 | -7.098000 | -52.000000 | 601.000000 | 293.000000 | 0.000000 | 4572.000000 | 846 |  | CORR | GENE | 03:35 | 05:20 | 04:31 | 140 | 690 | 11.000000 | EXT | - |  | (c)
9346.076000 | 4.961000 | 4.853000 | -6.709000 | -6.817000 | 591.000000 | 635.000000 | 623.000000 | 591.000000 | 4853.000000 | 846 |  | CORR | GENE | 05:19 | 05:26 | 05:24 | 217 | 64 | 11.000000 | EXT | - |  | (c)
9346.225000 | 5.110000 | 5.075000 | -6.560000 | -6.595000 | 45.000000 | 593.000000 | 375.000000 | 45.000000 | 5075.000000 | 846 |  | CORR | GENE | 03:51 | 05:19 | 04:44 | 159 | 659 | 11.000000 | EXT | - |  | (c)
9351.122000 | 10.007000 | 9.788000 | -1.663000 | -1.882000 | -523.000000 | -484.000000 | -479.000000 | 434.000000 | 1088.000000 | 846 |  | CORR | GENE | 02:19 | 02:25 | 02:26 | 794 | 89 | 10.000000 | EXT | - |  | (c)
9352.425000 | 11.310000 | 11.041000 | -0.360000 | -0.629000 | -609.000000 | -588.000000 | -588.000000 | 567.000000 | 174.000000 | 846 |  | CORR | AXGR | 02:05 | 02:09 | 02:09 | 455 | 42 | 10.000000 | EXT | - |  | (c)
9352.785000 | 0.000000 | -0.040000 | -11.550000 | -11.590000 | -562.000000 | -368.000000 | -180.000000 | 0.000000 |  | 847 | Смещение кромок | GWAN |  | 06:41 | 07:13 | 07:43 | 0 | 764 | 3.511000 | EXT | Смещение кромок. Наружу. Величина смещения - 3.5 мм. |  | (c)
9352.785000 | 0.000000 | -0.038000 | -11.550000 | -11.588000 | 250.000000 | 594.000000 | 825.000000 | 250.000000 |  | 847 | Нарушение формы кольцевого шва | GWAN |  | 08:53 | 09:48 | 10:25 | 0 | 1149 |  | EXT | Нарушение формы кольцевого шва |  | (c)
9353.765000 | 0.980000 | 0.960000 | -10.570000 | -10.590000 | -1998.000000 | -1752.000000 | -1776.000000 | 1553.000000 | 960.000000 | 847 |  | CORR | СIGR | 02:50 | 03:29 | 03:26 | 52 | 445 | 10.000000 | EXT | - |  | (c)
9353.822000 | 1.037000 | 0.765000 | -10.513000 | -10.785000 | -1406.000000 | -1378.000000 | -1378.000000 | 1351.000000 | 765.000000 | 847 |  | CORR | GENE | 04:25 | 04:30 | 04:30 | 494 | 55 | 9.000000 | EXT | - |  | (c)
9362.833000 | 10.048000 | 9.946000 | -1.502000 | -1.604000 | -817.000000 | -668.000000 | -492.000000 | 166.000000 | 1470.000000 | 847 |  | CORR | GENE | 06:00 | 06:24 | 06:53 | 134 | 651 | 10.000000 | EXT | - |  | (c)
9363.005000 | 10.220000 | 10.160000 | -1.330000 | -1.390000 | -2022.000000 | -1817.000000 | -1705.000000 | 1387.000000 | 1283.000000 | 847 |  | CORR | GENE | 02:46 | 03:19 | 03:37 | 107 | 635 | 14.000000 | EXT | - |  | (c)
9363.640000 | 10.855000 | 10.835000 | -0.695000 | -0.715000 | -1488.000000 | -1254.000000 | -1162.000000 | 835.000000 | 623.000000 | 847 |  | CORR | GENE | 04:12 | 04:50 | 05:05 | 92 | 653 | 10.000000 | EXT | - |  | (c)
9363.652000 | 10.867000 | 10.790000 | -0.683000 | -0.760000 | -816.000000 | -551.000000 | -483.000000 | 150.000000 | 627.000000 | 847 |  | CORR | GENE | 06:00 | 06:43 | 06:54 | 133 | 666 | 13.000000 | EXT | - |  | (c)
9364.260000 | 11.475000 | 11.418000 | -0.075000 | -0.132000 | 40.000000 | 180.000000 | 274.000000 | 40.000000 | 49.000000 | 847 |  | CORR | GENE | 08:19 | 08:41 | 08:56 | 83 | 469 | 10.000000 | EXT | - |  | (c)
9364.335000 | 0.000000 | -0.045000 | -11.385000 | -11.430000 | -637.000000 | -237.000000 | -318.000000 | 0.000000 |  | 848 | Смещение кромок | GWAN |  | 09:31 | 10:36 | 10:23 | 0 | 639 | 3.666000 | EXT | Смещение кромок. Наружу. Величина смещения - 3.7 мм. |  | (c)
9364.404000 | 0.069000 | 0.065000 | -11.316000 | -11.320000 | 1967.000000 | 2072.000000 | 2196.000000 | 1967.000000 | 65.000000 | 848 |  | CORR | GENE | 04:31 | 04:48 | 05:08 | 57 | 458 | 12.000000 | EXT | - |  | (c)
9364.453000 | 0.118000 | 0.067000 | -11.267000 | -11.318000 | -1919.000000 | -1475.000000 | -1587.000000 | 1255.000000 | 67.000000 | 848 |  | CORR | GENE | 06:04 | 07:16 | 06:58 | 131 | 664 | 14.000000 | EXT | - |  | (c)
9370.572000 | 6.237000 | 6.181000 | -5.148000 | -5.204000 | 1879.000000 | 1903.000000 | 1904.000000 | 1879.000000 | 5074.000000 | 848 |  | CORR | AXGR | 04:17 | 04:21 | 04:21 | 130 | 49 | 10.000000 | EXT | - |  | (c)
9370.789000 | 6.454000 | 6.426000 | -4.931000 | -4.959000 | 1605.000000 | 1796.000000 | 1793.000000 | 1605.000000 | 4899.000000 | 848 |  | CORR | GENE | 03:33 | 04:04 | 04:03 | 60 | 376 | 11.000000 | EXT | - |  | (c)
9389.587000 | 4.042000 | 3.665000 | -6.758000 | -7.135000 | 944.000000 | 964.000000 | 988.000000 | 944.000000 | 3665.000000 | 850 |  | CORR | GENE | 08:01 | 08:05 | 08:09 | 548 | 89 | 10.000000 | EXT | - |  | (c)
9389.782000 | 4.237000 | 4.214000 | -6.563000 | -6.586000 | -150.000000 | 54.000000 | 88.000000 | 0.000000 | 4214.000000 | 850 |  | CORR | GENE | 05:05 | 05:38 | 05:43 | 72 | 475 | 10.000000 | EXT | - |  | (c)
9390.066000 | 4.521000 | 4.510000 | -6.279000 | -6.290000 | -874.000000 | -760.000000 | -770.000000 | 667.000000 | 4510.000000 | 850 |  | CORR | СIGR | 03:08 | 03:26 | 03:25 | 23 | 207 | 10.000000 | EXT | - |  | (c)
9390.176000 | 4.631000 | 4.598000 | -6.169000 | -6.202000 | 767.000000 | 943.000000 | 928.000000 | 767.000000 | 4598.000000 | 850 |  | CORR | GENE | 07:33 | 08:01 | 07:59 | 56 | 321 | 10.000000 | EXT | - |  | (c)
9390.334000 | 4.789000 | 4.755000 | -6.011000 | -6.045000 | 766.000000 | 871.000000 | 883.000000 | 766.000000 | 4755.000000 | 850 |  | CORR | СIGR | 07:33 | 07:50 | 07:52 | 45 | 234 | 10.000000 | EXT | - |  | (c)
9396.345000 | 0.000000 | -0.036000 | -11.645000 | -11.681000 | 207.000000 | 723.000000 | 684.000000 | 207.000000 |  | 851 | Смещение кромок | GWAN |  | 05:46 | 07:10 | 07:03 | 0 | 956 | 4.337000 | EXT | Смещение кромок. Наружу. Величина смещения - 4.3 мм. |  | (c)
9405.938000 | 9.593000 | 9.564000 | -2.052000 | -2.081000 | -1039.000000 | -636.000000 | -741.000000 | 443.000000 | 1972.000000 | 851 |  | CORR | GENE | 02:25 | 03:30 | 03:13 | 109 | 596 | 10.000000 | EXT | - |  | (c)
9406.325000 | 9.980000 | 9.876000 | -1.665000 | -1.769000 | -702.000000 | -676.000000 | -653.000000 | 604.000000 | 1416.000000 | 851 |  | CORR | GENE | 03:19 | 03:24 | 03:27 | 353 | 98 | 11.000000 | EXT | - |  | (c)
9406.712000 | 10.367000 | 10.153000 | -1.278000 | -1.492000 | -835.000000 | -787.000000 | -791.000000 | 748.000000 | 1151.000000 | 851 |  | CORR | GENE | 02:58 | 03:06 | 03:05 | 341 | 86 | 10.000000 | EXT | - |  | (c)
9412.777000 | 4.787000 | 4.760000 | -6.788000 | -6.815000 | 1445.000000 | 1537.000000 | 1525.000000 | 1445.000000 | 4760.000000 | 852 |  | CORR | СIGR | 03:10 | 03:25 | 03:23 | 39 | 160 | 10.000000 | EXT | - |  | (c)
9414.445000 | 6.455000 | 6.364000 | -5.120000 | -5.211000 | 2018.000000 | 2031.000000 | 2033.000000 | 2018.000000 | 5062.000000 | 852 |  | CORR | AXGR | 04:43 | 04:45 | 04:45 | 149 | 31 | 11.000000 | EXT | - |  | (c)
9415.250000 | 7.260000 | 7.199000 | -4.315000 | -4.376000 | 1612.000000 | 1894.000000 | 1823.000000 | 1612.000000 | 4291.000000 | 852 |  | CORR | GENE | 03:37 | 04:23 | 04:11 | 85 | 422 | 12.000000 | EXT | - |  | (c)
9416.183000 | 8.193000 | 8.078000 | -3.382000 | -3.497000 | 1585.000000 | 1769.000000 | 1824.000000 | 1585.000000 | 3357.000000 | 852 |  | CORR | GENE | 03:33 | 04:03 | 04:11 | 140 | 478 | 10.000000 | EXT | - |  | (c)
9417.214000 | 9.224000 | 9.107000 | -2.351000 | -2.468000 | 1767.000000 | 1969.000000 | 2104.000000 | 1767.000000 | 2320.000000 | 852 |  | CORR | GENE | 04:02 | 04:35 | 04:57 | 148 | 674 | 10.000000 | EXT | - |  | (c)
9417.385000 | 9.395000 | 9.304000 | -2.180000 | -2.271000 | -2069.000000 | -1430.000000 | -1197.000000 | 325.000000 | 1866.000000 | 852 |  | CORR | GENE | 05:43 | 07:26 | 08:04 | 405 | 1744 | 11.000000 | EXT | - |  | (c)
9417.774000 | 9.784000 | 9.735000 | -1.791000 | -1.840000 | -1833.000000 | -1813.000000 | -1771.000000 | 1708.000000 | 1422.000000 | 852 |  | CORR | GENE | 06:21 | 06:25 | 06:31 | 418 | 125 | 10.000000 | EXT | - |  | (c)
9418.706000 | 10.716000 | 10.628000 | -0.859000 | -0.947000 | 1521.000000 | 1615.000000 | 1759.000000 | 1521.000000 | 843.000000 | 852 |  | CORR | GENE | 03:23 | 03:38 | 04:01 | 104 | 477 | 11.000000 | EXT | - |  | (c)
9419.565000 | 0.000000 | -0.022000 | -11.330000 | -11.352000 | -1373.000000 | -1211.000000 | -186.000000 | 0.000000 |  | 853 | Нарушение формы кольцевого шва | GWAN |  | 00:32 | 00:58 | 03:43 | 0 | 2374 |  | EXT | Нарушение формы кольцевого шва |  | (c)
9419.565000 | 0.000000 | -0.032000 | -11.330000 | -11.362000 | 1444.000000 | 2198.000000 | 2182.000000 | 1444.000000 |  | 853 | Нарушение формы кольцевого шва | GWAN |  | 08:06 | 10:08 | 10:05 | 0 | 1476 |  | EXT | Нарушение формы кольцевого шва |  | (c)
9420.718000 | 1.153000 | 1.032000 | -10.177000 | -10.298000 | 423.000000 | 1058.000000 | 1147.000000 | 423.000000 | 1032.000000 | 853 |  | CORR | GENE | 05:22 | 07:04 | 07:19 | 339 | 1448 | 13.000000 | EXT | - |  | (c)
9422.735000 | 3.170000 | 3.161000 | -8.160000 | -8.169000 | -146.000000 | -79.000000 | -98.000000 | 51.000000 | 3161.000000 | 853 |  | CORR | СIGR | 03:50 | 04:01 | 03:57 | 25 | 95 | 11.000000 | EXT | - |  | (c)
9453.515000 | 0.000000 | -0.039000 | -11.600000 | -11.639000 | 2134.000000 | -1399.000000 | -1494.000000 | 660.000000 |  | 856 | Нарушение формы кольцевого шва | GWAN |  | 00:27 | 02:57 | 02:42 | 0 | 1667 |  | EXT | Нарушение формы кольцевого шва |  | (c)
9453.515000 | 0.000000 | -0.027000 | -11.600000 | -11.627000 | 45.000000 | 359.000000 | 892.000000 | 45.000000 |  | 856 | Нарушение формы кольцевого шва | GWAN |  | 06:50 | 07:41 | 09:07 | 0 | 1694 |  | EXT | Нарушение формы кольцевого шва |  | (c)
9483.816000 | 7.206000 | 7.198000 | -4.409000 | -4.417000 | -497.000000 | -358.000000 | -418.000000 | 340.000000 | 4380.000000 | 858 |  | CORR | СIGR | 09:54 | 10:16 | 10:07 | 37 | 157 | 10.000000 | EXT | - |  | (c)
9486.710000 | 10.100000 | 10.081000 | -1.515000 | -1.534000 | -1015.000000 | -880.000000 | -902.000000 | 790.000000 | 1503.000000 | 858 |  | CORR | СIGR | 08:30 | 08:52 | 08:48 | 31 | 225 | 10.000000 | EXT | - |  | (c)
9488.225000 | 0.000000 | -0.031000 | -11.685000 | -11.716000 | 562.000000 | 725.000000 | 967.000000 | 562.000000 |  | 859 | Смещение кромок | GWAN |  | 06:45 | 07:12 | 07:51 | 0 | 810 | 3.840000 | EXT | Смещение кромок. Наружу. Величина смещения - 3.8 мм. |  | (c)
9496.575000 | 8.350000 | 8.188000 | -3.335000 | -3.497000 | -524.000000 | 284.000000 | 298.000000 | 0.000000 | 3162.000000 | 859 |  | CORR | GENE | 03:50 | 06:00 | 06:03 | 335 | 1644 | 10.000000 | EXT | - |  | (c)
9498.512000 | 10.287000 | 10.072000 | -1.398000 | -1.613000 | -106.000000 | -62.000000 | -77.000000 | 48.000000 | 990.000000 | 859 |  | CORR | GENE | 04:57 | 05:05 | 05:02 | 623 | 58 | 10.000000 | EXT | - |  | (c)
9499.825000 | 11.600000 | 11.528000 | -0.085000 | -0.157000 | -462.000000 | -445.000000 | -446.000000 | 431.000000 | 37.000000 | 859 |  | CORR | AXGR | 04:00 | 04:03 | 04:03 | 120 | 32 | 13.000000 | EXT | - |  | (c)
9499.966000 | 0.056000 | 0.051000 | -11.404000 | -11.409000 | 2135.000000 | -1831.000000 | -2074.000000 | 1821.000000 | 51.000000 | 860 |  | CORR | GENE | 04:01 | 05:21 | 04:41 | 85 | 505 | 10.000000 | EXT | - |  | (c)
9500.404000 | 0.494000 | 0.356000 | -10.966000 | -11.104000 | -1854.000000 | -1816.000000 | -1818.000000 | 1783.000000 | 356.000000 | 860 |  | CORR | GENE | 05:17 | 05:23 | 05:23 | 470 | 71 | 11.000000 | EXT | - |  | (c)
9501.025000 | 1.115000 | 1.107000 | -10.345000 | -10.353000 | -2142.000000 | -2005.000000 | -2035.000000 | 1927.000000 | 1107.000000 | 860 |  | CORR | СIGR | 04:30 | 04:52 | 04:48 | 34 | 215 | 10.000000 | EXT | - |  | (c)
9509.947000 | 10.037000 | 9.929000 | -1.423000 | -1.531000 | -1944.000000 | -1678.000000 | -1666.000000 | 1388.000000 | 1397.000000 | 860 |  | CORR | GENE | 05:02 | 05:45 | 05:47 | 134 | 556 | 11.000000 | EXT | - |  | (c)
9510.185000 | 10.275000 | 10.137000 | -1.185000 | -1.323000 | -1679.000000 | -1643.000000 | -1617.000000 | 1556.000000 | 929.000000 | 860 |  | CORR | GENE | 05:45 | 05:51 | 05:55 | 394 | 123 | 12.000000 | EXT | - |  | (c)
9511.882000 | 0.512000 | 0.479000 | -11.133000 | -11.166000 | -1966.000000 | -1398.000000 | -1646.000000 | 1326.000000 | 479.000000 | 861 |  | CORR | GENE | 03:23 | 04:55 | 04:15 | 197 | 640 | 15.000000 | EXT | - |  | (c)
9512.096000 | 0.726000 | 0.701000 | -10.919000 | -10.944000 | -1927.000000 | -1906.000000 | -1902.000000 | 1877.000000 | 701.000000 | 861 |  | CORR | AXGR | 03:30 | 03:33 | 03:34 | 149 | 50 | 11.000000 | EXT | - |  | (c)
9512.287000 | 0.917000 | 0.894000 | -10.728000 | -10.751000 | -1778.000000 | -1654.000000 | -1685.000000 | 1592.000000 | 894.000000 | 861 |  | CORR | СIGR | 03:54 | 04:14 | 04:09 | 49 | 186 | 10.000000 | EXT | - |  | (c)
9513.158000 | 1.788000 | 1.629000 | -9.857000 | -10.016000 | -2051.000000 | -2030.000000 | -2034.000000 | 2017.000000 | 1629.000000 | 861 |  | CORR | AXGR | 03:10 | 03:13 | 03:12 | 233 | 34 | 13.000000 | EXT | - |  | (c)
9519.325000 | 7.955000 | 7.928000 | -3.690000 | -3.717000 | -1484.000000 | -1287.000000 | -1321.000000 | 1158.000000 | 3650.000000 | 861 |  | CORR | GENE | 04:41 | 05:13 | 05:07 | 67 | 326 | 11.000000 | EXT | - |  | (c)
9522.008000 | 10.638000 | 9.935000 | -1.007000 | -1.710000 | -5.000000 | 5.000000 | 5.000000 | 0.000000 | 347.000000 | 861 |  | CORR | AXGR | 08:40 | 08:41 | 08:41 | 1363 | 20 | 12.000000 | EXT | - |  | (c)
9522.047000 | 10.677000 | 10.636000 | -0.968000 | -1.009000 | 1835.000000 | 2035.000000 | 1999.000000 | 1835.000000 | 952.000000 | 861 |  | CORR | GENE | 01:37 | 02:09 | 02:03 | 57 | 328 | 14.000000 | EXT | - |  | (c)
9522.296000 | 10.926000 | 10.900000 | -0.719000 | -0.745000 | 2131.000000 | 2223.000000 | 2230.000000 | 2131.000000 | 708.000000 | 861 |  | CORR | СIGR | 02:25 | 02:39 | 02:41 | 37 | 197 | 11.000000 | EXT | - |  | (c)
9522.433000 | 11.063000 | 11.031000 | -0.582000 | -0.614000 | 2074.000000 | 2162.000000 | 2196.000000 | 2074.000000 | 576.000000 | 861 |  | CORR | СIGR | 02:15 | 02:30 | 02:35 | 38 | 243 | 10.000000 | EXT | - |  | (c)
9522.533000 | 11.163000 | 11.115000 | -0.482000 | -0.530000 | -1546.000000 | -1199.000000 | -1296.000000 | 1046.000000 | 431.000000 | 861 |  | CORR | GENE | 04:31 | 05:27 | 05:11 | 99 | 500 | 11.000000 | EXT | - |  | (c)
9523.267000 | 0.252000 | 0.049000 | -10.993000 | -11.196000 | 2127.000000 | 2150.000000 | 2149.000000 | 2127.000000 | 49.000000 | 862 |  | CORR | AXGR | 04:06 | 04:09 | 04:09 | 407 | 43 | 12.000000 | EXT | - |  | (c)
9525.366000 | 2.351000 | 2.201000 | -8.894000 | -9.044000 | -2013.000000 | -1988.000000 | -1989.000000 | 1966.000000 | 2201.000000 | 862 |  | CORR | AXGR | 04:57 | 05:01 | 05:01 | 227 | 48 | 11.000000 | EXT | - |  | (c)
9530.946000 | 7.931000 | 7.919000 | -3.314000 | -3.326000 | 2220.000000 | -2100.000000 | -2152.000000 | 2063.000000 | 3284.000000 | 862 |  | CORR | СIGR | 04:20 | 04:43 | 04:35 | 42 | 178 | 10.000000 | EXT | - |  | (c)
9531.755000 | 8.740000 | 8.713000 | -2.505000 | -2.532000 | -2100.000000 | -2012.000000 | -1999.000000 | 1898.000000 | 2491.000000 | 862 |  | CORR | СIGR | 04:43 | 04:57 | 05:00 | 41 | 202 | 10.000000 | EXT | - |  | (c)
9532.062000 | 9.047000 | 8.793000 | -2.198000 | -2.452000 | -1994.000000 | -1958.000000 | -1960.000000 | 1926.000000 | 1972.000000 | 862 |  | CORR | GENE | 05:00 | 05:06 | 05:06 | 480 | 69 | 10.000000 | EXT | - |  | (c)
9533.144000 | 10.129000 | 10.105000 | -1.116000 | -1.140000 | 2139.000000 | -2023.000000 | -2065.000000 | 1808.000000 | 1056.000000 | 862 |  | CORR | GENE | 04:07 | 04:56 | 04:49 | 84 | 514 | 10.000000 | EXT | - |  | (c)
9537.452000 | 3.192000 | 3.171000 | -7.153000 | -7.174000 | -770.000000 | -705.000000 | -719.000000 | 668.000000 | 3171.000000 | 863 |  | CORR | СIGR | 02:48 | 02:58 | 02:56 | 25 | 102 | 12.000000 | EXT | - |  | (c)
9544.531000 | 10.271000 | 9.919000 | -0.074000 | -0.426000 | -457.000000 | -431.000000 | -435.000000 | 414.000000 | 36.000000 | 863 |  | CORR | AXGR | 03:38 | 03:42 | 03:42 | 390 | 43 | 11.000000 | EXT | - |  | (c)
9591.277000 | 0.000000 | -0.040000 | -12.138000 | -12.178000 | -882.000000 | -390.000000 | -476.000000 | 70.000000 |  | 868а | Нарушение формы кольцевого шва | GWAN |  | 05:11 | 06:30 | 06:16 | 0 | 811 |  | EXT | Нарушение формы кольцевого шва |  | (c)
9613.582000 | 0.000000 | -0.037000 | -12.054000 | -12.091000 | -585.000000 | -13.000000 | -56.000000 | 0.000000 |  | 869б | Нарушение формы кольцевого шва | GWAN |  | 00:40 | 02:13 | 02:06 | 0 | 1058 |  | EXT | Нарушение формы кольцевого шва. Аномалия находится на упругопластическом изгибе: R=463 D, максимальное растяжение на 7 час. |  | (c)
9661.666000 | 0.000000 | -0.029000 | -12.049000 | -12.078000 | 240.000000 | 791.000000 | 743.000000 | 240.000000 |  | 874а | Нарушение формы кольцевого шва | GWAN |  | 02:59 | 04:28 | 04:20 | 0 | 1006 |  | EXT | Нарушение формы кольцевого шва |  | (c)
9673.715000 | 0.000000 | -0.038000 | -12.188000 | -12.226000 | 153.000000 | 673.000000 | 602.000000 | 153.000000 |  | 875а | Нарушение формы кольцевого шва | GWAN |  | 10:02 | 11:26 | 11:15 | 0 | 899 |  | EXT | Нарушение формы кольцевого шва |  | (c)
9716.785000 | 0.000000 | -0.025000 | -10.900000 | -10.925000 | -905.000000 | -668.000000 | -537.000000 | 13.597352 |  | 879 | Нарушение формы кольцевого шва | GWAN |  | 00:19 | 00:58 | 01:19 | 0 | 736 |  | EXT | Нарушение формы кольцевого шва |  | (c)
9716.785000 | 0.000000 | -0.029000 | -10.900000 | -10.929000 | 1162.000000 | 1815.000000 | 1659.000000 | 0.000000 |  | 879 | Нарушение формы кольцевого шва | GWAN |  | 05:53 | 07:38 | 07:13 | 0 | 994 |  | EXT | Нарушение формы кольцевого шва |  | (c)
9897.199000 | 0.000000 | -0.035000 | -11.373000 | -11.408000 | 1100.000000 | 1714.000000 | 1698.000000 | 1100.000000 |  | 894а | Нарушение формы кольцевого шва | GWAN |  | 08:39 | 10:18 | 10:15 | 0 | 1195 |  | EXT | Нарушение формы кольцевого шва |  | (c)
9943.970000 | 0.000000 | -0.039000 | -11.460000 | -11.499000 | 322.000000 | 1175.000000 | 1120.000000 | 322.000000 |  | 899 | Нарушение формы кольцевого шва | GWAN |  | 06:16 | 08:34 | 08:25 | 0 | 1597 |  | EXT | Нарушение формы кольцевого шва |  | (c)
9985.871000 | 7.706000 | 7.518000 | -3.214000 | -3.402000 | 374.000000 | 742.000000 | 651.000000 | 374.000000 | 3179.000000 | 902 |  | CORR | GENE | 05:01 | 06:01 | 05:46 | 223 | 554 | 13.000000 | EXT | - |  | (c)
9991.394000 | 2.309000 | 2.291000 | -8.457000 | -8.475000 | -920.000000 | -861.000000 | -882.000000 | 843.000000 | 2291.000000 | 903а |  | CORR | СIGR | 06:45 | 06:55 | 06:51 | 31 | 77 | 11.000000 | EXT | - |  | (c)
9994.752000 | 5.667000 | 5.594000 | -5.099000 | -5.172000 | -1436.000000 | -1342.000000 | -1224.000000 | 1012.000000 | 4824.000000 | 903а |  | CORR | GENE | 05:22 | 05:37 | 05:56 | 348 | 424 | 13.000000 | EXT | - |  | (c)
9995.469000 | 6.384000 | 6.262000 | -4.382000 | -4.504000 | -1351.000000 | -1091.000000 | -1198.000000 | 1045.000000 | 4301.000000 | 903а |  | CORR | GENE | 05:36 | 06:18 | 06:00 | 203 | 306 | 11.000000 | EXT | - |  | (c)
9997.372000 | 8.287000 | 8.214000 | -2.479000 | -2.552000 | -2052.000000 | -1993.000000 | -1999.000000 | 1946.000000 | 2446.000000 | 903а |  | DENT |  | 03:42 | 03:52 | 03:51 | 106 | 106 | 0.563380 |  | - |  | (c)
9999.957000 | 0.106000 | 0.089000 | -9.208000 | -9.225000 | -983.000000 | -843.000000 | -775.000000 | 568.000000 | 89.000000 | 903б |  | CORR | СIGR | 00:31 | 00:54 | 01:05 | 43 | 415 | 18.000000 | EXT | - |  | (c)
10000.063000 | 0.212000 | 0.139000 | -9.102000 | -9.175000 | -372.000000 | -353.000000 | -350.000000 | 328.000000 | 139.000000 | 903б |  | CORR | AXGR | 02:10 | 02:13 | 02:13 | 144 | 44 | 11.000000 | EXT | - |  | (c)
10000.169000 | 0.318000 | 0.282000 | -8.996000 | -9.032000 | -560.000000 | -483.000000 | -408.000000 | 256.000000 | 282.000000 | 903б |  | CORR | СIGR | 01:39 | 01:52 | 02:04 | 53 | 304 | 11.000000 | EXT | - |  | (c)
10001.247000 | 1.396000 | 1.301000 | -7.918000 | -8.013000 | -660.000000 | -499.000000 | -526.000000 | 392.000000 | 1301.000000 | 903б |  | CORR | GENE | 01:23 | 01:49 | 01:45 | 133 | 268 | 10.000000 | EXT | - |  | (c)
10001.492000 | 1.641000 | 1.619000 | -7.673000 | -7.695000 | -974.000000 | -891.000000 | -903.000000 | 833.000000 | 1619.000000 | 903б |  | CORR | СIGR | 00:33 | 00:46 | 00:44 | 48 | 141 | 12.000000 | EXT | - |  | (c)
10001.869000 | 2.018000 | 2.000000 | -7.296000 | -7.314000 | -1149.000000 | -1045.000000 | -1063.000000 | 977.000000 | 2000.000000 | 903б |  | CORR | СIGR | 00:04 | 00:21 | 00:18 | 37 | 172 | 10.000000 | EXT | - |  | (c)
10002.416000 | 2.565000 | 2.449000 | -6.749000 | -6.865000 | -974.000000 | -935.000000 | -902.000000 | 830.000000 | 2449.000000 | 903б |  | CORR | GENE | 00:33 | 00:39 | 00:44 | 728 | 143 | 15.000000 | EXT | - |  | (c)
10002.891000 | 3.040000 | 3.017000 | -6.274000 | -6.297000 | -1456.000000 | -1368.000000 | -1358.000000 | 1261.000000 | 3017.000000 | 903б |  | CORR | СIGR | 11:15 | 11:29 | 11:31 | 50 | 195 | 10.000000 | EXT | - |  | (c)
10003.119000 | 3.268000 | 3.089000 | -6.046000 | -6.225000 | -665.000000 | -388.000000 | -485.000000 | 306.000000 | 3089.000000 | 903б |  | CORR | GENE | 01:22 | 02:07 | 01:51 | 904 | 359 | 13.000000 | EXT | - |  | (c)
10006.966000 | 7.115000 | 7.089000 | -2.199000 | -2.225000 | 1876.000000 | 1913.000000 | 1909.000000 | 1876.000000 | 2175.000000 | 903б |  | DENT |  | 08:13 | 08:19 | 08:18 | 50 | 67 | 0.352113 |  | - |  | (c)
10009.165000 | 0.000000 | -0.030000 | -5.478000 | -5.508000 | -1814.000000 | -1407.000000 | -1358.000000 | 902.000000 |  | 904а | Смещение кромок | GWAN |  | 06:42 | 07:48 | 07:56 | 0 | 912 | 4.209000 | EXT | Смещение кромок. Наружу. Величина смещения - 4.2 мм. |  | (c)
10014.643000 | 0.000000 | -0.045000 | -10.871000 | -10.916000 | 1232.000000 | 2016.000000 | 2045.000000 | 1232.000000 |  | 905а | Нарушение формы кольцевого шва | GWAN |  | 07:10 | 09:16 | 09:21 | 0 | 1625 |  | EXT | Нарушение формы кольцевого шва |  | (c)
10015.168000 | 0.525000 | 0.506000 | -10.346000 | -10.365000 | 877.000000 | 1002.000000 | 1007.000000 | 877.000000 | 506.000000 | 905а |  | CORR | СIGR | 06:12 | 06:33 | 06:33 | 41 | 260 | 12.000000 | EXT | - |  | (c)
10025.056000 | 10.413000 | 10.385000 | -0.458000 | -0.486000 | 1170.000000 | 1316.000000 | 1323.000000 | 1170.000000 | 423.000000 | 905а |  | CORR | GENE | 07:00 | 07:23 | 07:24 | 63 | 306 | 15.000000 | EXT | - |  | (c)
10035.758000 | 1.453000 | 0.915000 | -10.037000 | -10.575000 | -1081.000000 | -949.000000 | -976.000000 | 61.907025 | 915.000000 | 907 |  | CORR | GENE | 06:38 | 06:59 | 06:55 | 1281 | 209 | 12.000000 | EXT | - |  | (c)
10035.883000 | 1.578000 | 1.092000 | -9.912000 | -10.398000 | -1859.000000 | -1815.000000 | -1800.000000 | 29.988453 | 1092.000000 | 907 |  | CORR | GENE | 04:32 | 04:39 | 04:42 | 783 | 119 | 11.000000 | EXT | - |  | (c)
10037.518000 | 3.213000 | 2.902000 | -8.277000 | -8.588000 | -1111.000000 | -1034.000000 | -1059.000000 | 77.034013 | 2902.000000 | 907 |  | CORR | GENE | 06:33 | 06:45 | 06:41 | 588 | 104 | 14.000000 | EXT | - |  | (c)
10038.195000 | 3.890000 | 3.784000 | -7.600000 | -7.706000 | -1102.000000 | -1077.000000 | -1067.000000 | 80.421174 | 3784.000000 | 907 |  | CORR | GENE | 06:34 | 06:38 | 06:40 | 221 | 70 | 11.000000 | EXT | - |  | (c)
10038.686000 | 4.381000 | 4.084000 | -7.109000 | -7.406000 | -1626.000000 | -1596.000000 | -1481.000000 | 48.816302 | 4084.000000 | 907 |  | CORR | GENE | 05:10 | 05:15 | 05:33 | 512 | 290 | 9.000000 | EXT | - |  | (c)
10038.739000 | 4.434000 | 4.127000 | -7.056000 | -7.363000 | -1215.000000 | -1163.000000 | -1082.000000 | 65.723725 | 4127.000000 | 907 |  | CORR | GENE | 06:16 | 06:25 | 06:38 | 496 | 267 | 13.000000 | EXT | - |  | (c)
10039.471000 | 5.166000 | 4.942000 | -6.324000 | -6.548000 | -1350.000000 | -1168.000000 | -1247.000000 | 71.046423 | 4942.000000 | 907 |  | CORR | GENE | 05:54 | 06:24 | 06:11 | 302 | 207 | 9.000000 | EXT | - |  | (c)
10039.570000 | 5.265000 | 5.055000 | -6.225000 | -6.435000 | -1776.000000 | -1749.000000 | -1666.000000 | 36.691076 | 5055.000000 | 907 |  | CORR | GENE | 04:46 | 04:50 | 05:03 | 477 | 221 | 11.000000 | EXT | - |  | (c)
10041.929000 | 7.624000 | 7.438000 | -3.866000 | -4.052000 | -1793.000000 | -1688.000000 | -1734.000000 | 35.300565 | 3462.000000 | 907 |  | CORR | GENE | 04:43 | 05:00 | 04:52 | 590 | 119 | 9.000000 | EXT | - |  | (c)
10043.709000 | 9.404000 | 8.811000 | -2.086000 | -2.679000 | -1833.000000 | -1728.000000 | -1744.000000 | 32.084044 | 1471.000000 | 907 |  | CORR | GENE | 04:36 | 04:53 | 04:51 | 1208 | 178 | 15.000000 | EXT | - |  | (c)
10047.504000 | 1.709000 | 0.033000 | -9.446000 | -11.122000 | 1950.000000 | 1952.000000 | 2005.000000 | 9.238673 | 33.000000 | 908 |  | CORR | GENE | 07:10 | 07:10 | 07:19 | 1763 | 111 | 13.000000 | EXT | -. Аномалия находится на упругопластическом изгибе: R=586 D, максимальное растяжение на 0.1 час. |  | (c)
10047.787000 | 1.992000 | 1.847000 | -9.163000 | -9.308000 | 1817.000000 | 1848.000000 | 1865.000000 | 21.675640 | 1847.000000 | 908 |  | CORR | GENE | 06:49 | 06:54 | 06:56 | 805 | 97 | 11.000000 | EXT | -. Аномалия находится на упругопластическом изгибе: R=546 D, максимальное растяжение на 0.1 час. |  | (c)
10050.529000 | 4.734000 | 4.134000 | -6.421000 | -7.021000 | 1979.000000 | 2013.000000 | 2016.000000 | 11.377178 | 4134.000000 | 908 |  | CORR | GENE | 07:15 | 07:20 | 07:21 | 681 | 74 | 15.000000 | EXT | -. Аномалия находится на упругопластическом изгибе: R=365 D, максимальное растяжение на 12 час. |  | (c)
10051.621000 | 5.826000 | 5.385000 | -5.329000 | -5.770000 | 1774.000000 | 1845.000000 | 1837.000000 | 21.625859 | 4778.000000 | 908 |  | CORR | GENE | 06:42 | 06:53 | 06:52 | 992 | 126 | 14.000000 | EXT | -. Аномалия находится на упругопластическом изгибе: R=347 D, максимальное растяжение на 0 час. |  | (c)
10056.950000 | 0.000000 | -0.031000 | -11.150000 | -11.181000 | -1549.000000 | -1337.000000 | -1171.000000 | 64.055738 |  | 909 | Смещение кромок | GWAN |  | 08:44 | 09:18 | 09:45 | 0 | 755 | 3.171000 | EXT | Смещение кромок. Вовнутрь. Величина смещения - 3.2 мм. Аномалия находится на упругопластическом изгибе: R=372 D, максимальное растяжение на 12 час. |  | (c)
10068.100000 | 0.000000 | -0.026000 | -11.500000 | -11.526000 | 45.000000 | 164.000000 | 320.000000 | 45.000000 |  | 910 | Смещение кромок | GWAN |  | 03:09 | 03:28 | 03:53 | 0 | 549 | 2.771000 | EXT | Смещение кромок. Наружу. Величина смещения - 2.8 мм. Аномалия находится на упругопластическом изгибе: R=445 D, максимальное растяжение на 0.2 час. |  | (c)
10068.100000 | 0.000000 | -0.031000 | -11.500000 | -11.531000 | 1326.000000 | 1541.000000 | 1659.000000 | 1326.000000 |  | 910 | Смещение кромок | GWAN |  | 06:35 | 07:10 | 07:29 | 0 | 665 | 3.888000 | EXT | Смещение кромок. Наружу. Величина смещения - 3.9 мм. Аномалия находится на упругопластическом изгибе: R=445 D, максимальное растяжение на 0.2 час. |  | (c)
10150.570000 | 0.000000 | -0.067000 | -2.840000 | -2.907000 | -310.000000 | -87.000000 | 92.000000 | 0.000000 |  | 917а | Непровар / утяжина | GWAN |  | 05:13 | 05:49 | 06:18 | 0 | 804 | 12.000000 | INT | Непровар / утяжина |  | (c)
10153.299000 | 2.729000 | 2.716000 | -0.111000 | -0.124000 | -1187.000000 | -993.000000 | -1065.000000 | 943.000000 | 89.000000 | 917а |  | CORR | СIGR | 02:51 | 03:23 | 03:11 | 35 | 244 | 10.000000 | EXT | - |  | (c)
10153.410000 | 0.000000 | -0.036000 | -7.080000 | -7.116000 | -113.000000 | 553.000000 | 351.000000 | 28.341417 |  | 917б | Нарушение формы кольцевого шва | GWAN |  | 10:03 | 11:51 | 11:18 | 0 | 928 |  | EXT | Нарушение формы кольцевого шва |  | (c)
10194.880000 | 0.000000 | -0.035000 | -10.945000 | -10.980000 | -1218.000000 | -934.000000 | -830.000000 | 4.443854 |  | 921 | Нарушение формы кольцевого шва | GWAN |  | 08:11 | 08:57 | 09:14 | 0 | 775 |  | EXT | Нарушение формы кольцевого шва |  | (c)
10194.880000 | 0.000000 | -0.035000 | -10.945000 | -10.980000 | -335.000000 | -229.000000 | -190.000000 | 0.000000 |  | 921 | Нарушение формы кольцевого шва | GWAN |  | 10:34 | 10:51 | 10:57 | 0 | 291 |  | EXT | Нарушение формы кольцевого шва |  | (c)
10206.310000 | 0.485000 | 0.473000 | -8.754000 | -8.766000 | 1282.000000 | 1644.000000 | 1463.000000 | 32.691463 | 473.000000 | 922а |  | CORR | GENE | 06:19 | 07:17 | 06:48 | 82 | 362 | 10.000000 | EXT | - |  | (c)
10206.547000 | 0.722000 | 0.384000 | -8.517000 | -8.855000 | 993.000000 | 1156.000000 | 1119.000000 | 69.328483 | 384.000000 | 922а |  | CORR | GENE | 05:32 | 05:58 | 05:52 | 481 | 252 | 11.000000 | EXT | - |  | (c)
10207.006000 | 1.181000 | 1.161000 | -8.058000 | -8.078000 | 1047.000000 | 1157.000000 | 1138.000000 | 73.444095 | 1161.000000 | 922а |  | CORR | GENE | 05:41 | 05:58 | 05:56 | 59 | 182 | 12.000000 | EXT | - |  | (c)
10207.186000 | 1.361000 | 1.232000 | -7.878000 | -8.007000 | -1664.000000 | -1457.000000 | -1382.000000 | 68.504181 | 1232.000000 | 922а |  | CORR | GENE | 10:23 | 10:57 | 11:09 | 226 | 564 | 10.000000 | EXT | - |  | (c)
10207.290000 | 1.465000 | 1.445000 | -7.774000 | -7.794000 | 735.000000 | 835.000000 | 810.000000 | 59.347410 | 1445.000000 | 922а |  | CORR | СIGR | 04:51 | 05:07 | 05:03 | 35 | 149 | 11.000000 | EXT | - |  | (c)
10207.387000 | 1.562000 | 1.331000 | -7.677000 | -7.908000 | -84.000000 | -23.000000 | -49.000000 | 1.123156 | 1331.000000 | 922а |  | CORR | GENE | 02:38 | 02:48 | 02:44 | 748 | 70 | 11.000000 | EXT | - |  | (c)
10207.450000 | 1.625000 | 1.597000 | -7.614000 | -7.642000 | 861.000000 | 1190.000000 | 1080.000000 | 57.539876 | 1597.000000 | 922а |  | CORR | GENE | 05:11 | 06:04 | 05:46 | 357 | 438 | 17.000000 | EXT | - |  | (c)
10207.971000 | 2.146000 | 1.951000 | -7.093000 | -7.288000 | -1492.000000 | -1443.000000 | -1451.000000 | 62.923799 | 1951.000000 | 922а |  | CORR | GENE | 10:51 | 10:59 | 10:58 | 411 | 83 | 12.000000 | EXT | - |  | (c)
10209.170000 | 3.345000 | 3.278000 | -5.894000 | -5.961000 | 1358.000000 | 1470.000000 | 1445.000000 | 49.315309 | 3278.000000 | 922а |  | CORR | GENE | 06:31 | 06:49 | 06:45 | 105 | 174 | 10.000000 | EXT | - |  | (c)
10210.394000 | 4.569000 | 4.406000 | -4.670000 | -4.833000 | -1780.000000 | -1737.000000 | -1736.000000 | 39.893281 | 4406.000000 | 922а |  | CORR | GENE | 10:05 | 10:12 | 10:12 | 317 | 87 | 16.000000 | EXT | - |  | (c)
10210.496000 | 4.671000 | 4.660000 | -4.568000 | -4.579000 | 58.000000 | 135.000000 | 143.000000 | 4.714674 | 4547.000000 | 922а |  | CORR | СIGR | 03:01 | 03:14 | 03:15 | 32 | 169 | 14.000000 | EXT | - |  | (c)
10210.915000 | 5.090000 | 5.078000 | -4.149000 | -4.161000 | 1652.000000 | 1878.000000 | 1806.000000 | 9.490707 | 4124.000000 | 922а |  | CORR | СIGR | 07:19 | 07:55 | 07:43 | 37 | 307 | 10.000000 | EXT | - |  | (c)
10212.813000 | 6.988000 | 6.799000 | -2.251000 | -2.440000 | 21.000000 | 35.000000 | 50.000000 | 1.670091 | 2169.000000 | 922а |  | CORR | GENE | 02:55 | 02:57 | 03:00 | 271 | 58 | 12.000000 | EXT | - |  | (c)
10213.114000 | 7.289000 | 6.958000 | -1.950000 | -2.281000 | -43.000000 | -24.000000 | -28.000000 | 0.951912 | 1732.000000 | 922а |  | CORR | AXGR | 02:45 | 02:48 | 02:47 | 549 | 32 | 14.000000 | EXT | - |  | (c)
10213.705000 | 7.880000 | 7.864000 | -1.359000 | -1.375000 | -1121.000000 | -1047.000000 | -1039.000000 | 77.279748 | 1344.000000 | 922а |  | CORR | СIGR | 11:51 | 00:03 | 00:04 | 31 | 163 | 11.000000 | EXT | - |  | (c)
10213.706000 | 7.881000 | 7.870000 | -1.358000 | -1.369000 | 502.000000 | 582.000000 | 664.000000 | 40.544711 | 1331.000000 | 922а |  | CORR | СIGR | 04:13 | 04:26 | 04:39 | 38 | 324 | 15.000000 | EXT | - |  | (c)
10214.431000 | 8.606000 | 8.583000 | -0.633000 | -0.656000 | 219.000000 | 573.000000 | 436.000000 | 17.707097 | 609.000000 | 922а |  | CORR | СIGR | 03:27 | 04:24 | 04:02 | 47 | 433 | 11.000000 | EXT | - |  | (c)
10214.614000 | 8.789000 | 8.773000 | -0.450000 | -0.466000 | -1167.000000 | -1086.000000 | -1080.000000 | 80.104188 | 421.000000 | 922а |  | CORR | СIGR | 11:44 | 11:57 | 11:58 | 45 | 174 | 10.000000 | EXT | - |  | (c)
10215.064000 | 0.000000 | -0.036000 | -10.844000 | -10.880000 | -846.000000 | -224.000000 | -187.000000 | 0.000000 |  | 922б | Нарушение формы кольцевого шва | GWAN |  | 08:55 | 10:36 | 10:42 | 0 | 1319 |  | EXT | Нарушение формы кольцевого шва |  | (c)
10225.908000 | 0.000000 | -0.036000 | -6.584000 | -6.620000 | -2158.000000 | -1370.000000 | -1203.000000 | 248.000000 |  | 923а | Нарушение формы кольцевого шва | GWAN |  | 00:08 | 02:15 | 02:42 | 0 | 1910 |  | EXT | Нарушение формы кольцевого шва |  | (c)
10231.683000 | 5.775000 | 5.657000 | -0.809000 | -0.927000 | 1273.000000 | 1278.000000 | 1299.000000 | 1273.000000 | 488.000000 | 923а |  | CORR | AXGR | 09:22 | 09:23 | 09:26 | 439 | 52 | 12.000000 | EXT | - |  | (c)
10234.238000 | 1.746000 | 1.591000 | -8.123000 | -8.278000 | -529.000000 | -490.000000 | -479.000000 | 429.000000 | 1591.000000 | 924а |  | CORR | GENE | 02:59 | 03:06 | 03:07 | 411 | 99 | 19.000000 | EXT | - |  | (c)
10243.589000 | 1.228000 | 1.210000 | -7.736000 | -7.754000 | -1662.000000 | -1572.000000 | -1564.000000 | 1466.000000 | 1210.000000 | 925а |  | CORR | СIGR | 11:02 | 11:17 | 11:18 | 41 | 196 | 16.000000 | EXT | - |  | (c)
10245.639000 | 3.278000 | 2.444000 | -5.686000 | -6.520000 | -1203.000000 | -853.000000 | -841.000000 | 480.000000 | 2444.000000 | 925а |  | CORR | GENE | 00:16 | 01:13 | 01:15 | 1495 | 723 | 16.000000 | EXT | - |  | (c)
10274.448000 | 0.000000 | -0.029000 | -11.338000 | -11.367000 | 761.000000 | 1046.000000 | 1153.000000 | 761.000000 |  | 928а | Нарушение формы кольцевого шва | GWAN |  | 08:37 | 09:23 | 09:40 | 0 | 784 |  | EXT | Нарушение формы кольцевого шва |  | (c)
10285.786000 | 0.000000 | -0.042000 | -11.464000 | -11.506000 | 182.000000 | 501.000000 | 507.000000 | 14.706385 |  | 929а | Нарушение формы кольцевого шва | GWAN |  | 00:33 | 01:24 | 01:25 | 0 | 649 |  | EXT | Нарушение формы кольцевого шва |  | (c)
10297.250000 | 0.000000 | -0.043000 | -11.265000 | -11.308000 | 1762.000000 | 2074.000000 | 2017.000000 | 0.000000 |  | 930 | Нарушение формы кольцевого шва | GWAN |  | 03:07 | 03:58 | 03:48 | 0 | 510 |  | EXT | Нарушение формы кольцевого шва |  | (c)
10297.250000 | 0.000000 | -0.035000 | -11.265000 | -11.300000 | 142.000000 | 506.000000 | 421.000000 | 34.004561 |  | 930 | Нарушение формы кольцевого шва | GWAN |  | 10:46 | 11:45 | 11:31 | 0 | 558 |  | EXT | Нарушение формы кольцевого шва |  | (c)
10305.028000 | 7.778000 | 7.562000 | -3.487000 | -3.703000 | 2203.000000 | 2216.000000 | 2214.000000 | 0.478013 | 3228.000000 | 930 |  | CORR | AXGR | 04:18 | 04:21 | 04:20 | 475 | 22 | 10.000000 | EXT | - |  | (c)
10308.215000 | 10.965000 | 10.391000 | -0.300000 | -0.874000 | 2226.000000 | -2226.000000 | -2201.000000 | 0.000000 | 190.000000 | 930 |  | LWAN |  | 04:22 | 04:24 | 04:28 | 684 | 67 | 11.331564 | INT | -. Эквивалент потери металла 11%. |  | (c)
10308.515000 | 0.000000 | -0.036000 | -11.500000 | -11.536000 | -1391.000000 | -1124.000000 | -866.000000 | 27.475164 |  | 931 | Нарушение формы кольцевого шва | GWAN |  | 10:00 | 10:43 | 11:25 | 0 | 1050 |  | EXT | Нарушение формы кольцевого шва |  | (c)
10320.015000 | 0.000000 | -0.016000 | -11.625000 | -11.641000 | -1348.000000 | -1125.000000 | -1065.000000 | 63.100476 |  | 932 | Смещение кромок | GWAN |  | 08:39 | 09:15 | 09:24 | 0 | 566 | 3.466000 | EXT | Смещение кромок. Вовнутрь. Величина смещения - 3.5 мм. |  | (c)
10325.790000 | 5.775000 | 5.694000 | -5.850000 | -5.931000 | 535.000000 | 657.000000 | 639.000000 | 43.168695 | 5694.000000 | 932 |  | CORR | GENE | 01:43 | 02:02 | 02:00 | 81 | 209 | 13.000000 | EXT | - |  | (c)
10325.984000 | 5.969000 | 5.893000 | -5.656000 | -5.732000 | 695.000000 | 759.000000 | 773.000000 | 56.080420 | 5624.000000 | 932 |  | CORR | GENE | 02:08 | 02:19 | 02:21 | 108 | 157 | 10.000000 | EXT | - |  | (c)
10326.024000 | 6.009000 | 5.951000 | -5.616000 | -5.674000 | 1727.000000 | 1745.000000 | 1741.000000 | 37.128579 | 5551.000000 | 932 |  | CORR | AXGR | 04:55 | 04:58 | 04:57 | 123 | 29 | 11.000000 | EXT | - |  | (c)
10326.063000 | 6.048000 | 6.021000 | -5.577000 | -5.604000 | 516.000000 | 647.000000 | 604.000000 | 41.635428 | 5554.000000 | 932 |  | CORR | GENE | 01:40 | 02:01 | 01:54 | 50 | 176 | 14.000000 | EXT | - |  | (c)
10326.237000 | 6.222000 | 6.222000 | -5.403000 | -5.403000 | 752.000000 | 780.000000 | 799.000000 | 60.680222 | 5385.000000 | 932 |  | CORR | СIGR | 02:18 | 02:22 | 02:25 | 18 | 94 | 12.000000 | EXT | - |  | (c)
10326.520000 | 6.505000 | 6.438000 | -5.120000 | -5.187000 | 863.000000 | 882.000000 | 884.000000 | 69.637731 | 5045.000000 | 932 |  | CORR | AXGR | 02:36 | 02:39 | 02:39 | 142 | 42 | 15.000000 | EXT | - |  | (c)
10326.719000 | 6.704000 | 6.697000 | -4.921000 | -4.928000 | 1073.000000 | 1141.000000 | 1135.000000 | 78.284702 | 4904.000000 | 932 |  | CORR | СIGR | 03:09 | 03:20 | 03:20 | 24 | 125 | 12.000000 | EXT | - |  | (c)
10326.871000 | 6.856000 | 6.843000 | -4.769000 | -4.782000 | 862.000000 | 911.000000 | 935.000000 | 69.557033 | 4746.000000 | 932 |  | CORR | СIGR | 02:35 | 02:43 | 02:47 | 36 | 147 | 10.000000 | EXT | - |  | (c)
10326.931000 | 6.916000 | 6.916000 | -4.709000 | -4.709000 | 910.000000 | 972.000000 | 958.000000 | 73.430550 | 4689.000000 | 932 |  | CORR | СIGR | 02:43 | 02:53 | 02:51 | 20 | 97 | 10.000000 | EXT | - |  | (c)
10327.126000 | 7.111000 | 7.080000 | -4.514000 | -4.545000 | 1439.000000 | 1442.000000 | 1447.000000 | 61.943300 | 4514.000000 | 932 |  | CORR | PITT | 04:09 | 04:09 | 04:10 | 31 | 16 | 14.000000 | EXT | - |  | (c)
10327.809000 | 7.794000 | 7.768000 | -3.831000 | -3.857000 | 858.000000 | 858.000000 | 872.000000 | 69.234240 | 3823.000000 | 932 |  | CORR | PITT | 02:35 | 02:35 | 02:37 | 34 | 29 | 13.000000 | EXT | - |  | (c)
10331.640000 | 0.000000 | -0.031000 | -11.530000 | -11.561000 | 1455.000000 | 1643.000000 | 1681.000000 | 26.056112 |  | 933 | Смещение кромок | GWAN |  | 03:13 | 03:43 | 03:49 | 0 | 453 | 3.142000 | EXT | Смещение кромок. Наружу. Величина смещения - 3.1 мм. |  | (c)
10343.170000 | 0.000000 | -0.031000 | -11.280000 | -11.311000 | 2123.000000 | -965.000000 | -1212.000000 | 85.000000 |  | 934 | Нарушение формы кольцевого шва | GWAN |  | 07:07 | 10:48 | 10:09 | 0 | 2253 |  | EXT | Нарушение формы кольцевого шва |  | (c)
10358.941000 | 4.491000 | 4.427000 | -6.299000 | -6.363000 | 1041.000000 | 1087.000000 | 1085.000000 | 1041.000000 | 4427.000000 | 935 |  | DENT |  | 01:33 | 01:40 | 01:40 | 102 | 86 | 0.281690 |  | - |  | (c)
10370.615000 | 5.375000 | 5.331000 | -5.995000 | -6.039000 | -1950.000000 | -1896.000000 | -1898.000000 | 1846.000000 | 5331.000000 | 936 |  | DENT |  | 01:28 | 01:36 | 01:36 | 98 | 103 | 0.563380 |  | - |  | (c)
10375.748000 | 10.508000 | 10.484000 | -0.862000 | -0.886000 | -1287.000000 | -1175.000000 | -1162.000000 | 1037.000000 | 764.000000 | 936 |  | CORR | GENE | 03:15 | 03:33 | 03:35 | 122 | 250 | 12.000000 | EXT | - |  | (c)
10376.298000 | 11.058000 | 10.857000 | -0.312000 | -0.513000 | -1263.000000 | -1006.000000 | -1099.000000 | 936.000000 | 273.000000 | 936 |  | CORR | GENE | 03:19 | 04:00 | 03:45 | 240 | 327 | 10.000000 | EXT | - |  | (c)
10376.610000 | 0.000000 | -0.056000 | -11.580000 | -11.636000 | -538.000000 | -224.000000 | -243.000000 | 0.000000 |  | 937 | Смещение кромок | GWAN |  | 00:47 | 01:37 | 01:34 | 0 | 590 | 2.588000 | EXT | Смещение кромок. Вовнутрь. Величина смещения - 2.6 мм. |  | (c)
10376.610000 | 0.000000 | -0.044000 | -11.580000 | -11.624000 | 1713.000000 | -1500.000000 | -1683.000000 | 44.220223 |  | 937 | Нарушение формы кольцевого шва | GWAN |  | 06:50 | 10:11 | 09:42 | 0 | 2131 |  | EXT | Нарушение формы кольцевого шва |  | (c)
10379.189000 | 2.579000 | 2.326000 | -9.001000 | -9.254000 | 312.000000 | 377.000000 | 390.000000 | 25.165061 | 2326.000000 | 937 |  | GOUG | GENE | 03:04 | 03:14 | 03:16 | 340 | 157 | 9.000000 | EXT | -. Зона задиров. |  | (c)
10379.471000 | 2.861000 | 2.751000 | -8.719000 | -8.829000 | 95.000000 | 119.000000 | 119.000000 | 7.659497 | 2751.000000 | 937 |  | CORR | GENE | 02:29 | 02:33 | 02:33 | 192 | 48 | 10.000000 | EXT | - |  | (c)
10384.366000 | 7.756000 | 7.551000 | -3.824000 | -4.029000 | -2175.000000 | -2175.000000 | -2071.000000 | 12.890351 | 3774.000000 | 937 |  | GOUG | GENE | 08:22 | 08:22 | 08:39 | 255 | 208 | 8.000000 | EXT | -. Задир. |  | (c)
10388.190000 | 0.000000 | -0.061000 | -10.585000 | -10.646000 | 1500.000000 | 1642.000000 | 1784.000000 | 13.045556 |  | 938 | Смещение кромок | GWAN |  | 01:25 | 01:48 | 02:11 | 0 | 569 | 3.131000 | EXT | Смещение кромок. Наружу. Величина смещения - 3.1 мм. |  | (c)
10398.775000 | 0.000000 | -0.024000 | -11.545000 | -11.569000 | -1181.000000 | -544.000000 | -791.000000 | 0.742436 |  | 939 | Нарушение формы кольцевого шва | GWAN |  | 05:59 | 07:42 | 07:02 | 0 | 781 |  | EXT | Нарушение формы кольцевого шва |  | (c)
10398.775000 | 0.000000 | -0.024000 | -11.545000 | -11.569000 | 920.000000 | 1535.000000 | 1473.000000 | 16.476752 |  | 939 | Нарушение формы кольцевого шва | GWAN |  | 11:38 | 01:18 | 01:08 | 0 | 1107 |  | EXT | Нарушение формы кольцевого шва |  | (c)
10403.244000 | 4.469000 | 4.308000 | -7.076000 | -7.237000 | -2012.000000 | -1945.000000 | -1943.000000 | 17.613741 | 4308.000000 | 939 |  | CORR | GENE | 03:45 | 03:56 | 03:56 | 211 | 138 | 10.000000 | EXT | - |  | (c)
10405.378000 | 6.603000 | 6.411000 | -4.942000 | -5.134000 | -1871.000000 | -1821.000000 | -1828.000000 | 29.047898 | 4707.000000 | 939 |  | CORR | GENE | 04:08 | 04:16 | 04:15 | 427 | 86 | 10.000000 | EXT | - |  | (c)
10410.320000 | 0.000000 | -0.051000 | -10.245000 | -10.296000 | 105.000000 | 996.000000 | 838.000000 | 0.000000 |  | 940 | Смещение кромок | GWAN |  | 00:39 | 03:03 | 02:38 | 0 | 1467 | 4.663000 | EXT | Смещение кромок. Вовнутрь. Величина смещения - 4.7 мм. |  | (c)
10420.565000 | 0.000000 | -0.026000 | -11.590000 | -11.616000 | 1496.000000 | 1554.000000 | 1737.000000 | 0.940666 |  | 941 | Смещение кромок | GWAN |  | 05:47 | 05:57 | 06:26 | 0 | 482 | 2.830000 | EXT | Смещение кромок. Наружу. Величина смещения - 2.8 мм. |  | (c)
10420.565000 | 0.000000 | -0.041000 | -11.590000 | -11.631000 | -1833.000000 | -1685.000000 | -1613.000000 | 49.805345 |  | 941 | Смещение кромок | GWAN |  | 08:50 | 09:14 | 09:26 | 0 | 439 | 3.149000 | EXT | Смещение кромок. Наружу. Величина смещения - 3.1 мм. |  | (c)
10443.765000 | 0.000000 | -0.011000 | -11.450000 | -11.461000 | -1558.000000 | -704.000000 | -260.000000 | 0.000000 |  | 943 | Нарушение формы кольцевого шва | GWAN |  | 02:20 | 04:38 | 05:49 | 0 | 2595 |  | EXT | Нарушение формы кольцевого шва |  | (c)
10466.490000 | 0.000000 | -0.061000 | -10.295000 | -10.356000 | -239.000000 | 150.000000 | 245.000000 | 0.000000 |  | 945 | Смещение кромок | GWAN |  | 08:21 | 09:24 | 09:40 | 0 | 969 | 3.061719 | EXT | Смещение кромок. Вовнутрь. Величина смещения - 3.1 мм. |  | (c)
10513.173000 | 2.393000 | 2.248000 | -8.207000 | -8.352000 | 10.000000 | 23.000000 | 23.000000 | 10.000000 | 2248.000000 | 949 |  | LWAN |  | 06:34 | 06:36 | 06:36 | 250 | 26 | 10.000000 | INT | -. Эквивалент потери металла 10%. |  | (c)
10521.380000 | 0.000000 | -0.025000 | -11.730000 | -11.755000 | 686.000000 | 1007.000000 | 1541.000000 | 686.000000 |  | 950 | Нарушение формы кольцевого шва | GWAN |  | 08:54 | 09:45 | 11:12 | 0 | 1710 |  | EXT | Нарушение формы кольцевого шва |  | (c)
10528.144000 | 6.764000 | 6.744000 | -4.966000 | -4.986000 | -238.000000 | -163.000000 | -174.000000 | 109.000000 | 4938.000000 | 950 |  | CORR | GENE | 06:24 | 06:37 | 06:35 | 48 | 129 | 11.000000 | EXT | - |  | (c)
10612.065000 | 0.000000 | -0.021000 | -11.690000 | -11.711000 | 665.000000 | 851.000000 | 1082.000000 | 665.000000 |  | 958 | Смещение кромок | GWAN |  | 06:54 | 07:24 | 08:01 | 0 | 834 | 3.613000 | EXT | Смещение кромок. Наружу. Величина смещения - 3.6 мм. |  | (c)
10623.755000 | 0.000000 | -0.035000 | -11.450000 | -11.485000 | 143.000000 | 408.000000 | 562.000000 | 143.000000 |  | 959 | Нарушение формы кольцевого шва | GWAN |  | 07:17 | 07:59 | 08:24 | 0 | 837 |  | EXT | Нарушение формы кольцевого шва |  | (c)
10650.576000 | 4.081000 | 4.000000 | -7.229000 | -7.310000 | -84.000000 | -69.000000 | -69.000000 | 53.000000 | 4000.000000 | 961 |  | CORR | AXGR | 05:13 | 05:15 | 05:15 | 145 | 31 | 10.000000 | EXT | - |  | (c)
10651.290000 | 4.795000 | 4.693000 | -6.515000 | -6.617000 | -26.000000 | -14.000000 | -2.000000 | 0.000000 | 4693.000000 | 961 |  | LWAN |  | 05:22 | 05:24 | 05:26 | 227 | 49 | 12.772432 | EXT | -. Эквивалент потери металла 13%. |  | (c)
10661.434000 | 3.629000 | 3.363000 | -7.561000 | -7.827000 | 364.000000 | 405.000000 | 399.000000 | 364.000000 | 3363.000000 | 962 |  | CORR | GENE | 04:41 | 04:48 | 04:47 | 438 | 71 | 10.000000 | EXT | - |  | (c)
10666.151000 | 8.346000 | 8.166000 | -2.844000 | -3.024000 | 400.000000 | 601.000000 | 524.000000 | 400.000000 | 2285.000000 | 962 |  | CORR | GENE | 04:47 | 05:19 | 05:07 | 739 | 248 | 10.000000 | EXT | - |  | (c)
10667.240000 | 9.435000 | 9.118000 | -1.755000 | -2.072000 | 257.000000 | 414.000000 | 407.000000 | 257.000000 | 635.000000 | 962 |  | CORR | GENE | 04:24 | 04:49 | 04:48 | 1437 | 300 | 10.000000 | EXT | - |  | (c)
10670.502000 | 1.507000 | 1.067000 | -10.143000 | -10.583000 | 445.000000 | 485.000000 | 495.000000 | 445.000000 | 1067.000000 | 963 |  | CORR | GENE | 04:57 | 05:04 | 05:05 | 1531 | 101 | 9.000000 | EXT | - |  | (c)
10675.207000 | 6.212000 | 5.016000 | -5.438000 | -6.634000 | 37.000000 | 72.000000 | 67.000000 | 37.000000 | 4677.000000 | 963 |  | CORR | GENE | 03:52 | 03:57 | 03:56 | 1957 | 60 | 10.000000 | EXT | - |  | (c)
10681.974000 | 1.329000 | 1.281000 | -9.941000 | -9.989000 | -1445.000000 | -1297.000000 | -1283.000000 | 63.415352 | 1281.000000 | 964 |  | CORR | GENE | 05:43 | 06:07 | 06:09 | 85 | 323 | 10.000000 | EXT | - |  | (c)
10682.907000 | 2.262000 | 2.052000 | -9.008000 | -9.218000 | -1546.000000 | -927.000000 | -1040.000000 | 2.235184 | 2052.000000 | 964 |  | CORR | GENE | 05:27 | 07:07 | 06:48 | 259 | 1012 | 10.000000 | EXT | - |  | (c)
10684.276000 | 3.631000 | 3.497000 | -7.639000 | -7.773000 | 2197.000000 | 2215.000000 | 2214.000000 | 0.000000 | 3497.000000 | 964 |  | LWAN |  | 03:31 | 03:34 | 03:34 | 324 | 35 | 10.000000 | INT | -. Эквивалент потери металла 10%. |  | (c)
10684.855000 | 4.210000 | 4.206000 | -7.060000 | -7.064000 | -1584.000000 | -1526.000000 | -1509.000000 | 52.198291 | 4206.000000 | 964 |  | CORR | СIGR | 05:21 | 05:30 | 05:33 | 29 | 150 | 10.000000 | EXT | - |  | (c)
10691.313000 | 10.668000 | 10.437000 | -0.602000 | -0.833000 | -780.000000 | -754.000000 | -734.000000 | 51.717613 | 528.000000 | 964 |  | CORR | GENE | 07:30 | 07:35 | 07:38 | 305 | 93 | 10.000000 | EXT | - |  | (c)
10691.887000 | 11.242000 | 11.117000 | -0.028000 | -0.153000 | -1157.000000 | -1044.000000 | -817.000000 | 11.031296 | 15.000000 | 964 |  | CORR | GENE | 06:30 | 06:48 | 07:24 | 138 | 680 | 10.000000 | EXT | - |  | (c)
10693.529000 | 1.614000 | 1.489000 | -9.981000 | -10.106000 | -1146.000000 | -1132.000000 | -771.000000 | 1.605617 | 1489.000000 | 965а |  | CORR | GENE | 06:41 | 06:44 | 07:42 | 166 | 751 | 11.000000 | EXT | - |  | (c)
10696.620000 | 4.705000 | 4.593000 | -6.890000 | -7.002000 | -643.000000 | -613.000000 | -613.000000 | 44.713149 | 4593.000000 | 965а |  | CORR | GENE | 08:03 | 08:08 | 08:07 | 210 | 59 | 9.000000 | EXT | - |  | (c)
10697.072000 | 5.157000 | 5.097000 | -6.438000 | -6.498000 | 1915.000000 | 2121.000000 | -2145.000000 | 0.000000 | 5097.000000 | 965а |  | CORR | GENE | 02:55 | 03:29 | 04:00 | 166 | 802 | 10.000000 | EXT | - |  | (c)
10697.112000 | 5.197000 | 5.192000 | -6.398000 | -6.403000 | -1150.000000 | -1034.000000 | -1069.000000 | 73.225342 | 5192.000000 | 965а |  | CORR | СIGR | 06:41 | 07:00 | 06:54 | 26 | 162 | 10.000000 | EXT | - |  | (c)
10697.833000 | 5.918000 | 5.543000 | -5.677000 | -6.052000 | -874.000000 | -853.000000 | -842.000000 | 62.694216 | 5425.000000 | 965а |  | CORR | GENE | 07:25 | 07:29 | 07:31 | 627 | 65 | 10.000000 | EXT | - |  | (c)
10698.009000 | 6.094000 | 5.988000 | -5.501000 | -5.607000 | -1587.000000 | -1467.000000 | -1232.000000 | 42.156504 | 5448.000000 | 965а |  | CORR | GENE | 05:30 | 05:50 | 06:28 | 159 | 710 | 10.000000 | EXT | - |  | (c)
10698.732000 | 6.817000 | 6.700000 | -4.778000 | -4.895000 | -782.000000 | -750.000000 | -754.000000 | 56.255784 | 4482.000000 | 965а |  | CORR | GENE | 07:40 | 07:45 | 07:45 | 413 | 57 | 10.000000 | EXT | - |  | (c)
10698.734000 | 6.819000 | 6.796000 | -4.776000 | -4.799000 | 2052.000000 | 2171.000000 | 2138.000000 | 0.473357 | 4755.000000 | 965а |  | CORR | СIGR | 03:18 | 03:37 | 03:32 | 44 | 173 | 12.000000 | EXT | - |  | (c)
10698.778000 | 6.863000 | 6.831000 | -4.732000 | -4.764000 | -1834.000000 | -1215.000000 | -1462.000000 | 31.967352 | 4621.000000 | 965а |  | CORR | GENE | 04:50 | 06:30 | 05:50 | 143 | 745 | 10.000000 | EXT | - |  | (c)
10699.608000 | 7.693000 | 7.654000 | -3.902000 | -3.941000 | -1640.000000 | -1211.000000 | -1289.000000 | 47.401892 | 3817.000000 | 965а |  | CORR | GENE | 05:22 | 06:31 | 06:18 | 124 | 702 | 10.000000 | EXT | - |  | (c)
10699.930000 | 8.015000 | 7.851000 | -3.580000 | -3.744000 | -1104.000000 | -1060.000000 | -1078.000000 | 82.754026 | 3406.000000 | 965а |  | CORR | GENE | 06:48 | 06:55 | 06:52 | 338 | 52 | 10.000000 | EXT | - |  | (c)
10700.418000 | 8.503000 | 8.491000 | -3.092000 | -3.104000 | -1205.000000 | -1013.000000 | -1095.000000 | 70.521949 | 3073.000000 | 965а |  | CORR | СIGR | 06:32 | 07:03 | 06:50 | 31 | 221 | 10.000000 | EXT | - |  | (c)
10703.510000 | 0.000000 | -0.023000 | -11.615000 | -11.638000 | 1171.000000 | 1417.000000 | 1605.000000 | 15.393352 |  | 965б | Нарушение формы кольцевого шва | GWAN |  | 02:56 | 03:36 | 04:07 | 0 | 869 |  | EXT | Нарушение формы кольцевого шва |  | (c)
10703.510000 | 0.000000 | -0.027000 | -11.615000 | -11.642000 | -1472.000000 | -1236.000000 | -1163.000000 | 43.915278 |  | 965б | Нарушение формы кольцевого шва | GWAN |  | 07:50 | 08:28 | 08:40 | 0 | 618 |  | EXT | Нарушение формы кольцевого шва |  | (c)
10703.510000 | 0.000000 | -0.046000 | -11.615000 | -11.661000 | -32.000000 | 421.000000 | 353.000000 | 28.469204 |  | 965б | Нарушение формы кольцевого шва | GWAN |  | 11:42 | 00:55 | 00:44 | 0 | 769 |  | EXT | Нарушение формы кольцевого шва |  | (c)
10733.179000 | 6.459000 | 6.448000 | -5.166000 | -5.177000 | -1579.000000 | -1371.000000 | -1420.000000 | 52.606406 | 5151.000000 | 968а |  | CORR | СIGR | 05:58 | 06:31 | 06:23 | 26 | 318 | 10.000000 | EXT | - |  | (c)
10738.345000 | 0.000000 | -0.041000 | -11.630000 | -11.671000 | 1284.000000 | 1530.000000 | 1628.000000 | 0.000000 |  | 969а | Смещение кромок | GWAN |  | 03:29 | 04:09 | 04:24 | 0 | 688 | 2.681000 | EXT | Смещение кромок. Наружу. Величина смещения - 2.7 мм. |  | (c)
10749.975000 | 0.000000 | -0.021000 | -11.210000 | -11.231000 | -1970.000000 | -1520.000000 | -1510.000000 | 21.049646 |  | 970а | Нарушение формы кольцевого шва | GWAN |  | 05:47 | 06:59 | 07:01 | 0 | 920 |  | INT | Нарушение формы кольцевого шва |  | (c)
10763.093000 | 1.908000 | 1.822000 | -9.572000 | -9.658000 | 1889.000000 | -2137.000000 | -2160.000000 | 5.709925 | 1822.000000 | 971 |  | CORR | GENE | 05:14 | 06:24 | 06:20 | 203 | 825 | 10.000000 | EXT | - |  | (c)
10770.289000 | 9.104000 | 8.934000 | -2.376000 | -2.546000 | 1668.000000 | 1683.000000 | 1695.000000 | 38.911554 | 2302.000000 | 971 |  | CORR | GENE | 04:38 | 04:41 | 04:43 | 244 | 54 | 11.000000 | EXT | - |  | (c)
10771.160000 | 9.975000 | 9.901000 | -1.505000 | -1.579000 | -1807.000000 | -1784.000000 | -1788.000000 | 35.701335 | 1446.000000 | 971 |  | CORR | AXGR | 07:18 | 07:21 | 07:20 | 133 | 37 | 11.000000 | EXT | - |  | (c)
10771.581000 | 10.396000 | 10.295000 | -1.084000 | -1.185000 | -1782.000000 | -1763.000000 | -1758.000000 | 38.160376 | 970.000000 | 971 |  | CORR | GENE | 07:21 | 07:25 | 07:25 | 215 | 49 | 10.000000 | EXT | - |  | (c)
10771.733000 | 10.548000 | 10.469000 | -0.932000 | -1.011000 | 1655.000000 | 1718.000000 | 1724.000000 | 29.595925 | 685.000000 | 971 |  | CORR | GENE | 04:36 | 04:46 | 04:47 | 326 | 139 | 11.000000 | EXT | - |  | (c)
10772.454000 | 11.269000 | 11.135000 | -0.211000 | -0.345000 | 1608.000000 | 1628.000000 | 1676.000000 | 33.670836 | 174.000000 | 971 |  | CORR | GENE | 04:29 | 04:32 | 04:40 | 171 | 137 | 13.000000 | EXT | - |  | (c)
10772.808000 | 0.143000 | 0.019000 | -10.866000 | -10.990000 | 1543.000000 | 1549.000000 | 1565.000000 | 50.259247 | 19.000000 | 972а |  | CORR | AXGR | 04:29 | 04:30 | 04:33 | 171 | 43 | 10.000000 | EXT | - |  | (c)
10773.040000 | 0.375000 | 0.285000 | -10.634000 | -10.724000 | 1694.000000 | 1716.000000 | 1729.000000 | 34.757870 | 285.000000 | 972а |  | CORR | GENE | 04:54 | 04:57 | 04:59 | 569 | 70 | 10.000000 | EXT | - |  | (c)
10783.674000 | 0.000000 | -0.023000 | -11.611000 | -11.634000 | -2064.000000 | -1250.000000 | -1537.000000 | 1010.000000 |  | 972б | Непровар / утяжина | GWAN |  | 05:30 | 07:42 | 06:55 | 0 | 1054 | 10.000000 | INT | Непровар / утяжина |  | (c)
10795.285000 | 0.000000 | -0.021000 | -11.210000 | -11.231000 | -2179.000000 | -1837.000000 | -1924.000000 | 4.160908 |  | 974а | Нарушение формы кольцевого шва | GWAN |  | 04:41 | 05:36 | 05:22 | 0 | 510 |  | INT | Нарушение формы кольцевого шва |  | (c)
10797.954000 | 2.669000 | 2.627000 | -8.541000 | -8.583000 | -2074.000000 | -1953.000000 | -1956.000000 | 12.607224 | 2627.000000 | 974а |  | CORR | GENE | 04:57 | 05:17 | 05:17 | 63 | 237 | 11.000000 | EXT | - |  | (c)
10798.849000 | 3.564000 | 3.446000 | -7.646000 | -7.764000 | -67.000000 | -46.000000 | -47.000000 | 0.498841 | 3446.000000 | 974а |  | CORR | AXGR | 10:21 | 10:25 | 10:25 | 217 | 41 | 13.000000 | EXT | - |  | (c)
10801.108000 | 5.823000 | 5.777000 | -5.387000 | -5.433000 | -1187.000000 | -1077.000000 | -1000.000000 | 50.541665 | 5376.000000 | 974а |  | CORR | GENE | 07:21 | 07:38 | 07:51 | 57 | 374 | 12.000000 | EXT | - |  | (c)
10819.128000 | 1.133000 | 1.093000 | -10.147000 | -10.187000 | -2100.000000 | -1816.000000 | -1905.000000 | 1709.000000 | 1093.000000 | 976 |  | CORR | GENE | 06:05 | 06:51 | 06:37 | 77 | 392 | 12.000000 | EXT | - |  | (c)
10819.998000 | 2.003000 | 1.941000 | -9.277000 | -9.339000 | -2050.000000 | -1908.000000 | -1836.000000 | 1622.000000 | 1941.000000 | 976 |  | CORR | GENE | 06:13 | 06:36 | 06:48 | 79 | 428 | 11.000000 | EXT | - |  | (c)
10820.464000 | 2.469000 | 2.445000 | -8.811000 | -8.835000 | 1333.000000 | 1561.000000 | 1515.000000 | 1333.000000 | 2445.000000 | 976 |  | CORR | GENE | 03:19 | 03:56 | 03:49 | 59 | 363 | 11.000000 | EXT | - |  | (c)
10825.803000 | 7.808000 | 7.564000 | -3.472000 | -3.716000 | 1914.000000 | 1969.000000 | 1957.000000 | 1914.000000 | 3320.000000 | 976 |  | CORR | GENE | 04:53 | 05:02 | 05:00 | 396 | 85 | 10.000000 | EXT | - |  | (c)
10827.551000 | 9.556000 | 9.508000 | -1.724000 | -1.772000 | 2042.000000 | -2150.000000 | -2008.000000 | 1597.000000 | 1604.000000 | 976 |  | CORR | GENE | 05:14 | 05:57 | 06:20 | 168 | 822 | 12.000000 | EXT | - |  | (c)
10829.275000 | 0.000000 | -0.011000 | -11.605000 | -11.616000 | -1508.000000 | -1352.000000 | -1253.000000 | 997.000000 |  | 977 | Смещение кромок | GWAN |  | 06:45 | 07:10 | 07:26 | 0 | 511 | 2.756000 | EXT | Смещение кромок. Вовнутрь. Величина смещения - 2.8 мм. |  | (c)
10837.061000 | 7.786000 | 7.774000 | -3.819000 | -3.831000 | 1897.000000 | 2155.000000 | 2057.000000 | 1897.000000 | 3746.000000 | 977 |  | CORR | GENE | 03:54 | 04:36 | 04:20 | 85 | 321 | 10.000000 | EXT | - |  | (c)
10852.250000 | 0.000000 | -0.025000 | -11.495000 | -11.520000 | -1673.000000 | -1040.000000 | -891.000000 | 0.000000 |  | 979 | Нарушение формы кольцевого шва | GWAN |  | 06:09 | 07:52 | 08:16 | 0 | 1564 |  | EXT | Нарушение формы кольцевого шва |  | (c)
10853.937000 | 1.687000 | 1.547000 | -9.808000 | -9.948000 | 1590.000000 | 1667.000000 | 1637.000000 | 44.184278 | 1547.000000 | 979 |  | CORR | GENE | 02:56 | 03:08 | 03:04 | 591 | 93 | 11.000000 | EXT | - |  | (c)
10856.590000 | 4.340000 | 4.236000 | -7.155000 | -7.259000 | 1552.000000 | 1574.000000 | 1570.000000 | 51.831873 | 4236.000000 | 979 |  | CORR | AXGR | 02:50 | 02:53 | 02:53 | 287 | 36 | 10.000000 | EXT | - |  | (c)
10859.423000 | 7.173000 | 6.914000 | -4.322000 | -4.581000 | -912.000000 | -753.000000 | -817.000000 | 50.680068 | 3829.000000 | 979 |  | CORR | GENE | 08:12 | 08:38 | 08:28 | 752 | 189 | 10.000000 | EXT | - |  | (c)
10861.453000 | 9.203000 | 9.144000 | -2.292000 | -2.351000 | -1462.000000 | -1402.000000 | -1327.000000 | 62.021351 | 2290.000000 | 979 |  | CORR | GENE | 06:43 | 06:53 | 07:05 | 61 | 269 | 10.000000 | EXT | - |  | (c)
10861.467000 | 9.217000 | 8.744000 | -2.278000 | -2.751000 | 1517.000000 | 1717.000000 | 1648.000000 | 36.378054 | 1994.000000 | 979 |  | CORR | GENE | 02:44 | 03:17 | 03:05 | 757 | 263 | 12.000000 | EXT | - |  | (c)
10862.513000 | 10.263000 | 10.173000 | -1.232000 | -1.322000 | -638.000000 | -638.000000 | -626.000000 | 48.699174 | 1193.000000 | 979 |  | CORR | AXGR | 08:56 | 08:57 | 08:58 | 129 | 23 | 10.000000 | EXT | - |  | (c)
10863.745000 | 0.000000 | -0.031000 | -11.560000 | -11.591000 | 1335.000000 | 1797.000000 | 1803.000000 | 0.000000 |  | 980 | Смещение кромок | GWAN |  | 01:52 | 03:06 | 03:07 | 0 | 935 | 3.932000 | EXT | Смещение кромок. Вовнутрь. Величина смещения - 3.9 мм. |  | (c)
10868.536000 | 4.791000 | 4.725000 | -6.769000 | -6.835000 | -1004.000000 | -991.000000 | -987.000000 | 76.862702 | 4725.000000 | 980 |  | CORR | AXGR | 07:34 | 07:36 | 07:37 | 179 | 34 | 14.000000 | EXT | - |  | (c)
10870.114000 | 6.369000 | 6.157000 | -5.191000 | -5.403000 | 1796.000000 | 1835.000000 | 1886.000000 | 20.564175 | 5006.000000 | 980 |  | CORR | GENE | 03:06 | 03:12 | 03:21 | 397 | 180 | 10.000000 | EXT | -. Аномалия находится на упругопластическом изгибе: R=822 D, максимальное растяжение на 5.7 час. |  | (c)
10872.382000 | 8.637000 | 8.507000 | -2.923000 | -3.053000 | 1897.000000 | 1937.000000 | 1929.000000 | 21.651337 | 2827.000000 | 980 |  | CORR | GENE | 03:22 | 03:29 | 03:28 | 226 | 66 | 16.000000 | EXT | -. Аномалия находится на упругопластическом изгибе: R=642 D, максимальное растяжение на 5.7 час. |  | (c)
10873.683000 | 9.938000 | 9.627000 | -1.622000 | -1.933000 | -2160.000000 | -2147.000000 | -2129.000000 | 5.690045 | 1116.000000 | 980 |  | CORR | GENE | 04:28 | 04:30 | 04:33 | 817 | 63 | 10.000000 | EXT | -. Аномалия находится на упругопластическом изгибе: R=561 D, максимальное растяжение на 5.7 час. |  | (c)
10874.626000 | 10.881000 | 10.845000 | -0.679000 | -0.715000 | -1954.000000 | -1816.000000 | -1814.000000 | 22.311680 | 664.000000 | 980 |  | CORR | GENE | 05:01 | 05:23 | 05:24 | 51 | 281 | 11.000000 | EXT | -. Аномалия находится на упругопластическом изгибе: R=516 D, максимальное растяжение на 5.8 час. |  | (c)
10875.684000 | 0.379000 | 0.359000 | -10.976000 | -10.996000 | 1981.000000 | 2079.000000 | 2066.000000 | 0.000000 | 359.000000 | 981 |  | CORR | GENE | 05:40 | 05:56 | 05:53 | 45 | 168 | 10.000000 | EXT | -. Аномалия находится на упругопластическом изгибе: R=484 D, максимальное растяжение на 5.8 час. |  | (c)
10876.577000 | 1.272000 | 1.238000 | -10.083000 | -10.117000 | 1598.000000 | 1669.000000 | 1713.000000 | 23.227804 | 1238.000000 | 981 |  | CORR | GENE | 04:38 | 04:49 | 04:56 | 54 | 230 | 10.000000 | EXT | -. Аномалия находится на упругопластическом изгибе: R=459 D, максимальное растяжение на 5.8 час. |  | (c)
10917.342000 | 7.962000 | 7.939000 | -3.458000 | -3.481000 | -1707.000000 | -1413.000000 | -1517.000000 | 42.225970 | 3424.000000 | 984 |  | CORR | GENE | 05:01 | 05:49 | 05:32 | 57 | 380 | 14.000000 | EXT | - |  | (c)
10924.595000 | 3.795000 | 3.775000 | -7.750000 | -7.770000 | -1273.000000 | -1092.000000 | -1173.000000 | 77.290451 | 3775.000000 | 985 |  | CORR | GENE | 08:00 | 08:30 | 08:16 | 47 | 199 | 11.000000 | EXT | - |  | (c)
10943.890000 | 0.000000 | -0.043000 | -11.450000 | -11.493000 | 482.000000 | 799.000000 | 1008.000000 | 56.236842 |  | 987 | Нарушение формы кольцевого шва | GWAN |  | 00:14 | 01:05 | 01:38 | 0 | 1052 |  | EXT | Нарушение формы кольцевого шва |  | (c)
10943.890000 | 0.000000 | -0.036000 | -11.450000 | -11.486000 | 1993.000000 | 2200.000000 | 2210.000000 | 0.000000 |  | 987 | Нарушение формы кольцевого шва | GWAN |  | 04:17 | 04:51 | 04:52 | 0 | 433 |  | EXT | Нарушение формы кольцевого шва |  | (c)
10943.890000 | 0.000000 | -0.020000 | -11.450000 | -11.470000 | -1797.000000 | -1274.000000 | -1483.000000 | 35.010316 |  | 987 | Смещение кромок | GWAN |  | 06:06 | 07:30 | 06:57 | 0 | 628 | 2.973441 | EXT | Смещение кромок. Наружу. Величина смещения - 3 мм. |  | (c)
10943.890000 | 0.000000 | -0.035000 | -11.450000 | -11.485000 | -942.000000 | -595.000000 | -397.000000 | 0.000000 |  | 987 | Нарушение формы кольцевого шва | GWAN |  | 08:24 | 09:20 | 09:52 | 0 | 1091 |  | EXT | Нарушение формы кольцевого шва |  | (c)
10955.340000 | 0.000000 | -0.024000 | -11.310000 | -11.334000 | -1987.000000 | -1510.000000 | -1032.000000 | 78.000000 |  | 988 | Нарушение формы кольцевого шва | GWAN |  | 05:49 | 07:06 | 08:23 | 0 | 1909 |  | EXT | Нарушение формы кольцевого шва |  | (c)
10964.197000 | 8.857000 | 8.285000 | -2.453000 | -3.025000 | -1046.000000 | -958.000000 | -988.000000 | 929.000000 | 2008.000000 | 988 |  | CORR | GENE | 08:20 | 08:35 | 08:30 | 1017 | 117 | 10.000000 | EXT | - |  | (c)
11004.919000 | 3.399000 | 1.080000 | -7.816000 | -10.135000 | -2191.000000 | -2154.000000 | -2151.000000 | 3.157544 | 1080.000000 | 992а |  | CORR | GENE | 03:32 | 03:38 | 03:38 | 3800 | 81 | 10.000000 | EXT | - |  | (c)
11023.425000 | 0.000000 | -0.017000 | -1.635000 | -1.652000 | 1079.000000 | 1640.000000 | 1651.000000 | 0.000000 |  | 993а | Непровар / утяжина | GWAN |  | 05:31 | 07:01 | 07:03 | 0 | 1143 | 10.000000 | INT | Непровар / утяжина |  | (c)
11023.425000 | 0.000000 | -0.037000 | -1.635000 | -1.672000 | -1997.000000 | -1332.000000 | -1460.000000 | 62.187117 |  | 993а | Нарушение формы кольцевого шва | GWAN |  | 09:14 | 11:02 | 10:41 | 0 | 1073 |  | EXT | Нарушение формы кольцевого шва |  | (c)
11046.206000 | 10.756000 | 10.016000 | -0.654000 | -1.394000 | 39.000000 | 51.000000 | 76.000000 | 39.000000 | 581.000000 | 995 |  | CORR | GENE | 02:10 | 02:12 | 02:16 | 813 | 75 | 10.000000 | EXT | - |  | (c)
11046.764000 | 11.314000 | 11.153000 | -0.096000 | -0.257000 | 33.000000 | 60.000000 | 55.000000 | 33.000000 | 33.000000 | 995 |  | CORR | GENE | 02:09 | 02:14 | 02:13 | 224 | 45 | 11.000000 | EXT | - |  | (c)
11070.015000 | 0.000000 | -0.061000 | -11.490000 | -11.551000 | 1514.000000 | 1871.000000 | 1744.000000 | 20.779860 |  | 998 | Смещение кромок | GWAN |  | 01:11 | 02:09 | 01:48 | 0 | 459 | 3.071000 | EXT | Смещение кромок. Наружу. Величина смещения - 3.1 мм. |  | (c)
11070.015000 | 0.000000 | -0.031000 | -11.490000 | -11.521000 | -760.000000 | -551.000000 | -571.000000 | 15.628294 |  | 998 | Смещение кромок | GWAN |  | 07:04 | 07:38 | 07:35 | 0 | 378 | 3.316000 | EXT | Смещение кромок. Наружу. Величина смещения - 3.3 мм. |  | (c)
11070.015000 | 0.000000 | -0.032000 | -11.490000 | -11.522000 | 417.000000 | 617.000000 | 732.000000 | 59.089145 |  | 998 | Нарушение формы кольцевого шва | GWAN |  | 10:14 | 10:47 | 11:05 | 0 | 630 |  | EXT | Нарушение формы кольцевого шва |  | (c)
11076.115000 | 6.100000 | 6.026000 | -5.390000 | -5.464000 | -1099.000000 | -870.000000 | -812.000000 | 19.211188 | 5357.000000 | 998 |  | CORR | GENE | 06:10 | 06:46 | 06:56 | 107 | 574 | 10.000000 | EXT | - |  | (c)
11081.777000 | 0.272000 | 0.197000 | -11.148000 | -11.223000 | -1740.000000 | -1690.000000 | -1704.000000 | 42.495110 | 197.000000 | 999 |  | CORR | GENE | 07:39 | 07:47 | 07:45 | 502 | 73 | 10.000000 | EXT | - |  | (c)
11081.931000 | 0.426000 | 0.411000 | -10.994000 | -11.009000 | -2002.000000 | -1819.000000 | -1881.000000 | 28.184195 | 411.000000 | 999 |  | CORR | СIGR | 06:56 | 07:26 | 07:16 | 29 | 242 | 10.000000 | EXT | - |  | (c)
11091.457000 | 9.952000 | 9.831000 | -1.468000 | -1.589000 | -2204.000000 | -2196.000000 | -2196.000000 | 2.779122 | 1404.000000 | 999 |  | LWAN |  | 06:24 | 06:25 | 06:25 | 185 | 17 | 10.870236 | EXT | -. Эквивалент потери металла 11%. |  | (c)
11104.500000 | 0.000000 | -0.035000 | -11.395000 | -11.430000 | -557.000000 | -52.000000 | -234.000000 | 0.000000 |  | 1001 | Нарушение формы кольцевого шва | GWAN |  | 09:00 | 10:22 | 09:52 | 0 | 645 |  | EXT | Нарушение формы кольцевого шва |  | (c)
11105.262000 | 0.762000 | 0.377000 | -10.633000 | -11.018000 | 956.000000 | 1018.000000 | 1199.000000 | 63.614926 | 377.000000 | 1001 | Металлургический дефект | MIAN | GENE | 01:04 | 01:14 | 01:44 | 411 | 486 | 7.000000 | INT | Металлургический дефект. Эквивалент потери металла 7%. |  | (c)
11111.290000 | 6.790000 | 6.776000 | -4.605000 | -4.619000 | 1543.000000 | 1609.000000 | 1594.000000 | 47.280256 | 4590.000000 | 1001 |  | CORR | СIGR | 02:39 | 02:50 | 02:47 | 29 | 102 | 14.000000 | EXT | - |  | (c)
11115.895000 | 0.000000 | -0.030000 | -11.550000 | -11.580000 | -1870.000000 | -1631.000000 | -1710.000000 | 41.974550 |  | 1002 | Нарушение формы кольцевого шва | GWAN |  | 08:26 | 09:05 | 08:52 | 0 | 320 |  | EXT | Нарушение формы кольцевого шва |  | (c)
11115.895000 | 0.000000 | -0.031000 | -11.550000 | -11.581000 | -1190.000000 | -544.000000 | -764.000000 | 27.307408 |  | 1002 | Нарушение формы кольцевого шва | GWAN |  | 10:16 | 00:00 | 11:24 | 0 | 852 |  | EXT | Нарушение формы кольцевого шва |  | (c)
11118.597000 | 2.702000 | 2.619000 | -8.848000 | -8.931000 | 1919.000000 | 1939.000000 | 1933.000000 | 21.656044 | 2619.000000 | 1002 |  | CORR | AXGR | 06:38 | 06:41 | 06:40 | 113 | 29 | 9.000000 | EXT | - |  | (c)
11118.948000 | 3.053000 | 3.000000 | -8.497000 | -8.550000 | 1875.000000 | 1926.000000 | 1979.000000 | 3.539280 | 3000.000000 | 1002 |  | CORR | GENE | 06:30 | 06:39 | 06:47 | 95 | 208 | 9.000000 | EXT | - |  | (c)
11119.217000 | 3.322000 | 3.313000 | -8.228000 | -8.237000 | -2205.000000 | -2043.000000 | -2108.000000 | 9.896984 | 3313.000000 | 1002 |  | CORR | GENE | 07:32 | 07:58 | 07:48 | 51 | 195 | 9.000000 | EXT | - |  | (c)
11122.143000 | 6.248000 | 5.707000 | -5.302000 | -5.843000 | -2206.000000 | -2160.000000 | -2173.000000 | 4.651595 | 5139.000000 | 1002 |  | CORR | GENE | 07:32 | 07:39 | 07:37 | 704 | 67 | 9.000000 | EXT | - |  | (c)
11122.413000 | 6.518000 | 6.508000 | -5.032000 | -5.042000 | 2090.000000 | 2154.000000 | 2145.000000 | 0.000000 | 5008.000000 | 1002 |  | CORR | СIGR | 07:05 | 07:16 | 07:14 | 34 | 111 | 10.000000 | EXT | - |  | (c)
11122.534000 | 6.639000 | 6.629000 | -4.911000 | -4.921000 | -2162.000000 | -2052.000000 | -2074.000000 | 12.640725 | 4878.000000 | 1002 |  | CORR | СIGR | 07:39 | 07:57 | 07:53 | 43 | 177 | 9.000000 | EXT | - |  | (c)
11127.445000 | 0.000000 | -0.024000 | -11.595000 | -11.619000 | -2015.000000 | -1741.000000 | -1512.000000 | 17.381974 |  | 1003 | Нарушение формы кольцевого шва | GWAN |  | 05:05 | 05:49 | 06:26 | 0 | 1007 |  | INT | Нарушение формы кольцевого шва |  | (c)
11129.248000 | 1.803000 | 1.769000 | -9.792000 | -9.826000 | -1017.000000 | -989.000000 | -997.000000 | 77.246936 | 1769.000000 | 1003 | Металлургический дефект | MIAN | AXGR | 07:46 | 07:50 | 07:49 | 134 | 40 | 10.000000 | INT | Металлургический дефект. Эквивалент потери металла 10%. |  | (c)
11129.711000 | 2.266000 | 2.265000 | -9.329000 | -9.330000 | -1065.000000 | -1012.000000 | -1034.000000 | 78.347818 | 2265.000000 | 1003 |  | CORR | СIGR | 07:38 | 07:47 | 07:43 | 23 | 63 | 14.000000 | EXT | - |  | (c)
11132.389000 | 4.944000 | 4.846000 | -6.651000 | -6.749000 | -24.000000 | -10.000000 | 20.000000 | 1.582321 | 4846.000000 | 1003 |  | LWAN |  | 10:26 | 10:28 | 10:33 | 179 | 87 | 10.000000 | INT | -. Эквивалент потери металла 10%. |  | (c)
11142.968000 | 3.928000 | 3.707000 | -7.372000 | -7.593000 | 2229.000000 | -2215.000000 | -2213.000000 | 0.000000 | 3707.000000 | 1004 |  | LWAN |  | 05:22 | 05:25 | 05:25 | 261 | 38 | 7.000000 | INT | -. Эквивалент потери металла 7%. |  | (c)
11150.340000 | 0.000000 | -0.023000 | -11.335000 | -11.358000 | -361.000000 | -242.000000 | -233.000000 | 8.471711 |  | 1005 | Нарушение формы кольцевого шва | GWAN |  | 11:34 | 11:53 | 11:54 | 0 | 256 |  | EXT | Нарушение формы кольцевого шва |  | (c)
11161.675000 | 0.000000 | -0.036000 | -11.545000 | -11.581000 | 1006.000000 | 1488.000000 | 1404.000000 | 2.505857 |  | 1006 | Смещение кромок | GWAN |  | 02:56 | 04:14 | 04:00 | 0 | 796 | 3.529000 | EXT | Смещение кромок. Наружу. Величина смещения - 3.5 мм. |  | (c)
11161.675000 | 0.000000 | -0.036000 | -11.545000 | -11.581000 | -2206.000000 | -1925.000000 | -1868.000000 | 29.252013 |  | 1006 | Смещение кромок | GWAN |  | 06:17 | 07:03 | 07:12 | 0 | 677 | 3.945000 | EXT | Смещение кромок. Наружу. Величина смещения - 3.9 мм. |  | (c)
11183.881000 | 10.661000 | 10.517000 | -0.729000 | -0.873000 | 1803.000000 | -2037.000000 | -2221.000000 | 0.000000 | 698.000000 | 1007 |  | CORR | GENE | 04:06 | 05:46 | 05:16 | 175 | 874 | 12.000000 | EXT | - |  | (c)
11184.610000 | 0.000000 | -0.026000 | -10.920000 | -10.946000 | 374.000000 | 525.000000 | 1082.000000 | 0.000000 |  | 1008а | Нарушение формы кольцевого шва | GWAN |  | 01:46 | 02:10 | 03:40 | 0 | 1416 |  | EXT | Нарушение формы кольцевого шва |  | (c)
11195.530000 | 0.000000 | -0.017000 | -11.547000 | -11.564000 | -1328.000000 | -1130.000000 | -1018.000000 | 32.014255 |  | 1008ба | Нарушение формы кольцевого шва | GWAN |  | 06:34 | 07:06 | 07:24 | 0 | 621 |  | EXT | Нарушение формы кольцевого шва |  | (c)
11195.530000 | 0.000000 | -0.051000 | -11.547000 | -11.598000 | 606.000000 | 782.000000 | 810.000000 | 65.395735 |  | 1008ба | Смещение кромок | GWAN |  | 11:46 | 00:15 | 00:19 | 0 | 410 | 3.515000 | EXT | Смещение кромок. Наружу. Величина смещения - 3.5 мм. |  | (c)
11219.119000 | 0.000000 | -0.036000 | -12.057000 | -12.093000 | 676.000000 | 2182.000000 | 1895.000000 | 676.000000 |  | 1011а | Нарушение формы кольцевого шва | GWAN |  | 09:23 | 01:26 | 00:40 | 0 | 2438 |  | EXT | Нарушение формы кольцевого шва |  | (c)
11255.400000 | 0.000000 | -0.036000 | -12.127000 | -12.163000 | 222.000000 | 957.000000 | 694.000000 | 222.000000 |  | 1014а | Смещение кромок | GWAN |  | 09:39 | 11:38 | 10:55 | 0 | 944 | 3.107000 | EXT | Смещение кромок. Вовнутрь. Величина смещения - 3.1 мм. |  | (c)
11291.501000 | 0.000000 | -0.013000 | -4.331000 | -4.344000 | 271.000000 | 744.000000 | 610.000000 | 271.000000 |  | 1017а | Нарушение формы кольцевого шва | GWAN |  | 03:23 | 04:39 | 04:18 | 0 | 679 |  | EXT | Нарушение формы кольцевого шва |  | (c)
11332.108000 | 0.000000 | -0.021000 | -11.607000 | -11.628000 | 293.000000 | -867.000000 | 2136.000000 | 293.000000 |  | 1021а | Нарушение формы кольцевого шва | GWAN |  | 04:36 | 01:28 | 09:33 | 0 | 3686 |  | EXT | Нарушение формы кольцевого шва |  | (c)
11345.487000 | 1.772000 | 1.178000 | -9.643000 | -10.237000 | -435.000000 | -333.000000 | -346.000000 | 258.000000 | 1178.000000 | 1022 |  | CORR | GENE | 05:00 | 05:16 | 05:14 | 667 | 177 | 13.000000 | EXT | - |  | (c)
11345.724000 | 2.009000 | 1.906000 | -9.406000 | -9.509000 | -194.000000 | -164.000000 | -149.000000 | 104.000000 | 1906.000000 | 1022 |  | CORR | GENE | 05:39 | 05:44 | 05:46 | 538 | 90 | 10.000000 | EXT | - |  | (c)
11345.797000 | 2.082000 | 2.011000 | -9.333000 | -9.404000 | 15.000000 | 49.000000 | 49.000000 | 15.000000 | 2011.000000 | 1022 |  | CORR | GENE | 06:13 | 06:18 | 06:18 | 353 | 67 | 9.000000 | EXT | - |  | (c)
11354.013000 | 10.298000 | 10.280000 | -1.117000 | -1.135000 | -117.000000 | -91.000000 | -97.000000 | 77.000000 | 1099.000000 | 1022 |  | CORR | PITT | 05:51 | 05:55 | 05:55 | 36 | 40 | 14.000000 | EXT | - |  | (c)
11354.944000 | 11.229000 | 11.169000 | -0.186000 | -0.246000 | -91.000000 | -68.000000 | -70.000000 | 50.000000 | 149.000000 | 1022 |  | CORR | AXGR | 05:56 | 05:59 | 05:59 | 97 | 41 | 12.000000 | EXT | - |  | (c)
11355.054000 | 11.339000 | 11.278000 | -0.076000 | -0.137000 | -38.000000 | 9.000000 | 218.000000 | 0.000000 | 30.000000 | 1022 |  | CORR | GENE | 06:04 | 06:12 | 06:45 | 107 | 512 | 13.000000 | EXT | - |  | (c)
11355.130000 | 0.000000 | -0.034000 | -11.695000 | -11.729000 | 899.000000 | 1113.000000 | 1239.000000 | 899.000000 |  | 1023 | Нарушение формы кольцевого шва | GWAN |  | 02:28 | 03:02 | 03:23 | 0 | 681 |  | EXT | Нарушение формы кольцевого шва |  | (c)
11363.347000 | 8.217000 | 8.087000 | -3.478000 | -3.608000 | 2183.000000 | -2156.000000 | -2090.000000 | 1901.000000 | 3366.000000 | 1023 |  | DENT |  | 05:55 | 06:14 | 06:25 | 242 | 378 | 0.281690 |  | - |  | (c)
11366.825000 | 0.000000 | -0.026000 | -11.430000 | -11.456000 | 808.000000 | 877.000000 | 985.000000 | 65.207409 |  | 1024 | Смещение кромок | GWAN |  | 03:25 | 03:36 | 03:53 | 0 | 354 | 3.428000 | EXT | Смещение кромок. Наружу. Величина смещения - 3.4 мм. |  | (c)
11366.825000 | 0.000000 | -0.021000 | -11.430000 | -11.451000 | 1880.000000 | 2182.000000 | 2185.000000 | 0.000000 |  | 1024 | Смещение кромок | GWAN |  | 06:18 | 07:06 | 07:07 | 0 | 610 | 4.161000 | EXT | Смещение кромок. Наружу. Величина смещения - 4.2 мм. |  | (c)
11366.825000 | 0.000000 | -0.032000 | -11.430000 | -11.462000 | -828.000000 | -540.000000 | -401.000000 | 2.098358 |  | 1024 | Нарушение формы кольцевого шва | GWAN |  | 11:01 | 11:47 | 00:10 | 0 | 854 |  | EXT | Нарушение формы кольцевого шва |  | (c)
11378.255000 | 0.000000 | -0.027000 | -11.410000 | -11.437000 | 504.000000 | 651.000000 | 629.000000 | 40.706226 |  | 1025 | Нарушение формы кольцевого шва | GWAN |  | 02:43 | 03:07 | 03:03 | 0 | 249 |  | EXT | Нарушение формы кольцевого шва |  | (c)
11378.255000 | 0.000000 | -0.031000 | -11.410000 | -11.441000 | 1357.000000 | 1863.000000 | 1692.000000 | 0.000000 |  | 1025 | Нарушение формы кольцевого шва | GWAN |  | 05:01 | 06:22 | 05:55 | 0 | 670 |  | EXT | Нарушение формы кольцевого шва |  | (c)
11378.255000 | 0.000000 | -0.013000 | -11.410000 | -11.423000 | -1917.000000 | -1590.000000 | -1603.000000 | 50.676236 |  | 1025 | Нарушение формы кольцевого шва | GWAN |  | 08:12 | 09:05 | 09:03 | 0 | 629 |  | EXT | Нарушение формы кольцевого шва |  | (c)
11389.665000 | 0.000000 | -0.028000 | -11.510000 | -11.538000 | -1161.000000 | -618.000000 | -802.000000 | 6.874956 |  | 1026 | Нарушение формы кольцевого шва | GWAN |  | 07:19 | 08:46 | 08:16 | 0 | 717 |  | EXT | Нарушение формы кольцевого шва |  | (c)
11389.665000 | 0.000000 | -0.026000 | -11.510000 | -11.536000 | 287.000000 | 588.000000 | 705.000000 | 56.919279 |  | 1026 | Нарушение формы кольцевого шва | GWAN |  | 11:12 | 00:01 | 00:20 | 0 | 836 |  | EXT | Нарушение формы кольцевого шва |  | (c)
11394.957000 | 5.292000 | 5.173000 | -6.218000 | -6.337000 | -1903.000000 | -1766.000000 | -1683.000000 | 26.455918 | 5173.000000 | 1026 |  | CORR | GENE | 05:19 | 05:41 | 05:54 | 160 | 439 | 10.000000 | EXT | - |  | (c)
11397.272000 | 7.607000 | 7.592000 | -3.903000 | -3.918000 | -1891.000000 | -1855.000000 | -1828.000000 | 27.424298 | 3890.000000 | 1026 |  | CORR | СIGR | 05:21 | 05:26 | 05:31 | 28 | 125 | 13.000000 | EXT | - |  | (c)
11397.539000 | 7.874000 | 7.864000 | -3.636000 | -3.646000 | -1893.000000 | -1841.000000 | -1856.000000 | 27.262901 | 3625.000000 | 1026 |  | CORR | СIGR | 05:20 | 05:29 | 05:26 | 21 | 73 | 14.000000 | EXT | - |  | (c)
11397.718000 | 8.053000 | 8.044000 | -3.457000 | -3.466000 | -1891.000000 | -1856.000000 | -1855.000000 | 27.424298 | 3446.000000 | 1026 |  | CORR | СIGR | 05:21 | 05:26 | 05:27 | 20 | 72 | 15.000000 | EXT | - |  | (c)
11398.062000 | 8.397000 | 8.387000 | -3.113000 | -3.123000 | -1888.000000 | -1825.000000 | -1836.000000 | 27.666392 | 3095.000000 | 1026 |  | CORR | СIGR | 05:21 | 05:31 | 05:30 | 28 | 104 | 11.000000 | EXT | - |  | (c)
11398.795000 | 9.130000 | 9.104000 | -2.380000 | -2.406000 | -1843.000000 | -1843.000000 | -1831.000000 | 31.297815 | 2376.000000 | 1026 |  | CORR | PITT | 05:28 | 05:28 | 05:30 | 30 | 24 | 12.000000 | EXT | - |  | (c)
11399.089000 | 9.424000 | 9.396000 | -2.086000 | -2.114000 | -1502.000000 | -1498.000000 | -1483.000000 | 58.815929 | 2041.000000 | 1026 |  | CORR | PITT | 06:23 | 06:24 | 06:26 | 73 | 37 | 13.000000 | EXT | - |  | (c)
11399.883000 | 10.218000 | 10.088000 | -1.292000 | -1.422000 | -1462.000000 | -1442.000000 | -1446.000000 | 61.979852 | 1254.000000 | 1026 |  | CORR | AXGR | 06:30 | 06:33 | 06:32 | 168 | 32 | 10.000000 | EXT | - |  | (c)
11400.357000 | 10.692000 | 10.617000 | -0.818000 | -0.893000 | -1887.000000 | -1860.000000 | -1849.000000 | 27.728534 | 637.000000 | 1026 |  | CORR | GENE | 05:21 | 05:26 | 05:27 | 256 | 77 | 10.000000 | EXT | - |  | (c)
11401.175000 | 0.000000 | -0.019000 | -11.235000 | -11.254000 | 1295.000000 | 1803.000000 | -2226.000000 | 0.000000 |  | 1027 | Нарушение формы кольцевого шва | GWAN |  | 02:25 | 03:47 | 04:57 | 0 | 1881 |  | EXT | Нарушение формы кольцевого шва |  | (c)
11404.654000 | 3.479000 | 3.443000 | -7.756000 | -7.792000 | -2008.000000 | -1723.000000 | -1821.000000 | 17.957794 | 3443.000000 | 1027 |  | CORR | GENE | 05:32 | 06:18 | 06:02 | 91 | 374 | 10.000000 | EXT | - |  | (c)
11412.410000 | 0.000000 | -0.016000 | -11.120000 | -11.136000 | 1703.000000 | 2102.000000 | 1963.000000 | 0.578435 |  | 1028 | Нарушение формы кольцевого шва | GWAN |  | 02:18 | 03:22 | 03:00 | 0 | 520 |  | EXT | Нарушение формы кольцевого шва |  | (c)
11417.220000 | 4.810000 | 4.714000 | -6.310000 | -6.406000 | -1298.000000 | -1240.000000 | -1112.000000 | 59.722348 | 4714.000000 | 1028 |  | DENT |  | 06:14 | 06:23 | 06:44 | 159 | 372 | 0.422535 |  | - |  | (c)
11420.436000 | 8.026000 | 7.990000 | -3.094000 | -3.130000 | -1480.000000 | -1398.000000 | -1366.000000 | 60.538660 | 3072.000000 | 1028 |  | CORR | GENE | 05:44 | 05:57 | 06:03 | 58 | 229 | 10.000000 | EXT | - |  | (c)
11422.145000 | 9.735000 | 9.721000 | -1.385000 | -1.399000 | -1637.000000 | -1583.000000 | -1575.000000 | 47.869030 | 1369.000000 | 1028 |  | CORR | СIGR | 05:19 | 05:28 | 05:29 | 30 | 124 | 9.000000 | EXT | - |  | (c)
11422.835000 | 10.425000 | 9.431000 | -0.695000 | -1.689000 | -1350.000000 | -1278.000000 | -1268.000000 | 71.024530 | 181.000000 | 1028 |  | CORR | GENE | 06:05 | 06:17 | 06:19 | 1508 | 165 | 10.000000 | EXT | - |  | (c)
11423.530000 | 0.000000 | -0.021000 | -11.395000 | -11.416000 | 907.000000 | 962.000000 | 1050.000000 | 72.322602 |  | 1029 | Смещение кромок | GWAN |  | 03:35 | 03:44 | 03:58 | 0 | 285 | 2.544000 | EXT | Смещение кромок. Наружу. Величина смещения - 2.5 мм. |  | (c)
11423.530000 | 0.000000 | -0.026000 | -11.395000 | -11.421000 | 1355.000000 | 1959.000000 | 1757.000000 | 0.000000 |  | 1029 | Смещение кромок | GWAN |  | 04:48 | 06:25 | 05:53 | 0 | 805 | 3.339000 | EXT | Смещение кромок. Наружу. Величина смещения - 3.3 мм. |  | (c)
11423.530000 | 0.000000 | -0.025000 | -11.395000 | -11.420000 | -1274.000000 | -295.000000 | -704.000000 | 10.748406 |  | 1029 | Нарушение формы кольцевого шва | GWAN |  | 09:43 | 00:21 | 11:15 | 0 | 1141 |  | EXT | Нарушение формы кольцевого шва |  | (c)
11426.236000 | 2.706000 | 1.864000 | -8.689000 | -9.531000 | 1192.000000 | 1291.000000 | 1279.000000 | 62.813788 | 1864.000000 | 1029 |  | CORR | GENE | 04:21 | 04:37 | 04:35 | 1579 | 173 | 10.000000 | EXT | - |  | (c)
11434.925000 | 0.000000 | -0.031000 | -11.445000 | -11.476000 | 1047.000000 | 1715.000000 | 1500.000000 | 1047.000000 |  | 1030 | Смещение кромок | GWAN |  | 00:08 | 01:55 | 01:21 | 0 | 906 | 4.112000 | EXT | Смещение кромок. Вовнутрь. Величина смещения - 4.1 мм. |  | (c)
11434.925000 | 0.000000 | -0.026000 | -11.445000 | -11.471000 | -864.000000 | -742.000000 | -638.000000 | 411.000000 |  | 1030 | Смещение кромок | GWAN |  | 06:59 | 07:19 | 07:36 | 0 | 453 | 3.236000 | EXT | Смещение кромок. Наружу. Величина смещения - 3.2 мм. |  | (c)
11446.370000 | 0.000000 | -0.035000 | -11.340000 | -11.375000 | 11.000000 | 437.000000 | 296.000000 | 11.000000 |  | 1031 | Нарушение формы кольцевого шва | GWAN |  | 02:45 | 03:54 | 03:31 | 0 | 569 |  | INT | Нарушение формы кольцевого шва |  | (c)
11447.862000 | 1.492000 | 0.605000 | -9.848000 | -10.735000 | 958.000000 | 973.000000 | 1048.000000 | 958.000000 | 605.000000 | 1031 |  | CORR | GENE | 05:18 | 05:20 | 05:32 | 1485 | 181 | 10.000000 | EXT | - |  | (c)
11450.206000 | 3.836000 | 2.961000 | -7.504000 | -8.379000 | 1031.000000 | 1113.000000 | 1087.000000 | 1031.000000 | 2961.000000 | 1031 |  | CORR | GENE | 05:29 | 05:43 | 05:39 | 923 | 113 | 10.000000 | EXT | - |  | (c)
11457.427000 | 11.057000 | 10.696000 | -0.283000 | -0.644000 | -1996.000000 | -1961.000000 | -1926.000000 | 1856.000000 | 54.000000 | 1031 |  | ARTD | GENE | 09:21 | 09:26 | 09:32 | 590 | 140 | 8.327722 | EXT | -. Эквивалент потери металла 8%. |  | (c)
11457.710000 | 0.000000 | -0.032000 | -11.505000 | -11.537000 | 154.000000 | -1443.000000 | 1614.000000 | 154.000000 |  | 1032 | Нарушение формы кольцевого шва | GWAN |  | 00:27 | 08:09 | 04:23 | 0 | 2919 |  | EXT | Нарушение формы кольцевого шва |  | (c)
11458.012000 | 0.302000 | 0.138000 | -11.203000 | -11.367000 | -1095.000000 | -992.000000 | -964.000000 | 834.000000 | 138.000000 | 1032 |  | ARTD | GENE | 09:06 | 09:22 | 09:27 | 917 | 261 | 6.306994 | EXT | -. Эквивалент потери металла 6%. |  | (c)
11469.215000 | 0.000000 | -0.019000 | -11.480000 | -11.499000 | 954.000000 | 1917.000000 | 1901.000000 | 954.000000 |  | 1033 | Нарушение формы кольцевого шва | GWAN |  | 02:47 | 05:22 | 05:20 | 0 | 1894 |  | EXT | Нарушение формы кольцевого шва |  | (c)
11469.215000 | 0.000000 | -0.027000 | -11.480000 | -11.507000 | -824.000000 | -175.000000 | -101.000000 | 622.000000 |  | 1033 | Нарушение формы кольцевого шва | GWAN |  | 10:00 | 11:45 | 11:56 | 0 | 1446 |  | EXT | Нарушение формы кольцевого шва |  | (c)
11480.695000 | 0.000000 | -0.033000 | -11.115000 | -11.148000 | 772.000000 | 1507.000000 | 1821.000000 | 772.000000 |  | 1034 | Нарушение формы кольцевого шва | GWAN |  | 01:01 | 03:00 | 03:51 | 0 | 2099 |  | EXT | Нарушение формы кольцевого шва |  | (c)
11491.810000 | 0.000000 | -0.030000 | -11.600000 | -11.630000 | 575.000000 | 1473.000000 | 1187.000000 | 575.000000 |  | 1035 | Нарушение формы кольцевого шва | GWAN |  | 11:58 | 02:23 | 01:37 | 0 | 1224 |  | EXT | Нарушение формы кольцевого шва. Аномалия находится на упругопластическом изгибе: R=544 D, максимальное растяжение на 6.3 час. |  | (c)
11503.410000 | 0.000000 | -0.030000 | -11.295000 | -11.325000 | 852.000000 | 1265.000000 | 1144.000000 | 852.000000 |  | 1036 | Нарушение формы кольцевого шва | GWAN |  | 00:34 | 01:41 | 01:21 | 0 | 584 |  | EXT | Нарушение формы кольцевого шва. Аномалия находится на упругопластическом изгибе: R=278 D, максимальное растяжение на 6.3 час. |  | (c)
11503.410000 | 0.000000 | -0.021000 | -11.295000 | -11.316000 | -1472.000000 | -1193.000000 | -1250.000000 | 1028.000000 |  | 1036 | Смещение кромок | GWAN |  | 06:19 | 07:04 | 06:55 | 0 | 444 | 2.912000 | EXT | Смещение кромок. Наружу. Величина смещения - 2.9 мм. Аномалия находится на упругопластическом изгибе: R=278 D, максимальное растяжение на 6.3 час. |  | (c)
11514.705000 | 0.000000 | -0.052000 | -11.690000 | -11.742000 | 1624.000000 | 1807.000000 | 2148.000000 | 1624.000000 |  | 1037 | Нарушение формы кольцевого шва | GWAN |  | 00:08 | 00:38 | 01:33 | 0 | 1048 |  | EXT | Нарушение формы кольцевого шва. Аномалия находится на упругопластическом изгибе: R=907 D, максимальное растяжение на 6.4 час. |  | (c)
11514.705000 | 0.000000 | -0.026000 | -11.690000 | -11.716000 | 296.000000 | 397.000000 | 381.000000 | 296.000000 |  | 1037 | Нарушение формы кольцевого шва | GWAN |  | 08:34 | 08:50 | 08:48 | 0 | 170 |  | EXT | Нарушение формы кольцевого шва. Аномалия находится на упругопластическом изгибе: R=907 D, максимальное растяжение на 6.4 час. |  | (c)
11534.269000 | 7.874000 | 7.766000 | -3.596000 | -3.704000 | -69.000000 | -25.000000 | -6.000000 | 0.000000 | 3363.000000 | 1038 |  | LWAN |  | 06:34 | 06:41 | 06:44 | 341 | 126 | 11.475309 | INT | -. Эквивалент потери металла 11%. |  | (c)
11537.865000 | 0.000000 | -0.020000 | -11.570000 | -11.590000 | -1795.000000 | 347.000000 | -700.000000 | 0.000000 |  | 1039 | Нарушение формы кольцевого шва | GWAN |  | 04:06 | 09:52 | 07:03 | 0 | 2190 |  | EXT | Нарушение формы кольцевого шва |  | (c)
11537.865000 | 0.000000 | -0.033000 | -11.570000 | -11.603000 | 859.000000 | 1754.000000 | 1399.000000 | 859.000000 |  | 1039 | Нарушение формы кольцевого шва | GWAN |  | 11:14 | 01:39 | 00:42 | 0 | 1081 |  | EXT | Нарушение формы кольцевого шва |  | (c)
11549.435000 | 0.000000 | -0.047000 | -11.390000 | -11.437000 | -1706.000000 | -1541.000000 | -1322.000000 | 938.000000 |  | 1040 | Нарушение формы кольцевого шва | GWAN |  | 01:02 | 01:29 | 02:04 | 0 | 768 |  | EXT | Нарушение формы кольцевого шва |  | (c)
11558.327000 | 8.892000 | 8.863000 | -2.498000 | -2.527000 | -2146.000000 | -2100.000000 | -2089.000000 | 2032.000000 | 2479.000000 | 1040 |  | GOUG | GENE | 11:51 | 11:59 | 00:01 | 48 | 114 | 7.000000 | EXT | -. Задир. |  | (c)
11558.485000 | 9.050000 | 9.003000 | -2.340000 | -2.387000 | -2054.000000 | -2022.000000 | -2019.000000 | 1985.000000 | 2299.000000 | 1040 |  | DENT |  | 00:06 | 00:11 | 00:12 | 88 | 69 | 0.352113 |  | -. Аномалия находится вблизи дефекта потери металла. |  | (c)
11558.903000 | 9.468000 | 9.428000 | -1.922000 | -1.962000 | -1550.000000 | -1515.000000 | -1415.000000 | 1279.000000 | 1573.000000 | 1040 |  | GOUG | GENE | 01:28 | 01:33 | 01:49 | 389 | 272 | 7.000000 | EXT | -. Задир. |  | (c)
11560.825000 | 0.000000 | -0.026000 | -11.690000 | -11.716000 | 1344.000000 | 1492.000000 | 1717.000000 | 1344.000000 |  | 1041 | Нарушение формы кольцевого шва | GWAN |  | 01:50 | 02:14 | 02:51 | 0 | 747 |  | EXT | Нарушение формы кольцевого шва |  | (c)
11572.515000 | 0.000000 | -0.031000 | -11.690000 | -11.721000 | 529.000000 | 666.000000 | 702.000000 | 529.000000 |  | 1042 | Смещение кромок | GWAN |  | 03:31 | 03:53 | 03:58 | 0 | 346 | 3.951000 | EXT | Смещение кромок. Наружу. Величина смещения - 4 мм. |  | (c)
11572.515000 | 0.000000 | -0.016000 | -11.690000 | -11.706000 | 1633.000000 | 1856.000000 | 1819.000000 | 1633.000000 |  | 1042 | Смещение кромок | GWAN |  | 06:29 | 07:05 | 06:59 | 0 | 372 | 3.123000 | EXT | Смещение кромок. Наружу. Величина смещения - 3.1 мм. |  | (c)
11572.515000 | 0.000000 | -0.022000 | -11.690000 | -11.712000 | -1949.000000 | -1917.000000 | -1033.000000 | 117.000000 |  | 1042 | Нарушение формы кольцевого шва | GWAN |  | 08:51 | 08:56 | 11:18 | 0 | 1832 |  | EXT | Нарушение формы кольцевого шва |  | (c)
11584.205000 | 0.000000 | -0.031000 | -11.670000 | -11.701000 | 1722.000000 | 2126.000000 | -2209.000000 | 1678.000000 |  | 1043 | Нарушение формы кольцевого шва | GWAN |  | 00:37 | 01:43 | 02:03 | 0 | 1061 |  | EXT | Нарушение формы кольцевого шва |  | (c)
11584.205000 | 0.000000 | -0.032000 | -11.670000 | -11.702000 | -1365.000000 | -1077.000000 | -972.000000 | 578.000000 |  | 1043 | Нарушение формы кольцевого шва | GWAN |  | 04:19 | 05:06 | 05:23 | 0 | 787 |  | EXT | Нарушение формы кольцевого шва |  | (c)
11595.875000 | 0.000000 | -0.013000 | -11.560000 | -11.573000 | 970.000000 | 1631.000000 | 1443.000000 | 970.000000 |  | 1044 | Нарушение формы кольцевого шва | GWAN |  | 00:25 | 02:12 | 01:42 | 0 | 948 |  | EXT | Нарушение формы кольцевого шва |  | (c)
11595.875000 | 0.000000 | -0.025000 | -11.560000 | -11.585000 | -1533.000000 | -458.000000 | -528.000000 | 0.000000 |  | 1044 | Нарушение формы кольцевого шва | GWAN |  | 05:41 | 08:35 | 08:23 | 0 | 2011 |  | EXT | Нарушение формы кольцевого шва |  | (c)
11602.907000 | 7.032000 | 6.999000 | -4.528000 | -4.561000 | 56.000000 | 161.000000 | 172.000000 | 56.000000 | 4522.000000 | 1044 |  | CORR | СIGR | 09:58 | 10:15 | 10:16 | 39 | 233 | 11.000000 | EXT | - |  | (c)
11607.435000 | 0.000000 | -0.056000 | -11.530000 | -11.586000 | 1655.000000 | 2076.000000 | 2079.000000 | 1655.000000 |  | 1045 | Смещение кромок | GWAN |  | 00:18 | 01:26 | 01:26 | 0 | 848 | 4.039000 | EXT | Смещение кромок. Вовнутрь. Величина смещения - 4 мм. |  | (c)
11607.435000 | 0.000000 | -0.031000 | -11.530000 | -11.561000 | -1485.000000 | -1339.000000 | -1200.000000 | 915.000000 |  | 1045 | Смещение кромок | GWAN |  | 03:51 | 04:14 | 04:37 | 0 | 569 | 3.416000 | EXT | Смещение кромок. Наружу. Величина смещения - 3.4 мм. |  | (c)
11607.435000 | 0.000000 | -0.026000 | -11.530000 | -11.556000 | -683.000000 | -303.000000 | -234.000000 | 0.000000 |  | 1045 | Смещение кромок | GWAN |  | 06:00 | 07:02 | 07:13 | 0 | 897 | 3.784000 | EXT | Смещение кромок. Наружу. Величина смещения - 3.8 мм. |  | (c)
11618.965000 | 0.000000 | -0.015000 | -11.635000 | -11.650000 | -1345.000000 | -1224.000000 | -922.000000 | 500.000000 |  | 1046 | Нарушение формы кольцевого шва | GWAN |  | 05:00 | 05:19 | 06:08 | 0 | 845 |  | EXT | Нарушение формы кольцевого шва |  | (c)
11618.965000 | 0.000000 | -0.026000 | -11.635000 | -11.661000 | 432.000000 | 1755.000000 | 1330.000000 | 432.000000 |  | 1046 | Нарушение формы кольцевого шва | GWAN |  | 09:47 | 01:20 | 00:12 | 0 | 1795 |  | EXT | Нарушение формы кольцевого шва |  | (c)
11630.600000 | 0.000000 | -0.034000 | -11.465000 | -11.499000 | 964.000000 | 1754.000000 | 1452.000000 | 964.000000 |  | 1047 | Нарушение формы кольцевого шва | GWAN |  | 00:04 | 02:11 | 01:22 | 0 | 976 |  | EXT | Нарушение формы кольцевого шва |  | (c)
11630.600000 | 0.000000 | -0.018000 | -11.465000 | -11.483000 | -108.000000 | 409.000000 | 270.000000 | 0.000000 |  | 1047 | Нарушение формы кольцевого шва | GWAN |  | 09:11 | 10:34 | 10:12 | 0 | 756 |  | EXT | Нарушение формы кольцевого шва |  | (c)
11642.065000 | 0.000000 | -0.038000 | -11.660000 | -11.698000 | 1498.000000 | 1539.000000 | 1762.000000 | 1498.000000 |  | 1048 | Нарушение формы кольцевого шва | GWAN |  | 04:05 | 04:12 | 04:48 | 0 | 528 |  | EXT | Нарушение формы кольцевого шва. Аномалия находится на упругопластическом изгибе: R=985 D, максимальное растяжение на 6.2 час. |  | (c)
11642.065000 | 0.000000 | -0.032000 | -11.660000 | -11.692000 | -868.000000 | 160.000000 | 2.000000 | 868.000000 |  | 1048 | Нарушение формы кольцевого шва | GWAN |  | 09:43 | 00:29 | 00:04 | 0 | 1740 |  | EXT | Нарушение формы кольцевого шва. Аномалия находится на упругопластическом изгибе: R=985 D, максимальное растяжение на 6.2 час. |  | (c)
11653.725000 | 0.000000 | -0.017000 | -11.250000 | -11.267000 | -1184.000000 | -981.000000 | -987.000000 | 790.000000 |  | 1049 | Нарушение формы кольцевого шва | GWAN |  | 04:31 | 05:04 | 05:03 | 0 | 394 |  | EXT | Нарушение формы кольцевого шва. Аномалия находится на упругопластическом изгибе: R=472 D, максимальное растяжение на 5.9 час. |  | (c)
11653.725000 | 0.000000 | -0.035000 | -11.250000 | -11.285000 | -466.000000 | -460.000000 | 0.000000 | 0.000000 |  | 1049 | Нарушение формы кольцевого шва | GWAN |  | 06:27 | 06:28 | 07:42 | 0 | 932 |  | EXT | Нарушение формы кольцевого шва. Аномалия находится на упругопластическом изгибе: R=472 D, максимальное растяжение на 5.9 час. |  | (c)
11664.975000 | 0.000000 | -0.025000 | -11.370000 | -11.395000 | -576.000000 | -434.000000 | -239.000000 | 0.000000 |  | 1050 | Нарушение формы кольцевого шва | GWAN |  | 04:06 | 04:29 | 05:01 | 0 | 674 |  | EXT | Нарушение формы кольцевого шва |  | (c)
11664.975000 | 0.000000 | -0.049000 | -11.370000 | -11.419000 | 1710.000000 | 2198.000000 | -2176.000000 | 1600.000000 |  | 1050 | Нарушение формы кольцевого шва | GWAN |  | 10:15 | 11:34 | 11:48 | 0 | 1151 |  | EXT | Нарушение формы кольцевого шва |  | (c)
11689.745000 | 1.880000 | 1.756000 | -9.600000 | -9.724000 | -2011.000000 | -1886.000000 | -1860.000000 | 1709.000000 | 1756.000000 | 1052 |  | DENT |  | 06:23 | 06:43 | 06:48 | 283 | 302 | 0.281690 |  | - |  | (c)
11699.345000 | 0.000000 | -0.035000 | -11.640000 | -11.675000 | 99.000000 | 687.000000 | 634.000000 | 99.000000 |  | 1053 | Нарушение формы кольцевого шва | GWAN |  | 07:17 | 08:52 | 08:43 | 0 | 1071 |  | EXT | Нарушение формы кольцевого шва |  | (c)
11710.985000 | 0.000000 | -0.045000 | -11.655000 | -11.700000 | -536.000000 | 70.000000 | -153.000000 | 0.000000 |  | 1054 | Нарушение формы кольцевого шва | GWAN |  | 00:17 | 01:54 | 01:18 | 0 | 765 |  | EXT | Нарушение формы кольцевого шва |  | (c)
11710.985000 | 0.000000 | -0.030000 | -11.655000 | -11.685000 | 1866.000000 | 2162.000000 | 2144.000000 | 1866.000000 |  | 1054 | Смещение кромок | GWAN |  | 06:44 | 07:32 | 07:29 | 0 | 555 | 3.580000 | EXT | Смещение кромок. Наружу. Величина смещения - 3.6 мм. |  | (c)
11710.985000 | 0.000000 | -0.031000 | -11.655000 | -11.686000 | -1939.000000 | -1627.000000 | -1391.000000 | 844.000000 |  | 1054 | Нарушение формы кольцевого шва | GWAN |  | 08:30 | 09:20 | 09:59 | 0 | 1095 |  | EXT | Нарушение формы кольцевого шва |  | (c)
11722.640000 | 0.000000 | -0.037000 | -11.100000 | -11.137000 | -233.000000 | 6.000000 | 234.000000 | 0.000000 |  | 1055 | Нарушение формы кольцевого шва | GWAN |  | 07:04 | 07:42 | 08:19 | 0 | 934 |  | EXT | Нарушение формы кольцевого шва |  | (c)
11722.640000 | 0.000000 | -0.033000 | -11.100000 | -11.133000 | 888.000000 | 1659.000000 | 1417.000000 | 888.000000 |  | 1055 | Нарушение формы кольцевого шва | GWAN |  | 10:04 | 00:09 | 11:30 | 0 | 1058 |  | EXT | Нарушение формы кольцевого шва |  | (c)
11733.740000 | 0.000000 | -0.017000 | -11.275000 | -11.292000 | -1678.000000 | -1613.000000 | -1479.000000 | 1279.000000 |  | 1056 | Нарушение формы кольцевого шва | GWAN |  | 03:58 | 04:09 | 04:31 | 0 | 399 |  | EXT | Нарушение формы кольцевого шва |  | (c)
11733.740000 | 0.000000 | -0.031000 | -11.275000 | -11.306000 | -264.000000 | -86.000000 | -43.000000 | 0.000000 |  | 1056 | Нарушение формы кольцевого шва | GWAN |  | 07:47 | 08:15 | 08:22 | 0 | 443 |  | EXT | Нарушение формы кольцевого шва |  | (c)
11733.740000 | 0.000000 | -0.036000 | -11.275000 | -11.311000 | 439.000000 | 670.000000 | 1355.000000 | 439.000000 |  | 1056 | Нарушение формы кольцевого шва | GWAN |  | 09:40 | 10:17 | 00:08 | 0 | 1833 |  | EXT | Нарушение формы кольцевого шва |  | (c)
11745.015000 | 0.000000 | -0.017000 | -11.590000 | -11.607000 | -1368.000000 | -277.000000 | -261.000000 | 0.000000 |  | 1057 | Нарушение формы кольцевого шва | GWAN |  | 02:46 | 05:42 | 05:45 | 0 | 2214 |  | EXT | Нарушение формы кольцевого шва |  | (c)
11747.014000 | 1.999000 | 1.988000 | -9.591000 | -9.602000 | -467.000000 | -384.000000 | -391.000000 | 315.000000 | 1988.000000 | 1057 |  | CORR | GENE | 05:11 | 05:25 | 05:24 | 49 | 152 | 10.000000 | EXT | - |  | (c)
11749.355000 | 4.340000 | 4.219000 | -7.250000 | -7.371000 | 44.000000 | 167.000000 | 192.000000 | 44.000000 | 4219.000000 | 1057 |  | DENT |  | 06:34 | 06:54 | 06:58 | 274 | 296 | 0.281690 |  | -. Аномалия находится вблизи продольного шва. |  | (c)
11767.420000 | 0.000000 | -0.028000 | -10.950000 | -10.978000 | 884.000000 | 1313.000000 | 1338.000000 | 884.000000 |  | 1059 | Нарушение формы кольцевого шва | GWAN |  | 08:08 | 09:17 | 09:21 | 0 | 908 |  | EXT | Нарушение формы кольцевого шва |  | (c)
11767.420000 | 0.000000 | -0.034000 | -10.950000 | -10.984000 | 1920.000000 | 2209.000000 | -2210.000000 | 1880.000000 |  | 1059 | Нарушение формы кольцевого шва | GWAN |  | 10:55 | 11:41 | 11:48 | 0 | 661 |  | EXT | Нарушение формы кольцевого шва |  | (c)
11778.370000 | 0.000000 | -0.036000 | -11.675000 | -11.711000 | 812.000000 | 1047.000000 | 1080.000000 | 812.000000 |  | 1060 | Смещение кромок | GWAN |  | 02:34 | 03:12 | 03:17 | 0 | 537 | 3.289000 | EXT | Смещение кромок. Наружу. Величина смещения - 3.3 мм. |  | (c)
11778.370000 | 0.000000 | -0.026000 | -11.675000 | -11.701000 | -2145.000000 | -2026.000000 | -1910.000000 | 1675.000000 |  | 1060 | Смещение кромок | GWAN |  | 06:37 | 06:56 | 07:15 | 0 | 471 | 2.772000 | EXT | Смещение кромок. Наружу. Величина смещения - 2.8 мм. |  | (c)
11790.045000 | 0.000000 | -0.029000 | -11.575000 | -11.604000 | 2174.000000 | -1173.000000 | -1290.000000 | 292.000000 |  | 1061 | Нарушение формы кольцевого шва | GWAN |  | 06:10 | 09:09 | 08:51 | 0 | 1995 |  | EXT | Нарушение формы кольцевого шва |  | (c)
11812.985000 | 0.000000 | -0.030000 | -11.670000 | -11.700000 | 462.000000 | 799.000000 | 723.000000 | 462.000000 |  | 1063 | Нарушение формы кольцевого шва | GWAN |  | 07:33 | 08:28 | 08:15 | 0 | 522 |  | EXT | Нарушение формы кольцевого шва |  | (c)
11812.985000 | 0.000000 | -0.026000 | -11.670000 | -11.696000 | 1900.000000 | 2050.000000 | 2062.000000 | 1900.000000 |  | 1063 | Нарушение формы кольцевого шва | GWAN |  | 11:25 | 11:50 | 11:52 | 0 | 323 |  | EXT | Нарушение формы кольцевого шва |  | (c)
11823.855000 | 10.870000 | 10.692000 | -0.800000 | -0.978000 | -51.000000 | 73.000000 | 93.000000 | 0.000000 | 669.000000 | 1063 |  | DENT |  | 06:11 | 06:31 | 06:34 | 309 | 288 | 0.281690 |  | -. Аномалия находится вблизи продольного шва. |  | (c)
11847.340000 | 0.000000 | -0.021000 | -11.695000 | -11.716000 | 849.000000 | 1127.000000 | 1153.000000 | 849.000000 |  | 1066 | Нарушение формы кольцевого шва | GWAN |  | 06:25 | 07:10 | 07:14 | 0 | 607 |  | EXT | Нарушение формы кольцевого шва. Аномалия находится на упругопластическом изгибе: R=425 D, максимальное растяжение на 6.2 час. |  | (c)
11859.035000 | 0.000000 | -0.033000 | -11.580000 | -11.613000 | -169.000000 | 425.000000 | 541.000000 | 0.000000 |  | 1067 | Нарушение формы кольцевого шва | GWAN |  | 01:09 | 02:45 | 03:03 | 0 | 1420 |  | EXT | Нарушение формы кольцевого шва. Аномалия находится на упругопластическом изгибе: R=525 D, максимальное растяжение на 6.2 час. |  | (c)
11859.035000 | 0.000000 | -0.031000 | -11.580000 | -11.611000 | 1946.000000 | -2207.000000 | -2142.000000 | 1768.000000 |  | 1067 | Нарушение формы кольцевого шва | GWAN |  | 06:50 | 07:40 | 07:50 | 0 | 747 |  | EXT | Нарушение формы кольцевого шва. Аномалия находится на упругопластическом изгибе: R=525 D, максимальное растяжение на 6.2 час. |  | (c)
11870.615000 | 0.000000 | -0.035000 | -11.665000 | -11.700000 | -170.000000 | 37.000000 | 393.000000 | 0.000000 |  | 1068 | Нарушение формы кольцевого шва | GWAN |  | 00:16 | 00:49 | 01:47 | 0 | 1125 |  | EXT | Нарушение формы кольцевого шва |  | (c)
11893.845000 | 0.000000 | -0.034000 | -11.555000 | -11.589000 | -1297.000000 | -1008.000000 | -867.000000 | 438.000000 |  | 1070 | Нарушение формы кольцевого шва | GWAN |  | 00:39 | 01:26 | 01:49 | 0 | 859 |  | EXT | Нарушение формы кольцевого шва |  | (c)
11893.845000 | 0.000000 | -0.029000 | -11.555000 | -11.584000 | 1494.000000 | -2187.000000 | 2113.000000 | 1494.000000 |  | 1070 | Нарушение формы кольцевого шва | GWAN |  | 08:10 | 10:16 | 09:50 | 0 | 1237 |  | EXT | Нарушение формы кольцевого шва |  | (c)
11905.400000 | 0.000000 | -0.036000 | -11.400000 | -11.436000 | -1724.000000 | -1607.000000 | -1203.000000 | 681.000000 |  | 1071 | Нарушение формы кольцевого шва | GWAN |  | 00:21 | 00:40 | 01:45 | 0 | 1043 |  | EXT | Нарушение формы кольцевого шва |  | (c)
11905.400000 | 0.000000 | -0.023000 | -11.400000 | -11.423000 | -111.000000 | 33.000000 | 115.000000 | 0.000000 |  | 1071 | Нарушение формы кольцевого шва | GWAN |  | 04:42 | 05:05 | 05:18 | 0 | 452 |  | EXT | Нарушение формы кольцевого шва |  | (c)
11905.400000 | 0.000000 | -0.041000 | -11.400000 | -11.441000 | 909.000000 | 1299.000000 | 1304.000000 | 909.000000 |  | 1071 | Нарушение формы кольцевого шва | GWAN |  | 07:26 | 08:29 | 08:30 | 0 | 790 |  | EXT | Нарушение формы кольцевого шва |  | (c)
11915.955000 | 10.555000 | 9.992000 | -0.845000 | -1.408000 | 240.000000 | 340.000000 | 377.000000 | 240.000000 | 314.000000 | 1071 |  | DENT |  | 05:38 | 05:54 | 06:00 | 1094 | 275 | 0.352113 |  | - |  | (c)
11916.800000 | 0.000000 | -0.021000 | -11.350000 | -11.371000 | 1974.000000 | -2202.000000 | -2151.000000 | 1816.000000 |  | 1072 | Нарушение формы кольцевого шва | GWAN |  | 01:47 | 02:33 | 02:41 | 0 | 672 |  | EXT | Нарушение формы кольцевого шва |  | (c)
11916.800000 | 0.000000 | -0.021000 | -11.350000 | -11.371000 | -1005.000000 | -828.000000 | -865.000000 | 726.000000 |  | 1072 | Смещение кромок | GWAN |  | 05:46 | 06:14 | 06:08 | 0 | 279 | 2.978000 | EXT | Смещение кромок. Вовнутрь. Величина смещения - 3 мм. |  | (c)
11939.398000 | 11.248000 | 11.096000 | -0.397000 | -0.549000 | -315.000000 | 18.000000 | -108.000000 | 0.000000 | 307.000000 | 1073 |  | DENT |  | 06:07 | 07:01 | 06:41 | 242 | 414 | 0.845070 |  | -. Аномалия находится вблизи продольного шва. |  | (c)
11939.795000 | 0.000000 | -0.030000 | -11.305000 | -11.335000 | 947.000000 | 1228.000000 | 1301.000000 | 947.000000 |  | 1074 | Нарушение формы кольцевого шва | GWAN |  | 02:39 | 03:24 | 03:36 | 0 | 707 |  | EXT | Нарушение формы кольцевого шва |  | (c)
11939.805000 | 0.010000 | -0.177000 | -11.295000 | -11.482000 | 2213.000000 | -2179.000000 | -2064.000000 | 1880.000000 |  | 1074 |  | DENT |  | 06:03 | 06:14 | 06:33 | 187 | 368 | 0.492958 |  | -. Аномалия находится вблизи кольцевого сварного шва. Аномалия находится вблизи продольного шва. |  | (c)
11941.552000 | 1.757000 | 1.636000 | -9.548000 | -9.669000 | 2225.000000 | -2109.000000 | -2057.000000 | 1877.000000 | 1636.000000 | 1074 |  | DENT |  | 06:05 | 06:26 | 06:34 | 213 | 359 | 0.352113 |  | - |  | (c)
11951.100000 | 0.000000 | -0.031000 | -11.405000 | -11.436000 | -1639.000000 | -1086.000000 | -1194.000000 | 750.000000 |  | 1075 | Нарушение формы кольцевого шва | GWAN |  | 00:22 | 01:51 | 01:33 | 0 | 889 |  | EXT | Нарушение формы кольцевого шва |  | (c)
11951.100000 | 0.000000 | -0.026000 | -11.405000 | -11.431000 | -207.000000 | 46.000000 | 46.000000 | 0.000000 |  | 1075 | Смещение кромок | GWAN |  | 04:13 | 04:53 | 04:54 | 0 | 505 | 2.853000 | EXT | Смещение кромок. Наружу. Величина смещения - 2.9 мм. |  | (c)
11951.100000 | 0.000000 | -0.041000 | -11.405000 | -11.446000 | 610.000000 | 975.000000 | 887.000000 | 610.000000 |  | 1075 | Смещение кромок | GWAN |  | 06:25 | 07:23 | 07:09 | 0 | 555 | 3.443000 | EXT | Смещение кромок. Наружу. Величина смещения - 3.4 мм. |  | (c)
11974.230000 | 0.000000 | -0.007000 | -11.585000 | -11.592000 | -955.000000 | -687.000000 | -635.000000 | 315.000000 |  | 1077 | Нарушение формы кольцевого шва | GWAN |  | 02:57 | 03:40 | 03:48 | 0 | 640 |  | EXT | Нарушение формы кольцевого шва |  | (c)
11974.230000 | 0.000000 | -0.030000 | -11.585000 | -11.615000 | 54.000000 | 816.000000 | 1071.000000 | 54.000000 |  | 1077 | Нарушение формы кольцевого шва | GWAN |  | 05:40 | 07:43 | 08:24 | 0 | 2034 |  | EXT | Нарушение формы кольцевого шва |  | (c)
12007.270000 | 0.000000 | -0.058000 | -11.290000 | -11.348000 | -492.000000 | -2061.000000 | 1320.000000 | 0.000000 |  | 1080 | Нарушение формы кольцевого шва | GWAN |  | 10:22 | 06:09 | 03:14 | 0 | 3624 |  | EXT | Нарушение формы кольцевого шва |  | (c)
12018.560000 | 0.000000 | -0.028000 | -11.620000 | -11.648000 | -719.000000 | -474.000000 | -441.000000 | 164.000000 |  | 1081 | Нарушение формы кольцевого шва | GWAN |  | 02:13 | 02:52 | 02:58 | 0 | 555 |  | EXT | Нарушение формы кольцевого шва |  | (c)
12018.560000 | 0.000000 | -0.024000 | -11.620000 | -11.644000 | -2218.000000 | -1923.000000 | -1990.000000 | 1762.000000 |  | 1081 | Нарушение формы кольцевого шва | GWAN |  | 10:11 | 10:59 | 10:48 | 0 | 456 |  | EXT | Нарушение формы кольцевого шва |  | (c)
12018.566000 | 0.006000 | -0.469000 | -11.614000 | -12.089000 | 602.000000 | 802.000000 | 732.000000 | 602.000000 |  | 1081 |  | DENT |  | 05:46 | 06:18 | 06:07 | 993 | 259 | 0.211268 |  | -. Аномалия находится вблизи кольцевого сварного шва. |  | (c)
12030.180000 | 0.000000 | -0.024000 | -11.725000 | -11.749000 | -1746.000000 | -1029.000000 | -868.000000 | 0.000000 |  | 1082 | Нарушение формы кольцевого шва | GWAN |  | 03:07 | 05:02 | 05:28 | 0 | 1755 |  | EXT | Нарушение формы кольцевого шва |  | (c)
12041.905000 | 0.000000 | -0.017000 | -11.325000 | -11.342000 | -910.000000 | -682.000000 | -268.000000 | 0.000000 |  | 1083 | Нарушение формы кольцевого шва | GWAN |  | 04:17 | 04:54 | 06:01 | 0 | 1284 |  | EXT | Нарушение формы кольцевого шва |  | (c)
12043.505000 | 1.600000 | 1.555000 | -9.725000 | -9.770000 | -1209.000000 | -1094.000000 | -1123.000000 | 1037.000000 | 1555.000000 | 1083 |  | DENT |  | 03:29 | 03:47 | 03:43 | 81 | 172 | 0.211268 |  | - |  | (c)
12053.230000 | 0.000000 | -0.006000 | -11.710000 | -11.716000 | -1578.000000 | -1085.000000 | -1250.000000 | 922.000000 |  | 1084 | Смещение кромок | GWAN |  | 06:02 | 07:21 | 06:55 | 0 | 656 | 3.728000 | EXT | Смещение кромок. Наружу. Величина смещения - 3.7 мм. |  | (c)
12053.230000 | 0.000000 | -0.026000 | -11.710000 | -11.736000 | 65.000000 | 972.000000 | 851.000000 | 65.000000 |  | 1084 | Нарушение формы кольцевого шва | GWAN |  | 10:27 | 00:53 | 00:34 | 0 | 1572 |  | EXT | Нарушение формы кольцевого шва |  | (c)
12064.940000 | 0.000000 | -0.041000 | -11.275000 | -11.316000 | -1498.000000 | -1260.000000 | -1136.000000 | 62.512296 |  | 1085 | Смещение кромок | GWAN |  | 10:31 | 11:09 | 11:29 | 0 | 723 | 5.408000 | EXT | Смещение кромок. Вовнутрь. Аномалия находится на отводе. Величина смещения - 5.4 мм. |  | (c)
12076.215000 | 0.000000 | -0.020000 | -11.215000 | -11.235000 | 1225.000000 | 1297.000000 | 1430.000000 | 1225.000000 |  | 1086 | Нарушение формы кольцевого шва | GWAN |  | 01:12 | 01:23 | 01:45 | 0 | 408 |  | EXT | Нарушение формы кольцевого шва. Аномалия находится на отводе. |  | (c)
12076.215000 | 0.000000 | -0.031000 | -11.215000 | -11.246000 | 1815.000000 | 1917.000000 | 1911.000000 | 1815.000000 |  | 1086 | Смещение кромок | GWAN |  | 02:47 | 03:03 | 03:03 | 0 | 192 | 3.576000 | EXT | Смещение кромок. Наружу. Аномалия находится на отводе. Величина смещения - 3.6 мм. |  | (c)
12076.215000 | 0.000000 | -0.026000 | -11.215000 | -11.241000 | -2001.000000 | -1868.000000 | -1869.000000 | 1737.000000 |  | 1086 | Смещение кромок | GWAN |  | 04:31 | 04:53 | 04:52 | 0 | 264 | 4.470000 | EXT | Смещение кромок. Наружу. Аномалия находится на отводе. Величина смещения - 4.5 мм. |  | (c)
12098.700000 | 0.000000 | -0.033000 | -11.405000 | -11.438000 | -2126.000000 | -1426.000000 | -1681.000000 | 1236.000000 |  | 1088 | Нарушение формы кольцевого шва | GWAN |  | 11:50 | 01:43 | 01:02 | 0 | 890 |  | EXT | Нарушение формы кольцевого шва |  | (c)
12110.105000 | 0.000000 | -0.014000 | -11.325000 | -11.339000 | -1387.000000 | -1132.000000 | -935.000000 | 484.000000 |  | 1089 | Нарушение формы кольцевого шва | GWAN |  | 02:48 | 03:29 | 04:01 | 0 | 903 |  | EXT | Нарушение формы кольцевого шва. Аномалия находится на упругопластическом изгибе: R=652 D, максимальное растяжение на 6.1 час. |  | (c)
12110.105000 | 0.000000 | -0.028000 | -11.325000 | -11.353000 | 11.000000 | 373.000000 | 821.000000 | 11.000000 |  | 1089 | Нарушение формы кольцевого шва | GWAN |  | 06:34 | 07:32 | 08:44 | 0 | 1620 |  | EXT | Нарушение формы кольцевого шва. Аномалия находится на упругопластическом изгибе: R=652 D, максимальное растяжение на 6.1 час. |  | (c)
12113.542000 | 3.437000 | 3.421000 | -7.888000 | -7.904000 | -255.000000 | -98.000000 | -123.000000 | 0.000000 | 3421.000000 | 1089 |  | CORR | СIGR | 05:51 | 06:16 | 06:12 | 36 | 264 | 10.000000 | EXT | -. Аномалия находится на упругопластическом изгибе: R=510 D, максимальное растяжение на 6.2 час. |  | (c)
12114.688000 | 4.583000 | 4.574000 | -6.742000 | -6.751000 | -201.000000 | -167.000000 | -184.000000 | 167.000000 | 4574.000000 | 1089 |  | CORR | PITT | 05:59 | 06:05 | 06:02 | 30 | 34 | 11.000000 | EXT | -. Аномалия находится на упругопластическом изгибе: R=490 D, максимальное растяжение на 6.3 час. |  | (c)
12115.986000 | 5.881000 | 5.876000 | -5.444000 | -5.449000 | -372.000000 | -261.000000 | -316.000000 | 261.000000 | 5416.000000 | 1089 |  | CORR | СIGR | 05:32 | 05:50 | 05:41 | 33 | 111 | 12.000000 | EXT | -. Аномалия находится на упругопластическом изгибе: R=486 D, максимальное растяжение на 6.3 час. |  | (c)
12116.609000 | 6.504000 | 6.486000 | -4.821000 | -4.839000 | -257.000000 | -183.000000 | -184.000000 | 112.000000 | 4792.000000 | 1089 |  | CORR | GENE | 05:50 | 06:02 | 06:02 | 47 | 145 | 8.000000 | EXT | -. Аномалия находится на упругопластическом изгибе: R=491 D, максимальное растяжение на 6.3 час. |  | (c)
12121.430000 | 0.000000 | -0.035000 | -11.470000 | -11.505000 | -1959.000000 | -1717.000000 | -1653.000000 | 1346.000000 |  | 1090 | Нарушение формы кольцевого шва | GWAN |  | 05:30 | 06:09 | 06:19 | 0 | 613 |  | EXT | Нарушение формы кольцевого шва. Аномалия находится на упругопластическом изгибе: R=920 D, максимальное растяжение на 6.7 час. |  | (c)
12132.900000 | 0.000000 | -0.036000 | -11.535000 | -11.571000 | 512.000000 | 1242.000000 | 1239.000000 | 512.000000 |  | 1091 | Нарушение формы кольцевого шва | GWAN |  | 08:15 | 10:13 | 10:12 | 0 | 1454 |  | EXT | Нарушение формы кольцевого шва |  | (c)
12144.435000 | 0.000000 | -0.031000 | -10.725000 | -10.756000 | -1764.000000 | -1555.000000 | -1574.000000 | 1383.000000 |  | 1092 | Смещение кромок | GWAN |  | 07:19 | 07:53 | 07:50 | 0 | 380 | 2.728000 | EXT | Смещение кромок. Наружу. Величина смещения - 2.7 мм. |  | (c)
12144.435000 | 0.000000 | -0.035000 | -10.725000 | -10.760000 | -123.000000 | 855.000000 | 447.000000 | 123.000000 |  | 1092 | Нарушение формы кольцевого шва | GWAN |  | 11:44 | 02:22 | 01:16 | 0 | 1140 |  | EXT | Нарушение формы кольцевого шва |  | (c)
12155.160000 | 0.000000 | -0.030000 | -11.179000 | -11.209000 | 2058.000000 | -1823.000000 | -2040.000000 | 1677.000000 |  | 1093а | Нарушение формы кольцевого шва | GWAN |  | 11:20 | 00:54 | 00:19 | 0 | 726 |  | EXT | Нарушение формы кольцевого шва |  | (c)
12176.898000 | 0.000000 | -0.069000 | -12.169000 | -12.238000 | -586.000000 | -321.000000 | 269.000000 | 586.000000 |  | 1094а | Нарушение формы кольцевого шва | GWAN |  | 11:06 | 11:49 | 01:24 | 0 | 1711 |  | EXT | Нарушение формы кольцевого шва. Аномалия находится на упругопластическом изгибе: R=375 D, максимальное растяжение на 6.2 час. |  | (c)
12189.067000 | 0.000000 | -0.031000 | -12.024000 | -12.055000 | 1544.000000 | 1901.000000 | 1893.000000 | 1544.000000 |  | 1095а | Смещение кромок | GWAN |  | 02:44 | 03:42 | 03:40 | 0 | 697 | 3.214000 | EXT | Смещение кромок. Вовнутрь. Величина смещения - 3.2 мм. Аномалия находится на упругопластическом изгибе: R=412 D, максимальное растяжение на 5 час. |  | (c)
12189.067000 | 0.000000 | -0.045000 | -12.024000 | -12.069000 | -551.000000 | 105.000000 | 373.000000 | 0.000000 |  | 1095а | Нарушение формы кольцевого шва | GWAN |  | 09:06 | 10:52 | 11:35 | 0 | 1847 |  | EXT | Нарушение формы кольцевого шва. Аномалия находится на упругопластическом изгибе: R=412 D, максимальное растяжение на 5 час. |  | (c)
12212.515000 | 0.000000 | -0.046000 | -11.595000 | -11.641000 | 517.000000 | 1425.000000 | -2213.000000 | 482.000000 |  | 1098 | Нарушение формы кольцевого шва | GWAN |  | 02:23 | 04:49 | 07:02 | 0 | 3462 |  | EXT | Нарушение формы кольцевого шва |  | (c)
12235.780000 | 0.000000 | -0.040000 | -11.200000 | -11.240000 | 136.000000 | 331.000000 | 339.000000 | 136.000000 |  | 1100 | Нарушение формы кольцевого шва | GWAN |  | 08:15 | 08:47 | 08:48 | 0 | 406 |  | EXT | Нарушение формы кольцевого шва |  | (c)
12246.980000 | 0.000000 | -0.058000 | -11.685000 | -11.743000 | -785.000000 | -700.000000 | -719.000000 | 653.000000 |  | 1101 | Непровар / утяжина | GWAN |  | 06:05 | 06:19 | 06:16 | 0 | 132 | 10.000000 | INT | Непровар / утяжина |  | (c)
12254.386000 | 7.406000 | 7.347000 | -4.279000 | -4.338000 | 168.000000 | 202.000000 | 599.000000 | 168.000000 | 4262.000000 | 1101 |  | GOUG | GENE | 08:39 | 08:44 | 09:49 | 76 | 862 | 6.000000 | EXT | -. Задир. |  | (c)
12254.818000 | 7.838000 | 7.739000 | -3.847000 | -3.946000 | -842.000000 | -703.000000 | -758.000000 | 675.000000 | 3754.000000 | 1101 |  | DENT |  | 05:56 | 06:18 | 06:10 | 192 | 167 | 0.281690 |  | - |  | (c)
12281.625000 | 0.000000 | -0.042000 | -11.690000 | -11.732000 | -1998.000000 | -668.000000 | -995.000000 | 0.000000 |  | 1104 | Нарушение формы кольцевого шва | GWAN |  | 03:07 | 06:42 | 05:49 | 0 | 2007 |  | EXT | Нарушение формы кольцевого шва |  | (c)
12285.221000 | 3.596000 | 3.337000 | -8.094000 | -8.353000 | -19.000000 | 2.000000 | 23.000000 | 0.000000 | 3337.000000 | 1104 |  | LWAN |  | 08:26 | 08:30 | 08:33 | 422 | 83 | 7.041538 | INT | -. Эквивалент потери металла 7%. |  | (c)
12293.315000 | 0.000000 | -0.061000 | -11.400000 | -11.461000 | 574.000000 | 1801.000000 | -1868.000000 | 151.000000 |  | 1105 | Нарушение формы кольцевого шва | GWAN |  | 06:16 | 09:34 | 11:42 | 0 | 4038 |  | EXT | Нарушение формы кольцевого шва |  | (c)
12316.260000 | 0.000000 | -0.032000 | -11.005000 | -11.037000 | 1434.000000 | 1855.000000 | 1871.000000 | 1434.000000 |  | 1107 | Нарушение формы кольцевого шва | GWAN |  | 01:53 | 03:01 | 03:04 | 0 | 873 |  | EXT | Нарушение формы кольцевого шва |  | (c)
12325.110000 | 8.850000 | 8.787000 | -2.155000 | -2.218000 | 978.000000 | 1019.000000 | 1026.000000 | 978.000000 | 2107.000000 | 1107 |  | DENT |  | 00:40 | 00:46 | 00:48 | 111 | 96 | 0.633803 |  | - |  | (c)
12327.260000 | 11.000000 | 10.940000 | -0.005000 | -0.065000 | -2165.000000 | -2148.000000 | -2152.000000 | 2138.000000 | 5.000000 | 1107 |  | CORR | AXGR | 04:12 | 04:15 | 04:15 | 60 | 27 | 14.000000 | EXT | - |  | (c)
12327.300000 | 0.035000 | 0.035000 | -11.320000 | -11.320000 | 368.000000 | 454.000000 | 422.000000 | 368.000000 | 35.000000 | 1108 |  | CORR | GENE | 04:02 | 04:16 | 04:11 | 90 | 109 | 9.000000 | EXT | -. Аномалия находится на отводе. |  | (c)
12329.110000 | 1.845000 | 1.828000 | -9.510000 | -9.527000 | -908.000000 | -859.000000 | -875.000000 | 842.000000 | 1828.000000 | 1108 |  | DENT |  | 00:36 | 00:44 | 00:41 | 62 | 66 | 0.281690 |  | -. Аномалия находится на отводе. |  | (c)
12333.228000 | 5.963000 | 5.961000 | -5.392000 | -5.394000 | 148.000000 | 227.000000 | 209.000000 | 148.000000 | 5363.000000 | 1108 |  | CORR | СIGR | 03:26 | 03:39 | 03:36 | 31 | 122 | 10.000000 | EXT | -. Аномалия находится на отводе. |  | (c)
12333.732000 | 6.467000 | 6.405000 | -4.888000 | -4.950000 | 32.000000 | 174.000000 | 113.000000 | 32.000000 | 4878.000000 | 1108 |  | CORR | GENE | 03:08 | 03:30 | 03:21 | 72 | 163 | 10.000000 | EXT | -. Аномалия находится на отводе. |  | (c)
12333.804000 | 6.539000 | 6.528000 | -4.816000 | -4.827000 | 282.000000 | 325.000000 | 314.000000 | 282.000000 | 4807.000000 | 1108 |  | CORR | СIGR | 03:48 | 03:55 | 03:53 | 20 | 65 | 11.000000 | EXT | -. Аномалия находится на отводе. |  | (c)
12338.620000 | 0.000000 | -0.018000 | -11.530000 | -11.548000 | 180.000000 | 2118.000000 | 1273.000000 | 180.000000 |  | 1109 | Нарушение формы кольцевого шва | GWAN |  | 02:54 | 08:06 | 05:50 | 0 | 2186 |  | EXT | Нарушение формы кольцевого шва. Аномалия находится на отводе. |  | (c)
12341.635000 | 3.015000 | 2.888000 | -8.515000 | -8.642000 | 648.000000 | 663.000000 | 688.000000 | 648.000000 | 2888.000000 | 1109 |  | CORR | GENE | 04:09 | 04:12 | 04:16 | 170 | 80 | 10.000000 | EXT | - |  | (c)
12362.742000 | 0.972000 | 0.787000 | -10.308000 | -10.493000 | -1434.000000 | -1351.000000 | -1389.000000 | 1343.000000 | 787.000000 | 1111 |  | CORR | GENE | 04:04 | 04:18 | 04:11 | 406 | 91 | 10.000000 | EXT | -. Аномалия находится на упругопластическом изгибе: R=761 D, максимальное растяжение на 5.7 час. |  | (c)
12365.068000 | 3.298000 | 3.290000 | -7.982000 | -7.990000 | 104.000000 | 143.000000 | 136.000000 | 104.000000 | 3290.000000 | 1111 |  | GOUG | СIGR | 08:12 | 08:19 | 08:18 | 17 | 64 | 6.000000 | EXT | -. Задир. Аномалия находится на упругопластическом изгибе: R=589 D, максимальное растяжение на 5.7 час. |  | (c)
12372.031000 | 10.261000 | 10.245000 | -1.019000 | -1.035000 | -222.000000 | -188.000000 | -175.000000 | 128.000000 | 1001.000000 | 1111 |  | ARTD | СIGR | 07:20 | 07:25 | 07:27 | 34 | 94 | 10.205903 | EXT | -. Эквивалент потери металла 10%. Аномалия находится на упругопластическом изгибе: R=407 D, максимальное растяжение на 5.8 час. |  | (c)
12382.752000 | 9.702000 | 9.433000 | -1.833000 | -2.102000 | -36.000000 | -18.000000 | 12.000000 | 0.000000 | 1680.000000 | 1112 |  | LWAN |  | 07:07 | 07:10 | 07:15 | 422 | 97 | 10.000000 | EXT | -. Эквивалент потери металла 10%. Аномалия находится на упругопластическом изгибе: R=867 D, максимальное растяжение на 5.6 час. |  | (c)
12384.585000 | 0.000000 | -0.027000 | -11.510000 | -11.537000 | -1949.000000 | -1939.000000 | -1174.000000 | 398.000000 |  | 1113 | Нарушение формы кольцевого шва | GWAN |  | 00:46 | 00:48 | 02:51 | 0 | 1551 |  | EXT | Нарушение формы кольцевого шва |  | (c)
12384.585000 | 0.000000 | -0.030000 | -11.510000 | -11.540000 | 564.000000 | 730.000000 | 727.000000 | 564.000000 |  | 1113 | Смещение кромок | GWAN |  | 07:32 | 07:59 | 07:58 | 0 | 325 | 3.467000 | EXT | Смещение кромок. Наружу. Величина смещения - 3.5 мм. |  | (c)
12399.002000 | 2.907000 | 2.799000 | -8.708000 | -8.816000 | -50.000000 | -23.000000 | -5.000000 | 0.000000 | 2799.000000 | 1114 |  | LWAN |  | 09:19 | 09:24 | 09:27 | 169 | 89 | 8.753415 | EXT | -. Эквивалент потери металла 9%. |  | (c)
12404.262000 | 8.167000 | 8.038000 | -3.448000 | -3.577000 | -1183.000000 | -1042.000000 | -959.000000 | 734.000000 | 3203.000000 | 1114 |  | DENT |  | 06:17 | 06:39 | 06:53 | 374 | 449 | 0.281690 |  | - |  | (c)
12407.710000 | 0.000000 | -0.039000 | -11.700000 | -11.739000 | -5.000000 | 140.000000 | 375.000000 | 0.000000 |  | 1115 | Нарушение формы кольцевого шва | GWAN |  | 00:11 | 00:35 | 01:13 | 0 | 760 |  | EXT | Нарушение формы кольцевого шва |  | (c)
12419.410000 | 0.000000 | -0.032000 | -11.675000 | -11.707000 | 1549.000000 | 1968.000000 | -2162.000000 | 1412.000000 |  | 1116 | Нарушение формы кольцевого шва | GWAN |  | 01:17 | 02:25 | 03:18 | 0 | 1500 |  | EXT | Нарушение формы кольцевого шва |  | (c)
12419.410000 | 0.000000 | -0.035000 | -11.675000 | -11.710000 | -100.000000 | 0.000000 | 423.000000 | 0.000000 |  | 1116 | Нарушение формы кольцевого шва | GWAN |  | 08:51 | 09:07 | 10:16 | 0 | 1046 |  | EXT | Нарушение формы кольцевого шва |  | (c)
12420.177000 | 0.767000 | 0.662000 | -10.908000 | -11.013000 | -860.000000 | -675.000000 | -692.000000 | 523.000000 | 662.000000 | 1116 |  | DENT |  | 06:48 | 07:18 | 07:16 | 174 | 337 | 0.352113 |  | - |  | (c)
12428.585000 | 9.175000 | 9.047000 | -2.500000 | -2.628000 | -1419.000000 | -1284.000000 | -1051.000000 | 683.000000 | 2458.000000 | 1116 |  | CORR | GENE | 05:18 | 05:40 | 06:18 | 170 | 736 | 13.000000 | EXT | - |  | (c)
12431.085000 | 0.000000 | -0.015000 | -11.720000 | -11.735000 | 476.000000 | 1058.000000 | 1045.000000 | 476.000000 |  | 1117 | Нарушение формы кольцевого шва | GWAN |  | 04:54 | 06:28 | 06:26 | 0 | 1138 |  | EXT | Нарушение формы кольцевого шва |  | (c)
12442.805000 | 0.000000 | -0.012000 | -11.315000 | -11.327000 | -36.000000 | 124.000000 | 550.000000 | 0.000000 |  | 1118 | Нарушение формы кольцевого шва | GWAN |  | 02:22 | 02:47 | 03:56 | 0 | 1171 |  | EXT | Нарушение формы кольцевого шва |  | (c)
12442.805000 | 0.000000 | -0.016000 | -11.315000 | -11.331000 | 1392.000000 | 1621.000000 | 1603.000000 | 16.695253 |  | 1118 | Смещение кромок | GWAN |  | 06:12 | 06:49 | 06:46 | 0 | 421 | 3.840000 | EXT | Смещение кромок. Наружу. Величина смещения - 3.8 мм. |  | (c)
12470.133000 | 4.768000 | 4.642000 | -6.567000 | -6.693000 | 2204.000000 | -2205.000000 | -2213.000000 | 1.403046 | 4642.000000 | 1120 |  | LWAN |  | 06:26 | 06:35 | 06:33 | 178 | 88 | 9.000000 | INT | -. Эквивалент потери металла 9%. |  | (c)
12470.484000 | 5.119000 | 4.992000 | -6.216000 | -6.343000 | 2184.000000 | 2210.000000 | 2210.000000 | 0.000000 | 4992.000000 | 1120 |  | CORR | GENE | 06:23 | 06:27 | 06:27 | 744 | 53 | 11.000000 | EXT | - |  | (c)
12472.807000 | 7.442000 | 5.842000 | -3.893000 | -5.493000 | 2188.000000 | 2208.000000 | 2209.000000 | 0.000000 | 2867.000000 | 1120 |  | CORR | AXGR | 06:24 | 06:27 | 06:27 | 2626 | 43 | 9.000000 | EXT | - |  | (c)
12488.220000 | 0.000000 | -0.025000 | -11.280000 | -11.305000 | 1395.000000 | -2176.000000 | 1936.000000 | 0.000000 |  | 1122 | Нарушение формы кольцевого шва | GWAN |  | 04:16 | 06:39 | 05:43 | 0 | 1082 |  | EXT | Нарушение формы кольцевого шва |  | (c)
12495.902000 | 7.682000 | 7.675000 | -3.598000 | -3.605000 | -1210.000000 | -1182.000000 | -1179.000000 | 84.865399 | 3592.000000 | 1122 |  | GOUG | CISL | 09:15 | 09:20 | 09:20 | 13 | 62 | 7.000000 | EXT | -. Задир. |  | (c)
12495.903000 | 7.683000 | 7.648000 | -3.597000 | -3.632000 | -1210.000000 | -1184.000000 | -1182.000000 | 84.593457 | 3572.000000 | 1122 |  | DENT |  | 09:15 | 09:19 | 09:20 | 60 | 55 | 0.211268 |  | -. Аномалия находится вблизи дефекта потери металла. |  | (c)
12498.980000 | 10.760000 | 10.617000 | -0.520000 | -0.663000 | 2177.000000 | 2222.000000 | 2200.000000 | 0.000000 | 401.000000 | 1122 |  | CORR | GENE | 06:22 | 06:29 | 06:25 | 262 | 45 | 9.000000 | EXT | - |  | (c)
12530.897000 | 0.000000 | -0.031000 | -1.928000 | -1.959000 | -586.000000 | 29.000000 | -94.000000 | 0.000000 |  | 1125б | Смещение кромок | GWAN |  | 06:16 | 07:55 | 07:35 | 0 | 985 | 4.186000 | EXT | Смещение кромок. Наружу. Величина смещения - 4.2 мм. |  | (c)
12566.201000 | 0.000000 | -0.001000 | -3.028000 | -3.029000 | 2076.000000 | -1943.000000 | -1732.000000 | 1079.000000 |  | 1128а | Нарушение формы кольцевого шва | GWAN |  | 04:56 | 06:07 | 06:41 | 0 | 1306 |  | EXT | Нарушение формы кольцевого шва |  | (c)
12569.229000 | 0.000000 | -0.020000 | -9.901000 | -9.921000 | 2099.000000 | 2110.000000 | -1620.000000 | 879.000000 |  | 1129а | Нарушение формы кольцевого шва | GWAN |  | 03:13 | 03:14 | 05:12 | 0 | 1483 |  | INT | Нарушение формы кольцевого шва |  | (c)
12569.229000 | 0.000000 | -0.040000 | -9.901000 | -9.941000 | 154.000000 | 1465.000000 | 875.000000 | 154.000000 |  | 1129а | Нарушение формы кольцевого шва | GWAN |  | 09:59 | 01:30 | 11:55 | 0 | 1442 |  | INT | Нарушение формы кольцевого шва |  | (c)
12590.840000 | 0.000000 | -0.028000 | -11.625000 | -11.653000 | -570.000000 | 222.000000 | -100.000000 | 0.000000 |  | 1131 | Нарушение формы кольцевого шва | GWAN |  | 01:50 | 03:58 | 03:06 | 0 | 940 |  | EXT | Нарушение формы кольцевого шва |  | (c)
12602.230000 | 11.390000 | 11.257000 | -0.235000 | -0.368000 | 1205.000000 | 1262.000000 | 1351.000000 | 1205.000000 | 134.000000 | 1131 |  | DENT |  | 06:36 | 06:45 | 07:00 | 234 | 291 | 0.281690 |  | -. Аномалия находится вблизи кольцевого сварного шва. |  | (c)
12602.465000 | 0.000000 | -0.041000 | -11.585000 | -11.626000 | 898.000000 | 1410.000000 | 1233.000000 | 898.000000 |  | 1132 | Нарушение формы кольцевого шва | GWAN |  | 00:35 | 01:57 | 01:29 | 0 | 669 |  | EXT | Нарушение формы кольцевого шва |  | (c)
12602.465000 | 0.000000 | -0.066000 | -11.585000 | -11.651000 | -733.000000 | -422.000000 | -329.000000 | 0.000000 |  | 1132 | Смещение кромок | GWAN |  | 08:11 | 09:01 | 09:16 | 0 | 807 | 3.319000 | EXT | Смещение кромок. Наружу. Величина смещения - 3.3 мм. |  | (c)
12613.937000 | 11.472000 | 11.447000 | -0.113000 | -0.138000 | -892.000000 | -793.000000 | -761.000000 | 631.000000 | 103.000000 | 1132 |  | CORR | СIGR | 07:46 | 08:02 | 08:07 | 35 | 261 | 11.000000 | EXT | - |  | (c)
12614.115000 | 0.065000 | 0.033000 | -10.950000 | -10.982000 | -1325.000000 | -1313.000000 | -1261.000000 | 1196.000000 | 33.000000 | 1133 |  | CORR | GENE | 05:37 | 05:39 | 05:48 | 618 | 129 | 10.000000 | EXT | - |  | (c)
12614.209000 | 0.159000 | 0.052000 | -10.856000 | -10.963000 | -1524.000000 | -1493.000000 | -1478.000000 | 1433.000000 | 52.000000 | 1133 |  | CORR | GENE | 05:05 | 05:10 | 05:12 | 758 | 91 | 10.000000 | EXT | - |  | (c)
12615.243000 | 1.193000 | 0.991000 | -9.822000 | -10.024000 | -1043.000000 | -968.000000 | -966.000000 | 889.000000 | 991.000000 | 1133 |  | CORR | GENE | 06:23 | 06:35 | 06:35 | 669 | 154 | 10.000000 | EXT | - |  | (c)
12620.763000 | 6.713000 | 6.616000 | -4.302000 | -4.399000 | -1432.000000 | -1034.000000 | -1187.000000 | 941.000000 | 4215.000000 | 1133 |  | CORR | GENE | 05:20 | 06:24 | 06:00 | 184 | 491 | 10.000000 | EXT | - |  | (c)
12621.072000 | 7.022000 | 6.961000 | -3.993000 | -4.054000 | -1415.000000 | -1212.000000 | -1146.000000 | 876.000000 | 3934.000000 | 1133 |  | CORR | GENE | 05:23 | 05:55 | 06:06 | 120 | 539 | 12.000000 | EXT | - |  | (c)
12625.065000 | 0.000000 | -0.022000 | -11.675000 | -11.697000 | -775.000000 | -524.000000 | -517.000000 | 258.000000 |  | 1134 | Нарушение формы кольцевого шва | GWAN |  | 00:58 | 01:39 | 01:40 | 0 | 517 |  | EXT | Нарушение формы кольцевого шва |  | (c)
12625.065000 | 0.000000 | -0.028000 | -11.675000 | -11.703000 | 293.000000 | 1030.000000 | 1073.000000 | 293.000000 |  | 1134 | Нарушение формы кольцевого шва | GWAN |  | 03:51 | 05:49 | 05:56 | 0 | 1559 |  | EXT | Нарушение формы кольцевого шва |  | (c)
12630.027000 | 4.962000 | 4.823000 | -6.713000 | -6.852000 | 1261.000000 | 1377.000000 | 1410.000000 | 1261.000000 | 4823.000000 | 1134 |  | DENT |  | 06:27 | 06:46 | 06:51 | 315 | 299 | 0.281690 |  | - |  | (c)
12630.593000 | 5.528000 | 5.453000 | -6.147000 | -6.222000 | 1454.000000 | 1505.000000 | 1504.000000 | 1454.000000 | 5453.000000 | 1134 |  | DENT |  | 06:58 | 07:06 | 07:06 | 123 | 100 | 0.422535 |  | - |  | (c)
12636.740000 | 0.000000 | -0.030000 | -11.405000 | -11.435000 | 41.000000 | 1230.000000 | 1088.000000 | 41.000000 |  | 1135 | Нарушение формы кольцевого шва | GWAN |  | 04:00 | 07:12 | 06:49 | 0 | 2094 |  | EXT | Нарушение формы кольцевого шва |  | (c)
12636.740000 | 0.000000 | -0.031000 | -11.405000 | -11.436000 | -1446.000000 | -1142.000000 | -1028.000000 | 611.000000 |  | 1135 | Нарушение формы кольцевого шва | GWAN |  | 12:00 | 00:49 | 01:07 | 0 | 836 |  | EXT | Нарушение формы кольцевого шва |  | (c)
12693.886000 | 10.731000 | 10.591000 | -0.599000 | -0.739000 | 1190.000000 | 1465.000000 | 1385.000000 | 1190.000000 | 459.000000 | 1139 |  | DENT |  | 06:16 | 07:01 | 06:48 | 280 | 389 | 0.211268 |  | - |  | (c)
12705.885000 | 0.000000 | -0.026000 | -11.435000 | -11.461000 | 109.000000 | 826.000000 | 910.000000 | 109.000000 |  | 1141 | Нарушение формы кольцевого шва | GWAN |  | 04:25 | 06:20 | 06:34 | 0 | 1603 |  | EXT | Нарушение формы кольцевого шва |  | (c)
12705.885000 | 0.000000 | -0.031000 | -11.435000 | -11.466000 | -1885.000000 | -1352.000000 | -1540.000000 | 1194.000000 |  | 1141 | Нарушение формы кольцевого шва | GWAN |  | 11:03 | 00:29 | 11:59 | 0 | 691 |  | EXT | Нарушение формы кольцевого шва |  | (c)
12752.045000 | 0.000000 | -0.016000 | -11.530000 | -11.546000 | 1183.000000 | 1610.000000 | 1564.000000 | 1183.000000 |  | 1145 | Смещение кромок | GWAN |  | 03:53 | 05:02 | 04:54 | 0 | 761 | 2.873000 | EXT | Смещение кромок. Вовнутрь. Величина смещения - 2.9 мм. |  | (c)
12763.575000 | 0.000000 | -0.023000 | -11.540000 | -11.563000 | 884.000000 | 1508.000000 | 1341.000000 | 884.000000 |  | 1146 | Нарушение формы кольцевого шва | GWAN |  | 02:59 | 04:40 | 04:13 | 0 | 915 |  | EXT | Нарушение формы кольцевого шва |  | (c)
12775.115000 | 0.000000 | -0.020000 | -11.560000 | -11.580000 | -296.000000 | 125.000000 | 241.000000 | 0.000000 |  | 1147 | Нарушение формы кольцевого шва | GWAN |  | 03:12 | 04:20 | 04:39 | 0 | 1074 |  | EXT | Нарушение формы кольцевого шва |  | (c)
12798.370000 | 0.000000 | -0.025000 | -11.260000 | -11.285000 | 347.000000 | 866.000000 | 1395.000000 | 347.000000 |  | 1149 | Нарушение формы кольцевого шва | GWAN |  | 02:16 | 03:40 | 05:05 | 0 | 2095 |  | EXT | Нарушение формы кольцевого шва |  | (c)
12820.605000 | 0.000000 | -0.040000 | -11.700000 | -11.740000 | 1079.000000 | 1569.000000 | 1398.000000 | 1079.000000 |  | 1151 | Нарушение формы кольцевого шва | GWAN |  | 10:59 | 00:18 | 11:51 | 0 | 638 |  | EXT | Нарушение формы кольцевого шва |  | (c)
12832.305000 | 0.000000 | -0.037000 | -11.383000 | -11.420000 | -1030.000000 | -550.000000 | -670.000000 | 311.000000 |  | 1152а | Нарушение формы кольцевого шва | GWAN |  | 03:33 | 04:51 | 04:31 | 0 | 720 |  | EXT | Нарушение формы кольцевого шва |  | (c)
12843.688000 | 0.000000 | -0.016000 | -11.067000 | -11.083000 | -1727.000000 | -1367.000000 | -1350.000000 | 972.000000 |  | 1152б | Смещение кромок | GWAN |  | 06:33 | 07:31 | 07:34 | 0 | 755 | 3.910000 | EXT | Смещение кромок. Наружу. Величина смещения - 3.9 мм. |  | (c)
12878.966000 | 0.000000 | -0.036000 | -10.310000 | -10.346000 | 1843.000000 | 1963.000000 | 2087.000000 | 1843.000000 |  | 1155ба | Нарушение формы кольцевого шва | GWAN |  | 05:25 | 05:44 | 06:05 | 0 | 488 |  | INT | Нарушение формы кольцевого шва |  | (c)
12881.659000 | 2.693000 | 2.268000 | -7.617000 | -8.042000 | 1461.000000 | 1854.000000 | 1717.000000 | 1461.000000 | 2268.000000 | 1155ба |  | CORR | GENE | 04:23 | 05:27 | 05:05 | 706 | 512 | 9.000000 | EXT | - |  | (c)
12884.776000 | 5.810000 | 5.654000 | -4.500000 | -4.656000 | -2164.000000 | -2104.000000 | -2092.000000 | 2019.000000 | 4301.000000 | 1155ба |  | CORR | GENE | 06:38 | 06:48 | 06:50 | 355 | 145 | 10.000000 | EXT | - |  | (c)
12886.142000 | 7.176000 | 6.597000 | -3.134000 | -3.713000 | 1644.000000 | 1842.000000 | 1947.000000 | 1644.000000 | 2294.000000 | 1155ба |  | CORR | GENE | 04:53 | 05:25 | 05:42 | 1419 | 607 | 10.000000 | EXT | - |  | (c)
12912.285000 | 0.000000 | -0.011000 | -11.235000 | -11.246000 | 65.000000 | 509.000000 | 570.000000 | 65.000000 |  | 1159 | Смещение кромок | GWAN |  | 04:24 | 05:35 | 05:45 | 0 | 1011 | 3.838000 | EXT | Смещение кромок. Вовнутрь. Величина смещения - 3.8 мм. |  | (c)
12923.477000 | 11.192000 | 10.982000 | -0.043000 | -0.253000 | 946.000000 | 980.000000 | 975.000000 | 946.000000 | 7.000000 | 1159 |  | ARTD | GENE | 06:46 | 06:51 | 06:51 | 246 | 58 | 10.000000 | EXT | -. Эквивалент потери металла 10%. |  | (c)
12923.520000 | 0.000000 | -0.053000 | -11.655000 | -11.708000 | 442.000000 | 716.000000 | 652.000000 | 442.000000 |  | 1160 | Нарушение формы кольцевого шва | GWAN |  | 00:10 | 00:54 | 00:44 | 0 | 420 |  | EXT | Нарушение формы кольцевого шва |  | (c)
12923.520000 | 0.000000 | -0.033000 | -11.655000 | -11.688000 | 1208.000000 | 2180.000000 | 1720.000000 | 1208.000000 |  | 1160 | Нарушение формы кольцевого шва | GWAN |  | 02:14 | 04:50 | 03:36 | 0 | 1024 |  | EXT | Нарушение формы кольцевого шва |  | (c)
12946.875000 | 0.000000 | -0.017000 | -11.210000 | -11.227000 | -112.000000 | 753.000000 | 397.000000 | 0.000000 |  | 1162 | Нарушение формы кольцевого шва | GWAN |  | 04:24 | 06:43 | 05:46 | 0 | 1017 |  | EXT | Нарушение формы кольцевого шва |  | (c)
12946.875000 | 0.000000 | -0.045000 | -11.210000 | -11.255000 | 2097.000000 | -1529.000000 | -1635.000000 | 907.000000 |  | 1162 | Нарушение формы кольцевого шва | GWAN |  | 10:20 | 00:35 | 00:18 | 0 | 1457 |  | EXT | Нарушение формы кольцевого шва |  | (c)
12958.085000 | 0.000000 | -0.051000 | -11.440000 | -11.491000 | -1394.000000 | -1022.000000 | -958.000000 | 522.000000 |  | 1163 | Смещение кромок | GWAN |  | 00:20 | 01:20 | 01:30 | 0 | 871 | 3.974000 | EXT | Смещение кромок. Вовнутрь. Величина смещения - 4 мм. |  | (c)
12958.085000 | 0.000000 | -0.031000 | -11.440000 | -11.471000 | 906.000000 | 1089.000000 | 1168.000000 | 906.000000 |  | 1163 | Смещение кромок | GWAN |  | 06:31 | 07:01 | 07:13 | 0 | 523 | 3.453000 | EXT | Смещение кромок. Наружу. Величина смещения - 3.5 мм. |  | (c)
12979.347000 | 0.552000 | 0.317000 | -10.748000 | -10.983000 | 693.000000 | 714.000000 | 766.000000 | 693.000000 | 317.000000 | 1165 |  | CORR | GENE | 06:22 | 06:25 | 06:34 | 458 | 147 | 11.000000 | EXT | - |  | (c)
12979.910000 | 1.115000 | 1.030000 | -10.185000 | -10.270000 | 641.000000 | 687.000000 | 676.000000 | 641.000000 | 1030.000000 | 1165 |  | CORR | GENE | 06:13 | 06:21 | 06:19 | 136 | 70 | 15.000000 | EXT | - |  | (c)
12990.095000 | 0.000000 | -0.071000 | -11.645000 | -11.716000 | -1443.000000 | -1098.000000 | -1093.000000 | 743.000000 |  | 1166 | Смещение кромок | GWAN |  | 02:17 | 03:12 | 03:13 | 0 | 700 | 3.506000 | EXT | Смещение кромок. Наружу. Величина смещения - 3.5 мм. |  | (c)
13013.380000 | 0.000000 | -0.026000 | -11.245000 | -11.271000 | -1771.000000 | -25.000000 | -767.000000 | 0.000000 |  | 1168 | Нарушение формы кольцевого шва | GWAN |  | 03:37 | 08:19 | 06:19 | 0 | 2008 |  | EXT | Нарушение формы кольцевого шва |  | (c)
13013.380000 | 0.000000 | -0.019000 | -11.245000 | -11.264000 | 680.000000 | 1026.000000 | 1486.000000 | 680.000000 |  | 1168 | Нарушение формы кольцевого шва | GWAN |  | 10:12 | 11:08 | 00:22 | 0 | 1612 |  | EXT | Нарушение формы кольцевого шва |  | (c)
13024.625000 | 0.000000 | -0.032000 | -11.085000 | -11.117000 | -645.000000 | 209.000000 | 408.000000 | 0.000000 |  | 1169 | Нарушение формы кольцевого шва | GWAN |  | 08:33 | 10:51 | 11:23 | 0 | 2106 |  | EXT | Нарушение формы кольцевого шва |  | (c)
13047.140000 | 0.000000 | -0.032000 | -11.375000 | -11.407000 | 1077.000000 | 1166.000000 | 1509.000000 | 1077.000000 |  | 1171 | Нарушение формы кольцевого шва | GWAN |  | 06:30 | 06:45 | 07:40 | 0 | 863 |  | EXT | Нарушение формы кольцевого шва |  | (c)
13114.020000 | 0.000000 | -0.036000 | -11.660000 | -11.696000 | 1144.000000 | 2188.000000 | 2115.000000 | 1144.000000 |  | 1177 | Нарушение формы кольцевого шва | GWAN |  | 01:56 | 04:44 | 04:32 | 0 | 1942 |  | EXT | Нарушение формы кольцевого шва. Аномалия находится на отводе. |  | (c)
13137.380000 | 0.000000 | -0.011000 | -11.285000 | -11.296000 | 719.000000 | 913.000000 | 893.000000 | 719.000000 |  | 1179 | Смещение кромок | GWAN |  | 06:03 | 06:34 | 06:31 | 0 | 349 | 2.481000 | EXT | Смещение кромок. Вовнутрь. Величина смещения - 2.5 мм. |  | (c)
13171.515000 | 0.000000 | -0.026000 | -11.685000 | -11.711000 | -1050.000000 | -830.000000 | -788.000000 | 525.000000 |  | 1182 | Нарушение формы кольцевого шва | GWAN |  | 04:08 | 04:43 | 04:50 | 0 | 526 |  | EXT | Нарушение формы кольцевого шва. Аномалия находится на упругопластическом изгибе: R=511 D, максимальное растяжение на 6.2 час. |  | (c)
13194.895000 | 0.000000 | -0.020000 | -11.700000 | -11.720000 | -2129.000000 | -1561.000000 | -1713.000000 | 1297.000000 |  | 1184 | Нарушение формы кольцевого шва | GWAN |  | 06:45 | 08:16 | 07:52 | 0 | 832 |  | EXT | Нарушение формы кольцевого шва |  | (c)
13206.595000 | 0.000000 | -0.029000 | -11.685000 | -11.714000 | 2075.000000 | -543.000000 | -1397.000000 | 409.000000 |  | 1185 | Нарушение формы кольцевого шва | GWAN |  | 00:29 | 05:26 | 03:08 | 0 | 1977 |  | EXT | Нарушение формы кольцевого шва |  | (c)
13252.260000 | 0.000000 | -0.011000 | -11.355000 | -11.366000 | -1652.000000 | -1384.000000 | -1454.000000 | 1256.000000 |  | 1189 | Нарушение формы кольцевого шва | GWAN |  | 06:26 | 07:10 | 06:58 | 0 | 395 |  | EXT | Нарушение формы кольцевого шва |  | (c)
13263.615000 | 0.000000 | -0.023000 | -11.710000 | -11.733000 | 2186.000000 | -1924.000000 | -1644.000000 | 1013.000000 |  | 1190 | Нарушение формы кольцевого шва | GWAN |  | 07:37 | 08:34 | 09:19 | 0 | 1262 |  | EXT | Нарушение формы кольцевого шва |  | (c)
13275.325000 | 0.000000 | -0.043000 | -11.690000 | -11.733000 | -15.000000 | 391.000000 | 270.000000 | 0.000000 |  | 1191 | Нарушение формы кольцевого шва | GWAN |  | 07:53 | 08:59 | 08:39 | 0 | 570 |  | EXT | Нарушение формы кольцевого шва |  | (c)
13288.759000 | 1.744000 | 1.655000 | -9.816000 | -9.905000 | 920.000000 | 940.000000 | 936.000000 | 920.000000 | 1655.000000 | 1192 |  | ARTD | AXGR | 05:35 | 05:38 | 05:38 | 148 | 32 | 10.093746 | EXT | -. Эквивалент потери металла 10%. |  | (c)
13297.628000 | 10.613000 | 10.351000 | -0.947000 | -1.209000 | 905.000000 | 930.000000 | 927.000000 | 905.000000 | 427.000000 | 1192 |  | ARTD | AXGR | 05:33 | 05:37 | 05:36 | 782 | 44 | 15.000000 | EXT | -. Эквивалент потери металла 15%. |  | (c)
13320.763000 | 10.643000 | 10.626000 | -1.022000 | -1.039000 | -1849.000000 | -1798.000000 | -1789.000000 | 1728.000000 | 999.000000 | 1194 |  | CORR | СIGR | 06:54 | 07:02 | 07:04 | 40 | 121 | 11.000000 | EXT | - |  | (c)
13324.631000 | 2.846000 | 2.740000 | -8.754000 | -8.860000 | -402.000000 | -293.000000 | -285.000000 | 169.000000 | 2740.000000 | 1195 |  | CORR | GENE | 05:46 | 06:04 | 06:05 | 126 | 233 | 10.000000 | EXT | - |  | (c)
13325.672000 | 3.887000 | 3.290000 | -7.713000 | -8.310000 | -713.000000 | -626.000000 | -584.000000 | 454.000000 | 3290.000000 | 1195 |  | GOUG | GENE | 04:56 | 05:10 | 05:17 | 991 | 259 | 7.000000 | EXT | -. Зона задиров. |  | (c)
13331.723000 | 9.938000 | 9.898000 | -1.662000 | -1.702000 | 135.000000 | 245.000000 | 229.000000 | 135.000000 | 1655.000000 | 1195 |  | CORR | GENE | 07:13 | 07:31 | 07:28 | 47 | 187 | 10.000000 | EXT | - |  | (c)
13331.857000 | 10.072000 | 10.049000 | -1.528000 | -1.551000 | -572.000000 | -507.000000 | -490.000000 | 409.000000 | 1510.000000 | 1195 |  | CORR | СIGR | 05:19 | 05:29 | 05:32 | 41 | 163 | 10.000000 | EXT | - |  | (c)
13332.028000 | 10.243000 | 10.019000 | -1.357000 | -1.581000 | -47.000000 | -33.000000 | -10.000000 | 0.000000 | 1322.000000 | 1195 |  | CORR | GENE | 06:43 | 06:46 | 06:49 | 259 | 74 | 10.000000 | EXT | - |  | (c)
13332.222000 | 10.437000 | 10.395000 | -1.163000 | -1.205000 | -236.000000 | -116.000000 | -152.000000 | 68.000000 | 1135.000000 | 1195 |  | CORR | GENE | 06:13 | 06:32 | 06:27 | 70 | 168 | 20.000000 | EXT | - |  | (c)
13333.543000 | 0.158000 | 0.063000 | -11.382000 | -11.477000 | 2221.000000 | -2160.000000 | -2003.000000 | 1765.000000 | 63.000000 | 1196 |  | CORR | GENE | 05:20 | 05:33 | 05:58 | 115 | 475 | 9.000000 | EXT | - |  | (c)
13333.901000 | 0.516000 | 0.490000 | -11.024000 | -11.050000 | -1740.000000 | -1689.000000 | -1697.000000 | 1653.000000 | 490.000000 | 1196 |  | CORR | СIGR | 06:40 | 06:49 | 06:47 | 35 | 87 | 12.000000 | EXT | - |  | (c)
13333.937000 | 0.552000 | 0.464000 | -10.988000 | -11.076000 | -1893.000000 | -1884.000000 | -1875.000000 | 1856.000000 | 464.000000 | 1196 |  | CORR | AXGR | 06:16 | 06:17 | 06:19 | 117 | 37 | 15.000000 | EXT | - |  | (c)
13334.069000 | 0.684000 | 0.672000 | -10.856000 | -10.868000 | -2060.000000 | -2000.000000 | -2011.000000 | 1962.000000 | 672.000000 | 1196 |  | CORR | СIGR | 05:49 | 05:59 | 05:57 | 28 | 98 | 11.000000 | EXT | - |  | (c)
13334.350000 | 0.965000 | 0.883000 | -10.575000 | -10.657000 | -2066.000000 | -1882.000000 | -1850.000000 | 1633.000000 | 883.000000 | 1196 |  | CORR | GENE | 05:48 | 06:18 | 06:23 | 82 | 433 | 10.000000 | EXT | - |  | (c)
13334.610000 | 1.225000 | 1.190000 | -10.315000 | -10.350000 | 1921.000000 | 1998.000000 | 1966.000000 | 1921.000000 | 1190.000000 | 1196 |  | DENT |  | 04:31 | 04:44 | 04:39 | 68 | 90 | 0.352113 |  | - |  | (c)
13344.875000 | 11.490000 | 11.467000 | -0.050000 | -0.073000 | 1622.000000 | 1640.000000 | 1649.000000 | 1622.000000 | 14.000000 | 1196 |  | ARTD | GENE | 03:43 | 03:46 | 03:47 | 59 | 53 |  | EXT | -. Наплавка. |  | (c)
13344.925000 | 0.000000 | -0.031000 | -11.710000 | -11.741000 | -982.000000 | -627.000000 | -188.000000 | 0.000000 |  | 1197 | Нарушение формы кольцевого шва | GWAN |  | 06:13 | 07:10 | 08:21 | 0 | 1587 |  | INT | Нарушение формы кольцевого шва |  | (c)
13356.635000 | 0.000000 | -0.032000 | -11.525000 | -11.557000 | 1696.000000 | 1876.000000 | 1915.000000 | 1696.000000 |  | 1198а | Нарушение формы кольцевого шва | GWAN |  | 05:49 | 06:18 | 06:25 | 0 | 439 |  | EXT | Нарушение формы кольцевого шва |  | (c)
13368.160000 | 0.000000 | -0.049000 | -2.285000 | -2.334000 | -660.000000 | -346.000000 | -169.000000 | 0.000000 |  | 1198б | Нарушение формы кольцевого шва | GWAN |  | 00:21 | 01:11 | 01:40 | 0 | 981 |  | EXT | Нарушение формы кольцевого шва |  | (c)
13368.160000 | 0.000000 | -0.011000 | -2.285000 | -2.296000 | 1015.000000 | 1108.000000 | 1177.000000 | 58.733089 |  | 1198б | Смещение кромок | GWAN |  | 04:51 | 05:06 | 05:17 | 0 | 325 | 2.008000 | EXT | Смещение кромок. Вовнутрь. Величина смещения - 2 мм. |  | (c)
13370.445000 | 0.000000 | -0.021000 | -9.340000 | -9.361000 | -1090.000000 | -614.000000 | -694.000000 | 297.000000 |  | 1199а | Смещение кромок | GWAN |  | 03:12 | 04:29 | 04:16 | 0 | 793 | 2.888000 | EXT | Смещение кромок. Вовнутрь. Величина смещения - 2.9 мм. |  | (c)
13379.785000 | 0.000000 | -0.031000 | -10.830000 | -10.861000 | -1469.000000 | -1468.000000 | -1288.000000 | 1108.000000 |  | 1200 | Нарушение формы кольцевого шва | GWAN |  | 01:01 | 01:01 | 01:30 | 0 | 361 |  | EXT | Нарушение формы кольцевого шва |  | (c)
13379.785000 | 0.000000 | -0.039000 | -10.830000 | -10.869000 | -1055.000000 | -654.000000 | -660.000000 | 265.000000 |  | 1200 | Нарушение формы кольцевого шва | GWAN |  | 02:08 | 03:12 | 03:11 | 0 | 790 |  | EXT | Нарушение формы кольцевого шва |  | (c)
13379.785000 | 0.000000 | -0.036000 | -10.830000 | -10.866000 | -1993.000000 | -1790.000000 | -1833.000000 | 1674.000000 |  | 1200 | Смещение кромок | GWAN |  | 11:36 | 00:09 | 00:02 | 0 | 319 | 3.260000 | EXT | Смещение кромок. Наружу. Величина смещения - 3.3 мм. |  | (c)
13394.800000 | 4.185000 | 3.641000 | -7.510000 | -8.054000 | 1500.000000 | 1565.000000 | 1577.000000 | 1500.000000 | 3641.000000 | 1201 |  | GOUG | GENE | 04:47 | 04:57 | 04:59 | 1028 | 154 | 6.000000 | EXT | -. Зона задиров. |  | (c)
13425.472000 | 11.462000 | 11.423000 | -0.243000 | -0.282000 | -732.000000 | -610.000000 | -654.000000 | 575.000000 | 236.000000 | 1203 |  | CORR | GENE | 05:43 | 06:02 | 05:55 | 46 | 157 | 9.000000 | EXT | - |  | (c)
13437.400000 | 0.000000 | -0.037000 | -11.700000 | -11.737000 | 1131.000000 | 1710.000000 | 1861.000000 | 1131.000000 |  | 1205 | Нарушение формы кольцевого шва | GWAN |  | 10:40 | 00:14 | 00:38 | 0 | 1461 |  | EXT | Нарушение формы кольцевого шва |  | (c)
13451.557000 | 2.457000 | 2.250000 | -9.238000 | -9.445000 | 2056.000000 | 2086.000000 | 2082.000000 | 2056.000000 | 2250.000000 | 1206 |  | CORR | GENE | 04:46 | 04:51 | 04:50 | 343 | 53 | 10.000000 | EXT | - |  | (c)
13453.345000 | 4.245000 | 3.951000 | -7.450000 | -7.744000 | -1613.000000 | -1578.000000 | -1411.000000 | 1209.000000 | 3951.000000 | 1206 |  | CORR | GENE | 06:54 | 07:00 | 07:27 | 2472 | 404 | 10.000000 | EXT | - |  | (c)
13460.795000 | 0.000000 | -0.031000 | -11.475000 | -11.506000 | 371.000000 | 670.000000 | 659.000000 | 371.000000 |  | 1207 | Смещение кромок | GWAN |  | 03:46 | 04:34 | 04:32 | 0 | 575 | 2.621000 | EXT | Смещение кромок. Наружу. Величина смещения - 2.6 мм. |  | (c)
13460.795000 | 0.000000 | -0.016000 | -11.475000 | -11.491000 | 1379.000000 | 1570.000000 | 1614.000000 | 1379.000000 |  | 1207 | Смещение кромок | GWAN |  | 06:28 | 06:59 | 07:06 | 0 | 471 | 2.741000 | EXT | Смещение кромок. Наружу. Величина смещения - 2.7 мм. |  | (c)
13468.227000 | 7.432000 | 7.335000 | -4.043000 | -4.140000 | 921.000000 | 945.000000 | 937.000000 | 921.000000 | 4008.000000 | 1207 |  | CORR | AXGR | 05:15 | 05:18 | 05:17 | 132 | 32 | 10.000000 | EXT | - |  | (c)
13472.205000 | 11.410000 | 11.175000 | -0.065000 | -0.300000 | 772.000000 | 788.000000 | 792.000000 | 772.000000 | 6.000000 | 1207 |  | ARTD | AXGR | 04:50 | 04:53 | 04:54 | 294 | 40 | 11.568571 | EXT | -. Эквивалент потери металла 12%. |  | (c)
13472.591000 | 0.321000 | 0.315000 | -11.249000 | -11.255000 | -876.000000 | -812.000000 | -795.000000 | 714.000000 | 315.000000 | 1208 |  | CORR | СIGR | 07:30 | 07:40 | 07:43 | 43 | 162 | 11.000000 | EXT | - |  | (c)
13476.087000 | 3.817000 | 2.261000 | -7.753000 | -9.309000 | 1867.000000 | 2071.000000 | 2010.000000 | 1867.000000 | 2261.000000 | 1208 |  | CORR | GENE | 02:52 | 03:25 | 03:15 | 1830 | 286 | 10.000000 | EXT | - |  | (c)
13483.840000 | 0.000000 | -0.029000 | -11.645000 | -11.674000 | 1301.000000 | 1948.000000 | 1855.000000 | 1301.000000 |  | 1209 | Нарушение формы кольцевого шва | GWAN |  | 05:34 | 07:18 | 07:03 | 0 | 1107 |  | EXT | Нарушение формы кольцевого шва |  | (c)
13503.922000 | 8.437000 | 8.372000 | -2.953000 | -3.018000 | -1994.000000 | -1980.000000 | -1963.000000 | 1932.000000 | 2821.000000 | 1210 |  | CORR | GENE | 05:33 | 05:35 | 05:38 | 197 | 62 | 10.000000 | EXT | - |  | (c)
13506.875000 | 0.000000 | -0.029000 | -10.140000 | -10.169000 | 1884.000000 | -1901.000000 | -2218.000000 | 1860.000000 |  | 1211а | Нарушение формы кольцевого шва | GWAN |  | 01:35 | 03:24 | 02:33 | 0 | 717 |  | EXT | Нарушение формы кольцевого шва |  | (c)
13506.875000 | 0.000000 | -0.018000 | -10.140000 | -10.158000 | -1626.000000 | -661.000000 | -666.000000 | 0.000000 |  | 1211а | Нарушение формы кольцевого шва | GWAN |  | 04:08 | 06:44 | 06:43 | 0 | 1919 |  | EXT | Нарушение формы кольцевого шва |  | (c)
13527.545000 | 0.000000 | -0.026000 | -11.680000 | -11.706000 | 532.000000 | 1092.000000 | 905.000000 | 532.000000 |  | 1213 | Смещение кромок | GWAN |  | 06:02 | 07:32 | 07:02 | 0 | 746 | 4.827000 | EXT | Смещение кромок. Наружу. Величина смещения - 4.8 мм. |  | (c)
13539.225000 | 0.000000 | -0.033000 | -11.670000 | -11.703000 | 1084.000000 | 2171.000000 | 1754.000000 | 1084.000000 |  | 1214 | Нарушение формы кольцевого шва | GWAN |  | 06:43 | 09:38 | 08:31 | 0 | 1340 |  | EXT | Нарушение формы кольцевого шва |  | (c)
13550.895000 | 0.000000 | -0.023000 | -11.500000 | -11.523000 | 964.000000 | 1916.000000 | 1628.000000 | 964.000000 |  | 1215 | Нарушение формы кольцевого шва | GWAN |  | 06:49 | 09:23 | 08:36 | 0 | 1328 |  | EXT | Нарушение формы кольцевого шва |  | (c)
13562.395000 | 0.000000 | -0.009000 | -11.250000 | -11.259000 | -1107.000000 | -1098.000000 | -1098.000000 | 1090.000000 |  | 1216 | Непровар / утяжина | GWAN |  | 05:55 | 05:57 | 05:57 | 0 | 17 | 12.000000 | INT | Непровар / утяжина |  | (c)
13562.395000 | 0.000000 | -0.025000 | -11.250000 | -11.275000 | 1148.000000 | 1464.000000 | 1565.000000 | 1148.000000 |  | 1216 | Нарушение формы кольцевого шва | GWAN |  | 11:59 | 00:50 | 01:06 | 0 | 834 |  | EXT | Нарушение формы кольцевого шва |  | (c)
13578.636000 | 4.991000 | 4.870000 | -6.599000 | -6.720000 | -1227.000000 | -1214.000000 | -1215.000000 | 1203.000000 | 4870.000000 | 1217 |  | CORR | AXGR | 06:28 | 06:30 | 06:30 | 179 | 24 | 9.000000 | EXT | - |  | (c)
13579.175000 | 5.530000 | 5.456000 | -6.060000 | -6.134000 | -1243.000000 | -1223.000000 | -1229.000000 | 1215.000000 | 5456.000000 | 1217 |  | CORR | AXGR | 06:25 | 06:29 | 06:28 | 133 | 28 | 9.000000 | EXT | - |  | (c)
13603.977000 | 7.072000 | 6.917000 | -4.628000 | -4.783000 | -617.000000 | -468.000000 | -383.000000 | 149.000000 | 4525.000000 | 1219 |  | DENT |  | 06:12 | 06:36 | 06:50 | 258 | 468 | 0.352113 |  | -. Аномалия находится вблизи продольного шва. |  | (c)
13620.290000 | 0.000000 | -0.036000 | -11.340000 | -11.376000 | 1942.000000 | -12.000000 | -1095.000000 | 329.000000 |  | 1221 | Нарушение формы кольцевого шва | GWAN |  | 08:14 | 02:58 | 00:03 | 0 | 2848 |  | EXT | Нарушение формы кольцевого шва |  | (c)
13621.556000 | 1.266000 | 1.038000 | -10.074000 | -10.302000 | 994.000000 | 1202.000000 | 1164.000000 | 994.000000 | 1038.000000 | 1221 |  | CORR | GENE | 05:41 | 06:14 | 06:08 | 582 | 341 | 11.000000 | EXT | - |  | (c)
13622.823000 | 2.533000 | 2.355000 | -8.807000 | -8.985000 | 1241.000000 | 1257.000000 | 1258.000000 | 1241.000000 | 2355.000000 | 1221 |  | CORR | AXGR | 06:20 | 06:23 | 06:23 | 183 | 33 | 9.000000 | EXT | - |  | (c)
13631.630000 | 0.000000 | -0.025000 | -9.021000 | -9.046000 | -328.000000 | 283.000000 | 175.000000 | 14.114405 |  | 1222а | Нарушение формы кольцевого шва | GWAN |  | 09:58 | 11:37 | 11:20 | 0 | 1007 |  | EXT | Нарушение формы кольцевого шва |  | (c)
13640.651000 | 0.000000 | -0.041000 | -2.500000 | -2.541000 | 267.000000 | 430.000000 | 503.000000 | 267.000000 |  | 1222б | Нарушение формы кольцевого шва | GWAN |  | 03:18 | 03:44 | 03:56 | 0 | 473 |  | EXT | Нарушение формы кольцевого шва |  | (c)
13640.651000 | 0.000000 | -0.060000 | -2.500000 | -2.560000 | -2043.000000 | -775.000000 | -1401.000000 | 759.000000 |  | 1222б | Нарушение формы кольцевого шва | GWAN |  | 09:05 | 00:30 | 10:49 | 0 | 1284 |  | EXT | Нарушение формы кольцевого шва |  | (c)
13643.151000 | 0.000000 | -0.055000 | -10.819000 | -10.874000 | -238.000000 | 58.000000 | 95.000000 | 0.000000 |  | 1223аа | Смещение кромок | GWAN |  | 00:40 | 01:27 | 01:33 | 0 | 665 | 3.900000 | EXT | Смещение кромок. Вовнутрь. Величина смещения - 3.9 мм. |  | (c)
13643.151000 | 0.000000 | -0.020000 | -10.819000 | -10.839000 | 1931.000000 | -2196.000000 | -2225.000000 | 0.461196 |  | 1223аа | Смещение кромок | GWAN |  | 06:30 | 07:24 | 07:19 | 0 | 610 | 4.105000 | EXT | Смещение кромок. Вовнутрь. Величина смещения - 4.1 мм. |  | (c)
13699.890000 | 0.000000 | -0.035000 | -11.395000 | -11.430000 | 1892.000000 | 2185.000000 | 2221.000000 | 0.000000 |  | 1228 | Смещение кромок | GWAN |  | 06:28 | 07:16 | 07:21 | 0 | 659 | 3.709000 | EXT | Смещение кромок. Наружу. Величина смещения - 3.7 мм. |  | (c)
13711.285000 | 0.000000 | -0.007000 | -11.240000 | -11.247000 | -1577.000000 | -1376.000000 | -1314.000000 | 52.723782 |  | 1229 | Нарушение формы кольцевого шва | GWAN |  | 05:54 | 06:27 | 06:37 | 0 | 526 |  | EXT | Нарушение формы кольцевого шва |  | (c)
13711.285000 | 0.000000 | -0.020000 | -11.240000 | -11.260000 | -699.000000 | -491.000000 | -397.000000 | 0.000000 |  | 1229 | Нарушение формы кольцевого шва | GWAN |  | 08:16 | 08:50 | 09:05 | 0 | 605 |  | EXT | Нарушение формы кольцевого шва |  | (c)
13722.525000 | 0.000000 | -0.021000 | -11.250000 | -11.271000 | -580.000000 | -493.000000 | -346.000000 | 0.000000 |  | 1230 | Нарушение формы кольцевого шва | GWAN |  | 08:33 | 08:47 | 09:11 | 0 | 467 |  | EXT | Нарушение формы кольцевого шва |  | (c)
13733.775000 | 0.000000 | -0.040000 | -11.635000 | -11.675000 | 1263.000000 | 2028.000000 | 1785.000000 | 1263.000000 |  | 1231 | Нарушение формы кольцевого шва | GWAN |  | 02:07 | 04:10 | 03:31 | 0 | 1043 |  | EXT | Нарушение формы кольцевого шва |  | (c)
13733.775000 | 0.000000 | -0.031000 | -11.635000 | -11.666000 | -1467.000000 | -1348.000000 | -1299.000000 | 1130.000000 |  | 1231 | Смещение кромок | GWAN |  | 06:46 | 07:06 | 07:14 | 0 | 337 | 3.239000 | EXT | Смещение кромок. Наружу. Величина смещения - 3.2 мм. |  | (c)
13757.090000 | 0.000000 | -0.031000 | -11.495000 | -11.526000 | 842.000000 | 1034.000000 | 1404.000000 | 842.000000 |  | 1233 | Нарушение формы кольцевого шва | GWAN |  | 04:38 | 05:09 | 06:09 | 0 | 1124 |  | EXT | Нарушение формы кольцевого шва |  | (c)
13758.090000 | 1.000000 | 0.960000 | -10.495000 | -10.535000 | 1351.000000 | 1527.000000 | 1460.000000 | 1351.000000 | 960.000000 | 1233 |  | CORR | GENE | 06:01 | 06:29 | 06:18 | 54 | 218 | 11.000000 | EXT | - |  | (c)
13780.030000 | 0.000000 | -0.029000 | -11.575000 | -11.604000 | 1058.000000 | -1940.000000 | 2075.000000 | 1058.000000 |  | 1235 | Нарушение формы кольцевого шва | GWAN |  | 10:49 | 02:45 | 01:33 | 0 | 2034 |  | EXT | Нарушение формы кольцевого шва |  | (c)
13785.672000 | 5.642000 | 5.617000 | -5.933000 | -5.958000 | -1861.000000 | -1774.000000 | -1801.000000 | 1742.000000 | 5617.000000 | 1235 |  | CORR | СIGR | 02:58 | 03:12 | 03:07 | 30 | 119 | 10.000000 | EXT | - |  | (c)
13803.295000 | 0.000000 | -0.020000 | -11.115000 | -11.135000 | -413.000000 | -112.000000 | 525.000000 | 0.000000 |  | 1237 | Нарушение формы кольцевого шва | GWAN |  | 02:39 | 03:27 | 05:10 | 0 | 1877 |  | EXT | Нарушение формы кольцевого шва |  | (c)
13803.295000 | 0.000000 | -0.029000 | -11.115000 | -11.144000 | -1513.000000 | -1300.000000 | -1298.000000 | 1083.000000 |  | 1237 | Нарушение формы кольцевого шва | GWAN |  | 11:41 | 00:16 | 00:16 | 0 | 430 |  | EXT | Нарушение формы кольцевого шва |  | (c)
13825.825000 | 0.000000 | -0.037000 | -11.425000 | -11.462000 | 361.000000 | 758.000000 | 811.000000 | 361.000000 |  | 1239 | Нарушение формы кольцевого шва | GWAN |  | 03:12 | 04:16 | 04:24 | 0 | 899 |  | EXT | Нарушение формы кольцевого шва. Аномалия находится на упругопластическом изгибе: R=301 D, максимальное растяжение на 0.7 час. |  | (c)
13825.825000 | 0.000000 | -0.032000 | -11.425000 | -11.457000 | 2184.000000 | -1627.000000 | -1650.000000 | 1023.000000 |  | 1239 | Нарушение формы кольцевого шва | GWAN |  | 08:06 | 09:51 | 09:47 | 0 | 1254 |  | EXT | Нарушение формы кольцевого шва. Аномалия находится на упругопластическом изгибе: R=301 D, максимальное растяжение на 0.7 час. |  | (c)
13837.250000 | 0.000000 | -0.020000 | -11.665000 | -11.685000 | -1088.000000 | -816.000000 | -530.000000 | 0.000000 |  | 1240 | Нарушение формы кольцевого шва | GWAN |  | 08:56 | 09:39 | 10:26 | 0 | 1116 |  | EXT | Нарушение формы кольцевого шва. Аномалия находится на упругопластическом изгибе: R=381 D, максимальное растяжение на 0.8 час. |  | (c)
13864.257000 | 3.662000 | 3.623000 | -7.493000 | -7.532000 | -301.000000 | -250.000000 | -271.000000 | 241.000000 | 3623.000000 | 1242 |  | DENT |  | 09:05 | 09:13 | 09:09 | 79 | 60 | 0.352113 |  | -. Аномалия находится на упругопластическом изгибе. |  | (c)
13871.750000 | 0.000000 | -0.036000 | -11.635000 | -11.671000 | 1445.000000 | 1657.000000 | 1656.000000 | 1445.000000 |  | 1243 | Смещение кромок | GWAN |  | 03:34 | 04:09 | 04:08 | 0 | 421 | 3.611000 | EXT | Смещение кромок. Наружу. Величина смещения - 3.6 мм. Аномалия находится на упругопластическом изгибе: R=595 D, максимальное растяжение на 0.7 час. |  | (c)
13883.385000 | 0.000000 | -0.026000 | -11.390000 | -11.416000 | -1014.000000 | 25.000000 | -494.000000 | 26.000000 |  | 1244 | Нарушение формы кольцевого шва | GWAN |  | 09:56 | 00:44 | 11:20 | 0 | 1040 |  | EXT | Нарушение формы кольцевого шва. Аномалия находится на упругопластическом изгибе: R=802 D, максимальное растяжение на 6 час. |  | (c)
13894.775000 | 0.000000 | -0.029000 | -11.680000 | -11.709000 | 862.000000 | 1396.000000 | 1586.000000 | 862.000000 |  | 1245 | Нарушение формы кольцевого шва | GWAN |  | 11:09 | 00:35 | 01:06 | 0 | 1448 |  | EXT | Нарушение формы кольцевого шва. Аномалия находится на упругопластическом изгибе: R=327 D, максимальное растяжение на 5.9 час. |  | (c)
13918.055000 | 0.000000 | -0.034000 | -11.595000 | -11.629000 | -534.000000 | 267.000000 | 373.000000 | 0.000000 |  | 1247 | Нарушение формы кольцевого шва | GWAN |  | 10:04 | 00:14 | 00:31 | 0 | 1814 |  | EXT | Нарушение формы кольцевого шва |  | (c)
13929.650000 | 0.000000 | -0.032000 | -11.705000 | -11.737000 | -952.000000 | 14.000000 | -88.000000 | 0.000000 |  | 1248 | Нарушение формы кольцевого шва | GWAN |  | 01:57 | 04:33 | 04:17 | 0 | 1728 |  | EXT | Нарушение формы кольцевого шва |  | (c)
13941.355000 | 0.000000 | -0.031000 | -11.225000 | -11.256000 | -701.000000 | -132.000000 | -254.000000 | 0.000000 |  | 1249 | Смещение кромок | GWAN |  | 02:46 | 04:18 | 03:58 | 0 | 895 | 3.302000 | EXT | Смещение кромок. Наружу. Величина смещения - 3.3 мм. |  | (c)
13941.355000 | 0.000000 | -0.018000 | -11.225000 | -11.243000 | 490.000000 | 1260.000000 | 997.000000 | 490.000000 |  | 1249 | Нарушение формы кольцевого шва | GWAN |  | 05:58 | 08:02 | 07:20 | 0 | 1014 |  | EXT | Нарушение формы кольцевого шва |  | (c)
13941.355000 | 0.000000 | -0.028000 | -11.225000 | -11.253000 | -1901.000000 | -1789.000000 | -1722.000000 | 1544.000000 |  | 1249 | Нарушение формы кольцевого шва | GWAN |  | 11:32 | 11:50 | 00:01 | 0 | 357 |  | EXT | Нарушение формы кольцевого шва |  | (c)
13952.580000 | 0.000000 | -0.022000 | -11.705000 | -11.727000 | 620.000000 | 1221.000000 | 1127.000000 | 620.000000 |  | 1250 | Нарушение формы кольцевого шва | GWAN |  | 04:44 | 06:21 | 06:06 | 0 | 1015 |  | EXT | Нарушение формы кольцевого шва |  | (c)
13964.285000 | 0.000000 | -0.013000 | -11.600000 | -11.613000 | -1322.000000 | -1093.000000 | -986.000000 | 649.000000 |  | 1251 | Нарушение формы кольцевого шва | GWAN |  | 03:46 | 04:23 | 04:40 | 0 | 673 |  | EXT | Нарушение формы кольцевого шва |  | (c)
13969.528000 | 5.243000 | 4.834000 | -6.357000 | -6.766000 | -252.000000 | -252.000000 | -229.000000 | 206.000000 | 4834.000000 | 1251 |  | CORR | GENE | 06:38 | 06:38 | 06:42 | 417 | 46 | 9.000000 | EXT | - |  | (c)
13987.430000 | 0.000000 | -0.030000 | -11.665000 | -11.695000 | -60.000000 | 828.000000 | 563.000000 | 0.000000 |  | 1253 | Нарушение формы кольцевого шва | GWAN |  | 01:01 | 03:24 | 02:42 | 0 | 1246 |  | EXT | Нарушение формы кольцевого шва |  | (c)
13987.430000 | 0.000000 | -0.021000 | -11.665000 | -11.686000 | -1641.000000 | -910.000000 | -1033.000000 | 425.000000 |  | 1253 | Нарушение формы кольцевого шва | GWAN |  | 08:46 | 10:44 | 10:24 | 0 | 1216 |  | EXT | Нарушение формы кольцевого шва |  | (c)
13989.461000 | 2.031000 | 1.830000 | -9.634000 | -9.835000 | -2041.000000 | -2017.000000 | -2007.000000 | 1973.000000 | 1830.000000 | 1253 |  | CORR | GENE | 07:41 | 07:45 | 07:47 | 658 | 68 | 10.000000 | EXT | - |  | (c)
13999.095000 | 0.000000 | -0.044000 | -11.605000 | -11.649000 | 340.000000 | 517.000000 | 493.000000 | 340.000000 |  | 1254 | Нарушение формы кольцевого шва | GWAN |  | 00:12 | 00:40 | 00:37 | 0 | 307 |  | EXT | Нарушение формы кольцевого шва |  | (c)
14010.700000 | 0.000000 | -0.030000 | -11.670000 | -11.700000 | 2049.000000 | -1785.000000 | -1937.000000 | 1462.000000 |  | 1255 | Смещение кромок | GWAN |  | 02:48 | 04:29 | 04:04 | 0 | 950 | 3.257000 | EXT | Смещение кромок. Наружу. Величина смещения - 3.3 мм. Аномалия находится на упругопластическом изгибе: R=949 D, максимальное растяжение на 5.7 час. |  | (c)
14010.700000 | 0.000000 | -0.025000 | -11.670000 | -11.695000 | -945.000000 | -745.000000 | -707.000000 | 469.000000 |  | 1255 | Смещение кромок | GWAN |  | 06:44 | 07:17 | 07:23 | 0 | 476 | 3.233000 | EXT | Смещение кромок. Наружу. Величина смещения - 3.2 мм. Аномалия находится на упругопластическом изгибе: R=949 D, максимальное растяжение на 5.7 час. |  | (c)
14022.370000 | 0.000000 | -0.024000 | -11.655000 | -11.679000 | -507.000000 | 689.000000 | 818.000000 | 0.000000 |  | 1256 | Нарушение формы кольцевого шва | GWAN |  | 06:31 | 09:44 | 10:05 | 0 | 2650 |  | EXT | Нарушение формы кольцевого шва. Аномалия находится на упругопластическом изгибе: R=427 D, максимальное растяжение на 5.9 час. |  | (c)
14025.570000 | 3.200000 | 3.184000 | -8.455000 | -8.471000 | -384.000000 | -257.000000 | -306.000000 | 228.000000 | 3184.000000 | 1256 |  | CORR | СIGR | 06:51 | 07:12 | 07:04 | 40 | 156 | 9.000000 | EXT | -. Аномалия находится на упругопластическом изгибе: R=399 D, максимальное растяжение на 6 час. |  | (c)
14034.025000 | 0.000000 | -0.026000 | -11.550000 | -11.576000 | -96.000000 | 1890.000000 | 986.000000 | 0.000000 |  | 1257 | Нарушение формы кольцевого шва | GWAN |  | 07:20 | 00:41 | 10:15 | 0 | 2164 |  | EXT | Нарушение формы кольцевого шва. Аномалия находится на упругопластическом изгибе: R=377 D, максимальное растяжение на 6 час. |  | (c)
14045.575000 | 0.000000 | -0.037000 | -11.200000 | -11.237000 | 14.000000 | 234.000000 | 434.000000 | 14.000000 |  | 1258 | Нарушение формы кольцевого шва | GWAN |  | 00:34 | 01:10 | 01:42 | 0 | 840 |  | EXT | Нарушение формы кольцевого шва. Аномалия находится на упругопластическом изгибе: R=560 D, максимальное растяжение на 5.8 час. |  | (c)
14045.575000 | 0.000000 | -0.016000 | -11.200000 | -11.216000 | 1562.000000 | 1904.000000 | 1868.000000 | 1562.000000 |  | 1258 | Смещение кромок | GWAN |  | 04:44 | 05:39 | 05:33 | 0 | 613 | 2.854000 | EXT | Смещение кромок. Вовнутрь. Величина смещения - 2.9 мм. Аномалия находится на упругопластическом изгибе: R=560 D, максимальное растяжение на 5.8 час. |  | (c)
14047.057000 | 1.482000 | 0.502000 | -9.718000 | -10.698000 | 1599.000000 | 1666.000000 | 1648.000000 | 1599.000000 | 502.000000 | 1258 |  | ARTD | GENE | 04:50 | 05:01 | 04:58 | 1769 | 97 | 9.628078 | EXT | -. Эквивалент потери металла 10%. Аномалия находится на упругопластическом изгибе: R=668 D, максимальное растяжение на 5.9 час. |  | (c)
14048.908000 | 3.333000 | 2.698000 | -7.867000 | -8.502000 | 2091.000000 | 2151.000000 | 2170.000000 | 2091.000000 | 2698.000000 | 1258 |  | GOUG | GENE | 06:09 | 06:19 | 06:22 | 934 | 158 | 7.000000 | EXT | -. Зона задиров. Аномалия находится на упругопластическом изгибе: R=1116 D, максимальное растяжение на 5.8 час. |  | (c)
14056.775000 | 0.000000 | -0.035000 | -11.280000 | -11.315000 | -2098.000000 | -1785.000000 | -1825.000000 | 1552.000000 |  | 1259 | Нарушение формы кольцевого шва | GWAN |  | 11:40 | 00:31 | 00:25 | 0 | 546 |  | EXT | Нарушение формы кольцевого шва |  | (c)
14068.055000 | 0.000000 | -0.021000 | -11.670000 | -11.691000 | 1633.000000 | -1641.000000 | -2099.000000 | 1370.000000 |  | 1260 | Нарушение формы кольцевого шва | GWAN |  | 00:04 | 03:16 | 02:02 | 0 | 1458 |  | EXT | Нарушение формы кольцевого шва |  | (c)
14068.055000 | 0.000000 | -0.022000 | -11.670000 | -11.692000 | -481.000000 | 326.000000 | 179.000000 | 0.000000 |  | 1260 | Нарушение формы кольцевого шва | GWAN |  | 06:23 | 08:33 | 08:10 | 0 | 1320 |  | EXT | Нарушение формы кольцевого шва |  | (c)
14074.955000 | 6.900000 | 6.812000 | -4.770000 | -4.858000 | -669.000000 | -413.000000 | -446.000000 | 222.000000 | 4724.000000 | 1260 |  | CORR | GENE | 05:53 | 06:34 | 06:29 | 134 | 447 | 9.000000 | EXT | - |  | (c)
14079.725000 | 0.000000 | -0.018000 | -11.705000 | -11.723000 | -2098.000000 | -1244.000000 | -1508.000000 | 917.000000 |  | 1261 | Нарушение формы кольцевого шва | GWAN |  | 03:03 | 05:21 | 04:39 | 0 | 1181 |  | EXT | Нарушение формы кольцевого шва |  | (c)
14079.725000 | 0.000000 | -0.020000 | -11.705000 | -11.725000 | 1041.000000 | 1329.000000 | 1277.000000 | 1041.000000 |  | 1261 | Нарушение формы кольцевого шва | GWAN |  | 11:30 | 00:17 | 00:08 | 0 | 472 |  | EXT | Нарушение формы кольцевого шва |  | (c)
14091.296000 | 11.571000 | 11.563000 | -0.134000 | -0.142000 | -583.000000 | -534.000000 | -554.000000 | 525.000000 | 122.000000 | 1261 |  | CORR | СIGR | 07:08 | 07:16 | 07:13 | 20 | 58 | 13.000000 | EXT | - |  | (c)
14091.430000 | 0.000000 | -0.025000 | -11.465000 | -11.490000 | 477.000000 | 759.000000 | 886.000000 | 477.000000 |  | 1262 | Нарушение формы кольцевого шва | GWAN |  | 02:23 | 03:09 | 03:29 | 0 | 817 |  | EXT | Нарушение формы кольцевого шва |  | (c)
14101.170000 | 9.740000 | 9.498000 | -1.725000 | -1.967000 | 1492.000000 | 1539.000000 | 1562.000000 | 1492.000000 | 1224.000000 | 1262 |  | CORR | GENE | 05:07 | 05:15 | 05:19 | 743 | 139 | 10.000000 | EXT | - |  | (c)
14105.421000 | 2.526000 | 2.382000 | -8.994000 | -9.138000 | -448.000000 | -406.000000 | -377.000000 | 305.000000 | 2382.000000 | 1263 |  | CORR | GENE | 05:38 | 05:45 | 05:50 | 477 | 143 | 10.000000 | EXT | - |  | (c)
14123.715000 | 0.000000 | -0.031000 | -11.565000 | -11.596000 | 919.000000 | 1135.000000 | 1154.000000 | 919.000000 |  | 1265 | Нарушение формы кольцевого шва | GWAN |  | 02:48 | 03:23 | 03:26 | 0 | 472 |  | EXT | Нарушение формы кольцевого шва |  | (c)
14123.715000 | 0.000000 | -0.021000 | -11.565000 | -11.586000 | -1834.000000 | -1256.000000 | -1173.000000 | 511.000000 |  | 1265 | Нарушение формы кольцевого шва | GWAN |  | 07:24 | 08:57 | 09:11 | 0 | 1323 |  | EXT | Нарушение формы кольцевого шва |  | (c)
14131.332000 | 7.617000 | 7.482000 | -3.948000 | -4.083000 | 1837.000000 | 1947.000000 | 2080.000000 | 1837.000000 | 3876.000000 | 1265 |  | DENT |  | 05:16 | 05:34 | 05:56 | 207 | 486 | 0.281690 |  | - |  | (c)
14135.280000 | 0.000000 | -0.021000 | -11.655000 | -11.676000 | 1350.000000 | 1553.000000 | 2035.000000 | 1350.000000 |  | 1266 | Нарушение формы кольцевого шва | GWAN |  | 07:55 | 08:28 | 09:46 | 0 | 1372 |  | EXT | Нарушение формы кольцевого шва |  | (c)
14146.935000 | 0.000000 | -0.033000 | -11.645000 | -11.678000 | 44.000000 | 273.000000 | 199.000000 | 44.000000 |  | 1267 | Нарушение формы кольцевого шва | GWAN |  | 01:25 | 02:01 | 01:50 | 0 | 309 |  | EXT | Нарушение формы кольцевого шва. Аномалия находится на упругопластическом изгибе: R=350 D, максимальное растяжение на 5.9 час. |  | (c)
14146.935000 | 0.000000 | -0.036000 | -11.645000 | -11.681000 | -810.000000 | -583.000000 | -592.000000 | 374.000000 |  | 1267 | Смещение кромок | GWAN |  | 11:07 | 11:43 | 11:42 | 0 | 436 | 3.306000 | EXT | Смещение кромок. Наружу. Величина смещения - 3.3 мм. Аномалия находится на упругопластическом изгибе: R=350 D, максимальное растяжение на 5.9 час. |  | (c)
14155.893000 | 8.958000 | 8.796000 | -2.687000 | -2.849000 | 2102.000000 | 2180.000000 | -2164.000000 | 1970.000000 | 2489.000000 | 1267 |  | DENT |  | 06:57 | 07:09 | 07:28 | 360 | 389 | 0.211268 |  | -. Аномалия находится на упругопластическом изгибе. |  | (c)
14158.580000 | 0.000000 | -0.010000 | -11.415000 | -11.425000 | 44.000000 | 354.000000 | 440.000000 | 44.000000 |  | 1268 | Нарушение формы кольцевого шва | GWAN |  | 04:53 | 05:43 | 05:57 | 0 | 792 |  | EXT | Нарушение формы кольцевого шва. Аномалия находится на упругопластическом изгибе: R=403 D, максимальное растяжение на 6 час. |  | (c)
14166.740000 | 8.160000 | 7.898000 | -3.255000 | -3.517000 | 47.000000 | 65.000000 | 114.000000 | 47.000000 | 3217.000000 | 1268 |  | GOUG | GENE | 04:53 | 04:56 | 05:04 | 300 | 134 | 7.000000 | EXT | -. Задир. Аномалия находится на упругопластическом изгибе: R=671 D, максимальное растяжение на 6.3 час. |  | (c)
14181.335000 | 0.000000 | -0.036000 | -11.330000 | -11.366000 | 51.000000 | 208.000000 | 194.000000 | 51.000000 |  | 1270 | Смещение кромок | GWAN |  | 11:18 | 11:43 | 11:41 | 0 | 285 | 3.054000 | EXT | Смещение кромок. Наружу. Величина смещения - 3.1 мм. |  | (c)
14204.015000 | 0.000000 | -0.025000 | -11.455000 | -11.480000 | -532.000000 | -400.000000 | 13.000000 | 0.000000 |  | 1272 | Нарушение формы кольцевого шва | GWAN |  | 00:36 | 00:57 | 02:04 | 0 | 1091 |  | EXT | Нарушение формы кольцевого шва |  | (c)
14207.579000 | 3.564000 | 3.026000 | -7.891000 | -8.429000 | 1243.000000 | 1328.000000 | 1311.000000 | 1243.000000 | 3026.000000 | 1272 |  | CORR | GENE | 05:22 | 05:36 | 05:33 | 748 | 135 | 10.000000 | EXT | - |  | (c)
14214.296000 | 10.281000 | 9.723000 | -1.174000 | -1.732000 | 919.000000 | 962.000000 | 1005.000000 | 919.000000 | 330.000000 | 1272 |  | CORR | GENE | 04:30 | 04:37 | 04:44 | 1402 | 171 | 11.000000 | EXT | - |  | (c)
14215.470000 | 0.000000 | -0.020000 | -11.440000 | -11.460000 | -1851.000000 | -1792.000000 | -1262.000000 | 673.000000 |  | 1273 | Нарушение формы кольцевого шва | GWAN |  | 03:58 | 04:08 | 05:33 | 0 | 1178 |  | EXT | Нарушение формы кольцевого шва |  | (c)
14238.545000 | 0.000000 | -0.025000 | -11.615000 | -11.640000 | -1720.000000 | -1129.000000 | -1295.000000 | 870.000000 |  | 1275 | Нарушение формы кольцевого шва | GWAN |  | 03:52 | 05:27 | 05:00 | 0 | 850 |  | EXT | Нарушение формы кольцевого шва |  | (c)
14238.545000 | 0.000000 | -0.037000 | -11.615000 | -11.652000 | -454.000000 | -316.000000 | -4.000000 | 0.000000 |  | 1275 | Нарушение формы кольцевого шва | GWAN |  | 07:16 | 07:38 | 08:29 | 0 | 900 |  | EXT | Нарушение формы кольцевого шва |  | (c)
14250.208000 | 0.048000 | 0.027000 | -11.357000 | -11.378000 | -495.000000 | -96.000000 | -284.000000 | 72.000000 | 27.000000 | 1276 |  | CORR | СIGR | 04:29 | 05:34 | 05:03 | 41 | 423 | 15.000000 | EXT | - |  | (c)
14273.060000 | 0.000000 | -0.023000 | -11.625000 | -11.648000 | -444.000000 | -114.000000 | -35.000000 | 0.000000 |  | 1278 | Нарушение формы кольцевого шва | GWAN |  | 01:02 | 01:56 | 02:08 | 0 | 819 |  | EXT | Нарушение формы кольцевого шва |  | (c)
14284.685000 | 0.000000 | -0.021000 | -11.700000 | -11.721000 | -1057.000000 | -843.000000 | -892.000000 | 726.000000 |  | 1279 | Смещение кромок | GWAN |  | 06:33 | 07:08 | 07:00 | 0 | 331 | 2.987000 | EXT | Смещение кромок. Наружу. Величина смещения - 3 мм. |  | (c)
14304.560000 | 8.175000 | 8.120000 | -3.510000 | -3.565000 | -838.000000 | -793.000000 | -793.000000 | 749.000000 | 3460.000000 | 1280 |  | DENT |  | 09:15 | 09:22 | 09:22 | 105 | 89 | 0.211268 |  | - |  | (c)
14305.066000 | 8.681000 | 8.422000 | -3.004000 | -3.263000 | -2163.000000 | -1916.000000 | -1981.000000 | 1799.000000 | 2363.000000 | 1280 |  | CORR | GENE | 05:41 | 06:21 | 06:10 | 900 | 364 | 10.000000 | EXT | - |  | (c)
14319.385000 | 0.000000 | -0.034000 | -11.700000 | -11.734000 | 1305.000000 | -1999.000000 | 2072.000000 | 1305.000000 |  | 1282 | Нарушение формы кольцевого шва | GWAN |  | 05:36 | 08:42 | 07:39 | 0 | 1533 |  | EXT | Нарушение формы кольцевого шва |  | (c)
14331.085000 | 0.000000 | -0.026000 | -11.685000 | -11.711000 | 165.000000 | 352.000000 | 967.000000 | 165.000000 |  | 1283 | Нарушение формы кольцевого шва | GWAN |  | 02:43 | 03:14 | 04:53 | 0 | 1605 |  | EXT | Нарушение формы кольцевого шва |  | (c)
14342.770000 | 0.000000 | -0.044000 | -11.270000 | -11.314000 | 833.000000 | 1420.000000 | 1516.000000 | 833.000000 |  | 1284 | Нарушение формы кольцевого шва | GWAN |  | 04:13 | 05:48 | 06:03 | 0 | 1366 |  | EXT | Нарушение формы кольцевого шва |  | (c)
14354.040000 | 0.000000 | -0.020000 | -11.345000 | -11.365000 | -1764.000000 | -1113.000000 | -1346.000000 | 927.000000 |  | 1285 | Нарушение формы кольцевого шва | GWAN |  | 02:10 | 03:56 | 03:18 | 0 | 837 |  | EXT | Нарушение формы кольцевого шва |  | (c)
14355.698000 | 1.658000 | 1.496000 | -9.687000 | -9.849000 | -486.000000 | -265.000000 | -184.000000 | 0.000000 | 1496.000000 | 1285 |  | DENT |  | 05:37 | 06:12 | 06:25 | 264 | 604 | 0.422535 |  | -. Аномалия находится вблизи продольного шва. |  | (c)
14376.745000 | 0.000000 | -0.024000 | -11.695000 | -11.719000 | 1204.000000 | 1778.000000 | 1655.000000 | 1204.000000 |  | 1287 | Нарушение формы кольцевого шва | GWAN |  | 01:32 | 03:05 | 02:45 | 0 | 903 |  | EXT | Нарушение формы кольцевого шва |  | (c)
14399.925000 | 0.000000 | -0.033000 | -11.640000 | -11.673000 | -2198.000000 | -1429.000000 | -1563.000000 | 929.000000 |  | 1289 | Нарушение формы кольцевого шва | GWAN |  | 10:41 | 00:45 | 00:24 | 0 | 1270 |  | EXT | Нарушение формы кольцевого шва |  | (c)
14411.565000 | 0.000000 | -0.038000 | -11.270000 | -11.308000 | -2090.000000 | -1288.000000 | -1219.000000 | 347.000000 |  | 1290 | Нарушение формы кольцевого шва | GWAN |  | 11:03 | 01:12 | 01:23 | 0 | 1743 |  | EXT | Нарушение формы кольцевого шва |  | (c)
14435.794000 | 1.519000 | 1.344000 | -9.891000 | -10.066000 | 948.000000 | 1107.000000 | 1182.000000 | 948.000000 | 1344.000000 | 1292 |  | DENT |  | 06:06 | 06:32 | 06:44 | 346 | 468 | 0.422535 |  | - |  | (c)
14457.380000 | 0.000000 | -0.026000 | -11.585000 | -11.611000 | 1095.000000 | 1331.000000 | 1317.000000 | 1095.000000 |  | 1294 | Нарушение формы кольцевого шва | GWAN |  | 10:54 | 11:32 | 11:30 | 0 | 444 |  | EXT | Нарушение формы кольцевого шва |  | (c)
14468.965000 | 0.000000 | -0.027000 | -11.420000 | -11.447000 | 650.000000 | 1563.000000 | 1653.000000 | 650.000000 |  | 1295 | Нарушение формы кольцевого шва | GWAN |  | 03:19 | 05:46 | 06:00 | 0 | 2006 |  | EXT | Нарушение формы кольцевого шва |  | (c)
14480.385000 | 0.000000 | -0.031000 | -11.630000 | -11.661000 | -2227.000000 | -1623.000000 | -1218.000000 | 209.000000 |  | 1296 | Нарушение формы кольцевого шва | GWAN |  | 02:44 | 04:21 | 05:27 | 0 | 2018 |  | EXT | Нарушение формы кольцевого шва |  | (c)
14492.015000 | 0.000000 | -0.026000 | -11.700000 | -11.726000 | -1290.000000 | -913.000000 | -912.000000 | 534.000000 |  | 1297 | Нарушение формы кольцевого шва | GWAN |  | 03:54 | 04:55 | 04:55 | 0 | 756 |  | EXT | Нарушение формы кольцевого шва |  | (c)
14503.715000 | 0.000000 | -0.016000 | -11.680000 | -11.696000 | -2051.000000 | -1518.000000 | -1636.000000 | 1221.000000 |  | 1298 | Нарушение формы кольцевого шва | GWAN |  | 04:34 | 06:00 | 05:41 | 0 | 830 |  | EXT | Нарушение формы кольцевого шва |  | (c)
14526.950000 | 0.000000 | -0.031000 | -11.555000 | -11.586000 | 1766.000000 | 1899.000000 | 2103.000000 | 1766.000000 |  | 1300 | Смещение кромок | GWAN |  | 03:08 | 03:30 | 04:03 | 0 | 674 | 3.120000 | EXT | Смещение кромок. Наружу. Величина смещения - 3.1 мм. |  | (c)
14526.950000 | 0.000000 | -0.029000 | -11.555000 | -11.584000 | 263.000000 | 1517.000000 | 935.000000 | 263.000000 |  | 1300 | Нарушение формы кольцевого шва | GWAN |  | 11:06 | 02:28 | 00:54 | 0 | 1345 |  | EXT | Нарушение формы кольцевого шва |  | (c)
14531.206000 | 4.256000 | 4.023000 | -7.299000 | -7.532000 | 1449.000000 | 1531.000000 | 1524.000000 | 1449.000000 | 4023.000000 | 1300 |  | GOUG | GENE | 02:17 | 02:30 | 02:29 | 732 | 150 | 6.000000 | EXT | -. Зона задиров. |  | (c)
14538.505000 | 0.000000 | -0.031000 | -11.645000 | -11.676000 | 944.000000 | 1245.000000 | 1207.000000 | 944.000000 |  | 1301 | Нарушение формы кольцевого шва | GWAN |  | 00:57 | 01:46 | 01:40 | 0 | 526 |  | EXT | Нарушение формы кольцевого шва |  | (c)
14538.505000 | 0.000000 | -0.030000 | -11.645000 | -11.675000 | -1062.000000 | -585.000000 | -381.000000 | 0.000000 |  | 1301 | Нарушение формы кольцевого шва | GWAN |  | 07:33 | 08:50 | 09:23 | 0 | 1361 |  | EXT | Нарушение формы кольцевого шва |  | (c)
14549.669000 | 11.164000 | 11.150000 | -0.481000 | -0.495000 | -2216.000000 | -2165.000000 | -2183.000000 | 2151.000000 | 477.000000 | 1301 |  | CORR | СIGR | 04:27 | 04:35 | 04:32 | 18 | 65 | 12.000000 | EXT | - |  | (c)
14550.150000 | 0.000000 | -0.031000 | -11.540000 | -11.571000 | -500.000000 | 1154.000000 | 812.000000 | 0.000000 |  | 1302 | Нарушение формы кольцевого шва | GWAN |  | 08:07 | 00:34 | 11:38 | 0 | 2622 |  | EXT | Нарушение формы кольцевого шва |  | (c)
14573.280000 | 11.590000 | 11.548000 | -0.055000 | -0.097000 | -1311.000000 | -455.000000 | -789.000000 | 266.000000 | 26.000000 | 1303 |  | CORR | GENE | 04:58 | 07:16 | 06:22 | 71 | 1045 | 12.000000 | EXT | - |  | (c)
14585.040000 | 0.000000 | -0.016000 | -11.645000 | -11.661000 | 357.000000 | 714.000000 | 647.000000 | 357.000000 |  | 1305 | Смещение кромок | GWAN |  | 04:40 | 05:38 | 05:27 | 0 | 581 | 4.136000 | EXT | Смещение кромок. Наружу. Величина смещения - 4.1 мм. |  | (c)
14592.091000 | 7.051000 | 7.023000 | -4.594000 | -4.622000 | -237.000000 | -116.000000 | -128.000000 | 20.000000 | 4565.000000 | 1305 |  | CORR | GENE | 03:04 | 03:24 | 03:22 | 57 | 217 | 12.000000 | EXT | - |  | (c)
14602.513000 | 5.828000 | 5.252000 | -5.202000 | -5.778000 | 1582.000000 | 1599.000000 | 1676.000000 | 1582.000000 | 5084.000000 | 1306 |  | CORR | GENE | 04:16 | 04:19 | 04:32 | 694 | 188 | 10.000000 | EXT | - |  | (c)
14607.826000 | 0.111000 | 0.101000 | -11.479000 | -11.489000 | 923.000000 | 983.000000 | 976.000000 | 923.000000 | 101.000000 | 1307 |  | CORR | СIGR | 04:42 | 04:52 | 04:51 | 35 | 106 | 12.000000 | EXT | - |  | (c)
14608.769000 | 1.054000 | 0.229000 | -10.536000 | -11.361000 | 787.000000 | 871.000000 | 915.000000 | 787.000000 | 229.000000 | 1307 |  | CORR | GENE | 04:20 | 04:34 | 04:41 | 1281 | 257 | 10.000000 | EXT | - |  | (c)
14619.305000 | 0.000000 | -0.031000 | -11.313000 | -11.344000 | -213.000000 | 338.000000 | 206.000000 | 0.000000 |  | 1308а | Смещение кромок | GWAN |  | 05:06 | 06:35 | 06:14 | 0 | 839 | 3.481000 | EXT | Смещение кромок. Наружу. Величина смещения - 3.5 мм. |  | (c)
14625.286000 | 5.981000 | 5.940000 | -5.332000 | -5.373000 | -548.000000 | -541.000000 | -537.000000 | 525.000000 | 5312.000000 | 1308а |  | CORR | AXGR | 04:12 | 04:13 | 04:14 | 61 | 23 | 10.000000 | EXT | - |  | (c)
14643.801000 | 1.279000 | 0.769000 | -9.949000 | -10.459000 | -1268.000000 | -1096.000000 | -1160.000000 | 1052.000000 | 769.000000 | 1310а |  | GOUG | GENE | 04:10 | 04:38 | 04:27 | 715 | 216 | 7.000000 | EXT | -. Зона задиров. |  | (c)
14653.750000 | 0.000000 | -0.031000 | -11.410000 | -11.441000 | -1952.000000 | -1128.000000 | -1116.000000 | 280.000000 |  | 1311 | Нарушение формы кольцевого шва | GWAN |  | 03:46 | 05:59 | 06:01 | 0 | 1672 |  | EXT | Нарушение формы кольцевого шва |  | (c)
14674.277000 | 9.117000 | 9.088000 | -2.243000 | -2.272000 | -449.000000 | -89.000000 | -240.000000 | 30.000000 | 2204.000000 | 1312 |  | CORR | GENE | 04:56 | 05:54 | 05:30 | 68 | 419 | 12.000000 | EXT | - |  | (c)
14675.901000 | 10.741000 | 10.499000 | -0.619000 | -0.861000 | -388.000000 | -374.000000 | -354.000000 | 320.000000 | 319.000000 | 1312 |  | CORR | GENE | 05:06 | 05:08 | 05:11 | 542 | 68 | 9.000000 | EXT | - |  | (c)
14676.520000 | 0.000000 | -0.029000 | -11.505000 | -11.534000 | -1252.000000 | 1044.000000 | 65.000000 | 0.000000 |  | 1313 | Нарушение формы кольцевого шва | GWAN |  | 03:10 | 09:20 | 06:42 | 0 | 2633 |  | EXT | Нарушение формы кольцевого шва |  | (c)
14699.170000 | 0.000000 | -0.031000 | -11.305000 | -11.336000 | 1861.000000 | 2099.000000 | 2205.000000 | 1861.000000 |  | 1315 | Смещение кромок | GWAN |  | 03:18 | 03:56 | 04:13 | 0 | 688 | 2.632000 | EXT | Смещение кромок. Наружу. Величина смещения - 2.6 мм. Аномалия находится на упругопластическом изгибе: R=741 D, максимальное растяжение на 6.6 час. |  | (c)
14699.170000 | 0.000000 | -0.036000 | -11.305000 | -11.341000 | -1235.000000 | -933.000000 | -946.000000 | 657.000000 |  | 1315 | Смещение кромок | GWAN |  | 06:58 | 07:47 | 07:45 | 0 | 578 | 3.397000 | EXT | Смещение кромок. Наружу. Величина смещения - 3.4 мм. Аномалия находится на упругопластическом изгибе: R=741 D, максимальное растяжение на 6.6 час. |  | (c)
14710.475000 | 0.000000 | -0.026000 | -11.385000 | -11.411000 | -1517.000000 | 20.000000 | -645.000000 | 0.000000 |  | 1316 | Нарушение формы кольцевого шва | GWAN |  | 05:20 | 09:28 | 07:41 | 0 | 1744 |  | EXT | Нарушение формы кольцевого шва. Аномалия находится на упругопластическом изгибе: R=353 D, максимальное растяжение на 6.6 час. |  | (c)
14733.285000 | 0.000000 | -0.016000 | -11.580000 | -11.596000 | 739.000000 | 864.000000 | 955.000000 | 739.000000 |  | 1318 | Смещение кромок | GWAN |  | 04:30 | 04:51 | 05:05 | 0 | 433 | 2.555000 | EXT | Смещение кромок. Наружу. Величина смещения - 2.6 мм. |  | (c)
14733.285000 | 0.000000 | -0.026000 | -11.580000 | -11.606000 | 1805.000000 | 1921.000000 | 1953.000000 | 1805.000000 |  | 1318 | Смещение кромок | GWAN |  | 07:22 | 07:41 | 07:46 | 0 | 296 | 2.860000 | EXT | Смещение кромок. Наружу. Величина смещения - 2.9 мм. |  | (c)
14735.710000 | 2.425000 | 2.402000 | -9.155000 | -9.178000 | 349.000000 | 433.000000 | 448.000000 | 349.000000 | 2402.000000 | 1318 |  | CORR | СIGR | 03:27 | 03:41 | 03:43 | 41 | 198 | 9.000000 | EXT | - |  | (c)
14737.353000 | 4.068000 | 4.068000 | -7.512000 | -7.512000 | 202.000000 | 229.000000 | 217.000000 | 202.000000 | 4068.000000 | 1318 |  | CORR | AXGR | 03:04 | 03:08 | 03:06 | 210 | 30 | 9.000000 | EXT | - |  | (c)
14740.366000 | 7.081000 | 6.920000 | -4.499000 | -4.660000 | 1540.000000 | 1583.000000 | 1581.000000 | 1540.000000 | 4081.000000 | 1318 |  | GOUG | GENE | 06:40 | 06:47 | 06:46 | 579 | 82 | 7.000000 | EXT | -. Задир. |  | (c)
14743.995000 | 10.710000 | 10.458000 | -0.870000 | -1.122000 | 1457.000000 | 1507.000000 | 1503.000000 | 1457.000000 | 448.000000 | 1318 |  | GOUG | GENE | 06:26 | 06:34 | 06:34 | 674 | 90 | 6.000000 | EXT | -. Задир. |  | (c)
14756.495000 | 0.000000 | -0.016000 | -11.305000 | -11.321000 | 2009.000000 | -2202.000000 | 2189.000000 | 2009.000000 |  | 1320 | Смещение кромок | GWAN |  | 04:44 | 05:24 | 05:13 | 0 | 360 | 2.602000 | EXT | Смещение кромок. Наружу. Величина смещения - 2.6 мм. |  | (c)
14779.275000 | 0.000000 | -0.016000 | -11.635000 | -11.651000 | -77.000000 | 82.000000 | 94.000000 | 0.000000 |  | 1322 | Смещение кромок | GWAN |  | 05:25 | 05:51 | 05:53 | 0 | 343 | 3.025000 | EXT | Смещение кромок. Наружу. Величина смещения - 3 мм. |  | (c)
14785.933000 | 6.658000 | 6.507000 | -4.977000 | -5.128000 | -204.000000 | 151.000000 | 220.000000 | 0.000000 | 4874.000000 | 1322 |  | WRIN |  | 05:05 | 06:02 | 06:13 | 254 | 847 | 1.000000 |  | -. Аномалия находится вблизи продольного шва. |  | (c)
14787.071000 | 7.796000 | 7.628000 | -3.839000 | -4.007000 | 81.000000 | 330.000000 | 285.000000 | 81.000000 | 3664.000000 | 1322 |  | DENT |  | 05:51 | 06:31 | 06:24 | 343 | 408 | 0.211268 |  | -. Аномалия находится вблизи продольного шва. |  | (c)
14787.508000 | 8.233000 | 8.116000 | -3.402000 | -3.519000 | 151.000000 | 376.000000 | 335.000000 | 151.000000 | 3286.000000 | 1322 |  | DENT |  | 06:02 | 06:38 | 06:32 | 233 | 368 | 0.281690 |  | - |  | (c)
14790.910000 | 0.000000 | -0.023000 | -11.345000 | -11.368000 | -1919.000000 | -387.000000 | -1084.000000 | 250.000000 |  | 1323 | Нарушение формы кольцевого шва | GWAN |  | 00:55 | 05:02 | 03:10 | 0 | 1670 |  | EXT | Нарушение формы кольцевого шва |  | (c)
14848.520000 | 0.000000 | -0.019000 | -11.635000 | -11.654000 | -759.000000 | 174.000000 | -246.000000 | 0.000000 |  | 1328 | Нарушение формы кольцевого шва | GWAN |  | 02:49 | 05:19 | 04:11 | 0 | 1026 |  | EXT | Нарушение формы кольцевого шва |  | (c)
14855.441000 | 6.921000 | 6.872000 | -4.714000 | -4.763000 | -1647.000000 | -1605.000000 | -1611.000000 | 1576.000000 | 4679.000000 | 1328 |  | DENT |  | 00:25 | 00:32 | 00:31 | 84 | 70 | 0.352113 |  | -. Аномалия находится вблизи дефекта потери металла. |  | (c)
14855.441000 | 6.921000 | 6.856000 | -4.714000 | -4.779000 | -1496.000000 | -1465.000000 | -1456.000000 | 1415.000000 | 4662.000000 | 1328 |  | DENT |  | 00:50 | 00:55 | 00:56 | 117 | 81 | 0.140845 |  | -. Аномалия находится вблизи дефекта потери металла. |  | (c)
14855.461000 | 6.941000 | 6.888000 | -4.694000 | -4.747000 | -1832.000000 | -1804.000000 | -1795.000000 | 1758.000000 | 4655.000000 | 1328 |  | DENT |  | 11:56 | 00:00 | 00:01 | 92 | 73 | 0.422535 |  | -. Аномалия находится вблизи дефекта потери металла. |  | (c)
14855.461000 | 6.941000 | 6.895000 | -4.694000 | -4.740000 | -1826.000000 | -1803.000000 | -1627.000000 | 1427.000000 | 4671.000000 | 1328 |  | GOUG | GENE | 11:57 | 00:00 | 00:29 | 69 | 398 | 7.000000 | EXT | -. Задир. |  | (c)
14858.212000 | 9.692000 | 9.661000 | -1.943000 | -1.974000 | 324.000000 | 384.000000 | 406.000000 | 324.000000 | 1938.000000 | 1328 |  | CORR | СIGR | 05:43 | 05:53 | 05:57 | 36 | 165 | 9.000000 | EXT | - |  | (c)
14860.155000 | 0.000000 | -0.019000 | -11.525000 | -11.544000 | 656.000000 | 1570.000000 | -1989.000000 | 173.000000 |  | 1329 | Нарушение формы кольцевого шва | GWAN |  | 03:23 | 05:51 | 08:17 | 0 | 3631 |  | EXT | Нарушение формы кольцевого шва |  | (c)
14871.680000 | 0.000000 | -0.045000 | -11.330000 | -11.375000 | -565.000000 | -97.000000 | -47.000000 | 470.000000 |  | 1330 | Нарушение формы кольцевого шва | GWAN |  | 11:39 | 00:55 | 01:03 | 0 | 1035 |  | EXT | Нарушение формы кольцевого шва |  | (c)
14879.561000 | 7.881000 | 7.406000 | -3.449000 | -3.924000 | -525.000000 | -468.000000 | -479.000000 | 433.000000 | 2775.000000 | 1330 |  | GOUG | GENE | 11:46 | 11:55 | 11:53 | 1149 | 92 | 7.000000 | EXT | -. Задир. |  | (c)
14883.010000 | 0.000000 | -0.031000 | -11.695000 | -11.726000 | -1880.000000 | -1654.000000 | -1515.000000 | 1151.000000 |  | 1331 | Смещение кромок | GWAN |  | 06:36 | 07:12 | 07:35 | 0 | 729 | 3.562000 | EXT | Смещение кромок. Наружу. Величина смещения - 3.6 мм. |  | (c)
14906.390000 | 0.000000 | -0.006000 | -11.380000 | -11.386000 | 1311.000000 | 1871.000000 | 1730.000000 | 1311.000000 |  | 1333 | Нарушение формы кольцевого шва | GWAN |  | 02:35 | 04:05 | 03:43 | 0 | 837 |  | EXT | Нарушение формы кольцевого шва |  | (c)
14906.390000 | 0.000000 | -0.021000 | -11.380000 | -11.401000 | -1758.000000 | -1543.000000 | -1489.000000 | 1221.000000 |  | 1333 | Смещение кромок | GWAN |  | 06:20 | 06:54 | 07:03 | 0 | 537 | 4.016000 | EXT | Смещение кромок. Наружу. Величина смещения - 4 мм. |  | (c)
14917.770000 | 0.000000 | -0.023000 | -11.650000 | -11.673000 | 136.000000 | 851.000000 | 1022.000000 | 136.000000 |  | 1334 | Нарушение формы кольцевого шва | GWAN |  | 10:50 | 00:45 | 01:13 | 0 | 1771 |  | EXT | Нарушение формы кольцевого шва |  | (c)
14929.420000 | 0.000000 | -0.032000 | -11.705000 | -11.737000 | -1762.000000 | -311.000000 | -625.000000 | 0.000000 |  | 1335 | Нарушение формы кольцевого шва | GWAN |  | 01:29 | 05:23 | 04:32 | 0 | 2274 |  | EXT | Нарушение формы кольцевого шва |  | (c)
14932.665000 | 3.245000 | 3.209000 | -8.460000 | -8.496000 | -224.000000 | -107.000000 | -100.000000 | 0.000000 | 3209.000000 | 1335 |  | CORR | GENE | 05:37 | 05:56 | 05:57 | 47 | 249 | 11.000000 | EXT | - |  | (c)
14941.125000 | 0.000000 | -0.036000 | -11.255000 | -11.291000 | -736.000000 | -533.000000 | -485.000000 | 234.000000 |  | 1336 | Нарушение формы кольцевого шва | GWAN |  | 00:38 | 01:11 | 01:19 | 0 | 502 |  | EXT | Нарушение формы кольцевого шва |  | (c)
14941.125000 | 0.000000 | -0.001000 | -11.255000 | -11.256000 | 1391.000000 | 1487.000000 | 1528.000000 | 1391.000000 |  | 1336 | Смещение кромок | GWAN |  | 06:22 | 06:37 | 06:44 | 0 | 273 | 3.970000 | EXT | Смещение кромок. Наружу. Величина смещения - 4 мм. |  | (c)
14964.472000 | 0.592000 | 0.424000 | -10.923000 | -11.091000 | 1210.000000 | 1336.000000 | 1288.000000 | 1210.000000 | 424.000000 | 1338 |  | CORR | GENE | 03:00 | 03:20 | 03:12 | 476 | 157 | 9.000000 | EXT | -. Аномалия находится на упругопластическом изгибе: R=765 D, максимальное растяжение на 6 час. |  | (c)
14969.237000 | 5.357000 | 4.903000 | -6.158000 | -6.612000 | 1860.000000 | 1880.000000 | 1874.000000 | 1860.000000 | 4903.000000 | 1338 |  | CORR | AXGR | 04:45 | 04:48 | 04:47 | 503 | 28 | 9.000000 | EXT | - |  | (c)
14975.395000 | 0.000000 | -0.025000 | -11.470000 | -11.495000 | 333.000000 | 579.000000 | 549.000000 | 333.000000 |  | 1339 | Нарушение формы кольцевого шва | GWAN |  | 00:21 | 01:01 | 00:56 | 0 | 432 |  | EXT | Нарушение формы кольцевого шва |  | (c)
14997.216000 | 10.351000 | 8.734000 | -0.735000 | -2.352000 | 1232.000000 | 1416.000000 | 1339.000000 | 1232.000000 | 477.000000 | 1340а |  | CORR | GENE | 04:11 | 04:41 | 04:28 | 1875 | 215 | 10.000000 | EXT | -. Аномалия находится на упругопластическом изгибе: R=648 D, максимальное растяжение на 6.4 час. |  | (c)
14997.951000 | 0.000000 | -0.029000 | -11.122000 | -11.151000 | 1799.000000 | -1660.000000 | -1781.000000 | 900.000000 |  | 1340б | Нарушение формы кольцевого шва | GWAN |  | 02:52 | 05:34 | 05:14 | 0 | 1762 |  | INT | Нарушение формы кольцевого шва. Аномалия находится на упругопластическом изгибе: R=544 D, максимальное растяжение на 6.3 час. |  | (c)
15009.073000 | 0.000000 | -0.034000 | -11.618000 | -11.652000 | -736.000000 | -695.000000 | -567.000000 | 399.000000 |  | 1342а | Нарушение формы кольцевого шва | GWAN |  | 05:48 | 05:55 | 06:15 | 0 | 338 |  | INT | Нарушение формы кольцевого шва. Аномалия находится на упругопластическом изгибе: R=510 D, максимальное растяжение на 6 час. |  | (c)
15042.365000 | 9.980000 | 9.121000 | -1.710000 | -2.569000 | 317.000000 | 395.000000 | 451.000000 | 317.000000 | 1173.000000 | 1344 |  | CORR | GENE | 04:07 | 04:20 | 04:29 | 1396 | 267 | 10.000000 | EXT | - |  | (c)
15044.106000 | 0.031000 | 0.022000 | -11.664000 | -11.673000 | -533.000000 | -491.000000 | -466.000000 | 398.000000 | 22.000000 | 1345 |  | CORR | GENE | 07:03 | 07:10 | 07:14 | 56 | 135 | 10.000000 | EXT | - |  | (c)
15044.548000 | 0.473000 | 0.166000 | -11.222000 | -11.529000 | -531.000000 | -468.000000 | -440.000000 | 350.000000 | 166.000000 | 1345 |  | CORR | GENE | 07:04 | 07:14 | 07:18 | 1280 | 181 | 10.000000 | EXT | - |  | (c)
15134.942000 | 10.247000 | 10.177000 | -1.343000 | -1.413000 | 2228.000000 | -2225.000000 | -2195.000000 | 2158.000000 | 807.000000 | 1352 |  | CORR | GENE | 07:47 | 07:48 | 07:53 | 606 | 75 | 9.000000 | EXT | - |  | (c)
15135.796000 | 11.101000 | 10.977000 | -0.489000 | -0.613000 | -2223.000000 | -2142.000000 | -2171.000000 | 2118.000000 | 376.000000 | 1352 |  | CORR | GENE | 07:49 | 08:02 | 07:57 | 237 | 105 | 10.000000 | EXT | - |  | (c)
15140.554000 | 4.269000 | 3.963000 | -7.441000 | -7.747000 | 727.000000 | 727.000000 | 742.000000 | 727.000000 | 3963.000000 | 1353 |  | CORR | AXGR | 07:28 | 07:28 | 07:31 | 306 | 30 | 9.000000 | EXT | - |  | (c)
15153.707000 | 5.712000 | 5.165000 | -6.013000 | -6.560000 | 1760.000000 | 1814.000000 | 1847.000000 | 1760.000000 | 5165.000000 | 1354 |  | CORR | GENE | 05:33 | 05:42 | 05:47 | 914 | 174 | 10.000000 | EXT | -. Аномалия находится на упругопластическом изгибе: R=351 D, максимальное растяжение на 5.7 час. |  | (c)
15159.014000 | 11.019000 | 10.540000 | -0.706000 | -1.185000 | 1701.000000 | 1722.000000 | 1720.000000 | 1701.000000 | 248.000000 | 1354 |  | GOUG | AXGR | 05:24 | 05:27 | 05:27 | 937 | 38 | 6.000000 | EXT | -. Задир. Аномалия находится на упругопластическом изгибе: R=303 D, максимальное растяжение на 5.9 час. |  | (c)
15171.400000 | 0.000000 | -0.026000 | -11.725000 | -11.751000 | -331.000000 | -169.000000 | -149.000000 | 0.000000 |  | 1356 | Нарушение формы кольцевого шва | GWAN |  | 02:51 | 03:17 | 03:21 | 0 | 364 |  | EXT | Нарушение формы кольцевого шва. Аномалия находится на упругопластическом изгибе: R=411 D, максимальное растяжение на 5.7 час. |  | (c)
15171.400000 | 0.000000 | -0.019000 | -11.725000 | -11.744000 | 1224.000000 | 1481.000000 | 1509.000000 | 1224.000000 |  | 1356 | Нарушение формы кольцевого шва | GWAN |  | 07:02 | 07:44 | 07:48 | 0 | 570 |  | EXT | Нарушение формы кольцевого шва. Аномалия находится на упругопластическом изгибе: R=411 D, максимальное растяжение на 5.7 час. |  | (c)
15183.125000 | 0.000000 | -0.011000 | -11.695000 | -11.706000 | -1126.000000 | 67.000000 | -470.000000 | 0.000000 |  | 1357 | Нарушение формы кольцевого шва | GWAN |  | 04:01 | 07:13 | 05:47 | 0 | 1313 |  | EXT | Нарушение формы кольцевого шва |  | (c)
15190.757000 | 7.632000 | 7.527000 | -4.063000 | -4.168000 | -235.000000 | -141.000000 | -155.000000 | 75.000000 | 3935.000000 | 1357 |  | DENT |  | 06:25 | 06:40 | 06:38 | 233 | 160 | 0.211268 |  | -. Аномалия находится вблизи продольного шва. |  | (c)
15206.515000 | 0.000000 | -0.045000 | -11.700000 | -11.745000 | 796.000000 | 1484.000000 | 1327.000000 | 796.000000 |  | 1359 | Нарушение формы кольцевого шва | GWAN |  | 11:02 | 00:53 | 00:28 | 0 | 1062 |  | EXT | Нарушение формы кольцевого шва |  | (c)
15218.215000 | 0.000000 | -0.030000 | -11.270000 | -11.300000 | -672.000000 | -530.000000 | -507.000000 | 341.000000 |  | 1360 | Смещение кромок | GWAN |  | 03:42 | 04:05 | 04:08 | 0 | 331 | 3.179000 | EXT | Смещение кромок. Наружу. Величина смещения - 3.2 мм. |  | (c)
15218.215000 | 0.000000 | -0.030000 | -11.270000 | -11.300000 | 251.000000 | 727.000000 | 565.000000 | 251.000000 |  | 1360 | Смещение кромок | GWAN |  | 06:11 | 07:28 | 07:01 | 0 | 627 | 3.022000 | EXT | Смещение кромок. Наружу. Величина смещения - 3 мм. |  | (c)
15229.485000 | 0.000000 | -0.016000 | -11.485000 | -11.501000 | -472.000000 | 308.000000 | 80.000000 | 0.000000 |  | 1361 | Нарушение формы кольцевого шва | GWAN |  | 03:18 | 05:24 | 04:47 | 0 | 1105 |  | EXT | Нарушение формы кольцевого шва |  | (c)
15240.970000 | 0.000000 | -0.026000 | -11.465000 | -11.491000 | 1527.000000 | -1312.000000 | -1561.000000 | 189.000000 |  | 1362 | Нарушение формы кольцевого шва | GWAN |  | 01:44 | 06:06 | 05:25 | 0 | 2745 |  | EXT | Нарушение формы кольцевого шва |  | (c)
15263.715000 | 0.000000 | -0.038000 | -10.870000 | -10.908000 | -1202.000000 | -717.000000 | -586.000000 | 0.000000 |  | 1364 | Нарушение формы кольцевого шва | GWAN |  | 07:29 | 08:47 | 09:08 | 0 | 1233 |  | EXT | Нарушение формы кольцевого шва |  | (c)
15274.585000 | 0.000000 | -0.031000 | -11.680000 | -11.711000 | 1117.000000 | 1602.000000 | 1495.000000 | 1117.000000 |  | 1365 | Смещение кромок | GWAN |  | 04:52 | 06:11 | 05:53 | 0 | 755 | 3.430000 | EXT | Смещение кромок. Наружу. Величина смещения - 3.4 мм. |  | (c)
15274.585000 | 0.000000 | -0.041000 | -11.680000 | -11.721000 | -2098.000000 | -1793.000000 | -1806.000000 | 1514.000000 |  | 1365 | Смещение кромок | GWAN |  | 08:13 | 09:03 | 09:01 | 0 | 584 | 2.468000 | EXT | Смещение кромок. Вовнутрь. Величина смещения - 2.5 мм. |  | (c)
15297.755000 | 0.000000 | -0.017000 | -11.500000 | -11.517000 | -461.000000 | -87.000000 | -189.000000 | 0.000000 |  | 1367 | Нарушение формы кольцевого шва | GWAN |  | 07:51 | 08:52 | 08:35 | 0 | 544 |  | EXT | Нарушение формы кольцевого шва |  | (c)
15297.755000 | 0.000000 | -0.023000 | -11.500000 | -11.523000 | 495.000000 | 881.000000 | 794.000000 | 495.000000 |  | 1367 | Нарушение формы кольцевого шва | GWAN |  | 10:25 | 11:28 | 11:14 | 0 | 599 |  | EXT | Нарушение формы кольцевого шва |  | (c)
15298.738000 | 0.983000 | 0.921000 | -10.517000 | -10.579000 | -1564.000000 | -1564.000000 | -1545.000000 | 1527.000000 | 921.000000 | 1367 |  | CORR | AXGR | 04:53 | 04:53 | 04:56 | 229 | 37 | 9.000000 | EXT | - |  | (c)
15320.404000 | 11.149000 | 11.071000 | -0.141000 | -0.219000 | 1607.000000 | 1687.000000 | 1665.000000 | 1607.000000 | 39.000000 | 1368 |  | CORR | GENE | 07:02 | 07:15 | 07:11 | 180 | 116 | 9.000000 | EXT | - |  | (c)
15320.545000 | 0.000000 | -0.016000 | -10.840000 | -10.856000 | 447.000000 | 914.000000 | 833.000000 | 447.000000 |  | 1369 | Смещение кромок | GWAN |  | 04:28 | 05:43 | 05:30 | 0 | 773 | 4.074000 | EXT | Смещение кромок. Вовнутрь. Величина смещения - 4.1 мм. |  | (c)
15331.385000 | 0.000000 | -0.031000 | -11.575000 | -11.606000 | 2131.000000 | -2058.000000 | -1603.000000 | 877.000000 |  | 1370 | Нарушение формы кольцевого шва | GWAN |  | 09:09 | 09:53 | 11:06 | 0 | 1453 |  | EXT | Нарушение формы кольцевого шва |  | (c)
15331.848000 | 0.463000 | 0.440000 | -11.112000 | -11.135000 | 1201.000000 | 1416.000000 | 1324.000000 | 1201.000000 | 440.000000 | 1370 |  | CORR | СIGR | 06:39 | 07:14 | 06:59 | 37 | 246 | 15.000000 | EXT | - |  | (c)
15331.895000 | 0.510000 | 0.491000 | -11.065000 | -11.084000 | 963.000000 | 1020.000000 | 1002.000000 | 963.000000 | 491.000000 | 1370 |  | CORR | СIGR | 06:00 | 06:10 | 06:07 | 25 | 78 | 11.000000 | EXT | - |  | (c)
15332.089000 | 0.704000 | 0.606000 | -10.871000 | -10.969000 | 910.000000 | 911.000000 | 928.000000 | 910.000000 | 606.000000 | 1370 |  | CORR | AXGR | 05:52 | 05:52 | 05:55 | 98 | 36 | 15.000000 | EXT | - |  | (c)
15332.214000 | 0.829000 | 0.819000 | -10.746000 | -10.756000 | 1139.000000 | 1200.000000 | 1179.000000 | 1139.000000 | 819.000000 | 1370 |  | CORR | СIGR | 06:29 | 06:39 | 06:35 | 22 | 79 | 10.000000 | EXT | - |  | (c)
15354.570000 | 0.000000 | -0.015000 | -11.280000 | -11.295000 | -1155.000000 | -986.000000 | -996.000000 | 838.000000 |  | 1372 | Нарушение формы кольцевого шва | GWAN |  | 05:34 | 06:02 | 06:00 | 0 | 316 |  | EXT | Нарушение формы кольцевого шва |  | (c)
15354.570000 | 0.000000 | -0.015000 | -11.280000 | -11.295000 | 794.000000 | 1680.000000 | 1346.000000 | 794.000000 |  | 1372 | Нарушение формы кольцевого шва | GWAN |  | 10:49 | 01:12 | 00:18 | 0 | 1105 |  | EXT | Нарушение формы кольцевого шва |  | (c)
15355.655000 | 1.085000 | 1.002000 | -10.195000 | -10.278000 | -374.000000 | -363.000000 | -354.000000 | 335.000000 | 1002.000000 | 1372 |  | CORR | AXGR | 07:40 | 07:42 | 07:43 | 217 | 39 | 11.000000 | EXT | - |  | (c)
15356.264000 | 1.694000 | 1.555000 | -9.586000 | -9.725000 | -364.000000 | -334.000000 | -333.000000 | 303.000000 | 1555.000000 | 1372 |  | CORR | GENE | 07:42 | 07:47 | 07:47 | 798 | 61 | 12.000000 | EXT | - |  | (c)
15365.850000 | 0.000000 | -0.025000 | -11.350000 | -11.375000 | -881.000000 | -484.000000 | -402.000000 | 0.000000 |  | 1373 | Нарушение формы кольцевого шва | GWAN |  | 04:05 | 05:09 | 05:22 | 0 | 958 |  | EXT | Нарушение формы кольцевого шва |  | (c)
15388.900000 | 0.000000 | -0.016000 | -11.575000 | -11.591000 | -1812.000000 | -1241.000000 | -1404.000000 | 997.000000 |  | 1375 | Нарушение формы кольцевого шва | GWAN |  | 11:49 | 01:21 | 00:55 | 0 | 814 |  | EXT | Нарушение формы кольцевого шва |  | (c)
15401.962000 | 1.487000 | 1.258000 | -10.203000 | -10.432000 | -809.000000 | -719.000000 | -700.000000 | 592.000000 | 1258.000000 | 1376 |  | DENT |  | 06:03 | 06:17 | 06:20 | 321 | 217 | 0.281690 |  | - |  | (c)
15415.112000 | 2.947000 | 2.926000 | -8.723000 | -8.744000 | -985.000000 | -758.000000 | -854.000000 | 723.000000 | 2926.000000 | 1377 |  | CORR | GENE | 06:19 | 06:55 | 06:40 | 52 | 262 | 10.000000 | EXT | - |  | (c)
15423.835000 | 0.000000 | -0.035000 | -11.355000 | -11.390000 | -1636.000000 | -1392.000000 | -1391.000000 | 1145.000000 |  | 1378 | Нарушение формы кольцевого шва | GWAN |  | 00:43 | 01:22 | 01:23 | 0 | 492 |  | EXT | Нарушение формы кольцевого шва |  | (c)
15423.835000 | 0.000000 | -0.021000 | -11.355000 | -11.376000 | 488.000000 | 856.000000 | 817.000000 | 488.000000 |  | 1378 | Смещение кромок | GWAN |  | 06:26 | 07:25 | 07:19 | 0 | 659 | 3.458000 | EXT | Смещение кромок. Вовнутрь. Величина смещения - 3.5 мм. |  | (c)
15435.190000 | 0.000000 | -0.021000 | -11.290000 | -11.311000 | -212.000000 | -76.000000 | 106.000000 | 0.000000 |  | 1379 | Смещение кромок | GWAN |  | 06:18 | 06:40 | 07:09 | 0 | 636 | 3.654000 | EXT | Смещение кромок. Наружу. Величина смещения - 3.7 мм. |  | (c)
15446.480000 | 0.000000 | -0.026000 | -11.665000 | -11.691000 | 294.000000 | 865.000000 | 1154.000000 | 294.000000 |  | 1380 | Нарушение формы кольцевого шва | GWAN |  | 03:47 | 05:19 | 06:06 | 0 | 1720 |  | EXT | Нарушение формы кольцевого шва |  | (c)
15446.480000 | 0.000000 | -0.007000 | -11.665000 | -11.672000 | -2150.000000 | -1412.000000 | -1627.000000 | 1105.000000 |  | 1380 | Нарушение формы кольцевого шва | GWAN |  | 09:12 | 11:11 | 10:37 | 0 | 1045 |  | EXT | Нарушение формы кольцевого шва |  | (c)
15458.145000 | 0.000000 | -0.031000 | -11.485000 | -11.516000 | 715.000000 | 1281.000000 | 1131.000000 | 715.000000 |  | 1381 | Смещение кромок | GWAN |  | 03:38 | 05:09 | 04:45 | 0 | 834 | 3.951000 | EXT | Смещение кромок. Наружу. Величина смещения - 4 мм. |  | (c)
15492.195000 | 0.000000 | -0.019000 | -11.020000 | -11.039000 | 2093.000000 | -2133.000000 | -2106.000000 | 1844.000000 |  | 1384 | Нарушение формы кольцевого шва | GWAN |  | 09:21 | 09:59 | 10:03 | 0 | 524 |  | EXT | Нарушение формы кольцевого шва |  | (c)
15503.215000 | 0.000000 | -0.040000 | -11.670000 | -11.710000 | -1735.000000 | -1484.000000 | -1485.000000 | 1235.000000 |  | 1385 | Нарушение формы кольцевого шва | GWAN |  | 01:32 | 02:13 | 02:13 | 0 | 500 |  | EXT | Нарушение формы кольцевого шва |  | (c)
15572.680000 | 0.000000 | -0.022000 | -11.270000 | -11.292000 | 887.000000 | 1058.000000 | 1428.000000 | 887.000000 |  | 1391 | Нарушение формы кольцевого шва | GWAN |  | 06:51 | 07:18 | 08:18 | 0 | 1083 |  | EXT | Нарушение формы кольцевого шва |  | (c)
15583.950000 | 0.000000 | -0.023000 | -11.275000 | -11.298000 | 528.000000 | 643.000000 | 1067.000000 | 528.000000 |  | 1392 | Нарушение формы кольцевого шва | GWAN |  | 01:12 | 01:31 | 02:39 | 0 | 1078 |  | EXT | Нарушение формы кольцевого шва |  | (c)
15595.225000 | 0.000000 | -0.027000 | -11.420000 | -11.447000 | 1560.000000 | 1821.000000 | 1797.000000 | 1560.000000 |  | 1393 | Нарушение формы кольцевого шва | GWAN |  | 00:26 | 01:08 | 01:04 | 0 | 473 |  | EXT | Нарушение формы кольцевого шва |  | (c)
15608.960000 | 2.315000 | 2.188000 | -9.355000 | -9.482000 | 109.000000 | 249.000000 | 223.000000 | 109.000000 | 2188.000000 | 1394 |  | DENT |  | 03:20 | 03:43 | 03:39 | 271 | 228 | 0.211268 |  | -. Аномалия находится вблизи продольного шва. Аномалия находится на упругопластическом изгибе. |  | (c)
15618.315000 | 0.000000 | -0.039000 | -10.985000 | -11.024000 | -1254.000000 | -884.000000 | -960.000000 | 665.000000 |  | 1395 | Нарушение формы кольцевого шва | GWAN |  | 02:51 | 03:51 | 03:38 | 0 | 588 |  | EXT | Нарушение формы кольцевого шва. Аномалия находится на упругопластическом изгибе: R=628 D, максимальное растяжение на 6.3 час. |  | (c)
15618.463000 | 0.148000 | 0.115000 | -10.837000 | -10.870000 | -157.000000 | 26.000000 | 5.000000 | 0.000000 | 115.000000 | 1395 |  | CORR | GENE | 05:48 | 06:17 | 06:14 | 50 | 324 | 15.000000 | EXT | -. Аномалия находится на упругопластическом изгибе: R=628 D, максимальное растяжение на 6.3 час. |  | (c)
15629.300000 | 0.000000 | -0.030000 | -9.005000 | -9.035000 | 1878.000000 | -1902.000000 | -2120.000000 | 1656.000000 |  | 1396 | Нарушение формы кольцевого шва | GWAN |  | 02:07 | 03:57 | 03:22 | 0 | 927 |  | EXT | Нарушение формы кольцевого шва |  | (c)
15629.300000 | 0.000000 | -0.026000 | -9.005000 | -9.031000 | -475.000000 | 490.000000 | 147.000000 | 0.000000 |  | 1396 | Нарушение формы кольцевого шва | GWAN |  | 07:47 | 10:23 | 09:28 | 0 | 1245 |  | EXT | Нарушение формы кольцевого шва |  | (c)
15635.232000 | 5.932000 | 5.898000 | -3.073000 | -3.107000 | -1308.000000 | -1229.000000 | -1179.000000 | 1050.000000 | 2987.000000 | 1396 |  | CORR | GENE | 05:33 | 05:46 | 05:54 | 120 | 258 | 15.000000 | EXT | - |  | (c)
15638.305000 | 0.000000 | -0.028000 | -10.760000 | -10.788000 | -420.000000 | 20.000000 | 71.000000 | 420.000000 |  | 1397 | Нарушение формы кольцевого шва | GWAN |  | 11:07 | 00:18 | 00:26 | 0 | 983 |  | EXT | Нарушение формы кольцевого шва |  | (c)
15647.433000 | 9.128000 | 9.067000 | -1.632000 | -1.693000 | 1925.000000 | 2079.000000 | 2091.000000 | 1925.000000 | 1609.000000 | 1397 |  | CORR | GENE | 05:26 | 05:50 | 05:52 | 84 | 332 | 10.000000 | EXT | - |  | (c)
15660.800000 | 0.000000 | -0.024000 | -11.400000 | -11.424000 | 1168.000000 | 1354.000000 | 1344.000000 | 1168.000000 |  | 1399 | Нарушение формы кольцевого шва | GWAN |  | 01:16 | 01:47 | 01:45 | 0 | 352 |  | EXT | Нарушение формы кольцевого шва |  | (c)
15672.200000 | 0.000000 | -0.037000 | -10.560000 | -10.597000 | -1378.000000 | -641.000000 | -917.000000 | 456.000000 |  | 1400 | Нарушение формы кольцевого шва | GWAN |  | 11:06 | 01:05 | 00:21 | 0 | 922 |  | EXT | Нарушение формы кольцевого шва |  | (c)
15705.723000 | 0.063000 | 0.019000 | -11.452000 | -11.496000 | 1017.000000 | 1142.000000 | 1411.000000 | 1017.000000 | 19.000000 | 1403 |  | CORR | GENE | 08:05 | 08:25 | 09:08 | 82 | 788 | 12.000000 | EXT | - |  | (c)
15708.527000 | 2.867000 | 2.774000 | -8.648000 | -8.741000 | 290.000000 | 417.000000 | 437.000000 | 290.000000 | 2774.000000 | 1403 |  | DENT |  | 06:07 | 06:28 | 06:31 | 170 | 294 | 0.352113 |  | - |  | (c)
15717.175000 | 0.000000 | -0.041000 | -11.435000 | -11.476000 | 924.000000 | 1150.000000 | 1390.000000 | 30.201295 |  | 1404 | Смещение кромок | GWAN |  | 02:06 | 02:42 | 03:21 | 0 | 932 | 3.727000 | EXT | Смещение кромок. Вовнутрь. Величина смещения - 3.7 мм. |  | (c)
15728.175000 | 11.000000 | 10.984000 | -0.435000 | -0.451000 | -1722.000000 | -1687.000000 | -1704.000000 | 41.066480 | 421.000000 | 1404 |  | CORR | PITT | 06:59 | 07:04 | 07:02 | 30 | 36 | 13.000000 | EXT | - |  | (c)
15728.176000 | 11.001000 | 10.993000 | -0.434000 | -0.442000 | -1885.000000 | -1846.000000 | -1861.000000 | 27.912660 | 423.000000 | 1404 |  | CORR | СIGR | 06:33 | 06:39 | 06:36 | 19 | 48 | 15.000000 | EXT | - |  | (c)
15728.610000 | 0.000000 | -0.026000 | -10.985000 | -11.011000 | 770.000000 | 1118.000000 | 1027.000000 | 55.631727 |  | 1405 | Смещение кромок | GWAN |  | 03:04 | 04:00 | 03:45 | 0 | 514 | 3.241000 | EXT | Смещение кромок. Вовнутрь. Величина смещения - 3.2 мм. |  | (c)
15728.610000 | 0.000000 | -0.029000 | -10.985000 | -11.014000 | -1218.000000 | -507.000000 | -396.000000 | 34.425523 |  | 1405 | Нарушение формы кольцевого шва | GWAN |  | 09:43 | 11:37 | 11:55 | 0 | 1645 |  | EXT | Нарушение формы кольцевого шва |  | (c)
15731.218000 | 2.608000 | 2.053000 | -8.377000 | -8.932000 | 2199.000000 | 2213.000000 | 2209.000000 | 0.108678 | 2053.000000 | 1405 |  | LWAN |  | 06:54 | 06:56 | 06:56 | 1064 | 20 | 7.237095 | INT | -. Эквивалент потери металла 7%. |  | (c)
15739.496000 | 10.886000 | 10.595000 | -0.099000 | -0.390000 | -1151.000000 | -1125.000000 | -1126.000000 | 88.819180 | 46.000000 | 1405 |  | ARTD | GENE | 09:54 | 09:58 | 09:58 | 344 | 50 | 9.552736 | EXT | -. Эквивалент потери металла 10%. |  | (c)
15739.595000 | 0.000000 | -0.066000 | -11.255000 | -11.321000 | -929.000000 | -723.000000 | -745.000000 | 45.216648 |  | 1406 | Смещение кромок | GWAN |  | 00:10 | 00:44 | 00:40 | 0 | 369 | 2.265000 | EXT | Смещение кромок. Наружу. Величина смещения - 2.3 мм. |  | (c)
15739.595000 | 0.000000 | -0.028000 | -11.255000 | -11.283000 | 247.000000 | 396.000000 | 534.000000 | 19.910543 |  | 1406 | Нарушение формы кольцевого шва | GWAN |  | 03:20 | 03:44 | 04:07 | 0 | 575 |  | EXT | Нарушение формы кольцевого шва |  | (c)
15739.595000 | 0.000000 | -0.021000 | -11.255000 | -11.276000 | 1278.000000 | 1554.000000 | 1554.000000 | 10.069606 |  | 1406 | Смещение кромок | GWAN |  | 06:07 | 06:51 | 06:51 | 0 | 552 | 2.908000 | EXT | Смещение кромок. Наружу. Величина смещения - 2.9 мм. |  | (c)
15807.060000 | 0.000000 | -0.001000 | -11.195000 | -11.196000 | 26.000000 | 198.000000 | 282.000000 | 26.000000 |  | 1412 | Смещение кромок | GWAN |  | 02:32 | 03:00 | 03:14 | 0 | 511 | 3.063000 | EXT | Смещение кромок. Вовнутрь. Величина смещения - 3.1 мм. Аномалия находится на упругопластическом изгибе: R=641 D, максимальное растяжение на 5.6 час. |  | (c)
15818.255000 | 0.000000 | -0.044000 | -11.545000 | -11.589000 | 117.000000 | 581.000000 | 900.000000 | 117.000000 |  | 1413 | Нарушение формы кольцевого шва | GWAN |  | 11:00 | 00:15 | 01:07 | 0 | 1565 |  | EXT | Нарушение формы кольцевого шва |  | (c)
15818.456000 | 0.201000 | 0.087000 | -11.344000 | -11.458000 | -1444.000000 | -1326.000000 | -1339.000000 | 1233.000000 | 87.000000 | 1413 |  | GOUG | GENE | 06:48 | 07:07 | 07:05 | 1138 | 211 | 7.000000 | EXT | -. Задир. |  | (b)
15829.800000 | 0.000000 | -0.018000 | -11.610000 | -11.628000 | -818.000000 | 663.000000 | 28.000000 | 0.000000 |  | 1414 | Нарушение формы кольцевого шва | GWAN |  | 02:58 | 06:57 | 05:15 | 0 | 1693 |  | EXT | Нарушение формы кольцевого шва |  | (c)
15838.401000 | 8.601000 | 7.660000 | -3.009000 | -3.950000 | -2230.000000 | -2103.000000 | -2064.000000 | 1898.000000 | 2831.000000 | 1414 |  | GOUG | GENE | 11:10 | 11:31 | 11:37 | 1119 | 332 | 8.000000 | EXT | -. Зона задиров. |  | (c)
15839.126000 | 9.326000 | 9.294000 | -2.284000 | -2.316000 | 2037.000000 | 2057.000000 | 2060.000000 | 2037.000000 | 2250.000000 | 1414 |  | DENT |  | 10:39 | 10:42 | 10:42 | 66 | 46 | 0.281690 |  | -. Аномалия находится вблизи дефекта потери металла. |  | (c)
15839.127000 | 9.327000 | 9.322000 | -2.283000 | -2.288000 | 2012.000000 | 2057.000000 | 2049.000000 | 2012.000000 | 2270.000000 | 1414 |  | GOUG | СIGR | 10:35 | 10:42 | 10:41 | 18 | 74 | 6.000000 | EXT | -. Задир. |  | (c)
15841.410000 | 0.000000 | -0.022000 | -11.700000 | -11.722000 | 1017.000000 | 1171.000000 | 1320.000000 | 1017.000000 |  | 1415 | Нарушение формы кольцевого шва | GWAN |  | 05:15 | 05:40 | 06:04 | 0 | 605 |  | EXT | Нарушение формы кольцевого шва |  | (c)
15853.110000 | 0.000000 | -0.012000 | -11.185000 | -11.197000 | -1998.000000 | -1891.000000 | -1478.000000 | 957.000000 |  | 1416 | Нарушение формы кольцевого шва | GWAN |  | 04:29 | 04:46 | 05:53 | 0 | 1041 |  | EXT | Нарушение формы кольцевого шва. Аномалия находится на упругопластическом изгибе: R=679 D, максимальное растяжение на 4.6 час. |  | (c)
15876.005000 | 0.000000 | -0.031000 | -11.475000 | -11.506000 | -1275.000000 | -1063.000000 | -1042.000000 | 810.000000 |  | 1418 | Смещение кромок | GWAN |  | 06:58 | 07:32 | 07:36 | 0 | 465 | 3.067000 | EXT | Смещение кромок. Наружу. Величина смещения - 3.1 мм. Аномалия находится на упругопластическом изгибе: R=408 D, максимальное растяжение на 5.3 час. |  | (c)
15887.480000 | 0.000000 | -0.036000 | -11.385000 | -11.421000 | -166.000000 | 1262.000000 | 802.000000 | 0.000000 |  | 1419 | Нарушение формы кольцевого шва | GWAN |  | 04:52 | 08:42 | 07:28 | 0 | 1935 |  | EXT | Нарушение формы кольцевого шва. Аномалия находится на упругопластическом изгибе: R=689 D, максимальное растяжение на 5.9 час. |  | (c)
15910.300000 | 0.000000 | -0.018000 | -11.445000 | -11.463000 | -1400.000000 | -1113.000000 | -1130.000000 | 860.000000 |  | 1421 | Нарушение формы кольцевого шва | GWAN |  | 10:00 | 10:46 | 10:44 | 0 | 540 |  | EXT | Нарушение формы кольцевого шва |  | (c)
15921.745000 | 0.000000 | -0.035000 | -11.265000 | -11.300000 | 1384.000000 | -1839.000000 | 2216.000000 | 1384.000000 |  | 1422 | Нарушение формы кольцевого шва | GWAN |  | 01:40 | 05:00 | 03:55 | 0 | 1664 |  | EXT | Нарушение формы кольцевого шва |  | (c)
15933.010000 | 0.000000 | -0.026000 | -11.465000 | -11.491000 | -653.000000 | 10.000000 | -253.000000 | 0.000000 |  | 1423 | Нарушение формы кольцевого шва | GWAN |  | 01:34 | 03:21 | 02:38 | 0 | 799 |  | EXT | Нарушение формы кольцевого шва. Аномалия находится на упругопластическом изгибе: R=389 D, максимальное растяжение на 6.4 час. |  | (c)
15945.365000 | 0.890000 | 0.885000 | -10.480000 | -10.485000 | 1712.000000 | 1764.000000 | 1749.000000 | 1712.000000 | 885.000000 | 1424 |  | CORR | СIGR | 07:17 | 07:25 | 07:23 | 19 | 73 | 10.000000 | EXT | -. Аномалия находится на отводе. |  | (c)
15945.429000 | 0.954000 | 0.943000 | -10.416000 | -10.427000 | 1709.000000 | 1765.000000 | 1750.000000 | 1709.000000 | 943.000000 | 1424 |  | CORR | СIGR | 07:16 | 07:25 | 07:23 | 26 | 82 | 15.000000 | EXT | -. Аномалия находится на отводе. |  | (c)
15946.009000 | 1.534000 | 1.530000 | -9.836000 | -9.840000 | 2039.000000 | 2075.000000 | 2068.000000 | 2039.000000 | 1530.000000 | 1424 |  | CORR | СIGR | 08:10 | 08:15 | 08:14 | 19 | 57 | 12.000000 | EXT | -. Аномалия находится на отводе. |  | (c)
15946.039000 | 1.564000 | 1.554000 | -9.806000 | -9.816000 | 1869.000000 | 1924.000000 | 1906.000000 | 1869.000000 | 1554.000000 | 1424 |  | CORR | СIGR | 07:42 | 07:51 | 07:48 | 27 | 74 | 9.000000 | EXT | -. Аномалия находится на отводе. |  | (c)
15949.122000 | 4.647000 | 4.539000 | -6.723000 | -6.831000 | 2086.000000 | 2108.000000 | 2108.000000 | 2086.000000 | 4539.000000 | 1424 |  | CORR | GENE | 08:17 | 08:21 | 08:21 | 398 | 45 | 10.000000 | EXT | -. Аномалия находится на отводе. |  | (c)
15952.300000 | 7.825000 | 6.933000 | -3.545000 | -4.437000 | 243.000000 | 272.000000 | 318.000000 | 243.000000 | 3475.000000 | 1424 |  | CORR | GENE | 03:20 | 03:24 | 03:32 | 962 | 149 | 10.000000 | EXT | -. Аномалия находится на отводе. |  | (c)
15955.845000 | 0.000000 | -0.036000 | -11.330000 | -11.366000 | -2108.000000 | -1958.000000 | -1940.000000 | 1772.000000 |  | 1425 | Смещение кромок | GWAN |  | 02:42 | 03:06 | 03:09 | 0 | 337 | 4.403000 | EXT | Смещение кромок. Наружу. Аномалия находится на отводе. Величина смещения - 4.4 мм. |  | (c)
15958.283000 | 2.438000 | 2.405000 | -8.892000 | -8.925000 | 36.000000 | 50.000000 | 54.000000 | 36.000000 | 2405.000000 | 1425 |  | DENT |  | 08:28 | 08:30 | 08:31 | 63 | 36 | 0.492958 |  | -. Аномалия находится вблизи продольного шва. |  | (c)
15978.865000 | 0.000000 | -0.036000 | -11.370000 | -11.406000 | -1627.000000 | -1325.000000 | -1332.000000 | 1038.000000 |  | 1427 | Смещение кромок | GWAN |  | 02:52 | 03:41 | 03:40 | 0 | 590 | 3.565000 | EXT | Смещение кромок. Наружу. Величина смещения - 3.6 мм. |  | (c)
15978.865000 | 0.000000 | -0.035000 | -11.370000 | -11.405000 | -724.000000 | -613.000000 | -657.000000 | 590.000000 |  | 1427 | Нарушение формы кольцевого шва | GWAN |  | 05:18 | 05:36 | 05:29 | 0 | 134 |  | INT | Нарушение формы кольцевого шва |  | (c)
15986.215000 | 7.350000 | 7.293000 | -4.020000 | -4.077000 | -1457.000000 | -1400.000000 | -1412.000000 | 1368.000000 | 3987.000000 | 1427 |  | DENT |  | 03:20 | 03:29 | 03:27 | 90 | 89 | 0.352113 |  | - |  | (c)
15990.235000 | 0.000000 | -0.011000 | -11.020000 | -11.031000 | 61.000000 | 137.000000 | 160.000000 | 61.000000 |  | 1428 | Смещение кромок | GWAN |  | 04:36 | 04:48 | 04:52 | 0 | 197 | 3.907000 | EXT | Смещение кромок. Наружу. Величина смещения - 3.9 мм. |  | (c)
16001.180000 | 10.945000 | 10.915000 | -0.075000 | -0.105000 | 856.000000 | 1222.000000 | 1657.000000 | 856.000000 | 30.000000 | 1428 |  | CORR | GENE | 06:44 | 07:43 | 08:53 | 75 | 1601 | 9.000000 | EXT | - |  | (c)
16001.255000 | 0.000000 | -0.026000 | -11.390000 | -11.416000 | 1107.000000 | 1325.000000 | 1379.000000 | 1107.000000 |  | 1429 | Смещение кромок | GWAN |  | 06:49 | 07:24 | 07:33 | 0 | 543 | 4.087000 | EXT | Смещение кромок. Наружу. Величина смещения - 4.1 мм. |  | (c)
16001.255000 | 0.000000 | -0.017000 | -11.390000 | -11.407000 | 2194.000000 | -1856.000000 | -1992.000000 | 1716.000000 |  | 1429 | Нарушение формы кольцевого шва | GWAN |  | 09:44 | 10:51 | 10:29 | 0 | 551 |  | EXT | Нарушение формы кольцевого шва |  | (c)
16034.955000 | 0.000000 | -0.031000 | -11.595000 | -11.626000 | 34.000000 | 135.000000 | 246.000000 | 34.000000 |  | 1432 | Смещение кромок | GWAN |  | 06:53 | 07:09 | 07:27 | 0 | 424 | 3.592000 | EXT | Смещение кромок. Наружу. Величина смещения - 3.6 мм. |  | (c)
16046.550000 | 0.000000 | -0.020000 | -11.240000 | -11.260000 | 1386.000000 | 1525.000000 | 1858.000000 | 1386.000000 |  | 1433 | Нарушение формы кольцевого шва | GWAN |  | 08:34 | 08:57 | 09:50 | 0 | 944 |  | EXT | Нарушение формы кольцевого шва |  | (c)
16057.790000 | 0.000000 | -0.030000 | -11.690000 | -11.720000 | -362.000000 | -124.000000 | 324.000000 | 0.000000 |  | 1434 | Нарушение формы кольцевого шва | GWAN |  | 01:29 | 02:08 | 03:20 | 0 | 1370 |  | EXT | Нарушение формы кольцевого шва |  | (c)
16069.480000 | 0.000000 | -0.026000 | -11.230000 | -11.256000 | 414.000000 | 568.000000 | 800.000000 | 414.000000 |  | 1435 | Смещение кромок | GWAN |  | 06:36 | 07:01 | 07:38 | 0 | 773 | 3.827000 | EXT | Смещение кромок. Наружу. Величина смещения - 3.8 мм. |  | (c)
16074.988000 | 5.508000 | 5.486000 | -5.722000 | -5.744000 | -283.000000 | -220.000000 | -234.000000 | 185.000000 | 5486.000000 | 1435 |  | ARTD | GENE | 04:43 | 04:53 | 04:51 | 97 | 98 |  | EXT | -. Наплавка. |  | (c)
16103.005000 | 0.000000 | -0.026000 | -11.070000 | -11.096000 | 1547.000000 | 1851.000000 | 1997.000000 | 1547.000000 |  | 1438 | Смещение кромок | GWAN |  | 03:16 | 04:05 | 04:28 | 0 | 900 | 3.879000 | EXT | Смещение кромок. Наружу. Величина смещения - 3.9 мм. Аномалия находится на упругопластическом изгибе: R=719 D, максимальное растяжение на 6.4 час. |  | (c)
16103.005000 | 0.000000 | -0.016000 | -11.070000 | -11.086000 | -1701.000000 | -1555.000000 | -1541.000000 | 1381.000000 |  | 1438 | Смещение кромок | GWAN |  | 06:32 | 06:55 | 06:57 | 0 | 319 | 4.333000 | EXT | Смещение кромок. Наружу. Величина смещения - 4.3 мм. Аномалия находится на упругопластическом изгибе: R=719 D, максимальное растяжение на 6.4 час. |  | (c)
16103.005000 | 0.000000 | -0.024000 | -11.070000 | -11.094000 | -950.000000 | -127.000000 | -459.000000 | 0.000000 |  | 1438 | Нарушение формы кольцевого шва | GWAN |  | 08:33 | 10:45 | 09:52 | 0 | 982 |  | EXT | Нарушение формы кольцевого шва. Аномалия находится на упругопластическом изгибе: R=719 D, максимальное растяжение на 6.4 час. |  | (c)
16137.090000 | 0.000000 | -0.026000 | -11.465000 | -11.491000 | -1200.000000 | -371.000000 | -620.000000 | 41.000000 |  | 1441 | Нарушение формы кольцевого шва | GWAN |  | 11:51 | 02:05 | 01:25 | 0 | 1159 |  | EXT | Нарушение формы кольцевого шва. Аномалия находится на отводе. |  | (c)
16148.555000 | 0.000000 | -0.026000 | -11.335000 | -11.361000 | 72.000000 | 255.000000 | 308.000000 | 72.000000 |  | 1442 | Смещение кромок | GWAN |  | 06:34 | 07:03 | 07:12 | 0 | 471 | 3.697000 | EXT | Смещение кромок. Наружу. Аномалия находится на отводе. Величина смещения - 3.7 мм. |  | (c)
16159.890000 | 0.000000 | -0.017000 | -10.700000 | -10.717000 | -2007.000000 | -1613.000000 | -1607.000000 | 1207.000000 |  | 1443 | Нарушение формы кольцевого шва | GWAN |  | 01:53 | 02:57 | 02:58 | 0 | 800 |  | EXT | Нарушение формы кольцевого шва |  | (c)
16170.590000 | 0.000000 | -0.033000 | -11.275000 | -11.308000 | 12.000000 | 800.000000 | 1103.000000 | 12.000000 |  | 1444 | Нарушение формы кольцевого шва | GWAN |  | 11:15 | 01:23 | 02:12 | 0 | 2183 |  | EXT | Нарушение формы кольцевого шва |  | (c)
16181.865000 | 0.000000 | -0.021000 | -11.690000 | -11.711000 | 671.000000 | 854.000000 | 877.000000 | 671.000000 |  | 1445 | Смещение кромок | GWAN |  | 06:40 | 07:10 | 07:13 | 0 | 412 | 3.417000 | EXT | Смещение кромок. Наружу. Величина смещения - 3.4 мм. |  | (c)
16203.482000 | 9.927000 | 9.827000 | -1.468000 | -1.568000 | -1371.000000 | -1201.000000 | -1267.000000 | 1163.000000 | 1360.000000 | 1446 |  | DENT |  | 06:26 | 06:54 | 06:43 | 208 | 208 | 0.211268 |  | -. Аномалия находится на упругопластическом изгибе. |  | (c)
16215.990000 | 0.000000 | -0.028000 | -11.685000 | -11.713000 | -2131.000000 | -1670.000000 | -1809.000000 | 1486.000000 |  | 1448 | Нарушение формы кольцевого шва | GWAN |  | 05:08 | 06:22 | 06:00 | 0 | 644 |  | EXT | Нарушение формы кольцевого шва. Аномалия находится на упругопластическом изгибе: R=586 D, максимальное растяжение на 6.3 час. |  | (c)
16215.990000 | 0.000000 | -0.033000 | -11.685000 | -11.718000 | -802.000000 | -495.000000 | -541.000000 | 280.000000 |  | 1448 | Нарушение формы кольцевого шва | GWAN |  | 08:43 | 09:32 | 09:25 | 0 | 523 |  | EXT | Нарушение формы кольцевого шва. Аномалия находится на упругопластическом изгибе: R=586 D, максимальное растяжение на 6.3 час. |  | (c)
16227.675000 | 0.000000 | -0.021000 | -11.090000 | -11.111000 | 2099.000000 | -1411.000000 | -1401.000000 | 441.000000 |  | 1449 | Нарушение формы кольцевого шва | GWAN |  | 11:08 | 01:41 | 01:43 | 0 | 1921 |  | EXT | Нарушение формы кольцевого шва |  | (c)
16238.765000 | 0.000000 | -0.039000 | -11.100000 | -11.139000 | -1629.000000 | 24.000000 | -36.000000 | 0.000000 |  | 1450 | Нарушение формы кольцевого шва | GWAN |  | 07:31 | 11:58 | 11:48 | 0 | 3186 |  | EXT | Нарушение формы кольцевого шва |  | (c)
16261.170000 | 0.000000 | -0.032000 | -11.551000 | -11.583000 | -34.000000 | 1648.000000 | 1477.000000 | 0.000000 |  | 1452а | Нарушение формы кольцевого шва | GWAN |  | 07:40 | 00:11 | 11:44 | 0 | 3021 |  | EXT | Нарушение формы кольцевого шва |  | (c)
16305.955000 | 0.000000 | -0.047000 | -12.164000 | -12.211000 | -638.000000 | -543.000000 | -495.000000 | 352.000000 |  | 1455а | Нарушение формы кольцевого шва | GWAN |  | 01:29 | 01:45 | 01:52 | 0 | 286 |  | EXT | Нарушение формы кольцевого шва. Аномалия находится на отводе. |  | (c)
16305.955000 | 0.000000 | -0.021000 | -12.164000 | -12.185000 | -144.000000 | 323.000000 | 152.000000 | 0.000000 |  | 1455а | Нарушение формы кольцевого шва | GWAN |  | 02:49 | 04:05 | 03:37 | 0 | 591 |  | EXT | Нарушение формы кольцевого шва. Аномалия находится на отводе. |  | (c)
16305.955000 | 0.000000 | -0.031000 | -12.164000 | -12.195000 | -1643.000000 | -1205.000000 | -1308.000000 | 973.000000 |  | 1455а | Нарушение формы кольцевого шва | GWAN |  | 10:47 | 11:58 | 11:41 | 0 | 670 |  | EXT | Нарушение формы кольцевого шва. Аномалия находится на отводе. |  | (c)
16320.033000 | 1.914000 | 1.760000 | -9.632000 | -9.786000 | 2195.000000 | -2220.000000 | -2150.000000 | 2033.000000 | 1760.000000 | 1457а |  | DENT |  | 04:49 | 04:57 | 05:08 | 306 | 233 | 0.352113 |  | -. Аномалия находится на упругопластическом изгибе. |  | (c)
16347.263000 | 5.918000 | 5.808000 | -5.752000 | -5.862000 | 898.000000 | 999.000000 | 1051.000000 | 898.000000 | 5666.000000 | 1459 |  | DENT |  | 06:49 | 07:05 | 07:13 | 196 | 306 | 0.422535 |  | - |  | (c)
16375.785000 | 0.000000 | -0.041000 | -11.270000 | -11.311000 | 70.000000 | 322.000000 | 395.000000 | 70.000000 |  | 1462 | Смещение кромок | GWAN |  | 02:29 | 03:09 | 03:21 | 0 | 651 | 3.394000 | EXT | Смещение кромок. Вовнутрь. Величина смещения - 3.4 мм. |  | (c)
16375.785000 | 0.000000 | -0.026000 | -11.270000 | -11.296000 | 1833.000000 | 2013.000000 | 2030.000000 | 1833.000000 |  | 1462 | Смещение кромок | GWAN |  | 07:13 | 07:42 | 07:45 | 0 | 395 | 3.495000 | EXT | Смещение кромок. Наружу. Величина смещения - 3.5 мм. |  | (c)
16375.785000 | 0.000000 | -0.036000 | -11.270000 | -11.306000 | -1403.000000 | -1230.000000 | -1178.000000 | 954.000000 |  | 1462 | Нарушение формы кольцевого шва | GWAN |  | 10:31 | 10:59 | 11:07 | 0 | 449 |  | EXT | Нарушение формы кольцевого шва |  | (c)
16409.635000 | 0.000000 | -0.012000 | -11.355000 | -11.367000 | -1608.000000 | -1312.000000 | -1182.000000 | 755.000000 |  | 1465 | Нарушение формы кольцевого шва | GWAN |  | 11:43 | 00:30 | 00:51 | 0 | 853 |  | EXT | Нарушение формы кольцевого шва |  | (c)
16432.245000 | 0.000000 | -0.025000 | -11.440000 | -11.465000 | 701.000000 | 1324.000000 | 1418.000000 | 701.000000 |  | 1467 | Нарушение формы кольцевого шва | GWAN |  | 05:09 | 06:50 | 07:05 | 0 | 1434 |  | EXT | Нарушение формы кольцевого шва |  | (c)
16432.245000 | 0.000000 | -0.019000 | -11.440000 | -11.459000 | -1305.000000 | -407.000000 | -734.000000 | 164.000000 |  | 1467 | Нарушение формы кольцевого шва | GWAN |  | 11:45 | 02:10 | 01:18 | 0 | 1141 |  | EXT | Нарушение формы кольцевого шва |  | (c)
16443.685000 | 0.000000 | -0.040000 | -11.170000 | -11.210000 | 1383.000000 | 1761.000000 | -2150.000000 | 1222.000000 |  | 1468 | Нарушение формы кольцевого шва | GWAN |  | 02:31 | 03:32 | 05:01 | 0 | 1857 |  | EXT | Нарушение формы кольцевого шва |  | (c)
16443.685000 | 0.000000 | -0.061000 | -11.170000 | -11.231000 | -194.000000 | 186.000000 | 126.000000 | 0.000000 |  | 1468 | Смещение кромок | GWAN |  | 10:16 | 11:18 | 11:08 | 0 | 639 | 3.164000 | EXT | Смещение кромок. Наружу. Величина смещения - 3.2 мм. |  | (c)
16466.210000 | 0.000000 | -0.025000 | -11.425000 | -11.450000 | -1265.000000 | -754.000000 | -796.000000 | 327.000000 |  | 1470 | Нарушение формы кольцевого шва | GWAN |  | 11:49 | 01:11 | 01:04 | 0 | 939 |  | EXT | Нарушение формы кольцевого шва |  | (c)
16477.635000 | 0.000000 | -0.051000 | -11.465000 | -11.516000 | 682.000000 | 899.000000 | 991.000000 | 682.000000 |  | 1471 | Нарушение формы кольцевого шва | GWAN |  | 04:15 | 04:50 | 05:05 | 0 | 617 |  | EXT | Нарушение формы кольцевого шва. Аномалия находится на отводе. |  | (c)
16477.635000 | 0.000000 | -0.018000 | -11.465000 | -11.483000 | -1768.000000 | -1384.000000 | -1413.000000 | 1059.000000 |  | 1471 | Нарушение формы кольцевого шва | GWAN |  | 09:40 | 10:42 | 10:37 | 0 | 709 |  | EXT | Нарушение формы кольцевого шва. Аномалия находится на отводе. |  | (c)
16480.833000 | 3.198000 | 2.459000 | -8.267000 | -9.006000 | 1695.000000 | 1815.000000 | 1847.000000 | 1695.000000 | 2459.000000 | 1471 |  | CORR | GENE | 06:59 | 07:18 | 07:23 | 1119 | 303 | 10.000000 | EXT | -. Аномалия находится на отводе. |  | (c)
16484.150000 | 6.515000 | 5.621000 | -4.950000 | -5.844000 | -2215.000000 | -2023.000000 | -2099.000000 | 1982.000000 | 4560.000000 | 1471 |  | CORR | GENE | 08:28 | 08:59 | 08:46 | 1284 | 233 | 9.000000 | EXT | -. Аномалия находится на отводе. |  | (c)
16484.249000 | 6.614000 | 6.491000 | -4.851000 | -4.974000 | 363.000000 | 363.000000 | 382.000000 | 363.000000 | 4824.000000 | 1471 |  | CORR | AXGR | 03:24 | 03:24 | 03:27 | 150 | 38 | 9.000000 | EXT | -. Аномалия находится на отводе. |  | (c)
16484.337000 | 6.702000 | 6.613000 | -4.763000 | -4.852000 | 580.000000 | 583.000000 | 600.000000 | 580.000000 | 4698.000000 | 1471 |  | CORR | AXGR | 03:59 | 03:59 | 04:02 | 154 | 39 | 9.000000 | EXT | -. Аномалия находится на отводе. |  | (c)
16493.969000 | 4.869000 | 4.789000 | -6.401000 | -6.481000 | -1962.000000 | -1782.000000 | -1784.000000 | 1607.000000 | 4789.000000 | 1472 |  | GOUG | GENE | 00:47 | 01:16 | 01:15 | 239 | 355 | 7.000000 | EXT | -. Зона задиров. |  | (c)
16500.370000 | 0.000000 | -0.031000 | -11.305000 | -11.336000 | 21.000000 | 331.000000 | 374.000000 | 21.000000 |  | 1473 | Смещение кромок | GWAN |  | 06:28 | 07:18 | 07:25 | 0 | 706 | 4.005000 | EXT | Смещение кромок. Наружу. Величина смещения - 4 мм. |  | (c)
16517.973000 | 6.298000 | 6.255000 | -4.702000 | -4.745000 | -139.000000 | -88.000000 | -110.000000 | 82.000000 | 4667.000000 | 1474 |  | DENT |  | 06:19 | 06:27 | 06:24 | 78 | 57 | 0.281690 |  | -. Аномалия находится вблизи продольного шва. |  | (c)
16522.675000 | 0.000000 | -0.024000 | -11.595000 | -11.619000 | -1533.000000 | -1329.000000 | -1274.000000 | 1016.000000 |  | 1475 | Нарушение формы кольцевого шва | GWAN |  | 04:14 | 04:47 | 04:56 | 0 | 517 |  | EXT | Нарушение формы кольцевого шва |  | (c)
16522.675000 | 0.000000 | -0.041000 | -11.595000 | -11.636000 | 1243.000000 | 1476.000000 | 1467.000000 | 1243.000000 |  | 1475 | Нарушение формы кольцевого шва | GWAN |  | 11:42 | 00:20 | 00:18 | 0 | 449 |  | EXT | Нарушение формы кольцевого шва |  | (c)
16556.975000 | 0.000000 | -0.026000 | -11.205000 | -11.231000 | 1765.000000 | -287.000000 | -1092.000000 | 0.000000 |  | 1478 | Нарушение формы кольцевого шва | GWAN |  | 00:09 | 06:37 | 04:28 | 0 | 3208 |  | EXT | Нарушение формы кольцевого шва |  | (c)
16561.083000 | 4.108000 | 4.008000 | -7.097000 | -7.197000 | -482.000000 | -365.000000 | -380.000000 | 277.000000 | 4008.000000 | 1478 |  | DENT |  | 06:06 | 06:25 | 06:23 | 217 | 205 | 0.281690 |  | - |  | (c)
16568.180000 | 0.000000 | -0.022000 | -11.585000 | -11.607000 | -1922.000000 | -1065.000000 | -1430.000000 | 937.000000 |  | 1479 | Нарушение формы кольцевого шва | GWAN |  | 08:02 | 10:21 | 09:22 | 0 | 985 |  | EXT | Нарушение формы кольцевого шва |  | (c)
16579.765000 | 0.000000 | -0.015000 | -11.525000 | -11.540000 | 492.000000 | 841.000000 | 1045.000000 | 492.000000 |  | 1480 | Нарушение формы кольцевого шва | GWAN |  | 04:37 | 05:33 | 06:06 | 0 | 1106 |  | EXT | Нарушение формы кольцевого шва |  | (c)
16579.765000 | 0.000000 | -0.022000 | -11.525000 | -11.547000 | -1517.000000 | -1017.000000 | -714.000000 | 89.000000 |  | 1480 | Нарушение формы кольцевого шва | GWAN |  | 11:13 | 00:33 | 01:22 | 0 | 1605 |  | EXT | Нарушение формы кольцевого шва |  | (c)
16591.290000 | 0.000000 | -0.024000 | -11.350000 | -11.374000 | -980.000000 | -478.000000 | -391.000000 | 0.000000 |  | 1481 | Нарушение формы кольцевого шва | GWAN |  | 03:27 | 04:48 | 05:02 | 0 | 1178 |  | EXT | Нарушение формы кольцевого шва |  | (c)
16648.435000 | 0.000000 | -0.030000 | -11.095000 | -11.125000 | -1627.000000 | -3.000000 | -660.000000 | 0.000000 |  | 1486 | Нарушение формы кольцевого шва | GWAN |  | 02:34 | 06:56 | 05:10 | 0 | 1934 |  | EXT | Нарушение формы кольцевого шва |  | (c)
16656.553000 | 8.118000 | 7.708000 | -2.977000 | -3.387000 | 4.000000 | 14.000000 | 30.000000 | 4.000000 | 2893.000000 | 1486 |  | LWAN |  | 06:57 | 06:59 | 07:01 | 494 | 53 | 12.162339 | EXT | -. Эквивалент потери металла 12%. |  | (c)
16671.205000 | 0.000000 | -0.036000 | -11.700000 | -11.736000 | -1254.000000 | -1019.000000 | -1010.000000 | 766.000000 |  | 1488 | Смещение кромок | GWAN |  | 06:59 | 07:37 | 07:39 | 0 | 488 | 3.781000 | EXT | Смещение кромок. Наружу. Величина смещения - 3.8 мм. |  | (c)
16694.180000 | 0.000000 | -0.018000 | -10.825000 | -10.843000 | -451.000000 | 711.000000 | 450.000000 | 0.000000 |  | 1490 | Нарушение формы кольцевого шва | GWAN |  | 01:45 | 04:53 | 04:11 | 0 | 1803 |  | EXT | Нарушение формы кольцевого шва |  | (c)
16769.545000 | 6.885000 | 6.762000 | -4.330000 | -4.453000 | 438.000000 | 554.000000 | 529.000000 | 438.000000 | 4188.000000 | 1496 |  | GOUG | GENE | 00:34 | 00:53 | 00:49 | 265 | 183 | 7.000000 | EXT | -. Задир. |  | (c)
16782.785000 | 8.910000 | 8.354000 | -2.565000 | -3.121000 | -790.000000 | -698.000000 | -700.000000 | 611.000000 | 2227.000000 | 1497 |  | GOUG | GENE | 03:07 | 03:22 | 03:21 | 894 | 179 | 10.000000 | EXT | -. Зона задиров. |  | (c)
16783.224000 | 9.349000 | 9.344000 | -2.126000 | -2.131000 | -809.000000 | -734.000000 | -725.000000 | 642.000000 | 2119.000000 | 1497 |  | GOUG | CISL | 03:04 | 03:16 | 03:17 | 12 | 166 | 15.000000 | EXT | -. Задир. |  | (c)
16818.405000 | 0.000000 | -0.036000 | -11.680000 | -11.716000 | -613.000000 | -102.000000 | 236.000000 | 0.000000 |  | 1501 | Нарушение формы кольцевого шва | GWAN |  | 02:57 | 04:20 | 05:14 | 0 | 1697 |  | EXT | Нарушение формы кольцевого шва |  | (c)
16841.720000 | 0.000000 | -0.031000 | -11.670000 | -11.701000 | 51.000000 | 101.000000 | 163.000000 | 51.000000 |  | 1503 | Смещение кромок | GWAN |  | 01:46 | 01:54 | 02:04 | 0 | 224 | 2.367000 | EXT | Смещение кромок. Вовнутрь. Величина смещения - 2.4 мм. |  | (c)
16841.720000 | 0.000000 | -0.021000 | -11.670000 | -11.691000 | 1163.000000 | 1342.000000 | 1383.000000 | 1163.000000 |  | 1503 | Нарушение формы кольцевого шва | GWAN |  | 04:46 | 05:14 | 05:21 | 0 | 440 |  | EXT | Нарушение формы кольцевого шва |  | (c)
16841.720000 | 0.000000 | -0.016000 | -11.670000 | -11.686000 | 1910.000000 | 2102.000000 | 2202.000000 | 1910.000000 |  | 1503 | Смещение кромок | GWAN |  | 06:46 | 07:17 | 07:33 | 0 | 584 | 3.818000 | EXT | Смещение кромок. Наружу. Величина смещения - 3.8 мм. |  | (c)
16863.190000 | 0.000000 | -0.016000 | -2.080000 | -2.096000 | 315.000000 | 1294.000000 | 887.000000 | 315.000000 |  | 1505 | Смещение кромок | GWAN |  | 03:02 | 05:39 | 04:34 | 0 | 1144 | 4.194000 | EXT | Смещение кромок. Вовнутрь. Величина смещения - 4.2 мм. |  | (c)
16876.080000 | 0.000000 | -0.036000 | -11.150000 | -11.186000 | -367.000000 | -150.000000 | 198.000000 | 0.000000 |  | 1507 | Смещение кромок | GWAN |  | 02:07 | 02:43 | 03:39 | 0 | 1130 | 3.486000 | EXT | Смещение кромок. Вовнутрь. Величина смещения - 3.5 мм. |  | (c)
16876.080000 | 0.000000 | -0.016000 | -11.150000 | -11.166000 | 1155.000000 | 1396.000000 | 1319.000000 | 1155.000000 |  | 1507 | Смещение кромок | GWAN |  | 06:13 | 06:52 | 06:40 | 0 | 328 | 2.412000 | EXT | Смещение кромок. Вовнутрь. Величина смещения - 2.4 мм. |  | (c)
16876.080000 | 0.000000 | -0.026000 | -11.150000 | -11.176000 | 1579.000000 | 1762.000000 | 1760.000000 | 1579.000000 |  | 1507 | Смещение кромок | GWAN |  | 07:22 | 07:51 | 07:51 | 0 | 363 | 2.495000 | EXT | Смещение кромок. Наружу. Величина смещения - 2.5 мм. |  | (c)
16887.230000 | 0.000000 | -0.025000 | -10.805000 | -10.830000 | 1455.000000 | 1862.000000 | 1823.000000 | 1455.000000 |  | 1508 | Нарушение формы кольцевого шва | GWAN |  | 04:10 | 05:16 | 05:10 | 0 | 735 |  | EXT | Нарушение формы кольцевого шва |  | (c)
16887.230000 | 0.000000 | -0.011000 | -10.805000 | -10.816000 | -2156.000000 | -2045.000000 | -2044.000000 | 1932.000000 |  | 1508 | Смещение кромок | GWAN |  | 06:28 | 06:46 | 06:46 | 0 | 224 | 2.347000 | EXT | Смещение кромок. Наружу. Величина смещения - 2.3 мм. |  | (c)
16909.095000 | 0.000000 | -0.026000 | -11.565000 | -11.591000 | -1039.000000 | -594.000000 | -686.000000 | 333.000000 |  | 1510 | Смещение кромок | GWAN |  | 01:40 | 02:52 | 02:37 | 0 | 706 | 3.425000 | EXT | Смещение кромок. Вовнутрь. Величина смещения - 3.4 мм. |  | (c)
16909.095000 | 0.000000 | -0.026000 | -11.565000 | -11.591000 | 963.000000 | 1177.000000 | 1523.000000 | 963.000000 |  | 1510 | Смещение кромок | GWAN |  | 07:03 | 07:38 | 08:34 | 0 | 1121 | 3.537000 | EXT | Смещение кромок. Наружу. Величина смещения - 3.5 мм. |  | (c)
16920.660000 | 0.000000 | -0.021000 | -11.675000 | -11.696000 | -162.000000 | 4.000000 | -17.000000 | 0.000000 |  | 1511 | Смещение кромок | GWAN |  | 04:49 | 05:16 | 05:13 | 0 | 290 | 2.324000 | EXT | Смещение кромок. Наружу. Величина смещения - 2.3 мм. |  | (c)
16920.660000 | 0.000000 | -0.029000 | -11.675000 | -11.704000 | -2219.000000 | -2115.000000 | -2067.000000 | 1915.000000 |  | 1511 | Нарушение формы кольцевого шва | GWAN |  | 11:17 | 11:34 | 11:42 | 0 | 304 |  | EXT | Нарушение формы кольцевого шва |  | (c)
16920.729000 | 0.069000 | 0.012000 | -11.606000 | -11.663000 | -326.000000 | -310.000000 | -312.000000 | 297.000000 | 12.000000 | 1511 |  | CORR | AXGR | 04:23 | 04:25 | 04:25 | 148 | 30 | 10.000000 | EXT | - |  | (c)
16932.335000 | 0.000000 | -0.034000 | -11.080000 | -11.114000 | 127.000000 | 334.000000 | 521.000000 | 127.000000 |  | 1512 | Нарушение формы кольцевого шва | GWAN |  | 00:31 | 01:05 | 01:35 | 0 | 789 |  | EXT | Нарушение формы кольцевого шва |  | (c)
16932.335000 | 0.000000 | -0.051000 | -11.080000 | -11.131000 | 1292.000000 | 1834.000000 | 1723.000000 | 1292.000000 |  | 1512 | Нарушение формы кольцевого шва | GWAN |  | 03:39 | 05:07 | 04:49 | 0 | 863 |  | EXT | Нарушение формы кольцевого шва |  | (c)
16932.335000 | 0.000000 | -0.033000 | -11.080000 | -11.113000 | -1282.000000 | -976.000000 | -1045.000000 | 809.000000 |  | 1512 | Нарушение формы кольцевого шва | GWAN |  | 08:44 | 09:33 | 09:22 | 0 | 473 |  | EXT | Нарушение формы кольцевого шва |  | (c)
16932.496000 | 0.161000 | 0.150000 | -10.919000 | -10.930000 | -2031.000000 | -1873.000000 | -1680.000000 | 1330.000000 | 150.000000 | 1512 |  | CORR | СIGR | 06:43 | 07:09 | 07:40 | 40 | 701 | 11.000000 | EXT | - |  | (c)
16943.415000 | 0.000000 | -0.046000 | -11.365000 | -11.411000 | -862.000000 | -790.000000 | -705.000000 | 548.000000 |  | 1513 | Смещение кромок | GWAN |  | 01:49 | 02:01 | 02:15 | 0 | 314 | 3.300000 | EXT | Смещение кромок. Вовнутрь. Величина смещения - 3.3 мм. |  | (c)
16943.415000 | 0.000000 | -0.026000 | -11.365000 | -11.391000 | 950.000000 | 1150.000000 | 1236.000000 | 950.000000 |  | 1513 | Смещение кромок | GWAN |  | 06:42 | 07:14 | 07:28 | 0 | 572 | 4.810000 | EXT | Смещение кромок. Наружу. Величина смещения - 4.8 мм. |  | (c)
16943.415000 | 0.000000 | -0.031000 | -11.365000 | -11.396000 | 1607.000000 | 1827.000000 | 1765.000000 | 1607.000000 |  | 1513 | Смещение кромок | GWAN |  | 08:28 | 09:03 | 08:53 | 0 | 317 | 3.027000 | EXT | Смещение кромок. Наружу. Величина смещения - 3 мм. |  | (c)
16943.436000 | 0.021000 | 0.001000 | -11.344000 | -11.364000 | -204.000000 | -164.000000 | -175.000000 | 147.000000 | 1.000000 | 1513 |  | CORR | GENE | 03:36 | 03:42 | 03:40 | 117 | 57 | 10.000000 | EXT | - |  | (c)
16954.647000 | 11.232000 | 11.222000 | -0.133000 | -0.143000 | 956.000000 | 1033.000000 | 1036.000000 | 956.000000 | 119.000000 | 1513 |  | CORR | СIGR | 06:43 | 06:55 | 06:56 | 24 | 162 | 11.000000 | EXT | - |  | (c)
16978.010000 | 0.000000 | -0.031000 | -10.745000 | -10.776000 | 1473.000000 | -1998.000000 | 2071.000000 | 1473.000000 |  | 1516 | Смещение кромок | GWAN |  | 02:05 | 04:45 | 03:42 | 0 | 1197 | 3.525000 | EXT | Смещение кромок. Вовнутрь. Величина смещения - 3.5 мм. |  | (c)
16978.010000 | 0.000000 | -0.011000 | -10.745000 | -10.756000 | -1608.000000 | -1362.000000 | -1382.000000 | 1155.000000 |  | 1516 | Смещение кромок | GWAN |  | 05:48 | 06:28 | 06:24 | 0 | 453 | 3.041000 | EXT | Смещение кромок. Вовнутрь. Величина смещения - 3 мм. |  | (c)
16978.010000 | 0.000000 | -0.034000 | -10.745000 | -10.779000 | 127.000000 | 262.000000 | 342.000000 | 127.000000 |  | 1516 | Нарушение формы кольцевого шва | GWAN |  | 10:28 | 10:50 | 11:03 | 0 | 430 |  | EXT | Нарушение формы кольцевого шва |  | (c)
16978.756000 | 0.746000 | 0.466000 | -9.999000 | -10.279000 | -958.000000 | -904.000000 | -925.000000 | 892.000000 | 466.000000 | 1516 |  | CORR | GENE | 07:33 | 07:42 | 07:38 | 821 | 66 | 12.000000 | EXT | - |  | (c)
16981.880000 | 3.870000 | 3.862000 | -6.875000 | -6.883000 | -1624.000000 | -1574.000000 | -1589.000000 | 1553.000000 | 3862.000000 | 1516 |  | CORR | СIGR | 05:45 | 05:54 | 05:51 | 24 | 71 | 9.000000 | EXT | - |  | (c)
16984.091000 | 6.081000 | 6.061000 | -4.664000 | -4.684000 | -1597.000000 | -1481.000000 | -1502.000000 | 1407.000000 | 4599.000000 | 1516 |  | CORR | GENE | 05:50 | 06:09 | 06:05 | 85 | 190 | 11.000000 | EXT | - |  | (c)
16987.627000 | 9.617000 | 9.058000 | -1.128000 | -1.687000 | -1563.000000 | -1490.000000 | -1506.000000 | 1449.000000 | 784.000000 | 1516 |  | CORR | GENE | 05:55 | 06:07 | 06:04 | 903 | 114 | 10.000000 | EXT | - |  | (c)
16988.467000 | 10.457000 | 10.053000 | -0.288000 | -0.692000 | -1563.000000 | -1511.000000 | -1504.000000 | 1445.000000 | 45.000000 | 1516 |  | CORR | GENE | 05:55 | 06:04 | 06:05 | 647 | 118 | 10.000000 | EXT | - |  | (c)
16989.846000 | 1.091000 | 1.086000 | -10.654000 | -10.659000 | -1116.000000 | -1067.000000 | -1083.000000 | 1050.000000 | 1086.000000 | 1517 |  | CORR | СIGR | 05:50 | 05:58 | 05:55 | 22 | 66 | 11.000000 | EXT | - |  | (c)
16990.437000 | 1.682000 | 1.672000 | -10.063000 | -10.073000 | -1005.000000 | -911.000000 | -915.000000 | 825.000000 | 1672.000000 | 1517 |  | CORR | СIGR | 06:08 | 06:23 | 06:22 | 27 | 180 | 10.000000 | EXT | - |  | (c)
17000.500000 | 0.000000 | -0.027000 | -11.650000 | -11.677000 | -830.000000 | 214.000000 | -55.000000 | 0.000000 |  | 1518 | Нарушение формы кольцевого шва | GWAN |  | 02:22 | 05:11 | 04:27 | 0 | 1550 |  | EXT | Нарушение формы кольцевого шва |  | (c)
17003.688000 | 3.188000 | 3.188000 | -8.462000 | -8.462000 | 337.000000 | 403.000000 | 409.000000 | 337.000000 | 3188.000000 | 1518 |  | CORR | СIGR | 05:30 | 05:41 | 05:42 | 39 | 145 | 12.000000 | EXT | - |  | (c)
17004.161000 | 3.661000 | 3.641000 | -7.989000 | -8.009000 | 203.000000 | 382.000000 | 320.000000 | 203.000000 | 3641.000000 | 1518 |  | CORR | GENE | 05:09 | 05:38 | 05:28 | 50 | 235 | 11.000000 | EXT | - |  | (c)
17012.150000 | 0.000000 | -0.046000 | -11.355000 | -11.401000 | 1756.000000 | 1896.000000 | 1928.000000 | 10.614068 |  | 1519 | Смещение кромок | GWAN |  | 02:39 | 03:01 | 03:07 | 0 | 343 | 3.352000 | EXT | Смещение кромок. Вовнутрь. Величина смещения - 3.4 мм. |  | (c)
17012.150000 | 0.000000 | -0.036000 | -11.355000 | -11.391000 | 2224.000000 | -2141.000000 | -2106.000000 | 0.000000 |  | 1519 | Смещение кромок | GWAN |  | 03:54 | 04:10 | 04:15 | 0 | 261 | 3.307000 | EXT | Смещение кромок. Вовнутрь. Величина смещения - 3.3 мм. |  | (c)
17012.150000 | 0.000000 | -0.016000 | -11.355000 | -11.371000 | -1354.000000 | -1189.000000 | -1189.000000 | 69.216601 |  | 1519 | Смещение кромок | GWAN |  | 06:17 | 06:44 | 06:44 | 0 | 331 | 2.749000 | EXT | Смещение кромок. Вовнутрь. Величина смещения - 2.7 мм. |  | (c)
17012.150000 | 0.000000 | -0.026000 | -11.355000 | -11.381000 | -878.000000 | -808.000000 | -795.000000 | 50.816399 |  | 1519 | Смещение кромок | GWAN |  | 07:34 | 07:45 | 07:47 | 0 | 166 | 2.575000 | EXT | Смещение кромок. Наружу. Величина смещения - 2.6 мм. |  | (c)
17023.505000 | 0.000000 | -0.016000 | -10.730000 | -10.746000 | 747.000000 | 1113.000000 | 1182.000000 | 14.574301 |  | 1520а | Смещение кромок | GWAN |  | 04:39 | 05:38 | 05:49 | 0 | 868 | 2.871000 | EXT | Смещение кромок. Вовнутрь. Величина смещения - 2.9 мм. Аномалия находится на упругопластическом изгибе: R=505 D, максимальное растяжение на 6.2 час. |  | (c)
17023.505000 | 0.000000 | -0.031000 | -10.730000 | -10.761000 | -2079.000000 | -1994.000000 | -1983.000000 | 19.996019 |  | 1520а | Смещение кромок | GWAN |  | 09:03 | 09:16 | 09:18 | 0 | 192 | 2.368000 | EXT | Смещение кромок. Вовнутрь. Величина смещения - 2.4 мм. Аномалия находится на упругопластическом изгибе: R=505 D, максимальное растяжение на 6.2 час. |  | (c)
17023.505000 | 0.000000 | -0.053000 | -10.730000 | -10.783000 | -1744.000000 | -1491.000000 | -1408.000000 | 66.356122 |  | 1520а | Нарушение формы кольцевого шва | GWAN |  | 09:57 | 10:38 | 10:51 | 0 | 672 |  | EXT | Нарушение формы кольцевого шва. Аномалия находится на упругопластическом изгибе: R=505 D, максимальное растяжение на 6.2 час. |  | (c)
17031.266000 | 7.761000 | 7.705000 | -2.969000 | -3.025000 | -2065.000000 | -1992.000000 | -2006.000000 | 18.086886 | 2955.000000 | 1520а |  | GOUG | GENE | 09:05 | 09:17 | 09:14 | 70 | 117 | 7.000000 | EXT | -. Задир. Аномалия находится на упругопластическом изгибе: R=404 D, максимальное растяжение на 6.1 час. |  | (c)
17033.857000 | 10.352000 | 10.033000 | -0.378000 | -0.697000 | 310.000000 | 327.000000 | 328.000000 | 24.981046 | 316.000000 | 1520а |  | CORR | AXGR | 03:28 | 03:31 | 03:31 | 381 | 37 | 10.000000 | EXT | -. Аномалия находится на упругопластическом изгибе: R=560 D, максимальное растяжение на 6.7 час. |  | (c)
17033.985000 | 10.480000 | 10.412000 | -0.250000 | -0.318000 | 463.000000 | 475.000000 | 480.000000 | 37.346216 | 142.000000 | 1520а |  | CORR | AXGR | 03:53 | 03:55 | 03:56 | 176 | 34 | 10.000000 | EXT | -. Аномалия находится на упругопластическом изгибе: R=577 D, максимальное растяжение на 6.8 час. |  | (c)
17034.235000 | 0.000000 | -0.056000 | -1.625000 | -1.681000 | 219.000000 | 404.000000 | 373.000000 | 17.701551 |  | 1520б | Нарушение формы кольцевого шва | GWAN |  | 02:37 | 03:07 | 03:02 | 0 | 307 |  | EXT | Нарушение формы кольцевого шва. Аномалия находится на упругопластическом изгибе: R=591 D, максимальное растяжение на 6.8 час. |  | (c)
17035.860000 | 0.000000 | -0.044000 | -6.910000 | -6.954000 | -1921.000000 | -1740.000000 | -1742.000000 | 39.431600 |  | 1521а | Нарушение формы кольцевого шва | GWAN |  | 08:12 | 08:41 | 08:41 | 0 | 357 |  | EXT | Нарушение формы кольцевого шва. Аномалия находится на упругопластическом изгибе: R=676 D, максимальное растяжение на 7.3 час. |  | (c)
17042.770000 | 0.000000 | -0.039000 | -4.315000 | -4.354000 | -698.000000 | -572.000000 | -584.000000 | 37.888753 |  | 1521б | Нарушение формы кольцевого шва | GWAN |  | 00:31 | 00:51 | 00:49 | 0 | 228 |  | EXT | Нарушение формы кольцевого шва |  | (c)
17042.770000 | 0.000000 | -0.039000 | -4.315000 | -4.354000 | -423.000000 | -365.000000 | -349.000000 | 22.136900 |  | 1521б | Непровар / утяжина | GWAN |  | 01:15 | 01:25 | 01:27 | 0 | 148 | 10.000000 | INT | Непровар / утяжина |  | (c)
17042.770000 | 0.000000 | -0.041000 | -4.315000 | -4.356000 | 156.000000 | 201.000000 | 200.000000 | 12.565814 |  | 1521б | Непровар / утяжина | GWAN |  | 02:49 | 02:56 | 02:56 | 0 | 90 | 14.000000 | INT | Непровар / утяжина |  | (c)
17042.770000 | 0.000000 | -0.028000 | -4.315000 | -4.343000 | 1433.000000 | 1501.000000 | 1492.000000 | 49.993950 |  | 1521б | Непровар / утяжина | GWAN |  | 06:15 | 06:26 | 06:25 | 0 | 119 | 10.000000 | INT | Непровар / утяжина |  | (c)
17042.770000 | 0.000000 | -0.057000 | -4.315000 | -4.372000 | -2220.000000 | -1994.000000 | -2036.000000 | 15.700170 |  | 1521б | Нарушение формы кольцевого шва | GWAN |  | 08:25 | 09:02 | 08:55 | 0 | 368 |  | EXT | Нарушение формы кольцевого шва |  | (c)
17057.280000 | 0.000000 | -0.032000 | -11.360000 | -11.392000 | 1661.000000 | 1976.000000 | 2083.000000 | 0.000000 |  | 1523 | Нарушение формы кольцевого шва | GWAN |  | 03:06 | 03:57 | 04:14 | 0 | 844 |  | EXT | Нарушение формы кольцевого шва |  | (c)
17057.280000 | 0.000000 | -0.043000 | -11.360000 | -11.403000 | -1035.000000 | 354.000000 | -267.000000 | 0.000000 |  | 1523 | Нарушение формы кольцевого шва | GWAN |  | 07:51 | 11:35 | 09:55 | 0 | 1536 |  | EXT | Нарушение формы кольцевого шва |  | (c)
17057.415000 | 0.135000 | 0.100000 | -11.225000 | -11.260000 | -2186.000000 | -2114.000000 | -2142.000000 | 3.632908 | 100.000000 | 1523 |  | CORR | GENE | 04:45 | 04:57 | 04:52 | 486 | 86 | 10.000000 | EXT | - |  | (c)
17059.802000 | 2.522000 | 1.590000 | -8.838000 | -9.770000 | -2193.000000 | -2175.000000 | -2177.000000 | 3.035757 | 1590.000000 | 1523 |  | CORR | AXGR | 04:44 | 04:47 | 04:47 | 1661 | 32 | 10.000000 | EXT | - |  | (c)
17066.770000 | 9.490000 | 9.332000 | -1.870000 | -2.028000 | 1738.000000 | 1761.000000 | 1770.000000 | 34.632946 | 1735.000000 | 1523 |  | CORR | GENE | 03:19 | 03:22 | 03:24 | 293 | 63 | 10.000000 | EXT | - |  | (c)
17068.640000 | 0.000000 | -0.047000 | -11.320000 | -11.367000 | -1830.000000 | -1632.000000 | -1569.000000 | 32.345790 |  | 1524 | Нарушение формы кольцевого шва | GWAN |  | 05:45 | 06:17 | 06:27 | 0 | 521 |  | EXT | Нарушение формы кольцевого шва |  | (c)
17068.640000 | 0.000000 | -0.028000 | -11.320000 | -11.348000 | 228.000000 | 780.000000 | 581.000000 | 46.878414 |  | 1524 | Нарушение формы кольцевого шва | GWAN |  | 11:17 | 00:47 | 00:14 | 0 | 705 |  | EXT | Нарушение формы кольцевого шва |  | (c)
17074.971000 | 6.331000 | 6.041000 | -4.989000 | -5.279000 | 1755.000000 | 1779.000000 | 1775.000000 | 35.215063 | 4609.000000 | 1524 |  | CORR | AXGR | 03:24 | 03:28 | 03:27 | 670 | 39 | 11.000000 | EXT | - |  | (c)
17077.041000 | 8.401000 | 8.385000 | -2.919000 | -2.935000 | -1180.000000 | -1125.000000 | -1120.000000 | 80.825163 | 2905.000000 | 1524 |  | CORR | СIGR | 07:30 | 07:39 | 07:40 | 30 | 119 | 10.000000 | EXT | - |  | (c)
17077.468000 | 8.828000 | 8.267000 | -2.492000 | -3.053000 | 1751.000000 | 1935.000000 | 1871.000000 | 19.301824 | 2306.000000 | 1524 |  | CORR | GENE | 03:23 | 03:53 | 03:43 | 747 | 241 | 11.000000 | EXT | - |  | (c)
17079.960000 | 0.000000 | -0.051000 | -11.175000 | -11.226000 | 1903.000000 | -1986.000000 | -2204.000000 | 1850.000000 |  | 1525 | Смещение кромок | GWAN |  | 01:11 | 02:43 | 02:08 | 0 | 709 | 3.482000 | EXT | Смещение кромок. Вовнутрь. Величина смещения - 3.5 мм. |  | (c)
17079.960000 | 0.000000 | -0.031000 | -11.175000 | -11.206000 | -499.000000 | -258.000000 | -261.000000 | 23.000000 |  | 1525 | Смещение кромок | GWAN |  | 06:43 | 07:22 | 07:22 | 0 | 476 | 2.889000 | EXT | Смещение кромок. Наружу. Величина смещения - 2.9 мм. |  | (c)
17079.960000 | 0.000000 | -0.027000 | -11.175000 | -11.202000 | 490.000000 | 680.000000 | 639.000000 | 490.000000 |  | 1525 | Нарушение формы кольцевого шва | GWAN |  | 09:23 | 09:54 | 09:47 | 0 | 298 |  | EXT | Нарушение формы кольцевого шва |  | (c)
17084.153000 | 4.193000 | 4.176000 | -6.982000 | -6.999000 | -489.000000 | -285.000000 | -332.000000 | 174.000000 | 4176.000000 | 1525 |  | CORR | GENE | 06:45 | 07:18 | 07:10 | 54 | 314 | 10.000000 | EXT | - |  | (c)
17084.279000 | 4.319000 | 4.310000 | -6.856000 | -6.865000 | -470.000000 | -391.000000 | -392.000000 | 313.000000 | 4310.000000 | 1525 |  | CORR | GENE | 06:48 | 07:01 | 07:01 | 63 | 157 | 10.000000 | EXT | - |  | (c)
17086.845000 | 6.885000 | 6.873000 | -4.290000 | -4.302000 | -440.000000 | -359.000000 | -370.000000 | 301.000000 | 4270.000000 | 1525 |  | CORR | СIGR | 06:53 | 07:06 | 07:04 | 32 | 140 | 10.000000 | EXT | - |  | (c)
17091.077000 | 11.117000 | 10.980000 | -0.058000 | -0.195000 | -837.000000 | -654.000000 | -553.000000 | 268.000000 | 48.000000 | 1525 |  | CORR | GENE | 05:49 | 06:18 | 06:35 | 147 | 569 | 10.000000 | EXT | - |  | (c)
17091.135000 | 0.000000 | -0.051000 | -11.420000 | -11.471000 | 54.000000 | 111.000000 | 129.000000 | 54.000000 |  | 1526 | Смещение кромок | GWAN |  | 00:58 | 01:07 | 01:10 | 0 | 151 | 2.368000 | EXT | Смещение кромок. Наружу. Величина смещения - 2.4 мм. |  | (c)
17091.135000 | 0.000000 | -0.031000 | -11.420000 | -11.451000 | 983.000000 | 1145.000000 | 1159.000000 | 983.000000 |  | 1526 | Смещение кромок | GWAN |  | 03:28 | 03:54 | 03:56 | 0 | 351 | 2.656000 | EXT | Смещение кромок. Вовнутрь. Величина смещения - 2.7 мм. |  | (c)
17091.135000 | 0.000000 | -0.021000 | -11.420000 | -11.441000 | 1378.000000 | 1462.000000 | 1472.000000 | 1378.000000 |  | 1526 | Смещение кромок | GWAN |  | 04:31 | 04:45 | 04:47 | 0 | 189 | 4.101000 | EXT | Смещение кромок. Наружу. Величина смещения - 4.1 мм. |  | (c)
17091.135000 | 0.000000 | -0.041000 | -11.420000 | -11.461000 | -1149.000000 | -1050.000000 | -1075.000000 | 1001.000000 |  | 1526 | Смещение кромок | GWAN |  | 09:44 | 09:59 | 09:56 | 0 | 148 | 2.827000 | EXT | Смещение кромок. Наружу. Величина смещения - 2.8 мм. |  | (c)
17093.189000 | 2.054000 | 2.001000 | -9.366000 | -9.419000 | 1933.000000 | 1950.000000 | 1952.000000 | 1933.000000 | 2001.000000 | 1526 |  | CORR | AXGR | 06:01 | 06:04 | 06:04 | 144 | 37 | 10.000000 | EXT | - |  | (c)
17097.514000 | 6.379000 | 6.303000 | -5.041000 | -5.117000 | 1590.000000 | 1996.000000 | 1905.000000 | 1590.000000 | 4799.000000 | 1526 |  | CORR | GENE | 05:06 | 06:11 | 05:57 | 318 | 631 | 10.000000 | EXT | - |  | (c)
17102.588000 | 0.033000 | 0.021000 | -11.662000 | -11.674000 | 2120.000000 | 2187.000000 | -2135.000000 | 1930.000000 | 21.000000 | 1527 |  | CORR | GENE | 07:05 | 07:16 | 07:38 | 99 | 411 | 10.000000 | EXT | - |  | (c)
17103.037000 | 0.482000 | 0.467000 | -11.213000 | -11.228000 | 2077.000000 | 2128.000000 | 2128.000000 | 2077.000000 | 467.000000 | 1527 |  | CORR | СIGR | 06:58 | 07:06 | 07:06 | 27 | 101 | 11.000000 | EXT | - |  | (c)
17103.087000 | 0.532000 | 0.496000 | -11.163000 | -11.199000 | 1812.000000 | 1870.000000 | 1883.000000 | 1812.000000 | 496.000000 | 1527 |  | CORR | СIGR | 06:15 | 06:25 | 06:27 | 44 | 143 | 13.000000 | EXT | - |  | (c)
17103.150000 | 0.595000 | 0.581000 | -11.100000 | -11.114000 | 1430.000000 | 1550.000000 | 1534.000000 | 1430.000000 | 581.000000 | 1527 |  | CORR | СIGR | 05:14 | 05:33 | 05:30 | 38 | 209 | 11.000000 | EXT | - |  | (c)
17103.372000 | 0.817000 | 0.800000 | -10.878000 | -10.895000 | 1937.000000 | 2012.000000 | 2023.000000 | 1937.000000 | 800.000000 | 1527 |  | CORR | GENE | 06:35 | 06:48 | 06:49 | 60 | 173 | 10.000000 | EXT | - |  | (c)
17103.515000 | 0.960000 | 0.938000 | -10.735000 | -10.757000 | 1946.000000 | 2003.000000 | 2006.000000 | 1946.000000 | 938.000000 | 1527 |  | CORR | СIGR | 06:37 | 06:46 | 06:47 | 33 | 119 | 11.000000 | EXT | - |  | (c)
17103.576000 | 1.021000 | 1.013000 | -10.674000 | -10.682000 | 1369.000000 | 1450.000000 | 1433.000000 | 1369.000000 | 1013.000000 | 1527 |  | CORR | СIGR | 05:04 | 05:17 | 05:14 | 18 | 128 | 9.000000 | EXT | - |  | (c)
17103.616000 | 1.061000 | 0.901000 | -10.634000 | -10.794000 | 1680.000000 | 1705.000000 | 1717.000000 | 1680.000000 | 901.000000 | 1527 |  | CORR | GENE | 05:54 | 05:58 | 06:00 | 362 | 74 | 10.000000 | EXT | - |  | (c)
17103.733000 | 1.178000 | 1.118000 | -10.517000 | -10.577000 | 1484.000000 | 1627.000000 | 1562.000000 | 1484.000000 | 1118.000000 | 1527 |  | CORR | GENE | 05:22 | 05:45 | 05:35 | 73 | 156 | 12.000000 | EXT | - |  | (c)
17103.799000 | 1.244000 | 1.166000 | -10.451000 | -10.529000 | 1873.000000 | 1928.000000 | 1982.000000 | 1873.000000 | 1166.000000 | 1527 |  | CORR | GENE | 06:25 | 06:34 | 06:43 | 92 | 218 | 15.000000 | EXT | - |  | (c)
17103.876000 | 1.321000 | 1.281000 | -10.374000 | -10.414000 | 1418.000000 | 1541.000000 | 1500.000000 | 1418.000000 | 1281.000000 | 1527 |  | CORR | GENE | 05:12 | 05:32 | 05:25 | 61 | 164 | 10.000000 | EXT | - |  | (c)
17104.050000 | 1.495000 | 1.482000 | -10.200000 | -10.213000 | 1891.000000 | 1962.000000 | 1942.000000 | 1891.000000 | 1482.000000 | 1527 |  | CORR | СIGR | 06:28 | 06:39 | 06:36 | 33 | 102 | 11.000000 | EXT | - |  | (c)
17104.273000 | 1.718000 | 1.686000 | -9.977000 | -10.009000 | 1871.000000 | 1992.000000 | 1984.000000 | 1871.000000 | 1686.000000 | 1527 |  | CORR | GENE | 06:25 | 06:44 | 06:43 | 53 | 227 | 10.000000 | EXT | - |  | (c)
17106.480000 | 3.925000 | 3.887000 | -7.770000 | -7.808000 | 1465.000000 | 1626.000000 | 1572.000000 | 1465.000000 | 3887.000000 | 1527 |  | CORR | GENE | 05:19 | 05:45 | 05:37 | 70 | 214 | 12.000000 | EXT | - |  | (c)
17106.512000 | 3.957000 | 3.835000 | -7.738000 | -7.860000 | 1827.000000 | 1889.000000 | 1883.000000 | 1827.000000 | 3835.000000 | 1527 |  | CORR | GENE | 06:18 | 06:28 | 06:27 | 171 | 112 | 11.000000 | EXT | - |  | (c)
17106.732000 | 4.177000 | 4.051000 | -7.518000 | -7.644000 | 1688.000000 | 1691.000000 | 1715.000000 | 1688.000000 | 4051.000000 | 1527 |  | CORR | GENE | 05:55 | 05:56 | 06:00 | 232 | 54 | 10.000000 | EXT | - |  | (c)
17106.740000 | 4.185000 | 4.148000 | -7.510000 | -7.547000 | 1769.000000 | 1818.000000 | 1868.000000 | 1769.000000 | 4148.000000 | 1527 |  | CORR | GENE | 06:08 | 06:16 | 06:24 | 61 | 198 | 10.000000 | EXT | - |  | (c)
17106.799000 | 4.244000 | 4.224000 | -7.451000 | -7.471000 | 1405.000000 | 1597.000000 | 1548.000000 | 1405.000000 | 4224.000000 | 1527 |  | CORR | GENE | 05:10 | 05:41 | 05:33 | 58 | 286 | 15.000000 | EXT | - |  | (c)
17106.973000 | 4.418000 | 4.406000 | -7.277000 | -7.289000 | 1759.000000 | 1823.000000 | 1826.000000 | 1759.000000 | 4406.000000 | 1527 |  | CORR | СIGR | 06:07 | 06:17 | 06:18 | 26 | 134 | 14.000000 | EXT | - |  | (c)
17106.975000 | 4.420000 | 4.322000 | -7.275000 | -7.373000 | 1492.000000 | 1585.000000 | 1616.000000 | 1492.000000 | 4322.000000 | 1527 |  | CORR | GENE | 05:24 | 05:39 | 05:44 | 184 | 248 | 11.000000 | EXT | - |  | (c)
17107.061000 | 4.506000 | 4.474000 | -7.189000 | -7.221000 | 1746.000000 | 1822.000000 | 1805.000000 | 1746.000000 | 4474.000000 | 1527 |  | CORR | СIGR | 06:05 | 06:17 | 06:14 | 44 | 118 | 13.000000 | EXT | - |  | (c)
17108.033000 | 5.478000 | 4.741000 | -6.217000 | -6.954000 | 1398.000000 | 1622.000000 | 1700.000000 | 1398.000000 | 4741.000000 | 1527 |  | CORR | GENE | 05:08 | 05:45 | 05:57 | 817 | 605 | 10.000000 | EXT | - |  | (c)
17108.460000 | 5.905000 | 5.830000 | -5.790000 | -5.865000 | 1713.000000 | 1732.000000 | 1730.000000 | 1713.000000 | 5637.000000 | 1527 |  | CORR | AXGR | 05:59 | 06:02 | 06:02 | 228 | 34 | 14.000000 | EXT | - |  | (c)
17108.480000 | 5.925000 | 5.913000 | -5.770000 | -5.782000 | 1793.000000 | 1854.000000 | 1847.000000 | 1793.000000 | 5757.000000 | 1527 |  | CORR | СIGR | 06:12 | 06:22 | 06:21 | 25 | 108 | 12.000000 | EXT | - |  | (c)
17110.693000 | 8.138000 | 8.078000 | -3.557000 | -3.617000 | 1584.000000 | 1595.000000 | 1595.000000 | 1584.000000 | 3501.000000 | 1527 |  | CORR | AXGR | 05:39 | 05:40 | 05:40 | 116 | 22 | 10.000000 | EXT | - |  | (c)
17114.250000 | 0.000000 | -0.023000 | -11.675000 | -11.698000 | -768.000000 | -616.000000 | -546.000000 | 325.000000 |  | 1528 | Нарушение формы кольцевого шва | GWAN |  | 06:28 | 06:52 | 07:04 | 0 | 443 |  | EXT | Нарушение формы кольцевого шва |  | (c)
17114.250000 | 0.000000 | -0.036000 | -11.675000 | -11.711000 | -723.000000 | -497.000000 | -503.000000 | 282.000000 |  | 1528 | Смещение кромок | GWAN |  | 06:35 | 07:11 | 07:11 | 0 | 441 | 3.977000 | EXT | Смещение кромок. Наружу. Величина смещения - 4 мм. |  | (c)
17117.504000 | 3.254000 | 3.031000 | -8.421000 | -8.644000 | -1023.000000 | -960.000000 | -970.000000 | 918.000000 | 3031.000000 | 1528 |  | CORR | GENE | 05:47 | 05:57 | 05:55 | 537 | 105 | 10.000000 | EXT | - |  | (c)
17125.925000 | 0.000000 | -0.049000 | -10.945000 | -10.994000 | 1487.000000 | 1655.000000 | 2103.000000 | 1487.000000 |  | 1529 | Нарушение формы кольцевого шва | GWAN |  | 03:36 | 04:04 | 05:16 | 0 | 1232 |  | EXT | Нарушение формы кольцевого шва |  | (c)
17132.433000 | 6.508000 | 6.422000 | -4.437000 | -4.523000 | 2066.000000 | 2084.000000 | 2087.000000 | 2066.000000 | 4312.000000 | 1529 |  | CORR | AXGR | 05:10 | 05:13 | 05:13 | 211 | 43 | 10.000000 | EXT | - |  | (c)
17132.718000 | 6.793000 | 6.742000 | -4.152000 | -4.203000 | -1771.000000 | -1757.000000 | -1756.000000 | 1741.000000 | 4032.000000 | 1529 |  | CORR | AXGR | 06:51 | 06:53 | 06:53 | 171 | 29 | 10.000000 | EXT | - |  | (c)
17136.327000 | 10.402000 | 10.391000 | -0.543000 | -0.554000 | -1935.000000 | -1856.000000 | -1858.000000 | 1781.000000 | 527.000000 | 1529 |  | CORR | СIGR | 06:24 | 06:37 | 06:37 | 27 | 153 | 10.000000 | EXT | - |  | (c)
17148.540000 | 0.000000 | -0.051000 | -10.940000 | -10.991000 | -1814.000000 | -1539.000000 | -1591.000000 | 1367.000000 |  | 1531 | Смещение кромок | GWAN |  | 01:05 | 01:50 | 01:41 | 0 | 447 | 2.933000 | EXT | Смещение кромок. Наружу. Величина смещения - 2.9 мм. |  | (c)
17148.540000 | 0.000000 | -0.036000 | -10.940000 | -10.976000 | -1068.000000 | -781.000000 | -846.000000 | 624.000000 |  | 1531 | Смещение кромок | GWAN |  | 03:06 | 03:52 | 03:42 | 0 | 444 | 2.639000 | EXT | Смещение кромок. Наружу. Величина смещения - 2.6 мм. |  | (c)
17148.540000 | 0.000000 | -0.036000 | -10.940000 | -10.976000 | 529.000000 | 808.000000 | 792.000000 | 529.000000 |  | 1531 | Смещение кромок | GWAN |  | 07:24 | 08:09 | 08:06 | 0 | 526 | 2.597000 | EXT | Смещение кромок. Вовнутрь. Величина смещения - 2.6 мм. |  | (c)
17148.583000 | 0.043000 | 0.023000 | -10.897000 | -10.917000 | -240.000000 | -112.000000 | -146.000000 | 53.000000 | 23.000000 | 1531 |  | CORR | СIGR | 05:20 | 05:40 | 05:35 | 32 | 187 | 11.000000 | EXT | - |  | (c)
17159.480000 | 0.000000 | -0.046000 | -10.910000 | -10.956000 | 485.000000 | 604.000000 | 776.000000 | 485.000000 |  | 1532 | Смещение кромок | GWAN |  | 10:06 | 10:26 | 10:53 | 0 | 581 | 2.751000 | EXT | Смещение кромок. Вовнутрь. Аномалия находится на отводе. Величина смещения - 2.8 мм. |  | (c)
17170.390000 | 0.000000 | -0.036000 | -11.685000 | -11.721000 | 1331.000000 | 1421.000000 | 1408.000000 | 1331.000000 |  | 1533 | Смещение кромок | GWAN |  | 00:51 | 01:06 | 01:04 | 0 | 154 | 3.057000 | EXT | Смещение кромок. Вовнутрь. Аномалия находится на отводе. Величина смещения - 3.1 мм. |  | (c)
17170.390000 | 0.000000 | -0.031000 | -11.685000 | -11.716000 | 1677.000000 | 1842.000000 | 1854.000000 | 1677.000000 |  | 1533 | Смещение кромок | GWAN |  | 01:47 | 02:14 | 02:16 | 0 | 354 | 3.443000 | EXT | Смещение кромок. Вовнутрь. Аномалия находится на отводе. Величина смещения - 3.4 мм. |  | (c)
17170.390000 | 0.000000 | -0.046000 | -11.685000 | -11.731000 | -542.000000 | -456.000000 | -471.000000 | 400.000000 |  | 1533 | Смещение кромок | GWAN |  | 07:49 | 08:03 | 08:00 | 0 | 142 | 3.201000 | EXT | Смещение кромок. Наружу. Аномалия находится на отводе. Величина смещения - 3.2 мм. |  | (c)
17170.390000 | 0.000000 | -0.051000 | -11.685000 | -11.736000 | 695.000000 | 965.000000 | 887.000000 | 695.000000 |  | 1533 | Смещение кромок | GWAN |  | 11:09 | 11:52 | 11:40 | 0 | 383 | 2.282000 | EXT | Смещение кромок. Вовнутрь. Аномалия находится на отводе. Величина смещения - 2.3 мм. |  | (c)
17174.876000 | 4.486000 | 4.480000 | -7.199000 | -7.205000 | -1302.000000 | -1224.000000 | -1241.000000 | 1181.000000 | 4480.000000 | 1533 |  | CORR | СIGR | 05:46 | 05:59 | 05:56 | 18 | 121 | 10.000000 | EXT | - |  | (c)
17176.449000 | 6.059000 | 6.004000 | -5.626000 | -5.681000 | -537.000000 | -409.000000 | -464.000000 | 392.000000 | 5573.000000 | 1533 |  | DENT |  | 07:50 | 08:10 | 08:02 | 108 | 145 | 0.281690 |  | - |  | (c)
17177.037000 | 6.647000 | 6.478000 | -5.038000 | -5.207000 | 51.000000 | 75.000000 | 71.000000 | 51.000000 | 4962.000000 | 1533 |  | CORR | AXGR | 09:25 | 09:28 | 09:28 | 245 | 41 | 10.000000 | EXT | - |  | (c)
17182.075000 | 0.000000 | -0.021000 | -10.705000 | -10.726000 | 474.000000 | 659.000000 | 622.000000 | 474.000000 |  | 1534 | Смещение кромок | GWAN |  | 02:25 | 02:55 | 02:49 | 0 | 296 | 2.399000 | EXT | Смещение кромок. Вовнутрь. Величина смещения - 2.4 мм. |  | (c)
17182.075000 | 0.000000 | -0.034000 | -10.705000 | -10.739000 | 1310.000000 | -1996.000000 | 2145.000000 | 1310.000000 |  | 1534 | Нарушение формы кольцевого шва | GWAN |  | 04:40 | 07:47 | 06:55 | 0 | 1670 |  | EXT | Нарушение формы кольцевого шва |  | (c)
17192.780000 | 0.000000 | -0.006000 | -11.480000 | -11.486000 | 1339.000000 | 1777.000000 | 1783.000000 | 1339.000000 |  | 1535 | Смещение кромок | GWAN |  | 03:54 | 05:05 | 05:06 | 0 | 889 | 3.804000 | EXT | Смещение кромок. Вовнутрь. Величина смещения - 3.8 мм. |  | (c)
17192.780000 | 0.000000 | -0.025000 | -11.480000 | -11.505000 | -484.000000 | -226.000000 | -61.000000 | 363.000000 |  | 1535 | Нарушение формы кольцевого шва | GWAN |  | 11:00 | 11:41 | 00:08 | 0 | 847 |  | EXT | Нарушение формы кольцевого шва |  | (c)
17202.463000 | 9.683000 | 9.543000 | -1.797000 | -1.937000 | 1909.000000 | 2142.000000 | 2210.000000 | 1909.000000 | 1675.000000 | 1535 |  | DENT |  | 05:26 | 06:04 | 06:14 | 262 | 601 | 0.422535 |  | - |  | (c)
17204.260000 | 0.000000 | -0.036000 | -11.280000 | -11.316000 | -619.000000 | -463.000000 | -118.000000 | 0.000000 |  | 1536 | Смещение кромок | GWAN |  | 03:24 | 03:49 | 04:45 | 0 | 1002 | 4.170000 | EXT | Смещение кромок. Наружу. Величина смещения - 4.2 мм. |  | (c)
17204.260000 | 0.000000 | -0.031000 | -11.280000 | -11.311000 | 626.000000 | 757.000000 | 869.000000 | 626.000000 |  | 1536 | Смещение кромок | GWAN |  | 06:45 | 07:06 | 07:24 | 0 | 485 | 3.372000 | EXT | Смещение кромок. Наружу. Величина смещения - 3.4 мм. |  | (c)
17204.260000 | 0.000000 | -0.051000 | -11.280000 | -11.331000 | -2019.000000 | -1976.000000 | -1942.000000 | 1865.000000 |  | 1536 | Смещение кромок | GWAN |  | 11:38 | 11:45 | 11:50 | 0 | 154 | 2.914000 | EXT | Смещение кромок. Наружу. Величина смещения - 2.9 мм. |  | (c)
17234.620000 | 7.795000 | 7.523000 | -3.590000 | -3.862000 | 98.000000 | 126.000000 | 207.000000 | 98.000000 | 3514.000000 | 1538 |  | CORR | GENE | 07:23 | 07:28 | 07:41 | 348 | 218 | 9.000000 | EXT | - |  | (c)
17238.210000 | 0.000000 | -0.016000 | -10.990000 | -11.006000 | -403.000000 | -229.000000 | -281.000000 | 159.000000 |  | 1539 | Смещение кромок | GWAN |  | 06:26 | 06:54 | 06:45 | 0 | 244 | 3.101000 | EXT | Смещение кромок. Вовнутрь. Величина смещения - 3.1 мм. |  | (c)
17238.210000 | 0.000000 | -0.031000 | -10.990000 | -11.021000 | -118.000000 | 44.000000 | 194.000000 | 0.000000 |  | 1539 | Смещение кромок | GWAN |  | 07:12 | 07:38 | 08:02 | 0 | 624 | 3.327000 | EXT | Смещение кромок. Наружу. Величина смещения - 3.3 мм. |  | (c)
17238.210000 | 0.000000 | -0.041000 | -10.990000 | -11.031000 | 1119.000000 | 1374.000000 | 1285.000000 | 1119.000000 |  | 1539 | Смещение кромок | GWAN |  | 10:31 | 11:13 | 10:58 | 0 | 331 | 2.990000 | EXT | Смещение кромок. Наружу. Величина смещения - 3 мм. |  | (c)
17249.200000 | 0.000000 | -0.044000 | -11.340000 | -11.384000 | -987.000000 | -689.000000 | -618.000000 | 250.000000 |  | 1540 | Нарушение формы кольцевого шва | GWAN |  | 00:44 | 01:32 | 01:43 | 0 | 736 |  | EXT | Нарушение формы кольцевого шва |  | (c)
17249.812000 | 0.612000 | 0.353000 | -10.728000 | -10.987000 | -1223.000000 | -1070.000000 | -1131.000000 | 1039.000000 | 353.000000 | 1540 |  | GOUG | GENE | 00:06 | 00:30 | 00:21 | 778 | 184 | 6.000000 | EXT | -. Задир. |  | (c)
17260.540000 | 0.000000 | -0.044000 | -11.285000 | -11.329000 | -1880.000000 | -1464.000000 | -1469.000000 | 1058.000000 |  | 1541 | Нарушение формы кольцевого шва | GWAN |  | 00:55 | 02:02 | 02:01 | 0 | 822 |  | EXT | Нарушение формы кольцевого шва |  | (c)
17260.540000 | 0.000000 | -0.031000 | -11.285000 | -11.316000 | 1914.000000 | 2065.000000 | 2017.000000 | 1914.000000 |  | 1541 | Смещение кромок | GWAN |  | 11:07 | 11:31 | 11:24 | 0 | 206 | 2.608000 | EXT | Смещение кромок. Наружу. Величина смещения - 2.6 мм. |  | (c)
17271.825000 | 0.000000 | -0.021000 | -11.320000 | -11.341000 | 617.000000 | 739.000000 | 826.000000 | 617.000000 |  | 1542 | Смещение кромок | GWAN |  | 06:58 | 07:18 | 07:32 | 0 | 418 | 2.832000 | EXT | Смещение кромок. Наружу. Величина смещения - 2.8 мм. Аномалия находится на упругопластическом изгибе: R=490 D, максимальное растяжение на 6.1 час. |  | (c)
17305.730000 | 0.000000 | -0.021000 | -11.580000 | -11.601000 | -1523.000000 | -1143.000000 | -614.000000 | 0.000000 |  | 1545 | Смещение кромок | GWAN |  | 01:47 | 02:48 | 04:14 | 0 | 1818 | 2.950000 | EXT | Смещение кромок. Вовнутрь. Величина смещения - 3 мм. |  | (c)
17305.730000 | 0.000000 | -0.021000 | -11.580000 | -11.601000 | 373.000000 | 498.000000 | 553.000000 | 373.000000 |  | 1545 | Смещение кромок | GWAN |  | 06:53 | 07:13 | 07:22 | 0 | 360 | 2.910000 | EXT | Смещение кромок. Наружу. Величина смещения - 2.9 мм. |  | (c)
17305.730000 | 0.000000 | -0.036000 | -11.580000 | -11.616000 | 1654.000000 | 1805.000000 | 1767.000000 | 1654.000000 |  | 1545 | Смещение кромок | GWAN |  | 10:20 | 10:44 | 10:38 | 0 | 227 | 3.064000 | EXT | Смещение кромок. Наружу. Величина смещения - 3.1 мм. |  | (c)
17305.730000 | 0.000000 | -0.031000 | -11.580000 | -11.611000 | 2052.000000 | 2200.000000 | 2167.000000 | 2052.000000 |  | 1545 | Смещение кромок | GWAN |  | 11:24 | 11:48 | 11:42 | 0 | 229 | 3.059000 | EXT | Смещение кромок. Наружу. Величина смещения - 3.1 мм. |  | (c)
17317.310000 | 0.000000 | -0.042000 | -11.140000 | -11.182000 | -2097.000000 | -1601.000000 | -1500.000000 | 904.000000 |  | 1546 | Нарушение формы кольцевого шва | GWAN |  | 11:33 | 00:53 | 01:09 | 0 | 1193 |  | EXT | Нарушение формы кольцевого шва. Аномалия находится на упругопластическом изгибе: R=902 D, максимальное растяжение на 4.5 час. |  | (c)
17328.450000 | 0.000000 | -0.021000 | -11.360000 | -11.381000 | 679.000000 | 786.000000 | 824.000000 | 679.000000 |  | 1547а | Смещение кромок | GWAN |  | 02:53 | 03:11 | 03:17 | 0 | 290 | 2.947000 | EXT | Смещение кромок. Вовнутрь. Величина смещения - 2.9 мм. Аномалия находится на упругопластическом изгибе: R=457 D, максимальное растяжение на 5.6 час. |  | (c)
17363.955000 | 0.000000 | -0.053000 | -12.137000 | -12.190000 | -1743.000000 | -1400.000000 | -1317.000000 | 892.000000 |  | 1550а | Нарушение формы кольцевого шва | GWAN |  | 00:37 | 01:32 | 01:46 | 0 | 851 |  | EXT | Нарушение формы кольцевого шва |  | (c)
17363.955000 | 0.000000 | -0.049000 | -12.137000 | -12.186000 | 623.000000 | 1105.000000 | 1199.000000 | 623.000000 |  | 1550а | Нарушение формы кольцевого шва | GWAN |  | 06:59 | 08:17 | 08:32 | 0 | 1152 |  | EXT | Нарушение формы кольцевого шва |  | (c)
17376.092000 | 0.000000 | -0.048000 | -6.647000 | -6.695000 | -14.000000 | 1572.000000 | 939.000000 | 0.000000 |  | 1551а | Нарушение формы кольцевого шва | GWAN |  | 08:59 | 01:15 | 11:33 | 0 | 1905 |  | EXT | Нарушение формы кольцевого шва |  | (c)
17393.925000 | 0.000000 | -0.021000 | -11.390000 | -11.411000 | 1819.000000 | 2127.000000 | 2149.000000 | 1819.000000 |  | 1553 | Смещение кромок | GWAN |  | 02:01 | 02:51 | 02:54 | 0 | 659 | 2.929000 | EXT | Смещение кромок. Вовнутрь. Величина смещения - 2.9 мм. |  | (c)
17393.925000 | 0.000000 | -0.011000 | -11.390000 | -11.401000 | -1015.000000 | -882.000000 | -877.000000 | 739.000000 |  | 1553 | Смещение кромок | GWAN |  | 06:23 | 06:45 | 06:46 | 0 | 276 | 2.537000 | EXT | Смещение кромок. Вовнутрь. Величина смещения - 2.5 мм. |  | (c)
17393.925000 | 0.000000 | -0.021000 | -11.390000 | -11.411000 | -667.000000 | -571.000000 | -535.000000 | 403.000000 |  | 1553 | Смещение кромок | GWAN |  | 07:20 | 07:35 | 07:41 | 0 | 264 | 3.060000 | EXT | Смещение кромок. Наружу. Величина смещения - 3.1 мм. |  | (c)
17415.850000 | 0.000000 | -0.021000 | -11.470000 | -11.491000 | 500.000000 | 727.000000 | 1182.000000 | 500.000000 |  | 1555 | Смещение кромок | GWAN |  | 02:12 | 02:49 | 04:02 | 0 | 1362 | 2.920000 | EXT | Смещение кромок. Вовнутрь. Аномалия находится на отводе. Величина смещения - 2.9 мм. |  | (c)
17415.850000 | 0.000000 | -0.031000 | -11.470000 | -11.501000 | -2067.000000 | -1942.000000 | -1881.000000 | 1695.000000 |  | 1555 | Смещение кромок | GWAN |  | 07:18 | 07:38 | 07:48 | 0 | 372 | 2.849000 | EXT | Смещение кромок. Наружу. Аномалия находится на отводе. Величина смещения - 2.8 мм. |  | (c)
17415.850000 | 0.000000 | -0.041000 | -11.470000 | -11.511000 | -603.000000 | -510.000000 | -511.000000 | 420.000000 |  | 1555 | Смещение кромок | GWAN |  | 11:14 | 11:29 | 11:29 | 0 | 183 | 2.810000 | EXT | Смещение кромок. Вовнутрь. Аномалия находится на отводе. Величина смещения - 2.8 мм. |  | (c)
17424.395000 | 8.545000 | 8.523000 | -2.925000 | -2.947000 | -532.000000 | -520.000000 | -506.000000 | 480.000000 | 2908.000000 | 1555 |  | ARTD | PITT | 11:25 | 11:27 | 11:30 | 39 | 52 | 12.000000 | EXT | -. Эквивалент потери металла 12%. |  | (c)
17449.246000 | 10.986000 | 10.711000 | -0.024000 | -0.299000 | 1365.000000 | 1422.000000 | 1446.000000 | 1365.000000 |  | 1557 |  | DENT |  | 11:39 | 11:48 | 11:52 | 407 | 163 | 0.281690 |  | -. Аномалия находится вблизи кольцевого сварного шва. |  | (c)
17459.990000 | 0.000000 | -0.035000 | -11.460000 | -11.495000 | 194.000000 | 487.000000 | 445.000000 | 35.916952 |  | 1559 | Нарушение формы кольцевого шва | GWAN |  | 00:04 | 00:52 | 00:45 | 0 | 503 |  | EXT | Нарушение формы кольцевого шва |  | (c)
17459.990000 | 0.000000 | -0.021000 | -11.460000 | -11.481000 | 2117.000000 | -1993.000000 | -1928.000000 | 0.000000 |  | 1559 | Смещение кромок | GWAN |  | 05:15 | 06:11 | 06:22 | 0 | 834 | 3.146000 | EXT | Смещение кромок. Вовнутрь. Величина смещения - 3.1 мм. |  | (c)
17459.990000 | 0.000000 | -0.021000 | -11.460000 | -11.481000 | -1278.000000 | -1247.000000 | -1181.000000 | 76.828383 |  | 1559 | Смещение кромок | GWAN |  | 08:07 | 08:12 | 08:22 | 0 | 195 | 2.647000 | EXT | Смещение кромок. Наружу. Величина смещения - 2.6 мм. |  | (c)
17471.450000 | 0.000000 | -0.026000 | -11.430000 | -11.456000 | 1745.000000 | 1925.000000 | 1876.000000 | 18.075995 |  | 1560 | Смещение кромок | GWAN |  | 04:04 | 04:33 | 04:25 | 0 | 261 | 2.415000 | EXT | Смещение кромок. Наружу. Величина смещения - 2.4 мм. |  | (c)
17471.450000 | 0.000000 | -0.043000 | -11.430000 | -11.473000 | 2103.000000 | 2189.000000 | 2210.000000 | 0.000000 |  | 1560 | Нарушение формы кольцевого шва | GWAN |  | 05:01 | 05:15 | 05:19 | 0 | 215 |  | EXT | Нарушение формы кольцевого шва |  | (c)
17471.450000 | 0.000000 | -0.049000 | -11.430000 | -11.479000 | 60.000000 | 625.000000 | 415.000000 | 33.526660 |  | 1560 | Нарушение формы кольцевого шва | GWAN |  | 11:32 | 01:03 | 00:29 | 0 | 710 |  | EXT | Нарушение формы кольцевого шва |  | (c)
17471.577000 | 0.127000 | 0.008000 | -11.303000 | -11.422000 | -635.000000 | -580.000000 | -592.000000 | 40.747552 | 8.000000 | 1560 |  | ARTD | GENE | 09:39 | 09:49 | 09:47 | 300 | 87 | 9.656331 | EXT | -. Эквивалент потери металла 10%. |  | (c)
17482.880000 | 0.000000 | -0.006000 | -11.270000 | -11.276000 | -1640.000000 | -1562.000000 | -1527.000000 | 47.639938 |  | 1561 | Смещение кромок | GWAN |  | 06:16 | 06:28 | 06:34 | 0 | 227 | 2.742000 | EXT | Смещение кромок. Вовнутрь. Величина смещения - 2.7 мм. |  | (c)
17482.880000 | 0.000000 | -0.026000 | -11.270000 | -11.296000 | -1358.000000 | -1260.000000 | -1172.000000 | 64.606443 |  | 1561 | Смещение кромок | GWAN |  | 07:01 | 07:17 | 07:31 | 0 | 372 | 2.392000 | EXT | Смещение кромок. Наружу. Величина смещения - 2.4 мм. |  | (c)
17482.880000 | 0.000000 | -0.036000 | -11.270000 | -11.306000 | -269.000000 | -8.000000 | 69.000000 | 5.592370 |  | 1561 | Смещение кромок | GWAN |  | 09:57 | 10:39 | 10:52 | 0 | 677 | 3.233000 | EXT | Смещение кромок. Наружу. Величина смещения - 3.2 мм. |  | (c)
17482.880000 | 0.000000 | -0.041000 | -11.270000 | -11.311000 | 492.000000 | 614.000000 | 931.000000 | 69.519547 |  | 1561 | Смещение кромок | GWAN |  | 12:00 | 00:19 | 01:11 | 0 | 877 | 3.114000 | EXT | Смещение кромок. Наружу. Величина смещения - 3.1 мм. |  | (c)
17494.150000 | 0.000000 | -0.040000 | -11.515000 | -11.555000 | -844.000000 | 1489.000000 | 431.000000 | 0.000000 |  | 1562 | Нарушение формы кольцевого шва | GWAN |  | 11:25 | 05:42 | 02:51 | 0 | 2551 |  | EXT | Нарушение формы кольцевого шва |  | (c)
17505.665000 | 0.000000 | -0.026000 | -10.785000 | -10.811000 | 900.000000 | 979.000000 | 973.000000 | 72.656282 |  | 1563 | Смещение кромок | GWAN |  | 03:43 | 03:55 | 03:54 | 0 | 145 | 2.640000 | EXT | Смещение кромок. Наружу. Величина смещения - 2.6 мм. |  | (c)
17505.665000 | 0.000000 | -0.026000 | -10.785000 | -10.811000 | 1342.000000 | 1443.000000 | 1583.000000 | 13.359277 |  | 1563 | Смещение кромок | GWAN |  | 04:54 | 05:10 | 05:33 | 0 | 482 | 3.930000 | EXT | Смещение кромок. Наружу. Величина смещения - 3.9 мм. |  | (c)
17516.450000 | 0.000000 | -0.026000 | -11.315000 | -11.341000 | 1428.000000 | 2049.000000 | 1821.000000 | 0.000000 |  | 1564 | Смещение кромок | GWAN |  | 03:53 | 05:34 | 04:57 | 0 | 787 | 3.178000 | EXT | Смещение кромок. Наружу. Величина смещения - 3.2 мм. |  | (c)
17516.450000 | 0.000000 | -0.036000 | -11.315000 | -11.351000 | -1950.000000 | -1639.000000 | -1610.000000 | 50.062692 |  | 1564 | Смещение кромок | GWAN |  | 06:48 | 07:38 | 07:43 | 0 | 680 | 3.648000 | EXT | Смещение кромок. Наружу. Величина смещения - 3.6 мм. |  | (c)
17527.765000 | 0.000000 | -0.048000 | -11.345000 | -11.393000 | 1945.000000 | -1786.000000 | -1898.000000 | 26.867973 |  | 1565 | Нарушение формы кольцевого шва | GWAN |  | 05:55 | 07:53 | 07:35 | 0 | 1237 |  | EXT | Нарушение формы кольцевого шва |  | (c)
17529.566000 | 1.801000 | 1.669000 | -9.544000 | -9.676000 | 2192.000000 | 2216.000000 | 2211.000000 | 0.000000 | 1669.000000 | 1565 |  | LWAN |  | 06:35 | 06:39 | 06:38 | 216 | 37 | 10.000000 | INT | -. Эквивалент потери металла 10%. |  | (c)
17539.110000 | 0.000000 | -0.043000 | -10.465000 | -10.508000 | 826.000000 | 896.000000 | 938.000000 | 66.617086 |  | 1566а | Нарушение формы кольцевого шва | GWAN |  | 04:25 | 04:37 | 04:44 | 0 | 225 |  | EXT | Нарушение формы кольцевого шва |  | (c)
17539.110000 | 0.000000 | -0.048000 | -10.465000 | -10.513000 | -2017.000000 | -1276.000000 | -1544.000000 | 55.374873 |  | 1566а | Нарушение формы кольцевого шва | GWAN |  | 08:47 | 10:46 | 10:03 | 0 | 945 |  | EXT | Нарушение формы кольцевого шва |  | (c)
17560.000000 | 0.000000 | -0.028000 | -1.520000 | -1.548000 | -1738.000000 | -1620.000000 | -1557.000000 | 39.739939 |  | 1567а | Нарушение формы кольцевого шва | GWAN |  | 04:31 | 04:50 | 05:00 | 0 | 361 |  | EXT | Нарушение формы кольцевого шва |  | (c)
17560.000000 | 0.000000 | -0.025000 | -1.520000 | -1.545000 | -1329.000000 | -1123.000000 | -1192.000000 | 72.728183 |  | 1567а | Нарушение формы кольцевого шва | GWAN |  | 05:37 | 06:10 | 05:59 | 0 | 275 |  | INT | Нарушение формы кольцевого шва |  | (c)
17560.000000 | 0.000000 | -0.032000 | -1.520000 | -1.552000 | 120.000000 | 245.000000 | 248.000000 | 20.026649 |  | 1567а | Нарушение формы кольцевого шва | GWAN |  | 09:31 | 09:51 | 09:51 | 0 | 256 |  | INT | Нарушение формы кольцевого шва |  | (c)
17561.520000 | 0.000000 | -0.043000 | -10.950000 | -10.993000 | 844.000000 | 1076.000000 | 1037.000000 | 65.082818 |  | 1568а | Нарушение формы кольцевого шва | GWAN |  | 04:25 | 05:02 | 04:56 | 0 | 387 |  | EXT | Нарушение формы кольцевого шва |  | (c)
17561.520000 | 0.000000 | -0.026000 | -10.950000 | -10.976000 | 1331.000000 | 1433.000000 | 1490.000000 | 34.244576 |  | 1568а | Смещение кромок | GWAN |  | 05:44 | 06:00 | 06:09 | 0 | 317 | 2.559000 | EXT | Смещение кромок. Наружу. Величина смещения - 2.6 мм. |  | (c)
17561.520000 | 0.000000 | -0.047000 | -10.950000 | -10.997000 | -1506.000000 | -1463.000000 | -1469.000000 | 61.470211 |  | 1568а | Непровар / утяжина | GWAN |  | 10:06 | 10:13 | 10:12 | 0 | 74 | 10.000000 | INT | Непровар / утяжина |  | (c)
17572.470000 | 0.000000 | -0.041000 | -11.410000 | -11.451000 | 1286.000000 | 1573.000000 | 1498.000000 | 41.980798 |  | 1569 | Смещение кромок | GWAN |  | 01:32 | 02:18 | 02:06 | 0 | 424 | 3.798000 | EXT | Смещение кромок. Наружу. Величина смещения - 3.8 мм. |  | (c)
17572.470000 | 0.000000 | -0.021000 | -11.410000 | -11.431000 | -1999.000000 | -1813.000000 | -1810.000000 | 18.708541 |  | 1569 | Смещение кромок | GWAN |  | 04:42 | 05:12 | 05:12 | 0 | 378 | 3.001000 | EXT | Смещение кромок. Наружу. Величина смещения - 3 мм. |  | (c)
17583.880000 | 0.000000 | -0.031000 | -11.640000 | -11.671000 | 201.000000 | 604.000000 | 617.000000 | 201.000000 |  | 1570 | Смещение кромок | GWAN |  | 02:50 | 03:55 | 03:57 | 0 | 834 | 3.228000 | EXT | Смещение кромок. Вовнутрь. Величина смещения - 3.2 мм. |  | (c)
17583.880000 | 0.000000 | -0.031000 | -11.640000 | -11.671000 | 2094.000000 | -2135.000000 | -2181.000000 | 1995.000000 |  | 1570 | Смещение кромок | GWAN |  | 07:55 | 08:33 | 08:25 | 0 | 372 | 2.940000 | EXT | Смещение кромок. Наружу. Величина смещения - 2.9 мм. |  | (c)
17595.520000 | 0.000000 | -0.029000 | -11.350000 | -11.379000 | 1015.000000 | 1229.000000 | 1255.000000 | 1015.000000 |  | 1571а | Нарушение формы кольцевого шва | GWAN |  | 05:55 | 06:29 | 06:34 | 0 | 480 |  | EXT | Нарушение формы кольцевого шва |  | (c)
17619.064000 | 0.000000 | -0.036000 | -12.044000 | -12.080000 | 1585.000000 | 1954.000000 | 1945.000000 | 1585.000000 |  | 1573а | Смещение кромок | GWAN |  | 09:40 | 10:39 | 10:38 | 0 | 720 | 2.844000 | EXT | Смещение кромок. Вовнутрь. Величина смещения - 2.8 мм. Аномалия находится на упругопластическом изгибе: R=443 D, максимальное растяжение на 5.5 час. |  | (c)
17619.136000 | 0.072000 | 0.048000 | -11.972000 | -11.996000 | 1268.000000 | 1404.000000 | 1395.000000 | 1268.000000 | 48.000000 | 1573а |  | CORR | GENE | 08:48 | 09:11 | 09:09 | 95 | 254 | 12.000000 | EXT | -. Аномалия находится на упругопластическом изгибе: R=455 D, максимальное растяжение на 5.4 час. |  | (c)
17810.693000 | 0.000000 | -0.036000 | -11.439000 | -11.475000 | -2036.000000 | -1750.000000 | -1724.000000 | 1413.000000 |  | 1589б | Вышлифовка на шве | GWAN |  | 01:52 | 02:38 | 02:43 | 93 | 623 | 14.000000 | EXT | Вышлифовка на шве. Аномалия находится на отводе. |  | (c)
17810.693000 | 0.000000 | -0.016000 | -11.439000 | -11.455000 | -913.000000 | -356.000000 | -461.000000 | 10.000000 |  | 1589б | Смещение кромок | GWAN |  | 04:53 | 06:23 | 06:06 | 0 | 903 | 3.467000 | EXT | Смещение кромок. Вовнутрь. Аномалия находится на отводе. Величина смещения - 3.5 мм. |  | (c)
17810.693000 | 0.000000 | -0.051000 | -11.439000 | -11.490000 | 1507.000000 | 1642.000000 | 1639.000000 | 1507.000000 |  | 1589б | Смещение кромок | GWAN |  | 11:24 | 11:46 | 11:45 | 0 | 264 | 3.462000 | EXT | Смещение кромок. Вовнутрь. Аномалия находится на отводе. Величина смещения - 3.5 мм. |  | (c)
17833.962000 | 0.000000 | -0.027000 | -11.238000 | -11.265000 | 1741.000000 | 2214.000000 | 2127.000000 | 1741.000000 |  | 1592а | Нарушение формы кольцевого шва | GWAN |  | 02:48 | 04:04 | 03:50 | 0 | 773 |  | INT | Нарушение формы кольцевого шва. Аномалия находится на упругопластическом изгибе: R=382 D, максимальное растяжение на 6.6 час. |  | (c)
17845.200000 | 0.000000 | -0.030000 | -11.315000 | -11.345000 | 52.000000 | 158.000000 | 248.000000 | 4.177028 |  | 1593 | Нарушение формы кольцевого шва | GWAN |  | 00:33 | 00:50 | 01:05 | 0 | 392 |  | EXT | Нарушение формы кольцевого шва |  | (c)
17845.200000 | 0.000000 | -0.036000 | -11.315000 | -11.351000 | -1989.000000 | -1853.000000 | -1094.000000 | 16.101772 |  | 1593 | Смещение кромок | GWAN |  | 07:04 | 07:26 | 09:28 | 0 | 1789 | 3.662000 | EXT | Смещение кромок. Наружу. Величина смещения - 3.7 мм. |  | (c)
17852.196000 | 6.996000 | 6.842000 | -4.319000 | -4.473000 | 1829.000000 | 1855.000000 | 1865.000000 | 23.773186 | 4237.000000 | 1593 |  | CORR | GENE | 05:20 | 05:24 | 05:26 | 236 | 71 | 9.000000 | EXT | - |  | (c)
17858.888000 | 2.373000 | 2.334000 | -8.492000 | -8.531000 | -2051.000000 | -2041.000000 | -2035.000000 | 14.449810 | 2334.000000 | 1594 |  | CORR | AXGR | 04:07 | 04:09 | 04:10 | 94 | 33 | 13.000000 | EXT | - |  | (c)
17867.380000 | 0.000000 | -0.016000 | -11.395000 | -11.411000 | -454.000000 | 8.000000 | -161.000000 | 0.000000 |  | 1595 | Смещение кромок | GWAN |  | 01:33 | 02:47 | 02:20 | 0 | 587 | 3.437000 | EXT | Смещение кромок. Вовнутрь. Величина смещения - 3.4 мм. |  | (c)
17867.380000 | 0.000000 | -0.011000 | -11.395000 | -11.406000 | 1239.000000 | 1541.000000 | 1432.000000 | 33.232387 |  | 1595 | Смещение кромок | GWAN |  | 06:06 | 06:55 | 06:37 | 0 | 386 | 3.438000 | EXT | Смещение кромок. Наружу. Величина смещения - 3.4 мм. |  | (c)
17867.380000 | 0.000000 | -0.029000 | -11.395000 | -11.424000 | -2017.000000 | -1567.000000 | -1590.000000 | 51.685089 |  | 1595 | Нарушение формы кольцевого шва | GWAN |  | 09:21 | 10:33 | 10:29 | 0 | 854 |  | EXT | Нарушение формы кольцевого шва |  | (c)
17878.775000 | 0.000000 | -0.001000 | -11.300000 | -11.301000 | 431.000000 | 643.000000 | 614.000000 | 431.000000 |  | 1596 | Смещение кромок | GWAN |  | 03:50 | 04:24 | 04:19 | 0 | 366 | 2.655000 | EXT | Смещение кромок. Вовнутрь. Аномалия находится на отводе. Величина смещения - 2.7 мм. |  | (c)
17878.775000 | 0.000000 | -0.039000 | -11.300000 | -11.339000 | 1277.000000 | 1430.000000 | 1425.000000 | 1277.000000 |  | 1596 | Нарушение формы кольцевого шва | GWAN |  | 06:06 | 06:31 | 06:30 | 0 | 296 |  | EXT | Нарушение формы кольцевого шва. Аномалия находится на отводе. |  | (c)
17878.775000 | 0.000000 | -0.006000 | -11.300000 | -11.306000 | 1595.000000 | 1708.000000 | 1735.000000 | 1595.000000 |  | 1596 | Смещение кромок | GWAN |  | 06:58 | 07:16 | 07:20 | 0 | 279 | 2.624000 | EXT | Смещение кромок. Наружу. Аномалия находится на отводе. Величина смещения - 2.6 мм. |  | (c)
17878.775000 | 0.000000 | -0.046000 | -11.300000 | -11.346000 | -1777.000000 | -1386.000000 | -1509.000000 | 1241.000000 |  | 1596 | Нарушение формы кольцевого шва | GWAN |  | 09:53 | 10:56 | 10:37 | 0 | 536 |  | EXT | Нарушение формы кольцевого шва. Аномалия находится на отводе. |  | (c)
17901.285000 | 0.000000 | -0.025000 | -11.610000 | -11.635000 | -803.000000 | -619.000000 | -633.000000 | 462.000000 |  | 1598 | Нарушение формы кольцевого шва | GWAN |  | 06:52 | 07:21 | 07:19 | 0 | 341 |  | EXT | Нарушение формы кольцевого шва. Аномалия находится на отводе. |  | (c)
17924.335000 | 0.000000 | -0.026000 | -11.569000 | -11.595000 | -1357.000000 | -1265.000000 | -1161.000000 | 965.000000 |  | 1600а | Смещение кромок | GWAN |  | 03:54 | 04:09 | 04:26 | 0 | 392 | 2.465000 | EXT | Смещение кромок. Наружу. Аномалия находится на отводе. Величина смещения - 2.5 мм. |  | (c)
17924.335000 | 0.000000 | -0.031000 | -11.569000 | -11.600000 | -135.000000 | 10.000000 | -21.000000 | 0.000000 |  | 1600а | Смещение кромок | GWAN |  | 07:12 | 07:35 | 07:30 | 0 | 227 | 2.541000 | EXT | Смещение кромок. Наружу. Аномалия находится на отводе. Величина смещения - 2.5 мм. |  | (c)
17924.335000 | 0.000000 | -0.041000 | -11.569000 | -11.610000 | 635.000000 | 786.000000 | 769.000000 | 635.000000 |  | 1600а | Смещение кромок | GWAN |  | 09:16 | 09:40 | 09:38 | 0 | 267 | 2.352000 | EXT | Смещение кромок. Вовнутрь. Аномалия находится на отводе. Величина смещения - 2.4 мм. |  | (c)
18008.383000 | 0.220000 | 0.092000 | -7.919000 | -8.047000 | -1040.000000 | -873.000000 | -840.000000 | 640.000000 | 92.000000 | 1607ааа |  | CORR | GENE | 05:21 | 05:48 | 05:53 | 328 | 401 | 12.000000 | EXT | - |  | (c)
18008.883000 | 0.720000 | 0.542000 | -7.419000 | -7.597000 | -1196.000000 | -1032.000000 | -963.000000 | 730.000000 | 542.000000 | 1607ааа |  | CORR | GENE | 04:56 | 05:22 | 05:34 | 261 | 467 | 11.000000 | EXT | - |  | (c)
18009.628000 | 1.465000 | 1.387000 | -6.674000 | -6.752000 | -212.000000 | -35.000000 | -70.000000 | 0.000000 | 1387.000000 | 1607ааа |  | CORR | GENE | 07:35 | 08:03 | 07:58 | 109 | 284 | 12.000000 | EXT | - |  | (c)
18010.727000 | 2.564000 | 2.542000 | -5.575000 | -5.597000 | 312.000000 | 422.000000 | 414.000000 | 312.000000 | 2542.000000 | 1607ааа |  | CORR | СIGR | 08:59 | 09:17 | 09:16 | 49 | 203 | 11.000000 | EXT | - |  | (c)
18011.045000 | 2.882000 | 2.855000 | -5.257000 | -5.284000 | -6.000000 | 89.000000 | 94.000000 | 0.000000 | 2855.000000 | 1607ааа |  | CORR | GENE | 08:08 | 08:23 | 08:24 | 64 | 199 | 11.000000 | EXT | - |  | (c)
18011.212000 | 3.049000 | 3.019000 | -5.090000 | -5.120000 | 1539.000000 | 1599.000000 | 1605.000000 | 1539.000000 | 3019.000000 | 1607ааа |  | CORR | СIGR | 00:17 | 00:27 | 00:28 | 49 | 133 | 13.000000 | EXT | - |  | (c)
18012.521000 | 4.358000 | 4.299000 | -3.781000 | -3.840000 | 2122.000000 | -2129.000000 | -2034.000000 | 1730.000000 | 3741.000000 | 1607ааа |  | CORR | GENE | 01:52 | 02:25 | 02:41 | 99 | 609 | 11.000000 | EXT | - |  | (c)
18012.770000 | 4.607000 | 4.587000 | -3.532000 | -3.552000 | 1910.000000 | 1953.000000 | 1960.000000 | 1910.000000 | 3511.000000 | 1607ааа |  | CORR | СIGR | 01:17 | 01:24 | 01:25 | 41 | 101 | 11.000000 | EXT | - |  | (c)
18013.760000 | 5.597000 | 4.886000 | -2.542000 | -3.253000 | -68.000000 | -38.000000 | -41.000000 | 13.000000 | 2392.000000 | 1607ааа |  | CORR | GENE | 07:58 | 08:03 | 08:03 | 861 | 55 | 13.000000 | EXT | - |  | (c)
18015.311000 | 7.148000 | 7.066000 | -0.991000 | -1.073000 | 1431.000000 | 1616.000000 | 1711.000000 | 1431.000000 | 940.000000 | 1607ааа |  | CORR | GENE | 00:00 | 00:30 | 00:45 | 133 | 559 | 13.000000 | EXT | - |  | (c)
18024.155000 | 7.853000 | 7.839000 | -3.696000 | -3.710000 | 807.000000 | 875.000000 | 868.000000 | 807.000000 | 3672.000000 | 1607ба |  | CORR | СIGR | 06:06 | 06:17 | 06:16 | 38 | 122 | 10.000000 | EXT | -. Аномалия находится на упругопластическом изгибе: R=557 D, максимальное растяжение на 6.5 час. |  | (c)
18038.716000 | 10.865000 | 10.823000 | -0.923000 | -0.965000 | -1623.000000 | -1529.000000 | -1543.000000 | 1464.000000 | 909.000000 | 1609аа |  | GOUG | GENE | 06:30 | 06:45 | 06:43 | 56 | 159 | 10.000000 | EXT | -. Зона задиров. Аномалия находится на упругопластическом изгибе: R=966 D, максимальное растяжение на 6.4 час. |  | (c)
18039.260000 | 11.409000 | 11.401000 | -0.379000 | -0.387000 | -2179.000000 | -2084.000000 | -2076.000000 | 1973.000000 | 358.000000 | 1609аа |  | GOUG | СIGR | 05:00 | 05:16 | 05:17 | 29 | 206 | 12.000000 | EXT | -. Задир. |  | (c)
18051.332000 | 0.000000 | -0.039000 | -7.486000 | -7.525000 | -1287.000000 | -985.000000 | -1097.000000 | 907.000000 |  | 1611аа | Нарушение формы кольцевого шва | GWAN |  | 10:10 | 10:58 | 10:40 | 0 | 380 |  | EXT | Нарушение формы кольцевого шва |  | (c)
18058.818000 | 0.000000 | -0.051000 | -11.897000 | -11.948000 | -1646.000000 | -1131.000000 | -1276.000000 | 906.000000 |  | 1611ба | Нарушение формы кольцевого шва | GWAN |  | 01:39 | 03:02 | 02:39 | 0 | 739 |  | EXT | Нарушение формы кольцевого шва |  | (c)
18070.715000 | 0.000000 | -0.066000 | -11.120000 | -11.186000 | 459.000000 | 1154.000000 | 876.000000 | 459.000000 |  | 1613 | Нарушение формы кольцевого шва | GWAN |  | 04:55 | 06:47 | 06:02 | 0 | 834 |  | EXT | Нарушение формы кольцевого шва |  | (c)
18070.715000 | 0.000000 | -0.026000 | -11.120000 | -11.146000 | -1393.000000 | -1282.000000 | -1266.000000 | 1140.000000 |  | 1613 | Смещение кромок | GWAN |  | 11:56 | 00:14 | 00:16 | 0 | 253 | 3.143000 | EXT | Смещение кромок. Наружу. Величина смещения - 3.1 мм. |  | (c)
18088.183000 | 6.348000 | 6.339000 | -5.077000 | -5.086000 | 1721.000000 | 1787.000000 | 1781.000000 | 1721.000000 | 5064.000000 | 1614 |  | CORR | СIGR | 04:46 | 04:57 | 04:56 | 22 | 120 | 11.000000 | EXT | - |  | (c)
18093.260000 | 0.000000 | -0.031000 | -11.470000 | -11.501000 | 428.000000 | 634.000000 | 679.000000 | 54.817449 |  | 1615 | Смещение кромок | GWAN |  | 00:02 | 00:35 | 00:42 | 0 | 502 | 2.854000 | EXT | Смещение кромок. Наружу. Величина смещения - 2.9 мм. |  | (c)
18093.260000 | 0.000000 | -0.016000 | -11.470000 | -11.486000 | 1895.000000 | -2087.000000 | 2214.000000 | 0.000000 |  | 1615 | Смещение кромок | GWAN |  | 03:58 | 05:16 | 04:50 | 0 | 639 | 2.927000 | EXT | Смещение кромок. Вовнутрь. Величина смещения - 2.9 мм. |  | (c)
18093.260000 | 0.000000 | -0.021000 | -11.470000 | -11.491000 | -1814.000000 | -1489.000000 | -1547.000000 | 33.600978 |  | 1615 | Смещение кромок | GWAN |  | 06:00 | 06:52 | 06:43 | 0 | 534 | 4.046000 | EXT | Смещение кромок. Вовнутрь. Величина смещения - 4 мм. |  | (c)
18093.260000 | 0.000000 | -0.031000 | -11.470000 | -11.501000 | -112.000000 | 193.000000 | 141.000000 | 11.340877 |  | 1615 | Смещение кромок | GWAN |  | 10:35 | 11:24 | 11:15 | 0 | 505 | 3.315000 | EXT | Смещение кромок. Наружу. Величина смещения - 3.3 мм. |  | (c)
18104.730000 | 0.000000 | -0.026000 | -11.455000 | -11.481000 | 1651.000000 | 1746.000000 | 1744.000000 | 31.799407 |  | 1616 | Смещение кромок | GWAN |  | 04:05 | 04:20 | 04:20 | 0 | 186 | 2.431000 | EXT | Смещение кромок. Наружу. Величина смещения - 2.4 мм. |  | (c)
18104.730000 | 0.000000 | -0.016000 | -11.455000 | -11.471000 | 2162.000000 | -2218.000000 | 2228.000000 | 0.000000 |  | 1616 | Смещение кромок | GWAN |  | 05:27 | 05:41 | 05:38 | 0 | 134 | 2.278000 | EXT | Смещение кромок. Наружу. Величина смещения - 2.3 мм. |  | (c)
18104.730000 | 0.000000 | -0.041000 | -11.455000 | -11.496000 | -1771.000000 | -1431.000000 | -1483.000000 | 37.113842 |  | 1616 | Смещение кромок | GWAN |  | 06:53 | 07:48 | 07:39 | 0 | 575 | 3.269000 | EXT | Смещение кромок. Наружу. Величина смещения - 3.3 мм. |  | (c)
18104.730000 | 0.000000 | -0.016000 | -11.455000 | -11.471000 | -1097.000000 | -685.000000 | -820.000000 | 21.374989 |  | 1616 | Смещение кромок | GWAN |  | 08:42 | 09:48 | 09:26 | 0 | 555 | 3.457000 | EXT | Смещение кромок. Вовнутрь. Величина смещения - 3.5 мм. |  | (c)
18104.730000 | 0.000000 | -0.031000 | -11.455000 | -11.486000 | -165.000000 | 1.000000 | 101.000000 | 8.161549 |  | 1616 | Смещение кромок | GWAN |  | 11:12 | 11:39 | 11:55 | 0 | 531 | 3.906000 | EXT | Смещение кромок. Вовнутрь. Величина смещения - 3.9 мм. |  | (c)
18116.185000 | 0.000000 | -0.031000 | -11.450000 | -11.481000 | -837.000000 | -523.000000 | -600.000000 | 29.333596 |  | 1617 | Смещение кромок | GWAN |  | 00:41 | 01:31 | 01:19 | 0 | 473 | 3.761000 | EXT | Смещение кромок. Вовнутрь. Величина смещения - 3.8 мм. |  | (c)
18116.185000 | 0.000000 | -0.021000 | -11.450000 | -11.471000 | -88.000000 | 34.000000 | 219.000000 | 0.000000 |  | 1617 | Смещение кромок | GWAN |  | 02:41 | 03:01 | 03:31 | 0 | 613 | 2.326000 | EXT | Смещение кромок. Вовнутрь. Величина смещения - 2.3 мм. |  | (c)
18116.185000 | 0.000000 | -0.051000 | -11.450000 | -11.501000 | -1685.000000 | -1299.000000 | -1429.000000 | 64.656020 |  | 1617 | Смещение кромок | GWAN |  | 10:24 | 11:26 | 11:05 | 0 | 511 | 3.129000 | EXT | Смещение кромок. Наружу. Величина смещения - 3.1 мм. |  | (c)
18122.045000 | 5.860000 | 5.843000 | -5.590000 | -5.607000 | 902.000000 | 958.000000 | 974.000000 | 72.817651 | 5573.000000 | 1617 |  | CORR | СIGR | 05:21 | 05:30 | 05:33 | 34 | 144 | 10.000000 | EXT | - |  | (c)
18127.635000 | 0.000000 | -0.016000 | -11.460000 | -11.476000 | -1783.000000 | -1653.000000 | -1637.000000 | 1490.000000 |  | 1618 | Смещение кромок | GWAN |  | 06:01 | 06:22 | 06:24 | 0 | 293 | 3.065000 | EXT | Смещение кромок. Вовнутрь. Величина смещения - 3.1 мм. |  | (c)
18127.635000 | 0.000000 | -0.061000 | -11.460000 | -11.521000 | -1405.000000 | -1226.000000 | -1045.000000 | 685.000000 |  | 1618 | Смещение кромок | GWAN |  | 07:02 | 07:31 | 08:00 | 0 | 720 | 3.466000 | EXT | Смещение кромок. Наружу. Величина смещения - 3.5 мм. |  | (c)
18127.635000 | 0.000000 | -0.041000 | -11.460000 | -11.501000 | 35.000000 | 189.000000 | 172.000000 | 35.000000 |  | 1618 | Смещение кромок | GWAN |  | 10:54 | 11:19 | 11:16 | 0 | 273 | 2.956000 | EXT | Смещение кромок. Наружу. Величина смещения - 3 мм. |  | (c)
18143.523000 | 4.428000 | 4.248000 | -6.957000 | -7.137000 | 1793.000000 | 1989.000000 | 2037.000000 | 1793.000000 | 4248.000000 | 1619 |  | DENT |  | 05:34 | 06:06 | 06:13 | 351 | 489 | 0.492958 |  | - |  | (c)
18146.029000 | 6.934000 | 6.608000 | -4.451000 | -4.777000 | 1803.000000 | 1972.000000 | 2004.000000 | 1803.000000 | 4272.000000 | 1619 |  | DENT |  | 05:36 | 06:03 | 06:08 | 505 | 401 | 0.422535 |  | - |  | (c)
18161.815000 | 0.000000 | -0.011000 | -11.730000 | -11.741000 | -1021.000000 | -885.000000 | -684.000000 | 347.000000 |  | 1621 | Смещение кромок | GWAN |  | 06:23 | 06:45 | 07:18 | 0 | 674 | 2.700000 | EXT | Смещение кромок. Вовнутрь. Аномалия находится на отводе. Величина смещения - 2.7 мм. |  | (c)
18161.815000 | 0.000000 | -0.021000 | -11.730000 | -11.751000 | -28.000000 | 190.000000 | 165.000000 | 0.000000 |  | 1621 | Смещение кромок | GWAN |  | 09:04 | 09:39 | 09:35 | 0 | 386 | 2.798000 | EXT | Смещение кромок. Вовнутрь. Аномалия находится на отводе. Величина смещения - 2.8 мм. |  | (c)
18165.274000 | 3.459000 | 3.328000 | -8.271000 | -8.402000 | -1374.000000 | -926.000000 | -978.000000 | 581.000000 | 3328.000000 | 1621 |  | WRIN |  | 05:27 | 06:39 | 06:30 | 263 | 793 | 1.000000 |  | -. Аномалия находится на отводе. |  | (c)
18173.509000 | 11.694000 | 11.586000 | -0.036000 | -0.144000 | -1326.000000 | -1314.000000 | -1312.000000 | 1299.000000 | 4.000000 | 1621 |  | ARTD | AXGR | 05:34 | 05:36 | 05:36 | 140 | 27 | 9.000000 | EXT | -. Эквивалент потери металла 9%. Аномалия находится на отводе. |  | (c)
18173.545000 | 0.000000 | -0.056000 | -11.460000 | -11.516000 | -1478.000000 | -1231.000000 | -1277.000000 | 1077.000000 |  | 1622 | Смещение кромок | GWAN |  | 01:02 | 01:42 | 01:35 | 0 | 401 | 2.311000 | EXT | Смещение кромок. Наружу. Аномалия находится на отводе. Величина смещения - 2.3 мм. |  | (c)
18173.545000 | 0.000000 | -0.021000 | -11.460000 | -11.481000 | -476.000000 | -334.000000 | 157.000000 | 0.000000 |  | 1622 | Смещение кромок | GWAN |  | 03:44 | 04:07 | 05:26 | 0 | 1266 | 3.853000 | EXT | Смещение кромок. Вовнутрь. Аномалия находится на отводе. Величина смещения - 3.9 мм. |  | (c)
18173.545000 | 0.000000 | -0.026000 | -11.460000 | -11.486000 | 851.000000 | 947.000000 | 1007.000000 | 851.000000 |  | 1622 | Смещение кромок | GWAN |  | 07:18 | 07:34 | 07:43 | 0 | 311 | 3.115000 | EXT | Смещение кромок. Наружу. Аномалия находится на отводе. Величина смещения - 3.1 мм. |  | (c)
18173.545000 | 0.000000 | -0.026000 | -11.460000 | -11.486000 | 1334.000000 | 1473.000000 | 1483.000000 | 1334.000000 |  | 1622 | Смещение кромок | GWAN |  | 08:36 | 08:58 | 09:00 | 0 | 299 | 2.711000 | EXT | Смещение кромок. Вовнутрь. Аномалия находится на отводе. Величина смещения - 2.7 мм. |  | (c)
18177.021000 | 3.476000 | 3.327000 | -7.984000 | -8.133000 | -1627.000000 | -1491.000000 | -1549.000000 | 1471.000000 | 3327.000000 | 1622 |  | DENT |  | 00:38 | 01:00 | 00:51 | 254 | 156 | 0.140845 |  | - |  | (c)
18208.040000 | 0.000000 | -0.031000 | -11.265000 | -11.296000 | 1408.000000 | 1527.000000 | 1690.000000 | 20.878753 |  | 1625 | Смещение кромок | GWAN |  | 02:57 | 03:16 | 03:43 | 0 | 563 | 2.620000 | EXT | Смещение кромок. Вовнутрь. Величина смещения - 2.6 мм. |  | (c)
18208.040000 | 0.000000 | -0.031000 | -11.265000 | -11.296000 | -1409.000000 | -1179.000000 | -1175.000000 | 57.089706 |  | 1625 | Смещение кромок | GWAN |  | 07:23 | 08:00 | 08:00 | 0 | 468 | 4.220000 | EXT | Смещение кромок. Наружу. Величина смещения - 4.2 мм. |  | (c)
18208.040000 | 0.000000 | -0.046000 | -11.265000 | -11.311000 | -291.000000 | -55.000000 | -18.000000 | 0.000000 |  | 1625 | Смещение кромок | GWAN |  | 10:23 | 11:01 | 11:07 | 0 | 546 | 2.525000 | EXT | Смещение кромок. Наружу. Величина смещения - 2.5 мм. |  | (c)
18229.735000 | 10.430000 | 10.287000 | -0.990000 | -1.133000 | -2075.000000 | -2019.000000 | -2010.000000 | 17.800586 | 872.000000 | 1626 |  | DENT |  | 06:35 | 06:44 | 06:46 | 261 | 131 | 0.211268 |  | - |  | (c)
18230.725000 | 0.000000 | -0.037000 | -11.395000 | -11.432000 | 423.000000 | 518.000000 | 567.000000 | 34.112197 |  | 1627 | Нарушение формы кольцевого шва | GWAN |  | 03:03 | 03:19 | 03:27 | 0 | 288 |  | EXT | Нарушение формы кольцевого шва |  | (c)
18230.725000 | 0.000000 | -0.016000 | -11.395000 | -11.411000 | 763.000000 | 949.000000 | 971.000000 | 61.608685 |  | 1627 | Смещение кромок | GWAN |  | 03:58 | 04:28 | 04:32 | 0 | 415 | 2.939000 | EXT | Смещение кромок. Вовнутрь. Величина смещения - 2.9 мм. |  | (c)
18230.725000 | 0.000000 | -0.011000 | -11.395000 | -11.406000 | -2144.000000 | -2092.000000 | -2033.000000 | 15.900982 |  | 1627 | Смещение кромок | GWAN |  | 08:09 | 08:18 | 08:27 | 0 | 221 | 2.324000 | EXT | Смещение кромок. Вовнутрь. Величина смещения - 2.3 мм. |  | (c)
18230.725000 | 0.000000 | -0.031000 | -11.395000 | -11.426000 | -1664.000000 | -1151.000000 | -1323.000000 | 73.223399 |  | 1627 | Смещение кромок | GWAN |  | 09:27 | 10:50 | 10:22 | 0 | 683 | 2.854000 | EXT | Смещение кромок. Вовнутрь. Величина смещения - 2.9 мм. |  | (c)
18242.120000 | 0.000000 | -0.011000 | -11.720000 | -11.731000 | 1048.000000 | 1196.000000 | 1188.000000 | 1048.000000 |  | 1628 | Смещение кромок | GWAN |  | 06:18 | 06:42 | 06:41 | 0 | 279 | 3.035000 | EXT | Смещение кромок. Вовнутрь. Аномалия находится на отводе. Величина смещения - 3 мм. |  | (c)
18242.120000 | 0.000000 | -0.051000 | -11.720000 | -11.771000 | -1940.000000 | -1490.000000 | -1641.000000 | 1342.000000 |  | 1628 | Смещение кромок | GWAN |  | 10:16 | 11:28 | 11:04 | 0 | 598 | 3.367000 | EXT | Смещение кромок. Наружу. Аномалия находится на отводе. Величина смещения - 3.4 мм. |  | (c)
18253.840000 | 0.000000 | -0.025000 | -11.655000 | -11.680000 | 1461.000000 | 1973.000000 | 2065.000000 | 1461.000000 |  | 1629 | Нарушение формы кольцевого шва | GWAN |  | 04:52 | 06:15 | 06:30 | 0 | 1208 |  | EXT | Нарушение формы кольцевого шва. Аномалия находится на отводе. |  | (c)
18265.495000 | 0.000000 | -0.041000 | -11.420000 | -11.461000 | 826.000000 | 1325.000000 | 1350.000000 | 28.740688 |  | 1630 | Смещение кромок | GWAN |  | 01:29 | 02:49 | 02:53 | 0 | 1048 | 3.123000 | EXT | Смещение кромок. Вовнутрь. Величина смещения - 3.1 мм. |  | (c)
18265.495000 | 0.000000 | -0.021000 | -11.420000 | -11.441000 | -1733.000000 | -1550.000000 | -1601.000000 | 40.154324 |  | 1630 | Смещение кромок | GWAN |  | 06:36 | 07:05 | 06:57 | 0 | 264 | 2.948000 | EXT | Смещение кромок. Вовнутрь. Величина смещения - 2.9 мм. |  | (c)
18265.495000 | 0.000000 | -0.026000 | -11.420000 | -11.446000 | -1408.000000 | -1239.000000 | -1210.000000 | 65.779514 |  | 1630 | Смещение кромок | GWAN |  | 07:28 | 07:55 | 08:00 | 0 | 395 | 3.201000 | EXT | Смещение кромок. Наружу. Величина смещения - 3.2 мм. |  | (c)
18265.495000 | 0.000000 | -0.036000 | -11.420000 | -11.456000 | -928.000000 | -519.000000 | -610.000000 | 0.000000 |  | 1630 | Смещение кромок | GWAN |  | 08:46 | 09:52 | 09:37 | 0 | 636 | 2.733000 | EXT | Смещение кромок. Наружу. Величина смещения - 2.7 мм. |  | (c)
18276.915000 | 0.000000 | -0.039000 | -11.285000 | -11.324000 | 1138.000000 | 1285.000000 | 1256.000000 | 69.118616 |  | 1631 | Нарушение формы кольцевого шва | GWAN |  | 00:23 | 00:47 | 00:42 | 0 | 236 |  | EXT | Нарушение формы кольцевого шва |  | (c)
18276.915000 | 0.000000 | -0.019000 | -11.285000 | -11.304000 | 1562.000000 | 1723.000000 | 1719.000000 | 28.538194 |  | 1631 | Нарушение формы кольцевого шва | GWAN |  | 01:31 | 01:57 | 01:57 | 0 | 315 |  | EXT | Нарушение формы кольцевого шва |  | (c)
18276.915000 | 0.000000 | -0.041000 | -11.285000 | -11.326000 | -1058.000000 | -916.000000 | -845.000000 | 33.936221 |  | 1631 | Нарушение формы кольцевого шва | GWAN |  | 06:29 | 06:52 | 07:03 | 0 | 425 |  | EXT | Нарушение формы кольцевого шва |  | (c)
18276.915000 | 0.000000 | -0.049000 | -11.285000 | -11.334000 | 273.000000 | 502.000000 | 467.000000 | 37.696098 |  | 1631 | Нарушение формы кольцевого шва | GWAN |  | 10:04 | 10:40 | 10:35 | 0 | 387 |  | EXT | Нарушение формы кольцевого шва |  | (c)
18308.554000 | 9.234000 | 9.220000 | -1.846000 | -1.860000 | -1604.000000 | -1553.000000 | -1558.000000 | 1513.000000 | 1835.000000 | 1633 |  | CORR | СIGR | 05:47 | 05:55 | 05:54 | 25 | 91 | 10.000000 | EXT | - |  | (c)
18333.385000 | 0.000000 | -0.011000 | -11.120000 | -11.131000 | 1178.000000 | 1980.000000 | 1644.000000 | 0.000000 |  | 1636 | Смещение кромок | GWAN |  | 04:29 | 06:39 | 05:45 | 0 | 932 | 3.037000 | EXT | Смещение кромок. Вовнутрь. Величина смещения - 3 мм. Аномалия находится на упругопластическом изгибе: R=424 D, максимальное растяжение на 6.3 час. |  | (c)
18338.426000 | 5.041000 | 5.032000 | -6.079000 | -6.088000 | 1825.000000 | 1897.000000 | 1867.000000 | 22.536083 | 5032.000000 | 1636 |  | CORR | СIGR | 06:14 | 06:25 | 06:21 | 25 | 84 | 10.000000 | EXT | -. Аномалия находится на упругопластическом изгибе: R=542 D, максимальное растяжение на 6.1 час. |  | (c)
18338.480000 | 5.095000 | 5.060000 | -6.025000 | -6.060000 | 1373.000000 | 1619.000000 | 1525.000000 | 32.502321 | 5060.000000 | 1636 |  | CORR | GENE | 05:01 | 05:41 | 05:25 | 73 | 303 | 10.000000 | EXT | -. Аномалия находится на упругопластическом изгибе: R=542 D, максимальное растяжение на 6.1 час. |  | (c)
18339.040000 | 5.655000 | 5.546000 | -5.465000 | -5.574000 | 2176.000000 | 2190.000000 | 2193.000000 | 0.223711 | 5270.000000 | 1636 |  | CORR | AXGR | 07:10 | 07:13 | 07:13 | 304 | 35 | 11.000000 | EXT | -. Аномалия находится на упругопластическом изгибе: R=571 D, максимальное растяжение на 6.1 час. |  | (c)
18339.203000 | 5.818000 | 5.808000 | -5.302000 | -5.312000 | 2074.000000 | 2113.000000 | 2114.000000 | 3.013830 | 5291.000000 | 1636 |  | CORR | СIGR | 06:54 | 07:00 | 07:00 | 21 | 80 | 11.000000 | EXT | -. Аномалия находится на упругопластическом изгибе: R=590 D, максимальное растяжение на 6.1 час. |  | (c)
18339.709000 | 6.324000 | 6.298000 | -4.796000 | -4.822000 | 1451.000000 | 1556.000000 | 1534.000000 | 42.646714 | 4788.000000 | 1636 |  | CORR | СIGR | 05:13 | 05:30 | 05:27 | 34 | 168 | 11.000000 | EXT | -. Аномалия находится на упругопластическом изгибе: R=634 D, максимальное растяжение на 6 час. |  | (c)
18344.505000 | 0.000000 | -0.051000 | -11.465000 | -11.516000 | 1551.000000 | 1742.000000 | 1715.000000 | 28.377008 |  | 1637 | Смещение кромок | GWAN |  | 01:16 | 01:47 | 01:43 | 0 | 328 | 2.928000 | EXT | Смещение кромок. Наружу. Величина смещения - 2.9 мм. |  | (c)
18344.505000 | 0.000000 | -0.037000 | -11.465000 | -11.502000 | -2110.000000 | -1787.000000 | -1879.000000 | 9.733453 |  | 1637 | Нарушение формы кольцевого шва | GWAN |  | 03:25 | 04:17 | 04:02 | 0 | 461 |  | EXT | Нарушение формы кольцевого шва |  | (c)
18344.505000 | 0.000000 | -0.016000 | -11.465000 | -11.481000 | -863.000000 | -773.000000 | -783.000000 | 50.296310 |  | 1637 | Смещение кромок | GWAN |  | 06:47 | 07:01 | 06:59 | 0 | 160 | 2.595000 | EXT | Смещение кромок. Наружу. Величина смещения - 2.6 мм. |  | (c)
18344.505000 | 0.000000 | -0.043000 | -11.465000 | -11.508000 | 218.000000 | 507.000000 | 609.000000 | 49.173309 |  | 1637 | Нарушение формы кольцевого шва | GWAN |  | 09:41 | 10:28 | 10:44 | 0 | 782 |  | EXT | Нарушение формы кольцевого шва |  | (c)
18354.303000 | 9.798000 | 9.734000 | -1.667000 | -1.731000 | -34.000000 | -21.000000 | -24.000000 | 0.304232 | 1609.000000 | 1637 |  | LWAN |  | 09:00 | 09:02 | 09:02 | 122 | 20 | 9.646118 | EXT | -. Эквивалент потери металла 10%. |  | (c)
18355.970000 | 0.000000 | -0.045000 | -11.340000 | -11.385000 | 2184.000000 | -1201.000000 | -1473.000000 | 0.000000 |  | 1638 | Нарушение формы кольцевого шва | GWAN |  | 05:25 | 08:18 | 07:34 | 0 | 1608 |  | EXT | Нарушение формы кольцевого шва |  | (c)
18357.177000 | 1.207000 | 1.085000 | -10.133000 | -10.255000 | -1684.000000 | -1647.000000 | -1648.000000 | 44.117658 | 1085.000000 | 1638 |  | CORR | GENE | 07:00 | 07:06 | 07:06 | 478 | 71 | 9.000000 | EXT | - |  | (c)
18367.030000 | 11.060000 | 10.899000 | -0.280000 | -0.441000 | 802.000000 | 829.000000 | 833.000000 | 67.245452 | 17.000000 | 1638 |  | ARTD | GENE | 01:42 | 01:46 | 01:47 | 424 | 63 | 10.000000 | EXT | -. Эквивалент потери металла 10%. |  | (c)
18367.310000 | 0.000000 | -0.026000 | -11.290000 | -11.316000 | -1297.000000 | -1175.000000 | -1143.000000 | 67.418169 |  | 1639 | Смещение кромок | GWAN |  | 06:55 | 07:15 | 07:20 | 0 | 308 | 3.029000 | EXT | Смещение кромок. Наружу. Величина смещения - 3 мм. |  | (c)
18367.310000 | 0.000000 | -0.033000 | -11.290000 | -11.323000 | 547.000000 | 893.000000 | 848.000000 | 68.404743 |  | 1639 | Нарушение формы кольцевого шва | GWAN |  | 11:53 | 00:49 | 00:41 | 0 | 601 |  | EXT | Нарушение формы кольцевого шва |  | (c)
18374.244000 | 6.934000 | 6.914000 | -4.356000 | -4.376000 | -2072.000000 | -1847.000000 | -1927.000000 | 12.795435 | 4282.000000 | 1639 |  | CORR | GENE | 04:50 | 05:27 | 05:14 | 94 | 290 | 9.000000 | EXT | - |  | (c)
18375.000000 | 7.690000 | 7.673000 | -3.600000 | -3.617000 | -1789.000000 | -1712.000000 | -1727.000000 | 35.595149 | 3580.000000 | 1639 |  | CORR | СIGR | 05:36 | 05:48 | 05:46 | 37 | 125 | 11.000000 | EXT | - |  | (c)
18375.251000 | 7.941000 | 7.924000 | -3.349000 | -3.366000 | -1797.000000 | -1686.000000 | -1676.000000 | 34.975591 | 3310.000000 | 1639 |  | CORR | GENE | 05:35 | 05:52 | 05:54 | 56 | 242 | 11.000000 | EXT | - |  | (c)
18377.359000 | 10.049000 | 9.632000 | -1.241000 | -1.658000 | -2183.000000 | -2121.000000 | -2146.000000 | 3.846307 | 281.000000 | 1639 |  | CORR | GENE | 04:32 | 04:42 | 04:38 | 1377 | 74 | 10.000000 | EXT | - |  | (c)
18378.600000 | 0.000000 | -0.051000 | -11.215000 | -11.266000 | 1019.000000 | 1848.000000 | 1612.000000 | 0.000000 |  | 1640 | Нарушение формы кольцевого шва | GWAN |  | 04:22 | 06:35 | 05:57 | 0 | 1185 |  | EXT | Нарушение формы кольцевого шва |  | (c)
18378.600000 | 0.000000 | -0.043000 | -11.215000 | -11.258000 | -2144.000000 | -1605.000000 | -1637.000000 | 47.876866 |  | 1640 | Нарушение формы кольцевого шва | GWAN |  | 07:51 | 09:18 | 09:13 | 0 | 1013 |  | EXT | Нарушение формы кольцевого шва |  | (c)
18388.266000 | 9.666000 | 9.526000 | -1.549000 | -1.689000 | 1799.000000 | 2014.000000 | 1957.000000 | 0.000000 | 1459.000000 | 1640 |  | DENT |  | 06:27 | 07:02 | 06:53 | 230 | 316 | 0.492958 |  | -. Аномалия находится вблизи продольного шва. |  | (c)
18401.185000 | 0.000000 | -0.051000 | -11.535000 | -11.586000 | 1482.000000 | 1511.000000 | 1603.000000 | 1482.000000 |  | 1642а | Смещение кромок | GWAN |  | 00:54 | 00:58 | 01:13 | 0 | 241 | 2.277000 | EXT | Смещение кромок. Вовнутрь. Аномалия находится на отводе. Величина смещения - 2.3 мм. |  | (c)
18401.185000 | 0.000000 | -0.036000 | -11.535000 | -11.571000 | 2124.000000 | -2224.000000 | -2228.000000 | 2119.000000 |  | 1642а | Смещение кромок | GWAN |  | 02:37 | 02:55 | 02:55 | 0 | 218 | 2.730000 | EXT | Смещение кромок. Вовнутрь. Аномалия находится на отводе. Величина смещения - 2.7 мм. |  | (c)
18401.185000 | 0.000000 | -0.031000 | -11.535000 | -11.566000 | -586.000000 | -464.000000 | -423.000000 | 260.000000 |  | 1642а | Смещение кромок | GWAN |  | 07:20 | 07:40 | 07:46 | 0 | 325 | 2.691000 | EXT | Смещение кромок. Наружу. Аномалия находится на отводе. Величина смещения - 2.7 мм. |  | (c)
18401.185000 | 0.000000 | -0.041000 | -11.535000 | -11.576000 | 176.000000 | 460.000000 | 592.000000 | 176.000000 |  | 1642а | Нарушение формы кольцевого шва | GWAN |  | 09:23 | 10:09 | 10:30 | 0 | 833 |  | EXT | Нарушение формы кольцевого шва. Аномалия находится на отводе. |  | (c)
18412.720000 | 0.000000 | -0.046000 | -10.770000 | -10.816000 | 952.000000 | 1112.000000 | 1095.000000 | 80.178478 |  | 1642б | Смещение кромок | GWAN |  | 01:55 | 02:21 | 02:18 | 0 | 285 | 2.329000 | EXT | Смещение кромок. Вовнутрь. Аномалия находится на отводе. Величина смещения - 2.3 мм. |  | (c)
18423.501000 | 0.011000 | 0.009000 | -11.614000 | -11.616000 | -332.000000 | 618.000000 | 202.000000 | 26.795088 | 9.000000 | 1643а |  | CORR | GENE | 11:37 | 02:11 | 01:04 | 87 | 1069 | 10.000000 | EXT | - |  | (c)
18423.545000 | 0.055000 | 0.028000 | -11.570000 | -11.597000 | 983.000000 | 1394.000000 | 1310.000000 | 21.627914 | 28.000000 | 1643а |  | CORR | GENE | 03:10 | 04:16 | 04:02 | 52 | 653 | 10.000000 | EXT | - |  | (c)
18435.115000 | 0.000000 | -0.032000 | -11.590000 | -11.622000 | -2006.000000 | -1869.000000 | -1815.000000 | 18.109701 |  | 1645а | Непровар / утяжина | GWAN |  | 05:50 | 06:12 | 06:21 | 0 | 381 | 10.000000 | INT | Непровар / утяжина |  | (c)
18435.115000 | 0.000000 | -0.016000 | -11.590000 | -11.606000 | -1349.000000 | -943.000000 | -1059.000000 | 38.564559 |  | 1645а | Смещение кромок | GWAN |  | 07:36 | 08:42 | 08:23 | 0 | 581 | 2.725000 | EXT | Смещение кромок. Вовнутрь. Величина смещения - 2.7 мм. |  | (c)
18457.435000 | 0.000000 | -0.040000 | -11.335000 | -11.375000 | 1540.000000 | 1864.000000 | 1842.000000 | 1540.000000 |  | 1647а | Нарушение формы кольцевого шва | GWAN |  | 02:06 | 02:58 | 02:54 | 0 | 604 |  | EXT | Нарушение формы кольцевого шва |  | (c)
18457.435000 | 0.000000 | -0.047000 | -11.335000 | -11.382000 | -1007.000000 | -604.000000 | -625.000000 | 243.000000 |  | 1647а | Нарушение формы кольцевого шва | GWAN |  | 07:14 | 08:20 | 08:16 | 0 | 764 |  | EXT | Нарушение формы кольцевого шва |  | (c)
18457.435000 | 0.000000 | -0.051000 | -11.335000 | -11.386000 | 533.000000 | 635.000000 | 631.000000 | 533.000000 |  | 1647а | Смещение кромок | GWAN |  | 11:23 | 11:39 | 11:39 | 0 | 195 | 3.523000 | EXT | Смещение кромок. Вовнутрь. Величина смещения - 3.5 мм. |  | (c)
18468.497000 | 11.062000 | 10.955000 | -0.273000 | -0.380000 | -1901.000000 | -1876.000000 | -1873.000000 | 1845.000000 | 149.000000 | 1647а |  | CORR | GENE | 04:50 | 04:54 | 04:55 | 231 | 56 | 10.000000 | EXT | - |  | (c)
18480.075000 | 0.000000 | -0.036000 | -11.165000 | -11.201000 | -437.000000 | -292.000000 | -113.000000 | 0.000000 |  | 1649а | Смещение кромок | GWAN |  | 00:10 | 00:33 | 01:02 | 0 | 648 | 3.680000 | EXT | Смещение кромок. Вовнутрь. Величина смещения - 3.7 мм. |  | (c)
18480.075000 | 0.000000 | -0.046000 | -11.165000 | -11.211000 | 631.000000 | 1025.000000 | 945.000000 | 50.925398 |  | 1649а | Нарушение формы кольцевого шва | GWAN |  | 03:02 | 04:06 | 03:53 | 0 | 628 |  | EXT | Нарушение формы кольцевого шва |  | (c)
18480.075000 | 0.000000 | -0.053000 | -11.165000 | -11.218000 | -1212.000000 | -694.000000 | -864.000000 | 41.689334 |  | 1649а | Нарушение формы кольцевого шва | GWAN |  | 10:05 | 11:28 | 11:01 | 0 | 695 |  | EXT | Нарушение формы кольцевого шва |  | (c)
18480.344000 | 0.269000 | 0.183000 | -10.896000 | -10.982000 | -1929.000000 | -1918.000000 | -1912.000000 | 25.729451 | 183.000000 | 1649а |  | CORR | AXGR | 08:09 | 08:11 | 08:12 | 173 | 34 | 10.000000 | EXT | - |  | (c)
18481.039000 | 0.964000 | 0.900000 | -10.201000 | -10.265000 | -2169.000000 | -2040.000000 | -1950.000000 | 22.662917 | 900.000000 | 1649а |  | CORR | GENE | 07:30 | 07:51 | 08:06 | 97 | 438 | 12.000000 | EXT | - |  | (c)
18481.345000 | 1.270000 | 1.126000 | -9.895000 | -10.039000 | 2094.000000 | 2102.000000 | 2146.000000 | 0.000000 | 1126.000000 | 1649а |  | CORR | GENE | 06:58 | 07:00 | 07:07 | 198 | 104 | 10.000000 | EXT | - |  | (c)
18489.088000 | 9.013000 | 8.990000 | -2.152000 | -2.175000 | 1426.000000 | 1428.000000 | 1506.000000 | 45.527131 | 2137.000000 | 1649а |  | CORR | СIGR | 05:11 | 05:11 | 05:23 | 38 | 160 | 10.000000 | EXT | - |  | (c)
18491.190000 | 11.115000 | 11.076000 | -0.050000 | -0.089000 | 1402.000000 | 1411.000000 | 1629.000000 | 11.875948 | 13.000000 | 1649а |  | CORR | GENE | 05:07 | 05:08 | 05:43 | 76 | 454 | 9.000000 | EXT | - |  | (c)
18502.677000 | 0.137000 | 0.010000 | -11.128000 | -11.255000 | -2072.000000 | -2072.000000 | -1715.000000 | 1357.000000 | 10.000000 | 1651 |  | CORR | GENE | 04:53 | 04:53 | 05:51 | 142 | 715 | 9.000000 | EXT | - |  | (c)
18513.590000 | 11.050000 | 11.039000 | -0.215000 | -0.226000 | -1041.000000 | -975.000000 | -981.000000 | 921.000000 | 200.000000 | 1651 |  | CORR | СIGR | 07:39 | 07:50 | 07:49 | 26 | 121 | 11.000000 | EXT | - |  | (c)
18513.805000 | 0.000000 | -0.029000 | -11.395000 | -11.424000 | 1351.000000 | 1483.000000 | 1559.000000 | 1351.000000 |  | 1652 | Нарушение формы кольцевого шва | GWAN |  | 02:40 | 03:01 | 03:13 | 0 | 415 |  | EXT | Нарушение формы кольцевого шва |  | (c)
18513.805000 | 0.000000 | -0.030000 | -11.395000 | -11.425000 | -1628.000000 | -1390.000000 | -1456.000000 | 1285.000000 |  | 1652 | Смещение кромок | GWAN |  | 06:39 | 07:17 | 07:06 | 0 | 343 | 2.706000 | EXT | Смещение кромок. Наружу. Величина смещения - 2.7 мм. |  | (c)
18518.902000 | 5.097000 | 5.087000 | -6.298000 | -6.308000 | -1967.000000 | -1919.000000 | -1916.000000 | 1865.000000 | 5087.000000 | 1652 |  | CORR | СIGR | 05:44 | 05:52 | 05:52 | 27 | 102 | 10.000000 | EXT | - |  | (c)
18524.123000 | 10.318000 | 10.184000 | -1.077000 | -1.211000 | -1721.000000 | -1566.000000 | -1613.000000 | 1504.000000 | 891.000000 | 1652 |  | DENT |  | 06:24 | 06:49 | 06:41 | 320 | 217 | 0.281690 |  | - |  | (c)
18525.200000 | 0.000000 | -0.041000 | -10.820000 | -10.861000 | 1464.000000 | -1523.000000 | -1637.000000 | 277.000000 |  | 1653 | Нарушение формы кольцевого шва | GWAN |  | 00:23 | 04:21 | 04:02 | 0 | 2719 |  | EXT | Нарушение формы кольцевого шва |  | (c)
18550.730000 | 0.000000 | -0.050000 | -8.065000 | -8.115000 | -1322.000000 | -805.000000 | -983.000000 | 24.516186 |  | 1655а | Нарушение формы кольцевого шва | GWAN |  | 07:12 | 08:36 | 08:07 | 0 | 679 |  | EXT | Нарушение формы кольцевого шва |  | (c)
18550.730000 | 0.000000 | -0.042000 | -8.065000 | -8.107000 | -71.000000 | 14.000000 | 21.000000 | 1.693438 |  | 1655а | Нарушение формы кольцевого шва | GWAN |  | 10:34 | 10:48 | 10:49 | 0 | 184 |  | EXT | Нарушение формы кольцевого шва |  | (c)
18558.795000 | 0.000000 | -0.045000 | -11.410000 | -11.455000 | -660.000000 | -336.000000 | -268.000000 | 0.000000 |  | 1656 | Нарушение формы кольцевого шва | GWAN |  | 00:42 | 01:35 | 01:46 | 0 | 783 |  | EXT | Нарушение формы кольцевого шва |  | (c)
18558.795000 | 0.000000 | -0.036000 | -11.410000 | -11.446000 | 343.000000 | 729.000000 | 548.000000 | 27.694238 |  | 1656 | Нарушение формы кольцевого шва | GWAN |  | 03:24 | 04:26 | 03:57 | 0 | 410 |  | EXT | Нарушение формы кольцевого шва |  | (c)
18558.795000 | 0.000000 | -0.026000 | -11.410000 | -11.436000 | -1969.000000 | -1850.000000 | -1818.000000 | 33.314389 |  | 1656 | Смещение кромок | GWAN |  | 09:11 | 09:30 | 09:36 | 0 | 302 | 2.528000 | EXT | Смещение кромок. Вовнутрь. Величина смещения - 2.5 мм. |  | (c)
18559.379000 | 0.584000 | 0.479000 | -10.826000 | -10.931000 | 1430.000000 | 1589.000000 | 1630.000000 | 16.264957 | 479.000000 | 1656 |  | DENT |  | 06:20 | 06:45 | 06:52 | 207 | 399 | 0.352113 |  | - |  | (c)
18564.475000 | 5.680000 | 5.588000 | -5.730000 | -5.822000 | 1656.000000 | 1673.000000 | 1671.000000 | 42.736407 | 5588.000000 | 1656 |  | CORR | AXGR | 06:56 | 06:59 | 06:59 | 191 | 30 | 10.000000 | EXT | - |  | (c)
18564.522000 | 5.727000 | 5.665000 | -5.683000 | -5.745000 | 1979.000000 | 1995.000000 | 1993.000000 | 17.035399 | 5591.000000 | 1656 |  | CORR | AXGR | 07:48 | 07:51 | 07:50 | 154 | 27 | 10.000000 | EXT | - |  | (c)
18581.325000 | 0.000000 | -0.052000 | -11.280000 | -11.332000 | -1880.000000 | -1610.000000 | -1620.000000 | 28.311672 |  | 1658 | Нарушение формы кольцевого шва | GWAN |  | 06:12 | 06:55 | 06:54 | 0 | 519 |  | EXT | Нарушение формы кольцевого шва |  | (c)
18581.325000 | 0.000000 | -0.044000 | -11.280000 | -11.324000 | -1128.000000 | -660.000000 | -822.000000 | 16.840727 |  | 1658 | Нарушение формы кольцевого шва | GWAN |  | 08:13 | 09:29 | 09:02 | 0 | 613 |  | EXT | Нарушение формы кольцевого шва |  | (c)
18592.605000 | 0.000000 | -0.045000 | -11.475000 | -11.520000 | 1559.000000 | 1691.000000 | 1689.000000 | 22.759339 |  | 1659 | Нарушение формы кольцевого шва | GWAN |  | 05:28 | 05:49 | 05:49 | 0 | 260 |  | EXT | Нарушение формы кольцевого шва |  | (c)
18592.605000 | 0.000000 | -0.046000 | -11.475000 | -11.521000 | -1271.000000 | -1134.000000 | -1154.000000 | 83.790547 |  | 1659 | Смещение кромок | GWAN |  | 09:51 | 10:13 | 10:10 | 0 | 232 | 3.074000 | EXT | Смещение кромок. Вовнутрь. Величина смещения - 3.1 мм. |  | (c)
18615.590000 | 0.000000 | -0.040000 | -11.030000 | -11.070000 | 1374.000000 | 1562.000000 | 1516.000000 | 46.186645 |  | 1661 | Смещение кромок | GWAN |  | 01:24 | 01:54 | 01:47 | 0 | 285 | 2.830000 | EXT | Смещение кромок. Наружу. Величина смещения - 2.8 мм. |  | (c)
18615.590000 | 0.000000 | -0.035000 | -11.030000 | -11.065000 | 1838.000000 | 1940.000000 | 1963.000000 | 11.499502 |  | 1661 | Смещение кромок | GWAN |  | 02:39 | 02:55 | 02:59 | 0 | 250 | 3.093000 | EXT | Смещение кромок. Наружу. Величина смещения - 3.1 мм. |  | (c)
18615.590000 | 0.000000 | -0.048000 | -11.030000 | -11.078000 | 2154.000000 | -2228.000000 | -2216.000000 | 0.000000 |  | 1661 | Нарушение формы кольцевого шва | GWAN |  | 03:29 | 03:42 | 03:44 | 0 | 183 |  | EXT | Нарушение формы кольцевого шва |  | (c)
18615.590000 | 0.000000 | -0.020000 | -11.030000 | -11.050000 | -1505.000000 | -1243.000000 | -1284.000000 | 58.576770 |  | 1661 | Смещение кромок | GWAN |  | 05:39 | 06:21 | 06:15 | 0 | 441 | 4.135000 | EXT | Смещение кромок. Наружу. Величина смещения - 4.1 мм. |  | (c)
18615.590000 | 0.000000 | -0.035000 | -11.030000 | -11.065000 | -793.000000 | -552.000000 | -539.000000 | 2.476107 |  | 1661 | Смещение кромок | GWAN |  | 07:34 | 08:13 | 08:15 | 0 | 508 | 4.006000 | EXT | Смещение кромок. Наружу. Величина смещения - 4 мм. |  | (c)
18615.590000 | 0.000000 | -0.022000 | -11.030000 | -11.052000 | 636.000000 | 712.000000 | 814.000000 | 65.688067 |  | 1661 | Нарушение формы кольцевого шва | GWAN |  | 11:25 | 11:37 | 11:53 | 0 | 356 |  | EXT | Нарушение формы кольцевого шва |  | (c)
18626.620000 | 0.000000 | -0.036000 | -11.385000 | -11.421000 | 33.000000 | 486.000000 | 404.000000 | 2.641310 |  | 1662 | Смещение кромок | GWAN |  | 02:23 | 03:36 | 03:23 | 0 | 744 | 3.080000 | EXT | Смещение кромок. Вовнутрь. Величина смещения - 3.1 мм. |  | (c)
18626.620000 | 0.000000 | -0.016000 | -11.385000 | -11.401000 | 985.000000 | 1232.000000 | 1203.000000 | 47.754641 |  | 1662 | Смещение кромок | GWAN |  | 04:56 | 05:36 | 05:31 | 0 | 436 | 2.743000 | EXT | Смещение кромок. Вовнутрь. Величина смещения - 2.7 мм. |  | (c)
18626.620000 | 0.000000 | -0.048000 | -11.385000 | -11.433000 | -1815.000000 | -1696.000000 | -1659.000000 | 46.140039 |  | 1662 | Нарушение формы кольцевого шва | GWAN |  | 09:24 | 09:44 | 09:50 | 0 | 312 |  | EXT | Нарушение формы кольцевого шва |  | (c)
18638.005000 | 0.000000 | -0.031000 | -11.500000 | -11.531000 | 1619.000000 | 1831.000000 | 1863.000000 | 9.959146 |  | 1663 | Смещение кромок | GWAN |  | 02:06 | 02:40 | 02:45 | 0 | 488 | 3.305000 | EXT | Смещение кромок. Вовнутрь. Величина смещения - 3.3 мм. |  | (c)
18638.005000 | 0.000000 | -0.021000 | -11.500000 | -11.521000 | -2034.000000 | -1950.000000 | -1618.000000 | 15.822093 |  | 1663 | Смещение кромок | GWAN |  | 04:16 | 04:29 | 05:23 | 0 | 834 | 2.605000 | EXT | Смещение кромок. Вовнутрь. Величина смещения - 2.6 мм. |  | (c)
18638.005000 | 0.000000 | -0.035000 | -11.500000 | -11.535000 | -1055.000000 | -695.000000 | -191.000000 | 0.000000 |  | 1663 | Нарушение формы кольцевого шва | GWAN |  | 06:54 | 07:52 | 09:13 | 0 | 1729 |  | EXT | Нарушение формы кольцевого шва |  | (c)
18649.505000 | 0.000000 | -0.047000 | -11.375000 | -11.422000 | 148.000000 | 764.000000 | 469.000000 | 11.924177 |  | 1664 | Нарушение формы кольцевого шва | GWAN |  | 02:45 | 04:24 | 03:37 | 0 | 643 |  | EXT | Нарушение формы кольцевого шва |  | (c)
18649.505000 | 0.000000 | -0.038000 | -11.375000 | -11.413000 | 1286.000000 | 1618.000000 | 1625.000000 | 0.000000 |  | 1664 | Нарушение формы кольцевого шва | GWAN |  | 05:49 | 06:42 | 06:43 | 0 | 678 |  | EXT | Нарушение формы кольцевого шва |  | (c)
18649.505000 | 0.000000 | -0.038000 | -11.375000 | -11.413000 | -1833.000000 | -1448.000000 | -1555.000000 | 54.530385 |  | 1664 | Нарушение формы кольцевого шва | GWAN |  | 09:25 | 10:27 | 10:10 | 0 | 557 |  | EXT | Нарушение формы кольцевого шва |  | (c)
18654.637000 | 5.132000 | 4.979000 | -6.243000 | -6.396000 | 1566.000000 | 1622.000000 | 1606.000000 | 44.072210 | 4979.000000 | 1664 |  | CORR | GENE | 06:34 | 06:43 | 06:40 | 256 | 79 | 11.000000 | EXT | - |  | (c)
18654.819000 | 5.314000 | 5.299000 | -6.061000 | -6.076000 | 1467.000000 | 1545.000000 | 1535.000000 | 45.183988 | 5299.000000 | 1664 |  | CORR | СIGR | 06:18 | 06:30 | 06:29 | 29 | 136 | 14.000000 | EXT | - |  | (c)
18654.939000 | 5.434000 | 5.413000 | -5.941000 | -5.962000 | 1565.000000 | 1581.000000 | 1590.000000 | 47.550701 | 5413.000000 | 1664 |  | CORR | PITT | 06:34 | 06:36 | 06:38 | 29 | 51 | 18.000000 | EXT | - |  | (c)
18655.221000 | 5.716000 | 5.556000 | -5.659000 | -5.819000 | 1719.000000 | 1760.000000 | 1767.000000 | 29.763453 | 5371.000000 | 1664 |  | CORR | GENE | 06:59 | 07:05 | 07:06 | 448 | 95 | 10.000000 | EXT | - |  | (c)
18659.162000 | 9.657000 | 9.609000 | -1.718000 | -1.766000 | 742.000000 | 754.000000 | 754.000000 | 59.903562 | 1649.000000 | 1664 |  | CORR | AXGR | 04:21 | 04:23 | 04:23 | 117 | 24 | 10.000000 | EXT | - |  | (c)
18660.685000 | 11.180000 | 11.113000 | -0.195000 | -0.262000 | 1004.000000 | 1082.000000 | 1068.000000 | 80.984997 | 179.000000 | 1664 |  | CORR | GENE | 05:03 | 05:16 | 05:13 | 83 | 129 | 12.000000 | EXT | - |  | (c)
18660.880000 | 0.000000 | -0.031000 | -11.290000 | -11.321000 | 975.000000 | 1077.000000 | 1097.000000 | 71.749237 |  | 1665 | Смещение кромок | GWAN |  | 02:55 | 03:11 | 03:14 | 0 | 244 | 2.319000 | EXT | Смещение кромок. Вовнутрь. Величина смещения - 2.3 мм. |  | (c)
18660.880000 | 0.000000 | -0.023000 | -11.290000 | -11.313000 | 1608.000000 | 1850.000000 | 1803.000000 | 2.905697 |  | 1665 | Нарушение формы кольцевого шва | GWAN |  | 04:37 | 05:16 | 05:08 | 0 | 391 |  | EXT | Нарушение формы кольцевого шва |  | (c)
18660.880000 | 0.000000 | -0.033000 | -11.290000 | -11.323000 | -2201.000000 | -1788.000000 | -1878.000000 | 28.426050 |  | 1665 | Нарушение формы кольцевого шва | GWAN |  | 06:22 | 07:29 | 07:14 | 0 | 645 |  | EXT | Нарушение формы кольцевого шва |  | (c)
18660.880000 | 0.000000 | -0.041000 | -11.290000 | -11.331000 | -1049.000000 | -971.000000 | -891.000000 | 59.089360 |  | 1665 | Смещение кромок | GWAN |  | 09:28 | 09:41 | 09:53 | 0 | 317 | 3.494000 | EXT | Смещение кромок. Вовнутрь. Величина смещения - 3.5 мм. |  | (c)
18661.168000 | 0.288000 | 0.254000 | -11.002000 | -11.036000 | 1668.000000 | 1824.000000 | 1847.000000 | 2.029136 | 254.000000 | 1665 |  | CORR | GENE | 04:46 | 05:12 | 05:15 | 63 | 358 | 10.000000 | EXT | - |  | (c)
18672.170000 | 0.000000 | -0.036000 | -11.305000 | -11.341000 | 1305.000000 | 1970.000000 | 1766.000000 | 0.374186 |  | 1666 | Смещение кромок | GWAN |  | 00:59 | 02:46 | 02:13 | 0 | 921 | 3.310000 | EXT | Смещение кромок. Вовнутрь. Величина смещения - 3.3 мм. |  | (c)
18672.170000 | 0.000000 | -0.021000 | -11.305000 | -11.326000 | -2125.000000 | -1695.000000 | -1720.000000 | 8.524895 |  | 1666 | Смещение кромок | GWAN |  | 03:46 | 04:55 | 04:51 | 0 | 810 | 3.961000 | EXT | Смещение кромок. Вовнутрь. Величина смещения - 4 мм. |  | (c)
18672.170000 | 0.000000 | -0.021000 | -11.305000 | -11.326000 | -1239.000000 | -969.000000 | -1033.000000 | 50.068813 |  | 1666 | Смещение кромок | GWAN |  | 06:09 | 06:52 | 06:42 | 0 | 412 | 4.157000 | EXT | Смещение кромок. Вовнутрь. Величина смещения - 4.2 мм. |  | (c)
18672.170000 | 0.000000 | -0.026000 | -11.305000 | -11.331000 | -617.000000 | -539.000000 | -545.000000 | 32.252688 |  | 1666 | Смещение кромок | GWAN |  | 07:49 | 08:01 | 08:01 | 0 | 145 | 2.743000 | EXT | Смещение кромок. Вовнутрь. Величина смещения - 2.7 мм. |  | (c)
18673.390000 | 1.220000 | 1.050000 | -10.085000 | -10.255000 | -1305.000000 | -1164.000000 | -1095.000000 | 54.317483 | 1050.000000 | 1666 |  | DENT |  | 05:58 | 06:21 | 06:32 | 278 | 421 | 0.281690 |  | -. Аномалия находится вблизи дефекта потери металла. |  | (c)
18673.428000 | 1.258000 | 1.232000 | -10.047000 | -10.073000 | -1401.000000 | -1293.000000 | -1308.000000 | 66.947152 | 1232.000000 | 1666 |  | CORR | GENE | 05:42 | 06:00 | 05:57 | 53 | 186 | 14.000000 | EXT | - |  | (c)
18675.213000 | 3.043000 | 3.034000 | -8.262000 | -8.271000 | -1287.000000 | -1244.000000 | -1248.000000 | 76.178972 | 3034.000000 | 1666 |  | CORR | СIGR | 06:01 | 06:08 | 06:07 | 22 | 78 | 10.000000 | EXT | - |  | (c)
18683.475000 | 0.000000 | -0.039000 | -11.200000 | -11.239000 | 1208.000000 | 1597.000000 | 1562.000000 | 0.000000 |  | 1667 | Нарушение формы кольцевого шва | GWAN |  | 03:49 | 04:52 | 04:46 | 0 | 708 |  | EXT | Нарушение формы кольцевого шва |  | (c)
18683.475000 | 0.000000 | -0.046000 | -11.200000 | -11.246000 | 2227.000000 | -2054.000000 | -1867.000000 | 29.375256 |  | 1667 | Смещение кромок | GWAN |  | 06:34 | 07:03 | 07:33 | 0 | 735 | 3.313000 | EXT | Смещение кромок. Наружу. Величина смещения - 3.3 мм. |  | (c)
18688.333000 | 4.858000 | 4.296000 | -6.342000 | -6.904000 | 2147.000000 | 2184.000000 | 2172.000000 | 0.679862 | 4296.000000 | 1667 |  | CORR | GENE | 06:21 | 06:27 | 06:25 | 632 | 50 | 12.000000 | EXT | - |  | (c)
18694.149000 | 10.674000 | 10.655000 | -0.526000 | -0.545000 | 1916.000000 | 2089.000000 | 2035.000000 | 0.000000 | 502.000000 | 1667 |  | CORR | СIGR | 05:44 | 06:12 | 06:03 | 43 | 239 | 10.000000 | EXT | - |  | (c)
18694.725000 | 0.050000 | 0.026000 | -11.270000 | -11.294000 | -1570.000000 | -1371.000000 | -1300.000000 | 53.293523 | 26.000000 | 1668 |  | CORR | GENE | 05:11 | 05:44 | 05:55 | 74 | 540 | 14.000000 | EXT | - |  | (c)
18695.295000 | 0.620000 | 0.609000 | -10.700000 | -10.711000 | -1163.000000 | -1109.000000 | -1116.000000 | 82.447722 | 609.000000 | 1668 |  | CORR | СIGR | 06:17 | 06:26 | 06:25 | 24 | 94 | 10.000000 | EXT | - |  | (c)
18695.569000 | 0.894000 | 0.703000 | -10.426000 | -10.617000 | -1435.000000 | -1084.000000 | -1233.000000 | 64.173547 | 703.000000 | 1668 |  | CORR | GENE | 05:33 | 06:30 | 06:06 | 203 | 405 | 11.000000 | EXT | - |  | (c)
18696.577000 | 1.902000 | 1.726000 | -9.418000 | -9.594000 | -1071.000000 | -1046.000000 | -1051.000000 | 81.633721 | 1726.000000 | 1668 |  | CORR | AXGR | 06:32 | 06:36 | 06:35 | 216 | 39 | 10.000000 | EXT | - |  | (c)
18705.855000 | 11.180000 | 11.031000 | -0.140000 | -0.289000 | -1877.000000 | -1851.000000 | -1846.000000 | 28.537427 | 14.000000 | 1668 |  | ARTD | GENE | 04:22 | 04:26 | 04:27 | 275 | 61 | 10.000000 | EXT | -. Эквивалент потери металла 10%. |  | (c)
18705.995000 | 0.000000 | -0.016000 | -11.275000 | -11.291000 | -2055.000000 | -1573.000000 | -1731.000000 | 40.271388 |  | 1669 | Смещение кромок | GWAN |  | 07:42 | 09:00 | 08:34 | 0 | 648 | 3.715000 | EXT | Смещение кромок. Вовнутрь. Величина смещения - 3.7 мм. |  | (c)
18705.995000 | 0.000000 | -0.027000 | -11.275000 | -11.302000 | -870.000000 | -390.000000 | -382.000000 | 8.465535 |  | 1669 | Нарушение формы кольцевого шва | GWAN |  | 10:53 | 00:11 | 00:12 | 0 | 975 |  | EXT | Нарушение формы кольцевого шва |  | (c)
18712.043000 | 6.048000 | 6.037000 | -5.227000 | -5.238000 | 2018.000000 | 2065.000000 | 2059.000000 | 7.263773 | 5212.000000 | 1669 |  | CORR | СIGR | 06:39 | 06:47 | 06:46 | 26 | 82 | 11.000000 | EXT | - |  | (c)
18712.337000 | 6.342000 | 6.334000 | -4.933000 | -4.941000 | 2103.000000 | 2157.000000 | 2145.000000 | 0.080677 | 4918.000000 | 1669 |  | CORR | СIGR | 06:53 | 07:02 | 07:00 | 23 | 85 | 13.000000 | EXT | - |  | (c)
18715.875000 | 9.880000 | 9.858000 | -1.395000 | -1.417000 | 1942.000000 | 2031.000000 | 2018.000000 | 5.002143 | 1345.000000 | 1669 |  | CORR | GENE | 06:27 | 06:41 | 06:39 | 72 | 151 | 9.000000 | EXT | - |  | (c)
18718.207000 | 0.937000 | 0.627000 | -10.598000 | -10.908000 | 1167.000000 | 1187.000000 | 1195.000000 | 78.986649 | 627.000000 | 1670 |  | CORR | GENE | 04:01 | 04:05 | 04:06 | 453 | 57 | 10.000000 | EXT | - |  | (c)
18744.313000 | 4.143000 | 4.000000 | -7.212000 | -7.355000 | 1209.000000 | 1448.000000 | 1433.000000 | 46.299737 | 4000.000000 | 1672 |  | DENT |  | 02:24 | 03:03 | 03:00 | 328 | 448 | 0.281690 |  | - |  | (c)
18751.143000 | 10.973000 | 10.913000 | -0.382000 | -0.442000 | -2192.000000 | -2183.000000 | -2182.000000 | 3.115447 | 324.000000 | 1672 |  | CORR | AXGR | 05:15 | 05:17 | 05:17 | 118 | 20 | 10.000000 | EXT | - |  | (c)
18751.525000 | 0.000000 | -0.016000 | -11.460000 | -11.476000 | -1629.000000 | -1338.000000 | -1434.000000 | 48.579635 |  | 1673 | Смещение кромок | GWAN |  | 05:46 | 06:33 | 06:17 | 0 | 389 | 2.721000 | EXT | Смещение кромок. Вовнутрь. Величина смещения - 2.7 мм. |  | (c)
18751.525000 | 0.000000 | -0.036000 | -11.460000 | -11.496000 | -1111.000000 | -969.000000 | -947.000000 | 49.961773 |  | 1673 | Смещение кромок | GWAN |  | 07:09 | 07:32 | 07:36 | 0 | 328 | 2.701000 | EXT | Смещение кромок. Наружу. Величина смещения - 2.7 мм. |  | (c)
18754.866000 | 3.341000 | 3.331000 | -8.119000 | -8.129000 | -1675.000000 | -1624.000000 | -1643.000000 | 44.794174 | 3331.000000 | 1673 |  | CORR | СIGR | 05:38 | 05:46 | 05:43 | 18 | 65 | 12.000000 | EXT | - |  | (c)
18755.935000 | 4.410000 | 4.370000 | -7.050000 | -7.090000 | -1215.000000 | -1206.000000 | -1194.000000 | 81.960428 | 4370.000000 | 1673 |  | CORR | AXGR | 06:52 | 06:54 | 06:56 | 105 | 42 | 10.000000 | EXT | - |  | (c)
18759.010000 | 7.485000 | 7.474000 | -3.975000 | -3.986000 | -1877.000000 | -1825.000000 | -1836.000000 | 28.564781 | 3964.000000 | 1673 |  | CORR | СIGR | 05:06 | 05:14 | 05:12 | 22 | 81 | 12.000000 | EXT | - |  | (c)
18762.985000 | 0.000000 | -0.054000 | -11.505000 | -11.559000 | -9.000000 | 123.000000 | 144.000000 | 0.000000 |  | 1674а | Нарушение формы кольцевого шва | GWAN |  | 00:31 | 00:52 | 00:56 | 0 | 307 |  | EXT | Нарушение формы кольцевого шва |  | (c)
18762.985000 | 0.000000 | -0.016000 | -11.505000 | -11.521000 | 1444.000000 | 1455.000000 | 1779.000000 | 0.000000 |  | 1674а | Смещение кромок | GWAN |  | 04:26 | 04:27 | 05:20 | 0 | 671 | 2.669000 | EXT | Смещение кромок. Вовнутрь. Величина смещения - 2.7 мм. |  | (c)
18762.985000 | 0.000000 | -0.026000 | -11.505000 | -11.531000 | -1557.000000 | -1176.000000 | -1284.000000 | 76.417394 |  | 1674а | Смещение кромок | GWAN |  | 08:21 | 09:23 | 09:05 | 0 | 546 | 2.283000 | EXT | Смещение кромок. Вовнутрь. Величина смещения - 2.3 мм. |  | (c)
18765.963000 | 2.978000 | 2.960000 | -8.527000 | -8.545000 | 2048.000000 | 2091.000000 | 2109.000000 | 0.059188 | 2960.000000 | 1674а |  | CORR | СIGR | 06:03 | 06:10 | 06:13 | 28 | 121 | 10.000000 | EXT | - |  | (c)
18776.224000 | 1.734000 | 1.575000 | -9.455000 | -9.614000 | 1751.000000 | 1766.000000 | 1775.000000 | 1751.000000 | 1575.000000 | 1675а |  | CORR | GENE | 06:19 | 06:21 | 06:22 | 254 | 47 | 12.000000 | EXT | - |  | (c)
18776.576000 | 2.086000 | 2.071000 | -9.103000 | -9.118000 | 847.000000 | 928.000000 | 929.000000 | 847.000000 | 2071.000000 | 1675а |  | CORR | СIGR | 03:53 | 04:06 | 04:06 | 30 | 163 | 10.000000 | EXT | - |  | (c)
18778.907000 | 4.417000 | 4.411000 | -6.772000 | -6.778000 | 896.000000 | 1014.000000 | 976.000000 | 896.000000 | 4411.000000 | 1675а |  | CORR | СIGR | 04:01 | 04:20 | 04:14 | 36 | 161 | 11.000000 | EXT | -. Аномалия находится на упругопластическом изгибе: R=608 D, максимальное растяжение на 5.7 час. |  | (c)
18780.204000 | 5.714000 | 5.330000 | -5.475000 | -5.859000 | 813.000000 | 828.000000 | 837.000000 | 813.000000 | 5231.000000 | 1675а |  | CORR | GENE | 03:47 | 03:50 | 03:51 | 628 | 49 | 10.000000 | EXT | -. Аномалия находится на упругопластическом изгибе: R=442 D, максимальное растяжение на 5.9 час. |  | (c)
18782.296000 | 7.806000 | 7.789000 | -3.383000 | -3.400000 | 778.000000 | 826.000000 | 834.000000 | 778.000000 | 3367.000000 | 1675а |  | CORR | СIGR | 03:42 | 03:49 | 03:51 | 33 | 112 | 10.000000 | EXT | -. Аномалия находится на упругопластическом изгибе: R=357 D, максимальное растяжение на 6 час. |  | (c)
18797.801000 | 0.000000 | -0.038000 | -12.092000 | -12.130000 | -721.000000 | -322.000000 | 125.000000 | 0.000000 |  | 1677а | Нарушение формы кольцевого шва | GWAN |  | 06:07 | 07:11 | 08:24 | 0 | 1691 |  | EXT | Нарушение формы кольцевого шва. Аномалия находится на упругопластическом изгибе: R=503 D, максимальное растяжение на 5.2 час. |  | (c)
18846.259000 | 0.000000 | -0.041000 | -6.171000 | -6.212000 | -116.000000 | -2.000000 | -5.000000 | 0.000000 |  | 1682аа | Смещение кромок | GWAN |  | 11:11 | 11:29 | 11:29 | 0 | 221 | 2.448000 | EXT | Смещение кромок. Вовнутрь. Аномалия находится на отводе. Величина смещения - 2.4 мм. |  | (c)
18848.650000 | 2.391000 | 2.379000 | -3.780000 | -3.792000 | -721.000000 | -658.000000 | -666.000000 | 44.946556 | 2379.000000 | 1682аа |  | CORR | СIGR | 09:34 | 09:44 | 09:42 | 28 | 109 | 11.000000 | EXT | -. Аномалия находится на отводе. |  | (c)
18867.521000 | 0.000000 | -0.061000 | -10.548000 | -10.609000 | -427.000000 | 75.000000 | -36.000000 | 0.000000 |  | 1684ба | Вышлифовка на шве | GWAN |  | 00:36 | 01:57 | 01:39 | 102 | 782 | 18.000000 | EXT | Вышлифовка на шве |  | (c)
18867.521000 | 0.000000 | -0.032000 | -10.548000 | -10.580000 | 1261.000000 | 1407.000000 | 1403.000000 | 44.007023 |  | 1684ба | Непровар / утяжина | GWAN |  | 05:09 | 05:32 | 05:32 | 0 | 282 | 11.000000 | INT | Непровар / утяжина |  | (c)
18876.341000 | 8.820000 | 8.781000 | -1.728000 | -1.767000 | 165.000000 | 580.000000 | 427.000000 | 13.289705 | 1655.000000 | 1684ба |  | CORR | GENE | 02:12 | 03:19 | 02:54 | 112 | 524 | 15.000000 | EXT | - |  | (c)
18876.355000 | 8.834000 | 8.628000 | -1.714000 | -1.920000 | -1935.000000 | -363.000000 | -961.000000 | 1.099296 | 1579.000000 | 1684ба |  | CORR | GENE | 08:33 | 00:47 | 11:10 | 341 | 1949 | 11.000000 | EXT | - |  | (c)
18876.575000 | 9.054000 | 9.031000 | -1.494000 | -1.517000 | 499.000000 | 578.000000 | 617.000000 | 40.242931 | 1474.000000 | 1684ба |  | CORR | СIGR | 03:06 | 03:19 | 03:25 | 43 | 236 | 11.000000 | EXT | - |  | (c)
18876.796000 | 9.275000 | 9.241000 | -1.273000 | -1.307000 | 537.000000 | 663.000000 | 664.000000 | 43.309465 | 1262.000000 | 1684ба |  | CORR | СIGR | 03:12 | 03:32 | 03:32 | 45 | 255 | 10.000000 | EXT | - |  | (c)
18877.194000 | 9.673000 | 9.587000 | -0.875000 | -0.961000 | -2.000000 | 306.000000 | 290.000000 | 0.000000 | 810.000000 | 1684ба |  | CORR | GENE | 01:45 | 02:35 | 02:32 | 151 | 584 | 11.000000 | EXT | - |  | (c)
18877.217000 | 9.696000 | 9.677000 | -0.852000 | -0.871000 | -1372.000000 | -1324.000000 | -1302.000000 | 74.929115 | 832.000000 | 1684ба |  | CORR | СIGR | 10:04 | 10:12 | 10:15 | 39 | 140 | 11.000000 | EXT | - |  | (c)
18878.069000 | 0.000000 | -0.058000 | -10.056000 | -10.114000 | -213.000000 | -4.000000 | -53.000000 | 0.000000 |  | 1685а | Нарушение формы кольцевого шва | GWAN |  | 10:36 | 11:10 | 11:02 | 0 | 320 |  | EXT | Нарушение формы кольцевого шва. Аномалия находится на отводе. |  | (c)
18881.299000 | 3.230000 | 3.213000 | -6.826000 | -6.843000 | -638.000000 | -347.000000 | -461.000000 | 285.000000 | 3213.000000 | 1685а |  | CORR | СIGR | 09:27 | 10:14 | 09:56 | 52 | 353 | 11.000000 | EXT | -. Аномалия находится на отводе. |  | (c)
18881.348000 | 3.279000 | 2.859000 | -6.777000 | -7.197000 | -264.000000 | -178.000000 | -180.000000 | 96.000000 | 2859.000000 | 1685а |  | CORR | GENE | 10:28 | 10:42 | 10:41 | 666 | 168 | 12.000000 | EXT | -. Аномалия находится на отводе. |  | (c)
18881.858000 | 3.789000 | 3.597000 | -6.267000 | -6.459000 | -292.000000 | -234.000000 | -230.000000 | 169.000000 | 3597.000000 | 1685а |  | CORR | GENE | 10:23 | 10:33 | 10:33 | 555 | 123 | 11.000000 | EXT | -. Аномалия находится на отводе. |  | (c)
18882.194000 | 4.125000 | 4.084000 | -5.931000 | -5.972000 | -836.000000 | -772.000000 | -769.000000 | 703.000000 | 4084.000000 | 1685а |  | CORR | GENE | 08:55 | 09:06 | 09:06 | 58 | 133 | 11.000000 | EXT | -. Аномалия находится на отводе. |  | (c)
18882.981000 | 4.912000 | 4.886000 | -5.144000 | -5.170000 | -1866.000000 | -1784.000000 | -1792.000000 | 1718.000000 | 4886.000000 | 1685а |  | CORR | СIGR | 06:09 | 06:22 | 06:21 | 45 | 148 | 10.000000 | EXT | -. Аномалия находится на отводе. |  | (c)
18882.990000 | 4.921000 | 4.911000 | -5.135000 | -5.145000 | -467.000000 | -261.000000 | -357.000000 | 248.000000 | 4911.000000 | 1685а |  | CORR | СIGR | 09:55 | 10:28 | 10:13 | 36 | 219 | 11.000000 | EXT | -. Аномалия находится на отводе. |  | (c)
18883.248000 | 5.179000 | 5.165000 | -4.877000 | -4.891000 | -191.000000 | -103.000000 | -142.000000 | 94.000000 | 4860.000000 | 1685а |  | CORR | СIGR | 10:39 | 10:54 | 10:47 | 31 | 97 | 10.000000 | EXT | -. Аномалия находится на отводе. |  | (c)
18883.294000 | 5.225000 | 5.206000 | -4.831000 | -4.850000 | -593.000000 | -371.000000 | -441.000000 | 289.000000 | 4813.000000 | 1685а |  | CORR | СIGR | 09:35 | 10:10 | 09:59 | 37 | 304 | 13.000000 | EXT | -. Аномалия находится на отводе. |  | (c)
18883.429000 | 5.360000 | 5.345000 | -4.696000 | -4.711000 | 2027.000000 | 2077.000000 | 2073.000000 | 2027.000000 | 4680.000000 | 1685а |  | CORR | СIGR | 04:37 | 04:46 | 04:45 | 31 | 92 | 14.000000 | EXT | -. Аномалия находится на отводе. |  | (c)
18883.570000 | 5.501000 | 5.414000 | -4.555000 | -4.642000 | -169.000000 | -151.000000 | -147.000000 | 125.000000 | 4359.000000 | 1685а |  | CORR | AXGR | 10:43 | 10:46 | 10:46 | 283 | 44 | 10.000000 | EXT | -. Аномалия находится на отводе. |  | (c)
18883.863000 | 5.794000 | 5.773000 | -4.262000 | -4.283000 | -436.000000 | -176.000000 | -284.000000 | 132.000000 | 4236.000000 | 1685а |  | CORR | СIGR | 10:00 | 10:42 | 10:24 | 47 | 304 | 15.000000 | EXT | -. Аномалия находится на отводе. |  | (c)
18884.432000 | 6.363000 | 6.342000 | -3.693000 | -3.714000 | -540.000000 | -472.000000 | -482.000000 | 424.000000 | 3671.000000 | 1685а |  | CORR | СIGR | 09:43 | 09:54 | 09:52 | 43 | 116 | 13.000000 | EXT | -. Аномалия находится на отводе. |  | (c)
18884.443000 | 6.374000 | 6.351000 | -3.682000 | -3.705000 | -332.000000 | -103.000000 | -214.000000 | 97.000000 | 3663.000000 | 1685а |  | CORR | СIGR | 10:17 | 10:54 | 10:36 | 42 | 235 | 12.000000 | EXT | -. Аномалия находится на отводе. |  | (c)
18884.555000 | 6.486000 | 6.297000 | -3.570000 | -3.759000 | -1159.000000 | -1145.000000 | -1141.000000 | 1124.000000 | 3463.000000 | 1685а |  | CORR | AXGR | 08:03 | 08:05 | 08:06 | 296 | 35 | 10.000000 | EXT | -. Аномалия находится на отводе. |  | (c)
18885.004000 | 6.935000 | 6.896000 | -3.121000 | -3.160000 | -902.000000 | -475.000000 | -497.000000 | 92.000000 | 3029.000000 | 1685а |  | CORR | GENE | 08:45 | 09:54 | 09:50 | 131 | 810 | 11.000000 | EXT | -. Аномалия находится на отводе. |  | (c)
18886.225000 | 8.156000 | 8.136000 | -1.900000 | -1.920000 | -724.000000 | -398.000000 | -542.000000 | 361.000000 | 1870.000000 | 1685а |  | CORR | СIGR | 09:13 | 10:06 | 09:43 | 50 | 363 | 11.000000 | EXT | -. Аномалия находится на отводе. |  | (c)
18887.485000 | 9.416000 | 9.383000 | -0.640000 | -0.673000 | 1476.000000 | 1800.000000 | 1694.000000 | 1476.000000 | 610.000000 | 1685а |  | CORR | GENE | 03:09 | 04:01 | 03:44 | 63 | 436 | 10.000000 | EXT | -. Аномалия находится на отводе. |  | (c)
18898.916000 | 10.791000 | 10.780000 | -0.649000 | -0.660000 | 1272.000000 | 1319.000000 | 1316.000000 | 66.575527 | 638.000000 | 1686 |  | CORR | СIGR | 05:42 | 05:50 | 05:49 | 22 | 89 | 10.000000 | EXT | -. Аномалия находится на отводе. |  | (c)
18899.425000 | 11.300000 | 11.289000 | -0.140000 | -0.151000 | 1312.000000 | 1363.000000 | 1361.000000 | 62.405588 | 131.000000 | 1686 |  | CORR | СIGR | 05:49 | 05:57 | 05:56 | 20 | 97 | 11.000000 | EXT | -. Аномалия находится на отводе. |  | (c)
18899.565000 | 0.000000 | -0.027000 | -11.350000 | -11.377000 | 1300.000000 | 1663.000000 | 1546.000000 | 35.349167 |  | 1687 | Нарушение формы кольцевого шва | GWAN |  | 03:05 | 04:04 | 03:45 | 0 | 492 |  | EXT | Нарушение формы кольцевого шва. Аномалия находится на отводе. |  | (c)
18899.565000 | 0.000000 | -0.016000 | -11.350000 | -11.366000 | -1711.000000 | -1537.000000 | -1575.000000 | 41.895607 |  | 1687 | Смещение кромок | GWAN |  | 06:59 | 07:27 | 07:21 | 0 | 273 | 3.182000 | EXT | Смещение кромок. Наружу. Аномалия находится на отводе. Величина смещения - 3.2 мм. |  | (c)
18899.565000 | 0.000000 | -0.021000 | -11.350000 | -11.371000 | -1401.000000 | -1195.000000 | -1293.000000 | 66.973739 |  | 1687 | Смещение кромок | GWAN |  | 07:49 | 08:23 | 08:07 | 0 | 215 | 2.667000 | EXT | Смещение кромок. Вовнутрь. Аномалия находится на отводе. Величина смещения - 2.7 мм. |  | (c)
18910.915000 | 0.000000 | -0.036000 | -11.035000 | -11.071000 | 1680.000000 | 1770.000000 | 1892.000000 | 10.206108 |  | 1688 | Смещение кромок | GWAN |  | 02:30 | 02:45 | 03:04 | 0 | 424 | 3.754000 | EXT | Смещение кромок. Вовнутрь. Величина смещения - 3.8 мм. |  | (c)
18910.915000 | 0.000000 | -0.026000 | -11.035000 | -11.061000 | -2052.000000 | -1959.000000 | -1949.000000 | 14.395912 |  | 1688 | Смещение кромок | GWAN |  | 04:28 | 04:43 | 04:44 | 0 | 206 | 3.109000 | EXT | Смещение кромок. Вовнутрь. Величина смещения - 3.1 мм. |  | (c)
18910.915000 | 0.000000 | -0.026000 | -11.035000 | -11.061000 | -1756.000000 | -1631.000000 | -1679.000000 | 38.302148 |  | 1688 | Смещение кромок | GWAN |  | 05:16 | 05:36 | 05:28 | 0 | 154 | 3.065000 | EXT | Смещение кромок. Наружу. Величина смещения - 3.1 мм. |  | (c)
18910.915000 | 0.000000 | -0.021000 | -11.035000 | -11.056000 | -400.000000 | 68.000000 | -109.000000 | 0.000000 |  | 1688 | Смещение кромок | GWAN |  | 08:54 | 10:10 | 09:41 | 0 | 581 | 3.528000 | EXT | Смещение кромок. Вовнутрь. Величина смещения - 3.5 мм. |  | (c)
18912.036000 | 1.121000 | 1.102000 | -9.914000 | -9.933000 | -1398.000000 | -1352.000000 | -1309.000000 | 67.176293 | 1102.000000 | 1688 |  | CORR | СIGR | 06:13 | 06:21 | 06:28 | 30 | 177 | 10.000000 | EXT | - |  | (c)
18921.950000 | 0.000000 | -0.026000 | -11.370000 | -11.396000 | -1827.000000 | -1757.000000 | -1712.000000 | 32.590973 |  | 1689 | Смещение кромок | GWAN |  | 07:02 | 07:13 | 07:20 | 0 | 229 | 3.046000 | EXT | Смещение кромок. Наружу. Величина смещения - 3 мм. |  | (c)
18921.950000 | 0.000000 | -0.018000 | -11.370000 | -11.388000 | -611.000000 | -532.000000 | -541.000000 | 32.390217 |  | 1689 | Нарушение формы кольцевого шва | GWAN |  | 10:18 | 10:31 | 10:29 | 0 | 140 |  | EXT | Нарушение формы кольцевого шва |  | (c)
18927.488000 | 5.538000 | 5.204000 | -5.832000 | -6.166000 | -2219.000000 | -2207.000000 | -2203.000000 | 0.940733 | 5204.000000 | 1689 |  | LWAN |  | 05:58 | 06:00 | 06:01 | 543 | 31 | 12.365195 | EXT | -. Эквивалент потери металла 12%. |  | (c)
18933.320000 | 0.000000 | -0.049000 | -9.120000 | -9.169000 | 1614.000000 | 1720.000000 | 1866.000000 | 8.986337 |  | 1690а | Нарушение формы кольцевого шва | GWAN |  | 03:44 | 04:01 | 04:25 | 0 | 505 |  | EXT | Нарушение формы кольцевого шва |  | (c)
18933.320000 | 0.000000 | -0.006000 | -9.120000 | -9.126000 | -1887.000000 | -1640.000000 | -1705.000000 | 27.755554 |  | 1690а | Смещение кромок | GWAN |  | 06:19 | 06:59 | 06:48 | 0 | 363 | 3.419000 | EXT | Смещение кромок. Наружу. Величина смещения - 3.4 мм. |  | (c)
18933.320000 | 0.000000 | -0.031000 | -9.120000 | -9.151000 | 167.000000 | 417.000000 | 377.000000 | 30.460587 |  | 1690а | Смещение кромок | GWAN |  | 11:50 | 00:31 | 00:24 | 0 | 421 | 3.494000 | EXT | Смещение кромок. Наружу. Величина смещения - 3.5 мм. |  | (c)
18942.440000 | 0.000000 | -0.023000 | -1.946000 | -1.969000 | 262.000000 | 335.000000 | 373.000000 | 21.103677 |  | 1690ба | Нарушение формы кольцевого шва | GWAN |  | 02:05 | 02:16 | 02:23 | 0 | 223 |  | EXT | Нарушение формы кольцевого шва |  | (c)
18942.440000 | 0.000000 | -0.021000 | -1.946000 | -1.967000 | 1514.000000 | 1726.000000 | 1671.000000 | 19.825311 |  | 1690ба | Смещение кромок | GWAN |  | 05:27 | 06:01 | 05:52 | 0 | 314 | 2.473000 | EXT | Смещение кромок. Наружу. Величина смещения - 2.5 мм. |  | (c)
18942.440000 | 0.000000 | -0.006000 | -1.946000 | -1.952000 | 2028.000000 | 2188.000000 | 2184.000000 | 0.000000 |  | 1690ба | Смещение кромок | GWAN |  | 06:50 | 07:16 | 07:15 | 0 | 311 | 2.413000 | EXT | Смещение кромок. Вовнутрь. Величина смещения - 2.4 мм. |  | (c)
18947.510000 | 0.000000 | -0.052000 | -8.450000 | -8.502000 | -1293.000000 | -1016.000000 | -998.000000 | 32.953661 |  | 1691аа | Нарушение формы кольцевого шва | GWAN |  | 05:33 | 06:18 | 06:21 | 0 | 589 |  | EXT | Нарушение формы кольцевого шва |  | (c)
18947.510000 | 0.000000 | -0.026000 | -8.450000 | -8.476000 | -621.000000 | -26.000000 | -244.000000 | 0.000000 |  | 1691аа | Смещение кромок | GWAN |  | 07:22 | 08:58 | 08:22 | 0 | 755 | 3.521000 | EXT | Смещение кромок. Вовнутрь. Величина смещения - 3.5 мм. |  | (c)
18952.058000 | 4.548000 | 4.542000 | -3.902000 | -3.908000 | -944.000000 | -870.000000 | -850.000000 | 53.513979 | 3843.000000 | 1691аа |  | CORR | GENE | 06:29 | 06:41 | 06:45 | 65 | 187 | 10.000000 | EXT | - |  | (c)
18955.960000 | 0.000000 | -0.046000 | -11.635000 | -11.681000 | 270.000000 | 449.000000 | 383.000000 | 270.000000 |  | 1692 | Смещение кромок | GWAN |  | 03:02 | 03:31 | 03:21 | 0 | 227 | 2.098000 | EXT | Смещение кромок. Наружу. Величина смещения - 2.1 мм. |  | (c)
18955.960000 | 0.000000 | -0.031000 | -11.635000 | -11.666000 | 1434.000000 | 1794.000000 | 1732.000000 | 1434.000000 |  | 1692 | Смещение кромок | GWAN |  | 06:10 | 07:08 | 06:58 | 0 | 595 | 3.947000 | EXT | Смещение кромок. Наружу. Величина смещения - 3.9 мм. |  | (c)
18967.595000 | 0.000000 | -0.041000 | -11.705000 | -11.746000 | 2192.000000 | -2167.000000 | -2193.000000 | 2118.000000 |  | 1693 | Смещение кромок | GWAN |  | 02:24 | 02:40 | 02:36 | 0 | 151 | 2.856000 | EXT | Смещение кромок. Наружу. Величина смещения - 2.9 мм. |  | (c)
18967.595000 | 0.000000 | -0.031000 | -11.705000 | -11.736000 | -2028.000000 | -1752.000000 | -1821.000000 | 1615.000000 |  | 1693 | Смещение кромок | GWAN |  | 03:03 | 03:47 | 03:36 | 0 | 412 | 2.591000 | EXT | Смещение кромок. Вовнутрь. Величина смещения - 2.6 мм. |  | (c)
18967.595000 | 0.000000 | -0.031000 | -11.705000 | -11.736000 | -1537.000000 | -1418.000000 | -1409.000000 | 1281.000000 |  | 1693 | Смещение кромок | GWAN |  | 04:22 | 04:41 | 04:43 | 0 | 256 | 2.533000 | EXT | Смещение кромок. Наружу. Величина смещения - 2.5 мм. |  | (c)
18967.595000 | 0.000000 | -0.043000 | -11.705000 | -11.748000 | -895.000000 | -620.000000 | -700.000000 | 505.000000 |  | 1693 | Нарушение формы кольцевого шва | GWAN |  | 06:05 | 06:50 | 06:37 | 0 | 390 |  | EXT | Нарушение формы кольцевого шва |  | (c)
18970.614000 | 3.019000 | 2.944000 | -8.686000 | -8.761000 | 237.000000 | 316.000000 | 292.000000 | 237.000000 | 2944.000000 | 1693 |  | DENT |  | 09:08 | 09:21 | 09:17 | 111 | 110 | 0.211268 |  | -. Аномалия находится вблизи дефекта потери металла. |  | (c)
18970.615000 | 3.020000 | 2.969000 | -8.685000 | -8.736000 | 246.000000 | 326.000000 | 294.000000 | 246.000000 | 2969.000000 | 1693 |  | GOUG | GENE | 09:10 | 09:23 | 09:17 | 83 | 94 | 6.000000 | EXT | -. Задир. |  | (c)
18971.013000 | 3.418000 | 3.378000 | -8.287000 | -8.327000 | 385.000000 | 418.000000 | 421.000000 | 385.000000 | 3378.000000 | 1693 |  | DENT |  | 09:32 | 09:37 | 09:38 | 82 | 72 | 0.352113 |  | -. Аномалия находится вблизи дефекта потери металла. |  | (c)
18971.046000 | 3.451000 | 3.388000 | -8.254000 | -8.317000 | 377.000000 | 381.000000 | 418.000000 | 377.000000 | 3388.000000 | 1693 |  | GOUG | GENE | 09:31 | 09:31 | 09:37 | 68 | 81 | 5.000000 | EXT | -. Задир. |  | (c)
18979.300000 | 0.000000 | -0.041000 | -11.150000 | -11.191000 | -294.000000 | 31.000000 | 85.000000 | 0.000000 |  | 1694а | Нарушение формы кольцевого шва | GWAN |  | 00:05 | 00:58 | 01:06 | 0 | 758 |  | EXT | Нарушение формы кольцевого шва |  | (c)
18979.300000 | 0.000000 | -0.028000 | -11.150000 | -11.178000 | 964.000000 | 1695.000000 | 1868.000000 | 964.000000 |  | 1694а | Нарушение формы кольцевого шва | GWAN |  | 03:28 | 05:26 | 05:54 | 0 | 1809 |  | EXT | Нарушение формы кольцевого шва |  | (c)
18990.450000 | 0.000000 | -0.033000 | -11.295000 | -11.328000 | 1347.000000 | 1467.000000 | 1557.000000 | 37.357225 |  | 1695а | Нарушение формы кольцевого шва | GWAN |  | 01:50 | 02:10 | 02:24 | 0 | 420 |  | EXT | Нарушение формы кольцевого шва. Аномалия находится на упругопластическом изгибе: R=589 D, максимальное растяжение на 5.5 час. |  | (c)
18990.450000 | 0.000000 | -0.021000 | -11.295000 | -11.316000 | -1370.000000 | -1086.000000 | -1173.000000 | 62.752436 |  | 1695а | Смещение кромок | GWAN |  | 06:32 | 07:18 | 07:04 | 0 | 395 | 2.674000 | EXT | Смещение кромок. Наружу. Величина смещения - 2.7 мм. Аномалия находится на упругопластическом изгибе: R=589 D, максимальное растяжение на 5.5 час. |  | (c)
18990.450000 | 0.000000 | -0.036000 | -11.295000 | -11.331000 | -89.000000 | -34.000000 | 2.000000 | 0.188823 |  | 1695а | Смещение кромок | GWAN |  | 09:59 | 10:08 | 10:13 | 0 | 183 | 2.643000 | EXT | Смещение кромок. Наружу. Величина смещения - 2.6 мм. Аномалия находится на упругопластическом изгибе: R=589 D, максимальное растяжение на 5.5 час. |  | (c)
19001.711000 | 11.261000 | 11.234000 | -0.034000 | -0.061000 | -750.000000 | -543.000000 | -591.000000 | 22.078767 | 13.000000 | 1695а |  | ARTD | GENE | 08:12 | 08:45 | 08:38 | 48 | 318 | 12.000000 | EXT | -. Эквивалент потери металла 12%. |  | (c)
19001.745000 | 0.000000 | -0.046000 | -10.705000 | -10.751000 | 933.000000 | 1258.000000 | 1265.000000 | 51.072953 |  | 1696а | Смещение кромок | GWAN |  | 01:29 | 02:21 | 02:22 | 0 | 665 | 4.393000 | EXT | Смещение кромок. Вовнутрь. Величина смещения - 4.4 мм. |  | (c)
19001.745000 | 0.000000 | -0.026000 | -10.705000 | -10.731000 | 1885.000000 | -2222.000000 | 2139.000000 | 0.000000 |  | 1696а | Смещение кромок | GWAN |  | 04:03 | 05:00 | 04:44 | 0 | 508 | 3.455000 | EXT | Смещение кромок. Вовнутрь. Величина смещения - 3.5 мм. |  | (c)
19001.745000 | 0.000000 | -0.031000 | -10.705000 | -10.736000 | -1641.000000 | -874.000000 | -1013.000000 | 0.000000 |  | 1696а | Смещение кромок | GWAN |  | 06:33 | 08:37 | 08:15 | 0 | 1255 | 4.451000 | EXT | Смещение кромок. Вовнутрь. Величина смещения - 4.5 мм. |  | (c)
19006.675000 | 4.930000 | 4.537000 | -5.775000 | -6.168000 | -2213.000000 | -2190.000000 | -2188.000000 | 1.428193 | 4537.000000 | 1696а |  | CORR | GENE | 05:01 | 05:05 | 05:05 | 465 | 50 | 10.000000 | EXT | - |  | (c)
19009.074000 | 7.329000 | 6.494000 | -3.376000 | -4.211000 | -2221.000000 | -2208.000000 | -2194.000000 | 0.777218 | 3289.000000 | 1696а |  | CORR | GENE | 05:00 | 05:02 | 05:04 | 922 | 54 | 11.000000 | EXT | - |  | (c)
19012.450000 | 0.000000 | -0.039000 | -4.800000 | -4.839000 | -2117.000000 | -1835.000000 | -1738.000000 | 9.137590 |  | 1697 | Нарушение формы кольцевого шва | GWAN |  | 04:08 | 04:54 | 05:09 | 0 | 758 |  | EXT | Нарушение формы кольцевого шва |  | (c)
19012.450000 | 0.000000 | -0.035000 | -4.800000 | -4.835000 | -865.000000 | -704.000000 | -603.000000 | 6.252768 |  | 1697 | Нарушение формы кольцевого шва | GWAN |  | 07:30 | 07:56 | 08:13 | 0 | 525 |  | EXT | Нарушение формы кольцевого шва |  | (c)
19013.748000 | 1.298000 | 1.268000 | -3.502000 | -3.532000 | -1670.000000 | -1489.000000 | -1579.000000 | 45.239766 | 1268.000000 | 1697 |  | CORR | GENE | 05:20 | 05:50 | 05:35 | 45 | 182 | 9.000000 | EXT | -. Аномалия находится на упругопластическом изгибе: R=940 D, максимальное растяжение на 4.8 час. |  | (c)
19015.200000 | 2.750000 | 2.735000 | -2.050000 | -2.065000 | -1415.000000 | -1337.000000 | -1369.000000 | 65.817827 | 2034.000000 | 1697 |  | CORR | СIGR | 06:02 | 06:14 | 06:09 | 31 | 91 | 10.000000 | EXT | -. Аномалия находится на упругопластическом изгибе: R=836 D, максимальное растяжение на 5.1 час. |  | (c)
19023.488000 | 0.000000 | -0.026000 | -11.143000 | -11.169000 | 1536.000000 | 1618.000000 | 1671.000000 | 23.328411 |  | 1698ба | Смещение кромок | GWAN |  | 06:44 | 06:58 | 07:06 | 0 | 270 | 3.201000 | EXT | Смещение кромок. Наружу. Величина смещения - 3.2 мм. Аномалия находится на упругопластическом изгибе: R=421 D, максимальное растяжение на 6.2 час. |  | (c)
19023.488000 | 0.000000 | -0.036000 | -11.143000 | -11.179000 | -1624.000000 | -1458.000000 | -1436.000000 | 64.098830 |  | 1698ба | Смещение кромок | GWAN |  | 10:14 | 10:41 | 10:45 | 0 | 375 | 3.058000 | EXT | Смещение кромок. Вовнутрь. Величина смещения - 3.1 мм. Аномалия находится на упругопластическом изгибе: R=421 D, максимальное растяжение на 6.2 час. |  | (c)
19045.780000 | 0.000000 | -0.041000 | -11.395000 | -11.436000 | -2014.000000 | -1512.000000 | -1650.000000 | 46.863392 |  | 1701 | Смещение кромок | GWAN |  | 07:18 | 08:39 | 08:17 | 0 | 729 | 4.180000 | EXT | Смещение кромок. Наружу. Величина смещения - 4.2 мм. |  | (c)
19057.175000 | 0.000000 | -0.058000 | -11.290000 | -11.348000 | -669.000000 | 464.000000 | -77.000000 | 0.000000 |  | 1702 | Нарушение формы кольцевого шва | GWAN |  | 06:26 | 09:28 | 08:01 | 0 | 1183 |  | EXT | Нарушение формы кольцевого шва |  | (c)
19072.650000 | 4.185000 | 4.175000 | -7.210000 | -7.220000 | 1946.000000 | 2011.000000 | 2011.000000 | 1946.000000 | 4175.000000 | 1703 |  | CORR | СIGR | 06:09 | 06:20 | 06:20 | 33 | 130 | 10.000000 | EXT | - |  | (c)
19079.639000 | 11.174000 | 10.799000 | -0.221000 | -0.596000 | -2121.000000 | -2057.000000 | -2053.000000 | 1985.000000 | 4.000000 | 1703 |  | CORR | GENE | 07:13 | 07:23 | 07:24 | 592 | 136 | 12.000000 | EXT | - |  | (c)
19079.860000 | 0.000000 | -0.028000 | -10.975000 | -11.003000 | -156.000000 | 307.000000 | 489.000000 | 0.000000 |  | 1704 | Нарушение формы кольцевого шва | GWAN |  | 01:52 | 03:07 | 03:36 | 0 | 1289 |  | EXT | Нарушение формы кольцевого шва |  | (c)
19090.835000 | 0.000000 | -0.036000 | -11.680000 | -11.716000 | -100.000000 | 155.000000 | 181.000000 | 0.000000 |  | 1705 | Смещение кромок | GWAN |  | 06:44 | 07:25 | 07:29 | 0 | 563 | 3.662000 | EXT | Смещение кромок. Наружу. Величина смещения - 3.7 мм. |  | (c)
19090.835000 | 0.000000 | -0.038000 | -11.680000 | -11.718000 | 1110.000000 | 1270.000000 | 1378.000000 | 1110.000000 |  | 1705 | Нарушение формы кольцевого шва | GWAN |  | 09:59 | 10:25 | 10:42 | 0 | 536 |  | EXT | Нарушение формы кольцевого шва |  | (c)
19102.515000 | 0.000000 | -0.071000 | -11.265000 | -11.336000 | 2195.000000 | -1662.000000 | -1804.000000 | 1342.000000 |  | 1706 | Смещение кромок | GWAN |  | 00:51 | 02:29 | 02:06 | 0 | 924 | 3.786000 | EXT | Смещение кромок. Наружу. Величина смещения - 3.8 мм. |  | (c)
19102.515000 | 0.000000 | -0.045000 | -11.265000 | -11.310000 | -400.000000 | 79.000000 | -102.000000 | 0.000000 |  | 1706 | Нарушение формы кольцевого шва | GWAN |  | 05:52 | 07:10 | 06:40 | 0 | 597 |  | EXT | Нарушение формы кольцевого шва |  | (c)
19102.515000 | 0.000000 | -0.030000 | -11.265000 | -11.295000 | 938.000000 | 1878.000000 | 1412.000000 | 938.000000 |  | 1706 | Нарушение формы кольцевого шва | GWAN |  | 09:28 | 00:00 | 10:45 | 0 | 948 |  | EXT | Нарушение формы кольцевого шва |  | (c)
19109.392000 | 6.877000 | 6.863000 | -4.388000 | -4.402000 | -470.000000 | -398.000000 | -381.000000 | 291.000000 | 4367.000000 | 1706 |  | CORR | СIGR | 05:41 | 05:53 | 05:55 | 35 | 179 | 10.000000 | EXT | - |  | (c)
19113.780000 | 0.000000 | -0.040000 | -10.960000 | -11.000000 | -974.000000 | 50.000000 | -390.000000 | 0.000000 |  | 1707 | Нарушение формы кольцевого шва | GWAN |  | 04:17 | 07:03 | 05:52 | 0 | 1168 |  | EXT | Нарушение формы кольцевого шва |  | (c)
19114.875000 | 1.095000 | 1.078000 | -9.865000 | -9.882000 | -114.000000 | -49.000000 | -28.000000 | 0.000000 | 1078.000000 | 1707 |  | CORR | GENE | 06:36 | 06:47 | 06:50 | 57 | 171 | 10.000000 | EXT | - |  | (c)
19116.549000 | 2.769000 | 2.759000 | -8.191000 | -8.201000 | -146.000000 | -85.000000 | -111.000000 | 77.000000 | 2759.000000 | 1707 |  | CORR | СIGR | 06:31 | 06:41 | 06:37 | 21 | 69 | 10.000000 | EXT | - |  | (c)
19124.740000 | 0.000000 | -0.016000 | -11.670000 | -11.686000 | 2045.000000 | 2222.000000 | -2187.000000 | 1958.000000 |  | 1708 | Смещение кромок | GWAN |  | 05:00 | 05:29 | 05:37 | 0 | 459 | 3.853000 | EXT | Смещение кромок. Наружу. Величина смещения - 3.9 мм. |  | (c)
19124.740000 | 0.000000 | -0.031000 | -11.670000 | -11.701000 | -1760.000000 | -1467.000000 | -1493.000000 | 1226.000000 |  | 1708 | Смещение кромок | GWAN |  | 06:46 | 07:33 | 07:29 | 0 | 534 | 3.759000 | EXT | Смещение кромок. Наружу. Величина смещения - 3.8 мм. |  | (c)
19136.410000 | 0.000000 | -0.039000 | -11.680000 | -11.719000 | 1451.000000 | 1957.000000 | 2106.000000 | 1451.000000 |  | 1709 | Нарушение формы кольцевого шва | GWAN |  | 03:30 | 04:52 | 05:16 | 0 | 1311 |  | EXT | Нарушение формы кольцевого шва |  | (c)
19136.410000 | 0.000000 | -0.038000 | -11.680000 | -11.718000 | -1466.000000 | -1183.000000 | -1232.000000 | 998.000000 |  | 1709 | Нарушение формы кольцевого шва | GWAN |  | 07:39 | 08:25 | 08:17 | 0 | 468 |  | EXT | Нарушение формы кольцевого шва |  | (c)
19136.410000 | 0.000000 | -0.062000 | -11.680000 | -11.742000 | 56.000000 | 542.000000 | 317.000000 | 56.000000 |  | 1709 | Нарушение формы кольцевого шва | GWAN |  | 11:45 | 01:04 | 00:27 | 0 | 522 |  | EXT | Нарушение формы кольцевого шва |  | (c)
19141.512000 | 5.102000 | 5.043000 | -6.578000 | -6.637000 | -1904.000000 | -1893.000000 | -1893.000000 | 1882.000000 | 5043.000000 | 1709 |  | CORR | AXGR | 06:29 | 06:30 | 06:30 | 106 | 22 | 10.000000 | EXT | - |  | (c)
19158.925000 | 0.000000 | -0.046000 | -11.445000 | -11.491000 | -96.000000 | 101.000000 | 175.000000 | 0.000000 |  | 1711 | Смещение кромок | GWAN |  | 02:07 | 02:39 | 02:51 | 0 | 543 | 2.745000 | EXT | Смещение кромок. Вовнутрь. Величина смещения - 2.7 мм. |  | (c)
19158.925000 | 0.000000 | -0.036000 | -11.445000 | -11.481000 | 1637.000000 | 1855.000000 | 1908.000000 | 1637.000000 |  | 1711 | Смещение кромок | GWAN |  | 06:47 | 07:22 | 07:31 | 0 | 540 | 4.000000 | EXT | Смещение кромок. Наружу. Величина смещения - 4 мм. |  | (c)
19170.012000 | 11.087000 | 10.984000 | -0.358000 | -0.461000 | -1623.000000 | -1475.000000 | -1398.000000 | 1174.000000 | 262.000000 | 1711 | Металлургический дефект | MIAN | GENE | 10:01 | 10:25 | 10:37 | 199 | 450 | 10.000000 | INT | Металлургический дефект. Эквивалент потери металла 10%. |  | (c)
19170.370000 | 0.000000 | -0.034000 | -10.460000 | -10.494000 | 1389.000000 | 1854.000000 | 2163.000000 | 1389.000000 |  | 1712 | Нарушение формы кольцевого шва | GWAN |  | 01:45 | 03:00 | 03:50 | 0 | 1548 |  | EXT | Нарушение формы кольцевого шва |  | (c)
19173.320000 | 2.950000 | 2.895000 | -7.510000 | -7.565000 | -1801.000000 | -1775.000000 | -1749.000000 | 1697.000000 | 2895.000000 | 1712 |  | DENT |  | 05:10 | 05:14 | 05:18 | 103 | 104 | 0.281690 |  | - |  | (c)
19177.701000 | 7.331000 | 7.312000 | -3.129000 | -3.148000 | -1535.000000 | -1438.000000 | -1477.000000 | 1418.000000 | 3127.000000 | 1712 |  | GOUG | СIGR | 05:53 | 06:09 | 06:02 | 21 | 117 | 11.000000 | EXT | -. Задир. |  | (c)
19179.794000 | 9.424000 | 9.406000 | -1.036000 | -1.054000 | -1217.000000 | -1167.000000 | -1186.000000 | 1154.000000 | 1031.000000 | 1712 |  | CORR | СIGR | 06:44 | 06:52 | 06:49 | 23 | 63 | 11.000000 | EXT | - |  | (c)
19180.830000 | 0.000000 | -0.045000 | -11.670000 | -11.715000 | 1426.000000 | 1717.000000 | 1983.000000 | 1426.000000 |  | 1713 | Нарушение формы кольцевого шва | GWAN |  | 01:36 | 02:23 | 03:06 | 0 | 1114 |  | EXT | Нарушение формы кольцевого шва |  | (c)
19180.830000 | 0.000000 | -0.031000 | -11.670000 | -11.701000 | -304.000000 | -69.000000 | 137.000000 | 0.000000 |  | 1713 | Нарушение формы кольцевого шва | GWAN |  | 08:57 | 09:35 | 10:08 | 0 | 882 |  | EXT | Нарушение формы кольцевого шва |  | (c)
19184.325000 | 3.495000 | 3.481000 | -8.175000 | -8.189000 | -1673.000000 | -1588.000000 | -1555.000000 | 1438.000000 | 3481.000000 | 1713 |  | CORR | СIGR | 05:16 | 05:30 | 05:35 | 30 | 235 | 10.000000 | EXT | - |  | (c)
19203.815000 | 0.000000 | -0.024000 | -11.685000 | -11.709000 | 1281.000000 | 1807.000000 | 1665.000000 | 1281.000000 |  | 1715 | Нарушение формы кольцевого шва | GWAN |  | 06:31 | 07:56 | 07:33 | 0 | 769 |  | EXT | Нарушение формы кольцевого шва |  | (c)
19215.500000 | 0.000000 | -0.053000 | -11.435000 | -11.488000 | 1209.000000 | 1754.000000 | 1675.000000 | 1209.000000 |  | 1716 | Нарушение формы кольцевого шва | GWAN |  | 07:07 | 08:35 | 08:22 | 0 | 931 |  | EXT | Нарушение формы кольцевого шва |  | (c)
19220.015000 | 4.515000 | 4.447000 | -6.920000 | -6.988000 | 1902.000000 | 1963.000000 | 1956.000000 | 1902.000000 | 4447.000000 | 1716 |  | DENT |  | 08:59 | 09:08 | 09:07 | 140 | 108 | 0.633803 |  | - |  | (c)
19226.935000 | 0.000000 | -0.018000 | -11.660000 | -11.678000 | -994.000000 | -909.000000 | -937.000000 | 880.000000 |  | 1717 | Нарушение формы кольцевого шва | GWAN |  | 05:24 | 05:38 | 05:33 | 0 | 114 |  | EXT | Нарушение формы кольцевого шва |  | (c)
19226.935000 | 0.000000 | -0.031000 | -11.660000 | -11.691000 | -379.000000 | -301.000000 | -272.000000 | 164.000000 |  | 1717 | Смещение кромок | GWAN |  | 07:03 | 07:16 | 07:21 | 0 | 215 | 2.489000 | EXT | Смещение кромок. Наружу. Величина смещения - 2.5 мм. |  | (c)
19226.935000 | 0.000000 | -0.031000 | -11.660000 | -11.691000 | -57.000000 | -8.000000 | 1.000000 | 0.000000 |  | 1717 | Смещение кромок | GWAN |  | 07:55 | 08:03 | 08:05 | 0 | 116 | 2.695000 | EXT | Смещение кромок. Вовнутрь. Величина смещения - 2.7 мм. |  | (c)
19226.935000 | 0.000000 | -0.041000 | -11.660000 | -11.701000 | 181.000000 | 492.000000 | 361.000000 | 181.000000 |  | 1717 | Смещение кромок | GWAN |  | 08:34 | 09:24 | 09:03 | 0 | 360 | 2.528000 | EXT | Смещение кромок. Вовнутрь. Величина смещения - 2.5 мм. |  | (c)
19232.556000 | 5.621000 | 5.141000 | -6.039000 | -6.519000 | 1002.000000 | 1139.000000 | 1145.000000 | 1002.000000 | 5141.000000 | 1717 |  | GOUG | GENE | 10:46 | 11:09 | 11:09 | 806 | 287 | 7.000000 | EXT | -. Зона задиров. |  | (c)
19238.595000 | 0.000000 | -0.036000 | -10.755000 | -10.791000 | -1120.000000 | -1003.000000 | -971.000000 | 823.000000 |  | 1718 | Смещение кромок | GWAN |  | 01:26 | 01:44 | 01:50 | 0 | 296 | 2.306000 | EXT | Смещение кромок. Вовнутрь. Величина смещения - 2.3 мм. |  | (c)
19238.595000 | 0.000000 | -0.056000 | -10.755000 | -10.811000 | 406.000000 | -2208.000000 | 1557.000000 | 406.000000 |  | 1718 | Нарушение формы кольцевого шва | GWAN |  | 05:32 | 10:30 | 08:38 | 0 | 2302 |  | EXT | Нарушение формы кольцевого шва |  | (c)
19246.256000 | 7.661000 | 7.582000 | -3.094000 | -3.173000 | 680.000000 | 703.000000 | 702.000000 | 680.000000 | 2831.000000 | 1718 |  | CORR | AXGR | 06:16 | 06:20 | 06:20 | 342 | 44 | 10.000000 | EXT | - |  | (c)
19248.478000 | 9.883000 | 9.477000 | -0.872000 | -1.278000 | 506.000000 | 621.000000 | 619.000000 | 506.000000 | 738.000000 | 1718 |  | CORR | GENE | 05:48 | 06:07 | 06:06 | 540 | 227 | 9.000000 | EXT | - |  | (c)
19249.350000 | 0.000000 | -0.045000 | -10.490000 | -10.535000 | -1101.000000 | -993.000000 | -808.000000 | 514.000000 |  | 1719 | Нарушение формы кольцевого шва | GWAN |  | 01:46 | 02:03 | 02:33 | 0 | 586 |  | EXT | Нарушение формы кольцевого шва |  | (c)
19249.350000 | 0.000000 | -0.051000 | -10.490000 | -10.541000 | -154.000000 | 26.000000 | 321.000000 | 0.000000 |  | 1719 | Нарушение формы кольцевого шва | GWAN |  | 04:19 | 04:48 | 05:35 | 0 | 950 |  | EXT | Нарушение формы кольцевого шва |  | (c)
19249.350000 | 0.000000 | -0.027000 | -10.490000 | -10.517000 | 977.000000 | 1825.000000 | 1565.000000 | 977.000000 |  | 1719 | Нарушение формы кольцевого шва | GWAN |  | 07:21 | 09:38 | 08:56 | 0 | 1175 |  | EXT | Нарушение формы кольцевого шва |  | (c)
19255.272000 | 5.922000 | 5.900000 | -4.568000 | -4.590000 | 191.000000 | 274.000000 | 274.000000 | 191.000000 | 4553.000000 | 1719 |  | CORR | СIGR | 05:14 | 05:28 | 05:28 | 37 | 166 | 10.000000 | EXT | - |  | (c)
19255.692000 | 6.342000 | 6.332000 | -4.148000 | -4.158000 | 284.000000 | 333.000000 | 342.000000 | 284.000000 | 4122.000000 | 1719 |  | CORR | СIGR | 05:29 | 05:37 | 05:39 | 36 | 116 | 10.000000 | EXT | - |  | (c)
19256.158000 | 6.808000 | 6.785000 | -3.682000 | -3.705000 | 268.000000 | 324.000000 | 328.000000 | 268.000000 | 3656.000000 | 1719 |  | CORR | GENE | 05:27 | 05:36 | 05:37 | 49 | 121 | 10.000000 | EXT | - |  | (c)
19256.374000 | 7.024000 | 5.612000 | -3.466000 | -4.878000 | 459.000000 | 489.000000 | 545.000000 | 459.000000 | 3329.000000 | 1719 |  | CORR | GENE | 05:58 | 06:03 | 06:12 | 1549 | 172 | 9.000000 | EXT | - |  | (c)
19257.288000 | 7.938000 | 7.429000 | -2.552000 | -3.061000 | 372.000000 | 491.000000 | 482.000000 | 372.000000 | 2271.000000 | 1719 |  | CORR | GENE | 05:44 | 06:03 | 06:01 | 790 | 219 | 12.000000 | EXT | - |  | (c)
19259.840000 | 0.000000 | -0.026000 | -11.655000 | -11.681000 | 1566.000000 | 1839.000000 | 1797.000000 | 1566.000000 |  | 1720 | Смещение кромок | GWAN |  | 06:24 | 07:08 | 07:01 | 0 | 462 | 3.579000 | EXT | Смещение кромок. Наружу. Величина смещения - 3.6 мм. |  | (c)
19267.676000 | 7.836000 | 7.809000 | -3.819000 | -3.846000 | 1010.000000 | 1077.000000 | 1074.000000 | 1010.000000 | 3797.000000 | 1720 |  | CORR | GENE | 04:54 | 05:05 | 05:05 | 49 | 129 | 11.000000 | EXT | - |  | (c)
19269.508000 | 9.668000 | 9.657000 | -1.987000 | -1.998000 | 1498.000000 | 1545.000000 | 1553.000000 | 1498.000000 | 1977.000000 | 1720 |  | CORR | СIGR | 06:13 | 06:21 | 06:22 | 21 | 110 | 10.000000 | EXT | - |  | (c)
19271.495000 | 0.000000 | -0.046000 | -11.380000 | -11.426000 | 420.000000 | 660.000000 | 699.000000 | 420.000000 |  | 1721 | Нарушение формы кольцевого шва | GWAN |  | 01:01 | 01:39 | 01:46 | 0 | 558 |  | EXT | Нарушение формы кольцевого шва |  | (c)
19271.495000 | 0.000000 | -0.027000 | -11.380000 | -11.407000 | 1631.000000 | 1814.000000 | 1851.000000 | 1631.000000 |  | 1721 | Нарушение формы кольцевого шва | GWAN |  | 04:16 | 04:46 | 04:51 | 0 | 440 |  | EXT | Нарушение формы кольцевого шва |  | (c)
19271.495000 | 0.000000 | -0.051000 | -11.380000 | -11.431000 | -1563.000000 | -748.000000 | -770.000000 | 0.000000 |  | 1721 | Нарушение формы кольцевого шва | GWAN |  | 07:40 | 09:52 | 09:49 | 0 | 1587 |  | EXT | Нарушение формы кольцевого шва |  | (c)
19282.875000 | 0.000000 | -0.048000 | -11.655000 | -11.703000 | 986.000000 | 1800.000000 | 1761.000000 | 986.000000 |  | 1722 | Нарушение формы кольцевого шва | GWAN |  | 02:12 | 04:24 | 04:18 | 0 | 1551 |  | EXT | Нарушение формы кольцевого шва |  | (c)
19282.875000 | 0.000000 | -0.007000 | -11.655000 | -11.662000 | -1731.000000 | -1660.000000 | -1407.000000 | 1084.000000 |  | 1722 | Нарушение формы кольцевого шва | GWAN |  | 06:54 | 07:05 | 07:46 | 0 | 647 |  | EXT | Нарушение формы кольцевого шва |  | (c)
19294.530000 | 0.000000 | -0.019000 | -11.330000 | -11.349000 | -2215.000000 | -1592.000000 | -1728.000000 | 40.526977 |  | 1723 | Нарушение формы кольцевого шва | GWAN |  | 06:36 | 08:16 | 07:54 | 0 | 973 |  | EXT | Нарушение формы кольцевого шва |  | (c)
19298.391000 | 3.861000 | 3.846000 | -7.469000 | -7.484000 | 1852.000000 | 1907.000000 | 1890.000000 | 21.248960 | 3846.000000 | 1723 |  | CORR | СIGR | 05:32 | 05:41 | 05:38 | 33 | 77 | 9.000000 | EXT | - |  | (c)
19305.368000 | 10.838000 | 10.643000 | -0.492000 | -0.687000 | -2171.000000 | -2091.000000 | -2097.000000 | 10.788258 | 25.000000 | 1723 |  | CORR | GENE | 06:43 | 06:56 | 06:55 | 662 | 149 | 9.000000 | EXT | - |  | (c)
19305.860000 | 0.000000 | -0.026000 | -11.345000 | -11.371000 | 1224.000000 | 1334.000000 | 1366.000000 | 58.244373 |  | 1724 | Смещение кромок | GWAN |  | 00:48 | 01:06 | 01:11 | 0 | 285 | 2.303000 | EXT | Смещение кромок. Наружу. Величина смещения - 2.3 мм. |  | (c)
19305.860000 | 0.000000 | -0.006000 | -11.345000 | -11.351000 | -1773.000000 | -1678.000000 | -1698.000000 | 36.895521 |  | 1724 | Смещение кромок | GWAN |  | 04:44 | 05:00 | 04:57 | 0 | 151 | 2.380000 | EXT | Смещение кромок. Вовнутрь. Величина смещения - 2.4 мм. |  | (c)
19305.860000 | 0.000000 | -0.036000 | -11.345000 | -11.381000 | 118.000000 | 448.000000 | 350.000000 | 28.246472 |  | 1724 | Смещение кромок | GWAN |  | 09:50 | 10:43 | 10:27 | 0 | 465 | 3.326000 | EXT | Смещение кромок. Наружу. Величина смещения - 3.3 мм. |  | (c)
19305.860000 | 0.000000 | -0.056000 | -11.345000 | -11.401000 | 835.000000 | 994.000000 | 1011.000000 | 81.588050 |  | 1724 | Смещение кромок | GWAN |  | 11:46 | 00:11 | 00:14 | 0 | 351 | 4.337000 | EXT | Смещение кромок. Наружу. Величина смещения - 4.3 мм. |  | (c)
19308.410000 | 2.550000 | 2.535000 | -8.795000 | -8.810000 | -741.000000 | -685.000000 | -691.000000 | 47.729470 | 2535.000000 | 1724 |  | CORR | СIGR | 07:31 | 07:40 | 07:39 | 26 | 100 | 11.000000 | EXT | - |  | (c)
19317.205000 | 0.000000 | -0.041000 | -11.340000 | -11.381000 | -675.000000 | -612.000000 | -499.000000 | 26.127651 |  | 1725 | Смещение кромок | GWAN |  | 00:18 | 00:29 | 00:47 | 0 | 351 | 3.095000 | EXT | Смещение кромок. Наружу. Величина смещения - 3.1 мм. |  | (c)
19317.205000 | 0.000000 | -0.026000 | -11.340000 | -11.366000 | 373.000000 | 533.000000 | 571.000000 | 30.109664 |  | 1725 | Смещение кромок | GWAN |  | 03:07 | 03:33 | 03:39 | 0 | 395 | 3.746000 | EXT | Смещение кромок. Наружу. Величина смещения - 3.7 мм. |  | (c)
19317.205000 | 0.000000 | -0.011000 | -11.340000 | -11.351000 | 899.000000 | 974.000000 | 1019.000000 | 72.524545 |  | 1725 | Смещение кромок | GWAN |  | 04:32 | 04:44 | 04:52 | 0 | 241 | 2.654000 | EXT | Смещение кромок. Вовнутрь. Величина смещения - 2.7 мм. |  | (c)
19317.205000 | 0.000000 | -0.021000 | -11.340000 | -11.361000 | 1401.000000 | 1683.000000 | 1619.000000 | 14.187201 |  | 1725 | Смещение кромок | GWAN |  | 05:53 | 06:39 | 06:29 | 0 | 436 | 2.913000 | EXT | Смещение кромок. Наружу. Величина смещения - 2.9 мм. |  | (c)
19317.205000 | 0.000000 | -0.058000 | -11.340000 | -11.398000 | -1711.000000 | -1415.000000 | -1523.000000 | 57.064973 |  | 1725 | Нарушение формы кольцевого шва | GWAN |  | 09:31 | 10:19 | 10:01 | 0 | 376 |  | EXT | Нарушение формы кольцевого шва |  | (c)
19317.205000 | 0.000000 | -0.041000 | -11.340000 | -11.381000 | -1303.000000 | -1108.000000 | -1060.000000 | 65.971423 |  | 1725 | Смещение кромок | GWAN |  | 10:37 | 11:08 | 11:16 | 0 | 485 | 4.098000 | EXT | Смещение кромок. Вовнутрь. Величина смещения - 4.1 мм. |  | (c)
19328.545000 | 0.000000 | -0.021000 | -10.085000 | -10.106000 | 440.000000 | 1212.000000 | 1389.000000 | 440.000000 |  | 1726 | Смещение кромок | GWAN |  | 01:34 | 03:39 | 04:08 | 0 | 1899 | 4.829000 | EXT | Смещение кромок. Вовнутрь. Величина смещения - 4.8 мм. |  | (c)
19328.545000 | 0.000000 | -0.021000 | -10.085000 | -10.106000 | -2018.000000 | -1957.000000 | -1910.000000 | 1803.000000 |  | 1726 | Смещение кромок | GWAN |  | 06:58 | 07:08 | 07:15 | 0 | 215 | 2.642000 | EXT | Смещение кромок. Наружу. Величина смещения - 2.6 мм. |  | (c)
19328.795000 | 0.250000 | 0.209000 | -9.835000 | -9.876000 | -1985.000000 | -1912.000000 | -1913.000000 | 1840.000000 | 209.000000 | 1726 |  | CORR | GENE | 07:03 | 07:15 | 07:15 | 55 | 145 | 13.000000 | EXT | - |  | (c)
19329.510000 | 0.965000 | 0.912000 | -9.120000 | -9.173000 | -1970.000000 | -1959.000000 | -1957.000000 | 1945.000000 | 912.000000 | 1726 |  | CORR | AXGR | 07:06 | 07:07 | 07:08 | 106 | 24 | 10.000000 | EXT | - |  | (c)
19333.380000 | 4.835000 | 4.795000 | -5.250000 | -5.290000 | -1922.000000 | -1909.000000 | -1906.000000 | 1890.000000 | 4795.000000 | 1726 |  | CORR | AXGR | 07:13 | 07:15 | 07:16 | 92 | 32 | 10.000000 | EXT | - |  | (c)
19333.900000 | 5.355000 | 5.341000 | -4.730000 | -4.744000 | -1969.000000 | -1897.000000 | -1915.000000 | 1862.000000 | 4718.000000 | 1726 |  | CORR | СIGR | 07:06 | 07:17 | 07:14 | 26 | 107 | 11.000000 | EXT | - |  | (c)
19338.630000 | 0.000000 | -0.026000 | -11.535000 | -11.561000 | 494.000000 | -1844.000000 | 1841.000000 | 494.000000 |  | 1727 | Нарушение формы кольцевого шва | GWAN |  | 03:09 | 08:52 | 06:47 | 0 | 2694 |  | EXT | Нарушение формы кольцевого шва |  | (c)
19361.400000 | 0.000000 | -0.026000 | -11.435000 | -11.461000 | -255.000000 | 616.000000 | 450.000000 | 0.000000 |  | 1729 | Смещение кромок | GWAN |  | 02:13 | 04:33 | 04:06 | 0 | 1412 | 3.375000 | EXT | Смещение кромок. Вовнутрь. Величина смещения - 3.4 мм. |  | (c)
19361.400000 | 0.000000 | -0.031000 | -11.435000 | -11.466000 | 1493.000000 | 1754.000000 | 1733.000000 | 1493.000000 |  | 1729 | Смещение кромок | GWAN |  | 06:55 | 07:37 | 07:33 | 0 | 479 | 3.353000 | EXT | Смещение кромок. Наружу. Величина смещения - 3.4 мм. |  | (c)
19361.400000 | 0.000000 | -0.051000 | -11.435000 | -11.486000 | 2033.000000 | 2170.000000 | 2152.000000 | 2033.000000 |  | 1729 | Смещение кромок | GWAN |  | 08:22 | 08:44 | 08:41 | 0 | 238 | 3.423000 | EXT | Смещение кромок. Наружу. Величина смещения - 3.4 мм. |  | (c)
19361.400000 | 0.000000 | -0.056000 | -11.435000 | -11.491000 | -2143.000000 | -1531.000000 | -1750.000000 | 1356.000000 |  | 1729 | Смещение кромок | GWAN |  | 09:08 | 10:47 | 10:11 | 0 | 787 | 3.167000 | EXT | Смещение кромок. Наружу. Величина смещения - 3.2 мм. |  | (c)
19372.835000 | 0.000000 | -0.037000 | -11.650000 | -11.687000 | 902.000000 | 1817.000000 | 1561.000000 | 902.000000 |  | 1730 | Нарушение формы кольцевого шва | GWAN |  | 01:58 | 04:26 | 03:44 | 0 | 1318 |  | EXT | Нарушение формы кольцевого шва |  | (c)
19372.835000 | 0.000000 | -0.026000 | -11.650000 | -11.676000 | -1097.000000 | -1013.000000 | -1027.000000 | 957.000000 |  | 1730 | Смещение кромок | GWAN |  | 08:35 | 08:49 | 08:47 | 0 | 139 | 2.292000 | EXT | Смещение кромок. Наружу. Величина смещения - 2.3 мм. |  | (c)
19372.835000 | 0.000000 | -0.052000 | -11.650000 | -11.702000 | -360.000000 | -15.000000 | -102.000000 | 0.000000 |  | 1730 | Нарушение формы кольцевого шва | GWAN |  | 10:34 | 11:30 | 11:16 | 0 | 517 |  | EXT | Нарушение формы кольцевого шва |  | (c)
19384.485000 | 0.000000 | -0.058000 | -11.460000 | -11.518000 | 1890.000000 | -2172.000000 | 2145.000000 | 1890.000000 |  | 1731 | Нарушение формы кольцевого шва | GWAN |  | 04:08 | 05:12 | 04:49 | 0 | 509 |  | EXT | Нарушение формы кольцевого шва |  | (c)
19384.485000 | 0.000000 | -0.016000 | -11.460000 | -11.476000 | -1607.000000 | -1488.000000 | -1502.000000 | 1398.000000 |  | 1731 | Смещение кромок | GWAN |  | 06:43 | 07:02 | 07:00 | 0 | 209 | 2.806000 | EXT | Смещение кромок. Наружу. Величина смещения - 2.8 мм. |  | (c)
19384.485000 | 0.000000 | -0.039000 | -11.460000 | -11.499000 | -32.000000 | 343.000000 | 225.000000 | 0.000000 |  | 1731 | Нарушение формы кольцевого шва | GWAN |  | 10:57 | 11:58 | 11:39 | 0 | 515 |  | EXT | Нарушение формы кольцевого шва |  | (c)
19395.945000 | 0.000000 | -0.031000 | -10.925000 | -10.956000 | 1750.000000 | 1942.000000 | 2015.000000 | 1750.000000 |  | 1732 | Смещение кромок | GWAN |  | 06:30 | 07:01 | 07:13 | 0 | 529 | 3.525000 | EXT | Смещение кромок. Наружу. Величина смещения - 3.5 мм. |  | (c)
19406.870000 | 0.000000 | -0.051000 | -11.640000 | -11.691000 | 1017.000000 | 1466.000000 | 1817.000000 | 1017.000000 |  | 1733 | Нарушение формы кольцевого шва | GWAN |  | 04:26 | 05:38 | 06:35 | 0 | 1599 |  | EXT | Нарушение формы кольцевого шва |  | (c)
19418.510000 | 0.000000 | -0.045000 | -10.670000 | -10.715000 | 2129.000000 | -1970.000000 | -1803.000000 | 1275.000000 |  | 1734 | Нарушение формы кольцевого шва | GWAN |  | 06:09 | 07:07 | 07:34 | 0 | 1057 |  | EXT | Нарушение формы кольцевого шва |  | (c)
19429.180000 | 0.000000 | -0.026000 | -11.035000 | -11.061000 | -1753.000000 | -1419.000000 | -1389.000000 | 1024.000000 |  | 1735 | Смещение кромок | GWAN |  | 01:34 | 02:28 | 02:33 | 0 | 729 | 2.916000 | EXT | Смещение кромок. Вовнутрь. Величина смещения - 2.9 мм. |  | (c)
19429.180000 | 0.000000 | -0.046000 | -11.035000 | -11.081000 | 51.000000 | 216.000000 | 236.000000 | 51.000000 |  | 1735 | Смещение кромок | GWAN |  | 06:26 | 06:52 | 06:56 | 0 | 372 | 2.638000 | EXT | Смещение кромок. Наружу. Величина смещения - 2.6 мм. |  | (c)
19429.683000 | 0.503000 | 0.486000 | -10.532000 | -10.549000 | -237.000000 | -180.000000 | -189.000000 | 140.000000 | 486.000000 | 1735 |  | CORR | СIGR | 05:39 | 05:48 | 05:47 | 31 | 97 | 10.000000 | EXT | - |  | (c)
19429.863000 | 0.683000 | 0.625000 | -10.352000 | -10.410000 | -239.000000 | -224.000000 | -222.000000 | 205.000000 | 625.000000 | 1735 |  | CORR | AXGR | 05:39 | 05:41 | 05:42 | 103 | 34 | 10.000000 | EXT | - |  | (c)
19430.093000 | 0.913000 | 0.902000 | -10.122000 | -10.133000 | -247.000000 | -168.000000 | -187.000000 | 127.000000 | 902.000000 | 1735 |  | CORR | СIGR | 05:38 | 05:50 | 05:47 | 27 | 120 | 10.000000 | EXT | - |  | (c)
19440.215000 | 0.000000 | -0.017000 | -10.880000 | -10.897000 | 1717.000000 | 1929.000000 | 2073.000000 | 1717.000000 |  | 1736 | Нарушение формы кольцевого шва | GWAN |  | 05:54 | 06:28 | 06:51 | 0 | 713 |  | EXT | Нарушение формы кольцевого шва |  | (c)
19443.641000 | 3.426000 | 3.354000 | -7.454000 | -7.526000 | -2152.000000 | -2129.000000 | -2134.000000 | 2116.000000 | 3354.000000 | 1736 |  | CORR | AXGR | 07:29 | 07:33 | 07:32 | 116 | 36 | 11.000000 | EXT | - |  | (c)
19444.179000 | 3.964000 | 3.826000 | -6.916000 | -7.054000 | -2030.000000 | -2011.000000 | -2014.000000 | 1999.000000 | 3826.000000 | 1736 |  | CORR | AXGR | 07:49 | 07:52 | 07:52 | 229 | 31 | 11.000000 | EXT | - |  | (c)
19449.142000 | 8.927000 | 8.158000 | -1.953000 | -2.722000 | 2011.000000 | 2094.000000 | 2105.000000 | 2011.000000 | 1602.000000 | 1736 |  | GOUG | GENE | 06:41 | 06:55 | 06:56 | 1120 | 190 | 6.000000 | EXT | -. Задир. |  | (c)
19454.447000 | 3.352000 | 2.709000 | -8.303000 | -8.946000 | -495.000000 | -404.000000 | -404.000000 | 313.000000 | 2709.000000 | 1737 |  | GOUG | GENE | 04:10 | 04:25 | 04:25 | 1634 | 182 | 7.000000 | EXT | -. Задир. |  | (c)
19459.514000 | 8.419000 | 8.190000 | -3.236000 | -3.465000 | 760.000000 | 781.000000 | 779.000000 | 760.000000 | 3168.000000 | 1737 |  | CORR | AXGR | 07:33 | 07:36 | 07:36 | 297 | 39 | 11.000000 | EXT | - |  | (c)
19471.154000 | 8.404000 | 8.302000 | -3.071000 | -3.173000 | -1722.000000 | -1697.000000 | -1703.000000 | 41.041608 | 3014.000000 | 1738 |  | CORR | AXGR | 04:25 | 04:29 | 04:28 | 159 | 37 | 10.000000 | EXT | - |  | (c)
19472.061000 | 9.311000 | 8.852000 | -2.164000 | -2.623000 | -2194.000000 | -2178.000000 | -2150.000000 | 2.929644 | 1741.000000 | 1738 |  | CORR | GENE | 03:08 | 03:11 | 03:16 | 882 | 88 | 10.000000 | EXT | - |  | (c)
19474.225000 | 0.000000 | -0.021000 | -11.385000 | -11.406000 | 673.000000 | 1515.000000 | 1126.000000 | 52.555614 |  | 1739 | Смещение кромок | GWAN |  | 00:46 | 03:02 | 01:59 | 0 | 906 | 3.151000 | EXT | Смещение кромок. Вовнутрь. Величина смещения - 3.2 мм. |  | (c)
19474.225000 | 0.000000 | -0.011000 | -11.385000 | -11.396000 | 1890.000000 | 2021.000000 | 2084.000000 | 0.000000 |  | 1739 | Смещение кромок | GWAN |  | 04:02 | 04:23 | 04:34 | 0 | 389 | 3.101000 | EXT | Смещение кромок. Вовнутрь. Величина смещения - 3.1 мм. |  | (c)
19474.225000 | 0.000000 | -0.041000 | -11.385000 | -11.426000 | -2126.000000 | -2025.000000 | -1993.000000 | 8.395225 |  | 1739 | Смещение кромок | GWAN |  | 05:14 | 05:30 | 05:35 | 0 | 267 | 3.578000 | EXT | Смещение кромок. Наружу. Величина смещения - 3.6 мм. |  | (c)
19479.881000 | 5.656000 | 5.519000 | -5.729000 | -5.866000 | 2141.000000 | 2173.000000 | 2164.000000 | 3.461843 | 5454.000000 | 1739 |  | CORR | GENE | 04:43 | 04:48 | 04:46 | 412 | 47 | 10.000000 | EXT | - |  | (c)
19480.914000 | 6.689000 | 6.658000 | -4.696000 | -4.727000 | 1973.000000 | 2022.000000 | 2033.000000 | 11.091335 | 4685.000000 | 1739 |  | CORR | СIGR | 04:16 | 04:23 | 04:25 | 42 | 120 | 10.000000 | EXT | - |  | (c)
19480.993000 | 6.768000 | 6.722000 | -4.617000 | -4.663000 | 2164.000000 | 2180.000000 | 2181.000000 | 2.646656 | 4571.000000 | 1739 |  | CORR | AXGR | 04:46 | 04:49 | 04:49 | 92 | 34 | 10.000000 | EXT | - |  | (c)
19481.209000 | 6.984000 | 6.848000 | -4.401000 | -4.537000 | 2121.000000 | 2135.000000 | 2138.000000 | 6.108979 | 4242.000000 | 1739 |  | CORR | AXGR | 04:40 | 04:42 | 04:42 | 295 | 34 | 15.000000 | EXT | - |  | (c)
19481.928000 | 7.703000 | 7.651000 | -3.682000 | -3.734000 | 2170.000000 | 2185.000000 | 2188.000000 | 2.054098 | 3534.000000 | 1739 |  | CORR | AXGR | 04:47 | 04:50 | 04:50 | 200 | 35 | 10.000000 | EXT | - |  | (c)
19483.816000 | 9.591000 | 9.448000 | -1.794000 | -1.937000 | -2207.000000 | -2188.000000 | -2186.000000 | 1.931316 | 1658.000000 | 1739 |  | CORR | AXGR | 05:01 | 05:04 | 05:04 | 279 | 42 | 12.000000 | EXT | - |  | (c)
19487.455000 | 1.845000 | 1.709000 | -9.245000 | -9.381000 | 1144.000000 | 1298.000000 | 1311.000000 | 47.118692 | 1709.000000 | 1740 |  | DENT |  | 05:05 | 05:29 | 05:32 | 270 | 335 | 0.422535 |  | - |  | (c)
19492.332000 | 6.722000 | 6.711000 | -4.368000 | -4.379000 | 1319.000000 | 1360.000000 | 1365.000000 | 62.519021 | 4357.000000 | 1740 |  | CORR | СIGR | 05:33 | 05:39 | 05:40 | 22 | 91 | 10.000000 | EXT | - |  | (c)
19496.700000 | 0.000000 | -0.041000 | -11.189000 | -11.230000 | 1663.000000 | 2136.000000 | 2169.000000 | 1663.000000 |  | 1741а | Смещение кромок | GWAN |  | 06:41 | 07:58 | 08:03 | 0 | 1011 | 5.003000 | EXT | Смещение кромок. Наружу. Величина смещения - 5 мм. |  | (c)
19540.101000 | 0.000000 | -0.047000 | -12.102000 | -12.149000 | -2015.000000 | -1844.000000 | -1817.000000 | 1618.000000 |  | 1744а | Нарушение формы кольцевого шва | GWAN |  | 04:59 | 05:26 | 05:31 | 0 | 397 |  | EXT | Нарушение формы кольцевого шва |  | (c)
19575.555000 | 0.000000 | -0.043000 | -11.400000 | -11.443000 | -1149.000000 | -943.000000 | -855.000000 | 45.327824 |  | 1748 | Нарушение формы кольцевого шва | GWAN |  | 10:31 | 11:04 | 11:18 | 0 | 587 |  | EXT | Нарушение формы кольцевого шва |  | (c)
19586.955000 | 0.000000 | -0.041000 | -11.520000 | -11.561000 | 1451.000000 | 1588.000000 | 1703.000000 | 22.277833 |  | 1749 | Нарушение формы кольцевого шва | GWAN |  | 01:40 | 02:02 | 02:21 | 0 | 504 |  | EXT | Нарушение формы кольцевого шва |  | (c)
19586.955000 | 0.000000 | -0.051000 | -11.520000 | -11.571000 | -843.000000 | -803.000000 | -701.000000 | 33.592639 |  | 1749 | Смещение кромок | GWAN |  | 07:30 | 07:36 | 07:53 | 0 | 285 | 3.173000 | EXT | Смещение кромок. Наружу. Величина смещения - 3.2 мм. |  | (c)
19596.439000 | 9.484000 | 9.468000 | -2.036000 | -2.052000 | 2212.000000 | -2221.000000 | -2224.000000 | 0.000000 | 2001.000000 | 1749 |  | LWAN |  | 03:43 | 03:47 | 03:47 | 51 | 50 | 10.469798 | EXT | -. Эквивалент потери металла 10%. |  | (c)
19598.475000 | 0.000000 | -0.026000 | -11.365000 | -11.391000 | 1407.000000 | 1651.000000 | -2178.000000 | 0.000000 |  | 1750 | Смещение кромок | GWAN |  | 02:05 | 02:45 | 04:27 | 0 | 1751 | 4.049000 | EXT | Смещение кромок. Вовнутрь. Величина смещения - 4 мм. |  | (c)
19598.475000 | 0.000000 | -0.026000 | -11.365000 | -11.391000 | -1129.000000 | -978.000000 | -953.000000 | 48.532779 |  | 1750 | Смещение кромок | GWAN |  | 07:16 | 07:40 | 07:44 | 0 | 351 | 2.785000 | EXT | Смещение кромок. Наружу. Величина смещения - 2.8 мм. |  | (c)
19598.475000 | 0.000000 | -0.031000 | -11.365000 | -11.396000 | -45.000000 | 184.000000 | 184.000000 | 14.869517 |  | 1750 | Смещение кромок | GWAN |  | 10:11 | 10:48 | 10:48 | 0 | 459 | 3.364000 | EXT | Смещение кромок. Наружу. Величина смещения - 3.4 мм. |  | (c)
19598.538000 | 0.063000 | 0.043000 | -11.302000 | -11.322000 | 2180.000000 | -2123.000000 | -2165.000000 | 0.000000 | 43.000000 | 1750 |  | CORR | GENE | 04:10 | 04:36 | 04:29 | 58 | 233 | 12.000000 | EXT | - |  | (c)
19609.840000 | 0.000000 | -0.016000 | -11.360000 | -11.376000 | -1769.000000 | -1511.000000 | -1516.000000 | 37.238004 |  | 1751 | Смещение кромок | GWAN |  | 06:14 | 06:55 | 06:54 | 0 | 505 | 2.650000 | EXT | Смещение кромок. Наружу. Величина смещения - 2.6 мм. |  | (c)
19609.840000 | 0.000000 | -0.048000 | -11.360000 | -11.408000 | -947.000000 | -781.000000 | -772.000000 | 33.962067 |  | 1751 | Нарушение формы кольцевого шва | GWAN |  | 08:26 | 08:53 | 08:55 | 0 | 351 |  | EXT | Нарушение формы кольцевого шва |  | (c)
19616.732000 | 6.892000 | 6.872000 | -4.468000 | -4.488000 | -2134.000000 | -2077.000000 | -2082.000000 | 7.793374 | 4455.000000 | 1751 |  | CORR | СIGR | 05:15 | 05:24 | 05:23 | 33 | 103 | 10.000000 | EXT | - |  | (c)
19621.200000 | 0.000000 | -0.024000 | -11.385000 | -11.409000 | 793.000000 | 1776.000000 | 1393.000000 | 19.173530 |  | 1752 | Нарушение формы кольцевого шва | GWAN |  | 00:05 | 02:44 | 01:42 | 0 | 1200 |  | EXT | Нарушение формы кольцевого шва |  | (c)
19621.200000 | 0.000000 | -0.061000 | -11.385000 | -11.446000 | 13.000000 | 123.000000 | 108.000000 | 8.676669 |  | 1752 | Смещение кромок | GWAN |  | 10:00 | 10:17 | 10:15 | 0 | 189 | 3.134000 | EXT | Смещение кромок. Наружу. Величина смещения - 3.1 мм. |  | (c)
19625.283000 | 4.083000 | 4.007000 | -7.302000 | -7.378000 | 1769.000000 | 1784.000000 | 1786.000000 | 34.521045 | 4007.000000 | 1752 |  | ARTD | AXGR | 02:43 | 02:45 | 02:46 | 666 | 34 | 9.996510 | EXT | -. Эквивалент потери металла 10%. |  | (c)
19629.819000 | 8.619000 | 8.101000 | -2.766000 | -3.284000 | -1695.000000 | -1362.000000 | -1424.000000 | 43.241029 | 1432.000000 | 1752 |  | DENT |  | 05:24 | 06:18 | 06:08 | 1852 | 542 | 0.492958 |  | - |  | (c)
19632.585000 | 0.000000 | -0.046000 | -10.945000 | -10.991000 | -698.000000 | -515.000000 | -367.000000 | 36.000000 |  | 1753 | Смещение кромок | GWAN |  | 01:59 | 02:29 | 02:53 | 0 | 662 | 3.478000 | EXT | Смещение кромок. Вовнутрь. Величина смещения - 3.5 мм. |  | (c)
19632.585000 | 0.000000 | -0.026000 | -10.945000 | -10.971000 | 1207.000000 | 1358.000000 | 1431.000000 | 1207.000000 |  | 1753 | Смещение кромок | GWAN |  | 07:07 | 07:31 | 07:43 | 0 | 447 | 2.911000 | EXT | Смещение кромок. Наружу. Величина смещения - 2.9 мм. |  | (c)
19643.530000 | 0.000000 | -0.028000 | -11.525000 | -11.553000 | -2077.000000 | -1063.000000 | -1528.000000 | 979.000000 |  | 1754 | Нарушение формы кольцевого шва | GWAN |  | 02:12 | 04:56 | 03:41 | 0 | 1098 |  | EXT | Нарушение формы кольцевого шва. Аномалия находится на упругопластическом изгибе: R=634 D, максимальное растяжение на 5.7 час. |  | (c)
19643.530000 | 0.000000 | -0.046000 | -11.525000 | -11.571000 | 1031.000000 | 1739.000000 | 1597.000000 | 1031.000000 |  | 1754 | Нарушение формы кольцевого шва | GWAN |  | 10:34 | 00:28 | 00:05 | 0 | 1132 |  | EXT | Нарушение формы кольцевого шва. Аномалия находится на упругопластическом изгибе: R=634 D, максимальное растяжение на 5.7 час. |  | (c)
19655.055000 | 0.000000 | -0.030000 | -10.220000 | -10.250000 | -986.000000 | -453.000000 | -72.000000 | 843.000000 |  | 1755 | Нарушение формы кольцевого шва | GWAN |  | 11:04 | 00:30 | 01:32 | 0 | 1829 |  | EXT | Нарушение формы кольцевого шва. Аномалия находится на упругопластическом изгибе: R=454 D, максимальное растяжение на 5.9 час. |  | (c)
19665.275000 | 0.000000 | -0.036000 | -11.280000 | -11.316000 | 463.000000 | 786.000000 | 726.000000 | 37.397918 |  | 1756 | Смещение кромок | GWAN |  | 03:37 | 04:29 | 04:19 | 0 | 526 | 3.045000 | EXT | Смещение кромок. Наружу. Величина смещения - 3 мм. |  | (c)
19665.275000 | 0.000000 | -0.031000 | -11.280000 | -11.311000 | 1811.000000 | 1933.000000 | 2094.000000 | 0.000000 |  | 1756 | Смещение кромок | GWAN |  | 07:15 | 07:34 | 08:00 | 0 | 566 | 3.631000 | EXT | Смещение кромок. Наружу. Величина смещения - 3.6 мм. |  | (c)
19676.555000 | 0.000000 | -0.027000 | -11.430000 | -11.457000 | -96.000000 | 222.000000 | 186.000000 | 0.000000 |  | 1757 | Нарушение формы кольцевого шва | GWAN |  | 00:00 | 00:52 | 00:46 | 0 | 565 |  | EXT | Нарушение формы кольцевого шва |  | (c)
19676.555000 | 0.000000 | -0.036000 | -11.430000 | -11.466000 | 509.000000 | 677.000000 | 713.000000 | 41.044341 |  | 1757 | Смещение кромок | GWAN |  | 01:38 | 02:05 | 02:11 | 0 | 410 | 3.163000 | EXT | Смещение кромок. Вовнутрь. Величина смещения - 3.2 мм. |  | (c)
19676.555000 | 0.000000 | -0.021000 | -11.430000 | -11.451000 | -1173.000000 | -915.000000 | -845.000000 | 41.697308 |  | 1757 | Смещение кромок | GWAN |  | 09:06 | 09:48 | 09:59 | 0 | 656 | 2.808000 | EXT | Смещение кромок. Вовнутрь. Величина смещения - 2.8 мм. |  | (c)
19687.985000 | 0.000000 | -0.036000 | -11.415000 | -11.451000 | 222.000000 | 533.000000 | 504.000000 | 40.670153 |  | 1758 | Нарушение формы кольцевого шва | GWAN |  | 00:12 | 01:02 | 00:57 | 0 | 564 |  | EXT | Нарушение формы кольцевого шва |  | (c)
19687.985000 | 0.000000 | -0.036000 | -11.415000 | -11.451000 | 1007.000000 | 1094.000000 | 1124.000000 | 79.790776 |  | 1758 | Смещение кромок | GWAN |  | 02:18 | 02:32 | 02:37 | 0 | 235 | 2.838000 | EXT | Смещение кромок. Вовнутрь. Величина смещения - 2.8 мм. |  | (c)
19687.985000 | 0.000000 | -0.049000 | -11.415000 | -11.464000 | 1626.000000 | 1795.000000 | 1872.000000 | 9.055158 |  | 1758 | Нарушение формы кольцевого шва | GWAN |  | 03:58 | 04:26 | 04:38 | 0 | 492 |  | EXT | Нарушение формы кольцевого шва |  | (c)
19687.985000 | 0.000000 | -0.034000 | -11.415000 | -11.449000 | -831.000000 | -594.000000 | -516.000000 | 0.000000 |  | 1758 | Нарушение формы кольцевого шва | GWAN |  | 09:22 | 10:00 | 10:13 | 0 | 630 |  | EXT | Нарушение формы кольцевого шва |  | (c)
19726.160000 | 3.960000 | 3.946000 | -7.485000 | -7.499000 | -1833.000000 | -1769.000000 | -1771.000000 | 32.097788 | 3946.000000 | 1761 |  | CORR | СIGR | 04:53 | 05:04 | 05:03 | 25 | 124 | 10.000000 | EXT | - |  | (c)
19733.645000 | 0.000000 | -0.034000 | -11.225000 | -11.259000 | 1249.000000 | 1426.000000 | 1449.000000 | 46.973528 |  | 1762 | Нарушение формы кольцевого шва | GWAN |  | 02:03 | 02:31 | 02:35 | 0 | 399 |  | EXT | Нарушение формы кольцевого шва |  | (c)
19733.645000 | 0.000000 | -0.031000 | -11.225000 | -11.256000 | -1495.000000 | -1315.000000 | -1288.000000 | 59.380358 |  | 1762 | Смещение кромок | GWAN |  | 06:40 | 07:09 | 07:13 | 0 | 412 | 3.150000 | EXT | Смещение кромок. Наружу. Величина смещения - 3.1 мм. |  | (c)
19744.870000 | 0.000000 | -0.028000 | -11.200000 | -11.228000 | 1776.000000 | 1964.000000 | 2003.000000 | 0.000000 |  | 1763 | Нарушение формы кольцевого шва | GWAN |  | 05:58 | 06:28 | 06:35 | 0 | 454 |  | EXT | Нарушение формы кольцевого шва. Аномалия находится на упругопластическом изгибе: R=581 D, максимальное растяжение на 5.3 час. |  | (c)
19766.930000 | 0.000000 | -0.021000 | -11.560000 | -11.581000 | -1026.000000 | -889.000000 | -907.000000 | 788.000000 |  | 1765 | Смещение кромок | GWAN |  | 04:55 | 05:17 | 05:14 | 0 | 238 | 2.300000 | EXT | Смещение кромок. Наружу. Величина смещения - 2.3 мм. |  | (c)
19766.930000 | 0.000000 | -0.036000 | -11.560000 | -11.596000 | -213.000000 | 57.000000 | 172.000000 | 0.000000 |  | 1765 | Смещение кромок | GWAN |  | 07:06 | 07:50 | 08:08 | 0 | 770 | 3.384000 | EXT | Смещение кромок. Наружу. Величина смещения - 3.4 мм. |  | (c)
19776.928000 | 9.998000 | 9.663000 | -1.562000 | -1.897000 | -747.000000 | -551.000000 | -562.000000 | 376.000000 | 1241.000000 | 1765 |  | DENT |  | 05:40 | 06:12 | 06:10 | 656 | 371 | 0.352113 |  | - |  | (c)
19778.490000 | 0.000000 | -0.041000 | -11.385000 | -11.426000 | 1743.000000 | -2213.000000 | 2165.000000 | 1743.000000 |  | 1766 | Нарушение формы кольцевого шва | GWAN |  | 06:01 | 07:22 | 07:09 | 0 | 843 |  | EXT | Нарушение формы кольцевого шва |  | (c)
19778.490000 | 0.000000 | -0.026000 | -11.385000 | -11.411000 | -1478.000000 | -1307.000000 | -1230.000000 | 982.000000 |  | 1766 | Нарушение формы кольцевого шва | GWAN |  | 09:21 | 09:48 | 10:01 | 0 | 496 |  | EXT | Нарушение формы кольцевого шва |  | (c)
19801.210000 | 0.000000 | -0.041000 | -9.710000 | -9.751000 | 420.000000 | 923.000000 | 801.000000 | 33.912007 |  | 1768а | Смещение кромок | GWAN |  | 01:26 | 02:47 | 02:27 | 0 | 761 | 2.763000 | EXT | Смещение кромок. Вовнутрь. Величина смещения - 2.8 мм. |  | (c)
19801.210000 | 0.000000 | -0.026000 | -9.710000 | -9.736000 | -1944.000000 | -1717.000000 | -1746.000000 | 39.067141 |  | 1768а | Смещение кромок | GWAN |  | 07:04 | 07:41 | 07:36 | 0 | 395 | 3.295000 | EXT | Смещение кромок. Наружу. Величина смещения - 3.3 мм. |  | (c)
19810.920000 | 0.000000 | -0.076000 | -2.335000 | -2.411000 | -873.000000 | -656.000000 | -730.000000 | 47.270366 |  | 1768б | Смещение кромок | GWAN |  | 00:06 | 00:41 | 00:29 | 0 | 288 | 3.796000 | EXT | Смещение кромок. Наружу. Величина смещения - 3.8 мм. |  | (c)
19810.920000 | 0.000000 | -0.036000 | -2.335000 | -2.371000 | 1386.000000 | 1464.000000 | 1695.000000 | 0.000000 |  | 1768б | Смещение кромок | GWAN |  | 06:11 | 06:23 | 07:00 | 0 | 619 | 2.780000 | EXT | Смещение кромок. Наружу. Величина смещения - 2.8 мм. |  | (c)
19813.255000 | 0.000000 | -0.046000 | -10.095000 | -10.141000 | 993.000000 | 1113.000000 | 1082.000000 | 85.421834 |  | 1769а | Нарушение формы кольцевого шва | GWAN |  | 02:08 | 02:28 | 02:23 | 0 | 179 |  | EXT | Нарушение формы кольцевого шва |  | (c)
19813.255000 | 0.000000 | -0.026000 | -10.095000 | -10.121000 | 1786.000000 | 1916.000000 | 1928.000000 | 12.912476 |  | 1769а | Смещение кромок | GWAN |  | 04:16 | 04:37 | 04:39 | 0 | 285 | 3.110000 | EXT | Смещение кромок. Вовнутрь. Величина смещения - 3.1 мм. |  | (c)
19813.255000 | 0.000000 | -0.041000 | -10.095000 | -10.136000 | -1217.000000 | -962.000000 | -973.000000 | 39.158402 |  | 1769а | Смещение кромок | GWAN |  | 08:12 | 08:53 | 08:51 | 0 | 488 | 3.217000 | EXT | Смещение кромок. Вовнутрь. Величина смещения - 3.2 мм. |  | (c)
19816.128000 | 2.873000 | 2.628000 | -7.222000 | -7.467000 | 2201.000000 | 2218.000000 | 2215.000000 | 0.168506 | 2628.000000 | 1769а |  | LWAN |  | 05:23 | 05:26 | 05:25 | 350 | 28 | 10.404607 | EXT | -. Эквивалент потери металла 10%. |  | (c)
19823.350000 | 0.000000 | -0.046000 | -11.025000 | -11.071000 | 1188.000000 | 1462.000000 | 1510.000000 | 6.293722 |  | 1770 | Нарушение формы кольцевого шва | GWAN |  | 03:37 | 04:21 | 04:29 | 0 | 643 |  | EXT | Нарушение формы кольцевого шва |  | (c)
19823.350000 | 0.000000 | -0.046000 | -11.025000 | -11.071000 | -1225.000000 | -961.000000 | -1058.000000 | 71.911965 |  | 1770 | Смещение кромок | GWAN |  | 09:08 | 09:50 | 09:35 | 0 | 334 | 2.495000 | EXT | Смещение кромок. Вовнутрь. Величина смещения - 2.5 мм. |  | (c)
19834.375000 | 0.000000 | -0.046000 | -11.575000 | -11.621000 | -198.000000 | 37.000000 | -18.000000 | 0.000000 |  | 1771 | Смещение кромок | GWAN |  | 02:16 | 02:54 | 02:45 | 0 | 360 | 2.328000 | EXT | Смещение кромок. Вовнутрь. Величина смещения - 2.3 мм. |  | (c)
19834.375000 | 0.000000 | -0.031000 | -11.575000 | -11.606000 | 1472.000000 | 1736.000000 | 1678.000000 | 1472.000000 |  | 1771 | Смещение кромок | GWAN |  | 06:45 | 07:28 | 07:18 | 0 | 412 | 3.573000 | EXT | Смещение кромок. Наружу. Величина смещения - 3.6 мм. |  | (c)
19845.950000 | 0.000000 | -0.031000 | -11.680000 | -11.711000 | 2036.000000 | 2184.000000 | 2164.000000 | 2036.000000 |  | 1772 | Смещение кромок | GWAN |  | 00:19 | 00:43 | 00:40 | 0 | 256 | 2.344000 | EXT | Смещение кромок. Вовнутрь. Величина смещения - 2.3 мм. |  | (c)
19845.950000 | 0.000000 | -0.029000 | -11.680000 | -11.709000 | -1394.000000 | -1051.000000 | -1049.000000 | 704.000000 |  | 1772 | Нарушение формы кольцевого шва | GWAN |  | 03:06 | 04:01 | 04:02 | 0 | 690 |  | EXT | Нарушение формы кольцевого шва |  | (c)
19845.950000 | 0.000000 | -0.001000 | -11.680000 | -11.681000 | -215.000000 | -26.000000 | -6.000000 | 0.000000 |  | 1772 | Смещение кромок | GWAN |  | 06:16 | 06:47 | 06:50 | 0 | 418 | 3.438000 | EXT | Смещение кромок. Наружу. Величина смещения - 3.4 мм. |  | (c)
19857.630000 | 0.000000 | -0.016000 | -10.965000 | -10.981000 | -1678.000000 | -1492.000000 | -1537.000000 | 1396.000000 |  | 1773 | Смещение кромок | GWAN |  | 03:54 | 04:24 | 04:16 | 0 | 282 | 2.871000 | EXT | Смещение кромок. Вовнутрь. Величина смещения - 2.9 мм. |  | (c)
19857.630000 | 0.000000 | -0.036000 | -10.965000 | -11.001000 | -199.000000 | -95.000000 | -76.000000 | 0.000000 |  | 1773 | Смещение кромок | GWAN |  | 07:52 | 08:09 | 08:12 | 0 | 247 | 2.746000 | EXT | Смещение кромок. Наружу. Величина смещения - 2.7 мм. |  | (c)
19857.630000 | 0.000000 | -0.047000 | -10.965000 | -11.012000 | 435.000000 | 903.000000 | 858.000000 | 435.000000 |  | 1773 | Нарушение формы кольцевого шва | GWAN |  | 09:35 | 10:50 | 10:43 | 0 | 846 |  | EXT | Нарушение формы кольцевого шва |  | (c)
19868.595000 | 0.000000 | -0.051000 | -11.290000 | -11.341000 | 312.000000 | 889.000000 | 846.000000 | 312.000000 |  | 1774 | Смещение кромок | GWAN |  | 00:49 | 02:22 | 02:15 | 0 | 1069 | 3.712000 | EXT | Смещение кромок. Вовнутрь. Величина смещения - 3.7 мм. |  | (c)
19868.595000 | 0.000000 | -0.031000 | -11.290000 | -11.321000 | -2029.000000 | -1855.000000 | -1784.000000 | 1539.000000 |  | 1774 | Смещение кромок | GWAN |  | 06:31 | 06:59 | 07:11 | 0 | 491 | 4.039000 | EXT | Смещение кромок. Наружу. Величина смещения - 4 мм. |  | (c)
19868.595000 | 0.000000 | -0.061000 | -11.290000 | -11.351000 | -926.000000 | -810.000000 | -638.000000 | 351.000000 |  | 1774 | Смещение кромок | GWAN |  | 09:29 | 09:48 | 10:16 | 0 | 575 | 2.941000 | EXT | Смещение кромок. Наружу. Величина смещения - 2.9 мм. |  | (c)
19879.885000 | 0.000000 | -0.019000 | -11.440000 | -11.459000 | -1971.000000 | -1558.000000 | -1186.000000 | 401.000000 |  | 1775 | Нарушение формы кольцевого шва | GWAN |  | 02:58 | 04:05 | 05:05 | 0 | 1570 |  | EXT | Нарушение формы кольцевого шва |  | (c)
19879.885000 | 0.000000 | -0.033000 | -11.440000 | -11.473000 | 1153.000000 | 1374.000000 | 1381.000000 | 1153.000000 |  | 1775 | Нарушение формы кольцевого шва | GWAN |  | 11:22 | 11:58 | 11:59 | 0 | 455 |  | EXT | Нарушение формы кольцевого шва |  | (c)
19894.836000 | 3.511000 | 3.493000 | -5.784000 | -5.802000 | -679.000000 | -634.000000 | -594.000000 | 510.000000 | 3493.000000 | 1776 |  | CORR | СIGR | 05:24 | 05:32 | 05:38 | 29 | 169 | 10.000000 | EXT | - |  | (c)
19900.620000 | 0.000000 | -0.031000 | -11.255000 | -11.286000 | -1135.000000 | -802.000000 | -807.000000 | 12.169222 |  | 1777 | Смещение кромок | GWAN |  | 06:00 | 06:54 | 06:53 | 0 | 656 | 3.858000 | EXT | Смещение кромок. Наружу. Величина смещения - 3.9 мм. |  | (c)
19909.213000 | 8.593000 | 8.495000 | -2.662000 | -2.760000 | -453.000000 | -443.000000 | -437.000000 | 32.752268 | 2610.000000 | 1777 |  | CORR | AXGR | 07:50 | 07:52 | 07:53 | 150 | 31 | 10.000000 | EXT | - |  | (c)
19911.875000 | 0.000000 | -0.029000 | -11.565000 | -11.594000 | 724.000000 | 1040.000000 | 1205.000000 | 43.909052 |  | 1778 | Нарушение формы кольцевого шва | GWAN |  | 00:32 | 01:23 | 01:49 | 0 | 962 |  | EXT | Нарушение формы кольцевого шва |  | (c)
19911.875000 | 0.000000 | -0.026000 | -11.565000 | -11.591000 | 2064.000000 | -2166.000000 | -1824.000000 | 0.000000 |  | 1778 | Нарушение формы кольцевого шва | GWAN |  | 04:08 | 04:45 | 05:41 | 0 | 1146 |  | EXT | Нарушение формы кольцевого шва |  | (c)
19911.875000 | 0.000000 | -0.035000 | -11.565000 | -11.600000 | -749.000000 | -631.000000 | -646.000000 | 35.496511 |  | 1778 | Смещение кромок | GWAN |  | 08:34 | 08:53 | 08:51 | 0 | 206 | 2.895000 | EXT | Смещение кромок. Вовнутрь. Величина смещения - 2.9 мм. |  | (c)
19911.875000 | 0.000000 | -0.030000 | -11.565000 | -11.595000 | -168.000000 | 181.000000 | 192.000000 | 15.501239 |  | 1778 | Нарушение формы кольцевого шва | GWAN |  | 10:08 | 11:04 | 11:06 | 0 | 719 |  | EXT | Нарушение формы кольцевого шва |  | (c)
19920.704000 | 8.829000 | 8.769000 | -2.736000 | -2.796000 | -2031.000000 | -1843.000000 | -1794.000000 | 16.130469 | 2694.000000 | 1778 |  | CORR | GENE | 05:07 | 05:37 | 05:45 | 102 | 473 | 13.000000 | EXT | - |  | (c)
19921.899000 | 10.024000 | 10.011000 | -1.541000 | -1.554000 | -1762.000000 | -1715.000000 | -1708.000000 | 37.805825 | 1526.000000 | 1778 |  | CORR | СIGR | 05:50 | 05:58 | 05:59 | 28 | 107 | 11.000000 | EXT | - |  | (c)
19923.440000 | 0.000000 | -0.042000 | -11.135000 | -11.177000 | 1005.000000 | 2086.000000 | 1643.000000 | 0.000000 |  | 1779 | Нарушение формы кольцевого шва | GWAN |  | 03:58 | 06:52 | 05:41 | 0 | 1275 |  | EXT | Нарушение формы кольцевого шва |  | (c)
19923.498000 | 0.058000 | 0.036000 | -11.077000 | -11.099000 | 2060.000000 | 2081.000000 | 2083.000000 | 8.230871 | 36.000000 | 1779 |  | CORR | GENE | 06:48 | 06:52 | 06:52 | 226 | 46 | 10.000000 | EXT | - |  | (c)
19929.380000 | 5.940000 | 5.923000 | -5.195000 | -5.212000 | 1737.000000 | 1791.000000 | 1793.000000 | 26.251114 | 5185.000000 | 1779 |  | CORR | СIGR | 05:56 | 06:05 | 06:05 | 27 | 112 | 11.000000 | EXT | - |  | (c)
19934.575000 | 0.000000 | -0.021000 | -11.695000 | -11.716000 | 1016.000000 | 1423.000000 | 1296.000000 | 1016.000000 |  | 1780 | Смещение кромок | GWAN |  | 06:34 | 07:39 | 07:19 | 0 | 561 | 3.240000 | EXT | Смещение кромок. Наружу. Величина смещения - 3.2 мм. |  | (c)
19934.575000 | 0.000000 | -0.026000 | -11.695000 | -11.721000 | 1684.000000 | 1762.000000 | 1761.000000 | 1684.000000 |  | 1780 | Смещение кромок | GWAN |  | 08:21 | 08:34 | 08:34 | 0 | 154 | 3.794000 | EXT | Смещение кромок. Вовнутрь. Величина смещения - 3.8 мм. |  | (c)
19934.575000 | 0.000000 | -0.037000 | -11.695000 | -11.732000 | 1940.000000 | -1909.000000 | -2099.000000 | 1678.000000 |  | 1780 | Нарушение формы кольцевого шва | GWAN |  | 09:03 | 10:41 | 10:11 | 0 | 844 |  | EXT | Нарушение формы кольцевого шва |  | (c)
19946.270000 | 0.000000 | -0.034000 | -11.680000 | -11.714000 | 1978.000000 | -1039.000000 | -1372.000000 | 261.000000 |  | 1781 | Нарушение формы кольцевого шва | GWAN |  | 04:07 | 08:00 | 07:07 | 0 | 2222 |  | EXT | Нарушение формы кольцевого шва |  | (c)
19950.025000 | 3.755000 | 3.626000 | -7.925000 | -8.054000 | -1828.000000 | -1747.000000 | -1756.000000 | 1684.000000 | 3626.000000 | 1781 |  | DENT |  | 05:53 | 06:06 | 06:05 | 171 | 144 | 0.281690 |  | - |  | (c)
19981.090000 | 0.000000 | -0.011000 | -11.530000 | -11.541000 | -671.000000 | -567.000000 | -567.000000 | 462.000000 |  | 1784 | Смещение кромок | GWAN |  | 04:28 | 04:45 | 04:45 | 0 | 209 | 3.850000 | EXT | Смещение кромок. Наружу. Величина смещения - 3.9 мм. |  | (c)
19981.090000 | 0.000000 | -0.024000 | -11.530000 | -11.554000 | 585.000000 | 673.000000 | 693.000000 | 585.000000 |  | 1784 | Нарушение формы кольцевого шва | GWAN |  | 07:51 | 08:05 | 08:08 | 0 | 216 |  | EXT | Нарушение формы кольцевого шва |  | (c)
19992.620000 | 0.000000 | -0.034000 | -10.845000 | -10.879000 | 1840.000000 | -1999.000000 | -1849.000000 | 1076.000000 |  | 1785 | Нарушение формы кольцевого шва | GWAN |  | 04:09 | 05:49 | 06:14 | 0 | 1545 |  | EXT | Нарушение формы кольцевого шва |  | (c)
20003.465000 | 0.000000 | -0.026000 | -11.505000 | -11.531000 | -1914.000000 | -1563.000000 | -1374.000000 | 833.000000 |  | 1786 | Смещение кромок | GWAN |  | 01:37 | 02:34 | 03:04 | 0 | 1080 | 3.591000 | EXT | Смещение кромок. Вовнутрь. Величина смещения - 3.6 мм. |  | (c)
20003.465000 | 0.000000 | -0.016000 | -11.505000 | -11.521000 | 0.000000 | 177.000000 | 227.000000 | 0.000000 |  | 1786 | Смещение кромок | GWAN |  | 06:46 | 07:14 | 07:22 | 0 | 453 | 2.570000 | EXT | Смещение кромок. Наружу. Величина смещения - 2.6 мм. |  | (c)
20003.465000 | 0.000000 | -0.048000 | -11.505000 | -11.553000 | 1054.000000 | 1501.000000 | 1358.000000 | 1054.000000 |  | 1786 | Нарушение формы кольцевого шва | GWAN |  | 09:36 | 10:48 | 10:25 | 0 | 608 |  | EXT | Нарушение формы кольцевого шва |  | (c)
20010.392000 | 6.927000 | 6.833000 | -4.578000 | -4.672000 | 28.000000 | 46.000000 | 49.000000 | 28.000000 | 4469.000000 | 1786 |  | CORR | AXGR | 06:50 | 06:53 | 06:54 | 203 | 43 | 11.000000 | EXT | - |  | (c)
20014.970000 | 0.000000 | -0.027000 | -11.540000 | -11.567000 | 1239.000000 | 1837.000000 | 1716.000000 | 1239.000000 |  | 1787 | Нарушение формы кольцевого шва | GWAN |  | 03:19 | 04:56 | 04:36 | 0 | 955 |  | EXT | Нарушение формы кольцевого шва |  | (c)
20014.970000 | 0.000000 | -0.034000 | -11.540000 | -11.574000 | -2147.000000 | -2026.000000 | -1639.000000 | 1130.000000 |  | 1787 | Нарушение формы кольцевого шва | GWAN |  | 06:13 | 06:32 | 07:35 | 0 | 1017 |  | EXT | Нарушение формы кольцевого шва |  | (c)
20026.510000 | 0.000000 | -0.046000 | -11.615000 | -11.661000 | -1164.000000 | -907.000000 | -678.000000 | 191.000000 |  | 1788 | Нарушение формы кольцевого шва | GWAN |  | 05:05 | 05:47 | 06:24 | 0 | 973 |  | EXT | Нарушение формы кольцевого шва |  | (c)
20038.125000 | 0.000000 | -0.031000 | -11.365000 | -11.396000 | 1229.000000 | 1493.000000 | 1429.000000 | 48.486863 |  | 1789 | Смещение кромок | GWAN |  | 02:11 | 02:53 | 02:43 | 0 | 401 | 2.937000 | EXT | Смещение кромок. Вовнутрь. Величина смещения - 2.9 мм. |  | (c)
20038.125000 | 0.000000 | -0.026000 | -11.365000 | -11.391000 | -1339.000000 | -1182.000000 | -1183.000000 | 70.402695 |  | 1789 | Смещение кромок | GWAN |  | 07:16 | 07:42 | 07:41 | 0 | 311 | 2.732000 | EXT | Смещение кромок. Наружу. Величина смещения - 2.7 мм. |  | (c)
20038.125000 | 0.000000 | -0.046000 | -11.365000 | -11.411000 | -34.000000 | 38.000000 | 82.000000 | 6.594827 |  | 1789 | Смещение кромок | GWAN |  | 10:47 | 10:58 | 11:06 | 0 | 232 | 2.891000 | EXT | Смещение кромок. Наружу. Величина смещения - 2.9 мм. |  | (c)
20038.125000 | 0.000000 | -0.044000 | -11.365000 | -11.409000 | 376.000000 | 662.000000 | 596.000000 | 48.071548 |  | 1789 | Нарушение формы кольцевого шва | GWAN |  | 11:53 | 00:39 | 00:28 | 0 | 440 |  | EXT | Нарушение формы кольцевого шва |  | (c)
20048.659000 | 10.534000 | 10.444000 | -0.831000 | -0.921000 | -2070.000000 | -2042.000000 | -2046.000000 | 12.922236 | 706.000000 | 1789 |  | CORR | GENE | 05:18 | 05:23 | 05:22 | 215 | 49 | 10.000000 | EXT | - |  | (c)
20049.490000 | 0.000000 | -0.034000 | -11.535000 | -11.569000 | -2114.000000 | -624.000000 | -1089.000000 | 5.149059 |  | 1790 | Нарушение формы кольцевого шва | GWAN |  | 09:16 | 01:17 | 00:02 | 0 | 2050 |  | EXT | Нарушение формы кольцевого шва |  | (c)
20056.322000 | 6.832000 | 6.812000 | -4.703000 | -4.723000 | 535.000000 | 644.000000 | 619.000000 | 43.151917 | 4682.000000 | 1790 |  | CORR | СIGR | 04:24 | 04:41 | 04:37 | 41 | 168 | 10.000000 | EXT | - |  | (c)
20061.025000 | 0.000000 | -0.036000 | -11.065000 | -11.101000 | -118.000000 | -2.000000 | 38.000000 | 0.000000 |  | 1791 | Смещение кромок | GWAN |  | 01:10 | 01:29 | 01:35 | 0 | 311 | 3.318000 | EXT | Смещение кромок. Вовнутрь. Величина смещения - 3.3 мм. |  | (c)
20061.025000 | 0.000000 | -0.034000 | -11.065000 | -11.099000 | 918.000000 | 1207.000000 | 1139.000000 | 52.425742 |  | 1791 | Внутришовный дефект | GWAN |  | 03:57 | 04:44 | 04:33 | 0 | 442 | 12.000000 | INT | Внутришовный дефект |  | (c)
20061.025000 | 0.000000 | -0.021000 | -11.065000 | -11.086000 | 2023.000000 | -2105.000000 | -2164.000000 | 5.382523 |  | 1791 | Смещение кромок | GWAN |  | 06:56 | 07:50 | 07:40 | 0 | 549 | 3.377000 | EXT | Смещение кромок. Вовнутрь. Величина смещения - 3.4 мм. |  | (c)
20061.025000 | 0.000000 | -0.031000 | -11.065000 | -11.096000 | -1108.000000 | -914.000000 | -982.000000 | 69.027977 |  | 1791 | Смещение кромок | GWAN |  | 10:30 | 11:02 | 10:51 | 0 | 253 | 2.603000 | EXT | Смещение кромок. Вовнутрь. Величина смещения - 2.6 мм. |  | (c)
20061.646000 | 0.621000 | 0.258000 | -10.444000 | -10.807000 | 1983.000000 | 2054.000000 | 2048.000000 | 4.220867 | 258.000000 | 1791 | Металлургический дефект | MIAN | GENE | 06:49 | 07:01 | 07:00 | 642 | 130 | 10.341691 | INT | Металлургический дефект. Эквивалент потери металла 10%. |  | (c)
20064.467000 | 3.442000 | 3.420000 | -7.623000 | -7.645000 | 1179.000000 | 1221.000000 | 1232.000000 | 71.963747 | 3420.000000 | 1791 |  | CORR | СIGR | 04:40 | 04:46 | 04:48 | 32 | 106 | 10.000000 | EXT | - |  | (c)
20072.090000 | 0.000000 | -0.031000 | -11.315000 | -11.346000 | 832.000000 | 913.000000 | 1250.000000 | 45.373221 |  | 1792 | Смещение кромок | GWAN |  | 01:45 | 01:58 | 02:53 | 0 | 836 | 4.450000 | EXT | Смещение кромок. Вовнутрь. Величина смещения - 4.5 мм. Аномалия находится на упругопластическом изгибе: R=704 D, максимальное растяжение на 5.5 час. |  | (c)
20072.090000 | 0.000000 | -0.021000 | -11.315000 | -11.336000 | 2223.000000 | -2023.000000 | -2049.000000 | 0.000000 |  | 1792 | Смещение кромок | GWAN |  | 05:30 | 06:04 | 06:00 | 0 | 378 | 2.518000 | EXT | Смещение кромок. Вовнутрь. Величина смещения - 2.5 мм. Аномалия находится на упругопластическом изгибе: R=704 D, максимальное растяжение на 5.5 час. |  | (c)
20083.405000 | 0.000000 | -0.036000 | -11.415000 | -11.451000 | 846.000000 | 935.000000 | 965.000000 | 77.841418 |  | 1793 | Смещение кромок | GWAN |  | 01:28 | 01:43 | 01:47 | 0 | 238 | 2.921000 | EXT | Смещение кромок. Наружу. Величина смещения - 2.9 мм. Аномалия находится на упругопластическом изгибе: R=535 D, максимальное растяжение на 5.2 час. |  | (c)
20083.405000 | 0.000000 | -0.051000 | -11.415000 | -11.466000 | 1510.000000 | 1785.000000 | 1855.000000 | 2.561343 |  | 1793 | Нарушение формы кольцевого шва | GWAN |  | 03:15 | 04:00 | 04:11 | 0 | 688 |  | EXT | Нарушение формы кольцевого шва. Аномалия находится на упругопластическом изгибе: R=535 D, максимальное растяжение на 5.2 час. |  | (c)
20094.820000 | 0.000000 | -0.026000 | -11.425000 | -11.451000 | 765.000000 | 933.000000 | 920.000000 | 61.715580 |  | 1794 | Смещение кромок | GWAN |  | 03:13 | 03:41 | 03:38 | 0 | 311 | 2.326000 | EXT | Смещение кромок. Вовнутрь. Величина смещения - 2.3 мм. |  | (c)
20094.820000 | 0.000000 | -0.026000 | -11.425000 | -11.451000 | -1919.000000 | -1753.000000 | -1765.000000 | 37.574931 |  | 1794 | Смещение кромок | GWAN |  | 08:00 | 08:27 | 08:25 | 0 | 308 | 2.865000 | EXT | Смещение кромок. Наружу. Величина смещения - 2.9 мм. |  | (c)
20094.820000 | 0.000000 | -0.049000 | -11.425000 | -11.474000 | -918.000000 | -518.000000 | -670.000000 | 34.072370 |  | 1794 | Нарушение формы кольцевого шва | GWAN |  | 10:42 | 11:46 | 11:22 | 0 | 495 |  | EXT | Нарушение формы кольцевого шва |  | (c)
20106.245000 | 0.000000 | -0.021000 | -11.450000 | -11.471000 | -1484.000000 | -1330.000000 | -1324.000000 | 1164.000000 |  | 1795 | Смещение кромок | GWAN |  | 06:01 | 06:26 | 06:27 | 0 | 319 | 2.560000 | EXT | Смещение кромок. Вовнутрь. Величина смещения - 2.6 мм. |  | (c)
20106.245000 | 0.000000 | -0.045000 | -11.450000 | -11.495000 | -439.000000 | 302.000000 | 505.000000 | 0.000000 |  | 1795 | Нарушение формы кольцевого шва | GWAN |  | 08:50 | 10:49 | 11:22 | 0 | 1888 |  | EXT | Нарушение формы кольцевого шва |  | (c)
20115.966000 | 9.721000 | 9.535000 | -1.729000 | -1.915000 | 501.000000 | 647.000000 | 641.000000 | 501.000000 | 1519.000000 | 1795 |  | DENT |  | 11:21 | 11:45 | 11:44 | 396 | 280 | 0.211268 |  | - |  | (c)
20117.326000 | 11.081000 | 10.924000 | -0.369000 | -0.526000 | -1656.000000 | -1528.000000 | -1415.000000 | 1174.000000 | 216.000000 | 1795 |  | DENT |  | 05:33 | 05:54 | 06:12 | 310 | 482 | 0.281690 |  | - |  | (c)
20117.695000 | 0.000000 | -0.052000 | -11.665000 | -11.717000 | 2177.000000 | -2035.000000 | -2092.000000 | 1901.000000 |  | 1796 | Нарушение формы кольцевого шва | GWAN |  | 00:55 | 01:35 | 01:26 | 0 | 383 |  | EXT | Нарушение формы кольцевого шва |  | (c)
20118.038000 | 0.343000 | 0.221000 | -11.322000 | -11.444000 | -510.000000 | -431.000000 | -368.000000 | 225.000000 | 221.000000 | 1796 |  | DENT |  | 05:41 | 05:54 | 06:04 | 251 | 285 | 0.211268 |  | - |  | (c)
20123.589000 | 5.894000 | 5.325000 | -5.771000 | -6.340000 | 99.000000 | 227.000000 | 238.000000 | 99.000000 | 5325.000000 | 1796 |  | DENT |  | 07:19 | 07:40 | 07:42 | 657 | 279 | 0.211268 |  | -. Аномалия находится вблизи продольного шва. |  | (c)
20129.360000 | 0.000000 | -0.050000 | -11.355000 | -11.405000 | 1949.000000 | -2145.000000 | 2156.000000 | 1949.000000 |  | 1797 | Нарушение формы кольцевого шва | GWAN |  | 07:48 | 08:47 | 08:21 | 0 | 414 |  | EXT | Нарушение формы кольцевого шва |  | (c)
20140.715000 | 0.000000 | -0.026000 | -11.455000 | -11.481000 | 1637.000000 | 1802.000000 | 1785.000000 | 1637.000000 |  | 1798 | Смещение кромок | GWAN |  | 07:26 | 07:53 | 07:50 | 0 | 296 | 2.661000 | EXT | Смещение кромок. Наружу. Аномалия находится на отводе. Величина смещения - 2.7 мм. |  | (c)
20140.715000 | 0.000000 | -0.066000 | -11.455000 | -11.521000 | -1383.000000 | -1224.000000 | -1283.000000 | 1183.000000 |  | 1798 | Смещение кромок | GWAN |  | 11:19 | 11:45 | 11:35 | 0 | 200 | 3.921000 | EXT | Смещение кромок. Наружу. Аномалия находится на отводе. Величина смещения - 3.9 мм. |  | (c)
20143.534000 | 2.819000 | 1.925000 | -8.636000 | -9.530000 | 744.000000 | 1023.000000 | 1009.000000 | 744.000000 | 1925.000000 | 1798 |  | DENT |  | 05:02 | 05:47 | 05:45 | 2150 | 530 | 0.563380 |  | -. Аномалия находится на отводе. |  | (c)
20152.170000 | 0.000000 | -0.041000 | -11.405000 | -11.446000 | -1385.000000 | -784.000000 | -839.000000 | 293.000000 |  | 1799 | Смещение кромок | GWAN |  | 06:16 | 07:53 | 07:44 | 0 | 1092 | 3.904000 | EXT | Смещение кромок. Наружу. Аномалия находится на отводе. Величина смещения - 3.9 мм. |  | (c)
20152.170000 | 0.000000 | -0.054000 | -11.405000 | -11.459000 | 11.000000 | 586.000000 | 832.000000 | 11.000000 |  | 1799 | Нарушение формы кольцевого шва | GWAN |  | 10:01 | 11:34 | 00:14 | 0 | 1643 |  | EXT | Нарушение формы кольцевого шва. Аномалия находится на отводе. |  | (c)
20175.265000 | 0.000000 | -0.027000 | -11.355000 | -11.382000 | -802.000000 | -198.000000 | -319.000000 | 0.000000 |  | 1801 | Нарушение формы кольцевого шва | GWAN |  | 02:19 | 03:57 | 03:37 | 0 | 967 |  | EXT | Нарушение формы кольцевого шва |  | (c)
20186.620000 | 0.000000 | -0.036000 | -11.285000 | -11.321000 | -1668.000000 | -960.000000 | -1247.000000 | 826.000000 |  | 1802 | Смещение кромок | GWAN |  | 01:09 | 03:03 | 02:17 | 0 | 842 | 3.759000 | EXT | Смещение кромок. Вовнутрь. Величина смещения - 3.8 мм. |  | (c)
20186.620000 | 0.000000 | -0.031000 | -11.285000 | -11.316000 | 443.000000 | 1155.000000 | 928.000000 | 443.000000 |  | 1802 | Смещение кромок | GWAN |  | 06:49 | 08:44 | 08:08 | 0 | 970 | 4.289000 | EXT | Смещение кромок. Наружу. Величина смещения - 4.3 мм. |  | (c)
20218.838000 | 9.248000 | 9.010000 | -2.147000 | -2.385000 | 1603.000000 | 1814.000000 | 1836.000000 | 1603.000000 | 1985.000000 | 1804 |  | DENT |  | 05:41 | 06:15 | 06:19 | 400 | 466 | 0.563380 |  | - |  | (c)
20220.985000 | 0.000000 | -0.031000 | -11.330000 | -11.361000 | 633.000000 | 799.000000 | 893.000000 | 51.118143 |  | 1805 | Смещение кромок | GWAN |  | 01:58 | 02:25 | 02:40 | 0 | 520 | 3.252000 | EXT | Смещение кромок. Вовнутрь. Величина смещения - 3.3 мм. |  | (c)
20220.985000 | 0.000000 | -0.016000 | -11.330000 | -11.346000 | 1473.000000 | 1687.000000 | 1648.000000 | 18.617708 |  | 1805 | Смещение кромок | GWAN |  | 04:14 | 04:48 | 04:42 | 0 | 351 | 3.778000 | EXT | Смещение кромок. Вовнутрь. Величина смещения - 3.8 мм. |  | (c)
20220.985000 | 0.000000 | -0.016000 | -11.330000 | -11.346000 | 1958.000000 | 2106.000000 | 2183.000000 | 0.000000 |  | 1805 | Смещение кромок | GWAN |  | 05:32 | 05:56 | 06:08 | 0 | 450 | 3.828000 | EXT | Смещение кромок. Вовнутрь. Величина смещения - 3.8 мм. |  | (c)
20232.315000 | 0.000000 | -0.043000 | -11.448000 | -11.491000 | 592.000000 | 1997.000000 | 1594.000000 | 0.000000 |  | 1806а | Нарушение формы кольцевого шва | GWAN |  | 00:26 | 04:13 | 03:08 | 0 | 2003 |  | EXT | Нарушение формы кольцевого шва |  | (c)
20232.315000 | 0.000000 | -0.028000 | -11.448000 | -11.476000 | -1302.000000 | -335.000000 | -554.000000 | 0.000000 |  | 1806а | Нарушение формы кольцевого шва | GWAN |  | 07:20 | 09:56 | 09:21 | 0 | 1496 |  | EXT | Нарушение формы кольцевого шва |  | (c)
20234.229000 | 1.914000 | 1.797000 | -9.534000 | -9.651000 | 2075.000000 | 2096.000000 | 2092.000000 | 9.863765 | 1797.000000 | 1806а |  | CORR | AXGR | 04:25 | 04:29 | 04:28 | 453 | 34 | 13.000000 | EXT | - |  | (c)
20237.022000 | 4.707000 | 4.664000 | -6.741000 | -6.784000 | 2105.000000 | 2119.000000 | 2121.000000 | 7.606568 | 4664.000000 | 1806а |  | CORR | AXGR | 04:30 | 04:32 | 04:33 | 91 | 31 | 10.000000 | EXT | - |  | (c)
20238.077000 | 5.762000 | 5.709000 | -5.686000 | -5.739000 | 1687.000000 | 1696.000000 | 1702.000000 | 41.393638 | 5625.000000 | 1806а |  | CORR | AXGR | 03:23 | 03:24 | 03:25 | 114 | 31 | 10.000000 | EXT | - |  | (c)
20238.538000 | 6.223000 | 6.047000 | -5.225000 | -5.401000 | 1491.000000 | 1524.000000 | 1563.000000 | 48.085259 | 4780.000000 | 1806а |  | CORR | GENE | 02:51 | 02:56 | 03:03 | 621 | 144 | 10.000000 | EXT | - |  | (c)
20238.692000 | 6.377000 | 6.313000 | -5.071000 | -5.135000 | 1961.000000 | 1980.000000 | 1978.000000 | 19.075293 | 5035.000000 | 1806а |  | CORR | AXGR | 04:07 | 04:10 | 04:10 | 100 | 33 | 10.000000 | EXT | - |  | (c)
20243.763000 | 0.000000 | -0.027000 | -11.458000 | -11.485000 | 1000.000000 | -2170.000000 | 1750.000000 | 1000.000000 |  | 1806б | Нарушение формы кольцевого шва | GWAN |  | 02:27 | 05:55 | 04:28 | 0 | 1500 |  | EXT | Нарушение формы кольцевого шва |  | (c)
20243.763000 | 0.000000 | -0.036000 | -11.458000 | -11.494000 | -1729.000000 | -1453.000000 | -1452.000000 | 1174.000000 |  | 1806б | Смещение кромок | GWAN |  | 07:07 | 07:51 | 07:51 | 0 | 555 | 3.162000 | EXT | Смещение кромок. Наружу. Величина смещения - 3.2 мм. |  | (c)
20243.763000 | 0.000000 | -0.048000 | -11.458000 | -11.506000 | -93.000000 | 195.000000 | 171.000000 | 0.000000 |  | 1806б | Вышлифовка на шве | GWAN |  | 11:31 | 00:17 | 00:13 | 91 | 528 | 14.000000 | EXT | Вышлифовка на шве |  | (c)
20255.221000 | 0.000000 | -0.021000 | -10.544000 | -10.565000 | 1399.000000 | 1919.000000 | 1809.000000 | 0.989918 |  | 1808а | Смещение кромок | GWAN |  | 01:20 | 02:44 | 02:26 | 0 | 819 | 4.150000 | EXT | Смещение кромок. Вовнутрь. Величина смещения - 4.2 мм. |  | (c)
20255.221000 | 0.000000 | -0.016000 | -10.544000 | -10.560000 | -1264.000000 | -1104.000000 | -1096.000000 | 61.229545 |  | 1808а | Смещение кромок | GWAN |  | 06:10 | 06:36 | 06:37 | 0 | 337 | 2.357000 | EXT | Смещение кромок. Вовнутрь. Величина смещения - 2.4 мм. |  | (c)
20255.221000 | 0.000000 | -0.021000 | -10.544000 | -10.565000 | -413.000000 | -288.000000 | -274.000000 | 0.000000 |  | 1808а | Смещение кромок | GWAN |  | 08:27 | 08:47 | 08:50 | 0 | 279 | 2.906000 | EXT | Смещение кромок. Вовнутрь. Величина смещения - 2.9 мм. |  | (c)
20255.221000 | 0.000000 | -0.064000 | -10.544000 | -10.608000 | 707.000000 | 842.000000 | 860.000000 | 69.405513 |  | 1808а | Вышлифовка на шве | GWAN |  | 11:28 | 11:50 | 11:53 | 138 | 306 | 13.000000 | EXT | Вышлифовка на шве |  | (c)
20264.373000 | 9.152000 | 8.324000 | -1.392000 | -2.220000 | -2196.000000 | -2176.000000 | -2158.000000 | 2.752570 | 618.000000 | 1808а |  | CORR | GENE | 03:39 | 03:43 | 03:46 | 1602 | 76 | 10.000000 | EXT | - |  | (c)
20269.186000 | 1.241000 | 0.919000 | -6.459000 | -6.781000 | 1944.000000 | 1960.000000 | 1960.000000 | 20.528493 | 919.000000 | 1810 |  | CORR | AXGR | 03:34 | 03:37 | 03:37 | 532 | 32 | 11.000000 | EXT | - |  | (c)
20274.424000 | 6.479000 | 6.474000 | -1.221000 | -1.226000 | -2230.000000 | -2222.000000 | -2200.000000 | 0.040730 | 186.000000 | 1810 |  | CORR | GENE | 04:21 | 04:22 | 04:25 | 1040 | 60 | 11.000000 | EXT | - |  | (c)
20275.062000 | 7.117000 | 7.030000 | -0.583000 | -0.670000 | 1708.000000 | 1723.000000 | 1725.000000 | 39.353932 | 497.000000 | 1810 |  | CORR | AXGR | 02:56 | 02:59 | 02:59 | 173 | 35 | 10.000000 | EXT | - |  | (c)
20280.755000 | 5.110000 | 4.927000 | -6.165000 | -6.348000 | 2140.000000 | 2152.000000 | 2173.000000 | 1.944709 | 4927.000000 | 1811 |  | CORR | GENE | 04:38 | 04:40 | 04:44 | 535 | 67 | 10.000000 | EXT | - |  | (c)
20286.920000 | 0.000000 | -0.031000 | -10.735000 | -10.766000 | -94.000000 | 65.000000 | 99.000000 | 0.000000 |  | 1812 | Смещение кромок | GWAN |  | 01:56 | 02:22 | 02:28 | 0 | 386 | 3.054000 | EXT | Смещение кромок. Вовнутрь. Величина смещения - 3.1 мм. Аномалия находится на упругопластическом изгибе: R=552 D, максимальное растяжение на 5.9 час. |  | (c)
20286.920000 | 0.000000 | -0.026000 | -10.735000 | -10.761000 | 1817.000000 | 1906.000000 | 1946.000000 | 2.116004 |  | 1812 | Смещение кромок | GWAN |  | 07:05 | 07:19 | 07:26 | 0 | 258 | 2.405000 | EXT | Смещение кромок. Наружу. Величина смещения - 2.4 мм. Аномалия находится на упругопластическом изгибе: R=552 D, максимальное растяжение на 5.9 час. |  | (c)
20293.682000 | 6.762000 | 6.062000 | -3.973000 | -4.673000 | 1830.000000 | 1944.000000 | 1915.000000 | 11.838191 | 3835.000000 | 1812 |  | CORR | GENE | 07:07 | 07:25 | 07:21 | 838 | 169 | 10.000000 | EXT | -. Аномалия находится на упругопластическом изгибе: R=475 D, максимальное растяжение на 5.7 час. |  | (c)
20294.380000 | 7.460000 | 7.306000 | -3.275000 | -3.429000 | 2003.000000 | 2020.000000 | 2055.000000 | 5.767011 | 3170.000000 | 1812 |  | CORR | GENE | 07:35 | 07:38 | 07:43 | 259 | 104 | 10.000000 | EXT | -. Аномалия находится на упругопластическом изгибе: R=484 D, максимальное растяжение на 5.7 час. |  | (c)
20304.094000 | 6.439000 | 6.094000 | -4.801000 | -5.146000 | 1287.000000 | 1311.000000 | 1307.000000 | 72.934672 | 4455.000000 | 1813 |  | ARTD | AXGR | 03:19 | 03:23 | 03:23 | 691 | 39 | 9.963218 | EXT | -. Эквивалент потери металла 10%. |  | (c)
20310.892000 | 1.997000 | 1.817000 | -8.753000 | -8.933000 | -1460.000000 | -1005.000000 | -1151.000000 | 42.901040 | 1817.000000 | 1814 |  | DENT |  | 05:48 | 07:01 | 06:38 | 319 | 619 | 0.352113 |  | - |  | (c)
20312.261000 | 3.366000 | 3.181000 | -7.384000 | -7.569000 | -1443.000000 | -1283.000000 | -1184.000000 | 53.633911 | 3181.000000 | 1814 |  | DENT |  | 05:50 | 06:16 | 06:32 | 319 | 519 | 0.281690 |  | - |  | (c)
20319.645000 | 0.000000 | -0.021000 | -11.290000 | -11.311000 | -1081.000000 | -956.000000 | -885.000000 | 39.774453 |  | 1815 | Смещение кромок | GWAN |  | 06:50 | 07:10 | 07:22 | 0 | 392 | 3.099000 | EXT | Смещение кромок. Наружу. Величина смещения - 3.1 мм. |  | (c)
20319.645000 | 0.000000 | -0.033000 | -11.290000 | -11.323000 | 46.000000 | 872.000000 | 963.000000 | 28.312270 |  | 1815 | Нарушение формы кольцевого шва | GWAN |  | 09:52 | 00:05 | 00:20 | 0 | 1834 |  | EXT | Нарушение формы кольцевого шва |  | (c)
20330.935000 | 0.000000 | -0.029000 | -10.655000 | -10.684000 | -1794.000000 | -1367.000000 | -1526.000000 | 35.194222 |  | 1816 | Нарушение формы кольцевого шва | GWAN |  | 04:33 | 05:42 | 05:17 | 0 | 536 |  | EXT | Нарушение формы кольцевого шва |  | (c)
20330.935000 | 0.000000 | -0.011000 | -10.655000 | -10.666000 | -934.000000 | -576.000000 | -716.000000 | 22.610834 |  | 1816 | Смещение кромок | GWAN |  | 06:52 | 07:50 | 07:27 | 0 | 436 | 2.695000 | EXT | Смещение кромок. Вовнутрь. Величина смещения - 2.7 мм. |  | (c)
20352.895000 | 0.000000 | -0.026000 | -6.770000 | -6.796000 | -1968.000000 | -1719.000000 | -1697.000000 | 21.170189 |  | 1818 | Смещение кромок | GWAN |  | 03:56 | 04:36 | 04:39 | 0 | 543 | 2.828000 | EXT | Смещение кромок. Наружу. Величина смещения - 2.8 мм. |  | (c)
20352.895000 | 0.000000 | -0.021000 | -6.770000 | -6.791000 | -740.000000 | -580.000000 | -348.000000 | 0.000000 |  | 1818 | Смещение кромок | GWAN |  | 07:14 | 07:40 | 08:17 | 0 | 784 | 3.153000 | EXT | Смещение кромок. Вовнутрь. Величина смещения - 3.2 мм. |  | (c)
20352.895000 | 0.000000 | -0.021000 | -6.770000 | -6.791000 | 425.000000 | 1023.000000 | 1033.000000 | 47.503870 |  | 1818 | Смещение кромок | GWAN |  | 10:22 | 11:58 | 12:00 | 0 | 1217 | 4.649000 | EXT | Смещение кромок. Вовнутрь. Величина смещения - 4.6 мм. |  | (c)
20371.005000 | 0.000000 | -0.016000 | -11.355000 | -11.371000 | 1653.000000 | 1865.000000 | 1813.000000 | 7.913750 |  | 1820 | Смещение кромок | GWAN |  | 05:54 | 06:28 | 06:19 | 0 | 319 | 3.314000 | EXT | Смещение кромок. Наружу. Величина смещения - 3.3 мм. Аномалия находится на упругопластическом изгибе: R=485 D, максимальное растяжение на 5.8 час. |  | (c)
20371.005000 | 0.000000 | -0.031000 | -11.355000 | -11.386000 | -2012.000000 | -1725.000000 | -1626.000000 | 48.812685 |  | 1820 | Смещение кромок | GWAN |  | 08:02 | 08:49 | 09:04 | 0 | 773 | 2.535000 | EXT | Смещение кромок. Наружу. Величина смещения - 2.5 мм. Аномалия находится на упругопластическом изгибе: R=485 D, максимальное растяжение на 5.8 час. |  | (c)
20371.005000 | 0.000000 | -0.034000 | -11.355000 | -11.389000 | -751.000000 | -407.000000 | -226.000000 | 24.103571 |  | 1820 | Нарушение формы кольцевого шва | GWAN |  | 11:26 | 00:21 | 00:50 | 0 | 1049 |  | EXT | Нарушение формы кольцевого шва. Аномалия находится на упругопластическом изгибе: R=485 D, максимальное растяжение на 5.8 час. |  | (c)
20377.716000 | 6.711000 | 6.689000 | -4.644000 | -4.666000 | -1155.000000 | -1090.000000 | -1082.000000 | 81.358749 | 4619.000000 | 1820 |  | CORR | GENE | 10:20 | 10:31 | 10:32 | 47 | 147 | 10.000000 | EXT | -. Аномалия находится на упругопластическом изгибе: R=430 D, максимальное растяжение на 5.9 час. |  | (c)
20381.017000 | 10.012000 | 9.935000 | -1.343000 | -1.420000 | 702.000000 | 813.000000 | 786.000000 | 56.624426 | 1329.000000 | 1820 |  | CORR | GENE | 03:20 | 03:38 | 03:34 | 91 | 169 | 15.000000 | EXT | -. Аномалия находится на упругопластическом изгибе: R=590 D, максимальное растяжение на 6.6 час. |  | (c)
20382.360000 | 0.000000 | -0.036000 | -11.655000 | -11.691000 | -1763.000000 | -1522.000000 | -1595.000000 | 1426.000000 |  | 1821 | Смещение кромок | GWAN |  | 01:28 | 02:07 | 01:55 | 0 | 337 | 3.113000 | EXT | Смещение кромок. Вовнутрь. Величина смещения - 3.1 мм. Аномалия находится на упругопластическом изгибе: R=709 D, максимальное растяжение на 6.9 час. |  | (c)
20394.178000 | 0.163000 | 0.031000 | -11.157000 | -11.289000 | 69.000000 | 96.000000 | 96.000000 | 5.594641 | 31.000000 | 1822 |  | CORR | GENE | 02:10 | 02:15 | 02:15 | 324 | 53 | 10.000000 | EXT | - |  | (c)
20395.140000 | 1.125000 | 1.032000 | -10.195000 | -10.288000 | 220.000000 | 338.000000 | 342.000000 | 17.748293 | 1032.000000 | 1822 |  | DENT |  | 02:35 | 02:54 | 02:55 | 207 | 245 | 0.281690 |  | - |  | (c)
20405.013000 | 10.998000 | 8.263000 | -0.322000 | -3.057000 | 2169.000000 | -2225.000000 | 2217.000000 | 0.000000 | 248.000000 | 1822 |  | CORR | GENE | 07:49 | 08:00 | 07:57 | 2809 | 97 | 10.000000 | EXT | - |  | (c)
20416.785000 | 0.000000 | -0.056000 | -11.445000 | -11.501000 | -586.000000 | -499.000000 | -494.000000 | 32.521076 |  | 1824 | Смещение кромок | GWAN |  | 01:02 | 01:16 | 01:17 | 0 | 183 | 2.292000 | EXT | Смещение кромок. Наружу. Аномалия находится на отводе. Величина смещения - 2.3 мм. |  | (c)
20416.785000 | 0.000000 | -0.031000 | -11.445000 | -11.476000 | 465.000000 | 584.000000 | 583.000000 | 37.551641 |  | 1824 | Смещение кромок | GWAN |  | 03:52 | 04:11 | 04:11 | 0 | 235 | 3.403000 | EXT | Смещение кромок. Наружу. Аномалия находится на отводе. Величина смещения - 3.4 мм. |  | (c)
20416.785000 | 0.000000 | -0.021000 | -11.445000 | -11.466000 | 1139.000000 | 1194.000000 | 1225.000000 | 67.336263 |  | 1824 | Смещение кромок | GWAN |  | 05:41 | 05:49 | 05:54 | 0 | 171 | 2.474000 | EXT | Смещение кромок. Вовнутрь. Аномалия находится на отводе. Величина смещения - 2.5 мм. |  | (c)
20416.785000 | 0.000000 | -0.031000 | -11.445000 | -11.476000 | -2143.000000 | -2012.000000 | -1878.000000 | 28.411009 |  | 1824 | Смещение кромок | GWAN |  | 08:51 | 09:12 | 09:33 | 0 | 529 | 3.618000 | EXT | Смещение кромок. Вовнутрь. Аномалия находится на отводе. Величина смещения - 3.6 мм. |  | (c)
20428.163000 | 11.378000 | 11.246000 | -0.067000 | -0.199000 | -243.000000 | -222.000000 | -222.000000 | 16.239855 | 8.000000 | 1824 |  | CORR | AXGR | 01:57 | 02:01 | 02:01 | 191 | 42 | 10.000000 | EXT | -. Аномалия находится на отводе. |  | (c)
20428.230000 | 0.000000 | -0.029000 | -11.170000 | -11.199000 | 879.000000 | 1008.000000 | 1235.000000 | 51.636753 |  | 1825 | Нарушение формы кольцевого шва | GWAN |  | 00:21 | 00:41 | 01:18 | 0 | 712 |  | EXT | Нарушение формы кольцевого шва. Аномалия находится на отводе. |  | (c)
20428.230000 | 0.000000 | -0.031000 | -11.170000 | -11.201000 | 1741.000000 | 2057.000000 | 1976.000000 | 1.547986 |  | 1825 | Смещение кромок | GWAN |  | 02:40 | 03:31 | 03:18 | 0 | 471 | 3.244000 | EXT | Смещение кромок. Наружу. Аномалия находится на отводе. Величина смещения - 3.2 мм. |  | (c)
20428.230000 | 0.000000 | -0.016000 | -11.170000 | -11.186000 | -914.000000 | -684.000000 | -725.000000 | 28.034164 |  | 1825 | Смещение кромок | GWAN |  | 07:31 | 08:08 | 08:02 | 0 | 378 | 3.246000 | EXT | Смещение кромок. Наружу. Аномалия находится на отводе. Величина смещения - 3.2 мм. |  | (c)
20428.230000 | 0.000000 | -0.036000 | -11.170000 | -11.206000 | 283.000000 | 416.000000 | 390.000000 | 31.498933 |  | 1825 | Смещение кромок | GWAN |  | 10:44 | 11:06 | 11:02 | 0 | 215 | 3.321000 | EXT | Смещение кромок. Наружу. Аномалия находится на отводе. Величина смещения - 3.3 мм. |  | (c)
20439.400000 | 0.000000 | -0.051000 | -11.355000 | -11.406000 | 734.000000 | 1097.000000 | 1157.000000 | 52.545286 |  | 1826 | Смещение кромок | GWAN |  | 01:10 | 02:09 | 02:18 | 0 | 845 | 3.122000 | EXT | Смещение кромок. Вовнутрь. Аномалия находится на отводе. Величина смещения - 3.1 мм. |  | (c)
20439.400000 | 0.000000 | -0.036000 | -11.355000 | -11.391000 | 1716.000000 | 1823.000000 | 1815.000000 | 25.595600 |  | 1826 | Смещение кромок | GWAN |  | 03:48 | 04:06 | 04:04 | 0 | 197 | 3.070000 | EXT | Смещение кромок. Вовнутрь. Аномалия находится на отводе. Величина смещения - 3.1 мм. |  | (c)
20439.400000 | 0.000000 | -0.016000 | -11.355000 | -11.371000 | -2182.000000 | -1906.000000 | -1963.000000 | 3.930543 |  | 1826 | Смещение кромок | GWAN |  | 05:19 | 06:04 | 05:55 | 0 | 439 | 2.528000 | EXT | Смещение кромок. Вовнутрь. Аномалия находится на отводе. Величина смещения - 2.5 мм. |  | (c)
20439.400000 | 0.000000 | -0.026000 | -11.355000 | -11.381000 | -1520.000000 | -1174.000000 | -1260.000000 | 57.369711 |  | 1826 | Смещение кромок | GWAN |  | 07:06 | 08:02 | 07:48 | 0 | 520 | 2.442000 | EXT | Смещение кромок. Вовнутрь. Аномалия находится на отводе. Величина смещения - 2.4 мм. |  | (c)
20439.400000 | 0.000000 | -0.046000 | -11.355000 | -11.401000 | 40.000000 | 174.000000 | 155.000000 | 12.493761 |  | 1826 | Смещение кромок | GWAN |  | 11:18 | 11:40 | 11:36 | 0 | 229 | 3.812000 | EXT | Смещение кромок. Вовнутрь. Аномалия находится на отводе. Величина смещения - 3.8 мм. |  | (c)
20443.349000 | 3.949000 | 3.760000 | -7.406000 | -7.595000 | 2194.000000 | 2209.000000 | 2206.000000 | 1.026834 | 3760.000000 | 1826 |  | LWAN |  | 05:06 | 05:08 | 05:08 | 315 | 23 | 10.437440 | EXT | -. Эквивалент потери металла 10%. |  | (c)
20450.755000 | 0.000000 | -0.021000 | -11.350000 | -11.371000 | 2142.000000 | 2203.000000 | -2221.000000 | 0.000000 |  | 1827 | Смещение кромок | GWAN |  | 05:37 | 05:47 | 05:53 | 0 | 195 | 3.087000 | EXT | Смещение кромок. Наружу. Величина смещения - 3.1 мм. |  | (c)
20453.425000 | 2.670000 | 2.264000 | -8.680000 | -9.086000 | 2228.000000 | -2221.000000 | -2218.000000 | 0.000000 | 2264.000000 | 1827 |  | LWAN |  | 05:51 | 05:53 | 05:53 | 919 | 29 | 14.389985 | INT | -. Эквивалент потери металла 14%. |  | (c)
20473.300000 | 0.000000 | -0.016000 | -11.010000 | -11.026000 | 2139.000000 | -2009.000000 | -2119.000000 | 0.000000 |  | 1829 | Смещение кромок | GWAN |  | 04:26 | 05:17 | 04:59 | 0 | 407 | 3.058000 | EXT | Смещение кромок. Вовнутрь. Величина смещения - 3.1 мм. |  | (c)
20473.300000 | 0.000000 | -0.026000 | -11.010000 | -11.036000 | -652.000000 | -437.000000 | -468.000000 | 7.975193 |  | 1829 | Смещение кромок | GWAN |  | 08:56 | 09:31 | 09:26 | 0 | 369 | 3.594000 | EXT | Смещение кромок. Вовнутрь. Величина смещения - 3.6 мм. |  | (c)
20509.196000 | 2.341000 | 2.298000 | -9.039000 | -9.082000 | -1028.000000 | -1015.000000 | -1014.000000 | 79.510519 | 2298.000000 | 1832 |  | CORR | AXGR | 06:55 | 06:57 | 06:57 | 146 | 29 | 10.000000 | EXT | - |  | (c)
20529.093000 | 0.000000 | -0.014000 | -8.147000 | -8.161000 | 199.000000 | 315.000000 | 448.000000 | 199.000000 |  | 1833ба | Нарушение формы кольцевого шва | GWAN |  | 03:59 | 04:18 | 04:39 | 0 | 498 |  | INT | Нарушение формы кольцевого шва |  | (c)
20540.742000 | 0.000000 | -0.006000 | -0.381000 | -0.387000 | -912.000000 | -624.000000 | -480.000000 | 49.000000 |  | 1834аа | Смещение кромок | GWAN |  | 05:47 | 06:33 | 06:56 | 0 | 863 | 2.768000 | EXT | Смещение кромок. Вовнутрь. Величина смещения - 2.8 мм. Аномалия находится на упругопластическом изгибе: R=287 D, максимальное растяжение на 5.6 час. |  | (c)
20548.024000 | 6.901000 | 6.888000 | -4.281000 | -4.294000 | -1542.000000 | -1415.000000 | -1424.000000 | 55.602774 | 4265.000000 | 1835аа |  | CORR | СIGR | 06:40 | 07:01 | 06:59 | 29 | 234 | 11.000000 | EXT | -. Аномалия находится на упругопластическом изгибе: R=298 D, максимальное растяжение на 5.9 час. |  | (c)
20552.305000 | 0.000000 | -0.035000 | -11.365000 | -11.400000 | 1732.000000 | 1915.000000 | 1876.000000 | 17.006018 |  | 1836 | Смещение кромок | GWAN |  | 02:48 | 03:18 | 03:12 | 0 | 288 | 3.310000 | EXT | Смещение кромок. Вовнутрь. Величина смещения - 3.3 мм. Аномалия находится на упругопластическом изгибе: R=343 D, максимальное растяжение на 5.7 час. |  | (c)
20552.305000 | 0.000000 | -0.025000 | -11.365000 | -11.390000 | -2087.000000 | -1954.000000 | -1990.000000 | 11.580612 |  | 1836 | Смещение кромок | GWAN |  | 04:32 | 04:54 | 04:48 | 0 | 195 | 2.410000 | EXT | Смещение кромок. Вовнутрь. Величина смещения - 2.4 мм. Аномалия находится на упругопластическом изгибе: R=343 D, максимальное растяжение на 5.7 час. |  | (c)
20563.670000 | 0.000000 | -0.039000 | -11.490000 | -11.529000 | 1152.000000 | 1678.000000 | 1469.000000 | 10.108266 |  | 1837 | Нарушение формы кольцевого шва | GWAN |  | 04:47 | 06:12 | 05:38 | 0 | 636 |  | EXT | Нарушение формы кольцевого шва |  | (c)
20575.160000 | 0.000000 | -0.036000 | -11.335000 | -11.371000 | 443.000000 | 529.000000 | 524.000000 | 35.724750 |  | 1838 | Смещение кромок | GWAN |  | 01:56 | 02:10 | 02:09 | 0 | 163 | 2.336000 | EXT | Смещение кромок. Наружу. Величина смещения - 2.3 мм. |  | (c)
20575.160000 | 0.000000 | -0.031000 | -11.335000 | -11.366000 | -1515.000000 | -1228.000000 | -1280.000000 | 76.735710 |  | 1838 | Смещение кромок | GWAN |  | 08:40 | 09:26 | 09:18 | 0 | 471 | 3.743000 | EXT | Смещение кромок. Вовнутрь. Величина смещения - 3.7 мм. |  | (c)
20620.720000 | 0.000000 | -0.016000 | -11.135000 | -11.151000 | 1656.000000 | 1822.000000 | 1794.000000 | 12.949728 |  | 1842 | Смещение кромок | GWAN |  | 05:27 | 05:53 | 05:49 | 0 | 276 | 2.896000 | EXT | Смещение кромок. Наружу. Величина смещения - 2.9 мм. |  | (c)
20620.720000 | 0.000000 | -0.051000 | -11.135000 | -11.186000 | -1029.000000 | -596.000000 | -720.000000 | 33.182549 |  | 1842 | Нарушение формы кольцевого шва | GWAN |  | 10:13 | 11:23 | 11:03 | 0 | 618 |  | EXT | Нарушение формы кольцевого шва |  | (c)
20631.855000 | 0.000000 | -0.041000 | -9.875000 | -9.916000 | -564.000000 | -332.000000 | -420.000000 | 22.297454 |  | 1843 | Смещение кромок | GWAN |  | 01:03 | 01:41 | 01:27 | 0 | 288 | 2.292000 | EXT | Смещение кромок. Вовнутрь. Величина смещения - 2.3 мм. |  | (c)
20631.855000 | 0.000000 | -0.016000 | -9.875000 | -9.891000 | 920.000000 | 1370.000000 | 1221.000000 | 32.972693 |  | 1843 | Смещение кромок | GWAN |  | 05:03 | 06:16 | 05:52 | 0 | 601 | 3.094000 | EXT | Смещение кромок. Вовнутрь. Величина смещения - 3.1 мм. |  | (c)
20631.855000 | 0.000000 | -0.041000 | -9.875000 | -9.916000 | 1733.000000 | -2034.000000 | 2195.000000 | 0.000000 |  | 1843 | Смещение кромок | GWAN |  | 07:14 | 09:06 | 08:29 | 0 | 924 | 3.938000 | EXT | Смещение кромок. Вовнутрь. Величина смещения - 3.9 мм. |  | (c)
20631.855000 | 0.000000 | -0.046000 | -9.875000 | -9.921000 | -1307.000000 | -1087.000000 | -1014.000000 | 58.152631 |  | 1843 | Смещение кромок | GWAN |  | 11:04 | 11:39 | 11:51 | 0 | 587 | 2.414000 | EXT | Смещение кромок. Вовнутрь. Величина смещения - 2.4 мм. |  | (c)
20664.635000 | 0.000000 | -0.046000 | -11.185000 | -11.231000 | -1019.000000 | -915.000000 | -850.000000 | 55.016296 |  | 1846 | Смещение кромок | GWAN |  | 00:01 | 00:18 | 00:28 | 0 | 337 | 2.365000 | EXT | Смещение кромок. Наружу. Величина смещения - 2.4 мм. |  | (c)
20664.635000 | 0.000000 | -0.046000 | -11.185000 | -11.231000 | 381.000000 | 548.000000 | 565.000000 | 30.722182 |  | 1846 | Нарушение формы кольцевого шва | GWAN |  | 03:47 | 04:14 | 04:16 | 0 | 368 |  | EXT | Нарушение формы кольцевого шва |  | (c)
20664.635000 | 0.000000 | -0.028000 | -11.185000 | -11.213000 | 1234.000000 | 2161.000000 | 1794.000000 | 0.000000 |  | 1846 | Нарушение формы кольцевого шва | GWAN |  | 06:04 | 08:34 | 07:35 | 0 | 1120 |  | EXT | Нарушение формы кольцевого шва |  | (c)
20664.635000 | 0.000000 | -0.046000 | -11.185000 | -11.231000 | -1666.000000 | -1507.000000 | -1451.000000 | 62.874308 |  | 1846 | Смещение кромок | GWAN |  | 10:16 | 10:42 | 10:51 | 0 | 430 | 3.331000 | EXT | Смещение кромок. Наружу. Величина смещения - 3.3 мм. |  | (c)
20695.830000 | 0.000000 | -0.035000 | -11.110000 | -11.145000 | -819.000000 | -571.000000 | -142.000000 | 0.000000 |  | 1849 | Нарушение формы кольцевого шва | GWAN |  | 00:31 | 01:12 | 02:21 | 0 | 1355 |  | EXT | Нарушение формы кольцевого шва |  | (c)
20698.009000 | 2.179000 | 1.828000 | -8.931000 | -9.282000 | 1628.000000 | 1650.000000 | 1670.000000 | 38.595333 | 1828.000000 | 1849 |  | CORR | GENE | 07:06 | 07:10 | 07:13 | 703 | 83 | 10.000000 | EXT | - |  | (c)
20700.695000 | 4.865000 | 4.850000 | -6.245000 | -6.260000 | 1207.000000 | 1448.000000 | 1360.000000 | 45.700074 | 4850.000000 | 1849 |  | CORR | СIGR | 05:59 | 06:37 | 06:23 | 43 | 305 | 10.000000 | EXT | - |  | (c)
20703.816000 | 7.986000 | 7.946000 | -3.124000 | -3.164000 | 1695.000000 | 1703.000000 | 1704.000000 | 40.991217 | 3089.000000 | 1849 |  | CORR | AXGR | 07:17 | 07:18 | 07:19 | 75 | 19 | 12.000000 | EXT | - |  | (c)
20703.855000 | 8.025000 | 7.975000 | -3.085000 | -3.135000 | -2018.000000 | -1903.000000 | -1920.000000 | 25.058151 | 3070.000000 | 1849 |  | GOUG | GENE | 09:18 | 09:37 | 09:34 | 65 | 196 | 9.000000 | EXT | -. Зона задиров. |  | (c)
20706.940000 | 0.000000 | -0.031000 | -11.380000 | -11.411000 | 1114.000000 | 1564.000000 | 1384.000000 | 46.537002 |  | 1850 | Смещение кромок | GWAN |  | 01:03 | 02:15 | 01:46 | 0 | 540 | 3.020000 | EXT | Смещение кромок. Наружу. Аномалия находится на отводе. Величина смещения - 3 мм. |  | (c)
20718.320000 | 0.000000 | -0.046000 | -11.515000 | -11.561000 | -1672.000000 | -1449.000000 | -805.000000 | 0.000000 |  | 1851 | Смещение кромок | GWAN |  | 04:53 | 05:29 | 07:13 | 0 | 1734 | 3.212998 | EXT | Смещение кромок. Вовнутрь. Аномалия находится на отводе. Величина смещения - 3.2 мм. |  | (c)
20718.320000 | 0.000000 | -0.036000 | -11.515000 | -11.551000 | 545.000000 | 615.000000 | 689.000000 | 55.583921 |  | 1851 | Смещение кромок | GWAN |  | 10:50 | 11:02 | 11:14 | 0 | 288 | 2.397000 | EXT | Смещение кромок. Вовнутрь. Аномалия находится на отводе. Величина смещения - 2.4 мм. |  | (c)
20729.835000 | 0.000000 | -0.036000 | -11.315000 | -11.351000 | -967.000000 | -848.000000 | -848.000000 | 49.197938 |  | 1852 | Смещение кромок | GWAN |  | 09:17 | 09:36 | 09:36 | 0 | 238 | 3.400000 | EXT | Смещение кромок. Вовнутрь. Аномалия находится на отводе. Величина смещения - 3.4 мм. |  | (c)
20729.835000 | 0.000000 | -0.061000 | -11.315000 | -11.376000 | -505.000000 | -409.000000 | -427.000000 | 21.767269 |  | 1852 | Смещение кромок | GWAN |  | 10:32 | 10:47 | 10:44 | 0 | 157 | 2.282000 | EXT | Смещение кромок. Наружу. Аномалия находится на отводе. Величина смещения - 2.3 мм. |  | (c)
20741.150000 | 0.000000 | -0.031000 | -11.250000 | -11.281000 | -2051.000000 | -1578.000000 | -1764.000000 | 14.458126 |  | 1853 | Смещение кромок | GWAN |  | 04:42 | 05:58 | 05:28 | 0 | 575 | 4.313000 | EXT | Смещение кромок. Наружу. Величина смещения - 4.3 мм. |  | (c)
20752.400000 | 0.000000 | -0.021000 | -10.715000 | -10.736000 | 964.000000 | 1423.000000 | 1291.000000 | 23.098538 |  | 1854 | Смещение кромок | GWAN |  | 05:11 | 06:25 | 06:04 | 0 | 653 | 2.904000 | EXT | Смещение кромок. Вовнутрь. Величина смещения - 2.9 мм. |  | (c)
20763.115000 | 0.000000 | -0.016000 | -11.455000 | -11.471000 | -278.000000 | 167.000000 | -34.000000 | 0.000000 |  | 1855 | Смещение кромок | GWAN |  | 02:07 | 03:19 | 02:47 | 0 | 488 | 2.849000 | EXT | Смещение кромок. Вовнутрь. Аномалия находится на отводе. Величина смещения - 2.8 мм. |  | (c)
20763.115000 | 0.000000 | -0.006000 | -11.455000 | -11.461000 | 628.000000 | 794.000000 | 851.000000 | 628.000000 |  | 1855 | Смещение кромок | GWAN |  | 04:34 | 05:00 | 05:09 | 0 | 444 | 2.731000 | EXT | Смещение кромок. Вовнутрь. Аномалия находится на отводе. Величина смещения - 2.7 мм. |  | (c)
20763.115000 | 0.000000 | -0.036000 | -11.455000 | -11.491000 | -1555.000000 | -1248.000000 | -1380.000000 | 1204.000000 |  | 1855 | Смещение кромок | GWAN |  | 10:41 | 11:31 | 11:09 | 0 | 351 | 2.790000 | EXT | Смещение кромок. Наружу. Аномалия находится на отводе. Величина смещения - 2.8 мм. |  | (c)
20785.610000 | 0.000000 | -0.036000 | -11.460000 | -11.496000 | 701.000000 | 866.000000 | 887.000000 | 56.555508 |  | 1857 | Смещение кромок | GWAN |  | 02:59 | 03:26 | 03:29 | 0 | 372 | 3.024000 | EXT | Смещение кромок. Наружу. Величина смещения - 3 мм. Аномалия находится на упругопластическом изгибе: R=527 D, максимальное растяжение на 6.5 час. |  | (c)
20785.610000 | 0.000000 | -0.026000 | -11.460000 | -11.486000 | -2018.000000 | -1876.000000 | -1906.000000 | 26.196667 |  | 1857 | Смещение кромок | GWAN |  | 07:40 | 08:03 | 07:58 | 0 | 224 | 2.978000 | EXT | Смещение кромок. Наружу. Величина смещения - 3 мм. Аномалия находится на упругопластическом изгибе: R=527 D, максимальное растяжение на 6.5 час. |  | (c)
20785.610000 | 0.000000 | -0.046000 | -11.460000 | -11.506000 | -1550.000000 | -1222.000000 | -1352.000000 | 70.857594 |  | 1857 | Смещение кромок | GWAN |  | 08:56 | 09:49 | 09:28 | 0 | 395 | 3.231000 | EXT | Смещение кромок. Вовнутрь. Величина смещения - 3.2 мм. Аномалия находится на упругопластическом изгибе: R=527 D, максимальное растяжение на 6.5 час. |  | (c)
20797.070000 | 0.000000 | -0.026000 | -10.815000 | -10.841000 | 1460.000000 | 1748.000000 | 1678.000000 | 26.991878 |  | 1858 | Смещение кромок | GWAN |  | 01:48 | 02:34 | 02:23 | 0 | 436 | 3.397000 | EXT | Смещение кромок. Вовнутрь. Величина смещения - 3.4 мм. |  | (c)
20797.070000 | 0.000000 | -0.023000 | -10.815000 | -10.838000 | -934.000000 | -336.000000 | -443.000000 | 0.000000 |  | 1858 | Нарушение формы кольцевого шва | GWAN |  | 07:21 | 08:58 | 08:40 | 0 | 981 |  | EXT | Нарушение формы кольцевого шва |  | (c)
20819.395000 | 0.000000 | -0.031000 | -11.255000 | -11.286000 | 1229.000000 | 1429.000000 | 1381.000000 | 56.225951 |  | 1860 | Смещение кромок | GWAN |  | 02:43 | 03:16 | 03:08 | 0 | 305 | 3.057000 | EXT | Смещение кромок. Наружу. Величина смещения - 3.1 мм. |  | (c)
20819.395000 | 0.000000 | -0.026000 | -11.255000 | -11.281000 | -2129.000000 | -2079.000000 | -2030.000000 | 8.225360 |  | 1860 | Смещение кромок | GWAN |  | 05:42 | 05:49 | 05:57 | 0 | 197 | 4.491000 | EXT | Смещение кромок. Вовнутрь. Величина смещения - 4.5 мм. |  | (c)
20819.395000 | 0.000000 | -0.031000 | -11.255000 | -11.286000 | -964.000000 | -772.000000 | -689.000000 | 11.343168 |  | 1860 | Смещение кромок | GWAN |  | 08:49 | 09:20 | 09:34 | 0 | 549 | 3.637000 | EXT | Смещение кромок. Вовнутрь. Величина смещения - 3.6 мм. |  | (c)
20830.650000 | 0.000000 | -0.034000 | -11.080000 | -11.114000 | -539.000000 | -423.000000 | -321.000000 | 0.000000 |  | 1861а | Нарушение формы кольцевого шва | GWAN |  | 09:44 | 10:03 | 10:19 | 0 | 436 |  | EXT | Нарушение формы кольцевого шва |  | (c)
20834.739000 | 4.089000 | 4.081000 | -6.991000 | -6.999000 | -1413.000000 | -1335.000000 | -1344.000000 | 65.978207 | 4081.000000 | 1861а |  | GOUG | СIGR | 07:23 | 07:35 | 07:34 | 25 | 138 | 16.000000 | EXT | -. Задир. |  | (c)
20841.730000 | 0.000000 | -0.044000 | -11.635000 | -11.679000 | 59.000000 | 902.000000 | 646.000000 | 4.797269 |  | 1861б | Нарушение формы кольцевого шва | GWAN |  | 02:18 | 04:34 | 03:53 | 0 | 1172 |  | EXT | Нарушение формы кольцевого шва. Аномалия находится на упругопластическом изгибе: R=448 D, максимальное растяжение на 6.5 час. |  | (c)
20841.730000 | 0.000000 | -0.057000 | -11.635000 | -11.692000 | 1412.000000 | 1483.000000 | 1502.000000 | 44.121780 |  | 1861б | Нарушение формы кольцевого шва | GWAN |  | 05:56 | 06:08 | 06:11 | 0 | 181 |  | EXT | Нарушение формы кольцевого шва. Аномалия находится на упругопластическом изгибе: R=448 D, максимальное растяжение на 6.5 час. |  | (c)
20841.730000 | 0.000000 | -0.031000 | -11.635000 | -11.666000 | 1704.000000 | -2159.000000 | 2126.000000 | 0.000000 |  | 1861б | Смещение кромок | GWAN |  | 06:44 | 08:20 | 07:52 | 0 | 845 | 4.202000 | EXT | Смещение кромок. Наружу. Величина смещения - 4.2 мм. Аномалия находится на упругопластическом изгибе: R=448 D, максимальное растяжение на 6.5 час. |  | (c)
20853.365000 | 0.000000 | -0.012000 | -10.955000 | -10.967000 | -532.000000 | -54.000000 | -149.000000 | 0.000000 |  | 1863а | Нарушение формы кольцевого шва | GWAN |  | 05:24 | 06:41 | 06:26 | 0 | 765 |  | INT | Нарушение формы кольцевого шва |  | (c)
20853.365000 | 0.000000 | -0.046000 | -10.955000 | -11.001000 | 900.000000 | 1123.000000 | 1068.000000 | 900.000000 |  | 1863а | Смещение кромок | GWAN |  | 09:15 | 09:51 | 09:42 | 0 | 337 | 2.645000 | EXT | Смещение кромок. Вовнутрь. Величина смещения - 2.6 мм. |  | (c)
20865.817000 | 1.497000 | 1.471000 | -10.073000 | -10.099000 | 1518.000000 | 1619.000000 | 1597.000000 | 1518.000000 | 1471.000000 | 1864 |  | CORR | СIGR | 08:23 | 08:40 | 08:36 | 31 | 158 | 11.000000 | EXT | - |  | (c)
20868.365000 | 4.045000 | 4.005000 | -7.525000 | -7.565000 | 1150.000000 | 1277.000000 | 1252.000000 | 1150.000000 | 4005.000000 | 1864 |  | CORR | GENE | 07:24 | 07:44 | 07:40 | 73 | 205 | 10.000000 | EXT | - |  | (c)
20875.890000 | 0.000000 | -0.016000 | -9.300000 | -9.316000 | 596.000000 | 721.000000 | 672.000000 | 596.000000 |  | 1865 | Смещение кромок | GWAN |  | 06:31 | 06:51 | 06:43 | 0 | 151 | 2.461000 | EXT | Смещение кромок. Наружу. Величина смещения - 2.5 мм. |  | (c)
20875.890000 | 0.000000 | -0.031000 | -9.300000 | -9.331000 | 1128.000000 | 1224.000000 | 1213.000000 | 1128.000000 |  | 1865 | Смещение кромок | GWAN |  | 07:56 | 08:12 | 08:10 | 0 | 171 | 2.771000 | EXT | Смещение кромок. Вовнутрь. Величина смещения - 2.8 мм. |  | (c)
20875.890000 | 0.000000 | -0.041000 | -9.300000 | -9.341000 | 1473.000000 | 1543.000000 | 1585.000000 | 1473.000000 |  | 1865 | Смещение кромок | GWAN |  | 08:52 | 09:03 | 09:10 | 0 | 224 | 2.778000 | EXT | Смещение кромок. Наружу. Величина смещения - 2.8 мм. |  | (c)
20885.190000 | 0.000000 | -0.038000 | -11.695000 | -11.733000 | 759.000000 | 1454.000000 | 1194.000000 | 759.000000 |  | 1866 | Нарушение формы кольцевого шва | GWAN |  | 04:54 | 06:46 | 06:04 | 0 | 870 |  | EXT | Нарушение формы кольцевого шва |  | (c)
20885.190000 | 0.000000 | -0.051000 | -11.695000 | -11.746000 | 2126.000000 | -1993.000000 | -2021.000000 | 1708.000000 |  | 1866 | Нарушение формы кольцевого шва | GWAN |  | 08:35 | 09:30 | 09:25 | 0 | 627 |  | EXT | Нарушение формы кольцевого шва |  | (c)
20885.190000 | 0.000000 | -0.033000 | -11.695000 | -11.728000 | -1301.000000 | -811.000000 | -660.000000 | 19.000000 |  | 1866 | Нарушение формы кольцевого шва | GWAN |  | 11:22 | 00:41 | 01:05 | 0 | 1283 |  | EXT | Нарушение формы кольцевого шва |  | (c)
20920.045000 | 0.000000 | -0.041000 | -11.355000 | -11.396000 | 1108.000000 | 1215.000000 | 1286.000000 | 1108.000000 |  | 1869 | Смещение кромок | GWAN |  | 00:01 | 00:18 | 00:30 | 0 | 357 | 2.999000 | EXT | Смещение кромок. Вовнутрь. Аномалия находится на отводе. Величина смещения - 3 мм. |  | (c)
20920.045000 | 0.000000 | -0.031000 | -11.355000 | -11.386000 | 2191.000000 | -1983.000000 | -1903.000000 | 1535.000000 |  | 1869 | Смещение кромок | GWAN |  | 02:56 | 03:42 | 03:55 | 0 | 735 | 3.466000 | EXT | Смещение кромок. Наружу. Аномалия находится на отводе. Величина смещения - 3.5 мм. |  | (c)
20920.045000 | 0.000000 | -0.028000 | -11.355000 | -11.383000 | -1390.000000 | -825.000000 | -746.000000 | 102.000000 |  | 1869 | Нарушение формы кольцевого шва | GWAN |  | 05:17 | 06:49 | 07:01 | 0 | 1288 |  | EXT | Нарушение формы кольцевого шва. Аномалия находится на отводе. |  | (c)
20931.400000 | 0.000000 | -0.036000 | -11.185000 | -11.221000 | -1028.000000 | -211.000000 | -119.000000 | 0.000000 |  | 1870 | Нарушение формы кольцевого шва | GWAN |  | 07:54 | 10:06 | 10:21 | 0 | 1818 |  | EXT | Нарушение формы кольцевого шва. Аномалия находится на отводе. |  | (c)
20943.186000 | 0.601000 | 0.593000 | -10.904000 | -10.912000 | -1741.000000 | -1668.000000 | -1676.000000 | 1611.000000 | 593.000000 | 1871 |  | CORR | СIGR | 05:36 | 05:48 | 05:47 | 23 | 130 | 10.000000 | EXT | - |  | (c)
20945.214000 | 2.629000 | 2.407000 | -8.876000 | -9.098000 | -1678.000000 | -1466.000000 | -1419.000000 | 1161.000000 | 2407.000000 | 1871 |  | DENT |  | 05:46 | 06:20 | 06:28 | 338 | 517 | 0.492958 |  | - |  | (c)
20953.978000 | 11.393000 | 11.364000 | -0.112000 | -0.141000 | -1191.000000 | -1068.000000 | -1089.000000 | 988.000000 | 98.000000 | 1871 |  | CORR | СIGR | 07:05 | 07:25 | 07:21 | 43 | 203 | 11.000000 | EXT | - |  | (c)
20954.558000 | 0.468000 | 0.391000 | -11.212000 | -11.289000 | 87.000000 | 139.000000 | 137.000000 | 87.000000 | 391.000000 | 1872 |  | CORR | GENE | 02:58 | 03:06 | 03:06 | 245 | 100 | 11.000000 | EXT | -. Аномалия находится на отводе. |  | (c)
20957.652000 | 3.562000 | 3.544000 | -8.118000 | -8.136000 | 1473.000000 | 1563.000000 | 1544.000000 | 1473.000000 | 3544.000000 | 1872 |  | CORR | СIGR | 06:42 | 06:56 | 06:53 | 32 | 142 | 10.000000 | EXT | -. Аномалия находится на отводе. |  | (c)
20965.681000 | 11.591000 | 11.428000 | -0.089000 | -0.252000 | 1951.000000 | 1969.000000 | 1978.000000 | 1951.000000 | 31.000000 | 1872 |  | CORR | GENE | 07:59 | 08:02 | 08:03 | 221 | 54 | 10.000000 | EXT | -. Аномалия находится на отводе. |  | (c)
20965.770000 | 0.000000 | -0.021000 | -11.670000 | -11.691000 | -1525.000000 | -1249.000000 | -1304.000000 | 1083.000000 |  | 1873 | Смещение кромок | GWAN |  | 04:44 | 05:28 | 05:20 | 0 | 441 | 2.399000 | EXT | Смещение кромок. Вовнутрь. Аномалия находится на отводе. Величина смещения - 2.4 мм. |  | (c)
20965.770000 | 0.000000 | -0.026000 | -11.670000 | -11.696000 | -76.000000 | 110.000000 | 260.000000 | 0.000000 |  | 1873 | Смещение кромок | GWAN |  | 08:38 | 09:08 | 09:32 | 0 | 671 | 3.023000 | EXT | Смещение кромок. Вовнутрь. Аномалия находится на отводе. Величина смещения - 3 мм. |  | (c)
20965.770000 | 0.000000 | -0.031000 | -11.670000 | -11.701000 | 1083.000000 | 1185.000000 | 1278.000000 | 1083.000000 |  | 1873 | Смещение кромок | GWAN |  | 11:45 | 00:01 | 00:16 | 0 | 389 | 2.658000 | EXT | Смещение кромок. Вовнутрь. Аномалия находится на отводе. Величина смещения - 2.7 мм. |  | (c)
20966.117000 | 0.347000 | 0.024000 | -11.323000 | -11.646000 | -405.000000 | -392.000000 | -363.000000 | 322.000000 | 24.000000 | 1873 |  | CORR | GENE | 07:45 | 07:47 | 07:51 | 539 | 83 | 10.000000 | EXT | -. Аномалия находится на отводе. |  | (c)
20966.982000 | 1.212000 | 1.197000 | -10.458000 | -10.473000 | -534.000000 | -465.000000 | -475.000000 | 416.000000 | 1197.000000 | 1873 |  | CORR | СIGR | 07:24 | 07:35 | 07:33 | 29 | 118 | 10.000000 | EXT | -. Аномалия находится на отводе. |  | (c)
20967.128000 | 1.358000 | 1.343000 | -10.312000 | -10.327000 | -512.000000 | -448.000000 | -468.000000 | 424.000000 | 1343.000000 | 1873 |  | CORR | СIGR | 07:27 | 07:38 | 07:34 | 25 | 88 | 10.000000 | EXT | -. Аномалия находится на отводе. |  | (c)
20967.204000 | 1.434000 | 1.364000 | -10.236000 | -10.306000 | -1649.000000 | -1639.000000 | -1639.000000 | 1629.000000 | 1364.000000 | 1873 |  | CORR | AXGR | 04:24 | 04:25 | 04:26 | 152 | 21 | 11.000000 | EXT | -. Аномалия находится на отводе. |  | (c)
20967.355000 | 1.585000 | 1.502000 | -10.085000 | -10.168000 | -293.000000 | -282.000000 | -283.000000 | 272.000000 | 1502.000000 | 1873 |  | CORR | AXGR | 08:03 | 08:05 | 08:04 | 112 | 21 | 11.000000 | EXT | -. Аномалия находится на отводе. |  | (c)
20967.485000 | 1.715000 | 1.645000 | -9.955000 | -10.025000 | -412.000000 | -398.000000 | -399.000000 | 386.000000 | 1645.000000 | 1873 |  | CORR | AXGR | 07:44 | 07:46 | 07:46 | 114 | 26 | 10.000000 | EXT | -. Аномалия находится на отводе. |  | (c)
20967.496000 | 1.726000 | 1.651000 | -9.944000 | -10.019000 | -208.000000 | -195.000000 | -195.000000 | 183.000000 | 1651.000000 | 1873 |  | CORR | AXGR | 08:17 | 08:19 | 08:19 | 123 | 24 | 12.000000 | EXT | -. Аномалия находится на отводе. |  | (c)
20967.745000 | 1.975000 | 1.901000 | -9.695000 | -9.769000 | -228.000000 | -216.000000 | -215.000000 | 202.000000 | 1901.000000 | 1873 |  | CORR | AXGR | 08:13 | 08:15 | 08:15 | 172 | 26 | 11.000000 | EXT | -. Аномалия находится на отводе. |  | (c)
20967.904000 | 2.134000 | 2.087000 | -9.536000 | -9.583000 | -337.000000 | -329.000000 | -321.000000 | 306.000000 | 2087.000000 | 1873 |  | CORR | AXGR | 07:56 | 07:57 | 07:58 | 122 | 31 | 11.000000 | EXT | -. Аномалия находится на отводе. |  | (c)
20969.546000 | 3.776000 | 3.765000 | -7.894000 | -7.905000 | -486.000000 | -411.000000 | -428.000000 | 370.000000 | 3765.000000 | 1873 |  | CORR | СIGR | 07:32 | 07:44 | 07:41 | 24 | 116 | 11.000000 | EXT | -. Аномалия находится на отводе. |  | (c)
20970.916000 | 5.146000 | 5.135000 | -6.524000 | -6.535000 | -668.000000 | -593.000000 | -600.000000 | 532.000000 | 5135.000000 | 1873 |  | CORR | СIGR | 07:02 | 07:14 | 07:13 | 39 | 136 | 10.000000 | EXT | -. Аномалия находится на отводе. |  | (c)
20973.732000 | 7.962000 | 7.954000 | -3.708000 | -3.716000 | -1868.000000 | -1773.000000 | -1779.000000 | 1689.000000 | 3689.000000 | 1873 |  | CORR | СIGR | 03:49 | 04:04 | 04:03 | 27 | 179 | 10.000000 | EXT | -. Аномалия находится на отводе. |  | (c)
20974.580000 | 8.810000 | 8.797000 | -2.860000 | -2.873000 | -336.000000 | -317.000000 | -320.000000 | 303.000000 | 2848.000000 | 1873 |  | CORR | PITT | 07:56 | 07:59 | 07:58 | 25 | 32 | 16.000000 | EXT | -. Аномалия находится на отводе. |  | (c)
20977.440000 | 0.000000 | -0.056000 | -11.260000 | -11.316000 | -2110.000000 | -1942.000000 | -1856.000000 | 1602.000000 |  | 1874 | Смещение кромок | GWAN |  | 03:28 | 03:55 | 04:09 | 0 | 508 | 2.354000 | EXT | Смещение кромок. Наружу. Аномалия находится на отводе. Величина смещения - 2.4 мм. |  | (c)
20988.700000 | 0.000000 | -0.036000 | -11.195000 | -11.231000 | 1278.000000 | 1362.000000 | 1372.000000 | 61.651293 |  | 1875 | Смещение кромок | GWAN |  | 00:35 | 00:48 | 00:50 | 0 | 189 | 2.345000 | EXT | Смещение кромок. Вовнутрь. Аномалия находится на отводе. Величина смещения - 2.3 мм. |  | (c)
20988.700000 | 0.000000 | -0.066000 | -11.195000 | -11.261000 | -1899.000000 | -1822.000000 | -1690.000000 | 26.722835 |  | 1875 | Смещение кромок | GWAN |  | 04:02 | 04:15 | 04:36 | 0 | 418 | 2.841000 | EXT | Смещение кромок. Наружу. Аномалия находится на отводе. Величина смещения - 2.8 мм. |  | (c)
20988.700000 | 0.000000 | -0.051000 | -11.195000 | -11.246000 | -648.000000 | -509.000000 | -423.000000 | 0.000000 |  | 1875 | Смещение кромок | GWAN |  | 07:24 | 07:47 | 08:01 | 0 | 450 | 3.034000 | EXT | Смещение кромок. Наружу. Аномалия находится на отводе. Величина смещения - 3 мм. |  | (c)
20988.700000 | 0.000000 | -0.031000 | -11.195000 | -11.226000 | 212.000000 | 365.000000 | 366.000000 | 29.515158 |  | 1875 | Смещение кромок | GWAN |  | 09:43 | 10:08 | 10:08 | 0 | 308 | 2.385000 | EXT | Смещение кромок. Вовнутрь. Аномалия находится на отводе. Величина смещения - 2.4 мм. |  | (c)
20999.895000 | 0.000000 | -0.028000 | -11.315000 | -11.343000 | 113.000000 | 825.000000 | 935.000000 | 0.000000 |  | 1876 | Нарушение формы кольцевого шва | GWAN |  | 02:58 | 04:52 | 05:10 | 0 | 1643 |  | EXT | Нарушение формы кольцевого шва. Аномалия находится на отводе. |  | (c)
20999.895000 | 0.000000 | -0.040000 | -11.315000 | -11.355000 | 1968.000000 | -1618.000000 | -1978.000000 | 20.380111 |  | 1876 | Нарушение формы кольцевого шва | GWAN |  | 07:57 | 10:18 | 09:20 | 0 | 1031 |  | EXT | Нарушение формы кольцевого шва. Аномалия находится на отводе. |  | (c)
20999.895000 | 0.000000 | -0.043000 | -11.315000 | -11.358000 | -1134.000000 | -527.000000 | -665.000000 | 15.764869 |  | 1876 | Нарушение формы кольцевого шва | GWAN |  | 11:36 | 01:14 | 00:52 | 0 | 938 |  | EXT | Нарушение формы кольцевого шва. Аномалия находится на отводе. |  | (c)
21008.051000 | 8.156000 | 8.106000 | -3.159000 | -3.209000 | 1404.000000 | 1532.000000 | 1572.000000 | 26.014803 | 3150.000000 | 1876 |  | CORR | GENE | 06:26 | 06:46 | 06:53 | 59 | 336 | 10.000000 | EXT | -. Аномалия находится на отводе. |  | (c)
21008.301000 | 8.406000 | 8.347000 | -2.909000 | -2.968000 | 1305.000000 | 1590.000000 | 1552.000000 | 14.878441 | 2890.000000 | 1876 |  | CORR | GENE | 06:10 | 06:56 | 06:50 | 78 | 494 | 10.000000 | EXT | -. Аномалия находится на отводе. |  | (c)
21011.210000 | 0.000000 | -0.006000 | -11.627000 | -11.633000 | -1519.000000 | -1324.000000 | -1340.000000 | 1162.000000 |  | 1877а | Смещение кромок | GWAN |  | 04:53 | 05:25 | 05:22 | 0 | 357 | 3.310000 | EXT | Смещение кромок. Вовнутрь. Аномалия находится на отводе. Величина смещения - 3.3 мм. |  | (c)
21011.210000 | 0.000000 | -0.031000 | -11.627000 | -11.658000 | -1098.000000 | -1076.000000 | -893.000000 | 689.000000 |  | 1877а | Нарушение формы кольцевого шва | GWAN |  | 06:01 | 06:05 | 06:34 | 0 | 410 |  | EXT | Нарушение формы кольцевого шва. Аномалия находится на отводе. |  | (c)
21011.210000 | 0.000000 | -0.021000 | -11.627000 | -11.648000 | 279.000000 | 456.000000 | 421.000000 | 279.000000 |  | 1877а | Смещение кромок | GWAN |  | 09:43 | 10:12 | 10:06 | 0 | 285 | 2.886000 | EXT | Смещение кромок. Вовнутрь. Аномалия находится на отводе. Величина смещения - 2.9 мм. |  | (c)
21034.858000 | 0.000000 | -0.059000 | -12.166000 | -12.225000 | 1831.000000 | 1958.000000 | 1966.000000 | 1831.000000 |  | 1879а | Нарушение формы кольцевого шва | GWAN |  | 00:21 | 00:42 | 00:43 | 0 | 271 |  | EXT | Нарушение формы кольцевого шва. Аномалия находится на упругопластическом изгибе: R=344 D, максимальное растяжение на 5.7 час. |  | (c)
21090.395000 | 0.000000 | -0.036000 | -11.250000 | -11.286000 | 1360.000000 | 1468.000000 | 1492.000000 | 48.896356 |  | 1884 | Смещение кромок | GWAN |  | 01:40 | 01:57 | 02:01 | 0 | 264 | 3.941000 | EXT | Смещение кромок. Наружу. Величина смещения - 3.9 мм. |  | (c)
21090.395000 | 0.000000 | -0.046000 | -11.250000 | -11.296000 | -860.000000 | -209.000000 | -531.000000 | 0.000000 |  | 1884 | Нарушение формы кольцевого шва | GWAN |  | 07:42 | 09:27 | 08:35 | 0 | 660 |  | EXT | Нарушение формы кольцевого шва |  | (c)
21101.645000 | 0.000000 | -0.021000 | -11.560000 | -11.581000 | -1766.000000 | -1586.000000 | -1562.000000 | 1357.000000 |  | 1885 | Смещение кромок | GWAN |  | 04:38 | 05:07 | 05:11 | 0 | 410 | 3.626000 | EXT | Смещение кромок. Вовнутрь. Величина смещения - 3.6 мм. |  | (c)
21101.645000 | 0.000000 | -0.021000 | -11.560000 | -11.581000 | -634.000000 | -274.000000 | -295.000000 | 0.000000 |  | 1885 | Смещение кромок | GWAN |  | 07:41 | 08:39 | 08:35 | 0 | 677 | 2.497000 | EXT | Смещение кромок. Вовнутрь. Величина смещения - 2.5 мм. |  | (c)
21101.645000 | 0.000000 | -0.057000 | -11.560000 | -11.617000 | 284.000000 | 597.000000 | 570.000000 | 284.000000 |  | 1885 | Нарушение формы кольцевого шва | GWAN |  | 10:09 | 10:59 | 10:55 | 0 | 573 |  | EXT | Нарушение формы кольцевого шва |  | (c)
21124.895000 | 0.000000 | -0.021000 | -11.585000 | -11.606000 | 876.000000 | 923.000000 | 936.000000 | 876.000000 |  | 1887 | Смещение кромок | GWAN |  | 09:25 | 09:32 | 09:34 | 0 | 119 | 2.302000 | EXT | Смещение кромок. Наружу. Величина смещения - 2.3 мм. Аномалия находится на упругопластическом изгибе: R=446 D, максимальное растяжение на 0.1 час. |  | (c)
21136.480000 | 0.000000 | -0.051000 | -11.040000 | -11.091000 | -429.000000 | -331.000000 | -355.000000 | 22.671172 |  | 1888 | Смещение кромок | GWAN |  | 01:14 | 01:29 | 01:25 | 0 | 148 | 2.638000 | EXT | Смещение кромок. Наружу. Величина смещения - 2.6 мм. Аномалия находится на упругопластическом изгибе: R=513 D, максимальное растяжение на 0.2 час. |  | (c)
21136.480000 | 0.000000 | -0.066000 | -11.040000 | -11.106000 | 201.000000 | 355.000000 | 410.000000 | 16.245603 |  | 1888 | Смещение кромок | GWAN |  | 02:55 | 03:20 | 03:29 | 0 | 418 | 3.658000 | EXT | Смещение кромок. Наружу. Величина смещения - 3.7 мм. Аномалия находится на упругопластическом изгибе: R=513 D, максимальное растяжение на 0.2 час. |  | (c)
21162.798000 | 3.608000 | 3.578000 | -8.067000 | -8.097000 | -1882.000000 | -1694.000000 | -1728.000000 | 1574.000000 | 3578.000000 | 1890 |  | CORR | GENE | 08:04 | 08:35 | 08:29 | 54 | 308 | 10.000000 | EXT | - |  | (c)
21185.449000 | 3.134000 | 3.119000 | -8.181000 | -8.196000 | 1831.000000 | 1883.000000 | 1878.000000 | 1831.000000 | 3119.000000 | 1892 |  | CORR | СIGR | 07:49 | 07:57 | 07:57 | 30 | 95 | 10.000000 | EXT | - |  | (c)
21196.233000 | 2.603000 | 2.557000 | -9.030000 | -9.076000 | -894.000000 | -403.000000 | -464.000000 | 35.000000 | 2557.000000 | 1893а |  | CORR | GENE | 04:02 | 05:21 | 05:12 | 89 | 858 | 10.000000 | EXT | - |  | (c)
21196.904000 | 3.274000 | 3.263000 | -8.359000 | -8.370000 | 557.000000 | 626.000000 | 631.000000 | 557.000000 | 3263.000000 | 1893а |  | CORR | СIGR | 07:56 | 08:08 | 08:08 | 36 | 148 | 11.000000 | EXT | - |  | (c)
21201.307000 | 7.677000 | 7.595000 | -3.956000 | -4.038000 | 12.000000 | 18.000000 | 25.000000 | 12.000000 | 3877.000000 | 1893а |  | CORR | AXGR | 06:28 | 06:29 | 06:31 | 161 | 27 | 11.000000 | EXT | -. Аномалия находится на упругопластическом изгибе: R=387 D, максимальное растяжение на 5.6 час. |  | (c)
21201.437000 | 7.807000 | 7.786000 | -3.826000 | -3.847000 | 122.000000 | 234.000000 | 262.000000 | 122.000000 | 3808.000000 | 1893а |  | CORR | СIGR | 06:46 | 07:04 | 07:09 | 39 | 281 | 11.000000 | EXT | -. Аномалия находится на упругопластическом изгибе: R=376 D, максимальное растяжение на 5.6 час. |  | (c)
21204.428000 | 10.798000 | 10.778000 | -0.835000 | -0.855000 | -501.000000 | -441.000000 | -438.000000 | 374.000000 | 819.000000 | 1893а |  | CORR | СIGR | 05:06 | 05:15 | 05:16 | 36 | 127 | 12.000000 | EXT | -. Аномалия находится на упругопластическом изгибе: R=300 D, максимальное растяжение на 5.7 час. |  | (c)
21205.263000 | 0.000000 | -0.042000 | -12.106000 | -12.148000 | -463.000000 | -210.000000 | -115.000000 | 0.000000 |  | 1893б | Нарушение формы кольцевого шва | GWAN |  | 01:15 | 01:56 | 02:11 | 0 | 695 |  | EXT | Нарушение формы кольцевого шва. Аномалия находится на упругопластическом изгибе: R=290 D, максимальное растяжение на 5.7 час. |  | (c)
21217.369000 | 0.000000 | -0.056000 | -9.098000 | -9.154000 | 1350.000000 | 1544.000000 | 1533.000000 | 1350.000000 |  | 1895а | Смещение кромок | GWAN |  | 01:02 | 01:33 | 01:32 | 0 | 366 | 3.341000 | EXT | Смещение кромок. Вовнутрь. Величина смещения - 3.3 мм. Аномалия находится на упругопластическом изгибе: R=287 D, максимальное растяжение на 5.9 час. |  | (c)
21228.916000 | 0.000000 | -0.050000 | -9.873000 | -9.923000 | -1079.000000 | -824.000000 | -720.000000 | 362.000000 |  | 1896а | Смещение кромок | GWAN |  | 00:24 | 01:05 | 01:22 | 0 | 717 | 3.605000 | EXT | Смещение кромок. Вовнутрь. Величина смещения - 3.6 мм. Аномалия находится на упругопластическом изгибе: R=369 D, максимальное растяжение на 6.1 час. |  | (c)
21262.150000 | 0.000000 | -0.056000 | -10.935000 | -10.991000 | -1583.000000 | -1179.000000 | -1360.000000 | 70.246170 |  | 1899 | Нарушение формы кольцевого шва | GWAN |  | 10:24 | 11:29 | 11:00 | 0 | 446 |  | EXT | Нарушение формы кольцевого шва |  | (c)
21262.150000 | 0.000000 | -0.056000 | -10.935000 | -10.991000 | -1060.000000 | -723.000000 | -604.000000 | 11.923054 |  | 1899 | Смещение кромок | GWAN |  | 11:48 | 00:43 | 01:02 | 0 | 912 | 2.625000 | EXT | Смещение кромок. Наружу. Величина смещения - 2.6 мм. |  | (c)
21290.992000 | 7.162000 | 7.099000 | -4.283000 | -4.346000 | -77.000000 | -65.000000 | -61.000000 | 46.000000 | 4097.000000 | 1902 |  | CORR | AXGR | 07:08 | 07:10 | 07:10 | 249 | 31 | 10.000000 | EXT | - |  | (c)
21291.417000 | 7.587000 | 7.576000 | -3.858000 | -3.869000 | -141.000000 | -104.000000 | -102.000000 | 63.000000 | 3848.000000 | 1902 |  | CORR | СIGR | 06:57 | 07:03 | 07:04 | 21 | 78 | 10.000000 | EXT | - |  | (c)
21295.275000 | 0.000000 | -0.011000 | -11.655000 | -11.666000 | -162.000000 | -23.000000 | 57.000000 | 0.000000 |  | 1903 | Смещение кромок | GWAN |  | 04:08 | 04:30 | 04:43 | 0 | 439 | 3.869000 | EXT | Смещение кромок. Вовнутрь. Величина смещения - 3.9 мм. |  | (c)
21295.275000 | 0.000000 | -0.036000 | -11.655000 | -11.691000 | 1052.000000 | 1502.000000 | 1475.000000 | 1052.000000 |  | 1903 | Смещение кромок | GWAN |  | 07:24 | 08:36 | 08:32 | 0 | 845 | 2.817000 | EXT | Смещение кромок. Вовнутрь. Величина смещения - 2.8 мм. |  | (c)
21368.660000 | 6.920000 | 6.755000 | -4.470000 | -4.635000 | 2189.000000 | 2205.000000 | 2204.000000 | 0.000000 | 3970.000000 | 1909 |  | CORR | AXGR | 07:36 | 07:38 | 07:38 | 665 | 29 | 13.000000 | EXT | - |  | (c)
21375.159000 | 2.029000 | 2.012000 | -7.256000 | -7.273000 | 2060.000000 | 2060.000000 | 2110.000000 | 2060.000000 | 2012.000000 | 1910 |  | GOUG | СIGR | 03:42 | 03:42 | 03:50 | 42 | 102 | 5.000000 | EXT | -. Задир. |  | (c)
21375.489000 | 2.359000 | 2.318000 | -6.926000 | -6.967000 | 2135.000000 | 2176.000000 | 2175.000000 | 2135.000000 | 2318.000000 | 1910 |  | GOUG | PITT | 03:54 | 04:01 | 04:01 | 42 | 79 | 6.000000 | EXT | -. Задир. |  | (c)
21375.570000 | 2.440000 | 2.364000 | -6.845000 | -6.921000 | -2217.000000 | -2116.000000 | -2151.000000 | 2084.000000 | 2364.000000 | 1910 |  | DENT |  | 04:12 | 04:28 | 04:23 | 159 | 133 | 0.633803 |  | -. Аномалия находится вблизи дефекта потери металла. |  | (c)
21375.574000 | 2.444000 | 2.399000 | -6.841000 | -6.886000 | 2226.000000 | -2220.000000 | -2149.000000 | 2064.000000 | 2399.000000 | 1910 |  | GOUG | GENE | 04:09 | 04:11 | 04:23 | 64 | 171 | 7.000000 | EXT | -. Задир. |  | (c)
21375.813000 | 2.683000 | 2.673000 | -6.602000 | -6.612000 | -2186.000000 | -2146.000000 | -2146.000000 | 2106.000000 | 2673.000000 | 1910 |  | GOUG | СIGR | 04:17 | 04:23 | 04:23 | 28 | 79 | 10.000000 | EXT | -. Задир. |  | (c)
21375.927000 | 2.797000 | 2.778000 | -6.488000 | -6.507000 | -2191.000000 | -2149.000000 | -2145.000000 | 2099.000000 | 2778.000000 | 1910 |  | GOUG | СIGR | 04:16 | 04:23 | 04:23 | 38 | 92 | 7.000000 | EXT | -. Задир. |  | (c)
21376.161000 | 3.031000 | 3.017000 | -6.254000 | -6.268000 | -2184.000000 | -2145.000000 | -2129.000000 | 2074.000000 | 3017.000000 | 1910 |  | GOUG | СIGR | 04:17 | 04:24 | 04:26 | 32 | 110 | 9.000000 | EXT | -. Задир. |  | (c)
21404.900000 | 0.000000 | -0.017000 | -11.425000 | -11.442000 | -737.000000 | 317.000000 | 65.000000 | 0.000000 |  | 1913 | Нарушение формы кольцевого шва | GWAN |  | 03:10 | 06:00 | 05:19 | 0 | 1605 |  | EXT | Нарушение формы кольцевого шва |  | (c)
21416.325000 | 0.000000 | -0.011000 | -11.405000 | -11.416000 | -1351.000000 | -1229.000000 | -1243.000000 | 70.988204 |  | 1914 | Смещение кромок | GWAN |  | 05:33 | 05:53 | 05:51 | 0 | 215 | 4.938000 | EXT | Смещение кромок. Наружу. Величина смещения - 4.9 мм. |  | (c)
21416.325000 | 0.000000 | -0.021000 | -11.405000 | -11.426000 | -1089.000000 | -988.000000 | -941.000000 | 52.054330 |  | 1914 | Смещение кромок | GWAN |  | 06:15 | 06:32 | 06:39 | 0 | 296 | 3.130000 | EXT | Смещение кромок. Вовнутрь. Величина смещения - 3.1 мм. |  | (c)
21496.165000 | 0.000000 | -0.021000 | -11.490000 | -11.511000 | 1826.000000 | 2041.000000 | 2109.000000 | 1826.000000 |  | 1921 | Смещение кромок | GWAN |  | 04:28 | 05:03 | 05:14 | 0 | 566 | 3.646000 | EXT | Смещение кромок. Вовнутрь. Величина смещения - 3.6 мм. |  | (c)
21496.165000 | 0.000000 | -0.026000 | -11.490000 | -11.516000 | -1706.000000 | -1523.000000 | -1578.000000 | 1450.000000 |  | 1921 | Смещение кромок | GWAN |  | 06:58 | 07:27 | 07:19 | 0 | 256 | 3.338000 | EXT | Смещение кромок. Вовнутрь. Величина смещения - 3.3 мм. |  | (c)
21496.165000 | 0.000000 | -0.036000 | -11.490000 | -11.526000 | -1322.000000 | -1029.000000 | -930.000000 | 538.000000 |  | 1921 | Смещение кромок | GWAN |  | 08:00 | 08:47 | 09:03 | 0 | 784 | 3.589000 | EXT | Смещение кромок. Вовнутрь. Величина смещения - 3.6 мм. |  | (c)
21527.801000 | 8.856000 | 8.576000 | -2.649000 | -2.929000 | -150.000000 | -29.000000 | 120.000000 | 0.000000 | 2460.000000 | 1923 |  | DENT |  | 05:47 | 06:06 | 06:30 | 469 | 540 | 0.352113 |  | -. Аномалия находится вблизи продольного шва. |  | (c)
21587.864000 | 0.334000 | 0.215000 | -11.336000 | -11.455000 | 595.000000 | 783.000000 | 737.000000 | 595.000000 | 215.000000 | 1929 |  | DENT |  | 05:43 | 06:14 | 06:06 | 273 | 285 | 0.352113 |  | - |  | (c)
21621.689000 | 10.834000 | 10.339000 | -0.271000 | -0.766000 | 11.000000 | 43.000000 | 34.000000 | 11.000000 | 197.000000 | 1931 |  | CORR | GENE | 06:16 | 06:21 | 06:20 | 569 | 46 | 12.000000 | EXT | - |  | (c)
21621.960000 | 0.000000 | -0.033000 | -11.350000 | -11.383000 | 25.000000 | 966.000000 | 562.000000 | 1.988123 |  | 1932 | Нарушение формы кольцевого шва | GWAN |  | 01:35 | 04:06 | 03:01 | 0 | 1075 |  | EXT | Нарушение формы кольцевого шва |  | (c)
21621.960000 | 0.000000 | -0.031000 | -11.350000 | -11.381000 | 2142.000000 | -2148.000000 | -2172.000000 | 4.686582 |  | 1932 | Смещение кромок | GWAN |  | 07:16 | 07:44 | 07:40 | 0 | 293 | 3.538000 | EXT | Смещение кромок. Наружу. Величина смещения - 3.5 мм. |  | (c)
21621.960000 | 0.000000 | -0.041000 | -11.350000 | -11.391000 | -1567.000000 | -1451.000000 | -1442.000000 | 63.640335 |  | 1932 | Смещение кромок | GWAN |  | 09:18 | 09:36 | 09:38 | 0 | 250 | 3.575000 | EXT | Смещение кромок. Вовнутрь. Величина смещения - 3.6 мм. |  | (c)
21621.960000 | 0.000000 | -0.051000 | -11.350000 | -11.401000 | -980.000000 | -803.000000 | -848.000000 | 57.762052 |  | 1932 | Смещение кромок | GWAN |  | 10:52 | 11:21 | 11:14 | 0 | 264 | 2.501000 | EXT | Смещение кромок. Наружу. Величина смещения - 2.5 мм. |  | (c)
21701.270000 | 0.000000 | -0.021000 | -11.615000 | -11.636000 | -1604.000000 | -1471.000000 | -1452.000000 | 1299.000000 |  | 1939 | Смещение кромок | GWAN |  | 04:02 | 04:24 | 04:27 | 0 | 305 | 3.539000 | EXT | Смещение кромок. Вовнутрь. Величина смещения - 3.5 мм. |  | (c)
21701.270000 | 0.000000 | -0.016000 | -11.615000 | -11.631000 | -983.000000 | -899.000000 | -782.000000 | 582.000000 |  | 1939 | Смещение кромок | GWAN |  | 05:42 | 05:56 | 06:15 | 0 | 401 | 3.252000 | EXT | Смещение кромок. Вовнутрь. Величина смещения - 3.3 мм. |  | (c)
21758.046000 | 0.201000 | 0.070000 | -11.169000 | -11.300000 | 1546.000000 | 1596.000000 | 1581.000000 | 46.798823 | 70.000000 | 1944 |  | CORR | GENE | 05:49 | 05:57 | 05:54 | 217 | 70 | 10.000000 | EXT | - |  | (c)
21758.431000 | 0.586000 | 0.566000 | -10.784000 | -10.804000 | 1477.000000 | 1540.000000 | 1534.000000 | 46.986954 | 566.000000 | 1944 |  | CORR | СIGR | 05:37 | 05:48 | 05:47 | 28 | 114 | 13.000000 | EXT | - |  | (c)
21758.637000 | 0.792000 | 0.778000 | -10.578000 | -10.592000 | 1293.000000 | 1408.000000 | 1376.000000 | 55.662019 | 778.000000 | 1944 |  | CORR | СIGR | 05:08 | 05:26 | 05:21 | 33 | 165 | 15.000000 | EXT | - |  | (c)
21778.681000 | 9.466000 | 9.449000 | -1.964000 | -1.981000 | -745.000000 | -653.000000 | -659.000000 | 573.000000 | 1957.000000 | 1945 |  | CORR | СIGR | 06:12 | 06:27 | 06:26 | 24 | 172 | 10.000000 | EXT | - |  | (c)
21799.276000 | 7.261000 | 7.112000 | -4.059000 | -4.208000 | 1559.000000 | 1875.000000 | 1773.000000 | 2.365212 | 3971.000000 | 1947 |  | DENT |  | 05:49 | 06:40 | 06:24 | 237 | 428 | 0.281690 |  | - |  | (c)
21799.768000 | 7.753000 | 7.532000 | -3.567000 | -3.788000 | 1718.000000 | 1751.000000 | 1747.000000 | 34.352831 | 3468.000000 | 1947 |  | SCC | GENE | 06:15 | 06:20 | 06:19 | 320 | 58 | 28.000000 | EXT | - |  | (b)
21801.920000 | 9.905000 | 9.767000 | -1.415000 | -1.553000 | 1342.000000 | 1585.000000 | 1536.000000 | 24.774397 | 1316.000000 | 1947 |  | DENT |  | 05:14 | 05:53 | 05:45 | 237 | 388 | 0.352113 |  | - |  | (c)
21803.335000 | 0.000000 | -0.031000 | -11.350000 | -11.381000 | 1418.000000 | 1889.000000 | 1701.000000 | 0.000000 |  | 1948 | Нарушение формы кольцевого шва | GWAN |  | 04:44 | 06:00 | 05:29 | 0 | 566 |  | EXT | Нарушение формы кольцевого шва |  | (c)
21803.335000 | 0.000000 | -0.043000 | -11.350000 | -11.393000 | -1819.000000 | -1578.000000 | -1370.000000 | 69.479459 |  | 1948 | Нарушение формы кольцевого шва | GWAN |  | 08:01 | 08:40 | 09:14 | 0 | 899 |  | EXT | Нарушение формы кольцевого шва |  | (c)
21814.685000 | 0.000000 | -0.036000 | -11.240000 | -11.276000 | 51.000000 | 272.000000 | 366.000000 | 4.139844 |  | 1949 | Смещение кромок | GWAN |  | 02:08 | 02:43 | 02:58 | 0 | 630 | 3.687000 | EXT | Смещение кромок. Вовнутрь. Величина смещения - 3.7 мм. |  | (c)
21815.877000 | 1.192000 | 1.117000 | -10.048000 | -10.123000 | 2201.000000 | 2220.000000 | 2216.000000 | 0.000000 | 1117.000000 | 1949 |  | CORR | AXGR | 07:55 | 07:58 | 07:57 | 189 | 30 | 10.000000 | EXT | - |  | (c)
21821.061000 | 6.376000 | 6.350000 | -4.864000 | -4.890000 | 1603.000000 | 1847.000000 | 1801.000000 | 2.617655 | 4806.000000 | 1949 |  | CORR | GENE | 06:18 | 06:57 | 06:50 | 84 | 397 | 12.000000 | EXT | - |  | (c)
21825.925000 | 0.000000 | -0.021000 | -11.005000 | -11.026000 | 1921.000000 | -1857.000000 | -2089.000000 | 11.387238 |  | 1950 | Смещение кромок | GWAN |  | 08:08 | 09:58 | 09:20 | 0 | 900 | 4.176000 | EXT | Смещение кромок. Вовнутрь. Величина смещения - 4.2 мм. |  | (c)
21825.925000 | 0.000000 | -0.053000 | -11.005000 | -11.058000 | 1950.000000 | -1835.000000 | -2106.000000 | 10.069944 |  | 1950 | Вышлифовка на шве | GWAN |  | 08:12 | 10:01 | 09:18 | 83 | 810 | 12.000000 | EXT | Вышлифовка на шве |  | (c)
21836.489000 | 10.564000 | 10.395000 | -0.441000 | -0.610000 | 612.000000 | 638.000000 | 630.000000 | 49.412313 | 385.000000 | 1950 |  | CORR | AXGR | 04:36 | 04:41 | 04:39 | 225 | 36 | 10.000000 | EXT | - |  | (c)
21843.899000 | 6.969000 | 6.007000 | -4.001000 | -4.963000 | 2186.000000 | 2221.000000 | 2209.000000 | 0.000000 | 3800.000000 | 1951 |  | CORR | GENE | 06:52 | 06:58 | 06:56 | 1163 | 48 | 10.000000 | EXT | - |  | (c)
21859.005000 | 0.000000 | -0.046000 | -11.220000 | -11.266000 | 728.000000 | 812.000000 | 882.000000 | 58.764496 |  | 1952б | Смещение кромок | GWAN |  | 03:21 | 03:35 | 03:46 | 0 | 308 | 2.577000 | EXT | Смещение кромок. Вовнутрь. Величина смещения - 2.6 мм. Аномалия находится на упругопластическом изгибе: R=635 D, максимальное растяжение на 6.1 час. |  | (c)
21859.005000 | 0.000000 | -0.036000 | -11.220000 | -11.256000 | 1753.000000 | -1921.000000 | -2195.000000 | 2.862374 |  | 1952б | Смещение кромок | GWAN |  | 06:07 | 08:14 | 07:29 | 0 | 1025 | 3.343000 | EXT | Смещение кромок. Наружу. Величина смещения - 3.3 мм. Аномалия находится на упругопластическом изгибе: R=635 D, максимальное растяжение на 6.1 час. |  | (c)
21859.005000 | 0.000000 | -0.056000 | -11.220000 | -11.276000 | -1456.000000 | -1357.000000 | -1315.000000 | 73.881766 |  | 1952б | Смещение кромок | GWAN |  | 09:29 | 09:44 | 09:51 | 0 | 282 | 3.428000 | EXT | Смещение кромок. Наружу. Величина смещения - 3.4 мм. Аномалия находится на упругопластическом изгибе: R=635 D, максимальное растяжение на 6.1 час. |  | (c)
21870.225000 | 0.000000 | -0.016000 | -10.740000 | -10.756000 | 2220.000000 | -2029.000000 | -2065.000000 | 0.000000 |  | 1954а | Смещение кромок | GWAN |  | 03:40 | 04:15 | 04:09 | 0 | 351 | 3.231000 | EXT | Смещение кромок. Вовнутрь. Величина смещения - 3.2 мм. Аномалия находится на упругопластическом изгибе: R=660 D, максимальное растяжение на 6.4 час. |  | (c)
21870.225000 | 0.000000 | -0.026000 | -10.740000 | -10.766000 | -155.000000 | 138.000000 | 89.000000 | 7.155971 |  | 1954а | Смещение кромок | GWAN |  | 09:17 | 10:04 | 09:56 | 0 | 488 | 4.672000 | EXT | Смещение кромок. Вовнутрь. Величина смещения - 4.7 мм. Аномалия находится на упругопластическом изгибе: R=660 D, максимальное растяжение на 6.4 час. |  | (c)
21880.965000 | 0.000000 | -0.036000 | -11.275000 | -11.311000 | 543.000000 | 703.000000 | 922.000000 | 43.818957 |  | 1955 | Смещение кромок | GWAN |  | 01:50 | 02:16 | 02:51 | 0 | 758 | 3.286000 | EXT | Смещение кромок. Вовнутрь. Величина смещения - 3.3 мм. |  | (c)
21880.965000 | 0.000000 | -0.031000 | -11.275000 | -11.306000 | -1005.000000 | -924.000000 | -893.000000 | 63.057767 |  | 1955 | Смещение кромок | GWAN |  | 09:40 | 09:53 | 09:58 | 0 | 224 | 2.577000 | EXT | Смещение кромок. Вовнутрь. Величина смещения - 2.6 мм. |  | (c)
21885.248000 | 4.283000 | 4.235000 | -6.992000 | -7.040000 | 2177.000000 | 2194.000000 | 2191.000000 | 1.025165 | 4235.000000 | 1955 |  | CORR | AXGR | 06:14 | 06:16 | 06:16 | 178 | 27 | 10.000000 | EXT | - |  | (c)
21885.743000 | 4.778000 | 4.757000 | -6.497000 | -6.518000 | -2227.000000 | -2151.000000 | -2162.000000 | 5.530508 | 4757.000000 | 1955 |  | CORR | СIGR | 06:23 | 06:35 | 06:33 | 27 | 130 | 10.000000 | EXT | - |  | (c)
21890.454000 | 9.489000 | 8.837000 | -1.786000 | -2.438000 | 2166.000000 | 2193.000000 | 2191.000000 | 0.000000 | 1665.000000 | 1955 |  | CORR | GENE | 06:12 | 06:16 | 06:16 | 773 | 49 | 15.000000 | EXT | - |  | (c)
21904.726000 | 0.791000 | 0.761000 | -10.879000 | -10.909000 | -348.000000 | -243.000000 | -259.000000 | 171.000000 | 761.000000 | 1957 |  | CORR | СIGR | 06:22 | 06:39 | 06:36 | 37 | 177 | 13.000000 | EXT | - |  | (c)
21904.845000 | 0.910000 | 0.901000 | -10.760000 | -10.769000 | -226.000000 | -195.000000 | -189.000000 | 153.000000 | 901.000000 | 1957 |  | CORR | СIGR | 06:42 | 06:46 | 06:47 | 19 | 73 | 10.000000 | EXT | - |  | (c)
21905.108000 | 1.173000 | 1.162000 | -10.497000 | -10.508000 | -221.000000 | -168.000000 | -177.000000 | 133.000000 | 1162.000000 | 1957 |  | CORR | СIGR | 06:42 | 06:51 | 06:49 | 25 | 88 | 11.000000 | EXT | - |  | (c)
21905.467000 | 1.532000 | 1.517000 | -10.138000 | -10.153000 | -193.000000 | -160.000000 | -154.000000 | 115.000000 | 1517.000000 | 1957 |  | CORR | СIGR | 06:47 | 06:52 | 06:53 | 34 | 78 | 11.000000 | EXT | - |  | (c)
21905.514000 | 1.579000 | 1.543000 | -10.091000 | -10.127000 | -242.000000 | -234.000000 | -232.000000 | 222.000000 | 1543.000000 | 1957 |  | CORR | AXGR | 06:39 | 06:40 | 06:41 | 83 | 20 | 10.000000 | EXT | - |  | (c)
21906.933000 | 2.998000 | 2.985000 | -8.672000 | -8.685000 | -249.000000 | -169.000000 | -189.000000 | 130.000000 | 2985.000000 | 1957 |  | CORR | СIGR | 06:38 | 06:51 | 06:47 | 27 | 119 | 12.000000 | EXT | - |  | (c)
21908.760000 | 4.825000 | 4.807000 | -6.845000 | -6.863000 | -687.000000 | -546.000000 | -568.000000 | 449.000000 | 4807.000000 | 1957 |  | CORR | СIGR | 05:27 | 05:50 | 05:46 | 37 | 238 | 12.000000 | EXT | - |  | (c)
21909.453000 | 5.518000 | 5.507000 | -6.152000 | -6.163000 | -533.000000 | -485.000000 | -399.000000 | 264.000000 | 5507.000000 | 1957 |  | CORR | СIGR | 05:52 | 06:00 | 06:14 | 35 | 269 | 10.000000 | EXT | - |  | (c)
21910.867000 | 6.932000 | 6.914000 | -4.738000 | -4.756000 | -342.000000 | -311.000000 | -291.000000 | 240.000000 | 4725.000000 | 1957 |  | CORR | СIGR | 06:23 | 06:28 | 06:31 | 31 | 102 | 12.000000 | EXT | - |  | (c)
21911.404000 | 7.469000 | 7.455000 | -4.201000 | -4.215000 | -739.000000 | -625.000000 | -641.000000 | 544.000000 | 4187.000000 | 1957 |  | CORR | СIGR | 05:19 | 05:37 | 05:34 | 28 | 196 | 11.000000 | EXT | - |  | (c)
21916.668000 | 1.063000 | 0.698000 | -10.617000 | -10.982000 | -2184.000000 | -1868.000000 | -2005.000000 | 1825.000000 | 698.000000 | 1958 |  | GOUG | GENE | 02:51 | 03:42 | 03:20 | 2020 | 359 | 6.000000 | EXT | -. Зона задиров. |  | (c)
21916.696000 | 1.091000 | 0.996000 | -10.589000 | -10.684000 | -2150.000000 | -2084.000000 | -2086.000000 | 2021.000000 | 996.000000 | 1958 |  | DENT |  | 02:57 | 03:07 | 03:07 | 230 | 129 | 0.352113 |  | -. Аномалия находится вблизи дефекта потери металла. |  | (c)
21955.399000 | 5.929000 | 5.824000 | -5.741000 | -5.846000 | -1250.000000 | -1235.000000 | -1234.000000 | 1218.000000 | 5576.000000 | 1961 |  | CORR | AXGR | 06:54 | 06:56 | 06:57 | 270 | 32 | 10.000000 | EXT | - |  | (c)
21959.082000 | 9.612000 | 8.774000 | -2.058000 | -2.896000 | -60.000000 | -34.000000 | -37.000000 | 14.000000 | 1770.000000 | 1961 |  | CORR | GENE | 10:06 | 10:10 | 10:10 | 1126 | 46 | 10.000000 | EXT | - |  | (c)
22021.217000 | 2.382000 | 2.284000 | -9.223000 | -9.321000 | -44.000000 | -26.000000 | -28.000000 | 12.000000 | 2284.000000 | 1967 |  | CORR | AXGR | 06:53 | 06:56 | 06:56 | 473 | 32 | 10.000000 | EXT | - |  | (c)
22021.405000 | 2.570000 | 2.561000 | -9.035000 | -9.044000 | -473.000000 | -399.000000 | -262.000000 | 51.000000 | 2561.000000 | 1967 |  | CORR | СIGR | 05:44 | 05:56 | 06:18 | 38 | 422 | 13.000000 | EXT | - |  | (c)
22030.440000 | 0.000000 | -0.051000 | -10.220000 | -10.271000 | 2188.000000 | -2050.000000 | -2106.000000 | 1939.000000 |  | 1968 | Смещение кромок | GWAN |  | 09:11 | 09:47 | 09:38 | 0 | 334 | 3.391000 | EXT | Смещение кромок. Вовнутрь. Величина смещения - 3.4 мм. |  | (c)
22030.440000 | 0.000000 | -0.061000 | -10.220000 | -10.281000 | -1274.000000 | -1167.000000 | -1178.000000 | 1082.000000 |  | 1968 | Смещение кромок | GWAN |  | 11:52 | 00:10 | 00:08 | 0 | 192 | 3.268000 | EXT | Смещение кромок. Вовнутрь. Величина смещения - 3.3 мм. |  | (c)
22083.171000 | 9.356000 | 9.342000 | -2.074000 | -2.088000 | 727.000000 | 782.000000 | 790.000000 | 727.000000 | 2064.000000 | 1972 |  | CORR | СIGR | 05:52 | 06:01 | 06:02 | 24 | 127 | 11.000000 | EXT | - |  | (c)
22084.376000 | 10.561000 | 10.551000 | -0.869000 | -0.879000 | 909.000000 | 960.000000 | 960.000000 | 909.000000 | 858.000000 | 1972 |  | CORR | СIGR | 06:21 | 06:30 | 06:30 | 21 | 101 | 10.000000 | EXT | - |  | (c)
22084.975000 | 11.160000 | 11.137000 | -0.270000 | -0.293000 | 798.000000 | 888.000000 | 862.000000 | 798.000000 | 252.000000 | 1972 |  | CORR | СIGR | 06:03 | 06:18 | 06:14 | 41 | 129 | 10.000000 | EXT | - |  | (c)
22085.346000 | 0.101000 | 0.075000 | -10.939000 | -10.965000 | 444.000000 | 509.000000 | 511.000000 | 444.000000 | 75.000000 | 1973 |  | CORR | СIGR | 05:57 | 06:07 | 06:07 | 35 | 133 | 10.000000 | EXT | - |  | (c)
22085.467000 | 0.222000 | 0.134000 | -10.818000 | -10.906000 | 807.000000 | 816.000000 | 830.000000 | 807.000000 | 134.000000 | 1973 |  | CORR | GENE | 06:55 | 06:57 | 06:59 | 121 | 46 | 11.000000 | EXT | - |  | (c)
22085.742000 | 0.497000 | 0.473000 | -10.543000 | -10.567000 | 625.000000 | 697.000000 | 683.000000 | 625.000000 | 473.000000 | 1973 |  | CORR | GENE | 06:26 | 06:37 | 06:35 | 47 | 116 | 10.000000 | EXT | - |  | (c)
22085.826000 | 0.581000 | 0.512000 | -10.459000 | -10.528000 | 751.000000 | 774.000000 | 768.000000 | 751.000000 | 512.000000 | 1973 |  | CORR | AXGR | 06:46 | 06:50 | 06:49 | 106 | 34 | 10.000000 | EXT | - |  | (c)
22097.368000 | 1.083000 | 1.076000 | -10.487000 | -10.494000 | 362.000000 | 458.000000 | 554.000000 | 362.000000 | 1076.000000 | 1974 |  | CORR | СIGR | 06:32 | 06:47 | 07:03 | 37 | 384 | 11.000000 | EXT | - |  | (c)
22140.519000 | 10.244000 | 9.773000 | -1.161000 | -1.632000 | -2204.000000 | -2195.000000 | -2190.000000 | 3.242612 | 1013.000000 | 1977 |  | LWAN |  | 08:46 | 08:47 | 08:48 | 619 | 28 | 11.100997 | INT | -. Эквивалент потери металла 11%. Аномалия находится на отводе. |  | (c)
22156.419000 | 3.539000 | 3.307000 | -6.951000 | -7.183000 | 1652.000000 | 1802.000000 | 1888.000000 | 1652.000000 | 3307.000000 | 1979 |  | DENT |  | 05:53 | 06:17 | 06:31 | 376 | 472 | 0.281690 |  | - |  | (c)
22198.285000 | 1.565000 | 1.382000 | -9.900000 | -10.083000 | 2117.000000 | -2182.000000 | -2208.000000 | 2073.000000 | 1382.000000 | 1983 |  | DENT |  | 06:13 | 06:39 | 06:35 | 279 | 271 | 0.281690 |  | - |  | (c)
22220.757000 | 1.092000 | 1.080000 | -10.283000 | -10.295000 | -1997.000000 | -1923.000000 | -1897.000000 | 18.831405 | 1080.000000 | 1985 |  | CORR | СIGR | 06:15 | 06:27 | 06:31 | 25 | 201 | 10.000000 | EXT | - |  | (c)
22229.537000 | 9.872000 | 9.752000 | -1.503000 | -1.623000 | -2176.000000 | -2158.000000 | -2158.000000 | 4.436936 | 1411.000000 | 1985 |  | CORR | AXGR | 05:46 | 05:49 | 05:49 | 212 | 35 | 10.000000 | EXT | - |  | (c)
22259.833000 | 5.928000 | 5.921000 | -5.657000 | -5.664000 | 2073.000000 | -2209.000000 | 2185.000000 | 2073.000000 | 5630.000000 | 1988 |  | CORR | СIGR | 05:44 | 06:13 | 06:02 | 34 | 225 | 10.000000 | EXT | - |  | (c)
22262.359000 | 8.454000 | 8.438000 | -3.131000 | -3.147000 | -2166.000000 | -2068.000000 | -2077.000000 | 1987.000000 | 3111.000000 | 1988 |  | CORR | СIGR | 06:20 | 06:35 | 06:34 | 36 | 180 | 10.000000 | EXT | - |  | (c)
22262.791000 | 8.886000 | 8.823000 | -2.699000 | -2.762000 | 1845.000000 | 1988.000000 | 1980.000000 | 1845.000000 | 2677.000000 | 1988 |  | CORR | GENE | 05:07 | 05:30 | 05:29 | 85 | 269 | 11.000000 | EXT | - |  | (c)
22263.078000 | 9.173000 | 9.152000 | -2.412000 | -2.433000 | -2143.000000 | -2050.000000 | -2062.000000 | 1981.000000 | 2395.000000 | 1988 |  | CORR | СIGR | 06:23 | 06:38 | 06:36 | 38 | 162 | 10.000000 | EXT | - |  | (c)
22268.683000 | 3.193000 | 3.121000 | -8.172000 | -8.244000 | 1614.000000 | 1681.000000 | 1668.000000 | 1614.000000 | 3121.000000 | 1989 |  | DENT |  | 06:19 | 06:30 | 06:28 | 131 | 108 | 0.915493 |  | - |  | (c)
22272.016000 | 6.526000 | 6.487000 | -4.839000 | -4.878000 | -879.000000 | -834.000000 | -718.000000 | 556.000000 | 4837.000000 | 1989 |  | GOUG | СIGR | 11:37 | 11:44 | 00:03 | 41 | 323 | 7.000000 | EXT | -. Задир. |  | (c)
22344.700000 | 0.000000 | -0.026000 | -11.330000 | -11.356000 | 1617.000000 | 1722.000000 | 1742.000000 | 29.353967 |  | 1996 | Смещение кромок | GWAN |  | 03:04 | 03:21 | 03:24 | 0 | 250 | 3.793000 | EXT | Смещение кромок. Наружу. Величина смещения - 3.8 мм. |  | (c)
22344.700000 | 0.000000 | -0.031000 | -11.330000 | -11.361000 | -1162.000000 | -878.000000 | -926.000000 | 36.502984 |  | 1996 | Смещение кромок | GWAN |  | 07:35 | 08:21 | 08:14 | 0 | 473 | 2.659000 | EXT | Смещение кромок. Наружу. Величина смещения - 2.7 мм. |  | (c)
22344.700000 | 0.000000 | -0.046000 | -11.330000 | -11.376000 | -622.000000 | -480.000000 | -375.000000 | 0.000000 |  | 1996 | Смещение кромок | GWAN |  | 09:03 | 09:26 | 09:43 | 0 | 494 | 3.523000 | EXT | Смещение кромок. Наружу. Величина смещения - 3.5 мм. |  | (c)
22367.208000 | 0.098000 | 0.017000 | -11.312000 | -11.393000 | 1882.000000 | 1920.000000 | 1916.000000 | 22.605514 | 17.000000 | 1998 |  | ARTD | GENE | 04:58 | 05:04 | 05:03 | 266 | 68 | 9.979178 | EXT | -. Эквивалент потери металла 10%. |  | (c)
22372.534000 | 5.424000 | 5.370000 | -5.986000 | -6.040000 | -2214.000000 | -1535.000000 | -1096.000000 | 0.000000 | 5370.000000 | 1998 | Дефект проката | MIAN | GENE | 05:57 | 07:46 | 08:57 | 102 | 2237 | 10.091633 | EXT | Дефект проката. Эквивалент потери металла 10%. |  | (c)
22374.438000 | 7.328000 | 7.129000 | -4.082000 | -4.281000 | 2214.000000 | 2230.000000 | 2230.000000 | 0.000000 | 3656.000000 | 1998 |  | LWAN |  | 05:52 | 05:54 | 05:54 | 625 | 30 | 9.845069 | EXT | -. Эквивалент потери металла 10%. |  | (c)
22378.520000 | 0.000000 | -0.034000 | -11.375000 | -11.409000 | 227.000000 | 561.000000 | 653.000000 | 18.326085 |  | 1999 | Нарушение формы кольцевого шва | GWAN |  | 03:36 | 04:29 | 04:44 | 0 | 852 |  | EXT | Нарушение формы кольцевого шва |  | (c)
22434.988000 | 10.333000 | 10.307000 | -0.827000 | -0.853000 | -2010.000000 | -1572.000000 | -1650.000000 | 17.784814 | 774.000000 | 2003 |  | CORR | GENE | 05:24 | 06:35 | 06:22 | 79 | 721 | 13.000000 | EXT | - |  | (c)
22481.092000 | 0.037000 | 0.009000 | -11.213000 | -11.241000 | 2025.000000 | 2047.000000 | 2053.000000 | 12.090561 | 9.000000 | 2008 |  | ARTD | GENE | 03:31 | 03:35 | 03:36 | 171 | 55 | 10.000000 | EXT | -. Эквивалент потери металла 10%. |  | (c)
22492.342000 | 0.037000 | 0.017000 | -11.118000 | -11.138000 | -671.000000 | -585.000000 | -565.000000 | 28.585556 | 17.000000 | 2009 |  | CORR | СIGR | 08:10 | 08:24 | 08:27 | 31 | 211 | 12.000000 | EXT | - |  | (c)
22503.460000 | 0.000000 | -0.015000 | -11.250000 | -11.265000 | 117.000000 | 336.000000 | 414.000000 | 9.423331 |  | 2010 | Нарушение формы кольцевого шва | GWAN |  | 02:40 | 03:16 | 03:28 | 0 | 594 |  | EXT | Нарушение формы кольцевого шва |  | (c)
22503.460000 | 0.000000 | -0.020000 | -11.250000 | -11.270000 | 1418.000000 | 1572.000000 | 1633.000000 | 13.633306 |  | 2010 | Нарушение формы кольцевого шва | GWAN |  | 06:10 | 06:35 | 06:45 | 0 | 429 |  | EXT | Нарушение формы кольцевого шва |  | (c)
22508.512000 | 5.052000 | 4.978000 | -6.198000 | -6.272000 | 1453.000000 | 1462.000000 | 1467.000000 | 59.318399 | 4978.000000 | 2010 |  | CORR | AXGR | 06:16 | 06:17 | 06:18 | 169 | 28 | 11.000000 | EXT | - |  | (c)
22509.018000 | 5.558000 | 5.377000 | -5.692000 | -5.873000 | 1446.000000 | 1467.000000 | 1466.000000 | 58.333281 | 5377.000000 | 2010 |  | CORR | AXGR | 06:15 | 06:18 | 06:18 | 332 | 41 | 11.000000 | EXT | - |  | (c)
22560.996000 | 0.066000 | 0.015000 | -11.089000 | -11.140000 | -1227.000000 | -1202.000000 | -1195.000000 | 80.965001 | 15.000000 | 2015 |  | ARTD | GENE | 06:28 | 06:32 | 06:33 | 288 | 64 | 10.645360 | EXT | -. Эквивалент потери металла 11%. |  | (c)
22563.415000 | 2.485000 | 1.458000 | -8.670000 | -9.697000 | -1785.000000 | -1690.000000 | -1671.000000 | 35.987801 | 1458.000000 | 2015 |  | GOUG | GENE | 04:58 | 05:13 | 05:16 | 1871 | 227 | 6.000000 | EXT | -. Задир. |  | (c)
22566.456000 | 5.526000 | 5.513000 | -5.629000 | -5.642000 | -1964.000000 | -1786.000000 | -1859.000000 | 21.545778 | 5442.000000 | 2015 |  | GOUG | GENE | 04:29 | 04:57 | 04:46 | 200 | 208 | 7.000000 | EXT | -. Задир. |  | (c)
22567.064000 | 6.134000 | 6.102000 | -5.021000 | -5.053000 | 1938.000000 | 2155.000000 | 2087.000000 | 0.000000 | 5005.000000 | 2015 |  | CORR | GENE | 02:58 | 03:33 | 03:22 | 48 | 298 | 16.000000 | EXT | - |  | (c)
22567.111000 | 6.181000 | 6.051000 | -4.974000 | -5.104000 | -2217.000000 | -2199.000000 | -2200.000000 | 1.131142 | 4743.000000 | 2015 |  | CORR | AXGR | 03:48 | 03:51 | 03:50 | 361 | 33 | 11.000000 | EXT | - |  | (c)
22573.552000 | 1.467000 | 1.341000 | -9.868000 | -9.994000 | -2183.000000 | -2150.000000 | -2152.000000 | 6.361907 | 1341.000000 | 2016 |  | CORR | GENE | 08:49 | 08:54 | 08:54 | 473 | 63 | 11.000000 | EXT | -. Аномалия находится на отводе. |  | (c)
22576.858000 | 4.773000 | 4.432000 | -6.562000 | -6.903000 | 23.000000 | 39.000000 | 52.000000 | 1.875545 | 4432.000000 | 2016 |  | CORR | GENE | 02:45 | 02:47 | 02:50 | 518 | 58 | 10.000000 | EXT | -. Аномалия находится на отводе. |  | (c)
22601.994000 | 7.434000 | 7.258000 | -3.366000 | -3.542000 | 33.000000 | 48.000000 | 46.000000 | 3.688681 | 3286.000000 | 2018 |  | LWAN |  | 10:01 | 10:03 | 10:03 | 256 | 25 | 10.000000 | INT | -. Эквивалент потери металла 10%. |  | (c)
22627.985000 | 0.000000 | -0.021000 | -11.700000 | -11.721000 | -70.000000 | 551.000000 | 357.000000 | 0.000000 |  | 2021 | Смещение кромок | GWAN |  | 04:28 | 06:08 | 05:37 | 0 | 854 | 3.295000 | EXT | Смещение кромок. Наружу. Аномалия находится на отводе. Величина смещения - 3.3 мм. |  | (c)
22628.122000 | 0.137000 | 0.125000 | -11.563000 | -11.575000 | -113.000000 | -42.000000 | -20.000000 | 0.000000 | 125.000000 | 2021 |  | CORR | СIGR | 04:21 | 04:32 | 04:36 | 26 | 186 | 14.000000 | EXT | - |  | (c)
22639.685000 | 0.000000 | -0.023000 | -11.275000 | -11.298000 | 853.000000 | 1376.000000 | 1663.000000 | 0.000000 |  | 2022 | Нарушение формы кольцевого шва | GWAN |  | 00:13 | 01:38 | 02:24 | 0 | 1620 |  | EXT | Нарушение формы кольцевого шва |  | (c)
22639.685000 | 0.000000 | -0.026000 | -11.275000 | -11.301000 | -410.000000 | -100.000000 | -162.000000 | 0.000000 |  | 2022 | Смещение кромок | GWAN |  | 08:49 | 09:40 | 09:30 | 0 | 497 | 4.242000 | EXT | Смещение кромок. Вовнутрь. Величина смещения - 4.2 мм. |  | (c)
22703.179000 | 0.049000 | 0.027000 | -2.571000 | -2.593000 | -1528.000000 | -810.000000 | -955.000000 | 0.000000 | 27.000000 | 2028 |  | CORR | GENE | 07:26 | 09:22 | 08:58 | 83 | 1145 | 12.000000 | EXT | - |  | (c)
22727.863000 | 2.583000 | 2.536000 | -8.607000 | -8.654000 | 1327.000000 | 1434.000000 | 1394.000000 | 62.126327 | 2536.000000 | 2031 |  | GOUG | GENE | 02:36 | 02:54 | 02:47 | 182 | 134 | 11.000000 | EXT | -. Зона задиров. |  | (c)
22731.978000 | 6.698000 | 6.577000 | -4.492000 | -4.613000 | 1824.000000 | 1993.000000 | 1952.000000 | 12.077183 | 4003.000000 | 2031 |  | GOUG | GENE | 03:57 | 04:24 | 04:17 | 610 | 257 | 7.000000 | EXT | -. Зона задиров. |  | (c)
22736.013000 | 10.733000 | 10.697000 | -0.457000 | -0.493000 | 1137.000000 | 1406.000000 | 1291.000000 | 63.444875 | 130.000000 | 2031 |  | GOUG | GENE | 02:06 | 02:49 | 02:31 | 363 | 308 | 10.000000 | EXT | -. Задир. |  | (c)
22736.470000 | 0.000000 | -0.036000 | -11.200000 | -11.236000 | 1925.000000 | -2025.000000 | -2108.000000 | 0.000000 |  | 2032 | Смещение кромок | GWAN |  | 02:14 | 03:36 | 03:23 | 0 | 857 | 3.536000 | EXT | Смещение кромок. Наружу. Величина смещения - 3.5 мм. |  | (c)
22736.470000 | 0.000000 | -0.011000 | -11.200000 | -11.211000 | -881.000000 | -329.000000 | -565.000000 | 0.000000 |  | 2032 | Смещение кромок | GWAN |  | 06:41 | 08:10 | 07:32 | 0 | 630 | 2.703000 | EXT | Смещение кромок. Наружу. Величина смещения - 2.7 мм. |  | (c)
22738.002000 | 1.532000 | 1.406000 | -9.668000 | -9.794000 | 2198.000000 | 2217.000000 | 2213.000000 | 0.164712 | 1406.000000 | 2032 |  | LWAN |  | 02:58 | 03:01 | 03:00 | 213 | 30 | 10.000000 | INT | -. Эквивалент потери металла 10%. |  | (c)
22751.600000 | 3.930000 | 3.879000 | -7.270000 | -7.321000 | -1711.000000 | -1140.000000 | -1266.000000 | 30.252588 | 3879.000000 | 2033 |  | CORR | GENE | 05:05 | 06:37 | 06:17 | 97 | 891 | 11.000000 | EXT | - |  | (c)
22753.101000 | 5.431000 | 5.421000 | -5.769000 | -5.779000 | -1077.000000 | -1036.000000 | -1031.000000 | 75.619115 | 5421.000000 | 2033 |  | CORR | СIGR | 06:48 | 06:54 | 06:55 | 18 | 94 | 11.000000 | EXT | - |  | (c)
22755.307000 | 7.637000 | 7.630000 | -3.563000 | -3.570000 | -1741.000000 | -1716.000000 | -1652.000000 | 39.493987 | 3533.000000 | 2033 |  | CORR | СIGR | 05:00 | 05:04 | 05:15 | 37 | 178 | 10.000000 | EXT | - |  | (c)
22770.175000 | 0.000000 | -0.030000 | -11.360000 | -11.390000 | 877.000000 | 1248.000000 | 1375.000000 | 28.931313 |  | 2035 | Нарушение формы кольцевого шва | GWAN |  | 01:57 | 02:57 | 03:17 | 0 | 995 |  | EXT | Нарушение формы кольцевого шва |  | (c)
22770.175000 | 0.000000 | -0.036000 | -11.360000 | -11.396000 | -1053.000000 | -876.000000 | -802.000000 | 24.138596 |  | 2035 | Смещение кромок | GWAN |  | 08:46 | 09:14 | 09:26 | 0 | 502 | 3.435000 | EXT | Смещение кромок. Вовнутрь. Величина смещения - 3.4 мм. |  | (c)
22786.100000 | 4.565000 | 4.319000 | -6.810000 | -7.056000 | -846.000000 | -673.000000 | -692.000000 | 538.000000 | 4319.000000 | 2036 |  | ARTD | GENE | 03:01 | 03:29 | 03:25 | 575 | 308 |  | EXT | -. Наплавка. |  | (c)
22788.842000 | 7.307000 | 6.778000 | -4.068000 | -4.597000 | -1755.000000 | -1606.000000 | -1446.000000 | 1137.000000 | 3970.000000 | 2036 |  | GOUG | GENE | 00:34 | 00:58 | 01:24 | 627 | 617 | 7.000000 | EXT | -. Зона задиров. |  | (c)
22790.907000 | 9.372000 | 9.339000 | -2.003000 | -2.036000 | -567.000000 | -531.000000 | -516.000000 | 466.000000 | 1980.000000 | 2036 |  | GOUG | GENE | 03:46 | 03:51 | 03:54 | 56 | 101 | 7.000000 | EXT | -. Задир. |  | (c)
22804.315000 | 0.000000 | -0.022000 | -3.100000 | -3.122000 | 1407.000000 | 1987.000000 | 1896.000000 | 0.000000 |  | 2038 | Нарушение формы кольцевого шва | GWAN |  | 01:09 | 02:42 | 02:28 | 0 | 978 |  | EXT | Нарушение формы кольцевого шва |  | (c)
22815.155000 | 0.000000 | -0.047000 | -11.465000 | -11.512000 | -1871.000000 | -101.000000 | -793.000000 | 22.965114 |  | 2040 | Нарушение формы кольцевого шва | GWAN |  | 09:46 | 02:32 | 00:40 | 0 | 2155 |  | EXT | Нарушение формы кольцевого шва. Аномалия находится на отводе. |  | (c)
22916.265000 | 0.000000 | -0.016000 | -10.780000 | -10.796000 | 1822.000000 | 1988.000000 | 1999.000000 | 0.000000 |  | 2049 | Смещение кромок | GWAN |  | 05:52 | 06:19 | 06:21 | 0 | 354 | 3.277000 | EXT | Смещение кромок. Вовнутрь. Величина смещения - 3.3 мм. Аномалия находится на упругопластическом изгибе: R=503 D, максимальное растяжение на 5.7 час. |  | (c)
22927.045000 | 0.000000 | -0.021000 | -11.140000 | -11.161000 | -2017.000000 | -1971.000000 | -1911.000000 | 17.204766 |  | 2050 | Смещение кромок | GWAN |  | 03:52 | 04:00 | 04:09 | 0 | 212 | 3.892000 | EXT | Смещение кромок. Наружу. Величина смещения - 3.9 мм. Аномалия находится на упругопластическом изгибе: R=526 D, максимальное растяжение на 5.9 час. |  | (c)
22938.185000 | 0.000000 | -0.025000 | -11.435000 | -11.460000 | 1370.000000 | 2145.000000 | 2081.000000 | 0.000000 |  | 2051 | Смещение кромок | GWAN |  | 03:25 | 05:30 | 05:20 | 0 | 1423 | 3.038000 | EXT | Смещение кромок. Наружу. Величина смещения - 3 мм. |  | (c)
22938.212000 | 0.027000 | 0.007000 | -11.408000 | -11.428000 | -1230.000000 | -1217.000000 | -1214.000000 | 80.776333 | 7.000000 | 2051 |  | ARTD | AXGR | 08:25 | 08:27 | 08:28 | 129 | 32 | 10.786200 | EXT | -. Эквивалент потери металла 11%. |  | (c)
22947.380000 | 9.195000 | 9.171000 | -2.240000 | -2.264000 | -2195.000000 | -2032.000000 | -2079.000000 | 2.878069 | 2240.000000 | 2051 |  | CORR | СIGR | 05:49 | 06:16 | 06:08 | 24 | 232 | 12.000000 | EXT | - |  | (c)
22949.594000 | 11.409000 | 11.316000 | -0.026000 | -0.119000 | -1234.000000 | -1224.000000 | -1222.000000 | 80.379032 | 4.000000 | 2051 |  | ARTD | AXGR | 08:24 | 08:26 | 08:27 | 115 | 26 | 10.000000 | EXT | -. Эквивалент потери металла 10%. |  | (c)
22949.931000 | 0.311000 | 0.277000 | -7.999000 | -8.033000 | -2035.000000 | -1516.000000 | -1688.000000 | 15.796114 | 277.000000 | 2052 |  | CORR | GENE | 05:13 | 06:36 | 06:09 | 78 | 693 | 10.000000 | EXT | - |  | (c)
22958.542000 | 0.612000 | 0.530000 | -2.033000 | -2.115000 | -2170.000000 | -2159.000000 | -2160.000000 | 4.901064 | 530.000000 | 2053 |  | CORR | AXGR | 04:47 | 04:49 | 04:49 | 150 | 20 | 10.000000 | EXT | - |  | (c)
22960.088000 | 2.158000 | 2.115000 | -0.487000 | -0.530000 | -2156.000000 | -1857.000000 | -1732.000000 | 6.048861 | 465.000000 | 2053 |  | CORR | GENE | 04:49 | 05:37 | 05:58 | 65 | 846 | 10.000000 | EXT | - |  | (c)
22965.881000 | 5.306000 | 5.224000 | -6.074000 | -6.156000 | -55.000000 | -43.000000 | -45.000000 | 35.000000 | 5224.000000 | 2054 |  | CORR | AXGR | 06:37 | 06:39 | 06:39 | 195 | 20 | 9.000000 | EXT | - |  | (c)
22967.904000 | 7.329000 | 7.075000 | -4.051000 | -4.305000 | -75.000000 | -59.000000 | -55.000000 | 34.000000 | 3971.000000 | 2054 |  | CORR | AXGR | 06:34 | 06:36 | 06:37 | 334 | 41 | 11.000000 | EXT | -. Аномалия находится на упругопластическом изгибе: R=699 D, максимальное растяжение на 5.6 час. |  | (c)
22972.032000 | 0.077000 | 0.022000 | -11.383000 | -11.438000 | -1447.000000 | -1421.000000 | -1425.000000 | 1403.000000 | 22.000000 | 2055 |  | ARTD | AXGR | 03:12 | 03:16 | 03:16 | 173 | 43 | 15.000000 | EXT | -. Эквивалент потери металла 15%. Аномалия находится на упругопластическом изгибе: R=502 D, максимальное растяжение на 5.4 час. |  | (c)
22992.444000 | 9.029000 | 9.015000 | -2.211000 | -2.225000 | 19.000000 | 42.000000 | 42.000000 | 1.525066 | 2198.000000 | 2056 |  | LWAN |  | 01:03 | 01:07 | 01:07 | 27 | 46 | 15.882371 | INT | -. Эквивалент потери металла 16%. |  | (c)
22992.665000 | 9.250000 | 9.035000 | -1.990000 | -2.205000 | 881.000000 | 898.000000 | 909.000000 | 71.057088 | 1604.000000 | 2056 |  | CORR | GENE | 03:22 | 03:25 | 03:27 | 601 | 58 | 11.000000 | EXT | - |  | (c)
22999.697000 | 5.042000 | 4.955000 | -6.388000 | -6.475000 | 1253.000000 | 1284.000000 | 1276.000000 | 75.145032 | 4955.000000 | 2057 |  | CORR | GENE | 03:06 | 03:11 | 03:09 | 221 | 47 | 11.000000 | EXT | -. Аномалия находится на отводе. |  | (c)
22999.912000 | 5.257000 | 5.150000 | -6.173000 | -6.280000 | 1414.000000 | 1434.000000 | 1444.000000 | 61.049372 | 5150.000000 | 2057 |  | CORR | GENE | 03:32 | 03:35 | 03:37 | 362 | 60 | 11.000000 | EXT | -. Аномалия находится на отводе. |  | (c)
23000.621000 | 5.966000 | 5.715000 | -5.464000 | -5.715000 | 1374.000000 | 1431.000000 | 1432.000000 | 59.813707 | 5328.000000 | 2057 |  | CORR | GENE | 03:25 | 03:34 | 03:35 | 387 | 115 | 11.000000 | EXT | -. Аномалия находится на отводе. |  | (c)
23000.621000 | 5.966000 | 5.920000 | -5.464000 | -5.510000 | 1619.000000 | 1793.000000 | 1769.000000 | 25.161184 | 5425.000000 | 2057 |  | CORR | GENE | 04:05 | 04:33 | 04:29 | 85 | 300 | 10.000000 | EXT | -. Аномалия находится на отводе. |  | (c)
23001.010000 | 6.355000 | 6.201000 | -5.075000 | -5.229000 | 1693.000000 | 1718.000000 | 1719.000000 | 39.168646 | 4952.000000 | 2057 |  | CORR | GENE | 04:17 | 04:21 | 04:21 | 277 | 52 | 10.000000 | EXT | -. Аномалия находится на отводе. |  | (c)
23001.390000 | 6.735000 | 6.563000 | -4.695000 | -4.867000 | -2184.000000 | -2155.000000 | -2158.000000 | 3.759593 | 2994.000000 | 2057 |  | CORR | GENE | 05:51 | 05:56 | 05:55 | 1873 | 51 | 10.000000 | EXT | -. Аномалия находится на отводе. |  | (c)
23030.936000 | 0.114000 | 0.034000 | -9.098000 | -9.178000 | 721.000000 | 780.000000 | 795.000000 | 721.000000 | 34.000000 | 2060ба |  | CORR | GENE | 03:56 | 04:06 | 04:08 | 233 | 149 | 11.000000 | EXT | - |  | (c)
23031.611000 | 0.789000 | 0.598000 | -8.423000 | -8.614000 | -909.000000 | -844.000000 | -795.000000 | 681.000000 | 598.000000 | 2060ба |  | CORR | GENE | 11:33 | 11:43 | 11:51 | 571 | 228 | 11.000000 | EXT | - |  | (c)
23031.812000 | 0.990000 | 0.926000 | -8.222000 | -8.286000 | 797.000000 | 816.000000 | 811.000000 | 797.000000 | 926.000000 | 2060ба |  | CORR | AXGR | 04:08 | 04:11 | 04:11 | 112 | 27 | 11.000000 | EXT | - |  | (c)
23032.248000 | 1.426000 | 1.028000 | -7.786000 | -8.184000 | 1295.000000 | 1339.000000 | 1352.000000 | 1295.000000 | 1028.000000 | 2060ба |  | CORR | GENE | 05:29 | 05:36 | 05:38 | 484 | 116 | 11.000000 | EXT | - |  | (c)
23032.898000 | 2.076000 | 1.699000 | -7.136000 | -7.513000 | 1135.000000 | 1190.000000 | 1175.000000 | 1135.000000 | 1699.000000 | 2060ба |  | CORR | GENE | 05:03 | 05:12 | 05:09 | 559 | 80 | 11.000000 | EXT | - |  | (c)
23033.938000 | 3.116000 | 2.732000 | -6.096000 | -6.480000 | 1148.000000 | 1171.000000 | 1177.000000 | 1148.000000 | 2732.000000 | 2060ба |  | CORR | GENE | 05:05 | 05:09 | 05:10 | 589 | 57 | 10.000000 | EXT | - |  | (c)
23034.891000 | 4.069000 | 4.010000 | -5.143000 | -5.202000 | 2188.000000 | 2206.000000 | 2206.000000 | 2188.000000 | 4010.000000 | 2060ба |  | CORR | AXGR | 07:53 | 07:56 | 07:56 | 127 | 36 | 10.000000 | EXT | - |  | (c)
23034.929000 | 4.107000 | 4.086000 | -5.105000 | -5.126000 | 1172.000000 | 1239.000000 | 1237.000000 | 1172.000000 | 4086.000000 | 2060ба |  | CORR | СIGR | 05:09 | 05:20 | 05:19 | 44 | 131 | 11.000000 | EXT | - |  | (c)
23035.838000 | 5.016000 | 4.966000 | -4.196000 | -4.246000 | 1003.000000 | 1019.000000 | 1019.000000 | 1003.000000 | 4115.000000 | 2060ба |  | CORR | AXGR | 04:41 | 04:44 | 04:44 | 131 | 33 | 10.000000 | EXT | - |  | (c)
23036.578000 | 5.756000 | 5.310000 | -3.456000 | -3.902000 | -897.000000 | -805.000000 | -809.000000 | 722.000000 | 3341.000000 | 2060ба |  | CORR | GENE | 11:35 | 11:50 | 11:49 | 561 | 175 | 16.000000 | EXT | - |  | (c)
23036.801000 | 5.979000 | 5.905000 | -3.233000 | -3.307000 | -2099.000000 | -2078.000000 | -2080.000000 | 2061.000000 | 3151.000000 | 2060ба |  | CORR | AXGR | 08:21 | 08:24 | 08:24 | 156 | 38 | 11.000000 | EXT | - |  | (c)
23037.660000 | 6.838000 | 6.551000 | -2.374000 | -2.661000 | -1022.000000 | -937.000000 | -959.000000 | 896.000000 | 2198.000000 | 2060ба |  | CORR | GENE | 11:15 | 11:28 | 11:25 | 463 | 126 | 13.000000 | EXT | - |  | (c)
23038.626000 | 7.804000 | 7.715000 | -1.408000 | -1.497000 | -833.000000 | -815.000000 | -798.000000 | 762.000000 | 988.000000 | 2060ба |  | CORR | GENE | 11:45 | 11:48 | 11:51 | 509 | 71 | 11.000000 | EXT | - |  | (c)
23039.192000 | 8.370000 | 8.288000 | -0.842000 | -0.924000 | 227.000000 | 281.000000 | 270.000000 | 227.000000 | 109.000000 | 2060ба |  | CORR | GENE | 02:36 | 02:45 | 02:43 | 815 | 85 | 10.000000 | EXT | - |  | (c)
23039.765000 | 8.943000 | 8.639000 | -0.269000 | -0.573000 | -739.000000 | -661.000000 | -646.000000 | 554.000000 | 43.000000 | 2060ба |  | CORR | GENE | 00:00 | 00:13 | 00:15 | 530 | 185 | 13.000000 | EXT | - |  | (c)
23039.801000 | 8.979000 | 6.921000 | -0.233000 | -2.291000 | 380.000000 | 535.000000 | 522.000000 | 380.000000 | 90.000000 | 2060ба |  | CORR | GENE | 03:01 | 03:26 | 03:24 | 2201 | 284 | 12.000000 | EXT | - |  | (c)
23039.989000 | 9.167000 | 9.143000 | -0.045000 | -0.069000 | -547.000000 | -389.000000 | -366.000000 | 185.000000 | 19.000000 | 2060ба |  | CORR | СIGR | 00:31 | 00:57 | 01:01 | 50 | 362 | 11.000000 | EXT | - |  | (c)
23040.034000 | 0.000000 | -0.026000 | -11.576000 | -11.602000 | 1329.000000 | 1535.000000 | 1555.000000 | 1329.000000 |  | 2061а | Смещение кромок | GWAN |  | 03:33 | 04:06 | 04:10 | 0 | 453 | 3.514000 | EXT | Смещение кромок. Вовнутрь. Аномалия находится на отводе. Величина смещения - 3.5 мм. |  | (c)
23040.034000 | 0.000000 | -0.021000 | -11.576000 | -11.597000 | 1988.000000 | 2171.000000 | -2209.000000 | 1944.000000 |  | 2061а | Смещение кромок | GWAN |  | 05:19 | 05:49 | 06:02 | 0 | 529 | 4.090000 | EXT | Смещение кромок. Наружу. Аномалия находится на отводе. Величина смещения - 4.1 мм. |  | (c)
23051.610000 | 0.000000 | -0.015000 | -10.585000 | -10.600000 | 1652.000000 | 1751.000000 | 1805.000000 | 1652.000000 |  | 2062а | Смещение кромок | GWAN |  | 05:45 | 06:01 | 06:10 | 0 | 305 | 3.290000 | EXT | Смещение кромок. Наружу. Аномалия находится на отводе. Величина смещения - 3.3 мм. |  | (c)
23052.337000 | 0.727000 | 0.644000 | -9.858000 | -9.941000 | -1976.000000 | -1925.000000 | -1829.000000 | 1682.000000 | 644.000000 | 2062а |  | CORR | GENE | 08:00 | 08:08 | 08:24 | 103 | 293 | 12.000000 | EXT | - |  | (c)
23054.431000 | 2.821000 | 2.517000 | -7.764000 | -8.068000 | -463.000000 | -345.000000 | -365.000000 | 267.000000 | 2517.000000 | 2062а |  | CORR | GENE | 00:04 | 00:23 | 00:20 | 387 | 195 | 10.000000 | EXT | - |  | (c)
23069.888000 | 7.693000 | 7.677000 | -3.732000 | -3.748000 | -1308.000000 | -1257.000000 | -1236.000000 | 74.476600 | 3700.000000 | 2063 |  | CORR | GENE | 08:24 | 08:33 | 08:36 | 48 | 143 | 11.000000 | EXT | -. Аномалия находится на отводе. |  | (c)
23073.620000 | 0.000000 | -0.016000 | -11.455000 | -11.471000 | 1281.000000 | 1772.000000 | 1662.000000 | 0.000000 |  | 2064 | Смещение кромок | GWAN |  | 05:52 | 07:11 | 06:53 | 0 | 761 | 4.754000 | EXT | Смещение кромок. Наружу. Аномалия находится на отводе. Величина смещения - 4.8 мм. |  | (c)
23073.620000 | 0.000000 | -0.036000 | -11.455000 | -11.491000 | 2124.000000 | -1643.000000 | -1896.000000 | 26.999914 |  | 2064 | Смещение кромок | GWAN |  | 08:07 | 10:00 | 09:19 | 0 | 883 | 4.087000 | EXT | Смещение кромок. Наружу. Аномалия находится на отводе. Величина смещения - 4.1 мм. |  | (c)
23073.620000 | 0.000000 | -0.036000 | -11.455000 | -11.491000 | -1367.000000 | -1243.000000 | -1170.000000 | 78.468829 |  | 2064 | Смещение кромок | GWAN |  | 10:44 | 11:04 | 11:16 | 0 | 395 | 2.305000 | EXT | Смещение кромок. Наружу. Аномалия находится на отводе. Величина смещения - 2.3 мм. |  | (c)
23080.426000 | 6.806000 | 6.783000 | -4.649000 | -4.672000 | 1286.000000 | 1365.000000 | 1349.000000 | 61.077593 | 4631.000000 | 2064 |  | CORR | СIGR | 05:52 | 06:05 | 06:02 | 41 | 125 | 10.000000 | EXT | - |  | (c)
23096.705000 | 0.000000 | -0.020000 | -11.680000 | -11.700000 | -2082.000000 | -1600.000000 | -1564.000000 | 1045.000000 |  | 2066 | Нарушение формы кольцевого шва | GWAN |  | 11:10 | 00:27 | 00:33 | 0 | 1037 |  | EXT | Нарушение формы кольцевого шва. Аномалия находится на отводе. |  | (c)
23103.213000 | 6.508000 | 6.422000 | -5.172000 | -5.258000 | 625.000000 | 641.000000 | 646.000000 | 625.000000 | 4948.000000 | 2066 |  | CORR | AXGR | 06:26 | 06:29 | 06:30 | 310 | 42 | 11.000000 | EXT | - |  | (c)
23103.714000 | 7.009000 | 6.981000 | -4.671000 | -4.699000 | 709.000000 | 909.000000 | 844.000000 | 709.000000 | 4654.000000 | 2066 |  | CORR | GENE | 06:40 | 07:12 | 07:02 | 45 | 272 | 12.000000 | EXT | - |  | (c)
23105.460000 | 8.755000 | 8.718000 | -2.925000 | -2.962000 | 764.000000 | 773.000000 | 774.000000 | 764.000000 | 2891.000000 | 2066 |  | CORR | AXGR | 06:49 | 06:50 | 06:51 | 71 | 19 | 12.000000 | EXT | - |  | (c)
23106.032000 | 9.327000 | 8.924000 | -2.353000 | -2.756000 | 543.000000 | 591.000000 | 599.000000 | 543.000000 | 2090.000000 | 2066 |  | CORR | GENE | 06:13 | 06:21 | 06:22 | 666 | 112 | 10.000000 | EXT | - |  | (c)
23106.507000 | 9.802000 | 9.614000 | -1.878000 | -2.066000 | 377.000000 | 441.000000 | 423.000000 | 377.000000 | 1348.000000 | 2066 |  | CORR | GENE | 05:47 | 05:57 | 05:54 | 718 | 91 | 10.000000 | EXT | - |  | (c)
23108.218000 | 11.513000 | 11.348000 | -0.167000 | -0.332000 | 831.000000 | 890.000000 | 868.000000 | 831.000000 | 16.000000 | 2066 |  | CORR | GENE | 07:00 | 07:09 | 07:06 | 316 | 74 | 12.000000 | EXT | - |  | (c)
23108.385000 | 0.000000 | -0.031000 | -11.415000 | -11.446000 | -1051.000000 | -848.000000 | -861.000000 | 671.000000 |  | 2067 | Смещение кромок | GWAN |  | 03:01 | 03:34 | 03:32 | 0 | 380 | 3.104000 | EXT | Смещение кромок. Наружу. Аномалия находится на отводе. Величина смещения - 3.1 мм. |  | (c)
23111.866000 | 3.481000 | 3.390000 | -7.934000 | -8.025000 | 452.000000 | 545.000000 | 530.000000 | 452.000000 | 3390.000000 | 2067 |  | CORR | GENE | 07:04 | 07:18 | 07:16 | 261 | 154 | 13.000000 | EXT | -. Аномалия находится на отводе. |  | (c)
23112.579000 | 4.194000 | 4.160000 | -7.221000 | -7.255000 | 465.000000 | 518.000000 | 512.000000 | 465.000000 | 4160.000000 | 2067 |  | CORR | GENE | 07:06 | 07:14 | 07:13 | 103 | 94 | 13.000000 | EXT | -. Аномалия находится на отводе. |  | (c)
23113.333000 | 4.948000 | 4.867000 | -6.467000 | -6.548000 | 442.000000 | 498.000000 | 551.000000 | 442.000000 | 4867.000000 | 2067 |  | CORR | GENE | 07:02 | 07:11 | 07:19 | 215 | 218 | 10.000000 | EXT | -. Аномалия находится на отводе. |  | (c)
23118.848000 | 10.463000 | 10.234000 | -0.952000 | -1.181000 | -122.000000 | -101.000000 | -96.000000 | 71.000000 | 801.000000 | 2067 |  | CORR | GENE | 05:31 | 05:34 | 05:35 | 380 | 51 | 12.000000 | EXT | -. Аномалия находится на отводе. |  | (c)
23166.204000 | 0.059000 | 0.047000 | -9.241000 | -9.253000 | 406.000000 | 431.000000 | 426.000000 | 406.000000 | 47.000000 | 2072 |  | CORR | PITT | 07:21 | 07:25 | 07:24 | 23 | 40 | 17.000000 | EXT | - |  | (c)
23177.514000 | 2.069000 | 2.005000 | -9.621000 | -9.685000 | -1450.000000 | -1226.000000 | -1284.000000 | 1119.000000 | 2005.000000 | 2073 |  | CORR | GENE | 03:17 | 03:53 | 03:44 | 133 | 331 | 22.000000 | EXT | - |  | (c)
23197.735000 | 10.600000 | 10.470000 | -0.985000 | -1.115000 | 13.000000 | 23.000000 | 25.000000 | 13.000000 | 927.000000 | 2074 |  | CORR | AXGR | 07:28 | 07:30 | 07:30 | 188 | 24 | 11.000000 | EXT | - |  | (c)
23199.810000 | 1.090000 | 1.077000 | -8.210000 | -8.223000 | -1859.000000 | -1727.000000 | -1697.000000 | 1534.000000 | 1077.000000 | 2075 |  | CORR | СIGR | 07:37 | 07:58 | 08:03 | 34 | 326 | 13.000000 | EXT | - |  | (c)
23202.736000 | 4.016000 | 3.997000 | -5.284000 | -5.303000 | -1614.000000 | -1454.000000 | -1517.000000 | 1420.000000 | 3997.000000 | 2075 |  | CORR | GENE | 08:16 | 08:42 | 08:32 | 78 | 194 | 14.000000 | EXT | - |  | (c)
23202.917000 | 4.197000 | 3.982000 | -5.103000 | -5.318000 | -1412.000000 | -1394.000000 | -1368.000000 | 1324.000000 | 3982.000000 | 2075 |  | CORR | GENE | 08:49 | 08:52 | 08:56 | 293 | 88 | 10.000000 | EXT | - |  | (c)
23203.149000 | 4.429000 | 4.392000 | -4.871000 | -4.908000 | -1555.000000 | -1429.000000 | -1437.000000 | 1320.000000 | 4392.000000 | 2075 |  | CORR | GENE | 08:26 | 08:46 | 08:45 | 120 | 235 | 13.000000 | EXT | - |  | (c)
23203.532000 | 4.812000 | 4.766000 | -4.488000 | -4.534000 | -1631.000000 | -1548.000000 | -1463.000000 | 1296.000000 | 4445.000000 | 2075 |  | CORR | GENE | 08:14 | 08:27 | 08:41 | 89 | 335 | 12.000000 | EXT | - |  | (c)
23203.886000 | 5.166000 | 5.138000 | -4.134000 | -4.162000 | -1856.000000 | -1435.000000 | -1543.000000 | 1231.000000 | 4068.000000 | 2075 |  | CORR | GENE | 07:37 | 08:45 | 08:28 | 94 | 624 | 13.000000 | EXT | - |  | (c)
23205.434000 | 6.714000 | 6.698000 | -2.586000 | -2.602000 | 957.000000 | 1073.000000 | 1102.000000 | 957.000000 | 2565.000000 | 2075 |  | CORR | СIGR | 03:11 | 03:30 | 03:35 | 37 | 289 | 12.000000 | EXT | - |  | (c)
23212.613000 | 4.593000 | 4.351000 | -6.822000 | -7.064000 | 1203.000000 | 1245.000000 | 1261.000000 | 1203.000000 | 4351.000000 | 2076 |  | CORR | GENE | 02:50 | 02:57 | 03:00 | 701 | 115 | 12.000000 | EXT | - |  | (c)
23278.258000 | 3.218000 | 3.182000 | -8.447000 | -8.483000 | -1222.000000 | -1087.000000 | -1021.000000 | 820.000000 | 3182.000000 | 2082 |  | CORR | GENE | 09:25 | 09:47 | 09:58 | 55 | 402 | 10.000000 | EXT | - |  | (c)
23295.517000 | 8.812000 | 8.789000 | -2.618000 | -2.641000 | 1222.000000 | 1675.000000 | 1572.000000 | 1222.000000 | 2583.000000 | 2083 |  | CORR | GENE | 03:44 | 04:57 | 04:40 | 58 | 700 | 11.000000 | EXT | - |  | (c)
23393.691000 | 2.921000 | 2.668000 | -8.769000 | -9.022000 | 1844.000000 | -1204.000000 | -1721.000000 | 825.000000 | 2668.000000 | 2092 |  | GOUG | GENE | 05:46 | 09:34 | 08:11 | 917 | 1792 | 7.000000 | EXT | -. Задир. |  | (c)
23402.460000 | 0.000000 | -0.036000 | -11.440000 | -11.476000 | 1927.000000 | -2211.000000 | 2144.000000 | 1927.000000 |  | 2093 | Смещение кромок | GWAN |  | 03:02 | 03:54 | 03:37 | 0 | 433 | 3.319000 | EXT | Смещение кромок. Наружу. Величина смещения - 3.3 мм. |  | (c)
23409.909000 | 7.449000 | 7.372000 | -3.991000 | -4.068000 | 1052.000000 | 1194.000000 | 1808.000000 | 1052.000000 | 3336.000000 | 2093 |  | GOUG | GENE | 00:41 | 01:04 | 02:43 | 732 | 1512 | 7.000000 | EXT | -. Зона задиров. |  | (c)
23424.540000 | 10.640000 | 10.367000 | -0.615000 | -0.888000 | 1626.000000 | 1636.000000 | 1646.000000 | 1626.000000 | 323.000000 | 2094 | Дефект проката | MIAN | AXGR | 06:07 | 06:09 | 06:10 | 565 | 40 | 14.000000 | EXT | Дефект проката. Эквивалент потери металла 14%. |  | (c)
23441.406000 | 4.821000 | 4.800000 | -6.559000 | -6.580000 | -544.000000 | -330.000000 | -318.000000 | 93.000000 | 4800.000000 | 2096 |  | CORR | СIGR | 03:03 | 03:37 | 03:39 | 44 | 451 | 10.000000 | EXT | - |  | (c)
23448.015000 | 0.050000 | 0.022000 | -11.520000 | -11.548000 | 1982.000000 | 2004.000000 | 1998.000000 | 1982.000000 | 22.000000 | 2097 |  | CORR | AXGR | 08:14 | 08:18 | 08:17 | 128 | 33 | 11.000000 | EXT | - |  | (c)
23459.535000 | 0.000000 | -0.025000 | -10.840000 | -10.865000 | 1512.000000 | 2159.000000 | -2108.000000 | 1267.000000 |  | 2098 | Нарушение формы кольцевого шва | GWAN |  | 07:35 | 09:19 | 09:51 | 0 | 1682 |  | EXT | Нарушение формы кольцевого шва. Аномалия находится на упругопластическом изгибе: R=515 D, максимальное растяжение на 5.7 час. |  | (c)
23462.989000 | 3.454000 | 3.352000 | -7.386000 | -7.488000 | 1851.000000 | 1938.000000 | 1926.000000 | 1851.000000 | 3352.000000 | 2098 |  | DENT |  | 08:30 | 08:44 | 08:42 | 195 | 150 | 1.197183 |  | -. Аномалия находится вблизи дефекта потери металла. Аномалия находится на упругопластическом изгибе. |  | (c)
23462.991000 | 3.456000 | 3.456000 | -7.384000 | -7.384000 | 1919.000000 | 1996.000000 | 1960.000000 | 1919.000000 | 3456.000000 | 2098 |  | GOUG | СIGR | 08:41 | 08:53 | 08:47 | 28 | 82 | 7.000000 | EXT | -. Задир. Аномалия находится на упругопластическом изгибе: R=554 D, максимальное растяжение на 5.4 час. |  | (c)
23470.375000 | 0.000000 | -0.031000 | -11.315000 | -11.346000 | -648.000000 | -328.000000 | 112.000000 | 0.000000 |  | 2099 | Нарушение формы кольцевого шва | GWAN |  | 09:32 | 10:24 | 11:35 | 0 | 1520 |  | EXT | Нарушение формы кольцевого шва. Аномалия находится на упругопластическом изгибе: R=617 D, максимальное растяжение на 6.2 час. |  | (c)
23518.773000 | 2.403000 | 2.380000 | -9.117000 | -9.140000 | 2186.000000 | -1607.000000 | -1747.000000 | 1219.000000 | 2380.000000 | 2103 |  | CORR | GENE | 03:26 | 05:13 | 04:51 | 88 | 1056 | 12.000000 | EXT | - |  | (c)
23519.861000 | 3.491000 | 3.467000 | -8.029000 | -8.053000 | 2210.000000 | -965.000000 | -1494.000000 | 736.000000 | 3467.000000 | 2103 |  | CORR | GENE | 03:29 | 06:57 | 05:32 | 131 | 1515 | 13.000000 | EXT | - |  | (c)
23539.565000 | 0.000000 | -0.018000 | -10.610000 | -10.628000 | -855.000000 | 241.000000 | 577.000000 | 0.000000 |  | 2105 | Нарушение формы кольцевого шва | GWAN |  | 03:20 | 06:17 | 07:11 | 0 | 2864 |  | EXT | Нарушение формы кольцевого шва |  | (c)
23567.843000 | 5.973000 | 5.814000 | -4.842000 | -5.001000 | 886.000000 | 945.000000 | 976.000000 | 886.000000 | 4777.000000 | 2107 |  | CORR | GENE | 04:59 | 05:09 | 05:14 | 224 | 180 | 11.000000 | EXT | - |  | (c)
23568.845000 | 6.975000 | 6.814000 | -3.840000 | -4.001000 | -21.000000 | 22.000000 | 11.000000 | 0.000000 | 3543.000000 | 2107 |  | LWAN |  | 02:33 | 02:40 | 02:38 | 458 | 65 | 11.504467 | EXT | -. Эквивалент потери металла 12%. |  | (c)
23572.685000 | 0.000000 | -0.036000 | -11.485000 | -11.521000 | -312.000000 | -80.000000 | 118.000000 | 0.000000 |  | 2108 | Смещение кромок | GWAN |  | 02:03 | 02:41 | 03:13 | 0 | 860 | 3.175000 | EXT | Смещение кромок. Наружу. Величина смещения - 3.2 мм. |  | (c)
23574.302000 | 1.617000 | 1.588000 | -9.868000 | -9.897000 | -820.000000 | -456.000000 | -456.000000 | 93.000000 | 1588.000000 | 2108 |  | CORR | GENE | 00:41 | 01:40 | 01:40 | 198 | 727 | 15.000000 | EXT | - |  | (c)
23578.496000 | 5.811000 | 5.774000 | -5.674000 | -5.711000 | -559.000000 | -445.000000 | -332.000000 | 104.000000 | 5646.000000 | 2108 |  | CORR | GENE | 01:24 | 01:42 | 02:00 | 65 | 455 | 10.000000 | EXT | - |  | (c)
23579.110000 | 6.425000 | 6.375000 | -5.060000 | -5.110000 | -1218.000000 | -904.000000 | -749.000000 | 281.000000 | 5022.000000 | 2108 |  | CORR | GENE | 11:37 | 00:28 | 00:53 | 88 | 937 | 13.000000 | EXT | - |  | (c)
23607.121000 | 11.271000 | 11.241000 | -0.074000 | -0.104000 | -898.000000 | -609.000000 | -622.000000 | 347.000000 | 29.000000 | 2110 |  | CORR | GENE | 01:54 | 02:41 | 02:39 | 75 | 551 | 14.000000 | EXT | - |  | (c)
23611.645000 | 4.450000 | 4.412000 | -6.865000 | -6.903000 | -877.000000 | -551.000000 | -486.000000 | 95.000000 | 4412.000000 | 2111 |  | CORR | GENE | 01:00 | 01:52 | 02:03 | 83 | 782 | 11.000000 | EXT | - |  | (c)
23675.850000 | 0.000000 | -0.019000 | -11.610000 | -11.629000 | 608.000000 | 1006.000000 | 1640.000000 | 608.000000 |  | 2117 | Нарушение формы кольцевого шва | GWAN |  | 00:07 | 01:11 | 02:53 | 0 | 2065 |  | EXT | Нарушение формы кольцевого шва |  | (c)
23675.850000 | 0.000000 | -0.022000 | -11.610000 | -11.632000 | -776.000000 | 364.000000 | -112.000000 | 0.000000 |  | 2117 | Нарушение формы кольцевого шва | GWAN |  | 08:23 | 11:27 | 10:10 | 0 | 1328 |  | EXT | Нарушение формы кольцевого шва |  | (c)
23687.397000 | 11.547000 | 11.530000 | -0.063000 | -0.080000 | 912.000000 | 1106.000000 | 1102.000000 | 912.000000 | 16.000000 | 2117 |  | CORR | GENE | 00:56 | 01:27 | 01:26 | 64 | 380 | 14.000000 | EXT | - |  | (c)
23687.398000 | 11.548000 | 11.534000 | -0.062000 | -0.076000 | -223.000000 | 295.000000 | 268.000000 | 0.000000 | 22.000000 | 2117 |  | CORR | GENE | 09:52 | 11:16 | 11:12 | 54 | 980 | 14.000000 | EXT | - |  | (c)
23687.406000 | 11.556000 | 11.537000 | -0.054000 | -0.073000 | -1217.000000 | -1070.000000 | -752.000000 | 287.000000 | 15.000000 | 2117 |  | CORR | GENE | 07:12 | 07:36 | 08:27 | 58 | 930 | 12.000000 | EXT | - |  | (c)
23687.502000 | 0.042000 | 0.022000 | -11.088000 | -11.108000 | -649.000000 | 71.000000 | 331.000000 | 0.000000 | 22.000000 | 2118 |  | CORR | GENE | 08:43 | 10:39 | 11:21 | 99 | 1962 | 14.000000 | EXT | - |  | (c)
23698.590000 | 0.000000 | -0.021000 | -11.400000 | -11.421000 | 1740.000000 | 2223.000000 | 2209.000000 | 1740.000000 |  | 2119 | Нарушение формы кольцевого шва | GWAN |  | 04:13 | 05:31 | 05:29 | 0 | 937 |  | EXT | Нарушение формы кольцевого шва |  | (c)
23698.590000 | 0.000000 | -0.025000 | -11.400000 | -11.425000 | -1151.000000 | -746.000000 | -733.000000 | 314.000000 |  | 2119 | Нарушение формы кольцевого шва | GWAN |  | 08:27 | 09:32 | 09:34 | 0 | 837 |  | EXT | Нарушение формы кольцевого шва |  | (c)
23709.990000 | 0.000000 | -0.036000 | -11.185000 | -11.221000 | 831.000000 | 1133.000000 | 1094.000000 | 70.498055 |  | 2120 | Смещение кромок | GWAN |  | 00:49 | 01:37 | 01:31 | 0 | 526 | 3.816000 | EXT | Смещение кромок. Вовнутрь. Величина смещения - 3.8 мм. |  | (c)
23713.254000 | 3.264000 | 3.132000 | -7.921000 | -8.053000 | 821.000000 | 982.000000 | 1158.000000 | 59.276410 | 3132.000000 | 2120 |  | CORR | GENE | 00:47 | 01:13 | 01:41 | 160 | 675 | 13.000000 | EXT | - |  | (c)
23729.395000 | 8.220000 | 8.120000 | -1.880000 | -1.980000 | -2064.000000 | -1861.000000 | -1756.000000 | 38.320344 | 1814.000000 | 2121 |  | CORR | GENE | 08:05 | 08:38 | 08:55 | 166 | 616 | 11.000000 | EXT | - |  | (c)
23730.290000 | 9.115000 | 8.355000 | -0.985000 | -1.745000 | -1537.000000 | -1514.000000 | -1501.000000 | 58.847780 | 828.000000 | 2121 |  | CORR | GENE | 09:30 | 09:34 | 09:36 | 917 | 72 | 11.000000 | EXT | - |  | (c)
23733.101000 | 1.826000 | 1.765000 | -9.539000 | -9.600000 | -644.000000 | -517.000000 | -496.000000 | 28.011416 | 1765.000000 | 2122 |  | CORR | GENE | 11:06 | 11:26 | 11:30 | 74 | 297 | 12.000000 | EXT | - |  | (c)
23735.367000 | 4.092000 | 3.859000 | -7.273000 | -7.506000 | -2051.000000 | -2023.000000 | -2026.000000 | 16.545224 | 3859.000000 | 2122 |  | CORR | GENE | 07:19 | 07:23 | 07:23 | 1389 | 50 | 9.000000 | EXT | - |  | (c)
23737.132000 | 5.857000 | 5.603000 | -5.508000 | -5.762000 | 2174.000000 | 2193.000000 | 2190.000000 | 0.699154 | 5023.000000 | 2122 |  | CORR | AXGR | 06:41 | 06:44 | 06:43 | 739 | 32 | 9.000000 | EXT | - |  | (c)
23739.436000 | 8.161000 | 7.696000 | -3.204000 | -3.669000 | 2143.000000 | 2155.000000 | 2172.000000 | 0.007293 | 2865.000000 | 2122 |  | CORR | GENE | 06:36 | 06:37 | 06:40 | 804 | 58 | 10.000000 | EXT | - |  | (c)
23742.640000 | 0.000000 | -0.018000 | -11.025000 | -11.043000 | 1202.000000 | -1162.000000 | -1688.000000 | 116.000000 |  | 2123 | Нарушение формы кольцевого шва | GWAN |  | 07:03 | 00:41 | 11:16 | 0 | 3143 |  | EXT | Нарушение формы кольцевого шва |  | (c)
23743.133000 | 0.493000 | 0.467000 | -10.532000 | -10.558000 | -2068.000000 | -1866.000000 | -1822.000000 | 1575.000000 | 467.000000 | 2123 |  | CORR | GENE | 10:15 | 10:48 | 10:55 | 59 | 493 | 12.000000 | EXT | - |  | (c)
23743.281000 | 0.641000 | 0.606000 | -10.384000 | -10.419000 | -1249.000000 | -1249.000000 | -812.000000 | 375.000000 | 606.000000 | 2123 |  | CORR | GENE | 00:27 | 00:27 | 01:38 | 96 | 874 | 10.000000 | EXT | - |  | (c)
23745.147000 | 2.507000 | 2.400000 | -8.518000 | -8.625000 | -1329.000000 | -1270.000000 | -621.000000 | 0.000000 | 2400.000000 | 2123 |  | CORR | GENE | 00:14 | 00:24 | 02:08 | 112 | 1416 | 14.000000 | EXT | - |  | (c)
23746.374000 | 3.734000 | 3.692000 | -7.291000 | -7.333000 | -2215.000000 | -2052.000000 | -1891.000000 | 1566.000000 | 3692.000000 | 2123 |  | CORR | GENE | 09:51 | 10:18 | 10:44 | 85 | 649 | 11.000000 | EXT | - |  | (c)
23746.495000 | 3.855000 | 3.641000 | -7.170000 | -7.384000 | -84.000000 | -33.000000 | -54.000000 | 25.000000 | 3641.000000 | 2123 |  | CORR | GENE | 03:35 | 03:43 | 03:40 | 290 | 60 | 10.000000 | EXT | - |  | (c)
23747.042000 | 4.402000 | 3.956000 | -6.623000 | -7.069000 | -151.000000 | -35.000000 | -89.000000 | 26.000000 | 3956.000000 | 2123 |  | CORR | GENE | 03:24 | 03:43 | 03:34 | 680 | 125 | 11.000000 | EXT | - |  | (c)
23747.889000 | 5.249000 | 4.776000 | -5.776000 | -6.249000 | -167.000000 | -27.000000 | -93.000000 | 19.000000 | 4776.000000 | 2123 |  | CORR | GENE | 03:22 | 03:44 | 03:34 | 850 | 148 | 14.000000 | EXT | - |  | (c)
23748.089000 | 5.449000 | 5.289000 | -5.576000 | -5.736000 | -6.000000 | 18.000000 | 70.000000 | 0.000000 | 5155.000000 | 2123 |  | CORR | GENE | 03:48 | 03:52 | 04:00 | 581 | 152 | 11.000000 | EXT | - |  | (c)
23748.437000 | 5.797000 | 5.682000 | -5.228000 | -5.343000 | -96.000000 | -52.000000 | -61.000000 | 25.000000 | 5052.000000 | 2123 |  | CORR | GENE | 03:33 | 03:40 | 03:39 | 291 | 71 | 10.000000 | EXT | - |  | (c)
23749.346000 | 6.706000 | 6.694000 | -4.319000 | -4.331000 | 2050.000000 | -1972.000000 | -2067.000000 | 1722.000000 | 4267.000000 | 2123 |  | CORR | GENE | 09:20 | 10:30 | 10:15 | 64 | 689 | 10.000000 | EXT | - |  | (c)
23749.565000 | 6.925000 | 6.884000 | -4.100000 | -4.141000 | 1902.000000 | 2137.000000 | -2225.000000 | 1890.000000 | 4057.000000 | 2123 |  | CORR | GENE | 08:56 | 09:34 | 09:50 | 84 | 669 | 12.000000 | EXT | - |  | (c)
23749.708000 | 7.068000 | 7.013000 | -3.957000 | -4.012000 | 25.000000 | 41.000000 | 103.000000 | 25.000000 | 3649.000000 | 2123 |  | CORR | GENE | 03:53 | 03:55 | 04:05 | 363 | 156 | 10.000000 | EXT | - |  | (c)
23749.744000 | 7.104000 | 7.065000 | -3.921000 | -3.960000 | -225.000000 | -143.000000 | -119.000000 | 13.000000 | 3838.000000 | 2123 |  | CORR | GENE | 03:12 | 03:26 | 03:29 | 122 | 211 | 11.000000 | EXT | - |  | (c)
23750.427000 | 7.787000 | 7.410000 | -3.238000 | -3.615000 | 8.000000 | 49.000000 | 43.000000 | 8.000000 | 2412.000000 | 2123 |  | CORR | GENE | 03:50 | 03:57 | 03:56 | 1203 | 70 | 15.000000 | EXT | - |  | (c)
23753.550000 | 10.910000 | 10.877000 | -0.115000 | -0.148000 | 1162.000000 | 1438.000000 | 1398.000000 | 1162.000000 | 71.000000 | 2123 |  | CORR | GENE | 06:56 | 07:41 | 07:34 | 77 | 472 | 12.000000 | EXT | - |  | (c)
23758.957000 | 5.292000 | 5.232000 | -6.213000 | -6.273000 | 1455.000000 | 2031.000000 | 1961.000000 | 1455.000000 | 5232.000000 | 2124 |  | CORR | GENE | 11:32 | 01:05 | 00:54 | 128 | 1013 | 12.000000 | EXT | - |  | (c)
23759.327000 | 5.662000 | 5.622000 | -5.843000 | -5.883000 | 1638.000000 | 2032.000000 | 2037.000000 | 1638.000000 | 5622.000000 | 2124 |  | CORR | GENE | 00:02 | 01:06 | 01:06 | 72 | 799 | 10.000000 | EXT | - |  | (c)
23759.802000 | 6.137000 | 6.108000 | -5.368000 | -5.397000 | 436.000000 | 964.000000 | 775.000000 | 436.000000 | 5305.000000 | 2124 |  | CORR | GENE | 08:48 | 10:13 | 09:43 | 92 | 678 | 10.000000 | EXT | - |  | (c)
23761.284000 | 7.619000 | 7.567000 | -3.886000 | -3.938000 | 641.000000 | 1128.000000 | 1031.000000 | 641.000000 | 3841.000000 | 2124 |  | CORR | GENE | 09:21 | 10:40 | 10:24 | 97 | 781 | 15.000000 | EXT | - |  | (c)
23764.247000 | 10.582000 | 10.414000 | -0.923000 | -1.091000 | 884.000000 | 900.000000 | 924.000000 | 884.000000 | 810.000000 | 2124 |  | CORR | GENE | 10:00 | 10:03 | 10:07 | 281 | 80 | 10.000000 | EXT | - |  | (c)
23764.319000 | 10.654000 | 10.635000 | -0.851000 | -0.870000 | 964.000000 | 1028.000000 | 1038.000000 | 964.000000 | 832.000000 | 2124 |  | CORR | СIGR | 10:13 | 10:24 | 10:25 | 38 | 147 | 10.000000 | EXT | - |  | (c)
23771.483000 | 6.313000 | 6.266000 | -5.377000 | -5.424000 | 2228.000000 | -2072.000000 | -2021.000000 | 1810.000000 | 5341.000000 | 2125 |  | CORR | GENE | 08:29 | 08:55 | 09:03 | 83 | 424 | 10.000000 | EXT | - |  | (c)
23775.493000 | 10.323000 | 9.772000 | -1.367000 | -1.918000 | 2114.000000 | 2193.000000 | 2184.000000 | 2114.000000 | 986.000000 | 2125 |  | CORR | GENE | 08:11 | 08:23 | 08:22 | 932 | 142 | 10.000000 | EXT | - |  | (c)
23776.796000 | 11.626000 | 11.524000 | -0.064000 | -0.166000 | -2002.000000 | -1565.000000 | -1694.000000 | 1385.000000 | 36.000000 | 2125 |  | CORR | GENE | 09:06 | 10:17 | 09:56 | 130 | 617 | 13.000000 | EXT | - |  | (c)
23776.820000 | 11.650000 | 11.617000 | -0.040000 | -0.073000 | -1359.000000 | -1303.000000 | -1269.000000 | 1179.000000 | 19.000000 | 2125 |  | CORR | GENE | 10:50 | 10:59 | 11:05 | 54 | 179 | 10.000000 | EXT | - |  | (c)
23776.860000 | 0.000000 | -0.023000 | -11.600000 | -11.623000 | -1960.000000 | -1628.000000 | -1726.000000 | 1492.000000 |  | 2126 | Нарушение формы кольцевого шва | GWAN |  | 06:00 | 06:54 | 06:38 | 0 | 469 |  | EXT | Нарушение формы кольцевого шва |  | (c)
23776.913000 | 0.053000 | 0.053000 | -11.547000 | -11.547000 | -906.000000 | -875.000000 | -508.000000 | 111.000000 | 53.000000 | 2126 |  | CORR | GENE | 08:51 | 08:56 | 09:55 | 61 | 795 | 10.000000 | EXT | - |  | (c)
23800.133000 | 11.673000 | 11.566000 | -0.037000 | -0.144000 | 614.000000 | 748.000000 | 1151.000000 | 614.000000 | 18.000000 | 2127 |  | CORR | GENE | 01:56 | 02:18 | 03:23 | 126 | 1074 | 15.000000 | EXT | - |  | (c)
23800.297000 | 0.127000 | 0.100000 | -11.488000 | -11.515000 | -838.000000 | -709.000000 | -247.000000 | 0.000000 | 100.000000 | 2128 |  | CORR | GENE | 01:46 | 02:06 | 03:21 | 54 | 1182 | 11.000000 | EXT | - |  | (c)
23817.148000 | 5.363000 | 4.959000 | -6.212000 | -6.616000 | -37.000000 | -16.000000 | -23.000000 | 9.000000 | 4959.000000 | 2129 |  | LWAN |  | 01:11 | 01:15 | 01:14 | 847 | 27 | 10.000000 | EXT | -. Эквивалент потери металла 10%. |  | (c)
23835.424000 | 1.074000 | 1.066000 | -10.451000 | -10.459000 | 1849.000000 | 2128.000000 | 2086.000000 | 1849.000000 | 1066.000000 | 2131 |  | CORR | GENE | 00:16 | 01:01 | 00:54 | 54 | 473 | 11.000000 | EXT | - |  | (c)
23836.005000 | 1.655000 | 1.607000 | -9.870000 | -9.918000 | 2083.000000 | -2078.000000 | -2102.000000 | 1827.000000 | 1607.000000 | 2131 |  | CORR | GENE | 00:54 | 01:42 | 01:39 | 71 | 551 | 11.000000 | EXT | - |  | (c)
23836.605000 | 2.255000 | 2.200000 | -9.270000 | -9.325000 | 568.000000 | 879.000000 | 900.000000 | 568.000000 | 2200.000000 | 2131 |  | CORR | GENE | 08:49 | 09:40 | 09:43 | 96 | 664 | 12.000000 | EXT | - |  | (c)
23836.995000 | 2.645000 | 2.597000 | -8.880000 | -8.928000 | 160.000000 | 485.000000 | 399.000000 | 160.000000 | 2597.000000 | 2131 |  | CORR | GENE | 07:44 | 08:36 | 08:22 | 105 | 478 | 13.000000 | EXT | - |  | (c)
23837.064000 | 2.714000 | 2.576000 | -8.811000 | -8.949000 | 30.000000 | 61.000000 | 89.000000 | 30.000000 | 2576.000000 | 2131 |  | CORR | GENE | 07:23 | 07:28 | 07:32 | 517 | 119 | 12.000000 | EXT | - |  | (c)
23837.230000 | 2.880000 | 2.709000 | -8.645000 | -8.816000 | 188.000000 | 214.000000 | 242.000000 | 188.000000 | 2709.000000 | 2131 |  | CORR | GENE | 07:48 | 07:52 | 07:57 | 230 | 106 | 10.000000 | EXT | - |  | (c)
23838.233000 | 3.883000 | 3.749000 | -7.642000 | -7.776000 | -885.000000 | -754.000000 | -579.000000 | 272.000000 | 3749.000000 | 2131 |  | CORR | GENE | 04:55 | 05:16 | 05:44 | 198 | 613 | 10.000000 | EXT | - |  | (c)
23839.740000 | 5.390000 | 5.370000 | -6.135000 | -6.155000 | 839.000000 | 906.000000 | 925.000000 | 839.000000 | 5370.000000 | 2131 |  | CORR | GENE | 09:33 | 09:44 | 09:47 | 96 | 173 | 12.000000 | EXT | - |  | (c)
23843.553000 | 9.203000 | 9.178000 | -2.322000 | -2.347000 | -1730.000000 | -1349.000000 | -1460.000000 | 1190.000000 | 2288.000000 | 2131 |  | CORR | GENE | 02:39 | 03:40 | 03:22 | 59 | 540 | 12.000000 | EXT | - |  | (c)
23868.925000 | 0.000000 | -0.057000 | -11.690000 | -11.747000 | 1868.000000 | -2160.000000 | -2032.000000 | 1471.000000 |  | 2134 | Нарушение формы кольцевого шва | GWAN |  | 00:37 | 01:47 | 02:07 | 0 | 1122 |  | EXT | Нарушение формы кольцевого шва |  | (c)
23880.615000 | 0.000000 | -0.032000 | -11.680000 | -11.712000 | -245.000000 | 1323.000000 | 1176.000000 | 0.000000 |  | 2135 | Нарушение формы кольцевого шва | GWAN |  | 01:03 | 05:16 | 04:52 | 0 | 2842 |  | EXT | Нарушение формы кольцевого шва |  | (c)
23880.615000 | 0.000000 | -0.029000 | -11.680000 | -11.709000 | -1683.000000 | -954.000000 | -1082.000000 | 481.000000 |  | 2135 | Нарушение формы кольцевого шва | GWAN |  | 09:10 | 11:08 | 10:47 | 0 | 1202 |  | EXT | Нарушение формы кольцевого шва |  | (c)
23881.599000 | 0.984000 | 0.918000 | -10.696000 | -10.762000 | 507.000000 | 564.000000 | 540.000000 | 507.000000 | 918.000000 | 2135 |  | CORR | GENE | 03:04 | 03:13 | 03:09 | 190 | 66 | 11.000000 | EXT | - |  | (c)
23882.290000 | 1.675000 | 1.654000 | -10.005000 | -10.026000 | -1855.000000 | -1825.000000 | -1827.000000 | 1799.000000 | 1654.000000 | 2135 |  | CORR | GENE | 08:43 | 08:47 | 08:47 | 88 | 56 | 11.000000 | EXT | - |  | (c)
23882.654000 | 2.039000 | 2.022000 | -9.641000 | -9.658000 | -1865.000000 | -1825.000000 | -1827.000000 | 1788.000000 | 2022.000000 | 2135 |  | CORR | GENE | 08:41 | 08:48 | 08:47 | 72 | 78 | 17.000000 | EXT | - |  | (c)
23883.804000 | 3.189000 | 2.846000 | -8.491000 | -8.834000 | 546.000000 | 584.000000 | 576.000000 | 546.000000 | 2846.000000 | 2135 |  | CORR | GENE | 03:10 | 03:16 | 03:15 | 400 | 60 | 11.000000 | EXT | - |  | (c)
23883.967000 | 3.352000 | 3.221000 | -8.328000 | -8.459000 | -1810.000000 | -1785.000000 | -1772.000000 | 1733.000000 | 3221.000000 | 2135 |  | CORR | GENE | 08:50 | 08:54 | 08:56 | 182 | 76 | 13.000000 | EXT | - |  | (c)
23884.558000 | 3.943000 | 3.718000 | -7.737000 | -7.962000 | 557.000000 | 602.000000 | 598.000000 | 557.000000 | 3718.000000 | 2135 |  | CORR | GENE | 03:12 | 03:19 | 03:19 | 494 | 82 | 12.000000 | EXT | - |  | (c)
23884.702000 | 4.087000 | 3.998000 | -7.593000 | -7.682000 | -1843.000000 | -1823.000000 | -1800.000000 | 1756.000000 | 3998.000000 | 2135 |  | CORR | GENE | 08:45 | 08:48 | 08:52 | 149 | 87 | 17.000000 | EXT | - |  | (c)
23888.084000 | 7.469000 | 7.463000 | -4.211000 | -4.217000 | 346.000000 | 390.000000 | 405.000000 | 346.000000 | 4122.000000 | 2135 |  | CORR | GENE | 02:38 | 02:45 | 02:47 | 95 | 118 | 11.000000 | EXT | - |  | (c)
23889.179000 | 8.564000 | 8.520000 | -3.116000 | -3.160000 | 678.000000 | 691.000000 | 692.000000 | 678.000000 | 3082.000000 | 2135 |  | CORR | AXGR | 03:32 | 03:34 | 03:34 | 78 | 28 | 11.000000 | EXT | - |  | (c)
23889.399000 | 8.784000 | 8.769000 | -2.896000 | -2.911000 | -1930.000000 | -1873.000000 | -1877.000000 | 1824.000000 | 2874.000000 | 2135 |  | CORR | СIGR | 08:31 | 08:40 | 08:39 | 37 | 106 | 20.000000 | EXT | - |  | (c)
23892.389000 | 0.094000 | 0.011000 | -11.321000 | -11.404000 | 1699.000000 | 1938.000000 | 1998.000000 | 1699.000000 | 11.000000 | 2136 |  | CORR | GENE | 02:46 | 03:25 | 03:35 | 133 | 598 | 13.000000 | EXT | - |  | (c)
23892.593000 | 0.298000 | 0.222000 | -11.117000 | -11.193000 | 1950.000000 | 1962.000000 | 2006.000000 | 1950.000000 | 222.000000 | 2136 |  | CORR | GENE | 03:27 | 03:29 | 03:36 | 284 | 112 | 10.000000 | EXT | - |  | (c)
23892.678000 | 0.383000 | 0.355000 | -11.032000 | -11.060000 | 1456.000000 | 1632.000000 | 1640.000000 | 1456.000000 | 355.000000 | 2136 |  | CORR | GENE | 02:07 | 02:36 | 02:37 | 50 | 368 | 11.000000 | EXT | - |  | (c)
23893.345000 | 1.050000 | 1.011000 | -10.365000 | -10.404000 | 1442.000000 | 1854.000000 | 1829.000000 | 1442.000000 | 1011.000000 | 2136 |  | CORR | GENE | 02:05 | 03:11 | 03:07 | 99 | 775 | 10.000000 | EXT | - |  | (c)
23895.228000 | 2.933000 | 2.893000 | -8.482000 | -8.522000 | 1001.000000 | 2022.000000 | 1611.000000 | 1001.000000 | 2893.000000 | 2136 |  | CORR | GENE | 00:54 | 03:39 | 02:32 | 104 | 1221 | 17.000000 | EXT | - |  | (c)
23895.558000 | 3.263000 | 3.254000 | -8.152000 | -8.161000 | 2129.000000 | 2195.000000 | 2186.000000 | 2129.000000 | 3254.000000 | 2136 |  | CORR | СIGR | 03:56 | 04:06 | 04:05 | 22 | 113 | 12.000000 | EXT | - |  | (c)
23895.777000 | 3.482000 | 1.994000 | -7.933000 | -9.421000 | 1936.000000 | 2111.000000 | 2031.000000 | 1936.000000 | 1994.000000 | 2136 |  | CORR | GENE | 03:25 | 03:53 | 03:40 | 1719 | 189 | 13.000000 | EXT | - |  | (c)
23896.067000 | 3.772000 | 3.685000 | -7.643000 | -7.730000 | 2160.000000 | 2190.000000 | 2184.000000 | 2160.000000 | 3685.000000 | 2136 |  | CORR | GENE | 04:01 | 04:06 | 04:05 | 245 | 48 | 10.000000 | EXT | - |  | (c)
23896.595000 | 4.300000 | 3.932000 | -7.115000 | -7.483000 | 2109.000000 | 2134.000000 | 2143.000000 | 2109.000000 | 3932.000000 | 2136 |  | CORR | GENE | 03:53 | 03:57 | 03:58 | 471 | 67 | 11.000000 | EXT | - |  | (c)
23896.722000 | 4.427000 | 4.408000 | -6.988000 | -7.007000 | 1840.000000 | 2187.000000 | 2061.000000 | 1840.000000 | 4408.000000 | 2136 |  | CORR | GENE | 03:09 | 04:05 | 03:45 | 68 | 442 | 13.000000 | EXT | - |  | (c)
23897.027000 | 4.732000 | 4.539000 | -6.683000 | -6.876000 | 2024.000000 | 2073.000000 | 2056.000000 | 2024.000000 | 4539.000000 | 2136 |  | CORR | GENE | 03:39 | 03:47 | 03:44 | 297 | 64 | 10.000000 | EXT | - |  | (c)
23897.239000 | 4.944000 | 4.908000 | -6.471000 | -6.507000 | 1860.000000 | 1911.000000 | 1890.000000 | 1860.000000 | 4908.000000 | 2136 |  | CORR | GENE | 03:12 | 03:21 | 03:17 | 121 | 60 | 11.000000 | EXT | - |  | (c)
23898.006000 | 5.711000 | 5.680000 | -5.704000 | -5.735000 | 1927.000000 | 2079.000000 | 2023.000000 | 1927.000000 | 5680.000000 | 2136 |  | CORR | GENE | 03:23 | 03:48 | 03:39 | 48 | 193 | 10.000000 | EXT | - |  | (c)
23909.826000 | 6.116000 | 6.083000 | -5.269000 | -5.302000 | -1652.000000 | -1640.000000 | -1640.000000 | 1628.000000 | 5244.000000 | 2137 |  | CORR | AXGR | 02:45 | 02:47 | 02:47 | 58 | 24 | 11.000000 | EXT | - |  | (c)
23910.279000 | 6.569000 | 6.516000 | -4.816000 | -4.869000 | -1648.000000 | -1621.000000 | -1611.000000 | 1574.000000 | 4769.000000 | 2137 |  | CORR | GENE | 02:46 | 02:50 | 02:52 | 100 | 75 | 11.000000 | EXT | - |  | (c)
23910.525000 | 6.815000 | 6.676000 | -4.570000 | -4.709000 | -1707.000000 | -1586.000000 | -1617.000000 | 1527.000000 | 4485.000000 | 2137 |  | CORR | GENE | 02:36 | 02:56 | 02:51 | 224 | 180 | 15.000000 | EXT | - |  | (c)
23915.095000 | 0.000000 | -0.051000 | -11.315000 | -11.366000 | -2039.000000 | -1609.000000 | -1742.000000 | 1446.000000 |  | 2138 | Смещение кромок | GWAN |  | 06:30 | 07:39 | 07:18 | 0 | 592 | 4.230000 | EXT | Смещение кромок. Наружу. Величина смещения - 4.2 мм. |  | (c)
23964.302000 | 3.237000 | 3.160000 | -8.263000 | -8.340000 | -75.000000 | 327.000000 | 266.000000 | 0.000000 | 3160.000000 | 2142 |  | CORR | GENE | 02:56 | 04:01 | 03:51 | 119 | 682 | 12.000000 | EXT | - |  | (c)
24004.966000 | 9.861000 | 9.820000 | -1.379000 | -1.420000 | 2027.000000 | 2191.000000 | 2181.000000 | 0.000000 | 1319.000000 | 2145 |  | CORR | GENE | 07:44 | 08:11 | 08:09 | 101 | 307 | 13.000000 | EXT | - |  | (c)
24018.030000 | 0.000000 | -0.037000 | -10.915000 | -10.952000 | 724.000000 | 896.000000 | 903.000000 | 724.000000 |  | 2147 | Нарушение формы кольцевого шва | GWAN |  | 05:52 | 06:20 | 06:21 | 0 | 358 |  | EXT | Нарушение формы кольцевого шва |  | (c)
24063.112000 | 0.422000 | 0.067000 | -11.198000 | -11.553000 | 2155.000000 | 2184.000000 | 2189.000000 | 2155.000000 | 67.000000 | 2152 |  | CORR | GENE | 02:35 | 02:40 | 02:41 | 1138 | 67 | 10.000000 | EXT | -. Аномалия находится на упругопластическом изгибе: R=418 D, максимальное растяжение на 11.7 час. |  | (c)
24069.287000 | 6.597000 | 6.560000 | -5.023000 | -5.060000 | 1652.000000 | 1904.000000 | 1941.000000 | 1652.000000 | 4985.000000 | 2152 |  | CORR | GENE | 01:14 | 01:55 | 02:01 | 75 | 577 | 15.000000 | EXT | -. Аномалия находится на упругопластическом изгибе: R=324 D, максимальное растяжение на 11.8 час. |  | (c)
24137.100000 | 2.535000 | 2.521000 | -8.845000 | -8.859000 | 999.000000 | 1484.000000 | 1262.000000 | 999.000000 | 2521.000000 | 2160 |  | GOUG | СIGR | 04:01 | 05:19 | 04:44 | 29 | 526 | 7.000000 | EXT | -. Задир. |  | (c)
24137.197000 | 2.632000 | 2.599000 | -8.748000 | -8.781000 | -1853.000000 | -1815.000000 | -1808.000000 | 1764.000000 | 2599.000000 | 2160 |  | DENT |  | 08:21 | 08:27 | 08:28 | 81 | 89 | 0.352113 |  | - |  | (c)
24138.313000 | 3.748000 | 3.744000 | -7.632000 | -7.636000 | -1936.000000 | -1813.000000 | -1811.000000 | 1685.000000 | 3744.000000 | 2160 |  | GOUG | GENE | 08:07 | 08:27 | 08:28 | 285 | 251 | 7.000000 | EXT | -. Зона задиров. |  | (c)
24138.396000 | 3.831000 | 3.779000 | -7.549000 | -7.601000 | -1860.000000 | -1806.000000 | -1805.000000 | 1750.000000 | 3779.000000 | 2160 |  | DENT |  | 08:20 | 08:28 | 08:29 | 107 | 110 | 0.704225 |  | -. Аномалия находится вблизи дефекта потери металла. |  | (c)
24141.773000 | 7.208000 | 7.157000 | -4.172000 | -4.223000 | 896.000000 | 1413.000000 | 1185.000000 | 896.000000 | 4122.000000 | 2160 |  | GOUG | GENE | 03:45 | 05:08 | 04:31 | 101 | 579 | 7.000000 | EXT | -. Зона задиров. |  | (c)
24157.270000 | 0.000000 | -0.032000 | -11.410000 | -11.442000 | -755.000000 | 606.000000 | 45.000000 | 0.000000 |  | 2162 | Нарушение формы кольцевого шва | GWAN |  | 05:40 | 09:20 | 07:49 | 0 | 1601 |  | EXT | Нарушение формы кольцевого шва. Аномалия находится на отводе. |  | (c)
24202.462000 | 10.782000 | 10.396000 | -0.873000 | -1.259000 | -334.000000 | -294.000000 | -253.000000 | 173.000000 | 746.000000 | 2165 |  | GOUG | GENE | 06:36 | 06:42 | 06:49 | 513 | 161 | 10.000000 | EXT | -. Зона задиров. |  | (c)
24214.365000 | 0.000000 | -0.036000 | -10.770000 | -10.806000 | 1466.000000 | 1934.000000 | 1963.000000 | 1466.000000 |  | 2167 | Смещение кромок | GWAN |  | 01:05 | 02:20 | 02:25 | 0 | 993 | 3.163000 | EXT | Смещение кромок. Наружу. Величина смещения - 3.2 мм. |  | (c)
24214.915000 | 0.550000 | 0.401000 | -10.220000 | -10.369000 | -271.000000 | -189.000000 | -205.000000 | 138.000000 | 401.000000 | 2167 |  | CORR | GENE | 08:24 | 08:37 | 08:35 | 167 | 133 | 12.000000 | EXT | - |  | (c)
24215.942000 | 1.577000 | 1.567000 | -9.193000 | -9.203000 | -395.000000 | -373.000000 | -350.000000 | 305.000000 | 1567.000000 | 2167 |  | CORR | СIGR | 08:04 | 08:08 | 08:11 | 26 | 90 | 11.000000 | EXT | - |  | (c)
24216.042000 | 1.677000 | 1.670000 | -9.093000 | -9.100000 | -416.000000 | -372.000000 | -344.000000 | 272.000000 | 1670.000000 | 2167 |  | CORR | СIGR | 08:01 | 08:08 | 08:12 | 19 | 144 | 11.000000 | EXT | - |  | (c)
24217.943000 | 3.578000 | 3.478000 | -7.192000 | -7.292000 | -94.000000 | -43.000000 | -61.000000 | 28.000000 | 3478.000000 | 2167 |  | CORR | GENE | 08:53 | 09:01 | 08:58 | 402 | 66 | 12.000000 | EXT | - |  | (c)
24218.090000 | 3.725000 | 3.657000 | -7.045000 | -7.113000 | -596.000000 | -280.000000 | -414.000000 | 232.000000 | 3657.000000 | 2167 |  | CORR | GENE | 07:32 | 08:23 | 08:01 | 269 | 364 | 10.000000 | EXT | - |  | (c)
24220.171000 | 5.806000 | 5.732000 | -4.964000 | -5.038000 | -339.000000 | -323.000000 | -317.000000 | 294.000000 | 4836.000000 | 2167 |  | CORR | AXGR | 08:13 | 08:16 | 08:17 | 202 | 46 | 10.000000 | EXT | - |  | (c)
24222.298000 | 7.933000 | 7.922000 | -2.837000 | -2.848000 | -870.000000 | -828.000000 | -823.000000 | 776.000000 | 2818.000000 | 2167 |  | CORR | СIGR | 06:47 | 06:54 | 06:55 | 30 | 94 | 13.000000 | EXT | - |  | (c)
24222.741000 | 8.376000 | 8.347000 | -2.394000 | -2.423000 | -770.000000 | -722.000000 | -728.000000 | 686.000000 | 2297.000000 | 2167 |  | CORR | GENE | 07:04 | 07:11 | 07:10 | 126 | 83 | 11.000000 | EXT | - |  | (c)
24223.016000 | 8.651000 | 8.635000 | -2.119000 | -2.135000 | -684.000000 | -599.000000 | -599.000000 | 513.000000 | 2097.000000 | 2167 |  | CORR | СIGR | 07:17 | 07:31 | 07:31 | 38 | 171 | 13.000000 | EXT | - |  | (c)
24223.576000 | 9.211000 | 9.186000 | -1.559000 | -1.584000 | -1057.000000 | -1045.000000 | -1046.000000 | 1035.000000 | 1534.000000 | 2167 |  | CORR | AXGR | 06:17 | 06:19 | 06:19 | 50 | 22 | 10.000000 | EXT | - |  | (c)
24223.949000 | 9.584000 | 9.513000 | -1.186000 | -1.257000 | -1445.000000 | -1226.000000 | -1273.000000 | 1101.000000 | 1137.000000 | 2167 |  | CORR | GENE | 05:15 | 05:50 | 05:42 | 120 | 344 | 10.000000 | EXT | - |  | (c)
24226.015000 | 0.880000 | 0.866000 | -10.825000 | -10.839000 | -480.000000 | -317.000000 | -318.000000 | 157.000000 | 866.000000 | 2168 |  | CORR | GENE | 07:01 | 07:27 | 07:27 | 86 | 323 | 10.000000 | EXT | -. Аномалия находится на отводе. |  | (c)
24226.696000 | 1.561000 | 1.552000 | -10.144000 | -10.153000 | -421.000000 | -199.000000 | -279.000000 | 136.000000 | 1552.000000 | 2168 |  | CORR | GENE | 07:10 | 07:46 | 07:33 | 120 | 286 | 13.000000 | EXT | -. Аномалия находится на отводе. |  | (c)
24227.126000 | 1.991000 | 1.982000 | -9.714000 | -9.723000 | -581.000000 | -475.000000 | -488.000000 | 395.000000 | 1982.000000 | 2168 |  | CORR | СIGR | 06:44 | 07:01 | 06:59 | 25 | 186 | 10.000000 | EXT | -. Аномалия находится на отводе. |  | (c)
24259.015000 | 0.000000 | -0.036000 | -11.655000 | -11.691000 | -481.000000 | -223.000000 | -205.000000 | 0.000000 |  | 2171 | Смещение кромок | GWAN |  | 02:15 | 02:57 | 03:00 | 0 | 552 | 2.820000 | EXT | Смещение кромок. Наружу. Величина смещения - 2.8 мм. Аномалия находится на упругопластическом изгибе: R=456 D, максимальное растяжение на 5.2 час. |  | (c)
24311.730000 | 0.000000 | -0.006000 | -11.340000 | -11.346000 | 1476.000000 | 1549.000000 | 1567.000000 | 38.746819 |  | 2176 | Смещение кромок | GWAN |  | 05:33 | 05:45 | 05:48 | 0 | 183 | 2.590000 | EXT | Смещение кромок. Наружу. Величина смещения - 2.6 мм. Аномалия находится на упругопластическом изгибе: R=468 D, максимальное растяжение на 5.4 час. |  | (c)
24311.730000 | 0.000000 | -0.006000 | -11.340000 | -11.346000 | 1903.000000 | 2007.000000 | 2003.000000 | 2.184325 |  | 2176 | Смещение кромок | GWAN |  | 06:42 | 06:59 | 06:58 | 0 | 200 | 3.452000 | EXT | Смещение кромок. Наружу. Величина смещения - 3.5 мм. Аномалия находится на упругопластическом изгибе: R=468 D, максимальное растяжение на 5.4 час. |  | (c)
24311.730000 | 0.000000 | -0.031000 | -11.340000 | -11.371000 | -1809.000000 | -1472.000000 | -1568.000000 | 53.482673 |  | 2176 | Смещение кромок | GWAN |  | 08:43 | 09:37 | 09:22 | 0 | 482 | 3.319000 | EXT | Смещение кромок. Наружу. Величина смещения - 3.3 мм. Аномалия находится на упругопластическом изгибе: R=468 D, максимальное растяжение на 5.4 час. |  | (c)
24314.690000 | 2.960000 | 2.949000 | -8.380000 | -8.391000 | 1737.000000 | 1758.000000 | 1779.000000 | 29.678916 | 2949.000000 | 2176 |  | CORR | СIGR | 06:15 | 06:18 | 06:22 | 28 | 84 | 10.000000 | EXT | -. Аномалия находится на упругопластическом изгибе: R=462 D, максимальное растяжение на 5.5 час. |  | (c)
24323.070000 | 0.000000 | -0.021000 | -11.050000 | -11.071000 | 505.000000 | 1865.000000 | 1329.000000 | 0.000000 |  | 2177 | Смещение кромок | GWAN |  | 03:58 | 07:38 | 06:11 | 0 | 1647 | 3.451000 | EXT | Смещение кромок. Вовнутрь. Величина смещения - 3.5 мм. Аномалия находится на упругопластическом изгибе: R=429 D, максимальное растяжение на 5.6 час. |  | (c)
24323.070000 | 0.000000 | -0.041000 | -11.050000 | -11.091000 | -1972.000000 | -1693.000000 | -1767.000000 | 37.393465 |  | 2177 | Смещение кромок | GWAN |  | 09:18 | 10:03 | 09:51 | 0 | 410 | 3.178000 | EXT | Смещение кромок. Наружу. Величина смещения - 3.2 мм. Аномалия находится на упругопластическом изгибе: R=429 D, максимальное растяжение на 5.6 час. |  | (c)
24355.240000 | 0.000000 | -0.041000 | -4.455000 | -4.496000 | 1969.000000 | 2108.000000 | -2001.000000 | 1511.000000 |  | 2180 |  | GWAN |  | 01:06 | 01:28 | 02:25 | 0 | 981 |  | INT | -. Подкладная пластина на кольцевом шве. |  | (c)
24355.240000 | 0.000000 | -0.046000 | -4.455000 | -4.501000 | 244.000000 | 406.000000 | 594.000000 | 244.000000 |  | 2180 | Смещение кромок | GWAN |  | 08:27 | 08:53 | 09:24 | 0 | 700 | 3.165000 | EXT | Смещение кромок. Наружу. Величина смещения - 3.2 мм. |  | (c)
24382.670000 | 0.000000 | -0.023000 | -11.700000 | -11.723000 | 1791.000000 | -2019.000000 | -2131.000000 | 1592.000000 |  | 2183 | Нарушение формы кольцевого шва | GWAN |  | 07:25 | 09:10 | 08:52 | 0 | 1078 |  | EXT | Нарушение формы кольцевого шва |  | (c)
24416.110000 | 0.000000 | -0.039000 | -11.265000 | -11.304000 | 477.000000 | -2011.000000 | 2029.000000 | 477.000000 |  | 2186 | Нарушение формы кольцевого шва | GWAN |  | 10:12 | 03:30 | 02:22 | 0 | 3103 |  | EXT | Нарушение формы кольцевого шва |  | (c)
24471.440000 | 9.685000 | 9.627000 | -1.955000 | -2.013000 | 656.000000 | 740.000000 | 835.000000 | 656.000000 | 1942.000000 | 2190 |  | GOUG | GENE | 06:37 | 06:51 | 07:06 | 71 | 358 | 7.000000 | EXT | -. Зона задиров. |  | (c)
24478.437000 | 5.042000 | 5.027000 | -6.603000 | -6.618000 | -299.000000 | -285.000000 | -280.000000 | 261.000000 | 5027.000000 | 2191 |  | CORR | PITT | 06:40 | 06:42 | 06:43 | 27 | 38 | 16.000000 | EXT | - |  | (c)
24501.479000 | 4.774000 | 4.761000 | -6.891000 | -6.904000 | 874.000000 | 896.000000 | 895.000000 | 874.000000 | 4761.000000 | 2193 |  | CORR | PITT | 01:20 | 01:24 | 01:23 | 25 | 43 | 16.000000 | EXT | -. Аномалия находится на упругопластическом изгибе: R=913 D, максимальное растяжение на 6.1 час. |  | (c)
24542.640000 | 0.000000 | -0.031000 | -11.660000 | -11.691000 | -1249.000000 | -784.000000 | -828.000000 | 407.000000 |  | 2197 | Смещение кромок | GWAN |  | 02:37 | 03:52 | 03:45 | 0 | 842 | 3.390000 | EXT | Смещение кромок. Наружу. Величина смещения - 3.4 мм. Аномалия находится на упругопластическом изгибе: R=681 D, максимальное растяжение на 7 час. |  | (c)
24611.230000 | 0.000000 | -0.026000 | -11.720000 | -11.746000 | 387.000000 | 602.000000 | 588.000000 | 387.000000 |  | 2204 | Смещение кромок | GWAN |  | 04:10 | 04:44 | 04:42 | 0 | 401 | 2.783000 | EXT | Смещение кромок. Наружу. Аномалия находится на отводе. Величина смещения - 2.8 мм. |  | (c)
24661.734000 | 3.804000 | 3.682000 | -7.876000 | -7.998000 | -30.000000 | -18.000000 | -21.000000 | 12.000000 | 3682.000000 | 2208 |  | LWAN |  | 08:57 | 08:59 | 08:59 | 242 | 18 | 10.000000 | EXT | -. Эквивалент потери металла 10%. |  | (c)
24661.960000 | 4.030000 | 3.967000 | -7.650000 | -7.713000 | 1.000000 | 7.000000 | 9.000000 | 1.000000 | 3967.000000 | 2208 |  | LWAN |  | 09:02 | 09:03 | 09:04 | 102 | 17 | 13.182640 | EXT | -. Эквивалент потери металла 13%. |  | (c)
24668.574000 | 10.644000 | 10.583000 | -1.036000 | -1.097000 | -493.000000 | -442.000000 | -353.000000 | 212.000000 | 1022.000000 | 2208 |  | CORR | GENE | 07:43 | 07:51 | 08:05 | 75 | 281 | 15.000000 | EXT | - |  | (c)
24669.007000 | 11.077000 | 11.011000 | -0.603000 | -0.669000 | -35.000000 | -26.000000 | -27.000000 | 20.000000 | 552.000000 | 2208 |  | LWAN |  | 08:57 | 08:58 | 08:58 | 117 | 15 | 10.000000 | EXT | -. Эквивалент потери металла 10%. |  | (c)
24669.610000 | 0.000000 | -0.037000 | -11.565000 | -11.602000 | -490.000000 | 715.000000 | 495.000000 | 0.000000 |  | 2209 | Нарушение формы кольцевого шва | GWAN |  | 07:15 | 10:30 | 09:54 | 0 | 1970 |  | EXT | Нарушение формы кольцевого шва |  | (c)
24672.319000 | 2.709000 | 2.672000 | -8.856000 | -8.893000 | 23.000000 | 213.000000 | 139.000000 | 23.000000 | 2672.000000 | 2209 |  | CORR | GENE | 08:38 | 09:09 | 08:57 | 59 | 232 | 11.000000 | EXT | - |  | (c)
24672.801000 | 3.191000 | 2.817000 | -8.374000 | -8.748000 | -73.000000 | -6.000000 | -37.000000 | 0.000000 | 2817.000000 | 2209 |  | CORR | GENE | 08:22 | 08:33 | 08:28 | 606 | 74 | 13.000000 | EXT | - |  | (c)
24673.656000 | 4.046000 | 4.029000 | -7.519000 | -7.536000 | -39.000000 | 43.000000 | 38.000000 | 0.000000 | 4029.000000 | 2209 |  | CORR | СIGR | 08:28 | 08:41 | 08:40 | 41 | 155 | 10.000000 | EXT | - |  | (c)
24674.240000 | 4.630000 | 4.482000 | -6.935000 | -7.083000 | -15.000000 | -6.000000 | 7.000000 | 0.000000 | 4482.000000 | 2209 |  | LWAN |  | 08:32 | 08:33 | 08:35 | 243 | 43 | 10.000000 | EXT | -. Эквивалент потери металла 10%. |  | (c)
24674.735000 | 5.125000 | 5.116000 | -6.440000 | -6.449000 | -87.000000 | 49.000000 | 8.000000 | 0.000000 | 5116.000000 | 2209 |  | CORR | GENE | 08:20 | 08:42 | 08:36 | 109 | 190 | 10.000000 | EXT | - |  | (c)
24676.090000 | 6.480000 | 6.458000 | -5.085000 | -5.107000 | -23.000000 | 67.000000 | 83.000000 | 0.000000 | 5062.000000 | 2209 |  | CORR | СIGR | 08:31 | 08:45 | 08:48 | 45 | 212 | 14.000000 | EXT | - |  | (c)
24716.490000 | 0.685000 | 0.625000 | -10.555000 | -10.615000 | -1229.000000 | -1183.000000 | -1159.000000 | 1089.000000 | 625.000000 | 2213 |  | DENT |  | 06:47 | 06:55 | 06:59 | 113 | 140 | 0.563380 |  | -. Аномалия находится вблизи дефекта потери металла. |  | (c)
24716.539000 | 0.734000 | 0.674000 | -10.506000 | -10.566000 | -1263.000000 | -970.000000 | -1080.000000 | 898.000000 | 674.000000 | 2213 |  | GOUG | GENE | 06:42 | 07:29 | 07:11 | 79 | 365 | 13.000000 | EXT | -. Зона задиров. |  | (c)
24773.195000 | 0.000000 | -0.037000 | -10.825000 | -10.862000 | 1140.000000 | 1809.000000 | 1660.000000 | 4.101373 |  | 2218 | Нарушение формы кольцевого шва | GWAN |  | 00:24 | 02:12 | 01:48 | 0 | 1040 |  | EXT | Нарушение формы кольцевого шва. Аномалия находится на отводе. |  | (c)
24784.229000 | 0.209000 | 0.161000 | -11.031000 | -11.079000 | -2150.000000 | -2083.000000 | -2078.000000 | 6.538398 | 161.000000 | 2219 |  | CORR | GENE | 03:36 | 03:47 | 03:48 | 65 | 144 | 10.000000 | EXT | -. Аномалия находится на отводе. |  | (c)
24792.614000 | 8.594000 | 8.521000 | -2.646000 | -2.719000 | -314.000000 | -289.000000 | -293.000000 | 20.292389 | 2599.000000 | 2219 |  | GOUG | AXGR | 08:32 | 08:36 | 08:36 | 120 | 42 | 11.000000 | EXT | -. Аномалия находится на отводе. Задир. |  | (c)
24795.260000 | 0.000000 | -0.028000 | -8.175000 | -8.203000 | 56.000000 | 417.000000 | 421.000000 | 4.549680 |  | 2220 | Нарушение формы кольцевого шва | GWAN |  | 02:17 | 03:16 | 03:16 | 0 | 729 |  | EXT | Нарушение формы кольцевого шва. Аномалия находится на отводе. |  | (c)
24797.858000 | 2.598000 | 2.505000 | -5.577000 | -5.670000 | 2149.000000 | 2192.000000 | 2180.000000 | 0.000000 | 2505.000000 | 2220 |  | SCC | GENE | 07:55 | 08:02 | 08:00 | 426 | 61 | 22.000000 | EXT | -. Аномалия находится в зоне сварного шва. |  | (a)
24800.727000 | 5.467000 | 5.422000 | -2.708000 | -2.753000 | 2143.000000 | 2158.000000 | 2155.000000 | 4.148681 | 2595.000000 | 2220 |  | SCC | AXGR | 07:54 | 07:56 | 07:56 | 158 | 24 | 15.000000 | EXT | -. Аномалия находится в зоне сварного шва. |  | (c)
24801.336000 | 6.076000 | 5.881000 | -2.099000 | -2.294000 | 1938.000000 | 1950.000000 | 1981.000000 | 13.027899 | 1896.000000 | 2220 |  | CORR | GENE | 07:21 | 07:23 | 07:28 | 398 | 88 | 10.000000 | EXT | - |  | (c)
24803.710000 | 0.275000 | 0.232000 | -1.570000 | -1.613000 | -818.000000 | -630.000000 | -662.000000 | 506.000000 | 232.000000 | 2221 |  | CORR | GENE | 06:22 | 06:52 | 06:47 | 127 | 311 | 10.000000 | EXT | - |  | (c)
24804.066000 | 0.631000 | 0.620000 | -1.214000 | -1.225000 | -710.000000 | -643.000000 | -642.000000 | 574.000000 | 620.000000 | 2221 |  | CORR | СIGR | 06:39 | 06:50 | 06:50 | 36 | 135 | 15.000000 | EXT | - |  | (c)
24804.741000 | 1.306000 | 1.227000 | -0.539000 | -0.618000 | -956.000000 | -658.000000 | -765.000000 | 574.000000 | 416.000000 | 2221 |  | CORR | GENE | 05:59 | 06:48 | 06:30 | 202 | 382 | 10.000000 | EXT | - |  | (c)
24804.944000 | 1.509000 | 1.456000 | -0.336000 | -0.389000 | -995.000000 | -792.000000 | -792.000000 | 589.000000 | 251.000000 | 2221 |  | CORR | GENE | 05:53 | 06:26 | 06:26 | 138 | 407 | 10.000000 | EXT | - |  | (c)
24805.205000 | 1.770000 | 1.756000 | -0.075000 | -0.089000 | -885.000000 | -691.000000 | -762.000000 | 640.000000 | 58.000000 | 2221 |  | CORR | СIGR | 06:11 | 06:42 | 06:31 | 31 | 245 | 13.000000 | EXT | - |  | (c)
24836.077000 | 4.132000 | 3.935000 | -6.858000 | -7.055000 | 1283.000000 | 1395.000000 | 1500.000000 | 1283.000000 | 3935.000000 | 2225 |  | DENT |  | 05:22 | 05:40 | 05:57 | 372 | 433 | 0.492958 |  | - |  | (c)
24859.177000 | 4.687000 | 4.366000 | -7.013000 | -7.334000 | 1520.000000 | 1751.000000 | 1814.000000 | 1520.000000 | 4366.000000 | 2227 |  | DENT |  | 05:26 | 06:03 | 06:13 | 555 | 588 | 0.985915 |  | - |  | (c)
24866.190000 | 0.000000 | -0.040000 | -11.300000 | -11.340000 | 1518.000000 | 1916.000000 | 2046.000000 | 1518.000000 |  | 2228 | Нарушение формы кольцевого шва | GWAN |  | 04:49 | 05:53 | 06:14 | 0 | 1055 |  | EXT | Нарушение формы кольцевого шва |  | (c)
24887.385000 | 9.895000 | 9.869000 | -1.575000 | -1.601000 | -1076.000000 | -979.000000 | -981.000000 | 71.496106 | 1550.000000 | 2229 |  | CORR | GENE | 11:45 | 00:01 | 00:00 | 51 | 190 | 10.000000 | EXT | -. Аномалия находится на отводе. |  | (c)
24905.832000 | 5.812000 | 5.656000 | -5.800000 | -5.956000 | 1033.000000 | 1293.000000 | 1199.000000 | 1033.000000 | 5656.000000 | 2231а |  | CORR | GENE | 05:40 | 06:22 | 06:07 | 193 | 332 | 10.000000 | EXT | -. Аномалия находится на отводе. |  | (c)
24909.129000 | 9.109000 | 9.076000 | -2.503000 | -2.536000 | 1285.000000 | 1294.000000 | 1294.000000 | 1285.000000 | 2454.000000 | 2231а |  | CORR | AXGR | 06:21 | 06:22 | 06:22 | 82 | 18 | 10.000000 | EXT | -. Аномалия находится на отводе. |  | (c)
24975.094000 | 8.830000 | 8.085000 | -1.921000 | -2.666000 | -2214.000000 | -2154.000000 | -2172.000000 | 1.359931 | 1206.000000 | 2237а |  | CORR | GENE | 05:57 | 06:07 | 06:04 | 1460 | 82 | 11.000000 | EXT | - |  | (c)
24976.952000 | 10.688000 | 10.452000 | -0.063000 | -0.299000 | -1979.000000 | -1958.000000 | -1955.000000 | 20.286846 | 16.000000 | 2237а |  | ARTD | GENE | 06:35 | 06:39 | 06:39 | 283 | 49 | 13.000000 | EXT | -. Эквивалент потери металла 13%. |  | (c)
24977.190000 | 0.175000 | 0.078000 | -11.060000 | -11.157000 | 1626.000000 | 1669.000000 | 1667.000000 | 38.928002 | 78.000000 | 2238 |  | CORR | GENE | 04:25 | 04:32 | 04:31 | 343 | 81 | 13.000000 | EXT | - |  | (c)
24977.342000 | 0.327000 | 0.296000 | -10.908000 | -10.939000 | 1747.000000 | 1755.000000 | 1756.000000 | 36.685603 | 296.000000 | 2238 |  | CORR | AXGR | 04:44 | 04:46 | 04:46 | 64 | 19 | 10.000000 | EXT | - |  | (c)
24978.253000 | 1.238000 | 1.090000 | -9.997000 | -10.145000 | 1835.000000 | 1858.000000 | 1853.000000 | 27.625839 | 1090.000000 | 2238 |  | CORR | AXGR | 04:58 | 05:02 | 05:01 | 200 | 35 | 9.000000 | EXT | - |  | (c)
24988.250000 | 0.000000 | -0.023000 | -11.340000 | -11.363000 | -1691.000000 | -536.000000 | -364.000000 | 0.000000 |  | 2239 | Нарушение формы кольцевого шва | GWAN |  | 03:11 | 06:18 | 06:46 | 0 | 2656 |  | EXT | Нарушение формы кольцевого шва |  | (c)
25022.305000 | 0.000000 | -0.023000 | -10.680000 | -10.703000 | -1176.000000 | -44.000000 | -434.000000 | 0.000000 |  | 2242 | Нарушение формы кольцевого шва | GWAN |  | 00:32 | 03:34 | 02:31 | 0 | 1482 |  | EXT | Нарушение формы кольцевого шва |  | (c)
25022.305000 | 0.000000 | -0.021000 | -10.680000 | -10.701000 | 1039.000000 | 1134.000000 | 1146.000000 | 1039.000000 |  | 2242 | Смещение кромок | GWAN |  | 06:29 | 06:44 | 06:46 | 0 | 215 | 2.844000 | EXT | Смещение кромок. Наружу. Величина смещения - 2.8 мм. |  | (c)
25032.700000 | 10.395000 | 10.321000 | -0.285000 | -0.359000 | 1659.000000 | 1695.000000 | 1687.000000 | 1659.000000 | 168.000000 | 2242 |  | CORR | GENE | 08:09 | 08:15 | 08:14 | 191 | 57 | 10.000000 | EXT | - |  | (c)
25033.730000 | 0.745000 | 0.417000 | -9.940000 | -10.268000 | -130.000000 | -72.000000 | -90.000000 | 50.000000 | 417.000000 | 2243 |  | CORR | GENE | 08:30 | 08:39 | 08:36 | 783 | 80 | 11.000000 | EXT | - |  | (c)
25039.593000 | 6.608000 | 6.596000 | -4.077000 | -4.089000 | -990.000000 | -923.000000 | -930.000000 | 869.000000 | 4065.000000 | 2243 |  | GOUG | СIGR | 06:11 | 06:22 | 06:21 | 24 | 121 | 11.000000 | EXT | -. Задир. |  | (c)
25040.377000 | 7.392000 | 7.374000 | -3.293000 | -3.311000 | -677.000000 | -626.000000 | -622.000000 | 567.000000 | 3277.000000 | 2243 |  | GOUG | СIGR | 07:01 | 07:10 | 07:10 | 34 | 110 | 12.000000 | EXT | - |  | (c)
25042.956000 | 9.971000 | 9.964000 | -0.714000 | -0.721000 | -1001.000000 | -972.000000 | -952.000000 | 903.000000 | 701.000000 | 2243 |  | GOUG | СIGR | 06:09 | 06:14 | 06:17 | 20 | 98 | 9.000000 | EXT | -. Задир. |  | (c)
25043.374000 | 10.389000 | 10.315000 | -0.296000 | -0.370000 | -460.000000 | -452.000000 | -446.000000 | 433.000000 | 132.000000 | 2243 |  | CORR | AXGR | 07:36 | 07:38 | 07:39 | 238 | 27 | 10.000000 | EXT | - |  | (c)
25043.600000 | 10.615000 | 10.575000 | -0.070000 | -0.110000 | -486.000000 | -394.000000 | -315.000000 | 145.000000 | 47.000000 | 2243 |  | CORR | GENE | 07:32 | 07:47 | 08:00 | 63 | 341 | 13.000000 | EXT | - |  | (c)
25043.721000 | 0.051000 | 0.024000 | -10.744000 | -10.771000 | 2073.000000 | 2076.000000 | 2086.000000 | 2073.000000 | 24.000000 | 2244 |  | CORR | AXGR | 07:36 | 07:36 | 07:38 | 194 | 25 | 10.000000 | EXT | - |  | (c)
25044.121000 | 0.451000 | 0.424000 | -10.344000 | -10.371000 | 1421.000000 | 1511.000000 | 1498.000000 | 1421.000000 | 424.000000 | 2244 |  | GOUG | СIGR | 05:50 | 06:05 | 06:03 | 38 | 154 | 9.000000 | EXT | -. Задир. |  | (c)
25054.465000 | 0.000000 | -0.021000 | -11.460000 | -11.481000 | 279.000000 | 409.000000 | 696.000000 | 279.000000 |  | 2245 | Нарушение формы кольцевого шва | GWAN |  | 01:38 | 01:59 | 02:45 | 0 | 833 |  | EXT | Нарушение формы кольцевого шва |  | (c)
25054.465000 | 0.000000 | -0.035000 | -11.460000 | -11.495000 | -1249.000000 | -714.000000 | -560.000000 | 128.000000 |  | 2245 | Нарушение формы кольцевого шва | GWAN |  | 09:31 | 10:58 | 11:22 | 0 | 1377 |  | EXT | Нарушение формы кольцевого шва |  | (c)
25056.229000 | 1.764000 | 1.654000 | -9.696000 | -9.806000 | 534.000000 | 554.000000 | 579.000000 | 534.000000 | 1654.000000 | 2245 |  | CORR | GENE | 02:19 | 02:22 | 02:26 | 710 | 90 | 12.000000 | EXT | - |  | (c)
25058.191000 | 3.726000 | 3.622000 | -7.734000 | -7.838000 | 499.000000 | 522.000000 | 525.000000 | 499.000000 | 3622.000000 | 2245 |  | CORR | AXGR | 02:13 | 02:17 | 02:18 | 233 | 50 | 11.000000 | EXT | - |  | (c)
25060.379000 | 5.914000 | 5.887000 | -5.546000 | -5.573000 | -2112.000000 | -1939.000000 | -1986.000000 | 1859.000000 | 5474.000000 | 2245 |  | CORR | GENE | 07:12 | 07:40 | 07:32 | 99 | 253 | 12.000000 | EXT | - |  | (c)
25060.864000 | 6.399000 | 5.389000 | -5.061000 | -6.071000 | 672.000000 | 692.000000 | 759.000000 | 672.000000 | 4529.000000 | 2245 |  | CORR | GENE | 02:41 | 02:45 | 02:55 | 1542 | 175 | 10.000000 | EXT | - |  | (c)
25062.453000 | 7.988000 | 7.917000 | -3.472000 | -3.543000 | -1484.000000 | -1455.000000 | -1460.000000 | 1436.000000 | 3402.000000 | 2245 |  | CORR | AXGR | 08:53 | 08:58 | 08:57 | 141 | 48 | 14.000000 | EXT | - |  | (c)
25063.097000 | 8.632000 | 8.460000 | -2.828000 | -3.000000 | 888.000000 | 918.000000 | 946.000000 | 888.000000 | 2413.000000 | 2245 |  | CORR | GENE | 03:16 | 03:21 | 03:25 | 587 | 114 | 11.000000 | EXT | - |  | (c)
25063.324000 | 8.859000 | 8.254000 | -2.601000 | -3.206000 | 1034.000000 | 1066.000000 | 1071.000000 | 1034.000000 | 2359.000000 | 2245 |  | CORR | GENE | 03:40 | 03:45 | 03:46 | 847 | 74 | 11.000000 | EXT | - |  | (c)
25065.168000 | 10.703000 | 10.671000 | -0.757000 | -0.789000 | 740.000000 | 868.000000 | 927.000000 | 740.000000 | 654.000000 | 2245 |  | CORR | GENE | 02:52 | 03:13 | 03:22 | 135 | 373 | 12.000000 | EXT | - |  | (c)
25077.415000 | 0.000000 | -0.031000 | -11.290000 | -11.321000 | 1382.000000 | -855.000000 | -1094.000000 | 0.000000 |  | 2247 | Нарушение формы кольцевого шва | GWAN |  | 01:01 | 07:00 | 06:21 | 0 | 3969 |  | EXT | Нарушение формы кольцевого шва |  | (c)
25077.506000 | 0.091000 | 0.052000 | -11.199000 | -11.238000 | -1427.000000 | -1414.000000 | -1413.000000 | 1399.000000 | 52.000000 | 2247 |  | ARTD | AXGR | 05:28 | 05:30 | 05:30 | 124 | 27 | 10.000000 | EXT | -. Эквивалент потери металла 10%. |  | (c)
25088.705000 | 0.000000 | -0.029000 | -11.740000 | -11.769000 | 1968.000000 | -2009.000000 | -1819.000000 | 1144.000000 |  | 2248 | Нарушение формы кольцевого шва | GWAN |  | 05:05 | 06:23 | 06:54 | 0 | 1349 |  | EXT | Нарушение формы кольцевого шва. Аномалия находится на отводе. |  | (c)
25088.705000 | 0.000000 | -0.029000 | -11.740000 | -11.769000 | -651.000000 | -6.000000 | -110.000000 | 0.000000 |  | 2248 | Нарушение формы кольцевого шва | GWAN |  | 10:03 | 11:47 | 11:30 | 0 | 1082 |  | EXT | Нарушение формы кольцевого шва. Аномалия находится на отводе. |  | (c)
25127.717000 | 4.417000 | 4.366000 | -6.928000 | -6.979000 | 1380.000000 | 1582.000000 | 1572.000000 | 37.709617 | 4366.000000 | 2251 |  | GOUG | GENE | 03:32 | 04:05 | 04:03 | 110 | 383 | 7.000000 | EXT | -. Задир. |  | (c)
25129.410000 | 6.110000 | 5.960000 | -5.235000 | -5.385000 | -2084.000000 | -1913.000000 | -1794.000000 | 11.804859 | 5117.000000 | 2251 |  | DENT |  | 06:13 | 06:41 | 07:00 | 268 | 580 | 0.492958 |  | -. Аномалия находится вблизи продольного шва. |  | (c)
25141.274000 | 6.629000 | 6.379000 | -4.494000 | -4.744000 | 2172.000000 | 2190.000000 | 2185.000000 | 1.637151 | 4155.000000 | 2252а |  | CORR | AXGR | 08:26 | 08:29 | 08:28 | 589 | 26 | 9.000000 | EXT | - |  | (c)
25141.734000 | 7.089000 | 6.937000 | -4.034000 | -4.186000 | 439.000000 | 470.000000 | 530.000000 | 35.463688 | 3725.000000 | 2252а |  | GOUG | GENE | 03:47 | 03:52 | 04:01 | 461 | 181 | 7.000000 | EXT | -. Зона задиров. |  | (c)
25142.866000 | 8.221000 | 8.163000 | -2.902000 | -2.960000 | 311.000000 | 362.000000 | 476.000000 | 25.108610 | 2628.000000 | 2252а |  | GOUG | GENE | 03:26 | 03:34 | 03:53 | 332 | 329 | 7.000000 | EXT | -. Зона задиров. |  | (c)
25157.498000 | 0.000000 | -0.050000 | -10.572000 | -10.622000 | 216.000000 | 468.000000 | 691.000000 | 17.411943 |  | 2254а | Нарушение формы кольцевого шва | GWAN |  | 01:15 | 01:56 | 02:32 | 0 | 951 |  | EXT | Нарушение формы кольцевого шва |  | (c)
25157.498000 | 0.000000 | -0.031000 | -10.572000 | -10.603000 | -1637.000000 | -1477.000000 | -1448.000000 | 63.170381 |  | 2254а | Смещение кромок | GWAN |  | 08:16 | 08:42 | 08:47 | 0 | 378 | 3.020000 | EXT | Смещение кромок. Наружу. Величина смещения - 3 мм. |  | (c)
25190.695000 | 0.000000 | -0.010000 | -10.695000 | -10.705000 | -1509.000000 | -943.000000 | -1107.000000 | 705.000000 |  | 2257 | Нарушение формы кольцевого шва | GWAN |  | 07:54 | 09:26 | 08:59 | 0 | 804 |  | EXT | Нарушение формы кольцевого шва |  | (c)
25196.937000 | 6.242000 | 6.242000 | -4.453000 | -4.453000 | -1180.000000 | -1117.000000 | -1111.000000 | 1041.000000 | 4382.000000 | 2257 |  | GOUG | GENE | 08:48 | 08:58 | 08:59 | 71 | 139 | 7.000000 | EXT | -. Задир. |  | (c)
25212.175000 | 0.000000 | -0.025000 | -11.255000 | -11.280000 | -492.000000 | -17.000000 | 237.000000 | 0.000000 |  | 2259 | Нарушение формы кольцевого шва | GWAN |  | 01:00 | 02:16 | 02:57 | 0 | 1456 |  | EXT | Нарушение формы кольцевого шва |  | (c)
25261.150000 | 4.435000 | 4.280000 | -7.160000 | -7.315000 | 1819.000000 | 1830.000000 | 1837.000000 | 1819.000000 | 4280.000000 | 2263 |  | CORR | AXGR | 08:25 | 08:26 | 08:28 | 384 | 38 | 10.000000 | EXT | -. Аномалия находится на отводе. |  | (c)
25268.310000 | 0.000000 | -0.046000 | -11.380000 | -11.426000 | 1517.000000 | 1822.000000 | 1848.000000 | 1517.000000 |  | 2264 | Смещение кромок | GWAN |  | 00:12 | 01:01 | 01:05 | 0 | 662 | 3.807000 | EXT | Смещение кромок. Вовнутрь. Аномалия находится на отводе. Величина смещения - 3.8 мм. |  | (c)
25278.564000 | 10.254000 | 10.246000 | -1.126000 | -1.134000 | -1626.000000 | -1598.000000 | -1583.000000 | 1540.000000 | 1113.000000 | 2264 |  | GOUG | СIGR | 03:45 | 03:49 | 03:52 | 21 | 86 | 10.000000 | EXT | -. Задир. |  | (c)
25293.186000 | 2.301000 | 2.039000 | -9.164000 | -9.426000 | -824.000000 | -351.000000 | -354.000000 | 0.000000 | 2039.000000 | 2266 |  | WRIN |  | 04:21 | 05:37 | 05:37 | 520 | 940 | 1.000000 |  | -. Аномалия находится вблизи продольного шва. |  | (c)
25314.090000 | 0.000000 | -0.046000 | -11.360000 | -11.406000 | -1876.000000 | -1726.000000 | -1669.000000 | 1461.000000 |  | 2268 | Смещение кромок | GWAN |  | 07:02 | 07:27 | 07:36 | 0 | 415 | 3.993000 | EXT | Смещение кромок. Наружу. Аномалия находится на отводе. Величина смещения - 4 мм. |  | (c)
25362.232000 | 3.497000 | 3.422000 | -7.983000 | -8.058000 | 8.000000 | 17.000000 | 18.000000 | 0.671916 | 3422.000000 | 2272 |  | LWAN |  | 00:57 | 00:58 | 00:59 | 135 | 19 | 10.275054 | EXT | -. Эквивалент потери металла 10%. |  | (c)
25369.978000 | 11.243000 | 10.888000 | -0.237000 | -0.592000 | 2165.000000 | 2201.000000 | 2190.000000 | 0.000000 | 27.000000 | 2272 |  | CORR | GENE | 06:45 | 06:51 | 06:49 | 565 | 50 | 9.000000 | EXT | - |  | (c)
25381.304000 | 11.089000 | 10.904000 | -0.421000 | -0.606000 | 2174.000000 | 2197.000000 | 2193.000000 | 0.000000 | 242.000000 | 2273 |  | CORR | AXGR | 07:52 | 07:56 | 07:55 | 364 | 39 | 8.000000 | EXT | - |  | (c)
25383.227000 | 1.502000 | 1.371000 | -4.433000 | -4.564000 | -1815.000000 | -1804.000000 | -1803.000000 | 33.532670 | 1371.000000 | 2274а |  | CORR | AXGR | 05:43 | 05:45 | 05:45 | 219 | 23 | 7.000000 | EXT | - |  | (c)
25383.520000 | 1.795000 | 1.650000 | -4.140000 | -4.285000 | -1840.000000 | -1823.000000 | -1820.000000 | 31.510101 | 1650.000000 | 2274а |  | CORR | AXGR | 05:39 | 05:42 | 05:42 | 242 | 40 | 7.000000 | EXT | - |  | (c)
25427.108000 | 11.008000 | 10.992000 | -0.112000 | -0.128000 | -1386.000000 | -1295.000000 | -1263.000000 | 1141.000000 | 69.000000 | 2277а |  | CORR | GENE | 06:21 | 06:35 | 06:41 | 59 | 245 | 14.000000 | EXT | - |  | (c)
25453.013000 | 2.983000 | 2.975000 | -8.047000 | -8.055000 | -1851.000000 | -1735.000000 | -1754.000000 | 30.627477 | 2975.000000 | 2280 |  | CORR | СIGR | 06:58 | 07:17 | 07:14 | 30 | 195 | 13.000000 | EXT | -. Аномалия находится на упругопластическом изгибе: R=440 D, максимальное растяжение на 6 час. |  | (c)
25459.515000 | 9.485000 | 9.474000 | -1.545000 | -1.556000 | -1662.000000 | -1648.000000 | -1648.000000 | 45.881834 | 1531.000000 | 2280 |  | CORR | PITT | 07:29 | 07:31 | 07:31 | 25 | 27 | 19.000000 | EXT | -. Аномалия находится на упругопластическом изгибе: R=405 D, максимальное растяжение на 6 час. |  | (c)
25461.060000 | 0.000000 | -0.016000 | -11.655000 | -11.671000 | -1770.000000 | -1575.000000 | -1510.000000 | 1250.000000 |  | 2281 | Нарушение формы кольцевого шва | GWAN |  | 09:38 | 10:09 | 10:20 | 0 | 520 |  | EXT | Нарушение формы кольцевого шва. Аномалия находится на упругопластическом изгибе: R=403 D, максимальное растяжение на 6.2 час. |  | (c)
25461.060000 | 0.000000 | -0.041000 | -11.655000 | -11.696000 | -1163.000000 | -1047.000000 | -777.000000 | 390.000000 |  | 2281 | Нарушение формы кольцевого шва | GWAN |  | 11:15 | 11:34 | 00:18 | 0 | 773 |  | EXT | Нарушение формы кольцевого шва. Аномалия находится на упругопластическом изгибе: R=403 D, максимальное растяжение на 6.2 час. |  | (c)
25461.574000 | 0.514000 | 0.458000 | -11.141000 | -11.197000 | 753.000000 | 799.000000 | 831.000000 | 753.000000 | 458.000000 | 2281 |  | CORR | GENE | 04:25 | 04:32 | 04:37 | 68 | 154 | 11.000000 | EXT | -. Аномалия находится на упругопластическом изгибе: R=403 D, максимальное растяжение на 6.2 час. |  | (c)
25479.659000 | 6.944000 | 6.774000 | -4.621000 | -4.791000 | 290.000000 | 310.000000 | 314.000000 | 290.000000 | 4464.000000 | 2282 |  | CORR | GENE | 07:19 | 07:23 | 07:23 | 327 | 47 | 12.000000 | EXT | - |  | (c)
25486.493000 | 2.213000 | 2.151000 | -9.502000 | -9.564000 | -1650.000000 | -1641.000000 | -1640.000000 | 1629.000000 | 2151.000000 | 2283 |  | CORR | AXGR | 04:36 | 04:38 | 04:38 | 107 | 21 | 12.000000 | EXT | -. Аномалия находится на отводе. |  | (c)
25538.788000 | 8.508000 | 8.493000 | -2.492000 | -2.507000 | 1215.000000 | 1778.000000 | 1595.000000 | 20.674628 | 2437.000000 | 2287 |  | CORR | GENE | 03:14 | 04:45 | 04:15 | 70 | 759 | 10.000000 | EXT | - |  | (c)
25543.410000 | 2.130000 | 1.698000 | -9.305000 | -9.737000 | -2196.000000 | -2169.000000 | -2155.000000 | 2.781472 | 1698.000000 | 2288 |  | CORR | GENE | 03:12 | 03:16 | 03:18 | 946 | 82 | 11.000000 | EXT | - |  | (c)
25544.172000 | 2.892000 | 2.801000 | -8.543000 | -8.634000 | -2167.000000 | -2156.000000 | -2152.000000 | 5.149590 | 2801.000000 | 2288 |  | CORR | AXGR | 03:16 | 03:18 | 03:19 | 383 | 29 | 11.000000 | EXT | - |  | (c)
25548.318000 | 7.038000 | 7.004000 | -4.397000 | -4.431000 | -926.000000 | -759.000000 | -821.000000 | 49.351597 | 4394.000000 | 2288 |  | GOUG | СIGR | 06:37 | 07:04 | 06:54 | 37 | 209 | 7.000000 | EXT | -. Задир. |  | (c)
25567.065000 | 2.845000 | 2.798000 | -8.515000 | -8.562000 | -636.000000 | -575.000000 | -450.000000 | 6.403996 | 2798.000000 | 2290 |  | GOUG | GENE | 07:37 | 07:47 | 08:07 | 58 | 371 | 7.000000 | EXT | -. Зона задиров. |  | (c)
25567.269000 | 3.049000 | 3.020000 | -8.311000 | -8.340000 | -944.000000 | -746.000000 | -748.000000 | 28.847880 | 3020.000000 | 2290 |  | GOUG | GENE | 06:47 | 07:19 | 07:19 | 147 | 391 | 7.000000 | EXT | -. Зона задиров. |  | (c)
25573.120000 | 8.900000 | 8.884000 | -2.460000 | -2.476000 | -1017.000000 | -939.000000 | -952.000000 | 66.258721 | 2444.000000 | 2290 |  | GOUG | СIGR | 06:35 | 06:48 | 06:46 | 32 | 130 | 6.000000 | EXT | -. Задир. |  | (c)
25573.155000 | 8.935000 | 8.760000 | -2.425000 | -2.600000 | -768.000000 | -607.000000 | -653.000000 | 34.171000 | 2406.000000 | 2290 |  | GOUG | GENE | 07:15 | 07:41 | 07:34 | 194 | 230 | 7.000000 | EXT | -. Зона задиров. |  | (c)
25573.177000 | 8.957000 | 8.911000 | -2.403000 | -2.449000 | -352.000000 | -338.000000 | -338.000000 | 24.854470 | 2350.000000 | 2290 |  | GOUG | AXGR | 08:22 | 08:25 | 08:25 | 99 | 30 | 11.000000 | EXT | -. Задир. |  | (c)
25587.358000 | 0.373000 | 0.226000 | -10.647000 | -10.794000 | -2157.000000 | -1914.000000 | -1921.000000 | 24.989871 | 226.000000 | 2292 |  | GOUG | GENE | 06:59 | 07:38 | 07:37 | 582 | 472 | 10.000000 | EXT | - |  | (c)
25599.911000 | 1.906000 | 1.606000 | -1.949000 | -2.249000 | 32.000000 | 52.000000 | 47.000000 | 2.559397 | 1391.000000 | 2293 | Металлургический дефект | MIAN | AXGR | 02:43 | 02:46 | 02:45 | 858 | 31 | 10.000000 | EXT | Металлургический дефект. Эквивалент потери металла 10%. |  | (c)
25609.693000 | 7.833000 | 7.688000 | -3.352000 | -3.497000 | -35.000000 | -19.000000 | -24.000000 | 0.983249 | 3264.000000 | 2294 |  | CORR | AXGR | 01:51 | 01:54 | 01:53 | 233 | 23 | 11.000000 | EXT | - |  | (c)
25609.754000 | 7.894000 | 7.858000 | -3.291000 | -3.327000 | 581.000000 | 678.000000 | 793.000000 | 46.904858 | 3271.000000 | 2294 |  | CORR | GENE | 03:31 | 03:46 | 04:05 | 56 | 424 | 10.000000 | EXT | - |  | (c)
25613.045000 | 0.000000 | -0.026000 | -11.170000 | -11.196000 | -2169.000000 | -1783.000000 | -1546.000000 | 55.278327 |  | 2295 | Нарушение формы кольцевого шва | GWAN |  | 06:33 | 07:36 | 08:14 | 0 | 1246 |  | EXT | Нарушение формы кольцевого шва |  | (c)
25669.335000 | 0.000000 | -0.019000 | -10.735000 | -10.754000 | 211.000000 | 377.000000 | 671.000000 | 16.993814 |  | 2300 | Нарушение формы кольцевого шва | GWAN |  | 02:53 | 03:20 | 04:07 | 0 | 921 |  | EXT | Нарушение формы кольцевого шва |  | (c)
25669.335000 | 0.000000 | -0.027000 | -10.735000 | -10.762000 | 1794.000000 | -2013.000000 | 2170.000000 | 0.000000 |  | 2300 | Нарушение формы кольцевого шва | GWAN |  | 07:08 | 08:54 | 08:09 | 0 | 752 |  | EXT | Нарушение формы кольцевого шва |  | (c)
25669.335000 | 0.000000 | -0.024000 | -10.735000 | -10.759000 | -870.000000 | -449.000000 | -506.000000 | 11.497647 |  | 2300 | Нарушение формы кольцевого шва | GWAN |  | 11:58 | 01:06 | 00:57 | 0 | 728 |  | EXT | Нарушение формы кольцевого шва |  | (c)
25688.517000 | 8.447000 | 8.299000 | -2.968000 | -3.116000 | 2209.000000 | -2225.000000 | 2230.000000 | 0.000000 | 2956.000000 | 2301 |  | LWAN |  | 06:01 | 06:05 | 06:04 | 160 | 41 | 12.000000 | INT | -. Эквивалент потери металла 12%. |  | (c)
25707.698000 | 5.663000 | 5.577000 | -5.382000 | -5.468000 | 1392.000000 | 1431.000000 | 1418.000000 | 61.314363 | 4845.000000 | 2303 |  | CORR | GENE | 04:21 | 04:27 | 04:25 | 623 | 52 | 12.000000 | EXT | - |  | (c)
25720.125000 | 7.045000 | 6.409000 | -4.420000 | -5.056000 | -1491.000000 | -1363.000000 | -1405.000000 | 66.595033 | 4384.000000 | 2304 |  | GOUG | GENE | 08:14 | 08:34 | 08:28 | 672 | 171 | 7.000000 | EXT | -. Зона задиров. |  | (c)
25728.134000 | 3.589000 | 3.543000 | -6.876000 | -6.922000 | 424.000000 | 628.000000 | 580.000000 | 424.000000 | 3543.000000 | 2305 |  | GOUG | GENE | 07:37 | 08:10 | 08:02 | 218 | 313 | 7.000000 | EXT | -. Зона задиров. |  | (c)
25746.145000 | 0.000000 | -0.037000 | -11.320000 | -11.357000 | 1391.000000 | 1685.000000 | 1688.000000 | 19.731605 |  | 2307 | Нарушение формы кольцевого шва | GWAN |  | 02:08 | 02:55 | 02:56 | 0 | 595 |  | EXT | Нарушение формы кольцевого шва |  | (c)
25755.087000 | 8.942000 | 8.896000 | -2.378000 | -2.424000 | -2191.000000 | -2185.000000 | -2181.000000 | 3.173328 | 2327.000000 | 2307 |  | CORR | AXGR | 04:29 | 04:30 | 04:31 | 97 | 20 | 7.000000 | EXT | - |  | (c)
25801.958000 | 0.358000 | 0.212000 | -10.887000 | -11.033000 | -72.000000 | -53.000000 | -49.000000 | 0.410681 | 212.000000 | 2313 |  | CORR | AXGR | 09:31 | 09:34 | 09:34 | 555 | 44 | 11.000000 | EXT | - |  | (c)
25846.507000 | 0.052000 | 0.018000 | -11.328000 | -11.362000 | 1371.000000 | 1380.000000 | 1383.000000 | 1371.000000 | 18.000000 | 2317 |  | ARTD | AXGR | 04:53 | 04:54 | 04:55 | 147 | 22 | 12.195810 | EXT | -. Эквивалент потери металла 12%. |  | (c)
25859.227000 | 1.392000 | 1.285000 | -10.293000 | -10.400000 | -1615.000000 | -1486.000000 | -1466.000000 | 1317.000000 | 1285.000000 | 2318 |  | GOUG | GENE | 06:29 | 06:50 | 06:53 | 174 | 298 | 12.000000 | EXT | -. Зона задиров. |  | (c)
25882.605000 | 1.395000 | 1.259000 | -9.735000 | -9.871000 | 1661.000000 | -1776.000000 | -1434.000000 | 68.000000 | 1259.000000 | 2320 |  | CORR | GENE | 00:59 | 03:44 | 04:40 | 209 | 2732 | 11.000000 | EXT | -. Аномалия находится на упругопластическом изгибе: R=491 D, максимальное растяжение на 5.9 час. |  | (c)
25892.340000 | 0.000000 | -0.021000 | -11.400000 | -11.421000 | -1150.000000 | -799.000000 | -900.000000 | 32.327909 |  | 2321 | Смещение кромок | GWAN |  | 06:09 | 07:06 | 06:49 | 0 | 500 | 3.624000 | EXT | Смещение кромок. Наружу. Величина смещения - 3.6 мм. Аномалия находится на упругопластическом изгибе: R=837 D, максимальное растяжение на 5 час. |  | (c)
25917.527000 | 2.287000 | 2.119000 | -8.898000 | -9.066000 | 646.000000 | 687.000000 | 685.000000 | 55.272826 | 2119.000000 | 2323 | Дефект проката | MIAN | GENE | 11:00 | 11:07 | 11:07 | 379 | 77 | 10.000000 | EXT | Дефект проката. Эквивалент потери металла 10%. |  | (c)
25921.890000 | 6.650000 | 6.622000 | -4.535000 | -4.563000 | 1722.000000 | 1954.000000 | 1961.000000 | 2.390649 | 4512.000000 | 2323 |  | CORR | GENE | 01:54 | 02:31 | 02:33 | 51 | 479 | 10.000000 | EXT | - |  | (c)
25924.475000 | 9.235000 | 9.116000 | -1.950000 | -2.069000 | -2220.000000 | -2190.000000 | -2201.000000 | 0.853973 | 1536.000000 | 2323 |  | CORR | AXGR | 03:18 | 03:23 | 03:21 | 533 | 37 | 11.000000 | EXT | - |  | (c)
25935.727000 | 9.302000 | 9.280000 | -2.233000 | -2.255000 | 443.000000 | 656.000000 | 600.000000 | 443.000000 | 2204.000000 | 2324 |  | CORR | GENE | 04:12 | 04:46 | 04:37 | 51 | 315 | 13.000000 | EXT | -. Аномалия находится на отводе. |  | (c)
25943.598000 | 5.638000 | 5.631000 | -4.567000 | -4.574000 | 2205.000000 | -2166.000000 | -1983.000000 | 1710.000000 | 4051.000000 | 2325 |  | GOUG | GENE | 10:00 | 10:14 | 10:44 | 523 | 546 | 7.000000 | EXT | -. Задир. |  | (c)
25948.388000 | 0.223000 | 0.100000 | -11.112000 | -11.235000 | -1424.000000 | -1408.000000 | -1402.000000 | 66.827286 | 100.000000 | 2326 | Дефект проката | MIAN | AXGR | 08:39 | 08:41 | 08:42 | 303 | 44 | 10.000000 | EXT | Дефект проката. Эквивалент потери металла 10%. |  | (c)
25959.079000 | 10.914000 | 10.725000 | -0.421000 | -0.610000 | -1396.000000 | -1370.000000 | -1371.000000 | 69.330661 | 308.000000 | 2326 | Дефект проката | MIAN | GENE | 08:43 | 08:47 | 08:47 | 302 | 49 | 9.627745 | EXT | Дефект проката. Эквивалент потери металла 10%. |  | (c)
25970.925000 | 0.000000 | -0.027000 | -11.330000 | -11.357000 | 242.000000 | 761.000000 | 674.000000 | 19.493831 |  | 2328 | Нарушение формы кольцевого шва | GWAN |  | 01:48 | 03:12 | 02:58 | 0 | 865 |  | EXT | Нарушение формы кольцевого шва |  | (c)
25970.925000 | 0.000000 | -0.039000 | -11.330000 | -11.369000 | -1856.000000 | -1630.000000 | -1531.000000 | 56.462667 |  | 2328 | Нарушение формы кольцевого шва | GWAN |  | 08:10 | 08:46 | 09:02 | 0 | 650 |  | EXT | Нарушение формы кольцевого шва |  | (c)
25971.416000 | 0.491000 | 0.460000 | -10.839000 | -10.870000 | -2167.000000 | -1827.000000 | -1960.000000 | 21.805729 | 460.000000 | 2328 |  | GOUG | GENE | 07:19 | 08:14 | 07:53 | 959 | 414 | 10.000000 | EXT | -. Зона задиров. |  | (c)
25980.835000 | 9.910000 | 9.841000 | -1.420000 | -1.489000 | 2136.000000 | 2137.000000 | 2157.000000 | 2.527776 | 1281.000000 | 2328 |  | CORR | AXGR | 06:54 | 06:54 | 06:57 | 208 | 42 | 12.000000 | EXT | - |  | (c)
25984.046000 | 1.791000 | 1.769000 | -9.464000 | -9.486000 | -2217.000000 | -2169.000000 | -2124.000000 | 1.065673 | 1769.000000 | 2329 |  | CORR | GENE | 04:54 | 05:01 | 05:09 | 58 | 187 | 10.000000 | EXT | - |  | (c)
25993.510000 | 0.000000 | -0.012000 | -11.430000 | -11.442000 | 1326.000000 | 2180.000000 | -2173.000000 | 1210.000000 |  | 2330 | Нарушение формы кольцевого шва | GWAN |  | 11:00 | 01:17 | 01:35 | 0 | 1925 |  | EXT | Нарушение формы кольцевого шва |  | (c)
26002.666000 | 9.156000 | 9.029000 | -2.274000 | -2.401000 | -73.000000 | -66.000000 | -63.000000 | 52.000000 | 2037.000000 | 2330 |  | CORR | AXGR | 07:14 | 07:15 | 07:16 | 364 | 21 | 10.000000 | EXT | - |  | (c)
26004.940000 | 0.000000 | -0.024000 | -11.400000 | -11.424000 | 1180.000000 | 1592.000000 | 1427.000000 | 1180.000000 |  | 2331 | Нарушение формы кольцевого шва | GWAN |  | 06:00 | 07:07 | 06:40 | 0 | 493 |  | EXT | Нарушение формы кольцевого шва |  | (c)
26004.940000 | 0.000000 | -0.033000 | -11.400000 | -11.433000 | 2201.000000 | -1863.000000 | -1965.000000 | 1670.000000 |  | 2331 | Нарушение формы кольцевого шва | GWAN |  | 08:45 | 09:49 | 09:33 | 0 | 590 |  | EXT | Нарушение формы кольцевого шва |  | (c)
26004.940000 | 0.000000 | -0.045000 | -11.400000 | -11.445000 | -1235.000000 | -976.000000 | -633.000000 | 31.000000 |  | 2331 | Нарушение формы кольцевого шва | GWAN |  | 11:31 | 00:12 | 01:08 | 0 | 1204 |  | EXT | Нарушение формы кольцевого шва |  | (c)
26016.340000 | 0.000000 | -0.010000 | -11.495000 | -11.505000 | -624.000000 | -523.000000 | -84.000000 | 0.000000 |  | 2332 | Нарушение формы кольцевого шва | GWAN |  | 03:51 | 04:07 | 05:18 | 0 | 1080 |  | EXT | Нарушение формы кольцевого шва |  | (c)
26021.021000 | 4.681000 | 4.659000 | -6.814000 | -6.836000 | -1684.000000 | -1635.000000 | -1556.000000 | 1429.000000 | 4659.000000 | 2332 |  | CORR | СIGR | 01:00 | 01:07 | 01:20 | 39 | 255 | 11.000000 | EXT | - |  | (c)
26023.322000 | 6.982000 | 6.853000 | -4.513000 | -4.642000 | 1685.000000 | 1816.000000 | 1806.000000 | 1685.000000 | 4417.000000 | 2332 |  | DENT |  | 10:03 | 10:24 | 10:23 | 225 | 242 | 0.492958 |  | - |  | (c)
26026.090000 | 9.750000 | 9.633000 | -1.745000 | -1.862000 | 538.000000 | 660.000000 | 638.000000 | 538.000000 | 1659.000000 | 2332 |  | DENT |  | 06:58 | 07:18 | 07:14 | 203 | 200 | 0.774648 |  | - |  | (c)
26039.460000 | 0.000000 | -0.025000 | -11.585000 | -11.610000 | 2073.000000 | 380.000000 | -767.000000 | 0.000000 |  | 2334 | Нарушение формы кольцевого шва | GWAN |  | 01:31 | 08:58 | 05:53 | 0 | 3243 |  | EXT | Нарушение формы кольцевого шва |  | (c)
26044.544000 | 5.084000 | 4.960000 | -6.501000 | -6.625000 | -460.000000 | -383.000000 | -396.000000 | 331.000000 | 4960.000000 | 2334 |  | DENT |  | 06:43 | 06:55 | 06:53 | 429 | 129 | 0.352113 |  | - |  | (c)
26051.925000 | 0.880000 | 0.823000 | -10.380000 | -10.437000 | 2173.000000 | 2188.000000 | 2185.000000 | 1.879226 | 823.000000 | 2335 |  | CORR | AXGR | 07:19 | 07:21 | 07:21 | 119 | 23 | 12.000000 | EXT | - |  | (c)
26056.192000 | 5.147000 | 5.127000 | -6.113000 | -6.133000 | 1009.000000 | 1169.000000 | 1124.000000 | 70.593154 | 5127.000000 | 2335 |  | CORR | GENE | 04:11 | 04:37 | 04:30 | 66 | 231 | 11.000000 | EXT | - |  | (c)
26059.781000 | 8.736000 | 8.577000 | -2.524000 | -2.683000 | 2151.000000 | 2180.000000 | 2171.000000 | 1.408558 | 2234.000000 | 2335 |  | CORR | AXGR | 07:15 | 07:20 | 07:19 | 449 | 42 | 11.000000 | EXT | - |  | (c)
26073.659000 | 11.354000 | 11.335000 | -0.056000 | -0.075000 | -842.000000 | -769.000000 | -651.000000 | 459.000000 | 52.000000 | 2336 |  | CORR | СIGR | 03:31 | 03:42 | 04:02 | 23 | 383 | 11.000000 | EXT | - |  | (c)
26074.070000 | 0.355000 | 0.058000 | -11.240000 | -11.537000 | 1443.000000 | 1464.000000 | 1471.000000 | 1443.000000 | 58.000000 | 2337 |  | CORR | GENE | 04:20 | 04:23 | 04:24 | 765 | 57 | 11.000000 | EXT | - |  | (c)
26098.717000 | 2.042000 | 1.849000 | -9.128000 | -9.321000 | -59.000000 | -49.000000 | -47.000000 | 2.779516 | 1849.000000 | 2339 | Дефект проката | MIAN | AXGR | 02:04 | 02:05 | 02:05 | 502 | 24 | 10.000000 | EXT | Дефект проката. Эквивалент потери металла 10%. |  | (c)
26103.670000 | 6.995000 | 6.984000 | -4.175000 | -4.186000 | -177.000000 | -99.000000 | -125.000000 | 5.811581 | 4165.000000 | 2339 |  | GOUG | СIGR | 01:44 | 01:57 | 01:53 | 21 | 105 | 14.000000 | EXT | -. Задир. |  | (b)
26118.685000 | 0.000000 | -0.038000 | -11.475000 | -11.513000 | 398.000000 | 1538.000000 | 1060.000000 | 41.108081 |  | 2341 | Нарушение формы кольцевого шва | GWAN |  | 11:46 | 02:50 | 01:33 | 0 | 1323 |  | EXT | Нарушение формы кольцевого шва |  | (c)
26173.380000 | 9.545000 | 9.112000 | -1.885000 | -2.318000 | 70.000000 | 92.000000 | 90.000000 | 5.683096 | 1772.000000 | 2345 |  | CORR | AXGR | 02:27 | 02:31 | 02:31 | 546 | 39 | 8.000000 | EXT | - |  | (c)
26186.810000 | 11.545000 | 11.450000 | -0.045000 | -0.140000 | 1592.000000 | 1611.000000 | 1609.000000 | 47.523790 | 20.000000 | 2346 |  | ARTD | AXGR | 06:30 | 06:33 | 06:33 | 120 | 33 | 23.000000 | EXT | -. Эквивалент потери металла 23%. |  | (c)
26188.683000 | 1.828000 | 1.723000 | -9.262000 | -9.367000 | 2200.000000 | 2209.000000 | 2210.000000 | 0.884708 | 1723.000000 | 2347 |  | LWAN |  | 03:12 | 03:13 | 03:13 | 252 | 20 | 10.000000 | INT | -. Эквивалент потери металла 10%. |  | (c)
26198.150000 | 0.205000 | 0.153000 | -10.885000 | -10.937000 | 1749.000000 | 1779.000000 | 1784.000000 | 33.166826 | 153.000000 | 2348 |  | CORR | GENE | 04:25 | 04:30 | 04:31 | 68 | 71 | 11.000000 | EXT | - |  | (c)
26200.394000 | 2.449000 | 2.419000 | -8.641000 | -8.671000 | 1864.000000 | 1987.000000 | 1956.000000 | 14.664394 | 2419.000000 | 2348 |  | CORR | GENE | 04:44 | 05:04 | 04:59 | 47 | 185 | 11.000000 | EXT | - |  | (c)
26204.421000 | 6.476000 | 6.459000 | -4.614000 | -4.631000 | -1464.000000 | -1428.000000 | -1354.000000 | 61.874343 | 4607.000000 | 2348 |  | GOUG | СIGR | 07:47 | 07:52 | 08:04 | 24 | 219 | 9.000000 | EXT | -. Зона задиров. |  | (c)
26205.095000 | 7.150000 | 6.874000 | -3.940000 | -4.216000 | -1213.000000 | -1182.000000 | -1172.000000 | 82.145795 | 3646.000000 | 2348 |  | CORR | GENE | 08:27 | 08:32 | 08:34 | 570 | 82 | 11.000000 | EXT | - |  | (c)
26215.123000 | 6.088000 | 6.075000 | -5.417000 | -5.430000 | 49.000000 | 157.000000 | 103.000000 | 49.000000 | 5400.000000 | 2349 |  | GOUG | СIGR | 05:50 | 06:07 | 05:58 | 30 | 108 | 6.000000 | EXT | -. Задир. |  | (c)
26220.540000 | 0.000000 | -0.031000 | -11.110000 | -11.141000 | 149.000000 | 367.000000 | 449.000000 | 12.060609 |  | 2350 | Смещение кромок | GWAN |  | 01:58 | 02:33 | 02:46 | 0 | 598 | 3.316000 | EXT | Смещение кромок. Наружу. Величина смещения - 3.3 мм. |  | (c)
26220.540000 | 0.000000 | -0.016000 | -11.110000 | -11.126000 | 936.000000 | 1235.000000 | 1166.000000 | 48.883832 |  | 2350 | Смещение кромок | GWAN |  | 04:05 | 04:53 | 04:42 | 0 | 459 | 2.960000 | EXT | Смещение кромок. Наружу. Величина смещения - 3 мм. |  | (c)
26220.540000 | 0.000000 | -0.024000 | -11.110000 | -11.134000 | 1568.000000 | 1724.000000 | 1868.000000 | 0.000000 |  | 2350 | Нарушение формы кольцевого шва | GWAN |  | 05:47 | 06:12 | 06:35 | 0 | 600 |  | EXT | Нарушение формы кольцевого шва |  | (c)
26223.550000 | 3.010000 | 2.995000 | -8.100000 | -8.115000 | 2048.000000 | 2109.000000 | 2121.000000 | 0.000000 | 2995.000000 | 2350 |  | CORR | СIGR | 07:04 | 07:14 | 07:16 | 31 | 145 | 10.000000 | EXT | - |  | (c)
26224.112000 | 3.572000 | 3.436000 | -7.538000 | -7.674000 | 2170.000000 | 2185.000000 | 2188.000000 | 0.541613 | 3436.000000 | 2350 |  | CORR | AXGR | 07:24 | 07:27 | 07:27 | 385 | 36 | 10.000000 | EXT | - |  | (c)
26226.045000 | 5.505000 | 5.433000 | -5.605000 | -5.677000 | 1534.000000 | 1616.000000 | 1603.000000 | 39.589152 | 5433.000000 | 2350 |  | DENT |  | 05:42 | 05:55 | 05:53 | 114 | 137 | 0.422535 |  | - |  | (c)
26226.113000 | 5.573000 | 5.462000 | -5.537000 | -5.648000 | 761.000000 | 863.000000 | 882.000000 | 61.447580 | 5462.000000 | 2350 |  | DENT |  | 03:37 | 03:53 | 03:56 | 178 | 241 | 0.422535 |  | - |  | (c)
26226.169000 | 5.629000 | 5.547000 | -5.481000 | -5.563000 | 2204.000000 | 2216.000000 | 2214.000000 | 0.000000 | 5412.000000 | 2350 |  | CORR | AXGR | 07:30 | 07:32 | 07:31 | 151 | 21 | 10.000000 | EXT | - |  | (c)
26226.357000 | 5.817000 | 5.736000 | -5.293000 | -5.374000 | 2180.000000 | 2194.000000 | 2194.000000 | 0.572963 | 5099.000000 | 2350 |  | CORR | AXGR | 07:26 | 07:28 | 07:28 | 275 | 29 | 11.000000 | EXT | - |  | (c)
26227.249000 | 6.709000 | 6.416000 | -4.401000 | -4.694000 | 2171.000000 | 2189.000000 | 2192.000000 | 0.000000 | 4344.000000 | 2350 |  | CORR | AXGR | 07:24 | 07:27 | 07:28 | 350 | 42 | 10.000000 | EXT | - |  | (c)
26235.376000 | 3.726000 | 3.293000 | -7.839000 | -8.272000 | -2200.000000 | -2192.000000 | -2186.000000 | 3.615360 | 3293.000000 | 2351 |  | CORR | AXGR | 07:09 | 07:10 | 07:11 | 592 | 29 | 10.000000 | EXT | - |  | (c)
26236.229000 | 4.579000 | 4.394000 | -6.986000 | -7.171000 | 2131.000000 | 2175.000000 | 2170.000000 | 0.000000 | 4394.000000 | 2351 |  | CORR | GENE | 06:48 | 06:55 | 06:54 | 590 | 79 | 11.000000 | EXT | - |  | (c)
26240.241000 | 8.591000 | 8.513000 | -2.974000 | -3.052000 | 1227.000000 | 1248.000000 | 1251.000000 | 75.021054 | 2838.000000 | 2351 |  | CORR | GENE | 04:22 | 04:25 | 04:26 | 214 | 49 | 14.000000 | EXT | - |  | (c)
26240.878000 | 9.228000 | 8.856000 | -2.337000 | -2.709000 | -2183.000000 | -2124.000000 | -2102.000000 | 10.333473 | 1922.000000 | 2351 |  | CORR | GENE | 07:11 | 07:21 | 07:24 | 787 | 161 | 11.000000 | EXT | - |  | (c)
26242.327000 | 10.677000 | 10.473000 | -0.888000 | -1.092000 | 1338.000000 | 1353.000000 | 1354.000000 | 68.128521 | 793.000000 | 2351 |  | CORR | AXGR | 04:40 | 04:42 | 04:42 | 299 | 32 | 12.000000 | EXT | - |  | (c)
26254.336000 | 11.121000 | 11.100000 | -0.504000 | -0.525000 | 566.000000 | 611.000000 | 631.000000 | 45.700711 | 450.000000 | 2352 |  | CORR | GENE | 04:23 | 04:30 | 04:34 | 75 | 130 | 10.000000 | EXT | - |  | (c)
26254.840000 | 0.000000 | -0.036000 | -11.410000 | -11.446000 | -11.000000 | 166.000000 | 171.000000 | 0.000000 |  | 2353 | Смещение кромок | GWAN |  | 00:11 | 00:40 | 00:41 | 0 | 363 | 3.401000 | EXT | Смещение кромок. Вовнутрь. Величина смещения - 3.4 мм. Аномалия находится на упругопластическом изгибе: R=934 D, максимальное растяжение на 6.4 час. |  | (c)
26254.840000 | 0.000000 | -0.011000 | -11.410000 | -11.421000 | 1418.000000 | 1569.000000 | 1636.000000 | 12.827359 |  | 2353 | Смещение кромок | GWAN |  | 04:02 | 04:26 | 04:37 | 0 | 436 | 3.676000 | EXT | Смещение кромок. Вовнутрь. Величина смещения - 3.7 мм. Аномалия находится на упругопластическом изгибе: R=934 D, максимальное растяжение на 6.4 час. |  | (c)
26254.840000 | 0.000000 | -0.026000 | -11.410000 | -11.436000 | -1884.000000 | -1594.000000 | -1429.000000 | 64.644533 |  | 2353 | Смещение кромок | GWAN |  | 07:09 | 07:56 | 08:22 | 0 | 909 | 3.323000 | EXT | Смещение кромок. Вовнутрь. Величина смещения - 3.3 мм. Аномалия находится на упругопластическом изгибе: R=934 D, максимальное растяжение на 6.4 час. |  | (c)
26254.840000 | 0.000000 | -0.036000 | -11.410000 | -11.446000 | -879.000000 | -804.000000 | -695.000000 | 41.174087 |  | 2353 | Смещение кромок | GWAN |  | 09:51 | 10:03 | 10:21 | 0 | 369 | 2.879000 | EXT | Смещение кромок. Вовнутрь. Величина смещения - 2.9 мм. Аномалия находится на упругопластическом изгибе: R=934 D, максимальное растяжение на 6.4 час. |  | (c)
26311.050000 | 0.000000 | -0.030000 | -11.295000 | -11.325000 | 1297.000000 | 1729.000000 | 1615.000000 | 24.070183 |  | 2358 | Нарушение формы кольцевого шва | GWAN |  | 02:09 | 03:19 | 03:01 | 0 | 635 |  | EXT | Нарушение формы кольцевого шва |  | (c)
26311.050000 | 0.000000 | -0.028000 | -11.295000 | -11.323000 | -2051.000000 | -1926.000000 | -1886.000000 | 14.503595 |  | 2358 | Нарушение формы кольцевого шва | GWAN |  | 05:09 | 05:29 | 05:36 | 0 | 330 |  | EXT | Нарушение формы кольцевого шва |  | (c)
26311.050000 | 0.000000 | -0.020000 | -11.295000 | -11.315000 | -1097.000000 | -891.000000 | -920.000000 | 45.780505 |  | 2358 | Нарушение формы кольцевого шва | GWAN |  | 07:43 | 08:16 | 08:12 | 0 | 353 |  | EXT | Нарушение формы кольцевого шва |  | (c)
26311.050000 | 0.000000 | -0.033000 | -11.295000 | -11.328000 | 260.000000 | 833.000000 | 645.000000 | 52.025812 |  | 2358 | Нарушение формы кольцевого шва | GWAN |  | 11:22 | 00:55 | 00:24 | 0 | 769 |  | EXT | Нарушение формы кольцевого шва |  | (c)
26326.311000 | 3.966000 | 3.843000 | -7.409000 | -7.532000 | 1887.000000 | 1923.000000 | 1911.000000 | 21.897786 | 3843.000000 | 2359 |  | CORR | GENE | 07:41 | 07:47 | 07:45 | 162 | 48 | 10.000000 | EXT | - |  | (c)
26327.992000 | 5.647000 | 5.501000 | -5.728000 | -5.874000 | 1621.000000 | 1669.000000 | 1689.000000 | 32.751706 | 5415.000000 | 2359 |  | CORR | GENE | 06:58 | 07:06 | 07:09 | 459 | 136 | 10.000000 | EXT | - |  | (c)
26330.973000 | 8.628000 | 8.593000 | -2.747000 | -2.782000 | 1623.000000 | 1643.000000 | 1640.000000 | 44.940629 | 2694.000000 | 2359 |  | CORR | AXGR | 06:58 | 07:01 | 07:01 | 88 | 34 | 10.000000 | EXT | - |  | (c)
26344.680000 | 0.000000 | -0.036000 | -11.310000 | -11.346000 | -1727.000000 | -1419.000000 | -1494.000000 | 59.471865 |  | 2361 | Нарушение формы кольцевого шва | GWAN |  | 07:55 | 08:45 | 08:33 | 0 | 466 |  | EXT | Нарушение формы кольцевого шва. Аномалия находится на упругопластическом изгибе: R=495 D, максимальное растяжение на 6 час. |  | (c)
26344.680000 | 0.000000 | -0.032000 | -11.310000 | -11.342000 | -686.000000 | -484.000000 | -408.000000 | 10.536378 |  | 2361 | Нарушение формы кольцевого шва | GWAN |  | 10:43 | 11:16 | 11:28 | 0 | 555 |  | EXT | Нарушение формы кольцевого шва. Аномалия находится на упругопластическом изгибе: R=495 D, максимальное растяжение на 6 час. |  | (c)
26347.512000 | 2.832000 | 2.514000 | -8.478000 | -8.796000 | -2216.000000 | -2207.000000 | -2202.000000 | 2.266223 | 2514.000000 | 2361 |  | LWAN |  | 06:36 | 06:38 | 06:39 | 530 | 28 | 10.000000 | EXT | -. Эквивалент потери металла 10%. Аномалия находится на упругопластическом изгибе: R=410 D, максимальное растяжение на 6 час. |  | (c)
26355.990000 | 0.000000 | -0.043000 | -11.180000 | -11.223000 | 1158.000000 | 2171.000000 | 1672.000000 | 3.530073 |  | 2362 | Нарушение формы кольцевого шва | GWAN |  | 00:39 | 03:23 | 02:02 | 0 | 1029 |  | EXT | Нарушение формы кольцевого шва. Аномалия находится на упругопластическом изгибе: R=587 D, максимальное растяжение на 5.8 час. |  | (c)
26355.990000 | 0.000000 | -0.029000 | -11.180000 | -11.209000 | -1413.000000 | -932.000000 | -1140.000000 | 47.835914 |  | 2362 | Нарушение формы кольцевого шва | GWAN |  | 05:44 | 07:02 | 06:28 | 0 | 547 |  | EXT | Нарушение формы кольцевого шва. Аномалия находится на упругопластическом изгибе: R=587 D, максимальное растяжение на 5.8 час. |  | (c)
26364.631000 | 8.641000 | 8.268000 | -2.539000 | -2.912000 | 2206.000000 | 2217.000000 | 2215.000000 | 0.441744 | 2388.000000 | 2362 |  | LWAN |  | 03:28 | 03:30 | 03:30 | 524 | 20 | 10.000000 | INT | -. Эквивалент потери металла 10%. Аномалия находится на упругопластическом изгибе: R=1036 D, максимальное растяжение на 6 час. |  | (c)
26367.022000 | 11.032000 | 11.002000 | -0.148000 | -0.178000 | -1050.000000 | -1041.000000 | -1041.000000 | 82.464164 | 106.000000 | 2362 |  | CORR | AXGR | 06:43 | 06:44 | 06:44 | 72 | 19 | 10.000000 | EXT | - |  | (c)
26367.170000 | 0.000000 | -0.046000 | -11.470000 | -11.516000 | -936.000000 | -686.000000 | -686.000000 | 14.992659 |  | 2363 | Нарушение формы кольцевого шва | GWAN |  | 07:56 | 08:36 | 08:36 | 0 | 500 |  | EXT | Нарушение формы кольцевого шва |  | (c)
26378.640000 | 0.000000 | -0.015000 | -10.990000 | -11.005000 | -890.000000 | -602.000000 | -613.000000 | 4.804256 |  | 2364 | Нарушение формы кольцевого шва | GWAN |  | 07:48 | 08:34 | 08:32 | 0 | 554 |  | EXT | Нарушение формы кольцевого шва |  | (c)
26423.320000 | 0.000000 | -0.007000 | -11.035000 | -11.042000 | 1272.000000 | 2190.000000 | -2143.000000 | 1097.000000 |  | 2369 | Нарушение формы кольцевого шва | GWAN |  | 03:01 | 05:29 | 05:50 | 0 | 2092 |  | EXT | Нарушение формы кольцевого шва |  | (c)
26424.638000 | 1.318000 | 1.310000 | -9.717000 | -9.725000 | -1818.000000 | -1790.000000 | -1786.000000 | 1754.000000 | 1310.000000 | 2369 |  | CORR | СIGR | 06:43 | 06:47 | 06:48 | 17 | 64 | 11.000000 | EXT | - |  | (c)
26434.222000 | 10.902000 | 10.849000 | -0.133000 | -0.186000 | 1466.000000 | 1790.000000 | 1656.000000 | 1466.000000 | 46.000000 | 2369 |  | CORR | GENE | 03:33 | 04:25 | 04:03 | 140 | 380 | 12.000000 | EXT | - |  | (c)
26435.253000 | 0.898000 | 0.860000 | -10.422000 | -10.460000 | -1540.000000 | -1457.000000 | -1469.000000 | 1398.000000 | 860.000000 | 2370 |  | CORR | GENE | 04:03 | 04:17 | 04:15 | 64 | 142 | 10.000000 | EXT | - |  | (c)
26505.559000 | 4.944000 | 4.516000 | -6.621000 | -7.049000 | -1695.000000 | -1643.000000 | -1509.000000 | 1323.000000 | 4516.000000 | 2376 |  | GOUG | GENE | 06:43 | 06:51 | 07:13 | 488 | 372 | 8.000000 | EXT | -. Зона задиров. Аномалия находится на упругопластическом изгибе: R=482 D, максимальное растяжение на 11.9 час. |  | (c)
26507.038000 | 6.423000 | 6.380000 | -5.142000 | -5.185000 | -1423.000000 | -1396.000000 | -1396.000000 | 1370.000000 | 5053.000000 | 2376 |  | CORR | GENE | 07:27 | 07:31 | 07:31 | 132 | 53 | 11.000000 | EXT | -. Аномалия находится на упругопластическом изгибе: R=472 D, максимальное растяжение на 12 час. |  | (c)
26511.973000 | 11.358000 | 11.338000 | -0.207000 | -0.227000 | 1519.000000 | 1725.000000 | 1653.000000 | 1519.000000 | 193.000000 | 2376 |  | CORR | СIGR | 03:22 | 03:55 | 03:43 | 34 | 268 | 10.000000 | EXT | -. Аномалия находится на упругопластическом изгибе: R=518 D, максимальное растяжение на 0.3 час. |  | (c)
26513.233000 | 1.053000 | 0.932000 | -10.652000 | -10.773000 | -1467.000000 | -1019.000000 | -1186.000000 | 906.000000 | 932.000000 | 2377 |  | CORR | GENE | 02:31 | 03:44 | 03:17 | 218 | 561 | 10.000000 | EXT | -. Аномалия находится на упругопластическом изгибе: R=586 D, максимальное растяжение на 0.3 час. |  | (c)
26531.347000 | 7.462000 | 7.206000 | -4.213000 | -4.469000 | 2056.000000 | 2068.000000 | 2072.000000 | 2056.000000 | 4127.000000 | 2378 |  | CORR | AXGR | 04:21 | 04:23 | 04:23 | 342 | 32 | 10.000000 | EXT | - |  | (c)
26571.439000 | 2.494000 | 2.331000 | -8.786000 | -8.949000 | 30.000000 | 36.000000 | 38.000000 | 3.048085 | 2331.000000 | 2382 |  | LWAN |  | 09:11 | 09:12 | 09:13 | 248 | 15 | 10.000000 | EXT | -. Эквивалент потери металла 10%. Аномалия находится на отводе. |  | (c)
26597.348000 | 5.633000 | 5.585000 | -4.212000 | -4.260000 | -1599.000000 | -1574.000000 | -1561.000000 | 1523.000000 | 4211.000000 | 2384 |  | ARTD | GENE | 09:38 | 09:42 | 09:44 | 49 | 76 |  | EXT | -. Наплавка. |  | (c)
26607.638000 | 6.078000 | 6.028000 | -5.397000 | -5.447000 | -1544.000000 | -1504.000000 | -1505.000000 | 58.583451 | 5337.000000 | 2385 |  | DENT |  | 08:14 | 08:20 | 08:20 | 110 | 79 | 0.492958 |  | - |  | (c)
26612.998000 | 11.438000 | 11.400000 | -0.037000 | -0.075000 | 1111.000000 | 1120.000000 | 1122.000000 | 87.561138 | 22.000000 | 2385 |  | CORR | AXGR | 03:22 | 03:24 | 03:24 | 53 | 23 | 10.000000 | EXT | - |  | (c)
26613.035000 | 0.000000 | -0.021000 | -11.190000 | -11.211000 | 1224.000000 | 1381.000000 | 1343.000000 | 52.363246 |  | 2386 | Смещение кромок | GWAN |  | 05:35 | 06:01 | 05:54 | 0 | 238 | 2.987000 | EXT | Смещение кромок. Наружу. Величина смещения - 3 мм. |  | (c)
26613.035000 | 0.000000 | -0.036000 | -11.190000 | -11.226000 | 2096.000000 | -2200.000000 | -2053.000000 | 14.322336 |  | 2386 | Смещение кромок | GWAN |  | 07:56 | 08:23 | 08:46 | 0 | 624 | 2.560000 | EXT | Смещение кромок. Вовнутрь. Величина смещения - 2.6 мм. |  | (c)
26614.169000 | 1.134000 | 1.081000 | -10.056000 | -10.109000 | 1733.000000 | 1774.000000 | 1769.000000 | 31.508334 | 1081.000000 | 2386 |  | DENT |  | 06:57 | 07:04 | 07:03 | 95 | 71 | 0.352113 |  | - |  | (c)
26621.201000 | 8.166000 | 8.045000 | -3.024000 | -3.145000 | 1783.000000 | 1793.000000 | 1799.000000 | 32.284318 | 2997.000000 | 2386 |  | CORR | AXGR | 07:05 | 07:07 | 07:08 | 148 | 32 | 13.000000 | EXT | - |  | (c)
26635.630000 | 0.000000 | -0.041000 | -10.970000 | -11.011000 | 1574.000000 | 1774.000000 | 1813.000000 | 0.000000 |  | 2388 | Смещение кромок | GWAN |  | 05:21 | 05:53 | 06:00 | 0 | 479 | 3.811000 | EXT | Смещение кромок. Наружу. Величина смещения - 3.8 мм. |  | (c)
26638.124000 | 2.494000 | 2.464000 | -8.476000 | -8.506000 | 2030.000000 | 2215.000000 | 2145.000000 | 0.000000 | 2464.000000 | 2388 |  | CORR | GENE | 06:34 | 07:04 | 06:53 | 51 | 230 | 10.000000 | EXT | - |  | (c)
26647.184000 | 0.584000 | 0.553000 | -10.456000 | -10.487000 | 601.000000 | 748.000000 | 717.000000 | 48.505017 | 553.000000 | 2389 |  | CORR | СIGR | 03:51 | 04:15 | 04:10 | 31 | 232 | 10.000000 | EXT | - |  | (c)
26647.547000 | 0.947000 | 0.927000 | -10.093000 | -10.113000 | 715.000000 | 867.000000 | 830.000000 | 57.704621 | 927.000000 | 2389 |  | CORR | СIGR | 04:10 | 04:34 | 04:28 | 23 | 230 | 10.000000 | EXT | - |  | (c)
26747.970000 | 0.000000 | -0.016000 | -11.510000 | -11.526000 | 890.000000 | 1021.000000 | 1043.000000 | 890.000000 |  | 2398 | Смещение кромок | GWAN |  | 05:46 | 06:07 | 06:11 | 0 | 305 | 4.956000 | EXT | Смещение кромок. Наружу. Величина смещения - 5 мм. |  | (c)
26771.205000 | 0.000000 | -0.021000 | -11.405000 | -11.426000 | 1918.000000 | 2122.000000 | 2184.000000 | 0.000000 |  | 2400 | Смещение кромок | GWAN |  | 03:30 | 04:03 | 04:13 | 0 | 531 | 3.564000 | EXT | Смещение кромок. Наружу. Аномалия находится на отводе. Величина смещения - 3.6 мм. |  | (c)
26782.766000 | 0.156000 | 0.137000 | -11.119000 | -11.138000 | 20.000000 | 35.000000 | 37.000000 | 2.958109 | 137.000000 | 2401 |  | LWAN |  | 09:16 | 09:18 | 09:18 | 25 | 34 | 15.000000 | INT | -. Эквивалент потери металла 15%. |  | (c)
26793.885000 | 0.000000 | -0.018000 | -11.010000 | -11.028000 | 1168.000000 | 1287.000000 | 1592.000000 | 0.000000 |  | 2402 | Нарушение формы кольцевого шва | GWAN |  | 04:08 | 04:27 | 05:16 | 0 | 848 |  | EXT | Нарушение формы кольцевого шва |  | (c)
26793.885000 | 0.000000 | -0.045000 | -11.010000 | -11.055000 | -1290.000000 | -578.000000 | -803.000000 | 25.524831 |  | 2402 | Нарушение формы кольцевого шва | GWAN |  | 09:31 | 11:26 | 10:50 | 0 | 974 |  | EXT | Нарушение формы кольцевого шва |  | (c)
26827.730000 | 0.000000 | -0.039000 | -11.170000 | -11.209000 | -884.000000 | -299.000000 | -470.000000 | 4.584643 |  | 2405 | Нарушение формы кольцевого шва | GWAN |  | 00:29 | 02:04 | 01:36 | 0 | 827 |  | EXT | Нарушение формы кольцевого шва |  | (c)
26827.730000 | 0.000000 | -0.049000 | -11.170000 | -11.219000 | 1348.000000 | 1700.000000 | -2162.000000 | 5.540507 |  | 2405 | Нарушение формы кольцевого шва | GWAN |  | 06:29 | 07:26 | 09:03 | 0 | 1902 |  | EXT | Нарушение формы кольцевого шва |  | (c)
26828.746000 | 1.016000 | 0.976000 | -10.154000 | -10.194000 | -2188.000000 | -1929.000000 | -2028.000000 | 16.353125 | 976.000000 | 2405 |  | GOUG | GENE | 08:59 | 09:40 | 09:24 | 618 | 320 | 7.000000 | EXT | -. Зона задиров. |  | (c)
26828.746000 | 1.016000 | 0.941000 | -10.154000 | -10.229000 | -1988.000000 | -1928.000000 | -1923.000000 | 24.803386 | 941.000000 | 2405 |  | DENT |  | 09:31 | 09:40 | 09:41 | 154 | 129 | 0.704225 |  | -. Аномалия находится вблизи дефекта потери металла. |  | (c)
26829.293000 | 1.563000 | 1.489000 | -9.607000 | -9.681000 | -2188.000000 | -2167.000000 | -2153.000000 | 6.223313 | 1489.000000 | 2405 |  | DENT |  | 08:59 | 09:02 | 09:04 | 138 | 69 | 0.492958 |  | -. Аномалия находится вблизи продольного шва. Аномалия находится вблизи дефекта потери металла. |  | (c)
26830.412000 | 2.682000 | 2.641000 | -8.488000 | -8.529000 | -2134.000000 | -1829.000000 | -1945.000000 | 23.056028 | 2641.000000 | 2405 |  | GOUG | GENE | 09:07 | 09:56 | 09:38 | 121 | 378 | 6.000000 | EXT | -. Зона задиров. |  | (c)
26838.617000 | 10.887000 | 10.797000 | -0.283000 | -0.373000 | 2176.000000 | 2190.000000 | 2192.000000 | 0.588269 | 57.000000 | 2405 |  | CORR | AXGR | 08:43 | 08:45 | 08:45 | 316 | 32 | 10.000000 | EXT | - |  | (c)
26858.555000 | 8.245000 | 8.092000 | -2.970000 | -3.123000 | 1973.000000 | 1985.000000 | 1987.000000 | 17.362267 | 2795.000000 | 2407 |  | CORR | AXGR | 06:02 | 06:04 | 06:05 | 328 | 28 | 10.000000 | EXT | - |  | (c)
26927.520000 | 0.000000 | -0.020000 | -3.750000 | -3.770000 | -685.000000 | -458.000000 | -485.000000 | 6.888192 |  | 2416 | Нарушение формы кольцевого шва | GWAN |  | 08:54 | 09:30 | 09:26 | 0 | 400 |  | EXT | Нарушение формы кольцевого шва |  | (c)
26950.162000 | 1.567000 | 1.494000 | -9.498000 | -9.571000 | 2180.000000 | 2195.000000 | 2192.000000 | 1.031967 | 1494.000000 | 2419 |  | LWAN |  | 05:57 | 05:59 | 05:59 | 191 | 25 | 10.000000 | EXT | -. Эквивалент потери металла 10%. |  | (c)
26950.921000 | 2.326000 | 2.318000 | -8.739000 | -8.747000 | -1884.000000 | -1827.000000 | -1834.000000 | 32.035530 | 2318.000000 | 2419 |  | GOUG | СIGR | 07:01 | 07:10 | 07:09 | 16 | 101 | 10.000000 | EXT | -. Задир. |  | (c)
26960.061000 | 0.401000 | 0.358000 | -10.974000 | -11.017000 | -47.000000 | -38.000000 | -37.000000 | 1.431146 | 358.000000 | 2420 |  | CORR | AXGR | 10:05 | 10:07 | 10:07 | 79 | 19 | 10.000000 | EXT | - |  | (c)
26969.549000 | 9.889000 | 9.816000 | -1.486000 | -1.559000 | -611.000000 | -596.000000 | -592.000000 | 44.736935 | 1398.000000 | 2420 |  | CORR | AXGR | 08:34 | 08:37 | 08:37 | 161 | 38 | 13.000000 | EXT | - |  | (c)
26980.662000 | 9.627000 | 9.565000 | -1.453000 | -1.515000 | 1117.000000 | 1571.000000 | 1675.000000 | 0.000000 | 1412.000000 | 2421 |  | CORR | GENE | 05:31 | 06:45 | 07:01 | 103 | 1115 | 11.000000 | EXT | - |  | (c)
26983.270000 | 1.155000 | 1.083000 | -10.205000 | -10.277000 | 565.000000 | 661.000000 | 630.000000 | 50.871876 | 1083.000000 | 2422 |  | DENT |  | 11:37 | 11:53 | 11:48 | 118 | 131 | 0.352113 |  | - |  | (c)
26983.467000 | 1.352000 | 1.293000 | -10.008000 | -10.067000 | 554.000000 | 660.000000 | 616.000000 | 49.742100 | 1293.000000 | 2422 |  | DENT |  | 11:35 | 11:52 | 11:45 | 114 | 125 | 0.352113 |  | - |  | (c)
27002.349000 | 8.874000 | 8.639000 | -2.521000 | -2.756000 | -448.000000 | -416.000000 | -419.000000 | 29.252330 | 2232.000000 | 2423 |  | CORR | GENE | 09:00 | 09:05 | 09:04 | 524 | 57 | 10.000000 | EXT | - |  | (c)
27019.777000 | 4.202000 | 4.193000 | -7.253000 | -7.262000 | -612.000000 | -319.000000 | -433.000000 | 5.961450 | 4193.000000 | 2425 |  | CORR | GENE | 08:37 | 09:24 | 09:06 | 49 | 359 | 19.000000 | EXT | - |  | (c)
27034.839000 | 7.809000 | 7.790000 | -3.206000 | -3.225000 | 1698.000000 | 1863.000000 | 1856.000000 | 17.403450 | 3186.000000 | 2426 |  | CORR | СIGR | 03:32 | 03:58 | 03:57 | 39 | 317 | 14.000000 | EXT | - |  | (c)
27036.304000 | 9.274000 | 9.254000 | -1.741000 | -1.761000 | 2169.000000 | 2229.000000 | 2224.000000 | 0.000000 | 1724.000000 | 2426 |  | CORR | СIGR | 04:48 | 04:57 | 04:57 | 37 | 110 | 14.000000 | EXT | - |  | (c)
27038.045000 | 0.000000 | -0.016000 | -11.075000 | -11.091000 | 1417.000000 | 1605.000000 | 1594.000000 | 22.791527 |  | 2427 | Смещение кромок | GWAN |  | 05:19 | 05:50 | 05:48 | 0 | 354 | 3.971000 | EXT | Смещение кромок. Наружу. Величина смещения - 4 мм. |  | (c)
27038.045000 | 0.000000 | -0.016000 | -11.075000 | -11.091000 | 1803.000000 | 2061.000000 | 1984.000000 | 0.000000 |  | 2427 | Смещение кромок | GWAN |  | 06:22 | 07:03 | 06:51 | 0 | 363 | 3.553000 | EXT | Смещение кромок. Наружу. Величина смещения - 3.6 мм. |  | (c)
27039.963000 | 1.918000 | 1.910000 | -9.157000 | -9.165000 | -2173.000000 | -2041.000000 | -2063.000000 | 13.481340 | 1910.000000 | 2427 |  | CORR | СIGR | 07:40 | 08:01 | 07:58 | 36 | 220 | 14.000000 | EXT | - |  | (c)
27040.187000 | 2.142000 | 2.026000 | -8.933000 | -9.049000 | -2202.000000 | -2194.000000 | -2181.000000 | 4.033413 | 2026.000000 | 2427 |  | CORR | AXGR | 07:35 | 07:36 | 07:39 | 377 | 43 | 12.000000 | EXT | - |  | (c)
27064.379000 | 3.879000 | 3.851000 | -7.396000 | -7.424000 | 1446.000000 | 1804.000000 | 1776.000000 | 10.067415 | 3851.000000 | 2429 |  | CORR | GENE | 02:09 | 03:07 | 03:03 | 80 | 660 | 13.000000 | EXT | - |  | (c)
27065.692000 | 5.192000 | 5.176000 | -6.083000 | -6.099000 | 2192.000000 | -2228.000000 | -2226.000000 | 0.000000 | 5176.000000 | 2429 |  | CORR | GENE | 04:10 | 04:17 | 04:17 | 259 | 87 | 14.000000 | EXT | - |  | (c)
27066.153000 | 5.653000 | 5.647000 | -5.622000 | -5.628000 | -1546.000000 | -1283.000000 | -1389.000000 | 55.242374 | 5594.000000 | 2429 |  | CORR | СIGR | 06:07 | 06:49 | 06:32 | 34 | 314 | 11.000000 | EXT | - |  | (c)
27066.974000 | 6.474000 | 6.456000 | -4.801000 | -4.819000 | 1802.000000 | -2223.000000 | 2077.000000 | 0.000000 | 4765.000000 | 2429 |  | CORR | GENE | 03:07 | 04:17 | 03:51 | 54 | 551 | 12.000000 | EXT | - |  | (c)
27067.359000 | 6.859000 | 6.825000 | -4.416000 | -4.450000 | 1753.000000 | -2226.000000 | 2038.000000 | 0.000000 | 4384.000000 | 2429 |  | CORR | GENE | 02:59 | 04:17 | 03:45 | 66 | 570 | 19.000000 | EXT | - |  | (c)
27067.412000 | 6.912000 | 6.893000 | -4.363000 | -4.382000 | 1443.000000 | 1521.000000 | 1513.000000 | 52.191918 | 4350.000000 | 2429 |  | CORR | СIGR | 02:09 | 02:22 | 02:20 | 32 | 141 | 11.000000 | EXT | - |  | (c)
27067.761000 | 7.261000 | 7.226000 | -4.014000 | -4.049000 | 1666.000000 | 1793.000000 | 1985.000000 | 0.000000 | 4002.000000 | 2429 |  | CORR | GENE | 02:45 | 03:06 | 03:37 | 47 | 639 | 23.000000 | EXT | - |  | (c)
27068.127000 | 7.627000 | 7.615000 | -3.648000 | -3.660000 | 2193.000000 | 2229.000000 | -2223.000000 | 0.000000 | 3587.000000 | 2429 |  | CORR | GENE | 04:10 | 04:16 | 04:17 | 73 | 91 | 12.000000 | EXT | - |  | (c)
27068.499000 | 7.999000 | 7.974000 | -3.276000 | -3.301000 | 1738.000000 | -2218.000000 | 2045.000000 | 0.000000 | 3249.000000 | 2429 |  | CORR | GENE | 02:57 | 04:18 | 03:46 | 52 | 614 | 11.000000 | EXT | - |  | (c)
27068.863000 | 8.363000 | 8.341000 | -2.912000 | -2.934000 | 2007.000000 | -2225.000000 | 2155.000000 | 0.000000 | 2898.000000 | 2429 |  | CORR | СIGR | 03:40 | 04:17 | 04:04 | 36 | 296 | 11.000000 | EXT | - |  | (c)
27069.284000 | 8.784000 | 8.736000 | -2.491000 | -2.539000 | 1770.000000 | 1819.000000 | 2015.000000 | 0.000000 | 2480.000000 | 2429 |  | CORR | GENE | 03:02 | 03:10 | 03:41 | 59 | 490 | 14.000000 | EXT | - |  | (c)
27069.622000 | 9.122000 | 9.105000 | -2.153000 | -2.170000 | 1758.000000 | -2222.000000 | 2049.000000 | 0.000000 | 2121.000000 | 2429 |  | CORR | GENE | 03:00 | 04:17 | 03:47 | 49 | 583 | 10.000000 | EXT | - |  | (c)
27069.722000 | 9.222000 | 9.102000 | -2.053000 | -2.173000 | -939.000000 | -795.000000 | -849.000000 | 53.889066 | 1883.000000 | 2429 |  | CORR | GENE | 07:44 | 08:08 | 07:59 | 290 | 181 | 15.000000 | EXT | - |  | (c)
27069.864000 | 9.364000 | 9.318000 | -1.911000 | -1.957000 | -753.000000 | -714.000000 | -500.000000 | 0.000000 | 1898.000000 | 2429 |  | CORR | GENE | 08:15 | 08:21 | 08:55 | 59 | 506 | 15.000000 | EXT | - |  | (c)
27070.004000 | 9.504000 | 9.447000 | -1.771000 | -1.828000 | 1819.000000 | -2219.000000 | 2220.000000 | 0.000000 | 1748.000000 | 2429 |  | CORR | GENE | 03:10 | 04:18 | 04:14 | 80 | 803 | 11.000000 | EXT | - |  | (c)
27075.078000 | 3.303000 | 3.303000 | -7.997000 | -7.997000 | -2008.000000 | -1728.000000 | -1813.000000 | 33.698764 | 3303.000000 | 2430 |  | CORR | СIGR | 08:25 | 09:10 | 08:56 | 31 | 391 | 11.000000 | EXT | - |  | (c)
27075.711000 | 3.936000 | 3.935000 | -7.364000 | -7.365000 | -200.000000 | -48.000000 | -51.000000 | 0.000000 | 3935.000000 | 2430 |  | CORR | GENE | 01:17 | 01:41 | 01:41 | 51 | 299 | 11.000000 | EXT | - |  | (c)
27080.804000 | 9.029000 | 9.020000 | -2.271000 | -2.280000 | 661.000000 | 750.000000 | 725.000000 | 53.364840 | 2256.000000 | 2430 |  | CORR | СIGR | 03:36 | 03:50 | 03:46 | 24 | 126 | 14.000000 | EXT | - |  | (c)
27084.030000 | 0.955000 | 0.943000 | -10.500000 | -10.512000 | -963.000000 | -882.000000 | -880.000000 | 57.600828 | 943.000000 | 2431 |  | CORR | СIGR | 08:17 | 08:30 | 08:30 | 28 | 166 | 14.000000 | EXT | - |  | (c)
27111.779000 | 4.259000 | 4.135000 | -4.376000 | -4.500000 | 800.000000 | 959.000000 | 904.000000 | 64.539059 | 4135.000000 | 2434 |  | CORR | GENE | 02:20 | 02:45 | 02:37 | 142 | 209 | 10.000000 | EXT | - |  | (c)
27112.470000 | 4.950000 | 4.936000 | -3.685000 | -3.699000 | 1342.000000 | 1466.000000 | 1451.000000 | 45.412874 | 3674.000000 | 2434 |  | CORR | СIGR | 03:47 | 04:07 | 04:05 | 25 | 217 | 10.000000 | EXT | - |  | (c)
27113.601000 | 6.081000 | 6.057000 | -2.554000 | -2.578000 | 1221.000000 | 1258.000000 | 1372.000000 | 44.870891 | 2544.000000 | 2434 |  | CORR | СIGR | 03:28 | 03:34 | 03:52 | 34 | 302 | 12.000000 | EXT | - |  | (c)
27113.632000 | 6.112000 | 6.100000 | -2.523000 | -2.535000 | 776.000000 | 822.000000 | 820.000000 | 62.595849 | 2506.000000 | 2434 |  | CORR | СIGR | 02:16 | 02:23 | 02:23 | 29 | 89 | 15.000000 | EXT | - |  | (c)
27116.155000 | 0.000000 | -0.033000 | -11.360000 | -11.393000 | -355.000000 | -153.000000 | -136.000000 | 0.000000 |  | 2435 | Нарушение формы кольцевого шва | GWAN |  | 06:16 | 06:48 | 06:51 | 0 | 437 |  | EXT | Нарушение формы кольцевого шва |  | (c)
27118.433000 | 2.278000 | 2.248000 | -9.082000 | -9.112000 | -808.000000 | -540.000000 | -495.000000 | 182.000000 | 2248.000000 | 2435 |  | CORR | GENE | 05:03 | 05:46 | 05:53 | 50 | 626 | 14.000000 | EXT | - |  | (c)
27122.630000 | 6.475000 | 6.342000 | -4.885000 | -5.018000 | -36.000000 | -23.000000 | -26.000000 | 17.000000 | 4797.000000 | 2435 |  | CORR | AXGR | 07:07 | 07:09 | 07:09 | 221 | 19 | 11.000000 | EXT | - |  | (c)
27122.660000 | 6.505000 | 6.489000 | -4.855000 | -4.871000 | -1274.000000 | -1187.000000 | -1171.000000 | 1067.000000 | 4840.000000 | 2435 |  | CORR | СIGR | 03:47 | 04:01 | 04:04 | 31 | 207 | 18.000000 | EXT | - |  | (c)
27122.819000 | 6.664000 | 6.598000 | -4.696000 | -4.762000 | -3.000000 | 9.000000 | 6.000000 | 0.000000 | 4640.000000 | 2435 |  | CORR | AXGR | 07:13 | 07:14 | 07:14 | 122 | 19 | 10.000000 | EXT | - |  | (c)
27123.027000 | 6.872000 | 6.802000 | -4.488000 | -4.558000 | -1534.000000 | -1017.000000 | -820.000000 | 106.000000 | 4448.000000 | 2435 |  | CORR | GENE | 03:05 | 04:29 | 05:01 | 110 | 1428 | 13.000000 | EXT | - |  | (c)
27123.430000 | 7.275000 | 7.260000 | -4.085000 | -4.100000 | -1441.000000 | -1342.000000 | -1360.000000 | 1278.000000 | 4080.000000 | 2435 |  | CORR | СIGR | 03:20 | 03:36 | 03:34 | 20 | 163 | 10.000000 | EXT | - |  | (c)
27123.618000 | 7.463000 | 7.084000 | -3.897000 | -4.276000 | -34.000000 | -12.000000 | -20.000000 | 5.000000 | 3687.000000 | 2435 |  | CORR | AXGR | 07:08 | 07:11 | 07:10 | 589 | 29 | 11.000000 | EXT | - |  | (c)
27123.827000 | 7.672000 | 7.535000 | -3.688000 | -3.825000 | 29.000000 | 81.000000 | 70.000000 | 29.000000 | 3665.000000 | 2435 |  | CORR | GENE | 07:18 | 07:26 | 07:24 | 160 | 83 | 14.000000 | EXT | - |  | (c)
27124.060000 | 7.905000 | 7.882000 | -3.455000 | -3.478000 | -2.000000 | 173.000000 | 166.000000 | 0.000000 | 3427.000000 | 2435 |  | CORR | GENE | 07:13 | 07:41 | 07:40 | 51 | 336 | 14.000000 | EXT | - |  | (c)
27124.107000 | 7.952000 | 7.905000 | -3.408000 | -3.455000 | -326.000000 | -169.000000 | -191.000000 | 57.000000 | 3407.000000 | 2435 |  | CORR | GENE | 06:20 | 06:46 | 06:42 | 48 | 268 | 13.000000 | EXT | - |  | (c)
27124.163000 | 8.008000 | 7.986000 | -3.352000 | -3.374000 | -1262.000000 | -1159.000000 | -1142.000000 | 1022.000000 | 3340.000000 | 2435 |  | CORR | СIGR | 03:49 | 04:06 | 04:09 | 34 | 240 | 10.000000 | EXT | - |  | (c)
27124.464000 | 8.309000 | 8.282000 | -3.051000 | -3.078000 | -334.000000 | -167.000000 | -199.000000 | 63.000000 | 3036.000000 | 2435 |  | CORR | СIGR | 06:19 | 06:46 | 06:41 | 42 | 271 | 11.000000 | EXT | - |  | (c)
27124.511000 | 8.356000 | 8.341000 | -3.004000 | -3.019000 | -1083.000000 | -780.000000 | -890.000000 | 696.000000 | 2977.000000 | 2435 |  | CORR | СIGR | 04:18 | 05:07 | 04:49 | 42 | 387 | 12.000000 | EXT | - |  | (c)
27124.634000 | 8.479000 | 8.276000 | -2.881000 | -3.084000 | -54.000000 | -38.000000 | -40.000000 | 26.000000 | 2850.000000 | 2435 |  | CORR | AXGR | 07:04 | 07:07 | 07:07 | 234 | 27 | 15.000000 | EXT | - |  | (c)
27124.883000 | 8.728000 | 8.662000 | -2.632000 | -2.698000 | -1620.000000 | -708.000000 | -812.000000 | 3.000000 | 2562.000000 | 2435 |  | CORR | GENE | 02:52 | 05:19 | 05:02 | 136 | 1617 | 14.000000 | EXT | - |  | (c)
27124.895000 | 8.740000 | 8.701000 | -2.620000 | -2.659000 | 73.000000 | 138.000000 | 152.000000 | 73.000000 | 2607.000000 | 2435 |  | CORR | GENE | 07:25 | 07:35 | 07:38 | 52 | 159 | 10.000000 | EXT | - |  | (c)
27125.190000 | 9.035000 | 9.023000 | -2.325000 | -2.337000 | -354.000000 | -26.000000 | -131.000000 | 0.000000 | 2276.000000 | 2435 |  | CORR | GENE | 06:16 | 07:09 | 06:52 | 61 | 446 | 10.000000 | EXT | - |  | (c)
27125.738000 | 9.583000 | 9.458000 | -1.777000 | -1.902000 | 37.000000 | 104.000000 | 92.000000 | 37.000000 | 1723.000000 | 2435 |  | CORR | GENE | 07:19 | 07:30 | 07:28 | 179 | 109 | 13.000000 | EXT | - |  | (c)
27125.823000 | 9.668000 | 9.659000 | -1.692000 | -1.701000 | 12.000000 | 33.000000 | 45.000000 | 12.000000 | 1680.000000 | 2435 |  | CORR | СIGR | 07:15 | 07:18 | 07:20 | 21 | 67 | 12.000000 | EXT | - |  | (c)
27126.123000 | 9.968000 | 9.726000 | -1.392000 | -1.634000 | 31.000000 | 109.000000 | 94.000000 | 31.000000 | 1175.000000 | 2435 |  | CORR | GENE | 07:18 | 07:31 | 07:28 | 459 | 128 | 10.000000 | EXT | - |  | (c)
27126.276000 | 10.121000 | 10.097000 | -1.239000 | -1.263000 | 333.000000 | 466.000000 | 440.000000 | 333.000000 | 1214.000000 | 2435 |  | CORR | GENE | 08:07 | 08:28 | 08:24 | 49 | 214 | 10.000000 | EXT | - |  | (c)
27126.289000 | 10.134000 | 10.120000 | -1.226000 | -1.240000 | 172.000000 | 202.000000 | 216.000000 | 172.000000 | 1209.000000 | 2435 |  | CORR | СIGR | 07:41 | 07:46 | 07:48 | 31 | 87 | 10.000000 | EXT | - |  | (c)
27127.159000 | 11.004000 | 10.970000 | -0.356000 | -0.390000 | -1280.000000 | -1071.000000 | -1023.000000 | 766.000000 | 340.000000 | 2435 |  | CORR | GENE | 03:46 | 04:20 | 04:28 | 50 | 514 | 11.000000 | EXT | - |  | (c)
27127.332000 | 11.177000 | 11.090000 | -0.183000 | -0.270000 | -43.000000 | 76.000000 | 302.000000 | 0.000000 | 164.000000 | 2435 |  | CORR | GENE | 07:06 | 07:25 | 08:02 | 106 | 690 | 13.000000 | EXT | - |  | (c)
27127.411000 | 11.256000 | 11.208000 | -0.104000 | -0.152000 | 112.000000 | 126.000000 | 127.000000 | 112.000000 | 55.000000 | 2435 |  | CORR | AXGR | 07:31 | 07:33 | 07:34 | 97 | 31 | 16.000000 | EXT | - |  | (c)
27127.515000 | 0.000000 | -0.021000 | -11.375000 | -11.396000 | 1560.000000 | 1755.000000 | 1792.000000 | 0.000000 |  | 2436 | Смещение кромок | GWAN |  | 06:12 | 06:43 | 06:50 | 0 | 465 | 3.861000 | EXT | Смещение кромок. Наружу. Величина смещения - 3.9 мм. |  | (c)
27127.515000 | 0.000000 | -0.042000 | -11.375000 | -11.417000 | -997.000000 | -546.000000 | -526.000000 | 4.461812 |  | 2436 | Нарушение формы кольцевого шва | GWAN |  | 11:19 | 00:32 | 00:35 | 0 | 942 |  | EXT | Нарушение формы кольцевого шва |  | (c)
27128.281000 | 0.766000 | 0.746000 | -10.609000 | -10.629000 | 158.000000 | 823.000000 | 563.000000 | 12.719749 | 746.000000 | 2436 |  | CORR | GENE | 02:26 | 04:13 | 03:31 | 81 | 810 | 12.000000 | EXT | - |  | (c)
27128.647000 | 1.132000 | 1.080000 | -10.243000 | -10.295000 | 579.000000 | 873.000000 | 1005.000000 | 30.105899 | 1080.000000 | 2436 |  | CORR | GENE | 03:34 | 04:21 | 04:42 | 96 | 853 | 11.000000 | EXT | - |  | (c)
27129.031000 | 1.516000 | 1.469000 | -9.859000 | -9.906000 | 531.000000 | 740.000000 | 746.000000 | 42.874701 | 1469.000000 | 2436 |  | CORR | GENE | 03:26 | 04:00 | 04:01 | 85 | 430 | 8.000000 | EXT | - |  | (c)
27136.807000 | 9.292000 | 9.258000 | -2.083000 | -2.117000 | 2160.000000 | -2206.000000 | -2140.000000 | 7.270131 | 2065.000000 | 2436 |  | CORR | GENE | 07:49 | 08:04 | 08:15 | 52 | 322 | 15.000000 | EXT | - |  | (c)
27139.572000 | 0.682000 | 0.678000 | -4.268000 | -4.272000 | 1124.000000 | 1143.000000 | 1400.000000 | 44.829610 | 678.000000 | 2437 |  | CORR | GENE | 00:37 | 00:40 | 01:21 | 56 | 551 | 11.000000 | EXT | - |  | (c)
27140.027000 | 1.137000 | 1.008000 | -3.813000 | -3.942000 | -2162.000000 | -2136.000000 | -2139.000000 | 5.565284 | 1008.000000 | 2437 |  | CORR | AXGR | 03:46 | 03:50 | 03:50 | 564 | 44 | 7.000000 | EXT | - |  | (c)
27168.760000 | 7.530000 | 7.508000 | -3.815000 | -3.837000 | 1518.000000 | 2107.000000 | 1853.000000 | 3.496968 | 3758.000000 | 2440 |  | CORR | GENE | 03:23 | 04:58 | 04:17 | 79 | 669 | 10.000000 | EXT | - |  | (c)
27173.159000 | 0.584000 | 0.339000 | -9.876000 | -10.121000 | 853.000000 | 895.000000 | 940.000000 | 853.000000 | 339.000000 | 2441 |  | CORR | GENE | 04:13 | 04:20 | 04:27 | 708 | 175 | 10.000000 | EXT | - |  | (c)
27173.677000 | 1.102000 | 1.052000 | -9.358000 | -9.408000 | 510.000000 | 810.000000 | 884.000000 | 510.000000 | 1052.000000 | 2441 |  | CORR | GENE | 03:18 | 04:06 | 04:18 | 70 | 747 | 10.000000 | EXT | - |  | (c)
27180.622000 | 8.047000 | 7.889000 | -2.413000 | -2.571000 | -18.000000 | 9.000000 | 26.000000 | 0.000000 | 2274.000000 | 2441 |  | LWAN |  | 01:53 | 01:57 | 02:00 | 297 | 89 | 10.000000 | INT | -. Эквивалент потери металла 10%. |  | (c)
27182.730000 | 10.155000 | 10.092000 | -0.305000 | -0.368000 | 157.000000 | 667.000000 | 592.000000 | 157.000000 | 266.000000 | 2441 |  | CORR | GENE | 02:21 | 03:43 | 03:31 | 102 | 869 | 9.000000 | EXT | - |  | (c)
27183.035000 | 0.000000 | -0.011000 | -10.905000 | -10.916000 | -224.000000 | -67.000000 | -87.000000 | 0.000000 |  | 2442 | Смещение кромок | GWAN |  | 05:56 | 06:21 | 06:18 | 0 | 273 | 4.748000 | EXT | Смещение кромок. Наружу. Величина смещения - 4.7 мм. |  | (c)
27193.940000 | 0.000000 | -0.026000 | -11.170000 | -11.196000 | 1027.000000 | 1163.000000 | 1126.000000 | 1027.000000 |  | 2443 | Смещение кромок | GWAN |  | 04:20 | 04:42 | 04:36 | 0 | 197 | 4.387000 | EXT | Смещение кромок. Наружу. Величина смещения - 4.4 мм. |  | (c)
27193.940000 | 0.000000 | -0.021000 | -11.170000 | -11.191000 | 1274.000000 | 1445.000000 | 1497.000000 | 1274.000000 |  | 2443 | Смещение кромок | GWAN |  | 05:00 | 05:27 | 05:36 | 0 | 447 | 2.575000 | EXT | Смещение кромок. Вовнутрь. Величина смещения - 2.6 мм. |  | (c)
27193.940000 | 0.000000 | -0.027000 | -11.170000 | -11.197000 | -1540.000000 | -536.000000 | -379.000000 | 782.000000 |  | 2443 | Нарушение формы кольцевого шва | GWAN |  | 09:25 | 00:08 | 00:33 | 0 | 2322 |  | EXT | Нарушение формы кольцевого шва |  | (c)
27197.331000 | 3.391000 | 3.113000 | -7.779000 | -8.057000 | -670.000000 | -575.000000 | -569.000000 | 469.000000 | 3113.000000 | 2443 |  | CORR | GENE | 11:46 | 00:01 | 00:02 | 352 | 200 | 22.000000 | EXT | - |  | (c)
27200.048000 | 6.108000 | 6.092000 | -5.062000 | -5.078000 | 941.000000 | 1060.000000 | 1028.000000 | 941.000000 | 5014.000000 | 2443 |  | CORR | GENE | 04:06 | 04:25 | 04:20 | 64 | 174 | 11.000000 | EXT | - |  | (c)
27261.425000 | 0.000000 | -0.026000 | -11.310000 | -11.336000 | 2093.000000 | -2011.000000 | -1396.000000 | 0.000000 |  | 2449 | Нарушение формы кольцевого шва | GWAN |  | 04:27 | 05:24 | 07:04 | 0 | 1945 |  | EXT | Нарушение формы кольцевого шва |  | (c)
27271.718000 | 10.293000 | 10.258000 | -1.017000 | -1.052000 | -2176.000000 | -2168.000000 | -2164.000000 | 4.430741 | 901.000000 | 2449 |  | CORR | AXGR | 04:58 | 04:59 | 05:00 | 151 | 24 | 9.000000 | EXT | - |  | (c)
27273.075000 | 0.340000 | 0.281000 | -10.955000 | -11.014000 | -2182.000000 | -2165.000000 | -2167.000000 | 5.110829 | 281.000000 | 2450 |  | SCC | AXGR | 07:13 | 07:15 | 07:15 | 137 | 30 | 16.000000 | EXT | -. Аномалия находится в зоне сварного шва. |  | (b)
27275.614000 | 2.879000 | 2.415000 | -8.416000 | -8.880000 | -2159.000000 | -2145.000000 | -2137.000000 | 7.578330 | 2415.000000 | 2450 |  | SCC | AXGR | 07:16 | 07:19 | 07:20 | 641 | 44 | 20.000000 | EXT | -. Аномалия находится в зоне сварного шва. |  | (c)
27276.290000 | 3.555000 | 3.305000 | -7.740000 | -7.990000 | -2165.000000 | -2150.000000 | -2148.000000 | 6.665519 | 3305.000000 | 2450 |  | SCC | AXGR | 07:15 | 07:18 | 07:18 | 382 | 34 | 17.000000 | EXT | -. Аномалия находится в зоне сварного шва. |  | (c)
27276.648000 | 3.913000 | 3.898000 | -7.382000 | -7.397000 | -818.000000 | -762.000000 | -758.000000 | 56.342337 | 3898.000000 | 2450 |  | CORR | СIGR | 10:53 | 11:02 | 11:03 | 28 | 119 | 11.000000 | EXT | - |  | (c)
27277.373000 | 4.638000 | 4.540000 | -6.657000 | -6.755000 | -2144.000000 | -2130.000000 | -2100.000000 | 10.543663 | 4540.000000 | 2450 |  | SCC | GENE | 07:19 | 07:21 | 07:26 | 571 | 88 | 15.000000 | EXT | -. Аномалия находится в зоне сварного шва. |  | (c)
27278.777000 | 6.042000 | 6.010000 | -5.253000 | -5.285000 | 305.000000 | 968.000000 | 753.000000 | 24.645185 | 5194.000000 | 2450 |  | CORR | GENE | 01:54 | 03:41 | 03:06 | 91 | 896 | 11.000000 | EXT | - |  | (c)
27279.519000 | 6.784000 | 6.717000 | -4.511000 | -4.578000 | -2164.000000 | -2136.000000 | -2132.000000 | 7.911554 | 4001.000000 | 2450 |  | SCC | GENE | 07:16 | 07:20 | 07:21 | 577 | 63 | 16.000000 | EXT | -. Аномалия находится в зоне сварного шва. |  | (c)
27281.142000 | 8.407000 | 8.236000 | -2.888000 | -3.059000 | -2145.000000 | -2089.000000 | -2083.000000 | 11.923337 | 2712.000000 | 2450 |  | SCC | GENE | 07:19 | 07:28 | 07:29 | 347 | 124 | 18.000000 | EXT | -. Аномалия находится в зоне сварного шва. |  | (c)
27282.208000 | 9.473000 | 8.877000 | -1.822000 | -2.418000 | -2162.000000 | -2140.000000 | -2122.000000 | 8.730211 | 1680.000000 | 2450 |  | SCC | GENE | 07:16 | 07:19 | 07:22 | 738 | 79 | 23.000000 | EXT | -. Аномалия находится в зоне сварного шва. |  | (b)
27336.115000 | 6.725000 | 6.705000 | -4.950000 | -4.970000 | -1499.000000 | -1417.000000 | -1443.000000 | 1387.000000 | 4943.000000 | 2455 |  | CORR | СIGR | 03:04 | 03:17 | 03:13 | 27 | 112 | 11.000000 | EXT | - |  | (c)
27352.594000 | 0.044000 | 0.027000 | -11.246000 | -11.263000 | -2090.000000 | -2065.000000 | -2065.000000 | 2040.000000 | 27.000000 | 2457 |  | CORR | GENE | 04:46 | 04:50 | 04:50 | 120 | 50 | 10.000000 | EXT | - |  | (c)
27365.368000 | 1.528000 | 1.506000 | -10.052000 | -10.074000 | -232.000000 | -103.000000 | -117.000000 | 2.000000 | 1506.000000 | 2458 |  | CORR | GENE | 02:34 | 02:55 | 02:52 | 48 | 230 | 10.000000 | EXT | - |  | (c)
27386.825000 | 0.000000 | -0.028000 | -11.295000 | -11.323000 | -738.000000 | -546.000000 | -445.000000 | 151.000000 |  | 2460 | Нарушение формы кольцевого шва | GWAN |  | 03:11 | 03:43 | 03:59 | 0 | 587 |  | EXT | Нарушение формы кольцевого шва |  | (c)
27390.927000 | 4.102000 | 4.080000 | -7.193000 | -7.215000 | 1337.000000 | 1393.000000 | 1387.000000 | 1337.000000 | 4080.000000 | 2460 |  | GOUG | GENE | 08:46 | 08:56 | 08:54 | 68 | 99 | 14.000000 | EXT | -. Задир. |  | (c)
27391.306000 | 4.481000 | 4.436000 | -6.814000 | -6.859000 | 1351.000000 | 1422.000000 | 1418.000000 | 1351.000000 | 4436.000000 | 2460 |  | GOUG | GENE | 08:49 | 09:00 | 09:00 | 116 | 134 | 7.000000 | EXT | -. Задир. |  | (c)
27391.406000 | 4.581000 | 4.562000 | -6.714000 | -6.733000 | 1119.000000 | 1197.000000 | 1177.000000 | 1119.000000 | 4562.000000 | 2460 |  | GOUG | GENE | 08:11 | 08:24 | 08:21 | 66 | 115 | 9.000000 | EXT | -. Задир. |  | (c)
27401.596000 | 3.476000 | 3.433000 | -7.789000 | -7.832000 | -1791.000000 | -1779.000000 | -1765.000000 | 1739.000000 | 3433.000000 | 2461 |  | CORR | GENE | 10:52 | 10:53 | 10:56 | 115 | 51 | 10.000000 | EXT | - |  | (c)
27409.352000 | 11.232000 | 11.151000 | -0.033000 | -0.114000 | 313.000000 | 686.000000 | 564.000000 | 313.000000 | 11.000000 | 2461 |  | CORR | GENE | 04:31 | 05:31 | 05:12 | 103 | 503 | 10.000000 | EXT | - |  | (c)
27421.137000 | 1.002000 | 0.872000 | -10.393000 | -10.523000 | 2213.000000 | 2224.000000 | 2222.000000 | 0.000000 | 872.000000 | 2463 |  | LWAN |  | 06:29 | 06:30 | 06:30 | 176 | 17 | 11.000000 | EXT | -. Эквивалент потери металла 11%. |  | (c)
27421.228000 | 1.093000 | 1.020000 | -10.302000 | -10.375000 | 2178.000000 | 2188.000000 | 2191.000000 | 1.029625 | 1020.000000 | 2463 |  | GOUG | AXGR | 06:23 | 06:25 | 06:25 | 150 | 26 | 16.000000 | EXT | -. Задир. |  | (b)
27426.958000 | 6.823000 | 6.788000 | -4.572000 | -4.607000 | -2061.000000 | -1990.000000 | -2004.000000 | 18.249064 | 4540.000000 | 2463 |  | DENT |  | 06:59 | 07:10 | 07:08 | 67 | 114 | 0.352113 |  | - |  | (c)
27427.130000 | 6.995000 | 6.970000 | -4.400000 | -4.425000 | -1792.000000 | -1765.000000 | -1757.000000 | 38.174739 | 4376.000000 | 2463 |  | DENT |  | 07:42 | 07:47 | 07:48 | 49 | 69 | 0.211268 |  | - |  | (c)
27427.228000 | 7.093000 | 7.048000 | -4.302000 | -4.347000 | -2214.000000 | -2162.000000 | -2155.000000 | 6.092192 | 4258.000000 | 2463 |  | DENT |  | 06:34 | 06:43 | 06:44 | 89 | 117 | 0.352113 |  | -. Аномалия находится вблизи продольного шва. |  | (c)
27436.409000 | 4.879000 | 4.694000 | -5.901000 | -6.086000 | -2214.000000 | -2190.000000 | -2197.000000 | 1.337028 | 4694.000000 | 2464 |  | CORR | AXGR | 03:31 | 03:34 | 03:33 | 289 | 33 | 10.000000 | EXT | - |  | (c)
27440.871000 | 9.341000 | 9.282000 | -1.439000 | -1.498000 | -1915.000000 | -1847.000000 | -1852.000000 | 25.432356 | 1420.000000 | 2464 |  | CORR | GENE | 04:19 | 04:30 | 04:29 | 78 | 127 | 11.000000 | EXT | - |  | (c)
27441.423000 | 9.893000 | 9.884000 | -0.887000 | -0.896000 | -1634.000000 | -1549.000000 | -1566.000000 | 48.124616 | 870.000000 | 2464 |  | CORR | СIGR | 05:04 | 05:18 | 05:15 | 26 | 136 | 10.000000 | EXT | - |  | (c)
27456.265000 | 2.805000 | 2.735000 | -8.285000 | -8.355000 | 1993.000000 | 2003.000000 | 2045.000000 | 6.473208 | 2735.000000 | 2466 |  | GOUG | GENE | 05:28 | 05:30 | 05:37 | 75 | 105 | 5.000000 | EXT | -. Задир. |  | (c)
27468.395000 | 3.845000 | 3.781000 | -7.620000 | -7.684000 | 82.000000 | 310.000000 | 624.000000 | 6.607653 | 3781.000000 | 2467 |  | CORR | GENE | 00:53 | 01:29 | 02:20 | 90 | 1084 | 10.000000 | EXT | - |  | (c)
27476.015000 | 0.000000 | -0.032000 | -11.170000 | -11.202000 | -1145.000000 | -661.000000 | -768.000000 | 391.000000 |  | 2468 | Нарушение формы кольцевого шва | GWAN |  | 08:37 | 09:55 | 09:38 | 0 | 753 |  | EXT | Нарушение формы кольцевого шва |  | (c)
27478.377000 | 2.362000 | 2.234000 | -8.808000 | -8.936000 | 727.000000 | 773.000000 | 840.000000 | 727.000000 | 2234.000000 | 2468 |  | GOUG | GENE | 01:39 | 01:47 | 01:58 | 129 | 227 | 6.000000 | EXT | -. Зона задиров. |  | (c)
27481.716000 | 5.701000 | 5.628000 | -5.469000 | -5.542000 | 377.000000 | 476.000000 | 568.000000 | 377.000000 | 5396.000000 | 2468 |  | GOUG | GENE | 00:43 | 00:59 | 01:14 | 146 | 380 | 6.000000 | EXT | -. Зона задиров. |  | (c)
27485.160000 | 9.145000 | 9.057000 | -2.025000 | -2.113000 | 935.000000 | 1032.000000 | 1015.000000 | 935.000000 | 1949.000000 | 2468 |  | DENT |  | 02:13 | 02:29 | 02:26 | 164 | 160 | 0.352113 |  | - |  | (c)
27532.360000 | 0.000000 | -0.036000 | -11.470000 | -11.506000 | 398.000000 | 714.000000 | 854.000000 | 68.930000 |  | 2473 | Нарушение формы кольцевого шва | GWAN |  | 11:50 | 00:42 | 01:04 | 0 | 913 |  | EXT | Нарушение формы кольцевого шва |  | (c)
27598.300000 | 0.000000 | -0.011000 | -10.915000 | -10.926000 | -2199.000000 | -2103.000000 | -2018.000000 | 2.528102 |  | 2481 | Смещение кромок | GWAN |  | 06:03 | 06:18 | 06:32 | 0 | 363 | 2.284000 | EXT | Смещение кромок. Наружу. Величина смещения - 2.3 мм. |  | (c)
27598.300000 | 0.000000 | -0.031000 | -10.915000 | -10.946000 | -1698.000000 | -1080.000000 | -1212.000000 | 19.337404 |  | 2481 | Нарушение формы кольцевого шва | GWAN |  | 07:24 | 09:03 | 08:42 | 0 | 972 |  | EXT | Нарушение формы кольцевого шва |  | (c)
27614.798000 | 5.583000 | 5.402000 | -5.732000 | -5.913000 | -210.000000 | -184.000000 | -158.000000 | 4.326434 | 5402.000000 | 2482 | Дефект проката | MIAN | GENE | 09:55 | 09:59 | 10:03 | 483 | 104 | 11.338616 | EXT | Дефект проката. Эквивалент потери металла 11%. |  | (c)
27617.265000 | 8.050000 | 7.965000 | -3.265000 | -3.350000 | -25.000000 | -7.000000 | -9.000000 | 0.000000 | 3187.000000 | 2482 | Дефект проката | MIAN | AXGR | 10:25 | 10:28 | 10:27 | 163 | 32 | 10.000000 | INT | Дефект проката. Эквивалент потери металла 10%. |  | (c)
27620.530000 | 0.000000 | -0.028000 | -11.425000 | -11.453000 | -122.000000 | -24.000000 | 138.000000 | 0.000000 |  | 2483 | Нарушение формы кольцевого шва | GWAN |  | 01:50 | 02:06 | 02:32 | 0 | 521 |  | EXT | Нарушение формы кольцевого шва |  | (c)
27620.530000 | 0.000000 | -0.021000 | -11.425000 | -11.446000 | 1636.000000 | 1726.000000 | 1798.000000 | 8.625331 |  | 2483 | Смещение кромок | GWAN |  | 06:34 | 06:48 | 07:00 | 0 | 325 | 2.550000 | EXT | Смещение кромок. Наружу. Величина смещения - 2.6 мм. |  | (c)
27620.530000 | 0.000000 | -0.031000 | -11.425000 | -11.456000 | -1794.000000 | -1678.000000 | -1624.000000 | 48.913767 |  | 2483 | Смещение кромок | GWAN |  | 09:20 | 09:39 | 09:48 | 0 | 340 | 2.280000 | EXT | Смещение кромок. Наружу. Величина смещения - 2.3 мм. |  | (c)
27620.743000 | 0.213000 | 0.082000 | -11.212000 | -11.343000 | 2175.000000 | 2193.000000 | 2194.000000 | 0.040799 | 82.000000 | 2483 |  | SCC | AXGR | 08:01 | 08:04 | 08:04 | 350 | 36 | 15.000000 | EXT | -. Аномалия находится в зоне сварного шва. |  | (b)
27631.697000 | 11.167000 | 10.645000 | -0.258000 | -0.780000 | 1409.000000 | 1678.000000 | 1660.000000 | 5.627663 | 38.000000 | 2483 |  | DENT |  | 05:57 | 06:41 | 06:38 | 742 | 501 | 1.478873 |  | -. Аномалия находится вблизи кольцевого сварного шва. Аномалия находится вблизи дефекта потери металла. |  | (c)
27631.767000 | 11.237000 | 10.787000 | -0.188000 | -0.638000 | 1544.000000 | 1645.000000 | 1715.000000 | 13.870195 | 153.000000 | 2483 |  | GOUG | GENE | 06:19 | 06:36 | 06:47 | 485 | 343 | 10.000000 | EXT | -. Задир. |  | (c)
27632.169000 | 0.214000 | 0.055000 | -11.221000 | -11.380000 | 1850.000000 | 1976.000000 | 1999.000000 | 0.000000 | 55.000000 | 2484 |  | DENT |  | 05:35 | 05:55 | 05:59 | 501 | 298 | 0.492958 |  | -. Аномалия находится вблизи кольцевого сварного шва. Аномалия находится вблизи продольного шва. Аномалия находится вблизи дефекта потери металла. |  | (c)
27632.194000 | 0.239000 | 0.181000 | -11.196000 | -11.254000 | 1859.000000 | 2053.000000 | 1985.000000 | 0.000000 | 181.000000 | 2484 |  | GOUG | GENE | 05:36 | 06:08 | 05:57 | 689 | 252 | 10.000000 | EXT | -. Задир. |  | (c)
27699.932000 | 10.067000 | 9.892000 | -1.588000 | -1.763000 | 1703.000000 | 1718.000000 | 1717.000000 | 1703.000000 | 1515.000000 | 2489 |  | CORR | AXGR | 11:25 | 11:28 | 11:27 | 248 | 27 | 12.000000 | EXT | - |  | (c)
27713.821000 | 0.686000 | 0.668000 | -10.689000 | -10.707000 | -769.000000 | -721.000000 | -724.000000 | 51.082606 | 668.000000 | 2491 |  | CORR | GENE | 08:28 | 08:35 | 08:35 | 45 | 91 | 14.000000 | EXT | - |  | (c)
27724.510000 | 0.000000 | -0.032000 | -11.385000 | -11.417000 | -1663.000000 | -407.000000 | -663.000000 | 0.000000 |  | 2492 | Нарушение формы кольцевого шва | GWAN |  | 04:55 | 08:18 | 07:37 | 0 | 2000 |  | EXT | Нарушение формы кольцевого шва |  | (c)
27767.821000 | 9.676000 | 9.659000 | -0.775000 | -0.792000 | -1869.000000 | -1777.000000 | -1733.000000 | 1597.000000 | 749.000000 | 2495а |  | CORR | СIGR | 04:35 | 04:50 | 04:57 | 43 | 272 | 11.000000 | EXT | - |  | (c)
27768.596000 | 0.000000 | -0.026000 | -9.838000 | -9.864000 | -857.000000 | 29.000000 | 115.000000 | 0.000000 |  | 2495б | Нарушение формы кольцевого шва | GWAN |  | 00:18 | 02:41 | 02:55 | 0 | 1944 |  | EXT | Нарушение формы кольцевого шва |  | (c)
27768.596000 | 0.000000 | -0.036000 | -9.838000 | -9.874000 | 1349.000000 | 2161.000000 | 2039.000000 | 0.000000 |  | 2495б | Нарушение формы кольцевого шва | GWAN |  | 06:14 | 08:25 | 08:05 | 0 | 1379 |  | EXT | Нарушение формы кольцевого шва |  | (c)
27769.750000 | 1.154000 | 1.146000 | -8.684000 | -8.692000 | -420.000000 | -263.000000 | -314.000000 | 16.688340 | 1146.000000 | 2495б |  | CORR | СIGR | 01:28 | 01:53 | 01:45 | 47 | 214 | 11.000000 | EXT | - |  | (c)
27769.938000 | 1.342000 | 1.313000 | -8.496000 | -8.525000 | -276.000000 | -198.000000 | -202.000000 | 10.417699 | 1313.000000 | 2495б |  | CORR | GENE | 01:51 | 02:04 | 02:03 | 57 | 146 | 15.000000 | EXT | - |  | (c)
27772.566000 | 3.970000 | 3.752000 | -5.868000 | -6.086000 | -2076.000000 | -2047.000000 | -2046.000000 | 14.892281 | 3752.000000 | 2495б |  | CORR | GENE | 09:01 | 09:06 | 09:06 | 325 | 60 | 12.000000 | EXT | - |  | (c)
27772.779000 | 4.183000 | 4.016000 | -5.655000 | -5.822000 | -2174.000000 | -2158.000000 | -2148.000000 | 6.650523 | 4016.000000 | 2495б |  | CORR | AXGR | 08:45 | 08:48 | 08:49 | 245 | 52 | 10.000000 | EXT | - |  | (c)
27773.791000 | 5.195000 | 5.113000 | -4.643000 | -4.725000 | 1513.000000 | 1538.000000 | 1542.000000 | 50.802212 | 4554.000000 | 2495б |  | CORR | GENE | 06:40 | 06:44 | 06:45 | 171 | 59 | 12.000000 | EXT | - |  | (c)
27775.935000 | 7.339000 | 7.110000 | -2.499000 | -2.728000 | -1975.000000 | -1871.000000 | -1781.000000 | 36.242488 | 1914.000000 | 2495б |  | CORR | GENE | 09:17 | 09:34 | 09:48 | 814 | 388 | 10.000000 | EXT | - |  | (c)
27776.923000 | 8.327000 | 8.272000 | -1.511000 | -1.566000 | -1717.000000 | -1701.000000 | -1687.000000 | 43.847793 | 1230.000000 | 2495б |  | CORR | GENE | 09:59 | 10:01 | 10:04 | 336 | 60 | 10.000000 | EXT | - |  | (c)
27777.637000 | 9.041000 | 8.738000 | -0.797000 | -1.100000 | -1982.000000 | -1972.000000 | -1924.000000 | 24.722825 | 711.000000 | 2495б |  | CORR | GENE | 09:16 | 09:18 | 09:25 | 389 | 115 | 10.000000 | EXT | - |  | (c)
27779.097000 | 0.663000 | 0.566000 | -1.668000 | -1.765000 | -2130.000000 | -2011.000000 | -1939.000000 | 1749.000000 | 566.000000 | 2496а |  | CORR | GENE | 03:30 | 03:49 | 04:01 | 166 | 381 | 10.000000 | EXT | - |  | (c)
27779.854000 | 1.420000 | 1.384000 | -0.911000 | -0.947000 | 2140.000000 | -1859.000000 | -1965.000000 | 1609.000000 | 870.000000 | 2496а |  | CORR | GENE | 02:59 | 04:14 | 03:57 | 77 | 712 | 12.000000 | EXT | - |  | (c)
27780.188000 | 1.754000 | 1.736000 | -0.577000 | -0.595000 | -412.000000 | -147.000000 | -188.000000 | 0.000000 | 534.000000 | 2496а |  | CORR | GENE | 08:07 | 08:50 | 08:43 | 61 | 448 | 13.000000 | EXT | - |  | (c)
27852.578000 | 4.498000 | 4.474000 | -7.227000 | -7.251000 | 1805.000000 | 1976.000000 | 1915.000000 | 1805.000000 | 4474.000000 | 2504 |  | CORR | GENE | 06:29 | 06:57 | 06:47 | 133 | 221 | 10.000000 | EXT | - |  | (c)
27859.842000 | 0.037000 | 0.010000 | -11.473000 | -11.500000 | 2129.000000 | -1410.000000 | -1275.000000 | 219.000000 | 10.000000 | 2505 |  | CORR | GENE | 06:24 | 08:53 | 09:15 | 108 | 2113 | 10.000000 | EXT | - |  | (c)
27859.848000 | 0.043000 | 0.007000 | -11.467000 | -11.503000 | 10.000000 | 1640.000000 | 1003.000000 | 10.000000 | 7.000000 | 2505 |  | CORR | GENE | 00:42 | 05:05 | 03:22 | 111 | 1986 | 10.000000 | EXT | - |  | (c)
27874.789000 | 3.474000 | 3.445000 | -8.101000 | -8.130000 | 32.000000 | 143.000000 | 128.000000 | 32.000000 | 3445.000000 | 2506 |  | CORR | GENE | 08:53 | 09:11 | 09:08 | 49 | 192 | 11.000000 | EXT | - |  | (c)
27882.890000 | 0.000000 | -0.016000 | -10.920000 | -10.936000 | -1142.000000 | -744.000000 | -865.000000 | 25.023558 |  | 2507 | Смещение кромок | GWAN |  | 06:10 | 07:14 | 06:55 | 0 | 555 | 3.624000 | EXT | Смещение кромок. Наружу. Величина смещения - 3.6 мм. |  | (c)
27893.810000 | 0.000000 | -0.023000 | -10.880000 | -10.903000 | -2223.000000 | -1893.000000 | -1903.000000 | 26.471272 |  | 2508 | Нарушение формы кольцевого шва | GWAN |  | 07:16 | 08:09 | 08:08 | 0 | 641 |  | EXT | Нарушение формы кольцевого шва |  | (c)
27893.810000 | 0.000000 | -0.021000 | -10.880000 | -10.901000 | -1168.000000 | 276.000000 | 39.000000 | 0.000000 |  | 2508 | Нарушение формы кольцевого шва | GWAN |  | 10:06 | 01:59 | 01:21 | 0 | 2414 |  | EXT | Нарушение формы кольцевого шва |  | (c)
27915.940000 | 0.000000 | -0.010000 | -11.395000 | -11.405000 | 851.000000 | 911.000000 | 1144.000000 | 851.000000 |  | 2510 | Смещение кромок | GWAN |  | 06:05 | 06:14 | 06:52 | 0 | 585 | 4.579508 | EXT | Смещение кромок. Наружу. Величина смещения - 4.6 мм. |  | (c)
27926.405000 | 10.465000 | 10.464000 | -0.930000 | -0.931000 | 1045.000000 | 1269.000000 | 1249.000000 | 1045.000000 | 892.000000 | 2510 |  | CORR | СIGR | 06:36 | 07:12 | 07:09 | 39 | 409 | 10.000000 | EXT | - |  | (c)
27929.524000 | 2.189000 | 1.310000 | -9.326000 | -10.205000 | 2136.000000 | 2208.000000 | 2195.000000 | 0.000000 | 1310.000000 | 2511 |  | CORR | GENE | 07:31 | 07:43 | 07:41 | 2993 | 119 | 10.000000 | EXT | - |  | (c)
27937.914000 | 10.579000 | 9.123000 | -0.936000 | -2.392000 | 2171.000000 | 2193.000000 | 2191.000000 | 0.004077 | 308.000000 | 2511 |  | CORR | AXGR | 07:37 | 07:40 | 07:40 | 2084 | 40 | 10.000000 | EXT | - |  | (c)
27994.555000 | 9.380000 | 9.264000 | -2.280000 | -2.396000 | 2211.000000 | -2146.000000 | -2173.000000 | 2095.000000 | 2185.000000 | 2516 |  | DENT |  | 09:03 | 09:20 | 09:15 | 211 | 155 | 0.492958 |  | - |  | (c)
27994.843000 | 9.668000 | 9.521000 | -1.992000 | -2.139000 | 1707.000000 | 1763.000000 | 1877.000000 | 1707.000000 | 1845.000000 | 2516 |  | GOUG | GENE | 07:41 | 07:50 | 08:09 | 294 | 340 | 8.000000 | EXT | -. Зона задиров. |  | (c)
28007.840000 | 0.000000 | -0.014000 | -11.085000 | -11.099000 | -1379.000000 | -1185.000000 | -1125.000000 | 872.000000 |  | 2518 | Нарушение формы кольцевого шва | GWAN |  | 05:15 | 05:47 | 05:56 | 0 | 507 |  | EXT | Нарушение формы кольцевого шва |  | (c)
28075.665000 | 0.000000 | -0.029000 | -11.355000 | -11.384000 | 1488.000000 | -1094.000000 | -960.000000 | 1053.000000 |  | 2524 | Нарушение формы кольцевого шва | GWAN |  | 05:02 | 10:05 | 10:27 | 0 | 4026 |  | EXT | Нарушение формы кольцевого шва |  | (c)
28156.529000 | 0.119000 | 0.040000 | -9.151000 | -9.230000 | 1985.000000 | 2088.000000 | 2096.000000 | 1985.000000 | 40.000000 | 2531 |  | DENT |  | 07:32 | 07:48 | 07:50 | 139 | 222 | 0.281690 |  | -. Аномалия находится вблизи кольцевого сварного шва. |  | (c)
28187.750000 | 10.710000 | 10.574000 | -0.660000 | -0.796000 | -127.000000 | -101.000000 | -105.000000 | 84.000000 | 558.000000 | 2533 |  | ARTD | AXGR | 06:30 | 06:34 | 06:33 | 238 | 43 | 11.362632 | EXT | -. Эквивалент потери металла 11%. |  | (c)
28269.153000 | 0.048000 | 0.022000 | -11.492000 | -11.518000 | -2110.000000 | -2095.000000 | -2081.000000 | 2053.000000 | 22.000000 | 2541 | Металлургический дефект | MIAN | GENE | 06:12 | 06:14 | 06:17 | 183 | 57 | 9.701880 | EXT | Металлургический дефект. Эквивалент потери металла 10%. Аномалия находится в зоне сварного шва. |  | (c)
28293.482000 | 1.272000 | 1.233000 | -10.283000 | -10.322000 | -1960.000000 | -1885.000000 | -1901.000000 | 1842.000000 | 1233.000000 | 2543 |  | DENT |  | 09:14 | 09:26 | 09:24 | 124 | 118 | 0.563380 |  | - |  | (c)
28326.949000 | 0.394000 | 0.327000 | -11.291000 | -11.358000 | 516.000000 | 596.000000 | 566.000000 | 516.000000 | 327.000000 | 2546 |  | DENT |  | 10:47 | 11:00 | 10:55 | 105 | 101 | 0.774648 |  | - |  | (c)
28408.027000 | 0.037000 | 0.024000 | -11.573000 | -11.586000 | -377.000000 | -356.000000 | -355.000000 | 333.000000 | 24.000000 | 2553 |  | ARTD | AXGR | 00:52 | 00:55 | 00:55 | 112 | 45 | 9.212945 | EXT | -. Эквивалент потери металла 9%. |  | (c)
28419.600000 | 0.000000 | -0.036000 | -11.695000 | -11.731000 | 1056.000000 | 1523.000000 | 1765.000000 | 1056.000000 |  | 2554 | Смещение кромок | GWAN |  | 11:56 | 01:11 | 01:50 | 0 | 1417 | 3.732000 | EXT | Смещение кромок. Вовнутрь. Величина смещения - 3.7 мм. |  | (c)
28569.635000 | 0.000000 | -0.012000 | -11.460000 | -11.472000 | -787.000000 | -726.000000 | -731.000000 | 676.000000 |  | 2567 | Непровар / утяжина | GWAN |  | 05:44 | 05:53 | 05:53 | 0 | 111 | 15.000000 | INT | Непровар / утяжина. Аномалия находится на отводе. |  | (c)
28569.635000 | 0.000000 | -0.020000 | -11.460000 | -11.480000 | -574.000000 | -389.000000 | -373.000000 | 171.000000 |  | 2567 | Нарушение формы кольцевого шва | GWAN |  | 06:18 | 06:48 | 06:51 | 0 | 403 |  | EXT | Нарушение формы кольцевого шва. Аномалия находится на отводе. |  | (c)
28569.635000 | 0.000000 | -0.030000 | -11.460000 | -11.490000 | 1019.000000 | 1904.000000 | -2123.000000 | 803.000000 |  | 2567 | Нарушение формы кольцевого шва | GWAN |  | 10:35 | 00:58 | 02:08 | 0 | 2639 |  | EXT | Нарушение формы кольцевого шва. Аномалия находится на отводе. |  | (c)
28734.896000 | 5.381000 | 5.348000 | -5.784000 | -5.817000 | -1355.000000 | -1188.000000 | -1207.000000 | 1059.000000 | 5348.000000 | 2581 |  | CORR | СIGR | 08:30 | 08:57 | 08:54 | 33 | 296 | 11.000000 | EXT | - |  | (c)
28757.120000 | 4.800000 | 4.637000 | -6.685000 | -6.848000 | -1935.000000 | -1854.000000 | -1856.000000 | 1777.000000 | 4637.000000 | 2583 |  | DENT |  | 10:55 | 11:08 | 11:08 | 321 | 158 | 0.492958 |  | - |  | (c)
28775.295000 | 0.000000 | -0.021000 | -11.735000 | -11.756000 | -536.000000 | -202.000000 | -4.000000 | 0.000000 |  | 2585 | Смещение кромок | GWAN |  | 05:04 | 05:58 | 06:30 | 0 | 1063 | 3.845000 | EXT | Смещение кромок. Наружу. Величина смещения - 3.8 мм. |  | (c)
28804.512000 | 5.972000 | 5.929000 | -5.743000 | -5.786000 | 1861.000000 | -2014.000000 | -1995.000000 | 1389.000000 | 5690.000000 | 2587 |  | CORR | GENE | 02:04 | 03:38 | 03:41 | 96 | 1211 | 10.000000 | EXT | - |  | (c)
28812.357000 | 2.102000 | 2.075000 | -9.283000 | -9.310000 | -1985.000000 | -1819.000000 | -1842.000000 | 1699.000000 | 2075.000000 | 2588 |  | CORR | СIGR | 04:40 | 05:06 | 05:03 | 53 | 286 | 11.000000 | EXT | - |  | (c)
28813.910000 | 3.655000 | 3.626000 | -7.730000 | -7.759000 | 1529.000000 | 2124.000000 | 1983.000000 | 1529.000000 | 3626.000000 | 2588 |  | CORR | GENE | 02:07 | 03:43 | 03:20 | 81 | 909 | 13.000000 | EXT | - |  | (c)
28816.296000 | 6.041000 | 5.260000 | -5.344000 | -6.125000 | -2217.000000 | -2145.000000 | -2163.000000 | 2109.000000 | 5146.000000 | 2588 |  | CORR | GENE | 04:02 | 04:14 | 04:11 | 979 | 108 | 12.000000 | EXT | - |  | (c)
28818.223000 | 7.968000 | 7.939000 | -3.417000 | -3.446000 | 2179.000000 | -2203.000000 | -2181.000000 | 2080.000000 | 3389.000000 | 2588 |  | CORR | GENE | 03:52 | 04:04 | 04:08 | 57 | 202 | 10.000000 | EXT | - |  | (c)
28820.265000 | 10.010000 | 9.817000 | -1.375000 | -1.568000 | -2171.000000 | -2125.000000 | -2059.000000 | 1947.000000 | 969.000000 | 2588 |  | CORR | GENE | 04:10 | 04:17 | 04:28 | 599 | 224 | 10.000000 | EXT | - |  | (c)
28820.316000 | 10.061000 | 10.022000 | -1.324000 | -1.363000 | 1600.000000 | 1829.000000 | 1856.000000 | 1600.000000 | 1305.000000 | 2588 |  | CORR | GENE | 02:18 | 02:55 | 02:59 | 58 | 512 | 10.000000 | EXT | - |  | (c)
28833.210000 | 0.000000 | -0.016000 | -11.070000 | -11.086000 | -342.000000 | -182.000000 | -194.000000 | 46.000000 |  | 2590 | Смещение кромок | GWAN |  | 04:43 | 05:09 | 05:07 | 0 | 296 | 3.680000 | EXT | Смещение кромок. Наружу. Величина смещения - 3.7 мм. |  | (c)
28833.649000 | 0.439000 | 0.313000 | -10.631000 | -10.757000 | -893.000000 | -872.000000 | -872.000000 | 851.000000 | 313.000000 | 2590 |  | CORR | AXGR | 03:14 | 03:17 | 03:17 | 232 | 42 | 11.000000 | EXT | - |  | (c)
28833.862000 | 0.652000 | 0.638000 | -10.418000 | -10.432000 | -992.000000 | -899.000000 | -887.000000 | 781.000000 | 638.000000 | 2590 |  | CORR | СIGR | 02:58 | 03:13 | 03:15 | 39 | 211 | 10.000000 | EXT | - |  | (c)
28834.045000 | 0.835000 | 0.821000 | -10.235000 | -10.249000 | 473.000000 | 656.000000 | 632.000000 | 473.000000 | 821.000000 | 2590 |  | CORR | GENE | 06:54 | 07:24 | 07:20 | 64 | 318 | 12.000000 | EXT | - |  | (c)
28839.524000 | 6.314000 | 6.303000 | -4.756000 | -4.767000 | 504.000000 | 666.000000 | 685.000000 | 504.000000 | 4670.000000 | 2590 |  | CORR | GENE | 06:59 | 07:26 | 07:29 | 97 | 363 | 13.000000 | EXT | - |  | (c)
28839.563000 | 6.353000 | 6.347000 | -4.717000 | -4.723000 | -1016.000000 | -930.000000 | -865.000000 | 713.000000 | 4615.000000 | 2590 |  | CORR | GENE | 02:54 | 03:08 | 03:19 | 108 | 303 | 12.000000 | EXT | - |  | (c)
28839.917000 | 6.707000 | 6.688000 | -4.363000 | -4.382000 | 709.000000 | 807.000000 | 821.000000 | 709.000000 | 4301.000000 | 2590 |  | CORR | GENE | 07:33 | 07:48 | 07:51 | 81 | 225 | 10.000000 | EXT | - |  | (c)
28857.633000 | 1.913000 | 1.317000 | -9.627000 | -10.223000 | -198.000000 | -77.000000 | -105.000000 | 11.000000 | 1317.000000 | 2592 |  | CORR | GENE | 03:24 | 03:44 | 03:39 | 1791 | 187 | 11.000000 | EXT | - |  | (c)
28862.014000 | 6.294000 | 6.288000 | -5.246000 | -5.252000 | 1584.000000 | 2150.000000 | 1933.000000 | 1584.000000 | 5164.000000 | 2592 |  | CORR | GENE | 08:12 | 09:43 | 09:08 | 88 | 699 | 10.000000 | EXT | - |  | (c)
28865.263000 | 9.543000 | 9.381000 | -1.997000 | -2.159000 | 1350.000000 | 1488.000000 | 1519.000000 | 1350.000000 | 272.000000 | 2592 |  | CORR | GENE | 07:34 | 07:56 | 08:02 | 1887 | 339 | 10.000000 | EXT | - |  | (c)
28866.982000 | 11.262000 | 9.709000 | -0.278000 | -1.831000 | -159.000000 | -109.000000 | -91.000000 | 23.000000 | 47.000000 | 2592 |  | CORR | GENE | 03:31 | 03:39 | 03:42 | 1784 | 136 | 12.000000 | EXT | - |  | (c)
28868.157000 | 0.897000 | 0.887000 | -10.358000 | -10.368000 | -1797.000000 | -1640.000000 | -1689.000000 | 1581.000000 | 887.000000 | 2593 |  | CORR | GENE | 07:30 | 07:55 | 07:47 | 57 | 216 | 14.000000 | EXT | - |  | (c)
28868.592000 | 1.332000 | 0.045000 | -9.923000 | -11.210000 | 1158.000000 | 1291.000000 | 1235.000000 | 1158.000000 | 45.000000 | 2593 |  | CORR | GENE | 03:27 | 03:48 | 03:39 | 2077 | 153 | 11.000000 | EXT | - |  | (c)
28871.990000 | 4.730000 | 4.542000 | -6.525000 | -6.713000 | -2121.000000 | -2090.000000 | -2096.000000 | 2071.000000 | 4542.000000 | 2593 |  | CORR | AXGR | 06:37 | 06:42 | 06:41 | 390 | 50 | 10.000000 | EXT | - |  | (c)
28872.071000 | 4.811000 | 4.784000 | -6.444000 | -6.471000 | 978.000000 | 1078.000000 | 1103.000000 | 978.000000 | 4784.000000 | 2593 |  | CORR | GENE | 02:58 | 03:14 | 03:18 | 64 | 249 | 10.000000 | EXT | - |  | (c)
28872.325000 | 5.065000 | 5.033000 | -6.190000 | -6.222000 | -1702.000000 | -1589.000000 | -1550.000000 | 1399.000000 | 5033.000000 | 2593 |  | CORR | GENE | 07:45 | 08:03 | 08:10 | 65 | 303 | 10.000000 | EXT | - |  | (c)
28873.124000 | 5.864000 | 5.150000 | -5.391000 | -6.105000 | -1442.000000 | -1283.000000 | -1331.000000 | 1220.000000 | 5150.000000 | 2593 |  | CORR | GENE | 08:27 | 08:53 | 08:45 | 857 | 222 | 10.000000 | EXT | - |  | (c)
28874.426000 | 7.166000 | 6.918000 | -4.089000 | -4.337000 | -1465.000000 | -1446.000000 | -1445.000000 | 1426.000000 | 3495.000000 | 2593 |  | CORR | AXGR | 08:23 | 08:26 | 08:27 | 842 | 39 | 10.000000 | EXT | - |  | (c)
28878.823000 | 0.308000 | 0.288000 | -11.142000 | -11.162000 | 936.000000 | 1034.000000 | 1003.000000 | 936.000000 | 288.000000 | 2594 |  | CORR | GENE | 02:06 | 02:21 | 02:16 | 55 | 133 | 10.000000 | EXT | - |  | (c)
28879.130000 | 0.615000 | 0.605000 | -10.835000 | -10.845000 | -1025.000000 | -870.000000 | -868.000000 | 712.000000 | 605.000000 | 2594 |  | CORR | GENE | 08:49 | 09:14 | 09:14 | 54 | 313 | 12.000000 | EXT | - |  | (c)
28910.051000 | 8.836000 | 7.890000 | -2.889000 | -3.835000 | 1310.000000 | 1505.000000 | 1468.000000 | 1310.000000 | 2066.000000 | 2596 |  | CORR | GENE | 02:57 | 03:28 | 03:22 | 1769 | 316 | 11.000000 | EXT | - |  | (c)
28914.673000 | 1.733000 | 1.718000 | -9.357000 | -9.372000 | 390.000000 | 499.000000 | 523.000000 | 390.000000 | 1718.000000 | 2597 |  | CORR | GENE | 02:11 | 02:28 | 02:32 | 61 | 266 | 10.000000 | EXT | - |  | (c)
28914.954000 | 2.014000 | 1.985000 | -9.076000 | -9.105000 | 645.000000 | 719.000000 | 723.000000 | 645.000000 | 1985.000000 | 2597 |  | CORR | GENE | 02:52 | 03:04 | 03:04 | 993 | 157 | 13.000000 | EXT | - |  | (c)
28924.344000 | 0.314000 | 0.277000 | -10.841000 | -10.878000 | 778.000000 | 1036.000000 | 1037.000000 | 778.000000 | 277.000000 | 2598 |  | CORR | GENE | 01:53 | 02:34 | 02:35 | 62 | 519 | 11.000000 | EXT | - |  | (c)
28928.371000 | 4.341000 | 4.280000 | -6.814000 | -6.875000 | -1484.000000 | -1323.000000 | -1123.000000 | 762.000000 | 4280.000000 | 2598 |  | CORR | GENE | 07:48 | 08:14 | 08:46 | 86 | 722 | 10.000000 | EXT | - |  | (c)
28929.857000 | 5.827000 | 5.780000 | -5.328000 | -5.375000 | -1324.000000 | -1105.000000 | -1013.000000 | 701.000000 | 5301.000000 | 2598 |  | CORR | GENE | 08:13 | 08:49 | 09:04 | 74 | 623 | 10.000000 | EXT | - |  | (c)
28930.026000 | 5.996000 | 5.963000 | -5.159000 | -5.192000 | -1111.000000 | -953.000000 | -984.000000 | 857.000000 | 5113.000000 | 2598 |  | CORR | GENE | 08:48 | 09:13 | 09:08 | 79 | 254 | 10.000000 | EXT | - |  | (c)
28930.215000 | 6.185000 | 5.884000 | -4.970000 | -5.271000 | -1271.000000 | -1155.000000 | -1212.000000 | 1153.000000 | 4908.000000 | 2598 |  | CORR | GENE | 08:22 | 08:41 | 08:31 | 363 | 118 | 12.000000 | EXT | - |  | (c)
28930.466000 | 6.436000 | 6.240000 | -4.719000 | -4.915000 | -612.000000 | -571.000000 | -582.000000 | 551.000000 | 4695.000000 | 2598 |  | CORR | GENE | 10:08 | 10:15 | 10:13 | 220 | 61 | 12.000000 | EXT | - |  | (c)
28930.575000 | 6.545000 | 6.500000 | -4.610000 | -4.655000 | -958.000000 | -805.000000 | -728.000000 | 498.000000 | 4600.000000 | 2598 |  | CORR | GENE | 09:12 | 09:37 | 09:50 | 55 | 460 | 12.000000 | EXT | - |  | (c)
28930.734000 | 6.704000 | 6.638000 | -4.451000 | -4.517000 | -965.000000 | -934.000000 | -934.000000 | 903.000000 | 4190.000000 | 2598 |  | CORR | GENE | 09:11 | 09:16 | 09:16 | 327 | 61 | 14.000000 | EXT | - |  | (c)
28930.841000 | 6.811000 | 6.762000 | -4.344000 | -4.393000 | -494.000000 | -208.000000 | -243.000000 | 0.000000 | 4314.000000 | 2598 |  | CORR | GENE | 10:27 | 11:14 | 11:08 | 79 | 503 | 10.000000 | EXT | - |  | (c)
28931.421000 | 7.391000 | 7.365000 | -3.764000 | -3.790000 | 497.000000 | 742.000000 | 742.000000 | 497.000000 | 3748.000000 | 2598 |  | CORR | СIGR | 01:07 | 01:47 | 01:47 | 42 | 491 | 12.000000 | EXT | - |  | (c)
28933.272000 | 9.242000 | 8.842000 | -1.913000 | -2.313000 | -1248.000000 | -1210.000000 | -1191.000000 | 1134.000000 | 1714.000000 | 2598 |  | CORR | GENE | 08:26 | 08:32 | 08:35 | 599 | 114 | 10.000000 | EXT | - |  | (c)
28934.049000 | 10.019000 | 9.978000 | -1.136000 | -1.177000 | -1096.000000 | -819.000000 | -791.000000 | 485.000000 | 1098.000000 | 2598 |  | CORR | GENE | 08:50 | 09:35 | 09:39 | 79 | 611 | 13.000000 | EXT | - |  | (c)
28934.639000 | 10.609000 | 10.577000 | -0.546000 | -0.578000 | -1411.000000 | -1110.000000 | -1198.000000 | 984.000000 | 509.000000 | 2598 |  | CORR | GENE | 07:59 | 08:48 | 08:34 | 69 | 427 | 10.000000 | EXT | - |  | (c)
28934.908000 | 10.878000 | 10.851000 | -0.277000 | -0.304000 | 950.000000 | 1095.000000 | 1090.000000 | 950.000000 | 252.000000 | 2598 |  | CORR | СIGR | 02:20 | 02:44 | 02:43 | 52 | 281 | 11.000000 | EXT | - |  | (c)
28934.992000 | 10.962000 | 10.688000 | -0.193000 | -0.467000 | -1103.000000 | -1014.000000 | -1040.000000 | 977.000000 | 95.000000 | 2598 |  | CORR | GENE | 08:49 | 09:04 | 08:59 | 372 | 126 | 13.000000 | EXT | - |  | (c)
28935.120000 | 11.090000 | 10.923000 | -0.065000 | -0.232000 | 1146.000000 | 1191.000000 | 1178.000000 | 1146.000000 | 61.000000 | 2598 |  | CORR | GENE | 02:52 | 02:59 | 02:57 | 171 | 66 | 10.000000 | EXT | - |  | (c)
28935.441000 | 0.256000 | 0.224000 | -11.484000 | -11.516000 | -1778.000000 | -1375.000000 | -1499.000000 | 1221.000000 | 224.000000 | 2599 |  | CORR | GENE | 08:57 | 10:02 | 09:42 | 73 | 557 | 10.000000 | EXT | - |  | (c)
28935.808000 | 0.623000 | 0.596000 | -11.117000 | -11.144000 | -1712.000000 | -1526.000000 | -1436.000000 | 1160.000000 | 596.000000 | 2599 |  | CORR | СIGR | 09:07 | 09:37 | 09:52 | 40 | 552 | 11.000000 | EXT | - |  | (c)
28936.598000 | 1.413000 | 1.397000 | -10.327000 | -10.343000 | 2177.000000 | -2044.000000 | -2095.000000 | 1906.000000 | 1397.000000 | 2599 |  | CORR | GENE | 07:35 | 08:14 | 08:06 | 56 | 378 | 10.000000 | EXT | - |  | (c)
28938.234000 | 3.049000 | 3.020000 | -8.691000 | -8.720000 | -683.000000 | -581.000000 | -587.000000 | 491.000000 | 3020.000000 | 2599 |  | CORR | СIGR | 11:54 | 00:10 | 00:09 | 43 | 192 | 10.000000 | EXT | - |  | (c)
28938.840000 | 3.655000 | 3.634000 | -8.085000 | -8.106000 | -1788.000000 | -1617.000000 | -1638.000000 | 1488.000000 | 3634.000000 | 2599 |  | CORR | СIGR | 08:55 | 09:23 | 09:19 | 51 | 300 | 11.000000 | EXT | - |  | (c)
28938.988000 | 3.803000 | 3.707000 | -7.937000 | -8.033000 | -1494.000000 | -1469.000000 | -1468.000000 | 1442.000000 | 3707.000000 | 2599 |  | CORR | AXGR | 09:43 | 09:47 | 09:47 | 266 | 53 | 11.000000 | EXT | - |  | (c)
28939.082000 | 3.897000 | 3.521000 | -7.843000 | -8.219000 | -1914.000000 | -1912.000000 | -1877.000000 | 1841.000000 | 3521.000000 | 2599 |  | CORR | GENE | 08:35 | 08:35 | 08:41 | 834 | 73 | 11.000000 | EXT | - |  | (c)
28939.224000 | 4.039000 | 3.995000 | -7.701000 | -7.745000 | -1793.000000 | -1758.000000 | -1564.000000 | 1335.000000 | 3995.000000 | 2599 |  | CORR | GENE | 08:54 | 09:00 | 09:31 | 74 | 458 | 11.000000 | EXT | - |  | (c)
28939.302000 | 4.117000 | 4.077000 | -7.623000 | -7.663000 | -1318.000000 | -1300.000000 | -1297.000000 | 1275.000000 | 4077.000000 | 2599 |  | CORR | AXGR | 10:11 | 10:14 | 10:14 | 304 | 43 | 10.000000 | EXT | - |  | (c)
28939.605000 | 4.420000 | 4.387000 | -7.320000 | -7.353000 | -1905.000000 | -1691.000000 | -1648.000000 | 1391.000000 | 4387.000000 | 2599 |  | CORR | GENE | 08:36 | 09:11 | 09:18 | 65 | 514 | 13.000000 | EXT | - |  | (c)
28940.407000 | 5.222000 | 5.107000 | -6.518000 | -6.633000 | -1431.000000 | -1125.000000 | -1141.000000 | 852.000000 | 5107.000000 | 2599 |  | CORR | GENE | 09:53 | 10:42 | 10:40 | 133 | 579 | 10.000000 | EXT | - |  | (c)
28940.710000 | 5.525000 | 5.357000 | -6.215000 | -6.383000 | -1179.000000 | -1179.000000 | -1139.000000 | 1100.000000 | 5357.000000 | 2599 |  | CORR | GENE | 10:33 | 10:34 | 10:40 | 323 | 79 | 14.000000 | EXT | - |  | (c)
28940.761000 | 5.576000 | 5.504000 | -6.164000 | -6.236000 | -2025.000000 | -1885.000000 | -1704.000000 | 1383.000000 | 5504.000000 | 2599 |  | CORR | GENE | 08:17 | 08:40 | 09:09 | 92 | 642 | 11.000000 | EXT | - |  | (c)
28940.821000 | 5.636000 | 5.283000 | -6.104000 | -6.457000 | 22.000000 | 31.000000 | 64.000000 | 22.000000 | 5283.000000 | 2599 |  | CORR | GENE | 01:47 | 01:49 | 01:54 | 859 | 85 | 13.000000 | EXT | - |  | (c)
28941.457000 | 6.272000 | 6.257000 | -5.468000 | -5.483000 | -1539.000000 | -1382.000000 | -1418.000000 | 1297.000000 | 5451.000000 | 2599 |  | CORR | СIGR | 09:35 | 10:01 | 09:55 | 32 | 242 | 11.000000 | EXT | - |  | (c)
28941.846000 | 6.661000 | 6.645000 | -5.079000 | -5.095000 | -1809.000000 | -1541.000000 | -1599.000000 | 1388.000000 | 5037.000000 | 2599 |  | CORR | GENE | 08:52 | 09:35 | 09:26 | 58 | 421 | 10.000000 | EXT | - |  | (c)
28942.163000 | 6.978000 | 6.354000 | -4.762000 | -5.386000 | -2019.000000 | -1950.000000 | -1941.000000 | 1863.000000 | 4252.000000 | 2599 |  | CORR | GENE | 08:18 | 08:29 | 08:31 | 1134 | 156 | 11.000000 | EXT | - |  | (c)
28942.466000 | 7.281000 | 7.036000 | -4.459000 | -4.704000 | -1455.000000 | -1431.000000 | -1428.000000 | 1400.000000 | 4319.000000 | 2599 |  | CORR | GENE | 09:49 | 09:53 | 09:53 | 385 | 55 | 10.000000 | EXT | - |  | (c)
28943.848000 | 8.663000 | 8.300000 | -3.077000 | -3.440000 | -312.000000 | -276.000000 | -197.000000 | 82.000000 | 2766.000000 | 2599 |  | CORR | GENE | 00:53 | 00:59 | 01:12 | 674 | 230 | 14.000000 | EXT | - |  | (c)
28944.812000 | 9.627000 | 9.617000 | -2.113000 | -2.123000 | -1662.000000 | -1271.000000 | -1402.000000 | 1143.000000 | 2064.000000 | 2599 |  | CORR | GENE | 09:16 | 10:19 | 09:57 | 59 | 519 | 11.000000 | EXT | - |  | (c)
28945.710000 | 10.525000 | 10.246000 | -1.215000 | -1.494000 | 219.000000 | 281.000000 | 263.000000 | 219.000000 | 1170.000000 | 2599 |  | CORR | GENE | 02:19 | 02:29 | 02:26 | 324 | 88 | 13.000000 | EXT | - |  | (c)
28945.807000 | 10.622000 | 10.579000 | -1.118000 | -1.161000 | 19.000000 | 200.000000 | 169.000000 | 19.000000 | 1093.000000 | 2599 |  | CORR | GENE | 01:47 | 02:16 | 02:11 | 68 | 299 | 10.000000 | EXT | - |  | (c)
28946.142000 | 10.957000 | 10.892000 | -0.783000 | -0.848000 | 218.000000 | 244.000000 | 241.000000 | 218.000000 | 711.000000 | 2599 |  | CORR | AXGR | 02:19 | 02:23 | 02:23 | 137 | 45 | 11.000000 | EXT | - |  | (c)
28947.914000 | 0.989000 | 0.965000 | -10.616000 | -10.640000 | 197.000000 | 332.000000 | 296.000000 | 197.000000 | 965.000000 | 2600 |  | CORR | СIGR | 07:53 | 08:15 | 08:09 | 41 | 199 | 11.000000 | EXT | - |  | (c)
28951.397000 | 4.472000 | 4.431000 | -7.133000 | -7.174000 | -2141.000000 | -1782.000000 | -1756.000000 | 1370.000000 | 4431.000000 | 2600 |  | CORR | GENE | 01:36 | 02:34 | 02:38 | 89 | 771 | 13.000000 | EXT | - |  | (c)
28951.611000 | 4.686000 | 4.621000 | -6.919000 | -6.984000 | -1813.000000 | -1540.000000 | -1549.000000 | 1284.000000 | 4621.000000 | 2600 |  | CORR | GENE | 02:29 | 03:13 | 03:11 | 177 | 529 | 11.000000 | EXT | - |  | (c)
28952.473000 | 5.548000 | 5.514000 | -6.057000 | -6.091000 | -1923.000000 | -1549.000000 | -1658.000000 | 1393.000000 | 5514.000000 | 2600 |  | CORR | GENE | 02:11 | 03:11 | 02:54 | 125 | 530 | 13.000000 | EXT | - |  | (c)
28954.729000 | 7.804000 | 7.655000 | -3.801000 | -3.950000 | 1863.000000 | -1957.000000 | -2146.000000 | 1694.000000 | 3801.000000 | 2600 |  | CORR | GENE | 00:22 | 02:05 | 01:35 | 149 | 904 | 15.000000 | EXT | - |  | (c)
28954.762000 | 7.837000 | 7.806000 | -3.768000 | -3.799000 | -1943.000000 | -1917.000000 | -1900.000000 | 1856.000000 | 3555.000000 | 2600 |  | CORR | GENE | 02:08 | 02:12 | 02:15 | 244 | 86 | 12.000000 | EXT | - |  | (c)
28955.168000 | 8.243000 | 8.233000 | -3.362000 | -3.372000 | 2090.000000 | 2221.000000 | 2176.000000 | 2090.000000 | 3339.000000 | 2600 |  | CORR | СIGR | 00:59 | 01:20 | 01:12 | 33 | 172 | 12.000000 | EXT | - |  | (c)
28955.750000 | 8.825000 | 8.472000 | -2.780000 | -3.133000 | -1812.000000 | -1756.000000 | -1719.000000 | 1627.000000 | 2449.000000 | 2600 |  | CORR | GENE | 02:29 | 02:38 | 02:44 | 684 | 186 | 12.000000 | EXT | - |  | (c)
28956.682000 | 9.757000 | 9.643000 | -1.848000 | -1.962000 | -2090.000000 | -1601.000000 | -1708.000000 | 1325.000000 | 1848.000000 | 2600 |  | CORR | GENE | 01:44 | 03:03 | 02:46 | 114 | 765 | 12.000000 | EXT | - |  | (c)
28956.839000 | 9.914000 | 9.771000 | -1.691000 | -1.834000 | -1743.000000 | -1711.000000 | -1682.000000 | 1621.000000 | 1620.000000 | 2600 |  | CORR | GENE | 02:40 | 02:45 | 02:50 | 214 | 122 | 11.000000 | EXT | - |  | (c)
28956.879000 | 9.954000 | 9.939000 | -1.651000 | -1.666000 | 375.000000 | 1029.000000 | 878.000000 | 375.000000 | 1571.000000 | 2600 |  | CORR | GENE | 08:22 | 10:07 | 09:43 | 95 | 1006 | 14.000000 | EXT | - |  | (c)
28957.043000 | 10.118000 | 10.086000 | -1.487000 | -1.519000 | -2094.000000 | -1715.000000 | -1833.000000 | 1571.000000 | 1380.000000 | 2600 |  | CORR | GENE | 01:43 | 02:44 | 02:25 | 139 | 523 | 12.000000 | EXT | - |  | (c)
28957.182000 | 10.257000 | 10.077000 | -1.348000 | -1.528000 | 1581.000000 | 1616.000000 | 1615.000000 | 1581.000000 | 1254.000000 | 2600 |  | CORR | GENE | 11:36 | 11:42 | 11:42 | 274 | 68 | 13.000000 | EXT | - |  | (c)
28957.245000 | 10.320000 | 10.243000 | -1.285000 | -1.362000 | -1749.000000 | -1718.000000 | -1689.000000 | 1630.000000 | 1029.000000 | 2600 |  | CORR | GENE | 02:39 | 02:44 | 02:49 | 333 | 119 | 12.000000 | EXT | - |  | (c)
28957.339000 | 10.414000 | 10.392000 | -1.191000 | -1.213000 | -2207.000000 | -1993.000000 | -2013.000000 | 1819.000000 | 1114.000000 | 2600 |  | CORR | GENE | 01:25 | 02:00 | 01:56 | 99 | 388 | 11.000000 | EXT | - |  | (c)
28957.547000 | 10.622000 | 10.517000 | -0.983000 | -1.088000 | -1887.000000 | -1864.000000 | -1864.000000 | 1841.000000 | 861.000000 | 2600 |  | CORR | AXGR | 02:17 | 02:20 | 02:20 | 227 | 46 | 10.000000 | EXT | - |  | (c)
28959.520000 | 0.990000 | 0.968000 | -10.345000 | -10.367000 | -1799.000000 | -1486.000000 | -1597.000000 | 1395.000000 | 968.000000 | 2601 |  | CORR | GENE | 00:33 | 01:23 | 01:05 | 87 | 404 | 10.000000 | EXT | - |  | (c)
28978.273000 | 8.408000 | 8.336000 | -3.007000 | -3.079000 | 1520.000000 | 1671.000000 | 1686.000000 | 1520.000000 | 2990.000000 | 2602 |  | CORR | GENE | 09:17 | 09:42 | 09:44 | 89 | 333 | 10.000000 | EXT | - |  | (c)
28979.148000 | 9.283000 | 8.549000 | -2.132000 | -2.866000 | 1216.000000 | 1321.000000 | 1340.000000 | 1216.000000 | 817.000000 | 2602 |  | CORR | GENE | 08:28 | 08:45 | 08:48 | 2049 | 248 | 12.000000 | EXT | - |  | (c)
28979.622000 | 9.757000 | 9.512000 | -1.658000 | -1.903000 | 1784.000000 | 1820.000000 | 1840.000000 | 1784.000000 | 1486.000000 | 2602 |  | CORR | GENE | 10:00 | 10:06 | 10:09 | 417 | 112 | 11.000000 | EXT | - |  | (c)
28979.629000 | 9.764000 | 9.721000 | -1.651000 | -1.694000 | 1464.000000 | 1556.000000 | 1588.000000 | 1464.000000 | 1637.000000 | 2602 |  | CORR | GENE | 09:09 | 09:23 | 09:29 | 57 | 248 | 13.000000 | EXT | - |  | (c)
28980.136000 | 10.271000 | 9.807000 | -1.144000 | -1.608000 | 1475.000000 | 1633.000000 | 1590.000000 | 1475.000000 | 68.000000 | 2602 |  | CORR | GENE | 09:10 | 09:36 | 09:29 | 1540 | 230 | 11.000000 | EXT | - |  | (c)
28980.635000 | 10.770000 | 10.305000 | -0.645000 | -1.110000 | -1009.000000 | -935.000000 | -945.000000 | 881.000000 | 259.000000 | 2602 |  | CORR | GENE | 02:29 | 02:41 | 02:40 | 851 | 128 | 12.000000 | EXT | - |  | (c)
28981.157000 | 11.292000 | 11.274000 | -0.123000 | -0.141000 | -1046.000000 | -977.000000 | -926.000000 | 806.000000 | 87.000000 | 2602 |  | CORR | GENE | 02:23 | 02:35 | 02:43 | 54 | 240 | 11.000000 | EXT | - |  | (c)
28990.428000 | 9.148000 | 9.135000 | -2.287000 | -2.300000 | 1458.000000 | 1639.000000 | 1599.000000 | 1458.000000 | 2247.000000 | 2603 |  | CORR | СIGR | 09:59 | 10:28 | 10:22 | 53 | 283 | 11.000000 | EXT | - |  | (c)
29012.994000 | 8.634000 | 8.623000 | -2.941000 | -2.952000 | 1275.000000 | 1419.000000 | 1393.000000 | 1275.000000 | 2915.000000 | 2605 |  | CORR | СIGR | 08:15 | 08:38 | 08:34 | 37 | 236 | 13.000000 | EXT | - |  | (c)
29026.950000 | 11.015000 | 10.585000 | -0.495000 | -0.925000 | -45.000000 | -29.000000 | -32.000000 | 19.000000 | 153.000000 | 2606 |  | LWAN |  | 03:34 | 03:37 | 03:36 | 772 | 26 | 10.534152 | EXT | -. Эквивалент потери металла 11%. |  | (c)
29027.445000 | 0.000000 | -0.026000 | -10.550000 | -10.576000 | -1383.000000 | -390.000000 | 205.000000 | 0.000000 |  | 2607 | Нарушение формы кольцевого шва | GWAN |  | 07:06 | 09:47 | 11:23 | 0 | 3175 |  | EXT | Нарушение формы кольцевого шва |  | (c)
29041.331000 | 3.336000 | 3.311000 | -7.799000 | -7.824000 | -1295.000000 | -1203.000000 | -1210.000000 | 1124.000000 | 3311.000000 | 2608 |  | CORR | СIGR | 06:23 | 06:38 | 06:37 | 38 | 171 | 11.000000 | EXT | - |  | (c)
29041.550000 | 3.555000 | 3.449000 | -7.580000 | -7.686000 | -1252.000000 | -1236.000000 | -1233.000000 | 1214.000000 | 3449.000000 | 2608 |  | CORR | AXGR | 06:30 | 06:32 | 06:33 | 125 | 38 | 13.000000 | EXT | - |  | (c)
29041.609000 | 3.614000 | 3.578000 | -7.521000 | -7.557000 | -1304.000000 | -1209.000000 | -988.000000 | 671.000000 | 3578.000000 | 2608 |  | CORR | СIGR | 06:21 | 06:37 | 07:12 | 50 | 633 | 11.000000 | EXT | - |  | (c)
29043.920000 | 5.925000 | 5.493000 | -5.210000 | -5.642000 | -681.000000 | -611.000000 | -637.000000 | 593.000000 | 5131.000000 | 2608 |  | CORR | GENE | 08:02 | 08:13 | 08:09 | 511 | 87 | 10.000000 | EXT | - |  | (c)
29044.562000 | 6.567000 | 6.475000 | -4.568000 | -4.660000 | -328.000000 | -286.000000 | -221.000000 | 114.000000 | 4554.000000 | 2608 |  | CORR | GENE | 08:59 | 09:06 | 09:16 | 106 | 213 | 12.000000 | EXT | - |  | (c)
29044.656000 | 6.661000 | 6.635000 | -4.474000 | -4.500000 | -601.000000 | -408.000000 | -449.000000 | 298.000000 | 4350.000000 | 2608 |  | CORR | GENE | 08:15 | 08:46 | 08:39 | 150 | 303 | 17.000000 | EXT | - |  | (c)
29053.250000 | 4.120000 | 3.403000 | -6.480000 | -7.197000 | 487.000000 | 504.000000 | 553.000000 | 487.000000 | 3403.000000 | 2609 |  | CORR | GENE | 09:33 | 09:35 | 09:43 | 808 | 131 | 11.000000 | EXT | - |  | (c)
29065.036000 | 5.306000 | 5.026000 | -6.369000 | -6.649000 | 139.000000 | 173.000000 | 167.000000 | 139.000000 | 5026.000000 | 2610 |  | CORR | GENE | 07:30 | 07:35 | 07:34 | 472 | 55 | 10.000000 | EXT | - |  | (c)
29065.559000 | 5.829000 | 5.661000 | -5.846000 | -6.014000 | 164.000000 | 169.000000 | 194.000000 | 164.000000 | 5661.000000 | 2610 |  | CORR | GENE | 07:34 | 07:34 | 07:38 | 274 | 59 | 10.000000 | EXT | - |  | (c)
29066.375000 | 6.645000 | 6.263000 | -5.030000 | -5.412000 | 163.000000 | 188.000000 | 184.000000 | 163.000000 | 4952.000000 | 2610 |  | CORR | AXGR | 07:34 | 07:37 | 07:37 | 460 | 42 | 18.000000 | EXT | - |  | (c)
29066.500000 | 6.770000 | 6.244000 | -4.905000 | -5.431000 | 44.000000 | 87.000000 | 69.000000 | 44.000000 | 4293.000000 | 2610 |  | CORR | AXGR | 07:14 | 07:21 | 07:18 | 1138 | 49 | 10.000000 | EXT | - |  | (c)
29070.702000 | 10.972000 | 10.884000 | -0.703000 | -0.791000 | 461.000000 | 488.000000 | 491.000000 | 461.000000 | 611.000000 | 2610 |  | CORR | GENE | 08:22 | 08:26 | 08:26 | 180 | 59 | 10.000000 | EXT | - |  | (c)
29070.715000 | 10.985000 | 10.977000 | -0.690000 | -0.698000 | -1495.000000 | -1327.000000 | -1395.000000 | 1295.000000 | 658.000000 | 2610 |  | CORR | СIGR | 03:06 | 03:33 | 03:22 | 40 | 200 | 10.000000 | EXT | - |  | (c)
29071.676000 | 0.271000 | 0.255000 | -11.369000 | -11.385000 | 1910.000000 | 2016.000000 | 2061.000000 | 1910.000000 | 255.000000 | 2611 |  | CORR | СIGR | 03:02 | 03:19 | 03:27 | 47 | 301 | 12.000000 | EXT | - |  | (c)
29071.997000 | 0.592000 | 0.515000 | -11.048000 | -11.125000 | 1987.000000 | 2018.000000 | 2017.000000 | 1987.000000 | 515.000000 | 2611 |  | CORR | GENE | 03:14 | 03:19 | 03:19 | 317 | 60 | 10.000000 | EXT | - |  | (c)
29073.776000 | 2.371000 | 2.341000 | -9.269000 | -9.299000 | -642.000000 | -571.000000 | -501.000000 | 360.000000 | 2341.000000 | 2611 |  | CORR | СIGR | 08:10 | 08:22 | 08:33 | 43 | 282 | 10.000000 | EXT | - |  | (c)
29074.394000 | 2.989000 | 2.941000 | -8.651000 | -8.699000 | -785.000000 | -769.000000 | -768.000000 | 750.000000 | 2941.000000 | 2611 |  | CORR | AXGR | 07:47 | 07:50 | 07:50 | 114 | 35 | 10.000000 | EXT | - |  | (c)
29074.686000 | 3.281000 | 3.096000 | -8.359000 | -8.544000 | -868.000000 | -853.000000 | -844.000000 | 821.000000 | 3096.000000 | 2611 |  | CORR | AXGR | 07:34 | 07:36 | 07:38 | 447 | 47 | 10.000000 | EXT | - |  | (c)
29076.502000 | 5.097000 | 5.097000 | -6.543000 | -6.543000 | 2160.000000 | 2179.000000 | 2173.000000 | 2160.000000 | 5097.000000 | 2611 |  | CORR | AXGR | 03:42 | 03:46 | 03:45 | 86 | 27 | 11.000000 | EXT | - |  | (c)
29076.939000 | 5.534000 | 5.475000 | -6.106000 | -6.165000 | 1775.000000 | 2178.000000 | 2069.000000 | 1775.000000 | 5475.000000 | 2611 |  | CORR | GENE | 02:40 | 03:45 | 03:28 | 98 | 588 | 14.000000 | EXT | - |  | (c)
29078.722000 | 7.317000 | 7.066000 | -4.323000 | -4.574000 | -1839.000000 | -1782.000000 | -1787.000000 | 1735.000000 | 3924.000000 | 2611 |  | CORR | GENE | 04:57 | 05:06 | 05:05 | 650 | 104 | 11.000000 | EXT | - |  | (c)
29079.105000 | 7.700000 | 7.658000 | -3.940000 | -3.982000 | 1795.000000 | 1905.000000 | 1895.000000 | 1795.000000 | 3933.000000 | 2611 |  | CORR | СIGR | 02:43 | 03:01 | 03:00 | 49 | 200 | 13.000000 | EXT | - |  | (c)
29080.467000 | 9.062000 | 9.026000 | -2.578000 | -2.614000 | 672.000000 | 777.000000 | 792.000000 | 672.000000 | 2483.000000 | 2611 |  | CORR | GENE | 11:42 | 11:59 | 00:02 | 131 | 241 | 11.000000 | EXT | - |  | (c)
29084.911000 | 1.866000 | 1.840000 | -9.674000 | -9.700000 | -1488.000000 | -1418.000000 | -1396.000000 | 1305.000000 | 1840.000000 | 2612 |  | GOUG | СIGR | 03:29 | 03:41 | 03:44 | 45 | 183 | 12.000000 | EXT | -. Задир. |  | (c)
29103.462000 | 8.877000 | 8.762000 | -0.267000 | -0.382000 | 1890.000000 | 2016.000000 | 1970.000000 | 1890.000000 | 103.000000 | 2613аа |  | CORR | GENE | 06:47 | 07:07 | 07:00 | 279 | 161 | 14.000000 | EXT | - |  | (c)
29105.711000 | 0.000000 | -0.023000 | -1.624000 | -1.647000 | 1904.000000 | 2045.000000 | 2046.000000 | 1904.000000 |  | 2613ба | Нарушение формы кольцевого шва | GWAN |  | 08:03 | 08:26 | 08:26 | 0 | 284 |  | EXT | Нарушение формы кольцевого шва |  | (c)
29145.331000 | 4.166000 | 3.039000 | -7.514000 | -8.641000 | -1987.000000 | -1949.000000 | -1925.000000 | 1863.000000 | 3039.000000 | 2617 |  | CORR | GENE | 09:30 | 09:36 | 09:40 | 1356 | 124 | 10.000000 | EXT | - |  | (c)
29152.759000 | 11.594000 | 11.400000 | -0.086000 | -0.280000 | -1281.000000 | -1036.000000 | -1082.000000 | 882.000000 | 63.000000 | 2617 |  | CORR | GENE | 11:24 | 00:03 | 11:56 | 217 | 399 | 14.000000 | EXT | - |  | (c)
29164.371000 | 11.526000 | 11.489000 | -0.174000 | -0.211000 | -231.000000 | -169.000000 | -121.000000 | 10.000000 | 157.000000 | 2618 |  | CORR | GENE | 10:17 | 10:27 | 10:35 | 54 | 221 | 12.000000 | EXT | - |  | (c)
29166.663000 | 2.118000 | 2.050000 | -9.557000 | -9.625000 | 1.000000 | 8.000000 | 12.000000 | 1.000000 | 2050.000000 | 2619 |  | CORR | AXGR | 03:57 | 03:58 | 03:59 | 150 | 22 | 13.000000 | EXT | - |  | (c)
29167.018000 | 2.473000 | 2.471000 | -9.202000 | -9.204000 | -182.000000 | 0.000000 | -73.000000 | 0.000000 | 2471.000000 | 2619 |  | CORR | СIGR | 03:28 | 03:57 | 03:45 | 40 | 218 | 10.000000 | EXT | - |  | (c)
29168.350000 | 3.805000 | 3.242000 | -7.870000 | -8.433000 | -33.000000 | -14.000000 | -14.000000 | 0.000000 | 3242.000000 | 2619 |  | CORR | AXGR | 03:52 | 03:55 | 03:55 | 674 | 38 | 15.000000 | EXT | - |  | (c)
29168.566000 | 4.021000 | 3.989000 | -7.654000 | -7.686000 | -451.000000 | -4.000000 | -212.000000 | 0.000000 | 3989.000000 | 2619 |  | CORR | СIGR | 02:44 | 03:56 | 03:23 | 50 | 477 | 11.000000 | EXT | - |  | (c)
29169.063000 | 4.518000 | 4.509000 | -7.157000 | -7.166000 | -2066.000000 | -1975.000000 | -1983.000000 | 1900.000000 | 4509.000000 | 2619 |  | CORR | СIGR | 10:23 | 10:38 | 10:37 | 33 | 166 | 11.000000 | EXT | - |  | (c)
29169.103000 | 4.558000 | 4.376000 | -7.117000 | -7.299000 | -26.000000 | -13.000000 | -15.000000 | 5.000000 | 4376.000000 | 2619 |  | CORR | AXGR | 03:53 | 03:55 | 03:54 | 463 | 21 | 10.000000 | EXT | - |  | (c)
29169.693000 | 5.148000 | 5.130000 | -6.527000 | -6.545000 | -362.000000 | -267.000000 | -211.000000 | 60.000000 | 5130.000000 | 2619 |  | CORR | СIGR | 02:59 | 03:14 | 03:23 | 38 | 302 | 10.000000 | EXT | - |  | (c)
29169.905000 | 5.360000 | 5.235000 | -6.315000 | -6.440000 | -26.000000 | -16.000000 | -16.000000 | 6.000000 | 5235.000000 | 2619 |  | CORR | AXGR | 03:53 | 03:54 | 03:54 | 201 | 20 | 12.000000 | EXT | - |  | (c)
29170.080000 | 5.535000 | 5.505000 | -6.140000 | -6.170000 | -781.000000 | -332.000000 | -410.000000 | 39.000000 | 5505.000000 | 2619 |  | CORR | GENE | 01:51 | 03:03 | 02:51 | 64 | 742 | 11.000000 | EXT | - |  | (c)
29177.853000 | 1.633000 | 1.598000 | -10.057000 | -10.092000 | 1531.000000 | 1874.000000 | 1726.000000 | 1531.000000 | 1598.000000 | 2620 |  | CORR | GENE | 08:34 | 09:29 | 09:05 | 60 | 391 | 11.000000 | EXT | - |  | (c)
29178.055000 | 1.835000 | 1.744000 | -9.855000 | -9.946000 | 1578.000000 | 1592.000000 | 1588.000000 | 1578.000000 | 1744.000000 | 2620 |  | CORR | AXGR | 08:42 | 08:44 | 08:43 | 187 | 20 | 13.000000 | EXT | - |  | (c)
29178.200000 | 1.980000 | 1.934000 | -9.710000 | -9.756000 | 1255.000000 | 1675.000000 | 1661.000000 | 1255.000000 | 1934.000000 | 2620 |  | CORR | GENE | 07:49 | 08:57 | 08:55 | 94 | 812 | 15.000000 | EXT | - |  | (c)
29178.355000 | 2.135000 | 2.044000 | -9.555000 | -9.646000 | 1239.000000 | 1244.000000 | 1259.000000 | 1239.000000 | 2044.000000 | 2620 |  | CORR | AXGR | 07:47 | 07:48 | 07:50 | 234 | 40 | 12.000000 | EXT | - |  | (c)
29178.435000 | 2.215000 | 2.201000 | -9.475000 | -9.489000 | 2044.000000 | 2181.000000 | 2151.000000 | 2044.000000 | 2201.000000 | 2620 |  | CORR | СIGR | 09:57 | 10:19 | 10:14 | 37 | 215 | 12.000000 | EXT | - |  | (c)
29178.438000 | 2.218000 | 2.068000 | -9.472000 | -9.622000 | 1877.000000 | 1883.000000 | 1899.000000 | 1877.000000 | 2068.000000 | 2620 |  | CORR | AXGR | 09:30 | 09:31 | 09:33 | 212 | 44 | 14.000000 | EXT | - |  | (c)
29178.566000 | 2.346000 | 2.321000 | -9.344000 | -9.369000 | 1225.000000 | 1805.000000 | 1632.000000 | 1225.000000 | 2321.000000 | 2620 |  | CORR | GENE | 07:44 | 09:18 | 08:50 | 76 | 815 | 12.000000 | EXT | - |  | (c)
29178.833000 | 2.613000 | 2.423000 | -9.077000 | -9.267000 | 1543.000000 | 1545.000000 | 1572.000000 | 1543.000000 | 2423.000000 | 2620 |  | CORR | GENE | 08:36 | 08:36 | 08:41 | 244 | 59 | 14.000000 | EXT | - |  | (c)
29178.986000 | 2.766000 | 2.712000 | -8.924000 | -8.978000 | 1255.000000 | 1864.000000 | 1610.000000 | 1255.000000 | 2712.000000 | 2620 |  | CORR | GENE | 07:49 | 09:28 | 08:47 | 71 | 711 | 15.000000 | EXT | - |  | (c)
29179.326000 | 3.106000 | 3.088000 | -8.584000 | -8.602000 | 1387.000000 | 1846.000000 | 1688.000000 | 1387.000000 | 3088.000000 | 2620 |  | CORR | GENE | 08:11 | 09:25 | 08:59 | 60 | 602 | 10.000000 | EXT | - |  | (c)
29185.607000 | 9.387000 | 9.256000 | -2.303000 | -2.434000 | 1715.000000 | 1732.000000 | 1729.000000 | 1715.000000 | 2271.000000 | 2620 |  | CORR | AXGR | 09:04 | 09:06 | 09:06 | 163 | 28 | 10.000000 | EXT | - |  | (c)
29185.674000 | 9.454000 | 9.437000 | -2.236000 | -2.253000 | 1685.000000 | 1766.000000 | 1776.000000 | 1685.000000 | 2193.000000 | 2620 |  | CORR | GENE | 08:59 | 09:12 | 09:13 | 60 | 182 | 10.000000 | EXT | - |  | (c)
29194.089000 | 6.179000 | 5.855000 | -5.461000 | -5.785000 | 2118.000000 | -2165.000000 | -2132.000000 | 1922.000000 | 5316.000000 | 2621 |  | DENT |  | 04:41 | 05:10 | 05:15 | 469 | 421 | 0.352113 |  | - |  | (c)
29194.329000 | 6.419000 | 6.259000 | -5.221000 | -5.381000 | -950.000000 | -893.000000 | -905.000000 | 860.000000 | 4882.000000 | 2621 |  | CORR | GENE | 08:26 | 08:35 | 08:33 | 499 | 90 | 11.000000 | EXT | - |  | (c)
29211.421000 | 0.231000 | 0.116000 | -11.324000 | -11.439000 | 498.000000 | 512.000000 | 521.000000 | 498.000000 | 116.000000 | 2623 |  | CORR | AXGR | 02:58 | 03:00 | 03:02 | 289 | 45 | 13.000000 | EXT | - |  | (c)
29278.461000 | 0.086000 | 0.052000 | -11.009000 | -11.043000 | -690.000000 | -599.000000 | -594.000000 | 498.000000 | 52.000000 | 2629 |  | CORR | СIGR | 07:52 | 08:07 | 08:07 | 45 | 192 | 13.000000 | EXT | - |  | (c)
29278.818000 | 0.443000 | 0.433000 | -10.652000 | -10.662000 | -409.000000 | -350.000000 | -348.000000 | 286.000000 | 433.000000 | 2629 |  | CORR | СIGR | 08:37 | 08:47 | 08:47 | 21 | 122 | 11.000000 | EXT | - |  | (c)
29287.270000 | 8.895000 | 8.740000 | -2.200000 | -2.355000 | -513.000000 | -479.000000 | -483.000000 | 453.000000 | 1979.000000 | 2629 |  | CORR | GENE | 08:20 | 08:26 | 08:25 | 376 | 60 | 11.000000 | EXT | - |  | (c)
29294.534000 | 5.064000 | 5.044000 | -6.356000 | -6.376000 | -7.000000 | 70.000000 | 64.000000 | 0.000000 | 5044.000000 | 2630 |  | CORR | GENE | 01:59 | 02:11 | 02:10 | 58 | 142 | 10.000000 | EXT | - |  | (c)
29301.707000 | 0.817000 | 0.401000 | -10.658000 | -11.074000 | -23.000000 | -8.000000 | -8.000000 | 0.000000 | 401.000000 | 2631 |  | LWAN |  | 02:06 | 02:08 | 02:08 | 1203 | 29 | 9.550213 | EXT | -. Эквивалент потери металла 10%. |  | (c)
29314.213000 | 1.848000 | 1.822000 | -9.822000 | -9.848000 | -34.000000 | 209.000000 | 119.000000 | 0.000000 | 1822.000000 | 2632 |  | CORR | СIGR | 08:32 | 09:11 | 08:56 | 45 | 305 | 11.000000 | EXT | - |  | (c)
29315.359000 | 2.994000 | 2.976000 | -8.676000 | -8.694000 | -2158.000000 | -2071.000000 | -2070.000000 | 1983.000000 | 2976.000000 | 2632 |  | CORR | СIGR | 02:49 | 03:03 | 03:03 | 31 | 175 | 11.000000 | EXT | - |  | (c)
29316.362000 | 3.997000 | 3.966000 | -7.673000 | -7.704000 | -531.000000 | -341.000000 | -381.000000 | 231.000000 | 3966.000000 | 2632 |  | CORR | GENE | 07:12 | 07:42 | 07:36 | 54 | 300 | 13.000000 | EXT | - |  | (c)
29317.525000 | 5.160000 | 5.072000 | -6.510000 | -6.598000 | -2198.000000 | -2124.000000 | -2131.000000 | 2064.000000 | 5072.000000 | 2632 |  | CORR | GENE | 02:43 | 02:55 | 02:53 | 677 | 134 | 12.000000 | EXT | - |  | (c)
29320.288000 | 7.923000 | 7.907000 | -3.747000 | -3.763000 | 2160.000000 | 2226.000000 | 2220.000000 | 2160.000000 | 3731.000000 | 2632 |  | CORR | СIGR | 02:26 | 02:36 | 02:36 | 32 | 120 | 12.000000 | EXT | - |  | (c)
29323.498000 | 11.133000 | 11.121000 | -0.537000 | -0.549000 | -356.000000 | -260.000000 | -233.000000 | 110.000000 | 507.000000 | 2632 |  | CORR | СIGR | 07:40 | 07:55 | 08:00 | 42 | 246 | 11.000000 | EXT | - |  | (c)
29324.035000 | 0.000000 | -0.025000 | -10.665000 | -10.690000 | 2194.000000 | -215.000000 | -636.000000 | 0.000000 |  | 2633а | Нарушение формы кольцевого шва | GWAN |  | 00:53 | 06:24 | 05:16 | 0 | 3261 |  | EXT | Нарушение формы кольцевого шва |  | (c)
29324.972000 | 0.937000 | 0.937000 | -9.728000 | -9.728000 | 627.000000 | 718.000000 | 704.000000 | 627.000000 | 937.000000 | 2633а |  | CORR | СIGR | 08:40 | 08:54 | 08:52 | 30 | 153 | 14.000000 | EXT | - |  | (c)
29328.203000 | 4.168000 | 4.166000 | -6.497000 | -6.499000 | 38.000000 | 118.000000 | 117.000000 | 38.000000 | 4166.000000 | 2633а |  | CORR | СIGR | 07:05 | 07:18 | 07:17 | 40 | 158 | 13.000000 | EXT | - |  | (c)
29328.372000 | 4.337000 | 4.320000 | -6.328000 | -6.345000 | -11.000000 | 448.000000 | 284.000000 | 0.000000 | 4320.000000 | 2633а |  | CORR | GENE | 06:57 | 08:11 | 07:44 | 85 | 589 | 10.000000 | EXT | - |  | (c)
29328.776000 | 4.741000 | 4.493000 | -5.924000 | -6.172000 | 15.000000 | 187.000000 | 318.000000 | 15.000000 | 4493.000000 | 2633а |  | CORR | GENE | 07:01 | 07:29 | 07:50 | 464 | 606 | 14.000000 | EXT | - |  | (c)
29328.865000 | 4.830000 | 4.808000 | -5.835000 | -5.857000 | -1200.000000 | -1113.000000 | -1129.000000 | 1058.000000 | 4808.000000 | 2633а |  | CORR | GENE | 03:45 | 03:59 | 03:56 | 54 | 142 | 12.000000 | EXT | - |  | (c)
29329.114000 | 5.079000 | 5.074000 | -5.586000 | -5.591000 | 494.000000 | 555.000000 | 612.000000 | 494.000000 | 5074.000000 | 2633а |  | CORR | СIGR | 08:18 | 08:28 | 08:37 | 30 | 235 | 13.000000 | EXT | - |  | (c)
29329.487000 | 5.452000 | 5.407000 | -5.213000 | -5.258000 | 408.000000 | 538.000000 | 569.000000 | 408.000000 | 5180.000000 | 2633а |  | CORR | GENE | 08:04 | 08:25 | 08:30 | 78 | 321 | 14.000000 | EXT | - |  | (c)
29329.776000 | 5.741000 | 5.460000 | -4.924000 | -5.205000 | 226.000000 | 238.000000 | 258.000000 | 226.000000 | 4766.000000 | 2633а |  | CORR | GENE | 07:35 | 07:37 | 07:40 | 439 | 63 | 14.000000 | EXT | - |  | (c)
29329.870000 | 5.835000 | 5.813000 | -4.830000 | -4.852000 | 474.000000 | 548.000000 | 544.000000 | 474.000000 | 4816.000000 | 2633а |  | CORR | СIGR | 08:15 | 08:27 | 08:26 | 36 | 139 | 12.000000 | EXT | - |  | (c)
29330.034000 | 5.999000 | 5.987000 | -4.666000 | -4.678000 | 327.000000 | 386.000000 | 374.000000 | 327.000000 | 4652.000000 | 2633а |  | CORR | СIGR | 07:51 | 08:01 | 07:59 | 26 | 94 | 12.000000 | EXT | - |  | (c)
29331.583000 | 7.548000 | 7.526000 | -3.117000 | -3.139000 | -1846.000000 | -1733.000000 | -1661.000000 | 1477.000000 | 3100.000000 | 2633а |  | CORR | СIGR | 02:01 | 02:19 | 02:30 | 39 | 369 | 10.000000 | EXT | - |  | (c)
29332.095000 | 8.060000 | 7.996000 | -2.605000 | -2.669000 | 893.000000 | 1083.000000 | 1042.000000 | 893.000000 | 2593.000000 | 2633а |  | CORR | GENE | 09:23 | 09:53 | 09:47 | 76 | 298 | 12.000000 | EXT | - |  | (c)
29332.236000 | 8.201000 | 8.175000 | -2.464000 | -2.490000 | -1160.000000 | -1111.000000 | -1116.000000 | 1072.000000 | 2448.000000 | 2633а |  | CORR | СIGR | 03:51 | 03:59 | 03:58 | 42 | 88 | 11.000000 | EXT | - |  | (c)
29332.237000 | 8.202000 | 8.175000 | -2.463000 | -2.490000 | -2046.000000 | -1962.000000 | -1949.000000 | 1852.000000 | 2405.000000 | 2633а |  | CORR | GENE | 01:28 | 01:42 | 01:44 | 85 | 194 | 10.000000 | EXT | - |  | (c)
29332.335000 | 8.300000 | 8.289000 | -2.365000 | -2.376000 | -1788.000000 | -1701.000000 | -1706.000000 | 1625.000000 | 2353.000000 | 2633а |  | CORR | СIGR | 02:10 | 02:24 | 02:23 | 23 | 163 | 14.000000 | EXT | - |  | (c)
29333.137000 | 9.102000 | 9.085000 | -1.563000 | -1.580000 | 398.000000 | 507.000000 | 479.000000 | 398.000000 | 1537.000000 | 2633а |  | CORR | СIGR | 08:03 | 08:20 | 08:16 | 43 | 161 | 10.000000 | EXT | - |  | (c)
29333.355000 | 9.320000 | 9.269000 | -1.345000 | -1.396000 | 401.000000 | 463.000000 | 441.000000 | 401.000000 | 1215.000000 | 2633а |  | CORR | GENE | 08:03 | 08:13 | 08:10 | 181 | 81 | 12.000000 | EXT | - |  | (c)
29333.669000 | 9.634000 | 9.541000 | -1.031000 | -1.124000 | 368.000000 | 378.000000 | 381.000000 | 368.000000 | 983.000000 | 2633а |  | CORR | AXGR | 07:58 | 08:00 | 08:00 | 141 | 27 | 10.000000 | EXT | - |  | (c)
29346.488000 | 0.000000 | -0.029000 | -11.035000 | -11.064000 | -1211.000000 | -721.000000 | -362.000000 | 0.000000 |  | 2635аа | Нарушение формы кольцевого шва | GWAN |  | 01:30 | 02:49 | 03:47 | 0 | 1698 |  | EXT | Нарушение формы кольцевого шва |  | (c)
29348.052000 | 1.564000 | 1.524000 | -9.471000 | -9.511000 | 1127.000000 | 1147.000000 | 1142.000000 | 1127.000000 | 1524.000000 | 2635аа |  | CORR | AXGR | 07:48 | 07:51 | 07:50 | 127 | 28 | 10.000000 | EXT | - |  | (c)
29350.085000 | 3.597000 | 3.587000 | -7.438000 | -7.448000 | 1274.000000 | 1332.000000 | 1341.000000 | 1274.000000 | 3587.000000 | 2635аа |  | CORR | СIGR | 08:11 | 08:21 | 08:22 | 32 | 133 | 10.000000 | EXT | - |  | (c)
29353.692000 | 7.204000 | 7.173000 | -3.831000 | -3.862000 | 1075.000000 | 1100.000000 | 1217.000000 | 1075.000000 | 3810.000000 | 2635аа |  | CORR | СIGR | 07:39 | 07:43 | 08:02 | 52 | 285 | 10.000000 | EXT | - |  | (c)
29354.036000 | 7.548000 | 7.535000 | -3.487000 | -3.500000 | 998.000000 | 1147.000000 | 1134.000000 | 998.000000 | 3464.000000 | 2635аа |  | CORR | СIGR | 07:27 | 07:51 | 07:49 | 36 | 273 | 11.000000 | EXT | - |  | (c)
29357.523000 | 0.000000 | -0.020000 | -11.602000 | -11.622000 | -1814.000000 | -1146.000000 | -1230.000000 | 647.000000 |  | 2635аб | Смещение кромок | GWAN |  | 05:42 | 07:30 | 07:16 | 0 | 1168 | 4.227000 | EXT | Смещение кромок. Наружу. Величина смещения - 4.2 мм. |  | (c)
29381.350000 | 0.141000 | 0.070000 | -10.835000 | -10.906000 | -22.000000 | 12.000000 | 6.000000 | 0.000000 | 70.000000 | 2638а |  | LWAN |  | 09:16 | 09:21 | 09:21 | 791 | 57 | 6.860203 | INT | -. Эквивалент потери металла 7%. |  | (c)
29391.827000 | 10.618000 | 10.606000 | -0.358000 | -0.370000 | -41.000000 | 22.000000 | 28.000000 | 0.000000 | 339.000000 | 2638а |  | CORR | СIGR | 09:13 | 09:23 | 09:24 | 31 | 138 | 13.000000 | EXT | - |  | (c)
29392.984000 | 0.799000 | 0.693000 | -10.776000 | -10.882000 | 658.000000 | 681.000000 | 677.000000 | 658.000000 | 693.000000 | 2639 |  | CORR | AXGR | 02:15 | 02:19 | 02:19 | 221 | 38 | 12.000000 | EXT | - |  | (c)
29394.376000 | 2.191000 | 2.150000 | -9.384000 | -9.425000 | -288.000000 | 22.000000 | -109.000000 | 70.000000 | 2150.000000 | 2639 |  | CORR | GENE | 11:43 | 00:33 | 00:12 | 75 | 358 | 12.000000 | EXT | - |  | (c)
29394.990000 | 2.805000 | 2.777000 | -8.770000 | -8.798000 | 1313.000000 | 1325.000000 | 1466.000000 | 1313.000000 | 2777.000000 | 2639 |  | CORR | GENE | 04:01 | 04:03 | 04:26 | 79 | 305 | 10.000000 | EXT | - |  | (c)
29395.128000 | 2.943000 | 2.837000 | -8.632000 | -8.738000 | -191.000000 | 30.000000 | 84.000000 | 191.000000 | 2837.000000 | 2639 |  | CORR | GENE | 11:59 | 00:34 | 00:43 | 119 | 549 | 10.000000 | EXT | - |  | (c)
29395.415000 | 3.230000 | 3.213000 | -8.345000 | -8.362000 | 841.000000 | 969.000000 | 981.000000 | 841.000000 | 3213.000000 | 2639 |  | CORR | СIGR | 02:45 | 03:06 | 03:08 | 42 | 280 | 10.000000 | EXT | - |  | (c)
29395.880000 | 3.695000 | 3.028000 | -7.880000 | -8.547000 | 526.000000 | 567.000000 | 627.000000 | 526.000000 | 3028.000000 | 2639 |  | CORR | GENE | 01:54 | 02:01 | 02:10 | 777 | 201 | 11.000000 | EXT | - |  | (c)
29395.929000 | 3.744000 | 3.367000 | -7.831000 | -8.208000 | 1215.000000 | 1222.000000 | 1270.000000 | 1215.000000 | 3367.000000 | 2639 |  | CORR | GENE | 03:45 | 03:47 | 03:54 | 527 | 109 | 12.000000 | EXT | - |  | (c)
29396.222000 | 4.037000 | 4.022000 | -7.538000 | -7.553000 | 471.000000 | 655.000000 | 646.000000 | 471.000000 | 4022.000000 | 2639 |  | CORR | СIGR | 01:45 | 02:15 | 02:14 | 40 | 350 | 10.000000 | EXT | - |  | (c)
29396.296000 | 4.111000 | 3.028000 | -7.464000 | -8.547000 | 1361.000000 | 1384.000000 | 1438.000000 | 1361.000000 | 3028.000000 | 2639 |  | CORR | GENE | 04:09 | 04:13 | 04:21 | 1486 | 156 | 14.000000 | EXT | - |  | (c)
29396.577000 | 4.392000 | 4.375000 | -7.183000 | -7.200000 | 647.000000 | 715.000000 | 759.000000 | 647.000000 | 4375.000000 | 2639 |  | CORR | СIGR | 02:14 | 02:25 | 02:32 | 31 | 224 | 11.000000 | EXT | - |  | (c)
29396.627000 | 4.442000 | 3.681000 | -7.133000 | -7.894000 | 1030.000000 | 1094.000000 | 1116.000000 | 1030.000000 | 3681.000000 | 2639 |  | CORR | GENE | 03:16 | 03:26 | 03:29 | 1528 | 172 | 16.000000 | EXT | - |  | (c)
29396.962000 | 4.777000 | 4.755000 | -6.798000 | -6.820000 | 503.000000 | 629.000000 | 714.000000 | 503.000000 | 4755.000000 | 2639 |  | CORR | СIGR | 01:51 | 02:11 | 02:25 | 40 | 422 | 10.000000 | EXT | - |  | (c)
29397.274000 | 5.089000 | 5.083000 | -6.486000 | -6.492000 | 1405.000000 | 1508.000000 | 1487.000000 | 1405.000000 | 5083.000000 | 2639 |  | CORR | СIGR | 04:16 | 04:33 | 04:29 | 26 | 164 | 12.000000 | EXT | - |  | (c)
29397.685000 | 5.500000 | 5.486000 | -6.075000 | -6.089000 | 869.000000 | 1048.000000 | 1006.000000 | 869.000000 | 5486.000000 | 2639 |  | CORR | СIGR | 02:50 | 03:18 | 03:12 | 32 | 274 | 12.000000 | EXT | - |  | (c)
29397.916000 | 5.731000 | 5.569000 | -5.844000 | -6.006000 | 975.000000 | 1006.000000 | 1016.000000 | 975.000000 | 5435.000000 | 2639 |  | CORR | GENE | 03:07 | 03:12 | 03:13 | 571 | 81 | 12.000000 | EXT | - |  | (c)
29398.043000 | 5.858000 | 5.833000 | -5.717000 | -5.742000 | 1174.000000 | 1369.000000 | 1312.000000 | 1174.000000 | 5687.000000 | 2639 |  | CORR | GENE | 03:39 | 04:10 | 04:01 | 55 | 275 | 11.000000 | EXT | - |  | (c)
29398.655000 | 6.470000 | 6.435000 | -5.105000 | -5.140000 | -1647.000000 | -1528.000000 | -1453.000000 | 1260.000000 | 5083.000000 | 2639 |  | CORR | GENE | 08:04 | 08:23 | 08:35 | 57 | 387 | 14.000000 | EXT | - |  | (c)
29398.761000 | 6.576000 | 6.505000 | -4.999000 | -5.070000 | -1745.000000 | -1666.000000 | -1694.000000 | 1643.000000 | 4889.000000 | 2639 |  | CORR | GENE | 07:48 | 08:00 | 07:56 | 181 | 102 | 11.000000 | EXT | - |  | (c)
29398.778000 | 6.593000 | 6.470000 | -4.982000 | -5.105000 | 955.000000 | 956.000000 | 972.000000 | 955.000000 | 4892.000000 | 2639 |  | CORR | AXGR | 03:04 | 03:04 | 03:06 | 213 | 33 | 13.000000 | EXT | - |  | (c)
29399.083000 | 6.898000 | 6.835000 | -4.677000 | -4.740000 | -1770.000000 | -1743.000000 | -1748.000000 | 1726.000000 | 4597.000000 | 2639 |  | CORR | AXGR | 07:44 | 07:48 | 07:47 | 143 | 44 | 10.000000 | EXT | - |  | (c)
29399.392000 | 7.207000 | 7.172000 | -4.368000 | -4.403000 | -1861.000000 | -1781.000000 | -1463.000000 | 1065.000000 | 4309.000000 | 2639 |  | CORR | GENE | 07:29 | 07:42 | 08:33 | 94 | 796 | 11.000000 | EXT | - |  | (c)
29399.652000 | 7.467000 | 7.410000 | -4.108000 | -4.165000 | -1592.000000 | -1579.000000 | -1581.000000 | 1569.000000 | 4050.000000 | 2639 |  | CORR | AXGR | 08:12 | 08:14 | 08:14 | 115 | 23 | 13.000000 | EXT | - |  | (c)
29399.765000 | 7.580000 | 7.553000 | -3.995000 | -4.022000 | -2015.000000 | -1783.000000 | -1500.000000 | 986.000000 | 3894.000000 | 2639 |  | CORR | GENE | 07:04 | 07:41 | 08:27 | 128 | 1029 | 10.000000 | EXT | - |  | (c)
29399.958000 | 7.773000 | 7.730000 | -3.802000 | -3.845000 | 855.000000 | 961.000000 | 1028.000000 | 855.000000 | 3788.000000 | 2639 |  | CORR | GENE | 02:47 | 03:04 | 03:15 | 57 | 345 | 11.000000 | EXT | - |  | (c)
29400.165000 | 7.980000 | 7.922000 | -3.595000 | -3.653000 | 2208.000000 | -1786.000000 | -1651.000000 | 1049.000000 | 3515.000000 | 2639 |  | CORR | GENE | 06:26 | 07:41 | 08:03 | 138 | 1204 | 14.000000 | EXT | - |  | (c)
29403.760000 | 0.000000 | -0.046000 | -11.595000 | -11.641000 | 396.000000 | 480.000000 | 536.000000 | 396.000000 |  | 2640 | Смещение кромок | GWAN |  | 10:02 | 10:15 | 10:24 | 0 | 279 | 4.488000 | EXT | Смещение кромок. Вовнутрь. Величина смещения - 4.5 мм. |  | (c)
29406.018000 | 2.258000 | 2.129000 | -9.337000 | -9.466000 | 14.000000 | 21.000000 | 25.000000 | 14.000000 | 2129.000000 | 2640 |  | CORR | AXGR | 09:00 | 09:01 | 09:02 | 207 | 22 | 13.000000 | EXT | - |  | (c)
29406.292000 | 2.532000 | 2.532000 | -9.063000 | -9.063000 | -154.000000 | 25.000000 | -32.000000 | 0.000000 | 2532.000000 | 2640 |  | CORR | СIGR | 08:33 | 09:02 | 08:53 | 38 | 245 | 12.000000 | EXT | - |  | (c)
29415.355000 | 0.000000 | -0.041000 | -11.550000 | -11.591000 | -673.000000 | -243.000000 | -341.000000 | 10.000000 |  | 2641 | Смещение кромок | GWAN |  | 00:16 | 01:25 | 01:10 | 0 | 662 | 3.440000 | EXT | Смещение кромок. Наружу. Величина смещения - 3.4 мм. |  | (c)
29427.390000 | 0.485000 | 0.441000 | -10.850000 | -10.894000 | 1353.000000 | 1398.000000 | 1704.000000 | 1353.000000 | 441.000000 | 2642 |  | CORR | СIGR | 08:54 | 09:01 | 09:51 | 46 | 702 | 10.000000 | EXT | - |  | (c)
29429.977000 | 3.072000 | 3.046000 | -8.263000 | -8.289000 | 2084.000000 | 2193.000000 | 2192.000000 | 2084.000000 | 3046.000000 | 2642 |  | CORR | СIGR | 10:52 | 11:10 | 11:09 | 40 | 216 | 10.000000 | EXT | - |  | (c)
29436.305000 | 9.400000 | 9.377000 | -1.935000 | -1.958000 | -833.000000 | -599.000000 | -672.000000 | 511.000000 | 1928.000000 | 2642 |  | CORR | СIGR | 03:01 | 03:39 | 03:27 | 30 | 322 | 14.000000 | EXT | - |  | (c)
29436.705000 | 9.800000 | 9.754000 | -1.535000 | -1.581000 | -1246.000000 | -1076.000000 | -790.000000 | 333.000000 | 1497.000000 | 2642 |  | CORR | GENE | 01:55 | 02:22 | 03:08 | 84 | 913 | 10.000000 | EXT | - |  | (c)
29441.048000 | 2.808000 | 2.782000 | -8.732000 | -8.758000 | 885.000000 | 961.000000 | 1010.000000 | 885.000000 | 2782.000000 | 2643 |  | CORR | СIGR | 09:16 | 09:28 | 09:36 | 40 | 250 | 10.000000 | EXT | - |  | (c)
29442.828000 | 4.588000 | 4.585000 | -6.952000 | -6.955000 | -853.000000 | -816.000000 | -815.000000 | 778.000000 | 4585.000000 | 2643 |  | GOUG | СIGR | 04:36 | 04:42 | 04:42 | 20 | 75 | 8.000000 | EXT | -. Задир. |  | (c)
29442.916000 | 4.676000 | 4.640000 | -6.864000 | -6.900000 | -1796.000000 | -1641.000000 | -1662.000000 | 1528.000000 | 4640.000000 | 2643 |  | CORR | GENE | 02:03 | 02:28 | 02:25 | 65 | 268 | 10.000000 | EXT | - |  | (c)
29443.447000 | 5.207000 | 5.104000 | -6.333000 | -6.436000 | -583.000000 | -563.000000 | -560.000000 | 536.000000 | 5104.000000 | 2643 |  | GOUG | AXGR | 05:19 | 05:22 | 05:23 | 166 | 47 | 7.000000 | EXT | -. Задир. |  | (c)
29444.084000 | 5.844000 | 5.827000 | -5.696000 | -5.713000 | -751.000000 | -715.000000 | -692.000000 | 633.000000 | 5675.000000 | 2643 |  | GOUG | СIGR | 04:52 | 04:58 | 05:02 | 38 | 118 | 10.000000 | EXT | -. Задир. |  | (c)
29461.181000 | 11.401000 | 11.044000 | -0.299000 | -0.656000 | 1226.000000 | 1243.000000 | 1247.000000 | 1226.000000 | 126.000000 | 2644 |  | CORR | AXGR | 01:36 | 01:39 | 01:40 | 530 | 43 | 10.000000 | EXT | - |  | (c)
29463.773000 | 2.293000 | 2.248000 | -9.252000 | -9.297000 | -700.000000 | -87.000000 | -155.000000 | 0.000000 | 2248.000000 | 2645 |  | CORR | GENE | 07:23 | 09:02 | 08:51 | 99 | 1089 | 11.000000 | EXT | - |  | (c)
29464.629000 | 3.149000 | 3.121000 | -8.396000 | -8.424000 | -125.000000 | 33.000000 | -35.000000 | 0.000000 | 3121.000000 | 2645 |  | CORR | СIGR | 08:56 | 09:21 | 09:10 | 47 | 180 | 10.000000 | EXT | - |  | (c)
29466.292000 | 4.812000 | 4.536000 | -6.733000 | -7.009000 | -601.000000 | -299.000000 | -386.000000 | 172.000000 | 4536.000000 | 2645 |  | CORR | GENE | 07:39 | 08:27 | 08:13 | 349 | 429 | 10.000000 | EXT | - |  | (c)
29472.037000 | 10.557000 | 10.332000 | -0.988000 | -1.213000 | -64.000000 | -33.000000 | -41.000000 | 19.000000 | 541.000000 | 2645 |  | LWAN |  | 09:05 | 09:10 | 09:09 | 672 | 45 | 10.000000 | EXT | -. Эквивалент потери металла 10%. |  | (c)
29539.939000 | 9.299000 | 9.155000 | -1.961000 | -2.105000 | 2206.000000 | 2222.000000 | 2219.000000 | 0.000000 | 1736.000000 | 2651 |  | LWAN |  | 05:04 | 05:06 | 05:06 | 369 | 28 | 9.453507 | INT | -. Эквивалент потери металла 9%. |  | (c)
29541.900000 | 0.000000 | -0.021000 | -11.510000 | -11.531000 | -1935.000000 | -1624.000000 | -1718.000000 | 23.872808 |  | 2652 | Смещение кромок | GWAN |  | 05:48 | 06:39 | 06:23 | 0 | 433 | 3.057000 | EXT | Смещение кромок. Вовнутрь. Величина смещения - 3.1 мм. |  | (c)
29558.114000 | 4.704000 | 4.676000 | -6.626000 | -6.654000 | -1996.000000 | -1919.000000 | -1938.000000 | 23.591343 | 4676.000000 | 2653 |  | CORR | СIGR | 06:39 | 06:52 | 06:48 | 30 | 115 | 13.000000 | EXT | - |  | (c)
29559.687000 | 6.277000 | 6.078000 | -5.053000 | -5.252000 | 25.000000 | 33.000000 | 40.000000 | 2.005974 | 4965.000000 | 2653 |  | LWAN |  | 00:05 | 00:07 | 00:08 | 287 | 31 | 8.102282 | INT | -. Эквивалент потери металла 8%. |  | (c)
29564.740000 | 0.000000 | -0.031000 | -2.480000 | -2.511000 | -309.000000 | -202.000000 | 15.000000 | 0.000000 |  | 2654 | Смещение кромок | GWAN |  | 00:14 | 00:31 | 01:06 | 0 | 648 | 3.506000 | EXT | Смещение кромок. Вовнутрь. Величина смещения - 3.5 мм. |  | (c)
29564.740000 | 0.000000 | -0.026000 | -2.480000 | -2.506000 | 710.000000 | 1317.000000 | 1111.000000 | 25.645851 |  | 2654 | Смещение кромок | GWAN |  | 02:58 | 04:36 | 04:03 | 0 | 802 | 3.557000 | EXT | Смещение кромок. Вовнутрь. Величина смещения - 3.6 мм. |  | (c)
29609.035000 | 0.000000 | -0.036000 | -11.495000 | -11.531000 | -1903.000000 | -1389.000000 | -1478.000000 | 1052.000000 |  | 2658б | Смещение кромок | GWAN |  | 01:02 | 02:25 | 02:11 | 0 | 851 | 2.936000 | EXT | Смещение кромок. Наружу. Величина смещения - 2.9 мм. Аномалия находится на упругопластическом изгибе: R=712 D, максимальное растяжение на 8.7 час. |  | (c)
29609.035000 | 0.000000 | -0.016000 | -11.495000 | -11.511000 | -616.000000 | -524.000000 | -518.000000 | 419.000000 |  | 2658б | Смещение кромок | GWAN |  | 04:30 | 04:45 | 04:45 | 0 | 197 | 2.612000 | EXT | Смещение кромок. Наружу. Величина смещения - 2.6 мм. Аномалия находится на упругопластическом изгибе: R=712 D, максимальное растяжение на 8.7 час. |  | (c)
29610.235000 | 1.200000 | 1.027000 | -10.295000 | -10.468000 | 597.000000 | 637.000000 | 717.000000 | 597.000000 | 1027.000000 | 2658б |  | GOUG | GENE | 07:45 | 07:52 | 08:05 | 518 | 241 | 8.000000 | EXT | -. Зона задиров. Аномалия находится на упругопластическом изгибе: R=592 D, максимальное растяжение на 8.6 час. |  | (c)
29612.419000 | 3.384000 | 3.356000 | -8.111000 | -8.139000 | 680.000000 | 721.000000 | 737.000000 | 680.000000 | 3356.000000 | 2658б |  | GOUG | GENE | 07:59 | 08:05 | 08:08 | 45 | 116 | 10.000000 | EXT | -. Задир. Аномалия находится на упругопластическом изгибе: R=492 D, максимальное растяжение на 8.5 час. |  | (c)
29620.530000 | 0.000000 | -0.031000 | -10.770000 | -10.801000 | 318.000000 | 573.000000 | 780.000000 | 25.641548 |  | 2660а | Смещение кромок | GWAN |  | 03:01 | 03:43 | 04:16 | 0 | 924 | 3.901000 | EXT | Смещение кромок. Наружу. Величина смещения - 3.9 мм. Аномалия находится на упругопластическом изгибе: R=555 D, максимальное растяжение на 7.7 час. |  | (c)
29621.516000 | 0.986000 | 0.943000 | -9.784000 | -9.827000 | 199.000000 | 269.000000 | 259.000000 | 16.091704 | 943.000000 | 2660а |  | DENT |  | 02:42 | 02:53 | 02:52 | 87 | 120 | 0.422535 |  | -. Аномалия находится на упругопластическом изгибе. |  | (c)
29622.562000 | 2.032000 | 1.997000 | -8.738000 | -8.773000 | 458.000000 | 503.000000 | 501.000000 | 36.956186 | 1997.000000 | 2660а |  | DENT |  | 03:24 | 03:31 | 03:31 | 67 | 85 | 0.563380 |  | -. Аномалия находится вблизи дефекта потери металла. Аномалия находится на упругопластическом изгибе. |  | (a)
29622.574000 | 2.044000 | 2.042000 | -8.726000 | -8.728000 | 409.000000 | 510.000000 | 490.000000 | 33.038343 | 2042.000000 | 2660а |  | GOUG | СIGR | 03:16 | 03:32 | 03:29 | 34 | 162 | 18.000000 | EXT | -. Задир. Аномалия находится на упругопластическом изгибе: R=610 D, максимальное растяжение на 7.4 час. |  | (a)
29623.346000 | 2.816000 | 2.810000 | -7.954000 | -7.960000 | 442.000000 | 529.000000 | 505.000000 | 35.701387 | 2810.000000 | 2660а |  | GOUG | GENE | 03:21 | 03:35 | 03:32 | 51 | 125 | 19.000000 | EXT | -. Задир. Аномалия находится на упругопластическом изгибе: R=619 D, максимальное растяжение на 7.2 час. |  | (b)
29623.621000 | 3.091000 | 3.084000 | -7.679000 | -7.686000 | 376.000000 | 433.000000 | 429.000000 | 30.360960 | 3084.000000 | 2660а |  | GOUG | СIGR | 03:11 | 03:20 | 03:19 | 20 | 106 | 12.000000 | EXT | -. Задир. Аномалия находится на упругопластическом изгибе: R=622 D, максимальное растяжение на 7.1 час. |  | (c)
29632.662000 | 1.362000 | 1.062000 | -2.023000 | -2.323000 | -1023.000000 | -963.000000 | -979.000000 | 71.809016 | 1062.000000 | 2661 | Дефект проката | MIAN | GENE | 06:18 | 06:28 | 06:26 | 471 | 89 | 8.276369 | INT | Дефект проката. Эквивалент потери металла 8%. |  | (c)
29636.329000 | 1.644000 | 0.912000 | -5.626000 | -6.358000 | -2058.000000 | -1851.000000 | -1857.000000 | 13.936158 | 912.000000 | 2662 |  | GOUG | GENE | 03:35 | 04:08 | 04:07 | 760 | 402 | 6.000000 | EXT | -. Зона задиров. |  | (c)
29636.850000 | 2.165000 | 0.622000 | -5.105000 | -6.648000 | -1225.000000 | -1127.000000 | -1131.000000 | 76.103837 | 622.000000 | 2662 | Дефект проката | MIAN | GENE | 05:49 | 06:05 | 06:04 | 1658 | 188 | 9.932344 | INT | Дефект проката. Эквивалент потери металла 10%. |  | (c)
29638.251000 | 3.566000 | 3.160000 | -3.704000 | -4.110000 | -1222.000000 | -1153.000000 | -1129.000000 | 76.026370 | 2697.000000 | 2662 | Дефект проката | MIAN | GENE | 05:50 | 06:01 | 06:05 | 1413 | 187 | 6.379546 | INT | Дефект проката. Эквивалент потери металла 6%. |  | (c)
29638.323000 | 3.638000 | 3.615000 | -3.632000 | -3.655000 | -2137.000000 | -2105.000000 | -2039.000000 | 7.510291 | 3572.000000 | 2662 |  | GOUG | GENE | 03:22 | 03:27 | 03:38 | 83 | 196 | 6.000000 | EXT | -. Задир. |  | (c)
29641.955000 | 0.000000 | -0.019000 | -11.355000 | -11.374000 | 443.000000 | 555.000000 | 517.000000 | 35.784218 |  | 2663 | Нарушение формы кольцевого шва | GWAN |  | 02:50 | 03:08 | 03:02 | 0 | 146 |  | EXT | Нарушение формы кольцевого шва |  | (c)
29641.955000 | 0.000000 | -0.026000 | -11.355000 | -11.381000 | 1421.000000 | 1685.000000 | 1623.000000 | 16.439866 |  | 2663 | Смещение кромок | GWAN |  | 05:28 | 06:11 | 06:00 | 0 | 404 | 3.404000 | EXT | Смещение кромок. Наружу. Величина смещения - 3.4 мм. |  | (c)
29720.930000 | 0.000000 | -0.031000 | -11.225000 | -11.256000 | 1214.000000 | 1423.000000 | 1457.000000 | 23.285794 |  | 2671 | Смещение кромок | GWAN |  | 04:44 | 05:17 | 05:23 | 0 | 485 | 3.447000 | EXT | Смещение кромок. Наружу. Величина смещения - 3.4 мм. |  | (c)
29765.910000 | 0.000000 | -0.036000 | -11.675000 | -11.711000 | 920.000000 | 1451.000000 | 1320.000000 | 920.000000 |  | 2675 | Смещение кромок | GWAN |  | 02:11 | 03:37 | 03:16 | 0 | 802 | 3.808000 | EXT | Смещение кромок. Вовнутрь. Величина смещения - 3.8 мм. |  | (c)
29788.605000 | 11.020000 | 10.943000 | -0.060000 | -0.137000 | 1440.000000 | 1603.000000 | 1906.000000 | 1440.000000 | 35.000000 | 2676 |  | ARTD | GENE | 10:56 | 11:23 | 00:12 | 102 | 931 | 7.516551 | EXT | -. Эквивалент потери металла 8%. |  | (c)
29807.114000 | 6.884000 | 6.785000 | -4.801000 | -4.900000 | -933.000000 | -875.000000 | -887.000000 | 841.000000 | 4742.000000 | 2678 |  | DENT |  | 06:01 | 06:10 | 06:08 | 158 | 93 | 0.492958 |  | -. Аномалия находится вблизи дефекта потери металла. |  | (c)
29807.191000 | 6.961000 | 6.909000 | -4.724000 | -4.776000 | -916.000000 | -903.000000 | -904.000000 | 893.000000 | 4652.000000 | 2678 |  | GOUG | AXGR | 06:04 | 06:06 | 06:05 | 124 | 24 | 7.000000 | EXT | -. Задир. |  | (c)
29846.866000 | 0.256000 | 0.202000 | -11.214000 | -11.268000 | -1561.000000 | -1555.000000 | -1545.000000 | 54.048378 | 202.000000 | 2682 |  | CORR | AXGR | 07:19 | 07:20 | 07:22 | 163 | 32 | 11.000000 | EXT | - |  | (c)
29861.022000 | 2.942000 | 2.789000 | -8.573000 | -8.726000 | -2103.000000 | -1981.000000 | -2032.000000 | 10.319322 | 2789.000000 | 2683 |  | CORR | GENE | 04:58 | 05:18 | 05:10 | 326 | 142 | 11.000000 | EXT | - |  | (c)
29866.015000 | 7.935000 | 7.896000 | -3.580000 | -3.619000 | -1616.000000 | -1553.000000 | -1581.000000 | 49.619385 | 3262.000000 | 2683 |  | CORR | GENE | 06:17 | 06:27 | 06:22 | 357 | 70 | 10.000000 | EXT | - |  | (c)
29892.300000 | 0.000000 | -0.015000 | -11.690000 | -11.705000 | -1349.000000 | -945.000000 | 533.000000 | 0.000000 |  | 2686 | Нарушение формы кольцевого шва | GWAN |  | 08:57 | 10:02 | 02:00 | 0 | 3765 |  | EXT | Нарушение формы кольцевого шва |  | (c)
29901.366000 | 9.066000 | 8.740000 | -2.624000 | -2.950000 | -1477.000000 | -1358.000000 | -1408.000000 | 66.385696 | 2464.000000 | 2686 |  | CORR | GENE | 08:36 | 08:55 | 08:47 | 486 | 137 | 10.000000 | EXT | - |  | (c)
29902.894000 | 10.594000 | 10.540000 | -1.096000 | -1.150000 | -1595.000000 | -1550.000000 | -1562.000000 | 53.968972 | 939.000000 | 2686 |  | CORR | GENE | 08:17 | 08:24 | 08:22 | 211 | 66 | 10.000000 | EXT | - |  | (c)
29902.925000 | 10.625000 | 10.526000 | -1.065000 | -1.164000 | -1435.000000 | -1412.000000 | -1412.000000 | 66.027670 | 982.000000 | 2686 |  | CORR | AXGR | 08:43 | 08:46 | 08:46 | 182 | 44 | 10.000000 | EXT | - |  | (c)
29904.432000 | 0.442000 | 0.368000 | -11.108000 | -11.182000 | 2110.000000 | 2137.000000 | 2138.000000 | 5.209465 | 368.000000 | 2687 |  | CORR | GENE | 03:51 | 03:55 | 03:55 | 198 | 56 | 10.000000 | EXT | - |  | (c)
29927.020000 | 0.000000 | -0.021000 | -10.147000 | -10.168000 | 1180.000000 | 1322.000000 | 1346.000000 | 58.045170 |  | 2689а | Смещение кромок | GWAN |  | 03:10 | 03:33 | 03:36 | 0 | 331 | 3.013000 | EXT | Смещение кромок. Наружу. Величина смещения - 3 мм. |  | (c)
29927.020000 | 0.000000 | -0.006000 | -10.147000 | -10.153000 | 2060.000000 | -2090.000000 | -2126.000000 | 0.000000 |  | 2689а | Смещение кромок | GWAN |  | 05:32 | 06:22 | 06:16 | 0 | 549 | 3.187000 | EXT | Смещение кромок. Вовнутрь. Величина смещения - 3.2 мм. |  | (c)
29927.020000 | 0.000000 | -0.025000 | -10.147000 | -10.172000 | -1766.000000 | -1187.000000 | -1386.000000 | 37.510781 |  | 2689а | Нарушение формы кольцевого шва | GWAN |  | 07:14 | 08:48 | 08:16 | 0 | 759 |  | EXT | Нарушение формы кольцевого шва |  | (c)
29969.148000 | 7.687000 | 7.536000 | -3.607000 | -3.758000 | 1999.000000 | 2154.000000 | -2178.000000 | 4.208940 | 3460.000000 | 2692а |  | DENT |  | 06:02 | 06:27 | 06:48 | 298 | 567 | 0.633803 |  | -. Аномалия находится вблизи продольного шва. |  | (c)
29969.217000 | 7.756000 | 7.744000 | -3.538000 | -3.550000 | 1316.000000 | 1555.000000 | 1493.000000 | 30.914182 | 3526.000000 | 2692а |  | CORR | СIGR | 04:12 | 04:51 | 04:41 | 24 | 355 | 14.000000 | EXT | - |  | (c)
29976.389000 | 3.634000 | 3.603000 | -7.936000 | -7.967000 | -817.000000 | -745.000000 | -685.000000 | 552.000000 | 3603.000000 | 2693 |  | CORR | GENE | 06:59 | 07:11 | 07:21 | 95 | 265 | 10.000000 | EXT | -. Аномалия находится на отводе. |  | (c)
29976.563000 | 3.808000 | 3.737000 | -7.762000 | -7.833000 | 1653.000000 | 1749.000000 | 1830.000000 | 1653.000000 | 3737.000000 | 2693 |  | GOUG | GENE | 01:38 | 01:54 | 02:07 | 105 | 353 | 6.000000 | EXT | -. Аномалия находится на отводе. Задир. |  | (c)
30002.485000 | 6.505000 | 6.474000 | -5.190000 | -5.221000 | 1774.000000 | 1841.000000 | 1816.000000 | 1774.000000 | 5169.000000 | 2695 |  | CORR | GENE | 07:55 | 08:05 | 08:01 | 52 | 84 | 11.000000 | EXT | -. Аномалия находится на упругопластическом изгибе: R=425 D, максимальное растяжение на 6.2 час. |  | (c)
30042.513000 | 1.123000 | 0.942000 | -10.457000 | -10.638000 | -82.000000 | -47.000000 | -56.000000 | 31.000000 | 942.000000 | 2699 |  | CORR | GENE | 08:44 | 08:50 | 08:49 | 377 | 51 | 10.000000 | EXT | - |  | (c)
30044.203000 | 2.813000 | 2.599000 | -8.767000 | -8.981000 | -84.000000 | -61.000000 | -56.000000 | 27.000000 | 2599.000000 | 2699 |  | CORR | GENE | 08:44 | 08:48 | 08:49 | 809 | 57 | 9.000000 | EXT | - |  | (c)
30081.676000 | 6.621000 | 6.403000 | -4.964000 | -5.182000 | 1943.000000 | 1998.000000 | 1994.000000 | 1943.000000 | 4530.000000 | 2702 |  | CORR | GENE | 06:55 | 07:04 | 07:03 | 652 | 103 | 10.000000 | EXT | - |  | (c)
30101.796000 | 3.531000 | 3.506000 | -8.189000 | -8.214000 | 25.000000 | 87.000000 | 103.000000 | 25.000000 | 3506.000000 | 2704 |  | CORR | GENE | 09:12 | 09:22 | 09:24 | 63 | 155 | 10.000000 | EXT | -. Аномалия находится на отводе. |  | (c)
30145.347000 | 1.602000 | 1.168000 | -10.008000 | -10.442000 | 2130.000000 | 2197.000000 | 2187.000000 | 0.000000 | 1168.000000 | 2708 |  | CORR | GENE | 06:51 | 07:02 | 07:01 | 873 | 115 | 14.000000 | EXT | - |  | (c)
30161.566000 | 6.211000 | 6.183000 | -5.419000 | -5.447000 | 1431.000000 | 1499.000000 | 1483.000000 | 51.843045 | 5418.000000 | 2709 |  | CORR | СIGR | 06:31 | 06:42 | 06:40 | 29 | 105 | 10.000000 | EXT | - |  | (c)
30177.461000 | 10.476000 | 10.382000 | -1.014000 | -1.108000 | 813.000000 | 828.000000 | 833.000000 | 65.639560 | 772.000000 | 2710 |  | CORR | AXGR | 05:10 | 05:12 | 05:13 | 336 | 39 | 12.000000 | EXT | - |  | (c)
30178.355000 | 11.370000 | 11.207000 | -0.120000 | -0.283000 | 810.000000 | 847.000000 | 836.000000 | 65.335281 | 72.000000 | 2710 |  | CORR | GENE | 05:09 | 05:15 | 05:14 | 211 | 53 | 9.000000 | EXT | - |  | (c)
30178.525000 | 0.050000 | 0.019000 | -11.650000 | -11.681000 | -100.000000 | 1193.000000 | 593.000000 | 0.000000 | 19.000000 | 2711 |  | CORR | GENE | 02:32 | 06:00 | 04:23 | 95 | 1387 | 13.000000 | EXT | -. Аномалия находится на отводе. |  | (c)
30190.134000 | 11.659000 | 11.598000 | -0.041000 | -0.102000 | 1315.000000 | -2022.000000 | 2191.000000 | 1315.000000 | 16.000000 | 2711 |  | CORR | GENE | 06:20 | 09:21 | 08:41 | 86 | 1752 | 10.000000 | EXT | -. Аномалия находится на отводе. |  | (c)
30190.157000 | 11.682000 | 11.588000 | -0.018000 | -0.112000 | -387.000000 | 892.000000 | 313.000000 | 0.000000 | 18.000000 | 2711 |  | CORR | GENE | 01:45 | 05:12 | 03:38 | 94 | 1400 | 11.000000 | EXT | -. Аномалия находится на отводе. |  | (c)
30229.728000 | 5.093000 | 5.046000 | -6.607000 | -6.654000 | 152.000000 | 246.000000 | 294.000000 | 152.000000 | 5046.000000 | 2715 |  | GOUG | GENE | 02:52 | 03:07 | 03:15 | 487 | 286 | 6.000000 | EXT | -. Аномалия находится на отводе. Зона задиров. |  | (c)
30247.741000 | 11.406000 | 11.376000 | -0.099000 | -0.129000 | 1994.000000 | 2218.000000 | 2223.000000 | 1994.000000 | 67.000000 | 2716 |  | CORR | GENE | 08:06 | 08:42 | 08:43 | 62 | 458 | 12.000000 | EXT | - |  | (c)
30305.405000 | 0.000000 | -0.046000 | -11.340000 | -11.386000 | -299.000000 | -84.000000 | -85.000000 | 0.000000 |  | 2723 | Смещение кромок | GWAN |  | 01:34 | 02:08 | 02:08 | 0 | 427 | 4.565000 | EXT | Смещение кромок. Наружу. Аномалия находится на отводе. Величина смещения - 4.6 мм. |  | (c)
30329.152000 | 0.822000 | 0.749000 | -10.353000 | -10.426000 | -682.000000 | -624.000000 | -597.000000 | 511.000000 | 749.000000 | 2725 |  | ARTD | GENE | 02:35 | 02:44 | 02:49 | 113 | 171 | 8.469857 | EXT | -. Эквивалент потери металла 8%. |  | (c)
30342.311000 | 2.806000 | 2.597000 | -8.894000 | -9.103000 | 1446.000000 | -2173.000000 | 1884.000000 | 1446.000000 | 2597.000000 | 2726 |  | GOUG | GENE | 03:36 | 05:52 | 04:46 | 262 | 875 | 6.000000 | EXT | -. Зона задиров. |  | (c)
30362.125000 | 0.000000 | -0.026000 | -11.370000 | -11.396000 | -2129.000000 | -1871.000000 | -1878.000000 | 28.429343 |  | 2728 | Смещение кромок | GWAN |  | 07:18 | 07:59 | 07:58 | 0 | 502 | 4.692000 | EXT | Смещение кромок. Наружу. Величина смещения - 4.7 мм. |  | (c)
30373.495000 | 0.000000 | -0.056000 | -11.090000 | -11.146000 | 1565.000000 | 1681.000000 | 1860.000000 | 0.000000 |  | 2729 | Смещение кромок | GWAN |  | 06:22 | 06:40 | 07:09 | 0 | 590 | 4.477000 | EXT | Смещение кромок. Наружу. Величина смещения - 4.5 мм. |  | (c)
30377.664000 | 4.169000 | 4.155000 | -6.921000 | -6.935000 | 2225.000000 | -2222.000000 | -2220.000000 | 0.843228 | 4155.000000 | 2729 |  | LWAN |  | 08:08 | 08:10 | 08:11 | 31 | 32 | 8.725009 | INT | -. Эквивалент потери металла 9%. |  | (c)
30475.355000 | 4.515000 | 4.506000 | -6.925000 | -6.934000 | 1721.000000 | 1763.000000 | 1743.000000 | 35.784908 | 4506.000000 | 2739 |  | GOUG | СIGR | 06:07 | 06:14 | 06:10 | 21 | 44 | 9.000000 | EXT | -. Задир. |  | (c)
30476.605000 | 5.765000 | 5.546000 | -5.675000 | -5.894000 | 1346.000000 | 1449.000000 | 1428.000000 | 51.475421 | 5546.000000 | 2739 |  | GOUG | GENE | 05:06 | 05:23 | 05:20 | 267 | 165 | 7.000000 | EXT | -. Зона задиров. |  | (c)
30478.837000 | 7.997000 | 7.991000 | -3.443000 | -3.449000 | 1135.000000 | 1216.000000 | 1184.000000 | 76.537540 | 3429.000000 | 2739 |  | GOUG | СIGR | 04:32 | 04:45 | 04:40 | 20 | 98 | 16.000000 | EXT | -. Задир. |  | (c)
30504.580000 | 0.000000 | -0.016000 | -11.690000 | -11.706000 | -1850.000000 | -1081.000000 | -1431.000000 | 1011.000000 |  | 2742 | Нарушение формы кольцевого шва | GWAN |  | 03:44 | 05:48 | 04:52 | 0 | 839 |  | EXT | Нарушение формы кольцевого шва. Аномалия находится на отводе. |  | (c)
30506.806000 | 2.226000 | 0.306000 | -9.464000 | -11.384000 | 2122.000000 | 2203.000000 | 2217.000000 | 2122.000000 | 306.000000 | 2742 |  | GOUG | GENE | 02:25 | 02:38 | 02:40 | 2645 | 189 | 6.000000 | EXT | -. Аномалия находится на отводе. Зона задиров. |  | (c)
30508.168000 | 3.588000 | 3.481000 | -8.102000 | -8.209000 | -1490.000000 | -1341.000000 | -1374.000000 | 1258.000000 | 3481.000000 | 2742 |  | DENT |  | 04:42 | 05:06 | 05:01 | 175 | 232 | 0.281690 |  | -. Аномалия находится на отводе. |  | (c)
30508.512000 | 3.932000 | 3.838000 | -7.758000 | -7.852000 | -2020.000000 | -1855.000000 | -1849.000000 | 1679.000000 | 3838.000000 | 2742 |  | DENT |  | 03:17 | 03:43 | 03:44 | 150 | 341 | 0.633803 |  | -. Аномалия находится на отводе. |  | (c)
30508.943000 | 4.363000 | 4.102000 | -7.327000 | -7.588000 | -1520.000000 | -1520.000000 | -1436.000000 | 1351.000000 | 4102.000000 | 2742 |  | GOUG | GENE | 04:37 | 04:37 | 04:51 | 299 | 169 | 7.000000 | EXT | -. Аномалия находится на отводе. Зона задиров. |  | (c)
30555.682000 | 5.022000 | 4.805000 | -5.548000 | -5.765000 | 1053.000000 | 1387.000000 | 1220.000000 | 1053.000000 | 4805.000000 | 2746 |  | GOUG | GENE | 02:31 | 03:25 | 02:58 | 324 | 335 | 8.000000 | EXT | -. Зона задиров. |  | (c)
30556.782000 | 6.122000 | 6.056000 | -4.448000 | -4.514000 | 1171.000000 | 1252.000000 | 1232.000000 | 1171.000000 | 4356.000000 | 2746 |  | DENT |  | 02:50 | 03:03 | 03:00 | 158 | 123 | 0.563380 |  | - |  | (c)
30558.675000 | 8.015000 | 7.961000 | -2.555000 | -2.609000 | 995.000000 | 1065.000000 | 1060.000000 | 995.000000 | 2478.000000 | 2746 |  | DENT |  | 02:21 | 02:33 | 02:32 | 131 | 130 | 0.140845 |  | - |  | (c)
30561.437000 | 0.207000 | 0.151000 | -11.283000 | -11.339000 | 1328.000000 | 1372.000000 | 1369.000000 | 1328.000000 | 151.000000 | 2747 |  | DENT |  | 06:50 | 06:57 | 06:56 | 100 | 83 | 0.281690 |  | - |  | (c)
30562.738000 | 1.508000 | 1.425000 | -9.982000 | -10.065000 | 211.000000 | 425.000000 | 454.000000 | 211.000000 | 1425.000000 | 2747 |  | GOUG | GENE | 03:49 | 04:24 | 04:28 | 130 | 484 | 6.000000 | EXT | -. Зона задиров. |  | (c)
30566.400000 | 5.170000 | 5.069000 | -6.320000 | -6.421000 | 1379.000000 | 1572.000000 | 1489.000000 | 1379.000000 | 5069.000000 | 2747 |  | GOUG | GENE | 06:58 | 07:29 | 07:16 | 110 | 220 | 5.000000 | EXT | -. Задир. |  | (c)
30572.569000 | 11.339000 | 11.315000 | -0.151000 | -0.175000 | 1.000000 | 204.000000 | 269.000000 | 1.000000 | 111.000000 | 2747 |  | CORR | GENE | 03:15 | 03:48 | 03:59 | 64 | 535 | 10.000000 | EXT | - |  | (c)
30576.036000 | 3.316000 | 3.303000 | -7.949000 | -7.962000 | 1781.000000 | 1817.000000 | 1810.000000 | 31.667034 | 3303.000000 | 2748 |  | GOUG | СIGR | 03:22 | 03:28 | 03:27 | 27 | 57 | 15.000000 | EXT | -. Задир. |  | (c)
30579.559000 | 6.839000 | 6.757000 | -4.426000 | -4.508000 | -1069.000000 | -883.000000 | -930.000000 | 52.649700 | 4371.000000 | 2748 |  | GOUG | GENE | 07:42 | 08:12 | 08:05 | 137 | 277 | 6.000000 | EXT | -. Зона задиров. |  | (c)
30581.373000 | 8.653000 | 8.444000 | -2.612000 | -2.821000 | -1045.000000 | -985.000000 | -1003.000000 | 74.224763 | 2588.000000 | 2748 |  | GOUG | GENE | 07:46 | 07:56 | 07:53 | 233 | 84 | 7.000000 | EXT | -. Зона задиров. |  | (c)
30584.038000 | 0.053000 | 0.026000 | -11.547000 | -11.574000 | 1312.000000 | 1883.000000 | 1629.000000 | 1312.000000 | 26.000000 | 2749 |  | CORR | GENE | 06:37 | 08:09 | 07:28 | 93 | 634 | 10.000000 | EXT | -. Аномалия находится на отводе. |  | (c)
30598.144000 | 2.559000 | 2.486000 | -8.731000 | -8.804000 | 374.000000 | 588.000000 | 498.000000 | 374.000000 | 2486.000000 | 2750 |  | GOUG | GENE | 04:00 | 04:34 | 04:20 | 74 | 249 | 10.000000 | EXT | -. Аномалия находится на отводе. Задир. |  | (c)
30600.973000 | 5.388000 | 5.367000 | -5.902000 | -5.923000 | 1503.000000 | 1735.000000 | 1650.000000 | 1503.000000 | 5367.000000 | 2750 |  | CORR | GENE | 07:02 | 07:39 | 07:26 | 57 | 294 | 10.000000 | EXT | -. Аномалия находится на отводе. |  | (c)
30604.063000 | 8.478000 | 8.401000 | -2.812000 | -2.889000 | 2128.000000 | -2214.000000 | -2230.000000 | 2127.000000 | 213.000000 | 2750 |  | GOUG | GENE | 08:43 | 09:02 | 08:59 | 2676 | 206 | 7.000000 | EXT | -. Аномалия находится на отводе. Зона задиров. |  | (c)
30605.674000 | 10.089000 | 8.401000 | -1.201000 | -2.889000 | 14.000000 | 68.000000 | 57.000000 | 14.000000 | 352.000000 | 2750 |  | GOUG | GENE | 03:02 | 03:10 | 03:09 | 2537 | 87 | 10.000000 | EXT | -. Аномалия находится на отводе. Зона задиров. |  | (c)
30605.874000 | 10.289000 | 10.252000 | -1.001000 | -1.038000 | 201.000000 | 319.000000 | 270.000000 | 201.000000 | 989.000000 | 2750 |  | CORR | GENE | 03:32 | 03:51 | 03:43 | 49 | 139 | 11.000000 | EXT | -. Аномалия находится на отводе. |  | (c)
30605.912000 | 10.327000 | 10.274000 | -0.963000 | -1.016000 | 377.000000 | 388.000000 | 390.000000 | 377.000000 | 881.000000 | 2750 |  | CORR | AXGR | 04:00 | 04:02 | 04:02 | 135 | 26 | 10.000000 | EXT | -. Аномалия находится на отводе. |  | (c)
30607.442000 | 0.567000 | 0.481000 | -11.168000 | -11.254000 | 1358.000000 | 1431.000000 | 1466.000000 | 1358.000000 | 481.000000 | 2751 |  | CORR | GENE | 06:17 | 06:28 | 06:34 | 342 | 215 | 10.000000 | EXT | -. Аномалия находится на отводе. |  | (c)
30623.502000 | 4.892000 | 4.850000 | -6.693000 | -6.735000 | -1889.000000 | -1874.000000 | -1871.000000 | 28.996940 | 4850.000000 | 2752 |  | CORR | AXGR | 06:59 | 07:01 | 07:02 | 128 | 36 | 11.000000 | EXT | - |  | (c)
30655.540000 | 2.215000 | 1.856000 | -9.505000 | -9.864000 | 356.000000 | 388.000000 | 406.000000 | 356.000000 | 1856.000000 | 2755 |  | CORR | GENE | 04:22 | 04:27 | 04:30 | 515 | 99 | 10.000000 | EXT | -. Аномалия находится на отводе. |  | (c)
30657.006000 | 3.681000 | 3.680000 | -8.039000 | -8.040000 | 367.000000 | 584.000000 | 520.000000 | 367.000000 | 3680.000000 | 2755 |  | GOUG | GENE | 04:24 | 04:59 | 04:49 | 104 | 307 | 5.000000 | EXT | -. Аномалия находится на отводе. Зона задиров. |  | (c)
30693.469000 | 5.044000 | 4.947000 | -6.198000 | -6.295000 | 179.000000 | 256.000000 | 278.000000 | 179.000000 | 4947.000000 | 2758а |  | DENT |  | 03:36 | 03:49 | 03:52 | 149 | 199 | 0.281690 |  | -. Аномалия находится на отводе. |  | (c)
30693.689000 | 5.264000 | 5.231000 | -5.978000 | -6.011000 | -203.000000 | -104.000000 | -120.000000 | 37.000000 | 5231.000000 | 2758а |  | CORR | СIGR | 02:34 | 02:51 | 02:48 | 33 | 166 | 10.000000 | EXT | -. Аномалия находится на отводе. |  | (c)
30694.934000 | 6.509000 | 6.477000 | -4.733000 | -4.765000 | -491.000000 | -434.000000 | -448.000000 | 404.000000 | 4732.000000 | 2758а |  | GOUG | СIGR | 01:48 | 01:57 | 01:55 | 33 | 87 | 8.000000 | EXT | -. Аномалия находится на отводе. Задир. |  | (c)
30696.222000 | 7.797000 | 7.590000 | -3.445000 | -3.652000 | -482.000000 | -404.000000 | -297.000000 | 111.000000 | 3188.000000 | 2758а |  | GOUG | GENE | 01:49 | 02:02 | 02:19 | 464 | 371 | 13.000000 | EXT | -. Аномалия находится на отводе. Зона задиров. |  | (c)
30699.667000 | 0.000000 | -0.038000 | -4.094000 | -4.132000 | -1327.000000 | -1090.000000 | -565.000000 | 0.000000 |  | 2758б | Нарушение формы кольцевого шва | GWAN |  | 03:23 | 04:02 | 05:26 | 0 | 1523 |  | EXT | Нарушение формы кольцевого шва. Аномалия находится на отводе. |  | (c)
30703.761000 | 0.000000 | -0.010000 | -7.184000 | -7.194000 | 704.000000 | 811.000000 | 838.000000 | 704.000000 |  | 2759а | Непровар / утяжина | GWAN |  | 05:42 | 05:59 | 06:03 | 0 | 268 | 16.000000 | INT | Непровар / утяжина |  | (c)
30720.292000 | 9.347000 | 9.196000 | -2.308000 | -2.459000 | -754.000000 | -724.000000 | -728.000000 | 702.000000 | 2149.000000 | 2760 |  | CORR | GENE | 06:59 | 07:04 | 07:04 | 310 | 52 | 10.000000 | EXT | -. Аномалия находится на отводе. |  | (c)
30722.477000 | 11.532000 | 11.522000 | -0.123000 | -0.133000 | -895.000000 | -764.000000 | -803.000000 | 711.000000 | 107.000000 | 2760 |  | CORR | СIGR | 06:37 | 06:58 | 06:51 | 26 | 184 | 10.000000 | EXT | -. Аномалия находится на отводе. |  | (c)
30727.842000 | 5.242000 | 4.441000 | -6.248000 | -7.049000 | 1796.000000 | 1895.000000 | 1935.000000 | 1796.000000 | 4441.000000 | 2761 |  | CORR | GENE | 07:38 | 07:54 | 08:00 | 1431 | 278 | 14.000000 | EXT | -. Аномалия находится на отводе. |  | (c)
30768.090000 | 0.000000 | -0.046000 | -10.835000 | -10.881000 | 1167.000000 | 1318.000000 | 1338.000000 | 58.190629 |  | 2765 | Смещение кромок | GWAN |  | 00:23 | 00:47 | 00:51 | 0 | 343 | 4.539000 | EXT | Смещение кромок. Вовнутрь. Величина смещения - 4.5 мм. |  | (c)
30768.090000 | 0.000000 | -0.026000 | -10.835000 | -10.861000 | -1866.000000 | -1686.000000 | -1723.000000 | 29.456438 |  | 2765 | Смещение кромок | GWAN |  | 04:14 | 04:43 | 04:37 | 0 | 285 | 3.378000 | EXT | Смещение кромок. Вовнутрь. Величина смещения - 3.4 мм. |  | (c)
30768.090000 | 0.000000 | -0.026000 | -10.835000 | -10.861000 | -904.000000 | -777.000000 | -805.000000 | 49.059190 |  | 2765 | Смещение кромок | GWAN |  | 06:49 | 07:10 | 07:05 | 0 | 197 | 3.455000 | EXT | Смещение кромок. Наружу. Величина смещения - 3.5 мм. |  | (c)
30768.090000 | 0.000000 | -0.046000 | -10.835000 | -10.881000 | -192.000000 | 45.000000 | 210.000000 | 16.926543 |  | 2765 | Смещение кромок | GWAN |  | 08:44 | 09:22 | 09:49 | 0 | 805 | 4.923000 | EXT | Смещение кромок. Вовнутрь. Величина смещения - 4.9 мм. |  | (c)
30773.458000 | 5.368000 | 5.280000 | -5.467000 | -5.555000 | -1519.000000 | -1306.000000 | -1231.000000 | 52.951169 | 5280.000000 | 2765 |  | DENT |  | 05:10 | 05:44 | 05:56 | 222 | 575 | 0.845070 |  | - |  | (c)
30778.846000 | 10.756000 | 10.622000 | -0.079000 | -0.213000 | -316.000000 | -286.000000 | -289.000000 | 18.828735 | 26.000000 | 2765 |  | ARTD | GENE | 08:24 | 08:29 | 08:28 | 187 | 55 | 8.058338 | EXT | -. Эквивалент потери металла 8%. |  | (c)
30786.668000 | 7.743000 | 6.294000 | -3.497000 | -4.946000 | -1865.000000 | -1662.000000 | -1762.000000 | 37.821553 | 2942.000000 | 2766 |  | GOUG | GENE | 08:46 | 09:19 | 09:03 | 2004 | 206 | 8.000000 | EXT | -. Зона задиров. |  | (c)
30790.165000 | 0.000000 | -0.026000 | -11.145000 | -11.171000 | 1159.000000 | 1371.000000 | 1491.000000 | 5.973342 |  | 2767 | Смещение кромок | GWAN |  | 04:25 | 04:59 | 05:18 | 0 | 665 | 3.306000 | EXT | Смещение кромок. Наружу. Величина смещения - 3.3 мм. |  | (c)
30801.310000 | 0.000000 | -0.011000 | -11.071000 | -11.082000 | -1902.000000 | -1879.000000 | -1810.000000 | 26.538594 |  | 2768а | Смещение кромок | GWAN |  | 06:40 | 06:44 | 06:55 | 0 | 183 | 3.634000 | EXT | Смещение кромок. Наружу. Величина смещения - 3.6 мм. |  | (c)
30828.389000 | 4.429000 | 4.410000 | -6.811000 | -6.830000 | 36.000000 | 100.000000 | 91.000000 | 2.868657 | 4410.000000 | 2770 |  | CORR | СIGR | 02:42 | 02:52 | 02:51 | 40 | 110 | 11.000000 | EXT | -. Аномалия находится на упругопластическом изгибе: R=756 D, максимальное растяжение на 5.9 час. |  | (c)
30841.060000 | 5.860000 | 5.765000 | -4.863000 | -4.958000 | -1669.000000 | -1658.000000 | -1654.000000 | 1638.000000 | 4798.000000 | 2771а |  | CORR | AXGR | 04:39 | 04:40 | 04:41 | 160 | 31 | 10.000000 | EXT | -. Аномалия находится на отводе. |  | (c)
30851.160000 | 5.237000 | 5.221000 | -4.279000 | -4.295000 | 90.000000 | 174.000000 | 158.000000 | 90.000000 | 4257.000000 | 2771б |  | CORR | СIGR | 04:27 | 04:41 | 04:38 | 38 | 135 | 11.000000 | EXT | - |  | (c)
30855.439000 | 0.000000 | -0.034000 | -2.836000 | -2.870000 | -2191.000000 | 1342.000000 | -114.000000 | 1963.000000 |  | 2772а | Нарушение формы кольцевого шва | GWAN |  | 07:42 | 05:12 | 01:17 | 0 | 4154 |  | EXT | Нарушение формы кольцевого шва |  | (c)
30858.275000 | 0.000000 | -0.008000 | -11.535000 | -11.543000 | -1877.000000 | -1493.000000 | -1488.000000 | 28.496443 |  | 2773 | Непровар / утяжина | GWAN |  | 04:09 | 05:11 | 05:12 | 0 | 778 | 23.000000 | INT | Непровар / утяжина. Аномалия находится на отводе. |  | (c)
30858.275000 | 0.000000 | -0.020000 | -11.535000 | -11.555000 | -155.000000 | 883.000000 | 437.000000 | 35.254968 |  | 2773 | Нарушение формы кольцевого шва | GWAN |  | 08:47 | 11:35 | 10:23 | 0 | 1184 |  | INT | Нарушение формы кольцевого шва. Аномалия находится на отводе. |  | (c)
30862.129000 | 3.854000 | 3.783000 | -7.681000 | -7.752000 | -2044.000000 | -1871.000000 | -1908.000000 | 15.077990 | 3783.000000 | 2773 |  | CORR | GENE | 03:42 | 04:10 | 04:04 | 71 | 272 | 10.000000 | EXT | -. Аномалия находится на отводе. |  | (c)
30862.346000 | 4.071000 | 4.041000 | -7.464000 | -7.494000 | -546.000000 | -387.000000 | -309.000000 | 0.000000 | 4041.000000 | 2773 |  | CORR | GENE | 07:44 | 08:10 | 08:22 | 63 | 474 | 10.000000 | EXT | -. Аномалия находится на отводе. |  | (c)
30878.409000 | 8.599000 | 8.444000 | -3.111000 | -3.266000 | 2008.000000 | 2221.000000 | 2175.000000 | 2008.000000 | 1311.000000 | 2774 |  | GOUG | GENE | 07:49 | 08:23 | 08:16 | 1955 | 334 | 6.000000 | EXT | -. Аномалия находится на отводе. Зона задиров. |  | (c)
30881.520000 | 0.000000 | -0.031000 | -11.590000 | -11.621000 | -1189.000000 | -983.000000 | -1046.000000 | 902.000000 |  | 2775 | Смещение кромок | GWAN |  | 02:19 | 02:52 | 02:42 | 0 | 288 | 3.378000 | EXT | Смещение кромок. Наружу. Аномалия находится на отводе. Величина смещения - 3.4 мм. Аномалия находится на упругопластическом изгибе: R=271 D, максимальное растяжение на 6.6 час. |  | (c)
30881.520000 | 0.000000 | -0.016000 | -11.590000 | -11.606000 | -144.000000 | 21.000000 | 16.000000 | 0.000000 |  | 2775 | Смещение кромок | GWAN |  | 05:08 | 05:35 | 05:34 | 0 | 319 | 2.410000 | EXT | Смещение кромок. Наружу. Аномалия находится на отводе. Величина смещения - 2.4 мм. Аномалия находится на упругопластическом изгибе: R=271 D, максимальное растяжение на 6.6 час. |  | (c)
30899.261000 | 6.151000 | 5.955000 | -5.474000 | -5.670000 | -1228.000000 | -1120.000000 | -943.000000 | 658.000000 | 4932.000000 | 2776 |  | DENT |  | 05:20 | 05:37 | 06:06 | 738 | 570 | 0.352113 |  | -. Аномалия находится на упругопластическом изгибе. |  | (c)
30904.494000 | 11.384000 | 11.285000 | -0.241000 | -0.340000 | -194.000000 | -174.000000 | -177.000000 | 160.000000 | 167.000000 | 2776 |  | CORR | AXGR | 08:07 | 08:10 | 08:09 | 173 | 34 | 10.000000 | EXT | - |  | (c)
30904.772000 | 0.037000 | 0.016000 | -11.183000 | -11.204000 | 890.000000 | 1087.000000 | 1000.000000 | 890.000000 | 16.000000 | 2777 |  | CORR | GENE | 03:25 | 03:57 | 03:43 | 271 | 221 | 11.000000 | EXT | - |  | (c)
30925.272000 | 9.317000 | 9.292000 | -2.408000 | -2.433000 | 904.000000 | 1000.000000 | 992.000000 | 904.000000 | 2394.000000 | 2778 |  | CORR | СIGR | 05:39 | 05:55 | 05:54 | 39 | 177 | 10.000000 | EXT | -. Аномалия находится на отводе. |  | (c)
30926.883000 | 10.928000 | 10.774000 | -0.797000 | -0.951000 | 969.000000 | 1070.000000 | 1156.000000 | 969.000000 | 750.000000 | 2778 |  | CORR | GENE | 05:50 | 06:06 | 06:20 | 201 | 373 | 10.000000 | EXT | -. Аномалия находится на отводе. |  | (c)
30927.660000 | 11.705000 | 11.641000 | -0.020000 | -0.084000 | 685.000000 | 862.000000 | 1010.000000 | 685.000000 | 11.000000 | 2778 |  | CORR | GENE | 05:04 | 05:33 | 05:56 | 73 | 650 | 13.000000 | EXT | -. Аномалия находится на отводе. |  | (c)
30928.876000 | 1.196000 | 1.165000 | -10.019000 | -10.050000 | -1862.000000 | -1775.000000 | -1681.000000 | 29.750687 | 1165.000000 | 2779 |  | CORR | GENE | 05:36 | 05:50 | 06:05 | 157 | 362 | 10.000000 | EXT | - |  | (c)
30937.095000 | 9.415000 | 9.285000 | -1.800000 | -1.930000 | -745.000000 | -730.000000 | -730.000000 | 56.621194 | 1523.000000 | 2779 |  | CORR | AXGR | 08:36 | 08:39 | 08:39 | 407 | 29 | 12.000000 | EXT | - |  | (c)
30957.990000 | 0.000000 | -0.012000 | -11.255000 | -11.267000 | -1786.000000 | -969.000000 | -546.000000 | 0.000000 |  | 2785 | Нарушение формы кольцевого шва | GWAN |  | 07:10 | 09:22 | 10:30 | 0 | 2479 |  | EXT | Нарушение формы кольцевого шва |  | (c)
30971.567000 | 2.322000 | 2.162000 | -1.598000 | -1.758000 | -2135.000000 | -2092.000000 | -2058.000000 | 7.680978 | 1386.000000 | 2786а |  | ARTD | GENE | 03:33 | 03:40 | 03:45 | 372 | 155 | 11.612357 | EXT | -. Эквивалент потери металла 12%. |  | (c)
30986.545000 | 0.000000 | -0.019000 | -5.030000 | -5.049000 | -120.000000 | 397.000000 | 436.000000 | 0.000000 |  | 2787б | Нарушение формы кольцевого шва | GWAN |  | 05:23 | 06:47 | 06:53 | 0 | 1113 |  | EXT | Нарушение формы кольцевого шва |  | (c)
31001.879000 | 10.304000 | 10.168000 | -0.026000 | -0.162000 | -1487.000000 | -1279.000000 | -997.000000 | 507.000000 | 24.000000 | 2788 |  | CORR | GENE | 02:13 | 02:46 | 03:32 | 138 | 980 | 13.000000 | EXT | - |  | (c)
31046.329000 | 0.585000 | 0.360000 | -10.781000 | -11.006000 | 39.000000 | 80.000000 | 69.000000 | 3.165797 | 360.000000 | 2793а |  | CORR | GENE | 02:20 | 02:27 | 02:25 | 710 | 60 | 10.000000 | EXT | -. Аномалия находится на упругопластическом изгибе: R=366 D, максимальное растяжение на 8.1 час. |  | (c)
31046.349000 | 0.605000 | 0.475000 | -10.761000 | -10.891000 | 202.000000 | 298.000000 | 290.000000 | 16.309007 | 475.000000 | 2793а |  | DENT |  | 02:47 | 03:02 | 03:01 | 238 | 175 | 0.633803 |  | -. Аномалия находится вблизи дефекта потери металла. Аномалия находится на упругопластическом изгибе. |  | (c)
31046.420000 | 0.676000 | 0.572000 | -10.690000 | -10.794000 | 154.000000 | 204.000000 | 206.000000 | 12.413805 | 572.000000 | 2793а |  | CORR | GENE | 02:39 | 02:47 | 02:47 | 655 | 104 | 10.000000 | EXT | -. Аномалия находится на упругопластическом изгибе: R=371 D, максимальное растяжение на 8.2 час. |  | (c)
31053.576000 | 7.832000 | 7.773000 | -3.534000 | -3.593000 | 206.000000 | 219.000000 | 221.000000 | 16.631162 | 3443.000000 | 2793а |  | CORR | AXGR | 02:47 | 02:49 | 02:50 | 150 | 30 | 10.000000 | EXT | - |  | (c)
31065.070000 | 0.000000 | -0.024000 | -7.535000 | -7.559000 | 393.000000 | 678.000000 | 579.000000 | 46.701286 |  | 2798 | Нарушение формы кольцевого шва | GWAN |  | 11:09 | 11:55 | 11:39 | 0 | 371 |  | EXT | Нарушение формы кольцевого шва |  | (c)
31105.090000 | 0.000000 | -0.016000 | -2.395000 | -2.411000 | [5 empty] | 2804 | Смещение кромок | GWAN |  | 07:06 | 08:00 | 08:21 | 0 | 935 | 6.209000 | EXT | Смещение кромок. Наружу. Величина смещения - 6.2 мм. |  | (c)
31150.280000 | 0.055000 | 0.031000 | -11.175000 | -11.199000 | 981.000000 | 993.000000 | 994.000000 | 79.171600 | 31.000000 | 2814 |  | ARTD | AXGR | 03:58 | 04:00 | 04:00 | 108 | 26 | 9.229625 | EXT | -. Эквивалент потери металла 9%. |  | (c)
31171.800000 | 0.000000 | -0.031000 | -3.610000 | -3.641000 | 298.000000 | 789.000000 | 647.000000 | 298.000000 |  | 2816 | Смещение кромок | GWAN |  | 04:22 | 05:41 | 05:18 | 0 | 697 | 4.189000 | EXT | Смещение кромок. Наружу. Величина смещения - 4.2 мм. |  | (c)
31179.557000 | 4.147000 | 3.787000 | -6.773000 | -7.133000 | 2224.000000 | -1820.000000 | -1962.000000 | 0.000000 | 3787.000000 | 2817 |  | GOUG | GENE | 04:05 | 05:13 | 04:50 | 1448 | 550 | 10.000000 | EXT | -. Зона задиров. |  | (c)
31187.813000 | 1.483000 | 0.875000 | -9.782000 | -10.390000 | -1696.000000 | -1640.000000 | -1491.000000 | 59.650737 | 875.000000 | 2818 |  | GOUG | GENE | 10:11 | 10:20 | 10:44 | 1042 | 410 | 11.000000 | EXT | - |  | (c)
31190.724000 | 4.394000 | 4.186000 | -6.871000 | -7.079000 | 1950.000000 | 2071.000000 | 2200.000000 | 0.000000 | 4186.000000 | 2818 |  | DENT |  | 07:59 | 08:19 | 08:40 | 410 | 500 | 0.422535 |  | -. Аномалия находится вблизи продольного шва. |  | (c)
31197.595000 | 0.000000 | -0.021000 | -11.105000 | -11.126000 | 325.000000 | 543.000000 | 610.000000 | 26.246595 |  | 2819 | Смещение кромок | GWAN |  | 01:32 | 02:08 | 02:18 | 0 | 569 | 4.220000 | EXT | Смещение кромок. Вовнутрь. Величина смещения - 4.2 мм. |  | (c)
31197.595000 | 0.000000 | -0.011000 | -11.105000 | -11.116000 | 1188.000000 | 1623.000000 | 1667.000000 | 0.000000 |  | 2819 | Смещение кромок | GWAN |  | 03:52 | 05:02 | 05:09 | 0 | 958 | 4.957000 | EXT | Смещение кромок. Вовнутрь. Величина смещения - 5 мм. |  | (c)
31202.412000 | 4.817000 | 4.790000 | -6.288000 | -6.315000 | 1741.000000 | 1818.000000 | 1869.000000 | 8.547693 | 4790.000000 | 2819 |  | GOUG | СIGR | 05:21 | 05:33 | 05:42 | 38 | 256 | 15.000000 | EXT | -. Задир. |  | (c)
31205.491000 | 7.896000 | 7.838000 | -3.209000 | -3.267000 | -1226.000000 | -1179.000000 | -1189.000000 | 84.053584 | 3159.000000 | 2819 |  | DENT |  | 09:22 | 09:30 | 09:28 | 108 | 75 | 0.774648 |  | - |  | (c)
31266.849000 | 1.224000 | 0.595000 | -9.851000 | -10.480000 | 783.000000 | 1073.000000 | 935.000000 | 75.457157 | 595.000000 | 2829а |  | GOUG | GENE | 01:17 | 02:03 | 01:41 | 808 | 305 | 6.000000 | EXT | -. Зона задиров. |  | (c)
31268.665000 | 3.040000 | 3.024000 | -8.035000 | -8.051000 | 418.000000 | 499.000000 | 495.000000 | 39.916921 | 3024.000000 | 2829а |  | CORR | GENE | 00:18 | 00:31 | 00:30 | 48 | 153 | 10.000000 | EXT | - |  | (c)
31269.427000 | 3.802000 | 3.730000 | -7.273000 | -7.345000 | -2046.000000 | -2013.000000 | -2023.000000 | 14.897969 | 3730.000000 | 2829а |  | CORR | GENE | 05:40 | 05:45 | 05:44 | 216 | 45 | 10.000000 | EXT | - |  | (c)
31270.586000 | 4.961000 | 4.863000 | -6.114000 | -6.212000 | -2044.000000 | -2021.000000 | -2028.000000 | 15.059366 | 4863.000000 | 2829а |  | CORR | AXGR | 05:40 | 05:44 | 05:43 | 217 | 32 | 13.000000 | EXT | - |  | (c)
31275.917000 | 10.292000 | 10.280000 | -0.783000 | -0.795000 | 403.000000 | 457.000000 | 465.000000 | 37.536321 | 757.000000 | 2829а |  | CORR | СIGR | 00:15 | 00:24 | 00:25 | 38 | 124 | 10.000000 | EXT | - |  | (c)
31288.756000 | 0.591000 | 0.483000 | -10.564000 | -10.672000 | 1978.000000 | 2013.000000 | 2009.000000 | 1978.000000 | 483.000000 | 2831 |  | CORR | GENE | 04:41 | 04:46 | 04:46 | 208 | 61 | 12.000000 | EXT | - |  | (c)
31293.319000 | 5.154000 | 5.148000 | -6.001000 | -6.007000 | -1559.000000 | -1484.000000 | -1518.000000 | 1477.000000 | 5148.000000 | 2831 |  | CORR | СIGR | 07:10 | 07:22 | 07:16 | 20 | 82 | 11.000000 | EXT | - |  | (c)
31297.842000 | 9.677000 | 9.603000 | -1.478000 | -1.552000 | -1586.000000 | -1548.000000 | -1558.000000 | 1530.000000 | 1178.000000 | 2831 |  | CORR | GENE | 07:05 | 07:12 | 07:10 | 374 | 55 | 11.000000 | EXT | - |  | (c)
31299.320000 | 0.000000 | -0.026000 | -11.140000 | -11.166000 | 668.000000 | 961.000000 | 876.000000 | 53.924649 |  | 2832 | Смещение кромок | GWAN |  | 04:33 | 05:20 | 05:06 | 0 | 415 | 2.437000 | EXT | Смещение кромок. Наружу. Величина смещения - 2.4 мм. |  | (c)
31299.320000 | 0.000000 | -0.026000 | -11.140000 | -11.166000 | 1226.000000 | 1406.000000 | 1583.000000 | 0.000000 |  | 2832 | Смещение кромок | GWAN |  | 06:03 | 06:32 | 07:00 | 0 | 714 | 3.861000 | EXT | Смещение кромок. Наружу. Величина смещения - 3.9 мм. |  | (c)
31301.921000 | 2.601000 | 2.584000 | -8.539000 | -8.556000 | 166.000000 | 324.000000 | 401.000000 | 13.414358 | 2584.000000 | 2832 |  | CORR | GENE | 03:12 | 03:37 | 03:50 | 52 | 469 | 11.000000 | EXT | - |  | (c)
31302.335000 | 3.015000 | 2.990000 | -8.125000 | -8.150000 | 202.000000 | 391.000000 | 388.000000 | 16.319496 | 2990.000000 | 2832 |  | CORR | GENE | 03:18 | 03:48 | 03:48 | 70 | 372 | 13.000000 | EXT | - |  | (c)
31302.701000 | 3.381000 | 3.367000 | -7.759000 | -7.773000 | 157.000000 | 329.000000 | 355.000000 | 12.688073 | 3367.000000 | 2832 |  | CORR | GENE | 03:10 | 03:38 | 03:42 | 47 | 395 | 11.000000 | EXT | - |  | (c)
31306.052000 | 6.732000 | 6.678000 | -4.408000 | -4.462000 | 751.000000 | 1044.000000 | 964.000000 | 60.622852 | 4346.000000 | 2832 |  | CORR | GENE | 04:46 | 05:33 | 05:20 | 116 | 425 | 15.000000 | EXT | - |  | (c)
31306.793000 | 7.473000 | 7.455000 | -3.667000 | -3.685000 | 977.000000 | 1044.000000 | 1048.000000 | 78.860664 | 3635.000000 | 2832 |  | CORR | GENE | 05:23 | 05:33 | 05:34 | 50 | 141 | 10.000000 | EXT | - |  | (c)
31308.592000 | 9.272000 | 9.236000 | -1.868000 | -1.904000 | 1149.000000 | 1347.000000 | 1406.000000 | 25.040857 | 1736.000000 | 2832 |  | CORR | GENE | 05:50 | 06:22 | 06:32 | 168 | 514 | 15.000000 | EXT | - |  | (c)
31313.880000 | 3.420000 | 3.406000 | -7.441000 | -7.455000 | 1927.000000 | 1961.000000 | 1968.000000 | 14.623155 | 3406.000000 | 2833а |  | CORR | СIGR | 05:39 | 05:45 | 05:46 | 29 | 81 | 13.000000 | EXT | - |  | (c)
31365.885000 | 0.000000 | -0.026000 | -11.680000 | -11.706000 | -995.000000 | -812.000000 | -763.000000 | 531.000000 |  | 2838 | Смещение кромок | GWAN |  | 06:08 | 06:37 | 06:45 | 0 | 465 | 4.041000 | EXT | Смещение кромок. Наружу. Аномалия находится на отводе. Величина смещения - 4 мм. |  | (c)
31366.785000 | 0.900000 | 0.883000 | -10.780000 | -10.797000 | -1480.000000 | -1371.000000 | -1204.000000 | 929.000000 | 883.000000 | 2838 |  | CORR | GENE | 04:50 | 05:07 | 05:34 | 46 | 551 | 11.000000 | EXT | -. Аномалия находится на отводе. |  | (c)
31367.732000 | 1.847000 | 1.809000 | -9.833000 | -9.871000 | -1947.000000 | -1876.000000 | -1794.000000 | 1641.000000 | 1809.000000 | 2838 |  | GOUG | GENE | 03:34 | 03:46 | 03:59 | 285 | 306 | 6.000000 | EXT | -. Аномалия находится на отводе. Зона задиров. |  | (c)
31377.565000 | 0.000000 | -0.015000 | -11.385000 | -11.400000 | 907.000000 | 1575.000000 | 1365.000000 | 0.000000 |  | 2839 | Нарушение формы кольцевого шва | GWAN |  | 04:32 | 06:19 | 05:45 | 0 | 916 |  | EXT | Нарушение формы кольцевого шва. Аномалия находится на отводе. |  | (c)
31388.950000 | 0.000000 | -0.031000 | -11.260000 | -11.291000 | 1164.000000 | 1613.000000 | -1298.000000 | 0.000000 |  | 2840 | Нарушение формы кольцевого шва | GWAN |  | 00:17 | 01:30 | 05:40 | 0 | 3998 |  | EXT | Нарушение формы кольцевого шва. Аномалия находится на отводе. |  | (c)
31508.262000 | 4.887000 | 4.876000 | -6.323000 | -6.334000 | 2088.000000 | 2127.000000 | 2130.000000 | 1.309871 | 4876.000000 | 2850 |  | CORR | СIGR | 06:04 | 06:10 | 06:11 | 23 | 84 | 14.000000 | EXT | - |  | (c)
31509.551000 | 6.176000 | 5.677000 | -5.034000 | -5.533000 | 2185.000000 | 2212.000000 | -2225.000000 | 0.464017 | 4922.000000 | 2850 |  | LWAN |  | 06:20 | 06:24 | 06:28 | 611 | 102 | 10.000000 | INT | -. Эквивалент потери металла 10%. |  | (c)
31526.035000 | 11.450000 | 11.392000 | -0.040000 | -0.098000 | -767.000000 | -749.000000 | -747.000000 | 57.037944 | 17.000000 | 2851 |  | ARTD | AXGR | 07:43 | 07:46 | 07:47 | 81 | 40 | 6.601251 | EXT | -. Эквивалент потери металла 7%. |  | (c)
31559.850000 | 0.000000 | -0.016000 | -11.185000 | -11.201000 | 1107.000000 | 1351.000000 | 1275.000000 | 49.894081 |  | 2855 | Смещение кромок | GWAN |  | 03:42 | 04:21 | 04:09 | 0 | 337 | 3.516000 | EXT | Смещение кромок. Вовнутрь. Величина смещения - 3.5 мм. |  | (c)
31565.446000 | 5.596000 | 5.577000 | -5.589000 | -5.608000 | 1184.000000 | 1233.000000 | 1246.000000 | 69.323121 | 5576.000000 | 2855 |  | CORR | СIGR | 03:54 | 04:02 | 04:04 | 32 | 125 | 12.000000 | EXT | - |  | (c)
31565.980000 | 6.130000 | 5.907000 | -5.055000 | -5.278000 | 1185.000000 | 1192.000000 | 1201.000000 | 80.499833 | 4980.000000 | 2855 |  | CORR | AXGR | 03:55 | 03:56 | 03:57 | 298 | 32 | 11.000000 | EXT | - |  | (c)
31566.811000 | 6.961000 | 6.894000 | -4.224000 | -4.291000 | -2035.000000 | -1996.000000 | -1965.000000 | 21.434221 | 4197.000000 | 2855 |  | GOUG | GENE | 07:15 | 07:21 | 07:26 | 94 | 140 | 5.000000 | EXT | -. Задир. |  | (c)
31603.342000 | 9.372000 | 7.806000 | -1.758000 | -3.324000 | -2223.000000 | -2199.000000 | -2190.000000 | 0.571154 | 969.000000 | 2858 |  | LWAN |  | 05:29 | 05:33 | 05:34 | 2355 | 67 | 9.748542 | INT | -. Эквивалент потери металла 10%. Аномалия находится на упругопластическом изгибе: R=372 D, максимальное растяжение на 6 час. |  | (c)
31626.416000 | 10.516000 | 10.387000 | -0.824000 | -0.953000 | -2181.000000 | -2164.000000 | -2162.000000 | 5.499101 | 695.000000 | 2861 |  | CORR | AXGR | 07:11 | 07:14 | 07:14 | 258 | 36 | 11.000000 | EXT | -. Аномалия находится на упругопластическом изгибе: R=526 D, максимальное растяжение на 6.6 час. |  | (c)
31637.745000 | 0.000000 | -0.016000 | -11.180000 | -11.196000 | -1829.000000 | -1675.000000 | -1672.000000 | 32.403698 |  | 2864 | Смещение кромок | GWAN |  | 04:11 | 04:36 | 04:36 | 0 | 314 | 3.019000 | EXT | Смещение кромок. Наружу. Величина смещения - 3 мм. |  | (c)
31637.745000 | 0.000000 | -0.016000 | -11.180000 | -11.196000 | -1332.000000 | -1190.000000 | -1109.000000 | 53.377558 |  | 2864 | Смещение кромок | GWAN |  | 05:31 | 05:54 | 06:07 | 0 | 447 | 3.179000 | EXT | Смещение кромок. Вовнутрь. Величина смещения - 3.2 мм. |  | (c)
31653.020000 | 4.095000 | 4.022000 | -7.010000 | -7.083000 | 761.000000 | 795.000000 | 793.000000 | 63.967531 | 4022.000000 | 2865 |  | DENT |  | 01:55 | 02:01 | 02:00 | 146 | 62 | 0.774648 |  | - |  | (b)
31653.102000 | 4.177000 | 4.114000 | -6.928000 | -6.991000 | 604.000000 | 634.000000 | 633.000000 | 51.092553 | 4114.000000 | 2865 |  | DENT |  | 01:30 | 01:35 | 01:35 | 120 | 58 | 0.140845 |  | - |  | (c)
31653.554000 | 4.629000 | 4.508000 | -6.476000 | -6.597000 | 2014.000000 | 2057.000000 | 2056.000000 | 10.723341 | 4508.000000 | 2865 |  | DENT |  | 05:18 | 05:25 | 05:24 | 271 | 84 | 0.211268 |  | -. Аномалия находится вблизи продольного шва. |  | (c)
31660.030000 | 0.000000 | -0.010000 | -11.600000 | -11.610000 | 479.000000 | 961.000000 | 770.000000 | 479.000000 |  | 2866 | Нарушение формы кольцевого шва | GWAN |  | 02:40 | 03:58 | 03:27 | 0 | 581 |  | EXT | Нарушение формы кольцевого шва |  | (c)
31717.285000 | 0.000000 | -0.051000 | -10.920000 | -10.971000 | 116.000000 | 244.000000 | 488.000000 | 9.387095 |  | 2871 | Смещение кромок | GWAN |  | 02:35 | 02:55 | 03:35 | 0 | 744 | 4.191000 | EXT | Смещение кромок. Наружу. Величина смещения - 4.2 мм. |  | (c)
31717.285000 | 0.000000 | -0.016000 | -10.920000 | -10.936000 | 1743.000000 | 1862.000000 | 2013.000000 | 0.000000 |  | 2871 | Смещение кромок | GWAN |  | 06:57 | 07:16 | 07:41 | 0 | 540 | 3.587000 | EXT | Смещение кромок. Наружу. Величина смещения - 3.6 мм. |  | (c)
31717.285000 | 0.000000 | -0.026000 | -10.920000 | -10.946000 | -1984.000000 | -1635.000000 | -1734.000000 | 40.080010 |  | 2871 | Смещение кромок | GWAN |  | 08:56 | 09:52 | 09:36 | 0 | 500 | 3.131000 | EXT | Смещение кромок. Наружу. Величина смещения - 3.1 мм. |  | (c)
31717.557000 | 0.272000 | 0.048000 | -10.648000 | -10.872000 | 861.000000 | 899.000000 | 899.000000 | 69.466779 | 48.000000 | 2871 |  | ARTD | GENE | 04:35 | 04:41 | 04:41 | 457 | 77 | 7.405791 | EXT | -. Эквивалент потери металла 7%. |  | (c)
31729.284000 | 1.079000 | 0.914000 | -9.901000 | -10.066000 | -2220.000000 | -2205.000000 | -2201.000000 | 0.851986 | 914.000000 | 2872 |  | LWAN |  | 04:10 | 04:13 | 04:14 | 502 | 39 | 11.999395 | EXT | -. Эквивалент потери металла 12%. |  | (c)
31734.476000 | 6.271000 | 6.093000 | -4.709000 | -4.887000 | -2197.000000 | -2178.000000 | -2177.000000 | 2.733456 | 1857.000000 | 2872 |  | LWAN |  | 04:14 | 04:17 | 04:17 | 3030 | 40 | 12.355410 | INT | -. Эквивалент потери металла 12%. |  | (c)
31738.142000 | 9.937000 | 9.745000 | -1.043000 | -1.235000 | -2164.000000 | -2164.000000 | -2141.000000 | 5.378367 | 501.000000 | 2872 |  | CORR | GENE | 04:20 | 04:20 | 04:23 | 734 | 46 | 7.000000 | EXT | - |  | (c)
31739.233000 | 0.048000 | 0.048000 | -11.377000 | -11.377000 | 680.000000 | 760.000000 | 735.000000 | 680.000000 | 48.000000 | 2873 |  | CORR | GENE | 04:47 | 05:00 | 04:56 | 575 | 111 | 10.000000 | EXT | -. Аномалия находится на отводе. |  | (c)
31798.085000 | 1.095000 | 0.788000 | -10.425000 | -10.732000 | 1026.000000 | 1075.000000 | 1127.000000 | 72.913266 | 788.000000 | 2878 |  | CORR | GENE | 03:59 | 04:07 | 04:15 | 1023 | 200 | 10.000000 | EXT | -. Аномалия находится на упругопластическом изгибе: R=675 D, максимальное растяжение на 6.4 час. |  | (c)
31798.181000 | 1.191000 | 1.110000 | -10.329000 | -10.410000 | 1749.000000 | 1777.000000 | 1775.000000 | 32.448173 | 1110.000000 | 2878 |  | CORR | GENE | 05:56 | 06:00 | 06:00 | 218 | 53 | 10.000000 | EXT | -. Аномалия находится на упругопластическом изгибе: R=675 D, максимальное растяжение на 6.4 час. |  | (c)
31810.287000 | 1.777000 | 1.508000 | -9.653000 | -9.922000 | -1939.000000 | -1813.000000 | -1860.000000 | 23.514014 | 1508.000000 | 2879 |  | CORR | GENE | 03:48 | 04:08 | 04:01 | 1403 | 157 | 10.000000 | EXT | -. Аномалия находится на отводе. |  | (c)
31811.110000 | 2.600000 | 2.380000 | -8.830000 | -9.050000 | -54.000000 | -23.000000 | -35.000000 | 0.000000 | 2380.000000 | 2879 |  | CORR | AXGR | 08:52 | 08:57 | 08:55 | 600 | 38 | 10.000000 | EXT | -. Аномалия находится на отводе. |  | (c)
31811.927000 | 3.417000 | 3.318000 | -8.013000 | -8.112000 | -55.000000 | -13.000000 | -29.000000 | 0.000000 | 3318.000000 | 2879 |  | CORR | GENE | 08:52 | 08:59 | 08:56 | 1008 | 51 | 11.000000 | EXT | -. Аномалия находится на отводе. |  | (c)
31815.773000 | 7.263000 | 7.251000 | -4.167000 | -4.179000 | -365.000000 | -148.000000 | -178.000000 | 0.000000 | 4134.000000 | 2879 |  | CORR | GENE | 08:02 | 08:37 | 08:32 | 45 | 374 | 10.000000 | EXT | -. Аномалия находится на отводе. |  | (c)
31821.812000 | 1.872000 | 1.145000 | -9.368000 | -10.095000 | -2202.000000 | -2176.000000 | -2180.000000 | 2.279512 | 1145.000000 | 2880 |  | CORR | AXGR | 03:13 | 03:18 | 03:17 | 1835 | 44 | 11.000000 | EXT | - |  | (c)
31831.367000 | 0.187000 | 0.083000 | -11.423000 | -11.527000 | 1641.000000 | 1950.000000 | 2071.000000 | 1641.000000 | 83.000000 | 2881 |  | CORR | GENE | 06:00 | 06:49 | 07:09 | 130 | 860 | 11.000000 | EXT | - |  | (c)
31843.402000 | 0.612000 | 0.452000 | -5.373000 | -5.533000 | 2165.000000 | 2192.000000 | 2184.000000 | 0.628064 | 452.000000 | 2882 |  | CORR | AXGR | 08:37 | 08:41 | 08:40 | 349 | 38 | 9.000000 | EXT | - |  | (c)
31845.377000 | 2.587000 | 2.226000 | -3.398000 | -3.759000 | 1687.000000 | 1761.000000 | 1729.000000 | 33.653733 | 2226.000000 | 2882 |  | CORR | GENE | 07:20 | 07:31 | 07:26 | 439 | 84 | 10.000000 | EXT | - |  | (c)
31846.661000 | 3.871000 | 3.836000 | -2.114000 | -2.149000 | 1195.000000 | 1304.000000 | 1299.000000 | 58.396724 | 2098.000000 | 2882 |  | CORR | GENE | 06:00 | 06:18 | 06:17 | 51 | 208 | 10.000000 | EXT | - |  | (c)
31850.980000 | 2.205000 | 1.837000 | -2.755000 | -3.123000 | 2112.000000 | 2180.000000 | 2153.000000 | 0.000000 | 1837.000000 | 2883 |  | CORR | GENE | 08:35 | 08:46 | 08:42 | 1008 | 82 | 10.000000 | EXT | - |  | (c)
31887.669000 | 11.414000 | 11.324000 | -0.031000 | -0.121000 | 742.000000 | 1440.000000 | 1306.000000 | 0.000000 | 22.000000 | 2886 |  | CORR | GENE | 04:05 | 05:58 | 05:37 | 99 | 1129 | 10.000000 | EXT | - |  | (c)
31912.260000 | 2.660000 | 2.651000 | -5.374000 | -5.383000 | 824.000000 | 911.000000 | 908.000000 | 66.516103 | 2651.000000 | 2889а |  | CORR | СIGR | 04:51 | 05:05 | 05:04 | 29 | 168 | 10.000000 | EXT | - |  | (c)
31923.157000 | 0.000000 | -0.025000 | -9.398000 | -9.423000 | -1811.000000 | -1747.000000 | -1756.000000 | 1700.000000 |  | 2890аа | Нарушение формы кольцевого шва | GWAN |  | 05:47 | 05:57 | 05:56 | 0 | 111 |  | INT | Нарушение формы кольцевого шва |  | (c)
31935.325000 | 2.770000 | 2.612000 | -8.520000 | -8.678000 | 61.000000 | 72.000000 | 80.000000 | 4.955077 | 2612.000000 | 2891 |  | CORR | AXGR | 02:57 | 02:58 | 03:00 | 302 | 37 | 10.000000 | EXT | -. Аномалия находится на отводе. |  | (c)
31940.088000 | 7.533000 | 6.283000 | -3.757000 | -5.007000 | 21.000000 | 60.000000 | 51.000000 | 1.726653 | 3532.000000 | 2891 |  | CORR | GENE | 02:50 | 02:57 | 02:55 | 1475 | 60 | 10.000000 | EXT | -. Аномалия находится на отводе. |  | (c)
31949.865000 | 6.020000 | 5.980000 | -5.220000 | -5.260000 | -1982.000000 | -1916.000000 | -1793.000000 | 20.088769 | 5040.000000 | 2892 |  | CORR | GENE | 04:14 | 04:25 | 04:45 | 220 | 377 | 10.000000 | EXT | - |  | (c)
31954.608000 | 10.763000 | 9.905000 | -0.477000 | -1.335000 | -2030.000000 | -1901.000000 | -1946.000000 | 16.167075 | 430.000000 | 2892 |  | CORR | GENE | 04:06 | 04:27 | 04:20 | 905 | 168 | 12.000000 | EXT | - |  | (c)
31957.836000 | 2.751000 | 2.213000 | -8.289000 | -8.827000 | 1754.000000 | 1784.000000 | 1798.000000 | 31.431523 | 2213.000000 | 2893 |  | CORR | GENE | 04:30 | 04:35 | 04:37 | 905 | 87 | 12.000000 | EXT | - |  | (c)
31958.471000 | 3.386000 | 3.290000 | -7.654000 | -7.750000 | -1870.000000 | -1756.000000 | -1707.000000 | 29.109155 | 3290.000000 | 2893 |  | DENT |  | 06:45 | 07:03 | 07:11 | 207 | 325 | 0.281690 |  | - |  | (c)
31974.659000 | 8.534000 | 8.407000 | -2.876000 | -3.003000 | -1573.000000 | -1481.000000 | -1289.000000 | 53.068719 | 2760.000000 | 2894 |  | DENT |  | 05:53 | 06:08 | 06:39 | 243 | 569 | 0.352113 |  | - |  | (c)
31988.930000 | 0.000000 | -0.017000 | -10.800000 | -10.817000 | 297.000000 | 464.000000 | 925.000000 | 54.773683 |  | 2896 | Нарушение формы кольцевого шва | GWAN |  | 10:53 | 11:20 | 00:34 | 0 | 1255 |  | EXT | Нарушение формы кольцевого шва. Аномалия находится на отводе. |  | (c)
32044.310000 | 10.220000 | 10.218000 | -1.045000 | -1.047000 | -2208.000000 | -2042.000000 | -2120.000000 | 8.891102 | 1018.000000 | 2900 |  | CORR | СIGR | 08:33 | 09:00 | 08:47 | 29 | 175 | 12.000000 | EXT | - |  | (c)
32060.322000 | 3.462000 | 2.825000 | -7.878000 | -8.515000 | 691.000000 | 787.000000 | 767.000000 | 691.000000 | 2825.000000 | 2902 |  | CORR | GENE | 04:49 | 05:05 | 05:01 | 1030 | 152 | 11.000000 | EXT | -. Аномалия находится на отводе. |  | (c)
32096.609000 | 5.824000 | 5.016000 | -5.901000 | -6.709000 | 1963.000000 | 1986.000000 | 2021.000000 | 1963.000000 | 5016.000000 | 2905 |  | CORR | GENE | 07:41 | 07:44 | 07:50 | 1005 | 117 | 10.000000 | EXT | -. Аномалия находится на отводе. |  | (c)
32135.652000 | 10.732000 | 10.372000 | -0.638000 | -0.998000 | 1649.000000 | 1768.000000 | 1746.000000 | 23.561646 | 131.000000 | 2908 |  | CORR | GENE | 07:01 | 07:20 | 07:16 | 867 | 193 | 10.000000 | EXT | - |  | (c)
32144.595000 | 8.305000 | 8.196000 | -3.185000 | -3.294000 | 2209.000000 | 2228.000000 | 2227.000000 | 0.000000 | 3067.000000 | 2909 |  | LWAN |  | 08:18 | 08:21 | 08:21 | 227 | 36 | 7.529689 | EXT | -. Эквивалент потери металла 8%. |  | (c)
32156.243000 | 8.463000 | 8.414000 | -2.892000 | -2.941000 | 1494.000000 | 1506.000000 | 1513.000000 | 54.683719 | 2849.000000 | 2910 |  | CORR | AXGR | 06:55 | 06:57 | 06:58 | 92 | 39 | 10.000000 | EXT | -. Аномалия находится на отводе. |  | (c)
32157.759000 | 9.979000 | 9.729000 | -1.376000 | -1.626000 | 1538.000000 | 1539.000000 | 1581.000000 | 45.569505 | 1305.000000 | 2910 |  | CORR | GENE | 07:02 | 07:02 | 07:09 | 321 | 85 | 11.000000 | EXT | -. Аномалия находится на отводе. |  | (c)
32157.773000 | 9.993000 | 9.946000 | -1.362000 | -1.409000 | 1481.000000 | 1534.000000 | 1539.000000 | 46.416837 | 1359.000000 | 2910 |  | CORR | GENE | 06:53 | 07:01 | 07:02 | 50 | 116 | 10.000000 | EXT | -. Аномалия находится на отводе. |  | (c)
32173.682000 | 3.257000 | 3.212000 | -8.253000 | -8.298000 | 1967.000000 | 2103.000000 | 2079.000000 | 0.000000 | 3212.000000 | 2912 |  | CORR | GENE | 07:01 | 07:23 | 07:19 | 59 | 223 | 10.000000 | EXT | - |  | (c)
32174.908000 | 4.483000 | 4.408000 | -7.027000 | -7.102000 | -2199.000000 | -2105.000000 | -2139.000000 | 7.378422 | 4408.000000 | 2912 |  | CORR | GENE | 07:48 | 08:04 | 07:58 | 589 | 120 | 10.000000 | EXT | - |  | (c)
32184.076000 | 2.141000 | 2.027000 | -9.419000 | -9.533000 | -22.000000 | -22.000000 | 4.000000 | 0.337120 | 2027.000000 | 2913 |  | CORR | GENE | 09:21 | 09:21 | 09:25 | 919 | 53 | 9.000000 | EXT | - |  | (c)
32199.530000 | 6.035000 | 5.757000 | -5.350000 | -5.628000 | -2184.000000 | -2163.000000 | -2162.000000 | 3.763207 | 5279.000000 | 2914 |  | CORR | AXGR | 03:17 | 03:21 | 03:21 | 349 | 44 | 11.000000 | EXT | -. Аномалия находится на отводе. |  | (c)
32199.693000 | 6.198000 | 6.176000 | -5.187000 | -5.209000 | -2142.000000 | -2005.000000 | -2047.000000 | 7.139062 | 5164.000000 | 2914 |  | CORR | GENE | 03:24 | 03:46 | 03:39 | 45 | 190 | 15.000000 | EXT | -. Аномалия находится на отводе. |  | (c)
32200.054000 | 6.559000 | 6.539000 | -4.826000 | -4.846000 | 2223.000000 | -2148.000000 | -2158.000000 | 0.000000 | 4812.000000 | 2914 |  | CORR | СIGR | 03:09 | 03:23 | 03:22 | 34 | 160 | 10.000000 | EXT | -. Аномалия находится на отводе. |  | (c)
32201.848000 | 8.353000 | 8.290000 | -3.032000 | -3.095000 | -1906.000000 | -1884.000000 | -1874.000000 | 26.190099 | 2941.000000 | 2914 |  | CORR | GENE | 04:02 | 04:06 | 04:07 | 154 | 64 | 10.000000 | EXT | -. Аномалия находится на отводе. |  | (c)
32205.035000 | 0.155000 | 0.098000 | -11.540000 | -11.597000 | -1938.000000 | -1907.000000 | -1801.000000 | 1665.000000 | 98.000000 | 2915 |  | CORR | GENE | 03:49 | 03:54 | 04:11 | 759 | 272 | 10.000000 | EXT | -. Аномалия находится на отводе. |  | (c)
32224.673000 | 8.098000 | 8.065000 | -2.987000 | -3.020000 | -450.000000 | -342.000000 | -356.000000 | 21.098151 | 2961.000000 | 2916 |  | CORR | GENE | 01:07 | 01:24 | 01:22 | 59 | 189 | 15.000000 | EXT | -. Аномалия находится на отводе. |  | (c)
32227.660000 | 0.000000 | -0.007000 | -11.025000 | -11.032000 | 1207.000000 | 1321.000000 | 1385.000000 | 39.612306 |  | 2917 | Нарушение формы кольцевого шва | GWAN |  | 05:10 | 05:28 | 05:39 | 0 | 355 |  | EXT | Нарушение формы кольцевого шва. Аномалия находится на отводе. |  | (c)
32227.660000 | 0.000000 | -0.021000 | -11.025000 | -11.046000 | -1812.000000 | -336.000000 | -408.000000 | 0.000000 |  | 2917 | Нарушение формы кольцевого шва | GWAN |  | 09:03 | 01:01 | 00:49 | 0 | 2807 |  | EXT | Нарушение формы кольцевого шва. Аномалия находится на отводе. |  | (c)
32244.777000 | 6.092000 | 6.053000 | -5.353000 | -5.392000 | 1623.000000 | 1636.000000 | 1636.000000 | 46.915833 | 5303.000000 | 2918 |  | GOUG | AXGR | 03:24 | 03:26 | 03:26 | 89 | 26 | 11.000000 | EXT | -. Задир. |  | (c)
32305.725000 | 0.000000 | -0.018000 | -11.155000 | -11.173000 | 1558.000000 | 1681.000000 | 1718.000000 | 15.544794 |  | 2924 | Внутришовный дефект | GWAN |  | 05:55 | 06:15 | 06:21 | 0 | 320 | 19.000000 | INT | Внутришовный дефект |  | (c)
32305.725000 | 0.000000 | -0.023000 | -11.155000 | -11.178000 | 2141.000000 | -2187.000000 | -2094.000000 | 11.004820 |  | 2924 | Нарушение формы кольцевого шва | GWAN |  | 07:29 | 07:51 | 08:06 | 0 | 452 |  | EXT | Нарушение формы кольцевого шва |  | (c)
32328.275000 | 11.395000 | 11.311000 | -0.060000 | -0.144000 | 1867.000000 | 1880.000000 | 1880.000000 | 26.294308 | 19.000000 | 2925 |  | CORR | AXGR | 07:57 | 08:00 | 07:59 | 125 | 25 | 10.000000 | EXT | -. Аномалия находится на отводе. |  | (c)
32328.397000 | 0.062000 | 0.052000 | -10.988000 | -10.998000 | -626.000000 | -609.000000 | -610.000000 | 46.524320 | 52.000000 | 2926 |  | CORR | AXGR | 07:58 | 08:01 | 08:01 | 337 | 33 | 10.000000 | EXT | - |  | (c)
32332.888000 | 4.553000 | 4.097000 | -6.497000 | -6.953000 | -971.000000 | -859.000000 | -904.000000 | 62.143111 | 4097.000000 | 2926 |  | CORR | GENE | 07:03 | 07:21 | 07:14 | 838 | 134 | 10.000000 | EXT | - |  | (c)
32455.093000 | 1.753000 | 1.308000 | -9.807000 | -10.252000 | 2197.000000 | 2224.000000 | 2213.000000 | 0.081820 | 1308.000000 | 2937 |  | LWAN |  | 05:17 | 05:22 | 05:20 | 574 | 33 | 7.798995 | INT | -. Эквивалент потери металла 8%. |  | (c)
32458.789000 | 5.449000 | 5.404000 | -6.111000 | -6.156000 | -1583.000000 | -1437.000000 | -1460.000000 | 52.272755 | 5404.000000 | 2937 |  | CORR | GENE | 07:07 | 07:31 | 07:27 | 60 | 246 | 9.000000 | EXT | - |  | (c)
32502.426000 | 3.781000 | 3.730000 | -7.739000 | -7.790000 | -2186.000000 | -2170.000000 | -2159.000000 | 3.578893 | 3730.000000 | 2941 |  | CORR | GENE | 04:33 | 04:36 | 04:37 | 212 | 53 | 11.000000 | EXT | - |  | (c)
32541.961000 | 9.376000 | 9.251000 | -1.979000 | -2.104000 | 1803.000000 | 1830.000000 | 1829.000000 | 28.137103 | 1819.000000 | 2944 |  | CORR | GENE | 06:44 | 06:48 | 06:48 | 285 | 53 | 11.000000 | EXT | - |  | (c)
32551.156000 | 7.216000 | 6.991000 | -4.219000 | -4.444000 | 2197.000000 | 2213.000000 | 2212.000000 | 0.000000 | 3567.000000 | 2945 |  | CORR | AXGR | 08:53 | 08:56 | 08:55 | 877 | 31 | 10.000000 | EXT | - |  | (c)
32555.462000 | 0.087000 | 0.010000 | -11.293000 | -11.370000 | 1668.000000 | 1715.000000 | 1708.000000 | 38.978472 | 10.000000 | 2946 |  | ARTD | GENE | 01:35 | 01:42 | 01:41 | 338 | 80 | 10.000000 | EXT | -. Эквивалент потери металла 10%. |  | (c)
32556.257000 | 0.882000 | 0.415000 | -10.498000 | -10.965000 | 1303.000000 | 1718.000000 | 1559.000000 | 33.443234 | 415.000000 | 2946 |  | GOUG | GENE | 00:36 | 01:43 | 01:17 | 683 | 513 | 9.000000 | EXT | -. Зона задиров. |  | (c)
32556.766000 | 1.391000 | 1.373000 | -9.989000 | -10.007000 | 1353.000000 | 1441.000000 | 1432.000000 | 58.093815 | 1373.000000 | 2946 |  | CORR | СIGR | 00:44 | 00:58 | 00:56 | 38 | 158 | 14.000000 | EXT | - |  | (c)
32557.010000 | 1.635000 | 1.395000 | -9.745000 | -9.985000 | -738.000000 | -703.000000 | -694.000000 | 48.937045 | 1395.000000 | 2946 |  | CORR | GENE | 07:06 | 07:12 | 07:13 | 723 | 88 | 8.000000 | EXT | - |  | (c)
32579.504000 | 1.164000 | 0.910000 | -10.111000 | -10.365000 | -2209.000000 | -2171.000000 | -2171.000000 | 1.750815 | 910.000000 | 2948 | Металлургический дефект | MIAN | GENE | 03:55 | 04:01 | 04:01 | 417 | 77 | 10.000000 | INT | Металлургический дефект. Эквивалент потери металла 10%. Аномалия находится в зоне сварного шва. |  | (c)
32587.091000 | 8.751000 | 8.670000 | -2.524000 | -2.605000 | 1096.000000 | 1159.000000 | 1160.000000 | 81.224636 | 2446.000000 | 2948 |  | DENT |  | 00:48 | 00:58 | 00:59 | 159 | 128 | 0.774648 |  | - |  | (c)
32660.276000 | 2.811000 | 2.553000 | -8.419000 | -8.677000 | -2038.000000 | -2018.000000 | -2015.000000 | 17.369673 | 2553.000000 | 2955 |  | CORR | GENE | 08:24 | 08:27 | 08:28 | 501 | 46 | 10.000000 | EXT | - |  | (c)
32667.733000 | 10.268000 | 10.260000 | -0.962000 | -0.970000 | 2049.000000 | 2082.000000 | 2091.000000 | 4.449228 | 950.000000 | 2955 |  | GOUG | СIGR | 07:24 | 07:29 | 07:31 | 20 | 84 | 19.000000 | EXT | -. Задир. |  | (b)
32668.018000 | 10.553000 | 10.502000 | -0.677000 | -0.728000 | 1979.000000 | 2020.000000 | 2006.000000 | 13.773420 | 667.000000 | 2955 |  | GOUG | GENE | 07:12 | 07:19 | 07:17 | 61 | 54 | 6.000000 | EXT | -. Задир. |  | (c)
32668.161000 | 10.696000 | 10.690000 | -0.534000 | -0.540000 | 2019.000000 | 2071.000000 | 2076.000000 | 3.456782 | 517.000000 | 2955 |  | CORR | СIGR | 07:19 | 07:27 | 07:28 | 23 | 112 | 11.000000 | EXT | - |  | (c)
32670.283000 | 1.588000 | 1.428000 | -9.632000 | -9.792000 | -707.000000 | -626.000000 | -624.000000 | 36.864782 | 1428.000000 | 2956 |  | GOUG | GENE | 08:42 | 08:55 | 08:55 | 545 | 167 | 8.000000 | EXT | -. Зона задиров. |  | (c)
32719.421000 | 5.991000 | 5.794000 | -5.119000 | -5.316000 | -1221.000000 | -1203.000000 | -1188.000000 | 81.462015 | 5045.000000 | 2960 |  | CORR | GENE | 06:34 | 06:37 | 06:40 | 271 | 66 | 11.000000 | EXT | - |  | (c)
32797.007000 | 0.000000 | -0.029000 | -7.378000 | -7.407000 | 720.000000 | 1610.000000 | 1679.000000 | 720.000000 |  | 2967б | Нарушение формы кольцевого шва | GWAN |  | 05:27 | 07:51 | 08:02 | 0 | 1918 |  | INT | Нарушение формы кольцевого шва. Аномалия находится на отводе. |  | (c)
32799.975000 | 2.968000 | 2.596000 | -4.410000 | -4.782000 | -1109.000000 | -1055.000000 | -1069.000000 | 1029.000000 | 2596.000000 | 2967б |  | CORR | GENE | 00:32 | 00:41 | 00:39 | 529 | 80 | 13.000000 | EXT | -. Аномалия находится на отводе. |  | (c)
32799.987000 | 2.980000 | 1.789000 | -4.398000 | -5.589000 | -1023.000000 | -1023.000000 | -887.000000 | 750.000000 | 1789.000000 | 2967б |  | GOUG | GENE | 00:46 | 00:46 | 01:08 | 1460 | 273 | 9.000000 | EXT | -. Аномалия находится на отводе. Зона задиров. |  | (c)
32800.584000 | 3.577000 | 3.551000 | -3.801000 | -3.827000 | 1050.000000 | 1282.000000 | 1238.000000 | 1050.000000 | 3551.000000 | 2967б |  | CORR | GENE | 06:21 | 06:58 | 06:51 | 76 | 376 | 13.000000 | EXT | -. Аномалия находится на отводе. |  | (c)
32800.887000 | 3.880000 | 3.846000 | -3.498000 | -3.532000 | 1606.000000 | 1744.000000 | 1745.000000 | 1606.000000 | 3467.000000 | 2967б |  | CORR | GENE | 07:51 | 08:13 | 08:13 | 65 | 277 | 11.000000 | EXT | -. Аномалия находится на отводе. |  | (c)
32800.888000 | 3.881000 | 3.855000 | -3.497000 | -3.523000 | -2059.000000 | -1978.000000 | -1990.000000 | 1921.000000 | 3470.000000 | 2967б |  | CORR | СIGR | 09:59 | 10:12 | 10:10 | 53 | 138 | 13.000000 | EXT | -. Аномалия находится на отводе. |  | (c)
32801.389000 | 4.382000 | 4.364000 | -2.996000 | -3.014000 | -928.000000 | -800.000000 | -808.000000 | 688.000000 | 2952.000000 | 2967б |  | CORR | GENE | 01:01 | 01:22 | 01:21 | 62 | 240 | 11.000000 | EXT | -. Аномалия находится на отводе. |  | (c)
32802.865000 | 5.858000 | 5.422000 | -1.520000 | -1.956000 | 1161.000000 | 1205.000000 | 1200.000000 | 1161.000000 | 1380.000000 | 2967б |  | CORR | GENE | 06:39 | 06:46 | 06:45 | 576 | 78 | 11.000000 | EXT | -. Аномалия находится на отводе. |  | (c)
32803.662000 | 6.655000 | 6.364000 | -0.723000 | -1.014000 | 1784.000000 | 1825.000000 | 1826.000000 | 1784.000000 | 601.000000 | 2967б |  | CORR | GENE | 08:19 | 08:26 | 08:26 | 413 | 84 | 15.000000 | EXT | -. Аномалия находится на отводе. |  | (c)
32803.811000 | 6.804000 | 6.209000 | -0.574000 | -1.169000 | -960.000000 | -842.000000 | -844.000000 | 727.000000 | 166.000000 | 2967б |  | GOUG | GENE | 00:56 | 01:15 | 01:15 | 1003 | 233 | 6.000000 | EXT | -. Аномалия находится на отводе. Зона задиров. |  | (c)
32803.866000 | 6.859000 | 6.630000 | -0.519000 | -0.748000 | 946.000000 | 1010.000000 | 988.000000 | 946.000000 | 436.000000 | 2967б |  | CORR | GENE | 06:04 | 06:14 | 06:11 | 312 | 84 | 12.000000 | EXT | -. Аномалия находится на отводе. |  | (c)
32804.385000 | 0.000000 | -0.027000 | -11.380000 | -11.407000 | 1210.000000 | 1677.000000 | 1596.000000 | 19.997679 |  | 2968 | Нарушение формы кольцевого шва | GWAN |  | 02:01 | 03:17 | 03:04 | 0 | 773 |  | INT | Нарушение формы кольцевого шва. Аномалия находится на отводе. |  | (c)
32804.385000 | 0.000000 | -0.004000 | -11.380000 | -11.384000 | 2043.000000 | -2184.000000 | -2121.000000 | 0.000000 |  | 2968 | Нарушение формы кольцевого шва | GWAN |  | 04:16 | 04:54 | 05:04 | 0 | 594 |  | EXT | Нарушение формы кольцевого шва. Аномалия находится на отводе. |  | (c)
32807.067000 | 2.682000 | 1.178000 | -8.698000 | -10.202000 | -1920.000000 | -1300.000000 | -1215.000000 | 0.000000 | 1178.000000 | 2968 |  | GOUG | GENE | 05:36 | 07:16 | 07:30 | 2933 | 1410 | 9.000000 | EXT | -. Зона задиров. |  | (c)
32809.364000 | 4.979000 | 2.249000 | -6.401000 | -9.131000 | 1635.000000 | 1995.000000 | 1887.000000 | 7.441706 | 2249.000000 | 2968 |  | GOUG | GENE | 03:10 | 04:08 | 03:51 | 5569 | 503 | 7.000000 | EXT | -. Зона задиров. |  | (c)
32814.906000 | 10.521000 | 10.050000 | -0.859000 | -1.330000 | 1907.000000 | 2097.000000 | 2003.000000 | 10.611691 | 741.000000 | 2968 |  | GOUG | GENE | 03:54 | 04:25 | 04:09 | 589 | 192 | 7.000000 | EXT | -. Зона задиров. |  | (c)
32814.917000 | 10.532000 | 9.596000 | -0.848000 | -1.784000 | -1400.000000 | -1224.000000 | -1272.000000 | 67.012945 | 203.000000 | 2968 |  | CORR | GENE | 07:00 | 07:29 | 07:21 | 1581 | 256 | 15.000000 | EXT | - |  | (c)
32816.181000 | 0.416000 | 0.274000 | -10.764000 | -10.906000 | -2144.000000 | -1988.000000 | -2042.000000 | 15.195261 | 274.000000 | 2969 |  | CORR | GENE | 06:43 | 07:08 | 07:00 | 723 | 203 | 15.000000 | EXT | - |  | (c)
32817.374000 | 1.609000 | 1.113000 | -9.571000 | -10.067000 | -1983.000000 | -1865.000000 | -1904.000000 | 26.368794 | 1113.000000 | 2969 |  | CORR | GENE | 07:09 | 07:28 | 07:22 | 1710 | 159 | 15.000000 | EXT | - |  | (c)
32819.295000 | 3.530000 | 3.500000 | -7.650000 | -7.680000 | -2029.000000 | -1818.000000 | -1879.000000 | 28.349081 | 3500.000000 | 2969 |  | CORR | GENE | 07:02 | 07:36 | 07:26 | 46 | 299 | 12.000000 | EXT | - |  | (c)
32823.310000 | 7.545000 | 7.469000 | -3.635000 | -3.711000 | 1796.000000 | -1877.000000 | -2006.000000 | 18.100399 | 3565.000000 | 2969 |  | CORR | GENE | 05:19 | 07:26 | 07:06 | 146 | 1317 | 9.000000 | EXT | - |  | (c)
32828.137000 | 1.192000 | 1.129000 | -9.868000 | -9.931000 | -1647.000000 | -1522.000000 | -1387.000000 | 68.045696 | 1129.000000 | 2970 |  | CORR | GENE | 07:52 | 08:12 | 08:34 | 82 | 519 | 10.000000 | EXT | - |  | (c)
32828.214000 | 1.269000 | 1.234000 | -9.791000 | -9.826000 | -1545.000000 | -1533.000000 | -1526.000000 | 56.871744 | 1234.000000 | 2970 |  | CORR | AXGR | 08:08 | 08:10 | 08:11 | 237 | 39 | 11.000000 | EXT | - |  | (c)
32828.468000 | 1.523000 | 1.502000 | -9.537000 | -9.558000 | -1613.000000 | -1489.000000 | -1404.000000 | 66.697655 | 1502.000000 | 2970 |  | CORR | GENE | 07:57 | 08:17 | 08:31 | 94 | 418 | 10.000000 | EXT | - |  | (c)
32880.101000 | 7.606000 | 7.280000 | -3.969000 | -4.295000 | 584.000000 | 952.000000 | 1085.000000 | 584.000000 | 3702.000000 | 2974 |  | WRIN |  | 04:52 | 05:51 | 06:13 | 593 | 1001 | 2.000000 |  | -. Аномалия находится на отводе. |  | (c)
32896.709000 | 1.514000 | 1.484000 | -9.671000 | -9.701000 | -2121.000000 | -2108.000000 | -2103.000000 | 8.805039 | 1484.000000 | 2976 |  | CORR | AXGR | 04:28 | 04:31 | 04:31 | 97 | 36 | 11.000000 | EXT | - |  | (c)
32899.720000 | 4.525000 | 4.474000 | -6.660000 | -6.711000 | -2065.000000 | -1702.000000 | -1801.000000 | 13.344407 | 4474.000000 | 2976 |  | CORR | GENE | 04:37 | 05:36 | 05:20 | 111 | 529 | 13.000000 | EXT | - |  | (c)
32901.703000 | 6.508000 | 6.455000 | -4.677000 | -4.730000 | 2182.000000 | -2059.000000 | -2093.000000 | 0.000000 | 4676.000000 | 2976 |  | CORR | GENE | 04:03 | 04:38 | 04:33 | 54 | 373 | 11.000000 | EXT | - |  | (c)
32913.959000 | 7.579000 | 6.847000 | -3.541000 | -4.273000 | -1166.000000 | -1064.000000 | -943.000000 | 58.147270 | 3045.000000 | 2977 |  | ARTD | GENE | 09:38 | 09:55 | 10:14 | 1228 | 446 | 10.000000 | EXT | -. Эквивалент потери металла 10%. |  | (c)
32949.914000 | 9.909000 | 9.813000 | -1.601000 | -1.697000 | -1600.000000 | -1514.000000 | -1510.000000 | 50.862583 | 1518.000000 | 2980 |  | DENT |  | 06:55 | 07:09 | 07:09 | 179 | 180 | 1.056338 |  | - |  | (c)
32957.695000 | 6.180000 | 6.139000 | -5.330000 | -5.371000 | 1799.000000 | 1937.000000 | 1971.000000 | 0.000000 | 5110.000000 | 2981 |  | GOUG | GENE | 06:14 | 06:37 | 06:42 | 261 | 345 | 7.000000 | EXT | -. Зона задиров. |  | (c)
32959.546000 | 8.031000 | 7.830000 | -3.479000 | -3.680000 | 1946.000000 | 2020.000000 | 2056.000000 | 0.000000 | 3451.000000 | 2981 |  | GOUG | GENE | 06:38 | 06:50 | 06:56 | 229 | 221 | 6.000000 | EXT | -. Зона задиров. |  | (c)
32983.312000 | 9.052000 | 8.966000 | -2.013000 | -2.099000 | -1294.000000 | -1213.000000 | -1156.000000 | 71.004202 | 1983.000000 | 2983 |  | GOUG | GENE | 06:52 | 07:05 | 07:14 | 116 | 276 | 8.000000 | EXT | -. Задир. |  | (c)
33061.767000 | 8.032000 | 7.836000 | -3.318000 | -3.514000 | 2201.000000 | 2229.000000 | -2211.000000 | 0.000000 | 3182.000000 | 2990 |  | LWAN |  | 03:50 | 03:55 | 03:58 | 332 | 98 | 10.000000 | INT | -. Эквивалент потери металла 10%. |  | (c)
33076.510000 | 0.000000 | -0.010000 | -11.220000 | -11.230000 | 243.000000 | 1580.000000 | 1557.000000 | 0.000000 |  | 2992 | Нарушение формы кольцевого шва | GWAN |  | 01:07 | 04:43 | 04:39 | 0 | 2629 |  | EXT | Нарушение формы кольцевого шва |  | (c)
33118.955000 | 8.590000 | 8.500000 | -2.745000 | -2.835000 | -90.000000 | -71.000000 | -70.000000 | 3.951860 | 2148.000000 | 2995 |  | CORR | AXGR | 01:32 | 01:35 | 01:35 | 687 | 41 | 10.000000 | EXT | - |  | (c)
33127.044000 | 5.344000 | 5.136000 | -5.846000 | -6.054000 | -2190.000000 | -2177.000000 | -2178.000000 | 3.232358 | 5136.000000 | 2996 |  | CORR | AXGR | 04:43 | 04:45 | 04:45 | 324 | 25 | 11.000000 | EXT | - |  | (c)
33129.337000 | 7.637000 | 7.516000 | -3.553000 | -3.674000 | -2216.000000 | -2106.000000 | -2110.000000 | 1.136051 | 3543.000000 | 2996 |  | CORR | GENE | 04:39 | 04:57 | 04:56 | 131 | 213 | 13.000000 | EXT | - |  | (c)
33134.216000 | 1.326000 | 0.761000 | -7.202000 | -7.767000 | -2207.000000 | -2200.000000 | -2198.000000 | 1.877987 | 761.000000 | 2997а |  | CORR | AXGR | 05:29 | 05:30 | 05:30 | 683 | 18 | 10.000000 | EXT | - |  | (c)
33138.529000 | 5.639000 | 5.524000 | -2.889000 | -3.004000 | -2230.000000 | -2215.000000 | -2217.000000 | 0.049435 | 2517.000000 | 2997а |  | LWAN |  | 05:25 | 05:28 | 05:27 | 487 | 25 | 10.889338 | INT | -. Эквивалент потери металла 11%. |  | (c)
33166.296000 | 10.566000 | 10.497000 | -0.134000 | -0.203000 | -1698.000000 | -1647.000000 | -1649.000000 | 42.939985 | 112.000000 | 2999 |  | CORR | GENE | 06:35 | 06:43 | 06:43 | 91 | 99 | 13.000000 | EXT | - |  | (c)
33166.407000 | 10.677000 | 10.630000 | -0.023000 | -0.070000 | -2105.000000 | -1556.000000 | -1727.000000 | 10.117416 | 4.000000 | 2999 |  | CORR | GENE | 05:29 | 06:58 | 06:31 | 66 | 757 | 16.000000 | EXT | - |  | (c)
33169.714000 | 3.284000 | 3.275000 | -8.416000 | -8.425000 | 1369.000000 | 1430.000000 | 1428.000000 | 1369.000000 | 3275.000000 | 3000 |  | CORR | СIGR | 06:17 | 06:27 | 06:27 | 28 | 118 | 10.000000 | EXT | -. Аномалия находится на отводе. |  | (c)
33169.948000 | 3.518000 | 3.488000 | -8.182000 | -8.212000 | 1150.000000 | 1208.000000 | 1305.000000 | 1150.000000 | 3488.000000 | 3000 |  | CORR | GENE | 05:42 | 05:51 | 06:07 | 48 | 311 | 14.000000 | EXT | -. Аномалия находится на отводе. |  | (c)
33170.590000 | 4.160000 | 3.827000 | -7.540000 | -7.873000 | 1401.000000 | 1553.000000 | 1488.000000 | 1401.000000 | 3827.000000 | 3000 |  | CORR | GENE | 06:22 | 06:47 | 06:36 | 532 | 173 | 11.000000 | EXT | -. Аномалия находится на отводе. |  | (c)
33170.597000 | 4.167000 | 4.094000 | -7.533000 | -7.606000 | 862.000000 | 912.000000 | 971.000000 | 862.000000 | 4094.000000 | 3000 |  | CORR | GENE | 04:55 | 05:03 | 05:13 | 89 | 218 | 12.000000 | EXT | -. Аномалия находится на отводе. |  | (c)
33170.908000 | 4.478000 | 4.468000 | -7.222000 | -7.232000 | 1316.000000 | 1440.000000 | 1451.000000 | 1316.000000 | 4468.000000 | 3000 |  | CORR | GENE | 06:09 | 06:29 | 06:30 | 65 | 271 | 12.000000 | EXT | -. Аномалия находится на отводе. |  | (c)
33176.388000 | 9.958000 | 9.934000 | -1.742000 | -1.766000 | 1511.000000 | 1586.000000 | 1597.000000 | 1511.000000 | 1729.000000 | 3000 |  | CORR | СIGR | 06:40 | 06:52 | 06:54 | 37 | 171 | 11.000000 | EXT | -. Аномалия находится на отводе. |  | (c)
33203.716000 | 2.816000 | 2.470000 | -7.864000 | -8.210000 | -1399.000000 | -992.000000 | -970.000000 | 9.079846 | 2470.000000 | 3003 |  | WRIN |  | 05:52 | 06:58 | 07:01 | 594 | 858 | 0.000000 |  | -. Аномалия находится на упругопластическом изгибе. |  | (c)
33223.175000 | 0.000000 | -0.007000 | -11.665000 | -11.672000 | -1312.000000 | -858.000000 | -982.000000 | 653.000000 |  | 3005 | Нарушение формы кольцевого шва | GWAN |  | 04:49 | 06:02 | 05:42 | 0 | 660 |  | EXT | Нарушение формы кольцевого шва. Аномалия находится на отводе. |  | (c)
33232.337000 | 9.162000 | 9.147000 | -2.503000 | -2.518000 | 49.000000 | 173.000000 | 173.000000 | 49.000000 | 2484.000000 | 3005 |  | CORR | СIGR | 08:28 | 08:49 | 08:48 | 34 | 248 | 10.000000 | EXT | -. Аномалия находится на отводе. |  | (c)
33237.055000 | 2.215000 | 2.199000 | -9.085000 | -9.101000 | -1018.000000 | -1000.000000 | -998.000000 | 978.000000 | 2199.000000 | 3006 |  | DENT |  | 11:52 | 11:55 | 11:55 | 33 | 40 | 0.281690 |  | -. Аномалия находится на отводе. |  | (c)
33237.721000 | 2.881000 | 2.867000 | -8.419000 | -8.433000 | 518.000000 | 599.000000 | 604.000000 | 518.000000 | 2867.000000 | 3006 |  | CORR | СIGR | 04:00 | 04:13 | 04:13 | 34 | 172 | 14.000000 | EXT | -. Аномалия находится на отводе. |  | (c)
33246.140000 | 0.000000 | -0.036000 | -11.340000 | -11.376000 | 170.000000 | 626.000000 | 455.000000 | 13.748735 |  | 3007 | Смещение кромок | GWAN |  | 02:42 | 03:55 | 03:28 | 0 | 569 | 3.935000 | EXT | Смещение кромок. Вовнутрь. Аномалия находится на отводе. Величина смещения - 3.9 мм. |  | (c)
33246.140000 | 0.000000 | -0.026000 | -11.340000 | -11.366000 | 1718.000000 | 1724.000000 | 2004.000000 | 0.000000 |  | 3007 | Смещение кромок | GWAN |  | 06:52 | 06:53 | 07:38 | 0 | 572 | 3.710000 | EXT | Смещение кромок. Вовнутрь. Аномалия находится на отводе. Величина смещения - 3.7 мм. |  | (c)
33268.860000 | 0.000000 | -0.026000 | -11.195000 | -11.221000 | -591.000000 | -544.000000 | -469.000000 | 27.994538 |  | 3009 | Смещение кромок | GWAN |  | 01:12 | 01:19 | 01:31 | 0 | 244 | 2.625000 | EXT | Смещение кромок. Наружу. Величина смещения - 2.6 мм. Аномалия находится на упругопластическом изгибе: R=429 D, максимальное растяжение на 6.4 час. |  | (c)
33268.860000 | 0.000000 | -0.022000 | -11.195000 | -11.217000 | 591.000000 | 986.000000 | 978.000000 | 38.563294 |  | 3009 | Смещение кромок | GWAN |  | 04:22 | 05:26 | 05:25 | 0 | 774 | 2.600209 | EXT | Смещение кромок. Вовнутрь. Величина смещения - 2.6 мм. Аномалия находится на упругопластическом изгибе: R=429 D, максимальное растяжение на 6.4 час. |  | (c)
33268.860000 | 0.000000 | -0.034000 | -11.195000 | -11.229000 | 1409.000000 | 1628.000000 | 1787.000000 | 0.000000 |  | 3009 | Смещение кромок | GWAN |  | 06:34 | 07:10 | 07:35 | 0 | 755 | 3.435746 | EXT | Смещение кромок. Наружу. Величина смещения - 3.4 мм. Аномалия находится на упругопластическом изгибе: R=429 D, максимальное растяжение на 6.4 час. |  | (c)
33280.055000 | 0.000000 | -0.016000 | -11.730000 | -11.746000 | 967.000000 | 1290.000000 | 1166.000000 | 967.000000 |  | 3010 | Смещение кромок | GWAN |  | 05:10 | 06:02 | 05:42 | 0 | 398 | 2.849000 | EXT | Смещение кромок. Наружу. Аномалия находится на отводе. Величина смещения - 2.8 мм. |  | (c)
33280.055000 | 0.000000 | -0.036000 | -11.730000 | -11.766000 | 1728.000000 | -1853.000000 | 2171.000000 | 1728.000000 |  | 3010 | Смещение кромок | GWAN |  | 07:13 | 09:35 | 08:25 | 0 | 886 | 2.835000 | EXT | Смещение кромок. Наружу. Аномалия находится на отводе. Величина смещения - 2.8 мм. |  | (c)
33280.055000 | 0.000000 | -0.041000 | -11.730000 | -11.771000 | -1002.000000 | -508.000000 | -595.000000 | 188.000000 |  | 3010 | Смещение кромок | GWAN |  | 11:53 | 01:12 | 00:58 | 0 | 813 | 3.918000 | EXT | Смещение кромок. Вовнутрь. Аномалия находится на отводе. Величина смещения - 3.9 мм. |  | (c)
33291.785000 | 0.000000 | -0.036000 | -10.785000 | -10.821000 | -599.000000 | -358.000000 | -332.000000 | 5.214000 |  | 3011 | Смещение кромок | GWAN |  | 00:37 | 01:16 | 01:20 | 0 | 534 | 2.907000 | EXT | Смещение кромок. Наружу. Аномалия находится на отводе. Величина смещения - 2.9 мм. |  | (c)
33291.785000 | 0.000000 | -0.016000 | -10.785000 | -10.801000 | 1530.000000 | 1800.000000 | 1999.000000 | 0.000000 |  | 3011 | Смещение кромок | GWAN |  | 06:21 | 07:04 | 07:36 | 0 | 938 | 3.852000 | EXT | Смещение кромок. Вовнутрь. Аномалия находится на отводе. Величина смещения - 3.9 мм. |  | (c)
33296.235000 | 4.450000 | 4.416000 | -6.335000 | -6.369000 | -1834.000000 | -1782.000000 | -1763.000000 | 37.712245 | 4416.000000 | 3011 |  | GOUG | GENE | 09:18 | 09:26 | 09:29 | 52 | 141 | 8.000000 | EXT | -. Задир. Аномалия находится на упругопластическом изгибе: R=493 D, максимальное растяжение на 6.4 час. |  | (c)
33302.570000 | 0.000000 | -0.021000 | -10.960000 | -10.981000 | 660.000000 | 797.000000 | 839.000000 | 53.295132 |  | 3012 | Смещение кромок | GWAN |  | 04:37 | 04:59 | 05:06 | 0 | 357 | 2.791000 | EXT | Смещение кромок. Наружу. Величина смещения - 2.8 мм. Аномалия находится на упругопластическом изгибе: R=460 D, максимальное растяжение на 5.6 час. |  | (c)
33305.611000 | 3.041000 | 2.950000 | -7.919000 | -8.010000 | -2210.000000 | -2193.000000 | -2196.000000 | 2.768544 | 2950.000000 | 3012 |  | LWAN |  | 08:54 | 08:57 | 08:56 | 533 | 28 | 10.000000 | INT | -. Эквивалент потери металла 10%. Аномалия находится на упругопластическом изгибе: R=741 D, максимальное растяжение на 5.7 час. |  | (c)
33311.252000 | 8.682000 | 8.536000 | -2.278000 | -2.424000 | 1090.000000 | 1126.000000 | 1144.000000 | 78.999637 | 2216.000000 | 3012 |  | CORR | GENE | 05:47 | 05:52 | 05:55 | 208 | 108 | 12.000000 | EXT | - |  | (c)
33316.522000 | 2.992000 | 2.794000 | -8.398000 | -8.596000 | -2056.000000 | -2038.000000 | -2038.000000 | 15.526204 | 2794.000000 | 3013 |  | CORR | AXGR | 07:40 | 07:43 | 07:43 | 499 | 36 | 11.000000 | EXT | - |  | (c)
33318.742000 | 5.212000 | 4.821000 | -6.178000 | -6.569000 | -2190.000000 | -2176.000000 | -2167.000000 | 5.127915 | 4821.000000 | 3013 |  | CORR | GENE | 07:18 | 07:20 | 07:22 | 572 | 45 | 11.000000 | EXT | - |  | (c)
33319.361000 | 5.831000 | 5.696000 | -5.559000 | -5.694000 | -2059.000000 | -2039.000000 | -2040.000000 | 15.375739 | 5087.000000 | 3013 |  | CORR | AXGR | 07:39 | 07:43 | 07:42 | 607 | 37 | 12.000000 | EXT | - |  | (c)
33324.920000 | 0.000000 | -0.016000 | -11.260000 | -11.276000 | 1718.000000 | 1915.000000 | 1873.000000 | 3.782113 |  | 3014 | Смещение кромок | GWAN |  | 05:12 | 05:44 | 05:37 | 0 | 311 | 3.756000 | EXT | Смещение кромок. Наружу. Величина смещения - 3.8 мм. |  | (c)
33324.920000 | 0.000000 | -0.016000 | -11.260000 | -11.276000 | -2090.000000 | -1945.000000 | -1971.000000 | 20.944449 |  | 3014 | Смещение кромок | GWAN |  | 06:57 | 07:21 | 07:17 | 0 | 238 | 3.213000 | EXT | Смещение кромок. Наружу. Величина смещения - 3.2 мм. |  | (c)
33339.220000 | 3.040000 | 2.900000 | -7.738000 | -7.878000 | -1449.000000 | -1434.000000 | -1433.000000 | 64.386263 | 2900.000000 | 3015а |  | CORR | AXGR | 08:14 | 08:16 | 08:17 | 239 | 33 | 10.000000 | EXT | - |  | (c)
33347.584000 | 0.626000 | 0.608000 | -0.985000 | -1.003000 | 1476.000000 | 1554.000000 | 1567.000000 | 1476.000000 | 608.000000 | 3015б |  | CORR | СIGR | 02:56 | 03:08 | 03:10 | 33 | 183 | 14.000000 | EXT | - |  | (c)
33348.569000 | 0.000000 | -0.039000 | -3.333000 | -3.372000 | -632.000000 | 30.000000 | 1265.000000 | 0.000000 |  | 3016а | Нарушение формы кольцевого шва | GWAN |  | 07:23 | 09:09 | 00:29 | 0 | 3793 |  | EXT | Нарушение формы кольцевого шва |  | (c)
33351.017000 | 2.448000 | 2.379000 | -0.885000 | -0.954000 | -900.000000 | -749.000000 | -783.000000 | 44.298065 | 851.000000 | 3016а |  | CORR | GENE | 06:39 | 07:04 | 06:58 | 103 | 234 | 10.000000 | EXT | - |  | (c)
33351.902000 | 0.000000 | -0.029000 | -6.798000 | -6.827000 | 1033.000000 | 1392.000000 | 1329.000000 | 48.863045 |  | 3016б | Нарушение формы кольцевого шва | GWAN |  | 00:52 | 01:50 | 01:39 | 0 | 592 |  | EXT | Нарушение формы кольцевого шва |  | (c)
33359.889000 | 1.189000 | 1.134000 | -10.481000 | -10.536000 | 1125.000000 | 1220.000000 | 1208.000000 | 1125.000000 | 1134.000000 | 3017 |  | CORR | GENE | 05:03 | 05:18 | 05:16 | 80 | 166 | 10.000000 | EXT | - |  | (c)
33380.701000 | 10.331000 | 8.563000 | -1.004000 | -2.772000 | -1976.000000 | -1679.000000 | -1771.000000 | 1567.000000 | 418.000000 | 3018 |  | GOUG | GENE | 07:19 | 08:06 | 07:52 | 2354 | 410 | 7.000000 | EXT | -. Зона задиров. |  | (c)
33382.159000 | 0.454000 | 0.356000 | -11.226000 | -11.324000 | 623.000000 | 623.000000 | 803.000000 | 623.000000 | 356.000000 | 3019 |  | GOUG | GENE | 07:09 | 07:09 | 07:38 | 844 | 359 | 7.000000 | EXT | -. Зона задиров. |  | (c)
33428.064000 | 0.869000 | 0.729000 | -10.826000 | -10.966000 | -1198.000000 | -1177.000000 | -1181.000000 | 1163.000000 | 729.000000 | 3023 |  | CORR | AXGR | 05:58 | 06:01 | 06:01 | 215 | 35 | 11.000000 | EXT | -. Аномалия находится на отводе. |  | (c)
33438.890000 | 0.000000 | -0.031000 | -11.320000 | -11.351000 | -577.000000 | -226.000000 | -253.000000 | 0.000000 |  | 3024 | Смещение кромок | GWAN |  | 01:06 | 02:02 | 01:58 | 0 | 648 | 3.250000 | EXT | Смещение кромок. Вовнутрь. Аномалия находится на отводе. Величина смещения - 3.2 мм. |  | (c)
33442.821000 | 3.931000 | 3.926000 | -7.389000 | -7.394000 | 738.000000 | 946.000000 | 844.000000 | 738.000000 | 3926.000000 | 3024 |  | CORR | СIGR | 04:38 | 05:12 | 04:55 | 29 | 211 | 10.000000 | EXT | -. Аномалия находится на отводе. |  | (c)
33461.690000 | 0.000000 | -0.041000 | -11.345000 | -11.386000 | 749.000000 | 1114.000000 | 1070.000000 | 67.792730 |  | 3026 | Смещение кромок | GWAN |  | 01:30 | 02:29 | 02:21 | 0 | 642 | 2.844000 | EXT | Смещение кромок. Вовнутрь. Величина смещения - 2.8 мм. |  | (c)
33461.690000 | 0.000000 | -0.016000 | -11.345000 | -11.361000 | -1839.000000 | -1706.000000 | -1720.000000 | 31.578681 |  | 3026 | Смещение кромок | GWAN |  | 06:32 | 06:53 | 06:51 | 0 | 238 | 2.629000 | EXT | Смещение кромок. Наружу. Величина смещения - 2.6 мм. |  | (c)
33473.035000 | 0.000000 | -0.016000 | -11.330000 | -11.346000 | -911.000000 | -554.000000 | -637.000000 | 7.067640 |  | 3027 | Смещение кромок | GWAN |  | 06:35 | 07:32 | 07:19 | 0 | 549 | 2.713000 | EXT | Смещение кромок. Наружу. Величина смещения - 2.7 мм. |  | (c)
33479.554000 | 6.519000 | 6.506000 | -4.811000 | -4.824000 | 942.000000 | 983.000000 | 983.000000 | 79.315308 | 4797.000000 | 3027 |  | CORR | СIGR | 11:34 | 11:41 | 11:40 | 27 | 81 | 16.000000 | EXT | - |  | (c)
33485.868000 | 1.503000 | 0.812000 | -9.792000 | -10.483000 | 2187.000000 | -2191.000000 | -2223.000000 | 0.575307 | 812.000000 | 3028 |  | LWAN |  | 06:28 | 06:42 | 06:37 | 1005 | 102 | 10.000000 | INT | -. Эквивалент потери металла 10%. |  | (c)
33488.489000 | 4.124000 | 4.043000 | -7.171000 | -7.252000 | -38.000000 | 25.000000 | 0.000000 | 0.000000 | 4043.000000 | 3028 |  | LWAN |  | 00:29 | 00:39 | 00:35 | 244 | 76 | 9.860360 | INT | -. Эквивалент потери металла 10%. |  | (c)
33489.072000 | 4.707000 | 4.356000 | -6.588000 | -6.939000 | 2194.000000 | 2225.000000 | 2218.000000 | 0.000000 | 4356.000000 | 3028 |  | CORR | GENE | 06:30 | 06:35 | 06:33 | 681 | 47 | 11.000000 | EXT | - |  | (c)
33489.360000 | 4.995000 | 4.590000 | -6.300000 | -6.705000 | -2195.000000 | -2191.000000 | -2158.000000 | 5.844878 | 4590.000000 | 3028 |  | CORR | GENE | 06:41 | 06:42 | 06:47 | 1826 | 74 | 9.000000 | EXT | - |  | (c)
33523.617000 | 6.162000 | 6.148000 | -5.407000 | -5.421000 | -681.000000 | -648.000000 | -659.000000 | 636.000000 | 5389.000000 | 3031а |  | CORR | PITT | 07:11 | 07:17 | 07:15 | 32 | 45 | 12.000000 | EXT | -. Аномалия находится на отводе. |  | (c)
33524.008000 | 6.553000 | 6.504000 | -5.016000 | -5.065000 | -798.000000 | -757.000000 | -759.000000 | 721.000000 | 5005.000000 | 3031а |  | CORR | GENE | 06:52 | 06:59 | 06:59 | 60 | 77 | 15.000000 | EXT | -. Аномалия находится на отводе. |  | (c)
33525.840000 | 8.385000 | 8.357000 | -3.184000 | -3.212000 | -762.000000 | -744.000000 | -743.000000 | 724.000000 | 3152.000000 | 3031а |  | CORR | PITT | 06:58 | 07:01 | 07:01 | 60 | 38 | 15.000000 | EXT | -. Аномалия находится на отводе. |  | (c)
33541.155000 | 0.000000 | -0.028000 | -12.091000 | -12.119000 | 990.000000 | 1040.000000 | 1045.000000 | 990.000000 |  | 3033а | Нарушение формы кольцевого шва | GWAN |  | 06:04 | 06:12 | 06:13 | 0 | 111 |  | INT | Нарушение формы кольцевого шва. Аномалия находится на отводе. |  | (c)
33553.246000 | 0.000000 | -0.047000 | -9.909000 | -9.956000 | 1860.000000 | -1789.000000 | -1794.000000 | 0.000000 |  | 3034а | Смещение кромок | GWAN |  | 03:36 | 05:47 | 05:46 | 0 | 1614 | 3.507953 | EXT | Смещение кромок. Вовнутрь. Аномалия находится на отводе. Величина смещения - 3.5 мм. |  | (c)
33553.246000 | 0.000000 | -0.073000 | -9.909000 | -9.982000 | -1927.000000 | -1747.000000 | -1769.000000 | 24.460984 |  | 3034а | Непровар / утяжина | GWAN |  | 05:25 | 05:54 | 05:50 | 0 | 318 | 17.000000 | INT | Непровар / утяжина. Аномалия находится на отводе. |  | (c)
33554.283000 | 1.037000 | 0.745000 | -8.872000 | -9.164000 | -1967.000000 | -1954.000000 | -1937.000000 | 21.301156 | 745.000000 | 3034а |  | CORR | GENE | 05:18 | 05:20 | 05:23 | 525 | 59 | 10.000000 | EXT | -. Аномалия находится на отводе. |  | (c)
33563.155000 | 0.000000 | -0.031000 | -11.610000 | -11.641000 | -608.000000 | -305.000000 | -417.000000 | 227.000000 |  | 3035 | Смещение кромок | GWAN |  | 01:03 | 01:52 | 01:33 | 0 | 380 | 2.582000 | EXT | Смещение кромок. Наружу. Аномалия находится на отводе. Величина смещения - 2.6 мм. |  | (c)
33574.765000 | 0.000000 | -0.051000 | -11.295000 | -11.346000 | -229.000000 | -20.000000 | -64.000000 | 0.000000 |  | 3036 | Смещение кромок | GWAN |  | 00:58 | 01:32 | 01:25 | 0 | 331 | 3.121000 | EXT | Смещение кромок. Наружу. Аномалия находится на отводе. Величина смещения - 3.1 мм. |  | (c)
33574.765000 | 0.000000 | -0.009000 | -11.295000 | -11.304000 | 1557.000000 | 1588.000000 | 1595.000000 | 45.177517 |  | 3036 | Непровар / утяжина | GWAN |  | 05:47 | 05:52 | 05:53 | 0 | 76 | 10.000000 | INT | Непровар / утяжина. Аномалия находится на отводе. |  | (c)
33574.765000 | 0.000000 | -0.036000 | -11.295000 | -11.331000 | -1850.000000 | -1693.000000 | -1738.000000 | 39.752367 |  | 3036 | Смещение кромок | GWAN |  | 08:37 | 09:02 | 08:55 | 0 | 224 | 2.860000 | EXT | Смещение кромок. Наружу. Аномалия находится на отводе. Величина смещения - 2.9 мм. |  | (c)
33595.304000 | 9.244000 | 9.201000 | -2.051000 | -2.094000 | 1815.000000 | 1829.000000 | 1827.000000 | 30.590721 | 1994.000000 | 3037 |  | GOUG | AXGR | 05:27 | 05:29 | 05:29 | 100 | 25 | 8.000000 | EXT | -. Задир. |  | (c)
33596.898000 | 10.838000 | 10.449000 | -0.457000 | -0.846000 | 1411.000000 | 1709.000000 | 1590.000000 | 22.929347 | 381.000000 | 3037 |  | GOUG | GENE | 04:22 | 05:10 | 04:51 | 465 | 357 | 7.000000 | EXT | -. Зона задиров. |  | (c)
33608.655000 | 0.000000 | -0.021000 | -11.600000 | -11.621000 | 550.000000 | 814.000000 | 855.000000 | 550.000000 |  | 3039 | Смещение кромок | GWAN |  | 04:13 | 04:56 | 05:02 | 0 | 610 | 3.602000 | EXT | Смещение кромок. Вовнутрь. Аномалия находится на отводе. Величина смещения - 3.6 мм. |  | (c)
33608.655000 | 0.000000 | -0.070000 | -11.600000 | -11.670000 | -1344.000000 | -378.000000 | -767.000000 | 189.000000 |  | 3039 | Смещение кромок | GWAN |  | 11:07 | 01:43 | 00:40 | 0 | 1155 | 3.384305 | EXT | Смещение кромок. Наружу. Аномалия находится на отводе. Величина смещения - 3.4 мм. |  | (c)
33629.264000 | 9.009000 | 8.992000 | -2.686000 | -2.703000 | 983.000000 | 1040.000000 | 1030.000000 | 983.000000 | 2678.000000 | 3040 |  | CORR | СIGR | 05:46 | 05:55 | 05:54 | 25 | 94 | 10.000000 | EXT | -. Аномалия находится на отводе. |  | (c)
33629.536000 | 9.281000 | 9.231000 | -2.414000 | -2.464000 | 894.000000 | 998.000000 | 1057.000000 | 894.000000 | 2307.000000 | 3040 |  | CORR | GENE | 05:32 | 05:48 | 05:58 | 157 | 325 | 12.000000 | EXT | -. Аномалия находится на отводе. |  | (c)
33629.863000 | 9.608000 | 9.513000 | -2.087000 | -2.182000 | 884.000000 | 1005.000000 | 1047.000000 | 884.000000 | 2025.000000 | 3040 |  | CORR | GENE | 05:30 | 05:50 | 05:56 | 157 | 327 | 12.000000 | EXT | -. Аномалия находится на отводе. |  | (c)
33632.072000 | 0.122000 | 0.105000 | -11.353000 | -11.370000 | 1142.000000 | 1428.000000 | 1324.000000 | 1142.000000 | 105.000000 | 3041 |  | CORR | СIGR | 05:36 | 06:22 | 06:05 | 32 | 364 | 10.000000 | EXT | - |  | (c)
33666.034000 | 0.154000 | 0.130000 | -11.071000 | -11.095000 | 110.000000 | 298.000000 | 291.000000 | 8.862877 | 130.000000 | 3044 |  | CORR | GENE | 01:15 | 01:45 | 01:44 | 59 | 361 | 11.000000 | EXT | -. Аномалия находится на упругопластическом изгибе: R=381 D, максимальное растяжение на 1.2 час. |  | (c)
33706.052000 | 6.772000 | 6.678000 | -4.798000 | -4.892000 | -1176.000000 | -1128.000000 | -1128.000000 | 83.227050 | 4706.000000 | 3047 |  | CORR | GENE | 06:14 | 06:21 | 06:21 | 186 | 96 | 10.000000 | EXT | -. Аномалия находится на упругопластическом изгибе: R=334 D, максимальное растяжение на 5.7 час. |  | (c)
33722.165000 | 0.000000 | -0.025000 | -10.885000 | -10.910000 | 1152.000000 | 1719.000000 | 1572.000000 | 19.345846 |  | 3049 | Смещение кромок | GWAN |  | 01:43 | 03:14 | 02:50 | 0 | 839 | 3.837033 | EXT | Смещение кромок. Наружу. Величина смещения - 3.8 мм. |  | (c)
33722.165000 | 0.000000 | -0.031000 | -10.885000 | -10.916000 | 456.000000 | 540.000000 | 611.000000 | 49.346855 |  | 3049 | Смещение кромок | GWAN |  | 11:50 | 00:04 | 00:15 | 0 | 311 | 2.488000 | EXT | Смещение кромок. Наружу. Величина смещения - 2.5 мм. |  | (c)
33729.615000 | 7.450000 | 7.276000 | -3.435000 | -3.609000 | 2206.000000 | 2222.000000 | 2222.000000 | 0.000000 | 3151.000000 | 3049 |  | LWAN |  | 04:33 | 04:35 | 04:35 | 458 | 32 | 10.537333 | EXT | -. Эквивалент потери металла 11%. |  | (c)
33766.605000 | 0.000000 | -0.021000 | -11.220000 | -11.241000 | 1913.000000 | 2134.000000 | 2101.000000 | 0.000000 |  | 3053 | Смещение кромок | GWAN |  | 05:09 | 05:44 | 05:39 | 0 | 375 | 4.110000 | EXT | Смещение кромок. Наружу. Величина смещения - 4.1 мм. |  | (c)
33766.605000 | 0.000000 | -0.021000 | -11.220000 | -11.241000 | -2074.000000 | -1845.000000 | -1875.000000 | 12.602226 |  | 3053 | Смещение кромок | GWAN |  | 06:25 | 07:02 | 06:57 | 0 | 398 | 4.003000 | EXT | Смещение кромок. Наружу. Величина смещения - 4 мм. |  | (c)
33766.605000 | 0.000000 | -0.031000 | -11.220000 | -11.251000 | -1418.000000 | -1346.000000 | -1265.000000 | 65.575630 |  | 3053 | Смещение кромок | GWAN |  | 08:11 | 08:23 | 08:36 | 0 | 305 | 3.094000 | EXT | Смещение кромок. Наружу. Величина смещения - 3.1 мм. |  | (c)
33799.840000 | 0.000000 | -0.031000 | -11.355000 | -11.386000 | 992.000000 | 1148.000000 | 1240.000000 | 992.000000 |  | 3056 | Смещение кромок | GWAN |  | 08:33 | 08:58 | 09:13 | 0 | 497 | 4.501000 | EXT | Смещение кромок. Наружу. Величина смещения - 4.5 мм. |  | (c)
33799.840000 | 0.000000 | -0.036000 | -11.355000 | -11.391000 | 1613.000000 | 1747.000000 | 1726.000000 | 1613.000000 |  | 3056 | Смещение кромок | GWAN |  | 10:13 | 10:34 | 10:31 | 0 | 227 | 3.733000 | EXT | Смещение кромок. Наружу. Величина смещения - 3.7 мм. |  | (c)
33799.840000 | 0.000000 | -0.041000 | -11.355000 | -11.396000 | 1866.000000 | 1938.000000 | 2164.000000 | 1866.000000 |  | 3056 | Смещение кромок | GWAN |  | 10:54 | 11:05 | 11:42 | 0 | 595 | 3.180000 | EXT | Смещение кромок. Наружу. Величина смещения - 3.2 мм. |  | (c)
33833.965000 | 0.000000 | -0.036000 | -11.052000 | -11.088000 | 565.000000 | 731.000000 | 714.000000 | 565.000000 |  | 3059а | Смещение кромок | GWAN |  | 10:00 | 10:27 | 10:24 | 0 | 296 | 2.860000 | EXT | Смещение кромок. Вовнутрь. Аномалия находится на отводе. Величина смещения - 2.9 мм. |  | (c)
33833.965000 | 0.000000 | -0.031000 | -11.052000 | -11.083000 | 873.000000 | 1126.000000 | 1265.000000 | 873.000000 |  | 3059а | Смещение кромок | GWAN |  | 10:50 | 11:31 | 11:53 | 0 | 784 | 2.851000 | EXT | Смещение кромок. Вовнутрь. Аномалия находится на отводе. Величина смещения - 2.9 мм. |  | (c)
33844.430000 | 10.465000 | 10.401000 | -0.587000 | -0.651000 | -581.000000 | -474.000000 | -408.000000 | 235.000000 | 457.000000 | 3059а |  | GOUG | GENE | 06:55 | 07:12 | 07:23 | 194 | 345 | 7.000000 | EXT | -. Аномалия находится на отводе. Задир. |  | (c)
33844.935000 | 10.970000 | 10.958000 | -0.082000 | -0.094000 | 622.000000 | 778.000000 | 819.000000 | 622.000000 | 53.000000 | 3059а |  | CORR | СIGR | 10:09 | 10:34 | 10:41 | 41 | 394 | 11.000000 | EXT | -. Аномалия находится на отводе. |  | (c)
33845.017000 | 0.000000 | -0.024000 | -11.651000 | -11.675000 | 1670.000000 | -1862.000000 | -2063.000000 | 1334.000000 |  | 3059б | Смещение кромок | GWAN |  | 04:30 | 07:00 | 06:27 | 0 | 1457 | 2.893947 | EXT | Смещение кромок. Наружу. Аномалия находится на отводе. Величина смещения - 2.9 мм. |  | (c)
33856.639000 | 11.622000 | 11.605000 | -0.029000 | -0.046000 | 1430.000000 | 1943.000000 | 1777.000000 | 1430.000000 | 6.000000 | 3059б |  | CORR | СIGR | 03:51 | 05:14 | 04:47 | 40 | 695 | 17.000000 | EXT | - |  | (c)
33856.668000 | 0.000000 | -0.036000 | -11.092000 | -11.128000 | 21.000000 | 85.000000 | 171.000000 | 1.730376 |  | 3061а | Смещение кромок | GWAN |  | 01:28 | 01:39 | 01:52 | 0 | 299 | 2.947000 | EXT | Смещение кромок. Вовнутрь. Величина смещения - 2.9 мм. |  | (c)
33856.668000 | 0.000000 | -0.016000 | -11.092000 | -11.108000 | 515.000000 | 1322.000000 | 1167.000000 | 0.000000 |  | 3061а | Смещение кромок | GWAN |  | 02:48 | 04:58 | 04:33 | 0 | 1304 | 3.633000 | EXT | Смещение кромок. Вовнутрь. Величина смещения - 3.6 мм. |  | (c)
33856.668000 | 0.000000 | -0.031000 | -11.092000 | -11.123000 | -1480.000000 | -1219.000000 | -1198.000000 | 73.976534 |  | 3061а | Смещение кромок | GWAN |  | 09:26 | 10:08 | 10:11 | 0 | 563 | 3.122000 | EXT | Смещение кромок. Вовнутрь. Величина смещения - 3.1 мм. |  | (c)
33878.855000 | 0.000000 | -0.041000 | -11.310000 | -11.351000 | 359.000000 | 518.000000 | 569.000000 | 28.942390 |  | 3063 | Смещение кромок | GWAN |  | 01:23 | 01:49 | 01:57 | 0 | 421 | 4.156000 | EXT | Смещение кромок. Наружу. Величина смещения - 4.2 мм. |  | (c)
33878.855000 | 0.000000 | -0.011000 | -11.310000 | -11.321000 | 1387.000000 | 1477.000000 | 1578.000000 | 21.691447 |  | 3063 | Смещение кромок | GWAN |  | 04:09 | 04:23 | 04:40 | 0 | 383 | 3.225000 | EXT | Смещение кромок. Наружу. Величина смещения - 3.2 мм. |  | (c)
33878.855000 | 0.000000 | -0.041000 | -11.310000 | -11.351000 | -1000.000000 | -529.000000 | -728.000000 | 36.728042 |  | 3063 | Смещение кромок | GWAN |  | 09:44 | 11:00 | 10:28 | 0 | 545 | 2.557641 | EXT | Смещение кромок. Наружу. Величина смещения - 2.6 мм. |  | (c)
33898.858000 | 8.693000 | 7.915000 | -1.602000 | -2.380000 | 2165.000000 | 2220.000000 | 2203.000000 | 0.000000 | 1441.000000 | 3064 |  | CORR | GENE | 07:39 | 07:47 | 07:45 | 939 | 75 | 9.000000 | EXT | - |  | (c)
33900.460000 | 0.000000 | -0.036000 | -11.370000 | -11.406000 | 553.000000 | 635.000000 | 694.000000 | 44.655051 |  | 3065 | Смещение кромок | GWAN |  | 02:04 | 02:17 | 02:27 | 0 | 282 | 2.614000 | EXT | Смещение кромок. Наружу. Величина смещения - 2.6 мм. |  | (c)
33900.460000 | 0.000000 | -0.021000 | -11.370000 | -11.391000 | 1381.000000 | 1698.000000 | 1625.000000 | 9.489090 |  | 3065 | Смещение кромок | GWAN |  | 04:18 | 05:09 | 04:57 | 0 | 488 | 2.604000 | EXT | Смещение кромок. Наружу. Величина смещения - 2.6 мм. |  | (c)
33911.830000 | 0.000000 | -0.021000 | -11.400000 | -11.421000 | 1750.000000 | 2073.000000 | 2065.000000 | 0.000000 |  | 3066 | Смещение кромок | GWAN |  | 02:24 | 03:16 | 03:15 | 0 | 630 | 3.584000 | EXT | Смещение кромок. Наружу. Величина смещения - 3.6 мм. |  | (c)
33911.830000 | 0.000000 | -0.006000 | -11.400000 | -11.406000 | -1436.000000 | -1285.000000 | -1315.000000 | 64.127250 |  | 3066 | Смещение кромок | GWAN |  | 05:50 | 06:14 | 06:10 | 0 | 241 | 3.019000 | EXT | Смещение кромок. Наружу. Величина смещения - 3 мм. |  | (c)
33911.830000 | 0.000000 | -0.046000 | -11.400000 | -11.446000 | -262.000000 | -65.000000 | 77.000000 | 6.245391 |  | 3066 | Смещение кромок | GWAN |  | 09:00 | 09:31 | 09:54 | 0 | 680 | 4.928000 | EXT | Смещение кромок. Наружу. Величина смещения - 4.9 мм. |  | (c)
33911.830000 | 0.000000 | -0.036000 | -11.400000 | -11.436000 | 609.000000 | 649.000000 | 729.000000 | 58.859062 |  | 3066 | Смещение кромок | GWAN |  | 11:20 | 11:27 | 11:40 | 0 | 241 | 2.699000 | EXT | Смещение кромок. Наружу. Величина смещения - 2.7 мм. |  | (c)
33917.619000 | 5.789000 | 5.735000 | -5.611000 | -5.665000 | -257.000000 | -207.000000 | 10.000000 | 0.799433 | 5213.000000 | 3066 |  | GOUG | GENE | 09:00 | 09:08 | 09:43 | 452 | 533 | 7.000000 | EXT | -. Задир. |  | (c)
33958.629000 | 2.009000 | 0.960000 | -7.286000 | -8.335000 | 2116.000000 | 2220.000000 | 2211.000000 | 2116.000000 | 960.000000 | 3070 |  | CORR | GENE | 03:52 | 04:09 | 04:08 | 1088 | 191 | 12.000000 | EXT | - |  | (c)
33961.518000 | 4.898000 | 4.854000 | -4.397000 | -4.441000 | 2127.000000 | -1554.000000 | -1931.000000 | 1527.000000 | 4365.000000 | 3070 |  | DENT |  | 03:54 | 06:00 | 04:59 | 76 | 808 | 0.633803 |  | - |  | (c)
33973.719000 | 7.804000 | 7.782000 | -2.756000 | -2.778000 | -1209.000000 | -1149.000000 | -1151.000000 | 82.411006 | 2746.000000 | 3071 |  | GOUG | СIGR | 07:00 | 07:09 | 07:09 | 32 | 116 | 10.000000 | EXT | -. Задир. |  | (c)
33976.475000 | 0.000000 | -0.046000 | -11.005000 | -11.051000 | -119.000000 | 700.000000 | 406.000000 | 9.625543 |  | 3072 | Смещение кромок | GWAN |  | 11:47 | 01:59 | 01:11 | 0 | 1051 | 4.546000 | EXT | Смещение кромок. Наружу. Величина смещения - 4.5 мм. |  | (c)
33999.010000 | 0.000000 | -0.016000 | -11.700000 | -11.716000 | -1511.000000 | -1422.000000 | -1321.000000 | 1131.000000 |  | 3074 | Смещение кромок | GWAN |  | 05:43 | 05:57 | 06:14 | 0 | 380 | 3.671000 | EXT | Смещение кромок. Наружу. Величина смещения - 3.7 мм. |  | (c)
34034.040000 | 0.000000 | -0.021000 | -11.250000 | -11.271000 | -2218.000000 | -2035.000000 | -1939.000000 | 23.523538 |  | 3077 | Смещение кромок | GWAN |  | 06:52 | 07:22 | 07:37 | 0 | 558 | 3.180000 | EXT | Смещение кромок. Вовнутрь. Аномалия находится на отводе. Величина смещения - 3.2 мм. |  | (c)
34045.290000 | 0.000000 | -0.026000 | -11.360000 | -11.386000 | -1456.000000 | -863.000000 | -1091.000000 | 29.217763 |  | 3078 | Смещение кромок | GWAN |  | 07:37 | 09:12 | 08:35 | 0 | 729 | 2.706000 | EXT | Смещение кромок. Вовнутрь. Аномалия находится на отводе. Величина смещения - 2.7 мм. |  | (c)
34045.290000 | 0.000000 | -0.026000 | -11.360000 | -11.386000 | -573.000000 | -523.000000 | -520.000000 | 33.553724 |  | 3078 | Смещение кромок | GWAN |  | 09:59 | 10:07 | 10:08 | 0 | 105 | 2.307000 | EXT | Смещение кромок. Наружу. Аномалия находится на отводе. Величина смещения - 2.3 мм. |  | (c)
34045.290000 | 0.000000 | -0.026000 | -11.360000 | -11.386000 | -357.000000 | -314.000000 | -280.000000 | 10.086018 |  | 3078 | Нарушение формы кольцевого шва | GWAN |  | 10:34 | 10:41 | 10:46 | 0 | 155 |  | EXT | Нарушение формы кольцевого шва. Аномалия находится на отводе. |  | (c)
34080.301000 | 0.771000 | 0.755000 | -10.369000 | -10.385000 | -1851.000000 | -1706.000000 | -1720.000000 | 30.662354 | 755.000000 | 3081 |  | CORR | СIGR | 04:13 | 04:36 | 04:34 | 31 | 262 | 11.000000 | EXT | - |  | (c)
34090.670000 | 0.000000 | -0.026000 | -11.240000 | -11.266000 | 1430.000000 | 1674.000000 | 1717.000000 | 0.000000 |  | 3082 | Смещение кромок | GWAN |  | 06:04 | 06:43 | 06:50 | 0 | 575 | 3.422000 | EXT | Смещение кромок. Наружу. Величина смещения - 3.4 мм. Аномалия находится на упругопластическом изгибе: R=560 D, максимальное растяжение на 6.9 час. |  | (c)
34109.755000 | 7.845000 | 7.831000 | -3.450000 | -3.464000 | 782.000000 | 936.000000 | 902.000000 | 63.078026 | 3441.000000 | 3083 |  | CORR | СIGR | 05:03 | 05:28 | 05:23 | 23 | 240 | 11.000000 | EXT | -. Аномалия находится на упругопластическом изгибе: R=472 D, максимальное растяжение на 6.7 час. |  | (c)
34123.901000 | 10.696000 | 10.608000 | -0.084000 | -0.172000 | -2230.000000 | -2214.000000 | -2218.000000 | 0.070108 | 2.000000 | 3084 |  | LWAN |  | 03:38 | 03:41 | 03:40 | 170 | 23 | 12.000000 | INT | -. Эквивалент потери металла 12%. |  | (c)
34123.985000 | 0.000000 | -0.016000 | -11.218000 | -11.234000 | 323.000000 | 430.000000 | 462.000000 | 323.000000 |  | 3085а | Смещение кромок | GWAN |  | 05:48 | 06:05 | 06:11 | 0 | 279 | 3.314000 | EXT | Смещение кромок. Наружу. Величина смещения - 3.3 мм. |  | (c)
34147.214000 | 0.000000 | -0.032000 | -2.761000 | -2.793000 | -2051.000000 | -1919.000000 | -1958.000000 | 14.483791 |  | 3087а | Непровар / утяжина | GWAN |  | 05:38 | 06:00 | 05:53 | 0 | 186 | 10.000000 | INT | Непровар / утяжина |  | (c)
34147.214000 | 0.000000 | -0.036000 | -2.761000 | -2.797000 | -322.000000 | -186.000000 | -168.000000 | 0.000000 |  | 3087а | Смещение кромок | GWAN |  | 10:18 | 10:40 | 10:42 | 0 | 308 | 3.017000 | EXT | Смещение кромок. Вовнутрь. Величина смещения - 3 мм. |  | (c)
34169.218000 | 0.063000 | 0.015000 | -10.782000 | -10.830000 | -1350.000000 | -1319.000000 | -1162.000000 | 63.448340 | 15.000000 | 3090 |  | CORR | GENE | 05:45 | 05:50 | 06:15 | 127 | 376 | 11.000000 | EXT | - |  | (c)
34180.000000 | 0.000000 | -0.026000 | -11.265000 | -11.291000 | -1356.000000 | -1173.000000 | -1202.000000 | 70.563692 |  | 3091 | Смещение кромок | GWAN |  | 07:05 | 07:35 | 07:30 | 0 | 308 | 3.502000 | EXT | Смещение кромок. Вовнутрь. Величина смещения - 3.5 мм. |  | (c)
34180.000000 | 0.000000 | -0.055000 | -11.265000 | -11.320000 | -863.000000 | -511.000000 | -337.000000 | 0.000000 |  | 3091 | Смещение кромок | GWAN |  | 08:25 | 09:22 | 09:50 | 0 | 1051 | 3.069288 | EXT | Смещение кромок. Вовнутрь. Величина смещения - 3.1 мм. |  | (c)
34191.265000 | 0.000000 | -0.031000 | -11.200000 | -11.231000 | -2116.000000 | -1953.000000 | -1941.000000 | 23.329570 |  | 3092 | Смещение кромок | GWAN |  | 08:24 | 08:50 | 08:52 | 0 | 349 | 3.513000 | EXT | Смещение кромок. Наружу. Величина смещения - 3.5 мм. |  | (c)
34191.265000 | 0.000000 | -0.041000 | -11.200000 | -11.241000 | -1384.000000 | -1117.000000 | -954.000000 | 42.291959 |  | 3092 | Смещение кромок | GWAN |  | 10:22 | 11:05 | 11:31 | 0 | 860 | 4.562000 | EXT | Смещение кромок. Наружу. Величина смещения - 4.6 мм. |  | (c)
34195.366000 | 4.101000 | 4.071000 | -7.099000 | -7.129000 | 1259.000000 | 1441.000000 | 1520.000000 | 15.344782 | 4071.000000 | 3092 |  | CORR | GENE | 05:28 | 05:58 | 06:11 | 51 | 521 | 13.000000 | EXT | - |  | (c)
34202.465000 | 0.000000 | -0.021000 | -11.425000 | -11.446000 | 1072.000000 | 1649.000000 | 1504.000000 | 1072.000000 |  | 3093 | Смещение кромок | GWAN |  | 02:46 | 04:19 | 03:56 | 0 | 865 | 3.068000 | EXT | Смещение кромок. Вовнутрь. Величина смещения - 3.1 мм. |  | (c)
34202.465000 | 0.000000 | -0.011000 | -11.425000 | -11.436000 | 1995.000000 | 2181.000000 | 2161.000000 | 1995.000000 |  | 3093 | Смещение кромок | GWAN |  | 05:15 | 05:45 | 05:42 | 0 | 331 | 3.160000 | EXT | Смещение кромок. Вовнутрь. Величина смещения - 3.2 мм. |  | (c)
34202.465000 | 0.000000 | -0.011000 | -11.425000 | -11.436000 | -2065.000000 | -1720.000000 | -1824.000000 | 1583.000000 |  | 3093 | Смещение кромок | GWAN |  | 06:20 | 07:16 | 06:59 | 0 | 482 | 2.384000 | EXT | Смещение кромок. Вовнутрь. Величина смещения - 2.4 мм. |  | (c)
34208.261000 | 5.796000 | 5.740000 | -5.629000 | -5.685000 | 1819.000000 | 1892.000000 | 1887.000000 | 1819.000000 | 5171.000000 | 3093 |  | GOUG | GENE | 04:47 | 04:58 | 04:58 | 514 | 136 | 7.000000 | EXT | -. Зона задиров. |  | (c)
34218.830000 | 4.940000 | 4.930000 | -6.335000 | -6.345000 | 1187.000000 | 1224.000000 | 1229.000000 | 73.996549 | 4930.000000 | 3094 |  | GOUG | СIGR | 04:05 | 04:11 | 04:12 | 17 | 84 | 17.000000 | EXT | -. Задир. |  | (c)
34245.061000 | 8.451000 | 8.337000 | -2.449000 | -2.563000 | 662.000000 | 786.000000 | 754.000000 | 662.000000 | 1753.000000 | 3096 |  | GOUG | GENE | 09:42 | 10:02 | 09:57 | 810 | 185 | 7.000000 | EXT | -. Зона задиров. |  | (c)
34247.881000 | 0.371000 | 0.140000 | -8.987000 | -9.218000 | 28.000000 | 65.000000 | 60.000000 | 4.843974 | 140.000000 | 3097а |  | ARTD | GENE | 11:01 | 11:07 | 11:06 | 556 | 64 | 10.853879 | EXT | -. Эквивалент потери металла 11%. |  | (c)
34247.980000 | 0.470000 | 0.400000 | -8.888000 | -8.958000 | -655.000000 | -640.000000 | -637.000000 | 48.403936 | 400.000000 | 3097а |  | CORR | AXGR | 09:11 | 09:13 | 09:14 | 131 | 37 | 11.000000 | EXT | - |  | (c)
34248.577000 | 1.067000 | 1.044000 | -8.291000 | -8.314000 | 67.000000 | 311.000000 | 205.000000 | 16.565200 | 1044.000000 | 3097а |  | CORR | СIGR | 11:07 | 11:47 | 11:29 | 38 | 277 | 11.000000 | EXT | - |  | (c)
34249.247000 | 1.737000 | 1.673000 | -7.621000 | -7.685000 | -539.000000 | -484.000000 | -463.000000 | 24.992641 | 1673.000000 | 3097а |  | CORR | GENE | 09:29 | 09:38 | 09:42 | 117 | 153 | 10.000000 | EXT | - |  | (c)
34249.353000 | 1.843000 | 1.717000 | -7.515000 | -7.641000 | -1187.000000 | -1146.000000 | -1146.000000 | 84.202564 | 1717.000000 | 3097а |  | CORR | GENE | 07:45 | 07:51 | 07:51 | 144 | 82 | 11.000000 | EXT | - |  | (c)
34249.555000 | 2.045000 | 2.036000 | -7.313000 | -7.322000 | -321.000000 | -302.000000 | -303.000000 | 21.452420 | 2036.000000 | 3097а |  | CORR | СIGR | 10:05 | 10:08 | 10:07 | 18 | 37 | 10.000000 | EXT | - |  | (c)
34249.798000 | 2.288000 | 2.176000 | -7.070000 | -7.182000 | -618.000000 | -579.000000 | -591.000000 | 43.217559 | 2176.000000 | 3097а |  | CORR | GENE | 09:17 | 09:23 | 09:21 | 382 | 55 | 10.000000 | EXT | - |  | (c)
34250.160000 | 2.650000 | 2.597000 | -6.708000 | -6.761000 | 875.000000 | 895.000000 | 894.000000 | 72.158135 | 2597.000000 | 3097а |  | CORR | AXGR | 01:18 | 01:21 | 01:21 | 89 | 38 | 11.000000 | EXT | - |  | (c)
34256.868000 | 0.000000 | -0.016000 | -2.431000 | -2.447000 | -735.000000 | -675.000000 | -585.000000 | 435.000000 |  | 3097б | Непровар / утяжина | GWAN |  | 05:22 | 05:31 | 05:46 | 0 | 300 | 10.000000 | INT | Непровар / утяжина |  | (c)
34259.299000 | 0.000000 | -0.046000 | -11.211000 | -11.257000 | 658.000000 | 1372.000000 | 1070.000000 | 27.167844 |  | 3098а | Нарушение формы кольцевого шва | GWAN |  | 01:48 | 03:43 | 02:54 | 0 | 824 |  | EXT | Нарушение формы кольцевого шва |  | (c)
34265.333000 | 6.034000 | 6.022000 | -5.177000 | -5.189000 | 1680.000000 | 1852.000000 | 1846.000000 | 4.355432 | 5145.000000 | 3098а |  | CORR | СIGR | 04:32 | 05:00 | 04:59 | 44 | 331 | 10.000000 | EXT | - |  | (c)
34272.087000 | 1.577000 | 1.459000 | -9.663000 | -9.781000 | -2217.000000 | -2185.000000 | -2194.000000 | 1.057411 | 1459.000000 | 3099а |  | CORR | GENE | 03:59 | 04:04 | 04:03 | 283 | 46 | 10.000000 | EXT | - |  | (c)
34272.356000 | 1.846000 | 1.834000 | -9.394000 | -9.406000 | 2205.000000 | -2195.000000 | -2209.000000 | 0.000000 | 1834.000000 | 3099а |  | CORR | СIGR | 03:53 | 04:03 | 04:01 | 21 | 94 | 13.000000 | EXT | - |  | (c)
34273.535000 | 3.025000 | 2.982000 | -8.215000 | -8.258000 | -2199.000000 | -2170.000000 | -2182.000000 | 2.550078 | 2982.000000 | 3099а |  | CORR | AXGR | 04:02 | 04:07 | 04:05 | 192 | 35 | 11.000000 | EXT | - |  | (c)
34273.941000 | 3.431000 | 3.422000 | -7.809000 | -7.818000 | -2223.000000 | -2201.000000 | -2204.000000 | 0.579344 | 3422.000000 | 3099а |  | CORR | СIGR | 03:58 | 04:02 | 04:01 | 18 | 39 | 11.000000 | EXT | - |  | (c)
34274.288000 | 3.778000 | 3.684000 | -7.462000 | -7.556000 | -2203.000000 | -2190.000000 | -2185.000000 | 2.247841 | 3684.000000 | 3099а |  | CORR | AXGR | 04:02 | 04:04 | 04:04 | 299 | 35 | 10.000000 | EXT | - |  | (c)
34274.600000 | 4.090000 | 4.085000 | -7.150000 | -7.155000 | -2047.000000 | -1982.000000 | -2011.000000 | 14.775488 | 4085.000000 | 3099а |  | CORR | СIGR | 04:27 | 04:37 | 04:33 | 29 | 73 | 11.000000 | EXT | - |  | (c)
34275.150000 | 4.640000 | 4.499000 | -6.600000 | -6.741000 | -2204.000000 | -2193.000000 | -2193.000000 | 2.170477 | 4499.000000 | 3099а |  | CORR | AXGR | 04:01 | 04:03 | 04:03 | 352 | 21 | 10.000000 | EXT | - |  | (c)
34275.270000 | 4.760000 | 4.693000 | -6.480000 | -6.547000 | 1880.000000 | 1930.000000 | 1990.000000 | 10.472927 | 4693.000000 | 3099а |  | CORR | GENE | 03:00 | 03:09 | 03:18 | 94 | 221 | 10.000000 | EXT | - |  | (c)
34278.907000 | 8.397000 | 8.356000 | -2.843000 | -2.884000 | -147.000000 | -123.000000 | -120.000000 | 5.435549 | 2810.000000 | 3099а |  | DENT |  | 09:33 | 09:37 | 09:38 | 74 | 53 | 0.422535 |  | -. Аномалия находится вблизи продольного шва. |  | (c)
34279.577000 | 9.067000 | 9.050000 | -2.173000 | -2.190000 | 1118.000000 | 1175.000000 | 1166.000000 | 81.981751 | 2164.000000 | 3099а |  | CORR | СIGR | 00:57 | 01:07 | 01:05 | 26 | 97 | 12.000000 | EXT | - |  | (c)
34280.499000 | 9.989000 | 9.948000 | -1.251000 | -1.292000 | 347.000000 | 379.000000 | 371.000000 | 29.962591 | 1217.000000 | 3099а |  | DENT |  | 10:53 | 10:58 | 10:57 | 75 | 50 | 0.845070 |  | - |  | (c)
34280.583000 | 10.073000 | 10.016000 | -1.167000 | -1.224000 | 20.000000 | 30.000000 | 30.000000 | 2.391069 | 1104.000000 | 3099а |  | CORR | AXGR | 10:00 | 10:02 | 10:02 | 120 | 18 | 11.000000 | EXT | - |  | (c)
34280.916000 | 10.406000 | 10.289000 | -0.834000 | -0.951000 | 1025.000000 | 1211.000000 | 1300.000000 | 52.875295 | 775.000000 | 3099а |  | CORR | GENE | 00:42 | 01:12 | 01:27 | 176 | 551 | 10.000000 | EXT | - |  | (c)
34281.750000 | 0.000000 | -0.014000 | -3.301000 | -3.315000 | 524.000000 | 1465.000000 | 1287.000000 | 14.520516 |  | 3099б | Нарушение формы кольцевого шва | GWAN |  | 00:55 | 03:27 | 02:59 | 0 | 1527 |  | INT | Нарушение формы кольцевого шва |  | (c)
34281.750000 | 0.000000 | -0.023000 | -3.301000 | -3.324000 | -1291.000000 | -791.000000 | -619.000000 | 0.000000 |  | 3099б | Нарушение формы кольцевого шва | GWAN |  | 08:02 | 09:23 | 09:51 | 0 | 1343 |  | INT | Нарушение формы кольцевого шва |  | (c)
34285.051000 | 0.000000 | -0.051000 | -8.274000 | -8.325000 | -460.000000 | -102.000000 | -130.000000 | 0.000000 |  | 3100а | Нарушение формы кольцевого шва | GWAN |  | 00:53 | 01:51 | 01:47 | 0 | 660 |  | EXT | Нарушение формы кольцевого шва. Аномалия находится на отводе. |  | (c)
34285.051000 | 0.000000 | -0.029000 | -8.274000 | -8.303000 | 1055.000000 | 1570.000000 | 1402.000000 | 10.714131 |  | 3100а | Непровар / утяжина | GWAN |  | 04:58 | 06:21 | 05:54 | 0 | 695 | 10.000000 | INT | Непровар / утяжина. Аномалия находится на отводе. |  | (c)
34286.950000 | 1.899000 | 1.894000 | -6.375000 | -6.380000 | 1761.000000 | 1855.000000 | 1884.000000 | 8.124565 | 1894.000000 | 3100а |  | CORR | СIGR | 06:52 | 07:07 | 07:12 | 38 | 246 | 10.000000 | EXT | -. Аномалия находится на отводе. |  | (c)
34288.017000 | 2.966000 | 2.369000 | -5.308000 | -5.905000 | 2152.000000 | 2213.000000 | 2191.000000 | 0.000000 | 2369.000000 | 3100а |  | CORR | GENE | 07:55 | 08:05 | 08:01 | 702 | 79 | 10.000000 | EXT | -. Аномалия находится на отводе. |  | (c)
34289.910000 | 4.859000 | 4.839000 | -3.415000 | -3.435000 | -1145.000000 | -1082.000000 | -1050.000000 | 77.072361 | 3394.000000 | 3100а |  | CORR | СIGR | 11:03 | 11:13 | 11:18 | 41 | 190 | 11.000000 | EXT | -. Аномалия находится на отводе. |  | (c)
34291.094000 | 6.043000 | 5.975000 | -2.231000 | -2.299000 | -859.000000 | -675.000000 | -693.000000 | 42.560449 | 2196.000000 | 3100а |  | CORR | GENE | 11:49 | 00:19 | 00:16 | 103 | 331 | 10.000000 | EXT | -. Аномалия находится на отводе. |  | (c)
34291.907000 | 6.856000 | 6.734000 | -1.418000 | -1.540000 | 1567.000000 | 1662.000000 | 1900.000000 | 0.000000 | 1337.000000 | 3100а |  | CORR | GENE | 06:21 | 06:36 | 07:14 | 203 | 667 | 14.000000 | EXT | -. Аномалия находится на отводе. |  | (c)
34292.329000 | 7.278000 | 7.251000 | -0.996000 | -1.023000 | 1468.000000 | 1656.000000 | 1570.000000 | 36.853153 | 982.000000 | 3100а |  | CORR | СIGR | 06:05 | 06:35 | 06:21 | 41 | 204 | 14.000000 | EXT | -. Аномалия находится на отводе. |  | (c)
34292.379000 | 7.328000 | 7.176000 | -0.946000 | -1.098000 | 1679.000000 | 1714.000000 | 1754.000000 | 26.328059 | 4.000000 | 3100а |  | CORR | GENE | 06:39 | 06:44 | 06:51 | 1094 | 150 | 17.000000 | EXT | -. Аномалия находится на отводе. |  | (c)
34298.791000 | 5.466000 | 5.383000 | -5.704000 | -5.787000 | -1569.000000 | -1517.000000 | -1534.000000 | 1499.000000 | 5383.000000 | 3101 |  | CORR | GENE | 04:44 | 04:52 | 04:49 | 395 | 70 | 10.000000 | EXT | -. Аномалия находится на отводе. |  | (c)
34308.624000 | 4.129000 | 3.703000 | -6.806000 | -7.232000 | 1461.000000 | 1611.000000 | 1627.000000 | 1461.000000 | 3703.000000 | 3102 |  | GOUG | GENE | 06:53 | 07:18 | 07:20 | 654 | 332 | 7.000000 | EXT | -. Задир. |  | (c)
34311.420000 | 6.925000 | 6.834000 | -4.010000 | -4.101000 | 1876.000000 | 1974.000000 | 1978.000000 | 1876.000000 | 3894.000000 | 3102 |  | GOUG | GENE | 08:00 | 08:16 | 08:17 | 207 | 203 | 7.000000 | EXT | -. Задир. |  | (c)
34315.430000 | 0.000000 | -0.027000 | -10.870000 | -10.897000 | 1254.000000 | 1961.000000 | -1102.000000 | 0.000000 |  | 3103 | Нарушение формы кольцевого шва | GWAN |  | 00:25 | 02:20 | 06:05 | 0 | 4209 |  | EXT | Нарушение формы кольцевого шва. Аномалия находится на отводе. |  | (c)
34326.300000 | 0.000000 | -0.020000 | -11.725000 | -11.745000 | 1652.000000 | 1799.000000 | 1798.000000 | 1652.000000 |  | 3104 |  | GWAN |  | 08:06 | 08:30 | 08:30 | 0 | 293 |  | EXT | -. Аномалия находится на отводе. Подбивка кромок величиной 9 мм. |  | (c)
34326.300000 | 0.000000 | -0.047000 | -11.725000 | -11.772000 | 2061.000000 | -1554.000000 | -1335.000000 | 270.000000 |  | 3104 | Нарушение формы кольцевого шва | GWAN |  | 09:12 | 11:29 | 00:04 | 0 | 2130 |  | EXT | Нарушение формы кольцевого шва. Аномалия находится на отводе. |  | (c)
34326.407000 | 0.107000 | 0.075000 | -11.618000 | -11.650000 | 1763.000000 | 1822.000000 | 1827.000000 | 1763.000000 | 75.000000 | 3104 |  | ARTD | GENE | 08:24 | 08:33 | 08:34 | 56 | 128 | 15.784538 | EXT | -. Эквивалент потери металла 16%. Аномалия находится на отводе. |  | (c)
34338.025000 | 0.000000 | -0.042000 | -11.645000 | -11.687000 | -1363.000000 | -260.000000 | 305.000000 | 0.000000 |  | 3105 | Нарушение формы кольцевого шва | GWAN |  | 06:39 | 09:37 | 11:08 | 0 | 3335 |  | EXT | Нарушение формы кольцевого шва. Аномалия находится на отводе. |  | (c)
34372.656000 | 0.151000 | 0.142000 | -11.279000 | -11.288000 | 2217.000000 | -2114.000000 | -2126.000000 | 8.463525 | 142.000000 | 3108 |  | CORR | GENE | 07:25 | 07:46 | 07:44 | 56 | 237 | 11.000000 | EXT | - |  | (c)
34429.000000 | 0.000000 | -0.036000 | -10.905000 | -10.941000 | 395.000000 | 694.000000 | 597.000000 | 31.893371 |  | 3113 | Смещение кромок | GWAN |  | 01:32 | 02:20 | 02:04 | 0 | 404 | 2.562000 | EXT | Смещение кромок. Наружу. Величина смещения - 2.6 мм. |  | (c)
34429.000000 | 0.000000 | -0.001000 | -10.905000 | -10.906000 | 1638.000000 | 1711.000000 | 1705.000000 | 31.631225 |  | 3113 | Смещение кромок | GWAN |  | 04:52 | 05:04 | 05:03 | 0 | 134 | 3.303000 | EXT | Смещение кромок. Наружу. Величина смещения - 3.3 мм. |  | (c)
34451.055000 | 0.000000 | -0.001000 | -11.515000 | -11.516000 | 789.000000 | 928.000000 | 1026.000000 | 59.036703 |  | 3115 | Смещение кромок | GWAN |  | 04:37 | 05:00 | 05:15 | 0 | 473 | 2.726000 | EXT | Смещение кромок. Вовнутрь. Величина смещения - 2.7 мм. |  | (c)
34462.570000 | 0.000000 | -0.041000 | -11.080000 | -11.121000 | 1544.000000 | 1649.000000 | 1759.000000 | 20.684569 |  | 3116 | Смещение кромок | GWAN |  | 04:01 | 04:18 | 04:36 | 0 | 430 | 2.858000 | EXT | Смещение кромок. Наружу. Величина смещения - 2.9 мм. |  | (c)
34462.570000 | 0.000000 | -0.021000 | -11.080000 | -11.101000 | 2224.000000 | -2188.000000 | -2067.000000 | 0.000000 |  | 3116 | Смещение кромок | GWAN |  | 05:51 | 05:59 | 06:18 | 0 | 340 | 2.898000 | EXT | Смещение кромок. Наружу. Величина смещения - 2.9 мм. |  | (c)
34462.570000 | 0.000000 | -0.014000 | -11.080000 | -11.094000 | -1730.000000 | -1680.000000 | -1565.000000 | 40.417599 |  | 3116 | Нарушение формы кольцевого шва | GWAN |  | 07:13 | 07:21 | 07:39 | 0 | 330 |  | EXT | Нарушение формы кольцевого шва |  | (c)
34507.565000 | 0.000000 | -0.001000 | -11.286000 | -11.287000 | -1540.000000 | -1290.000000 | -1365.000000 | 55.753308 |  | 3120а | Смещение кромок | GWAN |  | 05:24 | 06:04 | 05:52 | 0 | 349 | 2.778000 | EXT | Смещение кромок. Наружу. Величина смещения - 2.8 мм. |  | (c)
34507.565000 | 0.000000 | -0.006000 | -11.286000 | -11.292000 | -1002.000000 | -808.000000 | -850.000000 | 43.973248 |  | 3120а | Смещение кромок | GWAN |  | 06:51 | 07:22 | 07:15 | 0 | 305 | 2.874000 | EXT | Смещение кромок. Наружу. Величина смещения - 2.9 мм. |  | (c)
34507.565000 | 0.000000 | -0.036000 | -11.286000 | -11.322000 | -488.000000 | -421.000000 | -127.000000 | 0.000000 |  | 3120а | Смещение кромок | GWAN |  | 08:13 | 08:24 | 09:12 | 0 | 723 | 3.929000 | EXT | Смещение кромок. Наружу. Величина смещения - 3.9 мм. |  | (c)
34518.851000 | 0.000000 | -0.036000 | -12.020000 | -12.056000 | 1971.000000 | 2170.000000 | 2194.000000 | 1971.000000 |  | 3120б | Нарушение формы кольцевого шва | GWAN |  | 00:18 | 00:50 | 00:54 | 0 | 445 |  | EXT | Нарушение формы кольцевого шва |  | (c)
34518.851000 | 0.000000 | -0.011000 | -12.020000 | -12.031000 | -311.000000 | -38.000000 | -76.000000 | 0.000000 |  | 3120б | Смещение кромок | GWAN |  | 06:10 | 06:54 | 06:48 | 0 | 471 | 2.673000 | EXT | Смещение кромок. Наружу. Величина смещения - 2.7 мм. |  | (c)
34535.994000 | 5.123000 | 5.107000 | -4.276000 | -4.292000 | 1404.000000 | 1627.000000 | 1583.000000 | 23.208423 | 4260.000000 | 3122а | Дефект проката | MIAN | СIGR | 06:29 | 07:05 | 06:58 | 32 | 359 | 10.000000 | INT | Дефект проката. Эквивалент потери металла 10%. |  | (c)
34546.798000 | 6.528000 | 6.440000 | -4.667000 | -4.755000 | 44.000000 | 174.000000 | 134.000000 | 10.823984 | 4560.000000 | 3123 |  | GOUG | GENE | 11:36 | 11:57 | 11:51 | 195 | 179 | 7.000000 | EXT | -. Задир. |  | (c)
34547.331000 | 7.061000 | 6.791000 | -4.134000 | -4.404000 | -1850.000000 | -983.000000 | -1358.000000 | 30.253541 | 4076.000000 | 3123 |  | GOUG | GENE | 06:31 | 08:51 | 07:50 | 328 | 983 | 7.000000 | EXT | -. Зона задиров. |  | (c)
34551.465000 | 0.000000 | -0.030000 | -11.375000 | -11.405000 | -1924.000000 | -1536.000000 | -974.000000 | 0.000000 |  | 3124 | Нарушение формы кольцевого шва | GWAN |  | 06:15 | 07:18 | 08:49 | 0 | 1898 |  | EXT | Нарушение формы кольцевого шва |  | (c)
34551.465000 | 0.000000 | -0.051000 | -11.375000 | -11.426000 | 160.000000 | 435.000000 | 373.000000 | 30.104779 |  | 3124 | Смещение кромок | GWAN |  | 11:52 | 00:36 | 00:26 | 0 | 427 | 3.612000 | EXT | Смещение кромок. Вовнутрь. Величина смещения - 3.6 мм. |  | (c)
34570.540000 | 3.350000 | 3.346000 | -7.532000 | -7.536000 | -408.000000 | -275.000000 | -307.000000 | 16.700468 | 3346.000000 | 3126а |  | CORR | СIGR | 11:11 | 11:32 | 11:27 | 28 | 201 | 10.000000 | EXT | - |  | (c)
34578.072000 | 0.000000 | -0.027000 | -8.005000 | -8.032000 | 1572.000000 | 1976.000000 | -2141.000000 | 0.000000 |  | 3127а | Нарушение формы кольцевого шва | GWAN |  | 03:36 | 04:41 | 05:37 | 0 | 1497 |  | EXT | Нарушение формы кольцевого шва |  | (c)
34578.834000 | 0.762000 | 0.743000 | -7.243000 | -7.262000 | 2051.000000 | 2118.000000 | 2101.000000 | 6.490774 | 743.000000 | 3127а |  | CORR | СIGR | 04:53 | 05:04 | 05:01 | 34 | 99 | 13.000000 | EXT | - |  | (c)
34580.095000 | 2.023000 | 1.903000 | -5.982000 | -6.102000 | 1630.000000 | 1652.000000 | 1651.000000 | 45.047431 | 1903.000000 | 3127а |  | CORR | AXGR | 03:45 | 03:49 | 03:49 | 185 | 42 | 10.000000 | EXT | - |  | (c)
34581.582000 | 3.510000 | 3.074000 | -4.495000 | -4.931000 | 1927.000000 | 1965.000000 | 1993.000000 | 13.802364 | 3074.000000 | 3127а |  | CORR | GENE | 04:33 | 04:40 | 04:44 | 596 | 133 | 11.000000 | EXT | - |  | (c)
34584.843000 | 6.771000 | 6.722000 | -1.234000 | -1.283000 | -1428.000000 | -1412.000000 | -1412.000000 | 64.769468 | 1148.000000 | 3127а |  | CORR | AXGR | 07:32 | 07:34 | 07:35 | 135 | 33 | 12.000000 | EXT | - |  | (c)
34584.878000 | 6.806000 | 6.698000 | -1.199000 | -1.307000 | -1582.000000 | -1559.000000 | -1551.000000 | 52.337884 | 1076.000000 | 3127а |  | CORR | GENE | 07:07 | 07:11 | 07:12 | 231 | 62 | 10.000000 | EXT | - |  | (c)
34585.326000 | 7.254000 | 7.183000 | -0.751000 | -0.822000 | 1921.000000 | 1931.000000 | 1938.000000 | 22.307637 | 636.000000 | 3127а |  | CORR | AXGR | 04:32 | 04:34 | 04:35 | 186 | 33 | 10.000000 | EXT | - |  | (c)
34585.396000 | 7.324000 | 7.219000 | -0.681000 | -0.786000 | -1470.000000 | -1413.000000 | -1431.000000 | 61.407191 | 611.000000 | 3127а |  | CORR | GENE | 07:25 | 07:34 | 07:31 | 175 | 78 | 12.000000 | EXT | - |  | (c)
34585.813000 | 7.741000 | 7.713000 | -0.264000 | -0.292000 | -2135.000000 | -2029.000000 | -1961.000000 | 7.720812 | 229.000000 | 3127а |  | CORR | GENE | 05:38 | 05:55 | 06:06 | 63 | 348 | 11.000000 | EXT | - |  | (c)
34586.077000 | 0.000000 | -0.038000 | -9.613000 | -9.651000 | -1954.000000 | -980.000000 | -482.000000 | 0.000000 |  | 3128а | Нарушение формы кольцевого шва | GWAN |  | 05:05 | 07:42 | 09:02 | 0 | 2943 |  | EXT | Нарушение формы кольцевого шва |  | (c)
34587.286000 | 1.209000 | 1.117000 | -8.404000 | -8.496000 | 1407.000000 | 1413.000000 | 1449.000000 | 1407.000000 | 1117.000000 | 3128а |  | CORR | GENE | 02:07 | 02:08 | 02:14 | 209 | 84 | 10.000000 | EXT | - |  | (c)
34588.700000 | 2.623000 | 2.497000 | -6.990000 | -7.116000 | 1706.000000 | 1747.000000 | 1735.000000 | 1706.000000 | 2497.000000 | 3128а |  | CORR | GENE | 02:55 | 03:02 | 03:00 | 924 | 57 | 10.000000 | EXT | - |  | (c)
34589.067000 | 2.990000 | 2.558000 | -6.623000 | -7.055000 | -1523.000000 | -1427.000000 | -1462.000000 | 1402.000000 | 2558.000000 | 3128а |  | CORR | GENE | 06:14 | 06:30 | 06:24 | 1109 | 121 | 12.000000 | EXT | - |  | (c)
34589.484000 | 3.407000 | 3.184000 | -6.206000 | -6.429000 | -1044.000000 | -1016.000000 | -1020.000000 | 995.000000 | 3184.000000 | 3128а |  | CORR | AXGR | 07:31 | 07:36 | 07:35 | 485 | 49 | 12.000000 | EXT | - |  | (c)
34590.273000 | 4.196000 | 3.789000 | -5.417000 | -5.824000 | -1538.000000 | -1325.000000 | -1412.000000 | 1285.000000 | 3789.000000 | 3128а |  | CORR | GENE | 06:12 | 06:46 | 06:32 | 801 | 253 | 10.000000 | EXT | - |  | (c)
34590.608000 | 4.531000 | 4.028000 | -5.082000 | -5.585000 | 1300.000000 | 1307.000000 | 1434.000000 | 1300.000000 | 4028.000000 | 3128а |  | CORR | GENE | 01:50 | 01:51 | 02:11 | 615 | 268 | 10.000000 | EXT | - |  | (c)
34590.744000 | 4.667000 | 4.606000 | -4.946000 | -5.007000 | -1829.000000 | -1733.000000 | -1647.000000 | 1466.000000 | 4606.000000 | 3128а |  | CORR | GENE | 05:25 | 05:40 | 05:54 | 85 | 363 | 13.000000 | EXT | - |  | (c)
34590.907000 | 4.830000 | 4.613000 | -4.783000 | -5.000000 | -1461.000000 | -1423.000000 | -1430.000000 | 1399.000000 | 4351.000000 | 3128а |  | CORR | GENE | 06:24 | 06:30 | 06:29 | 649 | 63 | 14.000000 | EXT | - |  | (c)
34592.238000 | 6.161000 | 6.147000 | -3.452000 | -3.466000 | 642.000000 | 712.000000 | 697.000000 | 642.000000 | 3436.000000 | 3128а |  | CORR | СIGR | 00:04 | 00:15 | 00:12 | 30 | 110 | 14.000000 | EXT | - |  | (c)
34592.411000 | 6.334000 | 6.323000 | -3.279000 | -3.290000 | 759.000000 | 825.000000 | 823.000000 | 759.000000 | 3263.000000 | 3128а |  | CORR | СIGR | 00:22 | 00:33 | 00:33 | 27 | 127 | 12.000000 | EXT | - |  | (c)
34593.587000 | 7.510000 | 7.476000 | -2.103000 | -2.137000 | 1108.000000 | 1210.000000 | 1289.000000 | 1108.000000 | 2091.000000 | 3128а |  | CORR | СIGR | 01:19 | 01:35 | 01:48 | 46 | 362 | 10.000000 | EXT | - |  | (c)
34595.128000 | 9.051000 | 9.033000 | -0.562000 | -0.580000 | 1075.000000 | 1162.000000 | 1208.000000 | 1075.000000 | 540.000000 | 3128а |  | CORR | СIGR | 01:13 | 01:27 | 01:35 | 40 | 266 | 12.000000 | EXT | - |  | (c)
34595.339000 | 9.262000 | 9.221000 | -0.351000 | -0.392000 | 263.000000 | 374.000000 | 411.000000 | 263.000000 | 325.000000 | 3128а |  | CORR | GENE | 11:02 | 11:20 | 11:26 | 67 | 296 | 12.000000 | EXT | - |  | (c)
34595.368000 | 9.291000 | 9.179000 | -0.322000 | -0.434000 | 1091.000000 | 1176.000000 | 1184.000000 | 1091.000000 | 14.000000 | 3128а |  | CORR | GENE | 01:16 | 01:30 | 01:31 | 420 | 186 | 15.000000 | EXT | - |  | (c)
34606.175000 | 0.000000 | -0.031000 | -11.720000 | -11.751000 | -2128.000000 | -2070.000000 | -2045.000000 | 1963.000000 |  | 3129б | Смещение кромок | GWAN |  | 00:52 | 01:01 | 01:05 | 0 | 166 | 2.670000 | EXT | Смещение кромок. Вовнутрь. Величина смещения - 2.7 мм. |  | (c)
34606.175000 | 0.000000 | -0.036000 | -11.720000 | -11.756000 | -1797.000000 | -1643.000000 | -1562.000000 | 1327.000000 |  | 3129б | Смещение кромок | GWAN |  | 01:46 | 02:10 | 02:24 | 0 | 471 | 2.981000 | EXT | Смещение кромок. Наружу. Величина смещения - 3 мм. |  | (c)
34606.175000 | 0.000000 | -0.021000 | -11.720000 | -11.741000 | -885.000000 | -720.000000 | -614.000000 | 342.000000 |  | 3129б | Смещение кромок | GWAN |  | 04:13 | 04:39 | 04:57 | 0 | 543 | 3.083000 | EXT | Смещение кромок. Наружу. Величина смещения - 3.1 мм. |  | (c)
34606.175000 | 0.000000 | -0.011000 | -11.720000 | -11.731000 | -284.000000 | -66.000000 | -61.000000 | 0.000000 |  | 3129б | Смещение кромок | GWAN |  | 05:50 | 06:25 | 06:26 | 0 | 447 | 3.291000 | EXT | Смещение кромок. Вовнутрь. Величина смещения - 3.3 мм. |  | (c)
34606.175000 | 0.000000 | -0.036000 | -11.720000 | -11.756000 | 433.000000 | 837.000000 | 740.000000 | 433.000000 |  | 3129б | Смещение кромок | GWAN |  | 07:46 | 08:51 | 08:35 | 0 | 613 | 3.383000 | EXT | Смещение кромок. Наружу. Величина смещения - 3.4 мм. |  | (c)
34617.772000 | 11.597000 | 11.580000 | -0.123000 | -0.140000 | -118.000000 | 3.000000 | 25.000000 | 0.000000 | 77.000000 | 3129б |  | CORR | GENE | 06:17 | 06:36 | 06:40 | 63 | 286 | 15.000000 | EXT | - |  | (c)
34617.895000 | 0.000000 | -0.026000 | -11.209000 | -11.235000 | 622.000000 | 1026.000000 | 955.000000 | 76.095916 |  | 3131аа | Смещение кромок | GWAN |  | 01:13 | 02:18 | 02:07 | 0 | 665 | 2.671000 | EXT | Смещение кромок. Вовнутрь. Величина смещения - 2.7 мм. |  | (c)
34617.895000 | 0.000000 | -0.026000 | -11.209000 | -11.235000 | -1031.000000 | -581.000000 | -535.000000 | 0.000000 |  | 3131аа | Нарушение формы кольцевого шва | GWAN |  | 08:46 | 09:59 | 10:07 | 0 | 993 |  | EXT | Нарушение формы кольцевого шва |  | (c)
34733.744000 | 5.676000 | 5.547000 | -6.491000 | -6.620000 | 252.000000 | 348.000000 | 359.000000 | 252.000000 | 5547.000000 | 3142а |  | DENT |  | 05:42 | 05:58 | 06:00 | 305 | 216 | 0.352113 |  | - |  | (c)
34773.254000 | 0.000000 | -0.031000 | -3.491000 | -3.522000 | 436.000000 | 576.000000 | 570.000000 | 35.222383 |  | 3146а | Смещение кромок | GWAN |  | 02:25 | 02:47 | 02:46 | 0 | 267 | 3.306000 | EXT | Смещение кромок. Наружу. Величина смещения - 3.3 мм. Аномалия находится на упругопластическом изгибе: R=725 D, максимальное растяжение на 6.1 час. |  | (c)
34795.130000 | 0.000000 | -0.021000 | -7.060000 | -7.081000 | -967.000000 | -883.000000 | -860.000000 | 52.053450 |  | 3149 | Смещение кромок | GWAN |  | 06:35 | 06:49 | 06:52 | 0 | 215 | 2.747000 | EXT | Смещение кромок. Наружу. Величина смещения - 2.7 мм. Аномалия находится на упругопластическом изгибе: R=534 D, максимальное растяжение на 0.1 час. |  | (c)
34795.130000 | 0.000000 | -0.029000 | -7.060000 | -7.089000 | -330.000000 | 462.000000 | 208.000000 | 16.749839 |  | 3149 | Нарушение формы кольцевого шва | GWAN |  | 08:18 | 10:26 | 09:45 | 0 | 1075 |  | EXT | Нарушение формы кольцевого шва. Аномалия находится на упругопластическом изгибе: R=534 D, максимальное растяжение на 0.1 час. |  | (c)
34853.061000 | 2.276000 | 1.252000 | -9.054000 | -10.078000 | -2169.000000 | -2154.000000 | -2138.000000 | 4.942819 | 1252.000000 | 3155 |  | CORR | GENE | 04:59 | 05:01 | 05:04 | 1371 | 63 | 13.000000 | EXT | - |  | (c)
34893.770000 | 8.740000 | 8.725000 | -2.400000 | -2.415000 | -374.000000 | -284.000000 | -301.000000 | 12.477477 | 2388.000000 | 3158 |  | CORR | СIGR | 08:13 | 08:28 | 08:25 | 27 | 147 | 11.000000 | EXT | - |  | (c)
34910.497000 | 3.957000 | 3.805000 | -6.454000 | -6.606000 | 1505.000000 | 1530.000000 | 1533.000000 | 1505.000000 | 3805.000000 | 3161аа |  | CORR | GENE | 07:06 | 07:10 | 07:11 | 438 | 55 | 11.000000 | EXT | -. Аномалия находится на отводе. |  | (c)
34916.951000 | 0.000000 | -0.031000 | -12.094000 | -12.125000 | 612.000000 | 733.000000 | 775.000000 | 612.000000 |  | 3161аб | Нарушение формы кольцевого шва | GWAN |  | 03:11 | 03:31 | 03:38 | 0 | 325 |  | EXT | Нарушение формы кольцевого шва. Аномалия находится на отводе. |  | (c)
34973.788000 | 0.828000 | 0.560000 | -10.657000 | -10.925000 | 2131.000000 | 2190.000000 | 2169.000000 | 0.000000 | 560.000000 | 3167 |  | CORR | GENE | 07:54 | 08:03 | 08:00 | 720 | 75 | 11.000000 | EXT | - |  | (c)
34977.011000 | 4.051000 | 3.735000 | -7.434000 | -7.750000 | 1380.000000 | 1409.000000 | 1437.000000 | 54.917914 | 3735.000000 | 3167 |  | CORR | GENE | 05:53 | 05:57 | 06:02 | 652 | 113 | 9.000000 | EXT | - |  | (c)
34988.640000 | 4.195000 | 4.086000 | -6.510000 | -6.619000 | 1687.000000 | 1699.000000 | 1719.000000 | 36.059093 | 4086.000000 | 3168 |  | CORR | GENE | 04:35 | 04:37 | 04:40 | 479 | 65 | 9.000000 | EXT | - |  | (c)
34989.357000 | 4.912000 | 4.899000 | -5.793000 | -5.806000 | 2043.000000 | 2060.000000 | 2059.000000 | 11.218319 | 4899.000000 | 3168 |  | CORR | PITT | 05:33 | 05:35 | 05:35 | 27 | 33 | 13.000000 | EXT | - |  | (c)
34990.128000 | 5.683000 | 5.578000 | -5.022000 | -5.127000 | 1616.000000 | 1669.000000 | 1740.000000 | 19.709641 | 4934.000000 | 3168 |  | CORR | GENE | 04:24 | 04:32 | 04:44 | 193 | 247 | 9.000000 | EXT | - |  | (c)
34990.426000 | 5.981000 | 5.940000 | -4.724000 | -4.765000 | -1848.000000 | -1838.000000 | -1837.000000 | 31.757961 | 4701.000000 | 3168 |  | CORR | AXGR | 07:05 | 07:06 | 07:06 | 64 | 22 | 9.000000 | EXT | - |  | (c)
34990.760000 | 6.315000 | 6.227000 | -4.390000 | -4.478000 | 1655.000000 | 1835.000000 | 1760.000000 | 21.117181 | 4240.000000 | 3168 |  | CORR | GENE | 04:30 | 04:59 | 04:47 | 238 | 209 | 10.000000 | EXT | - |  | (c)
34995.049000 | 10.604000 | 10.419000 | -0.101000 | -0.286000 | -1292.000000 | -1264.000000 | -1267.000000 | 77.719958 | 34.000000 | 3168 |  | ARTD | GENE | 08:34 | 08:39 | 08:38 | 252 | 49 | 11.857658 | EXT | -. Эквивалент потери металла 12%. |  | (c)
35000.589000 | 5.439000 | 5.366000 | -6.021000 | -6.094000 | 2000.000000 | 2019.000000 | 2020.000000 | 13.679287 | 5366.000000 | 3169 |  | CORR | AXGR | 07:40 | 07:43 | 07:43 | 125 | 41 | 9.000000 | EXT | - |  | (c)
35006.610000 | 0.000000 | -0.036000 | -11.440000 | -11.476000 | 992.000000 | 1159.000000 | 1158.000000 | 73.188424 |  | 3170 | Нарушение формы кольцевого шва | GWAN |  | 00:46 | 01:13 | 01:13 | 0 | 332 |  | EXT | Нарушение формы кольцевого шва |  | (c)
35006.900000 | 0.290000 | 0.265000 | -11.150000 | -11.175000 | -1253.000000 | -1035.000000 | -1051.000000 | 52.158993 | 265.000000 | 3170 |  | CORR | GENE | 06:44 | 07:19 | 07:17 | 55 | 404 | 9.000000 | EXT | - |  | (c)
35018.050000 | 0.000000 | -0.016000 | -11.505000 | -11.521000 | -314.000000 | -187.000000 | -147.000000 | 0.000000 |  | 3171 | Смещение кромок | GWAN |  | 05:32 | 05:53 | 05:59 | 0 | 334 | 3.189000 | EXT | Смещение кромок. Наружу. Величина смещения - 3.2 мм. Аномалия находится на упругопластическом изгибе: R=1001 D, максимальное растяжение на 6 час. |  | (c)
35018.050000 | 0.000000 | -0.036000 | -11.505000 | -11.541000 | 1065.000000 | 1138.000000 | 1301.000000 | 1065.000000 |  | 3171 | Смещение кромок | GWAN |  | 09:15 | 09:26 | 09:53 | 0 | 471 | 3.626000 | EXT | Смещение кромок. Наружу. Величина смещения - 3.6 мм. Аномалия находится на упругопластическом изгибе: R=1001 D, максимальное растяжение на 6 час. |  | (c)
35029.386000 | 11.336000 | 11.313000 | -0.169000 | -0.192000 | -280.000000 | -106.000000 | -89.000000 | 0.000000 | 147.000000 | 3171 |  | CORR | GENE | 05:38 | 06:06 | 06:08 | 45 | 382 | 12.000000 | EXT | -. Аномалия находится на упругопластическом изгибе: R=438 D, максимальное растяжение на 5.9 час. |  | (c)
35029.555000 | 0.000000 | -0.028000 | -11.410000 | -11.438000 | 1321.000000 | 1536.000000 | 2116.000000 | 0.000000 |  | 3172 | Нарушение формы кольцевого шва | GWAN |  | 04:48 | 05:22 | 06:56 | 0 | 1590 |  | EXT | Нарушение формы кольцевого шва. Аномалия находится на упругопластическом изгибе: R=439 D, максимальное растяжение на 5.9 час. |  | (c)
35033.002000 | 3.447000 | 3.408000 | -7.963000 | -8.002000 | 1969.000000 | 2010.000000 | 2062.000000 | 0.000000 | 3408.000000 | 3172 |  | CORR | GENE | 06:32 | 06:39 | 06:47 | 50 | 188 | 10.000000 | EXT | -. Аномалия находится на упругопластическом изгибе: R=498 D, максимальное растяжение на 6.2 час. |  | (c)
35036.787000 | 7.232000 | 6.832000 | -4.178000 | -4.578000 | 2158.000000 | 2206.000000 | 2200.000000 | 0.000000 | 3902.000000 | 3172 |  | CORR | GENE | 07:03 | 07:10 | 07:10 | 676 | 84 | 10.000000 | EXT | -. Аномалия находится на упругопластическом изгибе: R=792 D, максимальное растяжение на 6.7 час. |  | (c)
35044.345000 | 3.380000 | 2.976000 | -8.015000 | -8.419000 | 2131.000000 | 2170.000000 | 2172.000000 | 0.000000 | 2976.000000 | 3173 |  | CORR | GENE | 07:07 | 07:14 | 07:14 | 729 | 82 | 11.000000 | EXT | - |  | (c)
35046.104000 | 5.139000 | 5.082000 | -6.256000 | -6.313000 | 1130.000000 | 1142.000000 | 1142.000000 | 85.958133 | 5082.000000 | 3173 |  | CORR | AXGR | 04:26 | 04:28 | 04:28 | 97 | 24 | 10.000000 | EXT | - |  | (c)
35057.443000 | 5.083000 | 5.065000 | -6.167000 | -6.185000 | -782.000000 | -773.000000 | -774.000000 | 61.107224 | 5065.000000 | 3174 |  | CORR | AXGR | 07:07 | 07:08 | 07:08 | 36 | 16 | 10.000000 | EXT | - |  | (c)
35058.053000 | 5.693000 | 5.655000 | -5.557000 | -5.595000 | -797.000000 | -781.000000 | -785.000000 | 61.340403 | 5524.000000 | 3174 |  | CORR | AXGR | 07:04 | 07:07 | 07:06 | 71 | 25 | 10.000000 | EXT | - |  | (c)
35059.687000 | 7.327000 | 7.010000 | -3.923000 | -4.240000 | -853.000000 | -838.000000 | -819.000000 | 60.664438 | 3784.000000 | 3174 |  | CORR | GENE | 06:55 | 06:58 | 07:01 | 456 | 67 | 9.000000 | EXT | - |  | (c)
35095.548000 | 0.000000 | -0.026000 | -11.828000 | -11.854000 | 2144.000000 | -2073.000000 | -2084.000000 | 1852.000000 |  | 3177б | Смещение кромок | GWAN |  | 03:17 | 03:57 | 03:55 | 0 | 465 | 3.040000 | EXT | Смещение кромок. Наружу. Величина смещения - 3 мм. Аномалия находится на упругопластическом изгибе: R=372 D, максимальное растяжение на 6.4 час. |  | (c)
35095.548000 | 0.000000 | -0.031000 | -11.828000 | -11.859000 | -995.000000 | -827.000000 | -804.000000 | 612.000000 |  | 3177б | Смещение кромок | GWAN |  | 06:51 | 07:18 | 07:22 | 0 | 383 | 3.076000 | EXT | Смещение кромок. Наружу. Величина смещения - 3.1 мм. Аномалия находится на упругопластическом изгибе: R=372 D, максимальное растяжение на 6.4 час. |  | (c)
35095.548000 | 0.000000 | -0.039000 | -11.828000 | -11.867000 | 294.000000 | 1308.000000 | 1148.000000 | 294.000000 |  | 3177б | Нарушение формы кольцевого шва | GWAN |  | 10:19 | 01:02 | 00:37 | 0 | 1708 |  | EXT | Нарушение формы кольцевого шва. Аномалия находится на упругопластическом изгибе: R=372 D, максимальное растяжение на 6.4 час. |  | (c)
35145.913000 | 3.293000 | 3.259000 | -7.997000 | -8.031000 | -841.000000 | -824.000000 | -826.000000 | 811.000000 | 3259.000000 | 3182 |  | CORR | AXGR | 06:29 | 06:32 | 06:31 | 76 | 30 | 10.000000 | EXT | - |  | (c)
35153.910000 | 0.000000 | -0.001000 | -11.425000 | -11.426000 | -1250.000000 | -1123.000000 | -1095.000000 | 940.000000 |  | 3183 | Смещение кромок | GWAN |  | 05:31 | 05:52 | 05:56 | 0 | 311 | 2.692000 | EXT | Смещение кромок. Наружу. Аномалия находится на отводе. Величина смещения - 2.7 мм. |  | (c)
35187.770000 | 0.000000 | -0.016000 | -11.245000 | -11.261000 | 1458.000000 | 1591.000000 | 1834.000000 | 0.000000 |  | 3186 | Смещение кромок | GWAN |  | 06:40 | 07:01 | 07:40 | 0 | 752 | 3.183000 | EXT | Смещение кромок. Вовнутрь. Величина смещения - 3.2 мм. |  | (c)
35199.015000 | 0.000000 | -0.041000 | -11.380000 | -11.421000 | 1136.000000 | 1412.000000 | 1426.000000 | 41.462524 |  | 3187 | Смещение кромок | GWAN |  | 01:06 | 01:51 | 01:53 | 0 | 581 | 3.639000 | EXT | Смещение кромок. Наружу. Величина смещения - 3.6 мм. |  | (c)
35199.015000 | 0.000000 | -0.016000 | -11.380000 | -11.396000 | -1679.000000 | -1289.000000 | -1446.000000 | 44.540807 |  | 3187 | Смещение кромок | GWAN |  | 05:32 | 06:35 | 06:10 | 0 | 465 | 2.628000 | EXT | Смещение кромок. Наружу. Величина смещения - 2.6 мм. |  | (c)
35199.015000 | 0.000000 | -0.021000 | -11.380000 | -11.401000 | -546.000000 | -479.000000 | -364.000000 | 0.107616 |  | 3187 | Смещение кромок | GWAN |  | 08:35 | 08:46 | 09:04 | 0 | 363 | 3.346000 | EXT | Смещение кромок. Наружу. Величина смещения - 3.3 мм. |  | (c)
35213.234000 | 2.839000 | 2.779000 | -7.081000 | -7.141000 | -1999.000000 | -1788.000000 | -1815.000000 | 33.511170 | 2779.000000 | 3188 |  | CORR | GENE | 06:46 | 07:20 | 07:15 | 73 | 368 | 15.000000 | EXT | - |  | (c)
35213.960000 | 3.565000 | 3.539000 | -6.355000 | -6.381000 | 1002.000000 | 1537.000000 | 1384.000000 | 6.686131 | 3539.000000 | 3188 |  | CORR | GENE | 02:50 | 04:16 | 03:52 | 56 | 764 | 11.000000 | EXT | - |  | (c)
35213.986000 | 3.591000 | 3.548000 | -6.329000 | -6.372000 | -1862.000000 | -1672.000000 | -1679.000000 | 44.540007 | 3548.000000 | 3188 |  | CORR | GENE | 07:08 | 07:38 | 07:37 | 69 | 367 | 10.000000 | EXT | - |  | (c)
35223.224000 | 2.909000 | 2.874000 | -8.456000 | -8.491000 | -2183.000000 | -2175.000000 | -2168.000000 | 3.854081 | 2874.000000 | 3189 |  | CORR | AXGR | 04:32 | 04:34 | 04:35 | 89 | 29 | 11.000000 | EXT | - |  | (c)
35223.463000 | 3.148000 | 3.099000 | -8.217000 | -8.266000 | -2175.000000 | -2167.000000 | -2167.000000 | 4.470902 | 3099.000000 | 3189 |  | CORR | AXGR | 04:34 | 04:35 | 04:35 | 110 | 17 | 11.000000 | EXT | - |  | (c)
35242.970000 | 0.000000 | -0.023000 | -11.280000 | -11.303000 | 614.000000 | 861.000000 | 959.000000 | 74.698255 |  | 3191 | Нарушение формы кольцевого шва | GWAN |  | 01:03 | 01:43 | 01:59 | 0 | 691 |  | EXT | Нарушение формы кольцевого шва |  | (c)
35254.250000 | 0.000000 | -0.056000 | -11.285000 | -11.341000 | -818.000000 | -551.000000 | -603.000000 | 31.343238 |  | 3192 | Смещение кромок | GWAN |  | 00:37 | 01:20 | 01:12 | 0 | 430 | 3.517000 | EXT | Смещение кромок. Наружу. Величина смещения - 3.5 мм. |  | (c)
35254.250000 | 0.000000 | -0.056000 | -11.285000 | -11.341000 | -1251.000000 | -1086.000000 | -1146.000000 | 84.077626 |  | 3192 | Смещение кромок | GWAN |  | 11:27 | 11:54 | 11:44 | 0 | 209 | 2.380000 | EXT | Смещение кромок. Наружу. Величина смещения - 2.4 мм. |  | (c)
35287.400000 | 0.000000 | -0.022000 | -11.220000 | -11.242000 | 2175.000000 | -1711.000000 | -1828.000000 | 0.000000 |  | 3195 | Нарушение формы кольцевого шва | GWAN |  | 05:32 | 07:05 | 06:46 | 0 | 916 |  | EXT | Нарушение формы кольцевого шва |  | (c)
35287.400000 | 0.000000 | -0.026000 | -11.220000 | -11.246000 | -1840.000000 | -1695.000000 | -1740.000000 | 31.523216 |  | 3195 | Смещение кромок | GWAN |  | 06:44 | 07:08 | 07:01 | 0 | 200 | 2.494000 | EXT | Смещение кромок. Наружу. Величина смещения - 2.5 мм. |  | (c)
35287.400000 | 0.000000 | -0.032000 | -11.220000 | -11.252000 | -1200.000000 | -1134.000000 | -1116.000000 | 76.355230 |  | 3195 | Нарушение формы кольцевого шва | GWAN |  | 08:28 | 08:38 | 08:41 | 0 | 169 |  | EXT | Нарушение формы кольцевого шва |  | (c)
35287.400000 | 0.000000 | -0.046000 | -11.220000 | -11.266000 | -745.000000 | -585.000000 | -613.000000 | 28.119617 |  | 3195 | Смещение кромок | GWAN |  | 09:41 | 10:07 | 10:02 | 0 | 264 | 3.546000 | EXT | Смещение кромок. Наружу. Величина смещения - 3.5 мм. |  | (c)
35298.620000 | 0.000000 | -0.041000 | -11.500000 | -11.541000 | 255.000000 | 394.000000 | 361.000000 | 20.569132 |  | 3196 | Смещение кромок | GWAN |  | 03:19 | 03:42 | 03:36 | 0 | 212 | 3.416000 | EXT | Смещение кромок. Наружу. Величина смещения - 3.4 мм. |  | (c)
35298.620000 | 0.000000 | -0.021000 | -11.500000 | -11.521000 | 1356.000000 | 1510.000000 | 1472.000000 | 42.479451 |  | 3196 | Смещение кромок | GWAN |  | 06:17 | 06:42 | 06:36 | 0 | 232 | 2.342000 | EXT | Смещение кромок. Наружу. Величина смещения - 2.3 мм. |  | (c)
35302.454000 | 3.834000 | 3.818000 | -7.666000 | -7.682000 | 1234.000000 | 1280.000000 | 1280.000000 | 69.198803 | 3818.000000 | 3196 |  | CORR | СIGR | 05:57 | 06:05 | 06:05 | 26 | 93 | 10.000000 | EXT | - |  | (c)
35320.735000 | 0.000000 | -0.056000 | -11.290000 | -11.346000 | -736.000000 | -501.000000 | -560.000000 | 31.030640 |  | 3198 | Смещение кромок | GWAN |  | 00:12 | 00:50 | 00:40 | 0 | 351 | 2.766000 | EXT | Смещение кромок. Наружу. Величина смещения - 2.8 мм. |  | (c)
35346.754000 | 3.054000 | 2.923000 | -8.126000 | -8.257000 | -2199.000000 | -2182.000000 | -2162.000000 | 2.554275 | 2923.000000 | 3200 |  | CORR | GENE | 04:48 | 04:51 | 04:54 | 446 | 75 | 10.000000 | EXT | - |  | (c)
35347.729000 | 4.029000 | 4.018000 | -7.151000 | -7.162000 | -1947.000000 | -1900.000000 | -1876.000000 | 22.854419 | 4018.000000 | 3200 |  | CORR | СIGR | 05:29 | 05:36 | 05:40 | 22 | 143 | 15.000000 | EXT | - |  | (c)
35350.413000 | 6.713000 | 6.372000 | -4.467000 | -4.808000 | 711.000000 | 900.000000 | 857.000000 | 69.149890 | 4402.000000 | 3200 |  | GOUG | GENE | 00:38 | 01:08 | 01:01 | 406 | 292 | 7.000000 | EXT | -. Зона задиров. |  | (c)
35354.880000 | 0.000000 | -0.036000 | -11.105000 | -11.141000 | 1070.000000 | 1215.000000 | 1337.000000 | 28.997870 |  | 3201 | Смещение кромок | GWAN |  | 04:45 | 05:09 | 05:28 | 0 | 534 | 3.465000 | EXT | Смещение кромок. Наружу. Величина смещения - 3.5 мм. Аномалия находится на упругопластическом изгибе: R=807 D, максимальное растяжение на 5.7 час. |  | (c)
35354.880000 | 0.000000 | -0.031000 | -11.105000 | -11.136000 | 1674.000000 | 1775.000000 | 1825.000000 | 8.375425 |  | 3201 | Смещение кромок | GWAN |  | 06:23 | 06:39 | 06:47 | 0 | 302 | 3.719000 | EXT | Смещение кромок. Наружу. Величина смещения - 3.7 мм. Аномалия находится на упругопластическом изгибе: R=807 D, максимальное растяжение на 5.7 час. |  | (c)
35354.880000 | 0.000000 | -0.051000 | -11.105000 | -11.156000 | -1919.000000 | -1847.000000 | -1695.000000 | 43.190413 |  | 3201 | Смещение кромок | GWAN |  | 08:43 | 08:55 | 09:19 | 0 | 447 | 2.717000 | EXT | Смещение кромок. Наружу. Величина смещения - 2.7 мм. Аномалия находится на упругопластическом изгибе: R=807 D, максимальное растяжение на 5.7 час. |  | (c)
35365.985000 | 0.000000 | -0.014000 | -11.255000 | -11.269000 | 344.000000 | 440.000000 | 429.000000 | 27.794403 |  | 3202 | Нарушение формы кольцевого шва | GWAN |  | 03:25 | 03:40 | 03:39 | 0 | 169 |  | EXT | Нарушение формы кольцевого шва. Аномалия находится на упругопластическом изгибе: R=465 D, максимальное растяжение на 5.9 час. |  | (c)
35367.290000 | 1.305000 | 1.291000 | -9.950000 | -9.964000 | 1618.000000 | 1665.000000 | 1658.000000 | 39.779277 | 1291.000000 | 3202 |  | CORR | СIGR | 06:50 | 06:58 | 06:57 | 29 | 80 | 12.000000 | EXT | -. Аномалия находится на упругопластическом изгибе: R=437 D, максимальное растяжение на 5.8 час. |  | (c)
35368.372000 | 2.387000 | 2.334000 | -8.868000 | -8.921000 | -1811.000000 | -1766.000000 | -1770.000000 | 37.163108 | 2334.000000 | 3202 |  | DENT |  | 09:37 | 09:44 | 09:44 | 87 | 81 | 0.422535 |  | -. Аномалия находится на упругопластическом изгибе. |  | (c)
35371.766000 | 5.781000 | 5.726000 | -5.474000 | -5.529000 | -2173.000000 | -2135.000000 | -2129.000000 | 8.202627 | 5410.000000 | 3202 |  | DENT |  | 08:39 | 08:45 | 08:46 | 119 | 88 | 0.492958 |  | -. Аномалия находится вблизи продольного шва. Аномалия находится вблизи дефекта потери металла. Аномалия находится на упругопластическом изгибе. |  | (c)
35371.922000 | 5.937000 | 5.806000 | -5.318000 | -5.449000 | -2082.000000 | -1803.000000 | -1909.000000 | 25.940439 | 5289.000000 | 3202 |  | GOUG | GENE | 08:53 | 09:38 | 09:21 | 160 | 346 | 7.000000 | EXT | -. Зона задиров. Аномалия находится на упругопластическом изгибе: R=466 D, максимальное растяжение на 6.1 час. |  | (c)
35372.067000 | 6.082000 | 5.925000 | -5.173000 | -5.330000 | 952.000000 | 982.000000 | 985.000000 | 76.815775 | 4972.000000 | 3202 |  | CORR | GENE | 05:03 | 05:08 | 05:08 | 358 | 65 | 11.000000 | EXT | -. Аномалия находится на упругопластическом изгибе: R=473 D, максимальное растяжение на 6.2 час. |  | (c)
35389.900000 | 1.190000 | 0.875000 | -10.000000 | -10.315000 | -2198.000000 | -2161.000000 | -2159.000000 | 2.638032 | 875.000000 | 3204 |  | CORR | GENE | 04:25 | 04:31 | 04:32 | 513 | 78 | 10.000000 | EXT | -. Аномалия находится на упругопластическом изгибе: R=804 D, максимальное растяжение на 7 час. |  | (c)
35390.075000 | 1.365000 | 1.348000 | -9.825000 | -9.842000 | -1265.000000 | -1240.000000 | -1205.000000 | 77.907795 | 1348.000000 | 3204 |  | CORR | СIGR | 06:56 | 07:00 | 07:06 | 22 | 121 | 11.000000 | EXT | -. Аномалия находится на упругопластическом изгибе: R=804 D, максимальное растяжение на 7 час. |  | (c)
35391.208000 | 2.498000 | 1.979000 | -8.692000 | -9.211000 | -2199.000000 | -2176.000000 | -2177.000000 | 2.559176 | 1979.000000 | 3204 |  | CORR | AXGR | 04:25 | 04:29 | 04:29 | 990 | 44 | 12.000000 | EXT | -. Аномалия находится на упругопластическом изгибе: R=1081 D, максимальное растяжение на 7.6 час. |  | (c)
35392.617000 | 3.907000 | 3.757000 | -7.283000 | -7.433000 | -2199.000000 | -2144.000000 | -2148.000000 | 2.506870 | 3757.000000 | 3204 |  | CORR | GENE | 04:25 | 04:34 | 04:33 | 772 | 104 | 10.000000 | EXT | - |  | (c)
35395.343000 | 6.633000 | 6.428000 | -4.557000 | -4.762000 | -2209.000000 | -2166.000000 | -2165.000000 | 1.714108 | 4506.000000 | 3204 |  | CORR | GENE | 04:24 | 04:31 | 04:31 | 256 | 89 | 10.000000 | EXT | - |  | (c)
35397.723000 | 9.013000 | 8.662000 | -2.177000 | -2.528000 | -2199.000000 | -2056.000000 | -2096.000000 | 2.555502 | 1314.000000 | 3204 |  | CORR | GENE | 04:25 | 04:48 | 04:42 | 1214 | 205 | 9.000000 | EXT | - |  | (c)
35402.772000 | 2.872000 | 2.852000 | -1.403000 | -1.423000 | 1442.000000 | 1598.000000 | 1573.000000 | 31.932196 | 1368.000000 | 3205 |  | CORR | GENE | 04:35 | 05:00 | 04:56 | 55 | 262 | 10.000000 | EXT | - |  | (c)
35403.049000 | 3.149000 | 3.124000 | -1.126000 | -1.151000 | 2139.000000 | 2199.000000 | 2174.000000 | 0.000000 | 1124.000000 | 3205 |  | CORR | СIGR | 06:27 | 06:37 | 06:33 | 27 | 71 | 10.000000 | EXT | - |  | (c)
35403.190000 | 3.290000 | 3.275000 | -0.985000 | -1.000000 | 1846.000000 | 1890.000000 | 1949.000000 | 6.017132 | 943.000000 | 3205 |  | CORR | GENE | 05:40 | 05:47 | 05:57 | 57 | 207 | 11.000000 | EXT | - |  | (c)
35403.415000 | 3.515000 | 3.462000 | -0.760000 | -0.813000 | -2201.000000 | -2192.000000 | -2189.000000 | 3.364758 | 725.000000 | 3205 |  | CORR | AXGR | 06:47 | 06:48 | 06:49 | 88 | 24 | 9.000000 | EXT | - |  | (c)
35404.135000 | 4.235000 | 4.044000 | -0.040000 | -0.231000 | 1581.000000 | 1604.000000 | 1612.000000 | 44.768146 | 19.000000 | 3205 |  | CORR | GENE | 04:57 | 05:01 | 05:02 | 212 | 63 | 12.000000 | EXT | - |  | (c)
35405.389000 | 1.214000 | 1.080000 | -5.411000 | -5.545000 | 2213.000000 | 2226.000000 | 2221.000000 | 0.000000 | 1080.000000 | 3206 |  | CORR | AXGR | 06:38 | 06:40 | 06:39 | 295 | 17 | 12.000000 | EXT | - |  | (c)
35405.679000 | 1.504000 | 0.979000 | -5.121000 | -5.646000 | 1339.000000 | 1516.000000 | 1520.000000 | 28.190264 | 979.000000 | 3206 |  | CORR | GENE | 04:17 | 04:45 | 04:46 | 2340 | 361 | 13.000000 | EXT | - |  | (c)
35408.567000 | 4.392000 | 4.380000 | -2.233000 | -2.245000 | 703.000000 | 832.000000 | 800.000000 | 56.763297 | 201.000000 | 3206 |  | GOUG | GENE | 02:34 | 02:55 | 02:50 | 2044 | 193 | 7.000000 | EXT | -. Зона задиров. |  | (c)
35409.763000 | 5.588000 | 5.575000 | -1.037000 | -1.050000 | -2053.000000 | -2030.000000 | -2039.000000 | 15.424799 | 1025.000000 | 3206 |  | CORR | PITT | 07:09 | 07:13 | 07:11 | 25 | 28 | 15.000000 | EXT | - |  | (c)
35446.120000 | 0.000000 | -0.011000 | -12.086000 | -12.097000 | -1799.000000 | -1640.000000 | -1589.000000 | 1378.000000 |  | 3210а | Смещение кромок | GWAN |  | 06:28 | 06:54 | 07:02 | 0 | 421 | 2.316000 | EXT | Смещение кромок. Наружу. Величина смещения - 2.3 мм. Аномалия находится на упругопластическом изгибе: R=447 D, максимальное растяжение на 6.6 час. |  | (c)
35459.004000 | 0.798000 | 0.680000 | -7.871000 | -7.989000 | -2198.000000 | -2185.000000 | -2182.000000 | 3.916526 | 680.000000 | 3211а |  | CORR | AXGR | 07:21 | 07:24 | 07:24 | 359 | 33 | 11.000000 | EXT | -. Аномалия находится на упругопластическом изгибе: R=371 D, максимальное растяжение на 5.6 час. |  | (c)
35498.232000 | 9.067000 | 8.510000 | -2.328000 | -2.885000 | 998.000000 | 1080.000000 | 1048.000000 | 80.553773 | 2233.000000 | 3215 |  | CORR | GENE | 04:40 | 04:54 | 04:48 | 652 | 100 | 10.000000 | EXT | - |  | (c)
35512.045000 | 0.000000 | -0.021000 | -11.435000 | -11.456000 | 1644.000000 | 1830.000000 | 1794.000000 | 23.163345 |  | 3217 | Смещение кромок | GWAN |  | 01:28 | 01:58 | 01:52 | 0 | 299 | 3.088000 | EXT | Смещение кромок. Наружу. Величина смещения - 3.1 мм. |  | (c)
35512.045000 | 0.000000 | -0.026000 | -11.435000 | -11.461000 | -2050.000000 | -1989.000000 | -1828.000000 | 14.571019 |  | 3217 | Смещение кромок | GWAN |  | 03:31 | 03:41 | 04:07 | 0 | 444 | 3.168000 | EXT | Смещение кромок. Наружу. Величина смещения - 3.2 мм. |  | (c)
35512.045000 | 0.000000 | -0.006000 | -11.435000 | -11.441000 | -1158.000000 | -1095.000000 | -1002.000000 | 55.516477 |  | 3217 | Смещение кромок | GWAN |  | 05:55 | 06:06 | 06:21 | 0 | 314 | 3.019000 | EXT | Смещение кромок. Наружу. Величина смещения - 3 мм. |  | (c)
35512.045000 | 0.000000 | -0.036000 | -11.435000 | -11.471000 | -156.000000 | 3.000000 | 175.000000 | 14.107944 |  | 3217 | Смещение кромок | GWAN |  | 08:37 | 09:03 | 09:30 | 0 | 662 | 2.891000 | EXT | Смещение кромок. Наружу. Величина смещения - 2.9 мм. |  | (c)
35522.242000 | 10.197000 | 10.186000 | -1.238000 | -1.249000 | -534.000000 | -488.000000 | -488.000000 | 31.908664 | 1229.000000 | 3217 |  | CORR | СIGR | 07:36 | 07:43 | 07:44 | 20 | 92 | 11.000000 | EXT | - |  | (c)
35531.470000 | 7.990000 | 7.946000 | -3.010000 | -3.054000 | -2171.000000 | -2156.000000 | -2148.000000 | 4.769913 | 2893.000000 | 3218 |  | CORR | GENE | 04:07 | 04:10 | 04:11 | 161 | 46 | 11.000000 | EXT | - |  | (c)
35532.858000 | 9.378000 | 9.313000 | -1.622000 | -1.687000 | -2126.000000 | -2105.000000 | -2108.000000 | 8.455472 | 1541.000000 | 3218 |  | CORR | AXGR | 04:15 | 04:18 | 04:18 | 146 | 36 | 10.000000 | EXT | - |  | (c)
35533.112000 | 9.632000 | 9.306000 | -1.368000 | -1.694000 | -2048.000000 | -1969.000000 | -2000.000000 | 14.692688 | 1216.000000 | 3218 |  | CORR | GENE | 04:27 | 04:40 | 04:35 | 478 | 97 | 10.000000 | EXT | - |  | (c)
35540.068000 | 5.588000 | 5.432000 | -5.517000 | -5.673000 | -1893.000000 | -1882.000000 | -1876.000000 | 28.635068 | 5432.000000 | 3219 |  | CORR | AXGR | 07:22 | 07:24 | 07:25 | 241 | 35 | 10.000000 | EXT | - |  | (c)
35566.856000 | 9.836000 | 9.392000 | -1.849000 | -2.293000 | 2187.000000 | -1772.000000 | -1356.000000 | 438.000000 | 1606.000000 | 3221 |  | GOUG | GENE | 03:22 | 04:43 | 05:50 | 687 | 1836 | 7.000000 | EXT | -. Зона задиров. |  | (c)
35574.966000 | 6.261000 | 6.220000 | -5.354000 | -5.395000 | -1275.000000 | -1203.000000 | -1174.000000 | 1073.000000 | 5321.000000 | 3222 |  | DENT |  | 02:44 | 02:56 | 03:00 | 74 | 203 | 0.281690 |  | - |  | (c)
35580.320000 | 0.000000 | -0.011000 | -11.680000 | -11.691000 | -804.000000 | -217.000000 | -387.000000 | 0.000000 |  | 3223 | Смещение кромок | GWAN |  | 03:38 | 05:12 | 04:45 | 0 | 834 | 3.056000 | EXT | Смещение кромок. Вовнутрь. Аномалия находится на отводе. Величина смещения - 3.1 мм. |  | (c)
35580.320000 | 0.000000 | -0.031000 | -11.680000 | -11.711000 | 1348.000000 | 1644.000000 | 1768.000000 | 1348.000000 |  | 3223 | Смещение кромок | GWAN |  | 09:25 | 10:13 | 10:33 | 0 | 839 | 2.901000 | EXT | Смещение кромок. Наружу. Аномалия находится на отводе. Величина смещения - 2.9 мм. |  | (c)
35581.466000 | 1.146000 | 1.133000 | -10.534000 | -10.547000 | -210.000000 | -169.000000 | -168.000000 | 127.000000 | 1133.000000 | 3223 |  | CORR | СIGR | 05:14 | 05:20 | 05:20 | 34 | 83 | 11.000000 | EXT | -. Аномалия находится на отводе. |  | (c)
35581.967000 | 1.647000 | 1.623000 | -10.033000 | -10.057000 | -256.000000 | -175.000000 | -109.000000 | 0.000000 | 1623.000000 | 3223 |  | CORR | GENE | 05:06 | 05:19 | 05:30 | 134 | 294 | 10.000000 | EXT | -. Аномалия находится на отводе. |  | (c)
35583.420000 | 3.100000 | 2.488000 | -8.580000 | -9.192000 | -416.000000 | -401.000000 | -400.000000 | 384.000000 | 2488.000000 | 3223 |  | CORR | AXGR | 04:40 | 04:43 | 04:43 | 755 | 31 | 12.000000 | EXT | -. Аномалия находится на отводе. |  | (c)
35603.335000 | 0.000000 | -0.016000 | -11.700000 | -11.716000 | 1898.000000 | 1997.000000 | 1991.000000 | 1898.000000 |  | 3225 | Смещение кромок | GWAN |  | 06:59 | 07:15 | 07:14 | 0 | 186 | 2.996000 | EXT | Смещение кромок. Наружу. Аномалия находится на отводе. Величина смещения - 3 мм. |  | (c)
35615.035000 | 0.000000 | -0.011000 | -11.565000 | -11.576000 | -1400.000000 | -1281.000000 | -1194.000000 | 987.000000 |  | 3226 | Смещение кромок | GWAN |  | 04:36 | 04:55 | 05:09 | 0 | 412 | 2.871000 | EXT | Смещение кромок. Вовнутрь. Аномалия находится на отводе. Величина смещения - 2.9 мм. |  | (c)
35615.035000 | 0.000000 | -0.051000 | -11.565000 | -11.616000 | 209.000000 | 587.000000 | 488.000000 | 209.000000 |  | 3226 | Смещение кромок | GWAN |  | 08:55 | 09:56 | 09:40 | 0 | 558 | 2.543000 | EXT | Смещение кромок. Наружу. Аномалия находится на отводе. Величина смещения - 2.5 мм. |  | (c)
35626.600000 | 0.000000 | -0.031000 | -10.875000 | -10.906000 | 107.000000 | 344.000000 | 301.000000 | 8.609390 |  | 3227 | Смещение кромок | GWAN |  | 02:07 | 02:45 | 02:38 | 0 | 389 | 2.943000 | EXT | Смещение кромок. Наружу. Аномалия находится на отводе. Величина смещения - 2.9 мм. |  | (c)
35626.600000 | 0.000000 | -0.041000 | -10.875000 | -10.916000 | -1755.000000 | -1657.000000 | -1464.000000 | 61.818215 |  | 3227 | Смещение кромок | GWAN |  | 09:06 | 09:22 | 09:53 | 0 | 581 | 3.775000 | EXT | Смещение кромок. Наружу. Аномалия находится на отводе. Величина смещения - 3.8 мм. |  | (c)
35657.155000 | 8.980000 | 8.664000 | -2.325000 | -2.641000 | -2082.000000 | -1999.000000 | -2035.000000 | 11.953981 | 2134.000000 | 3229 | Дефект проката | MIAN | GENE | 05:20 | 05:33 | 05:28 | 507 | 94 | 10.000000 | INT | Дефект проката. Эквивалент потери металла 10%. |  | (c)
35659.674000 | 0.194000 | 0.164000 | -11.506000 | -11.536000 | 643.000000 | 714.000000 | 784.000000 | 643.000000 | 164.000000 | 3230 |  | CORR | СIGR | 04:43 | 04:54 | 05:05 | 44 | 282 | 12.000000 | EXT | -. Аномалия находится на отводе. |  | (c)
35671.139000 | 11.659000 | 11.593000 | -0.041000 | -0.107000 | 550.000000 | 794.000000 | 1180.000000 | 550.000000 | 18.000000 | 3230 |  | CORR | GENE | 04:28 | 05:07 | 06:09 | 89 | 1261 | 15.000000 | EXT | -. Аномалия находится на отводе. |  | (c)
35671.531000 | 0.351000 | 0.211000 | -10.904000 | -11.044000 | -902.000000 | -831.000000 | -839.000000 | 776.000000 | 211.000000 | 3231 |  | CORR | GENE | 06:31 | 06:42 | 06:41 | 347 | 126 | 10.000000 | EXT | -. Аномалия находится на отводе. |  | (c)
35724.222000 | 8.527000 | 7.689000 | -2.783000 | -3.621000 | 2176.000000 | 2209.000000 | 2199.000000 | 0.000000 | 2238.000000 | 3235 |  | CORR | GENE | 06:58 | 07:03 | 07:02 | 1383 | 47 | 10.000000 | EXT | - |  | (c)
35728.597000 | 1.592000 | 1.524000 | -9.768000 | -9.836000 | 1165.000000 | 1280.000000 | 1321.000000 | 48.117638 | 1524.000000 | 3236 |  | CORR | GENE | 06:05 | 06:23 | 06:30 | 97 | 313 | 10.000000 | EXT | - |  | (c)
35732.000000 | 4.995000 | 4.943000 | -6.365000 | -6.417000 | 1865.000000 | 1928.000000 | 1926.000000 | 14.714079 | 4943.000000 | 3236 |  | GOUG | GENE | 07:58 | 08:08 | 08:08 | 235 | 122 | 10.000000 | EXT | -. Зона задиров. |  | (c)
35748.447000 | 10.082000 | 10.038000 | -0.648000 | -0.692000 | -1386.000000 | -1370.000000 | -1367.000000 | 68.141891 | 566.000000 | 3237 |  | CORR | AXGR | 07:02 | 07:04 | 07:05 | 126 | 39 | 13.000000 | EXT | - |  | (c)
35749.095000 | 0.000000 | -0.031000 | -11.570000 | -11.601000 | -131.000000 | 40.000000 | 43.000000 | 0.000000 |  | 3238 | Смещение кромок | GWAN |  | 01:48 | 02:16 | 02:16 | 0 | 349 | 3.895000 | EXT | Смещение кромок. Наружу. Величина смещения - 3.9 мм. |  | (c)
35769.610000 | 8.945000 | 7.061000 | -2.465000 | -4.349000 | -321.000000 | -233.000000 | -227.000000 | 133.000000 | 1914.000000 | 3239 |  | GOUG | GENE | 08:06 | 08:20 | 08:21 | 2435 | 188 | 7.000000 | EXT | -. Аномалия находится на отводе. Зона задиров. |  | (c)
35799.724000 | 5.374000 | 5.223000 | -6.081000 | -6.232000 | 1442.000000 | 1479.000000 | 1477.000000 | 55.222287 | 5223.000000 | 3242 |  | CORR | GENE | 05:15 | 05:21 | 05:20 | 211 | 69 | 9.000000 | EXT | - |  | (c)
35801.192000 | 6.842000 | 6.778000 | -4.613000 | -4.677000 | 1381.000000 | 1444.000000 | 1484.000000 | 43.630349 | 4543.000000 | 3242 |  | CORR | GENE | 05:05 | 05:15 | 05:22 | 134 | 206 | 11.000000 | EXT | - |  | (c)
35807.118000 | 1.313000 | 1.176000 | -9.797000 | -9.934000 | 1504.000000 | 1526.000000 | 1532.000000 | 51.855500 | 1176.000000 | 3243 |  | CORR | GENE | 06:04 | 06:08 | 06:09 | 268 | 56 | 11.000000 | EXT | - |  | (c)
35828.290000 | 0.000000 | -0.031000 | -11.040000 | -11.071000 | 790.000000 | 874.000000 | 903.000000 | 72.870605 |  | 3245 | Смещение кромок | GWAN |  | 00:39 | 00:53 | 00:57 | 0 | 227 | 3.527000 | EXT | Смещение кромок. Наружу. Величина смещения - 3.5 мм. |  | (c)
35828.290000 | 0.000000 | -0.031000 | -11.040000 | -11.071000 | 1748.000000 | 1884.000000 | 1866.000000 | 19.941890 |  | 3245 | Смещение кромок | GWAN |  | 03:14 | 03:36 | 03:33 | 0 | 235 | 2.463000 | EXT | Смещение кромок. Наружу. Величина смещения - 2.5 мм. |  | (c)
35828.290000 | 0.000000 | -0.031000 | -11.040000 | -11.071000 | -514.000000 | -433.000000 | -400.000000 | 13.730976 |  | 3245 | Смещение кромок | GWAN |  | 09:09 | 09:22 | 09:27 | 0 | 229 | 2.836000 | EXT | Смещение кромок. Наружу. Величина смещения - 2.8 мм. |  | (c)
35891.524000 | 6.559000 | 6.477000 | -4.181000 | -4.263000 | 1652.000000 | 1674.000000 | 1671.000000 | 42.136732 | 4127.000000 | 3250 |  | CORR | AXGR | 07:04 | 07:08 | 07:08 | 136 | 37 | 10.000000 | EXT | -. Аномалия находится на отводе. |  | (c)
35893.031000 | 8.066000 | 7.115000 | -2.674000 | -3.625000 | 493.000000 | 617.000000 | 575.000000 | 39.821595 | 2239.000000 | 3250 |  | CORR | GENE | 03:57 | 04:17 | 04:11 | 1386 | 164 | 10.000000 | EXT | -. Аномалия находится на отводе. |  | (c)
35893.431000 | 8.466000 | 8.453000 | -2.274000 | -2.287000 | 1614.000000 | 1664.000000 | 1659.000000 | 38.835482 | 2264.000000 | 3250 |  | CORR | СIGR | 06:58 | 07:06 | 07:06 | 23 | 90 | 11.000000 | EXT | -. Аномалия находится на отводе. |  | (c)
35894.265000 | 9.300000 | 9.289000 | -1.440000 | -1.451000 | 1447.000000 | 1517.000000 | 1502.000000 | 49.901546 | 1420.000000 | 3250 |  | CORR | СIGR | 06:31 | 06:43 | 06:40 | 31 | 110 | 11.000000 | EXT | -. Аномалия находится на отводе. |  | (c)
35894.511000 | 9.546000 | 9.528000 | -1.194000 | -1.212000 | 1518.000000 | 1684.000000 | 1639.000000 | 28.261777 | 1163.000000 | 3250 |  | CORR | GENE | 06:43 | 07:10 | 07:02 | 49 | 241 | 10.000000 | EXT | -. Аномалия находится на отводе. |  | (c)
35894.690000 | 9.725000 | 9.669000 | -1.015000 | -1.071000 | 1613.000000 | 1687.000000 | 1697.000000 | 29.605928 | 1004.000000 | 3250 |  | CORR | GENE | 06:58 | 07:10 | 07:12 | 67 | 167 | 11.000000 | EXT | -. Аномалия находится на отводе. |  | (c)
35894.891000 | 9.926000 | 9.466000 | -0.814000 | -1.274000 | 1977.000000 | 2046.000000 | 2026.000000 | 8.628221 | 714.000000 | 3250 |  | CORR | GENE | 07:57 | 08:08 | 08:05 | 560 | 98 | 10.000000 | EXT | -. Аномалия находится на отводе. |  | (c)
35906.665000 | 0.000000 | -0.016000 | -11.050000 | -11.066000 | 1532.000000 | 1730.000000 | 1730.000000 | 8.530700 |  | 3252 | Смещение кромок | GWAN |  | 05:20 | 05:52 | 05:52 | 0 | 395 | 3.098000 | EXT | Смещение кромок. Наружу. Величина смещения - 3.1 мм. |  | (c)
35906.665000 | 0.000000 | -0.041000 | -11.050000 | -11.091000 | -1569.000000 | -1378.000000 | -1423.000000 | 65.194689 |  | 3252 | Смещение кромок | GWAN |  | 08:59 | 09:30 | 09:23 | 0 | 293 | 2.831000 | EXT | Смещение кромок. Наружу. Величина смещения - 2.8 мм. |  | (c)
35934.004000 | 4.864000 | 4.718000 | -6.306000 | -6.452000 | 255.000000 | 418.000000 | 376.000000 | 20.609905 | 4718.000000 | 3254 | Металлургический дефект | MIAN | GENE | 02:32 | 02:58 | 02:52 | 207 | 242 | 15.796777 | INT | Металлургический дефект. Эквивалент потери металла 16%. |  | (c)
35940.310000 | 0.000000 | -0.031000 | -11.245000 | -11.276000 | -184.000000 | 147.000000 | 223.000000 | 17.974170 |  | 3255 | Смещение кромок | GWAN |  | 08:41 | 09:35 | 09:47 | 0 | 813 | 4.366000 | EXT | Смещение кромок. Наружу. Величина смещения - 4.4 мм. |  | (c)
35962.800000 | 0.000000 | -0.019000 | -11.290000 | -11.309000 | 1427.000000 | 1594.000000 | 1636.000000 | 31.127862 |  | 3257 | Нарушение формы кольцевого шва | GWAN |  | 01:04 | 01:31 | 01:38 | 0 | 417 |  | EXT | Нарушение формы кольцевого шва |  | (c)
35962.800000 | 0.000000 | -0.022000 | -11.290000 | -11.312000 | -2107.000000 | -1847.000000 | -1830.000000 | 9.951737 |  | 3257 | Нарушение формы кольцевого шва | GWAN |  | 03:34 | 04:16 | 04:18 | 0 | 554 |  | EXT | Нарушение формы кольцевого шва |  | (c)
35962.800000 | 0.000000 | -0.023000 | -11.290000 | -11.313000 | -785.000000 | -544.000000 | -493.000000 | 0.000000 |  | 3257 | Нарушение формы кольцевого шва | GWAN |  | 07:07 | 07:46 | 07:54 | 0 | 584 |  | EXT | Нарушение формы кольцевого шва |  | (c)
35985.595000 | 0.000000 | -0.036000 | -11.385000 | -11.421000 | -402.000000 | -309.000000 | -312.000000 | 17.935124 |  | 3259 | Смещение кромок | GWAN |  | 00:33 | 00:48 | 00:48 | 0 | 180 | 2.664000 | EXT | Смещение кромок. Вовнутрь. Аномалия находится на отводе. Величина смещения - 2.7 мм. |  | (c)
35985.595000 | 0.000000 | -0.031000 | -11.385000 | -11.416000 | -1840.000000 | -1492.000000 | -1583.000000 | 52.257919 |  | 3259 | Смещение кромок | GWAN |  | 08:41 | 09:38 | 09:23 | 0 | 514 | 3.499000 | EXT | Смещение кромок. Наружу. Аномалия находится на отводе. Величина смещения - 3.5 мм. |  | (c)
35991.680000 | 6.085000 | 6.067000 | -5.300000 | -5.318000 | 2070.000000 | 2143.000000 | 2169.000000 | 0.000000 | 5279.000000 | 3259 |  | CORR | СIGR | 07:13 | 07:24 | 07:29 | 39 | 199 | 12.000000 | EXT | - |  | (c)
35994.623000 | 9.028000 | 7.478000 | -2.357000 | -3.907000 | 2163.000000 | 2209.000000 | 2197.000000 | 0.000000 | 1869.000000 | 3259 |  | CORR | GENE | 07:27 | 07:35 | 07:33 | 2038 | 70 | 12.000000 | EXT | - |  | (c)
35997.309000 | 0.329000 | 0.111000 | -10.981000 | -11.199000 | 2122.000000 | 2196.000000 | 2168.000000 | 0.000000 | 111.000000 | 3260 |  | CORR | GENE | 07:43 | 07:54 | 07:50 | 471 | 92 | 12.000000 | EXT | - |  | (c)
36001.854000 | 4.874000 | 4.532000 | -6.436000 | -6.778000 | 2139.000000 | 2165.000000 | 2188.000000 | 0.000000 | 4532.000000 | 3260 |  | CORR | GENE | 07:45 | 07:49 | 07:53 | 1516 | 98 | 10.000000 | EXT | - |  | (c)
36003.873000 | 6.893000 | 6.876000 | -4.417000 | -4.434000 | 528.000000 | 563.000000 | 565.000000 | 42.578562 | 4410.000000 | 3260 |  | CORR | СIGR | 03:25 | 03:31 | 03:31 | 24 | 76 | 10.000000 | EXT | - |  | (c)
36009.121000 | 0.831000 | 0.430000 | -10.659000 | -11.060000 | 2180.000000 | 2214.000000 | 2203.000000 | 0.000000 | 430.000000 | 3261 |  | LWAN |  | 06:53 | 06:58 | 06:56 | 484 | 45 | 9.953597 | INT | -. Эквивалент потери металла 10%. |  | (c)
36019.780000 | 0.000000 | -0.041000 | -11.505000 | -11.546000 | 1552.000000 | 1680.000000 | 1716.000000 | 1552.000000 |  | 3262 | Смещение кромок | GWAN |  | 00:51 | 01:11 | 01:17 | 0 | 328 | 3.409000 | EXT | Смещение кромок. Наружу. Аномалия находится на отводе. Величина смещения - 3.4 мм. |  | (c)
36019.780000 | 0.000000 | -0.036000 | -11.505000 | -11.541000 | -1983.000000 | -1063.000000 | -1164.000000 | 345.000000 |  | 3262 | Смещение кромок | GWAN |  | 03:20 | 05:49 | 05:32 | 0 | 1637 | 4.446939 | EXT | Смещение кромок. Наружу. Аномалия находится на отводе. Величина смещения - 4.4 мм. |  | (c)
36019.780000 | 0.000000 | -0.031000 | -11.505000 | -11.536000 | -118.000000 | -45.000000 | -39.000000 | 0.000000 |  | 3262 | Смещение кромок | GWAN |  | 08:21 | 08:33 | 08:34 | 0 | 157 | 3.000000 | EXT | Смещение кромок. Наружу. Аномалия находится на отводе. Величина смещения - 3 мм. |  | (c)
36026.139000 | 6.359000 | 6.206000 | -5.146000 | -5.299000 | -890.000000 | -813.000000 | -688.000000 | 486.000000 | 5007.000000 | 3262 |  | DENT |  | 06:17 | 06:29 | 06:49 | 292 | 404 | 0.352113 |  | -. Аномалия находится на отводе. |  | (c)
36029.407000 | 9.627000 | 9.584000 | -1.878000 | -1.921000 | -1958.000000 | -1782.000000 | -1837.000000 | 1717.000000 | 1728.000000 | 3262 |  | CORR | GENE | 03:24 | 03:53 | 03:44 | 193 | 242 | 9.000000 | EXT | -. Аномалия находится на отводе. |  | (c)
36031.285000 | 0.000000 | -0.021000 | -11.405000 | -11.426000 | -440.000000 | -341.000000 | -290.000000 | 0.000000 |  | 3263 | Смещение кромок | GWAN |  | 07:56 | 08:11 | 08:20 | 0 | 299 | 3.357000 | EXT | Смещение кромок. Наружу. Аномалия находится на отводе. Величина смещения - 3.4 мм. |  | (c)
36066.512000 | 1.227000 | 1.214000 | -10.393000 | -10.406000 | 302.000000 | 420.000000 | 384.000000 | 302.000000 | 1214.000000 | 3266 |  | CORR | СIGR | 03:33 | 03:52 | 03:46 | 33 | 164 | 10.000000 | EXT | -. Аномалия находится на отводе. |  | (c)
36085.550000 | 8.645000 | 8.378000 | -2.465000 | -2.732000 | -1906.000000 | -1852.000000 | -1872.000000 | 1839.000000 | 2400.000000 | 3267 |  | CORR | GENE | 03:55 | 04:04 | 04:00 | 332 | 67 | 11.000000 | EXT | -. Аномалия находится на отводе. |  | (c)
36088.015000 | 0.000000 | -0.041000 | -11.130000 | -11.171000 | 666.000000 | 892.000000 | 960.000000 | 77.510654 |  | 3268 | Смещение кромок | GWAN |  | 01:44 | 02:20 | 02:31 | 0 | 590 | 3.668000 | EXT | Смещение кромок. Вовнутрь. Аномалия находится на отводе. Величина смещения - 3.7 мм. |  | (c)
36092.458000 | 4.443000 | 4.144000 | -6.687000 | -6.986000 | 2148.000000 | 2181.000000 | 2181.000000 | 1.369554 | 4144.000000 | 3268 |  | CORR | GENE | 05:43 | 05:48 | 05:48 | 646 | 65 | 10.000000 | EXT | - |  | (c)
36097.143000 | 9.128000 | 8.805000 | -2.002000 | -2.325000 | 1553.000000 | 1580.000000 | 1576.000000 | 51.011274 | 1885.000000 | 3268 |  | CORR | GENE | 04:07 | 04:11 | 04:11 | 440 | 45 | 14.000000 | EXT | - |  | (c)
36097.683000 | 9.668000 | 9.449000 | -1.462000 | -1.681000 | 1280.000000 | 1564.000000 | 1452.000000 | 48.981379 | 622.000000 | 3268 |  | CORR | GENE | 03:23 | 04:09 | 03:51 | 1059 | 343 | 13.000000 | EXT | - |  | (c)
36100.893000 | 1.748000 | 1.511000 | -9.667000 | -9.904000 | -2190.000000 | -2146.000000 | -2150.000000 | 6.462054 | 1511.000000 | 3269 |  | CORR | GENE | 07:03 | 07:10 | 07:09 | 435 | 80 | 11.000000 | EXT | - |  | (c)
36101.042000 | 1.897000 | 1.849000 | -9.518000 | -9.566000 | 1060.000000 | 1076.000000 | 1077.000000 | 85.544008 | 1849.000000 | 3269 |  | CORR | AXGR | 03:47 | 03:50 | 03:50 | 141 | 33 | 12.000000 | EXT | - |  | (c)
36101.389000 | 2.244000 | 2.216000 | -9.171000 | -9.199000 | 910.000000 | 1076.000000 | 1016.000000 | 73.441714 | 2216.000000 | 3269 |  | CORR | СIGR | 03:23 | 03:50 | 03:40 | 43 | 212 | 11.000000 | EXT | - |  | (c)
36101.850000 | 2.705000 | 2.550000 | -8.710000 | -8.865000 | 674.000000 | 786.000000 | 991.000000 | 48.799911 | 2550.000000 | 3269 |  | CORR | GENE | 02:45 | 03:03 | 03:36 | 1227 | 635 | 9.000000 | EXT | - |  | (c)
36106.164000 | 7.019000 | 5.733000 | -4.396000 | -5.682000 | 2147.000000 | 2185.000000 | 2190.000000 | 0.000000 | 2835.000000 | 3269 |  | CORR | GENE | 06:43 | 06:49 | 06:50 | 2847 | 87 | 10.000000 | EXT | - |  | (c)
36107.050000 | 7.905000 | 7.891000 | -3.510000 | -3.524000 | 1217.000000 | 1275.000000 | 1263.000000 | 70.601205 | 3499.000000 | 3269 |  | CORR | СIGR | 04:13 | 04:22 | 04:20 | 25 | 92 | 13.000000 | EXT | - |  | (c)
36107.574000 | 8.429000 | 8.398000 | -2.986000 | -3.017000 | 938.000000 | 1102.000000 | 1134.000000 | 56.934360 | 2975.000000 | 3269 |  | CORR | СIGR | 03:28 | 03:54 | 03:59 | 42 | 391 | 10.000000 | EXT | - |  | (c)
36108.682000 | 9.537000 | 9.525000 | -1.878000 | -1.890000 | 1736.000000 | 1799.000000 | 1796.000000 | 25.255509 | 1866.000000 | 3269 |  | CORR | СIGR | 05:36 | 05:47 | 05:46 | 24 | 121 | 10.000000 | EXT | - |  | (c)
36108.964000 | 9.819000 | 9.797000 | -1.596000 | -1.618000 | 1932.000000 | 2039.000000 | 2060.000000 | 0.000000 | 1575.000000 | 3269 |  | CORR | СIGR | 06:08 | 06:25 | 06:29 | 43 | 257 | 12.000000 | EXT | - |  | (c)
36110.307000 | 11.162000 | 11.111000 | -0.253000 | -0.304000 | 1591.000000 | 1647.000000 | 1634.000000 | 41.079904 | 242.000000 | 3269 |  | CORR | GENE | 05:13 | 05:22 | 05:20 | 62 | 87 | 12.000000 | EXT | - |  | (c)
36110.560000 | 0.000000 | -0.038000 | -11.340000 | -11.378000 | 371.000000 | 1257.000000 | 960.000000 | 7.441998 |  | 3270 | Смещение кромок | GWAN |  | 03:33 | 05:56 | 05:08 | 0 | 1178 | 3.513582 | EXT | Смещение кромок. Наружу. Величина смещения - 3.5 мм. |  | (c)
36110.560000 | 0.000000 | -0.016000 | -11.340000 | -11.356000 | 1622.000000 | 1659.000000 | 1820.000000 | 0.979555 |  | 3270 | Смещение кромок | GWAN |  | 06:55 | 07:01 | 07:27 | 0 | 398 | 3.175000 | EXT | Смещение кромок. Наружу. Величина смещения - 3.2 мм. |  | (c)
36110.560000 | 0.000000 | -0.021000 | -11.340000 | -11.361000 | -2215.000000 | -2079.000000 | -2108.000000 | 9.918873 |  | 3270 | Смещение кромок | GWAN |  | 08:36 | 08:58 | 08:53 | 0 | 215 | 2.463000 | EXT | Смещение кромок. Наружу. Величина смещения - 2.5 мм. |  | (c)
36121.900000 | 0.000000 | -0.041000 | -11.565000 | -11.606000 | -356.000000 | -249.000000 | -238.000000 | 121.000000 |  | 3271 | Смещение кромок | GWAN |  | 02:03 | 02:20 | 02:22 | 0 | 235 | 2.386000 | EXT | Смещение кромок. Вовнутрь. Аномалия находится на отводе. Величина смещения - 2.4 мм. |  | (c)
36121.900000 | 0.000000 | -0.026000 | -11.565000 | -11.591000 | -2139.000000 | -2012.000000 | -2033.000000 | 1927.000000 |  | 3271 | Смещение кромок | GWAN |  | 09:15 | 09:35 | 09:32 | 0 | 212 | 2.689000 | EXT | Смещение кромок. Наружу. Аномалия находится на отводе. Величина смещения - 2.7 мм. |  | (c)
36125.505000 | 3.605000 | 3.349000 | -7.960000 | -8.216000 | 971.000000 | 1060.000000 | 1092.000000 | 971.000000 | 3349.000000 | 3271 |  | CORR | GENE | 05:37 | 05:51 | 05:56 | 564 | 243 | 12.000000 | EXT | -. Аномалия находится на отводе. |  | (c)
36144.825000 | 0.000000 | -0.056000 | -11.615000 | -11.671000 | -644.000000 | -316.000000 | -393.000000 | 141.000000 |  | 3273 | Смещение кромок | GWAN |  | 01:13 | 02:06 | 01:54 | 0 | 502 | 2.348000 | EXT | Смещение кромок. Наружу. Аномалия находится на отводе. Величина смещения - 2.3 мм. |  | (c)
36153.174000 | 8.349000 | 8.307000 | -3.266000 | -3.308000 | 1483.000000 | 1636.000000 | 1639.000000 | 1483.000000 | 3227.000000 | 3273 |  | CORR | GENE | 06:56 | 07:21 | 07:22 | 81 | 313 | 10.000000 | EXT | -. Аномалия находится на отводе. |  | (c)
36156.440000 | 0.000000 | -0.051000 | -11.596000 | -11.647000 | 60.000000 | 196.000000 | 285.000000 | 60.000000 |  | 3274а | Смещение кромок | GWAN |  | 09:11 | 09:33 | 09:47 | 0 | 450 | 2.937000 | EXT | Смещение кромок. Наружу. Аномалия находится на отводе. Величина смещения - 2.9 мм. |  | (c)
36161.128000 | 4.688000 | 4.542000 | -6.908000 | -7.054000 | -919.000000 | -846.000000 | -713.000000 | 508.000000 | 4542.000000 | 3274а |  | DENT |  | 06:33 | 06:44 | 07:06 | 379 | 412 | 0.281690 |  | -. Аномалия находится на отводе. |  | (c)
36168.036000 | 0.000000 | -0.056000 | -12.107000 | -12.163000 | 1971.000000 | 2026.000000 | 2221.000000 | 1971.000000 |  | 3274б | Смещение кромок | GWAN |  | 01:02 | 01:11 | 01:43 | 0 | 500 | 3.235000 | EXT | Смещение кромок. Вовнутрь. Аномалия находится на отводе. Величина смещения - 3.2 мм. |  | (c)
36225.932000 | 1.956000 | 1.304000 | -8.488000 | -9.140000 | 1052.000000 | 1344.000000 | 1239.000000 | 65.005015 | 1304.000000 | 3280а |  | ARTD | GENE | 02:39 | 03:26 | 03:10 | 899 | 373 |  | EXT | -. Наплавка/вышлифовка 10%. |  | (c)
36257.505000 | 0.000000 | -0.011000 | -11.150000 | -11.161000 | 1523.000000 | 1660.000000 | 1707.000000 | 27.325494 |  | 3283 | Смещение кромок | GWAN |  | 03:59 | 04:21 | 04:28 | 0 | 369 | 2.691000 | EXT | Смещение кромок. Вовнутрь. Величина смещения - 2.7 мм. Аномалия находится на упругопластическом изгибе: R=491 D, максимальное растяжение на 6.3 час. |  | (c)
36257.505000 | 0.000000 | -0.016000 | -11.150000 | -11.166000 | 1991.000000 | 2104.000000 | 2084.000000 | 4.356743 |  | 3283 | Смещение кромок | GWAN |  | 05:14 | 05:32 | 05:29 | 0 | 186 | 2.647000 | EXT | Смещение кромок. Наружу. Величина смещения - 2.6 мм. Аномалия находится на упругопластическом изгибе: R=491 D, максимальное растяжение на 6.3 час. |  | (c)
36268.655000 | 0.000000 | -0.027000 | -11.320000 | -11.347000 | -565.000000 | 354.000000 | 175.000000 | 0.000000 |  | 3284 | Нарушение формы кольцевого шва | GWAN |  | 01:11 | 03:40 | 03:11 | 0 | 1480 |  | EXT | Нарушение формы кольцевого шва |  | (c)
36284.647000 | 4.672000 | 4.413000 | -6.258000 | -6.517000 | 2161.000000 | 2189.000000 | 2193.000000 | 0.000000 | 4413.000000 | 3285 |  | CORR | GENE | 07:01 | 07:05 | 07:06 | 378 | 62 | 10.000000 | EXT | - |  | (c)
36291.805000 | 0.900000 | 0.502000 | -10.805000 | -11.203000 | -801.000000 | -784.000000 | -776.000000 | 751.000000 | 502.000000 | 3286 |  | CORR | GENE | 06:42 | 06:45 | 06:46 | 524 | 49 | 11.000000 | EXT | -. Аномалия находится на отводе. |  | (c)
36292.449000 | 1.544000 | 1.491000 | -10.161000 | -10.214000 | -1166.000000 | -1078.000000 | -1049.000000 | 932.000000 | 1491.000000 | 3286 |  | CORR | GENE | 05:43 | 05:57 | 06:02 | 83 | 234 | 11.000000 | EXT | -. Аномалия находится на отводе. |  | (c)
36294.553000 | 3.648000 | 3.633000 | -8.057000 | -8.072000 | -1197.000000 | -1182.000000 | -1184.000000 | 1172.000000 | 3633.000000 | 3286 |  | CORR | PITT | 05:38 | 05:41 | 05:40 | 25 | 25 | 20.000000 | EXT | -. Аномалия находится на отводе. |  | (c)
36294.673000 | 3.768000 | 3.760000 | -7.937000 | -7.945000 | -1086.000000 | -1061.000000 | -1060.000000 | 1033.000000 | 3760.000000 | 3286 |  | CORR | СIGR | 05:56 | 06:00 | 06:00 | 21 | 53 | 13.000000 | EXT | -. Аномалия находится на отводе. |  | (c)
36300.836000 | 9.931000 | 9.876000 | -1.774000 | -1.829000 | -1126.000000 | -1030.000000 | -1069.000000 | 1012.000000 | 1532.000000 | 3286 |  | CORR | GENE | 05:50 | 06:05 | 05:59 | 297 | 114 | 9.000000 | EXT | -. Аномалия находится на отводе. |  | (c)
36301.225000 | 10.320000 | 10.246000 | -1.385000 | -1.459000 | -1156.000000 | -1129.000000 | -1126.000000 | 1095.000000 | 1227.000000 | 3286 |  | CORR | GENE | 05:45 | 05:49 | 05:50 | 232 | 61 | 11.000000 | EXT | -. Аномалия находится на отводе. |  | (c)
36301.464000 | 10.559000 | 10.474000 | -1.146000 | -1.231000 | -1046.000000 | -990.000000 | -1006.000000 | 965.000000 | 837.000000 | 3286 |  | CORR | GENE | 06:02 | 06:11 | 06:09 | 394 | 81 | 13.000000 | EXT | -. Аномалия находится на отводе. |  | (c)
36303.003000 | 0.393000 | 0.158000 | -11.047000 | -11.282000 | 2127.000000 | 2173.000000 | 2162.000000 | 0.000000 | 158.000000 | 3287 |  | CORR | GENE | 06:05 | 06:12 | 06:11 | 446 | 71 | 10.000000 | EXT | - |  | (c)
36314.050000 | 0.000000 | -0.031000 | -11.350000 | -11.381000 | -356.000000 | -213.000000 | -202.000000 | 3.849248 |  | 3288 | Смещение кромок | GWAN |  | 00:09 | 00:32 | 00:34 | 0 | 308 | 3.069000 | EXT | Смещение кромок. Наружу. Величина смещения - 3.1 мм. |  | (c)
36329.568000 | 4.168000 | 4.117000 | -7.102000 | -7.153000 | -2108.000000 | -1965.000000 | -1932.000000 | 9.884854 | 4117.000000 | 3289 |  | CORR | GENE | 05:09 | 05:32 | 05:37 | 89 | 353 | 9.000000 | EXT | - |  | (c)
36330.095000 | 4.695000 | 4.488000 | -6.575000 | -6.782000 | -2085.000000 | -2035.000000 | -2056.000000 | 11.754204 | 4488.000000 | 3289 |  | CORR | GENE | 05:12 | 05:20 | 05:17 | 340 | 58 | 11.000000 | EXT | - |  | (c)
36335.472000 | 10.072000 | 10.052000 | -1.198000 | -1.218000 | -1402.000000 | -1288.000000 | -1243.000000 | 66.832280 | 1186.000000 | 3289 |  | CORR | СIGR | 07:02 | 07:21 | 07:28 | 32 | 319 | 15.000000 | EXT | - |  | (c)
36336.670000 | 0.000000 | -0.026000 | -11.500000 | -11.526000 | -1787.000000 | -1584.000000 | -1629.000000 | 1470.000000 |  | 3290 | Смещение кромок | GWAN |  | 05:34 | 06:06 | 05:59 | 0 | 317 | 3.534000 | EXT | Смещение кромок. Наружу. Величина смещения - 3.5 мм. |  | (c)
36336.670000 | 0.000000 | -0.021000 | -11.500000 | -11.521000 | -1441.000000 | -1375.000000 | -1389.000000 | 1337.000000 |  | 3290 | Смещение кромок | GWAN |  | 06:29 | 06:40 | 06:38 | 0 | 105 | 2.704000 | EXT | Смещение кромок. Наружу. Величина смещения - 2.7 мм. |  | (c)
36336.670000 | 0.000000 | -0.026000 | -11.500000 | -11.526000 | -1293.000000 | -1107.000000 | -1148.000000 | 1003.000000 |  | 3290 | Смещение кромок | GWAN |  | 06:53 | 07:23 | 07:17 | 0 | 290 | 3.003000 | EXT | Смещение кромок. Наружу. Величина смещения - 3 мм. |  | (c)
36336.837000 | 0.167000 | 0.156000 | -11.333000 | -11.344000 | -1370.000000 | -1348.000000 | -1349.000000 | 1329.000000 | 156.000000 | 3290 |  | CORR | PITT | 06:41 | 06:44 | 06:44 | 21 | 41 | 15.000000 | EXT | - |  | (c)
36347.648000 | 10.978000 | 10.883000 | -0.522000 | -0.617000 | -1692.000000 | -1538.000000 | -1566.000000 | 1441.000000 | 464.000000 | 3290 |  | CORR | GENE | 05:49 | 06:14 | 06:09 | 153 | 251 | 11.000000 | EXT | - |  | (c)
36389.450000 | 6.727000 | 6.681000 | -4.590000 | -4.636000 | 2214.000000 | -2224.000000 | -2210.000000 | 1.632825 | 4418.000000 | 3294а |  | LWAN |  | 07:52 | 07:56 | 07:58 | 218 | 73 | 12.452537 | INT | -. Эквивалент потери металла 12%. Аномалия находится на упругопластическом изгибе: R=393 D, максимальное растяжение на 5.2 час. |  | (c)
36396.218000 | 2.178000 | 2.110000 | -8.917000 | -8.985000 | 214.000000 | 277.000000 | 374.000000 | 17.260147 | 2110.000000 | 3295 |  | GOUG | GENE | 01:48 | 01:58 | 02:13 | 97 | 321 | 8.000000 | EXT | -. Зона задиров. |  | (c)
36396.294000 | 2.254000 | 2.213000 | -8.841000 | -8.882000 | 1998.000000 | 2052.000000 | 2048.000000 | 6.729969 | 2213.000000 | 3295 |  | DENT |  | 06:36 | 06:44 | 06:44 | 95 | 99 | 0.281690 |  | -. Аномалия находится вблизи продольного шва. |  | (c)
36396.789000 | 2.749000 | 2.725000 | -8.346000 | -8.370000 | 1253.000000 | 1431.000000 | 1388.000000 | 46.092155 | 2725.000000 | 3295 |  | GOUG | СIGR | 04:35 | 05:04 | 04:57 | 44 | 271 | 7.000000 | EXT | -. Задир. |  | (c)
36396.995000 | 2.955000 | 2.640000 | -8.140000 | -8.455000 | 413.000000 | 505.000000 | 521.000000 | 33.350532 | 2640.000000 | 3295 |  | GOUG | GENE | 02:20 | 02:35 | 02:37 | 489 | 216 | 7.000000 | EXT | -. Зона задиров. |  | (c)
36397.938000 | 3.898000 | 3.499000 | -7.197000 | -7.596000 | 937.000000 | 1619.000000 | 1521.000000 | 0.000000 | 3499.000000 | 3295 |  | GOUG | GENE | 03:44 | 05:34 | 05:19 | 553 | 1168 | 7.000000 | EXT | -. Зона задиров. |  | (c)
36398.008000 | 3.968000 | 3.690000 | -7.127000 | -7.405000 | 135.000000 | 181.000000 | 234.000000 | 10.919414 | 3690.000000 | 3295 |  | GOUG | GENE | 01:35 | 01:42 | 01:51 | 327 | 197 | 7.000000 | EXT | -. Зона задиров. |  | (c)
36398.277000 | 4.237000 | 4.201000 | -6.858000 | -6.894000 | 1076.000000 | 1137.000000 | 1124.000000 | 81.437752 | 4201.000000 | 3295 |  | DENT |  | 04:07 | 04:17 | 04:15 | 76 | 97 | 0.492958 |  | -. Аномалия находится вблизи дефекта потери металла. |  | (c)
36398.898000 | 4.858000 | 4.773000 | -6.237000 | -6.322000 | 873.000000 | 1030.000000 | 981.000000 | 70.419314 | 4773.000000 | 3295 |  | DENT |  | 03:34 | 03:59 | 03:51 | 260 | 216 | 0.492958 |  | - |  | (c)
36399.915000 | 5.875000 | 5.844000 | -5.220000 | -5.251000 | 2066.000000 | 2115.000000 | 2141.000000 | 0.000000 | 5194.000000 | 3295 |  | GOUG | GENE | 06:46 | 06:54 | 06:59 | 57 | 151 | 7.000000 | EXT | -. Задир. |  | (c)
36400.149000 | 6.109000 | 6.058000 | -4.986000 | -5.037000 | 523.000000 | 613.000000 | 630.000000 | 42.208019 | 4952.000000 | 3295 |  | DENT |  | 02:38 | 02:52 | 02:55 | 85 | 215 | 0.281690 |  | - |  | (c)
36400.601000 | 6.561000 | 6.526000 | -4.534000 | -4.569000 | 2030.000000 | 2071.000000 | 2121.000000 | 0.000000 | 4503.000000 | 3295 |  | GOUG | GENE | 06:41 | 06:47 | 06:55 | 66 | 182 | 7.000000 | EXT | -. Задир. |  | (c)
36400.754000 | 6.714000 | 6.695000 | -4.381000 | -4.400000 | 895.000000 | 1160.000000 | 1087.000000 | 61.251789 | 4354.000000 | 3295 |  | GOUG | GENE | 03:38 | 04:20 | 04:09 | 46 | 384 | 7.000000 | EXT | -. Зона задиров. |  | (c)
36400.922000 | 6.882000 | 6.848000 | -4.213000 | -4.247000 | 1994.000000 | 2149.000000 | 2086.000000 | 0.000000 | 4193.000000 | 3295 |  | GOUG | GENE | 06:35 | 07:00 | 06:50 | 54 | 185 | 7.000000 | EXT | -. Зона задиров. |  | (c)
36401.252000 | 7.212000 | 7.177000 | -3.883000 | -3.918000 | 919.000000 | 957.000000 | 954.000000 | 74.130927 | 3845.000000 | 3295 |  | DENT |  | 03:41 | 03:48 | 03:47 | 73 | 72 | 0.211268 |  | - |  | (c)
36401.737000 | 7.697000 | 7.657000 | -3.398000 | -3.438000 | 520.000000 | 560.000000 | 622.000000 | 41.997981 | 3253.000000 | 3295 |  | GOUG | GENE | 02:37 | 02:43 | 02:54 | 185 | 204 | 7.000000 | EXT | -. Зона задиров. |  | (c)
36412.624000 | 7.489000 | 7.426000 | -4.061000 | -4.124000 | -1433.000000 | -1416.000000 | -1414.000000 | 64.340023 | 3935.000000 | 3296 |  | CORR | AXGR | 07:45 | 07:48 | 07:48 | 189 | 39 | 10.000000 | EXT | - |  | (c)
36415.897000 | 10.762000 | 9.245000 | -0.788000 | -2.305000 | -2206.000000 | -2050.000000 | -2038.000000 | 1.944403 | 712.000000 | 3296 |  | CORR | GENE | 05:40 | 06:06 | 06:08 | 1593 | 338 | 19.000000 | EXT | - |  | (c)
36418.052000 | 1.367000 | 0.657000 | -9.883000 | -10.593000 | 813.000000 | 1096.000000 | 1050.000000 | 57.185136 | 657.000000 | 3297 |  | CORR | GENE | 05:02 | 05:48 | 05:41 | 1646 | 472 | 16.000000 | EXT | - |  | (c)
36420.729000 | 4.044000 | 4.032000 | -7.206000 | -7.218000 | 1700.000000 | 1732.000000 | 1739.000000 | 33.371745 | 4032.000000 | 3297 |  | CORR | СIGR | 07:26 | 07:31 | 07:32 | 24 | 78 | 14.000000 | EXT | - |  | (c)
36423.204000 | 6.519000 | 6.423000 | -4.731000 | -4.827000 | 1744.000000 | 1817.000000 | 1814.000000 | 22.375881 | 4600.000000 | 3297 |  | CORR | GENE | 07:33 | 07:44 | 07:44 | 227 | 140 | 12.000000 | EXT | - |  | (c)
36424.397000 | 7.712000 | 7.704000 | -3.538000 | -3.546000 | 1415.000000 | 1539.000000 | 1520.000000 | 40.476123 | 3515.000000 | 3297 |  | CORR | СIGR | 06:40 | 06:59 | 06:56 | 31 | 209 | 10.000000 | EXT | - |  | (c)
36435.007000 | 7.072000 | 7.042000 | -4.238000 | -4.268000 | 689.000000 | 730.000000 | 740.000000 | 55.620058 | 4207.000000 | 3298 |  | ARTD | GENE | 02:36 | 02:43 | 02:44 | 61 | 101 |  | EXT | -. Наплавка. |  | (c)
36435.050000 | 7.115000 | 7.099000 | -4.195000 | -4.211000 | 910.000000 | 968.000000 | 954.000000 | 73.420852 | 4180.000000 | 3298 |  | GOUG | СIGR | 03:12 | 03:21 | 03:19 | 31 | 87 | 11.000000 | EXT | -. Задир. |  | (c)
36439.245000 | 0.000000 | -0.011000 | -11.290000 | -11.301000 | 2031.000000 | 2121.000000 | 2124.000000 | 1.112641 |  | 3299 | Смещение кромок | GWAN |  | 03:48 | 04:03 | 04:03 | 0 | 186 | 2.965000 | EXT | Смещение кромок. Наружу. Величина смещения - 3 мм. |  | (c)
36439.245000 | 0.000000 | -0.031000 | -11.290000 | -11.321000 | -420.000000 | -246.000000 | -250.000000 | 0.000000 |  | 3299 | Смещение кромок | GWAN |  | 09:13 | 09:41 | 09:40 | 0 | 340 | 3.555000 | EXT | Смещение кромок. Наружу. Величина смещения - 3.6 мм. |  | (c)
36439.283000 | 0.038000 | 0.014000 | -11.252000 | -11.276000 | 1344.000000 | 1863.000000 | 1678.000000 | 17.725191 | 14.000000 | 3299 |  | CORR | GENE | 01:58 | 03:21 | 02:51 | 60 | 666 | 12.000000 | EXT | - |  | (c)
36441.512000 | 2.267000 | 2.256000 | -9.023000 | -9.034000 | -1403.000000 | -1366.000000 | -1364.000000 | 66.778800 | 2256.000000 | 3299 |  | CORR | СIGR | 06:34 | 06:40 | 06:40 | 25 | 77 | 17.000000 | EXT | - |  | (c)
36448.299000 | 9.054000 | 8.924000 | -2.236000 | -2.366000 | 2194.000000 | 2215.000000 | 2208.000000 | 0.763613 | 2148.000000 | 3299 |  | CORR | AXGR | 04:15 | 04:18 | 04:17 | 218 | 27 | 10.000000 | EXT | - |  | (c)
36448.912000 | 9.667000 | 9.496000 | -1.623000 | -1.794000 | -2209.000000 | -2169.000000 | -2178.000000 | 1.746858 | 1179.000000 | 3299 |  | CORR | GENE | 04:24 | 04:31 | 04:29 | 615 | 62 | 11.000000 | EXT | - |  | (c)
36449.513000 | 10.268000 | 10.020000 | -1.022000 | -1.270000 | -1054.000000 | -1015.000000 | -1000.000000 | 71.879928 | 785.000000 | 3299 |  | CORR | GENE | 07:30 | 07:37 | 07:39 | 485 | 109 | 12.000000 | EXT | - |  | (c)
36458.580000 | 8.045000 | 7.910000 | -3.310000 | -3.445000 | -1222.000000 | -1198.000000 | -1196.000000 | 83.485052 | 3221.000000 | 3300 |  | CORR | GENE | 08:44 | 08:48 | 08:48 | 224 | 51 | 11.000000 | EXT | - |  | (c)
36467.794000 | 5.904000 | 5.891000 | -5.551000 | -5.564000 | -160.000000 | -114.000000 | -117.000000 | 2.506877 | 5538.000000 | 3301 |  | CORR | СIGR | 08:43 | 08:51 | 08:50 | 26 | 86 | 11.000000 | EXT | - |  | (c)
36468.165000 | 6.275000 | 6.257000 | -5.180000 | -5.198000 | -2011.000000 | -1820.000000 | -1885.000000 | 17.688842 | 5163.000000 | 3301 |  | CORR | СIGR | 03:44 | 04:15 | 04:05 | 35 | 253 | 12.000000 | EXT | - |  | (c)
36477.561000 | 4.216000 | 4.171000 | -7.019000 | -7.064000 | -1286.000000 | -1196.000000 | -1223.000000 | 76.189715 | 4171.000000 | 3302 |  | ARTD | GENE | 07:45 | 07:59 | 07:55 | 66 | 128 | 10.000000 | EXT | -. Эквивалент потери металла 10%. |  | (c)
36490.079000 | 5.499000 | 5.490000 | -5.846000 | -5.855000 | 1196.000000 | 1241.000000 | 1242.000000 | 72.275334 | 5490.000000 | 3303 |  | CORR | СIGR | 03:40 | 03:47 | 03:48 | 19 | 93 | 12.000000 | EXT | - |  | (c)
36495.925000 | 0.000000 | -0.031000 | -10.905000 | -10.936000 | -441.000000 | -377.000000 | -320.000000 | 16.115723 |  | 3304 | Смещение кромок | GWAN |  | 11:22 | 11:32 | 11:41 | 0 | 241 | 3.063000 | EXT | Смещение кромок. Наружу. Величина смещения - 3.1 мм. |  | (c)
36506.830000 | 0.000000 | -0.011000 | -11.525000 | -11.536000 | 1127.000000 | 1283.000000 | 1269.000000 | 54.626857 |  | 3305 | Смещение кромок | GWAN |  | 05:25 | 05:50 | 05:47 | 0 | 285 | 3.962000 | EXT | Смещение кромок. Наружу. Величина смещения - 4 мм. |  | (c)
36506.830000 | 0.000000 | -0.036000 | -11.525000 | -11.561000 | -2210.000000 | -1917.000000 | -1939.000000 | 23.551228 |  | 3305 | Смещение кромок | GWAN |  | 08:26 | 09:13 | 09:10 | 0 | 543 | 3.114000 | EXT | Смещение кромок. Наружу. Величина смещения - 3.1 мм. |  | (c)
36507.507000 | 0.677000 | 0.619000 | -10.848000 | -10.906000 | 1893.000000 | 1993.000000 | 2030.000000 | 0.000000 | 619.000000 | 3305 |  | CORR | GENE | 07:28 | 07:44 | 07:50 | 65 | 275 | 10.000000 | EXT | - |  | (c)
36507.638000 | 0.808000 | 0.692000 | -10.717000 | -10.833000 | 2018.000000 | 2037.000000 | 2039.000000 | 12.135527 | 692.000000 | 3305 |  | CORR | AXGR | 07:48 | 07:51 | 07:52 | 193 | 42 | 10.000000 | EXT | - |  | (c)
36507.711000 | 0.881000 | 0.760000 | -10.644000 | -10.765000 | 2166.000000 | 2180.000000 | 2180.000000 | 1.852985 | 760.000000 | 3305 |  | CORR | AXGR | 08:12 | 08:14 | 08:14 | 223 | 28 | 10.000000 | EXT | - |  | (c)
36509.502000 | 2.672000 | 2.425000 | -8.853000 | -9.100000 | 2137.000000 | 2206.000000 | 2183.000000 | 0.000000 | 2425.000000 | 3305 |  | CORR | GENE | 08:08 | 08:19 | 08:15 | 585 | 93 | 11.000000 | EXT | - |  | (c)
36510.487000 | 3.657000 | 3.603000 | -7.868000 | -7.922000 | 1983.000000 | 2003.000000 | 2033.000000 | 7.874141 | 3603.000000 | 3305 |  | CORR | GENE | 07:43 | 07:46 | 07:51 | 750 | 100 | 10.000000 | EXT | - |  | (c)
36511.823000 | 4.993000 | 4.779000 | -6.532000 | -6.746000 | 2162.000000 | 2217.000000 | 2192.000000 | 0.000000 | 4779.000000 | 3305 |  | CORR | GENE | 08:12 | 08:20 | 08:16 | 468 | 61 | 13.000000 | EXT | - |  | (c)
36512.732000 | 5.902000 | 5.669000 | -5.623000 | -5.856000 | 2179.000000 | 2209.000000 | 2199.000000 | 0.000000 | 5303.000000 | 3305 |  | CORR | AXGR | 08:14 | 08:19 | 08:18 | 553 | 41 | 13.000000 | EXT | - |  | (c)
36513.398000 | 6.568000 | 6.354000 | -4.957000 | -5.171000 | 1961.000000 | 2195.000000 | 2086.000000 | 0.000000 | 3575.000000 | 3305 |  | CORR | GENE | 07:39 | 08:17 | 07:59 | 1596 | 251 | 11.000000 | EXT | - |  | (c)
36513.730000 | 6.900000 | 6.412000 | -4.625000 | -5.113000 | 1977.000000 | 2102.000000 | 2091.000000 | 0.000000 | 3558.000000 | 3305 |  | SCC | GENE | 07:42 | 08:02 | 08:00 | 1555 | 228 | 26.000000 | EXT | -. Аномалия находится в зоне сварного шва. |  | (a)
36515.366000 | 8.536000 | 8.045000 | -2.989000 | -3.480000 | 2089.000000 | 2097.000000 | 2149.000000 | 0.000000 | 2488.000000 | 3305 |  | CORR | GENE | 08:00 | 08:01 | 08:10 | 992 | 120 | 13.000000 | EXT | - |  | (c)
36516.752000 | 9.922000 | 9.825000 | -1.603000 | -1.700000 | 2064.000000 | 2074.000000 | 2073.000000 | 11.273367 | 1502.000000 | 3305 |  | SCC | AXGR | 07:56 | 07:57 | 07:57 | 198 | 18 | 19.000000 | EXT | - |  | (c)
36517.460000 | 10.630000 | 9.610000 | -0.895000 | -1.915000 | 2127.000000 | 2179.000000 | 2172.000000 | 0.000000 | 608.000000 | 3305 |  | CORR | GENE | 08:06 | 08:14 | 08:13 | 1307 | 90 | 14.000000 | EXT | - |  | (c)
36519.604000 | 1.249000 | 0.864000 | -10.136000 | -10.521000 | -1794.000000 | -1773.000000 | -1767.000000 | 37.387812 | 864.000000 | 3306 |  | SCC | GENE | 07:41 | 07:45 | 07:46 | 839 | 55 | 15.000000 | EXT | - |  | (c)
36519.604000 | 1.249000 | 0.864000 | -10.136000 | -10.521000 | -1794.000000 | -1773.000000 | -1767.000000 | 37.387812 | 864.000000 | 3306 |  | CORR | GENE | 07:41 | 07:45 | 07:46 | 839 | 55 | 10.000000 | EXT | - |  | (c)
36520.884000 | 2.529000 | 2.525000 | -8.856000 | -8.860000 | -1774.000000 | -1629.000000 | -1663.000000 | 45.767666 | 2525.000000 | 3306 |  | CORR | GENE | 07:45 | 08:08 | 08:02 | 57 | 221 | 10.000000 | EXT | - |  | (c)
36528.771000 | 10.416000 | 10.324000 | -0.969000 | -1.061000 | 2168.000000 | 2187.000000 | 2183.000000 | 1.295785 | 885.000000 | 3306 |  | CORR | AXGR | 06:21 | 06:24 | 06:23 | 176 | 31 | 9.000000 | EXT | - |  | (c)
36533.768000 | 4.028000 | 3.885000 | -7.407000 | -7.550000 | 2169.000000 | 2191.000000 | 2188.000000 | 0.403608 | 3885.000000 | 3307 |  | CORR | AXGR | 08:19 | 08:23 | 08:22 | 177 | 38 | 10.000000 | EXT | - |  | (c)
36535.202000 | 5.462000 | 5.414000 | -5.973000 | -6.021000 | 1879.000000 | 2117.000000 | 2042.000000 | 0.000000 | 5414.000000 | 3307 |  | CORR | GENE | 07:32 | 08:11 | 07:59 | 71 | 325 | 11.000000 | EXT | - |  | (c)
36535.789000 | 6.049000 | 6.026000 | -5.386000 | -5.409000 | 1983.000000 | 2091.000000 | 2082.000000 | 0.000000 | 5366.000000 | 3307 |  | CORR | СIGR | 07:49 | 08:07 | 08:05 | 43 | 198 | 11.000000 | EXT | - |  | (c)
36541.175000 | 0.000000 | -0.026000 | -11.410000 | -11.436000 | -869.000000 | -805.000000 | -798.000000 | 726.000000 |  | 3308 | Смещение кромок | GWAN |  | 03:00 | 03:11 | 03:12 | 0 | 142 | 2.468000 | EXT | Смещение кромок. Вовнутрь. Аномалия находится на отводе. Величина смещения - 2.5 мм. |  | (c)
36541.175000 | 0.000000 | -0.016000 | -11.410000 | -11.426000 | -61.000000 | 17.000000 | 39.000000 | 0.000000 |  | 3308 | Смещение кромок | GWAN |  | 05:11 | 05:23 | 05:27 | 0 | 200 | 2.831000 | EXT | Смещение кромок. Наружу. Аномалия находится на отводе. Величина смещения - 2.8 мм. |  | (c)
36541.175000 | 0.000000 | -0.026000 | -11.410000 | -11.436000 | 874.000000 | 946.000000 | 952.000000 | 874.000000 |  | 3308 | Смещение кромок | GWAN |  | 07:42 | 07:53 | 07:54 | 0 | 157 | 3.109000 | EXT | Смещение кромок. Наружу. Аномалия находится на отводе. Величина смещения - 3.1 мм. |  | (c)
36541.175000 | 0.000000 | -0.026000 | -11.410000 | -11.436000 | 1129.000000 | 1248.000000 | 1240.000000 | 1129.000000 |  | 3308 | Смещение кромок | GWAN |  | 08:23 | 08:42 | 08:41 | 0 | 221 | 3.222000 | EXT | Смещение кромок. Наружу. Аномалия находится на отводе. Величина смещения - 3.2 мм. |  | (c)
36550.073000 | 8.898000 | 8.880000 | -2.512000 | -2.530000 | -1043.000000 | -743.000000 | -763.000000 | 482.000000 | 2486.000000 | 3308 |  | CORR | СIGR | 02:32 | 03:21 | 03:17 | 44 | 562 | 10.000000 | EXT | -. Аномалия находится на отводе. |  | (c)
36552.505000 | 11.330000 | 11.109000 | -0.080000 | -0.301000 | -566.000000 | -491.000000 | -519.000000 | 473.000000 | 15.000000 | 3308 |  | CORR | GENE | 03:49 | 04:01 | 03:57 | 286 | 93 | 9.000000 | EXT | -. Аномалия находится на отводе. |  | (c)
36552.585000 | 0.000000 | -0.021000 | -11.385000 | -11.406000 | 948.000000 | 1110.000000 | 1214.000000 | 948.000000 |  | 3309 | Смещение кромок | GWAN |  | 02:09 | 02:35 | 02:52 | 0 | 531 | 3.043000 | EXT | Смещение кромок. Вовнутрь. Аномалия находится на отводе. Величина смещения - 3 мм. |  | (c)
36552.585000 | 0.000000 | -0.006000 | -11.385000 | -11.391000 | 1918.000000 | 2031.000000 | 2062.000000 | 1918.000000 |  | 3309 | Смещение кромок | GWAN |  | 04:46 | 05:04 | 05:09 | 0 | 288 | 2.749000 | EXT | Смещение кромок. Вовнутрь. Аномалия находится на отводе. Величина смещения - 2.7 мм. |  | (c)
36552.585000 | 0.000000 | -0.021000 | -11.385000 | -11.406000 | -1675.000000 | -1501.000000 | -1531.000000 | 1387.000000 |  | 3309 | Смещение кромок | GWAN |  | 07:06 | 07:34 | 07:29 | 0 | 288 | 4.827000 | EXT | Смещение кромок. Наружу. Аномалия находится на отводе. Величина смещения - 4.8 мм. |  | (c)
36556.070000 | 3.485000 | 3.468000 | -7.900000 | -7.917000 | -431.000000 | -419.000000 | -416.000000 | 400.000000 | 3468.000000 | 3309 |  | DENT |  | 10:27 | 10:28 | 10:29 | 34 | 31 | 0.492958 |  | -. Аномалия находится на отводе. |  | (c)
36575.655000 | 0.000000 | -0.036000 | -11.565000 | -11.601000 | 1030.000000 | 1329.000000 | 1287.000000 | 1030.000000 |  | 3311 | Смещение кромок | GWAN |  | 08:16 | 09:05 | 08:58 | 0 | 514 | 2.784000 | EXT | Смещение кромок. Наружу. Аномалия находится на отводе. Величина смещения - 2.8 мм. |  | (c)
36588.366000 | 1.146000 | 0.983000 | -10.379000 | -10.542000 | 20.000000 | 47.000000 | 63.000000 | 20.000000 | 983.000000 | 3312 |  | CORR | GENE | 04:51 | 04:56 | 04:58 | 1708 | 86 | 10.000000 | EXT | -. Аномалия находится на отводе. |  | (c)
36622.097000 | 0.157000 | 0.135000 | -11.408000 | -11.430000 | -984.000000 | -867.000000 | -872.000000 | 760.000000 | 135.000000 | 3315 |  | CORR | СIGR | 06:58 | 07:17 | 07:16 | 43 | 224 | 10.000000 | EXT | -. Аномалия находится на отводе. |  | (c)
36654.375000 | 9.175000 | 9.154000 | -2.530000 | -2.551000 | 2034.000000 | 2157.000000 | 2192.000000 | 2034.000000 | 2508.000000 | 3317 |  | CORR | СIGR | 05:23 | 05:43 | 05:49 | 43 | 316 | 10.000000 | EXT | -. Аномалия находится на отводе. |  | (c)
36656.905000 | 0.000000 | -0.031000 | -11.705000 | -11.736000 | 2020.000000 | 2216.000000 | 2223.000000 | 2020.000000 |  | 3318 | Нарушение формы кольцевого шва | GWAN |  | 05:20 | 05:52 | 05:53 | 0 | 406 |  | EXT | Нарушение формы кольцевого шва. Аномалия находится на отводе. |  | (c)
36702.520000 | 0.000000 | -0.021000 | -10.880000 | -10.901000 | 198.000000 | 588.000000 | 483.000000 | 16.009774 |  | 3322 | Смещение кромок | GWAN |  | 03:13 | 04:15 | 03:59 | 0 | 569 | 3.521000 | EXT | Смещение кромок. Вовнутрь. Аномалия находится на отводе. Величина смещения - 3.5 мм. |  | (c)
36702.520000 | 0.000000 | -0.016000 | -10.880000 | -10.896000 | 916.000000 | 1075.000000 | 1113.000000 | 58.287113 |  | 3322 | Смещение кромок | GWAN |  | 05:08 | 05:34 | 05:40 | 0 | 395 | 3.559000 | EXT | Смещение кромок. Вовнутрь. Аномалия находится на отводе. Величина смещения - 3.6 мм. |  | (c)
36702.520000 | 0.000000 | -0.031000 | -10.880000 | -10.911000 | 1624.000000 | 1883.000000 | 1982.000000 | 0.000000 |  | 3322 | Смещение кромок | GWAN |  | 07:03 | 07:45 | 08:00 | 0 | 714 | 4.017000 | EXT | Смещение кромок. Вовнутрь. Аномалия находится на отводе. Величина смещения - 4 мм. |  | (c)
36704.992000 | 2.472000 | 1.349000 | -8.408000 | -9.531000 | 2152.000000 | 2202.000000 | 2188.000000 | 0.000000 | 1349.000000 | 3322 |  | CORR | GENE | 08:28 | 08:36 | 08:34 | 2016 | 72 | 10.000000 | EXT | -. Аномалия находится на отводе. |  | (c)
36735.780000 | 0.000000 | -0.026000 | -11.270000 | -11.296000 | -354.000000 | -264.000000 | -264.000000 | 14.075025 |  | 3325 | Смещение кромок | GWAN |  | 01:02 | 01:17 | 01:17 | 0 | 180 | 2.590000 | EXT | Смещение кромок. Наружу. Величина смещения - 2.6 мм. |  | (c)
36735.780000 | 0.000000 | -0.026000 | -11.270000 | -11.296000 | -79.000000 | 46.000000 | 48.000000 | 0.000000 |  | 3325 | Смещение кромок | GWAN |  | 01:47 | 02:07 | 02:07 | 0 | 253 | 3.145000 | EXT | Смещение кромок. Наружу. Величина смещения - 3.1 мм. |  | (c)
36735.780000 | 0.000000 | -0.026000 | -11.270000 | -11.296000 | 206.000000 | 491.000000 | 420.000000 | 16.628092 |  | 3325 | Смещение кромок | GWAN |  | 02:33 | 03:19 | 03:07 | 0 | 427 | 2.716000 | EXT | Смещение кромок. Наружу. Величина смещения - 2.7 мм. |  | (c)
36735.780000 | 0.000000 | -0.011000 | -11.270000 | -11.281000 | 1098.000000 | 1327.000000 | 1276.000000 | 48.177236 |  | 3325 | Смещение кромок | GWAN |  | 04:57 | 05:34 | 05:26 | 0 | 357 | 3.289000 | EXT | Смещение кромок. Наружу. Величина смещения - 3.3 мм. |  | (c)
36735.780000 | 0.000000 | -0.026000 | -11.270000 | -11.296000 | 1975.000000 | 2126.000000 | 2087.000000 | 0.000000 |  | 3325 | Смещение кромок | GWAN |  | 07:18 | 07:43 | 07:36 | 0 | 224 | 2.300000 | EXT | Смещение кромок. Вовнутрь. Величина смещения - 2.3 мм. |  | (c)
36735.780000 | 0.000000 | -0.031000 | -11.270000 | -11.301000 | -1955.000000 | -1763.000000 | -1814.000000 | 33.621615 |  | 3325 | Смещение кромок | GWAN |  | 08:44 | 09:15 | 09:07 | 0 | 282 | 2.633000 | EXT | Смещение кромок. Наружу. Величина смещения - 2.6 мм. |  | (c)
36735.780000 | 0.000000 | -0.031000 | -11.270000 | -11.301000 | -1046.000000 | -985.000000 | -921.000000 | 64.229952 |  | 3325 | Смещение кромок | GWAN |  | 11:11 | 11:21 | 11:31 | 0 | 250 | 2.434000 | EXT | Смещение кромок. Наружу. Величина смещения - 2.4 мм. |  | (c)
36736.788000 | 1.008000 | 0.733000 | -10.262000 | -10.537000 | 1828.000000 | 1869.000000 | 1859.000000 | 24.870218 | 733.000000 | 3325 |  | CORR | GENE | 06:55 | 07:01 | 07:00 | 404 | 63 | 11.000000 | EXT | - |  | (c)
36742.642000 | 6.862000 | 6.758000 | -4.408000 | -4.512000 | 1677.000000 | 1698.000000 | 1706.000000 | 37.707712 | 4094.000000 | 3325 |  | CORR | GENE | 06:30 | 06:34 | 06:35 | 418 | 58 | 13.000000 | EXT | - |  | (c)
36743.619000 | 7.839000 | 7.779000 | -3.431000 | -3.491000 | 2153.000000 | 2164.000000 | 2165.000000 | 3.418311 | 3380.000000 | 3325 |  | CORR | AXGR | 07:47 | 07:49 | 07:49 | 111 | 23 | 9.000000 | EXT | - |  | (c)
36748.615000 | 1.565000 | 0.590000 | -9.810000 | -10.785000 | 2101.000000 | 2138.000000 | 2162.000000 | 0.000000 | 590.000000 | 3326 |  | CORR | GENE | 06:04 | 06:10 | 06:14 | 1160 | 123 | 11.000000 | EXT | - |  | (c)
36749.478000 | 2.428000 | 2.364000 | -8.947000 | -9.011000 | 1976.000000 | 2200.000000 | 2103.000000 | 0.000000 | 2364.000000 | 3326 |  | CORR | GENE | 05:44 | 06:20 | 06:04 | 184 | 253 | 12.000000 | EXT | - |  | (c)
36749.810000 | 2.760000 | 2.625000 | -8.615000 | -8.750000 | 1990.000000 | 2022.000000 | 2031.000000 | 9.320957 | 2625.000000 | 3326 |  | CORR | GENE | 05:46 | 05:51 | 05:53 | 193 | 84 | 10.000000 | EXT | - |  | (c)
36750.050000 | 3.000000 | 2.961000 | -8.375000 | -8.414000 | 1998.000000 | 2099.000000 | 2080.000000 | 0.000000 | 2961.000000 | 3326 |  | CORR | GENE | 05:47 | 06:04 | 06:01 | 56 | 165 | 14.000000 | EXT | - |  | (c)
36753.302000 | 6.252000 | 5.494000 | -5.123000 | -5.881000 | 2011.000000 | 2190.000000 | 2129.000000 | 0.000000 | 4563.000000 | 3326 |  | CORR | GENE | 05:50 | 06:18 | 06:09 | 1318 | 236 | 13.000000 | EXT | - |  | (c)
36754.539000 | 7.489000 | 7.072000 | -3.886000 | -4.303000 | 2136.000000 | 2216.000000 | 2188.000000 | 0.000000 | 3322.000000 | 3326 |  | CORR | GENE | 06:10 | 06:23 | 06:18 | 981 | 105 | 11.000000 | EXT | - |  | (c)
36759.469000 | 1.044000 | 1.029000 | -10.386000 | -10.401000 | -918.000000 | -869.000000 | -868.000000 | 62.087404 | 1029.000000 | 3327 |  | CORR | СIGR | 08:07 | 08:15 | 08:15 | 31 | 99 | 10.000000 | EXT | - |  | (c)
36767.667000 | 9.242000 | 9.161000 | -2.188000 | -2.269000 | 2035.000000 | 2056.000000 | 2059.000000 | 11.850747 | 2088.000000 | 3327 |  | CORR | GENE | 04:04 | 04:07 | 04:08 | 181 | 49 | 10.000000 | EXT | - |  | (c)
36782.550000 | 1.245000 | 1.222000 | -10.090000 | -10.113000 | 1327.000000 | 1381.000000 | 1402.000000 | 54.779629 | 1222.000000 | 3329 |  | CORR | СIGR | 03:38 | 03:47 | 03:50 | 32 | 150 | 12.000000 | EXT | - |  | (c)
36784.792000 | 3.487000 | 3.394000 | -7.848000 | -7.941000 | 1264.000000 | 1335.000000 | 1347.000000 | 58.059672 | 3394.000000 | 3329 |  | CORR | GENE | 03:28 | 03:39 | 03:41 | 281 | 164 | 17.000000 | EXT | - |  | (c)
36784.871000 | 3.566000 | 3.502000 | -7.769000 | -7.833000 | 705.000000 | 717.000000 | 723.000000 | 56.895254 | 3502.000000 | 3329 |  | CORR | AXGR | 01:58 | 02:00 | 02:01 | 135 | 36 | 10.000000 | EXT | - |  | (c)
36785.371000 | 4.066000 | 3.992000 | -7.269000 | -7.343000 | 1234.000000 | 1316.000000 | 1326.000000 | 58.056280 | 3992.000000 | 3329 |  | CORR | GENE | 03:23 | 03:36 | 03:38 | 90 | 185 | 12.000000 | EXT | - |  | (c)
36790.514000 | 9.209000 | 8.940000 | -2.126000 | -2.395000 | 1094.000000 | 1245.000000 | 1194.000000 | 67.455798 | 1219.000000 | 3329 |  | CORR | GENE | 03:01 | 03:25 | 03:17 | 1176 | 200 | 11.000000 | EXT | - |  | (c)
36804.320000 | 0.000000 | -0.036000 | -11.710000 | -11.746000 | 1898.000000 | 1959.000000 | 2035.000000 | 1898.000000 |  | 3331 | Смещение кромок | GWAN |  | 01:22 | 01:32 | 01:44 | 0 | 273 | 2.974000 | EXT | Смещение кромок. Вовнутрь. Величина смещения - 3 мм. |  | (c)
36804.320000 | 0.000000 | -0.026000 | -11.710000 | -11.736000 | 2218.000000 | -2168.000000 | -2172.000000 | 2101.000000 |  | 3331 | Смещение кромок | GWAN |  | 02:14 | 02:26 | 02:25 | 0 | 142 | 2.695000 | EXT | Смещение кромок. Наружу. Величина смещения - 2.7 мм. |  | (c)
36804.320000 | 0.000000 | -0.026000 | -11.710000 | -11.736000 | -188.000000 | 236.000000 | 94.000000 | 0.000000 |  | 3331 | Нарушение формы кольцевого шва | GWAN |  | 07:45 | 08:54 | 08:31 | 0 | 564 |  | EXT | Нарушение формы кольцевого шва |  | (c)
36816.030000 | 0.000000 | -0.026000 | -11.045000 | -11.071000 | -1613.000000 | -1157.000000 | -1242.000000 | 870.000000 |  | 3332 | Нарушение формы кольцевого шва | GWAN |  | 00:32 | 01:46 | 01:32 | 0 | 743 |  | EXT | Нарушение формы кольцевого шва |  | (c)
36816.030000 | 0.000000 | -0.024000 | -11.045000 | -11.069000 | -680.000000 | -331.000000 | -467.000000 | 253.000000 |  | 3332 | Нарушение формы кольцевого шва | GWAN |  | 03:03 | 03:59 | 03:38 | 0 | 427 |  | EXT | Нарушение формы кольцевого шва |  | (c)
36827.075000 | 0.000000 | -0.036000 | -10.830000 | -10.866000 | 182.000000 | 246.000000 | 554.000000 | 14.669967 |  | 3333 | Смещение кромок | GWAN |  | 01:03 | 01:13 | 02:03 | 0 | 744 | 3.857000 | EXT | Смещение кромок. Наружу. Величина смещения - 3.9 мм. |  | (c)
36827.075000 | 0.000000 | -0.021000 | -10.830000 | -10.851000 | 1312.000000 | 1448.000000 | 1423.000000 | 47.091614 |  | 3333 | Смещение кромок | GWAN |  | 04:05 | 04:27 | 04:23 | 0 | 224 | 4.622000 | EXT | Смещение кромок. Наружу. Величина смещения - 4.6 мм. |  | (c)
36827.075000 | 0.000000 | -0.026000 | -10.830000 | -10.856000 | -1988.000000 | -1666.000000 | -1551.000000 | 54.861527 |  | 3333 | Смещение кромок | GWAN |  | 07:12 | 08:04 | 08:23 | 0 | 874 | 3.535000 | EXT | Смещение кромок. Наружу. Величина смещения - 3.5 мм. |  | (c)
36827.075000 | 0.000000 | -0.036000 | -10.830000 | -10.866000 | -617.000000 | -492.000000 | -527.000000 | 35.251886 |  | 3333 | Смещение кромок | GWAN |  | 10:54 | 11:14 | 11:08 | 0 | 180 | 3.677000 | EXT | Смещение кромок. Наружу. Величина смещения - 3.7 мм. |  | (c)
36827.075000 | 0.000000 | -0.031000 | -10.830000 | -10.861000 | -260.000000 | -88.000000 | -113.000000 | 2.715196 |  | 3333 | Смещение кромок | GWAN |  | 11:51 | 00:19 | 00:15 | 0 | 293 | 3.356000 | EXT | Смещение кромок. Наружу. Величина смещения - 3.4 мм. |  | (c)
36837.905000 | 0.000000 | -0.011000 | -11.345000 | -11.356000 | 798.000000 | 934.000000 | 1031.000000 | 59.032027 |  | 3334 | Смещение кромок | GWAN |  | 05:03 | 05:25 | 05:41 | 0 | 468 | 3.013000 | EXT | Смещение кромок. Вовнутрь. Аномалия находится на отводе. Величина смещения - 3 мм. |  | (c)
36837.905000 | 0.000000 | -0.071000 | -11.345000 | -11.416000 | 2160.000000 | -2223.000000 | -2215.000000 | 1.231374 |  | 3334 | Смещение кромок | GWAN |  | 08:43 | 08:55 | 08:57 | 0 | 171 | 2.537000 | EXT | Смещение кромок. Наружу. Аномалия находится на отводе. Величина смещения - 2.5 мм. |  | (c)
36845.174000 | 7.269000 | 7.247000 | -4.076000 | -4.098000 | 56.000000 | 77.000000 | 80.000000 | 4.554014 | 4059.000000 | 3334 |  | CORR | PITT | 03:03 | 03:07 | 03:07 | 39 | 48 | 12.000000 | EXT | -. Аномалия находится на отводе. |  | (c)
36845.216000 | 7.311000 | 7.294000 | -4.034000 | -4.051000 | 48.000000 | 94.000000 | 105.000000 | 3.839020 | 4021.000000 | 3334 |  | CORR | СIGR | 03:02 | 03:09 | 03:11 | 30 | 115 | 13.000000 | EXT | -. Аномалия находится на отводе. |  | (c)
36849.250000 | 0.000000 | -0.031000 | -11.205000 | -11.236000 | 1372.000000 | 1752.000000 | 1584.000000 | 35.092409 |  | 3335 | Смещение кромок | GWAN |  | 02:29 | 03:31 | 03:04 | 0 | 424 | 3.927000 | EXT | Смещение кромок. Наружу. Аномалия находится на отводе. Величина смещения - 3.9 мм. |  | (c)
36849.250000 | 0.000000 | -0.021000 | -11.205000 | -11.226000 | -1539.000000 | -1463.000000 | -1454.000000 | 55.841677 |  | 3335 | Смещение кромок | GWAN |  | 06:40 | 06:52 | 06:53 | 0 | 168 | 2.764000 | EXT | Смещение кромок. Наружу. Аномалия находится на отводе. Величина смещения - 2.8 мм. |  | (c)
36849.250000 | 0.000000 | -0.046000 | -11.205000 | -11.251000 | -391.000000 | -174.000000 | -178.000000 | 0.000000 |  | 3335 | Смещение кромок | GWAN |  | 09:45 | 10:20 | 10:19 | 0 | 427 | 3.449000 | EXT | Смещение кромок. Наружу. Аномалия находится на отводе. Величина смещения - 3.4 мм. |  | (c)
36850.264000 | 1.014000 | 0.723000 | -10.191000 | -10.482000 | -1463.000000 | -1423.000000 | -1429.000000 | 61.975482 | 723.000000 | 3335 |  | CORR | GENE | 06:52 | 06:58 | 06:57 | 468 | 66 | 11.000000 | EXT | - |  | (c)
36852.567000 | 3.317000 | 3.282000 | -7.888000 | -7.923000 | -2172.000000 | -2058.000000 | -2094.000000 | 4.692059 | 3282.000000 | 3335 |  | CORR | СIGR | 04:57 | 05:16 | 05:10 | 43 | 157 | 10.000000 | EXT | - |  | (c)
36852.672000 | 3.422000 | 3.341000 | -7.783000 | -7.864000 | -1415.000000 | -1404.000000 | -1406.000000 | 65.851776 | 3341.000000 | 3335 |  | CORR | AXGR | 07:00 | 07:01 | 07:01 | 128 | 17 | 11.000000 | EXT | - |  | (c)
36853.415000 | 4.165000 | 3.909000 | -7.040000 | -7.296000 | -1570.000000 | -1531.000000 | -1527.000000 | 53.273536 | 3909.000000 | 3335 |  | CORR | GENE | 06:35 | 06:41 | 06:42 | 574 | 86 | 9.000000 | EXT | - |  | (c)
36860.455000 | 0.000000 | -0.021000 | -11.385000 | -11.406000 | 885.000000 | 1509.000000 | 1316.000000 | 4.176664 |  | 3336 | Смещение кромок | GWAN |  | 05:20 | 07:01 | 06:30 | 0 | 863 | 4.360000 | EXT | Смещение кромок. Вовнутрь. Аномалия находится на отводе. Величина смещения - 4.4 мм. |  | (c)
36864.403000 | 3.948000 | 3.849000 | -7.437000 | -7.536000 | 1409.000000 | 1434.000000 | 1442.000000 | 58.405217 | 3849.000000 | 3336 |  | CORR | GENE | 06:45 | 06:49 | 06:50 | 342 | 65 | 11.000000 | EXT | -. Аномалия находится на отводе. |  | (c)
36866.650000 | 6.195000 | 6.157000 | -5.190000 | -5.228000 | 1269.000000 | 1281.000000 | 1282.000000 | 74.298344 | 5115.000000 | 3336 |  | CORR | AXGR | 06:22 | 06:24 | 06:24 | 113 | 27 | 10.000000 | EXT | -. Аномалия находится на отводе. |  | (c)
36867.089000 | 6.634000 | 6.446000 | -4.751000 | -4.939000 | 1203.000000 | 1276.000000 | 1279.000000 | 64.432832 | 4099.000000 | 3336 |  | CORR | GENE | 06:11 | 06:23 | 06:24 | 840 | 153 | 13.000000 | EXT | -. Аномалия находится на отводе. |  | (c)
36871.840000 | 0.000000 | -0.026000 | -11.445000 | -11.471000 | 1518.000000 | 1831.000000 | 1883.000000 | 0.000000 |  | 3337 | Смещение кромок | GWAN |  | 02:30 | 03:21 | 03:29 | 0 | 732 | 3.978000 | EXT | Смещение кромок. Вовнутрь. Аномалия находится на отводе. Величина смещения - 4 мм. |  | (c)
36871.840000 | 0.000000 | -0.021000 | -11.445000 | -11.466000 | -1317.000000 | -1099.000000 | -947.000000 | 16.637707 |  | 3337 | Смещение кромок | GWAN |  | 06:53 | 07:28 | 07:52 | 0 | 741 | 4.071000 | EXT | Смещение кромок. Вовнутрь. Аномалия находится на отводе. Величина смещения - 4.1 мм. |  | (c)
36872.023000 | 0.183000 | 0.157000 | -11.262000 | -11.288000 | -1952.000000 | -1839.000000 | -1872.000000 | 22.498006 | 157.000000 | 3337 |  | CORR | СIGR | 05:10 | 05:28 | 05:23 | 38 | 160 | 12.000000 | EXT | - |  | (c)
36894.725000 | 0.000000 | -0.036000 | -1.815000 | -1.851000 | 243.000000 | 414.000000 | 539.000000 | 19.616590 |  | 3339 | Смещение кромок | GWAN |  | 01:37 | 02:04 | 02:24 | 0 | 592 | 3.095000 | EXT | Смещение кромок. Наружу. Величина смещения - 3.1 мм. |  | (c)
36894.725000 | 0.000000 | -0.027000 | -1.815000 | -1.842000 | 1305.000000 | 1523.000000 | 1771.000000 | 0.000000 |  | 3339 | Смещение кромок | GWAN |  | 04:28 | 05:03 | 05:43 | 0 | 932 | 2.961465 | EXT | Смещение кромок. Наружу. Величина смещения - 3 мм. |  | (c)
36894.725000 | 0.000000 | -0.050000 | -1.815000 | -1.865000 | -1934.000000 | -703.000000 | -1062.000000 | 15.350588 |  | 3339 | Смещение кромок | GWAN |  | 07:45 | 11:04 | 10:06 | 0 | 1743 | 3.135612 | EXT | Смещение кромок. Наружу. Величина смещения - 3.1 мм. |  | (c)
36913.019000 | 7.164000 | 7.106000 | -4.511000 | -4.569000 | -1667.000000 | -1650.000000 | -1645.000000 | 1622.000000 | 4467.000000 | 3341 |  | CORR | GENE | 06:41 | 06:43 | 06:44 | 102 | 45 | 10.000000 | EXT | - |  | (c)
36917.530000 | 0.000000 | -0.048000 | -10.410000 | -10.458000 | -1790.000000 | -1038.000000 | -1155.000000 | 521.000000 |  | 3342 | Смещение кромок | GWAN |  | 07:47 | 09:49 | 09:30 | 0 | 1270 | 4.235367 | EXT | Смещение кромок. Наружу. Величина смещения - 4.2 мм. |  | (c)
36917.530000 | 0.000000 | -0.036000 | -10.410000 | -10.446000 | -404.000000 | -207.000000 | -242.000000 | 79.000000 |  | 3342 | Смещение кромок | GWAN |  | 11:31 | 00:03 | 11:57 | 0 | 325 | 3.737000 | EXT | Смещение кромок. Наружу. Величина смещения - 3.7 мм. |  | (c)
36924.575000 | 7.045000 | 6.978000 | -3.365000 | -3.432000 | -1769.000000 | -1749.000000 | -1749.000000 | 1730.000000 | 3302.000000 | 3342 |  | CORR | AXGR | 07:51 | 07:54 | 07:54 | 130 | 39 | 11.000000 | EXT | - |  | (c)
36927.940000 | 0.000000 | -0.029000 | -11.700000 | -11.729000 | 543.000000 | -2126.000000 | 1573.000000 | 543.000000 |  | 3343 | Нарушение формы кольцевого шва | GWAN |  | 03:04 | 07:53 | 05:50 | 0 | 2059 |  | EXT | Нарушение формы кольцевого шва |  | (c)
36929.588000 | 1.648000 | 1.622000 | -10.052000 | -10.078000 | 1794.000000 | 1885.000000 | 1948.000000 | 1794.000000 | 1622.000000 | 3343 |  | CORR | GENE | 06:26 | 06:40 | 06:50 | 54 | 307 | 10.000000 | EXT | - |  | (c)
36936.314000 | 8.374000 | 8.161000 | -3.326000 | -3.539000 | 897.000000 | 933.000000 | 936.000000 | 897.000000 | 2825.000000 | 3343 |  | CORR | GENE | 04:01 | 04:07 | 04:07 | 714 | 78 | 10.000000 | EXT | - |  | (c)
36939.076000 | 11.136000 | 10.939000 | -0.564000 | -0.761000 | 2196.000000 | -2210.000000 | 2228.000000 | 2196.000000 | 486.000000 | 3343 |  | CORR | GENE | 07:30 | 07:39 | 07:36 | 275 | 64 | 11.000000 | EXT | - |  | (c)
36939.399000 | 11.459000 | 11.371000 | -0.241000 | -0.329000 | -2120.000000 | -2088.000000 | -2095.000000 | 2070.000000 | 165.000000 | 3343 |  | CORR | GENE | 07:54 | 07:59 | 07:58 | 164 | 50 | 12.000000 | EXT | - |  | (c)
36939.640000 | 0.000000 | -0.041000 | -11.170000 | -11.211000 | -543.000000 | -357.000000 | -215.000000 | 0.000000 |  | 3344 | Смещение кромок | GWAN |  | 01:29 | 01:59 | 02:22 | 0 | 656 | 3.644000 | EXT | Смещение кромок. Наружу. Аномалия находится на отводе. Величина смещения - 3.6 мм. |  | (c)
36939.640000 | 0.000000 | -0.016000 | -11.170000 | -11.186000 | 598.000000 | 947.000000 | 1182.000000 | 0.000000 |  | 3344 | Смещение кромок | GWAN |  | 04:34 | 05:30 | 06:08 | 0 | 1168 | 3.258000 | EXT | Смещение кромок. Вовнутрь. Аномалия находится на отводе. Величина смещения - 3.3 мм. |  | (c)
36939.640000 | 0.000000 | -0.021000 | -11.170000 | -11.191000 | 1902.000000 | 2094.000000 | 2225.000000 | 0.000000 |  | 3344 | Смещение кромок | GWAN |  | 08:04 | 08:35 | 08:56 | 0 | 645 | 4.075000 | EXT | Смещение кромок. Вовнутрь. Аномалия находится на отводе. Величина смещения - 4.1 мм. |  | (c)
36939.640000 | 0.000000 | -0.029000 | -11.170000 | -11.199000 | -1280.000000 | -1185.000000 | -1207.000000 | 82.622332 |  | 3344 | Нарушение формы кольцевого шва | GWAN |  | 11:31 | 11:46 | 11:42 | 0 | 146 |  | EXT | Нарушение формы кольцевого шва. Аномалия находится на отводе. |  | (c)
36941.918000 | 2.278000 | 1.904000 | -8.892000 | -9.266000 | 470.000000 | 505.000000 | 494.000000 | 37.910526 | 1904.000000 | 3344 |  | CORR | GENE | 04:13 | 04:19 | 04:17 | 445 | 49 | 10.000000 | EXT | -. Аномалия находится на отводе. |  | (c)
36943.734000 | 4.094000 | 4.078000 | -7.076000 | -7.092000 | 1597.000000 | 1605.000000 | 1605.000000 | 49.135681 | 4078.000000 | 3344 |  | CORR | AXGR | 07:15 | 07:16 | 07:16 | 37 | 17 | 10.000000 | EXT | -. Аномалия находится на отводе. |  | (c)
36950.810000 | 0.000000 | -0.031000 | -11.055000 | -11.086000 | 1287.000000 | -1615.000000 | -1851.000000 | 0.000000 |  | 3345 | Нарушение формы кольцевого шва | GWAN |  | 03:18 | 07:29 | 06:51 | 0 | 2646 |  | EXT | Нарушение формы кольцевого шва. Аномалия находится на отводе. |  | (c)
36961.865000 | 0.000000 | -0.056000 | -11.255000 | -11.311000 | 1167.000000 | 1538.000000 | 1615.000000 | 13.441455 |  | 3346 | Смещение кромок | GWAN |  | 00:44 | 01:44 | 01:56 | 0 | 897 | 3.747000 | EXT | Смещение кромок. Наружу. Величина смещения - 3.7 мм. |  | (c)
36961.865000 | 0.000000 | -0.021000 | -11.255000 | -11.276000 | -1206.000000 | -1047.000000 | -1050.000000 | 59.383147 |  | 3346 | Смещение кромок | GWAN |  | 06:21 | 06:47 | 06:46 | 0 | 314 | 3.183000 | EXT | Смещение кромок. Наружу. Величина смещения - 3.2 мм. |  | (c)
36961.865000 | 0.000000 | -0.041000 | -11.255000 | -11.296000 | -50.000000 | 191.000000 | 326.000000 | 26.283032 |  | 3346 | Смещение кромок | GWAN |  | 09:27 | 10:06 | 10:28 | 0 | 752 | 3.984000 | EXT | Смещение кромок. Наружу. Величина смещения - 4 мм. |  | (c)
36967.818000 | 5.953000 | 5.752000 | -5.302000 | -5.503000 | -778.000000 | -770.000000 | -756.000000 | 57.576179 | 5118.000000 | 3346 |  | CORR | AXGR | 07:30 | 07:31 | 07:33 | 385 | 43 | 11.000000 | EXT | - |  | (c)
36972.714000 | 10.849000 | 10.327000 | -0.406000 | -0.928000 | -2215.000000 | -2180.000000 | -2169.000000 | 1.232242 | 167.000000 | 3346 |  | CORR | GENE | 03:38 | 03:44 | 03:45 | 761 | 92 | 11.000000 | EXT | - |  | (c)
36973.120000 | 0.000000 | -0.026000 | -11.068000 | -11.094000 | -2208.000000 | -1845.000000 | -1891.000000 | 1.816517 |  | 3347а | Смещение кромок | GWAN |  | 03:07 | 04:05 | 03:58 | 0 | 633 | 3.178000 | EXT | Смещение кромок. Вовнутрь. Аномалия находится на отводе. Величина смещения - 3.2 мм. |  | (c)
36973.816000 | 0.696000 | 0.683000 | -10.372000 | -10.385000 | -1090.000000 | -986.000000 | -1000.000000 | 66.275963 | 683.000000 | 3347а |  | CORR | СIGR | 06:07 | 06:24 | 06:22 | 22 | 179 | 11.000000 | EXT | -. Аномалия находится на отводе. |  | (c)
36974.201000 | 1.081000 | 1.036000 | -9.987000 | -10.032000 | -1215.000000 | -1049.000000 | -1017.000000 | 50.095958 | 1036.000000 | 3347а |  | CORR | GENE | 05:47 | 06:14 | 06:19 | 57 | 396 | 14.000000 | EXT | -. Аномалия находится на отводе. |  | (c)
36974.668000 | 1.548000 | 1.325000 | -9.520000 | -9.743000 | -1249.000000 | -1026.000000 | -1007.000000 | 42.201607 | 1325.000000 | 3347а |  | CORR | GENE | 05:42 | 06:18 | 06:21 | 799 | 484 | 11.000000 | EXT | -. Аномалия находится на отводе. |  | (c)
36975.455000 | 2.335000 | 2.250000 | -8.733000 | -8.818000 | -1215.000000 | -995.000000 | -975.000000 | 39.927974 | 2250.000000 | 3347а |  | CORR | GENE | 05:47 | 06:22 | 06:26 | 118 | 480 | 10.000000 | EXT | -. Аномалия находится на отводе. |  | (c)
36975.842000 | 2.722000 | 2.657000 | -8.346000 | -8.411000 | -1142.000000 | -1058.000000 | -1011.000000 | 60.333343 | 2657.000000 | 3347а |  | CORR | GENE | 05:59 | 06:12 | 06:20 | 135 | 263 | 10.000000 | EXT | -. Аномалия находится на отводе. |  | (c)
36976.199000 | 3.079000 | 3.068000 | -7.989000 | -8.000000 | -1322.000000 | -1003.000000 | -1134.000000 | 61.151622 | 3068.000000 | 3347а |  | CORR | СIGR | 05:30 | 06:21 | 06:00 | 37 | 376 | 13.000000 | EXT | -. Аномалия находится на отводе. |  | (c)
36977.738000 | 4.618000 | 4.602000 | -6.450000 | -6.466000 | -1344.000000 | -1099.000000 | -1162.000000 | 64.500601 | 4602.000000 | 3347а |  | CORR | GENE | 05:26 | 06:06 | 05:55 | 59 | 363 | 13.000000 | EXT | -. Аномалия находится на отводе. |  | (c)
36979.591000 | 6.471000 | 6.181000 | -4.597000 | -4.887000 | -907.000000 | -896.000000 | -849.000000 | 59.134165 | 4348.000000 | 3347а |  | CORR | GENE | 06:37 | 06:39 | 06:46 | 539 | 116 | 10.000000 | EXT | -. Аномалия находится на отводе. |  | (c)
36983.161000 | 10.041000 | 9.915000 | -1.027000 | -1.153000 | -1896.000000 | -1768.000000 | -1822.000000 | 26.985393 | 977.000000 | 3347а |  | GOUG | GENE | 03:57 | 04:18 | 04:09 | 176 | 149 | 7.000000 | EXT | -. Аномалия находится на отводе. Задир. |  | (c)
36989.856000 | 0.000000 | -0.043000 | -5.459000 | -5.502000 | -1330.000000 | 1646.000000 | 474.000000 | 1330.000000 |  | 3348а | Нарушение формы кольцевого шва | GWAN |  | 08:26 | 04:27 | 01:18 | 0 | 3608 |  | EXT | Нарушение формы кольцевого шва |  | (c)
36989.905000 | 0.049000 | 0.029000 | -5.410000 | -5.430000 | 1066.000000 | 1395.000000 | 1359.000000 | 1066.000000 | 29.000000 | 3348а |  | CORR | GENE | 02:53 | 03:46 | 03:40 | 63 | 585 | 10.000000 | EXT | - |  | (c)
36992.702000 | 2.846000 | 1.987000 | -2.613000 | -3.472000 | 1985.000000 | -2191.000000 | 2153.000000 | 1985.000000 | 1987.000000 | 3348а |  | CORR | GENE | 05:21 | 06:07 | 05:49 | 1362 | 336 | 11.000000 | EXT | - |  | (c)
36993.368000 | 3.512000 | 3.492000 | -1.947000 | -1.967000 | 1882.000000 | 2006.000000 | 1983.000000 | 1882.000000 | 1916.000000 | 3348а |  | CORR | СIGR | 05:05 | 05:25 | 05:21 | 51 | 202 | 10.000000 | EXT | - |  | (c)
36994.714000 | 4.858000 | 4.745000 | -0.601000 | -0.714000 | 891.000000 | 2013.000000 | 1500.000000 | 891.000000 | 216.000000 | 3348а |  | CORR | GENE | 02:25 | 05:26 | 04:03 | 498 | 1218 | 11.000000 | EXT | - |  | (c)
36995.315000 | 0.000000 | -0.031000 | -11.405000 | -11.436000 | 543.000000 | 799.000000 | 1001.000000 | 62.288058 |  | 3349 | Нарушение формы кольцевого шва | GWAN |  | 00:37 | 01:18 | 01:51 | 0 | 916 |  | EXT | Нарушение формы кольцевого шва |  | (c)
36995.315000 | 0.000000 | -0.037000 | -11.405000 | -11.442000 | 1634.000000 | -2125.000000 | -1366.000000 | 0.000000 |  | 3349 | Нарушение формы кольцевого шва | GWAN |  | 03:33 | 05:26 | 07:29 | 0 | 2923 |  | INT | Нарушение формы кольцевого шва |  | (c)
37003.854000 | 8.539000 | 8.398000 | -2.866000 | -3.007000 | -92.000000 | 495.000000 | 264.000000 | 21.323736 | 2812.000000 | 3349 |  | GOUG | GENE | 10:54 | 00:29 | 11:52 | 195 | 712 | 7.000000 | EXT | -. Зона задиров. |  | (c)
37008.864000 | 2.144000 | 1.770000 | -9.146000 | -9.520000 | -1692.000000 | -1631.000000 | -1550.000000 | 43.441062 | 1770.000000 | 3350 |  | CORR | GENE | 06:02 | 06:12 | 06:25 | 1167 | 284 | 9.000000 | EXT | - |  | (c)
37010.008000 | 3.288000 | 3.087000 | -8.002000 | -8.203000 | -1563.000000 | -1473.000000 | -1418.000000 | 53.888611 | 3087.000000 | 3350 |  | CORR | GENE | 06:23 | 06:37 | 06:46 | 643 | 289 | 10.000000 | EXT | - |  | (c)
37013.620000 | 6.900000 | 6.355000 | -4.390000 | -4.935000 | -1588.000000 | -1460.000000 | -1505.000000 | 51.872006 | 4249.000000 | 3350 |  | CORR | GENE | 06:19 | 06:39 | 06:32 | 686 | 166 | 10.000000 | EXT | - |  | (c)
37013.802000 | 7.082000 | 7.060000 | -4.208000 | -4.230000 | -1560.000000 | -1428.000000 | -1447.000000 | 54.136447 | 4198.000000 | 3350 |  | CORR | СIGR | 06:23 | 06:44 | 06:41 | 32 | 226 | 12.000000 | EXT | - |  | (c)
37017.279000 | 10.559000 | 10.493000 | -0.731000 | -0.797000 | 2158.000000 | 2196.000000 | 2193.000000 | 0.095504 | 364.000000 | 3350 |  | CORR | GENE | 04:23 | 04:29 | 04:29 | 433 | 72 | 10.000000 | EXT | - |  | (c)
37017.656000 | 10.936000 | 10.921000 | -0.354000 | -0.369000 | -1580.000000 | -1528.000000 | -1503.000000 | 52.468349 | 347.000000 | 3350 |  | CORR | СIGR | 06:20 | 06:28 | 06:32 | 22 | 155 | 10.000000 | EXT | - |  | (c)
37025.152000 | 7.142000 | 6.288000 | -3.913000 | -4.767000 | -853.000000 | -814.000000 | -716.000000 | 579.000000 | 2337.000000 | 3351 |  | CORR | GENE | 07:27 | 07:33 | 07:49 | 2430 | 274 | 10.000000 | EXT | - |  | (c)
37032.940000 | 3.875000 | 3.754000 | -7.520000 | -7.641000 | 2139.000000 | 2195.000000 | -2228.000000 | 2134.000000 | 3754.000000 | 3352 |  | DENT |  | 04:57 | 05:06 | 05:13 | 173 | 188 | 0.633803 |  | - |  | (c)
37040.943000 | 0.483000 | 0.342000 | -11.080000 | -11.221000 | -453.000000 | -368.000000 | -374.000000 | 295.000000 | 342.000000 | 3353а |  | ARTD | GENE | 08:18 | 08:32 | 08:31 | 194 | 158 | 11.493887 | EXT | -. Эквивалент потери металла 11%. |  | (c)
37052.023000 | 0.000000 | -0.036000 | -11.598000 | -11.634000 | 607.000000 | 883.000000 | 906.000000 | 607.000000 |  | 3353б | Смещение кромок | GWAN |  | 03:04 | 03:48 | 03:52 | 0 | 598 | 3.062000 | EXT | Смещение кромок. Наружу. Величина смещения - 3.1 мм. Аномалия находится на упругопластическом изгибе: R=287 D, максимальное растяжение на 5.7 час. |  | (c)
37052.023000 | 0.000000 | -0.062000 | -11.598000 | -11.660000 | -1090.000000 | -520.000000 | -759.000000 | 427.000000 |  | 3353б | Смещение кромок | GWAN |  | 10:30 | 00:02 | 11:23 | 0 | 663 | 2.369280 | EXT | Смещение кромок. Наружу. Величина смещения - 2.4 мм. Аномалия находится на упругопластическом изгибе: R=287 D, максимальное растяжение на 5.7 час. |  | (c)
37074.658000 | 0.113000 | 0.101000 | -11.597000 | -11.609000 | 1117.000000 | 1186.000000 | 1226.000000 | 1117.000000 | 101.000000 | 3356 |  | CORR | СIGR | 05:43 | 05:54 | 06:01 | 22 | 218 | 12.000000 | EXT | - |  | (c)
37076.159000 | 1.614000 | 1.531000 | -10.096000 | -10.179000 | 807.000000 | 831.000000 | 827.000000 | 807.000000 | 1531.000000 | 3356 |  | CORR | AXGR | 04:53 | 04:57 | 04:56 | 202 | 40 | 11.000000 | EXT | - |  | (c)
37076.703000 | 2.158000 | 2.141000 | -9.552000 | -9.569000 | 930.000000 | 1079.000000 | 1135.000000 | 930.000000 | 2141.000000 | 3356 |  | CORR | СIGR | 05:13 | 05:37 | 05:46 | 42 | 409 | 11.000000 | EXT | - |  | (c)
37077.528000 | 2.983000 | 2.983000 | -8.727000 | -8.727000 | 766.000000 | 960.000000 | 912.000000 | 766.000000 | 2983.000000 | 3356 |  | CORR | СIGR | 04:46 | 05:18 | 05:10 | 29 | 292 | 11.000000 | EXT | - |  | (c)
37080.939000 | 6.394000 | 6.190000 | -5.316000 | -5.520000 | 1024.000000 | 1075.000000 | 1057.000000 | 1024.000000 | 5264.000000 | 3356 |  | CORR | GENE | 05:28 | 05:36 | 05:33 | 256 | 65 | 10.000000 | EXT | - |  | (c)
37084.131000 | 9.586000 | 9.571000 | -2.124000 | -2.139000 | 34.000000 | 136.000000 | 189.000000 | 34.000000 | 2090.000000 | 3356 |  | CORR | GENE | 02:48 | 03:05 | 03:13 | 49 | 310 | 10.000000 | EXT | - |  | (c)
37094.810000 | 8.555000 | 8.537000 | -2.190000 | -2.208000 | 1832.000000 | 1921.000000 | 1895.000000 | 1832.000000 | 2175.000000 | 3357 |  | CORR | СIGR | 06:18 | 06:33 | 06:29 | 33 | 127 | 10.000000 | EXT | - |  | (c)
37096.757000 | 10.502000 | 10.348000 | -0.243000 | -0.397000 | 1729.000000 | 1937.000000 | 1867.000000 | 1729.000000 | 214.000000 | 3357 |  | CORR | GENE | 06:02 | 06:35 | 06:24 | 183 | 277 | 10.000000 | EXT | - |  | (c)
37096.835000 | 10.580000 | 10.561000 | -0.165000 | -0.184000 | 2071.000000 | -2180.000000 | 2219.000000 | 2071.000000 | 124.000000 | 3357 |  | CORR | GENE | 06:57 | 07:31 | 07:21 | 60 | 297 | 11.000000 | EXT | - |  | (c)
37098.248000 | 1.248000 | 1.191000 | -10.437000 | -10.494000 | -528.000000 | -462.000000 | -432.000000 | 335.000000 | 1191.000000 | 3358 |  | CORR | GENE | 07:08 | 07:19 | 07:24 | 84 | 193 | 11.000000 | EXT | - |  | (c)
37098.957000 | 1.957000 | 1.565000 | -9.728000 | -10.120000 | -489.000000 | -263.000000 | -296.000000 | 103.000000 | 1565.000000 | 3358 |  | GOUG | GENE | 07:14 | 07:51 | 07:46 | 971 | 386 | 7.000000 | EXT | -. Зона задиров. |  | (c)
37100.249000 | 3.249000 | 3.205000 | -8.436000 | -8.480000 | 2114.000000 | 2164.000000 | 2183.000000 | 2114.000000 | 3205.000000 | 3358 |  | GOUG | GENE | 02:15 | 02:23 | 02:26 | 147 | 138 | 7.000000 | EXT | -. Задир. |  | (c)
37117.719000 | 9.034000 | 9.012000 | -2.336000 | -2.358000 | -1032.000000 | -1005.000000 | -1006.000000 | 980.000000 | 2317.000000 | 3359 |  | CORR | PITT | 06:05 | 06:09 | 06:09 | 41 | 52 | 13.000000 | EXT | -. Аномалия находится на отводе. |  | (c)
37130.963000 | 10.908000 | 10.890000 | -0.452000 | -0.470000 | 1994.000000 | 2014.000000 | 2011.000000 | 1994.000000 | 434.000000 | 3360 |  | CORR | PITT | 06:58 | 07:01 | 07:01 | 36 | 34 | 18.000000 | EXT | - |  | (c)
37134.233000 | 2.818000 | 2.807000 | -8.807000 | -8.818000 | -1007.000000 | -986.000000 | -985.000000 | 964.000000 | 2807.000000 | 3361 |  | CORR | PITT | 05:28 | 05:31 | 05:31 | 25 | 43 | 13.000000 | EXT | - |  | (c)
37153.736000 | 10.696000 | 10.613000 | -0.833000 | -0.916000 | 1006.000000 | 1143.000000 | 1108.000000 | 1006.000000 | 801.000000 | 3362а |  | GOUG | GENE | 04:00 | 04:23 | 04:17 | 115 | 205 | 7.000000 | EXT | -. Задир. Аномалия находится на упругопластическом изгибе: R=784 D, максимальное растяжение на 6.6 час. |  | (c)
37154.569000 | 0.000000 | -0.036000 | -11.584000 | -11.620000 | -1764.000000 | -1369.000000 | -1106.000000 | 448.000000 |  | 3362б | Смещение кромок | GWAN |  | 04:18 | 05:21 | 06:04 | 0 | 1316 | 4.352000 | EXT | Смещение кромок. Наружу. Величина смещения - 4.4 мм. Аномалия находится на упругопластическом изгибе: R=725 D, максимальное растяжение на 6.4 час. |  | (c)
37166.153000 | 0.000000 | -0.031000 | -11.745000 | -11.776000 | -2091.000000 | -1838.000000 | -1795.000000 | 1498.000000 |  | 3363а | Смещение кромок | GWAN |  | 04:38 | 05:18 | 05:25 | 0 | 592 | 3.606000 | EXT | Смещение кромок. Наружу. Величина смещения - 3.6 мм. Аномалия находится на упругопластическом изгибе: R=290 D, максимальное растяжение на 6.4 час. |  | (c)
37166.153000 | 0.000000 | -0.031000 | -11.745000 | -11.776000 | -842.000000 | -598.000000 | -697.000000 | 551.000000 |  | 3363а | Смещение кромок | GWAN |  | 07:59 | 08:39 | 08:23 | 0 | 290 | 2.521000 | EXT | Смещение кромок. Наружу. Величина смещения - 2.5 мм. Аномалия находится на упругопластическом изгибе: R=290 D, максимальное растяжение на 6.4 час. |  | (c)
37177.898000 | 0.000000 | -0.056000 | -11.167000 | -11.223000 | -471.000000 | -384.000000 | -263.000000 | 0.000000 |  | 3365а | Смещение кромок | GWAN |  | 10:44 | 10:58 | 11:17 | 0 | 415 | 3.595000 | EXT | Смещение кромок. Вовнутрь. Аномалия находится на отводе. Величина смещения - 3.6 мм. |  | (c)
37189.065000 | 0.000000 | -0.011000 | -11.440000 | -11.451000 | -1195.000000 | -1087.000000 | -1042.000000 | 890.000000 |  | 3366 | Смещение кромок | GWAN |  | 02:49 | 03:06 | 03:13 | 0 | 305 | 2.774000 | EXT | Смещение кромок. Вовнутрь. Аномалия находится на отводе. Величина смещения - 2.8 мм. |  | (c)
37189.065000 | 0.000000 | -0.001000 | -11.440000 | -11.441000 | -289.000000 | -175.000000 | -175.000000 | 62.000000 |  | 3366 | Смещение кромок | GWAN |  | 05:15 | 05:33 | 05:33 | 0 | 227 | 2.567000 | EXT | Смещение кромок. Вовнутрь. Аномалия находится на отводе. Величина смещения - 2.6 мм. |  | (c)
37189.065000 | 0.000000 | -0.016000 | -11.440000 | -11.456000 | 490.000000 | 699.000000 | 739.000000 | 490.000000 |  | 3366 | Смещение кромок | GWAN |  | 07:21 | 07:54 | 08:01 | 0 | 500 | 3.075000 | EXT | Смещение кромок. Вовнутрь. Аномалия находится на отводе. Величина смещения - 3.1 мм. |  | (c)
37189.065000 | 0.000000 | -0.031000 | -11.440000 | -11.471000 | 1489.000000 | 1663.000000 | 1874.000000 | 1489.000000 |  | 3366 | Смещение кромок | GWAN |  | 10:02 | 10:30 | 11:04 | 0 | 770 | 3.165000 | EXT | Смещение кромок. Наружу. Аномалия находится на отводе. Величина смещения - 3.2 мм. |  | (c)
37189.682000 | 0.617000 | 0.092000 | -10.823000 | -11.348000 | -905.000000 | -824.000000 | -750.000000 | 595.000000 | 92.000000 | 3366 |  | CORR | GENE | 03:36 | 03:49 | 04:01 | 1000 | 310 | 11.000000 | EXT | - |  | (c)
37189.732000 | 0.667000 | 0.656000 | -10.773000 | -10.784000 | 496.000000 | 515.000000 | 514.000000 | 496.000000 | 656.000000 | 3366 |  | CORR | PITT | 07:22 | 07:25 | 07:25 | 26 | 36 | 21.000000 | EXT | - |  | (c)
37197.274000 | 8.209000 | 7.749000 | -3.231000 | -3.691000 | 109.000000 | 135.000000 | 209.000000 | 109.000000 | 2654.000000 | 3366 |  | CORR | GENE | 06:19 | 06:23 | 06:35 | 1037 | 201 | 11.000000 | EXT | - |  | (c)
37200.454000 | 11.389000 | 11.358000 | -0.051000 | -0.082000 | 152.000000 | 373.000000 | 307.000000 | 152.000000 | 13.000000 | 3366 |  | CORR | GENE | 06:26 | 07:02 | 06:51 | 69 | 309 | 11.000000 | EXT | - |  | (c)
37201.532000 | 1.027000 | 0.700000 | -10.593000 | -10.920000 | -1702.000000 | -1642.000000 | -1651.000000 | 1599.000000 | 700.000000 | 3367 |  | GOUG | GENE | 05:51 | 06:01 | 05:59 | 777 | 104 | 7.000000 | EXT | -. Зона задиров. |  | (c)
37206.370000 | 5.865000 | 5.846000 | -5.755000 | -5.774000 | -1853.000000 | -1593.000000 | -1637.000000 | 1422.000000 | 5733.000000 | 3367 |  | CORR | СIGR | 05:27 | 06:09 | 06:01 | 41 | 431 | 10.000000 | EXT | - |  | (c)
37206.743000 | 6.238000 | 6.226000 | -5.382000 | -5.394000 | -1612.000000 | -1476.000000 | -1510.000000 | 1408.000000 | 5365.000000 | 3367 |  | CORR | СIGR | 06:06 | 06:28 | 06:22 | 29 | 204 | 15.000000 | EXT | - |  | (c)
37208.334000 | 7.829000 | 7.818000 | -3.791000 | -3.802000 | -1732.000000 | -1555.000000 | -1603.000000 | 1474.000000 | 3777.000000 | 3367 |  | CORR | СIGR | 05:46 | 06:15 | 06:07 | 25 | 257 | 12.000000 | EXT | - |  | (c)
37212.075000 | 11.570000 | 11.547000 | -0.050000 | -0.073000 | -2015.000000 | -1913.000000 | -1929.000000 | 1843.000000 | 39.000000 | 3367 |  | CORR | СIGR | 05:01 | 05:17 | 05:14 | 34 | 171 | 13.000000 | EXT | - |  | (c)
37212.170000 | 0.045000 | 0.024000 | -11.660000 | -11.681000 | 126.000000 | 200.000000 | 219.000000 | 126.000000 | 24.000000 | 3368 |  | CORR | СIGR | 05:04 | 05:16 | 05:19 | 39 | 187 | 12.000000 | EXT | - |  | (c)
37224.643000 | 0.813000 | 0.147000 | -9.307000 | -9.973000 | -1083.000000 | -957.000000 | -1001.000000 | 919.000000 | 147.000000 | 3369 |  | CORR | GENE | 04:34 | 04:54 | 04:47 | 1016 | 163 | 11.000000 | EXT | -. Аномалия находится на упругопластическом изгибе: R=389 D, максимальное растяжение на 0.3 час. |  | (c)
37226.927000 | 3.097000 | 3.087000 | -7.023000 | -7.033000 | -326.000000 | -305.000000 | -304.000000 | 281.000000 | 3087.000000 | 3369 |  | CORR | PITT | 06:36 | 06:40 | 06:40 | 23 | 45 | 14.000000 | EXT | -. Аномалия находится на упругопластическом изгибе: R=345 D, максимальное растяжение на 0.3 час. |  | (c)
37244.530000 | 0.000000 | -0.036000 | -11.695000 | -11.731000 | 289.000000 | 535.000000 | 643.000000 | 289.000000 |  | 3371 | Смещение кромок | GWAN |  | 02:22 | 03:02 | 03:19 | 0 | 709 | 3.257000 | EXT | Смещение кромок. Вовнутрь. Величина смещения - 3.3 мм. Аномалия находится на упругопластическом изгибе: R=579 D, максимальное растяжение на 1 час. |  | (c)
37244.530000 | 0.000000 | -0.030000 | -11.695000 | -11.725000 | -1437.000000 | -1393.000000 | -939.000000 | 440.000000 |  | 3371 | Нарушение формы кольцевого шва | GWAN |  | 09:43 | 09:51 | 11:04 | 0 | 997 |  | EXT | Нарушение формы кольцевого шва. Аномалия находится на упругопластическом изгибе: R=579 D, максимальное растяжение на 1 час. |  | (c)
37263.184000 | 6.959000 | 6.671000 | -3.446000 | -3.734000 | -1310.000000 | -1215.000000 | -1125.000000 | 60.908754 | 2828.000000 | 3372а |  | CORR | GENE | 05:37 | 05:52 | 06:07 | 906 | 370 | 15.000000 | EXT | -. Аномалия находится на отводе. |  | (c)
37265.770000 | 9.545000 | 8.958000 | -0.860000 | -1.447000 | -932.000000 | -845.000000 | -831.000000 | 50.827422 | 522.000000 | 3372а |  | CORR | GENE | 06:38 | 06:52 | 06:54 | 925 | 202 | 10.000000 | EXT | -. Аномалия находится на отводе. |  | (c)
37266.630000 | 0.000000 | -0.036000 | -12.036000 | -12.072000 | 712.000000 | 921.000000 | 843.000000 | 712.000000 |  | 3372б | Смещение кромок | GWAN |  | 02:47 | 03:20 | 03:08 | 0 | 261 | 2.520000 | EXT | Смещение кромок. Наружу. Аномалия находится на отводе. Величина смещения - 2.5 мм. |  | (c)
37266.630000 | 0.000000 | -0.011000 | -12.036000 | -12.047000 | 1386.000000 | 1505.000000 | 1521.000000 | 1386.000000 |  | 3372б | Смещение кромок | GWAN |  | 04:35 | 04:55 | 04:57 | 0 | 270 | 2.909000 | EXT | Смещение кромок. Наружу. Аномалия находится на отводе. Величина смещения - 2.9 мм. |  | (c)
37266.630000 | 0.000000 | -0.011000 | -12.036000 | -12.047000 | 1923.000000 | 2219.000000 | 2157.000000 | 1923.000000 |  | 3372б | Смещение кромок | GWAN |  | 06:02 | 06:50 | 06:40 | 0 | 468 | 2.370000 | EXT | Смещение кромок. Вовнутрь. Аномалия находится на отводе. Величина смещения - 2.4 мм. |  | (c)
37266.630000 | 0.000000 | -0.028000 | -12.036000 | -12.064000 | -1793.000000 | -1592.000000 | -1623.000000 | 1452.000000 |  | 3372б | Нарушение формы кольцевого шва | GWAN |  | 08:02 | 08:35 | 08:30 | 0 | 341 |  | EXT | Нарушение формы кольцевого шва. Аномалия находится на отводе. |  | (c)
37278.666000 | 0.000000 | -0.029000 | -11.429000 | -11.458000 | 2213.000000 | -2025.000000 | -2080.000000 | 1911.000000 |  | 3374а | Коррозия на шве | GWAN |  | 05:58 | 06:34 | 06:25 | 87 | 337 | 16.000000 | EXT | Коррозия на шве |  | (c)
37336.000000 | 0.000000 | -0.036000 | -11.425000 | -11.461000 | -1394.000000 | -674.000000 | -945.000000 | 40.085353 |  | 3379 | Смещение кромок | GWAN |  | 10:51 | 00:47 | 00:04 | 0 | 897 | 4.561000 | EXT | Смещение кромок. Вовнутрь. Аномалия находится на отводе. Величина смещения - 4.6 мм. |  | (c)
37347.425000 | 0.000000 | -0.025000 | -11.580000 | -11.605000 | 236.000000 | 1244.000000 | 1088.000000 | 0.000000 |  | 3380 | Нарушение формы кольцевого шва | GWAN |  | 03:22 | 06:04 | 05:39 | 0 | 1705 |  | EXT | Нарушение формы кольцевого шва. Аномалия находится на отводе. |  | (c)
37347.425000 | 0.000000 | -0.021000 | -11.580000 | -11.601000 | 1097.000000 | 1535.000000 | 1554.000000 | 0.000000 |  | 3380 | Смещение кромок | GWAN |  | 05:41 | 06:51 | 06:54 | 0 | 915 | 3.375000 | EXT | Смещение кромок. Вовнутрь. Аномалия находится на отводе. Величина смещения - 3.4 мм. |  | (c)
37349.789000 | 2.364000 | 2.350000 | -9.216000 | -9.230000 | 1243.000000 | 1345.000000 | 1314.000000 | 62.468842 | 2350.000000 | 3380 |  | CORR | СIGR | 06:04 | 06:21 | 06:16 | 29 | 142 | 10.000000 | EXT | -. Аномалия находится на отводе. |  | (c)
37352.254000 | 4.829000 | 4.809000 | -6.751000 | -6.771000 | 1628.000000 | 1875.000000 | 1873.000000 | 0.000000 | 4809.000000 | 3380 |  | CORR | GENE | 07:06 | 07:46 | 07:46 | 46 | 490 | 9.000000 | EXT | -. Аномалия находится на отводе. |  | (c)
37353.409000 | 5.984000 | 5.891000 | -5.596000 | -5.689000 | 578.000000 | 597.000000 | 597.000000 | 46.650343 | 5531.000000 | 3380 |  | CORR | AXGR | 04:17 | 04:20 | 04:20 | 158 | 38 | 9.000000 | EXT | -. Аномалия находится на отводе. |  | (c)
37357.063000 | 9.638000 | 9.498000 | -1.942000 | -2.082000 | 212.000000 | 228.000000 | 228.000000 | 17.068087 | 1886.000000 | 3380 |  | CORR | AXGR | 03:18 | 03:20 | 03:20 | 196 | 33 | 10.000000 | EXT | -. Аномалия находится на отводе. |  | (c)
37359.005000 | 0.000000 | -0.016000 | -11.510000 | -11.526000 | 488.000000 | 1060.000000 | 892.000000 | 39.374802 |  | 3381 | Смещение кромок | GWAN |  | 03:29 | 05:02 | 04:35 | 0 | 807 | 3.642000 | EXT | Смещение кромок. Вовнутрь. Аномалия находится на отводе. Величина смещения - 3.6 мм. |  | (c)
37359.649000 | 0.644000 | 0.268000 | -10.866000 | -11.242000 | 2068.000000 | 2149.000000 | 2135.000000 | 0.000000 | 268.000000 | 3381 |  | CORR | GENE | 07:44 | 07:58 | 07:55 | 3278 | 136 | 13.000000 | EXT | - |  | (c)
37365.837000 | 6.832000 | 6.192000 | -4.678000 | -5.318000 | 2154.000000 | 2192.000000 | 2178.000000 | 0.304972 | 4453.000000 | 3381 |  | CORR | GENE | 07:58 | 08:05 | 08:02 | 865 | 49 | 11.000000 | EXT | - |  | (c)
37370.515000 | 0.000000 | -0.026000 | -11.305000 | -11.331000 | -248.000000 | -160.000000 | -187.000000 | 10.129880 |  | 3382 | Смещение кромок | GWAN |  | 01:58 | 02:12 | 02:08 | 0 | 122 | 3.326000 | EXT | Смещение кромок. Наружу. Аномалия находится на отводе. Величина смещения - 3.3 мм. |  | (c)
37370.515000 | 0.000000 | -0.021000 | -11.305000 | -11.326000 | -62.000000 | 185.000000 | 81.000000 | 0.000000 |  | 3382 | Смещение кромок | GWAN |  | 02:28 | 03:08 | 02:51 | 0 | 285 | 2.355000 | EXT | Смещение кромок. Вовнутрь. Аномалия находится на отводе. Величина смещения - 2.4 мм. |  | (c)
37370.515000 | 0.000000 | -0.011000 | -11.305000 | -11.316000 | 438.000000 | 513.000000 | 522.000000 | 35.335930 |  | 3382 | Смещение кромок | GWAN |  | 03:49 | 04:01 | 04:03 | 0 | 168 | 2.316000 | EXT | Смещение кромок. Наружу. Аномалия находится на отводе. Величина смещения - 2.3 мм. |  | (c)
37370.515000 | 0.000000 | -0.021000 | -11.305000 | -11.326000 | 1457.000000 | 1768.000000 | 1878.000000 | 0.000000 |  | 3382 | Нарушение формы кольцевого шва | GWAN |  | 06:33 | 07:24 | 07:41 | 0 | 843 |  | EXT | Нарушение формы кольцевого шва. Аномалия находится на отводе. |  | (c)
37370.515000 | 0.000000 | -0.031000 | -11.305000 | -11.336000 | -1835.000000 | -483.000000 | -1053.000000 | 21.925926 |  | 3382 | Нарушение формы кольцевого шва | GWAN |  | 09:42 | 01:20 | 11:48 | 0 | 1563 |  | EXT | Нарушение формы кольцевого шва. Аномалия находится на отводе. |  | (c)
37404.335000 | 0.000000 | -0.041000 | -11.455000 | -11.496000 | -1167.000000 | -967.000000 | -903.000000 | 639.000000 |  | 3385 | Смещение кромок | GWAN |  | 09:43 | 10:15 | 10:26 | 0 | 529 | 3.538000 | EXT | Смещение кромок. Наружу. Величина смещения - 3.5 мм. |  | (c)
37427.115000 | 0.000000 | -0.031000 | -11.145000 | -11.176000 | -598.000000 | 1105.000000 | 633.000000 | 29.488490 |  | 3387 | Нарушение формы кольцевого шва | GWAN |  | 07:35 | 00:10 | 10:54 | 0 | 2463 |  | EXT | Нарушение формы кольцевого шва. Аномалия находится на отводе. |  | (c)
37441.362000 | 3.102000 | 3.087000 | -8.153000 | -8.168000 | 1934.000000 | 2013.000000 | 2006.000000 | 12.368584 | 3087.000000 | 3388 |  | CORR | СIGR | 04:11 | 04:24 | 04:22 | 35 | 143 | 10.000000 | EXT | -. Аномалия находится на упругопластическом изгибе: R=264 D, максимальное растяжение на 5.9 час. |  | (c)
37442.124000 | 3.864000 | 3.832000 | -7.391000 | -7.423000 | -2078.000000 | -1967.000000 | -1900.000000 | 12.321991 | 3832.000000 | 3388 |  | CORR | GENE | 05:23 | 05:41 | 05:52 | 59 | 356 | 11.000000 | EXT | -. Аномалия находится на упругопластическом изгибе: R=259 D, максимальное растяжение на 6 час. |  | (c)
37444.532000 | 6.272000 | 6.255000 | -4.983000 | -5.000000 | -1366.000000 | -1313.000000 | -1270.000000 | 69.776042 | 4958.000000 | 3388 |  | CORR | СIGR | 07:18 | 07:27 | 07:34 | 42 | 192 | 10.000000 | EXT | -. Аномалия находится на упругопластическом изгибе: R=236 D, максимальное растяжение на 6.1 час. |  | (c)
37445.691000 | 7.431000 | 7.066000 | -3.824000 | -4.189000 | -2207.000000 | -2174.000000 | -2163.000000 | 1.918792 | 2909.000000 | 3388 |  | CORR | GENE | 05:03 | 05:08 | 05:10 | 1280 | 87 | 11.000000 | EXT | -. Аномалия находится на упругопластическом изгибе: R=228 D, максимальное растяжение на 6.1 час. |  | (c)
37449.515000 | 0.000000 | -0.047000 | -11.110000 | -11.157000 | -575.000000 | -359.000000 | -108.000000 | 0.000000 |  | 3389 | Смещение кромок | GWAN |  | 00:43 | 01:18 | 01:59 | 0 | 933 | 2.648622 | EXT | Смещение кромок. Наружу. Величина смещения - 2.6 мм. Аномалия находится на упругопластическом изгибе: R=290 D, максимальное растяжение на 6 час. |  | (c)
37449.515000 | 0.000000 | -0.031000 | -11.110000 | -11.141000 | 1557.000000 | 1763.000000 | 1820.000000 | 0.000000 |  | 3389 | Смещение кромок | GWAN |  | 06:27 | 07:01 | 07:10 | 0 | 526 | 3.493000 | EXT | Смещение кромок. Наружу. Величина смещения - 3.5 мм. Аномалия находится на упругопластическом изгибе: R=290 D, максимальное растяжение на 6 час. |  | (c)
37449.515000 | 0.000000 | -0.031000 | -11.110000 | -11.141000 | 2126.000000 | -2062.000000 | -2081.000000 | 12.075854 |  | 3389 | Смещение кромок | GWAN |  | 07:59 | 08:43 | 08:40 | 0 | 508 | 4.336000 | EXT | Смещение кромок. Наружу. Величина смещения - 4.3 мм. Аномалия находится на упругопластическом изгибе: R=290 D, максимальное растяжение на 6 час. |  | (c)
37464.777000 | 4.152000 | 4.137000 | -6.723000 | -6.738000 | 2048.000000 | 2082.000000 | 2086.000000 | 8.596349 | 4137.000000 | 3390 |  | CORR | СIGR | 04:26 | 04:31 | 04:32 | 26 | 76 | 10.000000 | EXT | - |  | (c)
37488.890000 | 7.610000 | 7.595000 | -3.855000 | -3.870000 | -249.000000 | -206.000000 | -195.000000 | 11.430492 | 3845.000000 | 3393 |  | CORR | СIGR | 00:29 | 00:36 | 00:38 | 25 | 107 | 11.000000 | EXT | - |  | (c)
37492.359000 | 11.079000 | 11.060000 | -0.386000 | -0.405000 | 1901.000000 | 1942.000000 | 1940.000000 | 17.118720 | 368.000000 | 3393 |  | CORR | СIGR | 06:16 | 06:23 | 06:23 | 37 | 78 | 11.000000 | EXT | - |  | (c)
37492.745000 | 0.000000 | -0.046000 | -11.540000 | -11.586000 | 92.000000 | 153.000000 | 401.000000 | 7.429150 |  | 3394 | Смещение кромок | GWAN |  | 00:39 | 00:49 | 01:29 | 0 | 619 | 3.402000 | EXT | Смещение кромок. Наружу. Величина смещения - 3.4 мм. |  | (c)
37504.285000 | 0.000000 | -0.021000 | -11.305000 | -11.326000 | 329.000000 | 587.000000 | 497.000000 | 329.000000 |  | 3395 | Смещение кромок | GWAN |  | 05:45 | 06:27 | 06:13 | 0 | 337 | 3.077000 | EXT | Смещение кромок. Наружу. Величина смещения - 3.1 мм. |  | (c)
37516.885000 | 1.295000 | 1.270000 | -10.295000 | -10.320000 | 236.000000 | 283.000000 | 361.000000 | 236.000000 | 1270.000000 | 3396 |  | CORR | GENE | 05:44 | 05:52 | 06:04 | 57 | 249 | 12.000000 | EXT | - |  | (c)
37521.830000 | 6.240000 | 6.177000 | -5.350000 | -5.413000 | 69.000000 | 120.000000 | 241.000000 | 69.000000 | 5260.000000 | 3396 |  | CORR | GENE | 05:17 | 05:26 | 05:45 | 153 | 343 | 10.000000 | EXT | - |  | (c)
37527.180000 | 0.000000 | -0.036000 | -11.750000 | -11.786000 | -2074.000000 | -1510.000000 | -1690.000000 | 1307.000000 |  | 3397 | Смещение кромок | GWAN |  | 07:35 | 09:06 | 08:37 | 0 | 767 | 3.490000 | EXT | Смещение кромок. Наружу. Величина смещения - 3.5 мм. |  | (c)
37531.497000 | 4.317000 | 4.206000 | -7.433000 | -7.544000 | 1879.000000 | 2058.000000 | 2068.000000 | 1879.000000 | 4206.000000 | 3397 |  | DENT |  | 06:13 | 06:42 | 06:44 | 198 | 380 | 0.563380 |  | - |  | (c)
37538.930000 | 0.000000 | -0.016000 | -11.330000 | -11.346000 | 427.000000 | 1025.000000 | 854.000000 | 34.475939 |  | 3398 | Смещение кромок | GWAN |  | 03:50 | 05:27 | 04:59 | 0 | 854 | 3.277000 | EXT | Смещение кромок. Вовнутрь. Аномалия находится на отводе. Величина смещения - 3.3 мм. |  | (c)
37545.612000 | 6.682000 | 6.661000 | -4.648000 | -4.669000 | 1181.000000 | 1254.000000 | 1256.000000 | 66.597046 | 4633.000000 | 3398 |  | CORR | СIGR | 05:52 | 06:04 | 06:04 | 36 | 150 | 14.000000 | EXT | -. Аномалия находится на отводе. |  | (c)
37550.260000 | 0.000000 | -0.014000 | -11.295000 | -11.309000 | 1426.000000 | 1621.000000 | 1580.000000 | 27.642011 |  | 3399 | Нарушение формы кольцевого шва | GWAN |  | 06:13 | 06:45 | 06:38 | 0 | 308 |  | EXT | Нарушение формы кольцевого шва. Аномалия находится на отводе. |  | (c)
37550.260000 | 0.000000 | -0.030000 | -11.295000 | -11.325000 | -2063.000000 | 180.000000 | -627.000000 | 0.000000 |  | 3399 | Нарушение формы кольцевого шва | GWAN |  | 08:50 | 02:52 | 00:42 | 0 | 2873 |  | EXT | Нарушение формы кольцевого шва. Аномалия находится на отводе. |  | (c)
37561.467000 | 11.207000 | 11.105000 | -0.088000 | -0.190000 | 1523.000000 | 1611.000000 | 1619.000000 | 33.785028 | 14.000000 | 3399 |  | DENT |  | 06:29 | 06:43 | 06:44 | 176 | 193 | 0.422535 |  | -. Аномалия находится вблизи кольцевого сварного шва. |  | (c)
37561.555000 | 0.000000 | -0.036000 | -11.250000 | -11.286000 | 1431.000000 | 1525.000000 | 1705.000000 | 1431.000000 |  | 3400 | Нарушение формы кольцевого шва | GWAN |  | 03:01 | 03:16 | 03:45 | 0 | 548 |  | EXT | Нарушение формы кольцевого шва |  | (c)
37593.688000 | 9.538000 | 9.455000 | -1.832000 | -1.915000 | 476.000000 | 496.000000 | 494.000000 | 476.000000 | 1737.000000 | 3402 |  | CORR | AXGR | 08:25 | 08:28 | 08:28 | 178 | 37 | 10.000000 | EXT | - |  | (c)
37595.520000 | 0.000000 | -0.016000 | -11.445000 | -11.461000 | -1962.000000 | -1506.000000 | -1621.000000 | 21.643202 |  | 3403 | Смещение кромок | GWAN |  | 03:44 | 04:57 | 04:39 | 0 | 683 | 3.569000 | EXT | Смещение кромок. Вовнутрь. Величина смещения - 3.6 мм. |  | (c)
37606.965000 | 0.000000 | -0.031000 | -11.455000 | -11.486000 | -453.000000 | -322.000000 | -302.000000 | 12.166970 |  | 3404 | Смещение кромок | GWAN |  | 01:05 | 01:26 | 01:30 | 0 | 302 | 3.143000 | EXT | Смещение кромок. Наружу. Аномалия находится на отводе. Величина смещения - 3.1 мм. |  | (c)
37606.965000 | 0.000000 | -0.016000 | -11.455000 | -11.471000 | 157.000000 | 264.000000 | 230.000000 | 12.668387 |  | 3404 | Смещение кромок | GWAN |  | 02:44 | 03:01 | 02:55 | 0 | 145 | 2.325000 | EXT | Смещение кромок. Наружу. Аномалия находится на отводе. Величина смещения - 2.3 мм. |  | (c)
37606.965000 | 0.000000 | -0.016000 | -11.455000 | -11.471000 | 476.000000 | 552.000000 | 551.000000 | 38.449646 |  | 3404 | Смещение кромок | GWAN |  | 03:35 | 03:47 | 03:47 | 0 | 148 | 2.723000 | EXT | Смещение кромок. Наружу. Аномалия находится на отводе. Величина смещения - 2.7 мм. |  | (c)
37606.965000 | 0.000000 | -0.040000 | -11.455000 | -11.495000 | 1117.000000 | 1722.000000 | 1965.000000 | 0.000000 |  | 3404 | Смещение кромок | GWAN |  | 05:18 | 06:56 | 07:35 | 0 | 1697 | 3.348906 | EXT | Смещение кромок. Наружу. Аномалия находится на отводе. Величина смещения - 3.3 мм. |  | (c)
37606.965000 | 0.000000 | -0.041000 | -11.455000 | -11.496000 | -1193.000000 | -967.000000 | -977.000000 | 61.376488 |  | 3404 | Смещение кромок | GWAN |  | 11:06 | 11:42 | 11:41 | 0 | 433 | 3.483000 | EXT | Смещение кромок. Наружу. Аномалия находится на отводе. Величина смещения - 3.5 мм. |  | (c)
37629.835000 | 0.000000 | -0.041000 | -10.860000 | -10.901000 | -756.000000 | -399.000000 | -537.000000 | 25.612016 |  | 3406 | Смещение кромок | GWAN |  | 11:22 | 00:19 | 11:57 | 0 | 439 | 3.108000 | EXT | Смещение кромок. Наружу. Величина смещения - 3.1 мм. Аномалия находится на упругопластическом изгибе: R=365 D, максимальное растяжение на 11.7 час. |  | (c)
37640.695000 | 0.000000 | -0.016000 | -11.355000 | -11.371000 | -1853.000000 | -1653.000000 | -1719.000000 | 30.463143 |  | 3407 | Смещение кромок | GWAN |  | 04:58 | 05:30 | 05:20 | 0 | 267 | 2.734000 | EXT | Смещение кромок. Наружу. Величина смещения - 2.7 мм. Аномалия находится на упругопластическом изгибе: R=476 D, максимальное растяжение на 11.6 час. |  | (c)
37650.095000 | 9.400000 | 9.296000 | -1.955000 | -2.059000 | -1808.000000 | -1728.000000 | -1746.000000 | 34.118059 | 1791.000000 | 3407 |  | CORR | GENE | 05:05 | 05:18 | 05:15 | 268 | 123 | 10.000000 | EXT | -. Аномалия находится на упругопластическом изгибе: R=511 D, максимальное растяжение на 0.4 час. |  | (c)
37652.050000 | 0.000000 | -0.006000 | -11.410000 | -11.416000 | 976.000000 | 1090.000000 | 1064.000000 | 78.801532 |  | 3408 | Смещение кромок | GWAN |  | 05:27 | 05:45 | 05:41 | 0 | 174 | 2.918000 | EXT | Смещение кромок. Наружу. Аномалия находится на отводе. Величина смещения - 2.9 мм. |  | (c)
37663.460000 | 0.000000 | -0.026000 | -11.165000 | -11.191000 | 1526.000000 | 1642.000000 | 1684.000000 | 18.541308 |  | 3409 | Смещение кромок | GWAN |  | 07:00 | 07:19 | 07:26 | 0 | 317 | 3.568000 | EXT | Смещение кромок. Наружу. Аномалия находится на отводе. Величина смещения - 3.6 мм. |  | (c)
37663.460000 | 0.000000 | -0.036000 | -11.165000 | -11.201000 | 2191.000000 | -2102.000000 | -2129.000000 | 8.182032 |  | 3409 | Смещение кромок | GWAN |  | 08:48 | 09:15 | 09:11 | 0 | 282 | 3.850000 | EXT | Смещение кромок. Вовнутрь. Аномалия находится на отводе. Величина смещения - 3.9 мм. |  | (c)
37675.818000 | 1.193000 | 1.135000 | -10.552000 | -10.610000 | 661.000000 | 930.000000 | 897.000000 | 661.000000 | 1135.000000 | 3410 |  | CORR | GENE | 05:13 | 05:56 | 05:51 | 139 | 472 | 10.000000 | EXT | - |  | (c)
37676.081000 | 1.456000 | 1.440000 | -10.289000 | -10.305000 | 1407.000000 | 1752.000000 | 1596.000000 | 1407.000000 | 1440.000000 | 3410 |  | CORR | GENE | 07:13 | 08:09 | 07:44 | 57 | 378 | 14.000000 | EXT | - |  | (c)
37676.104000 | 1.479000 | 1.440000 | -10.266000 | -10.305000 | 677.000000 | 827.000000 | 835.000000 | 677.000000 | 1440.000000 | 3410 |  | CORR | GENE | 05:15 | 05:40 | 05:41 | 131 | 316 | 11.000000 | EXT | - |  | (c)
37677.264000 | 2.639000 | 1.793000 | -9.106000 | -9.952000 | 510.000000 | 701.000000 | 918.000000 | 510.000000 | 1793.000000 | 3410 |  | CORR | GENE | 04:48 | 05:19 | 05:54 | 875 | 817 | 10.000000 | EXT | - |  | (c)
37677.722000 | 3.097000 | 3.078000 | -8.648000 | -8.667000 | 828.000000 | 929.000000 | 916.000000 | 828.000000 | 3078.000000 | 3410 |  | CORR | СIGR | 05:40 | 05:56 | 05:54 | 39 | 176 | 10.000000 | EXT | - |  | (c)
37680.245000 | 5.620000 | 4.550000 | -6.125000 | -7.195000 | 907.000000 | 973.000000 | 983.000000 | 907.000000 | 4550.000000 | 3410 |  | CORR | GENE | 05:53 | 06:03 | 06:05 | 1210 | 152 | 10.000000 | EXT | - |  | (c)
37682.251000 | 7.626000 | 6.594000 | -4.119000 | -5.151000 | 1540.000000 | 1656.000000 | 1640.000000 | 1540.000000 | 2961.000000 | 3410 |  | CORR | GENE | 07:35 | 07:53 | 07:51 | 2190 | 200 | 10.000000 | EXT | - |  | (c)
37685.089000 | 10.464000 | 10.074000 | -1.281000 | -1.671000 | 457.000000 | 483.000000 | 486.000000 | 457.000000 | 1027.000000 | 3410 |  | ARTD | GENE | 04:40 | 04:44 | 04:45 | 644 | 57 | 12.794882 | EXT | -. Эквивалент потери металла 13%. |  | (c)
37688.267000 | 1.897000 | 1.842000 | -9.518000 | -9.573000 | 565.000000 | 585.000000 | 585.000000 | 565.000000 | 1842.000000 | 3411 |  | CORR | AXGR | 04:08 | 04:12 | 04:11 | 129 | 39 | 9.000000 | EXT | - |  | (c)
37709.682000 | 0.392000 | 0.189000 | -10.743000 | -10.946000 | 1049.000000 | 1077.000000 | 1071.000000 | 84.645268 | 189.000000 | 3413 |  | CORR | GENE | 04:46 | 04:50 | 04:49 | 291 | 45 | 10.000000 | EXT | - |  | (c)
37718.345000 | 9.055000 | 8.974000 | -2.080000 | -2.161000 | 2163.000000 | 2165.000000 | 2181.000000 | 1.059218 | 1944.000000 | 3413 |  | CORR | AXGR | 07:46 | 07:46 | 07:49 | 217 | 36 | 10.000000 | EXT | - |  | (c)
37742.485000 | 0.000000 | -0.011000 | -11.325000 | -11.336000 | 2189.000000 | -2031.000000 | -2090.000000 | 0.000000 |  | 3416 | Смещение кромок | GWAN |  | 05:30 | 06:09 | 05:59 | 0 | 363 | 3.650000 | EXT | Смещение кромок. Наружу. Величина смещения - 3.6 мм. |  | (c)
37753.810000 | 0.000000 | -0.026000 | -11.205000 | -11.231000 | -1001.000000 | -935.000000 | -913.000000 | 66.516270 |  | 3417 | Смещение кромок | GWAN |  | 10:39 | 10:50 | 10:54 | 0 | 177 | 2.488000 | EXT | Смещение кромок. Наружу. Величина смещения - 2.5 мм. |  | (c)
37753.810000 | 0.000000 | -0.031000 | -11.205000 | -11.236000 | -624.000000 | -540.000000 | -506.000000 | 31.356505 |  | 3417 | Смещение кромок | GWAN |  | 11:40 | 11:54 | 11:59 | 0 | 235 | 3.391000 | EXT | Смещение кромок. Наружу. Величина смещения - 3.4 мм. |  | (c)
37776.360000 | 0.000000 | -0.011000 | -11.550000 | -11.561000 | 295.000000 | 379.000000 | 767.000000 | 23.805810 |  | 3419 | Смещение кромок | GWAN |  | 03:45 | 03:58 | 05:01 | 0 | 944 | 3.333000 | EXT | Смещение кромок. Вовнутрь. Величина смещения - 3.3 мм. |  | (c)
37776.360000 | 0.000000 | -0.011000 | -11.550000 | -11.561000 | 1294.000000 | 1364.000000 | 1345.000000 | 63.264508 |  | 3419 | Смещение кромок | GWAN |  | 06:26 | 06:37 | 06:34 | 0 | 102 | 2.511000 | EXT | Смещение кромок. Наружу. Величина смещения - 2.5 мм. |  | (c)
37776.360000 | 0.000000 | -0.021000 | -11.550000 | -11.571000 | 1585.000000 | 1918.000000 | 1823.000000 | 0.000000 |  | 3419 | Смещение кромок | GWAN |  | 07:13 | 08:07 | 07:51 | 0 | 476 | 3.047000 | EXT | Смещение кромок. Вовнутрь. Величина смещения - 3 мм. |  | (c)
37785.359000 | 8.999000 | 7.916000 | -2.551000 | -3.634000 | 59.000000 | 77.000000 | 87.000000 | 4.754519 | 2346.000000 | 3419 |  | CORR | GENE | 03:07 | 03:10 | 03:11 | 1288 | 56 | 9.000000 | EXT | - |  | (c)
37787.910000 | 0.000000 | -0.026000 | -11.070000 | -11.096000 | -2225.000000 | -1993.000000 | -2041.000000 | 0.444992 |  | 3420 | Смещение кромок | GWAN |  | 03:39 | 04:16 | 04:08 | 0 | 369 | 2.932000 | EXT | Смещение кромок. Вовнутрь. Величина смещения - 2.9 мм. |  | (c)
37787.910000 | 0.000000 | -0.021000 | -11.070000 | -11.091000 | -991.000000 | -881.000000 | -750.000000 | 21.589780 |  | 3420 | Смещение кромок | GWAN |  | 06:58 | 07:16 | 07:37 | 0 | 482 | 3.578000 | EXT | Смещение кромок. Вовнутрь. Величина смещения - 3.6 мм. |  | (c)
37799.156000 | 0.176000 | 0.101000 | -11.209000 | -11.284000 | 1115.000000 | 1222.000000 | 1200.000000 | 69.442461 | 101.000000 | 3421 |  | CORR | GENE | 05:11 | 05:28 | 05:25 | 310 | 170 | 11.000000 | EXT | - |  | (c)
37802.970000 | 3.990000 | 3.973000 | -7.395000 | -7.412000 | 1939.000000 | 1957.000000 | 1957.000000 | 19.243884 | 3973.000000 | 3421 |  | CORR | PITT | 07:24 | 07:27 | 07:27 | 36 | 35 | 18.000000 | EXT | -. Аномалия находится на упругопластическом изгибе: R=745 D, максимальное растяжение на 12 час. |  | (c)
37804.179000 | 5.199000 | 5.105000 | -6.186000 | -6.280000 | 2186.000000 | 2195.000000 | 2199.000000 | 0.358521 | 5105.000000 | 3421 |  | CORR | AXGR | 08:04 | 08:06 | 08:06 | 150 | 27 | 11.000000 | EXT | -. Аномалия находится на упругопластическом изгибе: R=700 D, максимальное растяжение на 11.7 час. |  | (c)
37804.619000 | 5.639000 | 5.630000 | -5.746000 | -5.755000 | 1450.000000 | 1645.000000 | 1634.000000 | 18.337802 | 5630.000000 | 3421 |  | CORR | GENE | 06:05 | 06:37 | 06:35 | 82 | 369 | 10.000000 | EXT | -. Аномалия находится на упругопластическом изгибе: R=691 D, максимальное растяжение на 11.7 час. |  | (c)
37806.587000 | 7.607000 | 7.366000 | -3.778000 | -4.019000 | 1708.000000 | 1868.000000 | 1818.000000 | 15.554334 | 3322.000000 | 3421 |  | CORR | GENE | 06:47 | 07:13 | 07:05 | 697 | 220 | 13.000000 | EXT | -. Аномалия находится на упругопластическом изгибе: R=601 D, максимальное растяжение на 11.3 час. |  | (c)
37808.126000 | 9.146000 | 9.036000 | -2.239000 | -2.349000 | 1766.000000 | 1824.000000 | 1814.000000 | 25.835462 | 2124.000000 | 3421 |  | CORR | GENE | 06:56 | 07:06 | 07:04 | 225 | 97 | 13.000000 | EXT | -. Аномалия находится на упругопластическом изгибе: R=514 D, максимальное растяжение на 11.3 час. |  | (c)
37809.085000 | 10.105000 | 9.993000 | -1.280000 | -1.392000 | 1896.000000 | 1900.000000 | 1939.000000 | 16.602789 | 1063.000000 | 3421 |  | CORR | GENE | 07:17 | 07:18 | 07:24 | 329 | 86 | 11.000000 | EXT | -. Аномалия находится на упругопластическом изгибе: R=471 D, максимальное растяжение на 11.3 час. |  | (c)
37810.365000 | 0.000000 | -0.031000 | -10.944000 | -10.975000 | -223.000000 | 58.000000 | 73.000000 | 5.902221 |  | 3422а | Смещение кромок | GWAN |  | 08:51 | 09:37 | 09:39 | 0 | 592 | 3.871000 | EXT | Смещение кромок. Наружу. Величина смещения - 3.9 мм. Аномалия находится на упругопластическом изгибе: R=438 D, максимальное растяжение на 11.3 час. |  | (c)
37818.813000 | 8.448000 | 7.392000 | -2.496000 | -3.552000 | -1012.000000 | -937.000000 | -963.000000 | 69.848597 | 2356.000000 | 3422а |  | CORR | GENE | 06:44 | 06:56 | 06:52 | 1196 | 98 | 12.000000 | EXT | -. Аномалия находится на упругопластическом изгибе: R=726 D, максимальное растяжение на 11.7 час. |  | (c)
37820.466000 | 10.101000 | 9.776000 | -0.843000 | -1.168000 | -943.000000 | -889.000000 | -835.000000 | 49.990866 | 369.000000 | 3422а |  | CORR | GENE | 06:55 | 07:04 | 07:12 | 799 | 216 | 11.000000 | EXT | - |  | (c)
37821.309000 | 0.000000 | -0.038000 | -11.572000 | -11.610000 | 1727.000000 | -1915.000000 | -2143.000000 | 1552.000000 |  | 3422б | Смещение кромок | GWAN |  | 03:44 | 05:57 | 05:20 | 0 | 1182 | 2.433687 | EXT | Смещение кромок. Наружу. Аномалия находится на отводе. Величина смещения - 2.4 мм. |  | (c)
37864.525000 | 0.000000 | -0.048000 | -2.777000 | -2.825000 | 45.000000 | 293.000000 | 205.000000 | 45.000000 |  | 3426б | Нарушение формы кольцевого шва | GWAN |  | 01:40 | 02:20 | 02:05 | 0 | 320 |  | EXT | Нарушение формы кольцевого шва |  | (c)
37864.525000 | 0.000000 | -0.031000 | -2.777000 | -2.808000 | 616.000000 | 767.000000 | 957.000000 | 616.000000 |  | 3426б | Смещение кромок | GWAN |  | 03:12 | 03:36 | 04:07 | 0 | 683 | 3.936000 | EXT | Смещение кромок. Наружу. Величина смещения - 3.9 мм. |  | (c)
37878.625000 | 0.000000 | -0.026000 | -11.453000 | -11.479000 | -1957.000000 | -1871.000000 | -1798.000000 | 22.033278 |  | 3428а | Смещение кромок | GWAN |  | 04:15 | 04:29 | 04:41 | 0 | 319 | 3.100000 | EXT | Смещение кромок. Наружу. Аномалия находится на отводе. Величина смещения - 3.1 мм. |  | (c)
37878.625000 | 0.000000 | -0.056000 | -11.453000 | -11.509000 | -1400.000000 | -1075.000000 | -1048.000000 | 27.870880 |  | 3428а | Смещение кромок | GWAN |  | 05:45 | 06:38 | 06:42 | 0 | 703 | 4.262000 | EXT | Смещение кромок. Наружу. Аномалия находится на отводе. Величина смещения - 4.3 мм. |  | (c)
37885.237000 | 6.612000 | 6.370000 | -4.841000 | -5.083000 | -631.000000 | -608.000000 | -583.000000 | 39.169186 | 4564.000000 | 3428а |  | CORR | GENE | 07:49 | 07:53 | 07:57 | 519 | 97 | 10.000000 | EXT | - |  | (c)
37886.224000 | 7.599000 | 7.239000 | -3.854000 | -4.214000 | -2130.000000 | -2087.000000 | -2096.000000 | 8.151173 | 3741.000000 | 3428а |  | CORR | GENE | 03:47 | 03:54 | 03:53 | 473 | 67 | 10.000000 | EXT | - |  | (c)
37890.078000 | 0.000000 | -0.048000 | -11.940000 | -11.988000 | 1996.000000 | -2178.000000 | -2054.000000 | 1643.000000 |  | 3428б | Нарушение формы кольцевого шва | GWAN |  | 06:20 | 07:07 | 07:27 | 0 | 822 |  | EXT | Нарушение формы кольцевого шва |  | (c)
37890.078000 | 0.000000 | -0.031000 | -11.940000 | -11.971000 | -1260.000000 | -1167.000000 | -1151.000000 | 1042.000000 |  | 3428б | Смещение кромок | GWAN |  | 09:35 | 09:50 | 09:52 | 0 | 218 | 2.719000 | EXT | Смещение кромок. Наружу. Величина смещения - 2.7 мм. |  | (c)
37902.018000 | 0.000000 | -0.036000 | -10.880000 | -10.916000 | -397.000000 | -19.000000 | 46.000000 | 0.000000 |  | 3430а | Смещение кромок | GWAN |  | 01:55 | 02:56 | 03:07 | 0 | 886 | 4.304000 | EXT | Смещение кромок. Вовнутрь. Величина смещения - 4.3 мм. |  | (c)
37902.018000 | 0.000000 | -0.032000 | -10.880000 | -10.912000 | -1372.000000 | -1206.000000 | -1221.000000 | 81.471341 |  | 3430а | Нарушение формы кольцевого шва | GWAN |  | 11:18 | 11:45 | 11:42 | 0 | 303 |  | EXT | Нарушение формы кольцевого шва |  | (c)
37908.099000 | 6.081000 | 6.061000 | -4.799000 | -4.819000 | 1924.000000 | 2007.000000 | 1987.000000 | 9.450127 | 4792.000000 | 3430а |  | CORR | СIGR | 08:10 | 08:23 | 08:20 | 27 | 126 | 11.000000 | EXT | - |  | (c)
37912.454000 | 10.436000 | 10.393000 | -0.444000 | -0.487000 | 593.000000 | 614.000000 | 615.000000 | 47.876939 | 378.000000 | 3430а |  | CORR | AXGR | 04:35 | 04:38 | 04:38 | 109 | 43 | 12.000000 | EXT | - |  | (c)
37912.898000 | 0.000000 | -0.036000 | -11.192000 | -11.228000 | 962.000000 | 1220.000000 | 1158.000000 | 70.744892 |  | 3431а | Смещение кромок | GWAN |  | 01:19 | 02:00 | 01:50 | 0 | 392 | 2.386000 | EXT | Смещение кромок. Вовнутрь. Величина смещения - 2.4 мм. |  | (c)
37912.898000 | 0.000000 | -0.021000 | -11.192000 | -11.213000 | -1777.000000 | -1623.000000 | -1593.000000 | 36.592590 |  | 3431а | Смещение кромок | GWAN |  | 05:57 | 06:22 | 06:27 | 0 | 369 | 2.787000 | EXT | Смещение кромок. Наружу. Величина смещения - 2.8 мм. |  | (c)
37912.898000 | 0.000000 | -0.051000 | -11.192000 | -11.243000 | -621.000000 | -479.000000 | -367.000000 | 0.000000 |  | 3431а | Смещение кромок | GWAN |  | 09:03 | 09:26 | 09:44 | 0 | 508 | 3.836000 | EXT | Смещение кромок. Наружу. Величина смещения - 3.8 мм. |  | (c)
37912.898000 | 0.000000 | -0.031000 | -11.192000 | -11.223000 | 375.000000 | 514.000000 | 501.000000 | 40.466063 |  | 3431а | Смещение кромок | GWAN |  | 11:44 | 00:07 | 00:04 | 0 | 253 | 3.846000 | EXT | Смещение кромок. Наружу. Величина смещения - 3.8 мм. |  | (c)
37916.679000 | 3.781000 | 3.563000 | -7.411000 | -7.629000 | 2181.000000 | 2197.000000 | 2194.000000 | 1.947480 | 3563.000000 | 3431а |  | CORR | AXGR | 04:36 | 04:38 | 04:38 | 283 | 25 | 9.000000 | EXT | - |  | (c)
37919.933000 | 7.035000 | 6.995000 | -4.157000 | -4.197000 | -2027.000000 | -2014.000000 | -2017.000000 | 16.439831 | 4106.000000 | 3431а |  | CORR | AXGR | 05:16 | 05:18 | 05:18 | 91 | 20 | 13.000000 | EXT | - |  | (c)
37919.977000 | 7.079000 | 6.974000 | -4.113000 | -4.218000 | -1998.000000 | -1998.000000 | -1984.000000 | 18.733157 | 4113.000000 | 3431а |  | CORR | AXGR | 05:21 | 05:21 | 05:23 | 105 | 28 | 10.000000 | EXT | - |  | (c)
37920.408000 | 7.510000 | 7.361000 | -3.682000 | -3.831000 | -2175.000000 | -2146.000000 | -2148.000000 | 4.453348 | 3541.000000 | 3431а |  | CORR | GENE | 04:52 | 04:57 | 04:57 | 290 | 54 | 10.000000 | EXT | - |  | (c)
37924.090000 | 0.000000 | -0.036000 | -11.739000 | -11.775000 | -838.000000 | -664.000000 | -647.000000 | 457.000000 |  | 3431б | Смещение кромок | GWAN |  | 04:04 | 04:32 | 04:35 | 0 | 380 | 3.871000 | EXT | Смещение кромок. Наружу. Величина смещения - 3.9 мм. |  | (c)
37924.090000 | 0.000000 | -0.016000 | -11.739000 | -11.755000 | 524.000000 | 713.000000 | 677.000000 | 524.000000 |  | 3431б | Смещение кромок | GWAN |  | 07:44 | 08:14 | 08:08 | 0 | 305 | 3.171000 | EXT | Смещение кромок. Наружу. Величина смещения - 3.2 мм. |  | (c)
37935.829000 | 0.000000 | -0.041000 | -10.741000 | -10.782000 | 644.000000 | 988.000000 | 965.000000 | 50.285247 |  | 3433а | Непровар / утяжина | GWAN |  | 04:14 | 05:09 | 05:06 | 0 | 642 | 12.000000 | INT | Непровар / утяжина. Аномалия находится на отводе. |  | (c)
37946.818000 | 0.248000 | 0.234000 | -10.902000 | -10.916000 | 1721.000000 | 1741.000000 | 1740.000000 | 36.595552 | 234.000000 | 3434 |  | CORR | PITT | 07:10 | 07:14 | 07:13 | 27 | 37 | 19.000000 | EXT | - |  | (c)
37957.720000 | 0.000000 | -0.011000 | -11.415000 | -11.426000 | 1884.000000 | -1737.000000 | -2035.000000 | 0.000000 |  | 3435 | Смещение кромок | GWAN |  | 03:30 | 05:46 | 04:58 | 0 | 1083 | 2.944000 | EXT | Смещение кромок. Вовнутрь. Величина смещения - 2.9 мм. |  | (c)
37960.595000 | 2.875000 | 2.834000 | -8.540000 | -8.581000 | 2154.000000 | 2164.000000 | 2164.000000 | 4.503760 | 2834.000000 | 3435 |  | CORR | AXGR | 04:14 | 04:15 | 04:15 | 79 | 21 | 16.000000 | EXT | - |  | (c)
37962.017000 | 4.297000 | 4.125000 | -7.118000 | -7.290000 | 2161.000000 | 2190.000000 | 2180.000000 | 2.476419 | 4125.000000 | 3435 |  | CORR | AXGR | 04:15 | 04:20 | 04:18 | 415 | 39 | 11.000000 | EXT | - |  | (c)
37962.701000 | 4.981000 | 4.971000 | -6.434000 | -6.444000 | -1909.000000 | -1889.000000 | -1891.000000 | 25.920333 | 4971.000000 | 3435 |  | CORR | PITT | 05:18 | 05:21 | 05:21 | 20 | 38 | 22.000000 | EXT | - |  | (c)
37967.305000 | 9.585000 | 9.049000 | -1.830000 | -2.366000 | -1084.000000 | -868.000000 | -898.000000 | 42.590507 | 255.000000 | 3435 |  | CORR | GENE | 07:31 | 08:06 | 08:01 | 2111 | 371 | 9.000000 | EXT | - |  | (c)
37969.135000 | 0.000000 | -0.031000 | -11.680000 | -11.711000 | -667.000000 | -604.000000 | -586.000000 | 505.000000 |  | 3436 | Смещение кромок | GWAN |  | 01:48 | 01:59 | 02:02 | 0 | 163 | 3.109000 | EXT | Смещение кромок. Вовнутрь. Величина смещения - 3.1 мм. |  | (c)
37969.135000 | 0.000000 | -0.001000 | -11.680000 | -11.681000 | 645.000000 | 892.000000 | 879.000000 | 645.000000 |  | 3436 | Смещение кромок | GWAN |  | 05:20 | 06:00 | 05:58 | 0 | 468 | 2.407000 | EXT | Смещение кромок. Вовнутрь. Величина смещения - 2.4 мм. |  | (c)
37988.380000 | 7.565000 | 7.421000 | -3.925000 | -4.069000 | -2067.000000 | -2038.000000 | -2034.000000 | 13.214858 | 3893.000000 | 3437 |  | CORR | GENE | 05:09 | 05:13 | 05:14 | 176 | 66 | 10.000000 | EXT | - |  | (c)
37988.621000 | 7.806000 | 7.779000 | -3.684000 | -3.711000 | -2002.000000 | -1927.000000 | -1928.000000 | 18.460792 | 3666.000000 | 3437 |  | CORR | GENE | 05:19 | 05:31 | 05:31 | 45 | 148 | 11.000000 | EXT | - |  | (c)
37988.676000 | 7.861000 | 7.851000 | -3.629000 | -3.639000 | -1512.000000 | -1494.000000 | -1493.000000 | 57.974899 | 3618.000000 | 3437 |  | CORR | PITT | 06:38 | 06:41 | 06:41 | 21 | 39 | 15.000000 | EXT | - |  | (c)
37988.936000 | 8.121000 | 8.110000 | -3.369000 | -3.380000 | -2015.000000 | -1995.000000 | -1998.000000 | 17.426179 | 3361.000000 | 3437 |  | CORR | PITT | 05:17 | 05:20 | 05:20 | 19 | 33 | 15.000000 | EXT | - |  | (c)
37992.305000 | 0.000000 | -0.041000 | -11.210000 | -11.251000 | -1710.000000 | -1245.000000 | -1201.000000 | 14.915031 |  | 3438 | Смещение кромок | GWAN |  | 05:25 | 06:40 | 06:47 | 0 | 1017 | 5.386000 | EXT | Смещение кромок. Наружу. Величина смещения - 5.4 мм. |  | (c)
37992.305000 | 0.000000 | -0.071000 | -11.210000 | -11.281000 | 568.000000 | 1674.000000 | 1208.000000 | 30.842047 |  | 3438 | Смещение кромок | GWAN |  | 11:32 | 02:31 | 01:16 | 0 | 1281 | 3.780000 | EXT | Смещение кромок. Наружу. Величина смещения - 3.8 мм. |  | (c)
38003.515000 | 0.000000 | -0.065000 | -11.280000 | -11.345000 | -547.000000 | -394.000000 | -134.000000 | 0.000000 |  | 3439а | Смещение кромок | GWAN |  | 01:27 | 01:51 | 02:33 | 0 | 826 | 2.708433 | EXT | Смещение кромок. Вовнутрь. Величина смещения - 2.7 мм. |  | (c)
38003.515000 | 0.000000 | -0.041000 | -11.280000 | -11.321000 | 2229.000000 | -2079.000000 | -2108.000000 | 9.915471 |  | 3439а | Смещение кромок | GWAN |  | 08:55 | 09:19 | 09:15 | 0 | 250 | 2.331000 | EXT | Смещение кромок. Вовнутрь. Величина смещения - 2.3 мм. |  | (c)
38007.878000 | 4.363000 | 4.318000 | -6.917000 | -6.962000 | 1048.000000 | 1143.000000 | 1157.000000 | 69.031253 | 4318.000000 | 3439а |  | CORR | GENE | 05:44 | 05:59 | 06:02 | 111 | 218 | 13.000000 | EXT | - |  | (c)
38013.526000 | 10.011000 | 9.806000 | -1.269000 | -1.474000 | 1477.000000 | 1497.000000 | 1496.000000 | 56.214047 | 858.000000 | 3439а |  | ARTD | AXGR | 06:53 | 06:56 | 06:56 | 616 | 38 | 10.441220 | EXT | -. Эквивалент потери металла 10%. Аномалия находится на упругопластическом изгибе: R=404 D, максимальное растяжение на 5.5 час. |  | (c)
38014.795000 | 0.000000 | -0.016000 | -11.722000 | -11.738000 | 1950.000000 | 2022.000000 | 2184.000000 | 1950.000000 |  | 3440а | Смещение кромок | GWAN |  | 06:04 | 06:16 | 06:42 | 0 | 468 | 2.619000 | EXT | Смещение кромок. Наружу. Величина смещения - 2.6 мм. Аномалия находится на упругопластическом изгибе: R=361 D, максимальное растяжение на 5.6 час. |  | (c)
38026.517000 | 0.000000 | -0.056000 | -11.200000 | -11.256000 | -801.000000 | -613.000000 | -642.000000 | 38.895387 |  | 3441а | Смещение кромок | GWAN |  | 00:25 | 00:56 | 00:51 | 0 | 319 | 2.934000 | EXT | Смещение кромок. Наружу. Величина смещения - 2.9 мм. Аномалия находится на упругопластическом изгибе: R=498 D, максимальное растяжение на 7.1 час. |  | (c)
38036.024000 | 9.507000 | 9.478000 | -1.693000 | -1.722000 | 938.000000 | 1249.000000 | 1208.000000 | 38.995911 | 1649.000000 | 3441а |  | CORR | GENE | 05:06 | 05:56 | 05:50 | 73 | 540 | 11.000000 | EXT | - |  | (c)
38037.717000 | 0.000000 | -0.056000 | -11.265000 | -11.321000 | 667.000000 | 867.000000 | 870.000000 | 70.223663 |  | 3442а | Смещение кромок | GWAN |  | 00:50 | 01:23 | 01:23 | 0 | 407 | 4.180000 | EXT | Смещение кромок. Вовнутрь. Величина смещения - 4.2 мм. |  | (c)
38038.239000 | 0.522000 | 0.504000 | -10.743000 | -10.761000 | 2170.000000 | -2229.000000 | -2226.000000 | 0.000000 | 504.000000 | 3442а |  | CORR | СIGR | 04:53 | 05:03 | 05:03 | 33 | 130 | 11.000000 | EXT | - |  | (c)
38048.982000 | 0.000000 | -0.036000 | -10.898000 | -10.934000 | -402.000000 | -208.000000 | -237.000000 | 71.000000 |  | 3443аа | Смещение кромок | GWAN |  | 00:30 | 01:01 | 00:57 | 0 | 331 | 3.292000 | EXT | Смещение кромок. Вовнутрь. Величина смещения - 3.3 мм. |  | (c)
38048.982000 | 0.000000 | -0.026000 | -10.898000 | -10.924000 | 312.000000 | 576.000000 | 602.000000 | 312.000000 |  | 3443аа | Смещение кромок | GWAN |  | 02:25 | 03:08 | 03:12 | 0 | 581 | 3.047000 | EXT | Смещение кромок. Вовнутрь. Величина смещения - 3 мм. |  | (c)
38048.982000 | 0.000000 | -0.001000 | -10.898000 | -10.899000 | 1619.000000 | 1857.000000 | 1873.000000 | 1619.000000 |  | 3443аа | Смещение кромок | GWAN |  | 05:56 | 06:35 | 06:37 | 0 | 508 | 4.052000 | EXT | Смещение кромок. Вовнутрь. Величина смещения - 4.1 мм. |  | (c)
38093.858000 | 0.000000 | -0.029000 | -11.611000 | -11.640000 | -1983.000000 | -1504.000000 | -1386.000000 | 789.000000 |  | 3446б | Вышлифовка на шве | GWAN |  | 05:04 | 06:21 | 06:40 | 43 | 1194 | 19.000000 | EXT | Вышлифовка на шве |  | (c)
38128.315000 | 0.000000 | -0.051000 | -11.425000 | -11.476000 | 580.000000 | 1135.000000 | 940.000000 | 75.069457 |  | 3450 | Смещение кромок | GWAN |  | 00:41 | 02:10 | 01:39 | 0 | 720 | 4.754000 | EXT | Смещение кромок. Наружу. Величина смещения - 4.8 мм. |  | (c)
38128.315000 | 0.000000 | -0.036000 | -11.425000 | -11.461000 | 1399.000000 | 1669.000000 | 1700.000000 | 18.588710 |  | 3450 | Смещение кромок | GWAN |  | 02:53 | 03:36 | 03:41 | 0 | 601 | 4.141000 | EXT | Смещение кромок. Наружу. Величина смещения - 4.1 мм. |  | (c)
38128.315000 | 0.000000 | -0.057000 | -11.425000 | -11.482000 | 2190.000000 | -581.000000 | -1335.000000 | 0.000000 |  | 3450 | Смещение кромок | GWAN |  | 05:00 | 09:33 | 07:32 | 0 | 1872 | 3.601403 | EXT | Смещение кромок. Наружу. Величина смещения - 3.6 мм. |  | (c)
38128.315000 | 0.000000 | -0.056000 | -11.425000 | -11.481000 | 17.000000 | 310.000000 | 255.000000 | 20.555519 |  | 3450 | Смещение кромок | GWAN |  | 11:10 | 11:57 | 11:48 | 0 | 476 | 4.311000 | EXT | Смещение кромок. Наружу. Величина смещения - 4.3 мм. |  | (c)
38138.354000 | 10.039000 | 8.438000 | -1.386000 | -2.987000 | -1378.000000 | -1160.000000 | -1254.000000 | 68.784165 | 388.000000 | 3450 |  | CORR | GENE | 07:25 | 08:00 | 07:45 | 2599 | 249 | 10.000000 | EXT | - |  | (c)
38145.752000 | 6.012000 | 5.961000 | -5.503000 | -5.554000 | -459.000000 | -291.000000 | -243.000000 | 26.000000 | 5196.000000 | 3451 |  | CORR | GENE | 07:13 | 07:40 | 07:48 | 358 | 433 | 11.000000 | EXT | - |  | (c)
38162.312000 | 0.000000 | -0.050000 | -12.125000 | -12.175000 | -231.000000 | -62.000000 | 772.000000 | 0.000000 |  | 3452б | Нарушение формы кольцевого шва | GWAN |  | 01:26 | 01:54 | 04:08 | 0 | 2006 |  | EXT | Нарушение формы кольцевого шва |  | (c)
38162.312000 | 0.000000 | -0.044000 | -12.125000 | -12.169000 | -1968.000000 | -572.000000 | -1186.000000 | 404.000000 |  | 3452б | Нарушение формы кольцевого шва | GWAN |  | 08:46 | 00:31 | 10:52 | 0 | 1564 |  | EXT | Нарушение формы кольцевого шва |  | (c)
38186.577000 | 0.000000 | -0.016000 | -8.858000 | -8.874000 | 1158.000000 | 1553.000000 | 1464.000000 | 37.106664 |  | 3455а | Смещение кромок | GWAN |  | 02:37 | 03:41 | 03:27 | 0 | 613 | 3.722000 | EXT | Смещение кромок. Вовнутрь. Величина смещения - 3.7 мм. |  | (c)
38186.577000 | 0.000000 | -0.016000 | -8.858000 | -8.874000 | 1962.000000 | 2209.000000 | -2166.000000 | 0.000000 |  | 3455а | Смещение кромок | GWAN |  | 04:47 | 05:27 | 05:41 | 0 | 665 | 3.236000 | EXT | Смещение кромок. Вовнутрь. Величина смещения - 3.2 мм. |  | (c)
38198.853000 | 3.418000 | 3.360000 | -8.232000 | -8.290000 | -787.000000 | -421.000000 | -570.000000 | 352.000000 | 3360.000000 | 3456 |  | CORR | GENE | 05:24 | 06:23 | 05:59 | 60 | 435 | 10.000000 | EXT | - |  | (c)
38199.152000 | 3.717000 | 3.632000 | -7.933000 | -8.018000 | -82.000000 | -46.000000 | -50.000000 | 17.000000 | 3632.000000 | 3456 |  | CORR | GENE | 07:17 | 07:23 | 07:23 | 194 | 65 | 10.000000 | EXT | - |  | (c)
38199.344000 | 3.909000 | 3.893000 | -7.741000 | -7.757000 | -195.000000 | -101.000000 | -134.000000 | 73.000000 | 3893.000000 | 3456 |  | CORR | СIGR | 06:59 | 07:14 | 07:09 | 25 | 122 | 10.000000 | EXT | - |  | (c)
38199.701000 | 4.266000 | 4.197000 | -7.384000 | -7.453000 | -47.000000 | -31.000000 | -34.000000 | 20.000000 | 4197.000000 | 3456 |  | CORR | AXGR | 07:23 | 07:26 | 07:25 | 157 | 27 | 10.000000 | EXT | - |  | (c)
38200.149000 | 4.714000 | 4.613000 | -6.936000 | -7.037000 | -163.000000 | -107.000000 | -120.000000 | 78.000000 | 4613.000000 | 3456 |  | CORR | GENE | 07:05 | 07:14 | 07:11 | 255 | 84 | 10.000000 | EXT | - |  | (c)
38200.469000 | 5.034000 | 4.972000 | -6.616000 | -6.678000 | -178.000000 | -81.000000 | -27.000000 | 0.000000 | 4972.000000 | 3456 |  | CORR | GENE | 07:02 | 07:18 | 07:27 | 76 | 303 | 10.000000 | EXT | - |  | (c)
38200.620000 | 5.185000 | 5.078000 | -6.465000 | -6.572000 | -141.000000 | -100.000000 | -83.000000 | 24.000000 | 5078.000000 | 3456 |  | CORR | GENE | 07:08 | 07:15 | 07:17 | 289 | 117 | 12.000000 | EXT | - |  | (c)
38201.259000 | 5.824000 | 5.649000 | -5.826000 | -6.001000 | -66.000000 | -51.000000 | -49.000000 | 33.000000 | 5649.000000 | 3456 |  | CORR | AXGR | 07:20 | 07:23 | 07:23 | 218 | 33 | 10.000000 | EXT | - |  | (c)
38201.421000 | 5.986000 | 5.963000 | -5.664000 | -5.687000 | -256.000000 | -179.000000 | -170.000000 | 84.000000 | 5626.000000 | 3456 |  | CORR | GENE | 06:49 | 07:02 | 07:03 | 61 | 172 | 10.000000 | EXT | - |  | (c)
38202.062000 | 6.627000 | 6.608000 | -5.023000 | -5.042000 | 172.000000 | 191.000000 | 196.000000 | 172.000000 | 4998.000000 | 3456 |  | CORR | PITT | 07:58 | 08:02 | 08:02 | 44 | 48 | 10.000000 | EXT | - |  | (c)
38202.086000 | 6.651000 | 6.517000 | -4.999000 | -5.133000 | -284.000000 | -245.000000 | -243.000000 | 202.000000 | 4817.000000 | 3456 |  | CORR | GENE | 06:45 | 06:51 | 06:52 | 316 | 82 | 9.000000 | EXT | - |  | (c)
38204.583000 | 9.148000 | 9.134000 | -2.502000 | -2.516000 | -201.000000 | -137.000000 | -149.000000 | 96.000000 | 2488.000000 | 3456 |  | CORR | СIGR | 06:58 | 07:09 | 07:07 | 28 | 105 | 11.000000 | EXT | - |  | (c)
38208.810000 | 1.725000 | 1.716000 | -9.115000 | -9.124000 | 1604.000000 | 1630.000000 | 1638.000000 | 1604.000000 | 1716.000000 | 3457 |  | GOUG | СIGR | 11:00 | 11:04 | 11:05 | 18 | 67 | 14.000000 | EXT | - |  | (c)
38235.257000 | 6.182000 | 6.173000 | -4.113000 | -4.122000 | 66.000000 | 127.000000 | 104.000000 | 8.392367 | 4102.000000 | 3459 |  | CORR | СIGR | 09:28 | 09:38 | 09:34 | 20 | 76 | 11.000000 | EXT | - |  | (c)
38240.810000 | 1.440000 | 1.429000 | -9.915000 | -9.926000 | -1001.000000 | -954.000000 | -958.000000 | 70.286024 | 1429.000000 | 3460 |  | CORR | СIGR | 06:28 | 06:36 | 06:35 | 26 | 87 | 18.000000 | EXT | -. Аномалия находится на отводе. |  | (c)
38250.725000 | 0.000000 | -0.016000 | -11.135000 | -11.151000 | -2122.000000 | -1930.000000 | -1923.000000 | 8.766640 |  | 3461 | Смещение кромок | GWAN |  | 04:13 | 04:44 | 04:45 | 0 | 398 | 2.536000 | EXT | Смещение кромок. Вовнутрь. Аномалия находится на отводе. Величина смещения - 2.5 мм. |  | (c)
38250.725000 | 0.000000 | -0.021000 | -11.135000 | -11.156000 | -748.000000 | -699.000000 | -664.000000 | 39.975033 |  | 3461 | Смещение кромок | GWAN |  | 07:55 | 08:03 | 08:08 | 0 | 168 | 3.085000 | EXT | Смещение кромок. Вовнутрь. Аномалия находится на отводе. Величина смещения - 3.1 мм. |  | (c)
38250.725000 | 0.000000 | -0.026000 | -11.135000 | -11.161000 | -484.000000 | -307.000000 | -347.000000 | 5.990716 |  | 3461 | Смещение кромок | GWAN |  | 08:37 | 09:06 | 09:00 | 0 | 273 | 2.772000 | EXT | Смещение кромок. Наружу. Аномалия находится на отводе. Величина смещения - 2.8 мм. |  | (c)
38261.860000 | 0.000000 | -0.026000 | -11.075000 | -11.101000 | -2139.000000 | -2049.000000 | -2014.000000 | 7.379363 |  | 3462 | Смещение кромок | GWAN |  | 03:28 | 03:42 | 03:48 | 0 | 250 | 3.289000 | EXT | Смещение кромок. Наружу. Аномалия находится на отводе. Величина смещения - 3.3 мм. |  | (c)
38263.395000 | 1.535000 | 1.380000 | -9.540000 | -9.695000 | -1777.000000 | -1672.000000 | -1694.000000 | 36.630290 | 1380.000000 | 3462 |  | DENT |  | 04:26 | 04:43 | 04:40 | 291 | 165 | 0.352113 |  | -. Аномалия находится на отводе. |  | (c)
38272.935000 | 0.000000 | -0.021000 | -10.960000 | -10.981000 | 547.000000 | 988.000000 | 915.000000 | 44.105209 |  | 3463 | Смещение кромок | GWAN |  | 03:38 | 04:49 | 04:37 | 0 | 738 | 4.106000 | EXT | Смещение кромок. Вовнутрь. Аномалия находится на отводе. Величина смещения - 4.1 мм. |  | (c)
38272.935000 | 0.000000 | -0.026000 | -10.960000 | -10.986000 | 1537.000000 | 1955.000000 | 1864.000000 | 0.000000 |  | 3463 | Смещение кромок | GWAN |  | 06:18 | 07:25 | 07:10 | 0 | 653 | 3.231000 | EXT | Смещение кромок. Вовнутрь. Аномалия находится на отводе. Величина смещения - 3.2 мм. |  | (c)
38295.230000 | 0.000000 | -0.046000 | -11.365000 | -11.411000 | 151.000000 | 744.000000 | 493.000000 | 12.213406 |  | 3465 | Смещение кромок | GWAN |  | 01:34 | 03:10 | 02:29 | 0 | 683 | 3.489000 | EXT | Смещение кромок. Наружу. Величина смещения - 3.5 мм. Аномалия находится на упругопластическом изгибе: R=309 D, максимальное растяжение на 0 час. |  | (c)
38295.230000 | 0.000000 | -0.021000 | -11.365000 | -11.386000 | 1946.000000 | 2158.000000 | -2055.000000 | 14.195815 |  | 3465 | Смещение кромок | GWAN |  | 06:24 | 06:58 | 07:38 | 0 | 921 | 3.843000 | EXT | Смещение кромок. Вовнутрь. Величина смещения - 3.8 мм. Аномалия находится на упругопластическом изгибе: R=309 D, максимальное растяжение на 0 час. |  | (c)
38317.700000 | 0.000000 | -0.026000 | -11.465000 | -11.491000 | -2118.000000 | -1772.000000 | -1883.000000 | 9.084365 |  | 3467 | Смещение кромок | GWAN |  | 03:39 | 04:35 | 04:17 | 0 | 471 | 4.287000 | EXT | Смещение кромок. Наружу. Аномалия находится на отводе. Величина смещения - 4.3 мм. |  | (c)
38317.700000 | 0.000000 | -0.041000 | -11.465000 | -11.506000 | -1573.000000 | -405.000000 | -836.000000 | 0.000000 |  | 3467 | Нарушение формы кольцевого шва | GWAN |  | 05:07 | 08:15 | 07:06 | 0 | 1475 |  | EXT | Нарушение формы кольцевого шва. Аномалия находится на отводе. |  | (c)
38317.700000 | 0.000000 | -0.056000 | -11.465000 | -11.521000 | 810.000000 | 1393.000000 | 1167.000000 | 57.004214 |  | 3467 | Смещение кромок | GWAN |  | 11:31 | 01:05 | 00:29 | 0 | 714 | 3.129000 | EXT | Смещение кромок. Наружу. Аномалия находится на отводе. Величина смещения - 3.1 мм. |  | (c)
38329.165000 | 0.000000 | -0.021000 | -11.650000 | -11.671000 | -1020.000000 | -848.000000 | -484.000000 | 0.000000 |  | 3468 | Смещение кромок | GWAN |  | 03:01 | 03:29 | 04:28 | 0 | 1072 | 3.660000 | EXT | Смещение кромок. Вовнутрь. Аномалия находится на отводе. Величина смещения - 3.7 мм. |  | (c)
38340.815000 | 0.000000 | -0.071000 | -11.270000 | -11.341000 | -373.000000 | -92.000000 | 27.000000 | 0.000000 |  | 3469 | Смещение кромок | GWAN |  | 01:33 | 02:19 | 02:38 | 0 | 802 | 3.216000 | EXT | Смещение кромок. Наружу. Аномалия находится на отводе. Величина смещения - 3.2 мм. |  | (c)
38363.495000 | 0.000000 | -0.018000 | -11.375000 | -11.393000 | -2042.000000 | -1795.000000 | -1711.000000 | 15.211322 |  | 3471 | Нарушение формы кольцевого шва | GWAN |  | 03:34 | 04:14 | 04:27 | 0 | 661 |  | EXT | Нарушение формы кольцевого шва. Аномалия находится на отводе. |  | (c)
38374.870000 | 0.000000 | -0.021000 | -11.360000 | -11.381000 | 2175.000000 | -1548.000000 | -1767.000000 | 0.000000 |  | 3472 | Смещение кромок | GWAN |  | 02:56 | 04:56 | 04:20 | 0 | 1037 | 3.469000 | EXT | Смещение кромок. Вовнутрь. Аномалия находится на отводе. Величина смещения - 3.5 мм. |  | (c)
38374.870000 | 0.000000 | -0.026000 | -11.360000 | -11.386000 | -505.000000 | -372.000000 | -350.000000 | 3.164251 |  | 3472 | Смещение кромок | GWAN |  | 07:44 | 08:05 | 08:09 | 0 | 311 | 3.174000 | EXT | Смещение кромок. Вовнутрь. Аномалия находится на отводе. Величина смещения - 3.2 мм. |  | (c)
38378.777000 | 3.907000 | 3.894000 | -7.453000 | -7.466000 | -2117.000000 | -2055.000000 | -2056.000000 | 9.123758 | 3894.000000 | 3472 |  | CORR | GENE | 03:24 | 03:34 | 03:34 | 339 | 123 | 15.000000 | EXT | -. Аномалия находится на отводе. |  | (c)
38379.798000 | 4.928000 | 4.918000 | -6.432000 | -6.442000 | -1969.000000 | -1953.000000 | -1950.000000 | 21.118636 | 4918.000000 | 3472 |  | CORR | PITT | 03:48 | 03:50 | 03:51 | 27 | 39 | 12.000000 | EXT | -. Аномалия находится на отводе. |  | (c)
38379.936000 | 5.066000 | 4.825000 | -6.294000 | -6.535000 | -1246.000000 | -986.000000 | -1076.000000 | 59.465939 | 4825.000000 | 3472 |  | CORR | GENE | 05:44 | 06:26 | 06:12 | 256 | 339 | 11.000000 | EXT | -. Аномалия находится на отводе. |  | (c)
38384.862000 | 9.992000 | 9.975000 | -1.368000 | -1.385000 | -1647.000000 | -1465.000000 | -1457.000000 | 47.054468 | 1347.000000 | 3472 |  | CORR | СIGR | 04:40 | 05:09 | 05:10 | 38 | 382 | 10.000000 | EXT | -. Аномалия находится на отводе. |  | (c)
38390.586000 | 4.356000 | 4.328000 | -6.984000 | -7.012000 | -481.000000 | -449.000000 | -455.000000 | 32.618951 | 4328.000000 | 3473 |  | DENT |  | 08:18 | 08:23 | 08:22 | 55 | 51 | 0.492958 |  | - |  | (c)
38397.570000 | 0.000000 | -0.031000 | -11.380000 | -11.411000 | -754.000000 | -536.000000 | -452.000000 | 12.068893 |  | 3474 | Смещение кромок | GWAN |  | 00:41 | 01:16 | 01:29 | 0 | 604 | 3.416000 | EXT | Смещение кромок. Наружу. Аномалия находится на отводе. Величина смещения - 3.4 мм. |  | (c)
38397.570000 | 0.000000 | -0.001000 | -11.380000 | -11.381000 | 373.000000 | 1041.000000 | 752.000000 | 30.104520 |  | 3474 | Смещение кромок | GWAN |  | 03:42 | 05:30 | 04:44 | 0 | 758 | 3.097000 | EXT | Смещение кромок. Вовнутрь. Аномалия находится на отводе. Величина смещения - 3.1 мм. |  | (c)
38397.570000 | 0.000000 | -0.016000 | -11.380000 | -11.396000 | 1921.000000 | 2040.000000 | 2053.000000 | 0.000000 |  | 3474 | Смещение кромок | GWAN |  | 07:52 | 08:12 | 08:14 | 0 | 264 | 3.029000 | EXT | Смещение кромок. Вовнутрь. Аномалия находится на отводе. Величина смещения - 3 мм. |  | (c)
38397.570000 | 0.000000 | -0.036000 | -11.380000 | -11.416000 | -2037.000000 | -1855.000000 | -1876.000000 | 28.598694 |  | 3474 | Смещение кромок | GWAN |  | 09:13 | 09:43 | 09:39 | 0 | 322 | 2.696000 | EXT | Смещение кромок. Наружу. Аномалия находится на отводе. Величина смещения - 2.7 мм. |  | (c)
38408.950000 | 0.000000 | -0.024000 | -11.355000 | -11.379000 | 1167.000000 | 1639.000000 | 1468.000000 | 12.900885 |  | 3475 | Нарушение формы кольцевого шва | GWAN |  | 03:26 | 04:42 | 04:15 | 0 | 602 |  | EXT | Нарушение формы кольцевого шва. Аномалия находится на отводе. |  | (c)
38408.950000 | 0.000000 | -0.033000 | -11.355000 | -11.388000 | -1260.000000 | -697.000000 | -794.000000 | 26.490317 |  | 3475 | Нарушение формы кольцевого шва | GWAN |  | 08:54 | 10:25 | 10:09 | 0 | 932 |  | EXT | Нарушение формы кольцевого шва. Аномалия находится на отводе. |  | (c)
38420.305000 | 0.000000 | -0.051000 | -11.310000 | -11.361000 | 306.000000 | 840.000000 | 770.000000 | 62.161111 |  | 3476 | Смещение кромок | GWAN |  | 00:42 | 02:08 | 01:57 | 0 | 929 | 3.415000 | EXT | Смещение кромок. Наружу. Величина смещения - 3.4 мм. |  | (c)
38420.305000 | 0.000000 | -0.016000 | -11.310000 | -11.326000 | 1531.000000 | 1589.000000 | 1646.000000 | 37.925725 |  | 3476 | Смещение кромок | GWAN |  | 04:00 | 04:09 | 04:18 | 0 | 229 | 2.956000 | EXT | Смещение кромок. Наружу. Величина смещения - 3 мм. |  | (c)
38420.305000 | 0.000000 | -0.006000 | -11.310000 | -11.316000 | -2169.000000 | -2059.000000 | -1816.000000 | 4.963164 |  | 3476 | Смещение кромок | GWAN |  | 06:02 | 06:20 | 06:59 | 0 | 706 | 3.681000 | EXT | Смещение кромок. Вовнутрь. Величина смещения - 3.7 мм. |  | (c)
38420.305000 | 0.000000 | -0.006000 | -11.310000 | -11.316000 | -1399.000000 | -1353.000000 | -1247.000000 | 67.072519 |  | 3476 | Смещение кромок | GWAN |  | 08:07 | 08:14 | 08:31 | 0 | 305 | 3.746000 | EXT | Смещение кромок. Вовнутрь. Величина смещения - 3.7 мм. |  | (c)
38443.160000 | 0.000000 | -0.026000 | -11.655000 | -11.681000 | 2123.000000 | -2187.000000 | -2169.000000 | 2001.000000 |  | 3478 | Смещение кромок | GWAN |  | 02:14 | 02:38 | 02:41 | 0 | 337 | 3.835000 | EXT | Смещение кромок. Вовнутрь. Аномалия находится на отводе. Величина смещения - 3.8 мм. |  | (c)
38443.160000 | 0.000000 | -0.021000 | -11.655000 | -11.676000 | -1641.000000 | -1522.000000 | -1487.000000 | 1333.000000 |  | 3478 | Смещение кромок | GWAN |  | 04:06 | 04:26 | 04:31 | 0 | 308 | 2.904000 | EXT | Смещение кромок. Наружу. Аномалия находится на отводе. Величина смещения - 2.9 мм. |  | (c)
38448.202000 | 5.042000 | 4.592000 | -6.613000 | -7.063000 | -1364.000000 | -913.000000 | -958.000000 | 553.000000 | 4592.000000 | 3478 |  | WRIN |  | 04:51 | 06:04 | 05:57 | 929 | 811 | 0.000000 |  | - |  | (c)
38454.815000 | 0.000000 | -0.026000 | -11.160000 | -11.186000 | 955.000000 | 1086.000000 | 1118.000000 | 63.528413 |  | 3479 | Смещение кромок | GWAN |  | 02:41 | 03:02 | 03:07 | 0 | 325 | 2.552000 | EXT | Смещение кромок. Вовнутрь. Величина смещения - 2.6 мм. |  | (c)
38454.815000 | 0.000000 | -0.016000 | -11.160000 | -11.176000 | 1345.000000 | 1504.000000 | 1998.000000 | 0.000000 |  | 3479 | Смещение кромок | GWAN |  | 03:44 | 04:10 | 05:29 | 0 | 1307 | 2.943000 | EXT | Смещение кромок. Вовнутрь. Величина смещения - 2.9 мм. |  | (c)
38476.897000 | 10.922000 | 10.912000 | -0.628000 | -0.638000 | -1447.000000 | -633.000000 | -968.000000 | 489.000000 | 504.000000 | 3480 |  | CORR | GENE | 06:48 | 08:59 | 08:05 | 134 | 958 | 11.000000 | EXT | - |  | (c)
38477.525000 | 0.000000 | -0.041000 | -11.320000 | -11.361000 | -662.000000 | -78.000000 | -309.000000 | 0.000000 |  | 3481 | Смещение кромок | GWAN |  | 00:40 | 02:15 | 01:37 | 0 | 706 | 2.923000 | EXT | Смещение кромок. Наружу. Аномалия находится на отводе. Величина смещения - 2.9 мм. |  | (c)
38491.731000 | 2.886000 | 2.841000 | -8.589000 | -8.634000 | 981.000000 | 1030.000000 | 1028.000000 | 79.185006 | 2841.000000 | 3482 |  | DENT |  | 02:53 | 03:01 | 03:00 | 80 | 94 | 0.281690 |  | - |  | (c)
38500.402000 | 0.082000 | 0.021000 | -11.208000 | -11.269000 | 1037.000000 | 1512.000000 | 1375.000000 | 1037.000000 | 21.000000 | 3483 |  | CORR | GENE | 07:37 | 08:54 | 08:32 | 140 | 676 | 11.000000 | EXT | - |  | (c)
38500.873000 | 0.553000 | 0.536000 | -10.737000 | -10.754000 | 965.000000 | 1034.000000 | 1019.000000 | 965.000000 | 536.000000 | 3483 |  | CORR | СIGR | 07:25 | 07:37 | 07:34 | 29 | 109 | 11.000000 | EXT | - |  | (c)
38500.987000 | 0.667000 | 0.367000 | -10.623000 | -10.923000 | -84.000000 | -48.000000 | -51.000000 | 17.000000 | 367.000000 | 3483 |  | CORR | GENE | 04:36 | 04:42 | 04:42 | 613 | 67 | 10.000000 | EXT | - |  | (c)
38501.754000 | 1.434000 | 1.429000 | -9.856000 | -9.861000 | 84.000000 | 129.000000 | 106.000000 | 84.000000 | 1429.000000 | 3483 |  | CORR | СIGR | 05:03 | 05:11 | 05:07 | 21 | 45 | 10.000000 | EXT | - |  | (c)
38502.887000 | 2.567000 | 2.139000 | -8.723000 | -9.151000 | 811.000000 | 1149.000000 | 1045.000000 | 811.000000 | 2139.000000 | 3483 |  | CORR | GENE | 07:01 | 07:55 | 07:38 | 545 | 467 | 16.000000 | EXT | - |  | (c)
38503.450000 | 3.130000 | 3.085000 | -8.160000 | -8.205000 | 976.000000 | 1126.000000 | 1142.000000 | 976.000000 | 3085.000000 | 3483 |  | CORR | GENE | 07:27 | 07:52 | 07:54 | 97 | 332 | 12.000000 | EXT | - |  | (c)
38503.694000 | 3.374000 | 3.359000 | -7.916000 | -7.931000 | 958.000000 | 1054.000000 | 1052.000000 | 958.000000 | 3359.000000 | 3483 |  | CORR | СIGR | 07:24 | 07:40 | 07:40 | 29 | 189 | 10.000000 | EXT | - |  | (c)
38507.823000 | 7.503000 | 7.390000 | -3.787000 | -3.900000 | -79.000000 | -59.000000 | -60.000000 | 42.000000 | 3383.000000 | 3483 |  | CORR | AXGR | 04:37 | 04:40 | 04:40 | 517 | 36 | 12.000000 | EXT | - |  | (c)
38511.588000 | 11.268000 | 11.176000 | -0.022000 | -0.114000 | 867.000000 | 1456.000000 | 1375.000000 | 867.000000 | 22.000000 | 3483 |  | CORR | GENE | 07:10 | 08:45 | 08:32 | 92 | 1017 | 10.000000 | EXT | - |  | (c)
38512.952000 | 1.342000 | 1.331000 | -10.338000 | -10.349000 | -897.000000 | -815.000000 | -823.000000 | 749.000000 | 1331.000000 | 3484 |  | CORR | СIGR | 04:28 | 04:42 | 04:40 | 35 | 148 | 11.000000 | EXT | - |  | (c)
38546.240000 | 0.000000 | -0.016000 | -11.110000 | -11.126000 | -2123.000000 | -1748.000000 | -1915.000000 | 8.676125 |  | 3487 | Смещение кромок | GWAN |  | 05:52 | 06:52 | 06:25 | 0 | 415 | 2.525000 | EXT | Смещение кромок. Наружу. Величина смещения - 2.5 мм. Аномалия находится на упругопластическом изгибе: R=421 D, максимальное растяжение на 6 час. |  | (c)
38552.916000 | 6.676000 | 6.645000 | -4.434000 | -4.465000 | -1720.000000 | -1659.000000 | -1609.000000 | 41.186263 | 4427.000000 | 3487 |  | CORR | СIGR | 06:57 | 07:07 | 07:15 | 38 | 222 | 11.000000 | EXT | - |  | (c)
38557.350000 | 0.000000 | -0.011000 | -11.235000 | -11.246000 | 976.000000 | 1136.000000 | 1092.000000 | 73.115933 |  | 3488 | Смещение кромок | GWAN |  | 04:55 | 05:21 | 05:14 | 0 | 232 | 2.755000 | EXT | Смещение кромок. Наружу. Величина смещения - 2.8 мм. Аномалия находится на упругопластическом изгибе: R=706 D, максимальное растяжение на 0 час. |  | (c)
38564.665000 | 7.315000 | 7.291000 | -3.920000 | -3.944000 | 2007.000000 | 2160.000000 | 2109.000000 | 0.000000 | 3910.000000 | 3488 |  | CORR | СIGR | 07:41 | 08:06 | 07:58 | 34 | 202 | 11.000000 | EXT | -. Аномалия находится на упругопластическом изгибе: R=426 D, максимальное растяжение на 11.4 час. |  | (c)
38568.585000 | 0.000000 | -0.016000 | -11.440000 | -11.456000 | 224.000000 | 567.000000 | 740.000000 | 18.083969 |  | 3489 | Смещение кромок | GWAN |  | 01:00 | 01:55 | 02:23 | 0 | 1031 | 3.187000 | EXT | Смещение кромок. Вовнутрь. Величина смещения - 3.2 мм. Аномалия находится на упругопластическом изгибе: R=372 D, максимальное растяжение на 11.9 час. |  | (c)
38568.585000 | 0.000000 | -0.011000 | -11.440000 | -11.451000 | 2045.000000 | 2184.000000 | 2209.000000 | 0.000000 |  | 3489 | Смещение кромок | GWAN |  | 05:54 | 06:16 | 06:20 | 0 | 328 | 3.964000 | EXT | Смещение кромок. Наружу. Величина смещения - 4 мм. Аномалия находится на упругопластическом изгибе: R=372 D, максимальное растяжение на 11.9 час. |  | (c)
38568.585000 | 0.000000 | -0.026000 | -11.440000 | -11.466000 | -1205.000000 | -1100.000000 | -1096.000000 | 79.647924 |  | 3489 | Смещение кромок | GWAN |  | 09:09 | 09:26 | 09:27 | 0 | 218 | 3.100000 | EXT | Смещение кромок. Наружу. Величина смещения - 3.1 мм. Аномалия находится на упругопластическом изгибе: R=372 D, максимальное растяжение на 11.9 час. |  | (c)
38568.585000 | 0.000000 | -0.031000 | -11.440000 | -11.471000 | -241.000000 | 67.000000 | -44.000000 | 12.229541 |  | 3489 | Смещение кромок | GWAN |  | 11:45 | 00:35 | 00:17 | 0 | 392 | 3.090000 | EXT | Смещение кромок. Вовнутрь. Величина смещения - 3.1 мм. Аномалия находится на упругопластическом изгибе: R=372 D, максимальное растяжение на 11.9 час. |  | (c)
38578.332000 | 9.747000 | 9.232000 | -1.693000 | -2.208000 | 1562.000000 | 1587.000000 | 1607.000000 | 42.890567 | 1629.000000 | 3489 |  | CORR | GENE | 04:36 | 04:40 | 04:43 | 579 | 92 | 10.000000 | EXT | -. Аномалия находится на упругопластическом изгибе: R=338 D, максимальное растяжение на 11.9 час. |  | (c)
38580.025000 | 0.000000 | -0.026000 | -11.315000 | -11.341000 | 454.000000 | 526.000000 | 507.000000 | 40.942823 |  | 3490 | Смещение кромок | GWAN |  | 00:26 | 00:38 | 00:35 | 0 | 107 | 2.453000 | EXT | Смещение кромок. Наружу. Величина смещения - 2.5 мм. Аномалия находится на упругопластическом изгибе: R=356 D, максимальное растяжение на 11.6 час. |  | (c)
38580.025000 | 0.000000 | -0.041000 | -11.315000 | -11.356000 | 1308.000000 | 1572.000000 | 1560.000000 | 33.703281 |  | 3490 | Смещение кромок | GWAN |  | 02:44 | 03:26 | 03:24 | 0 | 505 | 3.557000 | EXT | Смещение кромок. Наружу. Величина смещения - 3.6 мм. Аномалия находится на упругопластическом изгибе: R=356 D, максимальное растяжение на 11.6 час. |  | (c)
38580.025000 | 0.000000 | -0.016000 | -11.315000 | -11.331000 | -2140.000000 | -2033.000000 | -1851.000000 | 7.310038 |  | 3490 | Смещение кромок | GWAN |  | 05:27 | 05:45 | 06:14 | 0 | 578 | 4.409000 | EXT | Смещение кромок. Наружу. Величина смещения - 4.4 мм. Аномалия находится на упругопластическом изгибе: R=356 D, максимальное растяжение на 11.6 час. |  | (c)
38587.188000 | 7.163000 | 7.152000 | -4.152000 | -4.163000 | -2153.000000 | -2110.000000 | -2116.000000 | 6.267679 | 4145.000000 | 3490 |  | CORR | СIGR | 05:25 | 05:32 | 05:31 | 18 | 75 | 11.000000 | EXT | -. Аномалия находится на упругопластическом изгибе: R=785 D, максимальное растяжение на 11.3 час. |  | (c)
38587.295000 | 7.270000 | 7.244000 | -4.045000 | -4.071000 | -2097.000000 | -2094.000000 | -2084.000000 | 10.811524 | 4045.000000 | 3490 |  | CORR | PITT | 05:34 | 05:35 | 05:36 | 26 | 25 | 15.000000 | EXT | -. Аномалия находится на упругопластическом изгибе: R=827 D, максимальное растяжение на 11.4 час. |  | (c)
38602.765000 | 0.000000 | -0.041000 | -11.475000 | -11.516000 | -809.000000 | -681.000000 | -687.000000 | 45.585801 |  | 3492 | Смещение кромок | GWAN |  | 00:42 | 01:03 | 01:02 | 0 | 244 | 3.609000 | EXT | Смещение кромок. Наружу. Величина смещения - 3.6 мм. |  | (c)
38602.765000 | 0.000000 | -0.021000 | -11.475000 | -11.496000 | 13.000000 | 149.000000 | 187.000000 | 1.050045 |  | 3492 | Смещение кромок | GWAN |  | 02:55 | 03:17 | 03:23 | 0 | 349 | 2.932000 | EXT | Смещение кромок. Вовнутрь. Величина смещения - 2.9 мм. |  | (c)
38602.765000 | 0.000000 | -0.016000 | -11.475000 | -11.491000 | 1047.000000 | 1288.000000 | 1210.000000 | 56.139869 |  | 3492 | Смещение кромок | GWAN |  | 05:42 | 06:21 | 06:08 | 0 | 325 | 3.014000 | EXT | Смещение кромок. Вовнутрь. Величина смещения - 3 мм. |  | (c)
38602.765000 | 0.000000 | -0.041000 | -11.475000 | -11.516000 | 1493.000000 | 1569.000000 | 2093.000000 | 0.000000 |  | 3492 | Смещение кромок | GWAN |  | 06:54 | 07:06 | 08:31 | 0 | 1201 | 2.633673 | EXT | Смещение кромок. Вовнутрь. Величина смещения - 2.6 мм. |  | (c)
38617.882000 | 3.642000 | 3.242000 | -7.698000 | -8.098000 | 2207.000000 | -2230.000000 | 2222.000000 | 0.000000 | 3242.000000 | 3493 |  | ARTD | AXGR | 06:46 | 06:50 | 06:49 | 566 | 30 | 9.736835 | INT | -. Эквивалент потери металла 10%. |  | (c)
38625.580000 | 0.000000 | -0.021000 | -11.390000 | -11.411000 | -1424.000000 | -1285.000000 | -1304.000000 | 65.049842 |  | 3494 | Смещение кромок | GWAN |  | 07:01 | 07:24 | 07:21 | 0 | 241 | 2.818000 | EXT | Смещение кромок. Наружу. Величина смещения - 2.8 мм. |  | (c)
38625.580000 | 0.000000 | -0.026000 | -11.390000 | -11.416000 | -597.000000 | -547.000000 | -488.000000 | 21.783796 |  | 3494 | Смещение кромок | GWAN |  | 09:15 | 09:23 | 09:32 | 0 | 218 | 2.680000 | EXT | Смещение кромок. Наружу. Величина смещения - 2.7 мм. |  | (c)
38625.580000 | 0.000000 | -0.031000 | -11.390000 | -11.421000 | -199.000000 | -100.000000 | -45.000000 | 0.000000 |  | 3494 | Смещение кромок | GWAN |  | 10:19 | 10:35 | 10:44 | 0 | 308 | 3.247000 | EXT | Смещение кромок. Наружу. Величина смещения - 3.2 мм. |  | (c)
38633.785000 | 8.205000 | 8.101000 | -3.185000 | -3.289000 | 2214.000000 | 2228.000000 | 2226.000000 | 0.000000 | 2931.000000 | 3494 |  | LWAN |  | 04:49 | 04:51 | 04:50 | 358 | 23 | 10.042975 | INT | -. Эквивалент потери металла 10%. |  | (c)
38634.446000 | 8.866000 | 8.766000 | -2.524000 | -2.624000 | 2219.000000 | 2227.000000 | 2228.000000 | 0.000000 | 2341.000000 | 3494 |  | LWAN |  | 04:49 | 04:51 | 04:51 | 283 | 17 | 9.979905 | INT | -. Эквивалент потери металла 10%. |  | (c)
38636.970000 | 0.000000 | -0.031000 | -11.415000 | -11.446000 | 790.000000 | 1055.000000 | 1185.000000 | 790.000000 |  | 3495 | Смещение кромок | GWAN |  | 05:17 | 06:00 | 06:21 | 0 | 790 | 3.779000 | EXT | Смещение кромок. Наружу. Величина смещения - 3.8 мм. |  | (c)
38636.970000 | 0.000000 | -0.066000 | -11.415000 | -11.481000 | 1813.000000 | 1981.000000 | 2215.000000 | 1813.000000 |  | 3495 | Смещение кромок | GWAN |  | 08:02 | 08:29 | 09:07 | 0 | 805 | 3.392000 | EXT | Смещение кромок. Наружу. Величина смещения - 3.4 мм. |  | (c)
38644.907000 | 7.937000 | 7.788000 | -3.478000 | -3.627000 | 1668.000000 | 1744.000000 | 1721.000000 | 1668.000000 | 3206.000000 | 3495 |  | CORR | GENE | 07:39 | 07:51 | 07:48 | 421 | 107 | 12.000000 | EXT | - |  | (c)
38648.454000 | 0.069000 | 0.059000 | -11.396000 | -11.406000 | 1837.000000 | 2202.000000 | 2050.000000 | 1837.000000 | 59.000000 | 3496 |  | CORR | СIGR | 03:30 | 04:28 | 04:04 | 30 | 425 | 15.000000 | EXT | - |  | (c)
38649.371000 | 0.986000 | 0.946000 | -10.479000 | -10.519000 | -1012.000000 | -991.000000 | -988.000000 | 963.000000 | 946.000000 | 3496 |  | DENT |  | 07:50 | 07:53 | 07:54 | 69 | 50 | 0.352113 |  | - |  | (c)
38651.232000 | 2.847000 | 2.765000 | -8.618000 | -8.700000 | -521.000000 | -393.000000 | -414.000000 | 307.000000 | 2765.000000 | 3496 |  | GOUG | GENE | 09:09 | 09:30 | 09:26 | 336 | 214 | 7.000000 | EXT | -. Зона задиров. |  | (c)
38669.149000 | 9.299000 | 6.069000 | -1.631000 | -4.861000 | -81.000000 | -68.000000 | -55.000000 | 29.000000 | 1542.000000 | 3497 |  | CORR | GENE | 04:42 | 04:45 | 04:47 | 3319 | 51 | 13.000000 | EXT | - |  | (c)
38670.780000 | 0.000000 | -0.016000 | -11.665000 | -11.681000 | 1112.000000 | 1614.000000 | 1495.000000 | 1112.000000 |  | 3498 | Смещение кромок | GWAN |  | 06:29 | 07:50 | 07:30 | 0 | 767 | 3.086000 | EXT | Смещение кромок. Вовнутрь. Величина смещения - 3.1 мм. |  | (c)
38740.385000 | 11.580000 | 11.477000 | -0.075000 | -0.178000 | 1583.000000 | 1595.000000 | 1593.000000 | 1583.000000 | 66.000000 | 3503 |  | CORR | AXGR | 05:22 | 05:24 | 05:24 | 112 | 21 | 9.000000 | EXT | - |  | (c)
38747.479000 | 7.019000 | 6.925000 | -4.116000 | -4.210000 | 2161.000000 | 2167.000000 | 2176.000000 | 2.144378 | 3989.000000 | 3504 |  | CORR | AXGR | 06:52 | 06:53 | 06:54 | 221 | 28 | 10.000000 | EXT | - |  | (c)
38751.595000 | 0.000000 | -0.016000 | -11.490000 | -11.506000 | 419.000000 | 468.000000 | 573.000000 | 419.000000 |  | 3505 | Смещение кромок | GWAN |  | 07:33 | 07:41 | 07:58 | 0 | 308 | 3.335000 | EXT | Смещение кромок. Вовнутрь. Величина смещения - 3.3 мм. |  | (c)
38755.282000 | 3.687000 | 3.667000 | -7.803000 | -7.823000 | -506.000000 | -480.000000 | -493.000000 | 479.000000 | 3667.000000 | 3505 |  | CORR | PITT | 05:04 | 05:08 | 05:06 | 33 | 27 | 22.000000 | EXT | - |  | (c)
38764.077000 | 0.992000 | 0.936000 | -10.383000 | -10.439000 | 1288.000000 | 1675.000000 | 1729.000000 | 4.957931 | 936.000000 | 3506 |  | CORR | GENE | 02:30 | 03:33 | 03:41 | 83 | 881 | 11.000000 | EXT | -. Аномалия находится на упругопластическом изгибе: R=486 D, максимальное растяжение на 11.9 час. |  | (c)
38764.758000 | 1.673000 | 1.473000 | -9.702000 | -9.902000 | -1484.000000 | -1466.000000 | -1442.000000 | 60.250585 | 1473.000000 | 3506 |  | CORR | GENE | 07:03 | 07:06 | 07:10 | 362 | 85 | 10.000000 | EXT | -. Аномалия находится на упругопластическом изгибе: R=448 D, максимальное растяжение на 12 час. |  | (c)
38765.204000 | 2.119000 | 2.037000 | -9.256000 | -9.338000 | -1470.000000 | -1459.000000 | -1451.000000 | 61.376056 | 2037.000000 | 3506 |  | CORR | AXGR | 07:05 | 07:07 | 07:08 | 146 | 38 | 8.000000 | EXT | -. Аномалия находится на упругопластическом изгибе: R=424 D, максимальное растяжение на 0 час. |  | (c)
38766.302000 | 3.217000 | 3.120000 | -8.158000 | -8.255000 | -1564.000000 | -1550.000000 | -1549.000000 | 53.793606 | 3120.000000 | 3506 |  | CORR | AXGR | 06:50 | 06:52 | 06:52 | 318 | 30 | 10.000000 | EXT | -. Аномалия находится на упругопластическом изгибе: R=385 D, максимальное растяжение на 0.3 час. |  | (c)
38770.124000 | 7.039000 | 6.900000 | -4.336000 | -4.475000 | -1366.000000 | -1347.000000 | -1313.000000 | 69.760093 | 3710.000000 | 3506 |  | CORR | GENE | 07:22 | 07:25 | 07:30 | 765 | 106 | 10.000000 | EXT | -. Аномалия находится на упругопластическом изгибе: R=385 D, максимальное растяжение на 0.3 час. |  | (c)
38770.773000 | 7.688000 | 7.564000 | -3.687000 | -3.811000 | -2169.000000 | -2158.000000 | -2150.000000 | 4.994567 | 3457.000000 | 3506 |  | CORR | AXGR | 05:12 | 05:14 | 05:15 | 354 | 38 | 11.000000 | EXT | -. Аномалия находится на упругопластическом изгибе: R=404 D, максимальное растяжение на 0.3 час. |  | (c)
38771.639000 | 8.554000 | 8.137000 | -2.821000 | -3.238000 | -2177.000000 | -2136.000000 | -2146.000000 | 4.291083 | 2298.000000 | 3506 |  | CORR | GENE | 05:11 | 05:18 | 05:16 | 940 | 63 | 15.000000 | EXT | -. Аномалия находится на упругопластическом изгибе: R=431 D, максимальное растяжение на 0.1 час. |  | (c)
38772.203000 | 9.118000 | 8.888000 | -2.257000 | -2.487000 | -1936.000000 | -1803.000000 | -1781.000000 | 23.770657 | 2092.000000 | 3506 |  | DENT |  | 05:50 | 06:11 | 06:15 | 395 | 309 | 0.352113 |  | -. Аномалия находится на упругопластическом изгибе. |  | (c)
38772.798000 | 9.713000 | 9.445000 | -1.662000 | -1.930000 | -1874.000000 | -1385.000000 | -1540.000000 | 28.773950 | 1477.000000 | 3506 |  | DENT |  | 06:00 | 07:19 | 06:54 | 453 | 668 | 0.563380 |  | -. Аномалия находится вблизи дефекта потери металла. Аномалия находится на упругопластическом изгибе. |  | (c)
38772.903000 | 9.818000 | 9.615000 | -1.557000 | -1.760000 | -1163.000000 | -1138.000000 | -1136.000000 | 86.186748 | 1363.000000 | 3506 |  | CORR | GENE | 07:55 | 07:59 | 07:59 | 397 | 53 | 10.000000 | EXT | -. Аномалия находится на упругопластическом изгибе: R=487 D, максимальное растяжение на 12 час. |  | (c)
38773.456000 | 10.371000 | 10.348000 | -1.004000 | -1.027000 | -1239.000000 | -1141.000000 | -1160.000000 | 80.017359 | 998.000000 | 3506 |  | CORR | СIGR | 07:42 | 07:58 | 07:55 | 29 | 158 | 14.000000 | EXT | -. Аномалия находится на упругопластическом изгибе: R=511 D, максимальное растяжение на 11.9 час. |  | (c)
38773.795000 | 10.710000 | 10.400000 | -0.665000 | -0.975000 | -1133.000000 | -1132.000000 | -1068.000000 | 75.813506 | 290.000000 | 3506 |  | CORR | GENE | 08:00 | 08:00 | 08:10 | 685 | 129 | 12.000000 | EXT | -. Аномалия находится на упругопластическом изгибе: R=534 D, максимальное растяжение на 11.8 час. |  | (c)
38774.460000 | 0.000000 | -0.020000 | -2.095000 | -2.115000 | -1994.000000 | -1602.000000 | -1606.000000 | 1219.000000 |  | 3507 | Непровар / утяжина | GWAN |  | 02:55 | 03:59 | 03:58 | 0 | 775 | 12.000000 | INT | Непровар / утяжина. Аномалия находится на упругопластическом изгибе: R=562 D, максимальное растяжение на 11.8 час. |  | (c)
38774.460000 | 0.000000 | -0.027000 | -2.095000 | -2.122000 | 342.000000 | 697.000000 | 582.000000 | 342.000000 |  | 3507 | Нарушение формы кольцевого шва | GWAN |  | 09:12 | 10:10 | 09:51 | 0 | 480 |  | EXT | Нарушение формы кольцевого шва. Аномалия находится на упругопластическом изгибе: R=562 D, максимальное растяжение на 11.8 час. |  | (c)
38775.074000 | 0.614000 | 0.465000 | -1.481000 | -1.630000 | -102.000000 | -49.000000 | -66.000000 | 30.000000 | 465.000000 | 3507 |  | CORR | GENE | 08:01 | 08:09 | 08:07 | 288 | 73 | 11.000000 | EXT | -. Аномалия находится на упругопластическом изгибе: R=612 D, максимальное растяжение на 11.7 час. |  | (c)
38775.309000 | 0.849000 | 0.835000 | -1.246000 | -1.260000 | -26.000000 | 108.000000 | 178.000000 | 0.000000 | 835.000000 | 3507 |  | CORR | GENE | 08:13 | 08:35 | 08:46 | 56 | 408 | 14.000000 | EXT | -. Аномалия находится на упругопластическом изгибе: R=629 D, максимальное растяжение на 11.7 час. |  | (c)
38775.745000 | 1.285000 | 1.201000 | -0.810000 | -0.894000 | -251.000000 | 107.000000 | 20.000000 | 0.000000 | 799.000000 | 3507 |  | CORR | GENE | 07:37 | 08:34 | 08:20 | 95 | 542 | 12.000000 | EXT | -. Аномалия находится на упругопластическом изгибе: R=649 D, максимальное растяжение на 11.6 час. |  | (c)
38788.055000 | 0.000000 | -0.038000 | -10.970000 | -11.008000 | -2047.000000 | -1486.000000 | -1348.000000 | 0.000000 |  | 3509 | Нарушение формы кольцевого шва | GWAN |  | 06:19 | 07:49 | 08:11 | 0 | 1397 |  | EXT | Нарушение формы кольцевого шва |  | (c)
38810.480000 | 0.000000 | -0.033000 | -11.300000 | -11.333000 | 2191.000000 | -1875.000000 | -1931.000000 | 0.000000 |  | 3511 | Нарушение формы кольцевого шва | GWAN |  | 04:04 | 05:08 | 04:59 | 0 | 680 |  | EXT | Нарушение формы кольцевого шва |  | (c)
38821.780000 | 0.000000 | -0.026000 | -11.350000 | -11.376000 | -1813.000000 | -1038.000000 | -1084.000000 | 28.680354 |  | 3512 | Нарушение формы кольцевого шва | GWAN |  | 09:41 | 11:46 | 11:39 | 0 | 1458 |  | EXT | Нарушение формы кольцевого шва |  | (c)
38833.130000 | 0.000000 | -0.072000 | -11.235000 | -11.307000 | 1671.000000 | 1863.000000 | 1834.000000 | 18.799846 |  | 3513 | Нарушение формы кольцевого шва | GWAN |  | 02:58 | 03:29 | 03:24 | 0 | 326 |  | EXT | Нарушение формы кольцевого шва. Аномалия находится на упругопластическом изгибе: R=413 D, максимальное растяжение на 5.7 час. |  | (c)
38849.258000 | 4.893000 | 4.447000 | -6.712000 | -7.158000 | -1314.000000 | -1293.000000 | -1270.000000 | 73.966686 | 4447.000000 | 3514 |  | CORR | GENE | 08:07 | 08:10 | 08:14 | 851 | 88 | 12.000000 | EXT | -. Аномалия находится на упругопластическом изгибе: R=900 D, максимальное растяжение на 6.1 час. |  | (c)
38853.780000 | 9.415000 | 9.322000 | -2.190000 | -2.283000 | -1299.000000 | -1283.000000 | -1280.000000 | 75.158812 | 2127.000000 | 3514 |  | CORR | AXGR | 08:09 | 08:12 | 08:12 | 156 | 38 | 10.000000 | EXT | - |  | (c)
38854.816000 | 10.451000 | 10.439000 | -1.154000 | -1.166000 | -1515.000000 | -1475.000000 | -1492.000000 | 57.717264 | 1144.000000 | 3514 |  | CORR | СIGR | 07:34 | 07:41 | 07:38 | 22 | 46 | 11.000000 | EXT | - |  | (c)
38857.289000 | 1.319000 | 1.214000 | -9.881000 | -9.986000 | -1468.000000 | -1440.000000 | -1435.000000 | 61.547369 | 1214.000000 | 3515 |  | CORR | GENE | 07:38 | 07:42 | 07:43 | 205 | 66 | 10.000000 | EXT | - |  | (c)
38857.812000 | 1.842000 | 1.768000 | -9.358000 | -9.432000 | -1250.000000 | -1226.000000 | -1231.000000 | 79.148115 | 1768.000000 | 3515 |  | CORR | AXGR | 08:13 | 08:17 | 08:16 | 177 | 38 | 10.000000 | EXT | - |  | (c)
38878.580000 | 0.000000 | -0.031000 | -11.315000 | -11.346000 | 28.000000 | 231.000000 | 380.000000 | 2.287378 |  | 3517 | Смещение кромок | GWAN |  | 01:02 | 01:35 | 01:59 | 0 | 703 | 2.995000 | EXT | Смещение кромок. Вовнутрь. Величина смещения - 3 мм. |  | (c)
38888.967000 | 10.387000 | 9.878000 | -0.928000 | -1.437000 | -2199.000000 | -2196.000000 | -2153.000000 | 6.289305 | 889.000000 | 3517 |  | CORR | GENE | 07:03 | 07:03 | 07:10 | 548 | 92 | 14.000000 | EXT | - |  | (c)
38889.855000 | 11.275000 | 11.254000 | -0.040000 | -0.061000 | 446.000000 | 463.000000 | 460.000000 | 35.953893 | 15.000000 | 3517 | Металлургический дефект | MIAN | PITT | 02:10 | 02:12 | 02:12 | 46 | 30 | 10.000000 | INT | Металлургический дефект. Эквивалент потери металла 10%. Аномалия находится в зоне сварного шва. |  | (c)
38898.972000 | 9.077000 | 8.775000 | -2.248000 | -2.550000 | 1910.000000 | 1978.000000 | 1949.000000 | 16.590036 | 2085.000000 | 3518 |  | CORR | GENE | 07:30 | 07:41 | 07:36 | 465 | 76 | 10.000000 | EXT | - |  | (c)
38933.658000 | 9.423000 | 9.376000 | -1.962000 | -2.009000 | -1919.000000 | -1906.000000 | -1903.000000 | 1888.000000 | 1816.000000 | 3521 |  | CORR | AXGR | 06:52 | 06:54 | 06:54 | 193 | 31 | 10.000000 | EXT | -. Аномалия находится на отводе. |  | (c)
38942.579000 | 6.959000 | 6.935000 | -4.706000 | -4.730000 | -307.000000 | -158.000000 | -183.000000 | 58.000000 | 4680.000000 | 3522 |  | CORR | GENE | 05:10 | 05:34 | 05:30 | 50 | 249 | 12.000000 | EXT | -. Аномалия находится на отводе. |  | (c)
38943.943000 | 8.323000 | 8.307000 | -3.342000 | -3.358000 | -134.000000 | -74.000000 | -76.000000 | 18.000000 | 3327.000000 | 3522 |  | CORR | СIGR | 05:38 | 05:48 | 05:47 | 31 | 116 | 11.000000 | EXT | -. Аномалия находится на отводе. |  | (c)
38944.446000 | 8.826000 | 8.805000 | -2.839000 | -2.860000 | -176.000000 | -98.000000 | -90.000000 | 4.000000 | 2827.000000 | 3522 |  | CORR | СIGR | 05:31 | 05:44 | 05:45 | 33 | 172 | 13.000000 | EXT | -. Аномалия находится на отводе. |  | (c)
38946.020000 | 10.400000 | 10.391000 | -1.265000 | -1.274000 | 260.000000 | 293.000000 | 297.000000 | 260.000000 | 1252.000000 | 3522 |  | CORR | СIGR | 06:42 | 06:47 | 06:48 | 22 | 75 | 11.000000 | EXT | -. Аномалия находится на отводе. |  | (c)
38953.463000 | 6.178000 | 6.164000 | -5.402000 | -5.416000 | -1044.000000 | -874.000000 | -878.000000 | 712.000000 | 5373.000000 | 3523 |  | CORR | СIGR | 03:20 | 03:47 | 03:47 | 43 | 332 | 10.000000 | EXT | -. Аномалия находится на отводе. |  | (c)
38958.977000 | 0.112000 | 0.091000 | -11.393000 | -11.414000 | 1391.000000 | 1569.000000 | 1559.000000 | 1391.000000 | 91.000000 | 3524 |  | CORR | GENE | 03:37 | 04:05 | 04:04 | 57 | 337 | 10.000000 | EXT | -. Аномалия находится на отводе. |  | (c)
38959.784000 | 0.919000 | 0.855000 | -10.586000 | -10.650000 | 1450.000000 | 1463.000000 | 1463.000000 | 1450.000000 | 855.000000 | 3524 |  | CORR | AXGR | 03:46 | 03:48 | 03:48 | 142 | 26 | 11.000000 | EXT | -. Аномалия находится на отводе. |  | (c)
38960.074000 | 1.209000 | 1.082000 | -10.296000 | -10.423000 | 1431.000000 | 1431.000000 | 1448.000000 | 1431.000000 | 1082.000000 | 3524 |  | CORR | AXGR | 03:43 | 03:43 | 03:46 | 179 | 34 | 10.000000 | EXT | -. Аномалия находится на отводе. |  | (c)
38969.352000 | 10.487000 | 10.352000 | -1.018000 | -1.153000 | 1309.000000 | 1337.000000 | 1347.000000 | 1309.000000 | 532.000000 | 3524 |  | CORR | GENE | 03:23 | 03:28 | 03:30 | 621 | 76 | 11.000000 | EXT | -. Аномалия находится на отводе. |  | (c)
38969.511000 | 10.646000 | 10.181000 | -0.859000 | -1.324000 | -1787.000000 | -1750.000000 | -1745.000000 | 1704.000000 | 705.000000 | 3524 |  | CORR | GENE | 07:04 | 07:10 | 07:10 | 619 | 83 | 13.000000 | EXT | -. Аномалия находится на отводе. |  | (c)
38970.072000 | 11.207000 | 11.088000 | -0.298000 | -0.417000 | -1657.000000 | -1642.000000 | -1644.000000 | 1630.000000 | 179.000000 | 3524 |  | CORR | AXGR | 07:25 | 07:27 | 07:27 | 238 | 27 | 11.000000 | EXT | -. Аномалия находится на отводе. |  | (c)
38970.519000 | 0.149000 | 0.055000 | -11.151000 | -11.245000 | 590.000000 | 661.000000 | 635.000000 | 590.000000 | 55.000000 | 3525 |  | CORR | GENE | 07:21 | 07:32 | 07:28 | 522 | 91 | 10.000000 | EXT | -. Аномалия находится на отводе. |  | (c)
38995.595000 | 0.000000 | -0.033000 | -9.050000 | -9.083000 | 1137.000000 | -2203.000000 | 2214.000000 | 0.000000 |  | 3527б | Нарушение формы кольцевого шва | GWAN |  | 04:13 | 07:14 | 07:07 | 0 | 2154 |  | EXT | Нарушение формы кольцевого шва |  | (c)
38995.595000 | 0.000000 | -0.065000 | -9.050000 | -9.115000 | -953.000000 | -490.000000 | -683.000000 | 33.284966 |  | 3527б | Нарушение формы кольцевого шва | GWAN |  | 10:36 | 11:51 | 11:20 | 0 | 541 |  | EXT | Нарушение формы кольцевого шва |  | (c)
38998.819000 | 3.224000 | 3.098000 | -5.826000 | -5.952000 | 1946.000000 | 1967.000000 | 1995.000000 | 11.060146 | 3098.000000 | 3527б |  | CORR | GENE | 06:24 | 06:27 | 06:32 | 555 | 98 | 10.000000 | EXT | - |  | (c)
39004.645000 | 0.000000 | -0.023000 | -11.260000 | -11.283000 | 792.000000 | 1252.000000 | 1329.000000 | 0.000000 |  | 3528а | Нарушение формы кольцевого шва | GWAN |  | 03:03 | 04:17 | 04:29 | 0 | 1074 |  | EXT | Нарушение формы кольцевого шва |  | (c)
39004.645000 | 0.000000 | -0.033000 | -11.260000 | -11.293000 | 1945.000000 | 2065.000000 | 2152.000000 | 0.000000 |  | 3528а | Непровар / утяжина | GWAN |  | 06:09 | 06:28 | 06:42 | 0 | 415 | 11.000000 | INT | Непровар / утяжина |  | (c)
39024.305000 | 8.400000 | 8.274000 | -3.280000 | -3.406000 | -100.000000 | -88.000000 | -85.000000 | 70.000000 | 3200.000000 | 3529 |  | CORR | AXGR | 07:19 | 07:21 | 07:22 | 206 | 31 | 10.000000 | EXT | - |  | (c)
39024.685000 | 8.780000 | 8.712000 | -2.900000 | -2.968000 | -66.000000 | -53.000000 | -57.000000 | 48.000000 | 2881.000000 | 3529 |  | CORR | AXGR | 07:25 | 07:27 | 07:27 | 87 | 18 | 13.000000 | EXT | - |  | (c)
39026.292000 | 10.387000 | 10.247000 | -1.293000 | -1.433000 | -147.000000 | -103.000000 | -111.000000 | 75.000000 | 1168.000000 | 3529 |  | CORR | GENE | 07:12 | 07:19 | 07:18 | 265 | 73 | 10.000000 | EXT | - |  | (c)
39029.239000 | 1.654000 | 1.587000 | -9.186000 | -9.253000 | -752.000000 | -752.000000 | -739.000000 | 57.453250 | 1587.000000 | 3530 |  | CORR | AXGR | 08:53 | 08:53 | 08:56 | 214 | 27 | 11.000000 | EXT | - |  | (c)
39038.425000 | 0.000000 | -0.016000 | -11.405000 | -11.421000 | 1559.000000 | 1759.000000 | 1748.000000 | 8.505828 |  | 3531 | Смещение кромок | GWAN |  | 05:46 | 06:19 | 06:17 | 0 | 378 | 3.366000 | EXT | Смещение кромок. Наружу. Величина смещения - 3.4 мм. |  | (c)
39038.425000 | 0.000000 | -0.030000 | -11.405000 | -11.435000 | -2099.000000 | -1972.000000 | -1655.000000 | 46.449131 |  | 3531 | Нарушение формы кольцевого шва | GWAN |  | 07:56 | 08:17 | 09:08 | 0 | 889 |  | EXT | Нарушение формы кольцевого шва |  | (c)
39043.799000 | 5.374000 | 5.348000 | -6.031000 | -6.057000 | 2116.000000 | 2187.000000 | -2208.000000 | 1.792621 | 5348.000000 | 3531 |  | CORR | GENE | 07:16 | 07:28 | 07:38 | 59 | 273 | 10.000000 | EXT | - |  | (c)
39060.940000 | 0.000000 | -0.030000 | -11.440000 | -11.470000 | 744.000000 | 946.000000 | 935.000000 | 60.011898 |  | 3533 | Нарушение формы кольцевого шва | GWAN |  | 03:00 | 03:33 | 03:31 | 0 | 383 |  | EXT | Нарушение формы кольцевого шва |  | (c)
39088.324000 | 4.614000 | 4.572000 | -6.691000 | -6.733000 | 1434.000000 | 1546.000000 | 1579.000000 | 29.185679 | 4572.000000 | 3535 |  | CORR | GENE | 05:38 | 05:56 | 06:01 | 61 | 290 | 10.000000 | EXT | - |  | (c)
39107.717000 | 1.322000 | 1.288000 | -9.913000 | -9.947000 | -1955.000000 | -1948.000000 | -1940.000000 | 23.421675 | 1288.000000 | 3537 |  | CORR | AXGR | 07:26 | 07:28 | 07:29 | 266 | 30 | 10.000000 | EXT | - |  | (c)
39123.755000 | 6.125000 | 5.823000 | -5.205000 | -5.507000 | 2152.000000 | 2176.000000 | 2174.000000 | 0.940301 | 4836.000000 | 3538 |  | CORR | GENE | 08:24 | 08:28 | 08:28 | 671 | 45 | 11.000000 | EXT | - |  | (c)
39163.948000 | 0.368000 | 0.216000 | -10.292000 | -10.444000 | -566.000000 | -543.000000 | -554.000000 | 542.000000 | 216.000000 | 3542 |  | CORR | AXGR | 04:16 | 04:20 | 04:18 | 153 | 24 | 5.000000 | EXT | - |  | (c)
39171.010000 | 7.430000 | 7.412000 | -3.230000 | -3.248000 | 195.000000 | 290.000000 | 293.000000 | 195.000000 | 3199.000000 | 3542 |  | CORR | GENE | 06:19 | 06:34 | 06:35 | 49 | 197 | 10.000000 | EXT | - |  | (c)
39189.220000 | 3.295000 | 3.269000 | -6.950000 | -6.976000 | 432.000000 | 516.000000 | 534.000000 | 432.000000 | 3269.000000 | 3544 |  | CORR | GENE | 06:37 | 06:51 | 06:54 | 50 | 205 | 11.000000 | EXT | - |  | (c)
39225.901000 | 7.191000 | 7.127000 | -4.324000 | -4.388000 | -1915.000000 | -1604.000000 | -1610.000000 | 1306.000000 | 4311.000000 | 3547 |  | CORR | GENE | 05:36 | 06:26 | 06:25 | 77 | 609 | 10.000000 | EXT | - |  | (c)
39232.708000 | 2.483000 | 2.357000 | -9.247000 | -9.373000 | 2174.000000 | -2206.000000 | -2140.000000 | 1993.000000 | 2357.000000 | 3548 |  | GOUG | GENE | 08:18 | 08:31 | 08:41 | 144 | 295 | 9.000000 | EXT | -. Зона задиров. |  | (c)
39232.716000 | 2.491000 | 2.441000 | -9.239000 | -9.289000 | 2192.000000 | 2226.000000 | -2229.000000 | 2188.000000 | 2441.000000 | 3548 |  | DENT |  | 08:21 | 08:26 | 08:27 | 94 | 81 | 0.422535 |  | -. Аномалия находится вблизи дефекта потери металла. |  | (c)
39259.558000 | 6.188000 | 6.120000 | -5.167000 | -5.235000 | 2144.000000 | 2168.000000 | 2174.000000 | 0.000000 | 4659.000000 | 3550 |  | CORR | GENE | 06:18 | 06:22 | 06:23 | 576 | 60 | 10.000000 | EXT | - |  | (c)
39261.778000 | 8.408000 | 8.353000 | -2.947000 | -3.002000 | 2164.000000 | 2184.000000 | 2180.000000 | 1.484024 | 2774.000000 | 3550 |  | CORR | AXGR | 06:21 | 06:25 | 06:24 | 228 | 32 | 10.000000 | EXT | - |  | (c)
39310.610000 | 0.000000 | -0.031000 | -11.020000 | -11.051000 | 1534.000000 | 1938.000000 | 1784.000000 | 15.875792 |  | 3555 | Смещение кромок | GWAN |  | 02:23 | 03:28 | 03:03 | 0 | 500 | 3.148000 | EXT | Смещение кромок. Наружу. Величина смещения - 3.1 мм. |  | (c)
39310.610000 | 0.000000 | -0.051000 | -11.020000 | -11.071000 | 181.000000 | 352.000000 | 355.000000 | 28.662668 |  | 3555 | Смещение кромок | GWAN |  | 10:45 | 11:12 | 11:13 | 0 | 349 | 2.881000 | EXT | Смещение кромок. Наружу. Величина смещения - 2.9 мм. |  | (c)
39316.497000 | 5.887000 | 5.887000 | -5.133000 | -5.133000 | -1109.000000 | -1109.000000 | -1099.000000 | 86.975763 | 5022.000000 | 3555 |  | CORR | AXGR | 07:16 | 07:16 | 07:18 | 111 | 21 | 10.000000 | EXT | - |  | (c)
39316.521000 | 5.911000 | 5.873000 | -5.109000 | -5.147000 | -2192.000000 | -2180.000000 | -2169.000000 | 3.100422 | 4753.000000 | 3555 |  | CORR | GENE | 04:22 | 04:24 | 04:25 | 394 | 47 | 10.000000 | EXT | - |  | (c)
39317.001000 | 6.391000 | 6.372000 | -4.629000 | -4.648000 | -2191.000000 | -2065.000000 | -2102.000000 | 3.166701 | 4617.000000 | 3555 |  | CORR | СIGR | 04:22 | 04:42 | 04:36 | 31 | 178 | 11.000000 | EXT | - |  | (c)
39317.663000 | 7.053000 | 7.045000 | -3.967000 | -3.975000 | -1334.000000 | -1228.000000 | -1252.000000 | 72.325128 | 3946.000000 | 3555 |  | CORR | СIGR | 06:40 | 06:57 | 06:53 | 29 | 165 | 11.000000 | EXT | - |  | (c)
39317.905000 | 7.295000 | 6.759000 | -3.725000 | -4.261000 | -2171.000000 | -2137.000000 | -2141.000000 | 4.822923 | 3570.000000 | 3555 |  | CORR | GENE | 04:25 | 04:31 | 04:30 | 691 | 59 | 10.000000 | EXT | - |  | (c)
39318.026000 | 7.416000 | 7.400000 | -3.604000 | -3.620000 | -1339.000000 | -1198.000000 | -1233.000000 | 71.921636 | 3575.000000 | 3555 |  | CORR | GENE | 06:39 | 07:02 | 06:56 | 45 | 213 | 10.000000 | EXT | - |  | (c)
39335.966000 | 2.901000 | 2.875000 | -8.679000 | -8.705000 | 1189.000000 | 1189.000000 | 1200.000000 | 81.279182 | 2875.000000 | 3557 |  | CORR | PITT | 05:51 | 05:51 | 05:53 | 26 | 23 | 11.000000 | EXT | - |  | (c)
39336.123000 | 3.058000 | 3.049000 | -8.522000 | -8.531000 | 1146.000000 | 1220.000000 | 1199.000000 | 74.702272 | 3049.000000 | 3557 |  | CORR | СIGR | 05:44 | 05:56 | 05:53 | 21 | 106 | 11.000000 | EXT | - |  | (c)
39336.830000 | 3.765000 | 3.763000 | -7.815000 | -7.817000 | 1418.000000 | 1501.000000 | 1492.000000 | 47.547301 | 3763.000000 | 3557 |  | CORR | СIGR | 06:28 | 06:41 | 06:40 | 33 | 149 | 14.000000 | EXT | - |  | (c)
39336.917000 | 3.852000 | 3.795000 | -7.728000 | -7.785000 | 862.000000 | 1035.000000 | 971.000000 | 69.548389 | 3795.000000 | 3557 |  | CORR | GENE | 04:58 | 05:26 | 05:16 | 67 | 218 | 11.000000 | EXT | - |  | (c)
39344.754000 | 0.109000 | 0.097000 | -11.306000 | -11.318000 | -2215.000000 | -2070.000000 | -2087.000000 | 11.611501 | 97.000000 | 3558 |  | CORR | GENE | 06:45 | 07:09 | 07:06 | 55 | 257 | 13.000000 | EXT | - |  | (c)
39353.515000 | 8.870000 | 8.851000 | -2.545000 | -2.564000 | 1857.000000 | 2117.000000 | 2021.000000 | 0.000000 | 2515.000000 | 3558 |  | CORR | GENE | 05:42 | 06:24 | 06:09 | 49 | 329 | 10.000000 | EXT | - |  | (c)
39359.796000 | 3.736000 | 3.536000 | -7.319000 | -7.519000 | -26.000000 | -14.000000 | -11.000000 | 0.000000 | 3536.000000 | 3559 |  | LWAN |  | 02:37 | 02:39 | 02:40 | 346 | 29 | 10.000000 | EXT | -. Эквивалент потери металла 10%. Аномалия находится на отводе. |  | (c)
39366.470000 | 10.410000 | 10.376000 | -0.645000 | -0.679000 | 384.000000 | 590.000000 | 515.000000 | 30.993018 | 626.000000 | 3559 |  | CORR | GENE | 03:44 | 04:17 | 04:05 | 53 | 262 | 10.000000 | EXT | -. Аномалия находится на отводе. |  | (c)
39412.035000 | 10.875000 | 10.830000 | -0.055000 | -0.100000 | 1691.000000 | 1703.000000 | 1706.000000 | 1691.000000 | 12.000000 | 3563 |  | ARTD | AXGR | 06:43 | 06:45 | 06:46 | 88 | 30 | 13.363509 | EXT | -. Эквивалент потери металла 13%. |  | (c)
39420.265000 | 8.175000 | 8.146000 | -2.975000 | -3.004000 | -276.000000 | -138.000000 | -176.000000 | 75.000000 | 2941.000000 | 3564 |  | GOUG | GENE | 08:17 | 08:40 | 08:34 | 63 | 201 | 10.000000 | EXT | -. Задир. |  | (c)
39445.990000 | 0.000000 | -0.026000 | -11.375000 | -11.401000 | 1347.000000 | 1676.000000 | 1621.000000 | 27.101896 |  | 3567 | Нарушение формы кольцевого шва | GWAN |  | 00:48 | 01:41 | 01:32 | 0 | 548 |  | EXT | Нарушение формы кольцевого шва. Аномалия находится на отводе. |  | (c)
39445.990000 | 0.000000 | -0.024000 | -11.375000 | -11.399000 | -1816.000000 | -1111.000000 | -395.000000 | 0.000000 |  | 3567 | Нарушение формы кольцевого шва | GWAN |  | 04:18 | 06:11 | 08:07 | 0 | 2841 |  | EXT | Нарушение формы кольцевого шва. Аномалия находится на отводе. |  | (c)
39503.040000 | 0.000000 | -0.021000 | -11.275000 | -11.296000 | -1077.000000 | -648.000000 | -785.000000 | 16.274990 |  | 3572 | Смещение кромок | GWAN |  | 06:17 | 07:26 | 07:04 | 0 | 584 | 3.388000 | EXT | Смещение кромок. Наружу. Аномалия находится на отводе. Величина смещения - 3.4 мм. |  | (c)
39503.040000 | 0.000000 | -0.033000 | -11.275000 | -11.308000 | 557.000000 | 2016.000000 | 1603.000000 | 33.830555 |  | 3572 | Нарушение формы кольцевого шва | GWAN |  | 10:40 | 02:36 | 01:29 | 0 | 2093 |  | EXT | Нарушение формы кольцевого шва. Аномалия находится на отводе. |  | (c)
39519.243000 | 4.928000 | 4.833000 | -6.732000 | -6.827000 | 137.000000 | 183.000000 | 185.000000 | 137.000000 | 4833.000000 | 3573 |  | DENT |  | 05:13 | 05:20 | 05:20 | 202 | 95 | 0.352113 |  | -. Аномалия находится вблизи продольного шва. Аномалия находится на упругопластическом изгибе. |  | (c)
39525.975000 | 0.000000 | -0.028000 | -11.570000 | -11.598000 | -1737.000000 | -1203.000000 | -1399.000000 | 1061.000000 |  | 3574 | Нарушение формы кольцевого шва | GWAN |  | 02:16 | 03:42 | 03:11 | 0 | 676 |  | EXT | Нарушение формы кольцевого шва. Аномалия находится на упругопластическом изгибе: R=459 D, максимальное растяжение на 5.8 час. |  | (c)
39525.975000 | 0.000000 | -0.027000 | -11.570000 | -11.597000 | -872.000000 | -756.000000 | -550.000000 | 228.000000 |  | 3574 | Нарушение формы кольцевого шва | GWAN |  | 04:36 | 04:54 | 05:28 | 0 | 644 |  | EXT | Нарушение формы кольцевого шва. Аномалия находится на упругопластическом изгибе: R=459 D, максимальное растяжение на 5.8 час. |  | (c)
39537.545000 | 0.000000 | -0.021000 | -11.365000 | -11.386000 | -1764.000000 | -1470.000000 | -1411.000000 | 1058.000000 |  | 3575 | Смещение кромок | GWAN |  | 05:26 | 06:13 | 06:22 | 0 | 706 | 3.512000 | EXT | Смещение кромок. Наружу. Величина смещения - 3.5 мм. Аномалия находится на упругопластическом изгибе: R=462 D, максимальное растяжение на 6 час. |  | (c)
39537.545000 | 0.000000 | -0.031000 | -11.365000 | -11.396000 | -860.000000 | -320.000000 | -412.000000 | 0.000000 |  | 3575 | Смещение кромок | GWAN |  | 07:51 | 09:18 | 09:04 | 0 | 897 | 3.973000 | EXT | Смещение кромок. Наружу. Величина смещения - 4 мм. Аномалия находится на упругопластическом изгибе: R=462 D, максимальное растяжение на 6 час. |  | (c)
39555.248000 | 6.338000 | 6.148000 | -4.687000 | -4.877000 | 1366.000000 | 1404.000000 | 1396.000000 | 1366.000000 | 4614.000000 | 3576 |  | CORR | GENE | 04:43 | 04:49 | 04:48 | 263 | 61 | 10.000000 | EXT | - |  | (c)
39559.935000 | 0.000000 | -0.023000 | -11.315000 | -11.338000 | -763.000000 | -325.000000 | -365.000000 | 0.000000 |  | 3577 | Нарушение формы кольцевого шва | GWAN |  | 03:54 | 05:05 | 04:59 | 0 | 796 |  | EXT | Нарушение формы кольцевого шва |  | (c)
39592.657000 | 10.177000 | 10.105000 | -1.268000 | -1.340000 | -385.000000 | -377.000000 | -363.000000 | 25.730984 | 1219.000000 | 3579 |  | CORR | AXGR | 08:10 | 08:11 | 08:13 | 121 | 44 | 9.000000 | EXT | -. Аномалия находится на отводе. |  | (c)
39601.104000 | 7.179000 | 6.977000 | -4.106000 | -4.308000 | -1041.000000 | -1014.000000 | -1018.000000 | 78.435266 | 3971.000000 | 3580 |  | CORR | GENE | 07:18 | 07:22 | 07:22 | 337 | 46 | 9.000000 | EXT | - |  | (c)
39601.802000 | 7.877000 | 7.745000 | -3.408000 | -3.540000 | -1051.000000 | -1021.000000 | -1027.000000 | 79.017327 | 3206.000000 | 3580 |  | CORR | GENE | 07:16 | 07:21 | 07:20 | 334 | 48 | 10.000000 | EXT | - |  | (c)
39608.517000 | 3.307000 | 3.118000 | -8.353000 | -8.542000 | 22.000000 | 35.000000 | 35.000000 | 22.000000 | 3118.000000 | 3581 |  | CORR | AXGR | 05:05 | 05:07 | 05:07 | 584 | 26 | 11.000000 | EXT | - |  | (c)
39616.870000 | 0.000000 | -0.027000 | -11.045000 | -11.072000 | -1504.000000 | -464.000000 | -366.000000 | 0.000000 |  | 3582 | Нарушение формы кольцевого шва | GWAN |  | 07:32 | 10:20 | 10:35 | 0 | 2275 |  | EXT | Нарушение формы кольцевого шва |  | (c)
39619.183000 | 2.313000 | 2.171000 | -8.732000 | -8.874000 | 1609.000000 | 1627.000000 | 1627.000000 | 1609.000000 | 2171.000000 | 3582 |  | CORR | AXGR | 03:54 | 03:57 | 03:57 | 354 | 37 | 11.000000 | EXT | - |  | (c)
39627.816000 | 10.946000 | 10.802000 | -0.099000 | -0.243000 | -1455.000000 | -1428.000000 | -1435.000000 | 1415.000000 | 38.000000 | 3582 |  | CORR | AXGR | 07:40 | 07:44 | 07:43 | 205 | 40 | 10.000000 | EXT | - |  | (c)
39627.915000 | 0.000000 | -0.025000 | -11.645000 | -11.670000 | 1426.000000 | -1757.000000 | -2163.000000 | 1291.000000 |  | 3583 | Нарушение формы кольцевого шва | GWAN |  | 09:22 | 00:49 | 11:43 | 0 | 1744 |  | EXT | Нарушение формы кольцевого шва |  | (c)
39656.017000 | 4.852000 | 4.827000 | -6.633000 | -6.658000 | 1212.000000 | 1267.000000 | 1270.000000 | 1212.000000 | 4827.000000 | 3585 |  | CORR | СIGR | 06:31 | 06:39 | 06:40 | 38 | 118 | 15.000000 | EXT | - |  | (c)
39656.118000 | 4.953000 | 4.845000 | -6.532000 | -6.640000 | 1859.000000 | 1931.000000 | 1922.000000 | 1859.000000 | 4845.000000 | 3585 |  | DENT |  | 08:15 | 08:27 | 08:25 | 192 | 125 | 0.563380 |  | -. Аномалия находится вблизи дефекта потери металла. |  | (c)
39656.125000 | 4.960000 | 4.958000 | -6.525000 | -6.527000 | 1913.000000 | 2139.000000 | 2073.000000 | 1913.000000 | 4958.000000 | 3585 |  | GOUG | СIGR | 08:24 | 09:00 | 08:49 | 19 | 320 | 9.000000 | EXT | -. Задир. |  | (c)
39660.129000 | 8.964000 | 8.948000 | -2.521000 | -2.537000 | 183.000000 | 215.000000 | 246.000000 | 183.000000 | 2492.000000 | 3585 |  | CORR | GENE | 03:44 | 03:50 | 03:55 | 45 | 126 | 10.000000 | EXT | - |  | (c)
39684.895000 | 0.000000 | -0.029000 | -11.170000 | -11.199000 | 307.000000 | 910.000000 | 838.000000 | 24.776468 |  | 3588 | Нарушение формы кольцевого шва | GWAN |  | 03:35 | 05:13 | 05:01 | 0 | 1061 |  | EXT | Нарушение формы кольцевого шва. Аномалия находится на отводе. |  | (c)
39735.762000 | 5.737000 | 5.596000 | -5.938000 | -6.079000 | -1407.000000 | -1307.000000 | -1326.000000 | 1244.000000 | 5596.000000 | 3592 |  | DENT |  | 04:00 | 04:17 | 04:14 | 242 | 163 | 1.267606 |  | -. Аномалия находится на упругопластическом изгибе. |  | (c)
39736.435000 | 6.410000 | 6.388000 | -5.265000 | -5.287000 | -1375.000000 | -1315.000000 | -1264.000000 | 1154.000000 | 5217.000000 | 3592 |  | GOUG | GENE | 04:06 | 04:15 | 04:24 | 70 | 222 | 8.000000 | EXT | -. Задир. Аномалия находится на упругопластическом изгибе: R=587 D, максимальное растяжение на 6.2 час. |  | (c)
39736.454000 | 6.429000 | 6.374000 | -5.246000 | -5.301000 | 28.000000 | 70.000000 | 56.000000 | 28.000000 | 5194.000000 | 3592 |  | DENT |  | 07:52 | 07:59 | 07:57 | 107 | 56 | 0.211268 |  | -. Аномалия находится вблизи продольного шва. Аномалия находится на упругопластическом изгибе. |  | (c)
39736.538000 | 6.513000 | 6.503000 | -5.162000 | -5.172000 | 391.000000 | 395.000000 | 437.000000 | 391.000000 | 5136.000000 | 3592 |  | GOUG | СIGR | 08:51 | 08:51 | 08:58 | 36 | 93 | 7.000000 | EXT | -. Задир. Аномалия находится на упругопластическом изгибе: R=587 D, максимальное растяжение на 6.2 час. |  | (c)
39736.993000 | 6.968000 | 6.908000 | -4.707000 | -4.767000 | -165.000000 | -87.000000 | -112.000000 | 59.000000 | 4646.000000 | 3592 |  | DENT |  | 07:21 | 07:33 | 07:29 | 121 | 106 | 0.352113 |  | -. Аномалия находится вблизи продольного шва. Аномалия находится на упругопластическом изгибе. |  | (c)
39737.257000 | 7.232000 | 7.172000 | -4.443000 | -4.503000 | -1077.000000 | -1013.000000 | -1003.000000 | 928.000000 | 4387.000000 | 3592 |  | DENT |  | 04:54 | 05:04 | 05:06 | 116 | 149 | 0.422535 |  | -. Аномалия находится на упругопластическом изгибе. |  | (c)
39807.840000 | 0.000000 | -0.036000 | -11.395000 | -11.431000 | 617.000000 | 710.000000 | 1031.000000 | 29.991719 |  | 3599 | Смещение кромок | GWAN |  | 01:41 | 01:56 | 02:47 | 0 | 828 | 4.638000 | EXT | Смещение кромок. Вовнутрь. Величина смещения - 4.6 мм. |  | (c)
39808.502000 | 0.662000 | 0.627000 | -10.733000 | -10.768000 | 1233.000000 | 1304.000000 | 1273.000000 | 70.701260 | 627.000000 | 3599 |  | GOUG | GENE | 03:20 | 03:31 | 03:27 | 45 | 81 | 14.000000 | EXT | - |  | (c)
39819.235000 | 0.000000 | -0.020000 | -11.340000 | -11.360000 | 1478.000000 | -2100.000000 | 1940.000000 | 0.000000 |  | 3600 | Нарушение формы кольцевого шва | GWAN |  | 03:44 | 06:06 | 04:58 | 0 | 924 |  | EXT | Нарушение формы кольцевого шва |  | (c)
39819.235000 | 0.000000 | -0.018000 | -11.340000 | -11.358000 | -1214.000000 | -877.000000 | -838.000000 | 7.039346 |  | 3600 | Нарушение формы кольцевого шва | GWAN |  | 08:29 | 09:23 | 09:30 | 0 | 751 |  | EXT | Нарушение формы кольцевого шва |  | (c)
39819.235000 | 0.000000 | -0.028000 | -11.340000 | -11.368000 | -32.000000 | 572.000000 | 618.000000 | 49.857797 |  | 3600 | Нарушение формы кольцевого шва | GWAN |  | 11:40 | 01:17 | 01:25 | 0 | 1300 |  | EXT | Нарушение формы кольцевого шва |  | (c)
39863.965000 | 0.000000 | -0.001000 | -11.690000 | -11.691000 | -1648.000000 | -1549.000000 | -1423.000000 | 1198.000000 |  | 3604 | Смещение кромок | GWAN |  | 05:24 | 05:40 | 06:01 | 0 | 450 | 2.643000 | EXT | Смещение кромок. Вовнутрь. Величина смещения - 2.6 мм. |  | (c)
39863.965000 | 0.000000 | -0.021000 | -11.690000 | -11.711000 | -727.000000 | -230.000000 | -338.000000 | 0.000000 |  | 3604 | Смещение кромок | GWAN |  | 07:53 | 09:13 | 08:56 | 0 | 778 | 3.755000 | EXT | Смещение кромок. Вовнутрь. Величина смещения - 3.8 мм. |  | (c)
39934.154000 | 1.399000 | 1.386000 | -9.936000 | -9.949000 | 385.000000 | 438.000000 | 427.000000 | 385.000000 | 1386.000000 | 3610 |  | ARTD | СIGR | 11:35 | 11:44 | 11:42 | 28 | 83 | 11.359281 | EXT | -. Эквивалент потери металла 11%. |  | (c)
40043.985000 | 0.000000 | -0.001000 | -11.020000 | -11.021000 | -1659.000000 | -1604.000000 | -1611.000000 | 46.095860 |  | 3620 | Смещение кромок | GWAN |  | 05:12 | 05:21 | 05:20 | 0 | 96 | 2.310000 | EXT | Смещение кромок. Наружу. Величина смещения - 2.3 мм. |  | (c)
40044.100000 | 0.115000 | 0.030000 | -10.905000 | -10.990000 | -617.000000 | -346.000000 | -399.000000 | 0.000000 | 30.000000 | 3620 |  | CORR | GENE | 08:00 | 08:44 | 08:35 | 153 | 436 | 11.000000 | EXT | - |  | (c)
40045.331000 | 1.346000 | 1.317000 | -9.674000 | -9.703000 | -560.000000 | -305.000000 | -373.000000 | 0.014454 | 1317.000000 | 3620 |  | CORR | GENE | 08:09 | 08:50 | 08:39 | 74 | 373 | 9.000000 | EXT | - |  | (c)
40062.606000 | 7.601000 | 7.348000 | -3.499000 | -3.752000 | 30.000000 | 39.000000 | 39.000000 | 2.435292 | 3374.000000 | 3621 |  | LWAN |  | 01:25 | 01:27 | 01:27 | 378 | 18 | 10.000000 | EXT | -. Эквивалент потери металла 10%. |  | (c)
40089.480000 | 0.000000 | -0.017000 | -11.025000 | -11.042000 | -1650.000000 | -1550.000000 | -1294.000000 | 939.000000 |  | 3624 | Нарушение формы кольцевого шва | GWAN |  | 05:05 | 05:21 | 06:03 | 0 | 711 |  | EXT | Нарушение формы кольцевого шва |  | (c)
40112.063000 | 11.558000 | 11.478000 | -0.047000 | -0.127000 | 1413.000000 | 1422.000000 | 1423.000000 | 63.526390 | 2.000000 | 3625 |  | ARTD | AXGR | 05:21 | 05:22 | 05:23 | 125 | 20 | 13.292447 | EXT | -. Эквивалент потери металла 13%. |  | (c)
40142.518000 | 7.838000 | 7.817000 | -3.362000 | -3.383000 | -1035.000000 | -981.000000 | -973.000000 | 73.542273 | 3345.000000 | 3628 |  | GOUG | СIGR | 11:32 | 11:41 | 11:42 | 38 | 124 | 10.000000 | EXT | -. Задир. Аномалия находится на упругопластическом изгибе: R=624 D, максимальное растяжение на 5.5 час. |  | (c)
40155.621000 | 9.741000 | 9.638000 | -1.709000 | -1.812000 | 2224.000000 | -2229.000000 | -2228.000000 | 0.164435 | 1644.000000 | 3629 |  | LWAN |  | 06:03 | 06:04 | 06:04 | 168 | 17 | 10.000000 | EXT | -. Эквивалент потери металла 10%. Аномалия находится на упругопластическом изгибе: R=390 D, максимальное растяжение на 5.8 час. |  | (c)
40179.422000 | 10.807000 | 10.602000 | -0.223000 | -0.428000 | 2218.000000 | -2224.000000 | -2220.000000 | 0.877705 | 95.000000 | 3631 |  | CORR | GENE | 06:45 | 06:48 | 06:48 | 333 | 46 | 11.000000 | EXT | -. Аномалия находится на упругопластическом изгибе: R=1010 D, максимальное растяжение на 4.3 час. |  | (c)
40202.470000 | 0.000000 | -0.061000 | -11.290000 | -11.351000 | 1083.000000 | 1718.000000 | 1512.000000 | 23.268481 |  | 3634 | Смещение кромок | GWAN |  | 00:59 | 02:41 | 02:08 | 0 | 860 | 3.218000 | EXT | Смещение кромок. Наружу. Величина смещения - 3.2 мм. |  | (c)
40209.739000 | 7.269000 | 7.208000 | -4.021000 | -4.082000 | -2101.000000 | -2058.000000 | -2033.000000 | 10.439529 | 4003.000000 | 3634 |  | CORR | GENE | 04:25 | 04:32 | 04:36 | 79 | 136 | 10.000000 | EXT | - |  | (c)
40210.367000 | 7.897000 | 7.883000 | -3.393000 | -3.407000 | -2157.000000 | -2107.000000 | -2104.000000 | 5.934854 | 3381.000000 | 3634 |  | CORR | СIGR | 04:16 | 04:24 | 04:25 | 26 | 106 | 11.000000 | EXT | - |  | (c)
40211.070000 | 8.600000 | 8.402000 | -2.690000 | -2.888000 | -1007.000000 | -988.000000 | -986.000000 | 76.058934 | 2567.000000 | 3634 |  | CORR | AXGR | 07:22 | 07:25 | 07:25 | 321 | 43 | 12.000000 | EXT | - |  | (c)
40238.998000 | 2.673000 | 2.570000 | -8.617000 | -8.720000 | 13.000000 | 22.000000 | 23.000000 | 1.088613 | 2570.000000 | 3637 |  | LWAN |  | 02:41 | 02:42 | 02:42 | 205 | 18 | 13.000000 | EXT | -. Эквивалент потери металла 13%. |  | (c)
40263.145000 | 4.140000 | 4.136000 | -7.110000 | -7.114000 | 1378.000000 | 1448.000000 | 1425.000000 | 57.385155 | 4136.000000 | 3639 |  | CORR | СIGR | 04:45 | 04:56 | 04:52 | 25 | 94 | 12.000000 | EXT | - |  | (c)
40270.255000 | 0.000000 | -0.026000 | -11.225000 | -11.251000 | 594.000000 | 910.000000 | 795.000000 | 47.902970 |  | 3640 | Смещение кромок | GWAN |  | 01:44 | 02:35 | 02:16 | 0 | 404 | 3.448000 | EXT | Смещение кромок. Вовнутрь. Величина смещения - 3.4 мм. |  | (c)
40367.068000 | 7.538000 | 7.525000 | -3.707000 | -3.720000 | 1877.000000 | 1950.000000 | 1971.000000 | 5.713925 | 3688.000000 | 3648 |  | CORR | СIGR | 07:50 | 08:02 | 08:05 | 32 | 189 | 12.000000 | EXT | -. Аномалия находится на отводе. |  | (c)
40367.863000 | 8.333000 | 8.294000 | -2.912000 | -2.951000 | 1750.000000 | 1908.000000 | 1984.000000 | 0.000000 | 2894.000000 | 3648 |  | CORR | GENE | 07:30 | 07:55 | 08:08 | 57 | 468 | 12.000000 | EXT | -. Аномалия находится на отводе. |  | (c)
40382.030000 | 0.000000 | -0.021000 | -10.765000 | -10.786000 | -1501.000000 | -1408.000000 | -1409.000000 | 58.897710 |  | 3650 | Смещение кромок | GWAN |  | 05:46 | 06:01 | 06:01 | 0 | 183 | 4.944000 | EXT | Смещение кромок. Наружу. Величина смещения - 4.9 мм. |  | (c)
40397.913000 | 5.118000 | 5.085000 | -6.282000 | -6.315000 | 1155.000000 | 1332.000000 | 1349.000000 | 39.825139 | 5085.000000 | 3651 |  | CORR | GENE | 04:39 | 05:07 | 05:10 | 57 | 388 | 10.000000 | EXT | - |  | (c)
40402.977000 | 10.182000 | 9.834000 | -1.218000 | -1.566000 | -1905.000000 | -1892.000000 | -1886.000000 | 27.772622 | 1032.000000 | 3651 |  | CORR | AXGR | 08:25 | 08:27 | 08:28 | 534 | 38 | 11.000000 | EXT | - |  | (c)
40404.195000 | 0.000000 | -0.027000 | -11.380000 | -11.407000 | -1185.000000 | -948.000000 | -615.000000 | 0.000000 |  | 3652 | Нарушение формы кольцевого шва | GWAN |  | 07:48 | 08:26 | 09:20 | 0 | 1141 |  | EXT | Нарушение формы кольцевого шва |  | (c)
40404.289000 | 0.094000 | 0.032000 | -11.286000 | -11.348000 | -1108.000000 | -983.000000 | -809.000000 | 17.005196 | 32.000000 | 3652 |  | CORR | GENE | 08:00 | 08:20 | 08:48 | 82 | 598 | 13.000000 | EXT | - |  | (c)
40417.016000 | 1.441000 | 1.312000 | -9.494000 | -9.623000 | 349.000000 | 362.000000 | 369.000000 | 349.000000 | 1312.000000 | 3653 |  | CORR | AXGR | 04:25 | 04:27 | 04:28 | 187 | 40 | 8.000000 | EXT | - |  | (c)
40484.035000 | 0.000000 | -0.038000 | -11.310000 | -11.348000 | -678.000000 | -361.000000 | -308.000000 | 0.000000 |  | 3659 | Смещение кромок | GWAN |  | 09:32 | 10:23 | 10:32 | 0 | 739 | 3.513413 | EXT | Смещение кромок. Наружу. Величина смещения - 3.5 мм. |  | (c)
40506.670000 | 0.000000 | -0.020000 | -11.270000 | -11.290000 | -2190.000000 | -1803.000000 | -1616.000000 | 1041.000000 |  | 3661 | Нарушение формы кольцевого шва | GWAN |  | 04:34 | 05:36 | 06:06 | 0 | 1149 |  | EXT | Нарушение формы кольцевого шва. Аномалия находится на отводе. |  | (c)
40527.816000 | 9.876000 | 9.847000 | -0.904000 | -0.933000 | -538.000000 | -471.000000 | -472.000000 | 407.000000 | 900.000000 | 3662 |  | CORR | СIGR | 03:39 | 03:50 | 03:49 | 33 | 131 | 10.000000 | EXT | - |  | (c)
40585.995000 | 0.000000 | -0.071000 | -11.430000 | -11.501000 | 369.000000 | 670.000000 | 604.000000 | 29.786662 |  | 3668 | Смещение кромок | GWAN |  | 01:16 | 02:05 | 01:54 | 0 | 471 | 3.799000 | EXT | Смещение кромок. Наружу. Величина смещения - 3.8 мм. |  | (c)
40620.365000 | 0.000000 | -0.037000 | -11.255000 | -11.292000 | -1646.000000 | -81.000000 | -596.000000 | 36.722232 |  | 3671 | Нарушение формы кольцевого шва | GWAN |  | 10:27 | 02:39 | 01:16 | 0 | 2102 |  | EXT | Нарушение формы кольцевого шва. Аномалия находится на отводе. |  | (c)
40643.125000 | 0.000000 | -0.039000 | -11.265000 | -11.304000 | -1608.000000 | -555.000000 | -477.000000 | 36.012000 |  | 3673 | Нарушение формы кольцевого шва | GWAN |  | 09:49 | 00:39 | 00:51 | 0 | 2261 |  | EXT | Нарушение формы кольцевого шва. Аномалия находится на отводе. |  | (c)
40651.662000 | 8.537000 | 8.500000 | -2.728000 | -2.765000 | 601.000000 | 741.000000 | 793.000000 | 48.481488 | 2714.000000 | 3673 |  | CORR | GENE | 03:45 | 04:08 | 04:16 | 51 | 385 | 10.000000 | EXT | - |  | (c)
40721.201000 | 9.931000 | 9.916000 | -1.044000 | -1.059000 | 1109.000000 | 1199.000000 | 1261.000000 | 1109.000000 | 1032.000000 | 3679 |  | CORR | СIGR | 05:13 | 05:28 | 05:38 | 27 | 303 | 14.000000 | EXT | - |  | (c)
40721.718000 | 10.448000 | 10.426000 | -0.527000 | -0.549000 | 1254.000000 | 1320.000000 | 1319.000000 | 1254.000000 | 520.000000 | 3679 |  | CORR | СIGR | 05:37 | 05:47 | 05:47 | 29 | 130 | 10.000000 | EXT | - |  | (c)
40813.710000 | 0.000000 | -0.030000 | -11.125000 | -11.155000 | 2204.000000 | -907.000000 | -1421.000000 | 47.207952 |  | 3688 | Нарушение формы кольцевого шва | GWAN |  | 07:02 | 10:39 | 09:16 | 0 | 1672 |  | EXT | Нарушение формы кольцевого шва |  | (c)
40824.323000 | 10.613000 | 10.574000 | -0.512000 | -0.551000 | 810.000000 | 848.000000 | 841.000000 | 65.358555 | 476.000000 | 3688 |  | DENT |  | 03:17 | 03:23 | 03:22 | 75 | 62 | 0.352113 |  | -. Аномалия находится вблизи дефекта потери металла. |  | (c)
40824.349000 | 10.639000 | 10.609000 | -0.486000 | -0.516000 | 781.000000 | 898.000000 | 880.000000 | 63.022348 | 469.000000 | 3688 |  | GOUG | GENE | 03:12 | 03:31 | 03:28 | 47 | 197 | 8.000000 | EXT | -. Задир. |  | (c)
40828.323000 | 3.488000 | 3.387000 | -7.542000 | -7.643000 | -22.000000 | -10.000000 | -13.000000 | 0.307285 | 3387.000000 | 3689 |  | LWAN |  | 02:29 | 02:31 | 02:31 | 312 | 18 | 11.829879 | EXT | -. Эквивалент потери металла 12%. |  | (c)
40847.275000 | 0.000000 | -0.016000 | -11.105000 | -11.121000 | 2141.000000 | -1879.000000 | -2062.000000 | 0.000000 |  | 3691 | Смещение кромок | GWAN |  | 03:05 | 04:16 | 03:46 | 0 | 517 | 3.352000 | EXT | Смещение кромок. Вовнутрь. Величина смещения - 3.4 мм. |  | (c)
40847.275000 | 0.000000 | -0.011000 | -11.105000 | -11.116000 | -1728.000000 | -1606.000000 | -1591.000000 | 40.560864 |  | 3691 | Смещение кромок | GWAN |  | 04:40 | 05:00 | 05:02 | 0 | 273 | 2.565000 | EXT | Смещение кромок. Наружу. Величина смещения - 2.6 мм. |  | (c)
40902.272000 | 0.137000 | 0.016000 | -11.023000 | -11.144000 | 295.000000 | 318.000000 | 312.000000 | 25.214503 | 16.000000 | 3696 |  | ARTD | AXGR | 11:13 | 11:16 | 11:15 | 293 | 35 | 10.396600 | EXT | -. Эквивалент потери металла 10%. |  | (c)
40913.155000 | 11.020000 | 10.743000 | -0.140000 | -0.417000 | 300.000000 | 320.000000 | 319.000000 | 25.767871 | 16.000000 | 3696 |  | ARTD | AXGR | 11:13 | 11:17 | 11:16 | 401 | 39 | 10.000000 | EXT | -. Эквивалент потери металла 10%. |  | (c)
40913.295000 | 0.000000 | -0.025000 | -11.355000 | -11.380000 | 1091.000000 | 1727.000000 | 1527.000000 | 21.665512 |  | 3697 | Нарушение формы кольцевого шва | GWAN |  | 00:14 | 01:57 | 01:24 | 0 | 871 |  | EXT | Нарушение формы кольцевого шва |  | (c)
40913.295000 | 0.000000 | -0.020000 | -11.355000 | -11.375000 | -2046.000000 | -1788.000000 | -1640.000000 | 14.917198 |  | 3697 | Нарушение формы кольцевого шва | GWAN |  | 03:48 | 04:29 | 04:53 | 0 | 812 |  | EXT | Нарушение формы кольцевого шва |  | (c)
40913.295000 | 0.000000 | -0.027000 | -11.355000 | -11.382000 | -726.000000 | -597.000000 | -55.000000 | 0.000000 |  | 3697 | Нарушение формы кольцевого шва | GWAN |  | 07:21 | 07:42 | 09:09 | 0 | 1342 |  | EXT | Нарушение формы кольцевого шва |  | (c)
40915.024000 | 1.729000 | 1.696000 | -9.626000 | -9.659000 | 367.000000 | 398.000000 | 396.000000 | 31.923941 | 1696.000000 | 3697 |  | DENT |  | 10:17 | 10:22 | 10:22 | 78 | 58 | 0.422535 |  | - |  | (c)
40924.263000 | 10.968000 | 10.915000 | -0.387000 | -0.440000 | -2182.000000 | -2181.000000 | -2172.000000 | 3.915266 | 324.000000 | 3697 |  | CORR | AXGR | 03:26 | 03:26 | 03:27 | 116 | 20 | 10.000000 | EXT | - |  | (c)
40924.722000 | 0.072000 | 0.020000 | -11.153000 | -11.205000 | 1204.000000 | 1373.000000 | 1312.000000 | 1204.000000 | 20.000000 | 3698 |  | CORR | GENE | 04:48 | 05:15 | 05:06 | 594 | 216 | 11.000000 | EXT | - |  | (c)
40946.200000 | 0.000000 | -0.036000 | -10.170000 | -10.206000 | 0.000000 | 827.000000 | 973.000000 | 0.000000 |  | 3700 | Нарушение формы кольцевого шва | GWAN |  | 07:22 | 09:36 | 09:59 | 0 | 1947 |  | EXT | Нарушение формы кольцевого шва. Аномалия находится на упругопластическом изгибе: R=520 D, максимальное растяжение на 6.3 час. |  | (c)
40956.370000 | 0.000000 | -0.020000 | -11.660000 | -11.680000 | -1519.000000 | -371.000000 | -406.000000 | 0.000000 |  | 3701 | Нарушение формы кольцевого шва | GWAN |  | 06:50 | 09:55 | 09:49 | 0 | 2225 |  | EXT | Нарушение формы кольцевого шва. Аномалия находится на упругопластическом изгибе: R=439 D, максимальное растяжение на 6.1 час. |  | (c)
41038.903000 | 2.698000 | 2.679000 | -8.732000 | -8.751000 | 1331.000000 | 1474.000000 | 1446.000000 | 44.849000 | 2679.000000 | 3708 |  | CORR | СIGR | 04:42 | 05:05 | 05:01 | 36 | 229 | 10.000000 | EXT | - |  | (c)
41063.217000 | 5.287000 | 4.885000 | -5.438000 | -5.840000 | 518.000000 | 531.000000 | 540.000000 | 41.812078 | 4885.000000 | 3710 |  | CORR | AXGR | 03:38 | 03:40 | 03:42 | 675 | 44 | 9.000000 | EXT | - |  | (c)
41183.335000 | 0.000000 | -0.026000 | -11.115000 | -11.141000 | 240.000000 | 365.000000 | 426.000000 | 19.395357 |  | 3721 | Смещение кромок | GWAN |  | 01:53 | 02:13 | 02:23 | 0 | 372 | 3.483000 | EXT | Смещение кромок. Наружу. Величина смещения - 3.5 мм. |  | (c)
41183.335000 | 0.000000 | -0.016000 | -11.115000 | -11.131000 | 1527.000000 | 1620.000000 | 1626.000000 | 32.870266 |  | 3721 | Смещение кромок | GWAN |  | 05:21 | 05:36 | 05:37 | 0 | 197 | 3.573000 | EXT | Смещение кромок. Наружу. Величина смещения - 3.6 мм. |  | (c)
41185.664000 | 2.329000 | 2.168000 | -8.786000 | -8.947000 | -2146.000000 | -2128.000000 | -2133.000000 | 7.893198 | 2168.000000 | 3721 |  | CORR | AXGR | 07:28 | 07:31 | 07:30 | 275 | 27 | 10.000000 | EXT | - |  | (c)
41324.430000 | 6.805000 | 6.734000 | -4.800000 | -4.871000 | -1316.000000 | -1293.000000 | -1304.000000 | 1292.000000 | 4738.000000 | 3733 |  | CORR | AXGR | 07:23 | 07:26 | 07:24 | 133 | 24 | 5.000000 | EXT | - |  | (c)
41340.588000 | 11.358000 | 11.347000 | -0.307000 | -0.318000 | -2079.000000 | -2007.000000 | -2018.000000 | 1956.000000 | 297.000000 | 3734 |  | CORR | СIGR | 05:31 | 05:42 | 05:41 | 21 | 123 | 10.000000 | EXT | - |  | (c)
41343.421000 | 2.526000 | 2.519000 | -8.944000 | -8.951000 | 1493.000000 | 1644.000000 | 1580.000000 | 1493.000000 | 2519.000000 | 3735 |  | CORR | СIGR | 05:58 | 06:22 | 06:12 | 20 | 173 | 13.000000 | EXT | - |  | (c)
41351.895000 | 11.000000 | 10.795000 | -0.470000 | -0.675000 | 1842.000000 | 1878.000000 | 1885.000000 | 1842.000000 | 284.000000 | 3735 |  | CORR | GENE | 06:54 | 07:00 | 07:01 | 391 | 87 | 11.000000 | EXT | - |  | (c)
41394.709000 | 8.074000 | 8.029000 | -2.911000 | -2.956000 | -19.000000 | -11.000000 | -10.000000 | 0.000000 | 2805.000000 | 3739 |  | LWAN |  | 05:45 | 05:46 | 05:46 | 151 | 20 | 10.000000 | EXT | -. Эквивалент потери металла 10%. |  | (c)
41410.934000 | 2.189000 | 2.148000 | -9.241000 | -9.282000 | 2087.000000 | -2170.000000 | -2158.000000 | 5.839236 | 2148.000000 | 3741 |  | CORR | GENE | 05:58 | 06:31 | 06:33 | 94 | 432 | 10.000000 | EXT | - |  | (c)
41411.922000 | 3.177000 | 3.134000 | -8.253000 | -8.296000 | 2041.000000 | -2110.000000 | -2150.000000 | 6.525172 | 3134.000000 | 3741 |  | CORR | GENE | 05:51 | 06:41 | 06:34 | 61 | 541 | 10.000000 | EXT | - |  | (c)
41412.270000 | 3.525000 | 3.461000 | -7.905000 | -7.969000 | 1893.000000 | 2165.000000 | 2171.000000 | 0.000000 | 3461.000000 | 3741 |  | CORR | GENE | 05:27 | 06:11 | 06:12 | 170 | 556 | 11.000000 | EXT | - |  | (c)
41427.825000 | 7.650000 | 7.641000 | -3.685000 | -3.694000 | 764.000000 | 822.000000 | 810.000000 | 61.616050 | 3675.000000 | 3742 |  | GOUG | СIGR | 03:41 | 03:51 | 03:49 | 19 | 92 | 13.000000 | EXT | - |  | (c)
41555.818000 | 9.993000 | 9.881000 | -1.167000 | -1.279000 | -1574.000000 | -1258.000000 | -1263.000000 | 51.638090 | 1004.000000 | 3754 |  | DENT |  | 05:36 | 06:27 | 06:26 | 275 | 623 | 1.338028 |  | - |  | (c)
41568.400000 | 0.000000 | -0.035000 | -11.310000 | -11.345000 | 1475.000000 | 2011.000000 | 1878.000000 | 0.000000 |  | 3756 | Нарушение формы кольцевого шва | GWAN |  | 03:47 | 05:13 | 04:52 | 0 | 808 |  | EXT | Нарушение формы кольцевого шва |  | (c)
41568.400000 | 0.000000 | -0.031000 | -11.310000 | -11.341000 | -1986.000000 | -1286.000000 | -1011.000000 | 0.000000 |  | 3756 | Нарушение формы кольцевого шва | GWAN |  | 06:28 | 08:21 | 09:06 | 0 | 1950 |  | EXT | Нарушение формы кольцевого шва |  | (c)
41572.265000 | 3.865000 | 3.754000 | -7.445000 | -7.556000 | -2183.000000 | -2137.000000 | -2160.000000 | 3.824403 | 3754.000000 | 3756 |  | CORR | GENE | 05:57 | 06:04 | 06:00 | 846 | 46 | 10.000000 | EXT | - |  | (c)
41575.906000 | 7.506000 | 7.484000 | -3.804000 | -3.826000 | 1580.000000 | 1701.000000 | 1690.000000 | 34.758029 | 3793.000000 | 3756 |  | CORR | СIGR | 04:04 | 04:23 | 04:22 | 33 | 220 | 11.000000 | EXT | - |  | (c)
41577.059000 | 8.659000 | 8.470000 | -2.651000 | -2.840000 | -2205.000000 | -2050.000000 | -2092.000000 | 2.049040 | 2324.000000 | 3756 |  | CORR | GENE | 05:53 | 06:18 | 06:11 | 516 | 226 | 12.000000 | EXT | - |  | (c)
41577.736000 | 9.336000 | 9.168000 | -1.974000 | -2.142000 | -2185.000000 | -2042.000000 | -2080.000000 | 3.711603 | 1750.000000 | 3756 |  | CORR | GENE | 05:56 | 06:19 | 06:13 | 392 | 210 | 10.000000 | EXT | - |  | (c)
41590.270000 | 10.560000 | 10.524000 | -0.840000 | -0.876000 | 704.000000 | 769.000000 | 1133.000000 | 19.410835 | 826.000000 | 3757 |  | CORR | GENE | 04:28 | 04:38 | 05:37 | 50 | 857 | 12.000000 | EXT | - |  | (c)
41591.110000 | 0.000000 | -0.026000 | -11.435000 | -11.461000 | 58.000000 | 537.000000 | 558.000000 | 4.716562 |  | 3758 | Нарушение формы кольцевого шва | GWAN |  | 00:53 | 02:10 | 02:13 | 0 | 1000 |  | EXT | Нарушение формы кольцевого шва |  | (c)
41591.110000 | 0.000000 | -0.033000 | -11.435000 | -11.468000 | -1654.000000 | -1399.000000 | -1158.000000 | 53.412331 |  | 3758 | Нарушение формы кольцевого шва | GWAN |  | 08:16 | 08:58 | 09:37 | 0 | 992 |  | EXT | Нарушение формы кольцевого шва |  | (c)
41592.477000 | 1.367000 | 1.298000 | -10.068000 | -10.137000 | 1202.000000 | 1219.000000 | 1219.000000 | 78.772722 | 1298.000000 | 3758 |  | CORR | AXGR | 03:57 | 04:00 | 04:00 | 131 | 35 | 13.000000 | EXT | - |  | (c)
41602.545000 | 0.000000 | -0.020000 | -1.705000 | -1.725000 | 362.000000 | 537.000000 | 1053.000000 | 39.251992 |  | 3759 | Нарушение формы кольцевого шва | GWAN |  | 00:48 | 01:16 | 02:39 | 0 | 1382 |  | EXT | Нарушение формы кольцевого шва |  | (c)
41602.545000 | 0.000000 | -0.036000 | -1.705000 | -1.741000 | -2026.000000 | -1806.000000 | -1727.000000 | 16.490705 |  | 3759 | Смещение кромок | GWAN |  | 06:22 | 06:58 | 07:11 | 0 | 598 | 3.700000 | EXT | Смещение кромок. Наружу. Величина смещения - 3.7 мм. |  | (c)
41602.545000 | 0.000000 | -0.030000 | -1.705000 | -1.735000 | -1145.000000 | -472.000000 | -698.000000 | 0.000000 |  | 3759 | Нарушение формы кольцевого шва | GWAN |  | 08:45 | 10:33 | 09:57 | 0 | 895 |  | EXT | Нарушение формы кольцевого шва |  | (c)
41603.372000 | 0.827000 | 0.778000 | -0.878000 | -0.927000 | -1550.000000 | -1537.000000 | -1532.000000 | 54.924832 | 763.000000 | 3759 |  | CORR | AXGR | 07:39 | 07:41 | 07:42 | 164 | 36 | 13.000000 | EXT | - |  | (c)
41603.835000 | 1.290000 | 1.161000 | -0.415000 | -0.544000 | -2156.000000 | -1991.000000 | -1885.000000 | 6.031142 | 317.000000 | 3759 |  | DENT |  | 06:02 | 06:28 | 06:45 | 227 | 541 | 0.422535 |  | -. Аномалия находится вблизи продольного шва. Аномалия находится вблизи дефекта потери металла. |  | (c)
41603.977000 | 1.432000 | 1.330000 | -0.273000 | -0.375000 | -1864.000000 | -1847.000000 | -1843.000000 | 29.595040 | 74.000000 | 3759 |  | CORR | AXGR | 06:49 | 06:51 | 06:52 | 301 | 42 | 10.000000 | EXT | - |  | (c)
41604.728000 | 0.478000 | 0.470000 | -9.002000 | -9.010000 | -2047.000000 | -1977.000000 | -1994.000000 | 14.800841 | 470.000000 | 3760 |  | CORR | СIGR | 06:19 | 06:30 | 06:28 | 23 | 106 | 11.000000 | EXT | - |  | (c)
41607.831000 | 3.581000 | 3.571000 | -5.899000 | -5.909000 | -1804.000000 | -1747.000000 | -1752.000000 | 34.410523 | 3571.000000 | 3760 |  | CORR | СIGR | 06:58 | 07:08 | 07:07 | 33 | 105 | 10.000000 | EXT | - |  | (c)
41608.320000 | 4.070000 | 4.053000 | -5.410000 | -5.427000 | -2038.000000 | -1990.000000 | -1968.000000 | 15.518904 | 4053.000000 | 3760 |  | CORR | СIGR | 06:21 | 06:28 | 06:32 | 32 | 141 | 10.000000 | EXT | - |  | (c)
41624.336000 | 10.606000 | 10.205000 | -0.499000 | -0.900000 | 1862.000000 | 1907.000000 | 1889.000000 | 1862.000000 | 424.000000 | 3761 |  | CORR | GENE | 06:36 | 06:43 | 06:40 | 476 | 54 | 15.000000 | EXT | - |  | (c)
41632.955000 | 8.120000 | 8.064000 | -3.070000 | -3.126000 | 1837.000000 | 1888.000000 | 2101.000000 | 1837.000000 | 3065.000000 | 3762 |  | CORR | GENE | 05:27 | 05:36 | 06:10 | 61 | 529 | 10.000000 | EXT | - |  | (c)
41645.739000 | 9.714000 | 9.701000 | -1.651000 | -1.664000 | -654.000000 | -538.000000 | -552.000000 | 450.000000 | 1628.000000 | 3763 |  | CORR | СIGR | 06:30 | 06:49 | 06:47 | 36 | 204 | 10.000000 | EXT | - |  | (c)
41647.246000 | 11.221000 | 11.210000 | -0.144000 | -0.155000 | -654.000000 | -551.000000 | -580.000000 | 506.000000 | 133.000000 | 3763 |  | CORR | СIGR | 06:30 | 06:47 | 06:42 | 22 | 148 | 10.000000 | EXT | - |  | (c)
41655.530000 | 8.140000 | 8.100000 | -3.485000 | -3.525000 | 20.000000 | 182.000000 | 188.000000 | 20.000000 | 3455.000000 | 3764 |  | ARTD | GENE | 11:07 | 11:33 | 11:34 | 70 | 335 | 10.000000 | EXT | -. Эквивалент потери металла 10%. |  | (c)
41665.553000 | 6.538000 | 6.378000 | -4.052000 | -4.212000 | -535.000000 | -502.000000 | -510.000000 | 485.000000 | 3943.000000 | 3765 |  | CORR | GENE | 07:42 | 07:47 | 07:46 | 269 | 49 | 11.000000 | EXT | - |  | (c)
41681.888000 | 1.028000 | 0.801000 | -10.072000 | -10.299000 | 1644.000000 | 1798.000000 | 1794.000000 | 1644.000000 | 801.000000 | 3767 |  | CORR | GENE | 05:04 | 05:29 | 05:29 | 257 | 300 | 10.000000 | EXT | - |  | (c)
41697.089000 | 5.129000 | 5.070000 | -6.566000 | -6.625000 | -547.000000 | -484.000000 | -488.000000 | 429.000000 | 5070.000000 | 3768 |  | DENT |  | 10:52 | 11:02 | 11:01 | 126 | 118 | 0.492958 |  | - |  | (c)
41712.666000 | 9.011000 | 8.580000 | -2.554000 | -2.985000 | -1465.000000 | -1424.000000 | -1408.000000 | 1351.000000 | 2285.000000 | 3769 |  | CORR | GENE | 04:23 | 04:29 | 04:32 | 700 | 115 | 10.000000 | EXT | - |  | (c)
41715.660000 | 0.440000 | 0.132000 | -10.585000 | -10.893000 | 1178.000000 | 1262.000000 | 1293.000000 | 1178.000000 | 132.000000 | 3770 |  | CORR | GENE | 04:28 | 04:42 | 04:47 | 1857 | 230 | 12.000000 | EXT | - |  | (c)
41727.440000 | 1.195000 | 1.182000 | -10.285000 | -10.298000 | -25.000000 | 20.000000 | 34.000000 | 0.000000 | 1182.000000 | 3771 |  | CORR | СIGR | 10:26 | 10:34 | 10:36 | 24 | 119 | 10.000000 | EXT | - |  | (c)
41735.401000 | 9.156000 | 9.006000 | -2.324000 | -2.474000 | -1431.000000 | -1426.000000 | -1413.000000 | 1395.000000 | 2192.000000 | 3771 |  | CORR | AXGR | 06:39 | 06:40 | 06:42 | 282 | 36 | 10.000000 | EXT | - |  | (c)
41737.725000 | 0.000000 | -0.023000 | -11.635000 | -11.658000 | -1387.000000 | -1302.000000 | -1168.000000 | 949.000000 |  | 3772 | Нарушение формы кольцевого шва | GWAN |  | 06:11 | 06:24 | 06:46 | 0 | 437 |  | EXT | Нарушение формы кольцевого шва |  | (c)
41750.448000 | 1.088000 | 0.940000 | -10.352000 | -10.500000 | -1702.000000 | -1682.000000 | -1683.000000 | 42.629221 | 940.000000 | 3773 |  | CORR | AXGR | 07:02 | 07:05 | 07:05 | 368 | 39 | 10.000000 | EXT | - |  | (c)
41750.602000 | 1.242000 | 1.162000 | -10.198000 | -10.278000 | 2134.000000 | 2194.000000 | 2175.000000 | 1.119054 | 1162.000000 | 3773 |  | CORR | GENE | 05:21 | 05:31 | 05:28 | 486 | 83 | 10.000000 | EXT | - |  | (c)
41760.800000 | 0.000000 | -0.025000 | -11.090000 | -11.115000 | 688.000000 | 1510.000000 | 1344.000000 | 18.579120 |  | 3774 | Нарушение формы кольцевого шва | GWAN |  | 00:54 | 03:07 | 02:40 | 0 | 1312 |  | EXT | Нарушение формы кольцевого шва |  | (c)
41760.800000 | 0.000000 | -0.020000 | -11.090000 | -11.110000 | -1868.000000 | -1678.000000 | -866.000000 | 0.000000 |  | 3774 | Нарушение формы кольцевого шва | GWAN |  | 06:02 | 06:32 | 08:43 | 0 | 2003 |  | EXT | Нарушение формы кольцевого шва |  | (c)
41773.782000 | 1.892000 | 1.823000 | -9.393000 | -9.462000 | -2228.000000 | -2216.000000 | -2220.000000 | 0.859196 | 1823.000000 | 3775 |  | CORR | AXGR | 06:52 | 06:54 | 06:54 | 133 | 17 | 11.000000 | EXT | - |  | (c)
41773.899000 | 2.009000 | 1.955000 | -9.276000 | -9.330000 | -2185.000000 | -2185.000000 | -2174.000000 | 4.571317 | 1955.000000 | 3775 |  | CORR | AXGR | 06:59 | 06:59 | 07:01 | 89 | 23 | 13.000000 | EXT | - |  | (c)
41777.061000 | 5.171000 | 5.068000 | -6.114000 | -6.217000 | -2208.000000 | -2189.000000 | -2176.000000 | 4.369571 | 5068.000000 | 3775 |  | CORR | GENE | 06:56 | 06:59 | 07:01 | 322 | 64 | 10.000000 | EXT | - |  | (c)
41777.971000 | 6.081000 | 5.687000 | -5.204000 | -5.598000 | -2183.000000 | -2168.000000 | -2156.000000 | 6.023886 | 5063.000000 | 3775 |  | CORR | GENE | 07:00 | 07:02 | 07:04 | 535 | 55 | 13.000000 | EXT | - |  | (c)
41778.365000 | 6.475000 | 6.279000 | -4.810000 | -5.006000 | -2199.000000 | -2176.000000 | -2171.000000 | 4.813411 | 4763.000000 | 3775 |  | CORR | GENE | 06:57 | 07:01 | 07:02 | 243 | 57 | 11.000000 | EXT | - |  | (c)
41778.685000 | 6.795000 | 6.626000 | -4.490000 | -4.659000 | -2201.000000 | -2190.000000 | -2174.000000 | 4.571317 | 4328.000000 | 3775 |  | CORR | GENE | 06:57 | 06:59 | 07:01 | 331 | 55 | 15.000000 | EXT | - |  | (c)
41781.130000 | 9.240000 | 8.484000 | -2.045000 | -2.801000 | 2100.000000 | 2151.000000 | 2138.000000 | 1.360007 | 1510.000000 | 3775 |  | CORR | GENE | 06:31 | 06:39 | 06:37 | 1291 | 76 | 10.000000 | EXT | - |  | (c)
41781.829000 | 9.939000 | 9.882000 | -1.346000 | -1.403000 | 2113.000000 | 2130.000000 | 2127.000000 | 6.061470 | 1256.000000 | 3775 |  | CORR | AXGR | 06:33 | 06:36 | 06:35 | 147 | 28 | 13.000000 | EXT | - |  | (c)
41784.117000 | 0.942000 | 0.916000 | -10.428000 | -10.454000 | 2213.000000 | -2123.000000 | -2121.000000 | 0.000000 | 916.000000 | 3776 |  | CORR | GENE | 05:48 | 06:09 | 06:09 | 54 | 255 | 10.000000 | EXT | - |  | (c)
41794.545000 | 0.000000 | -0.028000 | -11.320000 | -11.348000 | 1249.000000 | 1526.000000 | 1523.000000 | 35.076849 |  | 3777 | Нарушение формы кольцевого шва | GWAN |  | 02:43 | 03:27 | 03:27 | 0 | 547 |  | EXT | Нарушение формы кольцевого шва |  | (c)
41796.283000 | 1.738000 | 1.613000 | -9.582000 | -9.707000 | -1770.000000 | -1753.000000 | -1752.000000 | 37.201660 | 1613.000000 | 3777 |  | CORR | AXGR | 06:35 | 06:38 | 06:38 | 359 | 36 | 10.000000 | EXT | - |  | (c)
41798.381000 | 3.836000 | 3.833000 | -7.484000 | -7.487000 | -919.000000 | -855.000000 | -868.000000 | 61.898313 | 3833.000000 | 3777 |  | CORR | СIGR | 08:53 | 09:03 | 09:01 | 26 | 101 | 11.000000 | EXT | - |  | (c)
41803.142000 | 8.597000 | 8.546000 | -2.723000 | -2.774000 | -2067.000000 | -1933.000000 | -1951.000000 | 13.213397 | 2704.000000 | 3777 |  | CORR | GENE | 05:47 | 06:09 | 06:06 | 70 | 232 | 10.000000 | EXT | - |  | (c)
41805.865000 | 0.000000 | -0.019000 | -3.895000 | -3.914000 | 40.000000 | 589.000000 | 1091.000000 | 0.000000 |  | 3778 | Нарушение формы кольцевого шва | GWAN |  | 00:35 | 02:03 | 03:25 | 0 | 2103 |  | EXT | Нарушение формы кольцевого шва |  | (c)
41805.865000 | 0.000000 | -0.026000 | -3.895000 | -3.921000 | -1823.000000 | -1626.000000 | -1610.000000 | 50.078298 |  | 3778 | Смещение кромок | GWAN |  | 07:34 | 08:06 | 08:09 | 0 | 427 | 2.831000 | EXT | Смещение кромок. Наружу. Величина смещения - 2.8 мм. |  | (c)
41805.865000 | 0.000000 | -0.051000 | -3.895000 | -3.946000 | -653.000000 | -430.000000 | -508.000000 | 29.247562 |  | 3778 | Смещение кромок | GWAN |  | 10:43 | 11:19 | 11:07 | 0 | 290 | 2.166000 | EXT | Смещение кромок. Наружу. Величина смещения - 2.2 мм. |  | (c)
41839.188000 | 10.888000 | 10.771000 | -0.097000 | -0.214000 | 1514.000000 | 1533.000000 | 1531.000000 | 1514.000000 | 36.000000 | 3781 |  | CORR | AXGR | 06:30 | 06:34 | 06:33 | 178 | 34 | 10.000000 | EXT | - |  | (c)
41839.740000 | 0.455000 | 0.020000 | -10.935000 | -11.370000 | -1665.000000 | -1598.000000 | -1598.000000 | 1530.000000 | 20.000000 | 3782 |  | CORR | GENE | 06:08 | 06:19 | 06:19 | 775 | 135 | 10.000000 | EXT | - |  | (c)
41844.719000 | 5.434000 | 5.411000 | -5.956000 | -5.979000 | -1747.000000 | -1708.000000 | -1721.000000 | 1695.000000 | 5411.000000 | 3782 |  | CORR | GENE | 05:54 | 06:01 | 05:59 | 139 | 52 | 10.000000 | EXT | - |  | (c)
41845.503000 | 6.218000 | 6.166000 | -5.172000 | -5.224000 | -1637.000000 | -1619.000000 | -1620.000000 | 1603.000000 | 5071.000000 | 3782 |  | CORR | AXGR | 06:12 | 06:15 | 06:15 | 153 | 35 | 10.000000 | EXT | - |  | (c)
41850.270000 | 10.985000 | 10.947000 | -0.405000 | -0.443000 | -1487.000000 | -1147.000000 | -1226.000000 | 965.000000 | 389.000000 | 3782 |  | CORR | GENE | 06:36 | 07:31 | 07:19 | 54 | 522 | 13.000000 | EXT | - |  | (c)
41850.436000 | 11.151000 | 10.986000 | -0.239000 | -0.404000 | -1446.000000 | -1438.000000 | -1435.000000 | 1424.000000 | 234.000000 | 3782 |  | CORR | AXGR | 06:43 | 06:44 | 06:45 | 170 | 22 | 10.000000 | EXT | - |  | (c)
41850.449000 | 11.164000 | 11.159000 | -0.226000 | -0.231000 | -1559.000000 | -1155.000000 | -1346.000000 | 1132.000000 | 166.000000 | 3782 |  | CORR | GENE | 06:25 | 07:30 | 06:59 | 65 | 427 | 10.000000 | EXT | - |  | (c)
41850.631000 | 11.346000 | 11.316000 | -0.044000 | -0.074000 | -1479.000000 | -1361.000000 | -1344.000000 | 1209.000000 | 20.000000 | 3782 |  | CORR | GENE | 06:38 | 06:57 | 06:59 | 54 | 270 | 12.000000 | EXT | - |  | (c)
41850.901000 | 0.226000 | 0.177000 | -10.834000 | -10.883000 | 973.000000 | 993.000000 | 1004.000000 | 78.533345 | 177.000000 | 3783 |  | CORR | GENE | 03:39 | 03:42 | 03:44 | 814 | 63 | 12.000000 | EXT | - |  | (c)
41853.515000 | 2.840000 | 2.810000 | -8.220000 | -8.250000 | 802.000000 | 962.000000 | 948.000000 | 64.687086 | 2810.000000 | 3783 |  | CORR | GENE | 03:11 | 03:37 | 03:35 | 61 | 293 | 10.000000 | EXT | - |  | (c)
41857.582000 | 6.907000 | 6.730000 | -4.153000 | -4.330000 | 916.000000 | 942.000000 | 935.000000 | 73.890468 | 3953.000000 | 3783 |  | CORR | AXGR | 03:30 | 03:34 | 03:33 | 377 | 39 | 10.000000 | EXT | - |  | (c)
41869.919000 | 8.184000 | 8.045000 | -3.211000 | -3.350000 | -1515.000000 | -1478.000000 | -1482.000000 | 57.714107 | 2921.000000 | 3784 |  | CORR | GENE | 07:34 | 07:40 | 07:39 | 429 | 66 | 10.000000 | EXT | - |  | (c)
41875.050000 | 1.920000 | 1.801000 | -1.780000 | -1.899000 | 1694.000000 | 1712.000000 | 1739.000000 | 32.314455 | 1719.000000 | 3785 |  | CORR | GENE | 06:02 | 06:05 | 06:09 | 180 | 91 | 10.000000 | EXT | - |  | (c)
41875.790000 | 2.660000 | 2.640000 | -1.040000 | -1.060000 | 1692.000000 | 1776.000000 | 1749.000000 | 29.570713 | 1040.000000 | 3785 |  | CORR | СIGR | 06:02 | 06:15 | 06:11 | 20 | 115 | 10.000000 | EXT | - |  | (c)
41875.856000 | 2.726000 | 2.706000 | -0.974000 | -0.994000 | 1739.000000 | 1949.000000 | 1907.000000 | 0.000000 | 967.000000 | 3785 |  | CORR | СIGR | 06:09 | 06:43 | 06:36 | 27 | 336 | 11.000000 | EXT | - |  | (c)
41884.695000 | 0.275000 | 0.253000 | -11.015000 | -11.037000 | -757.000000 | -749.000000 | -728.000000 | 54.215706 | 253.000000 | 3787 |  | CORR | GENE | 07:42 | 07:44 | 07:47 | 469 | 56 | 10.000000 | EXT | - |  | (c)
41885.425000 | 1.005000 | 0.990000 | -10.285000 | -10.300000 | -813.000000 | -746.000000 | -704.000000 | 39.209712 | 990.000000 | 3787 |  | CORR | СIGR | 07:33 | 07:44 | 07:51 | 31 | 218 | 11.000000 | EXT | - |  | (c)
41885.625000 | 1.205000 | 0.820000 | -10.085000 | -10.470000 | -1853.000000 | -1817.000000 | -1800.000000 | 30.475738 | 820.000000 | 3787 |  | CORR | GENE | 04:46 | 04:51 | 04:54 | 618 | 105 | 10.000000 | EXT | - |  | (c)
41897.447000 | 1.737000 | 1.715000 | -9.348000 | -9.370000 | -1516.000000 | -1439.000000 | -1415.000000 | 57.657680 | 1715.000000 | 3788 |  | CORR | СIGR | 06:21 | 06:34 | 06:37 | 41 | 202 | 10.000000 | EXT | - |  | (c)
41898.240000 | 2.530000 | 2.514000 | -8.555000 | -8.571000 | -2024.000000 | -1925.000000 | -1932.000000 | 16.690326 | 2514.000000 | 3788 |  | CORR | СIGR | 04:59 | 05:15 | 05:14 | 30 | 184 | 13.000000 | EXT | - |  | (c)
41906.795000 | 0.000000 | -0.021000 | -3.480000 | -3.501000 | -403.000000 | 117.000000 | -34.000000 | 0.000000 |  | 3789 | Смещение кромок | GWAN |  | 01:48 | 03:12 | 02:47 | 0 | 738 | 4.325000 | EXT | Смещение кромок. Вовнутрь. Величина смещения - 4.3 мм. Аномалия находится на упругопластическом изгибе: R=526 D, максимальное растяжение на 6.7 час. |  | (c)
41906.795000 | 0.000000 | -0.001000 | -3.480000 | -3.481000 | 849.000000 | 1133.000000 | 1088.000000 | 53.505331 |  | 3789 | Смещение кромок | GWAN |  | 05:10 | 05:56 | 05:49 | 0 | 479 | 3.625000 | EXT | Смещение кромок. Вовнутрь. Величина смещения - 3.6 мм. Аномалия находится на упругопластическом изгибе: R=526 D, максимальное растяжение на 6.7 час. |  | (c)
41906.795000 | 0.000000 | -0.025000 | -3.480000 | -3.505000 | 1462.000000 | 2035.000000 | 2098.000000 | 0.000000 |  | 3789 | Нарушение формы кольцевого шва | GWAN |  | 06:49 | 08:21 | 08:32 | 0 | 1271 |  | EXT | Нарушение формы кольцевого шва. Аномалия находится на упругопластическом изгибе: R=526 D, максимальное растяжение на 6.7 час. |  | (c)
41920.435000 | 2.870000 | 2.845000 | -8.640000 | -8.665000 | -1391.000000 | -1319.000000 | -1336.000000 | 67.738214 | 2845.000000 | 3791 |  | CORR | СIGR | 06:21 | 06:32 | 06:30 | 36 | 111 | 10.000000 | EXT | -. Аномалия находится на упругопластическом изгибе: R=390 D, максимальное растяжение на 5.9 час. |  | (c)
41922.978000 | 5.413000 | 5.391000 | -6.097000 | -6.119000 | -1863.000000 | -1742.000000 | -1752.000000 | 29.648625 | 5391.000000 | 3791 |  | CORR | GENE | 05:04 | 05:24 | 05:22 | 47 | 223 | 10.000000 | EXT | -. Аномалия находится на упругопластическом изгибе: R=448 D, максимальное растяжение на 6 час. |  | (c)
41929.075000 | 0.000000 | -0.001000 | -11.310000 | -11.311000 | -1823.000000 | -1387.000000 | -1300.000000 | 20.562567 |  | 3792 | Смещение кромок | GWAN |  | 04:22 | 05:32 | 05:46 | 0 | 1046 | 3.178000 | EXT | Смещение кромок. Вовнутрь. Величина смещения - 3.2 мм. |  | (c)
41929.075000 | 0.000000 | -0.021000 | -11.310000 | -11.331000 | -647.000000 | -281.000000 | -297.000000 | 0.000000 |  | 3792 | Смещение кромок | GWAN |  | 07:32 | 08:31 | 08:28 | 0 | 700 | 3.050000 | EXT | Смещение кромок. Вовнутрь. Величина смещения - 3.1 мм. |  | (c)
41929.075000 | 0.000000 | -0.020000 | -11.310000 | -11.330000 | 394.000000 | 779.000000 | 993.000000 | 51.495174 |  | 3792 | Нарушение формы кольцевого шва | GWAN |  | 10:20 | 11:22 | 11:56 | 0 | 1198 |  | EXT | Нарушение формы кольцевого шва |  | (c)
41935.780000 | 6.705000 | 6.674000 | -4.605000 | -4.636000 | -827.000000 | -817.000000 | -817.000000 | 64.313792 | 4555.000000 | 3792 | Металлургический дефект | MIAN | AXGR | 07:03 | 07:04 | 07:04 | 81 | 20 | 12.404167 | INT | Металлургический дефект. Эквивалент потери металла 12%. |  | (c)
41942.645000 | 2.260000 | 2.236000 | -8.930000 | -8.954000 | 1995.000000 | 2113.000000 | 2077.000000 | 5.692023 | 2236.000000 | 3793 | Металлургический дефект | MIAN | GENE | 04:41 | 05:00 | 04:54 | 51 | 165 | 10.000000 | INT | Металлургический дефект. Эквивалент потери металла 10%. |  | (c)
41989.125000 | 2.490000 | 2.427000 | -8.720000 | -8.783000 | 423.000000 | 476.000000 | 476.000000 | 423.000000 | 2427.000000 | 3797 |  | ARTD | GENE | 08:05 | 08:13 | 08:13 | 107 | 106 |  | EXT | -. Наплавка. |  | (c)
42090.060000 | 0.000000 | -0.025000 | -11.230000 | -11.255000 | -1728.000000 | -1102.000000 | -1159.000000 | 590.000000 |  | 3806 | Нарушение формы кольцевого шва | GWAN |  | 06:09 | 07:50 | 07:40 | 0 | 1138 |  | EXT | Нарушение формы кольцевого шва |  | (c)
42113.072000 | 1.072000 | 1.004000 | -10.348000 | -10.416000 | 1625.000000 | 1821.000000 | 1933.000000 | 1625.000000 | 1004.000000 | 3808 |  | CORR | GENE | 05:10 | 05:42 | 06:00 | 88 | 616 | 10.000000 | EXT | - |  | (c)
42113.788000 | 1.788000 | 1.755000 | -9.632000 | -9.665000 | 1666.000000 | 2070.000000 | 2012.000000 | 1666.000000 | 1755.000000 | 3808 |  | CORR | GENE | 05:17 | 06:22 | 06:13 | 63 | 692 | 10.000000 | EXT | - |  | (c)
42114.490000 | 2.490000 | 2.465000 | -8.930000 | -8.955000 | 1604.000000 | 1762.000000 | 1898.000000 | 1604.000000 | 2465.000000 | 3808 |  | CORR | GENE | 05:07 | 05:32 | 05:54 | 97 | 588 | 10.000000 | EXT | - |  | (c)
42140.487000 | 5.562000 | 5.476000 | -5.988000 | -6.074000 | -942.000000 | -761.000000 | -769.000000 | 596.000000 | 5476.000000 | 3810 |  | DENT |  | 00:26 | 00:55 | 00:53 | 181 | 346 | 0.422535 |  | -. Аномалия находится на отводе. |  | (c)
42157.800000 | 0.000000 | -0.032000 | -11.225000 | -11.257000 | -2013.000000 | -1779.000000 | -1692.000000 | 17.563357 |  | 3812 | Нарушение формы кольцевого шва | GWAN |  | 05:18 | 05:55 | 06:09 | 0 | 642 |  | EXT | Нарушение формы кольцевого шва |  | (c)
42170.204000 | 1.179000 | 1.163000 | -9.831000 | -9.847000 | 1913.000000 | 2021.000000 | 1991.000000 | 6.824938 | 1163.000000 | 3813 |  | CORR | СIGR | 05:56 | 06:13 | 06:09 | 29 | 155 | 10.000000 | EXT | - |  | (c)
42247.924000 | 11.239000 | 11.079000 | -0.401000 | -0.561000 | 1856.000000 | 1884.000000 | 1877.000000 | 1856.000000 | 365.000000 | 3819 |  | CORR | AXGR | 06:23 | 06:28 | 06:27 | 196 | 43 | 11.000000 | EXT | - |  | (c)
42248.135000 | 11.450000 | 11.338000 | -0.190000 | -0.302000 | 1864.000000 | 1885.000000 | 1890.000000 | 1864.000000 | 145.000000 | 3819 |  | CORR | GENE | 06:25 | 06:28 | 06:29 | 157 | 52 | 10.000000 | EXT | - |  | (c)
42248.474000 | 0.149000 | 0.108000 | -11.056000 | -11.097000 | -1548.000000 | -1375.000000 | -1427.000000 | 55.046593 | 108.000000 | 3820 |  | CORR | GENE | 05:35 | 06:03 | 05:55 | 57 | 243 | 10.000000 | EXT | - |  | (c)
42251.543000 | 3.218000 | 3.185000 | -7.987000 | -8.020000 | -1521.000000 | -1291.000000 | -1394.000000 | 57.225447 | 3185.000000 | 3820 |  | CORR | GENE | 05:40 | 06:17 | 06:00 | 62 | 254 | 10.000000 | EXT | - |  | (c)
42251.797000 | 3.472000 | 3.455000 | -7.733000 | -7.750000 | -1398.000000 | -1308.000000 | -1334.000000 | 67.151335 | 3455.000000 | 3820 |  | CORR | СIGR | 05:59 | 06:14 | 06:10 | 23 | 128 | 10.000000 | EXT | - |  | (c)
42252.197000 | 3.872000 | 3.806000 | -7.333000 | -7.399000 | -1749.000000 | -1395.000000 | -1440.000000 | 38.826239 | 3806.000000 | 3820 |  | CORR | GENE | 05:03 | 06:00 | 05:53 | 93 | 618 | 11.000000 | EXT | - |  | (c)
42252.873000 | 4.548000 | 4.478000 | -6.657000 | -6.727000 | -1023.000000 | -994.000000 | -998.000000 | 76.617635 | 4478.000000 | 3820 |  | CORR | GENE | 07:00 | 07:05 | 07:04 | 130 | 49 | 11.000000 | EXT | - |  | (c)
42253.242000 | 4.917000 | 4.832000 | -6.288000 | -6.373000 | -897.000000 | -832.000000 | -847.000000 | 60.193036 | 4832.000000 | 3820 |  | CORR | GENE | 07:20 | 07:31 | 07:28 | 559 | 101 | 15.000000 | EXT | - |  | (c)
42254.006000 | 5.681000 | 5.376000 | -5.524000 | -5.829000 | -998.000000 | -987.000000 | -955.000000 | 70.038227 | 5376.000000 | 3820 |  | CORR | GENE | 07:04 | 07:06 | 07:11 | 351 | 87 | 12.000000 | EXT | - |  | (c)
42254.734000 | 6.409000 | 5.787000 | -4.796000 | -5.418000 | -1065.000000 | -1047.000000 | -1017.000000 | 74.355585 | 4531.000000 | 3820 |  | CORR | GENE | 06:53 | 06:56 | 07:01 | 887 | 96 | 15.000000 | EXT | - |  | (c)
42256.500000 | 8.175000 | 8.095000 | -3.030000 | -3.110000 | -872.000000 | -843.000000 | -849.000000 | 64.881089 | 2877.000000 | 3820 |  | CORR | GENE | 07:24 | 07:29 | 07:28 | 233 | 45 | 11.000000 | EXT | - |  | (c)
42257.290000 | 8.965000 | 7.226000 | -2.240000 | -3.979000 | -1214.000000 | -1064.000000 | -1072.000000 | 63.619824 | 1846.000000 | 3820 |  | CORR | GENE | 06:29 | 06:53 | 06:52 | 2133 | 284 | 13.000000 | EXT | - |  | (c)
42257.436000 | 9.111000 | 8.942000 | -2.094000 | -2.263000 | -898.000000 | -883.000000 | -875.000000 | 66.909369 | 1877.000000 | 3820 |  | CORR | GENE | 07:20 | 07:23 | 07:24 | 386 | 46 | 10.000000 | EXT | - |  | (c)
42257.941000 | 9.616000 | 9.491000 | -1.589000 | -1.714000 | -951.000000 | -923.000000 | -933.000000 | 72.365421 | 1460.000000 | 3820 |  | CORR | AXGR | 07:12 | 07:16 | 07:15 | 254 | 36 | 11.000000 | EXT | - |  | (c)
42258.268000 | 9.943000 | 9.727000 | -1.262000 | -1.478000 | -541.000000 | -502.000000 | -507.000000 | 35.337966 | 1178.000000 | 3820 |  | CORR | GENE | 08:18 | 08:24 | 08:23 | 300 | 69 | 10.000000 | EXT | - |  | (c)
42259.792000 | 0.262000 | 0.245000 | -11.113000 | -11.130000 | 1405.000000 | 1512.000000 | 1507.000000 | 41.954839 | 245.000000 | 3821 |  | CORR | СIGR | 06:40 | 06:58 | 06:57 | 34 | 204 | 10.000000 | EXT | -. Аномалия находится на отводе. |  | (c)
42261.871000 | 2.341000 | 2.175000 | -9.034000 | -9.200000 | 768.000000 | 834.000000 | 807.000000 | 61.966106 | 2175.000000 | 3821 |  | CORR | GENE | 04:57 | 05:08 | 05:04 | 389 | 79 | 10.000000 | EXT | -. Аномалия находится на отводе. |  | (c)
42264.639000 | 5.109000 | 5.046000 | -6.266000 | -6.329000 | 1206.000000 | 1665.000000 | 1496.000000 | 12.499966 | 5046.000000 | 3821 |  | CORR | GENE | 06:08 | 07:22 | 06:55 | 118 | 580 | 14.000000 | EXT | -. Аномалия находится на отводе. |  | (c)
42264.762000 | 5.232000 | 5.188000 | -6.143000 | -6.187000 | 368.000000 | 617.000000 | 640.000000 | 29.723265 | 5188.000000 | 3821 |  | CORR | GENE | 03:53 | 04:33 | 04:37 | 66 | 543 | 14.000000 | EXT | -. Аномалия находится на отводе. |  | (c)
42266.496000 | 6.966000 | 6.356000 | -4.409000 | -5.019000 | 2158.000000 | 2201.000000 | 2185.000000 | 0.000000 | 4112.000000 | 3821 |  | CORR | GENE | 08:42 | 08:49 | 08:46 | 907 | 54 | 10.000000 | EXT | -. Аномалия находится на отводе. |  | (c)
42267.781000 | 8.251000 | 8.230000 | -3.124000 | -3.145000 | 1753.000000 | 1849.000000 | 1830.000000 | 19.803160 | 3108.000000 | 3821 |  | CORR | СIGR | 07:36 | 07:52 | 07:49 | 37 | 155 | 11.000000 | EXT | -. Аномалия находится на отводе. |  | (c)
42271.002000 | 0.097000 | 0.044000 | -11.348000 | -11.401000 | 973.000000 | 1011.000000 | 1030.000000 | 78.525943 | 44.000000 | 3822 |  | CORR | GENE | 04:13 | 04:19 | 04:22 | 740 | 114 | 11.000000 | EXT | - |  | (c)
42352.609000 | 3.699000 | 3.567000 | -7.681000 | -7.813000 | 2025.000000 | 2052.000000 | 2055.000000 | 2025.000000 | 3567.000000 | 3829 |  | CORR | GENE | 08:39 | 08:44 | 08:44 | 455 | 59 | 9.000000 | EXT | - |  | (c)
42354.030000 | 5.120000 | 5.052000 | -6.260000 | -6.328000 | 2086.000000 | 2097.000000 | 2101.000000 | 2086.000000 | 5052.000000 | 3829 |  | CORR | AXGR | 08:49 | 08:51 | 08:52 | 205 | 29 | 11.000000 | EXT | - |  | (c)
42586.550000 | 8.360000 | 8.018000 | -3.040000 | -3.382000 | 2164.000000 | 2198.000000 | 2189.000000 | 0.000000 | 2725.000000 | 3850 |  | CORR | GENE | 06:27 | 06:32 | 06:31 | 657 | 51 | 11.000000 | EXT | -. Аномалия находится на упругопластическом изгибе: R=334 D, максимальное растяжение на 5.9 час. |  | (c)
42591.865000 | 2.275000 | 2.264000 | -8.870000 | -8.881000 | -1984.000000 | -1953.000000 | -1940.000000 | 19.924779 | 2264.000000 | 3851 |  | CORR | СIGR | 05:11 | 05:16 | 05:18 | 27 | 87 | 13.000000 | EXT | -. Аномалия находится на упругопластическом изгибе: R=463 D, максимальное растяжение на 5.6 час. |  | (c)
42595.304000 | 5.714000 | 5.640000 | -5.431000 | -5.505000 | -1457.000000 | -1445.000000 | -1442.000000 | 62.436934 | 5345.000000 | 3851 |  | CORR | AXGR | 06:36 | 06:38 | 06:38 | 160 | 31 | 10.000000 | EXT | -. Аномалия находится на упругопластическом изгибе: R=981 D, максимальное растяжение на 5.2 час. |  | (c)
42718.743000 | 4.698000 | 4.649000 | -6.667000 | -6.716000 | -662.000000 | -601.000000 | -611.000000 | 45.187887 | 4649.000000 | 3862 |  | DENT |  | 00:35 | 00:45 | 00:44 | 80 | 102 | 0.845070 |  | -. Аномалия находится вблизи дефекта потери металла. |  | (b)
42718.757000 | 4.712000 | 4.696000 | -6.653000 | -6.669000 | -670.000000 | -569.000000 | -576.000000 | 38.850564 | 4696.000000 | 3862 |  | GOUG | СIGR | 00:34 | 00:50 | 00:49 | 41 | 188 | 7.000000 | EXT | -. Задир. |  | (b)
42755.887000 | 7.082000 | 7.031000 | -4.618000 | -4.669000 | -2100.000000 | -2056.000000 | -2057.000000 | 2013.000000 | 4569.000000 | 3865 |  | DENT |  | 09:54 | 10:01 | 10:01 | 100 | 86 | 0.633803 |  | - |  | (c)
42843.529000 | 2.959000 | 2.946000 | -8.731000 | -8.744000 | -254.000000 | -159.000000 | -172.000000 | 90.000000 | 2946.000000 | 3873 |  | CORR | СIGR | 04:59 | 05:14 | 05:12 | 27 | 164 | 10.000000 | EXT | - |  | (c)
42843.677000 | 3.107000 | 3.098000 | -8.583000 | -8.592000 | 309.000000 | 393.000000 | 392.000000 | 309.000000 | 3098.000000 | 3873 |  | CORR | СIGR | 06:29 | 06:43 | 06:43 | 23 | 167 | 10.000000 | EXT | - |  | (c)
42844.235000 | 3.665000 | 3.625000 | -8.025000 | -8.065000 | -46.000000 | 205.000000 | 202.000000 | 0.000000 | 3625.000000 | 3873 |  | CORR | GENE | 05:32 | 06:13 | 06:12 | 79 | 496 | 12.000000 | EXT | - |  | (c)
42844.608000 | 4.038000 | 4.020000 | -7.652000 | -7.670000 | 205.000000 | 301.000000 | 295.000000 | 205.000000 | 4020.000000 | 3873 |  | CORR | СIGR | 06:13 | 06:28 | 06:27 | 26 | 181 | 11.000000 | EXT | - |  | (c)
42854.099000 | 1.839000 | 1.833000 | -9.856000 | -9.862000 | -1967.000000 | -1696.000000 | -1775.000000 | 1583.000000 | 1833.000000 | 3874 |  | CORR | GENE | 04:21 | 05:04 | 04:52 | 50 | 384 | 12.000000 | EXT | - |  | (c)
42855.979000 | 3.719000 | 3.701000 | -7.976000 | -7.994000 | 2077.000000 | -1840.000000 | -2055.000000 | 1725.000000 | 3701.000000 | 3874 |  | CORR | GENE | 03:13 | 04:41 | 04:06 | 74 | 660 | 10.000000 | EXT | - |  | (c)
42858.549000 | 6.289000 | 6.261000 | -5.406000 | -5.434000 | -1532.000000 | -1250.000000 | -1340.000000 | 1149.000000 | 5387.000000 | 3874 |  | CORR | GENE | 05:31 | 06:16 | 06:02 | 47 | 383 | 11.000000 | EXT | - |  | (c)
42861.831000 | 9.571000 | 9.462000 | -2.124000 | -2.233000 | -676.000000 | -593.000000 | -604.000000 | 533.000000 | 2067.000000 | 3874 |  | DENT |  | 07:49 | 08:02 | 08:01 | 166 | 143 | 0.352113 |  | - |  | (c)
42865.362000 | 1.407000 | 1.388000 | -10.273000 | -10.292000 | -1437.000000 | -1351.000000 | -1327.000000 | 1217.000000 | 1388.000000 | 3875 |  | GOUG | СIGR | 08:14 | 08:28 | 08:31 | 39 | 220 | 10.000000 | EXT | -. Задир. |  | (c)
42867.014000 | 3.059000 | 3.016000 | -8.621000 | -8.664000 | 1838.000000 | 2007.000000 | 2214.000000 | 1838.000000 | 3016.000000 | 3875 |  | CORR | GENE | 05:02 | 05:30 | 06:03 | 94 | 753 | 11.000000 | EXT | - |  | (c)
42870.234000 | 6.279000 | 6.264000 | -5.401000 | -5.416000 | 2221.000000 | -2134.000000 | -2163.000000 | 2085.000000 | 5381.000000 | 3875 |  | CORR | СIGR | 06:04 | 06:21 | 06:17 | 35 | 155 | 10.000000 | EXT | - |  | (c)
42871.086000 | 7.131000 | 7.094000 | -4.549000 | -4.586000 | -1748.000000 | -1700.000000 | -1657.000000 | 1565.000000 | 4518.000000 | 3875 |  | GOUG | GENE | 07:24 | 07:31 | 07:38 | 68 | 183 | 8.000000 | EXT | -. Задир. |  | (c)
42925.709000 | 4.129000 | 3.937000 | -7.506000 | -7.698000 | -2008.000000 | -1978.000000 | -1982.000000 | 1957.000000 | 3937.000000 | 3880 |  | CORR | GENE | 04:14 | 04:19 | 04:19 | 456 | 52 | 10.000000 | EXT | - |  | (c)
42968.055000 | 0.000000 | -0.012000 | -11.685000 | -11.697000 | -245.000000 | 239.000000 | 243.000000 | 0.000000 |  | 3884 | Нарушение формы кольцевого шва | GWAN |  | 05:42 | 07:00 | 07:01 | 0 | 976 |  | EXT | Нарушение формы кольцевого шва |  | (c)
42970.006000 | 1.951000 | 1.903000 | -9.734000 | -9.782000 | -1084.000000 | -1043.000000 | -1045.000000 | 1005.000000 | 1903.000000 | 3884 |  | DENT |  | 03:26 | 03:33 | 03:33 | 103 | 79 | 0.422535 |  | - |  | (c)
42991.890000 | 0.705000 | 0.227000 | -0.975000 | -1.453000 | 710.000000 | 835.000000 | 820.000000 | 57.292445 | 227.000000 | 3886 |  | CORR | GENE | 04:12 | 04:32 | 04:30 | 684 | 220 | 10.000000 | EXT | - |  | (c)
42993.722000 | 0.857000 | 0.480000 | -8.408000 | -8.785000 | 692.000000 | 854.000000 | 785.000000 | 55.852098 | 480.000000 | 3887 |  | CORR | GENE | 04:09 | 04:36 | 04:25 | 872 | 186 | 11.000000 | EXT | - |  | (c)
43002.130000 | 0.000000 | -0.020000 | -11.435000 | -11.455000 | 1445.000000 | 1682.000000 | -2136.000000 | 0.000000 |  | 3888 | Нарушение формы кольцевого шва | GWAN |  | 01:09 | 01:48 | 03:31 | 0 | 1759 |  | EXT | Нарушение формы кольцевого шва |  | (c)
43002.130000 | 0.000000 | -0.027000 | -11.435000 | -11.462000 | -866.000000 | -516.000000 | -168.000000 | 0.000000 |  | 3888 | Нарушение формы кольцевого шва | GWAN |  | 06:56 | 07:53 | 08:49 | 0 | 1395 |  | EXT | Нарушение формы кольцевого шва |  | (c)
43004.460000 | 2.330000 | 1.494000 | -9.105000 | -9.941000 | -1699.000000 | -1693.000000 | -1632.000000 | 42.903226 | 1494.000000 | 3888 |  | CORR | GENE | 04:42 | 04:43 | 04:53 | 1158 | 133 | 10.000000 | EXT | - |  | (c)
43006.294000 | 4.164000 | 4.141000 | -7.271000 | -7.294000 | -1771.000000 | -1695.000000 | -1672.000000 | 37.052395 | 4141.000000 | 3888 |  | CORR | GENE | 04:30 | 04:42 | 04:46 | 106 | 199 | 10.000000 | EXT | - |  | (c)
43006.949000 | 4.819000 | 4.588000 | -6.616000 | -6.847000 | -1663.000000 | -1654.000000 | -1651.000000 | 45.808364 | 4588.000000 | 3888 |  | CORR | AXGR | 04:48 | 04:49 | 04:50 | 288 | 24 | 11.000000 | EXT | - |  | (c)
43008.771000 | 6.641000 | 6.311000 | -4.794000 | -5.124000 | -1833.000000 | -1800.000000 | -1782.000000 | 32.089656 | 4557.000000 | 3888 |  | CORR | GENE | 04:20 | 04:26 | 04:28 | 567 | 102 | 14.000000 | EXT | - |  | (c)
43009.245000 | 7.115000 | 6.990000 | -4.320000 | -4.445000 | -1776.000000 | -1750.000000 | -1714.000000 | 36.697201 | 4058.000000 | 3888 |  | CORR | GENE | 04:29 | 04:34 | 04:39 | 387 | 124 | 11.000000 | EXT | - |  | (c)
43011.408000 | 9.278000 | 9.036000 | -2.157000 | -2.399000 | -1755.000000 | -1727.000000 | -1730.000000 | 38.384122 | 2065.000000 | 3888 |  | CORR | GENE | 04:33 | 04:37 | 04:37 | 334 | 49 | 12.000000 | EXT | - |  | (c)
43011.578000 | 9.448000 | 9.388000 | -1.987000 | -2.047000 | -1597.000000 | -1597.000000 | -1564.000000 | 51.138986 | 1791.000000 | 3888 |  | CORR | GENE | 04:58 | 04:58 | 05:04 | 256 | 65 | 11.000000 | EXT | - |  | (c)
43011.831000 | 9.701000 | 9.668000 | -1.734000 | -1.767000 | -1761.000000 | -1657.000000 | -1663.000000 | 37.899933 | 1729.000000 | 3888 |  | CORR | СIGR | 04:32 | 04:49 | 04:48 | 38 | 195 | 10.000000 | EXT | - |  | (c)
43012.043000 | 9.913000 | 9.888000 | -1.522000 | -1.547000 | -1357.000000 | -1292.000000 | -1293.000000 | 70.509193 | 1397.000000 | 3888 |  | CORR | GENE | 05:37 | 05:47 | 05:47 | 150 | 128 | 10.000000 | EXT | - |  | (c)
43013.565000 | 0.000000 | -0.023000 | -11.025000 | -11.048000 | -2122.000000 | -1598.000000 | -1723.000000 | 8.791455 |  | 3889 | Нарушение формы кольцевого шва | GWAN |  | 05:49 | 07:14 | 06:53 | 0 | 797 |  | EXT | Нарушение формы кольцевого шва |  | (c)
43024.590000 | 0.000000 | -0.081000 | -11.200000 | -11.281000 | -715.000000 | -544.000000 | -564.000000 | 33.329099 |  | 3890 | Смещение кромок | GWAN |  | 00:30 | 00:58 | 00:54 | 0 | 302 | 2.708000 | EXT | Смещение кромок. Наружу. Аномалия находится на отводе. Величина смещения - 2.7 мм. |  | (c)
43034.737000 | 10.147000 | 10.125000 | -1.053000 | -1.075000 | -1237.000000 | -1170.000000 | -1167.000000 | 85.800810 | 1035.000000 | 3890 |  | CORR | СIGR | 11:06 | 11:17 | 11:17 | 40 | 139 | 15.000000 | EXT | -. Аномалия находится на отводе. |  | (c)
43035.790000 | 0.000000 | -0.023000 | -11.380000 | -11.403000 | -2001.000000 | -1826.000000 | -1602.000000 | 50.742394 |  | 3891 | Нарушение формы кольцевого шва | GWAN |  | 08:26 | 08:54 | 09:30 | 0 | 799 |  | EXT | Нарушение формы кольцевого шва. Аномалия находится на отводе. |  | (c)
43118.595000 | 2.255000 | 2.155000 | -9.155000 | -9.255000 | 2152.000000 | 2177.000000 | 2171.000000 | 1.722476 | 2155.000000 | 3898 |  | CORR | AXGR | 06:25 | 06:29 | 06:28 | 134 | 38 | 10.000000 | EXT | - |  | (c)
43119.248000 | 2.908000 | 2.826000 | -8.502000 | -8.584000 | 2145.000000 | 2180.000000 | 2170.000000 | 0.955842 | 2826.000000 | 3898 |  | CORR | GENE | 06:24 | 06:29 | 06:28 | 152 | 49 | 10.000000 | EXT | - |  | (c)
43120.848000 | 4.508000 | 4.439000 | -6.902000 | -6.971000 | 2176.000000 | 2189.000000 | 2186.000000 | 2.038306 | 4439.000000 | 3898 |  | CORR | AXGR | 06:29 | 06:31 | 06:30 | 119 | 19 | 11.000000 | EXT | - |  | (c)
43122.724000 | 6.384000 | 6.364000 | -5.026000 | -5.046000 | -1185.000000 | -1109.000000 | -1121.000000 | 85.288030 | 5026.000000 | 3898 |  | CORR | СIGR | 09:26 | 09:38 | 09:37 | 20 | 128 | 10.000000 | EXT | - |  | (c)
43127.588000 | 11.248000 | 11.231000 | -0.162000 | -0.179000 | 1936.000000 | 2173.000000 | 2076.000000 | 0.000000 | 108.000000 | 3898 |  | CORR | GENE | 05:50 | 06:28 | 06:13 | 71 | 280 | 10.000000 | EXT | - |  | (c)
43130.911000 | 3.161000 | 3.157000 | -8.174000 | -8.178000 | -2200.000000 | -2125.000000 | -2147.000000 | 6.742545 | 3157.000000 | 3899 |  | CORR | СIGR | 06:05 | 06:17 | 06:14 | 28 | 106 | 11.000000 | EXT | - |  | (c)
43153.058000 | 3.118000 | 3.105000 | -2.767000 | -2.780000 | -1239.000000 | -1092.000000 | -1079.000000 | 61.353499 | 2749.000000 | 3902 |  | CORR | СIGR | 06:07 | 06:31 | 06:33 | 31 | 319 | 11.000000 | EXT | - |  | (c)
43183.655000 | 0.000000 | -0.036000 | -11.685000 | -11.721000 | -2221.000000 | -1952.000000 | -1886.000000 | 1551.000000 |  | 3906 | Смещение кромок | GWAN |  | 08:30 | 09:14 | 09:24 | 0 | 671 | 3.281000 | EXT | Смещение кромок. Наружу. Величина смещения - 3.3 мм. Аномалия находится на упругопластическом изгибе: R=326 D, максимальное растяжение на 0.1 час. |  | (c)
43234.858000 | 4.803000 | 4.327000 | -6.712000 | -7.188000 | -1542.000000 | -1509.000000 | -1507.000000 | 1473.000000 | 4327.000000 | 3910 |  | CORR | GENE | 06:55 | 07:00 | 07:00 | 636 | 69 | 10.000000 | EXT | - |  | (c)
43235.709000 | 5.654000 | 5.552000 | -5.861000 | -5.963000 | -1417.000000 | -1394.000000 | -1397.000000 | 1376.000000 | 5552.000000 | 3910 |  | CORR | AXGR | 07:15 | 07:18 | 07:18 | 193 | 41 | 11.000000 | EXT | - |  | (c)
43282.772000 | 6.607000 | 6.544000 | -5.083000 | -5.146000 | -1385.000000 | -1372.000000 | -1372.000000 | 1358.000000 | 5020.000000 | 3914 |  | ARTD | AXGR | 04:53 | 04:55 | 04:55 | 126 | 27 | 16.000000 | EXT | -. Эквивалент потери металла 16%. Аномалия находится на упругопластическом изгибе: R=929 D, максимальное растяжение на 4.9 час. |  | (c)
43311.830000 | 0.790000 | 0.655000 | -10.590000 | -10.725000 | -309.000000 | 1.000000 | -24.000000 | 0.000000 | 655.000000 | 3917 |  | DENT |  | 05:23 | 06:13 | 06:09 | 252 | 570 | 0.704225 |  | -. Аномалия находится вблизи продольного шва. |  | (c)
43343.124000 | 9.454000 | 9.440000 | -2.091000 | -2.105000 | 2065.000000 | 2138.000000 | 2110.000000 | 2065.000000 | 2074.000000 | 3919 |  | CORR | СIGR | 06:27 | 06:39 | 06:35 | 31 | 90 | 11.000000 | EXT | - |  | (c)
43435.770000 | 0.000000 | -0.026000 | -10.895000 | -10.921000 | 419.000000 | 567.000000 | 597.000000 | 33.843513 |  | 3929 | Смещение кромок | GWAN |  | 01:57 | 02:21 | 02:26 | 0 | 354 | 4.087000 | EXT | Смещение кромок. Наружу. Величина смещения - 4.1 мм. |  | (c)
43435.770000 | 0.000000 | -0.021000 | -10.895000 | -10.916000 | 2191.000000 | -1525.000000 | -1734.000000 | 40.068179 |  | 3929 | Нарушение формы кольцевого шва | GWAN |  | 06:43 | 08:43 | 08:10 | 0 | 1072 |  | EXT | Нарушение формы кольцевого шва |  | (c)
43446.665000 | 0.000000 | -0.021000 | -11.300000 | -11.321000 | 2204.000000 | -2007.000000 | -1760.000000 | 0.000000 |  | 3930 | Смещение кромок | GWAN |  | 03:38 | 04:18 | 04:58 | 0 | 993 | 3.749000 | EXT | Смещение кромок. Вовнутрь. Величина смещения - 3.7 мм. |  | (c)
43640.932000 | 10.157000 | 8.795000 | -1.538000 | -2.900000 | -1024.000000 | -937.000000 | -946.000000 | 869.000000 | 1224.000000 | 3946 |  | CORR | GENE | 07:05 | 07:20 | 07:18 | 1676 | 155 | 10.000000 | EXT | - |  | (c)
43800.689000 | 0.184000 | 0.136000 | -11.286000 | -11.334000 | 1787.000000 | 1842.000000 | 1856.000000 | 1787.000000 | 136.000000 | 3961 |  | CORR | GENE | 06:38 | 06:47 | 06:49 | 450 | 138 | 11.000000 | EXT | - |  | (c)
43801.102000 | 0.597000 | 0.589000 | -10.873000 | -10.881000 | 1802.000000 | 1915.000000 | 1890.000000 | 1802.000000 | 589.000000 | 3961 |  | CORR | GENE | 06:41 | 06:59 | 06:55 | 48 | 175 | 10.000000 | EXT | - |  | (c)
43839.037000 | 4.247000 | 4.230000 | -7.108000 | -7.125000 | -385.000000 | -137.000000 | -195.000000 | 4.000000 | 4230.000000 | 3964 |  | CORR | СIGR | 05:25 | 06:05 | 05:56 | 31 | 381 | 9.000000 | EXT | - |  | (c)
43855.509000 | 9.364000 | 9.329000 | -1.601000 | -1.636000 | 1781.000000 | 1978.000000 | 1916.000000 | 1781.000000 | 1581.000000 | 3965 |  | CORR | GENE | 06:05 | 06:37 | 06:27 | 55 | 269 | 13.000000 | EXT | - |  | (c)
43914.160000 | 0.220000 | 0.182000 | -11.470000 | -11.508000 | -1513.000000 | -1209.000000 | -1258.000000 | 1004.000000 | 182.000000 | 3971 |  | CORR | GENE | 04:50 | 05:39 | 05:31 | 121 | 509 | 10.000000 | EXT | - |  | (c)
43923.136000 | 9.196000 | 9.099000 | -2.494000 | -2.591000 | -236.000000 | -210.000000 | -217.000000 | 197.000000 | 2440.000000 | 3971 |  | CORR | AXGR | 08:16 | 08:20 | 08:19 | 151 | 40 | 13.000000 | EXT | - |  | (c)
44077.809000 | 3.209000 | 3.057000 | -8.021000 | -8.173000 | 2226.000000 | -2221.000000 | -2217.000000 | 2198.000000 | 3057.000000 | 3986 |  | CORR | AXGR | 05:35 | 05:37 | 05:38 | 258 | 37 | 10.000000 | EXT | - |  | (c)
44093.538000 | 7.708000 | 7.683000 | -3.697000 | -3.722000 | -1796.000000 | -1708.000000 | -1733.000000 | 1671.000000 | 3683.000000 | 3987 |  | CORR | СIGR | 05:24 | 05:38 | 05:34 | 39 | 125 | 10.000000 | EXT | - |  | (c)
44093.565000 | 7.735000 | 7.675000 | -3.670000 | -3.730000 | -1606.000000 | -1546.000000 | -1312.000000 | 1019.000000 | 3662.000000 | 3987 |  | CORR | GENE | 05:54 | 06:04 | 06:42 | 68 | 587 | 10.000000 | EXT | - |  | (c)
44096.065000 | 10.235000 | 10.222000 | -1.170000 | -1.183000 | -1593.000000 | -1506.000000 | -1523.000000 | 1453.000000 | 1119.000000 | 3987 |  | CORR | GENE | 05:56 | 06:10 | 06:08 | 64 | 140 | 10.000000 | EXT | - |  | (c)
44097.218000 | 11.388000 | 11.307000 | -0.017000 | -0.098000 | -1283.000000 | -1282.000000 | -1265.000000 | 1247.000000 | 10.000000 | 3987 |  | CORR | AXGR | 06:46 | 06:47 | 06:49 | 88 | 36 | 11.000000 | EXT | - |  | (c)
44142.840000 | 0.000000 | -0.032000 | -10.605000 | -10.637000 | 1852.000000 | -1330.000000 | -1755.000000 | 901.000000 |  | 3992 | Нарушение формы кольцевого шва | GWAN |  | 02:04 | 05:31 | 04:22 | 0 | 1708 |  | EXT | Нарушение формы кольцевого шва |  | (c)
44170.868000 | 5.733000 | 5.694000 | -5.952000 | -5.991000 | 2068.000000 | -2166.000000 | -2230.000000 | 2067.000000 | 5694.000000 | 3994 |  | GOUG | GENE | 07:45 | 08:21 | 08:11 | 277 | 326 | 13.000000 | EXT | -. Зона задиров. |  | (c)
44197.008000 | 8.778000 | 8.704000 | -2.692000 | -2.766000 | 1318.000000 | 1436.000000 | 1451.000000 | 41.359056 | 2519.000000 | 3996 |  | CORR | GENE | 05:53 | 06:12 | 06:14 | 247 | 267 | 12.000000 | EXT | - |  | (c)
44199.633000 | 11.403000 | 11.381000 | -0.067000 | -0.089000 | 808.000000 | 1024.000000 | 968.000000 | 65.165159 | 55.000000 | 3996 |  | CORR | СIGR | 04:30 | 05:05 | 04:56 | 34 | 320 | 10.000000 | EXT | - |  | (c)
44199.700000 | 0.000000 | -0.024000 | -11.405000 | -11.429000 | 999.000000 | 1629.000000 | 1814.000000 | 0.000000 |  | 3997 | Нарушение формы кольцевого шва | GWAN |  | 00:13 | 01:54 | 02:24 | 0 | 1630 |  | EXT | Нарушение формы кольцевого шва |  | (c)
44216.664000 | 5.559000 | 4.550000 | -5.781000 | -6.790000 | -174.000000 | -76.000000 | -92.000000 | 0.000000 | 4550.000000 | 3998 |  | GOUG | GENE | 10:45 | 11:01 | 10:58 | 1296 | 163 | 9.000000 | EXT | -. Зона задиров. |  | (c)
44216.718000 | 5.613000 | 4.890000 | -5.727000 | -6.450000 | 1964.000000 | 1990.000000 | 1990.000000 | 17.245585 | 4890.000000 | 3998 |  | CORR | GENE | 04:30 | 04:34 | 04:34 | 858 | 53 | 11.000000 | EXT | - |  | (c)
44217.130000 | 6.025000 | 5.800000 | -5.315000 | -5.540000 | 1966.000000 | 1975.000000 | 2012.000000 | 13.945535 | 5204.000000 | 3998 |  | CORR | GENE | 04:31 | 04:32 | 04:38 | 336 | 92 | 13.000000 | EXT | - |  | (c)
44217.583000 | 6.478000 | 6.197000 | -4.862000 | -5.143000 | 1805.000000 | 1861.000000 | 1873.000000 | 23.306535 | 4421.000000 | 3998 |  | CORR | GENE | 04:05 | 04:14 | 04:16 | 722 | 137 | 10.000000 | EXT | - |  | (c)
44218.018000 | 6.913000 | 6.822000 | -4.427000 | -4.518000 | 1981.000000 | 2013.000000 | 2007.000000 | 16.007154 | 3906.000000 | 3998 |  | CORR | GENE | 04:33 | 04:38 | 04:37 | 612 | 51 | 13.000000 | EXT | - |  | (c)
44222.095000 | 10.990000 | 10.869000 | -0.350000 | -0.471000 | 2107.000000 | 2161.000000 | 2145.000000 | 3.777551 | 141.000000 | 3998 |  | CORR | GENE | 04:53 | 05:02 | 04:59 | 330 | 77 | 10.000000 | EXT | - |  | (c)
44222.509000 | 0.064000 | 0.034000 | -11.316000 | -11.346000 | 630.000000 | 836.000000 | 795.000000 | 50.840705 | 34.000000 | 3999 |  | CORR | GENE | 04:16 | 04:50 | 04:43 | 66 | 329 | 10.000000 | EXT | -. Аномалия находится на отводе. |  | (c)
44222.845000 | 0.400000 | 0.276000 | -10.980000 | -11.104000 | 1416.000000 | 1442.000000 | 1466.000000 | 53.535738 | 276.000000 | 3999 |  | CORR | GENE | 06:23 | 06:28 | 06:31 | 359 | 101 | 10.000000 | EXT | -. Аномалия находится на отводе. |  | (c)
44224.969000 | 2.524000 | 2.321000 | -8.856000 | -9.059000 | 559.000000 | 604.000000 | 602.000000 | 45.100020 | 2321.000000 | 3999 |  | CORR | GENE | 04:05 | 04:12 | 04:12 | 738 | 86 | 10.000000 | EXT | -. Аномалия находится на отводе. |  | (c)
44225.755000 | 3.310000 | 3.090000 | -8.070000 | -8.290000 | 1951.000000 | 1972.000000 | 1996.000000 | 11.556771 | 3090.000000 | 3999 |  | CORR | GENE | 07:50 | 07:53 | 07:57 | 325 | 91 | 11.000000 | EXT | -. Аномалия находится на отводе. |  | (c)
44227.149000 | 4.704000 | 4.626000 | -6.676000 | -6.754000 | 1779.000000 | 1806.000000 | 1805.000000 | 30.142504 | 4626.000000 | 3999 |  | CORR | GENE | 07:22 | 07:26 | 07:26 | 154 | 52 | 10.000000 | EXT | -. Аномалия находится на отводе. |  | (c)
44227.610000 | 5.165000 | 5.040000 | -6.215000 | -6.340000 | 1435.000000 | 1455.000000 | 1463.000000 | 57.446619 | 5040.000000 | 3999 |  | CORR | GENE | 06:26 | 06:30 | 06:31 | 215 | 56 | 11.000000 | EXT | -. Аномалия находится на отводе. |  | (c)
44227.887000 | 5.442000 | 5.323000 | -5.938000 | -6.057000 | 1546.000000 | 1621.000000 | 1682.000000 | 22.435818 | 5323.000000 | 3999 |  | CORR | GENE | 06:44 | 06:56 | 07:06 | 288 | 271 | 10.000000 | EXT | -. Аномалия находится на отводе. |  | (c)
44232.719000 | 10.274000 | 10.241000 | -1.106000 | -1.139000 | 1831.000000 | 1913.000000 | 1887.000000 | 18.683348 | 1083.000000 | 3999 |  | CORR | GENE | 07:30 | 07:44 | 07:39 | 56 | 112 | 11.000000 | EXT | -. Аномалия находится на отводе. |  | (c)
44245.065000 | 0.000000 | -0.027000 | -10.990000 | -11.017000 | -473.000000 | -230.000000 | -298.000000 | 124.000000 |  | 4001 | Нарушение формы кольцевого шва | GWAN |  | 00:27 | 01:06 | 00:55 | 0 | 349 |  | EXT | Нарушение формы кольцевого шва |  | (c)
44245.065000 | 0.000000 | -0.011000 | -10.990000 | -11.001000 | 1870.000000 | 2122.000000 | 2134.000000 | 1870.000000 |  | 4001 | Смещение кромок | GWAN |  | 06:45 | 07:26 | 07:28 | 0 | 529 | 3.569000 | EXT | Смещение кромок. Вовнутрь. Величина смещения - 3.6 мм. |  | (c)
44251.609000 | 6.544000 | 6.513000 | -4.446000 | -4.477000 | 1356.000000 | 1603.000000 | 1576.000000 | 1356.000000 | 4429.000000 | 4001 |  | CORR | GENE | 05:22 | 06:02 | 05:58 | 48 | 441 | 11.000000 | EXT | - |  | (c)
44256.228000 | 0.173000 | 0.135000 | -11.527000 | -11.565000 | 202.000000 | 283.000000 | 390.000000 | 202.000000 | 135.000000 | 4002 |  | CORR | GENE | 08:45 | 08:58 | 09:15 | 76 | 376 | 10.000000 | EXT | - |  | (c)
44261.916000 | 5.861000 | 5.721000 | -5.839000 | -5.979000 | -1511.000000 | -1489.000000 | -1472.000000 | 1433.000000 | 5721.000000 | 4002 |  | ARTD | GENE | 04:08 | 04:12 | 04:14 | 248 | 78 | 10.557768 | EXT | -. Эквивалент потери металла 11%. |  | (c)
44263.993000 | 7.938000 | 7.730000 | -3.762000 | -3.970000 | -80.000000 | -56.000000 | -60.000000 | 40.000000 | 3685.000000 | 4002 |  | CORR | AXGR | 07:59 | 08:03 | 08:02 | 285 | 40 | 9.000000 | EXT | - |  | (c)
44268.908000 | 1.153000 | 1.023000 | -8.187000 | -8.317000 | -143.000000 | -118.000000 | -124.000000 | 106.000000 | 1023.000000 | 4003 |  | CORR | AXGR | 04:42 | 04:46 | 04:45 | 262 | 37 | 10.000000 | EXT | - |  | (c)
44276.257000 | 8.502000 | 8.440000 | -0.838000 | -0.900000 | -243.000000 | -174.000000 | -170.000000 | 97.000000 | 425.000000 | 4003 |  | CORR | GENE | 04:26 | 04:37 | 04:38 | 475 | 146 | 12.000000 | EXT | - |  | (c)
44276.266000 | 8.511000 | 8.463000 | -0.829000 | -0.877000 | -458.000000 | -104.000000 | -196.000000 | 0.000000 | 789.000000 | 4003 |  | CORR | GENE | 03:51 | 04:48 | 04:33 | 88 | 524 | 12.000000 | EXT | - |  | (c)
44276.300000 | 8.545000 | 8.496000 | -0.795000 | -0.844000 | -713.000000 | -697.000000 | -692.000000 | 670.000000 | 696.000000 | 4003 |  | CORR | AXGR | 03:10 | 03:12 | 03:13 | 148 | 43 | 9.000000 | EXT | - |  | (c)
44276.371000 | 8.616000 | 8.611000 | -0.724000 | -0.729000 | 781.000000 | 1024.000000 | 926.000000 | 781.000000 | 680.000000 | 4003 |  | CORR | GENE | 07:11 | 07:50 | 07:34 | 49 | 291 | 10.000000 | EXT | - |  | (c)
44277.095000 | 0.000000 | -0.032000 | -2.220000 | -2.252000 | 2044.000000 | -1765.000000 | -1929.000000 | 1442.000000 |  | 4004 | Нарушение формы кольцевого шва | GWAN |  | 02:54 | 04:39 | 04:12 | 0 | 976 |  | EXT | Нарушение формы кольцевого шва |  | (c)
44277.095000 | 0.000000 | -0.031000 | -2.220000 | -2.251000 | -467.000000 | -314.000000 | -270.000000 | 72.000000 |  | 4004 | Смещение кромок | GWAN |  | 08:08 | 08:33 | 08:40 | 0 | 395 | 2.325000 | EXT | Смещение кромок. Наружу. Величина смещения - 2.3 мм. |  | (c)
44279.984000 | 0.669000 | 0.555000 | -10.591000 | -10.705000 | 250.000000 | 271.000000 | 291.000000 | 20.211538 | 555.000000 | 4005 |  | ARTD | GENE | 03:36 | 03:39 | 03:42 | 219 | 81 | 10.000000 | EXT | -. Эквивалент потери металла 10%. Аномалия находится на отводе. |  | (c)
44282.221000 | 2.906000 | 2.545000 | -8.354000 | -8.715000 | 2067.000000 | 2104.000000 | 2129.000000 | 0.000000 | 2545.000000 | 4005 |  | CORR | GENE | 08:29 | 08:35 | 08:39 | 461 | 123 | 10.000000 | EXT | -. Аномалия находится на отводе. |  | (c)
44283.272000 | 3.957000 | 3.758000 | -7.303000 | -7.502000 | 1688.000000 | 1697.000000 | 1704.000000 | 39.927362 | 3758.000000 | 4005 |  | CORR | AXGR | 07:28 | 07:29 | 07:30 | 393 | 32 | 13.000000 | EXT | -. Аномалия находится на отводе. |  | (c)
44283.404000 | 4.089000 | 4.067000 | -7.171000 | -7.193000 | 1915.000000 | 2115.000000 | 2072.000000 | 0.000000 | 4067.000000 | 4005 |  | CORR | GENE | 08:04 | 08:36 | 08:30 | 47 | 315 | 10.000000 | EXT | -. Аномалия находится на отводе. |  | (c)
44283.586000 | 4.271000 | 4.043000 | -6.989000 | -7.217000 | 2151.000000 | 2181.000000 | 2173.000000 | 0.990441 | 4043.000000 | 4005 |  | CORR | GENE | 08:42 | 08:47 | 08:46 | 364 | 45 | 11.000000 | EXT | -. Аномалия находится на отводе. |  | (c)
44285.121000 | 5.806000 | 5.777000 | -5.454000 | -5.483000 | 2097.000000 | -2197.000000 | -2154.000000 | 6.191706 | 5425.000000 | 4005 |  | CORR | GENE | 08:34 | 09:00 | 09:08 | 58 | 421 | 10.000000 | EXT | -. Аномалия находится на отводе. |  | (c)
44285.898000 | 6.583000 | 4.735000 | -4.677000 | -6.525000 | 2138.000000 | 2188.000000 | 2181.000000 | 0.000000 | 4457.000000 | 4005 |  | CORR | GENE | 08:40 | 08:48 | 08:47 | 2068 | 87 | 14.000000 | EXT | -. Аномалия находится на отводе. |  | (c)
44289.295000 | 9.980000 | 9.753000 | -1.280000 | -1.507000 | 2176.000000 | 2182.000000 | 2199.000000 | 0.000000 | 1173.000000 | 4005 |  | CORR | GENE | 08:46 | 08:47 | 08:50 | 334 | 47 | 9.000000 | EXT | -. Аномалия находится на отводе. |  | (c)
44289.821000 | 10.506000 | 10.486000 | -0.754000 | -0.774000 | 1843.000000 | 2057.000000 | 2018.000000 | 0.000000 | 734.000000 | 4005 |  | CORR | СIGR | 07:53 | 08:27 | 08:21 | 40 | 351 | 11.000000 | EXT | -. Аномалия находится на отводе. |  | (c)
44290.966000 | 0.391000 | 0.336000 | -1.639000 | -1.694000 | -46.000000 | -31.000000 | -33.000000 | 0.563433 | 336.000000 | 4006 |  | CORR | AXGR | 09:08 | 09:10 | 09:10 | 86 | 26 | 10.000000 | EXT | - |  | (c)
44291.139000 | 0.564000 | 0.408000 | -1.466000 | -1.622000 | -470.000000 | -447.000000 | -429.000000 | 28.010624 | 408.000000 | 4006 |  | CORR | GENE | 07:59 | 08:03 | 08:06 | 300 | 82 | 9.000000 | EXT | - |  | (c)
44301.550000 | 0.000000 | -0.026000 | -11.210000 | -11.236000 | 983.000000 | 1389.000000 | 1295.000000 | 983.000000 |  | 4008 | Смещение кромок | GWAN |  | 03:30 | 04:35 | 04:20 | 0 | 624 | 4.429000 | EXT | Смещение кромок. Вовнутрь. Величина смещения - 4.4 мм. Аномалия находится на упругопластическом изгибе: R=484 D, максимальное растяжение на 5.1 час. |  | (c)
44329.013000 | 4.608000 | 4.509000 | -6.337000 | -6.436000 | -1684.000000 | -1671.000000 | -1667.000000 | 1650.000000 | 4509.000000 | 4010 |  | CORR | AXGR | 03:33 | 03:35 | 03:36 | 416 | 34 | 9.000000 | EXT | - |  | (c)
44330.826000 | 6.421000 | 6.368000 | -4.524000 | -4.577000 | -1923.000000 | -1847.000000 | -1831.000000 | 1738.000000 | 4492.000000 | 4010 |  | CORR | GENE | 02:55 | 03:07 | 03:10 | 85 | 184 | 9.000000 | EXT | - |  | (c)
44331.498000 | 7.093000 | 6.987000 | -3.852000 | -3.958000 | -1350.000000 | -1332.000000 | -1332.000000 | 1314.000000 | 3804.000000 | 4010 |  | CORR | AXGR | 04:27 | 04:30 | 04:30 | 154 | 36 | 10.000000 | EXT | - |  | (c)
44331.961000 | 7.556000 | 7.466000 | -3.389000 | -3.479000 | 237.000000 | 257.000000 | 266.000000 | 237.000000 | 2972.000000 | 4010 |  | CORR | GENE | 08:43 | 08:47 | 08:48 | 507 | 58 | 11.000000 | EXT | - |  | (c)
44331.973000 | 7.568000 | 7.552000 | -3.377000 | -3.393000 | 278.000000 | 416.000000 | 411.000000 | 278.000000 | 3335.000000 | 4010 |  | CORR | GENE | 08:50 | 09:12 | 09:12 | 58 | 265 | 12.000000 | EXT | - |  | (c)
44332.408000 | 8.003000 | 7.980000 | -2.942000 | -2.965000 | -228.000000 | -91.000000 | -47.000000 | 0.000000 | 2930.000000 | 4010 |  | CORR | СIGR | 07:29 | 07:51 | 07:58 | 35 | 362 | 10.000000 | EXT | - |  | (c)
44332.591000 | 8.186000 | 8.042000 | -2.759000 | -2.903000 | -87.000000 | -57.000000 | -56.000000 | 25.000000 | 2639.000000 | 4010 |  | CORR | GENE | 07:51 | 07:56 | 07:56 | 264 | 62 | 15.000000 | EXT | - |  | (c)
44332.988000 | 8.583000 | 8.517000 | -2.362000 | -2.428000 | -2005.000000 | -1975.000000 | -1976.000000 | 1947.000000 | 2255.000000 | 4010 |  | CORR | GENE | 02:42 | 02:47 | 02:46 | 173 | 57 | 10.000000 | EXT | - |  | (c)
44333.098000 | 8.693000 | 8.586000 | -2.252000 | -2.359000 | 2079.000000 | 2103.000000 | 2099.000000 | 2079.000000 | 2168.000000 | 4010 |  | CORR | AXGR | 01:41 | 01:45 | 01:44 | 191 | 41 | 9.000000 | EXT | - |  | (c)
44333.462000 | 9.057000 | 8.833000 | -1.888000 | -2.112000 | 24.000000 | 36.000000 | 41.000000 | 24.000000 | 1759.000000 | 4010 |  | CORR | AXGR | 08:09 | 08:11 | 08:12 | 353 | 33 | 10.000000 | EXT | - |  | (c)
44334.851000 | 10.446000 | 9.602000 | -0.499000 | -1.343000 | -107.000000 | -39.000000 | -61.000000 | 15.000000 | 304.000000 | 4010 |  | CORR | GENE | 07:48 | 07:59 | 07:55 | 1039 | 92 | 12.000000 | EXT | - |  | (c)
44336.796000 | 1.446000 | 1.275000 | -9.879000 | -10.050000 | -1274.000000 | -1238.000000 | -1249.000000 | 79.177988 | 1275.000000 | 4011 |  | ARTD | GENE | 09:42 | 09:48 | 09:46 | 266 | 50 | 11.401188 | EXT | -. Эквивалент потери металла 11%. |  | (c)
44346.675000 | 0.000000 | -0.016000 | -11.215000 | -11.231000 | -2102.000000 | -1992.000000 | -1874.000000 | 10.369627 |  | 4012 | Смещение кромок | GWAN |  | 05:18 | 05:36 | 05:55 | 0 | 456 | 2.765000 | EXT | Смещение кромок. Вовнутрь. Величина смещения - 2.8 мм. |  | (c)
44346.675000 | 0.000000 | -0.033000 | -11.215000 | -11.248000 | -775.000000 | -492.000000 | -520.000000 | 0.694103 |  | 4012 | Нарушение формы кольцевого шва | GWAN |  | 08:52 | 09:38 | 09:33 | 0 | 511 |  | EXT | Нарушение формы кольцевого шва |  | (c)
44349.321000 | 2.646000 | 2.536000 | -8.569000 | -8.679000 | 331.000000 | 524.000000 | 625.000000 | 50.437682 | 2536.000000 | 4012 |  | ARTD | GENE | 11:51 | 00:22 | 00:38 | 203 | 587 |  | EXT | -. Наплавка. |  | (c)
44357.890000 | 0.000000 | -0.011000 | -11.190000 | -11.201000 | -2142.000000 | -1825.000000 | -1795.000000 | 7.163548 |  | 4013 | Нарушение формы кольцевого шва | GWAN |  | 03:28 | 04:19 | 04:24 | 0 | 693 |  | EXT | Нарушение формы кольцевого шва |  | (c)
44357.890000 | 0.000000 | -0.024000 | -11.190000 | -11.214000 | -697.000000 | -348.000000 | -436.000000 | 0.000000 |  | 4013 | Нарушение формы кольцевого шва | GWAN |  | 07:21 | 08:17 | 08:03 | 0 | 522 |  | EXT | Нарушение формы кольцевого шва |  | (c)
44369.080000 | 0.000000 | -0.026000 | -11.505000 | -11.531000 | 778.000000 | -1457.000000 | 1941.000000 | 778.000000 |  | 4014 | Нарушение формы кольцевого шва | GWAN |  | 02:51 | 08:51 | 05:59 | 0 | 2327 |  | EXT | Нарушение формы кольцевого шва |  | (c)
44380.585000 | 0.000000 | -0.038000 | -11.290000 | -11.328000 | 114.000000 | 533.000000 | 1279.000000 | 114.000000 |  | 4015 | Нарушение формы кольцевого шва | GWAN |  | 03:06 | 04:14 | 06:14 | 0 | 2331 |  | EXT | Нарушение формы кольцевого шва. Аномалия находится на отводе. |  | (c)
44395.783000 | 3.908000 | 3.843000 | -7.692000 | -7.757000 | -886.000000 | -722.000000 | -750.000000 | 615.000000 | 3843.000000 | 4016 |  | CORR | GENE | 04:58 | 05:24 | 05:20 | 145 | 272 | 10.000000 | EXT | - |  | (c)
44399.349000 | 7.474000 | 7.382000 | -4.126000 | -4.218000 | 2029.000000 | 2063.000000 | 2080.000000 | 2029.000000 | 4090.000000 | 4016 |  | DENT |  | 00:48 | 00:54 | 00:57 | 128 | 103 | 0.563380 |  | - |  | (c)
44435.625000 | 0.000000 | -0.023000 | -11.370000 | -11.393000 | 205.000000 | 455.000000 | 1008.000000 | 33.872202 |  | 4020 | Нарушение формы кольцевого шва | GWAN |  | 10:58 | 11:38 | 01:08 | 0 | 1605 |  | EXT | Нарушение формы кольцевого шва |  | (c)
44458.155000 | 0.000000 | -0.025000 | -10.830000 | -10.855000 | -1472.000000 | -1180.000000 | -1254.000000 | 1035.000000 |  | 4022 | Нарушение формы кольцевого шва | GWAN |  | 07:31 | 08:18 | 08:06 | 0 | 437 |  | EXT | Нарушение формы кольцевого шва |  | (c)
44458.155000 | 0.000000 | -0.068000 | -10.830000 | -10.898000 | -832.000000 | -607.000000 | -659.000000 | 486.000000 |  | 4022 | Смещение кромок | GWAN |  | 09:14 | 09:51 | 09:42 | 0 | 346 | 2.933622 | EXT | Смещение кромок. Наружу. Величина смещения - 2.9 мм. |  | (c)
44460.153000 | 1.998000 | 1.243000 | -8.832000 | -9.587000 | 1670.000000 | 1725.000000 | 1769.000000 | 1670.000000 | 1243.000000 | 4022 |  | CORR | GENE | 03:58 | 04:07 | 04:14 | 1087 | 198 | 10.000000 | EXT | - |  | (c)
44461.692000 | 3.537000 | 3.241000 | -7.293000 | -7.589000 | 1808.000000 | 1848.000000 | 1849.000000 | 1808.000000 | 3241.000000 | 4022 |  | CORR | GENE | 04:21 | 04:27 | 04:27 | 364 | 83 | 11.000000 | EXT | - |  | (c)
44462.322000 | 4.167000 | 3.815000 | -6.663000 | -7.015000 | 1850.000000 | 1947.000000 | 1915.000000 | 1850.000000 | 3815.000000 | 4022 |  | CORR | GENE | 04:27 | 04:43 | 04:38 | 444 | 130 | 10.000000 | EXT | - |  | (c)
44462.430000 | 4.275000 | 4.211000 | -6.555000 | -6.619000 | 1667.000000 | 1810.000000 | 1939.000000 | 1667.000000 | 4211.000000 | 4022 |  | CORR | GENE | 03:58 | 04:21 | 04:42 | 302 | 544 | 12.000000 | EXT | - |  | (c)
44462.928000 | 4.773000 | 4.737000 | -6.057000 | -6.093000 | 1784.000000 | 1879.000000 | 1897.000000 | 1784.000000 | 4737.000000 | 4022 |  | CORR | GENE | 04:17 | 04:32 | 04:35 | 83 | 225 | 11.000000 | EXT | - |  | (c)
44463.905000 | 5.750000 | 5.680000 | -5.080000 | -5.150000 | 1912.000000 | 2070.000000 | 2183.000000 | 1912.000000 | 5069.000000 | 4022 |  | CORR | GENE | 04:37 | 05:03 | 05:21 | 81 | 542 | 11.000000 | EXT | - |  | (c)
44466.222000 | 8.067000 | 7.302000 | -2.763000 | -3.528000 | 2023.000000 | 2064.000000 | 2115.000000 | 2023.000000 | 2594.000000 | 4022 |  | CORR | GENE | 04:55 | 05:02 | 05:10 | 934 | 183 | 10.000000 | EXT | - |  | (c)
44468.046000 | 9.891000 | 9.393000 | -0.939000 | -1.437000 | -1402.000000 | -1363.000000 | -1360.000000 | 1318.000000 | 547.000000 | 4022 |  | CORR | GENE | 07:43 | 07:49 | 07:49 | 890 | 84 | 13.000000 | EXT | - |  | (c)
44468.647000 | 10.492000 | 10.372000 | -0.338000 | -0.458000 | -1616.000000 | -1597.000000 | -1585.000000 | 1555.000000 | 199.000000 | 4022 |  | CORR | GENE | 07:08 | 07:11 | 07:13 | 259 | 61 | 9.000000 | EXT | - |  | (c)
44469.299000 | 0.314000 | 0.304000 | -11.371000 | -11.381000 | -694.000000 | -675.000000 | -430.000000 | 165.000000 | 304.000000 | 4023 |  | CORR | GENE | 02:02 | 02:05 | 02:45 | 84 | 529 | 14.000000 | EXT | - |  | (c)
44469.311000 | 0.326000 | 0.271000 | -11.359000 | -11.414000 | 1393.000000 | 1395.000000 | 1445.000000 | 1393.000000 | 271.000000 | 4023 |  | CORR | GENE | 07:39 | 07:39 | 07:47 | 320 | 104 | 10.000000 | EXT | - |  | (c)
44470.194000 | 1.209000 | 0.489000 | -10.476000 | -11.196000 | 448.000000 | 518.000000 | 547.000000 | 448.000000 | 489.000000 | 4023 |  | CORR | GENE | 05:06 | 05:18 | 05:22 | 814 | 198 | 9.000000 | EXT | - |  | (c)
44470.367000 | 1.382000 | 1.339000 | -10.303000 | -10.346000 | -2059.000000 | -2059.000000 | -2042.000000 | 2025.000000 | 1339.000000 | 4023 |  | GOUG | AXGR | 10:22 | 10:22 | 10:25 | 129 | 34 | 6.000000 | EXT | -. Задир. |  | (c)
44470.375000 | 1.390000 | 1.358000 | -10.295000 | -10.327000 | -2136.000000 | -2082.000000 | -2089.000000 | 2041.000000 | 1358.000000 | 4023 |  | DENT |  | 10:09 | 10:18 | 10:17 | 113 | 95 | 0.422535 |  | -. Аномалия находится вблизи дефекта потери металла. |  | (c)
44473.300000 | 4.315000 | 4.154000 | -7.370000 | -7.531000 | 1569.000000 | 1588.000000 | 1590.000000 | 1569.000000 | 4154.000000 | 4023 |  | CORR | AXGR | 08:08 | 08:11 | 08:11 | 273 | 41 | 12.000000 | EXT | - |  | (c)
44473.304000 | 4.319000 | 4.249000 | -7.366000 | -7.436000 | 940.000000 | 968.000000 | 994.000000 | 940.000000 | 4249.000000 | 4023 |  | CORR | GENE | 06:26 | 06:30 | 06:35 | 232 | 109 | 10.000000 | EXT | - |  | (c)
44473.581000 | 4.596000 | 4.509000 | -7.089000 | -7.176000 | 884.000000 | 1352.000000 | 1219.000000 | 884.000000 | 4509.000000 | 4023 |  | CORR | GENE | 06:17 | 07:32 | 07:11 | 126 | 670 | 14.000000 | EXT | - |  | (c)
44473.599000 | 4.614000 | 4.576000 | -7.071000 | -7.109000 | 549.000000 | 712.000000 | 695.000000 | 549.000000 | 4576.000000 | 4023 |  | CORR | GENE | 05:23 | 05:49 | 05:46 | 46 | 292 | 10.000000 | EXT | - |  | (c)
44473.869000 | 4.884000 | 4.860000 | -6.801000 | -6.825000 | 884.000000 | 1406.000000 | 1239.000000 | 884.000000 | 4860.000000 | 4023 |  | CORR | GENE | 06:17 | 07:41 | 07:14 | 189 | 710 | 12.000000 | EXT | - |  | (c)
44473.924000 | 4.939000 | 4.910000 | -6.746000 | -6.775000 | 62.000000 | 201.000000 | 328.000000 | 62.000000 | 4910.000000 | 4023 |  | CORR | GENE | 04:04 | 04:27 | 04:47 | 50 | 532 | 12.000000 | EXT | - |  | (c)
44474.204000 | 5.219000 | 5.154000 | -6.466000 | -6.531000 | 820.000000 | 1044.000000 | 1100.000000 | 820.000000 | 5154.000000 | 4023 |  | CORR | GENE | 06:07 | 06:43 | 06:52 | 76 | 561 | 10.000000 | EXT | - |  | (c)
44474.262000 | 5.277000 | 5.276000 | -6.408000 | -6.409000 | 859.000000 | 929.000000 | 910.000000 | 859.000000 | 5276.000000 | 4023 |  | CORR | GENE | 06:13 | 06:24 | 06:21 | 368 | 102 | 16.000000 | EXT | - |  | (c)
44474.438000 | 5.453000 | 5.421000 | -6.232000 | -6.264000 | 1319.000000 | 1486.000000 | 1464.000000 | 1319.000000 | 5421.000000 | 4023 |  | CORR | GENE | 07:27 | 07:54 | 07:51 | 53 | 291 | 11.000000 | EXT | - |  | (c)
44474.470000 | 5.485000 | 5.229000 | -6.200000 | -6.456000 | 1209.000000 | 1230.000000 | 1256.000000 | 1209.000000 | 5229.000000 | 4023 |  | CORR | GENE | 07:09 | 07:13 | 07:17 | 524 | 94 | 13.000000 | EXT | - |  | (c)
44475.154000 | 6.169000 | 6.134000 | -5.516000 | -5.551000 | 1058.000000 | 1454.000000 | 1331.000000 | 1058.000000 | 5490.000000 | 4023 |  | CORR | GENE | 06:45 | 07:49 | 07:29 | 61 | 546 | 14.000000 | EXT | - |  | (c)
44475.176000 | 6.191000 | 5.802000 | -5.494000 | -5.883000 | 721.000000 | 741.000000 | 779.000000 | 721.000000 | 5224.000000 | 4023 |  | CORR | GENE | 05:51 | 05:54 | 06:00 | 659 | 117 | 13.000000 | EXT | - |  | (c)
44475.193000 | 6.208000 | 6.170000 | -5.477000 | -5.515000 | 1390.000000 | 1408.000000 | 1413.000000 | 1390.000000 | 5272.000000 | 4023 |  | CORR | GENE | 07:39 | 07:42 | 07:42 | 243 | 46 | 11.000000 | EXT | - |  | (c)
44475.502000 | 6.517000 | 6.394000 | -5.168000 | -5.291000 | -36.000000 | 237.000000 | 353.000000 | 0.000000 | 5145.000000 | 4023 |  | CORR | GENE | 03:48 | 04:32 | 04:51 | 146 | 779 | 10.000000 | EXT | - |  | (c)
44475.661000 | 6.676000 | 6.568000 | -5.009000 | -5.117000 | 775.000000 | 810.000000 | 809.000000 | 775.000000 | 4891.000000 | 4023 |  | CORR | GENE | 05:59 | 06:05 | 06:05 | 226 | 66 | 12.000000 | EXT | - |  | (c)
44475.718000 | 6.733000 | 6.682000 | -4.952000 | -5.003000 | 218.000000 | 1337.000000 | 858.000000 | 218.000000 | 4839.000000 | 4023 |  | CORR | GENE | 04:29 | 07:30 | 06:13 | 164 | 1281 | 12.000000 | EXT | - |  | (c)
44476.068000 | 7.083000 | 6.988000 | -4.602000 | -4.697000 | 991.000000 | 1399.000000 | 1278.000000 | 991.000000 | 4416.000000 | 4023 |  | CORR | GENE | 06:34 | 07:40 | 07:20 | 281 | 574 | 12.000000 | EXT | - |  | (c)
44476.077000 | 7.092000 | 6.990000 | -4.593000 | -4.695000 | 1769.000000 | -2114.000000 | 2120.000000 | 1769.000000 | 4592.000000 | 4023 |  | CORR | GENE | 08:40 | 10:13 | 09:36 | 103 | 702 | 14.000000 | EXT | - |  | (c)
44476.414000 | 7.429000 | 7.359000 | -4.256000 | -4.326000 | 1154.000000 | 1314.000000 | 1421.000000 | 1154.000000 | 4239.000000 | 4023 |  | CORR | GENE | 07:00 | 07:26 | 07:44 | 87 | 535 | 11.000000 | EXT | - |  | (c)
44476.655000 | 7.670000 | 7.488000 | -4.015000 | -4.197000 | 1260.000000 | 1279.000000 | 1305.000000 | 1260.000000 | 3664.000000 | 4023 |  | CORR | GENE | 07:18 | 07:21 | 07:25 | 533 | 90 | 15.000000 | EXT | - |  | (c)
44477.096000 | 8.111000 | 8.081000 | -3.574000 | -3.604000 | 1120.000000 | 1392.000000 | 1343.000000 | 1120.000000 | 3560.000000 | 4023 |  | CORR | СIGR | 06:55 | 07:39 | 07:31 | 44 | 446 | 20.000000 | EXT | - |  | (c)
44477.258000 | 8.273000 | 8.136000 | -3.412000 | -3.549000 | 1364.000000 | 1364.000000 | 1391.000000 | 1364.000000 | 3302.000000 | 4023 |  | CORR | GENE | 07:34 | 07:34 | 07:39 | 247 | 55 | 12.000000 | EXT | - |  | (c)
44477.534000 | 8.549000 | 8.214000 | -3.136000 | -3.471000 | 1530.000000 | 1551.000000 | 1563.000000 | 1530.000000 | 2969.000000 | 4023 |  | CORR | GENE | 08:01 | 08:05 | 08:07 | 502 | 65 | 9.000000 | EXT | - |  | (c)
44477.801000 | 8.816000 | 8.771000 | -2.869000 | -2.914000 | 964.000000 | 1062.000000 | 1153.000000 | 964.000000 | 2862.000000 | 4023 |  | CORR | GENE | 06:30 | 06:46 | 07:00 | 52 | 378 | 10.000000 | EXT | - |  | (c)
44478.008000 | 9.023000 | 8.986000 | -2.662000 | -2.699000 | 123.000000 | 284.000000 | 263.000000 | 123.000000 | 2634.000000 | 4023 |  | CORR | GENE | 04:14 | 04:40 | 04:37 | 65 | 280 | 15.000000 | EXT | - |  | (c)
44478.022000 | 9.037000 | 9.011000 | -2.648000 | -2.674000 | 1257.000000 | 1417.000000 | 1548.000000 | 1257.000000 | 2555.000000 | 4023 |  | CORR | GENE | 07:17 | 07:43 | 08:04 | 119 | 583 | 10.000000 | EXT | - |  | (c)
44478.412000 | 9.427000 | 9.411000 | -2.258000 | -2.274000 | -127.000000 | -7.000000 | 135.000000 | 0.000000 | 2180.000000 | 4023 |  | CORR | GENE | 03:34 | 03:53 | 04:16 | 94 | 525 | 10.000000 | EXT | - |  | (c)
44478.440000 | 9.455000 | 9.408000 | -2.230000 | -2.277000 | 1273.000000 | 1572.000000 | 1485.000000 | 1273.000000 | 2205.000000 | 4023 |  | CORR | GENE | 07:20 | 08:08 | 07:54 | 72 | 424 | 14.000000 | EXT | - |  | (c)
44478.807000 | 9.822000 | 9.737000 | -1.863000 | -1.948000 | 1447.000000 | 1490.000000 | 1528.000000 | 1447.000000 | 197.000000 | 4023 |  | CORR | GENE | 07:48 | 07:55 | 08:01 | 1751 | 162 | 10.000000 | EXT | - |  | (c)
44479.445000 | 10.460000 | 10.256000 | -1.225000 | -1.429000 | 155.000000 | 226.000000 | 220.000000 | 155.000000 | 979.000000 | 4023 |  | CORR | GENE | 04:19 | 04:31 | 04:30 | 450 | 131 | 9.000000 | EXT | - |  | (c)
44480.044000 | 11.059000 | 10.912000 | -0.626000 | -0.773000 | -54.000000 | -37.000000 | -34.000000 | 13.000000 | 552.000000 | 4023 |  | CORR | AXGR | 03:45 | 03:48 | 03:49 | 221 | 41 | 11.000000 | EXT | - |  | (c)
44480.670000 | 0.000000 | -0.037000 | -10.730000 | -10.767000 | -382.000000 | 88.000000 | 275.000000 | 0.000000 |  | 4024 | Нарушение формы кольцевого шва | GWAN |  | 06:55 | 08:10 | 08:41 | 0 | 1313 |  | EXT | Нарушение формы кольцевого шва |  | (c)
44480.853000 | 0.183000 | 0.055000 | -10.547000 | -10.675000 | -1386.000000 | -1358.000000 | -1353.000000 | 1320.000000 | 55.000000 | 4024 |  | CORR | GENE | 04:13 | 04:17 | 04:18 | 268 | 65 | 11.000000 | EXT | - |  | (c)
44480.994000 | 0.324000 | 0.291000 | -10.406000 | -10.439000 | -1646.000000 | -1619.000000 | -1618.000000 | 1591.000000 | 291.000000 | 4024 |  | CORR | GENE | 03:31 | 03:35 | 03:35 | 59 | 54 | 10.000000 | EXT | - |  | (c)
44481.279000 | 0.609000 | 0.451000 | -10.121000 | -10.279000 | 20.000000 | 44.000000 | 55.000000 | 20.000000 | 451.000000 | 4024 |  | CORR | GENE | 07:59 | 08:03 | 08:05 | 521 | 70 | 9.000000 | EXT | - |  | (c)
44481.640000 | 0.970000 | 0.798000 | -9.760000 | -9.932000 | -1487.000000 | -1452.000000 | -1445.000000 | 1404.000000 | 798.000000 | 4024 |  | CORR | GENE | 03:56 | 04:02 | 04:03 | 325 | 83 | 9.000000 | EXT | - |  | (c)
44482.271000 | 1.601000 | 1.506000 | -9.129000 | -9.224000 | 18.000000 | 35.000000 | 43.000000 | 18.000000 | 1506.000000 | 4024 |  | CORR | GENE | 07:59 | 08:02 | 08:03 | 252 | 49 | 10.000000 | EXT | - |  | (c)
44488.104000 | 7.434000 | 7.412000 | -3.296000 | -3.318000 | 426.000000 | 433.000000 | 467.000000 | 426.000000 | 2630.000000 | 4024 |  | CORR | GENE | 09:05 | 09:06 | 09:12 | 688 | 83 | 10.000000 | EXT | - |  | (c)
44489.461000 | 8.791000 | 8.654000 | -1.939000 | -2.076000 | -1547.000000 | -1517.000000 | -1508.000000 | 1470.000000 | 1753.000000 | 4024 |  | CORR | GENE | 03:47 | 03:51 | 03:53 | 323 | 77 | 10.000000 | EXT | - |  | (c)
44541.782000 | 4.742000 | 4.689000 | -6.648000 | -6.701000 | 21.000000 | 40.000000 | 49.000000 | 21.000000 | 4689.000000 | 4029 |  | CORR | GENE | 07:27 | 07:30 | 07:31 | 315 | 56 | 9.000000 | EXT | - |  | (c)
44578.678000 | 7.173000 | 7.124000 | -3.537000 | -3.586000 | -741.000000 | -658.000000 | -503.000000 | 265.000000 | 3512.000000 | 4032 |  | CORR | GENE | 00:35 | 00:49 | 01:14 | 74 | 475 | 11.000000 | EXT | - |  | (c)
44651.475000 | 0.000000 | -0.020000 | -11.260000 | -11.280000 | -1893.000000 | -1711.000000 | -1731.000000 | 1568.000000 |  | 4039 | Нарушение формы кольцевого шва | GWAN |  | 02:17 | 02:47 | 02:43 | 0 | 325 |  | EXT | Нарушение формы кольцевого шва |  | (c)
44661.778000 | 10.303000 | 10.256000 | -0.957000 | -1.004000 | 348.000000 | 374.000000 | 369.000000 | 348.000000 | 927.000000 | 4039 |  | CORR | PITT | 08:19 | 08:23 | 08:22 | 77 | 42 | 10.000000 | EXT | - |  | (c)
44662.491000 | 11.016000 | 10.994000 | -0.244000 | -0.266000 | 304.000000 | 318.000000 | 330.000000 | 304.000000 | 207.000000 | 4039 |  | CORR | PITT | 08:12 | 08:14 | 08:16 | 59 | 53 | 10.000000 | EXT | - |  | (c)
44731.960000 | 0.000000 | -0.025000 | -11.455000 | -11.480000 | 1073.000000 | -1965.000000 | 2160.000000 | 1073.000000 |  | 4046 | Нарушение формы кольцевого шва | GWAN |  | 05:28 | 09:17 | 08:23 | 0 | 2175 |  | EXT | Нарушение формы кольцевого шва |  | (c)
44743.415000 | 0.000000 | -0.041000 | -11.500000 | -11.541000 | -1450.000000 | -893.000000 | -1081.000000 | 712.000000 |  | 4047 | Нарушение формы кольцевого шва | GWAN |  | 11:18 | 00:48 | 00:18 | 0 | 738 |  | EXT | Нарушение формы кольцевого шва |  | (c)
44753.959000 | 10.544000 | 10.528000 | -0.956000 | -0.972000 | 1937.000000 | 2011.000000 | 2034.000000 | 1937.000000 | 933.000000 | 4047 |  | CORR | СIGR | 08:25 | 08:37 | 08:41 | 39 | 193 | 10.000000 | EXT | - |  | (c)
44754.338000 | 10.923000 | 10.910000 | -0.577000 | -0.590000 | 1833.000000 | 1966.000000 | 1942.000000 | 1833.000000 | 557.000000 | 4047 |  | CORR | СIGR | 08:08 | 08:30 | 08:26 | 33 | 218 | 10.000000 | EXT | - |  | (c)
44754.915000 | 0.000000 | -0.031000 | -11.635000 | -11.666000 | -163.000000 | 360.000000 | 195.000000 | 0.000000 |  | 4048 | Нарушение формы кольцевого шва | GWAN |  | 01:16 | 02:40 | 02:14 | 0 | 716 |  | EXT | Нарушение формы кольцевого шва |  | (c)
44754.915000 | 0.000000 | -0.020000 | -11.635000 | -11.655000 | -1703.000000 | -1489.000000 | -1225.000000 | 747.000000 |  | 4048 | Нарушение формы кольцевого шва | GWAN |  | 09:07 | 09:42 | 10:24 | 0 | 956 |  | EXT | Нарушение формы кольцевого шва |  | (c)
44766.550000 | 0.000000 | -0.034000 | -11.595000 | -11.629000 | -945.000000 | 1946.000000 | 911.000000 | 0.000000 |  | 4049 | Нарушение формы кольцевого шва | GWAN |  | 00:08 | 07:55 | 05:08 | 0 | 3711 |  | EXT | Нарушение формы кольцевого шва. Аномалия находится на отводе. |  | (c)
44778.145000 | 0.000000 | -0.026000 | -11.470000 | -11.496000 | 10.000000 | 593.000000 | 638.000000 | 10.000000 |  | 4050 | Нарушение формы кольцевого шва | GWAN |  | 02:05 | 03:39 | 03:46 | 0 | 1255 |  | EXT | Нарушение формы кольцевого шва. Аномалия находится на отводе. |  | (c)
44778.145000 | 0.000000 | -0.016000 | -11.470000 | -11.486000 | 1814.000000 | 1976.000000 | 1976.000000 | 1814.000000 |  | 4050 | Смещение кромок | GWAN |  | 06:56 | 07:22 | 07:22 | 0 | 325 | 3.943000 | EXT | Смещение кромок. Вовнутрь. Аномалия находится на отводе. Величина смещения - 3.9 мм. |  | (c)
44778.145000 | 0.000000 | -0.028000 | -11.470000 | -11.498000 | 2148.000000 | -2176.000000 | -1990.000000 | 1667.000000 |  | 4050 | Нарушение формы кольцевого шва | GWAN |  | 07:50 | 08:12 | 08:42 | 0 | 646 |  | EXT | Нарушение формы кольцевого шва. Аномалия находится на отводе. |  | (c)
44778.469000 | 0.324000 | 0.225000 | -11.146000 | -11.245000 | 812.000000 | 826.000000 | 842.000000 | 812.000000 | 225.000000 | 4050 |  | CORR | GENE | 04:14 | 04:16 | 04:19 | 427 | 60 | 9.000000 | EXT | - |  | (c)
44789.820000 | 0.205000 | 0.137000 | -11.235000 | -11.303000 | 1435.000000 | 1490.000000 | 1491.000000 | 1435.000000 | 137.000000 | 4051 |  | DENT |  | 11:13 | 11:22 | 11:22 | 109 | 112 | 0.633803 |  | -. Аномалия находится вблизи кольцевого сварного шва. |  | (c)
44815.146000 | 2.521000 | 2.432000 | -8.514000 | -8.603000 | -1060.000000 | -883.000000 | -615.000000 | 170.000000 | 2432.000000 | 4053 |  | CORR | GENE | 03:44 | 04:13 | 04:56 | 126 | 890 | 11.000000 | EXT | - |  | (c)
44815.840000 | 3.215000 | 3.171000 | -7.820000 | -7.864000 | -2.000000 | 63.000000 | 119.000000 | 0.000000 | 3171.000000 | 4053 |  | CORR | GENE | 06:35 | 06:45 | 06:54 | 68 | 242 | 11.000000 | EXT | - |  | (c)
44816.175000 | 3.550000 | 2.630000 | -7.485000 | -8.405000 | -470.000000 | -384.000000 | -410.000000 | 350.000000 | 2630.000000 | 4053 |  | CORR | GENE | 05:19 | 05:33 | 05:29 | 1058 | 120 | 9.000000 | EXT | - |  | (c)
44817.148000 | 4.523000 | 4.055000 | -6.512000 | -6.980000 | -1129.000000 | -1017.000000 | -1058.000000 | 988.000000 | 4055.000000 | 4053 |  | CORR | GENE | 03:33 | 03:51 | 03:44 | 648 | 141 | 11.000000 | EXT | - |  | (c)
44817.413000 | 4.788000 | 4.777000 | -6.247000 | -6.258000 | -721.000000 | -554.000000 | -549.000000 | 376.000000 | 4777.000000 | 4053 |  | CORR | СIGR | 04:39 | 05:06 | 05:07 | 34 | 346 | 9.000000 | EXT | - |  | (c)
44821.969000 | 9.344000 | 9.326000 | -1.691000 | -1.709000 | -494.000000 | -206.000000 | -318.000000 | 143.000000 | 1661.000000 | 4053 |  | CORR | GENE | 05:15 | 06:02 | 05:44 | 48 | 351 | 12.000000 | EXT | - |  | (c)
44822.597000 | 9.972000 | 9.061000 | -1.063000 | -1.974000 | 56.000000 | 176.000000 | 264.000000 | 56.000000 | 227.000000 | 4053 |  | CORR | GENE | 06:44 | 07:03 | 07:18 | 1747 | 416 | 13.000000 | EXT | - |  | (c)
44823.660000 | 0.000000 | -0.033000 | -10.935000 | -10.968000 | -1596.000000 | -1302.000000 | -626.000000 | 0.000000 |  | 4054 | Нарушение формы кольцевого шва | GWAN |  | 03:25 | 04:13 | 06:02 | 0 | 1940 |  | EXT | Нарушение формы кольцевого шва |  | (c)
44824.021000 | 0.361000 | 0.185000 | -10.574000 | -10.750000 | -142.000000 | -106.000000 | -112.000000 | 82.000000 | 185.000000 | 4054 |  | CORR | GENE | 07:20 | 07:26 | 07:25 | 424 | 60 | 13.000000 | EXT | - |  | (c)
44833.975000 | 10.315000 | 10.084000 | -0.620000 | -0.851000 | -1843.000000 | -1504.000000 | -1621.000000 | 1400.000000 | 539.000000 | 4054 |  | DENT |  | 02:45 | 03:40 | 03:21 | 312 | 443 | 0.211268 |  | - |  | (c)
44846.280000 | 0.000000 | -0.027000 | -11.660000 | -11.687000 | -703.000000 | -20.000000 | -23.000000 | 0.000000 |  | 4056 | Нарушение формы кольцевого шва | GWAN |  | 01:02 | 02:52 | 02:52 | 0 | 1361 |  | EXT | Нарушение формы кольцевого шва |  | (c)
44891.880000 | 0.000000 | -0.027000 | -11.465000 | -11.492000 | -640.000000 | 213.000000 | -120.000000 | 0.000000 |  | 4060 | Нарушение формы кольцевого шва | GWAN |  | 06:12 | 08:29 | 07:35 | 0 | 1040 |  | EXT | Нарушение формы кольцевого шва |  | (c)
44909.533000 | 6.188000 | 6.100000 | -5.322000 | -5.410000 | -1870.000000 | -1844.000000 | -1834.000000 | 1799.000000 | 5149.000000 | 4061 |  | CORR | GENE | 06:27 | 06:31 | 06:33 | 261 | 72 | 9.000000 | EXT | -. Аномалия находится на упругопластическом изгибе: R=346 D, максимальное растяжение на 0.5 час. |  | (c)
44937.600000 | 0.000000 | -0.020000 | -11.580000 | -11.600000 | 474.000000 | 612.000000 | 756.000000 | 474.000000 |  | 4064 | Нарушение формы кольцевого шва | GWAN |  | 02:43 | 03:06 | 03:29 | 0 | 564 |  | EXT | Нарушение формы кольцевого шва |  | (c)
44952.209000 | 3.029000 | 2.999000 | -8.566000 | -8.596000 | -367.000000 | -296.000000 | -211.000000 | 55.000000 | 2999.000000 | 4065 |  | ARTD | GENE | 08:09 | 08:20 | 08:34 | 337 | 312 | 10.000000 | EXT | -. Эквивалент потери металла 10%. Аномалия находится на отводе. |  | (c)
44965.253000 | 4.478000 | 4.298000 | -6.652000 | -6.832000 | 1393.000000 | 1475.000000 | 1578.000000 | 1393.000000 | 4298.000000 | 4066 |  | DENT |  | 06:03 | 06:17 | 06:33 | 294 | 370 | 0.281690 |  | - |  | (c)
44979.450000 | 7.545000 | 7.495000 | -4.010000 | -4.060000 | -57.000000 | -38.000000 | -37.000000 | 16.000000 | 3944.000000 | 4067 |  | LWAN |  | 11:01 | 11:04 | 11:04 | 116 | 41 | 10.000000 | INT | -. Эквивалент потери металла 10%. |  | (c)
45026.990000 | 9.615000 | 9.473000 | -1.705000 | -1.847000 | 1869.000000 | 2038.000000 | 2031.000000 | 0.000000 | 1578.000000 | 4071 |  | DENT |  | 06:22 | 06:49 | 06:48 | 269 | 324 | 0.352113 |  | -. Аномалия находится вблизи продольного шва. |  | (c)
45028.695000 | 0.000000 | -0.025000 | -3.770000 | -3.795000 | -1810.000000 | -1507.000000 | -1463.000000 | 61.904422 |  | 4072 | Нарушение формы кольцевого шва | GWAN |  | 09:33 | 10:22 | 10:29 | 0 | 694 |  | EXT | Нарушение формы кольцевого шва |  | (c)
45032.302000 | 3.607000 | 3.436000 | -0.163000 | -0.334000 | 1235.000000 | 1468.000000 | 1505.000000 | 14.982231 | 41.000000 | 4072 |  | DENT |  | 05:45 | 06:22 | 06:28 | 293 | 540 | 0.563380 |  | -. Аномалия находится вблизи кольцевого сварного шва. |  | (c)
45034.914000 | 2.449000 | 2.364000 | -4.836000 | -4.921000 | 912.000000 | 939.000000 | 940.000000 | 73.574750 | 2364.000000 | 4073 |  | CORR | GENE | 04:51 | 04:56 | 04:56 | 216 | 56 | 10.000000 | EXT | - |  | (c)
45035.452000 | 2.987000 | 2.635000 | -4.298000 | -4.650000 | 219.000000 | 233.000000 | 241.000000 | 17.705425 | 2635.000000 | 4073 |  | CORR | AXGR | 02:59 | 03:01 | 03:03 | 444 | 43 | 8.000000 | EXT | - |  | (c)
45039.208000 | 6.743000 | 6.731000 | -0.542000 | -0.554000 | 1223.000000 | 1385.000000 | 1411.000000 | 35.868816 | 495.000000 | 4073 |  | CORR | GENE | 05:41 | 06:07 | 06:12 | 59 | 376 | 11.000000 | EXT | - |  | (c)
45039.750000 | 0.000000 | -0.035000 | -11.205000 | -11.240000 | -650.000000 | -62.000000 | -244.000000 | 0.000000 |  | 4074 | Нарушение формы кольцевого шва | GWAN |  | 01:17 | 02:52 | 02:23 | 0 | 811 |  | EXT | Нарушение формы кольцевого шва |  | (c)
45073.655000 | 0.000000 | -0.026000 | -11.595000 | -11.621000 | 145.000000 | 531.000000 | 567.000000 | 11.680631 |  | 4077 | Смещение кромок | GWAN |  | 02:34 | 03:37 | 03:42 | 0 | 845 | 4.008000 | EXT | Смещение кромок. Вовнутрь. Величина смещения - 4 мм. |  | (c)
45073.655000 | 0.000000 | -0.038000 | -11.595000 | -11.633000 | -2175.000000 | -1796.000000 | -1493.000000 | 59.515447 |  | 4077 | Нарушение формы кольцевого шва | GWAN |  | 08:20 | 09:21 | 10:10 | 0 | 1364 |  | EXT | Нарушение формы кольцевого шва |  | (c)
45085.250000 | 0.000000 | -0.016000 | -11.455000 | -11.471000 | -1514.000000 | -1192.000000 | -1238.000000 | 55.383098 |  | 4078 | Смещение кромок | GWAN |  | 05:29 | 06:21 | 06:14 | 0 | 552 | 3.827000 | EXT | Смещение кромок. Вовнутрь. Величина смещения - 3.8 мм. |  | (c)
45085.250000 | 0.000000 | -0.051000 | -11.455000 | -11.506000 | 406.000000 | 490.000000 | 547.000000 | 44.124302 |  | 4078 | Смещение кромок | GWAN |  | 10:39 | 10:53 | 11:02 | 0 | 282 | 2.002000 | EXT | Смещение кромок. Наружу. Величина смещения - 2 мм. |  | (c)
45094.421000 | 9.171000 | 9.056000 | -2.284000 | -2.399000 | -1177.000000 | -1085.000000 | -973.000000 | 45.721480 | 2150.000000 | 4078 |  | DENT |  | 06:24 | 06:39 | 06:57 | 249 | 407 | 0.352113 |  | -. Аномалия находится вблизи дефекта потери металла. |  | (c)
45094.454000 | 9.204000 | 9.191000 | -2.251000 | -2.264000 | -1406.000000 | -1186.000000 | -1251.000000 | 66.515261 | 2214.000000 | 4078 |  | CORR | GENE | 05:47 | 06:22 | 06:12 | 50 | 311 | 11.000000 | EXT | - |  | (c)
45096.705000 | 0.000000 | -0.029000 | -11.365000 | -11.394000 | 393.000000 | -2100.000000 | 1920.000000 | 0.000000 |  | 4079 | Нарушение формы кольцевого шва | GWAN |  | 03:26 | 08:44 | 07:33 | 0 | 3054 |  | EXT | Нарушение формы кольцевого шва |  | (c)
45108.070000 | 0.000000 | -0.033000 | -11.435000 | -11.468000 | 2210.000000 | -2072.000000 | -1676.000000 | 44.750324 |  | 4080 | Нарушение формы кольцевого шва | GWAN |  | 08:39 | 09:08 | 10:12 | 0 | 1150 |  | EXT | Нарушение формы кольцевого шва |  | (c)
45119.430000 | 11.360000 | 11.263000 | -0.075000 | -0.172000 | 1687.000000 | 1742.000000 | 1733.000000 | 32.681683 | 29.000000 | 4080 |  | ARTD | GENE | 07:15 | 07:24 | 07:22 | 143 | 92 | 10.000000 | EXT | -. Эквивалент потери металла 10%. Аномалия находится на упругопластическом изгибе: R=585 D, максимальное растяжение на 11.5 час. |  | (c)
45119.505000 | 0.000000 | -0.018000 | -11.390000 | -11.408000 | 2074.000000 | -2188.000000 | -2089.000000 | 0.000000 |  | 4081 | Нарушение формы кольцевого шва | GWAN |  | 03:29 | 04:01 | 04:17 | 0 | 595 |  | EXT | Нарушение формы кольцевого шва. Аномалия находится на упругопластическом изгибе: R=585 D, максимальное растяжение на 11.5 час. |  | (c)
45119.505000 | 0.000000 | -0.021000 | -11.390000 | -11.411000 | -1240.000000 | -967.000000 | -995.000000 | 40.646231 |  | 4081 | Смещение кромок | GWAN |  | 06:34 | 07:18 | 07:13 | 0 | 491 | 2.810000 | EXT | Смещение кромок. Вовнутрь. Величина смещения - 2.8 мм. Аномалия находится на упругопластическом изгибе: R=585 D, максимальное растяжение на 11.5 час. |  | (c)
45120.764000 | 1.259000 | 1.198000 | -10.131000 | -10.192000 | 1910.000000 | 2040.000000 | 2004.000000 | 10.762443 | 1198.000000 | 4081 |  | DENT |  | 03:02 | 03:23 | 03:17 | 116 | 187 | 0.633803 |  | -. Аномалия находится вблизи продольного шва. Аномалия находится на упругопластическом изгибе. |  | (c)
45122.297000 | 2.792000 | 2.756000 | -8.598000 | -8.634000 | 1746.000000 | 1802.000000 | 1811.000000 | 28.535654 | 2756.000000 | 4081 |  | DENT |  | 02:36 | 02:45 | 02:46 | 102 | 131 | 0.281690 |  | -. Аномалия находится на упругопластическом изгибе. |  | (c)
45139.626000 | 8.731000 | 8.702000 | -2.619000 | -2.648000 | -2162.000000 | -2010.000000 | -2037.000000 | 5.560131 | 2567.000000 | 4082 |  | CORR | GENE | 05:58 | 06:22 | 06:18 | 81 | 249 | 13.000000 | EXT | - |  | (c)
45140.015000 | 9.120000 | 9.069000 | -2.230000 | -2.281000 | -2219.000000 | -2070.000000 | -2091.000000 | 0.899143 | 2157.000000 | 4082 |  | CORR | GENE | 05:49 | 06:13 | 06:09 | 124 | 257 | 10.000000 | EXT | - |  | (c)
45140.388000 | 9.493000 | 9.417000 | -1.857000 | -1.933000 | -2189.000000 | -2068.000000 | -2004.000000 | 3.340613 | 1806.000000 | 4082 |  | CORR | GENE | 05:53 | 06:13 | 06:23 | 127 | 370 | 9.000000 | EXT | - |  | (c)
45142.701000 | 0.456000 | 0.442000 | -11.024000 | -11.038000 | 946.000000 | 1017.000000 | 1010.000000 | 946.000000 | 442.000000 | 4083 |  | CORR | GENE | 05:40 | 05:51 | 05:50 | 46 | 127 | 9.000000 | EXT | -. Аномалия находится на отводе. |  | (c)
45146.163000 | 3.918000 | 3.713000 | -7.562000 | -7.767000 | 1545.000000 | 1579.000000 | 1594.000000 | 1545.000000 | 3713.000000 | 4083 |  | CORR | GENE | 07:16 | 07:22 | 07:24 | 388 | 99 | 8.000000 | EXT | -. Аномалия находится на отводе. |  | (c)
45151.629000 | 9.384000 | 9.375000 | -2.096000 | -2.105000 | 1051.000000 | 1070.000000 | 1070.000000 | 1051.000000 | 2088.000000 | 4083 |  | CORR | СIGR | 05:57 | 06:00 | 06:00 | 17 | 38 | 10.000000 | EXT | -. Аномалия находится на отводе. |  | (c)
45153.725000 | 0.000000 | -0.030000 | -11.350000 | -11.380000 | -1079.000000 | 88.000000 | -423.000000 | 0.000000 |  | 4084 | Нарушение формы кольцевого шва | GWAN |  | 08:28 | 11:36 | 10:14 | 0 | 1311 |  | EXT | Нарушение формы кольцевого шва. Аномалия находится на отводе. |  | (c)
45154.497000 | 0.772000 | 0.721000 | -10.578000 | -10.629000 | -2097.000000 | -2030.000000 | -1987.000000 | 10.751983 | 721.000000 | 4084 |  | CORR | GENE | 05:44 | 05:55 | 06:01 | 92 | 220 | 13.000000 | EXT | - |  | (c)
45155.274000 | 1.549000 | 1.535000 | -9.801000 | -9.815000 | -2031.000000 | -1976.000000 | -1986.000000 | 16.087413 | 1535.000000 | 4084 |  | CORR | СIGR | 05:54 | 06:03 | 06:02 | 24 | 90 | 10.000000 | EXT | - |  | (c)
45157.365000 | 3.640000 | 3.502000 | -7.710000 | -7.848000 | -2219.000000 | -2199.000000 | -2199.000000 | 0.953633 | 3502.000000 | 4084 |  | CORR | AXGR | 05:24 | 05:27 | 05:27 | 241 | 39 | 13.000000 | EXT | - |  | (c)
45162.805000 | 9.080000 | 8.985000 | -2.270000 | -2.365000 | -2174.000000 | -2038.000000 | -2053.000000 | 4.561229 | 2241.000000 | 4084 |  | CORR | GENE | 05:31 | 05:53 | 05:51 | 124 | 242 | 8.000000 | EXT | - |  | (c)
45164.749000 | 11.024000 | 10.906000 | -0.326000 | -0.444000 | -2191.000000 | -2180.000000 | -2170.000000 | 3.175688 | 221.000000 | 4084 |  | CORR | AXGR | 05:29 | 05:30 | 05:32 | 223 | 42 | 9.000000 | EXT | - |  | (c)
45168.370000 | 3.295000 | 3.240000 | -7.790000 | -7.845000 | 1522.000000 | 1579.000000 | 1564.000000 | 46.921556 | 3240.000000 | 4085 |  | DENT |  | 05:12 | 05:22 | 05:19 | 100 | 85 | 0.492958 |  | - |  | (c)
45170.047000 | 4.972000 | 4.929000 | -6.113000 | -6.156000 | 1273.000000 | 1313.000000 | 1454.000000 | 33.585934 | 4929.000000 | 4085 |  | CORR | GENE | 04:32 | 04:39 | 05:01 | 109 | 361 | 11.000000 | EXT | - |  | (c)
45170.404000 | 5.329000 | 5.290000 | -5.756000 | -5.795000 | 1396.000000 | 1457.000000 | 1527.000000 | 35.659001 | 5290.000000 | 4085 |  | CORR | GENE | 04:52 | 05:02 | 05:13 | 71 | 262 | 12.000000 | EXT | - |  | (c)
45171.235000 | 6.160000 | 5.935000 | -4.925000 | -5.150000 | -1888.000000 | -1865.000000 | -1866.000000 | 29.408428 | 4778.000000 | 4085 |  | CORR | AXGR | 08:02 | 08:06 | 08:06 | 372 | 43 | 8.000000 | EXT | - |  | (c)
45172.752000 | 7.677000 | 7.611000 | -3.408000 | -3.474000 | 1224.000000 | 1404.000000 | 1648.000000 | 0.000000 | 3345.000000 | 4085 |  | CORR | GENE | 04:24 | 04:53 | 05:33 | 129 | 849 | 9.000000 | EXT | - |  | (c)
45172.906000 | 7.831000 | 7.658000 | -3.254000 | -3.427000 | 1102.000000 | 1144.000000 | 1132.000000 | 83.778194 | 3170.000000 | 4085 |  | CORR | GENE | 04:05 | 04:11 | 04:09 | 257 | 60 | 9.000000 | EXT | - |  | (c)
45176.160000 | 0.000000 | -0.031000 | -7.020000 | -7.051000 | -296.000000 | 529.000000 | 262.000000 | 0.000000 |  | 4086 | Нарушение формы кольцевого шва | GWAN |  | 00:40 | 02:53 | 02:10 | 0 | 1117 |  | EXT | Нарушение формы кольцевого шва |  | (c)
45176.160000 | 0.000000 | -0.036000 | -7.020000 | -7.056000 | -1769.000000 | -1412.000000 | -1502.000000 | 58.776707 |  | 4086 | Смещение кромок | GWAN |  | 08:42 | 09:40 | 09:25 | 0 | 534 | 3.019000 | EXT | Смещение кромок. Наружу. Величина смещения - 3 мм. |  | (c)
45205.573000 | 7.488000 | 7.298000 | -4.017000 | -4.207000 | -2050.000000 | -2008.000000 | -2012.000000 | 1974.000000 | 3656.000000 | 4089 |  | CORR | GENE | 04:06 | 04:13 | 04:13 | 551 | 76 | 10.000000 | EXT | - |  | (c)
45210.290000 | 0.700000 | 0.387000 | -10.550000 | -10.863000 | 2118.000000 | 2157.000000 | 2144.000000 | 2.768732 | 387.000000 | 4090 |  | CORR | GENE | 07:35 | 07:41 | 07:39 | 394 | 52 | 10.000000 | EXT | - |  | (c)
45223.770000 | 2.930000 | 2.849000 | -8.085000 | -8.166000 | 1128.000000 | 1140.000000 | 1148.000000 | 84.101631 | 2849.000000 | 4091 |  | CORR | AXGR | 04:42 | 04:44 | 04:45 | 169 | 40 | 10.000000 | EXT | - |  | (c)
45228.421000 | 7.581000 | 7.543000 | -3.434000 | -3.472000 | 1236.000000 | 1393.000000 | 1371.000000 | 47.584916 | 3421.000000 | 4091 |  | CORR | GENE | 04:59 | 05:25 | 05:21 | 51 | 270 | 10.000000 | EXT | - |  | (c)
45243.427000 | 0.287000 | 0.215000 | -9.268000 | -9.340000 | -1582.000000 | -1427.000000 | -1466.000000 | 52.363941 | 215.000000 | 4093 | Металлургический дефект | MIAN | GENE | 05:07 | 05:32 | 05:26 | 179 | 232 | 22.011803 | INT | Металлургический дефект. Эквивалент потери металла 22%. |  | (c)
45252.695000 | 0.000000 | -0.021000 | -11.390000 | -11.411000 | -1084.000000 | -832.000000 | -875.000000 | 36.885482 |  | 4094 | Смещение кромок | GWAN |  | 07:08 | 07:49 | 07:42 | 0 | 418 | 4.079000 | EXT | Смещение кромок. Вовнутрь. Величина смещения - 4.1 мм. |  | (c)
45252.695000 | 0.000000 | -0.041000 | -11.390000 | -11.431000 | -303.000000 | -175.000000 | -114.000000 | 0.000000 |  | 4094 | Смещение кромок | GWAN |  | 09:14 | 09:35 | 09:44 | 0 | 378 | 3.682000 | EXT | Смещение кромок. Наружу. Величина смещения - 3.7 мм. |  | (c)
45286.360000 | 0.000000 | -0.011000 | -11.465000 | -11.476000 | -498.000000 | -379.000000 | -353.000000 | 207.000000 |  | 4097 | Смещение кромок | GWAN |  | 05:29 | 05:48 | 05:52 | 0 | 290 | 3.503000 | EXT | Смещение кромок. Наружу. Величина смещения - 3.5 мм. |  | (c)
45286.360000 | 0.000000 | -0.036000 | -11.465000 | -11.501000 | 536.000000 | 981.000000 | 862.000000 | 536.000000 |  | 4097 | Смещение кромок | GWAN |  | 08:16 | 09:28 | 09:08 | 0 | 651 | 2.894000 | EXT | Смещение кромок. Наружу. Величина смещения - 2.9 мм. |  | (c)
45290.692000 | 4.332000 | 4.198000 | -7.133000 | -7.267000 | -440.000000 | -242.000000 | -161.000000 | 0.000000 | 4198.000000 | 4097 |  | DENT |  | 05:38 | 06:10 | 06:23 | 231 | 557 | 0.563380 |  | -. Аномалия находится вблизи продольного шва. |  | (c)
45295.441000 | 9.081000 | 8.820000 | -2.384000 | -2.645000 | -563.000000 | -484.000000 | -502.000000 | 440.000000 | 2148.000000 | 4097 |  | CORR | GENE | 05:19 | 05:31 | 05:28 | 497 | 123 | 8.000000 | EXT | - |  | (c)
45297.491000 | 11.131000 | 11.032000 | -0.334000 | -0.433000 | 126.000000 | 153.000000 | 156.000000 | 126.000000 | 243.000000 | 4097 |  | CORR | GENE | 07:10 | 07:14 | 07:15 | 190 | 60 | 9.000000 | EXT | - |  | (c)
45297.825000 | 0.000000 | -0.036000 | -11.580000 | -11.616000 | -2058.000000 | -1307.000000 | -1502.000000 | 947.000000 |  | 4098 | Нарушение формы кольцевого шва | GWAN |  | 08:37 | 10:38 | 10:07 | 0 | 1111 |  | EXT | Нарушение формы кольцевого шва |  | (c)
45308.490000 | 10.665000 | 10.620000 | -0.915000 | -0.960000 | 1091.000000 | 1115.000000 | 1195.000000 | 1091.000000 | 887.000000 | 4098 | Металлургический дефект | MIAN | GENE | 05:05 | 05:09 | 05:22 | 73 | 207 | 11.934361 | INT | Металлургический дефект. Эквивалент потери металла 12%. |  | (c)
45340.708000 | 8.423000 | 7.796000 | -3.157000 | -3.784000 | -1428.000000 | -1349.000000 | -1365.000000 | 1303.000000 | 2951.000000 | 4101 |  | CORR | GENE | 06:02 | 06:14 | 06:12 | 833 | 125 | 9.000000 | EXT | - |  | (c)
45355.165000 | 0.000000 | -0.039000 | -11.465000 | -11.504000 | 613.000000 | 919.000000 | 860.000000 | 69.400480 |  | 4103 | Смещение кромок | GWAN |  | 00:41 | 01:30 | 01:21 | 0 | 494 | 2.289348 | EXT | Смещение кромок. Наружу. Величина смещения - 2.3 мм. |  | (c)
45355.165000 | 0.000000 | -0.026000 | -11.465000 | -11.491000 | -1561.000000 | -1315.000000 | -1313.000000 | 54.017008 |  | 4103 | Смещение кромок | GWAN |  | 06:50 | 07:30 | 07:30 | 0 | 497 | 3.436000 | EXT | Смещение кромок. Вовнутрь. Величина смещения - 3.4 мм. |  | (c)
45366.630000 | 0.000000 | -0.022000 | -11.440000 | -11.462000 | -2049.000000 | -1835.000000 | -1677.000000 | 14.666806 |  | 4104 | Нарушение формы кольцевого шва | GWAN |  | 05:30 | 06:04 | 06:30 | 0 | 743 |  | EXT | Нарушение формы кольцевого шва |  | (c)
45366.630000 | 0.000000 | -0.038000 | -11.440000 | -11.478000 | -802.000000 | -559.000000 | -469.000000 | 0.000000 |  | 4104 | Нарушение формы кольцевого шва | GWAN |  | 08:51 | 09:31 | 09:45 | 0 | 666 |  | EXT | Нарушение формы кольцевого шва |  | (c)
45388.815000 | 0.000000 | -0.036000 | -11.680000 | -11.716000 | -1545.000000 | -1281.000000 | -1324.000000 | 1103.000000 |  | 4107 | Смещение кромок | GWAN |  | 00:49 | 01:32 | 01:25 | 0 | 441 | 3.432000 | EXT | Смещение кромок. Наружу. Величина смещения - 3.4 мм. |  | (c)
45388.815000 | 0.000000 | -0.026000 | -11.680000 | -11.706000 | 863.000000 | 1208.000000 | 1124.000000 | 863.000000 |  | 4107 | Смещение кромок | GWAN |  | 07:18 | 08:13 | 08:00 | 0 | 523 | 3.005000 | EXT | Смещение кромок. Вовнутрь. Величина смещения - 3 мм. |  | (c)
45400.567000 | 0.072000 | -0.068000 | -11.308000 | -11.448000 | -1462.000000 | -1280.000000 | -1223.000000 | 984.000000 |  | 4108 |  | DENT |  | 07:04 | 07:33 | 07:43 | 242 | 477 | 0.563380 |  | -. Аномалия находится вблизи кольцевого сварного шва. |  | (c)
45402.119000 | 1.624000 | 1.470000 | -9.756000 | -9.910000 | 1499.000000 | 1573.000000 | 1570.000000 | 1499.000000 | 1470.000000 | 4108 |  | GOUG | GENE | 03:02 | 03:14 | 03:13 | 199 | 142 | 5.000000 | EXT | -. Задир. |  | (c)
45403.016000 | 2.521000 | 2.510000 | -8.859000 | -8.870000 | 1555.000000 | 1572.000000 | 1573.000000 | 1555.000000 | 2510.000000 | 4108 |  | CORR | PITT | 03:11 | 03:14 | 03:14 | 24 | 35 | 11.000000 | EXT | - |  | (c)
45405.287000 | 4.792000 | 4.783000 | -6.588000 | -6.597000 | 1695.000000 | 1714.000000 | 1715.000000 | 1695.000000 | 4783.000000 | 4108 |  | CORR | СIGR | 03:34 | 03:37 | 03:37 | 18 | 38 | 11.000000 | EXT | - |  | (c)
45405.815000 | 5.320000 | 5.302000 | -6.060000 | -6.078000 | 1970.000000 | 1979.000000 | 1979.000000 | 1970.000000 | 5302.000000 | 4108 |  | CORR | AXGR | 04:18 | 04:20 | 04:19 | 35 | 17 | 10.000000 | EXT | - |  | (c)
45406.762000 | 6.267000 | 5.822000 | -5.113000 | -5.558000 | 1680.000000 | 1742.000000 | 1739.000000 | 1680.000000 | 5031.000000 | 4108 |  | CORR | GENE | 03:31 | 03:41 | 03:41 | 527 | 118 | 11.000000 | EXT | - |  | (c)
45410.696000 | 10.201000 | 10.081000 | -1.179000 | -1.299000 | 1716.000000 | 1738.000000 | 1753.000000 | 1716.000000 | 1013.000000 | 4108 |  | CORR | GENE | 03:37 | 03:41 | 03:43 | 286 | 73 | 12.000000 | EXT | - |  | (c)
45411.522000 | 11.027000 | 10.984000 | -0.353000 | -0.396000 | 1661.000000 | 1736.000000 | 1769.000000 | 1661.000000 | 310.000000 | 4108 |  | CORR | GENE | 03:28 | 03:40 | 03:46 | 86 | 215 | 9.000000 | EXT | - |  | (c)
45411.875000 | 0.000000 | -0.022000 | -10.970000 | -10.992000 | 1647.000000 | 1842.000000 | 1962.000000 | 1647.000000 |  | 4109 | Нарушение формы кольцевого шва | GWAN |  | 02:57 | 03:28 | 03:48 | 0 | 630 |  | EXT | Нарушение формы кольцевого шва |  | (c)
45413.759000 | 1.884000 | 1.841000 | -9.086000 | -9.129000 | 1782.000000 | 1881.000000 | 1916.000000 | 1782.000000 | 1841.000000 | 4109 |  | CORR | GENE | 03:18 | 03:34 | 03:40 | 117 | 268 | 9.000000 | EXT | - |  | (c)
45417.763000 | 5.888000 | 5.706000 | -5.082000 | -5.264000 | 1727.000000 | 1790.000000 | 1781.000000 | 1727.000000 | 4873.000000 | 4109 |  | CORR | GENE | 03:10 | 03:20 | 03:18 | 391 | 107 | 8.000000 | EXT | - |  | (c)
45422.598000 | 10.723000 | 10.511000 | -0.247000 | -0.459000 | 1903.000000 | 2179.000000 | 2161.000000 | 1903.000000 | 236.000000 | 4109 |  | CORR | GENE | 03:38 | 04:23 | 04:20 | 223 | 515 | 11.000000 | EXT | - |  | (c)
45422.845000 | 0.000000 | -0.035000 | -2.390000 | -2.425000 | 684.000000 | 842.000000 | 806.000000 | 55.168368 |  | 4110 | Смещение кромок | GWAN |  | 02:47 | 03:13 | 03:07 | 0 | 244 | 4.041406 | EXT | Смещение кромок. Наружу. Величина смещения - 4 мм. |  | (c)
45422.845000 | 0.000000 | -0.026000 | -2.390000 | -2.416000 | 1608.000000 | 1855.000000 | 1810.000000 | 1.380683 |  | 4110 | Смещение кромок | GWAN |  | 05:16 | 05:56 | 05:49 | 0 | 404 | 3.157000 | EXT | Смещение кромок. Наружу. Величина смещения - 3.2 мм. |  | (c)
45422.845000 | 0.000000 | -0.043000 | -2.390000 | -2.433000 | 2173.000000 | -2141.000000 | -2146.000000 | 6.837133 |  | 4110 | Смещение кромок | GWAN |  | 06:47 | 07:11 | 07:10 | 0 | 285 | 4.404254 | EXT | Смещение кромок. Наружу. Величина смещения - 4.4 мм. |  | (c)
45422.845000 | 0.000000 | -0.037000 | -2.390000 | -2.427000 | -1703.000000 | -1378.000000 | -1366.000000 | 69.790373 |  | 4110 | Нарушение формы кольцевого шва | GWAN |  | 08:22 | 09:14 | 09:16 | 0 | 676 |  | EXT | Нарушение формы кольцевого шва |  | (c)
45422.887000 | 0.042000 | 0.035000 | -2.348000 | -2.355000 | 790.000000 | 978.000000 | 1038.000000 | 56.198620 | 35.000000 | 4110 |  | CORR | GENE | 03:04 | 03:35 | 03:44 | 177 | 496 | 16.000000 | EXT | - |  | (c)
45433.375000 | 0.000000 | -0.025000 | -10.965000 | -10.990000 | -51.000000 | 388.000000 | 221.000000 | 0.000000 |  | 4112 | Нарушение формы кольцевого шва | GWAN |  | 00:21 | 01:32 | 01:05 | 0 | 545 |  | EXT | Нарушение формы кольцевого шва |  | (c)
45433.375000 | 0.000000 | -0.022000 | -10.965000 | -10.987000 | 1431.000000 | 1833.000000 | 1809.000000 | 0.000000 |  | 4112 | Нарушение формы кольцевого шва | GWAN |  | 04:21 | 05:26 | 05:22 | 0 | 755 |  | EXT | Нарушение формы кольцевого шва |  | (c)
45443.430000 | 10.055000 | 9.899000 | -0.910000 | -1.066000 | 2131.000000 | 2167.000000 | 2156.000000 | 1.999083 | 700.000000 | 4112 |  | CORR | GENE | 06:14 | 06:19 | 06:18 | 366 | 50 | 13.000000 | EXT | - |  | (c)
45443.755000 | 10.380000 | 10.341000 | -0.585000 | -0.624000 | 1531.000000 | 1666.000000 | 1664.000000 | 24.274623 | 574.000000 | 4112 |  | CORR | GENE | 04:37 | 04:59 | 04:58 | 50 | 266 | 10.000000 | EXT | - |  | (c)
45444.059000 | 10.684000 | 10.464000 | -0.281000 | -0.501000 | -2205.000000 | -2165.000000 | -2142.000000 | 7.157357 | 106.000000 | 4112 |  | CORR | GENE | 06:34 | 06:40 | 06:44 | 395 | 127 | 11.000000 | EXT | - |  | (c)
45444.066000 | 10.691000 | 10.565000 | -0.274000 | -0.400000 | 1587.000000 | 1635.000000 | 1627.000000 | 42.143566 | 200.000000 | 4112 |  | CORR | GENE | 04:46 | 04:54 | 04:52 | 200 | 81 | 12.000000 | EXT | - |  | (c)
45444.133000 | 10.758000 | 10.735000 | -0.207000 | -0.230000 | 1837.000000 | 1880.000000 | 1928.000000 | 9.759397 | 174.000000 | 4112 |  | CORR | GENE | 05:26 | 05:33 | 05:41 | 56 | 182 | 8.000000 | EXT | - |  | (c)
45444.340000 | 0.000000 | -0.014000 | -11.345000 | -11.359000 | 1454.000000 | 1747.000000 | 1759.000000 | 0.000000 |  | 4113 | Нарушение формы кольцевого шва | GWAN |  | 05:58 | 06:46 | 06:48 | 0 | 609 |  | EXT | Нарушение формы кольцевого шва |  | (c)
45444.340000 | 0.000000 | -0.024000 | -11.345000 | -11.369000 | -1464.000000 | -1150.000000 | -1235.000000 | 80.316508 |  | 4113 | Нарушение формы кольцевого шва | GWAN |  | 10:07 | 10:58 | 10:44 | 0 | 456 |  | EXT | Нарушение формы кольцевого шва |  | (c)
45446.300000 | 1.960000 | 1.910000 | -9.385000 | -9.435000 | 955.000000 | 1048.000000 | 1148.000000 | 56.246113 | 1910.000000 | 4113 |  | CORR | GENE | 04:38 | 04:53 | 05:09 | 61 | 386 | 11.000000 | EXT | - |  | (c)
45446.673000 | 2.333000 | 2.196000 | -9.012000 | -9.149000 | 960.000000 | 1179.000000 | 1136.000000 | 59.837187 | 2196.000000 | 4113 |  | CORR | GENE | 04:39 | 05:14 | 05:07 | 235 | 353 | 10.000000 | EXT | - |  | (c)
45447.127000 | 2.787000 | 2.616000 | -8.558000 | -8.729000 | 971.000000 | 1005.000000 | 1002.000000 | 78.320754 | 2616.000000 | 4113 |  | CORR | GENE | 04:40 | 04:46 | 04:45 | 915 | 63 | 10.000000 | EXT | - |  | (c)
45448.097000 | 3.757000 | 3.446000 | -7.588000 | -7.899000 | 2186.000000 | 2193.000000 | 2201.000000 | 0.000000 | 3446.000000 | 4113 |  | CORR | AXGR | 07:56 | 07:58 | 07:59 | 325 | 30 | 9.000000 | EXT | - |  | (c)
45448.501000 | 4.161000 | 4.120000 | -7.184000 | -7.225000 | 1874.000000 | 2116.000000 | 2070.000000 | 0.000000 | 4120.000000 | 4113 |  | CORR | GENE | 07:06 | 07:45 | 07:38 | 59 | 392 | 12.000000 | EXT | - |  | (c)
45448.701000 | 4.361000 | 4.309000 | -6.984000 | -7.036000 | 1727.000000 | 1810.000000 | 1869.000000 | 6.293877 | 4309.000000 | 4113 |  | CORR | GENE | 06:42 | 06:56 | 07:05 | 52 | 284 | 10.000000 | EXT | - |  | (c)
45449.165000 | 4.825000 | 4.519000 | -6.520000 | -6.826000 | 1723.000000 | 1798.000000 | 1822.000000 | 16.996672 | 4519.000000 | 4113 |  | CORR | GENE | 06:42 | 06:54 | 06:58 | 550 | 198 | 9.000000 | EXT | - |  | (c)
45449.416000 | 5.076000 | 5.060000 | -6.269000 | -6.285000 | 367.000000 | 474.000000 | 502.000000 | 29.619704 | 5060.000000 | 4113 |  | CORR | GENE | 03:03 | 03:20 | 03:25 | 89 | 269 | 10.000000 | EXT | - |  | (c)
45450.211000 | 5.871000 | 5.619000 | -5.474000 | -5.726000 | 373.000000 | 665.000000 | 563.000000 | 30.063182 | 5443.000000 | 4113 |  | CORR | GENE | 03:04 | 03:51 | 03:35 | 283 | 381 | 12.000000 | EXT | - |  | (c)
45450.375000 | 6.035000 | 5.874000 | -5.310000 | -5.471000 | 1936.000000 | 1969.000000 | 1974.000000 | 14.484753 | 5223.000000 | 4113 |  | CORR | GENE | 07:16 | 07:21 | 07:22 | 248 | 77 | 11.000000 | EXT | - |  | (c)
45450.640000 | 6.300000 | 5.749000 | -5.045000 | -5.596000 | 983.000000 | 1019.000000 | 1035.000000 | 79.292892 | 4714.000000 | 4113 |  | CORR | GENE | 04:42 | 04:48 | 04:51 | 882 | 104 | 10.000000 | EXT | - |  | (c)
45451.147000 | 6.807000 | 6.741000 | -4.538000 | -4.604000 | 343.000000 | 637.000000 | 527.000000 | 27.691827 | 4500.000000 | 4113 |  | CORR | GENE | 02:59 | 03:47 | 03:29 | 104 | 367 | 10.000000 | EXT | - |  | (c)
45451.172000 | 6.832000 | 6.463000 | -4.513000 | -4.882000 | 1923.000000 | 2083.000000 | 2018.000000 | 1.855472 | 4060.000000 | 4113 |  | CORR | GENE | 07:14 | 07:40 | 07:29 | 822 | 190 | 9.000000 | EXT | - |  | (c)
45451.452000 | 7.112000 | 7.088000 | -4.233000 | -4.257000 | 442.000000 | 599.000000 | 561.000000 | 35.649430 | 4206.000000 | 4113 |  | CORR | GENE | 03:15 | 03:40 | 03:34 | 51 | 238 | 10.000000 | EXT | - |  | (c)
45452.386000 | 8.046000 | 7.940000 | -3.299000 | -3.405000 | 358.000000 | 619.000000 | 567.000000 | 28.852708 | 3261.000000 | 4113 |  | CORR | GENE | 03:01 | 03:44 | 03:35 | 144 | 418 | 11.000000 | EXT | - |  | (c)
45452.677000 | 8.337000 | 8.255000 | -3.008000 | -3.090000 | 542.000000 | 633.000000 | 700.000000 | 43.716857 | 2956.000000 | 4113 |  | CORR | GENE | 03:31 | 03:46 | 03:57 | 134 | 316 | 12.000000 | EXT | - |  | (c)
45453.079000 | 8.739000 | 8.452000 | -2.606000 | -2.893000 | 1969.000000 | 1992.000000 | 2001.000000 | 13.496587 | 2542.000000 | 4113 |  | CORR | GENE | 07:22 | 07:25 | 07:27 | 351 | 63 | 9.000000 | EXT | - |  | (c)
45453.143000 | 8.803000 | 8.693000 | -2.542000 | -2.652000 | 1003.000000 | 1016.000000 | 1029.000000 | 80.932386 | 2368.000000 | 4113 |  | CORR | GENE | 04:46 | 04:48 | 04:50 | 284 | 52 | 10.000000 | EXT | - |  | (c)
45453.432000 | 9.092000 | 9.076000 | -2.253000 | -2.269000 | 343.000000 | 442.000000 | 407.000000 | 27.691827 | 2244.000000 | 4113 |  | CORR | СIGR | 02:59 | 03:15 | 03:09 | 25 | 127 | 11.000000 | EXT | - |  | (c)
45454.091000 | 9.751000 | 9.711000 | -1.594000 | -1.634000 | 2177.000000 | 2199.000000 | 2194.000000 | 0.064598 | 1515.000000 | 4113 |  | CORR | AXGR | 07:55 | 07:59 | 07:58 | 119 | 35 | 7.000000 | EXT | - |  | (c)
45454.473000 | 10.133000 | 9.892000 | -1.212000 | -1.453000 | 2212.000000 | 2212.000000 | 2225.000000 | 0.000000 | 901.000000 | 4113 |  | CORR | AXGR | 08:01 | 08:01 | 08:03 | 552 | 26 | 13.000000 | EXT | - |  | (c)
45454.532000 | 10.192000 | 10.149000 | -1.153000 | -1.196000 | 408.000000 | 772.000000 | 652.000000 | 32.887622 | 1120.000000 | 4113 |  | CORR | GENE | 03:09 | 04:08 | 03:49 | 76 | 488 | 10.000000 | EXT | - |  | (c)
45454.847000 | 10.507000 | 10.485000 | -0.838000 | -0.860000 | 2145.000000 | 2157.000000 | 2160.000000 | 3.216282 | 812.000000 | 4113 |  | CORR | PITT | 07:50 | 07:52 | 07:52 | 48 | 31 | 10.000000 | EXT | - |  | (c)
45454.916000 | 10.576000 | 10.553000 | -0.769000 | -0.792000 | 456.000000 | 580.000000 | 574.000000 | 36.802934 | 730.000000 | 4113 |  | CORR | GENE | 03:17 | 03:37 | 03:36 | 62 | 237 | 11.000000 | EXT | - |  | (c)
45455.264000 | 10.924000 | 10.893000 | -0.421000 | -0.452000 | 259.000000 | 663.000000 | 652.000000 | 20.863578 | 370.000000 | 4113 |  | CORR | GENE | 02:45 | 03:51 | 03:49 | 82 | 787 | 11.000000 | EXT | - |  | (c)
45455.505000 | 11.165000 | 11.162000 | -0.180000 | -0.183000 | 1966.000000 | -2213.000000 | 2124.000000 | 0.000000 | 136.000000 | 4113 |  | CORR | GENE | 07:21 | 08:07 | 07:47 | 47 | 317 | 11.000000 | EXT | - |  | (c)
45455.617000 | 11.277000 | 11.250000 | -0.068000 | -0.095000 | 316.000000 | 818.000000 | 720.000000 | 25.463380 | 36.000000 | 4113 |  | CORR | GENE | 02:55 | 04:16 | 04:00 | 59 | 808 | 11.000000 | EXT | - |  | (c)
45455.635000 | 11.295000 | 11.274000 | -0.050000 | -0.071000 | 1830.000000 | 2050.000000 | 1994.000000 | 0.000000 | 29.000000 | 4113 |  | CORR | СIGR | 06:59 | 07:35 | 07:26 | 42 | 329 | 12.000000 | EXT | - |  | (c)
45455.777000 | 0.092000 | 0.035000 | -11.303000 | -11.360000 | -1639.000000 | -1293.000000 | -1387.000000 | 68.106279 | 35.000000 | 4114 |  | CORR | GENE | 07:51 | 08:47 | 08:32 | 81 | 504 | 13.000000 | EXT | - |  | (c)
45455.910000 | 0.225000 | 0.175000 | -11.170000 | -11.220000 | -1438.000000 | -1383.000000 | -1391.000000 | 67.733122 | 175.000000 | 4114 |  | CORR | GENE | 08:23 | 08:32 | 08:31 | 236 | 94 | 10.000000 | EXT | - |  | (c)
45457.461000 | 1.776000 | 1.488000 | -9.619000 | -9.907000 | 1802.000000 | 1804.000000 | 1819.000000 | 30.547370 | 1488.000000 | 4114 |  | CORR | AXGR | 05:06 | 05:07 | 05:09 | 488 | 33 | 10.000000 | EXT | - |  | (c)
45460.816000 | 5.131000 | 5.117000 | -6.264000 | -6.278000 | -1577.000000 | -1528.000000 | -1507.000000 | 58.389255 | 5117.000000 | 4114 |  | CORR | СIGR | 08:01 | 08:09 | 08:12 | 35 | 139 | 17.000000 | EXT | - |  | (c)
45478.315000 | 0.000000 | -0.019000 | -11.445000 | -11.464000 | 1543.000000 | 1859.000000 | 1858.000000 | 4.556917 |  | 4116 | Нарушение формы кольцевого шва | GWAN |  | 01:25 | 02:16 | 02:16 | 0 | 631 |  | EXT | Нарушение формы кольцевого шва. Аномалия находится на упругопластическом изгибе: R=305 D, максимальное растяжение на 5.7 час. |  | (c)
45478.315000 | 0.000000 | -0.036000 | -11.445000 | -11.481000 | 801.000000 | 1013.000000 | 1034.000000 | 77.827491 |  | 4116 | Смещение кромок | GWAN |  | 11:25 | 12:00 | 00:03 | 0 | 465 | 3.348000 | EXT | Смещение кромок. Вовнутрь. Величина смещения - 3.3 мм. Аномалия находится на упругопластическом изгибе: R=305 D, максимальное растяжение на 5.7 час. |  | (c)
45480.103000 | 1.788000 | 1.703000 | -9.657000 | -9.742000 | -70.000000 | -49.000000 | -45.000000 | 0.000000 | 1703.000000 | 4116 |  | CORR | GENE | 09:05 | 09:08 | 09:09 | 184 | 49 | 9.000000 | EXT | -. Аномалия находится на упругопластическом изгибе: R=312 D, максимальное растяжение на 5.6 час. |  | (c)
45489.680000 | 11.365000 | 11.290000 | -0.080000 | -0.155000 | -545.000000 | -225.000000 | -231.000000 | 0.000000 | 39.000000 | 4116 |  | CORR | GENE | 07:48 | 08:40 | 08:39 | 116 | 628 | 11.000000 | EXT | -. Аномалия находится на упругопластическом изгибе: R=668 D, максимальное растяжение на 5.9 час. |  | (c)
45501.250000 | 0.000000 | -0.023000 | -11.125000 | -11.148000 | -187.000000 | 385.000000 | 172.000000 | 0.000000 |  | 4118 | Нарушение формы кольцевого шва | GWAN |  | 00:49 | 02:21 | 01:47 | 0 | 718 |  | EXT | Нарушение формы кольцевого шва. Аномалия находится на упругопластическом изгибе: R=997 D, максимальное растяжение на 6.9 час. |  | (c)
45501.250000 | 0.000000 | -0.037000 | -11.125000 | -11.162000 | 1223.000000 | 1479.000000 | 1563.000000 | 0.000000 |  | 4118 | Смещение кромок | GWAN |  | 04:36 | 05:18 | 05:31 | 0 | 681 | 4.715358 | EXT | Смещение кромок. Вовнутрь. Величина смещения - 4.7 мм. Аномалия находится на упругопластическом изгибе: R=997 D, максимальное растяжение на 6.9 час. |  | (c)
45501.250000 | 0.000000 | -0.025000 | -11.125000 | -11.150000 | -1392.000000 | -835.000000 | -811.000000 | 18.667577 |  | 4118 | Нарушение формы кольцевого шва | GWAN |  | 09:34 | 11:04 | 11:08 | 0 | 1160 |  | EXT | Нарушение формы кольцевого шва. Аномалия находится на упругопластическом изгибе: R=997 D, максимальное растяжение на 6.9 час. |  | (c)
45521.538000 | 2.608000 | 2.397000 | -2.117000 | -2.328000 | 1551.000000 | 1583.000000 | 1581.000000 | 49.960851 | 2033.000000 | 4120 |  | CORR | GENE | 03:33 | 03:38 | 03:38 | 295 | 61 | 9.000000 | EXT | - |  | (c)
45523.655000 | 0.000000 | -0.031000 | -10.380000 | -10.411000 | -568.000000 | -528.000000 | -420.000000 | 21.948207 |  | 4121 | Смещение кромок | GWAN |  | 00:14 | 00:20 | 00:38 | 0 | 296 | 2.527000 | EXT | Смещение кромок. Наружу. Величина смещения - 2.5 мм. |  | (c)
45523.655000 | 0.000000 | -0.026000 | -10.380000 | -10.406000 | 230.000000 | 341.000000 | 380.000000 | 18.596885 |  | 4121 | Смещение кромок | GWAN |  | 02:23 | 02:40 | 02:47 | 0 | 299 | 3.605000 | EXT | Смещение кромок. Наружу. Величина смещения - 3.6 мм. |  | (c)
45523.655000 | 0.000000 | -0.010000 | -10.380000 | -10.390000 | 1356.000000 | 1659.000000 | 1562.000000 | 20.644341 |  | 4121 | Смещение кромок | GWAN |  | 05:24 | 06:13 | 05:58 | 0 | 413 | 2.489699 | EXT | Смещение кромок. Наружу. Величина смещения - 2.5 мм. |  | (c)
45523.655000 | 0.000000 | -0.001000 | -10.380000 | -10.381000 | 1871.000000 | 2043.000000 | 2031.000000 | 0.000000 |  | 4121 | Смещение кромок | GWAN |  | 06:48 | 07:15 | 07:13 | 0 | 319 | 2.495000 | EXT | Смещение кромок. Вовнутрь. Величина смещения - 2.5 мм. |  | (c)
45523.655000 | 0.000000 | -0.027000 | -10.380000 | -10.407000 | -1687.000000 | -1503.000000 | -1567.000000 | 53.565381 |  | 4121 | Смещение кромок | GWAN |  | 09:13 | 09:43 | 09:33 | 0 | 240 | 2.325480 | EXT | Смещение кромок. Вовнутрь. Величина смещения - 2.3 мм. |  | (c)
45523.990000 | 0.335000 | 0.073000 | -10.045000 | -10.307000 | 2162.000000 | 2179.000000 | 2192.000000 | 0.000000 | 73.000000 | 4121 |  | CORR | GENE | 07:34 | 07:37 | 07:39 | 448 | 59 | 11.000000 | EXT | - |  | (c)
45524.562000 | 0.907000 | 0.875000 | -9.473000 | -9.505000 | -2190.000000 | -2108.000000 | -1996.000000 | 18.958818 | 875.000000 | 4121 |  | CORR | GENE | 07:52 | 08:05 | 08:23 | 48 | 388 | 11.000000 | EXT | - |  | (c)
45530.696000 | 7.041000 | 7.033000 | -3.339000 | -3.347000 | 2220.000000 | -2216.000000 | -2216.000000 | 1.200637 | 3327.000000 | 4121 |  | LWAN |  | 07:44 | 07:48 | 07:48 | 20 | 51 | 10.000000 | INT | -. Эквивалент потери металла 10%. |  | (c)
45530.806000 | 7.151000 | 7.141000 | -3.229000 | -3.239000 | 2219.000000 | -2215.000000 | -2217.000000 | 1.053305 | 3217.000000 | 4121 |  | LWAN |  | 07:44 | 07:48 | 07:48 | 22 | 49 | 10.000000 | INT | -. Эквивалент потери металла 10%. |  | (c)
45545.490000 | 0.000000 | -0.028000 | -3.230000 | -3.258000 | 130.000000 | 655.000000 | 562.000000 | 10.475204 |  | 4123 | Нарушение формы кольцевого шва | GWAN |  | 00:48 | 02:13 | 01:58 | 0 | 865 |  | EXT | Нарушение формы кольцевого шва. Аномалия находится на упругопластическом изгибе: R=465 D, максимальное растяжение на 5.4 час. |  | (c)
45545.490000 | 0.000000 | -0.026000 | -3.230000 | -3.256000 | 2040.000000 | 2175.000000 | -2200.000000 | 2.465186 |  | 4123 | Нарушение формы кольцевого шва | GWAN |  | 05:56 | 06:18 | 06:32 | 0 | 443 |  | EXT | Нарушение формы кольцевого шва. Аномалия находится на упругопластическом изгибе: R=465 D, максимальное растяжение на 5.4 час. |  | (c)
45545.490000 | 0.000000 | -0.021000 | -3.230000 | -3.251000 | -1906.000000 | -1584.000000 | -1671.000000 | 45.170579 |  | 4123 | Смещение кромок | GWAN |  | 07:20 | 08:12 | 07:58 | 0 | 471 | 2.736000 | EXT | Смещение кромок. Наружу. Величина смещения - 2.7 мм. Аномалия находится на упругопластическом изгибе: R=465 D, максимальное растяжение на 5.4 час. |  | (c)
45545.490000 | 0.000000 | -0.021000 | -3.230000 | -3.251000 | -1151.000000 | -1128.000000 | -1080.000000 | 81.391885 |  | 4123 | Смещение кромок | GWAN |  | 09:21 | 09:25 | 09:33 | 0 | 142 | 2.529000 | EXT | Смещение кромок. Вовнутрь. Величина смещения - 2.5 мм. Аномалия находится на упругопластическом изгибе: R=465 D, максимальное растяжение на 5.4 час. |  | (c)
45549.410000 | 0.690000 | 0.537000 | -6.665000 | -6.818000 | 2084.000000 | 2108.000000 | 2104.000000 | 7.057294 | 537.000000 | 4124 |  | CORR | AXGR | 06:09 | 06:13 | 06:12 | 277 | 39 | 8.000000 | EXT | -. Аномалия находится на упругопластическом изгибе: R=453 D, максимальное растяжение на 5.3 час. |  | (c)
45554.096000 | 5.376000 | 5.208000 | -1.979000 | -2.147000 | 2229.000000 | -2223.000000 | -2223.000000 | 0.574747 | 1828.000000 | 4124 |  | LWAN |  | 06:32 | 06:34 | 06:34 | 319 | 18 | 10.000000 | INT | -. Эквивалент потери металла 10%. Аномалия находится на упругопластическом изгибе: R=626 D, максимальное растяжение на 5.9 час. |  | (c)
45555.559000 | 6.839000 | 6.792000 | -0.516000 | -0.563000 | 1676.000000 | 2030.000000 | 1930.000000 | 0.000000 | 468.000000 | 4124 |  | CORR | GENE | 05:03 | 06:00 | 05:44 | 95 | 507 | 9.000000 | EXT | -. Аномалия находится на упругопластическом изгибе: R=782 D, максимальное растяжение на 6 час. |  | (c)
45556.075000 | 0.000000 | -0.051000 | -11.195000 | -11.246000 | 610.000000 | 880.000000 | 957.000000 | 74.725751 |  | 4125 | Смещение кромок | GWAN |  | 00:57 | 01:41 | 01:53 | 0 | 694 | 3.067000 | EXT | Смещение кромок. Наружу. Величина смещения - 3.1 мм. Аномалия находится на упругопластическом изгибе: R=881 D, максимальное растяжение на 6 час. |  | (c)
45556.075000 | 0.000000 | -0.021000 | -11.195000 | -11.216000 | -1998.000000 | -1830.000000 | -1741.000000 | 18.775461 |  | 4125 | Смещение кромок | GWAN |  | 05:56 | 06:23 | 06:38 | 0 | 514 | 3.535000 | EXT | Смещение кромок. Наружу. Величина смещения - 3.5 мм. Аномалия находится на упругопластическом изгибе: R=881 D, максимальное растяжение на 6 час. |  | (c)
45556.075000 | 0.000000 | -0.026000 | -11.195000 | -11.221000 | -976.000000 | -833.000000 | -855.000000 | 49.542640 |  | 4125 | Смещение кромок | GWAN |  | 08:41 | 09:04 | 09:01 | 0 | 241 | 3.303000 | EXT | Смещение кромок. Наружу. Величина смещения - 3.3 мм. Аномалия находится на упругопластическом изгибе: R=881 D, максимальное растяжение на 6 час. |  | (c)
45564.939000 | 8.864000 | 8.362000 | -2.331000 | -2.833000 | -1102.000000 | -991.000000 | -1036.000000 | 73.082727 | 2192.000000 | 4125 |  | CORR | GENE | 08:21 | 08:39 | 08:31 | 641 | 131 | 9.000000 | EXT | - |  | (c)
45569.594000 | 2.324000 | 2.211000 | -9.066000 | -9.179000 | -1819.000000 | -1799.000000 | -1805.000000 | 33.226906 | 2211.000000 | 4126 |  | CORR | AXGR | 04:23 | 04:26 | 04:25 | 166 | 27 | 10.000000 | EXT | - |  | (c)
45569.801000 | 2.531000 | 2.413000 | -8.859000 | -8.977000 | -1817.000000 | -1796.000000 | -1806.000000 | 33.388303 | 2413.000000 | 4126 |  | CORR | AXGR | 04:23 | 04:27 | 04:25 | 183 | 21 | 11.000000 | EXT | - |  | (c)
45573.052000 | 5.782000 | 5.358000 | -5.608000 | -6.032000 | -730.000000 | -668.000000 | -682.000000 | 47.393161 | 5358.000000 | 4126 |  | CORR | GENE | 07:19 | 07:29 | 07:27 | 537 | 95 | 13.000000 | EXT | - |  | (c)
45576.326000 | 9.056000 | 9.032000 | -2.334000 | -2.358000 | -1789.000000 | -1711.000000 | -1717.000000 | 35.647854 | 2323.000000 | 4126 |  | CORR | СIGR | 04:28 | 04:40 | 04:39 | 35 | 143 | 13.000000 | EXT | - |  | (c)
45578.660000 | 0.000000 | -0.031000 | -11.475000 | -11.506000 | 1580.000000 | 1832.000000 | 1790.000000 | 18.535689 |  | 4127 | Смещение кромок | GWAN |  | 03:31 | 04:12 | 04:05 | 0 | 421 | 3.371000 | EXT | Смещение кромок. Наружу. Величина смещения - 3.4 мм. |  | (c)
45578.660000 | 0.000000 | -0.016000 | -11.475000 | -11.491000 | 2178.000000 | -2068.000000 | -1933.000000 | 0.000000 |  | 4127 | Смещение кромок | GWAN |  | 05:08 | 05:43 | 06:04 | 0 | 700 | 4.258000 | EXT | Смещение кромок. Наружу. Величина смещения - 4.3 мм. |  | (c)
45589.272000 | 10.612000 | 10.437000 | -0.863000 | -1.038000 | -2172.000000 | -2131.000000 | -2127.000000 | 4.704472 | 748.000000 | 4127 |  | CORR | GENE | 05:26 | 05:32 | 05:33 | 290 | 90 | 9.000000 | EXT | - |  | (c)
45589.447000 | 10.787000 | 10.566000 | -0.688000 | -0.909000 | -1862.000000 | -1832.000000 | -1814.000000 | 29.700844 | 613.000000 | 4127 |  | CORR | GENE | 06:16 | 06:21 | 06:24 | 296 | 97 | 10.000000 | EXT | - |  | (c)
45589.767000 | 11.107000 | 10.972000 | -0.368000 | -0.503000 | -1949.000000 | -1921.000000 | -1910.000000 | 22.680093 | 293.000000 | 4127 |  | CORR | GENE | 06:02 | 06:06 | 06:08 | 210 | 79 | 10.000000 | EXT | - |  | (c)
45590.251000 | 0.116000 | 0.090000 | -11.234000 | -11.260000 | -2215.000000 | -2206.000000 | -2199.000000 | 1.272168 | 90.000000 | 4128 |  | CORR | AXGR | 05:35 | 05:36 | 05:38 | 114 | 31 | 11.000000 | EXT | - |  | (c)
45590.525000 | 0.390000 | 0.210000 | -10.960000 | -11.140000 | -2194.000000 | -2132.000000 | -2051.000000 | 2.919687 | 210.000000 | 4128 |  | CORR | GENE | 05:38 | 05:48 | 06:01 | 750 | 287 | 10.000000 | EXT | - |  | (c)
45592.823000 | 2.688000 | 2.586000 | -8.662000 | -8.764000 | -2202.000000 | -2169.000000 | -2171.000000 | 2.277369 | 2586.000000 | 4128 |  | CORR | GENE | 05:37 | 05:42 | 05:42 | 179 | 62 | 12.000000 | EXT | - |  | (c)
45593.101000 | 2.966000 | 2.966000 | -8.384000 | -8.384000 | -2199.000000 | -2124.000000 | -2139.000000 | 2.516195 | 2966.000000 | 4128 |  | CORR | СIGR | 05:37 | 05:50 | 05:47 | 27 | 120 | 15.000000 | EXT | - |  | (c)
45597.502000 | 7.367000 | 7.228000 | -3.983000 | -4.122000 | -13.000000 | 3.000000 | 5.000000 | 0.406132 | 3879.000000 | 4128 |  | LWAN |  | 11:30 | 11:33 | 11:33 | 243 | 36 | 16.660639 | EXT | -. Эквивалент потери металла 17%. |  | (c)
45612.475000 | 0.000000 | -0.045000 | -4.235000 | -4.280000 | -1230.000000 | 17.000000 | -568.000000 | 7.661199 |  | 4130 | Нарушение формы кольцевого шва | GWAN |  | 11:41 | 03:02 | 01:28 | 0 | 1325 |  | EXT | Нарушение формы кольцевого шва. Аномалия находится на упругопластическом изгибе: R=617 D, максимальное растяжение на 1 час. |  | (c)
45614.232000 | 1.757000 | 1.735000 | -2.478000 | -2.500000 | 746.000000 | 766.000000 | 764.000000 | 60.219607 | 1735.000000 | 4130 |  | CORR | PITT | 05:00 | 05:03 | 05:03 | 34 | 36 | 13.000000 | EXT | -. Аномалия находится на упругопластическом изгибе: R=601 D, максимальное растяжение на 1.4 час. |  | (c)
45616.603000 | 4.128000 | 4.098000 | -0.107000 | -0.137000 | 914.000000 | 979.000000 | 1113.000000 | 57.899593 | 81.000000 | 4130 |  | CORR | GENE | 05:27 | 05:37 | 05:59 | 56 | 400 | 10.000000 | EXT | -. Аномалия находится на упругопластическом изгибе: R=617 D, максимальное растяжение на 1.6 час. |  | (c)
45619.719000 | 3.009000 | 2.884000 | -3.576000 | -3.701000 | 565.000000 | 647.000000 | 695.000000 | 45.568405 | 2884.000000 | 4131 |  | CORR | GENE | 04:30 | 04:43 | 04:51 | 172 | 260 | 11.000000 | EXT | -. Аномалия находится на упругопластическом изгибе: R=947 D, максимальное растяжение на 0.8 час. |  | (c)
45621.629000 | 4.919000 | 4.729000 | -1.666000 | -1.856000 | -2207.000000 | -2197.000000 | -2191.000000 | 3.214655 | 1541.000000 | 4131 |  | LWAN |  | 09:03 | 09:04 | 09:05 | 315 | 33 | 10.000000 | INT | -. Эквивалент потери металла 10%. |  | (c)
45625.704000 | 2.409000 | 2.258000 | -9.226000 | -9.377000 | -866.000000 | -798.000000 | -809.000000 | 752.000000 | 2258.000000 | 4132 |  | DENT |  | 08:40 | 08:51 | 08:49 | 212 | 114 | 0.281690 |  | - |  | (c)
45626.162000 | 2.867000 | 2.655000 | -8.768000 | -8.980000 | -785.000000 | -711.000000 | -700.000000 | 615.000000 | 2655.000000 | 4132 |  | DENT |  | 08:53 | 09:05 | 09:07 | 316 | 170 | 0.140845 |  | - |  | (c)
45626.252000 | 2.957000 | 2.941000 | -8.678000 | -8.694000 | -1554.000000 | -1513.000000 | -1509.000000 | 1464.000000 | 2941.000000 | 4132 |  | CORR | СIGR | 06:49 | 06:56 | 06:56 | 32 | 90 | 14.000000 | EXT | - |  | (c)
45639.824000 | 4.894000 | 4.871000 | -6.666000 | -6.689000 | 1666.000000 | 1697.000000 | 1737.000000 | 1666.000000 | 4871.000000 | 4133 |  | CORR | СIGR | 05:04 | 05:09 | 05:15 | 40 | 142 | 8.000000 | EXT | - |  | (c)
45646.490000 | 0.000000 | -0.045000 | -11.240000 | -11.285000 | 1165.000000 | -2198.000000 | -2107.000000 | 917.000000 |  | 4134 | Нарушение формы кольцевого шва | GWAN |  | 02:47 | 05:44 | 05:59 | 0 | 2379 |  | EXT | Нарушение формы кольцевого шва |  | (c)
45657.730000 | 0.000000 | -0.028000 | -11.110000 | -11.138000 | 422.000000 | 764.000000 | 661.000000 | 53.303461 |  | 4135 | Нарушение формы кольцевого шва | GWAN |  | 00:41 | 01:37 | 01:20 | 0 | 477 |  | EXT | Нарушение формы кольцевого шва |  | (c)
45714.075000 | 0.000000 | -0.024000 | -11.430000 | -11.454000 | 872.000000 | 1525.000000 | 1386.000000 | 0.000000 |  | 4141 | Нарушение формы кольцевого шва | GWAN |  | 02:46 | 04:32 | 04:09 | 0 | 1027 |  | EXT | Нарушение формы кольцевого шва. Аномалия находится на отводе. |  | (c)
45725.505000 | 0.000000 | -0.001000 | -11.310000 | -11.311000 | -2078.000000 | -2002.000000 | -1920.000000 | 12.316189 |  | 4142 | Смещение кромок | GWAN |  | 03:31 | 03:43 | 03:56 | 0 | 317 | 2.443000 | EXT | Смещение кромок. Вовнутрь. Величина смещения - 2.4 мм. |  | (c)
45725.505000 | 0.000000 | -0.001000 | -11.310000 | -11.311000 | -1366.000000 | -1262.000000 | -1067.000000 | 37.840037 |  | 4142 | Смещение кромок | GWAN |  | 05:26 | 05:43 | 06:14 | 0 | 598 | 3.550000 | EXT | Смещение кромок. Наружу. Величина смещения - 3.6 мм. |  | (c)
45725.505000 | 0.000000 | -0.026000 | -11.310000 | -11.336000 | -481.000000 | -298.000000 | -290.000000 | 0.000000 |  | 4142 | Смещение кромок | GWAN |  | 07:49 | 08:18 | 08:19 | 0 | 380 | 3.403000 | EXT | Смещение кромок. Наружу. Величина смещения - 3.4 мм. |  | (c)
45725.505000 | 0.000000 | -0.026000 | -11.310000 | -11.336000 | -1.000000 | 324.000000 | 218.000000 | 17.590090 |  | 4142 | Смещение кромок | GWAN |  | 09:06 | 09:59 | 09:41 | 0 | 439 | 3.129000 | EXT | Смещение кромок. Наружу. Величина смещения - 3.1 мм. |  | (c)
45726.412000 | 0.907000 | 0.890000 | -10.403000 | -10.420000 | -1724.000000 | -1591.000000 | -1622.000000 | 40.848065 | 890.000000 | 4142 |  | CORR | СIGR | 04:28 | 04:49 | 04:45 | 43 | 205 | 11.000000 | EXT | - |  | (c)
45731.290000 | 5.785000 | 5.721000 | -5.525000 | -5.589000 | -1250.000000 | -1184.000000 | -1067.000000 | 56.672502 | 5462.000000 | 4142 |  | CORR | GENE | 05:45 | 05:55 | 06:14 | 127 | 365 | 11.000000 | EXT | - |  | (c)
45736.083000 | 10.578000 | 10.505000 | -0.732000 | -0.805000 | -1506.000000 | -1451.000000 | -1444.000000 | 58.442370 | 685.000000 | 4142 |  | DENT |  | 05:03 | 05:12 | 05:13 | 120 | 125 | 0.281690 |  | - |  | (c)
45736.815000 | 0.000000 | -0.001000 | -11.535000 | -11.536000 | 544.000000 | 637.000000 | 730.000000 | 43.872302 |  | 4143 | Смещение кромок | GWAN |  | 04:21 | 04:36 | 04:51 | 0 | 372 | 3.715000 | EXT | Смещение кромок. Вовнутрь. Аномалия находится на отводе. Величина смещения - 3.7 мм. |  | (c)
45736.815000 | 0.000000 | -0.011000 | -11.535000 | -11.546000 | 1691.000000 | 2141.000000 | 1978.000000 | 0.000000 |  | 4143 | Смещение кромок | GWAN |  | 07:26 | 08:39 | 08:13 | 0 | 575 | 3.601000 | EXT | Смещение кромок. Вовнутрь. Аномалия находится на отводе. Величина смещения - 3.6 мм. |  | (c)
45748.350000 | 0.000000 | -0.021000 | -11.275000 | -11.296000 | -1774.000000 | -1608.000000 | -1498.000000 | 1222.000000 |  | 4144 | Смещение кромок | GWAN |  | 03:57 | 04:24 | 04:41 | 0 | 552 | 3.637000 | EXT | Смещение кромок. Вовнутрь. Аномалия находится на отводе. Величина смещения - 3.6 мм. |  | (c)
45748.350000 | 0.000000 | -0.046000 | -11.275000 | -11.321000 | -1135.000000 | -821.000000 | -872.000000 | 609.000000 |  | 4144 | Смещение кромок | GWAN |  | 05:40 | 06:31 | 06:23 | 0 | 526 | 2.503000 | EXT | Смещение кромок. Наружу. Аномалия находится на отводе. Величина смещения - 2.5 мм. |  | (c)
45761.500000 | 1.875000 | 1.699000 | -9.810000 | -9.986000 | 1970.000000 | 2087.000000 | 2153.000000 | 1970.000000 | 1699.000000 | 4145 |  | DENT |  | 06:47 | 07:05 | 07:16 | 332 | 365 | 0.352113 |  | - |  | (c)
45773.789000 | 2.479000 | 2.077000 | -9.196000 | -9.598000 | -388.000000 | -322.000000 | -331.000000 | 274.000000 | 2077.000000 | 4146 |  | CORR | GENE | 04:22 | 04:33 | 04:31 | 883 | 114 | 8.000000 | EXT | - |  | (c)
45782.985000 | 0.000000 | -0.021000 | -11.310000 | -11.331000 | 97.000000 | 1050.000000 | 670.000000 | 97.000000 |  | 4147 | Нарушение формы кольцевого шва | GWAN |  | 05:11 | 07:45 | 06:44 | 0 | 1144 |  | EXT | Нарушение формы кольцевого шва |  | (c)
45806.838000 | 0.968000 | 0.771000 | -9.602000 | -9.799000 | 1729.000000 | 1768.000000 | 1809.000000 | 21.075735 | 771.000000 | 4149 |  | CORR | GENE | 05:00 | 05:06 | 05:13 | 393 | 160 | 8.000000 | EXT | - |  | (c)
45816.440000 | 0.000000 | -0.031000 | -11.155000 | -11.186000 | -628.000000 | -303.000000 | -436.000000 | 19.716706 |  | 4150 | Смещение кромок | GWAN |  | 00:30 | 01:23 | 01:01 | 0 | 383 | 3.414000 | EXT | Смещение кромок. Наружу. Величина смещения - 3.4 мм. Аномалия находится на упругопластическом изгибе: R=563 D, максимальное растяжение на 6 час. |  | (c)
45816.440000 | 0.000000 | -0.021000 | -11.155000 | -11.176000 | 389.000000 | 569.000000 | 570.000000 | 31.373270 |  | 4150 | Смещение кромок | GWAN |  | 03:14 | 03:43 | 03:43 | 0 | 363 | 2.478000 | EXT | Смещение кромок. Наружу. Величина смещения - 2.5 мм. Аномалия находится на упругопластическом изгибе: R=563 D, максимальное растяжение на 6 час. |  | (c)
45816.440000 | 0.000000 | -0.001000 | -11.155000 | -11.156000 | 952.000000 | 1112.000000 | 1052.000000 | 76.829770 |  | 4150 | Смещение кромок | GWAN |  | 04:45 | 05:11 | 05:01 | 0 | 200 | 2.384000 | EXT | Смещение кромок. Вовнутрь. Величина смещения - 2.4 мм. Аномалия находится на упругопластическом изгибе: R=563 D, максимальное растяжение на 6 час. |  | (c)
45819.899000 | 3.459000 | 3.412000 | -7.696000 | -7.743000 | 570.000000 | 578.000000 | 583.000000 | 45.978196 | 3412.000000 | 4150 |  | GOUG | AXGR | 03:43 | 03:45 | 03:46 | 73 | 27 | 8.000000 | EXT | -. Задир. Аномалия находится на упругопластическом изгибе: R=443 D, максимальное растяжение на 5.9 час. |  | (c)
45850.080000 | 0.000000 | -0.023000 | -11.350000 | -11.373000 | 555.000000 | -2138.000000 | 1786.000000 | 0.000000 |  | 4153 | Нарушение формы кольцевого шва | GWAN |  | 04:17 | 09:02 | 07:35 | 0 | 2461 |  | EXT | Нарушение формы кольцевого шва. Аномалия находится на отводе. |  | (c)
45850.080000 | 0.000000 | -0.028000 | -11.350000 | -11.378000 | -1046.000000 | -448.000000 | -590.000000 | 10.865832 |  | 4153 | Нарушение формы кольцевого шва | GWAN |  | 11:58 | 01:35 | 01:12 | 0 | 911 |  | EXT | Нарушение формы кольцевого шва. Аномалия находится на отводе. |  | (c)
45861.430000 | 0.000000 | -0.017000 | -11.155000 | -11.172000 | -1863.000000 | -1437.000000 | -973.000000 | 82.000000 |  | 4154 | Нарушение формы кольцевого шва | GWAN |  | 03:40 | 04:48 | 06:03 | 0 | 1780 |  | EXT | Нарушение формы кольцевого шва. Аномалия находится на отводе. |  | (c)
45863.172000 | 1.742000 | 1.688000 | -9.413000 | -9.467000 | -1346.000000 | -1148.000000 | -1173.000000 | 1000.000000 | 1688.000000 | 4154 |  | CORR | GENE | 05:03 | 05:35 | 05:31 | 132 | 346 | 10.000000 | EXT | - |  | (c)
45863.570000 | 2.140000 | 1.950000 | -9.015000 | -9.205000 | -1197.000000 | -1193.000000 | -1178.000000 | 1158.000000 | 1950.000000 | 4154 |  | CORR | AXGR | 05:27 | 05:28 | 05:30 | 403 | 39 | 10.000000 | EXT | - |  | (c)
45865.606000 | 4.176000 | 4.162000 | -6.979000 | -6.993000 | -1378.000000 | -1252.000000 | -1289.000000 | 1199.000000 | 4162.000000 | 4154 |  | CORR | СIGR | 04:58 | 05:18 | 05:12 | 28 | 179 | 11.000000 | EXT | -. Аномалия находится на упругопластическом изгибе: R=907 D, максимальное растяжение на 6.1 час. |  | (c)
45876.852000 | 4.267000 | 4.230000 | -7.018000 | -7.055000 | -2088.000000 | -1900.000000 | -1962.000000 | 1835.000000 | 4230.000000 | 4155 |  | CORR | GENE | 04:47 | 05:17 | 05:07 | 51 | 253 | 11.000000 | EXT | -. Аномалия находится на упругопластическом изгибе: R=474 D, максимальное растяжение на 5.9 час. |  | (c)
45883.870000 | 0.000000 | -0.017000 | -9.070000 | -9.087000 | -206.000000 | -31.000000 | -1.000000 | 0.000000 |  | 4156 | Нарушение формы кольцевого шва | GWAN |  | 04:05 | 04:34 | 04:38 | 0 | 409 |  | EXT | Нарушение формы кольцевого шва. Аномалия находится на упругопластическом изгибе: R=768 D, максимальное растяжение на 5.3 час. |  | (c)
45883.870000 | 0.000000 | -0.031000 | -9.070000 | -9.101000 | 1270.000000 | 1644.000000 | 1678.000000 | 1270.000000 |  | 4156 | Смещение кромок | GWAN |  | 08:04 | 09:04 | 09:09 | 0 | 816 | 3.001000 | EXT | Смещение кромок. Вовнутрь. Величина смещения - 3 мм. Аномалия находится на упругопластическом изгибе: R=768 D, максимальное растяжение на 5.3 час. |  | (c)
45892.940000 | 0.000000 | -0.026000 | -11.545000 | -11.571000 | -856.000000 | -709.000000 | -723.000000 | 589.000000 |  | 4157 | Смещение кромок | GWAN |  | 03:28 | 03:52 | 03:50 | 0 | 267 | 2.728000 | EXT | Смещение кромок. Наружу. Величина смещения - 2.7 мм. |  | (c)
45892.940000 | 0.000000 | -0.029000 | -11.545000 | -11.574000 | 427.000000 | 786.000000 | 648.000000 | 427.000000 |  | 4157 | Нарушение формы кольцевого шва | GWAN |  | 06:55 | 07:53 | 07:31 | 0 | 442 |  | EXT | Нарушение формы кольцевого шва |  | (c)
45909.580000 | 5.095000 | 5.076000 | -6.555000 | -6.574000 | 888.000000 | 947.000000 | 938.000000 | 888.000000 | 5076.000000 | 4158 |  | CORR | СIGR | 05:35 | 05:44 | 05:43 | 35 | 100 | 10.000000 | EXT | - |  | (c)
45912.139000 | 7.654000 | 7.647000 | -3.996000 | -4.003000 | 741.000000 | 836.000000 | 880.000000 | 741.000000 | 3950.000000 | 4158 |  | CORR | GENE | 05:11 | 05:26 | 05:33 | 53 | 279 | 10.000000 | EXT | - |  | (c)
45912.573000 | 8.088000 | 8.060000 | -3.562000 | -3.590000 | 1101.000000 | 1208.000000 | 1213.000000 | 1101.000000 | 3552.000000 | 4158 |  | CORR | СIGR | 06:09 | 06:26 | 06:27 | 38 | 225 | 12.000000 | EXT | - |  | (c)
45913.028000 | 8.543000 | 8.519000 | -3.107000 | -3.131000 | 898.000000 | 998.000000 | 1007.000000 | 898.000000 | 3069.000000 | 4158 |  | CORR | GENE | 05:36 | 05:52 | 05:54 | 62 | 217 | 10.000000 | EXT | - |  | (c)
45939.145000 | 0.000000 | -0.018000 | -11.435000 | -11.453000 | 363.000000 | 877.000000 | 701.000000 | 29.268148 |  | 4161 | Нарушение формы кольцевого шва | GWAN |  | 03:35 | 04:58 | 04:30 | 0 | 676 |  | EXT | Нарушение формы кольцевого шва. Аномалия находится на отводе. |  | (c)
45939.145000 | 0.000000 | -0.027000 | -11.435000 | -11.462000 | 1694.000000 | 2023.000000 | 2218.000000 | 0.000000 |  | 4161 | Нарушение формы кольцевого шва | GWAN |  | 07:10 | 08:03 | 08:35 | 0 | 1049 |  | EXT | Нарушение формы кольцевого шва. Аномалия находится на отводе. |  | (c)
45949.126000 | 9.981000 | 9.940000 | -1.454000 | -1.495000 | -1888.000000 | -1794.000000 | -1740.000000 | 39.556982 | 1440.000000 | 4161 |  | CORR | GENE | 09:32 | 09:47 | 09:56 | 55 | 295 | 11.000000 | EXT | -. Аномалия находится на отводе. |  | (c)
45950.580000 | 0.000000 | -0.031000 | -11.470000 | -11.501000 | 1656.000000 | 2164.000000 | 1933.000000 | 1.615475 |  | 4162 | Смещение кромок | GWAN |  | 02:38 | 04:00 | 03:23 | 0 | 555 | 2.874000 | EXT | Смещение кромок. Наружу. Аномалия находится на отводе. Величина смещения - 2.9 мм. |  | (c)
45988.121000 | 3.056000 | 2.990000 | -8.274000 | -8.340000 | 1569.000000 | 1606.000000 | 1609.000000 | 43.766241 | 2990.000000 | 4165 |  | GOUG | GENE | 06:40 | 06:46 | 06:47 | 537 | 80 | 10.000000 | EXT | -. Задир. |  | (c)
45996.395000 | 0.000000 | -0.030000 | -11.320000 | -11.350000 | -1955.000000 | -1857.000000 | -1676.000000 | 44.709982 |  | 4166 | Нарушение формы кольцевого шва | GWAN |  | 08:17 | 08:33 | 09:02 | 0 | 556 |  | EXT | Нарушение формы кольцевого шва |  | (c)
45996.395000 | 0.000000 | -0.042000 | -11.320000 | -11.362000 | -752.000000 | -497.000000 | -491.000000 | 18.472813 |  | 4166 | Нарушение формы кольцевого шва | GWAN |  | 11:31 | 00:12 | 00:13 | 0 | 524 |  | EXT | Нарушение формы кольцевого шва |  | (c)
45997.403000 | 1.008000 | 0.994000 | -10.312000 | -10.326000 | 1898.000000 | 1945.000000 | 1957.000000 | 12.472281 | 994.000000 | 4166 |  | CORR | СIGR | 06:39 | 06:47 | 06:48 | 27 | 119 | 12.000000 | EXT | - |  | (c)
46003.886000 | 7.491000 | 7.015000 | -3.829000 | -4.305000 | 2159.000000 | 2185.000000 | 2189.000000 | 0.000000 | 3782.000000 | 4166 |  | CORR | GENE | 07:21 | 07:25 | 07:26 | 523 | 60 | 12.000000 | EXT | - |  | (c)
46004.062000 | 7.667000 | 7.590000 | -3.653000 | -3.730000 | 2171.000000 | 2214.000000 | 2199.000000 | 0.000000 | 3124.000000 | 4166 |  | CORR | GENE | 07:23 | 07:30 | 07:27 | 606 | 57 | 10.000000 | EXT | - |  | (c)
46042.570000 | 0.000000 | -0.026000 | -11.215000 | -11.241000 | 1202.000000 | 1396.000000 | 1389.000000 | 37.824748 |  | 4170 | Нарушение формы кольцевого шва | GWAN |  | 05:30 | 06:01 | 06:00 | 0 | 373 |  | EXT | Нарушение формы кольцевого шва. Аномалия находится на упругопластическом изгибе: R=480 D, максимальное растяжение на 6.3 час. |  | (c)
46042.570000 | 0.000000 | -0.031000 | -11.215000 | -11.246000 | -2119.000000 | -1892.000000 | -1835.000000 | 31.924072 |  | 4170 | Нарушение формы кольцевого шва | GWAN |  | 08:34 | 09:11 | 09:20 | 0 | 569 |  | EXT | Нарушение формы кольцевого шва. Аномалия находится на упругопластическом изгибе: R=480 D, максимальное растяжение на 6.3 час. |  | (c)
46053.785000 | 0.000000 | -0.031000 | -11.160000 | -11.191000 | -730.000000 | -515.000000 | -525.000000 | 25.863109 |  | 4171 | Нарушение формы кольцевого шва | GWAN |  | 00:33 | 01:07 | 01:06 | 0 | 410 |  | EXT | Нарушение формы кольцевого шва. Аномалия находится на отводе. |  | (c)
46053.785000 | 0.000000 | -0.024000 | -11.160000 | -11.184000 | 1695.000000 | -1844.000000 | -1997.000000 | 18.873137 |  | 4171 | Нарушение формы кольцевого шва | GWAN |  | 07:04 | 09:33 | 09:08 | 0 | 1539 |  | EXT | Нарушение формы кольцевого шва. Аномалия находится на отводе. |  | (c)
46054.247000 | 0.462000 | 0.455000 | -10.698000 | -10.705000 | 774.000000 | 799.000000 | 795.000000 | 62.487042 | 455.000000 | 4171 |  | ARTD | СIGR | 04:36 | 04:40 | 04:39 | 16 | 42 | 10.676312 | EXT | -. Эквивалент потери металла 11%. Аномалия находится на отводе. |  | (c)
46054.555000 | 0.770000 | 0.763000 | -10.390000 | -10.397000 | 825.000000 | 842.000000 | 843.000000 | 66.543418 | 763.000000 | 4171 |  | ARTD | СIGR | 04:44 | 04:46 | 04:47 | 16 | 37 | 11.170622 | EXT | -. Эквивалент потери металла 11%. Аномалия находится на отводе. |  | (c)
46054.685000 | 0.900000 | 0.764000 | -10.260000 | -10.396000 | 2150.000000 | 2167.000000 | 2169.000000 | 1.785042 | 764.000000 | 4171 |  | CORR | AXGR | 08:18 | 08:20 | 08:21 | 243 | 39 | 8.000000 | EXT | -. Аномалия находится на отводе. |  | (c)
46058.794000 | 5.009000 | 4.914000 | -6.151000 | -6.246000 | 1798.000000 | 1840.000000 | 1834.000000 | 26.126889 | 4914.000000 | 4171 |  | GOUG | GENE | 07:21 | 07:28 | 07:27 | 143 | 73 | 6.000000 | EXT | -. Аномалия находится на отводе. Задир. |  | (c)
46060.334000 | 6.549000 | 6.370000 | -4.611000 | -4.790000 | 1152.000000 | 1248.000000 | 1309.000000 | 49.096645 | 4594.000000 | 4171 |  | CORR | GENE | 05:37 | 05:52 | 06:02 | 196 | 313 | 11.000000 | EXT | -. Аномалия находится на отводе. |  | (c)
46089.911000 | 2.281000 | 2.210000 | -9.114000 | -9.185000 | -1415.000000 | -1388.000000 | -1374.000000 | 1334.000000 | 2210.000000 | 4174 |  | CORR | GENE | 06:31 | 06:35 | 06:37 | 229 | 81 | 8.000000 | EXT | -. Аномалия находится на упругопластическом изгибе: R=332 D, максимальное растяжение на 0 час. |  | (c)
46098.838000 | 11.208000 | 11.127000 | -0.187000 | -0.268000 | -1972.000000 | -1952.000000 | -1950.000000 | 1928.000000 | 126.000000 | 4174 |  | CORR | AXGR | 05:01 | 05:04 | 05:04 | 142 | 44 | 9.000000 | EXT | -. Аномалия находится на упругопластическом изгибе: R=444 D, максимальное растяжение на 11.9 час. |  | (c)
46099.025000 | 0.000000 | -0.026000 | -10.602000 | -10.628000 | 703.000000 | 755.000000 | 770.000000 | 62.110850 |  | 4175а | Смещение кромок | GWAN |  | 00:03 | 00:12 | 00:14 | 0 | 134 | 2.500000 | EXT | Смещение кромок. Вовнутрь. Величина смещения - 2.5 мм. Аномалия находится на упругопластическом изгибе: R=444 D, максимальное растяжение на 11.9 час. |  | (c)
46099.025000 | 0.000000 | -0.046000 | -10.602000 | -10.648000 | 1466.000000 | 1573.000000 | 1740.000000 | 17.454417 |  | 4175а | Смещение кромок | GWAN |  | 02:07 | 02:24 | 02:51 | 0 | 548 | 2.277980 | EXT | Смещение кромок. Вовнутрь. Величина смещения - 2.3 мм. Аномалия находится на упругопластическом изгибе: R=444 D, максимальное растяжение на 11.9 час. |  | (c)
46099.025000 | 0.000000 | -0.016000 | -10.602000 | -10.618000 | -1798.000000 | -1635.000000 | -1555.000000 | 34.918331 |  | 4175а | Смещение кромок | GWAN |  | 05:20 | 05:46 | 05:59 | 0 | 485 | 4.178000 | EXT | Смещение кромок. Наружу. Величина смещения - 4.2 мм. Аномалия находится на упругопластическом изгибе: R=444 D, максимальное растяжение на 11.9 час. |  | (c)
46099.025000 | 0.000000 | -0.041000 | -10.602000 | -10.643000 | -659.000000 | -317.000000 | -363.000000 | 0.000000 |  | 4175а | Смещение кромок | GWAN |  | 08:23 | 09:19 | 09:11 | 0 | 592 | 3.546000 | EXT | Смещение кромок. Наружу. Величина смещения - 3.5 мм. Аномалия находится на упругопластическом изгибе: R=444 D, максимальное растяжение на 11.9 час. |  | (c)
46099.910000 | 0.885000 | 0.868000 | -9.717000 | -9.734000 | -969.000000 | -959.000000 | -957.000000 | 75.174944 | 868.000000 | 4175а |  | CORR | PITT | 07:33 | 07:35 | 07:35 | 35 | 25 | 11.000000 | EXT | -. Аномалия находится на упругопластическом изгибе: R=517 D, максимальное растяжение на 11.8 час. |  | (c)
46100.775000 | 1.750000 | 1.681000 | -8.852000 | -8.921000 | -2035.000000 | -2034.000000 | -2016.000000 | 15.797919 | 1681.000000 | 4175а |  | CORR | AXGR | 04:41 | 04:42 | 04:45 | 88 | 38 | 10.000000 | EXT | -. Аномалия находится на упругопластическом изгибе: R=599 D, максимальное растяжение на 11.7 час. |  | (c)
46109.627000 | 0.000000 | -0.020000 | -12.148000 | -12.168000 | 1116.000000 | 1583.000000 | 1870.000000 | 1116.000000 |  | 4175б | Нарушение формы кольцевого шва | GWAN |  | 03:10 | 04:26 | 05:12 | 0 | 1507 |  | INT | Нарушение формы кольцевого шва. Аномалия находится на отводе. |  | (c)
46121.775000 | 0.000000 | -0.028000 | -11.345000 | -11.373000 | -1089.000000 | 101.000000 | -399.000000 | 0.000000 |  | 4177а | Нарушение формы кольцевого шва | GWAN |  | 04:24 | 07:36 | 06:16 | 0 | 1379 |  | EXT | Нарушение формы кольцевого шва. Аномалия находится на отводе. |  | (c)
46121.775000 | 0.000000 | -0.014000 | -11.345000 | -11.359000 | 1016.000000 | 1417.000000 | 1422.000000 | 1016.000000 |  | 4177а | Нарушение формы кольцевого шва | GWAN |  | 10:04 | 11:09 | 11:09 | 0 | 811 |  | EXT | Нарушение формы кольцевого шва. Аномалия находится на отводе. |  | (c)
46144.325000 | 0.000000 | -0.039000 | -11.385000 | -11.424000 | -515.000000 | -230.000000 | -201.000000 | 0.000000 |  | 4179 | Нарушение формы кольцевого шва | GWAN |  | 08:53 | 09:39 | 09:43 | 0 | 628 |  | EXT | Нарушение формы кольцевого шва. Аномалия находится на отводе. |  | (c)
46144.325000 | 0.000000 | -0.036000 | -11.385000 | -11.421000 | 544.000000 | 715.000000 | 851.000000 | 68.644360 |  | 4179 | Смещение кромок | GWAN |  | 11:43 | 00:11 | 00:33 | 0 | 613 | 4.497000 | EXT | Смещение кромок. Вовнутрь. Аномалия находится на отводе. Величина смещения - 4.5 мм. |  | (c)
46149.876000 | 5.551000 | 5.473000 | -5.834000 | -5.912000 | -17.000000 | -2.000000 | 0.000000 | 0.021878 | 5473.000000 | 4179 |  | LWAN |  | 10:13 | 10:15 | 10:16 | 228 | 34 | 10.000000 | INT | -. Эквивалент потери металла 10%. Аномалия находится на упругопластическом изгибе: R=213 D, максимальное растяжение на 6.2 час. |  | (c)
46150.674000 | 6.349000 | 6.119000 | -5.036000 | -5.266000 | -2190.000000 | -2174.000000 | -2121.000000 | 3.240731 | 4892.000000 | 4179 |  | CORR | GENE | 04:22 | 04:25 | 04:33 | 374 | 138 | 14.000000 | EXT | -. Аномалия находится на упругопластическом изгибе: R=202 D, максимальное растяжение на 6.2 час. |  | (c)
46155.710000 | 0.000000 | -0.025000 | -11.445000 | -11.470000 | 1148.000000 | 2060.000000 | 1652.000000 | 6.046862 |  | 4180 | Нарушение формы кольцевого шва | GWAN |  | 00:59 | 03:26 | 02:20 | 0 | 1008 |  | EXT | Нарушение формы кольцевого шва. Аномалия находится на упругопластическом изгибе: R=204 D, максимальное растяжение на 6 час. |  | (c)
46155.710000 | 0.000000 | -0.020000 | -11.445000 | -11.465000 | -1663.000000 | -1313.000000 | -1373.000000 | 45.802539 |  | 4180 | Нарушение формы кольцевого шва | GWAN |  | 05:25 | 06:22 | 06:12 | 0 | 580 |  | EXT | Нарушение формы кольцевого шва. Аномалия находится на упругопластическом изгибе: R=204 D, максимальное растяжение на 6 час. |  | (c)
46155.710000 | 0.000000 | -0.028000 | -11.445000 | -11.473000 | -729.000000 | -513.000000 | -242.000000 | 0.000000 |  | 4180 | Нарушение формы кольцевого шва | GWAN |  | 07:56 | 08:31 | 09:14 | 0 | 975 |  | EXT | Нарушение формы кольцевого шва. Аномалия находится на упругопластическом изгибе: R=204 D, максимальное растяжение на 6 час. |  | (c)
46165.384000 | 9.674000 | 9.636000 | -1.771000 | -1.809000 | 1967.000000 | 2117.000000 | -2132.000000 | 0.000000 | 1668.000000 | 4180 |  | CORR | GENE | 03:11 | 03:35 | 04:09 | 141 | 724 | 10.000000 | EXT | -. Аномалия находится на упругопластическом изгибе: R=446 D, максимальное растяжение на 6.5 час. |  | (c)
46166.260000 | 10.550000 | 10.390000 | -0.895000 | -1.055000 | -2190.000000 | -2163.000000 | -2129.000000 | 3.270506 | 331.000000 | 4180 |  | CORR | GENE | 04:00 | 04:04 | 04:10 | 724 | 122 | 12.000000 | EXT | -. Аномалия находится на упругопластическом изгибе: R=474 D, максимальное растяжение на 6.5 час. |  | (c)
46167.155000 | 0.000000 | -0.041000 | -11.515000 | -11.556000 | 273.000000 | 514.000000 | 533.000000 | 22.043634 |  | 4181 | Смещение кромок | GWAN |  | 02:18 | 02:56 | 02:59 | 0 | 520 | 3.651000 | EXT | Смещение кромок. Наружу. Величина смещения - 3.7 мм. Аномалия находится на упругопластическом изгибе: R=521 D, максимальное растяжение на 6.6 час. |  | (c)
46167.155000 | 0.000000 | -0.016000 | -11.515000 | -11.531000 | 1722.000000 | 1786.000000 | 1892.000000 | 0.000000 |  | 4181 | Смещение кромок | GWAN |  | 06:11 | 06:22 | 06:39 | 0 | 340 | 2.724000 | EXT | Смещение кромок. Вовнутрь. Величина смещения - 2.7 мм. Аномалия находится на упругопластическом изгибе: R=521 D, максимальное растяжение на 6.6 час. |  | (c)
46167.201000 | 0.046000 | 0.008000 | -11.469000 | -11.507000 | 717.000000 | 1004.000000 | 1054.000000 | 40.538641 | 8.000000 | 4181 |  | CORR | GENE | 03:29 | 04:16 | 04:24 | 71 | 674 | 11.000000 | EXT | -. Аномалия находится на упругопластическом изгибе: R=521 D, максимальное растяжение на 6.6 час. |  | (c)
46167.344000 | 0.189000 | 0.150000 | -11.326000 | -11.365000 | 631.000000 | 812.000000 | 906.000000 | 50.895304 | 150.000000 | 4181 |  | CORR | GENE | 03:15 | 03:44 | 04:00 | 89 | 550 | 9.000000 | EXT | -. Аномалия находится на упругопластическом изгибе: R=536 D, максимальное растяжение на 6.7 час. |  | (c)
46167.809000 | 0.654000 | 0.613000 | -10.861000 | -10.902000 | 505.000000 | 833.000000 | 745.000000 | 40.728587 | 613.000000 | 4181 |  | CORR | GENE | 02:55 | 03:48 | 03:34 | 87 | 480 | 9.000000 | EXT | -. Аномалия находится на упругопластическом изгибе: R=567 D, максимальное растяжение на 6.8 час. |  | (c)
46168.119000 | 0.964000 | 0.879000 | -10.551000 | -10.636000 | 522.000000 | 1102.000000 | 939.000000 | 37.035131 | 879.000000 | 4181 |  | CORR | GENE | 02:58 | 04:31 | 04:05 | 216 | 833 | 11.000000 | EXT | -. Аномалия находится на упругопластическом изгибе: R=585 D, максимальное растяжение на 6.8 час. |  | (c)
46170.128000 | 2.973000 | 2.929000 | -8.542000 | -8.586000 | 606.000000 | 1073.000000 | 885.000000 | 48.868407 | 2929.000000 | 4181 |  | CORR | GENE | 03:11 | 04:27 | 03:56 | 110 | 559 | 10.000000 | EXT | -. Аномалия находится на упругопластическом изгибе: R=776 D, максимальное растяжение на 7.2 час. |  | (c)
46172.117000 | 4.962000 | 4.904000 | -6.553000 | -6.611000 | 684.000000 | 990.000000 | 947.000000 | 55.225896 | 4904.000000 | 4181 |  | CORR | GENE | 03:24 | 04:13 | 04:06 | 108 | 526 | 11.000000 | EXT | - |  | (c)
46172.514000 | 5.359000 | 5.318000 | -6.156000 | -6.197000 | 753.000000 | 987.000000 | 980.000000 | 60.781625 | 5318.000000 | 4181 |  | CORR | GENE | 03:35 | 04:13 | 04:12 | 75 | 455 | 11.000000 | EXT | - |  | (c)
46174.839000 | 7.684000 | 7.524000 | -3.831000 | -3.991000 | -1954.000000 | -1933.000000 | -1928.000000 | 24.383126 | 3695.000000 | 4181 |  | CORR | GENE | 08:18 | 08:21 | 08:22 | 296 | 51 | 10.000000 | EXT | - |  | (c)
46176.161000 | 9.006000 | 8.814000 | -2.509000 | -2.701000 | 1225.000000 | 1276.000000 | 1267.000000 | 70.961893 | 2259.000000 | 4181 |  | CORR | GENE | 04:51 | 04:59 | 04:58 | 442 | 84 | 10.000000 | EXT | - |  | (c)
46178.670000 | 0.000000 | -0.011000 | -11.495000 | -11.506000 | -223.000000 | 236.000000 | 94.000000 | 0.000000 |  | 4182 | Смещение кромок | GWAN |  | 03:56 | 05:10 | 04:47 | 0 | 633 | 2.980000 | EXT | Смещение кромок. Вовнутрь. Величина смещения - 3 мм. |  | (c)
46178.670000 | 0.000000 | -0.016000 | -11.495000 | -11.511000 | 803.000000 | 1171.000000 | 1132.000000 | 803.000000 |  | 4182 | Смещение кромок | GWAN |  | 06:42 | 07:41 | 07:35 | 0 | 659 | 3.884000 | EXT | Смещение кромок. Вовнутрь. Величина смещения - 3.9 мм. |  | (c)
46178.670000 | 0.000000 | -0.021000 | -11.495000 | -11.516000 | 1581.000000 | 1627.000000 | 1725.000000 | 1581.000000 |  | 4182 | Смещение кромок | GWAN |  | 08:47 | 08:55 | 09:11 | 0 | 288 | 4.726000 | EXT | Смещение кромок. Наружу. Величина смещения - 4.7 мм. |  | (c)
46204.768000 | 2.903000 | 2.882000 | -8.682000 | -8.703000 | -1213.000000 | -1157.000000 | -1177.000000 | 1141.000000 | 2882.000000 | 4184 |  | CORR | СIGR | 05:28 | 05:37 | 05:34 | 21 | 72 | 10.000000 | EXT | -. Аномалия находится на отводе. |  | (c)
46211.971000 | 10.106000 | 10.067000 | -1.479000 | -1.518000 | -1104.000000 | -1086.000000 | -1084.000000 | 1065.000000 | 1356.000000 | 4184 |  | CORR | AXGR | 05:45 | 05:48 | 05:49 | 162 | 39 | 5.000000 | EXT | -. Аномалия находится на отводе. |  | (c)
46227.667000 | 2.532000 | 2.229000 | -8.713000 | -9.016000 | -1381.000000 | -1184.000000 | -1153.000000 | 56.261543 | 2229.000000 | 4186 |  | CORR | GENE | 05:26 | 05:58 | 06:03 | 727 | 456 | 9.000000 | EXT | - |  | (c)
46236.380000 | 0.000000 | -0.036000 | -11.270000 | -11.306000 | 1524.000000 | 1678.000000 | 1636.000000 | 38.933067 |  | 4187 | Смещение кромок | GWAN |  | 02:24 | 02:48 | 02:42 | 0 | 224 | 2.940000 | EXT | Смещение кромок. Наружу. Величина смещения - 2.9 мм. |  | (c)
46236.380000 | 0.000000 | -0.021000 | -11.270000 | -11.291000 | -2216.000000 | -2112.000000 | -2081.000000 | 1.138458 |  | 4187 | Смещение кромок | GWAN |  | 04:20 | 04:37 | 04:42 | 0 | 270 | 3.128000 | EXT | Смещение кромок. Вовнутрь. Величина смещения - 3.1 мм. |  | (c)
46236.380000 | 0.000000 | -0.016000 | -11.270000 | -11.286000 | -1815.000000 | -1251.000000 | -1441.000000 | 33.504805 |  | 4187 | Нарушение формы кольцевого шва | GWAN |  | 05:25 | 06:56 | 06:25 | 0 | 749 |  | EXT | Нарушение формы кольцевого шва |  | (c)
46236.380000 | 0.000000 | -0.021000 | -11.270000 | -11.291000 | -776.000000 | -576.000000 | -631.000000 | 27.455304 |  | 4187 | Смещение кромок | GWAN |  | 08:12 | 08:45 | 08:36 | 0 | 290 | 3.233000 | EXT | Смещение кромок. Наружу. Величина смещения - 3.2 мм. |  | (c)
46247.725000 | 0.075000 | 0.017000 | -11.270000 | -11.328000 | -1918.000000 | -1886.000000 | -1888.000000 | 27.672414 | 17.000000 | 4188 |  | ARTD | GENE | 08:49 | 08:54 | 08:54 | 274 | 61 | 11.149324 | EXT | -. Эквивалент потери металла 11%. |  | (c)
46248.737000 | 1.087000 | 0.385000 | -10.258000 | -10.960000 | 2173.000000 | -2216.000000 | 2213.000000 | 0.000000 | 385.000000 | 4188 |  | CORR | GENE | 07:49 | 08:01 | 07:55 | 865 | 80 | 10.000000 | EXT | - |  | (c)
46257.873000 | 10.223000 | 9.674000 | -1.122000 | -1.671000 | 1639.000000 | 1697.000000 | 1692.000000 | 35.012456 | 1067.000000 | 4188 |  | CORR | GENE | 06:23 | 06:32 | 06:31 | 604 | 105 | 10.000000 | EXT | - |  | (c)
46258.188000 | 10.538000 | 10.507000 | -0.807000 | -0.838000 | 1740.000000 | 1749.000000 | 1749.000000 | 37.453565 | 773.000000 | 4188 |  | CORR | AXGR | 06:39 | 06:41 | 06:41 | 65 | 18 | 10.000000 | EXT | - |  | (c)
46258.601000 | 10.951000 | 10.905000 | -0.394000 | -0.440000 | 1661.000000 | 1750.000000 | 1721.000000 | 31.542430 | 394.000000 | 4188 |  | CORR | GENE | 06:26 | 06:41 | 06:36 | 46 | 119 | 12.000000 | EXT | - |  | (c)
46259.600000 | 0.605000 | 0.457000 | -8.831000 | -8.979000 | -602.000000 | -568.000000 | -522.000000 | 29.305230 | 457.000000 | 4189а |  | CORR | GENE | 08:36 | 08:41 | 08:49 | 373 | 159 | 14.000000 | EXT | - |  | (c)
46260.024000 | 1.029000 | 0.914000 | -8.407000 | -8.522000 | 1488.000000 | 1661.000000 | 1690.000000 | 27.267827 | 914.000000 | 4189а |  | CORR | GENE | 02:13 | 02:41 | 02:46 | 158 | 405 | 13.000000 | EXT | - |  | (c)
46260.798000 | 1.803000 | 1.568000 | -7.633000 | -7.868000 | 1438.000000 | 1570.000000 | 1583.000000 | 40.502345 | 1568.000000 | 4189а |  | CORR | GENE | 02:05 | 02:26 | 02:29 | 273 | 291 | 10.000000 | EXT | - |  | (c)
46261.632000 | 2.637000 | 2.616000 | -6.799000 | -6.820000 | 1702.000000 | 1814.000000 | 1797.000000 | 27.267827 | 2616.000000 | 4189а |  | CORR | СIGR | 02:48 | 03:06 | 03:03 | 36 | 191 | 10.000000 | EXT | - |  | (c)
46261.730000 | 2.735000 | 2.691000 | -6.701000 | -6.745000 | 1928.000000 | 2085.000000 | 2065.000000 | 2.332058 | 2691.000000 | 4189а |  | CORR | GENE | 03:24 | 03:50 | 03:46 | 77 | 274 | 14.000000 | EXT | - |  | (c)
46263.015000 | 4.020000 | 3.950000 | -5.416000 | -5.486000 | 1597.000000 | 1852.000000 | 1844.000000 | 11.259378 | 3950.000000 | 4189а |  | CORR | GENE | 02:31 | 03:12 | 03:11 | 158 | 494 | 9.000000 | EXT | - |  | (c)
46265.171000 | 6.176000 | 5.891000 | -3.260000 | -3.545000 | 1557.000000 | 1567.000000 | 1603.000000 | 46.912520 | 3187.000000 | 4189а |  | CORR | GENE | 02:24 | 02:26 | 02:32 | 358 | 92 | 12.000000 | EXT | - |  | (c)
46268.431000 | 0.000000 | -0.027000 | -2.004000 | -2.031000 | 1940.000000 | -1835.000000 | -1988.000000 | 1455.000000 |  | 4189б | Нарушение формы кольцевого шва | GWAN |  | 02:21 | 04:12 | 03:47 | 0 | 1066 |  | EXT | Нарушение формы кольцевого шва |  | (c)
46268.431000 | 0.000000 | -0.038000 | -2.004000 | -2.042000 | -308.000000 | 664.000000 | 237.000000 | 0.000000 |  | 4189б | Нарушение формы кольцевого шва | GWAN |  | 08:19 | 10:55 | 09:46 | 0 | 1089 |  | EXT | Нарушение формы кольцевого шва |  | (c)
46270.073000 | 1.642000 | 1.607000 | -0.362000 | -0.397000 | -1725.000000 | -1559.000000 | -1557.000000 | 1390.000000 | 331.000000 | 4189б |  | CORR | GENE | 04:30 | 04:57 | 04:57 | 66 | 335 | 15.000000 | EXT | - |  | (c)
46270.435000 | 0.000000 | -0.019000 | -10.755000 | -10.774000 | -944.000000 | -301.000000 | -314.000000 | 25.561093 |  | 4190а | Нарушение формы кольцевого шва | GWAN |  | 11:17 | 01:01 | 00:59 | 0 | 1261 |  | INT | Нарушение формы кольцевого шва |  | (c)
46274.077000 | 3.642000 | 3.352000 | -7.113000 | -7.403000 | 2086.000000 | 2117.000000 | 2116.000000 | 4.518204 | 3352.000000 | 4190а |  | CORR | GENE | 07:26 | 07:31 | 07:31 | 358 | 59 | 14.000000 | EXT | - |  | (c)
46274.709000 | 4.274000 | 3.967000 | -6.481000 | -6.788000 | 2017.000000 | 2048.000000 | 2056.000000 | 7.692147 | 3967.000000 | 4190а |  | CORR | GENE | 07:15 | 07:20 | 07:22 | 534 | 79 | 9.000000 | EXT | - |  | (c)
46275.483000 | 5.048000 | 4.844000 | -5.707000 | -5.911000 | 2158.000000 | 2192.000000 | 2189.000000 | 0.000000 | 4844.000000 | 4190а |  | CORR | GENE | 07:38 | 07:43 | 07:43 | 359 | 63 | 16.000000 | EXT | - |  | (c)
46276.297000 | 5.862000 | 5.640000 | -4.893000 | -5.115000 | 2158.000000 | 2195.000000 | 2201.000000 | 0.000000 | 4771.000000 | 4190а |  | CORR | GENE | 07:38 | 07:44 | 07:45 | 344 | 86 | 10.000000 | EXT | - |  | (c)
46277.279000 | 6.844000 | 6.513000 | -3.911000 | -4.242000 | 2178.000000 | 2193.000000 | 2203.000000 | 0.000000 | 3789.000000 | 4190а |  | CORR | GENE | 07:41 | 07:44 | 07:45 | 453 | 50 | 12.000000 | EXT | - |  | (c)
46278.488000 | 8.053000 | 7.971000 | -2.702000 | -2.784000 | 2177.000000 | 2196.000000 | 2209.000000 | 0.000000 | 2351.000000 | 4190а |  | CORR | GENE | 07:41 | 07:44 | 07:46 | 433 | 63 | 9.000000 | EXT | - |  | (c)
46281.190000 | 0.000000 | -0.019000 | -11.295000 | -11.314000 | -747.000000 | -401.000000 | -475.000000 | 16.396646 |  | 4191 | Нарушение формы кольцевого шва | GWAN |  | 00:21 | 01:17 | 01:05 | 0 | 544 |  | EXT | Нарушение формы кольцевого шва |  | (c)
46281.190000 | 0.000000 | -0.020000 | -11.295000 | -11.315000 | 1509.000000 | 1682.000000 | 1695.000000 | 13.285859 |  | 4191 | Нарушение формы кольцевого шва | GWAN |  | 06:26 | 06:53 | 06:55 | 0 | 371 |  | EXT | Нарушение формы кольцевого шва |  | (c)
46292.088000 | 10.898000 | 10.620000 | -0.397000 | -0.675000 | 564.000000 | 638.000000 | 636.000000 | 45.486465 | 170.000000 | 4191 |  | CORR | GENE | 03:53 | 04:05 | 04:05 | 505 | 144 | 11.000000 | EXT | -. Аномалия находится на упругопластическом изгибе: R=612 D, максимальное растяжение на 4.9 час. |  | (c)
46292.950000 | 0.465000 | 0.307000 | -11.130000 | -11.288000 | 25.000000 | 53.000000 | 54.000000 | 25.000000 | 307.000000 | 4192 |  | CORR | GENE | 03:46 | 03:51 | 03:51 | 370 | 58 | 11.000000 | EXT | -. Аномалия находится на упругопластическом изгибе: R=521 D, максимальное растяжение на 5.2 час. |  | (c)
46338.589000 | 11.644000 | 11.486000 | -0.056000 | -0.214000 | 726.000000 | 754.000000 | 752.000000 | 726.000000 | 38.000000 | 4195 |  | ARTD | GENE | 01:54 | 01:59 | 01:59 | 176 | 51 | 12.408114 | EXT | -. Эквивалент потери металла 12%. |  | (c)
46340.493000 | 1.848000 | 1.687000 | -9.732000 | -9.893000 | 1015.000000 | 1085.000000 | 1183.000000 | 1015.000000 | 1687.000000 | 4196 |  | DENT |  | 06:46 | 06:58 | 07:14 | 357 | 337 | 0.281690 |  | - |  | (c)
46343.193000 | 4.548000 | 4.434000 | -7.032000 | -7.146000 | 743.000000 | 930.000000 | 962.000000 | 743.000000 | 4434.000000 | 4196 |  | DENT |  | 06:02 | 06:33 | 06:38 | 271 | 438 | 0.211268 |  | - |  | (c)
46350.123000 | 11.478000 | 11.314000 | -0.102000 | -0.266000 | 222.000000 | 256.000000 | 248.000000 | 222.000000 | 25.000000 | 4196 |  | ARTD | GENE | 04:38 | 04:44 | 04:43 | 241 | 52 | 12.114767 | EXT | -. Эквивалент потери металла 12%. |  | (c)
46358.547000 | 8.322000 | 8.180000 | -3.333000 | -3.475000 | 1491.000000 | 1733.000000 | 1789.000000 | 1491.000000 | 3213.000000 | 4197 |  | DENT |  | 05:45 | 06:24 | 06:33 | 262 | 596 | 0.563380 |  | - |  | (c)
46360.293000 | 10.068000 | 9.827000 | -1.587000 | -1.828000 | 2151.000000 | 2179.000000 | 2195.000000 | 2151.000000 | 1402.000000 | 4197 |  | CORR | GENE | 07:32 | 07:36 | 07:39 | 426 | 89 | 14.000000 | EXT | - |  | (c)
46365.220000 | 3.340000 | 3.320000 | -8.335000 | -8.355000 | 1762.000000 | 1827.000000 | 1852.000000 | 1762.000000 | 3320.000000 | 4198 |  | CORR | GENE | 05:49 | 06:00 | 06:04 | 52 | 179 | 10.000000 | EXT | - |  | (c)
46365.375000 | 3.495000 | 3.451000 | -8.180000 | -8.224000 | 1692.000000 | 1749.000000 | 1796.000000 | 1692.000000 | 3451.000000 | 4198 |  | CORR | GENE | 05:38 | 05:47 | 05:55 | 85 | 208 | 9.000000 | EXT | - |  | (c)
46367.166000 | 5.286000 | 5.276000 | -6.389000 | -6.399000 | 1770.000000 | 1789.000000 | 1787.000000 | 1770.000000 | 5276.000000 | 4198 |  | CORR | PITT | 05:51 | 05:54 | 05:53 | 18 | 34 | 16.000000 | EXT | - |  | (c)
46376.917000 | 3.362000 | 3.094000 | -8.128000 | -8.396000 | -744.000000 | -733.000000 | -707.000000 | 671.000000 | 3094.000000 | 4199 |  | CORR | GENE | 06:20 | 06:22 | 06:26 | 377 | 73 | 9.000000 | EXT | -. Аномалия находится на отводе. |  | (c)
46380.509000 | 6.954000 | 6.871000 | -4.536000 | -4.619000 | -65.000000 | -52.000000 | -36.000000 | 7.000000 | 4345.000000 | 4199 |  | CORR | GENE | 08:09 | 08:11 | 08:14 | 274 | 58 | 9.000000 | EXT | -. Аномалия находится на отводе. |  | (c)
46386.710000 | 1.665000 | 1.618000 | -9.840000 | -9.887000 | -347.000000 | -232.000000 | -214.000000 | 81.000000 | 1618.000000 | 4200 |  | ARTD | GENE | 02:42 | 03:01 | 03:04 | 162 | 265 | 11.015067 | EXT | -. Эквивалент потери металла 11%. |  | (c)
46387.218000 | 2.173000 | 2.139000 | -9.332000 | -9.366000 | -430.000000 | -153.000000 | -228.000000 | 26.000000 | 2139.000000 | 4200 |  | ARTD | GENE | 02:29 | 03:13 | 03:01 | 89 | 404 | 10.000000 | EXT | -. Эквивалент потери металла 10%. |  | (c)
46392.206000 | 7.161000 | 7.143000 | -4.344000 | -4.362000 | 1129.000000 | 1254.000000 | 1242.000000 | 1129.000000 | 4311.000000 | 4200 |  | CORR | GENE | 06:40 | 07:01 | 06:59 | 51 | 227 | 11.000000 | EXT | - |  | (c)
46407.680000 | 0.000000 | -0.028000 | -11.125000 | -11.153000 | 982.000000 | 1469.000000 | 1314.000000 | 982.000000 |  | 4202 | Нарушение формы кольцевого шва | GWAN |  | 00:47 | 02:06 | 01:41 | 0 | 665 |  | EXT | Нарушение формы кольцевого шва |  | (c)
46407.680000 | 0.000000 | -0.026000 | -11.125000 | -11.151000 | 1858.000000 | -492.000000 | -1322.000000 | 42.000000 |  | 4202 | Нарушение формы кольцевого шва | GWAN |  | 03:08 | 08:49 | 06:35 | 0 | 2562 |  | EXT | Нарушение формы кольцевого шва |  | (c)
46407.680000 | 0.000000 | -0.035000 | -11.125000 | -11.160000 | 82.000000 | 314.000000 | 340.000000 | 82.000000 |  | 4202 | Нарушение формы кольцевого шва | GWAN |  | 10:22 | 10:59 | 11:03 | 0 | 515 |  | EXT | Нарушение формы кольцевого шва |  | (c)
46418.428000 | 10.748000 | 10.684000 | -0.377000 | -0.441000 | 1768.000000 | 2155.000000 | 2021.000000 | 1768.000000 | 347.000000 | 4202 |  | CORR | GENE | 02:54 | 03:56 | 03:35 | 94 | 505 | 10.000000 | EXT | - |  | (c)
46418.805000 | 0.000000 | -0.071000 | -11.215000 | -11.286000 | -791.000000 | -719.000000 | -678.000000 | 45.588597 |  | 4203 | Смещение кромок | GWAN |  | 00:28 | 00:40 | 00:46 | 0 | 227 | 2.479000 | EXT | Смещение кромок. Наружу. Аномалия находится на отводе. Величина смещения - 2.5 мм. |  | (c)
46418.805000 | 0.000000 | -0.036000 | -11.215000 | -11.251000 | 1029.000000 | 1163.000000 | 1204.000000 | 54.753077 |  | 4203 | Смещение кромок | GWAN |  | 05:22 | 05:43 | 05:50 | 0 | 349 | 3.328000 | EXT | Смещение кромок. Наружу. Аномалия находится на отводе. Величина смещения - 3.3 мм. |  | (c)
46418.805000 | 0.000000 | -0.051000 | -11.215000 | -11.266000 | -2101.000000 | -1968.000000 | -1966.000000 | 21.311639 |  | 4203 | Смещение кромок | GWAN |  | 08:57 | 09:18 | 09:18 | 0 | 270 | 3.260000 | EXT | Смещение кромок. Вовнутрь. Аномалия находится на отводе. Величина смещения - 3.3 мм. |  | (c)
46430.020000 | 0.000000 | -0.031000 | -11.480000 | -11.511000 | 1538.000000 | 1970.000000 | 1790.000000 | 15.127394 |  | 4204 | Смещение кромок | GWAN |  | 03:24 | 04:34 | 04:04 | 0 | 505 | 3.740000 | EXT | Смещение кромок. Наружу. Аномалия находится на отводе. Величина смещения - 3.7 мм. |  | (c)
46430.020000 | 0.000000 | -0.041000 | -11.480000 | -11.521000 | -946.000000 | -625.000000 | -462.000000 | 0.000000 |  | 4204 | Нарушение формы кольцевого шва | GWAN |  | 08:43 | 09:35 | 10:01 | 0 | 968 |  | EXT | Нарушение формы кольцевого шва. Аномалия находится на отводе. |  | (c)
46430.020000 | 0.000000 | -0.037000 | -11.480000 | -11.517000 | 228.000000 | 769.000000 | 703.000000 | 56.770452 |  | 4204 | Нарушение формы кольцевого шва | GWAN |  | 11:52 | 01:20 | 01:09 | 0 | 951 |  | EXT | Нарушение формы кольцевого шва. Аномалия находится на отводе. |  | (c)
46452.860000 | 0.000000 | -0.029000 | -11.600000 | -11.629000 | -274.000000 | 1424.000000 | 1103.000000 | 0.000000 |  | 4206 | Нарушение формы кольцевого шва | GWAN |  | 02:20 | 06:54 | 06:02 | 0 | 2755 |  | EXT | Нарушение формы кольцевого шва. Аномалия находится на отводе. |  | (c)
46464.460000 | 0.000000 | -0.021000 | -11.665000 | -11.686000 | 423.000000 | 763.000000 | 656.000000 | 423.000000 |  | 4207 | Нарушение формы кольцевого шва | GWAN |  | 04:44 | 05:39 | 05:22 | 0 | 466 |  | INT | Нарушение формы кольцевого шва. Аномалия находится на отводе. |  | (c)
46498.873000 | 11.088000 | 10.753000 | -0.307000 | -0.642000 | -2170.000000 | -2151.000000 | -2119.000000 | 9.007998 | 223.000000 | 4209 |  | CORR | GENE | 06:25 | 06:28 | 06:33 | 419 | 102 | 10.000000 | EXT | - |  | (c)
46499.180000 | 0.000000 | -0.025000 | -11.165000 | -11.190000 | -824.000000 | 851.000000 | 115.000000 | 0.000000 |  | 4210 | Нарушение формы кольцевого шва | GWAN |  | 00:36 | 05:07 | 03:08 | 0 | 1877 |  | EXT | Нарушение формы кольцевого шва. Аномалия находится на отводе. |  | (c)
46522.045000 | 0.000000 | -0.030000 | -11.590000 | -11.620000 | -1166.000000 | 1034.000000 | 316.000000 | 0.000000 |  | 4212 | Нарушение формы кольцевого шва | GWAN |  | 00:11 | 06:06 | 04:10 | 0 | 2964 |  | EXT | Нарушение формы кольцевого шва. Аномалия находится на отводе. |  | (c)
46522.343000 | 0.298000 | 0.232000 | -11.292000 | -11.358000 | 575.000000 | 598.000000 | 611.000000 | 575.000000 | 232.000000 | 4212 |  | CORR | GENE | 04:52 | 04:56 | 04:58 | 350 | 72 | 8.000000 | EXT | -. Аномалия находится на отводе. |  | (c)
46533.635000 | 0.000000 | -0.011000 | -11.255000 | -11.266000 | -1744.000000 | -1587.000000 | -1613.000000 | 39.289378 |  | 4213 | Смещение кромок | GWAN |  | 04:21 | 04:46 | 04:42 | 0 | 261 | 3.051000 | EXT | Смещение кромок. Вовнутрь. Аномалия находится на отводе. Величина смещения - 3.1 мм. |  | (c)
46533.635000 | 0.000000 | -0.021000 | -11.255000 | -11.276000 | -1145.000000 | -910.000000 | -820.000000 | 13.673714 |  | 4213 | Смещение кромок | GWAN |  | 05:57 | 06:35 | 06:50 | 0 | 651 | 3.171000 | EXT | Смещение кромок. Вовнутрь. Аномалия находится на отводе. Величина смещения - 3.2 мм. |  | (c)
46541.838000 | 8.203000 | 7.910000 | -3.052000 | -3.345000 | -1566.000000 | -1514.000000 | -1518.000000 | 53.620830 | 2966.000000 | 4213 |  | CORR | GENE | 04:49 | 04:58 | 04:57 | 379 | 95 | 9.000000 | EXT | -. Аномалия находится на отводе. |  | (c)
46543.321000 | 9.686000 | 9.658000 | -1.569000 | -1.597000 | -1455.000000 | -1311.000000 | -1246.000000 | 62.606700 | 1542.000000 | 4213 |  | CORR | GENE | 05:07 | 05:30 | 05:41 | 55 | 418 | 14.000000 | EXT | -. Аномалия находится на отводе. |  | (c)
46544.664000 | 11.029000 | 10.048000 | -0.226000 | -1.207000 | -2204.000000 | -2194.000000 | -2160.000000 | 2.150070 | 173.000000 | 4213 |  | CORR | GENE | 03:06 | 03:08 | 03:13 | 1034 | 87 | 13.000000 | EXT | -. Аномалия находится на отводе. |  | (c)
46545.445000 | 0.555000 | 0.501000 | -10.895000 | -10.949000 | 733.000000 | 866.000000 | 969.000000 | 59.121290 | 501.000000 | 4214 |  | CORR | GENE | 03:27 | 03:49 | 04:06 | 103 | 474 | 12.000000 | EXT | - |  | (c)
46545.623000 | 0.733000 | 0.610000 | -10.717000 | -10.840000 | 626.000000 | 642.000000 | 650.000000 | 50.540600 | 610.000000 | 4214 |  | CORR | GENE | 03:10 | 03:13 | 03:14 | 239 | 48 | 11.000000 | EXT | - |  | (c)
46545.865000 | 0.975000 | 0.923000 | -10.475000 | -10.527000 | 723.000000 | 922.000000 | 986.000000 | 57.953133 | 923.000000 | 4214 |  | CORR | GENE | 03:26 | 03:58 | 04:08 | 129 | 526 | 11.000000 | EXT | - |  | (c)
46546.193000 | 1.303000 | 1.258000 | -10.147000 | -10.192000 | 626.000000 | 866.000000 | 903.000000 | 50.527272 | 1258.000000 | 4214 |  | CORR | GENE | 03:10 | 03:49 | 03:55 | 142 | 553 | 12.000000 | EXT | - |  | (c)
46547.815000 | 2.925000 | 2.890000 | -8.525000 | -8.560000 | 1912.000000 | 2149.000000 | 2071.000000 | 0.000000 | 2890.000000 | 4214 |  | CORR | GENE | 06:38 | 07:16 | 07:03 | 55 | 319 | 10.000000 | EXT | - |  | (c)
46548.168000 | 3.278000 | 3.070000 | -8.172000 | -8.380000 | 2018.000000 | 2072.000000 | 2051.000000 | 9.125641 | 3070.000000 | 4214 |  | CORR | GENE | 06:55 | 07:04 | 07:00 | 258 | 67 | 8.000000 | EXT | - |  | (c)
46548.948000 | 4.058000 | 2.982000 | -7.392000 | -8.468000 | 1005.000000 | 1041.000000 | 1056.000000 | 81.072765 | 2982.000000 | 4214 |  | CORR | GENE | 04:11 | 04:17 | 04:20 | 1238 | 102 | 13.000000 | EXT | - |  | (c)
46550.065000 | 5.175000 | 4.991000 | -6.275000 | -6.459000 | 2171.000000 | 2211.000000 | 2198.000000 | 0.000000 | 4991.000000 | 4214 |  | CORR | GENE | 07:20 | 07:26 | 07:24 | 363 | 54 | 10.000000 | EXT | - |  | (c)
46551.765000 | 6.875000 | 6.250000 | -4.575000 | -5.200000 | 2175.000000 | 2197.000000 | 2202.000000 | 0.000000 | 4444.000000 | 4214 |  | CORR | GENE | 07:20 | 07:24 | 07:25 | 756 | 55 | 11.000000 | EXT | - |  | (c)
46552.418000 | 7.528000 | 7.466000 | -3.922000 | -3.984000 | 1384.000000 | 1561.000000 | 1656.000000 | 2.487252 | 3828.000000 | 4214 |  | CORR | GENE | 05:12 | 05:41 | 05:56 | 156 | 544 | 11.000000 | EXT | - |  | (c)
46553.861000 | 8.971000 | 7.711000 | -2.479000 | -3.739000 | 2177.000000 | 2186.000000 | 2209.000000 | 0.000000 | 1735.000000 | 4214 |  | CORR | GENE | 07:20 | 07:22 | 07:26 | 2004 | 65 | 11.000000 | EXT | - |  | (c)
46554.289000 | 9.399000 | 9.381000 | -2.051000 | -2.069000 | 1714.000000 | 1850.000000 | 1921.000000 | 0.000000 | 2027.000000 | 4214 |  | CORR | СIGR | 06:06 | 06:28 | 06:39 | 42 | 414 | 10.000000 | EXT | - |  | (c)
46555.065000 | 10.175000 | 10.112000 | -1.275000 | -1.338000 | 1179.000000 | 1269.000000 | 1285.000000 | 59.097096 | 1262.000000 | 4214 |  | CORR | GENE | 04:39 | 04:54 | 04:57 | 76 | 213 | 10.000000 | EXT | - |  | (c)
46556.340000 | 0.000000 | -0.021000 | -11.630000 | -11.651000 | -457.000000 | 560.000000 | 198.000000 | 0.000000 |  | 4215 | Смещение кромок | GWAN |  | 01:33 | 04:17 | 03:19 | 0 | 1310 | 4.100000 | EXT | Смещение кромок. Вовнутрь. Аномалия находится на отводе. Величина смещения - 4.1 мм. |  | (c)
46556.340000 | 0.000000 | -0.022000 | -11.630000 | -11.652000 | -1570.000000 | -1053.000000 | -1211.000000 | 853.000000 |  | 4215 | Нарушение формы кольцевого шва | GWAN |  | 10:34 | 11:57 | 11:32 | 0 | 717 |  | EXT | Нарушение формы кольцевого шва. Аномалия находится на отводе. |  | (c)
46560.243000 | 3.903000 | 3.817000 | -7.727000 | -7.813000 | 1772.000000 | 1804.000000 | 1788.000000 | 1772.000000 | 3817.000000 | 4215 |  | CORR | AXGR | 07:33 | 07:38 | 07:36 | 163 | 33 | 10.000000 | EXT | -. Аномалия находится на отводе. |  | (c)
46567.970000 | 0.000000 | -0.030000 | -11.605000 | -11.635000 | -2068.000000 | -1468.000000 | -1621.000000 | 1175.000000 |  | 4216 | Смещение кромок | GWAN |  | 03:17 | 04:54 | 04:29 | 0 | 892 | 2.654163 | EXT | Смещение кромок. Вовнутрь. Аномалия находится на отводе. Величина смещения - 2.7 мм. |  | (c)
46569.508000 | 1.538000 | 1.418000 | -10.067000 | -10.187000 | -606.000000 | -578.000000 | -563.000000 | 521.000000 | 1418.000000 | 4216 |  | CORR | GENE | 07:13 | 07:17 | 07:19 | 190 | 85 | 8.000000 | EXT | - |  | (c)
46578.706000 | 10.736000 | 10.664000 | -0.869000 | -0.941000 | -1291.000000 | -1264.000000 | -1258.000000 | 1224.000000 | 709.000000 | 4216 |  | CORR | GENE | 05:22 | 05:26 | 05:27 | 232 | 67 | 10.000000 | EXT | - |  | (c)
46589.586000 | 10.011000 | 9.805000 | -1.444000 | -1.650000 | -1090.000000 | -1051.000000 | -1061.000000 | 1031.000000 | 1273.000000 | 4217 |  | ARTD | GENE | 00:53 | 00:59 | 00:58 | 377 | 58 | 9.670272 | EXT | -. Эквивалент потери металла 10%. |  | (c)
46599.344000 | 8.314000 | 8.172000 | -3.086000 | -3.228000 | 1581.000000 | 1611.000000 | 1614.000000 | 1581.000000 | 3010.000000 | 4218 |  | ARTD | GENE | 01:07 | 01:12 | 01:13 | 218 | 65 | 10.000000 | EXT | -. Эквивалент потери металла 10%. Аномалия находится на отводе. |  | (c)
46603.500000 | 1.070000 | 0.875000 | -10.180000 | -10.375000 | 1973.000000 | 2081.000000 | 2159.000000 | 1973.000000 | 875.000000 | 4219 |  | CORR | GENE | 05:03 | 05:21 | 05:33 | 242 | 372 | 8.000000 | EXT | - |  | (c)
46613.663000 | 11.233000 | 11.210000 | -0.017000 | -0.040000 | 85.000000 | 148.000000 | 147.000000 | 85.000000 | 8.000000 | 4219 |  | CORR | СIGR | 11:59 | 00:09 | 00:09 | 32 | 124 | 17.000000 | EXT | -. Аномалия находится на упругопластическом изгибе: R=315 D, максимальное растяжение на 6.1 час. |  | (c)
46625.365000 | 0.000000 | -0.021000 | -11.700000 | -11.721000 | 69.000000 | 269.000000 | 475.000000 | 69.000000 |  | 4221 | Нарушение формы кольцевого шва | GWAN |  | 09:33 | 10:06 | 10:39 | 0 | 813 |  | EXT | Нарушение формы кольцевого шва. Аномалия находится на упругопластическом изгибе: R=460 D, максимальное растяжение на 6.2 час. |  | (c)
46635.666000 | 10.301000 | 10.089000 | -1.399000 | -1.611000 | -627.000000 | -617.000000 | -575.000000 | 522.000000 | 1271.000000 | 4221 |  | CORR | GENE | 07:41 | 07:43 | 07:49 | 340 | 105 | 11.000000 | EXT | - |  | (c)
46637.065000 | 0.000000 | -0.006000 | -11.675000 | -11.681000 | -380.000000 | -180.000000 | -69.000000 | 0.000000 |  | 4222 | Смещение кромок | GWAN |  | 05:14 | 05:46 | 06:04 | 0 | 622 | 4.140000 | EXT | Смещение кромок. Наружу. Величина смещения - 4.1 мм. |  | (c)
46637.065000 | 0.000000 | -0.037000 | -11.675000 | -11.712000 | 1901.000000 | -1913.000000 | -1987.000000 | 1413.000000 |  | 4222 | Нарушение формы кольцевого шва | GWAN |  | 11:22 | 01:06 | 00:54 | 0 | 1148 |  | EXT | Нарушение формы кольцевого шва |  | (c)
46637.659000 | 0.594000 | 0.097000 | -11.081000 | -11.578000 | -547.000000 | -458.000000 | -479.000000 | 411.000000 | 97.000000 | 4222 |  | CORR | GENE | 04:47 | 05:01 | 04:58 | 1023 | 136 | 11.000000 | EXT | - |  | (c)
46639.284000 | 2.219000 | 2.196000 | -9.456000 | -9.479000 | -512.000000 | -445.000000 | -418.000000 | 324.000000 | 2196.000000 | 4222 |  | CORR | СIGR | 04:52 | 05:03 | 05:07 | 35 | 188 | 10.000000 | EXT | - |  | (c)
46648.447000 | 11.382000 | 11.348000 | -0.293000 | -0.327000 | -638.000000 | -560.000000 | -557.000000 | 475.000000 | 276.000000 | 4222 |  | CORR | GENE | 04:32 | 04:45 | 04:45 | 51 | 163 | 10.000000 | EXT | - |  | (c)
46651.374000 | 2.634000 | 2.625000 | -8.821000 | -8.830000 | 108.000000 | 129.000000 | 128.000000 | 108.000000 | 2625.000000 | 4223 |  | ARTD | СIGR | 05:24 | 05:27 | 05:27 | 18 | 40 | 11.110331 | EXT | -. Эквивалент потери металла 11%. |  | (c)
46654.143000 | 5.403000 | 5.316000 | -6.052000 | -6.139000 | 2117.000000 | -2174.000000 | -2204.000000 | 2064.000000 | 5316.000000 | 4223 |  | DENT |  | 10:48 | 11:15 | 11:11 | 163 | 280 | 1.267606 |  | -. Аномалия находится вблизи дефекта потери металла. |  | (c)
46654.156000 | 5.416000 | 5.355000 | -6.039000 | -6.100000 | -2175.000000 | -2161.000000 | -2160.000000 | 2145.000000 | 5355.000000 | 4223 |  | GOUG | AXGR | 11:15 | 11:17 | 11:18 | 106 | 30 | 12.000000 | EXT | -. Задир. |  | (c)
46662.620000 | 2.425000 | 2.284000 | -8.950000 | -9.091000 | 1006.000000 | 1029.000000 | 1058.000000 | 1006.000000 | 2284.000000 | 4224 |  | CORR | GENE | 04:50 | 04:54 | 04:58 | 250 | 103 | 11.000000 | EXT | - |  | (c)
46671.570000 | 0.000000 | -0.026000 | -11.035000 | -11.061000 | 301.000000 | 637.000000 | 816.000000 | 24.257999 |  | 4225 | Смещение кромок | GWAN |  | 02:04 | 02:58 | 03:27 | 0 | 1031 | 4.952000 | EXT | Смещение кромок. Вовнутрь. Величина смещения - 5 мм. |  | (c)
46671.570000 | 0.000000 | -0.016000 | -11.035000 | -11.051000 | 1651.000000 | 1863.000000 | 2018.000000 | 0.000000 |  | 4225 | Смещение кромок | GWAN |  | 05:41 | 06:16 | 06:41 | 0 | 735 | 3.470000 | EXT | Смещение кромок. Вовнутрь. Величина смещения - 3.5 мм. |  | (c)
46682.605000 | 0.000000 | -0.026000 | -11.115000 | -11.141000 | -936.000000 | -391.000000 | -296.000000 | 27.781711 |  | 4226 | Нарушение формы кольцевого шва | GWAN |  | 12:00 | 01:28 | 01:43 | 0 | 1280 |  | EXT | Нарушение формы кольцевого шва. Аномалия находится на отводе. |  | (c)
46693.720000 | 0.000000 | -0.037000 | -8.720000 | -8.757000 | -1640.000000 | -981.000000 | -1287.000000 | 75.349287 |  | 4227 | Смещение кромок | GWAN |  | 08:04 | 09:50 | 09:01 | 0 | 706 | 3.008390 | EXT | Смещение кромок. Наружу. Аномалия находится на отводе. Величина смещения - 3 мм. |  | (c)
46694.098000 | 0.378000 | 0.358000 | -8.342000 | -8.362000 | -1955.000000 | -1265.000000 | -1527.000000 | 56.752427 | 358.000000 | 4227 |  | CORR | GENE | 07:13 | 09:04 | 08:22 | 100 | 856 | 10.000000 | EXT | -. Аномалия находится на упругопластическом изгибе: R=1042 D, максимальное растяжение на 7.5 час. |  | (c)
46700.657000 | 6.937000 | 6.924000 | -1.783000 | -1.796000 | 2212.000000 | -2218.000000 | -2219.000000 | 0.959211 | 1772.000000 | 4227 |  | CORR | СIGR | 06:26 | 06:31 | 06:31 | 24 | 61 | 9.000000 | EXT | -. Аномалия находится на упругопластическом изгибе: R=429 D, максимальное растяжение на 6.3 час. |  | (c)
46725.757000 | 9.447000 | 9.345000 | -1.848000 | -1.950000 | -2196.000000 | -2167.000000 | -2172.000000 | 2.769863 | 602.000000 | 4230 |  | CORR | GENE | 04:46 | 04:50 | 04:49 | 1348 | 48 | 9.000000 | EXT | - |  | (c)
46727.605000 | 0.000000 | -0.041000 | -10.290000 | -10.331000 | 1418.000000 | 1722.000000 | 1653.000000 | 1418.000000 |  | 4231 | Смещение кромок | GWAN |  | 09:28 | 10:17 | 10:06 | 0 | 471 | 3.306000 | EXT | Смещение кромок. Наружу. Величина смещения - 3.3 мм. |  | (c)
46749.247000 | 11.352000 | 11.331000 | -0.163000 | -0.184000 | -2222.000000 | -2112.000000 | -2017.000000 | 1811.000000 | 108.000000 | 4232 |  | CORR | GENE | 03:02 | 03:20 | 03:35 | 76 | 411 | 10.000000 | EXT | - |  | (c)
46749.410000 | 0.000000 | -0.027000 | -11.040000 | -11.067000 | -1008.000000 | -228.000000 | -479.000000 | 0.000000 |  | 4233 | Нарушение формы кольцевого шва | GWAN |  | 01:18 | 03:24 | 02:44 | 0 | 1058 |  | EXT | Нарушение формы кольцевого шва |  | (c)
46749.410000 | 0.000000 | -0.026000 | -11.040000 | -11.066000 | 1107.000000 | 1511.000000 | 1653.000000 | 1107.000000 |  | 4233 | Нарушение формы кольцевого шва | GWAN |  | 07:00 | 08:05 | 08:28 | 0 | 1092 |  | EXT | Нарушение формы кольцевого шва |  | (c)
46749.410000 | 0.000000 | -0.021000 | -11.040000 | -11.061000 | 1432.000000 | 1597.000000 | 1618.000000 | 1432.000000 |  | 4233 | Смещение кромок | GWAN |  | 07:52 | 08:19 | 08:22 | 0 | 372 | 3.453000 | EXT | Смещение кромок. Вовнутрь. Величина смещения - 3.5 мм. |  | (c)
46749.580000 | 0.170000 | 0.050000 | -10.870000 | -10.990000 | -569.000000 | 100.000000 | -167.000000 | 0.000000 | 50.000000 | 4233 |  | CORR | GENE | 02:29 | 04:17 | 03:34 | 131 | 805 | 12.000000 | EXT | - |  | (c)
46750.071000 | 0.661000 | 0.437000 | -10.379000 | -10.603000 | -177.000000 | -157.000000 | -156.000000 | 135.000000 | 437.000000 | 4233 |  | CORR | AXGR | 03:33 | 03:36 | 03:36 | 375 | 42 | 10.000000 | EXT | - |  | (c)
46750.583000 | 1.173000 | 1.127000 | -9.867000 | -9.913000 | 129.000000 | 275.000000 | 257.000000 | 129.000000 | 1127.000000 | 4233 |  | CORR | GENE | 04:22 | 04:46 | 04:43 | 67 | 257 | 11.000000 | EXT | - |  | (c)
46754.804000 | 5.394000 | 5.379000 | -5.646000 | -5.661000 | 97.000000 | 174.000000 | 179.000000 | 97.000000 | 5379.000000 | 4233 |  | CORR | СIGR | 04:17 | 04:29 | 04:30 | 37 | 165 | 11.000000 | EXT | - |  | (c)
46758.834000 | 9.424000 | 7.914000 | -1.616000 | -3.126000 | 46.000000 | 151.000000 | 110.000000 | 46.000000 | 1548.000000 | 4233 |  | CORR | GENE | 04:09 | 04:26 | 04:19 | 1578 | 128 | 9.000000 | EXT | - |  | (c)
46759.600000 | 10.190000 | 9.939000 | -0.850000 | -1.101000 | 111.000000 | 165.000000 | 180.000000 | 111.000000 | 316.000000 | 4233 |  | CORR | GENE | 04:19 | 04:28 | 04:30 | 785 | 136 | 15.000000 | EXT | - |  | (c)
46760.337000 | 10.927000 | 10.899000 | -0.113000 | -0.141000 | -433.000000 | 4.000000 | -152.000000 | 0.000000 | 27.000000 | 4233 |  | CORR | GENE | 02:51 | 04:02 | 03:37 | 114 | 562 | 11.000000 | EXT | - |  | (c)
46760.584000 | 0.134000 | 0.091000 | -11.511000 | -11.554000 | 352.000000 | 479.000000 | 585.000000 | 352.000000 | 91.000000 | 4234 |  | CORR | GENE | 04:11 | 04:32 | 04:49 | 59 | 466 | 12.000000 | EXT | - |  | (c)
46760.679000 | 0.229000 | 0.038000 | -11.416000 | -11.607000 | 270.000000 | 382.000000 | 334.000000 | 270.000000 | 38.000000 | 4234 |  | CORR | GENE | 03:58 | 04:16 | 04:08 | 496 | 129 | 11.000000 | EXT | - |  | (c)
46762.045000 | 1.595000 | 1.352000 | -10.050000 | -10.293000 | 334.000000 | 375.000000 | 365.000000 | 334.000000 | 1352.000000 | 4234 |  | CORR | GENE | 04:08 | 04:15 | 04:13 | 445 | 62 | 10.000000 | EXT | - |  | (c)
46781.137000 | 0.000000 | -0.026000 | -2.578000 | -2.604000 | 1782.000000 | 2123.000000 | -2040.000000 | 0.000000 |  | 4235б | Нарушение формы кольцевого шва | GWAN |  | 02:41 | 03:36 | 04:24 | 0 | 1277 |  | INT | Нарушение формы кольцевого шва |  | (c)
46781.137000 | 0.000000 | -0.052000 | -2.578000 | -2.630000 | -374.000000 | -181.000000 | -27.000000 | 0.000000 |  | 4235б | Нарушение формы кольцевого шва | GWAN |  | 08:53 | 09:24 | 09:49 | 0 | 694 |  | INT | Нарушение формы кольцевого шва |  | (c)
46783.715000 | 0.000000 | -0.011000 | -11.635000 | -11.646000 | 1961.000000 | -1591.000000 | -1977.000000 | 1453.000000 |  | 4236 | Нарушение формы кольцевого шва | GWAN |  | 03:37 | 06:04 | 05:02 | 0 | 1047 |  | INT | Нарушение формы кольцевого шва |  | (c)
46783.715000 | 0.000000 | -0.021000 | -11.635000 | -11.656000 | -654.000000 | -200.000000 | 84.000000 | 0.000000 |  | 4236 | Нарушение формы кольцевого шва | GWAN |  | 08:35 | 09:48 | 10:34 | 0 | 1476 |  | INT | Нарушение формы кольцевого шва |  | (c)
46795.350000 | 0.000000 | -0.036000 | -11.365000 | -11.401000 | -505.000000 | -355.000000 | -308.000000 | 8.903221 |  | 4237 | Смещение кромок | GWAN |  | 00:29 | 00:53 | 01:01 | 0 | 395 | 3.805000 | EXT | Смещение кромок. Наружу. Величина смещения - 3.8 мм. |  | (c)
46806.715000 | 0.000000 | -0.031000 | -11.315000 | -11.346000 | -954.000000 | -487.000000 | -676.000000 | 32.018128 |  | 4238 | Смещение кромок | GWAN |  | 00:11 | 01:26 | 00:56 | 0 | 558 | 3.423000 | EXT | Смещение кромок. Наружу. Аномалия находится на отводе. Величина смещения - 3.4 мм. |  | (c)
46817.917000 | 11.202000 | 11.053000 | -0.113000 | -0.262000 | 569.000000 | 601.000000 | 596.000000 | 45.927623 | 56.000000 | 4238 |  | CORR | GENE | 04:17 | 04:22 | 04:21 | 206 | 54 | 10.000000 | EXT | -. Аномалия находится на отводе. |  | (c)
46818.030000 | 0.000000 | -0.016000 | -11.680000 | -11.696000 | -806.000000 | -504.000000 | -589.000000 | 373.000000 |  | 4239 | Смещение кромок | GWAN |  | 05:50 | 06:39 | 06:25 | 0 | 433 | 3.102000 | EXT | Смещение кромок. Вовнутрь. Аномалия находится на отводе. Величина смещения - 3.1 мм. |  | (c)
46824.660000 | 6.630000 | 6.463000 | -5.050000 | -5.217000 | -536.000000 | -455.000000 | -470.000000 | 404.000000 | 4966.000000 | 4239 |  | DENT |  | 06:34 | 06:47 | 06:45 | 251 | 133 | 0.211268 |  | - |  | (c)
46829.710000 | 0.000000 | -0.026000 | -11.485000 | -11.511000 | 449.000000 | 556.000000 | 923.000000 | 449.000000 |  | 4240 | Смещение кромок | GWAN |  | 01:01 | 01:18 | 02:18 | 0 | 950 | 3.487000 | EXT | Смещение кромок. Вовнутрь. Величина смещения - 3.5 мм. |  | (c)
46832.036000 | 2.326000 | 2.174000 | -9.159000 | -9.311000 | -1806.000000 | -1659.000000 | -1656.000000 | 1506.000000 | 2174.000000 | 4240 |  | DENT |  | 06:57 | 07:21 | 07:21 | 268 | 300 | 0.352113 |  | -. Аномалия находится на упругопластическом изгибе. |  | (c)
46836.643000 | 6.933000 | 6.839000 | -4.552000 | -4.646000 | -2222.000000 | -1992.000000 | -1914.000000 | 1607.000000 | 4428.000000 | 4240 |  | DENT |  | 05:50 | 06:27 | 06:40 | 218 | 615 | 0.774648 |  | -. Аномалия находится на упругопластическом изгибе. |  | (c)
46841.195000 | 0.000000 | -0.031000 | -11.485000 | -11.516000 | 517.000000 | 723.000000 | 960.000000 | 517.000000 |  | 4241 | Смещение кромок | GWAN |  | 00:25 | 00:58 | 01:37 | 0 | 886 | 3.361000 | EXT | Смещение кромок. Вовнутрь. Величина смещения - 3.4 мм. Аномалия находится на упругопластическом изгибе: R=343 D, максимальное растяжение на 0 час. |  | (c)
46852.680000 | 0.000000 | -0.023000 | -11.480000 | -11.503000 | -1569.000000 | -1063.000000 | -668.000000 | 0.000000 |  | 4242 | Нарушение формы кольцевого шва | GWAN |  | 03:08 | 04:29 | 05:33 | 0 | 1801 |  | EXT | Нарушение формы кольцевого шва. Аномалия находится на упругопластическом изгибе: R=444 D, максимальное растяжение на 11.8 час. |  | (c)
46857.661000 | 4.981000 | 4.927000 | -6.499000 | -6.553000 | -1059.000000 | -1040.000000 | -1035.000000 | 1012.000000 | 4927.000000 | 4242 |  | CORR | AXGR | 04:30 | 04:33 | 04:34 | 117 | 47 | 10.000000 | EXT | -. Аномалия находится на упругопластическом изгибе: R=607 D, максимальное растяжение на 11.7 час. |  | (c)
46875.215000 | 0.000000 | -0.030000 | -11.690000 | -11.720000 | 489.000000 | 1035.000000 | 953.000000 | 489.000000 |  | 4244 | Нарушение формы кольцевого шва | GWAN |  | 01:16 | 02:44 | 02:31 | 0 | 928 |  | EXT | Нарушение формы кольцевого шва |  | (c)
46875.215000 | 0.000000 | -0.028000 | -11.690000 | -11.718000 | -227.000000 | -66.000000 | -75.000000 | 0.000000 |  | 4244 | Нарушение формы кольцевого шва | GWAN |  | 11:20 | 11:46 | 11:45 | 0 | 303 |  | EXT | Нарушение формы кольцевого шва |  | (c)
46886.291000 | 11.076000 | 11.043000 | -0.614000 | -0.647000 | -1554.000000 | -1499.000000 | -1467.000000 | 1380.000000 | 600.000000 | 4244 |  | CORR | GENE | 07:46 | 07:55 | 08:00 | 47 | 174 | 8.000000 | EXT | - |  | (c)
46886.644000 | 11.429000 | 11.396000 | -0.261000 | -0.294000 | -1489.000000 | -1363.000000 | -1385.000000 | 1281.000000 | 239.000000 | 4244 |  | CORR | GENE | 07:57 | 08:17 | 08:14 | 55 | 209 | 10.000000 | EXT | - |  | (c)
46886.852000 | 11.637000 | 11.596000 | -0.053000 | -0.094000 | -1790.000000 | -1700.000000 | -1676.000000 | 1562.000000 | 32.000000 | 4244 |  | CORR | GENE | 07:08 | 07:23 | 07:27 | 62 | 228 | 12.000000 | EXT | - |  | (c)
46897.545000 | 0.000000 | -0.020000 | -11.460000 | -11.480000 | 1205.000000 | 2041.000000 | 2021.000000 | 1205.000000 |  | 4246 | Нарушение формы кольцевого шва | GWAN |  | 01:33 | 03:48 | 03:45 | 0 | 1632 |  | EXT | Нарушение формы кольцевого шва |  | (c)
46897.545000 | 0.000000 | -0.032000 | -11.460000 | -11.492000 | -462.000000 | 366.000000 | 203.000000 | 0.000000 |  | 4246 | Нарушение формы кольцевого шва | GWAN |  | 09:04 | 11:18 | 10:51 | 0 | 1331 |  | EXT | Нарушение формы кольцевого шва |  | (c)
46909.005000 | 0.000000 | -0.021000 | -11.720000 | -11.741000 | 1513.000000 | 2208.000000 | -2216.000000 | 1484.000000 |  | 4247 | Нарушение формы кольцевого шва | GWAN |  | 02:29 | 04:21 | 04:27 | 0 | 1464 |  | EXT | Нарушение формы кольцевого шва |  | (c)
46911.758000 | 2.753000 | 2.601000 | -8.967000 | -9.119000 | 1834.000000 | 1990.000000 | 2113.000000 | 1834.000000 | 2601.000000 | 4247 |  | CORR | GENE | 03:21 | 03:46 | 04:06 | 182 | 558 | 9.000000 | EXT | - |  | (c)
46913.108000 | 4.103000 | 3.774000 | -7.617000 | -7.946000 | -2225.000000 | -2195.000000 | -2204.000000 | 2183.000000 | 3774.000000 | 4247 |  | CORR | AXGR | 04:26 | 04:30 | 04:29 | 561 | 42 | 10.000000 | EXT | - |  | (c)
46917.966000 | 8.961000 | 8.912000 | -2.759000 | -2.808000 | 1037.000000 | 1262.000000 | 1209.000000 | 1037.000000 | 2751.000000 | 4247 |  | CORR | GENE | 01:12 | 01:48 | 01:40 | 57 | 344 | 9.000000 | EXT | - |  | (c)
46920.438000 | 11.433000 | 11.370000 | -0.287000 | -0.350000 | -1187.000000 | -1129.000000 | -1131.000000 | 1076.000000 | 9.000000 | 4247 |  | CORR | GENE | 07:13 | 07:23 | 07:22 | 341 | 111 | 10.000000 | EXT | - |  | (c)
46920.584000 | 11.579000 | 11.510000 | -0.141000 | -0.210000 | 1691.000000 | 1998.000000 | 2007.000000 | 1691.000000 | 118.000000 | 4247 |  | CORR | GENE | 02:58 | 03:47 | 03:49 | 92 | 632 | 10.000000 | EXT | - |  | (c)
46920.725000 | 0.000000 | -0.031000 | -11.315000 | -11.346000 | 251.000000 | 471.000000 | 547.000000 | 251.000000 |  | 4248 | Смещение кромок | GWAN |  | 07:59 | 08:35 | 08:47 | 0 | 592 | 3.588000 | EXT | Смещение кромок. Наружу. Величина смещения - 3.6 мм. |  | (c)
46920.960000 | 0.235000 | 0.060000 | -11.080000 | -11.255000 | -54.000000 | -31.000000 | -42.000000 | 30.000000 | 60.000000 | 4248 |  | CORR | AXGR | 07:10 | 07:13 | 07:12 | 262 | 24 | 13.000000 | EXT | - |  | (c)
46930.227000 | 9.502000 | 9.485000 | -1.813000 | -1.830000 | 33.000000 | 43.000000 | 42.000000 | 33.000000 | 1796.000000 | 4248 |  | CORR | PITT | 07:24 | 07:25 | 07:25 | 34 | 19 | 12.000000 | EXT | - |  | (c)
46952.813000 | 9.478000 | 9.442000 | -2.057000 | -2.093000 | -1973.000000 | -1794.000000 | -1640.000000 | 1307.000000 | 2012.000000 | 4250 |  | CORR | GENE | 02:46 | 03:15 | 03:40 | 81 | 666 | 9.000000 | EXT | - |  | (c)
46954.670000 | 11.335000 | 11.110000 | -0.200000 | -0.425000 | -1483.000000 | -1439.000000 | -1453.000000 | 1423.000000 | 146.000000 | 4250 |  | CORR | GENE | 04:06 | 04:13 | 04:10 | 279 | 60 | 8.000000 | EXT | - |  | (c)
46966.280000 | 0.000000 | -0.028000 | -11.340000 | -11.368000 | 250.000000 | 620.000000 | 632.000000 | 20.168900 |  | 4252 | Нарушение формы кольцевого шва | GWAN |  | 00:52 | 01:52 | 01:54 | 0 | 764 |  | EXT | Нарушение формы кольцевого шва. Аномалия находится на отводе. |  | (c)
46966.280000 | 0.000000 | -0.041000 | -11.340000 | -11.381000 | -753.000000 | -652.000000 | -560.000000 | 29.604515 |  | 4252 | Смещение кромок | GWAN |  | 10:10 | 10:27 | 10:42 | 0 | 386 | 2.711000 | EXT | Смещение кромок. Наружу. Аномалия находится на отводе. Величина смещения - 2.7 мм. |  | (c)
46977.620000 | 0.000000 | -0.034000 | -11.480000 | -11.514000 | 372.000000 | 713.000000 | 702.000000 | 56.650309 |  | 4253 | Нарушение формы кольцевого шва | GWAN |  | 00:15 | 01:10 | 01:08 | 0 | 661 |  | EXT | Нарушение формы кольцевого шва. Аномалия находится на отводе. |  | (c)
46986.033000 | 8.413000 | 8.392000 | -3.067000 | -3.088000 | 1876.000000 | 1890.000000 | 1888.000000 | 26.698433 | 3049.000000 | 4253 |  | CORR | PITT | 04:17 | 04:20 | 04:19 | 39 | 24 | 12.000000 | EXT | -. Аномалия находится на отводе. |  | (c)
46991.048000 | 1.948000 | 1.770000 | -9.237000 | -9.415000 | 1597.000000 | 1766.000000 | 1752.000000 | 13.530353 | 1770.000000 | 4254 |  | DENT |  | 07:08 | 07:35 | 07:33 | 467 | 311 | 0.211268 |  | - |  | (c)
46994.100000 | 5.000000 | 4.983000 | -6.185000 | -6.202000 | 951.000000 | 981.000000 | 983.000000 | 76.725098 | 4983.000000 | 4254 |  | CORR | PITT | 05:24 | 05:29 | 05:29 | 33 | 65 | 9.000000 | EXT | - |  | (c)
46995.004000 | 5.904000 | 5.552000 | -5.281000 | -5.633000 | 1441.000000 | 1576.000000 | 1693.000000 | 2.810658 | 5106.000000 | 4254 |  | DENT |  | 06:43 | 07:05 | 07:24 | 527 | 503 | 0.281690 |  | - |  | (c)
46995.236000 | 6.136000 | 6.121000 | -5.049000 | -5.064000 | 826.000000 | 848.000000 | 854.000000 | 66.671619 | 5025.000000 | 4254 |  | CORR | PITT | 05:04 | 05:07 | 05:08 | 39 | 55 | 10.000000 | EXT | - |  | (c)
47000.285000 | 0.000000 | -0.046000 | -11.195000 | -11.241000 | 335.000000 | 1301.000000 | 908.000000 | 14.380914 |  | 4255 | Смещение кромок | GWAN |  | 01:50 | 04:26 | 03:22 | 0 | 1145 | 2.513619 | EXT | Смещение кромок. Вовнутрь. Аномалия находится на отводе. Величина смещения - 2.5 мм. |  | (c)
47000.285000 | 0.000000 | -0.041000 | -11.195000 | -11.236000 | -1477.000000 | -1405.000000 | -1280.000000 | 76.733334 |  | 4255 | Смещение кромок | GWAN |  | 08:57 | 09:09 | 09:29 | 0 | 395 | 3.307000 | EXT | Смещение кромок. Наружу. Аномалия находится на отводе. Величина смещения - 3.3 мм. |  | (c)
47003.008000 | 2.723000 | 2.579000 | -8.472000 | -8.616000 | 1999.000000 | -2230.000000 | -2191.000000 | 3.202238 | 2579.000000 | 4255 |  | DENT |  | 06:18 | 06:56 | 07:02 | 247 | 542 | 0.985915 |  | -. Аномалия находится на отводе. Аномалия находится вблизи продольного шва. |  | (c)
47010.232000 | 9.947000 | 9.659000 | -1.248000 | -1.536000 | 1525.000000 | 1568.000000 | 1562.000000 | 47.988422 | 1132.000000 | 4255 |  | CORR | GENE | 05:02 | 05:09 | 05:08 | 404 | 74 | 14.000000 | EXT | -. Аномалия находится на отводе. |  | (c)
47010.732000 | 10.447000 | 10.411000 | -0.748000 | -0.784000 | 1586.000000 | 1640.000000 | 1633.000000 | 40.737976 | 730.000000 | 4255 |  | CORR | GENE | 05:12 | 05:20 | 05:19 | 54 | 93 | 11.000000 | EXT | -. Аномалия находится на отводе. |  | (c)
47011.315000 | 11.030000 | 10.881000 | -0.165000 | -0.314000 | -2119.000000 | -2098.000000 | -2078.000000 | 12.280794 | 58.000000 | 4255 |  | CORR | GENE | 07:14 | 07:17 | 07:20 | 256 | 81 | 11.000000 | EXT | -. Аномалия находится на отводе. |  | (c)
47011.480000 | 0.000000 | -0.026000 | -11.365000 | -11.391000 | -691.000000 | -414.000000 | -443.000000 | 15.710601 |  | 4256 | Нарушение формы кольцевого шва | GWAN |  | 00:43 | 01:28 | 01:23 | 0 | 497 |  | EXT | Нарушение формы кольцевого шва. Аномалия находится на отводе. |  | (c)
47012.460000 | 0.980000 | 0.962000 | -10.385000 | -10.403000 | 918.000000 | 927.000000 | 928.000000 | 74.103661 | 962.000000 | 4256 |  | CORR | PITT | 05:03 | 05:04 | 05:05 | 35 | 19 | 8.000000 | EXT | - |  | (c)
47013.444000 | 1.964000 | 1.947000 | -9.401000 | -9.418000 | 1018.000000 | 1028.000000 | 1027.000000 | 82.177342 | 1947.000000 | 4256 |  | CORR | AXGR | 05:19 | 05:21 | 05:21 | 34 | 17 | 5.000000 | EXT | - |  | (c)
47022.845000 | 0.000000 | -0.026000 | -11.550000 | -11.576000 | -857.000000 | 200.000000 | -290.000000 | 0.000000 |  | 4257 | Смещение кромок | GWAN |  | 02:05 | 04:56 | 03:37 | 0 | 1133 | 3.502000 | EXT | Смещение кромок. Вовнутрь. Аномалия находится на отводе. Величина смещения - 3.5 мм. |  | (c)
47022.845000 | 0.000000 | -0.016000 | -11.550000 | -11.566000 | 1110.000000 | 1278.000000 | 1226.000000 | 1110.000000 |  | 4257 | Смещение кромок | GWAN |  | 07:23 | 07:50 | 07:42 | 0 | 232 | 2.370000 | EXT | Смещение кромок. Вовнутрь. Аномалия находится на отводе. Величина смещения - 2.4 мм. |  | (c)
47022.845000 | 0.000000 | -0.026000 | -11.550000 | -11.576000 | 1444.000000 | 1664.000000 | 1585.000000 | 1444.000000 |  | 4257 | Смещение кромок | GWAN |  | 08:17 | 08:52 | 08:39 | 0 | 282 | 2.480000 | EXT | Смещение кромок. Наружу. Аномалия находится на отводе. Величина смещения - 2.5 мм. |  | (c)
47022.845000 | 0.000000 | -0.031000 | -11.550000 | -11.581000 | 1775.000000 | 1975.000000 | 1923.000000 | 1775.000000 |  | 4257 | Смещение кромок | GWAN |  | 09:10 | 09:42 | 09:34 | 0 | 296 | 3.989000 | EXT | Смещение кромок. Наружу. Аномалия находится на отводе. Величина смещения - 4 мм. |  | (c)
47034.395000 | 0.000000 | -0.028000 | -11.540000 | -11.568000 | -811.000000 | -346.000000 | -344.000000 | 0.000000 |  | 4258 | Нарушение формы кольцевого шва | GWAN |  | 07:12 | 08:27 | 08:27 | 0 | 934 |  | EXT | Нарушение формы кольцевого шва. Аномалия находится на отводе. |  | (c)
47034.395000 | 0.000000 | -0.034000 | -11.540000 | -11.574000 | 738.000000 | 1717.000000 | 1347.000000 | 738.000000 |  | 4258 | Нарушение формы кольцевого шва | GWAN |  | 11:22 | 02:00 | 01:00 | 0 | 1219 |  | EXT | Нарушение формы кольцевого шва. Аномалия находится на отводе. |  | (c)
47040.068000 | 5.673000 | 5.461000 | -5.867000 | -6.079000 | 1495.000000 | 1511.000000 | 1518.000000 | 1495.000000 | 5461.000000 | 4258 |  | ARTD | GENE | 01:24 | 01:27 | 01:28 | 325 | 45 | 11.843177 | EXT | -. Эквивалент потери металла 12%. |  | (c)
47045.935000 | 0.000000 | -0.061000 | -11.755000 | -11.816000 | -1080.000000 | -990.000000 | -882.000000 | 685.000000 |  | 4259 | Смещение кромок | GWAN |  | 00:36 | 00:51 | 01:08 | 0 | 395 | 2.551000 | EXT | Смещение кромок. Наружу. Аномалия находится на отводе. Величина смещения - 2.6 мм. |  | (c)
47045.935000 | 0.000000 | -0.051000 | -11.755000 | -11.806000 | -600.000000 | -395.000000 | -371.000000 | 142.000000 |  | 4259 | Смещение кромок | GWAN |  | 01:54 | 02:27 | 02:31 | 0 | 459 | 4.309000 | EXT | Смещение кромок. Вовнутрь. Аномалия находится на отводе. Величина смещения - 4.3 мм. |  | (c)
47045.935000 | 0.000000 | -0.031000 | -11.755000 | -11.786000 | 1790.000000 | 1943.000000 | 1902.000000 | 1790.000000 |  | 4259 | Смещение кромок | GWAN |  | 08:19 | 08:44 | 08:37 | 0 | 224 | 2.746000 | EXT | Смещение кромок. Наружу. Аномалия находится на отводе. Величина смещения - 2.7 мм. |  | (c)
47059.776000 | 2.086000 | 2.039000 | -9.349000 | -9.396000 | -780.000000 | -767.000000 | -765.000000 | 749.000000 | 2039.000000 | 4260 |  | ARTD | AXGR | 08:51 | 08:53 | 08:54 | 98 | 31 | 9.804933 | EXT | -. Эквивалент потери металла 10%. |  | (c)
47069.125000 | 0.000000 | -0.032000 | -11.675000 | -11.707000 | 1754.000000 | -2178.000000 | 2111.000000 | 1754.000000 |  | 4261 | Нарушение формы кольцевого шва | GWAN |  | 00:10 | 01:35 | 01:07 | 0 | 715 |  | EXT | Нарушение формы кольцевого шва. Аномалия находится на упругопластическом изгибе: R=518 D, максимальное растяжение на 6.2 час. |  | (c)
47080.800000 | 0.000000 | -0.030000 | -10.500000 | -10.530000 | -294.000000 | 416.000000 | 143.000000 | 0.000000 |  | 4262 | Нарушение формы кольцевого шва | GWAN |  | 02:01 | 03:55 | 03:11 | 0 | 873 |  | EXT | Нарушение формы кольцевого шва. Аномалия находится на упругопластическом изгибе: R=879 D, максимальное растяжение на 5.8 час. |  | (c)
47089.206000 | 8.406000 | 8.398000 | -2.094000 | -2.102000 | 5.000000 | 16.000000 | 16.000000 | 5.000000 | 2086.000000 | 4262 |  | LWAN |  | 02:49 | 02:51 | 02:51 | 16 | 22 | 10.000000 | INT | -. Эквивалент потери металла 10%. |  | (c)
47091.300000 | 0.000000 | -0.027000 | -10.545000 | -10.572000 | 583.000000 | 935.000000 | 838.000000 | 583.000000 |  | 4263 | Нарушение формы кольцевого шва | GWAN |  | 01:56 | 02:52 | 02:37 | 0 | 509 |  | EXT | Нарушение формы кольцевого шва |  | (c)
47101.845000 | 0.000000 | -0.018000 | -11.600000 | -11.618000 | 807.000000 | 1170.000000 | 1034.000000 | 807.000000 |  | 4264 | Нарушение формы кольцевого шва | GWAN |  | 04:33 | 05:31 | 05:09 | 0 | 454 |  | EXT | Нарушение формы кольцевого шва |  | (c)
47101.845000 | 0.000000 | -0.016000 | -11.600000 | -11.616000 | 1445.000000 | 1541.000000 | 1556.000000 | 1445.000000 |  | 4264 | Смещение кромок | GWAN |  | 06:16 | 06:31 | 06:33 | 0 | 221 | 4.326000 | EXT | Смещение кромок. Наружу. Величина смещения - 4.3 мм. |  | (c)
47101.845000 | 0.000000 | -0.026000 | -11.600000 | -11.626000 | 2116.000000 | 2226.000000 | 2216.000000 | 2116.000000 |  | 4264 | Смещение кромок | GWAN |  | 08:04 | 08:22 | 08:20 | 0 | 200 | 3.200000 | EXT | Смещение кромок. Наружу. Величина смещения - 3.2 мм. |  | (c)
47101.845000 | 0.000000 | -0.041000 | -11.600000 | -11.641000 | -2086.000000 | -1892.000000 | -1909.000000 | 1732.000000 |  | 4264 | Смещение кромок | GWAN |  | 08:46 | 09:17 | 09:14 | 0 | 354 | 4.394000 | EXT | Смещение кромок. Наружу. Величина смещения - 4.4 мм. |  | (c)
47108.400000 | 6.555000 | 6.435000 | -5.045000 | -5.165000 | 1842.000000 | 1888.000000 | 1890.000000 | 1842.000000 | 4932.000000 | 4264 |  | CORR | GENE | 07:20 | 07:27 | 07:27 | 233 | 96 | 8.000000 | EXT | - |  | (c)
47111.580000 | 9.735000 | 9.659000 | -1.865000 | -1.941000 | 331.000000 | 396.000000 | 388.000000 | 331.000000 | 1796.000000 | 4264 |  | DENT |  | 03:16 | 03:26 | 03:25 | 145 | 114 | 0.704225 |  | - |  | (c)
47114.599000 | 1.154000 | 1.021000 | -10.266000 | -10.399000 | -1138.000000 | -961.000000 | -897.000000 | 656.000000 | 1021.000000 | 4265 |  | DENT |  | 05:38 | 06:07 | 06:17 | 365 | 482 | 0.492958 |  | - |  | (c)
47120.802000 | 7.357000 | 7.208000 | -4.063000 | -4.212000 | -983.000000 | -800.000000 | -666.000000 | 350.000000 | 3889.000000 | 4265 |  | DENT |  | 06:03 | 06:33 | 06:54 | 323 | 633 | 0.422535 |  | - |  | (c)
47161.127000 | 1.517000 | 1.278000 | -9.958000 | -10.197000 | -1476.000000 | -1215.000000 | -1212.000000 | 55.196535 | 1278.000000 | 4269 |  | DENT |  | 05:06 | 05:49 | 05:49 | 432 | 528 | 0.633803 |  | -. Аномалия находится на отводе. |  | (c)
47171.085000 | 0.000000 | -0.024000 | -11.080000 | -11.104000 | -509.000000 | -351.000000 | -303.000000 | 0.000000 |  | 4270 | Нарушение формы кольцевого шва | GWAN |  | 07:43 | 08:09 | 08:16 | 0 | 411 |  | EXT | Нарушение формы кольцевого шва. Аномалия находится на отводе. |  | (c)
47182.165000 | 0.000000 | -0.041000 | -11.335000 | -11.376000 | 1995.000000 | 2158.000000 | 2151.000000 | 1995.000000 |  | 4271 | Смещение кромок | GWAN |  | 05:03 | 05:29 | 05:28 | 0 | 311 | 2.586000 | EXT | Смещение кромок. Наружу. Величина смещения - 2.6 мм. |  | (c)
47182.165000 | 0.000000 | -0.021000 | -11.335000 | -11.356000 | -2068.000000 | -1923.000000 | -1859.000000 | 1650.000000 |  | 4271 | Смещение кромок | GWAN |  | 06:07 | 06:31 | 06:41 | 0 | 418 | 2.756000 | EXT | Смещение кромок. Вовнутрь. Величина смещения - 2.8 мм. |  | (c)
47183.963000 | 1.798000 | 1.688000 | -9.537000 | -9.647000 | -979.000000 | -771.000000 | -820.000000 | 660.000000 | 1688.000000 | 4271 |  | ARTD | GENE | 09:03 | 09:37 | 09:29 | 298 | 319 | 10.771886 | EXT | -. Эквивалент потери металла 11%. |  | (c)
47185.676000 | 3.511000 | 3.481000 | -7.824000 | -7.854000 | -1015.000000 | -897.000000 | -913.000000 | 811.000000 | 3481.000000 | 4271 |  | CORR | GENE | 08:57 | 09:16 | 09:14 | 48 | 204 | 10.000000 | EXT | - |  | (c)
47205.020000 | 0.000000 | -0.050000 | -11.400000 | -11.450000 | -1733.000000 | -1632.000000 | -1440.000000 | 1147.000000 |  | 4273 | Смещение кромок | GWAN |  | 08:40 | 08:56 | 09:27 | 0 | 587 | 3.250000 | EXT | Смещение кромок. Наружу. Аномалия находится на отводе. Величина смещения - 3.2 мм. |  | (c)
47222.250000 | 5.830000 | 5.724000 | -5.700000 | -5.806000 | -1165.000000 | -1115.000000 | -1111.000000 | 1057.000000 | 5261.000000 | 4274 |  | CORR | GENE | 04:15 | 04:23 | 04:24 | 545 | 108 | 9.000000 | EXT | - |  | (c)
47222.578000 | 6.158000 | 5.996000 | -5.372000 | -5.534000 | -1710.000000 | -1637.000000 | -1558.000000 | 1406.000000 | 5163.000000 | 4274 |  | GOUG | GENE | 02:47 | 02:59 | 03:12 | 371 | 305 | 5.000000 | EXT | -. Задир. |  | (c)
47236.900000 | 0.000000 | -0.031000 | -4.325000 | -4.356000 | -1540.000000 | -1053.000000 | -845.000000 | 149.000000 |  | 4275аб | Нарушение формы кольцевого шва | GWAN |  | 07:13 | 08:32 | 09:06 | 0 | 1391 |  | EXT | Нарушение формы кольцевого шва |  | (c)
47241.225000 | 0.000000 | -0.030000 | -9.150000 | -9.180000 | -349.000000 | 81.000000 | -33.000000 | 0.000000 |  | 4276аа | Нарушение формы кольцевого шва | GWAN |  | 00:57 | 02:06 | 01:48 | 0 | 633 |  | EXT | Нарушение формы кольцевого шва |  | (c)
47241.225000 | 0.000000 | -0.026000 | -9.150000 | -9.176000 | 2027.000000 | -1958.000000 | -2132.000000 | 7.917566 |  | 4276аа | Смещение кромок | GWAN |  | 07:20 | 08:37 | 08:09 | 0 | 604 | 2.480000 | EXT | Смещение кромок. Вовнутрь. Величина смещения - 2.5 мм. |  | (c)
47250.375000 | 0.000000 | -0.024000 | -11.350000 | -11.374000 | 477.000000 | 974.000000 | 1095.000000 | 0.000000 |  | 4277 | Нарушение формы кольцевого шва | GWAN |  | 03:34 | 04:54 | 05:13 | 0 | 1237 |  | EXT | Нарушение формы кольцевого шва. Аномалия находится на отводе. |  | (c)
47261.725000 | 0.000000 | -0.030000 | -11.320000 | -11.350000 | -548.000000 | -327.000000 | 45.000000 | 0.000000 |  | 4278 | Нарушение формы кольцевого шва | GWAN |  | 01:14 | 01:49 | 02:49 | 0 | 1185 |  | EXT | Нарушение формы кольцевого шва. Аномалия находится на отводе. |  | (c)
47261.725000 | 0.000000 | -0.028000 | -11.320000 | -11.348000 | 702.000000 | 1016.000000 | 1235.000000 | 0.000000 |  | 4278 | Нарушение формы кольцевого шва | GWAN |  | 04:35 | 05:26 | 06:01 | 0 | 1065 |  | EXT | Нарушение формы кольцевого шва. Аномалия находится на отводе. |  | (c)
47261.725000 | 0.000000 | -0.031000 | -11.320000 | -11.351000 | 1967.000000 | -2085.000000 | -2195.000000 | 2.868634 |  | 4278 | Смещение кромок | GWAN |  | 07:59 | 09:05 | 08:48 | 0 | 598 | 3.463000 | EXT | Смещение кромок. Наружу. Аномалия находится на отводе. Величина смещения - 3.5 мм. |  | (c)
47267.024000 | 5.299000 | 5.206000 | -6.021000 | -6.114000 | -25.000000 | -10.000000 | -9.000000 | 0.000000 | 5206.000000 | 4278 | Металлургический дефект | MIAN | AXGR | 02:38 | 02:40 | 02:41 | 234 | 32 | 10.000000 | INT | Металлургический дефект. Эквивалент потери металла 10%. Аномалия находится на отводе. Аномалия находится в зоне сварного шва. |  | (c)
47271.645000 | 9.920000 | 9.824000 | -1.400000 | -1.496000 | 1850.000000 | 1854.000000 | 1871.000000 | 25.711555 | 1246.000000 | 4278 |  | CORR | AXGR | 07:41 | 07:41 | 07:44 | 250 | 41 | 12.000000 | EXT | -. Аномалия находится на отводе. |  | (c)
47272.611000 | 10.886000 | 10.826000 | -0.434000 | -0.494000 | 1840.000000 | 1855.000000 | 1857.000000 | 27.423872 | 393.000000 | 4278 |  | CORR | AXGR | 07:39 | 07:41 | 07:42 | 101 | 34 | 9.000000 | EXT | -. Аномалия находится на отводе. |  | (c)
47273.045000 | 0.000000 | -0.032000 | -11.325000 | -11.357000 | 1260.000000 | 1546.000000 | 1530.000000 | 34.701059 |  | 4279 | Нарушение формы кольцевого шва | GWAN |  | 03:03 | 03:50 | 03:47 | 0 | 541 |  | EXT | Нарушение формы кольцевого шва. Аномалия находится на отводе. |  | (c)
47273.045000 | 0.000000 | -0.035000 | -11.325000 | -11.360000 | -1008.000000 | -373.000000 | -632.000000 | 0.000000 |  | 4279 | Нарушение формы кольцевого шва | GWAN |  | 08:57 | 10:40 | 09:58 | 0 | 752 |  | EXT | Нарушение формы кольцевого шва. Аномалия находится на отводе. |  | (c)
47273.045000 | 0.000000 | -0.026000 | -11.325000 | -11.351000 | 16.000000 | 456.000000 | 535.000000 | 43.204326 |  | 4279 | Нарушение формы кольцевого шва | GWAN |  | 11:43 | 00:54 | 01:06 | 0 | 1039 |  | EXT | Нарушение формы кольцевого шва. Аномалия находится на отводе. |  | (c)
47273.550000 | 0.505000 | 0.188000 | -10.820000 | -11.137000 | 2118.000000 | 2176.000000 | 2151.000000 | 3.796569 | 188.000000 | 4279 |  | CORR | GENE | 05:22 | 05:31 | 05:27 | 596 | 65 | 9.000000 | EXT | - |  | (c)
47275.110000 | 2.065000 | 1.734000 | -9.260000 | -9.591000 | -1388.000000 | -1325.000000 | -1331.000000 | 67.985566 | 1734.000000 | 4279 |  | CORR | GENE | 07:56 | 08:06 | 08:05 | 553 | 114 | 9.000000 | EXT | - |  | (c)
47275.732000 | 2.687000 | 2.612000 | -8.638000 | -8.713000 | -1157.000000 | -1144.000000 | -1140.000000 | 86.620838 | 2612.000000 | 4279 |  | CORR | AXGR | 08:33 | 08:35 | 08:36 | 156 | 34 | 8.000000 | EXT | - |  | (c)
47282.272000 | 9.227000 | 9.210000 | -2.098000 | -2.115000 | -1280.000000 | -1265.000000 | -1268.000000 | 76.686810 | 2078.000000 | 4279 |  | CORR | PITT | 08:13 | 08:16 | 08:15 | 37 | 25 | 11.000000 | EXT | - |  | (c)
47283.426000 | 10.381000 | 10.092000 | -0.944000 | -1.233000 | -1599.000000 | -1576.000000 | -1547.000000 | 50.940275 | 731.000000 | 4279 |  | CORR | GENE | 07:22 | 07:26 | 07:30 | 502 | 105 | 9.000000 | EXT | - |  | (c)
47283.971000 | 10.926000 | 10.797000 | -0.399000 | -0.528000 | -1612.000000 | -1589.000000 | -1592.000000 | 49.940380 | 358.000000 | 4279 |  | CORR | AXGR | 07:20 | 07:24 | 07:23 | 170 | 39 | 9.000000 | EXT | - |  | (c)
47284.370000 | 0.000000 | -0.026000 | -10.685000 | -10.711000 | -1551.000000 | -767.000000 | -1010.000000 | 468.000000 |  | 4280 | Смещение кромок | GWAN |  | 00:23 | 02:30 | 01:51 | 0 | 1083 | 4.593000 | EXT | Смещение кромок. Вовнутрь. Величина смещения - 4.6 мм. |  | (c)
47284.370000 | 0.000000 | -0.018000 | -10.685000 | -10.703000 | 501.000000 | 802.000000 | 764.000000 | 501.000000 |  | 4280 | Нарушение формы кольцевого шва | GWAN |  | 05:55 | 06:43 | 06:37 | 0 | 526 |  | EXT | Нарушение формы кольцевого шва |  | (c)
47284.370000 | 0.000000 | -0.036000 | -10.685000 | -10.721000 | 1493.000000 | 1678.000000 | 1680.000000 | 1493.000000 |  | 4280 | Смещение кромок | GWAN |  | 08:35 | 09:05 | 09:05 | 0 | 375 | 3.317000 | EXT | Смещение кромок. Наружу. Величина смещения - 3.3 мм. |  | (c)
47295.055000 | 0.000000 | -0.029000 | -11.390000 | -11.419000 | -380.000000 | -122.000000 | -133.000000 | 115.000000 |  | 4281 | Нарушение формы кольцевого шва | GWAN |  | 11:51 | 00:32 | 00:30 | 0 | 494 |  | EXT | Нарушение формы кольцевого шва |  | (c)
47295.371000 | 0.316000 | 0.239000 | -11.074000 | -11.151000 | -1471.000000 | -1453.000000 | -1453.000000 | 1435.000000 | 239.000000 | 4281 |  | CORR | AXGR | 08:54 | 08:57 | 08:57 | 222 | 36 | 10.000000 | EXT | - |  | (c)
47306.445000 | 0.000000 | -0.027000 | -10.400000 | -10.427000 | -1057.000000 | -496.000000 | -647.000000 | 237.000000 |  | 4282 | Нарушение формы кольцевого шва | GWAN |  | 08:43 | 10:13 | 09:49 | 0 | 820 |  | EXT | Нарушение формы кольцевого шва |  | (c)
47306.445000 | 0.000000 | -0.031000 | -10.400000 | -10.431000 | 49.000000 | 363.000000 | 912.000000 | 49.000000 |  | 4282 | Нарушение формы кольцевого шва | GWAN |  | 11:41 | 00:32 | 02:01 | 0 | 1726 |  | EXT | Нарушение формы кольцевого шва |  | (c)
47306.649000 | 0.204000 | 0.187000 | -10.196000 | -10.213000 | 1681.000000 | 1734.000000 | 1736.000000 | 1681.000000 | 187.000000 | 4282 |  | CORR | СIGR | 04:05 | 04:13 | 04:14 | 32 | 112 | 11.000000 | EXT | - |  | (c)
47310.571000 | 4.126000 | 3.881000 | -6.274000 | -6.519000 | 1439.000000 | 1530.000000 | 1530.000000 | 1439.000000 | 3881.000000 | 4282 |  | CORR | GENE | 03:26 | 03:40 | 03:40 | 563 | 182 | 13.000000 | EXT | - |  | (c)
47312.105000 | 5.660000 | 5.261000 | -4.740000 | -5.139000 | 1462.000000 | 1559.000000 | 1558.000000 | 1462.000000 | 4467.000000 | 4282 |  | CORR | GENE | 03:29 | 03:45 | 03:45 | 672 | 192 | 10.000000 | EXT | - |  | (c)
47313.244000 | 6.799000 | 6.558000 | -3.601000 | -3.842000 | 2155.000000 | -2065.000000 | -2031.000000 | 1756.000000 | 3553.000000 | 4282 |  | CORR | GENE | 05:21 | 06:00 | 06:06 | 289 | 549 | 12.000000 | EXT | - |  | (c)
47314.744000 | 8.299000 | 8.283000 | -2.101000 | -2.117000 | 1200.000000 | 1431.000000 | 1399.000000 | 1200.000000 | 2044.000000 | 4282 |  | CORR | GENE | 02:47 | 03:24 | 03:19 | 73 | 398 | 10.000000 | EXT | - |  | (c)
47316.381000 | 9.936000 | 9.596000 | -0.464000 | -0.804000 | 2089.000000 | -2079.000000 | -2087.000000 | 1802.000000 | 241.000000 | 4282 |  | CORR | GENE | 05:11 | 05:58 | 05:57 | 563 | 570 | 15.000000 | EXT | - |  | (c)
47316.799000 | 10.354000 | 10.308000 | -0.046000 | -0.092000 | 1816.000000 | 2007.000000 | 2084.000000 | 1816.000000 | 32.000000 | 4282 |  | CORR | GENE | 04:27 | 04:57 | 05:10 | 60 | 536 | 11.000000 | EXT | - |  | (c)
47316.845000 | 0.000000 | -0.033000 | -11.120000 | -11.153000 | -1538.000000 | -1361.000000 | -1339.000000 | 1141.000000 |  | 4283 | Смещение кромок | GWAN |  | 08:45 | 09:13 | 09:17 | 0 | 397 | 2.631771 | EXT | Смещение кромок. Наружу. Величина смещения - 2.6 мм. |  | (c)
47316.925000 | 0.080000 | 0.068000 | -11.040000 | -11.052000 | 1319.000000 | 1583.000000 | 1558.000000 | 1319.000000 | 68.000000 | 4283 |  | CORR | GENE | 04:26 | 05:08 | 05:04 | 107 | 478 | 11.000000 | EXT | - |  | (c)
47361.855000 | 0.000000 | -0.033000 | -10.960000 | -10.993000 | -587.000000 | 21.000000 | -128.000000 | 0.000000 |  | 4287 | Нарушение формы кольцевого шва | GWAN |  | 02:35 | 04:13 | 03:49 | 0 | 917 |  | EXT | Нарушение формы кольцевого шва. Аномалия находится на отводе. |  | (c)
47384.015000 | 0.000000 | -0.040000 | -11.460000 | -11.500000 | 565.000000 | 696.000000 | 1001.000000 | 64.089867 |  | 4289 | Смещение кромок | GWAN |  | 01:19 | 01:40 | 02:30 | 0 | 871 | 3.747000 | EXT | Смещение кромок. Наружу. Величина смещения - 3.7 мм. Аномалия находится на упругопластическом изгибе: R=505 D, максимальное растяжение на 5.9 час. |  | (c)
47384.015000 | 0.000000 | -0.040000 | -11.460000 | -11.500000 | -1567.000000 | -1372.000000 | -1433.000000 | 53.566377 |  | 4289 | Смещение кромок | GWAN |  | 07:35 | 08:07 | 07:57 | 0 | 267 | 3.324000 | EXT | Смещение кромок. Наружу. Величина смещения - 3.3 мм. Аномалия находится на упругопластическом изгибе: R=505 D, максимальное растяжение на 5.9 час. |  | (c)
47384.015000 | 0.000000 | -0.080000 | -11.460000 | -11.540000 | -803.000000 | -623.000000 | -540.000000 | 1.147708 |  | 4289 | Смещение кромок | GWAN |  | 09:39 | 10:08 | 10:21 | 0 | 526 | 3.611000 | EXT | Смещение кромок. Наружу. Величина смещения - 3.6 мм. Аномалия находится на упругопластическом изгибе: R=505 D, максимальное растяжение на 5.9 час. |  | (c)
47406.907000 | 0.062000 | 0.034000 | -11.163000 | -11.191000 | 178.000000 | 198.000000 | 204.000000 | 178.000000 | 34.000000 | 4291 |  | ARTD | GENE | 03:04 | 03:07 | 03:08 | 113 | 52 | 10.000000 | EXT | -. Эквивалент потери металла 10%. Аномалия находится на упругопластическом изгибе: R=759 D, максимальное растяжение на 6.3 час. |  | (c)
47418.070000 | 0.000000 | -0.028000 | -11.420000 | -11.448000 | -992.000000 | 6.000000 | 14.000000 | 0.000000 |  | 4292 | Нарушение формы кольцевого шва | GWAN |  | 04:36 | 07:17 | 07:18 | 0 | 2011 |  | EXT | Нарушение формы кольцевого шва |  | (c)
47421.355000 | 3.285000 | 3.118000 | -8.135000 | -8.302000 | -443.000000 | -303.000000 | -332.000000 | 221.000000 | 3118.000000 | 4292 |  | DENT |  | 06:04 | 06:27 | 06:22 | 279 | 222 | 0.352113 |  | - |  | (c)
47437.807000 | 8.317000 | 8.113000 | -3.028000 | -3.232000 | -1051.000000 | -981.000000 | -995.000000 | 938.000000 | 2785.000000 | 4293 |  | CORR | GENE | 06:10 | 06:21 | 06:19 | 447 | 113 | 9.000000 | EXT | - |  | (c)
47440.835000 | 0.000000 | -0.026000 | -11.075000 | -11.101000 | 653.000000 | 702.000000 | 865.000000 | 653.000000 |  | 4294 | Смещение кромок | GWAN |  | 04:28 | 04:36 | 05:03 | 0 | 424 | 2.722000 | EXT | Смещение кромок. Наружу. Аномалия находится на отводе. Величина смещения - 2.7 мм. |  | (c)
47440.835000 | 0.000000 | -0.031000 | -11.075000 | -11.106000 | 1751.000000 | 2009.000000 | 2024.000000 | 1751.000000 |  | 4294 | Смещение кромок | GWAN |  | 07:26 | 08:07 | 08:10 | 0 | 546 | 3.578000 | EXT | Смещение кромок. Наружу. Аномалия находится на отводе. Величина смещения - 3.6 мм. |  | (c)
47451.910000 | 0.000000 | -0.031000 | -11.175000 | -11.206000 | 1539.000000 | 1623.000000 | 1681.000000 | 1539.000000 |  | 4295 | Смещение кромок | GWAN |  | 02:10 | 02:23 | 02:32 | 0 | 285 | 2.914000 | EXT | Смещение кромок. Вовнутрь. Аномалия находится на отводе. Величина смещения - 2.9 мм. |  | (c)
47463.085000 | 0.000000 | -0.026000 | -11.250000 | -11.276000 | 786.000000 | 998.000000 | 940.000000 | 63.440493 |  | 4296 | Смещение кромок | GWAN |  | 05:02 | 05:37 | 05:27 | 0 | 308 | 3.056000 | EXT | Смещение кромок. Наружу. Аномалия находится на отводе. Величина смещения - 3.1 мм. |  | (c)
47463.085000 | 0.000000 | -0.016000 | -11.250000 | -11.266000 | 1274.000000 | 1512.000000 | 1508.000000 | 20.584530 |  | 4296 | Смещение кромок | GWAN |  | 06:21 | 07:00 | 06:59 | 0 | 468 | 2.466000 | EXT | Смещение кромок. Вовнутрь. Аномалия находится на отводе. Величина смещения - 2.5 мм. |  | (c)
47463.085000 | 0.000000 | -0.031000 | -11.250000 | -11.281000 | -2220.000000 | -1411.000000 | -1764.000000 | 37.674109 |  | 4296 | Нарушение формы кольцевого шва | GWAN |  | 08:57 | 11:08 | 10:11 | 0 | 913 |  | EXT | Нарушение формы кольцевого шва. Аномалия находится на отводе. |  | (c)
47469.438000 | 6.353000 | 6.190000 | -4.897000 | -5.060000 | -1619.000000 | -1186.000000 | -1238.000000 | 69.165084 | 4738.000000 | 4296 |  | WRIN |  | 10:34 | 11:44 | 11:36 | 322 | 762 | 1.000000 |  | -. Аномалия находится на отводе. |  | (c)
47484.740000 | 0.000000 | -0.021000 | -11.295000 | -11.316000 | 1848.000000 | 2054.000000 | 2004.000000 | 0.000000 |  | 4298 | Смещение кромок | GWAN |  | 05:03 | 05:36 | 05:28 | 0 | 311 | 2.391000 | EXT | Смещение кромок. Наружу. Величина смещения - 2.4 мм. |  | (c)
47484.740000 | 0.000000 | -0.026000 | -11.295000 | -11.321000 | -2163.000000 | -1945.000000 | -2017.000000 | 17.200247 |  | 4298 | Смещение кромок | GWAN |  | 06:16 | 06:51 | 06:39 | 0 | 290 | 2.648000 | EXT | Смещение кромок. Наружу. Величина смещения - 2.6 мм. |  | (c)
47484.740000 | 0.000000 | -0.041000 | -11.295000 | -11.336000 | -429.000000 | -208.000000 | -234.000000 | 3.185158 |  | 4298 | Смещение кромок | GWAN |  | 10:55 | 11:31 | 11:27 | 0 | 389 | 4.245000 | EXT | Смещение кромок. Наружу. Величина смещения - 4.2 мм. |  | (c)
47487.208000 | 2.468000 | 2.321000 | -8.827000 | -8.974000 | 1063.000000 | 1087.000000 | 1087.000000 | 85.758150 | 2321.000000 | 4298 |  | ARTD | GENE | 02:56 | 03:00 | 03:00 | 228 | 49 | 12.000000 | EXT | -. Эквивалент потери металла 12%. |  | (c)
47523.223000 | 3.989000 | 3.968000 | -7.107000 | -7.128000 | -1450.000000 | -1393.000000 | -1381.000000 | 1312.000000 | 3968.000000 | 4301а |  | CORR | СIGR | 06:12 | 06:21 | 06:23 | 44 | 138 | 11.000000 | EXT | - |  | (c)
47523.364000 | 4.130000 | 4.119000 | -6.966000 | -6.977000 | -1458.000000 | -1388.000000 | -1386.000000 | 1315.000000 | 4119.000000 | 4301а |  | CORR | СIGR | 06:11 | 06:22 | 06:22 | 23 | 144 | 9.000000 | EXT | - |  | (c)
47541.925000 | 0.000000 | -0.033000 | -11.320000 | -11.353000 | 1786.000000 | -1920.000000 | -2075.000000 | 1475.000000 |  | 4303 | Смещение кромок | GWAN |  | 00:50 | 02:52 | 02:27 | 0 | 1199 | 2.369840 | EXT | Смещение кромок. Наружу. Аномалия находится на отводе. Величина смещения - 2.4 мм. |  | (c)
47541.925000 | 0.000000 | -0.011000 | -11.320000 | -11.331000 | -895.000000 | -741.000000 | -756.000000 | 616.000000 |  | 4303 | Смещение кромок | GWAN |  | 05:37 | 06:02 | 06:00 | 0 | 279 | 2.785000 | EXT | Смещение кромок. Наружу. Аномалия находится на отводе. Величина смещения - 2.8 мм. |  | (c)
47541.925000 | 0.000000 | -0.036000 | -11.320000 | -11.356000 | 46.000000 | 583.000000 | 396.000000 | 46.000000 |  | 4303 | Смещение кромок | GWAN |  | 08:09 | 09:36 | 09:06 | 0 | 700 | 4.269000 | EXT | Смещение кромок. Наружу. Аномалия находится на отводе. Величина смещения - 4.3 мм. |  | (c)
47564.520000 | 0.000000 | -0.031000 | -11.440000 | -11.471000 | 1300.000000 | 1450.000000 | 1465.000000 | 48.399784 |  | 4305 | Смещение кромок | GWAN |  | 01:01 | 01:25 | 01:27 | 0 | 331 | 3.000000 | EXT | Смещение кромок. Наружу. Аномалия находится на отводе. Величина смещения - 3 мм. |  | (c)
47564.520000 | 0.000000 | -0.045000 | -11.440000 | -11.485000 | -338.000000 | -166.000000 | 71.000000 | 5.730778 |  | 4305 | Смещение кромок | GWAN |  | 08:36 | 09:04 | 09:42 | 0 | 819 | 2.543053 | EXT | Смещение кромок. Наружу. Аномалия находится на отводе. Величина смещения - 2.5 мм. |  | (c)
47575.141000 | 10.621000 | 9.546000 | -0.819000 | -1.894000 | -1503.000000 | -1292.000000 | -1255.000000 | 58.696497 | 422.000000 | 4305 |  | DENT |  | 05:28 | 06:02 | 06:08 | 1472 | 497 | 0.352113 |  | - |  | (c)
47575.960000 | 0.000000 | -0.008000 | -11.550000 | -11.558000 | -1143.000000 | -825.000000 | -809.000000 | 11.473428 |  | 4306 | Нарушение формы кольцевого шва | GWAN |  | 06:47 | 07:38 | 07:41 | 0 | 667 |  | EXT | Нарушение формы кольцевого шва |  | (c)
47575.960000 | 0.000000 | -0.021000 | -11.550000 | -11.571000 | 50.000000 | 267.000000 | 231.000000 | 18.656072 |  | 4306 | Смещение кромок | GWAN |  | 09:59 | 10:34 | 10:29 | 0 | 363 | 4.179000 | EXT | Смещение кромок. Вовнутрь. Величина смещения - 4.2 мм. |  | (c)
47587.510000 | 0.000000 | -0.031000 | -10.800000 | -10.831000 | 1123.000000 | 1384.000000 | 1547.000000 | 20.943905 |  | 4307 | Смещение кромок | GWAN |  | 01:59 | 02:41 | 03:07 | 0 | 848 | 4.224000 | EXT | Смещение кромок. Наружу. Величина смещения - 4.2 мм. Аномалия находится на упругопластическом изгибе: R=398 D, максимальное растяжение на 5.7 час. |  | (c)
47587.510000 | 0.000000 | -0.019000 | -10.800000 | -10.819000 | -1834.000000 | -1581.000000 | -1598.000000 | 32.020158 |  | 4307 | Нарушение формы кольцевого шва | GWAN |  | 06:01 | 06:42 | 06:39 | 0 | 472 |  | EXT | Нарушение формы кольцевого шва. Аномалия находится на упругопластическом изгибе: R=398 D, максимальное растяжение на 5.7 час. |  | (c)
47589.590000 | 2.080000 | 2.070000 | -8.720000 | -8.730000 | 2212.000000 | 2224.000000 | 2225.000000 | 0.000000 | 2070.000000 | 4307 |  | LWAN |  | 04:54 | 04:56 | 04:56 | 24 | 27 | 13.586212 | INT | -. Эквивалент потери металла 14%. Аномалия находится на упругопластическом изгибе: R=351 D, максимальное растяжение на 5.8 час. |  | (c)
47598.310000 | 0.000000 | -0.021000 | -11.700000 | -11.721000 | -1704.000000 | -1538.000000 | -1450.000000 | 1195.000000 |  | 4308 | Смещение кромок | GWAN |  | 04:59 | 05:25 | 05:40 | 0 | 508 | 2.901000 | EXT | Смещение кромок. Наружу. Величина смещения - 2.9 мм. Аномалия находится на упругопластическом изгибе: R=294 D, максимальное растяжение на 5.9 час. |  | (c)
47598.310000 | 0.000000 | -0.051000 | -11.700000 | -11.751000 | -687.000000 | -196.000000 | -324.000000 | 0.000000 |  | 4308 | Смещение кромок | GWAN |  | 07:43 | 09:02 | 08:41 | 0 | 726 | 3.345000 | EXT | Смещение кромок. Наружу. Величина смещения - 3.3 мм. Аномалия находится на упругопластическом изгибе: R=294 D, максимальное растяжение на 5.9 час. |  | (c)
47598.310000 | 0.000000 | -0.031000 | -11.700000 | -11.731000 | 620.000000 | 928.000000 | 868.000000 | 620.000000 |  | 4308 | Смещение кромок | GWAN |  | 11:14 | 00:03 | 11:54 | 0 | 497 | 2.881000 | EXT | Смещение кромок. Вовнутрь. Величина смещения - 2.9 мм. Аномалия находится на упругопластическом изгибе: R=294 D, максимальное растяжение на 5.9 час. |  | (c)
47601.090000 | 2.780000 | 2.761000 | -8.920000 | -8.939000 | -1820.000000 | -1736.000000 | -1755.000000 | 1691.000000 | 2761.000000 | 4308 |  | CORR | СIGR | 04:40 | 04:54 | 04:50 | 42 | 129 | 8.000000 | EXT | -. Аномалия находится на упругопластическом изгибе: R=300 D, максимальное растяжение на 5.8 час. |  | (c)
47601.163000 | 2.853000 | 2.834000 | -8.847000 | -8.866000 | -1822.000000 | -1788.000000 | -1779.000000 | 1736.000000 | 2834.000000 | 4308 |  | CORR | GENE | 04:40 | 04:45 | 04:47 | 48 | 87 | 9.000000 | EXT | -. Аномалия находится на упругопластическом изгибе: R=301 D, максимальное растяжение на 5.8 час. |  | (c)
47611.178000 | 1.168000 | 0.921000 | -9.942000 | -10.189000 | -2176.000000 | -2069.000000 | -2109.000000 | 4.397440 | 921.000000 | 4309 |  | CORR | GENE | 04:18 | 04:35 | 04:28 | 562 | 134 | 10.000000 | EXT | -. Аномалия находится на упругопластическом изгибе: R=625 D, максимальное растяжение на 5.7 час. |  | (c)
47617.475000 | 7.465000 | 7.446000 | -3.645000 | -3.664000 | -1707.000000 | -1560.000000 | -1581.000000 | 42.244934 | 3630.000000 | 4309 |  | CORR | СIGR | 05:33 | 05:57 | 05:54 | 34 | 253 | 10.000000 | EXT | - |  | (c)
47628.212000 | 7.092000 | 6.957000 | -3.118000 | -3.253000 | 762.000000 | 944.000000 | 928.000000 | 61.496467 | 2984.000000 | 4310 |  | DENT |  | 02:19 | 02:49 | 02:46 | 269 | 331 | 0.211268 |  | - |  | (c)
47631.330000 | 0.000000 | -0.036000 | -11.290000 | -11.326000 | 49.000000 | 186.000000 | 280.000000 | 3.984073 |  | 4311 | Смещение кромок | GWAN |  | 01:46 | 02:08 | 02:23 | 0 | 462 | 3.801000 | EXT | Смещение кромок. Вовнутрь. Величина смещения - 3.8 мм. |  | (c)
47631.330000 | 0.000000 | -0.041000 | -11.290000 | -11.331000 | -732.000000 | -523.000000 | -457.000000 | 14.764468 |  | 4311 | Смещение кромок | GWAN |  | 11:40 | 00:13 | 00:24 | 0 | 549 | 4.782000 | EXT | Смещение кромок. Вовнутрь. Величина смещения - 4.8 мм. |  | (c)
47652.077000 | 9.457000 | 9.309000 | -1.898000 | -2.046000 | 2064.000000 | -2131.000000 | -2074.000000 | 12.632940 | 1732.000000 | 4312 |  | DENT |  | 05:35 | 06:18 | 06:28 | 314 | 646 | 0.492958 |  | -. Аномалия находится вблизи продольного шва. Аномалия находится вблизи дефекта потери металла. |  | (c)
47652.188000 | 9.568000 | 9.530000 | -1.787000 | -1.825000 | 1624.000000 | 1910.000000 | 1842.000000 | 0.000000 | 1735.000000 | 4312 |  | CORR | GENE | 04:24 | 05:11 | 04:59 | 90 | 435 | 11.000000 | EXT | - |  | (c)
47653.975000 | 0.000000 | -0.026000 | -10.145000 | -10.171000 | -98.000000 | 723.000000 | 389.000000 | 0.000000 |  | 4313 | Нарушение формы кольцевого шва | GWAN |  | 01:15 | 03:28 | 02:34 | 0 | 973 |  | EXT | Нарушение формы кольцевого шва |  | (c)
47653.975000 | 0.000000 | -0.027000 | -10.145000 | -10.172000 | -2198.000000 | -1586.000000 | -1444.000000 | 55.627211 |  | 4313 | Нарушение формы кольцевого шва | GWAN |  | 07:36 | 09:15 | 09:38 | 0 | 1509 |  | EXT | Нарушение формы кольцевого шва |  | (c)
47659.710000 | 5.735000 | 5.118000 | -4.410000 | -5.027000 | 1454.000000 | 1906.000000 | 1793.000000 | 0.000000 | 4048.000000 | 4313 |  | DENT |  | 05:26 | 06:39 | 06:21 | 979 | 678 | 0.352113 |  | -. Аномалия находится вблизи продольного шва. |  | (c)
47664.120000 | 0.000000 | -0.031000 | -11.540000 | -11.571000 | 683.000000 | 1011.000000 | 956.000000 | 683.000000 |  | 4314 | Смещение кромок | GWAN |  | 02:16 | 03:09 | 03:00 | 0 | 546 | 3.611000 | EXT | Смещение кромок. Наружу. Величина смещения - 3.6 мм. |  | (c)
47664.120000 | 0.000000 | -0.016000 | -11.540000 | -11.556000 | 1299.000000 | 1497.000000 | 1446.000000 | 1299.000000 |  | 4314 | Смещение кромок | GWAN |  | 03:55 | 04:27 | 04:19 | 0 | 293 | 2.550000 | EXT | Смещение кромок. Наружу. Величина смещения - 2.6 мм. |  | (c)
47664.120000 | 0.000000 | -0.016000 | -11.540000 | -11.556000 | 1642.000000 | 1764.000000 | 1876.000000 | 1642.000000 |  | 4314 | Смещение кромок | GWAN |  | 04:51 | 05:10 | 05:28 | 0 | 468 | 3.132000 | EXT | Смещение кромок. Наружу. Величина смещения - 3.1 мм. |  | (c)
47664.120000 | 0.000000 | -0.011000 | -11.540000 | -11.551000 | -2023.000000 | -1965.000000 | -1922.000000 | 1820.000000 |  | 4314 | Смещение кромок | GWAN |  | 06:59 | 07:08 | 07:15 | 0 | 203 | 2.422000 | EXT | Смещение кромок. Наружу. Величина смещения - 2.4 мм. |  | (c)
47664.120000 | 0.000000 | -0.016000 | -11.540000 | -11.556000 | -1596.000000 | -1274.000000 | -1316.000000 | 1036.000000 |  | 4314 | Смещение кромок | GWAN |  | 08:08 | 09:00 | 08:53 | 0 | 561 | 3.138000 | EXT | Смещение кромок. Вовнутрь. Величина смещения - 3.1 мм. |  | (c)
47680.243000 | 4.583000 | 4.393000 | -7.032000 | -7.222000 | -990.000000 | -865.000000 | -792.000000 | 594.000000 | 4393.000000 | 4315 |  | DENT |  | 06:04 | 06:25 | 06:36 | 344 | 396 | 0.422535 |  | -. Аномалия находится на отводе. |  | (c)
47692.698000 | 5.423000 | 4.748000 | -5.957000 | -6.632000 | 730.000000 | 778.000000 | 806.000000 | 58.937702 | 4748.000000 | 4316 |  | CORR | GENE | 03:34 | 03:42 | 03:47 | 838 | 151 | 9.000000 | EXT | - |  | (c)
47698.655000 | 0.000000 | -0.011000 | -11.205000 | -11.216000 | 1571.000000 | 1992.000000 | 1915.000000 | 0.000000 |  | 4317 | Нарушение формы кольцевого шва | GWAN |  | 03:11 | 04:19 | 04:07 | 0 | 688 |  | EXT | Нарушение формы кольцевого шва |  | (c)
47698.784000 | 0.129000 | 0.105000 | -11.076000 | -11.100000 | -1958.000000 | -1951.000000 | -1951.000000 | 21.974582 | 105.000000 | 4317 |  | ARTD | AXGR | 05:42 | 05:43 | 05:43 | 50 | 15 | 10.757491 | EXT | -. Эквивалент потери металла 11%. |  | (c)
47709.860000 | 0.000000 | -0.029000 | -11.490000 | -11.519000 | 788.000000 | 1396.000000 | 1222.000000 | 46.421636 |  | 4318 | Нарушение формы кольцевого шва | GWAN |  | 00:23 | 02:01 | 01:33 | 0 | 867 |  | EXT | Нарушение формы кольцевого шва |  | (c)
47709.860000 | 0.000000 | -0.011000 | -11.490000 | -11.501000 | 1926.000000 | 2072.000000 | 2161.000000 | 0.000000 |  | 4318 | Нарушение формы кольцевого шва | GWAN |  | 03:27 | 03:50 | 04:04 | 0 | 470 |  | EXT | Нарушение формы кольцевого шва |  | (c)
47709.860000 | 0.000000 | -0.032000 | -11.490000 | -11.522000 | -360.000000 | 340.000000 | 98.000000 | 7.890032 |  | 4318 | Нарушение формы кольцевого шва | GWAN |  | 09:18 | 11:10 | 10:31 | 0 | 915 |  | EXT | Нарушение формы кольцевого шва |  | (c)
47721.350000 | 0.000000 | -0.031000 | -11.600000 | -11.631000 | -1416.000000 | -1166.000000 | -1128.000000 | 841.000000 |  | 4319 | Смещение кромок | GWAN |  | 08:50 | 09:30 | 09:36 | 0 | 575 | 3.806000 | EXT | Смещение кромок. Наружу. Величина смещения - 3.8 мм. |  | (c)
47732.950000 | 0.000000 | -0.036000 | -11.730000 | -11.766000 | -68.000000 | 480.000000 | 247.000000 | 0.000000 |  | 4320 | Смещение кромок | GWAN |  | 08:40 | 10:08 | 09:30 | 0 | 630 | 3.914000 | EXT | Смещение кромок. Наружу. Аномалия находится на отводе. Величина смещения - 3.9 мм. |  | (c)
47744.680000 | 0.000000 | -0.036000 | -11.375000 | -11.411000 | -833.000000 | -557.000000 | -646.000000 | 21.864266 |  | 4321 | Смещение кромок | GWAN |  | 08:56 | 09:40 | 09:26 | 0 | 375 | 3.087000 | EXT | Смещение кромок. Наружу. Аномалия находится на отводе. Величина смещения - 3.1 мм. |  | (c)
47756.055000 | 0.000000 | -0.019000 | -11.250000 | -11.269000 | 1272.000000 | 1665.000000 | 1574.000000 | 28.623435 |  | 4322 | Нарушение формы кольцевого шва | GWAN |  | 00:40 | 01:43 | 01:29 | 0 | 604 |  | EXT | Нарушение формы кольцевого шва. Аномалия находится на упругопластическом изгибе: R=588 D, максимальное растяжение на 0.9 час. |  | (c)
47756.055000 | 0.000000 | -0.017000 | -11.250000 | -11.267000 | 2207.000000 | -1704.000000 | -1806.000000 | 0.000000 |  | 4322 | Нарушение формы кольцевого шва | GWAN |  | 03:11 | 04:40 | 04:23 | 0 | 897 |  | EXT | Нарушение формы кольцевого шва. Аномалия находится на упругопластическом изгибе: R=588 D, максимальное растяжение на 0.9 час. |  | (c)
47756.055000 | 0.000000 | -0.018000 | -11.250000 | -11.268000 | -1129.000000 | -697.000000 | -820.000000 | 16.156321 |  | 4322 | Нарушение формы кольцевого шва | GWAN |  | 06:12 | 07:22 | 07:02 | 0 | 619 |  | EXT | Нарушение формы кольцевого шва. Аномалия находится на упругопластическом изгибе: R=588 D, максимальное растяжение на 0.9 час. |  | (c)
47756.055000 | 0.000000 | -0.031000 | -11.250000 | -11.281000 | 82.000000 | 239.000000 | 241.000000 | 19.420038 |  | 4322 | Смещение кромок | GWAN |  | 09:28 | 09:53 | 09:53 | 0 | 317 | 3.104000 | EXT | Смещение кромок. Вовнутрь. Величина смещения - 3.1 мм. Аномалия находится на упругопластическом изгибе: R=588 D, максимальное растяжение на 0.9 час. |  | (c)
47757.929000 | 1.874000 | 1.795000 | -9.376000 | -9.455000 | -1114.000000 | -961.000000 | -935.000000 | 46.590652 | 1795.000000 | 4322 |  | DENT |  | 06:15 | 06:40 | 06:44 | 207 | 358 | 0.422535 |  | -. Аномалия находится на упругопластическом изгибе. |  | (c)
47767.305000 | 0.000000 | -0.015000 | -10.960000 | -10.975000 | 1418.000000 | 1730.000000 | 1834.000000 | 0.000000 |  | 4323 | Нарушение формы кольцевого шва | GWAN |  | 02:46 | 03:36 | 03:53 | 0 | 832 |  | EXT | Нарушение формы кольцевого шва. Аномалия находится на упругопластическом изгибе: R=811 D, максимальное растяжение на 0.1 час. |  | (c)
47767.305000 | 0.000000 | -0.016000 | -10.960000 | -10.976000 | -1698.000000 | -1631.000000 | -1570.000000 | 42.969430 |  | 4323 | Смещение кромок | GWAN |  | 06:23 | 06:34 | 06:44 | 0 | 256 | 2.926000 | EXT | Смещение кромок. Наружу. Величина смещения - 2.9 мм. Аномалия находится на упругопластическом изгибе: R=811 D, максимальное растяжение на 0.1 час. |  | (c)
47767.305000 | 0.000000 | -0.036000 | -10.960000 | -10.996000 | -1036.000000 | -795.000000 | -801.000000 | 26.634523 |  | 4323 | Смещение кромок | GWAN |  | 08:10 | 08:49 | 08:48 | 0 | 471 | 4.573000 | EXT | Смещение кромок. Наружу. Величина смещения - 4.6 мм. Аномалия находится на упругопластическом изгибе: R=811 D, максимальное растяжение на 0.1 час. |  | (c)
47769.981000 | 2.676000 | 2.542000 | -8.284000 | -8.418000 | -2178.000000 | -1888.000000 | -1902.000000 | 4.230195 | 2542.000000 | 4323 |  | DENT |  | 05:06 | 05:52 | 05:50 | 395 | 552 | 0.704225 |  | -. Аномалия находится вблизи продольного шва. |  | (c)
47770.288000 | 2.983000 | 2.837000 | -7.977000 | -8.123000 | -1965.000000 | -1943.000000 | -1936.000000 | 21.423207 | 2837.000000 | 4323 |  | ARTD | GENE | 05:40 | 05:44 | 05:45 | 496 | 57 | 10.378200 | EXT | -. Эквивалент потери металла 10%. |  | (c)
47778.265000 | 0.000000 | -0.041000 | -7.520000 | -7.561000 | -2003.000000 | -1524.000000 | -1626.000000 | 48.821989 |  | 4324 | Смещение кромок | GWAN |  | 08:10 | 09:28 | 09:11 | 0 | 755 | 3.694000 | EXT | Смещение кромок. Наружу. Величина смещения - 3.7 мм. |  | (c)
47794.312000 | 5.007000 | 4.962000 | -6.253000 | -6.298000 | 2086.000000 | 2175.000000 | 2205.000000 | 2086.000000 | 4962.000000 | 4326 |  | CORR | GENE | 04:41 | 04:55 | 05:00 | 66 | 239 | 14.000000 | EXT | - |  | (c)
47794.841000 | 5.536000 | 5.425000 | -5.724000 | -5.835000 | -1019.000000 | -972.000000 | -973.000000 | 926.000000 | 5425.000000 | 4326 |  | DENT |  | 08:20 | 08:28 | 08:27 | 232 | 93 | 0.352113 |  | - |  | (c)
47796.133000 | 6.828000 | 6.779000 | -4.432000 | -4.481000 | 2098.000000 | 2167.000000 | -2109.000000 | 1855.000000 | 4241.000000 | 4326 |  | CORR | GENE | 04:43 | 04:54 | 05:24 | 240 | 507 | 11.000000 | EXT | - |  | (c)
47804.386000 | 3.821000 | 3.622000 | -7.839000 | -8.038000 | -2114.000000 | -1983.000000 | -1909.000000 | 1703.000000 | 3622.000000 | 4327 |  | CORR | GENE | 05:35 | 05:56 | 06:08 | 212 | 411 | 9.000000 | EXT | - |  | (c)
47805.582000 | 5.017000 | 4.665000 | -6.643000 | -6.995000 | 1070.000000 | 1189.000000 | 1191.000000 | 1070.000000 | 4665.000000 | 4327 |  | DENT |  | 02:09 | 02:28 | 02:29 | 554 | 242 | 0.352113 |  | - |  | (c)
47815.120000 | 2.895000 | 2.056000 | -8.580000 | -9.419000 | -337.000000 | -320.000000 | -239.000000 | 141.000000 | 2056.000000 | 4328 |  | CORR | GENE | 05:27 | 05:30 | 05:43 | 907 | 196 | 11.000000 | EXT | - |  | (c)
47876.022000 | 3.232000 | 3.055000 | -3.968000 | -4.145000 | -756.000000 | -647.000000 | -668.000000 | 46.735838 | 3055.000000 | 4334 |  | DENT |  | 00:35 | 00:52 | 00:49 | 288 | 177 | 0.281690 |  | - |  | (c)
47880.100000 | 0.110000 | 0.106000 | -11.305000 | -11.309000 | -1167.000000 | -1055.000000 | -1065.000000 | 77.700523 | 106.000000 | 4335 |  | CORR | СIGR | 09:55 | 10:13 | 10:12 | 34 | 204 | 14.000000 | EXT | -. Аномалия находится на упругопластическом изгибе: R=713 D, максимальное растяжение на 6.2 час. |  | (c)
47890.993000 | 11.003000 | 10.215000 | -0.412000 | -1.200000 | -1763.000000 | -1680.000000 | -1637.000000 | 47.915787 | 162.000000 | 4335 |  | CORR | GENE | 08:19 | 08:32 | 08:39 | 1038 | 252 | 10.000000 | EXT | -. Аномалия находится на упругопластическом изгибе: R=447 D, максимальное растяжение на 5.6 час. |  | (c)
47891.405000 | 0.000000 | -0.022000 | -11.415000 | -11.437000 | 1261.000000 | 1496.000000 | 1544.000000 | 9.738138 |  | 4336 | Нарушение формы кольцевого шва | GWAN |  | 03:39 | 04:17 | 04:24 | 0 | 566 |  | EXT | Нарушение формы кольцевого шва. Аномалия находится на упругопластическом изгибе: R=447 D, максимальное растяжение на 5.6 час. |  | (c)
47900.872000 | 9.467000 | 9.306000 | -1.948000 | -2.109000 | -2223.000000 | -2202.000000 | -2202.000000 | 2.316178 | 1869.000000 | 4336 | Металлургический дефект | MIAN | AXGR | 06:16 | 06:20 | 06:20 | 240 | 42 | 10.000000 | INT | Металлургический дефект. Эквивалент потери металла 10%. Аномалия находится в зоне сварного шва. Аномалия находится на упругопластическом изгибе: R=658 D, максимальное растяжение на 5.9 час. |  | (c)
47902.820000 | 0.000000 | -0.031000 | -11.485000 | -11.516000 | -101.000000 | 116.000000 | 121.000000 | 0.000000 |  | 4337 | Смещение кромок | GWAN |  | 01:53 | 02:28 | 02:28 | 0 | 444 | 3.890000 | EXT | Смещение кромок. Вовнутрь. Величина смещения - 3.9 мм. Аномалия находится на упругопластическом изгибе: R=739 D, максимальное растяжение на 6.1 час. |  | (c)
47902.820000 | 0.000000 | -0.056000 | -11.485000 | -11.541000 | 2115.000000 | -1824.000000 | -2014.000000 | 1682.000000 |  | 4337 | Смещение кромок | GWAN |  | 07:50 | 09:14 | 08:44 | 0 | 664 | 2.555003 | EXT | Смещение кромок. Наружу. Величина смещения - 2.6 мм. Аномалия находится на упругопластическом изгибе: R=739 D, максимальное растяжение на 6.1 час. |  | (c)
47930.469000 | 4.484000 | 4.184000 | -5.936000 | -6.236000 | 2098.000000 | 2115.000000 | 2120.000000 | 2098.000000 | 4184.000000 | 4339 |  | CORR | GENE | 07:51 | 07:54 | 07:54 | 416 | 45 | 8.000000 | EXT | - |  | (c)
47934.721000 | 8.736000 | 8.083000 | -1.684000 | -2.337000 | 647.000000 | 853.000000 | 802.000000 | 647.000000 | 864.000000 | 4339 |  | CORR | GENE | 03:57 | 04:30 | 04:22 | 1473 | 309 | 9.000000 | EXT | - |  | (c)
47947.795000 | 0.000000 | -0.024000 | -11.185000 | -11.209000 | 119.000000 | 1080.000000 | 812.000000 | 119.000000 |  | 4341 | Нарушение формы кольцевого шва | GWAN |  | 11:03 | 01:38 | 00:55 | 0 | 1387 |  | EXT | Нарушение формы кольцевого шва. Аномалия находится на упругопластическом изгибе: R=501 D, максимальное растяжение на 6 час. |  | (c)
47965.137000 | 6.157000 | 5.864000 | -5.538000 | -5.831000 | -367.000000 | -154.000000 | -54.000000 | 0.000000 | 5146.000000 | 4342 |  | GOUG | GENE | 07:46 | 08:20 | 08:36 | 685 | 625 | 6.000000 | EXT | -. Задир. Аномалия находится на упругопластическом изгибе: R=446 D, максимальное растяжение на 5.6 час. |  | (c)
47982.220000 | 0.000000 | -0.030000 | -11.035000 | -11.065000 | 529.000000 | 1321.000000 | 1251.000000 | 529.000000 |  | 4344 | Нарушение формы кольцевого шва | GWAN |  | 00:56 | 03:03 | 02:52 | 0 | 1444 |  | EXT | Нарушение формы кольцевого шва |  | (c)
47993.334000 | 0.079000 | 0.010000 | -11.171000 | -11.240000 | -157.000000 | -133.000000 | -138.000000 | 118.000000 | 10.000000 | 4345 |  | ARTD | AXGR | 08:01 | 08:05 | 08:04 | 224 | 39 | 11.107393 | EXT | -. Эквивалент потери металла 11%. |  | (c)
48003.379000 | 10.124000 | 10.105000 | -1.126000 | -1.145000 | -1377.000000 | -1362.000000 | -1361.000000 | 1346.000000 | 1106.000000 | 4345 |  | CORR | PITT | 04:44 | 04:46 | 04:47 | 39 | 31 | 14.000000 | EXT | - |  | (c)
48004.455000 | 11.200000 | 11.089000 | -0.050000 | -0.161000 | -182.000000 | -158.000000 | -144.000000 | 106.000000 | 27.000000 | 4345 |  | ARTD | GENE | 07:57 | 08:01 | 08:03 | 134 | 77 | 11.265642 | EXT | -. Эквивалент потери металла 11%. |  | (c)
48014.491000 | 9.986000 | 9.656000 | -1.499000 | -1.829000 | -886.000000 | -870.000000 | -847.000000 | 809.000000 | 1350.000000 | 4346 | Металлургический дефект | MIAN | GENE | 09:05 | 09:07 | 09:11 | 479 | 77 | 10.000000 | INT | Металлургический дефект. Эквивалент потери металла 10%. |  | (c)
48015.898000 | 11.393000 | 11.356000 | -0.092000 | -0.129000 | 2021.000000 | 2148.000000 | 2210.000000 | 2021.000000 | 33.000000 | 4346 | Металлургический дефект | MIAN | GENE | 04:54 | 05:14 | 05:24 | 96 | 377 | 10.000000 | INT | Металлургический дефект. Эквивалент потери металла 10%. |  | (c)
48027.689000 | 0.054000 | 0.043000 | -11.306000 | -11.317000 | 1401.000000 | 1671.000000 | 1593.000000 | 20.497857 | 43.000000 | 4348 | Металлургический дефект | MIAN | GENE | 05:50 | 06:34 | 06:21 | 55 | 383 | 10.000000 | INT | Металлургический дефект. Эквивалент потери металла 10%. |  | (c)
48031.237000 | 3.602000 | 3.110000 | -7.758000 | -8.250000 | 1170.000000 | 1330.000000 | 1285.000000 | 57.716161 | 3110.000000 | 4348 |  | CORR | GENE | 05:13 | 05:39 | 05:31 | 550 | 231 | 11.000000 | EXT | - |  | (c)
48038.995000 | 0.000000 | -0.033000 | -11.200000 | -11.233000 | -1040.000000 | -705.000000 | -759.000000 | 38.534479 |  | 4349 | Нарушение формы кольцевого шва | GWAN |  | 00:02 | 00:57 | 00:48 | 0 | 563 |  | EXT | Нарушение формы кольцевого шва |  | (c)
48038.995000 | 0.000000 | -0.023000 | -11.200000 | -11.223000 | 336.000000 | 928.000000 | 1121.000000 | 0.000000 |  | 4349 | Нарушение формы кольцевого шва | GWAN |  | 03:45 | 05:20 | 05:51 | 0 | 1569 |  | EXT | Нарушение формы кольцевого шва |  | (c)
48050.195000 | 0.000000 | -0.016000 | -11.350000 | -11.366000 | 1724.000000 | -2025.000000 | -2223.000000 | 0.000000 |  | 4350 | Смещение кромок | GWAN |  | 03:08 | 05:03 | 04:31 | 0 | 1028 | 3.819000 | EXT | Смещение кромок. Вовнутрь. Величина смещения - 3.8 мм. |  | (c)
48050.195000 | 0.000000 | -0.031000 | -11.350000 | -11.381000 | 388.000000 | 600.000000 | 723.000000 | 58.352859 |  | 4350 | Нарушение формы кольцевого шва | GWAN |  | 11:32 | 00:06 | 00:26 | 0 | 671 |  | EXT | Нарушение формы кольцевого шва |  | (c)
48058.742000 | 8.547000 | 7.507000 | -2.803000 | -3.843000 | -2149.000000 | -2119.000000 | -1967.000000 | 6.564112 | 2653.000000 | 4350 |  | CORR | GENE | 04:43 | 04:47 | 05:12 | 1190 | 364 | 10.000000 | EXT | - |  | (c)
48060.038000 | 9.843000 | 9.120000 | -1.507000 | -2.230000 | -2102.000000 | -1965.000000 | -1967.000000 | 10.356931 | 1118.000000 | 4350 |  | CORR | GENE | 04:50 | 05:12 | 05:12 | 1112 | 271 | 15.000000 | EXT | - |  | (c)
48060.669000 | 10.474000 | 10.293000 | -0.876000 | -1.057000 | 2147.000000 | 2171.000000 | 2167.000000 | 3.561928 | 674.000000 | 4350 |  | CORR | AXGR | 04:16 | 04:20 | 04:19 | 383 | 39 | 10.000000 | EXT | - |  | (c)
48061.869000 | 0.324000 | 0.261000 | -11.326000 | -11.389000 | 1374.000000 | 1802.000000 | 1777.000000 | 1374.000000 | 261.000000 | 4351 |  | CORR | GENE | 06:21 | 07:30 | 07:26 | 108 | 806 | 11.000000 | EXT | - |  | (c)
48062.105000 | 0.560000 | 0.538000 | -11.090000 | -11.112000 | 1543.000000 | 1587.000000 | 1609.000000 | 1543.000000 | 538.000000 | 4351 |  | CORR | GENE | 06:49 | 06:56 | 06:59 | 64 | 132 | 11.000000 | EXT | - |  | (c)
48081.043000 | 7.848000 | 7.832000 | -3.832000 | -3.848000 | -1909.000000 | -1853.000000 | -1829.000000 | 1749.000000 | 3797.000000 | 4352 |  | CORR | GENE | 04:32 | 04:41 | 04:45 | 51 | 159 | 9.000000 | EXT | - |  | (c)
48084.114000 | 10.919000 | 10.895000 | -0.761000 | -0.785000 | -1886.000000 | -1871.000000 | -1874.000000 | 1861.000000 | 739.000000 | 4352 |  | CORR | PITT | 04:36 | 04:38 | 04:38 | 46 | 25 | 11.000000 | EXT | - |  | (c)
48084.308000 | 11.113000 | 11.081000 | -0.567000 | -0.599000 | -712.000000 | -621.000000 | -582.000000 | 452.000000 | 533.000000 | 4352 |  | CORR | GENE | 07:45 | 08:00 | 08:06 | 66 | 261 | 9.000000 | EXT | - |  | (c)
48084.875000 | 0.000000 | -0.036000 | -11.290000 | -11.326000 | -2048.000000 | -1575.000000 | -1678.000000 | 1307.000000 |  | 4353 | Смещение кромок | GWAN |  | 08:52 | 10:08 | 09:52 | 0 | 741 | 4.048000 | EXT | Смещение кромок. Вовнутрь. Величина смещения - 4 мм. |  | (c)
48090.618000 | 5.743000 | 5.595000 | -5.547000 | -5.695000 | 1393.000000 | 1427.000000 | 1427.000000 | 1393.000000 | 5498.000000 | 4353 |  | CORR | GENE | 06:07 | 06:13 | 06:13 | 197 | 67 | 10.000000 | EXT | - |  | (c)
48092.830000 | 7.955000 | 7.947000 | -3.335000 | -3.343000 | 1662.000000 | 1710.000000 | 1717.000000 | 1662.000000 | 3302.000000 | 4353 |  | CORR | СIGR | 06:51 | 06:58 | 06:59 | 41 | 109 | 15.000000 | EXT | - |  | (c)
48093.737000 | 8.862000 | 8.699000 | -2.428000 | -2.591000 | 703.000000 | 796.000000 | 792.000000 | 703.000000 | 2109.000000 | 4353 |  | CORR | GENE | 04:16 | 04:31 | 04:30 | 482 | 177 | 10.000000 | EXT | - |  | (c)
48095.874000 | 10.999000 | 10.777000 | -0.291000 | -0.513000 | 1144.000000 | 1144.000000 | 1185.000000 | 1144.000000 | 225.000000 | 4353 |  | CORR | GENE | 05:27 | 05:27 | 05:34 | 288 | 82 | 9.000000 | EXT | - |  | (c)
48096.158000 | 11.283000 | 11.166000 | -0.007000 | -0.124000 | 380.000000 | 481.000000 | 897.000000 | 380.000000 | 7.000000 | 4353 |  | CORR | GENE | 03:24 | 03:40 | 04:47 | 117 | 1034 | 12.000000 | EXT | - |  | (c)
48096.230000 | 0.065000 | 0.050000 | -11.580000 | -11.595000 | -1931.000000 | -1864.000000 | -1877.000000 | 1823.000000 | 50.000000 | 4354 |  | CORR | GENE | 05:34 | 05:45 | 05:43 | 303 | 108 | 10.000000 | EXT | - |  | (c)
48102.123000 | 5.958000 | 5.782000 | -5.687000 | -5.863000 | 1825.000000 | 1855.000000 | 1900.000000 | 1825.000000 | 5493.000000 | 4354 |  | CORR | GENE | 03:40 | 03:45 | 03:52 | 370 | 149 | 8.000000 | EXT | - |  | (c)
48126.248000 | 6.868000 | 6.850000 | -4.617000 | -4.635000 | -1702.000000 | -1585.000000 | -1549.000000 | 1395.000000 | 4580.000000 | 4356 |  | CORR | GENE | 04:09 | 04:28 | 04:34 | 55 | 307 | 9.000000 | EXT | - |  | (c)
48130.383000 | 11.003000 | 10.713000 | -0.482000 | -0.772000 | -1764.000000 | -1584.000000 | -1579.000000 | 1395.000000 | 362.000000 | 4356 |  | CORR | GENE | 04:00 | 04:29 | 04:29 | 410 | 369 | 9.000000 | EXT | - |  | (c)
48133.052000 | 2.187000 | 2.171000 | -1.013000 | -1.029000 | 1290.000000 | 1489.000000 | 1506.000000 | 23.491642 | 962.000000 | 4357 |  | CORR | GENE | 03:57 | 04:30 | 04:32 | 67 | 433 | 13.000000 | EXT | - |  | (c)
48135.078000 | 1.013000 | 0.788000 | -6.597000 | -6.822000 | 1413.000000 | 1463.000000 | 1451.000000 | 56.801391 | 788.000000 | 4358 |  | CORR | GENE | 04:19 | 04:27 | 04:25 | 295 | 76 | 8.000000 | EXT | - |  | (c)
48153.060000 | 0.000000 | -0.031000 | -11.145000 | -11.176000 | 304.000000 | 345.000000 | 387.000000 | 24.539926 |  | 4360 | Смещение кромок | GWAN |  | 02:34 | 02:41 | 02:48 | 0 | 166 | 2.280000 | EXT | Смещение кромок. Вовнутрь. Величина смещения - 2.3 мм. |  | (c)
48153.060000 | 0.000000 | -0.016000 | -11.145000 | -11.161000 | 1080.000000 | 1431.000000 | 1390.000000 | 17.651439 |  | 4360 | Смещение кромок | GWAN |  | 04:40 | 05:36 | 05:30 | 0 | 622 | 3.148000 | EXT | Смещение кромок. Вовнутрь. Величина смещения - 3.1 мм. |  | (c)
48153.060000 | 0.000000 | -0.031000 | -11.145000 | -11.176000 | -1903.000000 | -1839.000000 | -1844.000000 | 31.219644 |  | 4360 | Смещение кромок | GWAN |  | 08:38 | 08:49 | 08:48 | 0 | 119 | 2.114000 | EXT | Смещение кромок. Вовнутрь. Величина смещения - 2.1 мм. |  | (c)
48164.205000 | 0.000000 | -0.026000 | -10.860000 | -10.886000 | -1035.000000 | -821.000000 | -794.000000 | 553.000000 |  | 4361 | Смещение кромок | GWAN |  | 01:44 | 02:19 | 02:23 | 0 | 482 | 4.896000 | EXT | Смещение кромок. Вовнутрь. Величина смещения - 4.9 мм. |  | (c)
48197.595000 | 0.000000 | -0.030000 | -11.415000 | -11.445000 | 1803.000000 | 2226.000000 | 2115.000000 | 0.000000 |  | 4364 | Нарушение формы кольцевого шва | GWAN |  | 02:55 | 04:03 | 03:45 | 0 | 624 |  | EXT | Нарушение формы кольцевого шва |  | (c)
48197.595000 | 0.000000 | -0.012000 | -11.415000 | -11.427000 | -1610.000000 | -1476.000000 | -1461.000000 | 50.042130 |  | 4364 | Нарушение формы кольцевого шва | GWAN |  | 05:44 | 06:05 | 06:08 | 0 | 299 |  | EXT | Нарушение формы кольцевого шва |  | (c)
48197.595000 | 0.000000 | -0.026000 | -11.415000 | -11.441000 | -90.000000 | 168.000000 | 111.000000 | 8.976385 |  | 4364 | Нарушение формы кольцевого шва | GWAN |  | 09:49 | 10:31 | 10:22 | 0 | 403 |  | EXT | Нарушение формы кольцевого шва |  | (c)
48209.010000 | 0.000000 | -0.025000 | -11.435000 | -11.460000 | 1251.000000 | 1796.000000 | 1631.000000 | 17.655883 |  | 4365 | Нарушение формы кольцевого шва | GWAN |  | 02:49 | 04:17 | 03:51 | 0 | 761 |  | EXT | Нарушение формы кольцевого шва |  | (c)
48209.010000 | 0.000000 | -0.016000 | -11.435000 | -11.451000 | -2058.000000 | -1656.000000 | -1661.000000 | 13.931635 |  | 4365 | Нарушение формы кольцевого шва | GWAN |  | 05:55 | 07:00 | 06:59 | 0 | 795 |  | EXT | Нарушение формы кольцевого шва |  | (c)
48209.010000 | 0.000000 | -0.040000 | -11.435000 | -11.475000 | -728.000000 | -490.000000 | -486.000000 | 0.214473 |  | 4365 | Нарушение формы кольцевого шва | GWAN |  | 09:30 | 10:08 | 10:09 | 0 | 483 |  | EXT | Нарушение формы кольцевого шва |  | (c)
48220.445000 | 0.000000 | -0.036000 | -11.410000 | -11.446000 | -565.000000 | -229.000000 | -320.000000 | 74.000000 |  | 4366 | Смещение кромок | GWAN |  | 08:34 | 09:28 | 09:13 | 0 | 491 | 3.850000 | EXT | Смещение кромок. Наружу. Величина смещения - 3.9 мм. |  | (c)
48222.663000 | 2.218000 | 2.078000 | -9.192000 | -9.332000 | -1580.000000 | -1413.000000 | -1311.000000 | 1043.000000 | 2078.000000 | 4366 |  | DENT |  | 05:50 | 06:17 | 06:33 | 259 | 537 | 0.492958 |  | - |  | (c)
48228.581000 | 8.136000 | 7.939000 | -3.274000 | -3.471000 | -1149.000000 | -1061.000000 | -983.000000 | 817.000000 | 3185.000000 | 4366 |  | DENT |  | 07:00 | 07:14 | 07:26 | 286 | 332 | 0.352113 |  | - |  | (c)
48229.834000 | 9.389000 | 9.375000 | -2.021000 | -2.035000 | 2022.000000 | 2061.000000 | 2056.000000 | 2022.000000 | 1989.000000 | 4366 | Металлургический дефект | MIAN | GENE | 03:31 | 03:38 | 03:37 | 46 | 69 | 10.000000 | INT | Металлургический дефект. Эквивалент потери металла 10%. |  | (c)
48231.855000 | 0.000000 | -0.024000 | -10.975000 | -10.999000 | -1029.000000 | -388.000000 | -491.000000 | 0.000000 |  | 4367 | Нарушение формы кольцевого шва | GWAN |  | 02:29 | 04:12 | 03:56 | 0 | 1076 |  | EXT | Нарушение формы кольцевого шва |  | (c)
48231.855000 | 0.000000 | -0.035000 | -10.975000 | -11.010000 | 537.000000 | 925.000000 | 854.000000 | 537.000000 |  | 4367 | Нарушение формы кольцевого шва | GWAN |  | 06:42 | 07:44 | 07:33 | 0 | 635 |  | EXT | Нарушение формы кольцевого шва |  | (c)
48242.830000 | 0.000000 | -0.039000 | -11.635000 | -11.674000 | -223.000000 | 246.000000 | 246.000000 | 223.000000 |  | 4368 | Нарушение формы кольцевого шва | GWAN |  | 11:55 | 01:11 | 01:11 | 0 | 938 |  | EXT | Нарушение формы кольцевого шва |  | (c)
48254.465000 | 0.000000 | -0.006000 | -11.690000 | -11.696000 | 21.000000 | 166.000000 | 150.000000 | 21.000000 |  | 4369 | Смещение кромок | GWAN |  | 05:34 | 05:58 | 05:55 | 0 | 258 | 3.706000 | EXT | Смещение кромок. Наружу. Величина смещения - 3.7 мм. |  | (c)
48287.956000 | 10.336000 | 10.314000 | -1.264000 | -1.286000 | -26.000000 | 21.000000 | 34.000000 | 0.000000 | 1246.000000 | 4371 |  | CORR | СIGR | 05:22 | 05:29 | 05:31 | 40 | 120 | 10.000000 | EXT | - |  | (c)
48293.045000 | 3.825000 | 3.777000 | -3.265000 | -3.313000 | -2109.000000 | -1791.000000 | -1784.000000 | 9.814121 | 3212.000000 | 4372 |  | CORR | GENE | 04:50 | 05:42 | 05:43 | 101 | 649 | 10.000000 | EXT | - |  | (c)
48295.346000 | 6.126000 | 6.089000 | -0.964000 | -1.001000 | -975.000000 | -924.000000 | -902.000000 | 61.032535 | 941.000000 | 4372 |  | CORR | GENE | 07:53 | 08:02 | 08:05 | 60 | 146 | 9.000000 | EXT | - |  | (c)
48299.865000 | 0.000000 | -0.029000 | -11.405000 | -11.434000 | 440.000000 | 1402.000000 | 1156.000000 | 28.897915 |  | 4374 | Нарушение формы кольцевого шва | GWAN |  | 00:37 | 03:13 | 02:33 | 0 | 1432 |  | EXT | Нарушение формы кольцевого шва |  | (c)
48299.865000 | 0.000000 | -0.027000 | -11.405000 | -11.432000 | -1703.000000 | -992.000000 | -1059.000000 | 0.000000 |  | 4374 | Нарушение формы кольцевого шва | GWAN |  | 06:52 | 08:46 | 08:35 | 0 | 1288 |  | EXT | Нарушение формы кольцевого шва |  | (c)
48304.921000 | 5.056000 | 4.994000 | -6.349000 | -6.411000 | -2066.000000 | -2021.000000 | -2013.000000 | 13.292604 | 4994.000000 | 4374 |  | CORR | GENE | 05:53 | 06:00 | 06:01 | 196 | 105 | 11.000000 | EXT | - |  | (c)
48305.211000 | 5.346000 | 5.271000 | -6.059000 | -6.134000 | -2180.000000 | -2114.000000 | -2028.000000 | 4.093000 | 5271.000000 | 4374 |  | CORR | GENE | 05:35 | 05:45 | 05:59 | 78 | 303 | 10.000000 | EXT | - |  | (c)
48311.935000 | 0.665000 | 0.225000 | -10.715000 | -11.155000 | 2150.000000 | 2172.000000 | 2184.000000 | 0.000000 | 225.000000 | 4375 |  | CORR | GENE | 07:59 | 08:02 | 08:04 | 839 | 68 | 10.000000 | EXT | - |  | (c)
48313.044000 | 1.774000 | 1.673000 | -9.606000 | -9.707000 | 798.000000 | 830.000000 | 872.000000 | 64.379070 | 1673.000000 | 4375 |  | CORR | GENE | 04:20 | 04:26 | 04:32 | 1911 | 148 | 10.000000 | EXT | - |  | (c)
48315.801000 | 4.531000 | 3.511000 | -6.849000 | -7.869000 | 1973.000000 | 2079.000000 | 2065.000000 | 0.000000 | 3511.000000 | 4375 |  | CORR | GENE | 07:30 | 07:47 | 07:45 | 1105 | 184 | 10.000000 | EXT | - |  | (c)
48316.384000 | 5.114000 | 5.034000 | -6.266000 | -6.346000 | 798.000000 | 830.000000 | 826.000000 | 64.375460 | 5034.000000 | 4375 |  | CORR | GENE | 04:20 | 04:26 | 04:25 | 210 | 56 | 9.000000 | EXT | - |  | (c)
48316.698000 | 5.428000 | 5.400000 | -5.952000 | -5.980000 | 889.000000 | 1149.000000 | 1094.000000 | 58.682632 | 5400.000000 | 4375 |  | CORR | GENE | 04:35 | 05:17 | 05:08 | 140 | 410 | 10.000000 | EXT | - |  | (c)
48316.962000 | 5.692000 | 5.639000 | -5.688000 | -5.741000 | 900.000000 | 1043.000000 | 1009.000000 | 72.659936 | 5639.000000 | 4375 |  | CORR | GENE | 04:37 | 05:00 | 04:55 | 96 | 217 | 11.000000 | EXT | - |  | (c)
48316.995000 | 5.725000 | 5.650000 | -5.655000 | -5.730000 | 1317.000000 | 1452.000000 | 1604.000000 | 4.224014 | 5611.000000 | 4375 |  | CORR | GENE | 05:44 | 06:06 | 06:31 | 119 | 574 | 10.000000 | EXT | - |  | (c)
48317.638000 | 6.368000 | 6.016000 | -5.012000 | -5.364000 | 946.000000 | 994.000000 | 1017.000000 | 76.359463 | 4927.000000 | 4375 |  | CORR | GENE | 04:44 | 04:52 | 04:56 | 437 | 142 | 10.000000 | EXT | - |  | (c)
48317.909000 | 6.639000 | 6.554000 | -4.741000 | -4.826000 | 616.000000 | 887.000000 | 827.000000 | 49.729031 | 4718.000000 | 4375 |  | CORR | GENE | 03:51 | 04:35 | 04:25 | 108 | 421 | 14.000000 | EXT | - |  | (c)
48317.957000 | 6.687000 | 6.632000 | -4.693000 | -4.748000 | 1683.000000 | 1897.000000 | 1884.000000 | 0.000000 | 4551.000000 | 4375 |  | CORR | GENE | 06:43 | 07:18 | 07:16 | 197 | 401 | 11.000000 | EXT | - |  | (c)
48318.707000 | 7.437000 | 7.146000 | -3.943000 | -4.234000 | 714.000000 | 1103.000000 | 954.000000 | 57.603132 | 3931.000000 | 4375 |  | CORR | GENE | 04:07 | 05:10 | 04:46 | 303 | 481 | 9.000000 | EXT | - |  | (c)
48318.840000 | 7.570000 | 7.552000 | -3.810000 | -3.828000 | 722.000000 | 871.000000 | 850.000000 | 58.265418 | 3796.000000 | 4375 |  | CORR | СIGR | 04:08 | 04:32 | 04:29 | 32 | 257 | 15.000000 | EXT | - |  | (c)
48319.580000 | 8.310000 | 7.559000 | -3.070000 | -3.821000 | 1730.000000 | 1836.000000 | 1870.000000 | 6.479806 | 2585.000000 | 4375 |  | CORR | GENE | 06:51 | 07:08 | 07:14 | 1236 | 280 | 12.000000 | EXT | - |  | (c)
48319.622000 | 8.352000 | 8.000000 | -3.028000 | -3.380000 | 952.000000 | 1022.000000 | 1018.000000 | 76.843653 | 2742.000000 | 4375 |  | CORR | GENE | 04:45 | 04:57 | 04:56 | 638 | 132 | 9.000000 | EXT | - |  | (c)
48320.055000 | 8.785000 | 8.673000 | -2.595000 | -2.707000 | 780.000000 | 1128.000000 | 1039.000000 | 54.454934 | 2562.000000 | 4375 |  | CORR | GENE | 04:18 | 05:14 | 04:59 | 145 | 517 | 10.000000 | EXT | - |  | (c)
48320.294000 | 9.024000 | 8.940000 | -2.356000 | -2.440000 | 1073.000000 | 1351.000000 | 1339.000000 | 28.994627 | 2331.000000 | 4375 |  | CORR | GENE | 05:05 | 05:50 | 05:48 | 109 | 532 | 14.000000 | EXT | - |  | (c)
48320.480000 | 9.210000 | 9.195000 | -2.170000 | -2.185000 | 1055.000000 | 1224.000000 | 1162.000000 | 68.978826 | 2148.000000 | 4375 |  | CORR | СIGR | 05:02 | 05:29 | 05:19 | 37 | 214 | 13.000000 | EXT | - |  | (c)
48320.764000 | 9.494000 | 9.416000 | -1.886000 | -1.964000 | 1460.000000 | 1479.000000 | 1479.000000 | 57.561818 | 1826.000000 | 4375 |  | CORR | AXGR | 06:07 | 06:10 | 06:10 | 138 | 38 | 10.000000 | EXT | - |  | (c)
48321.215000 | 9.945000 | 9.890000 | -1.435000 | -1.490000 | 1329.000000 | 1492.000000 | 1582.000000 | 11.604147 | 1401.000000 | 4375 |  | CORR | GENE | 05:46 | 06:13 | 06:27 | 89 | 505 | 12.000000 | EXT | - |  | (c)
48321.376000 | 10.106000 | 10.082000 | -1.274000 | -1.298000 | 1137.000000 | 1200.000000 | 1202.000000 | 72.415754 | 1240.000000 | 4375 |  | CORR | GENE | 05:15 | 05:25 | 05:26 | 58 | 131 | 16.000000 | EXT | - |  | (c)
48321.399000 | 10.129000 | 10.064000 | -1.251000 | -1.316000 | 1412.000000 | 1470.000000 | 1453.000000 | 56.109249 | 1153.000000 | 4375 |  | CORR | GENE | 06:00 | 06:09 | 06:06 | 163 | 82 | 9.000000 | EXT | - |  | (c)
48321.797000 | 10.527000 | 10.315000 | -0.853000 | -1.065000 | 748.000000 | 1477.000000 | 1364.000000 | 0.000000 | 814.000000 | 4375 |  | CORR | GENE | 04:12 | 06:10 | 05:52 | 251 | 1232 | 11.000000 | EXT | - |  | (c)
48322.602000 | 11.332000 | 11.270000 | -0.048000 | -0.110000 | 1363.000000 | 1428.000000 | 1453.000000 | 48.308388 | 19.000000 | 4375 |  | CORR | GENE | 05:52 | 06:02 | 06:06 | 91 | 179 | 18.000000 | EXT | - |  | (c)
48345.605000 | 0.000000 | -0.026000 | -11.650000 | -11.676000 | -1642.000000 | -1268.000000 | -1105.000000 | 568.000000 |  | 4378 | Нарушение формы кольцевого шва | GWAN |  | 05:04 | 06:05 | 06:31 | 0 | 1074 |  | EXT | Нарушение формы кольцевого шва |  | (c)
48358.258000 | 1.003000 | 0.347000 | -5.062000 | -5.718000 | 1804.000000 | 1938.000000 | 1952.000000 | 10.443232 | 347.000000 | 4379 |  | CORR | GENE | 04:17 | 04:38 | 04:41 | 1235 | 297 | 10.000000 | EXT | - |  | (c)
48360.370000 | 3.115000 | 2.077000 | -2.950000 | -3.988000 | 1953.000000 | 1967.000000 | 2016.000000 | 12.180164 | 2077.000000 | 4379 |  | CORR | GENE | 04:41 | 04:43 | 04:51 | 1340 | 127 | 8.000000 | EXT | - |  | (c)
48362.770000 | 5.515000 | 5.316000 | -0.550000 | -0.749000 | 1978.000000 | 2015.000000 | 2016.000000 | 14.197621 | 320.000000 | 4379 |  | CORR | GENE | 04:45 | 04:51 | 04:51 | 429 | 77 | 8.000000 | EXT | - |  | (c)
48363.820000 | 0.500000 | 0.147000 | -4.280000 | -4.633000 | 1969.000000 | 1996.000000 | 2003.000000 | 15.575651 | 147.000000 | 4380 |  | CORR | GENE | 04:41 | 04:45 | 04:46 | 410 | 69 | 9.000000 | EXT | - |  | (c)
48368.100000 | 0.000000 | -0.033000 | -3.800000 | -3.833000 | -666.000000 | -90.000000 | -306.000000 | 0.000000 |  | 4381 | Нарушение формы кольцевого шва | GWAN |  | 00:44 | 02:17 | 01:43 | 0 | 720 |  | EXT | Нарушение формы кольцевого шва |  | (c)
48368.100000 | 0.000000 | -0.043000 | -3.800000 | -3.843000 | -1840.000000 | -1369.000000 | -1477.000000 | 60.790579 |  | 4381 | Нарушение формы кольцевого шва | GWAN |  | 09:35 | 10:51 | 10:34 | 0 | 726 |  | EXT | Нарушение формы кольцевого шва |  | (c)
48369.496000 | 1.396000 | 1.363000 | -2.404000 | -2.437000 | 1467.000000 | 1536.000000 | 1598.000000 | 29.933159 | 1363.000000 | 4381 |  | CORR | GENE | 06:29 | 06:40 | 06:50 | 48 | 262 | 12.000000 | EXT | - |  | (c)
48381.093000 | 5.698000 | 5.593000 | -0.845000 | -0.950000 | 693.000000 | 1352.000000 | 1172.000000 | 7.974057 | 702.000000 | 4383а |  | CORR | GENE | 02:44 | 04:31 | 04:02 | 248 | 959 | 12.000000 | EXT | - |  | (c)
48381.938000 | 0.000000 | -0.029000 | -4.218000 | -4.247000 | -463.000000 | -7.000000 | -10.000000 | 0.000000 |  | 4383б | Нарушение формы кольцевого шва | GWAN |  | 01:25 | 02:38 | 02:38 | 0 | 905 |  | INT | Нарушение формы кольцевого шва |  | (c)
48381.938000 | 0.000000 | -0.031000 | -4.218000 | -4.249000 | 1843.000000 | -2212.000000 | -2156.000000 | 6.048289 |  | 4383б | Нарушение формы кольцевого шва | GWAN |  | 07:37 | 08:42 | 08:52 | 0 | 924 |  | EXT | Нарушение формы кольцевого шва |  | (c)
48388.682000 | 2.526000 | 2.476000 | -8.728000 | -8.778000 | -1050.000000 | -845.000000 | -877.000000 | 703.000000 | 2476.000000 | 4384а |  | CORR | GENE | 03:50 | 04:23 | 04:18 | 120 | 347 | 11.000000 | EXT | - |  | (c)
48389.438000 | 3.282000 | 3.003000 | -7.972000 | -8.251000 | 1440.000000 | 1486.000000 | 1477.000000 | 1440.000000 | 3003.000000 | 4384а |  | CORR | GENE | 10:31 | 10:39 | 10:37 | 424 | 74 | 10.000000 | EXT | - |  | (c)
48389.895000 | 3.739000 | 3.592000 | -7.515000 | -7.662000 | 1596.000000 | 1644.000000 | 1648.000000 | 1596.000000 | 3592.000000 | 4384а |  | CORR | GENE | 10:57 | 11:04 | 11:05 | 361 | 105 | 10.000000 | EXT | - |  | (c)
48392.718000 | 6.562000 | 6.342000 | -4.692000 | -4.912000 | 1511.000000 | 1571.000000 | 1565.000000 | 1511.000000 | 4547.000000 | 4384а |  | CORR | GENE | 10:43 | 10:53 | 10:52 | 365 | 108 | 9.000000 | EXT | - |  | (c)
48394.514000 | 8.358000 | 8.126000 | -2.896000 | -3.128000 | 1236.000000 | 1324.000000 | 1369.000000 | 1236.000000 | 2057.000000 | 4384а |  | ARTD | GENE | 09:59 | 10:13 | 10:20 | 1071 | 266 | 9.712160 | EXT | -. Эквивалент потери металла 10%. |  | (c)
48396.612000 | 10.456000 | 10.247000 | -0.798000 | -1.007000 | -1583.000000 | -1515.000000 | -1528.000000 | 1474.000000 | 749.000000 | 4384а |  | CORR | GENE | 02:24 | 02:35 | 02:32 | 258 | 108 | 9.000000 | EXT | - |  | (c)
48396.637000 | 10.481000 | 10.459000 | -0.773000 | -0.795000 | 644.000000 | 712.000000 | 719.000000 | 644.000000 | 751.000000 | 4384а |  | CORR | СIGR | 08:23 | 08:34 | 08:35 | 44 | 149 | 14.000000 | EXT | - |  | (c)
48408.985000 | 0.000000 | -0.026000 | -2.265000 | -2.291000 | 1134.000000 | 1491.000000 | 1496.000000 | 1134.000000 |  | 4387 | Смещение кромок | GWAN |  | 06:22 | 07:19 | 07:20 | 0 | 723 | 4.319000 | EXT | Смещение кромок. Наружу. Аномалия находится на отводе. Величина смещения - 4.3 мм. |  | (c)
48411.250000 | 0.000000 | -0.076000 | -5.825000 | -5.901000 | -349.000000 | 77.000000 | -74.000000 | 0.000000 |  | 4388 | Смещение кромок | GWAN |  | 01:24 | 02:33 | 02:09 | 0 | 550 | 2.504588 | EXT | Смещение кромок. Наружу. Аномалия находится на отводе. Величина смещения - 2.5 мм. |  | (c)
48411.250000 | 0.000000 | -0.046000 | -5.825000 | -5.871000 | 272.000000 | 699.000000 | 587.000000 | 272.000000 |  | 4388 | Смещение кромок | GWAN |  | 03:04 | 04:13 | 03:55 | 0 | 630 | 3.553000 | EXT | Смещение кромок. Вовнутрь. Аномалия находится на отводе. Величина смещения - 3.6 мм. |  | (c)
48414.240000 | 2.990000 | 2.841000 | -2.835000 | -2.984000 | -2048.000000 | -2019.000000 | -2028.000000 | 2008.000000 | 2735.000000 | 4388 |  | CORR | AXGR | 08:50 | 08:55 | 08:53 | 249 | 40 | 8.000000 | EXT | -. Аномалия находится на отводе. |  | (c)
48417.075000 | 0.000000 | -0.030000 | -11.055000 | -11.085000 | -127.000000 | 1351.000000 | 960.000000 | 0.000000 |  | 4389 | Нарушение формы кольцевого шва | GWAN |  | 03:12 | 07:10 | 06:07 | 0 | 2175 |  | EXT | Нарушение формы кольцевого шва. Аномалия находится на отводе. |  | (c)
48417.932000 | 0.857000 | 0.824000 | -10.198000 | -10.231000 | -8.000000 | 117.000000 | 73.000000 | 0.000000 | 824.000000 | 4389 |  | CORR | СIGR | 03:31 | 03:51 | 03:44 | 48 | 162 | 12.000000 | EXT | - |  | (c)
48426.969000 | 9.894000 | 8.813000 | -1.161000 | -2.242000 | -882.000000 | -752.000000 | -613.000000 | 343.000000 | 723.000000 | 4389 |  | GOUG | GENE | 01:10 | 01:31 | 01:53 | 1519 | 539 | 8.000000 | EXT | -. Зона задиров. |  | (c)
48519.626000 | 0.041000 | 0.034000 | -11.179000 | -11.186000 | -372.000000 | -289.000000 | -291.000000 | 209.000000 | 34.000000 | 4398 |  | CORR | СIGR | 07:27 | 07:41 | 07:40 | 31 | 163 | 16.000000 | EXT | -. Аномалия находится на упругопластическом изгибе: R=785 D, максимальное растяжение на 11.2 час. |  | (c)
48530.805000 | 0.000000 | -0.046000 | -11.180000 | -11.226000 | -230.000000 | 451.000000 | 1044.000000 | 0.000000 |  | 4399 | Нарушение формы кольцевого шва | GWAN |  | 03:07 | 04:57 | 06:33 | 0 | 2549 |  | EXT | Нарушение формы кольцевого шва |  | (c)
48530.805000 | 0.000000 | -0.046000 | -11.180000 | -11.226000 | 2091.000000 | -1978.000000 | -2107.000000 | 1844.000000 |  | 4399 | Смещение кромок | GWAN |  | 09:22 | 10:25 | 10:04 | 0 | 526 | 3.821000 | EXT | Смещение кромок. Вовнутрь. Величина смещения - 3.8 мм. |  | (c)
48555.726000 | 2.651000 | 2.607000 | -8.689000 | -8.733000 | 261.000000 | 630.000000 | 570.000000 | 261.000000 | 2607.000000 | 4401 | Металлургический дефект | MIAN | GENE | 02:09 | 03:09 | 03:00 | 76 | 620 | 10.000000 | INT | Металлургический дефект. Эквивалент потери металла 10%. |  | (c)
48609.885000 | 0.000000 | -0.047000 | -11.350000 | -11.397000 | -519.000000 | 23.000000 | 204.000000 | 0.000000 |  | 4406 | Нарушение формы кольцевого шва | GWAN |  | 05:43 | 07:10 | 07:40 | 0 | 1445 |  | EXT | Нарушение формы кольцевого шва |  | (c)
48609.885000 | 0.000000 | -0.046000 | -11.350000 | -11.396000 | 1740.000000 | 2024.000000 | 1981.000000 | 1740.000000 |  | 4406 | Смещение кромок | GWAN |  | 11:48 | 00:33 | 00:27 | 0 | 482 | 2.835000 | EXT | Смещение кромок. Вовнутрь. Величина смещения - 2.8 мм. |  | (c)
48621.235000 | 0.000000 | -0.023000 | -11.510000 | -11.533000 | 575.000000 | 811.000000 | 882.000000 | 575.000000 |  | 4407 | Нарушение формы кольцевого шва | GWAN |  | 07:16 | 07:55 | 08:06 | 0 | 615 |  | EXT | Нарушение формы кольцевого шва |  | (c)
48644.250000 | 0.000000 | -0.026000 | -11.635000 | -11.661000 | 48.000000 | 356.000000 | 395.000000 | 48.000000 |  | 4409 | Смещение кромок | GWAN |  | 01:02 | 01:51 | 01:58 | 0 | 694 | 3.232000 | EXT | Смещение кромок. Вовнутрь. Величина смещения - 3.2 мм. Аномалия находится на упругопластическом изгибе: R=539 D, максимальное растяжение на 5.1 час. |  | (c)
48644.250000 | 0.000000 | -0.021000 | -11.635000 | -11.656000 | 1608.000000 | 2220.000000 | 2030.000000 | 1608.000000 |  | 4409 | Смещение кромок | GWAN |  | 05:13 | 06:52 | 06:22 | 0 | 845 | 3.289000 | EXT | Смещение кромок. Вовнутрь. Величина смещения - 3.3 мм. Аномалия находится на упругопластическом изгибе: R=539 D, максимальное растяжение на 5.1 час. |  | (c)
48666.490000 | 0.000000 | -0.037000 | -11.495000 | -11.532000 | 861.000000 | 1386.000000 | -1716.000000 | 0.000000 |  | 4411 | Нарушение формы кольцевого шва | GWAN |  | 02:07 | 03:31 | 07:11 | 0 | 3768 |  | EXT | Нарушение формы кольцевого шва |  | (c)
48666.500000 | 0.010000 | 0.005000 | -11.485000 | -11.490000 | 1238.000000 | 1379.000000 | 1340.000000 | 1238.000000 | 5.000000 | 4411 |  | CORR | СIGR | 03:08 | 03:30 | 03:24 | 37 | 204 | 21.000000 | EXT | - |  | (c)
48666.529000 | 0.039000 | 0.028000 | -11.456000 | -11.467000 | -1488.000000 | -1475.000000 | -1471.000000 | 1453.000000 | 28.000000 | 4411 |  | CORR | PITT | 07:48 | 07:50 | 07:50 | 46 | 35 | 15.000000 | EXT | - |  | (c)
48711.847000 | 10.852000 | 10.804000 | -0.378000 | -0.426000 | 851.000000 | 865.000000 | 866.000000 | 851.000000 | 336.000000 | 4414 |  | ARTD | AXGR | 08:09 | 08:11 | 08:12 | 90 | 29 | 10.000000 | EXT | -. Эквивалент потери металла 10%. |  | (c)
48712.173000 | 11.178000 | 11.117000 | -0.052000 | -0.113000 | 947.000000 | 972.000000 | 971.000000 | 947.000000 | 6.000000 | 4414 |  | ARTD | AXGR | 08:25 | 08:29 | 08:28 | 107 | 46 | 16.338293 | EXT | -. Эквивалент потери металла 16%. |  | (c)
48712.204000 | 11.209000 | 11.199000 | -0.021000 | -0.031000 | 704.000000 | 793.000000 | 769.000000 | 704.000000 | 12.000000 | 4414 |  | ARTD | СIGR | 07:45 | 08:00 | 07:56 | 19 | 129 | 23.000000 | EXT | -. Эквивалент потери металла 23%. |  | (c)
48712.225000 | 0.000000 | -0.039000 | -11.515000 | -11.554000 | -1345.000000 | 91.000000 | -299.000000 | 747.000000 |  | 4415 | Нарушение формы кольцевого шва | GWAN |  | 09:49 | 01:40 | 00:38 | 0 | 2092 |  | EXT | Нарушение формы кольцевого шва |  | (c)
48712.235000 | 0.010000 | 0.004000 | -11.505000 | -11.511000 | -2033.000000 | -1927.000000 | -1916.000000 | 1800.000000 | 4.000000 | 4415 |  | ARTD | СIGR | 07:58 | 08:15 | 08:16 | 43 | 233 | 25.000000 | EXT | -. Эквивалент потери металла 25%. |  | (c)
48757.750000 | 0.000000 | -0.045000 | -11.450000 | -11.495000 | -50.000000 | 1092.000000 | 641.000000 | 0.000000 |  | 4419 | Нарушение формы кольцевого шва | GWAN |  | 07:35 | 10:40 | 09:27 | 0 | 1382 |  | EXT | Нарушение формы кольцевого шва |  | (c)
48776.321000 | 7.121000 | 7.088000 | -4.114000 | -4.147000 | 6.000000 | 49.000000 | 56.000000 | 6.000000 | 4021.000000 | 4420 |  | ARTD | GENE | 00:29 | 00:36 | 00:37 | 126 | 99 | 14.454741 | EXT | -. Эквивалент потери металла 14%. |  | (c)
48789.700000 | 0.000000 | -0.026000 | -11.690000 | -11.716000 | -1575.000000 | -309.000000 | -761.000000 | 0.000000 |  | 4422 | Нарушение формы кольцевого шва | GWAN |  | 07:00 | 10:24 | 09:11 | 0 | 1626 |  | EXT | Нарушение формы кольцевого шва |  | (c)
48789.722000 | 0.022000 | 0.011000 | -11.668000 | -11.679000 | -1447.000000 | -1424.000000 | -1426.000000 | 1405.000000 | 11.000000 | 4422 |  | CORR | PITT | 07:20 | 07:24 | 07:24 | 22 | 41 | 16.000000 | EXT | - |  | (c)
48812.970000 | 0.000000 | -0.028000 | -11.520000 | -11.548000 | -187.000000 | -77.000000 | -76.000000 | 0.000000 |  | 4424 | Нарушение формы кольцевого шва | GWAN |  | 01:14 | 01:31 | 01:31 | 0 | 221 |  | EXT | Нарушение формы кольцевого шва. Аномалия находится на отводе. |  | (c)
48812.970000 | 0.000000 | -0.028000 | -11.520000 | -11.548000 | 75.000000 | 289.000000 | 241.000000 | 75.000000 |  | 4424 | Нарушение формы кольцевого шва | GWAN |  | 01:56 | 02:30 | 02:23 | 0 | 331 |  | EXT | Нарушение формы кольцевого шва. Аномалия находится на отводе. |  | (c)
48812.970000 | 0.000000 | -0.027000 | -11.520000 | -11.547000 | -2220.000000 | -1367.000000 | -1295.000000 | 371.000000 |  | 4424 | Нарушение формы кольцевого шва | GWAN |  | 07:45 | 10:03 | 10:15 | 0 | 1849 |  | EXT | Нарушение формы кольцевого шва. Аномалия находится на отводе. |  | (c)
48850.600000 | 0.000000 | -0.039000 | -11.265000 | -11.304000 | -314.000000 | 547.000000 | 797.000000 | 26.005922 |  | 4429 | Нарушение формы кольцевого шва | GWAN |  | 08:39 | 10:58 | 11:39 | 0 | 2222 |  | EXT | Нарушение формы кольцевого шва. Аномалия находится на отводе. |  | (c)
48851.606000 | 1.006000 | 0.549000 | -10.259000 | -10.716000 | -167.000000 | -26.000000 | -87.000000 | 0.000000 | 549.000000 | 4429 |  | GOUG | GENE | 09:03 | 09:26 | 09:16 | 1166 | 159 | 11.000000 | EXT | -. Зона задиров. |  | (b)
48861.865000 | 0.000000 | -0.034000 | -11.275000 | -11.309000 | -1672.000000 | -1530.000000 | -1446.000000 | 63.331391 |  | 4430 | Нарушение формы кольцевого шва | GWAN |  | 08:24 | 08:47 | 09:00 | 0 | 452 |  | EXT | Нарушение формы кольцевого шва |  | (c)
48872.603000 | 10.738000 | 10.542000 | -0.537000 | -0.733000 | 1636.000000 | 1683.000000 | 1690.000000 | 35.014427 | 344.000000 | 4430 |  | CORR | GENE | 05:18 | 05:25 | 05:26 | 389 | 107 | 9.000000 | EXT | - |  | (c)
48873.140000 | 0.000000 | -0.021000 | -4.340000 | -4.361000 | 1158.000000 | 1242.000000 | 1262.000000 | 61.251309 |  | 4431 | Смещение кромок | GWAN |  | 03:16 | 03:30 | 03:33 | 0 | 209 | 3.036000 | EXT | Смещение кромок. Наружу. Величина смещения - 3 мм. |  | (c)
48873.140000 | 0.000000 | -0.020000 | -4.340000 | -4.360000 | -1928.000000 | -1533.000000 | -1639.000000 | 47.732350 |  | 4431 | Нарушение формы кольцевого шва | GWAN |  | 06:58 | 08:02 | 07:45 | 0 | 577 |  | EXT | Нарушение формы кольцевого шва |  | (c)
48874.484000 | 1.344000 | 1.266000 | -2.996000 | -3.074000 | 2023.000000 | 2136.000000 | 2092.000000 | 0.009762 | 1266.000000 | 4431 |  | CORR | GENE | 05:36 | 05:54 | 05:47 | 78 | 138 | 11.000000 | EXT | - |  | (c)
48877.064000 | 3.924000 | 3.815000 | -0.416000 | -0.525000 | 2140.000000 | 2161.000000 | 2160.000000 | 2.587103 | 299.000000 | 4431 |  | CORR | AXGR | 05:55 | 05:58 | 05:58 | 226 | 39 | 8.000000 | EXT | - |  | (c)
48877.065000 | 3.925000 | 3.866000 | -0.415000 | -0.474000 | -2180.000000 | -2170.000000 | -2167.000000 | 5.113662 | 377.000000 | 4431 |  | CORR | AXGR | 06:17 | 06:19 | 06:19 | 97 | 25 | 11.000000 | EXT | - |  | (c)
48885.211000 | 7.731000 | 7.684000 | -3.854000 | -3.901000 | 1000.000000 | 1114.000000 | 1101.000000 | 1000.000000 | 3713.000000 | 4432 |  | DENT |  | 02:52 | 03:11 | 03:08 | 188 | 201 | 0.563380 |  | -. Аномалия находится на отводе. |  | (c)
48889.065000 | 0.000000 | -0.029000 | -1.865000 | -1.894000 | 2199.000000 | -1561.000000 | -1698.000000 | 0.000000 |  | 4433 | Нарушение формы кольцевого шва | GWAN |  | 03:41 | 05:34 | 05:12 | 0 | 1129 |  | EXT | Нарушение формы кольцевого шва. Аномалия находится на отводе. |  | (c)
48889.065000 | 0.000000 | -0.036000 | -1.865000 | -1.901000 | -1000.000000 | -733.000000 | -718.000000 | 12.421857 |  | 4433 | Нарушение формы кольцевого шва | GWAN |  | 07:05 | 07:48 | 07:50 | 0 | 564 |  | EXT | Нарушение формы кольцевого шва. Аномалия находится на отводе. |  | (c)
48889.065000 | 0.000000 | -0.050000 | -1.865000 | -1.915000 | -111.000000 | 96.000000 | 402.000000 | 32.440163 |  | 4433 | Нарушение формы кольцевого шва | GWAN |  | 09:28 | 10:02 | 10:51 | 0 | 1026 |  | EXT | Нарушение формы кольцевого шва. Аномалия находится на отводе. |  | (c)
48889.589000 | 0.524000 | 0.411000 | -1.341000 | -1.454000 | -1604.000000 | -1556.000000 | -1539.000000 | 50.540417 | 411.000000 | 4433 |  | GOUG | GENE | 05:27 | 05:35 | 05:38 | 400 | 131 | 7.000000 | EXT | -. Аномалия находится на отводе. Задир. |  | (c)
48890.010000 | 0.945000 | 0.927000 | -0.920000 | -0.938000 | -1402.000000 | -1393.000000 | -1394.000000 | 66.867694 | 899.000000 | 4433 |  | CORR | AXGR | 06:00 | 06:01 | 06:01 | 39 | 16 | 9.000000 | EXT | -. Аномалия находится на отводе. |  | (c)
48896.767000 | 4.452000 | 4.317000 | -7.123000 | -7.258000 | 1881.000000 | 1996.000000 | 2016.000000 | 1881.000000 | 4317.000000 | 4435 |  | DENT |  | 06:54 | 07:12 | 07:15 | 236 | 269 | 0.422535 |  | - |  | (c)
48903.890000 | 0.000000 | -0.036000 | -11.300000 | -11.336000 | -2099.000000 | -1789.000000 | -1810.000000 | 1521.000000 |  | 4436 | Смещение кромок | GWAN |  | 00:00 | 00:51 | 00:47 | 0 | 578 | 3.628000 | EXT | Смещение кромок. Вовнутрь. Величина смещения - 3.6 мм. |  | (c)
48903.890000 | 0.000000 | -0.036000 | -11.300000 | -11.336000 | -1350.000000 | -1260.000000 | -1155.000000 | 961.000000 |  | 4436 | Смещение кромок | GWAN |  | 02:01 | 02:16 | 02:33 | 0 | 389 | 3.697000 | EXT | Смещение кромок. Вовнутрь. Величина смещения - 3.7 мм. |  | (c)
48903.890000 | 0.000000 | -0.041000 | -11.300000 | -11.341000 | 968.000000 | 1537.000000 | 1319.000000 | 968.000000 |  | 4436 | Смещение кромок | GWAN |  | 08:15 | 09:47 | 09:12 | 0 | 703 | 2.916000 | EXT | Смещение кромок. Наружу. Величина смещения - 2.9 мм. |  | (c)
48937.925000 | 0.000000 | -0.016000 | -11.020000 | -11.036000 | -1165.000000 | -900.000000 | -868.000000 | 22.261623 |  | 4439 | Смещение кромок | GWAN |  | 06:07 | 06:50 | 06:55 | 0 | 592 | 3.680000 | EXT | Смещение кромок. Вовнутрь. Величина смещения - 3.7 мм. |  | (c)
48939.540000 | 1.615000 | 1.497000 | -9.405000 | -9.523000 | -16.000000 | -1.000000 | -6.000000 | 0.000000 | 1497.000000 | 4439 |  | LWAN |  | 09:13 | 09:15 | 09:14 | 248 | 21 | 10.000000 | INT | -. Эквивалент потери металла 10%. |  | (c)
48940.549000 | 2.624000 | 2.454000 | -8.396000 | -8.566000 | -19.000000 | -2.000000 | -5.000000 | 0.000000 | 2454.000000 | 4439 |  | LWAN |  | 09:12 | 09:15 | 09:15 | 296 | 30 | 10.000000 | INT | -. Эквивалент потери металла 10%. |  | (c)
48948.945000 | 0.000000 | -0.014000 | -11.295000 | -11.309000 | 1326.000000 | 1574.000000 | 1506.000000 | 44.019646 |  | 4440 | Нарушение формы кольцевого шва | GWAN |  | 01:14 | 01:54 | 01:43 | 0 | 359 |  | EXT | Нарушение формы кольцевого шва |  | (c)
48948.945000 | 0.000000 | -0.022000 | -11.295000 | -11.317000 | 2177.000000 | -1801.000000 | -1943.000000 | 0.000000 |  | 4440 | Нарушение формы кольцевого шва | GWAN |  | 03:31 | 04:49 | 04:26 | 0 | 684 |  | EXT | Нарушение формы кольцевого шва |  | (c)
48971.695000 | 0.000000 | -0.036000 | -11.245000 | -11.281000 | 1299.000000 | 1598.000000 | 1548.000000 | 1299.000000 |  | 4442 | Смещение кромок | GWAN |  | 01:52 | 02:41 | 02:33 | 0 | 500 | 3.225000 | EXT | Смещение кромок. Вовнутрь. Величина смещения - 3.2 мм. |  | (c)
48971.695000 | 0.000000 | -0.022000 | -11.245000 | -11.267000 | -1808.000000 | -1579.000000 | -1596.000000 | 1385.000000 |  | 4442 | Смещение кромок | GWAN |  | 05:31 | 06:08 | 06:05 | 0 | 423 | 2.590228 | EXT | Смещение кромок. Наружу. Величина смещения - 2.6 мм. |  | (c)
48971.695000 | 0.000000 | -0.041000 | -11.245000 | -11.286000 | -685.000000 | -491.000000 | -547.000000 | 409.000000 |  | 4442 | Смещение кромок | GWAN |  | 08:32 | 09:04 | 08:54 | 0 | 276 | 2.752000 | EXT | Смещение кромок. Наружу. Величина смещения - 2.8 мм. |  | (c)
49005.555000 | 0.000000 | -0.031000 | -11.690000 | -11.721000 | -399.000000 | 158.000000 | 46.000000 | 0.000000 |  | 4445 | Смещение кромок | GWAN |  | 01:44 | 03:14 | 02:56 | 0 | 892 | 3.238000 | EXT | Смещение кромок. Вовнутрь. Величина смещения - 3.2 мм. |  | (c)
49005.555000 | 0.000000 | -0.036000 | -11.690000 | -11.726000 | -1985.000000 | -1675.000000 | -1811.000000 | 1637.000000 |  | 4445 | Смещение кромок | GWAN |  | 09:28 | 10:18 | 09:56 | 0 | 349 | 4.130000 | EXT | Смещение кромок. Наружу. Величина смещения - 4.1 мм. |  | (c)
49012.096000 | 6.541000 | 6.365000 | -5.149000 | -5.325000 | 1424.000000 | 1554.000000 | 1676.000000 | 1424.000000 | 4838.000000 | 4445 |  | DENT |  | 06:38 | 07:00 | 07:19 | 487 | 504 | 0.352113 |  | - |  | (c)
49033.338000 | 4.448000 | 4.391000 | -7.247000 | -7.304000 | -191.000000 | -132.000000 | -129.000000 | 67.000000 | 4391.000000 | 4447 |  | DENT |  | 07:29 | 07:39 | 07:39 | 140 | 123 | 0.633803 |  | -. Аномалия находится вблизи продольного шва. Аномалия находится на упругопластическом изгибе. |  | (c)
49040.585000 | 0.000000 | -0.026000 | -11.495000 | -11.521000 | 1451.000000 | 1697.000000 | 1809.000000 | 1451.000000 |  | 4448 | Нарушение формы кольцевого шва | GWAN |  | 00:36 | 01:16 | 01:34 | 0 | 716 |  | EXT | Нарушение формы кольцевого шва |  | (c)
49040.585000 | 0.000000 | -0.036000 | -11.495000 | -11.531000 | -2194.000000 | -2028.000000 | -1977.000000 | 1761.000000 |  | 4448 | Смещение кромок | GWAN |  | 02:48 | 03:15 | 03:23 | 0 | 433 | 3.229000 | EXT | Смещение кромок. Вовнутрь. Величина смещения - 3.2 мм. |  | (c)
49044.828000 | 4.243000 | 4.098000 | -7.252000 | -7.397000 | -693.000000 | -576.000000 | -521.000000 | 348.000000 | 4098.000000 | 4448 |  | DENT |  | 06:50 | 07:09 | 07:18 | 285 | 345 | 0.352113 |  | -. Аномалия находится вблизи дефекта потери металла. |  | (c)
49044.877000 | 4.292000 | 4.241000 | -7.203000 | -7.254000 | -1102.000000 | -1027.000000 | -889.000000 | 676.000000 | 4241.000000 | 4448 |  | GOUG | GENE | 05:44 | 05:57 | 06:19 | 67 | 426 | 10.000000 | EXT | -. Задир. |  | (c)
49063.485000 | 0.000000 | -0.041000 | -11.235000 | -11.276000 | -394.000000 | -177.000000 | -209.000000 | 23.000000 |  | 4450 | Смещение кромок | GWAN |  | 02:07 | 02:42 | 02:37 | 0 | 372 | 3.520000 | EXT | Смещение кромок. Вовнутрь. Аномалия находится на отводе. Величина смещения - 3.5 мм. |  | (c)
49085.434000 | 10.714000 | 10.553000 | -0.241000 | -0.402000 | 1394.000000 | 1538.000000 | 1568.000000 | 1394.000000 | 193.000000 | 4451 |  | DENT |  | 06:18 | 06:41 | 06:46 | 209 | 349 | 0.422535 |  | - |  | (c)
49090.633000 | 4.958000 | 4.781000 | -6.682000 | -6.859000 | -1947.000000 | -1821.000000 | -1820.000000 | 1693.000000 | 4781.000000 | 4452 |  | DENT |  | 02:54 | 03:14 | 03:14 | 284 | 254 | 0.422535 |  | - |  | (c)
49094.069000 | 8.394000 | 8.335000 | -3.246000 | -3.305000 | -935.000000 | -934.000000 | -921.000000 | 908.000000 | 3096.000000 | 4452 |  | CORR | AXGR | 05:37 | 05:37 | 05:39 | 209 | 27 | 10.000000 | EXT | - |  | (c)
49095.779000 | 10.104000 | 10.087000 | -1.536000 | -1.553000 | -1289.000000 | -1272.000000 | -1267.000000 | 1245.000000 | 1511.000000 | 4452 |  | CORR | PITT | 04:40 | 04:43 | 04:43 | 42 | 44 | 14.000000 | EXT | - |  | (c)
49096.320000 | 10.645000 | 10.626000 | -0.995000 | -1.014000 | -1292.000000 | -1259.000000 | -1262.000000 | 1233.000000 | 976.000000 | 4452 |  | CORR | PITT | 04:39 | 04:45 | 04:44 | 38 | 60 | 11.000000 | EXT | - |  | (c)
49119.515000 | 0.000000 | -0.056000 | -11.325000 | -11.381000 | 5.000000 | 89.000000 | 75.000000 | 0.395845 |  | 4455 | Смещение кромок | GWAN |  | 00:19 | 00:32 | 00:30 | 0 | 139 | 1.666000 | EXT | Смещение кромок. Наружу. Величина смещения - 1.7 мм. Аномалия находится на упругопластическом изгибе: R=767 D, максимальное растяжение на 6.9 час. |  | (c)
49119.515000 | 0.000000 | -0.061000 | -11.325000 | -11.386000 | 356.000000 | 458.000000 | 459.000000 | 28.757523 |  | 4455 | Смещение кромок | GWAN |  | 01:15 | 01:32 | 01:32 | 0 | 206 | 3.365000 | EXT | Смещение кромок. Наружу. Величина смещения - 3.4 мм. Аномалия находится на упругопластическом изгибе: R=767 D, максимальное растяжение на 6.9 час. |  | (c)
49130.840000 | 0.000000 | -0.041000 | -11.120000 | -11.161000 | 313.000000 | 585.000000 | 500.000000 | 25.221866 |  | 4456 | Смещение кромок | GWAN |  | 01:55 | 02:39 | 02:25 | 0 | 375 | 2.928000 | EXT | Смещение кромок. Вовнутрь. Величина смещения - 2.9 мм. Аномалия находится на упругопластическом изгибе: R=590 D, максимальное растяжение на 5.8 час. |  | (c)
49130.840000 | 0.000000 | -0.021000 | -11.120000 | -11.141000 | 1227.000000 | 1323.000000 | 1419.000000 | 34.551716 |  | 4456 | Смещение кромок | GWAN |  | 04:23 | 04:38 | 04:53 | 0 | 383 | 3.428000 | EXT | Смещение кромок. Вовнутрь. Величина смещения - 3.4 мм. Аномалия находится на упругопластическом изгибе: R=590 D, максимальное растяжение на 5.8 час. |  | (c)
49130.840000 | 0.000000 | -0.026000 | -11.120000 | -11.146000 | 2099.000000 | -1982.000000 | -2026.000000 | 16.542033 |  | 4456 | Смещение кромок | GWAN |  | 06:43 | 07:45 | 07:38 | 0 | 674 | 2.877000 | EXT | Смещение кромок. Вовнутрь. Величина смещения - 2.9 мм. Аномалия находится на упругопластическом изгибе: R=590 D, максимальное растяжение на 5.8 час. |  | (c)
49130.840000 | 0.000000 | -0.048000 | -11.120000 | -11.168000 | -1397.000000 | -1139.000000 | -1137.000000 | 70.705587 |  | 4456 | Смещение кромок | GWAN |  | 09:19 | 10:01 | 10:01 | 0 | 521 | 2.840059 | EXT | Смещение кромок. Наружу. Величина смещения - 2.8 мм. Аномалия находится на упругопластическом изгибе: R=590 D, максимальное растяжение на 5.8 час. |  | (c)
49175.700000 | 0.000000 | -0.061000 | -11.740000 | -11.801000 | 988.000000 | 1266.000000 | 1338.000000 | 988.000000 |  | 4460 | Смещение кромок | GWAN |  | 00:00 | 00:45 | 00:57 | 0 | 700 | 3.165000 | EXT | Смещение кромок. Наружу. Аномалия находится на отводе. Величина смещения - 3.2 мм. |  | (c)
49175.700000 | 0.000000 | -0.016000 | -11.740000 | -11.756000 | -1932.000000 | -1749.000000 | -1702.000000 | 1473.000000 |  | 4460 | Смещение кромок | GWAN |  | 04:09 | 04:39 | 04:46 | 0 | 459 | 2.368000 | EXT | Смещение кромок. Вовнутрь. Аномалия находится на отводе. Величина смещения - 2.4 мм. |  | (c)
49187.440000 | 0.000000 | -0.006000 | -11.695000 | -11.701000 | -72.000000 | 65.000000 | 233.000000 | 0.000000 |  | 4461 | Смещение кромок | GWAN |  | 05:37 | 05:59 | 06:26 | 0 | 610 | 3.420000 | EXT | Смещение кромок. Наружу. Аномалия находится на отводе. Величина смещения - 3.4 мм. |  | (c)
49187.440000 | 0.000000 | -0.031000 | -11.695000 | -11.726000 | 1044.000000 | 1395.000000 | 1291.000000 | 1044.000000 |  | 4461 | Смещение кромок | GWAN |  | 08:37 | 09:33 | 09:17 | 0 | 494 | 3.314000 | EXT | Смещение кромок. Наружу. Аномалия находится на отводе. Величина смещения - 3.3 мм. |  | (c)
49217.591000 | 9.176000 | 9.118000 | -2.484000 | -2.542000 | -1363.000000 | -1263.000000 | -1216.000000 | 1070.000000 | 2452.000000 | 4463 |  | CORR | GENE | 05:39 | 05:55 | 06:03 | 90 | 293 | 12.000000 | EXT | - |  | (c)
49220.075000 | 0.000000 | -0.022000 | -11.175000 | -11.197000 | -2015.000000 | -1680.000000 | -1395.000000 | 775.000000 |  | 4464 | Нарушение формы кольцевого шва | GWAN |  | 02:20 | 03:14 | 04:00 | 0 | 1239 |  | EXT | Нарушение формы кольцевого шва |  | (c)
49231.250000 | 0.000000 | -0.030000 | -11.350000 | -11.380000 | 1044.000000 | 1378.000000 | 1411.000000 | 1044.000000 |  | 4465 | Нарушение формы кольцевого шва | GWAN |  | 01:23 | 02:17 | 02:22 | 0 | 734 |  | EXT | Нарушение формы кольцевого шва |  | (c)
49231.250000 | 0.000000 | -0.023000 | -11.350000 | -11.373000 | -1817.000000 | -1471.000000 | -1360.000000 | 903.000000 |  | 4465 | Нарушение формы кольцевого шва | GWAN |  | 05:41 | 06:37 | 06:55 | 0 | 914 |  | EXT | Нарушение формы кольцевого шва |  | (c)
49253.545000 | 0.000000 | -0.045000 | -11.700000 | -11.745000 | -1195.000000 | -815.000000 | -621.000000 | 47.000000 |  | 4467 | Нарушение формы кольцевого шва | GWAN |  | 08:04 | 09:05 | 09:36 | 0 | 1147 |  | EXT | Нарушение формы кольцевого шва |  | (c)
49265.418000 | 0.173000 | 0.053000 | -10.127000 | -10.247000 | -565.000000 | -414.000000 | -431.000000 | 297.000000 | 53.000000 | 4468 |  | DENT |  | 00:20 | 00:45 | 00:42 | 255 | 268 | 0.422535 |  | -. Аномалия находится вблизи кольцевого сварного шва. |  | (c)
49275.545000 | 0.000000 | -0.032000 | -9.139000 | -9.171000 | 1357.000000 | 2095.000000 | 1974.000000 | 1357.000000 |  | 4469аа | Нарушение формы кольцевого шва | GWAN |  | 05:06 | 07:05 | 06:46 | 0 | 1235 |  | EXT | Нарушение формы кольцевого шва |  | (c)
49281.554000 | 6.009000 | 5.870000 | -3.130000 | -3.269000 | -283.000000 | -172.000000 | -185.000000 | 88.000000 | 3015.000000 | 4469аа |  | DENT |  | 00:42 | 00:59 | 00:57 | 254 | 195 | 0.563380 |  | -. Аномалия находится вблизи продольного шва. |  | (c)
49287.357000 | 0.000000 | -0.016000 | -11.193000 | -11.209000 | 950.000000 | 1162.000000 | 1103.000000 | 950.000000 |  | 4470аа | Смещение кромок | GWAN |  | 03:40 | 04:14 | 04:05 | 0 | 305 | 2.504000 | EXT | Смещение кромок. Наружу. Величина смещения - 2.5 мм. |  | (c)
49310.205000 | 0.000000 | -0.026000 | -11.260000 | -11.286000 | -481.000000 | -229.000000 | -283.000000 | 84.000000 |  | 4472 | Нарушение формы кольцевого шва | GWAN |  | 05:35 | 06:15 | 06:07 | 0 | 397 |  | EXT | Нарушение формы кольцевого шва. Аномалия находится на отводе. |  | (c)
49325.930000 | 4.465000 | 4.453000 | -7.215000 | -7.227000 | -1595.000000 | -1539.000000 | -1546.000000 | 1496.000000 | 4453.000000 | 4473 |  | CORR | СIGR | 03:58 | 04:08 | 04:06 | 40 | 99 | 8.000000 | EXT | - |  | (c)
49326.241000 | 4.776000 | 4.752000 | -6.904000 | -6.928000 | 739.000000 | 846.000000 | 832.000000 | 739.000000 | 4752.000000 | 4473 |  | CORR | GENE | 10:15 | 10:32 | 10:30 | 52 | 186 | 10.000000 | EXT | - |  | (c)
49327.298000 | 5.833000 | 5.818000 | -5.847000 | -5.862000 | -1587.000000 | -1570.000000 | -1569.000000 | 1550.000000 | 5818.000000 | 4473 |  | CORR | PITT | 04:00 | 04:03 | 04:03 | 31 | 37 | 10.000000 | EXT | - |  | (c)
49328.462000 | 6.997000 | 6.979000 | -4.683000 | -4.701000 | -1785.000000 | -1761.000000 | -1761.000000 | 1737.000000 | 4670.000000 | 4473 |  | CORR | PITT | 03:28 | 03:32 | 03:32 | 31 | 48 | 10.000000 | EXT | - |  | (c)
49329.632000 | 8.167000 | 8.064000 | -3.513000 | -3.616000 | -1608.000000 | -1589.000000 | -1564.000000 | 1519.000000 | 3033.000000 | 4473 |  | CORR | GENE | 03:56 | 03:59 | 04:03 | 583 | 89 | 11.000000 | EXT | -. Аномалия находится на упругопластическом изгибе: R=974 D, максимальное растяжение на 6.6 час. |  | (c)
49338.267000 | 5.122000 | 5.106000 | -6.208000 | -6.224000 | 1131.000000 | 1263.000000 | 1291.000000 | 1131.000000 | 5106.000000 | 4474 |  | CORR | GENE | 03:36 | 03:58 | 04:02 | 45 | 319 | 10.000000 | EXT | -. Аномалия находится на упругопластическом изгибе: R=570 D, максимальное растяжение на 6.4 час. |  | (c)
49339.767000 | 6.622000 | 6.222000 | -4.708000 | -5.108000 | 1266.000000 | 1322.000000 | 1309.000000 | 1266.000000 | 4047.000000 | 4474 |  | CORR | GENE | 03:58 | 04:07 | 04:05 | 1061 | 86 | 10.000000 | EXT | -. Аномалия находится на упругопластическом изгибе: R=673 D, максимальное растяжение на 6.5 час. |  | (c)
49339.929000 | 6.784000 | 6.725000 | -4.546000 | -4.605000 | 987.000000 | 1385.000000 | 1192.000000 | 987.000000 | 4546.000000 | 4474 |  | CORR | GENE | 03:13 | 04:17 | 03:46 | 59 | 409 | 10.000000 | EXT | -. Аномалия находится на упругопластическом изгибе: R=701 D, максимальное растяжение на 6.6 час. |  | (c)
49341.730000 | 8.585000 | 8.536000 | -2.745000 | -2.794000 | 996.000000 | 1375.000000 | 1283.000000 | 996.000000 | 2700.000000 | 4474 |  | CORR | GENE | 03:15 | 04:16 | 04:01 | 94 | 573 | 10.000000 | EXT | -. Аномалия находится на упругопластическом изгибе: R=943 D, максимальное растяжение на 6.6 час. |  | (c)
49342.050000 | 8.905000 | 8.852000 | -2.425000 | -2.478000 | 1033.000000 | 1236.000000 | 1382.000000 | 1033.000000 | 2407.000000 | 4474 |  | CORR | GENE | 03:21 | 03:53 | 04:17 | 71 | 697 | 10.000000 | EXT | -. Аномалия находится на упругопластическом изгибе: R=978 D, максимальное растяжение на 6.6 час. |  | (c)
49342.373000 | 9.228000 | 9.138000 | -2.102000 | -2.192000 | 1043.000000 | 1212.000000 | 1423.000000 | 1043.000000 | 2077.000000 | 4474 |  | CORR | GENE | 03:22 | 03:49 | 04:23 | 115 | 759 | 9.000000 | EXT | -. Аномалия находится на упругопластическом изгибе: R=1000 D, максимальное растяжение на 6.5 час. |  | (c)
49342.862000 | 9.717000 | 9.484000 | -1.613000 | -1.846000 | 1035.000000 | 1158.000000 | 1244.000000 | 1035.000000 | 1443.000000 | 4474 |  | CORR | GENE | 03:21 | 03:41 | 03:55 | 403 | 417 | 9.000000 | EXT | - |  | (c)
49343.217000 | 10.072000 | 9.941000 | -1.258000 | -1.389000 | 952.000000 | 1228.000000 | 1138.000000 | 952.000000 | 1222.000000 | 4474 |  | CORR | GENE | 03:07 | 03:52 | 03:37 | 167 | 372 | 11.000000 | EXT | - |  | (c)
49343.804000 | 10.659000 | 10.526000 | -0.671000 | -0.804000 | 1266.000000 | 1297.000000 | 1302.000000 | 1266.000000 | 469.000000 | 4474 |  | CORR | GENE | 03:58 | 04:03 | 04:04 | 335 | 71 | 9.000000 | EXT | - |  | (c)
49353.950000 | 9.475000 | 5.772000 | -1.865000 | -5.568000 | 1816.000000 | -1958.000000 | -2221.000000 | 1797.000000 | 1336.000000 | 4475 |  | GOUG | GENE | 01:38 | 03:29 | 02:46 | 4232 | 848 | 9.000000 | EXT | -. Аномалия находится на отводе. Зона задиров. |  | (c)
49360.742000 | 0.000000 | -0.040000 | -2.036000 | -2.076000 | -135.000000 | 186.000000 | 422.000000 | 0.000000 |  | 4476б | Вышлифовка на шве | GWAN |  | 00:35 | 01:26 | 02:05 | 67 | 1113 | 16.000000 | EXT | Вышлифовка на шве |  | (c)
49360.742000 | 0.000000 | -0.053000 | -2.036000 | -2.089000 | -993.000000 | -814.000000 | -616.000000 | 19.214945 |  | 4476б | Вышлифовка на шве | GWAN |  | 10:16 | 10:45 | 11:17 | 91 | 755 | 11.000000 | EXT | Вышлифовка на шве |  | (c)
49366.294000 | 3.516000 | 3.090000 | -1.216000 | -1.642000 | -547.000000 | -493.000000 | -511.000000 | 474.000000 | 899.000000 | 4476в |  | CORR | GENE | 04:46 | 04:55 | 04:52 | 743 | 73 | 8.000000 | EXT | - |  | (c)
49370.187000 | 2.677000 | 2.578000 | -8.393000 | -8.492000 | 1961.000000 | 2068.000000 | 2045.000000 | 1.425603 | 2578.000000 | 4477 |  | DENT |  | 06:02 | 06:19 | 06:16 | 199 | 168 | 0.352113 |  | -. Аномалия находится вблизи продольного шва. |  | (c)
49371.782000 | 4.272000 | 3.877000 | -6.798000 | -7.193000 | 1524.000000 | 1733.000000 | 1813.000000 | 0.000000 | 3877.000000 | 4477 |  | DENT |  | 04:52 | 05:25 | 05:38 | 1064 | 578 | 0.422535 |  | -. Аномалия находится вблизи продольного шва. |  | (c)
49374.086000 | 6.576000 | 6.516000 | -4.494000 | -4.554000 | -954.000000 | -874.000000 | -884.000000 | 65.654113 | 4411.000000 | 4477 |  | DENT |  | 10:12 | 10:25 | 10:23 | 143 | 140 | 0.845070 |  | - |  | (c)
49378.580000 | 0.000000 | -0.026000 | -11.520000 | -11.546000 | 157.000000 | 270.000000 | 245.000000 | 12.631724 |  | 4478 | Смещение кромок | GWAN |  | 03:13 | 03:31 | 03:27 | 0 | 177 | 2.427000 | EXT | Смещение кромок. Вовнутрь. Аномалия находится на отводе. Величина смещения - 2.4 мм. |  | (c)
49378.580000 | 0.000000 | -0.021000 | -11.520000 | -11.541000 | 354.000000 | 508.000000 | 486.000000 | 28.569233 |  | 4478 | Смещение кромок | GWAN |  | 03:45 | 04:10 | 04:06 | 0 | 264 | 5.511000 | EXT | Смещение кромок. Наружу. Аномалия находится на отводе. Величина смещения - 5.5 мм. |  | (c)
49380.633000 | 2.053000 | 2.012000 | -9.467000 | -9.508000 | 1169.000000 | 1393.000000 | 1400.000000 | 29.846393 | 2012.000000 | 4478 |  | CORR | GENE | 05:57 | 06:33 | 06:34 | 449 | 461 | 10.000000 | EXT | -. Аномалия находится на отводе. |  | (c)
49391.165000 | 1.065000 | 0.723000 | -10.235000 | -10.577000 | -1389.000000 | -1202.000000 | -1187.000000 | 986.000000 | 723.000000 | 4479 |  | DENT |  | 06:03 | 06:33 | 06:36 | 446 | 403 | 0.422535 |  | - |  | (c)
49391.493000 | 1.393000 | 0.367000 | -9.907000 | -10.933000 | 1433.000000 | 1633.000000 | 1734.000000 | 1433.000000 | 367.000000 | 4479 |  | GOUG | GENE | 01:39 | 02:11 | 02:27 | 2525 | 603 | 9.000000 | EXT | -. Зона задиров. |  | (c)
49424.350000 | 0.000000 | -0.043000 | -10.410000 | -10.453000 | 2164.000000 | -1714.000000 | -1854.000000 | 1411.000000 |  | 4482 | Нарушение формы кольцевого шва | GWAN |  | 00:19 | 01:53 | 01:30 | 0 | 885 |  | EXT | Нарушение формы кольцевого шва |  | (c)
49424.350000 | 0.000000 | -0.037000 | -10.410000 | -10.447000 | -1226.000000 | -886.000000 | -270.000000 | 0.000000 |  | 4482 | Нарушение формы кольцевого шва | GWAN |  | 03:11 | 04:06 | 05:46 | 0 | 1912 |  | EXT | Нарушение формы кольцевого шва |  | (c)
49424.350000 | 0.000000 | -0.057000 | -10.410000 | -10.467000 | 933.000000 | 1216.000000 | 1361.000000 | 933.000000 |  | 4482 | Нарушение формы кольцевого шва | GWAN |  | 09:00 | 09:46 | 10:09 | 0 | 856 |  | EXT | Нарушение формы кольцевого шва |  | (c)
49434.760000 | 0.000000 | -0.018000 | -10.490000 | -10.508000 | -218.000000 | -4.000000 | -30.000000 | 0.000000 |  | 4483 | Нарушение формы кольцевого шва | GWAN |  | 02:43 | 03:18 | 03:14 | 0 | 377 |  | EXT | Нарушение формы кольцевого шва |  | (c)
49479.130000 | 0.000000 | -0.033000 | -11.300000 | -11.333000 | -330.000000 | -129.000000 | 232.000000 | 0.000000 |  | 4487 | Нарушение формы кольцевого шва | GWAN |  | 00:01 | 00:34 | 01:32 | 0 | 1126 |  | EXT | Нарушение формы кольцевого шва |  | (c)
49479.130000 | 0.000000 | -0.026000 | -11.300000 | -11.326000 | -1513.000000 | -1400.000000 | -1368.000000 | 69.642703 |  | 4487 | Смещение кромок | GWAN |  | 08:50 | 09:09 | 09:14 | 0 | 290 | 3.352000 | EXT | Смещение кромок. Наружу. Величина смещения - 3.4 мм. |  | (c)
49501.750000 | 0.000000 | -0.036000 | -11.235000 | -11.271000 | 1710.000000 | 2070.000000 | 2011.000000 | 0.000000 |  | 4489 | Смещение кромок | GWAN |  | 03:58 | 04:56 | 04:46 | 0 | 601 | 4.555000 | EXT | Смещение кромок. Наружу. Величина смещения - 4.6 мм. Аномалия находится на упругопластическом изгибе: R=867 D, максимальное растяжение на 4.6 час. |  | (c)
49501.750000 | 0.000000 | -0.026000 | -11.235000 | -11.261000 | -2132.000000 | -1851.000000 | -1929.000000 | 7.939168 |  | 4489 | Смещение кромок | GWAN |  | 05:38 | 06:23 | 06:10 | 0 | 407 | 3.707000 | EXT | Смещение кромок. Наружу. Величина смещения - 3.7 мм. Аномалия находится на упругопластическом изгибе: R=867 D, максимальное растяжение на 4.6 час. |  | (c)
49501.750000 | 0.000000 | -0.046000 | -11.235000 | -11.281000 | -1147.000000 | -628.000000 | -810.000000 | 11.025803 |  | 4489 | Смещение кромок | GWAN |  | 08:17 | 09:40 | 09:11 | 0 | 674 | 2.658000 | EXT | Смещение кромок. Вовнутрь. Величина смещения - 2.7 мм. Аномалия находится на упругопластическом изгибе: R=867 D, максимальное растяжение на 4.6 час. |  | (c)
49501.750000 | 0.000000 | -0.047000 | -11.235000 | -11.282000 | -89.000000 | 456.000000 | 503.000000 | 40.583941 |  | 4489 | Нарушение формы кольцевого шва | GWAN |  | 11:07 | 00:35 | 00:43 | 0 | 1184 |  | EXT | Нарушение формы кольцевого шва. Аномалия находится на упругопластическом изгибе: R=867 D, максимальное растяжение на 4.6 час. |  | (c)
49536.365000 | 0.000000 | -0.026000 | -11.695000 | -11.721000 | -505.000000 | -307.000000 | -240.000000 | 0.000000 |  | 4492 | Смещение кромок | GWAN |  | 07:55 | 08:27 | 08:37 | 0 | 529 | 3.205000 | EXT | Смещение кромок. Наружу. Величина смещения - 3.2 мм. |  | (c)
49559.630000 | 0.000000 | -0.039000 | -9.280000 | -9.319000 | -1534.000000 | -909.000000 | -854.000000 | 174.000000 |  | 4494 | Нарушение формы кольцевого шва | GWAN |  | 06:49 | 08:29 | 08:38 | 0 | 1361 |  | EXT | Нарушение формы кольцевого шва |  | (c)
49568.910000 | 0.000000 | -0.021000 | -11.065000 | -11.086000 | -129.000000 | 371.000000 | 166.000000 | 0.000000 |  | 4495 | Смещение кромок | GWAN |  | 04:52 | 06:12 | 05:39 | 0 | 590 | 5.170000 | EXT | Смещение кромок. Наружу. Величина смещения - 5.2 мм. |  | (c)
49579.975000 | 0.000000 | -0.016000 | -11.220000 | -11.236000 | -121.000000 | 30.000000 | -12.000000 | 0.000000 |  | 4496 | Смещение кромок | GWAN |  | 08:09 | 08:33 | 08:27 | 0 | 218 | 3.117000 | EXT | Смещение кромок. Наружу. Величина смещения - 3.1 мм. |  | (c)
49579.975000 | 0.000000 | -0.026000 | -11.220000 | -11.246000 | 152.000000 | 321.000000 | 418.000000 | 152.000000 |  | 4496 | Смещение кромок | GWAN |  | 08:53 | 09:20 | 09:36 | 0 | 531 | 3.201000 | EXT | Смещение кромок. Вовнутрь. Величина смещения - 3.2 мм. |  | (c)
49579.975000 | 0.000000 | -0.027000 | -11.220000 | -11.247000 | 946.000000 | -933.000000 | -1882.000000 | 248.000000 |  | 4496 | Нарушение формы кольцевого шва | GWAN |  | 11:01 | 05:58 | 03:25 | 0 | 3267 |  | EXT | Нарушение формы кольцевого шва |  | (c)
49602.580000 | 0.000000 | -0.021000 | -11.420000 | -11.441000 | 1702.000000 | 1827.000000 | 1798.000000 | 1702.000000 |  | 4498 | Смещение кромок | GWAN |  | 06:02 | 06:22 | 06:18 | 0 | 192 | 3.453000 | EXT | Смещение кромок. Наружу. Величина смещения - 3.5 мм. |  | (c)
49602.580000 | 0.000000 | -0.031000 | -11.420000 | -11.451000 | -2003.000000 | -1850.000000 | -1793.000000 | 1582.000000 |  | 4498 | Смещение кромок | GWAN |  | 08:04 | 08:29 | 08:38 | 0 | 421 | 3.282000 | EXT | Смещение кромок. Наружу. Величина смещения - 3.3 мм. |  | (c)
49613.311000 | 10.731000 | 10.552000 | -0.689000 | -0.868000 | 1895.000000 | 2042.000000 | 2031.000000 | 1895.000000 | 482.000000 | 4498 |  | DENT |  | 06:33 | 06:57 | 06:55 | 386 | 273 | 0.352113 |  | - |  | (c)
49614.000000 | 0.000000 | -0.031000 | -11.525000 | -11.556000 | -303.000000 | -173.000000 | -32.000000 | 0.000000 |  | 4499 | Смещение кромок | GWAN |  | 01:12 | 01:33 | 01:56 | 0 | 543 | 2.637000 | EXT | Смещение кромок. Вовнутрь. Величина смещения - 2.6 мм. |  | (c)
49614.000000 | 0.000000 | -0.016000 | -11.525000 | -11.541000 | 1073.000000 | 1279.000000 | 1239.000000 | 1073.000000 |  | 4499 | Смещение кромок | GWAN |  | 04:54 | 05:27 | 05:21 | 0 | 331 | 2.708000 | EXT | Смещение кромок. Вовнутрь. Величина смещения - 2.7 мм. |  | (c)
49614.000000 | 0.000000 | -0.011000 | -11.525000 | -11.536000 | 1616.000000 | 1805.000000 | 1879.000000 | 1616.000000 |  | 4499 | Смещение кромок | GWAN |  | 06:22 | 06:52 | 07:04 | 0 | 526 | 3.850000 | EXT | Смещение кромок. Наружу. Величина смещения - 3.9 мм. |  | (c)
49636.915000 | 0.000000 | -0.027000 | -11.060000 | -11.087000 | 1505.000000 | -1932.000000 | -1825.000000 | 694.000000 |  | 4501 | Нарушение формы кольцевого шва | GWAN |  | 00:01 | 02:46 | 03:03 | 0 | 2262 |  | EXT | Нарушение формы кольцевого шва |  | (c)
49636.915000 | 0.000000 | -0.021000 | -11.060000 | -11.081000 | 191.000000 | 310.000000 | 313.000000 | 191.000000 |  | 4501 | Смещение кромок | GWAN |  | 08:29 | 08:48 | 08:48 | 0 | 244 | 3.831000 | EXT | Смещение кромок. Наружу. Величина смещения - 3.8 мм. |  | (c)
49669.755000 | 0.000000 | -0.041000 | -10.780000 | -10.821000 | -363.000000 | 485.000000 | 64.000000 | 0.000000 |  | 4504 | Смещение кромок | GWAN |  | 01:29 | 03:45 | 02:37 | 0 | 854 | 3.352000 | EXT | Смещение кромок. Вовнутрь. Величина смещения - 3.4 мм. |  | (c)
49669.755000 | 0.000000 | -0.021000 | -10.780000 | -10.801000 | 746.000000 | 894.000000 | 916.000000 | 746.000000 |  | 4504 | Смещение кромок | GWAN |  | 04:28 | 04:51 | 04:55 | 0 | 340 | 4.258000 | EXT | Смещение кромок. Вовнутрь. Величина смещения - 4.3 мм. |  | (c)
49669.755000 | 0.000000 | -0.021000 | -10.780000 | -10.801000 | 1291.000000 | 2070.000000 | -2076.000000 | 983.000000 |  | 4504 | Нарушение формы кольцевого шва | GWAN |  | 05:56 | 08:01 | 08:52 | 0 | 2187 |  | EXT | Нарушение формы кольцевого шва |  | (c)
49703.930000 | 0.000000 | -0.041000 | -11.360000 | -11.401000 | -316.000000 | -34.000000 | -85.000000 | 0.000000 |  | 4507 | Смещение кромок | GWAN |  | 02:02 | 02:47 | 02:39 | 0 | 462 | 3.476000 | EXT | Смещение кромок. Вовнутрь. Величина смещения - 3.5 мм. |  | (c)
49703.930000 | 0.000000 | -0.031000 | -11.360000 | -11.391000 | 846.000000 | 939.000000 | 1138.000000 | 846.000000 |  | 4507 | Смещение кромок | GWAN |  | 05:09 | 05:24 | 05:56 | 0 | 584 | 2.927000 | EXT | Смещение кромок. Наружу. Величина смещения - 2.9 мм. |  | (c)
49703.930000 | 0.000000 | -0.036000 | -11.360000 | -11.396000 | 2214.000000 | -2145.000000 | -2150.000000 | 2052.000000 |  | 4507 | Смещение кромок | GWAN |  | 08:50 | 09:06 | 09:06 | 0 | 195 | 3.672000 | EXT | Смещение кромок. Наружу. Величина смещения - 3.7 мм. |  | (c)
49734.216000 | 7.331000 | 7.136000 | -4.144000 | -4.339000 | -1052.000000 | -800.000000 | -836.000000 | 620.000000 | 3900.000000 | 4509 |  | DENT |  | 06:22 | 07:03 | 06:57 | 439 | 432 | 0.422535 |  | - |  | (c)
49738.360000 | 0.000000 | -0.026000 | -11.680000 | -11.706000 | 1071.000000 | 1559.000000 | 1556.000000 | 1071.000000 |  | 4510 | Нарушение формы кольцевого шва | GWAN |  | 02:10 | 03:29 | 03:29 | 0 | 970 |  | EXT | Нарушение формы кольцевого шва |  | (c)
49738.360000 | 0.000000 | -0.026000 | -11.680000 | -11.706000 | 2203.000000 | -2116.000000 | -1976.000000 | 1694.000000 |  | 4510 | Смещение кромок | GWAN |  | 05:13 | 05:36 | 05:59 | 0 | 563 | 2.931000 | EXT | Смещение кромок. Наружу. Величина смещения - 2.9 мм. |  | (c)
49738.360000 | 0.000000 | -0.051000 | -11.680000 | -11.731000 | 8.000000 | 304.000000 | 496.000000 | 8.000000 |  | 4510 | Смещение кромок | GWAN |  | 11:19 | 00:07 | 00:38 | 0 | 976 | 3.439000 | EXT | Смещение кромок. Вовнутрь. Величина смещения - 3.4 мм. |  | (c)
49773.380000 | 0.000000 | -0.040000 | -11.685000 | -11.725000 | 1515.000000 | 2005.000000 | 2056.000000 | 1515.000000 |  | 4513 | Смещение кромок | GWAN |  | 00:11 | 01:30 | 01:39 | 0 | 1083 | 3.950000 | EXT | Смещение кромок. Вовнутрь. Величина смещения - 4 мм. Аномалия находится на упругопластическом изгибе: R=487 D, максимальное растяжение на 11.7 час. |  | (c)
49773.380000 | 0.000000 | -0.020000 | -11.685000 | -11.705000 | -1003.000000 | -847.000000 | -835.000000 | 666.000000 |  | 4513 | Смещение кромок | GWAN |  | 05:25 | 05:50 | 05:52 | 0 | 337 | 3.465000 | EXT | Смещение кромок. Наружу. Величина смещения - 3.5 мм. Аномалия находится на упругопластическом изгибе: R=487 D, максимальное растяжение на 11.7 час. |  | (c)
49773.380000 | 0.000000 | -0.035000 | -11.685000 | -11.720000 | -199.000000 | 254.000000 | 259.000000 | 0.000000 |  | 4513 | Смещение кромок | GWAN |  | 07:35 | 08:48 | 08:49 | 0 | 915 | 4.015000 | EXT | Смещение кромок. Наружу. Величина смещения - 4 мм. Аномалия находится на упругопластическом изгибе: R=487 D, максимальное растяжение на 11.7 час. |  | (c)
49785.065000 | 0.000000 | -0.031000 | -11.740000 | -11.771000 | 211.000000 | 458.000000 | 389.000000 | 211.000000 |  | 4514 | Смещение кромок | GWAN |  | 03:30 | 04:10 | 03:59 | 0 | 357 | 2.774000 | EXT | Смещение кромок. Вовнутрь. Аномалия находится на отводе. Величина смещения - 2.8 мм. |  | (c)
49785.065000 | 0.000000 | -0.021000 | -11.740000 | -11.761000 | 651.000000 | -2151.000000 | 1825.000000 | 651.000000 |  | 4514 | Нарушение формы кольцевого шва | GWAN |  | 04:41 | 09:09 | 07:51 | 0 | 2347 |  | EXT | Нарушение формы кольцевого шва. Аномалия находится на отводе. |  | (c)
49796.805000 | 0.000000 | -0.025000 | -11.530000 | -11.555000 | 1478.000000 | 1902.000000 | 2221.000000 | 1478.000000 |  | 4515 | Нарушение формы кольцевого шва | GWAN |  | 00:33 | 01:42 | 02:33 | 0 | 1486 |  | EXT | Нарушение формы кольцевого шва. Аномалия находится на отводе. |  | (c)
49796.805000 | 0.000000 | -0.011000 | -11.530000 | -11.541000 | -1476.000000 | -1412.000000 | -1351.000000 | 1226.000000 |  | 4515 | Смещение кромок | GWAN |  | 04:36 | 04:47 | 04:57 | 0 | 250 | 3.286000 | EXT | Смещение кромок. Вовнутрь. Аномалия находится на отводе. Величина смещения - 3.3 мм. |  | (c)
49796.805000 | 0.000000 | -0.015000 | -11.530000 | -11.545000 | -1162.000000 | -788.000000 | -751.000000 | 340.000000 |  | 4515 | Нарушение формы кольцевого шва | GWAN |  | 05:27 | 06:27 | 06:33 | 0 | 822 |  | EXT | Нарушение формы кольцевого шва. Аномалия находится на отводе. |  | (c)
49796.805000 | 0.000000 | -0.046000 | -11.530000 | -11.576000 | -122.000000 | 290.000000 | 291.000000 | 0.000000 |  | 4515 | Смещение кромок | GWAN |  | 08:15 | 09:21 | 09:21 | 0 | 825 | 3.795000 | EXT | Смещение кромок. Наружу. Аномалия находится на отводе. Величина смещения - 3.8 мм. |  | (c)
49801.720000 | 4.915000 | 4.835000 | -6.615000 | -6.695000 | 1530.000000 | 1580.000000 | 1598.000000 | 1530.000000 | 4835.000000 | 4515 |  | DENT |  | 00:41 | 00:50 | 00:53 | 155 | 137 | 0.633803 |  | - |  | (c)
49808.335000 | 0.000000 | -0.036000 | -11.145000 | -11.181000 | -235.000000 | 31.000000 | -40.000000 | 156.000000 |  | 4516 | Нарушение формы кольцевого шва | GWAN |  | 11:27 | 00:10 | 11:59 | 0 | 391 |  | EXT | Нарушение формы кольцевого шва |  | (c)
49842.645000 | 0.000000 | -0.061000 | -11.675000 | -11.736000 | -1345.000000 | -1221.000000 | -1083.000000 | 822.000000 |  | 4519 | Смещение кромок | GWAN |  | 09:24 | 09:44 | 10:06 | 0 | 523 | 3.169000 | EXT | Смещение кромок. Наружу. Величина смещения - 3.2 мм. |  | (c)
49842.645000 | 0.000000 | -0.027000 | -11.675000 | -11.702000 | -625.000000 | 1351.000000 | 402.000000 | 625.000000 |  | 4519 | Нарушение формы кольцевого шва | GWAN |  | 11:20 | 04:39 | 02:06 | 0 | 2053 |  | EXT | Нарушение формы кольцевого шва |  | (c)
49884.708000 | 7.553000 | 7.243000 | -3.987000 | -4.297000 | -1511.000000 | -1494.000000 | -1494.000000 | 58.031583 | 3856.000000 | 4522 |  | CORR | AXGR | 06:42 | 06:44 | 06:45 | 441 | 35 | 15.000000 | EXT | - |  | (c)
49893.953000 | 5.258000 | 5.218000 | -6.232000 | -6.272000 | -1558.000000 | -1413.000000 | -1403.000000 | 66.747987 | 5218.000000 | 4523 |  | CORR | GENE | 07:51 | 08:15 | 08:16 | 78 | 310 | 11.000000 | EXT | - |  | (c)
49904.360000 | 4.175000 | 4.054000 | -7.410000 | -7.531000 | -48.000000 | -30.000000 | -27.000000 | 0.000000 | 4054.000000 | 4524 |  | CORR | AXGR | 09:22 | 09:25 | 09:26 | 549 | 40 | 13.000000 | EXT | - |  | (c)
49904.825000 | 4.640000 | 4.325000 | -6.945000 | -7.260000 | 1722.000000 | 1774.000000 | 1755.000000 | 35.812740 | 4325.000000 | 4524 |  | CORR | GENE | 02:08 | 02:16 | 02:13 | 807 | 64 | 13.000000 | EXT | - |  | (c)
49911.770000 | 0.000000 | -0.031000 | -11.340000 | -11.371000 | 1351.000000 | 1383.000000 | 1608.000000 | 29.495851 |  | 4525 | Смещение кромок | GWAN |  | 03:02 | 03:07 | 03:43 | 0 | 514 | 4.053000 | EXT | Смещение кромок. Наружу. Величина смещения - 4.1 мм. |  | (c)
49911.770000 | 0.000000 | -0.025000 | -11.340000 | -11.365000 | 1975.000000 | 2042.000000 | -550.000000 | 0.000000 |  | 4525 | Нарушение формы кольцевого шва | GWAN |  | 04:42 | 04:53 | 09:55 | 0 | 3871 |  | EXT | Нарушение формы кольцевого шва |  | (c)
49921.849000 | 10.079000 | 9.545000 | -1.261000 | -1.795000 | -1634.000000 | -1556.000000 | -1590.000000 | 48.128212 | 670.000000 | 4525 |  | CORR | GENE | 07:00 | 07:13 | 07:07 | 1125 | 89 | 11.000000 | EXT | - |  | (c)
49922.963000 | 11.193000 | 10.974000 | -0.147000 | -0.366000 | -1652.000000 | -1622.000000 | -1631.000000 | 46.649307 | 95.000000 | 4525 |  | CORR | AXGR | 06:57 | 07:02 | 07:00 | 271 | 42 | 11.000000 | EXT | - |  | (c)
49924.180000 | 1.070000 | 1.033000 | -10.380000 | -10.417000 | -1113.000000 | -930.000000 | -909.000000 | 56.870183 | 1033.000000 | 4526 |  | CORR | GENE | 09:54 | 10:24 | 10:27 | 57 | 408 | 11.000000 | EXT | - |  | (c)
49934.560000 | 0.000000 | -0.021000 | -11.375000 | -11.396000 | -1641.000000 | -1510.000000 | -1493.000000 | 1345.000000 |  | 4527 | Смещение кромок | GWAN |  | 03:00 | 03:21 | 03:24 | 0 | 296 | 3.292000 | EXT | Смещение кромок. Вовнутрь. Величина смещения - 3.3 мм. |  | (c)
49934.560000 | 0.000000 | -0.046000 | -11.375000 | -11.421000 | 169.000000 | 613.000000 | 677.000000 | 169.000000 |  | 4527 | Смещение кромок | GWAN |  | 07:52 | 09:03 | 09:14 | 0 | 1017 | 3.887000 | EXT | Смещение кромок. Наружу. Величина смещения - 3.9 мм. |  | (c)
49934.560000 | 0.000000 | -0.036000 | -11.375000 | -11.411000 | 1574.000000 | 1632.000000 | 1651.000000 | 1574.000000 |  | 4527 | Смещение кромок | GWAN |  | 11:39 | 11:48 | 11:51 | 0 | 154 | 5.058000 | EXT | Смещение кромок. Вовнутрь. Величина смещения - 5.1 мм. |  | (c)
49935.429000 | 0.869000 | 0.804000 | -10.506000 | -10.571000 | -326.000000 | -222.000000 | -96.000000 | 0.000000 | 804.000000 | 4527 |  | CORR | GENE | 06:32 | 06:49 | 07:09 | 82 | 461 | 10.000000 | EXT | - |  | (c)
49938.115000 | 3.555000 | 3.524000 | -7.820000 | -7.851000 | -377.000000 | -208.000000 | -253.000000 | 129.000000 | 3524.000000 | 4527 |  | CORR | GENE | 06:24 | 06:51 | 06:44 | 61 | 248 | 10.000000 | EXT | -. Аномалия находится на упругопластическом изгибе: R=873 D, максимальное растяжение на 4.9 час. |  | (c)
49939.009000 | 4.449000 | 3.825000 | -6.926000 | -7.550000 | -384.000000 | -342.000000 | -352.000000 | 320.000000 | 3825.000000 | 4527 |  | CORR | GENE | 06:22 | 06:29 | 06:28 | 964 | 64 | 10.000000 | EXT | -. Аномалия находится на упругопластическом изгибе: R=827 D, максимальное растяжение на 5.1 час. |  | (c)
49968.820000 | 0.000000 | -0.021000 | -11.495000 | -11.516000 | -1882.000000 | -1772.000000 | -1808.000000 | 34.062994 |  | 4530 | Смещение кромок | GWAN |  | 07:42 | 08:00 | 07:54 | 0 | 148 | 2.806000 | EXT | Смещение кромок. Вовнутрь. Величина смещения - 2.8 мм. Аномалия находится на упругопластическом изгибе: R=473 D, максимальное растяжение на 5.8 час. |  | (c)
49968.820000 | 0.000000 | -0.036000 | -11.495000 | -11.531000 | -448.000000 | -306.000000 | -262.000000 | 6.123634 |  | 4530 | Смещение кромок | GWAN |  | 11:34 | 11:57 | 00:04 | 0 | 372 | 3.943000 | EXT | Смещение кромок. Вовнутрь. Величина смещения - 3.9 мм. Аномалия находится на упругопластическом изгибе: R=473 D, максимальное растяжение на 5.8 час. |  | (c)
49988.545000 | 8.230000 | 8.087000 | -2.390000 | -2.533000 | 1671.000000 | 1705.000000 | 1698.000000 | 40.864876 | 2071.000000 | 4531 |  | CORR | GENE | 02:59 | 03:04 | 03:03 | 462 | 53 | 10.000000 | EXT | - |  | (c)
50002.325000 | 0.000000 | -0.036000 | -11.635000 | -11.671000 | -213.000000 | 144.000000 | 2.000000 | 0.150577 |  | 4533 | Смещение кромок | GWAN |  | 08:26 | 09:24 | 09:01 | 0 | 430 | 3.139000 | EXT | Смещение кромок. Наружу. Аномалия находится на отводе. Величина смещения - 3.1 мм. |  | (c)
50002.325000 | 0.000000 | -0.041000 | -11.635000 | -11.676000 | 330.000000 | 420.000000 | 462.000000 | 37.300400 |  | 4533 | Смещение кромок | GWAN |  | 09:54 | 10:08 | 10:15 | 0 | 264 | 3.937000 | EXT | Смещение кромок. Вовнутрь. Аномалия находится на отводе. Величина смещения - 3.9 мм. |  | (c)
50013.960000 | 0.000000 | -0.016000 | -11.520000 | -11.536000 | 1589.000000 | -1583.000000 | -2039.000000 | 0.000000 |  | 4534 | Смещение кромок | GWAN |  | 01:25 | 04:53 | 03:40 | 0 | 1667 | 3.801000 | EXT | Смещение кромок. Вовнутрь. Аномалия находится на отводе. Величина смещения - 3.8 мм. |  | (c)
50013.960000 | 0.000000 | -0.011000 | -11.520000 | -11.531000 | -601.000000 | -476.000000 | -421.000000 | 4.897031 |  | 4534 | Смещение кромок | GWAN |  | 07:32 | 07:52 | 08:01 | 0 | 360 | 2.959000 | EXT | Смещение кромок. Наружу. Аномалия находится на отводе. Величина смещения - 3 мм. |  | (c)
50013.960000 | 0.000000 | -0.031000 | -11.520000 | -11.551000 | 160.000000 | 337.000000 | 324.000000 | 26.162838 |  | 4534 | Смещение кромок | GWAN |  | 09:34 | 10:03 | 10:01 | 0 | 328 | 3.618000 | EXT | Смещение кромок. Наружу. Аномалия находится на отводе. Величина смещения - 3.6 мм. |  | (c)
50022.145000 | 8.185000 | 7.838000 | -3.335000 | -3.682000 | -438.000000 | -420.000000 | -414.000000 | 29.666917 | 3209.000000 | 4534 |  | CORR | GENE | 07:58 | 08:01 | 08:02 | 473 | 47 | 10.000000 | EXT | - |  | (c)
50025.480000 | 0.000000 | -0.031000 | -9.530000 | -9.561000 | -539.000000 | -470.000000 | -133.000000 | 0.000000 |  | 4535 | Смещение кромок | GWAN |  | 00:57 | 01:08 | 02:03 | 0 | 813 | 3.568000 | EXT | Смещение кромок. Вовнутрь. Величина смещения - 3.6 мм. |  | (c)
50025.480000 | 0.000000 | -0.046000 | -9.530000 | -9.576000 | 1732.000000 | -2015.000000 | 2186.000000 | 1732.000000 |  | 4535 | Смещение кромок | GWAN |  | 07:04 | 08:59 | 08:17 | 0 | 909 | 3.822000 | EXT | Смещение кромок. Наружу. Величина смещения - 3.8 мм. |  | (c)
50058.055000 | 0.000000 | -0.041000 | -11.395000 | -11.436000 | 708.000000 | 1286.000000 | 1114.000000 | 57.437210 |  | 4538 | Смещение кромок | GWAN |  | 00:42 | 02:15 | 01:47 | 0 | 810 | 3.756000 | EXT | Смещение кромок. Вовнутрь. Величина смещения - 3.8 мм. |  | (c)
50058.055000 | 0.000000 | -0.039000 | -11.395000 | -11.434000 | 1783.000000 | 1862.000000 | 1987.000000 | 3.139241 |  | 4538 | Смещение кромок | GWAN |  | 03:35 | 03:48 | 04:08 | 0 | 408 | 2.297809 | EXT | Смещение кромок. Вовнутрь. Величина смещения - 2.3 мм. |  | (c)
50058.055000 | 0.000000 | -0.046000 | -11.395000 | -11.441000 | -636.000000 | -494.000000 | -530.000000 | 25.677639 |  | 4538 | Смещение кромок | GWAN |  | 09:05 | 09:28 | 09:22 | 0 | 212 | 2.548000 | EXT | Смещение кромок. Наружу. Величина смещения - 2.5 мм. |  | (c)
50069.450000 | 0.000000 | -0.016000 | -11.465000 | -11.481000 | -2194.000000 | -1564.000000 | -1567.000000 | 2.922703 |  | 4539 | Смещение кромок | GWAN |  | 03:11 | 04:53 | 04:53 | 0 | 1255 | 3.529000 | EXT | Смещение кромок. Вовнутрь. Аномалия находится на отводе. Величина смещения - 3.5 мм. |  | (c)
50080.915000 | 0.000000 | -0.036000 | -10.925000 | -10.961000 | -515.000000 | -251.000000 | -306.000000 | 7.790245 |  | 4540 | Смещение кромок | GWAN |  | 01:19 | 02:01 | 01:52 | 0 | 418 | 3.084000 | EXT | Смещение кромок. Вовнутрь. Аномалия находится на отводе. Величина смещения - 3.1 мм. |  | (c)
50080.915000 | 0.000000 | -0.071000 | -10.925000 | -10.996000 | 2120.000000 | 2221.000000 | -2060.000000 | 13.791539 |  | 4540 | Смещение кромок | GWAN |  | 08:24 | 08:40 | 09:09 | 0 | 563 | 3.397000 | EXT | Смещение кромок. Наружу. Аномалия находится на отводе. Величина смещения - 3.4 мм. |  | (c)
50114.400000 | 0.000000 | -0.006000 | -11.495000 | -11.501000 | -1203.000000 | -1089.000000 | -959.000000 | 715.000000 |  | 4543 | Смещение кромок | GWAN |  | 05:05 | 05:24 | 05:45 | 0 | 488 | 3.989000 | EXT | Смещение кромок. Наружу. Величина смещения - 4 мм. |  | (c)
50114.400000 | 0.000000 | -0.036000 | -11.495000 | -11.531000 | -253.000000 | 363.000000 | 285.000000 | 0.000000 |  | 4543 | Смещение кромок | GWAN |  | 07:39 | 09:18 | 09:05 | 0 | 1075 | 3.666000 | EXT | Смещение кромок. Наружу. Величина смещения - 3.7 мм. |  | (c)
50125.895000 | 0.000000 | -0.021000 | -11.725000 | -11.746000 | 1378.000000 | 1569.000000 | 1581.000000 | 1378.000000 |  | 4544 | Смещение кромок | GWAN |  | 06:46 | 07:17 | 07:19 | 0 | 407 | 3.134000 | EXT | Смещение кромок. Наружу. Аномалия находится на отводе. Величина смещения - 3.1 мм. |  | (c)
50125.895000 | 0.000000 | -0.031000 | -11.725000 | -11.756000 | 2008.000000 | 2098.000000 | 2124.000000 | 2008.000000 |  | 4544 | Смещение кромок | GWAN |  | 08:28 | 08:42 | 08:47 | 0 | 232 | 2.356000 | EXT | Смещение кромок. Вовнутрь. Аномалия находится на отводе. Величина смещения - 2.4 мм. |  | (c)
50125.895000 | 0.000000 | -0.047000 | -11.725000 | -11.772000 | -2151.000000 | -1794.000000 | -1941.000000 | 1731.000000 |  | 4544 | Нарушение формы кольцевого шва | GWAN |  | 09:17 | 10:14 | 09:50 | 0 | 420 |  | EXT | Нарушение формы кольцевого шва. Аномалия находится на отводе. |  | (c)
50125.895000 | 0.000000 | -0.034000 | -11.725000 | -11.759000 | -1659.000000 | -1225.000000 | -1019.000000 | 380.000000 |  | 4544 | Нарушение формы кольцевого шва | GWAN |  | 10:36 | 11:46 | 00:19 | 0 | 1279 |  | EXT | Нарушение формы кольцевого шва. Аномалия находится на отводе. |  | (c)
50137.620000 | 0.000000 | -0.016000 | -11.610000 | -11.626000 | 616.000000 | 860.000000 | 905.000000 | 616.000000 |  | 4545 | Смещение кромок | GWAN |  | 04:10 | 04:49 | 04:56 | 0 | 578 | 2.943000 | EXT | Смещение кромок. Вовнутрь. Аномалия находится на отводе. Величина смещения - 2.9 мм. |  | (c)
50137.620000 | 0.000000 | -0.036000 | -11.610000 | -11.646000 | -2221.000000 | -1972.000000 | -1950.000000 | 1678.000000 |  | 4545 | Смещение кромок | GWAN |  | 08:32 | 09:12 | 09:15 | 0 | 543 | 2.696000 | EXT | Смещение кромок. Наружу. Аномалия находится на отводе. Величина смещения - 2.7 мм. |  | (c)
50149.230000 | 0.000000 | -0.021000 | -11.280000 | -11.301000 | -2026.000000 | -1678.000000 | -1667.000000 | 1309.000000 |  | 4546 | Смещение кромок | GWAN |  | 03:19 | 04:15 | 04:16 | 0 | 717 | 2.858000 | EXT | Смещение кромок. Вовнутрь. Аномалия находится на отводе. Величина смещения - 2.9 мм. |  | (c)
50160.510000 | 0.000000 | -0.021000 | -11.455000 | -11.476000 | -58.000000 | 41.000000 | 49.000000 | 0.000000 |  | 4547 | Смещение кромок | GWAN |  | 02:24 | 02:40 | 02:42 | 0 | 215 | 2.711000 | EXT | Смещение кромок. Наружу. Аномалия находится на отводе. Величина смещения - 2.7 мм. |  | (c)
50160.510000 | 0.000000 | -0.026000 | -11.455000 | -11.481000 | 2033.000000 | 2158.000000 | 2164.000000 | 0.000000 |  | 4547 | Смещение кромок | GWAN |  | 08:02 | 08:22 | 08:23 | 0 | 261 | 2.760000 | EXT | Смещение кромок. Наружу. Аномалия находится на отводе. Величина смещения - 2.8 мм. |  | (c)
50160.510000 | 0.000000 | -0.031000 | -11.455000 | -11.486000 | -2047.000000 | -1972.000000 | -1953.000000 | 22.399645 |  | 4547 | Смещение кромок | GWAN |  | 09:03 | 09:15 | 09:19 | 0 | 189 | 2.503000 | EXT | Смещение кромок. Наружу. Аномалия находится на отводе. Величина смещения - 2.5 мм. |  | (c)
50181.344000 | 9.379000 | 9.257000 | -2.111000 | -2.233000 | -132.000000 | -2.000000 | 137.000000 | 0.000000 | 1959.000000 | 4548 |  | DENT |  | 02:38 | 02:59 | 03:21 | 274 | 537 | 0.704225 |  | -. Аномалия находится на отводе. Аномалия находится вблизи продольного шва. |  | (c)
50183.455000 | 0.000000 | -0.031000 | -11.680000 | -11.711000 | -828.000000 | -715.000000 | -479.000000 | 131.000000 |  | 4549 | Смещение кромок | GWAN |  | 01:24 | 01:42 | 02:20 | 0 | 697 | 3.034000 | EXT | Смещение кромок. Вовнутрь. Аномалия находится на отводе. Величина смещения - 3 мм. |  | (c)
50183.455000 | 0.000000 | -0.016000 | -11.680000 | -11.696000 | 93.000000 | 299.000000 | 353.000000 | 93.000000 |  | 4549 | Смещение кромок | GWAN |  | 03:52 | 04:25 | 04:34 | 0 | 520 | 2.907000 | EXT | Смещение кромок. Вовнутрь. Аномалия находится на отводе. Величина смещения - 2.9 мм. |  | (c)
50183.455000 | 0.000000 | -0.031000 | -11.680000 | -11.711000 | 1650.000000 | 2007.000000 | 1981.000000 | 1650.000000 |  | 4549 | Смещение кромок | GWAN |  | 08:03 | 09:01 | 08:57 | 0 | 662 | 2.834000 | EXT | Смещение кромок. Наружу. Аномалия находится на отводе. Величина смещения - 2.8 мм. |  | (c)
50183.455000 | 0.000000 | -0.041000 | -11.680000 | -11.721000 | -1382.000000 | -1249.000000 | -1195.000000 | 1008.000000 |  | 4549 | Смещение кромок | GWAN |  | 11:54 | 00:16 | 00:24 | 0 | 375 | 5.378000 | EXT | Смещение кромок. Вовнутрь. Аномалия находится на отводе. Величина смещения - 5.4 мм. |  | (c)
50218.290000 | 0.000000 | -0.006000 | -10.455000 | -10.461000 | 1484.000000 | 1661.000000 | 1674.000000 | 1484.000000 |  | 4552 | Смещение кромок | GWAN |  | 06:43 | 07:12 | 07:14 | 0 | 380 | 3.201000 | EXT | Смещение кромок. Вовнутрь. Величина смещения - 3.2 мм. Аномалия находится на упругопластическом изгибе: R=412 D, максимальное растяжение на 5.5 час. |  | (c)
50228.745000 | 0.000000 | -0.031000 | -11.360000 | -11.391000 | -800.000000 | -672.000000 | -677.000000 | 44.657052 |  | 4553 | Смещение кромок | GWAN |  | 00:16 | 00:36 | 00:36 | 0 | 247 | 3.408000 | EXT | Смещение кромок. Вовнутрь. Аномалия находится на отводе. Величина смещения - 3.4 мм. |  | (c)
50228.745000 | 0.000000 | -0.031000 | -11.360000 | -11.391000 | -408.000000 | -333.000000 | -307.000000 | 16.532027 |  | 4553 | Смещение кромок | GWAN |  | 01:19 | 01:31 | 01:35 | 0 | 203 | 3.022000 | EXT | Смещение кромок. Вовнутрь. Аномалия находится на отводе. Величина смещения - 3 мм. |  | (c)
50228.745000 | 0.000000 | -0.031000 | -11.360000 | -11.391000 | 77.000000 | 120.000000 | 160.000000 | 6.202336 |  | 4553 | Смещение кромок | GWAN |  | 02:37 | 02:44 | 02:51 | 0 | 166 | 2.342000 | EXT | Смещение кромок. Вовнутрь. Аномалия находится на отводе. Величина смещения - 2.3 мм. |  | (c)
50228.745000 | 0.000000 | -0.021000 | -11.360000 | -11.381000 | 425.000000 | 629.000000 | 546.000000 | 34.326870 |  | 4553 | Смещение кромок | GWAN |  | 03:34 | 04:06 | 03:53 | 0 | 241 | 2.505000 | EXT | Смещение кромок. Наружу. Аномалия находится на отводе. Величина смещения - 2.5 мм. |  | (c)
50240.105000 | 0.000000 | -0.016000 | -11.435000 | -11.451000 | 808.000000 | 875.000000 | 937.000000 | 65.189214 |  | 4554 | Смещение кромок | GWAN |  | 04:54 | 05:05 | 05:15 | 0 | 258 | 3.601000 | EXT | Смещение кромок. Вовнутрь. Аномалия находится на отводе. Величина смещения - 3.6 мм. |  | (c)
50240.105000 | 0.000000 | -0.031000 | -11.435000 | -11.466000 | 1824.000000 | -2146.000000 | -2214.000000 | 1.328166 |  | 4554 | Смещение кромок | GWAN |  | 07:38 | 08:57 | 08:46 | 0 | 845 | 4.036000 | EXT | Смещение кромок. Наружу. Аномалия находится на отводе. Величина смещения - 4 мм. |  | (c)
50240.105000 | 0.000000 | -0.071000 | -11.435000 | -11.506000 | -1335.000000 | -1147.000000 | -1218.000000 | 81.742811 |  | 4554 | Смещение кромок | GWAN |  | 11:08 | 11:38 | 11:27 | 0 | 235 | 2.429000 | EXT | Смещение кромок. Наружу. Аномалия находится на отводе. Величина смещения - 2.4 мм. |  | (c)
50251.540000 | 0.000000 | -0.016000 | -10.860000 | -10.876000 | 214.000000 | 1236.000000 | 1188.000000 | 5.533662 |  | 4555 | Нарушение формы кольцевого шва | GWAN |  | 00:15 | 03:00 | 02:52 | 0 | 1948 |  | EXT | Нарушение формы кольцевого шва. Аномалия находится на отводе. |  | (c)
50251.540000 | 0.000000 | -0.020000 | -10.860000 | -10.880000 | -1935.000000 | -1730.000000 | -1642.000000 | 23.871578 |  | 4555 | Нарушение формы кольцевого шва | GWAN |  | 06:28 | 07:01 | 07:15 | 0 | 586 |  | EXT | Нарушение формы кольцевого шва. Аномалия находится на отводе. |  | (c)
50251.540000 | 0.000000 | -0.031000 | -10.860000 | -10.891000 | -1307.000000 | -1234.000000 | -1206.000000 | 74.565509 |  | 4555 | Смещение кромок | GWAN |  | 08:10 | 08:21 | 08:26 | 0 | 200 | 2.866000 | EXT | Смещение кромок. Наружу. Аномалия находится на отводе. Величина смещения - 2.9 мм. |  | (c)
50251.540000 | 0.000000 | -0.018000 | -10.860000 | -10.878000 | -422.000000 | -171.000000 | -253.000000 | 0.000000 |  | 4555 | Нарушение формы кольцевого шва | GWAN |  | 10:32 | 11:13 | 11:00 | 0 | 338 |  | EXT | Нарушение формы кольцевого шва. Аномалия находится на отводе. |  | (c)
50259.813000 | 8.273000 | 7.955000 | -2.587000 | -2.905000 | 2202.000000 | 2215.000000 | 2213.000000 | 0.546011 | 2019.000000 | 4555 |  | LWAN |  | 05:36 | 05:38 | 05:38 | 886 | 22 | 6.215619 | INT | -. Эквивалент потери металла 6%. |  | (c)
50262.400000 | 0.000000 | -0.041000 | -11.085000 | -11.126000 | -1810.000000 | -1628.000000 | -1600.000000 | 1389.000000 |  | 4556 | Смещение кромок | GWAN |  | 08:38 | 09:08 | 09:12 | 0 | 421 | 3.663000 | EXT | Смещение кромок. Наружу. Величина смещения - 3.7 мм. |  | (c)
50262.400000 | 0.000000 | -0.031000 | -11.085000 | -11.116000 | -1134.000000 | -986.000000 | -1032.000000 | 930.000000 |  | 4556 | Смещение кромок | GWAN |  | 10:28 | 10:51 | 10:44 | 0 | 203 | 2.415000 | EXT | Смещение кромок. Вовнутрь. Величина смещения - 2.4 мм. |  | (c)
50262.400000 | 0.000000 | -0.031000 | -11.085000 | -11.116000 | -710.000000 | -559.000000 | -90.000000 | 531.000000 |  | 4556 | Смещение кромок | GWAN |  | 11:36 | 00:00 | 01:16 | 0 | 1240 | 3.945000 | EXT | Смещение кромок. Вовнутрь. Величина смещения - 3.9 мм. |  | (c)
50296.285000 | 0.000000 | -0.036000 | -11.390000 | -11.426000 | -521.000000 | -126.000000 | -270.000000 | 1.498106 |  | 4559 | Смещение кромок | GWAN |  | 00:23 | 01:27 | 01:04 | 0 | 502 | 4.785000 | EXT | Смещение кромок. Наружу. Величина смещения - 4.8 мм. |  | (c)
50296.285000 | 0.000000 | -0.036000 | -11.390000 | -11.426000 | 124.000000 | 167.000000 | 192.000000 | 9.986253 |  | 4559 | Смещение кромок | GWAN |  | 02:07 | 02:14 | 02:18 | 0 | 137 | 2.596000 | EXT | Смещение кромок. Вовнутрь. Величина смещения - 2.6 мм. |  | (c)
50296.285000 | 0.000000 | -0.036000 | -11.390000 | -11.426000 | 324.000000 | 402.000000 | 443.000000 | 26.158119 |  | 4559 | Смещение кромок | GWAN |  | 02:39 | 02:52 | 02:59 | 0 | 238 | 3.188000 | EXT | Смещение кромок. Наружу. Величина смещения - 3.2 мм. |  | (c)
50296.285000 | 0.000000 | -0.026000 | -11.390000 | -11.416000 | 1297.000000 | 1384.000000 | 1386.000000 | 53.886263 |  | 4559 | Смещение кромок | GWAN |  | 05:16 | 05:30 | 05:31 | 0 | 177 | 2.381000 | EXT | Смещение кромок. Наружу. Величина смещения - 2.4 мм. |  | (c)
50305.359000 | 9.074000 | 9.058000 | -2.316000 | -2.332000 | 1132.000000 | 1200.000000 | 1206.000000 | 70.667505 | 2254.000000 | 4559 |  | CORR | GENE | 04:50 | 05:01 | 05:02 | 78 | 149 | 13.000000 | EXT | - |  | (c)
50305.566000 | 9.281000 | 9.232000 | -2.109000 | -2.158000 | 1017.000000 | 1032.000000 | 1043.000000 | 82.096047 | 1994.000000 | 4559 |  | CORR | GENE | 04:31 | 04:34 | 04:35 | 164 | 51 | 11.000000 | EXT | - |  | (c)
50305.998000 | 9.713000 | 9.713000 | -1.677000 | -1.677000 | 1429.000000 | 1525.000000 | 1487.000000 | 50.735808 | 1650.000000 | 4559 |  | CORR | СIGR | 05:38 | 05:53 | 05:47 | 27 | 115 | 19.000000 | EXT | - |  | (c)
50307.540000 | 11.255000 | 11.183000 | -0.135000 | -0.207000 | 888.000000 | 965.000000 | 997.000000 | 71.692007 | 116.000000 | 4559 |  | CORR | GENE | 04:10 | 04:23 | 04:28 | 91 | 217 | 10.000000 | EXT | - |  | (c)
50307.675000 | 0.000000 | -0.016000 | -11.495000 | -11.511000 | -1310.000000 | -1173.000000 | -1128.000000 | 61.741615 |  | 4560 | Смещение кромок | GWAN |  | 05:40 | 06:02 | 06:09 | 0 | 363 | 3.357000 | EXT | Смещение кромок. Вовнутрь. Аномалия находится на отводе. Величина смещения - 3.4 мм. |  | (c)
50307.675000 | 0.000000 | -0.021000 | -11.495000 | -11.516000 | -653.000000 | -633.000000 | -508.000000 | 17.556295 |  | 4560 | Смещение кромок | GWAN |  | 07:26 | 07:29 | 07:49 | 0 | 290 | 3.769000 | EXT | Смещение кромок. Вовнутрь. Аномалия находится на отводе. Величина смещения - 3.8 мм. |  | (c)
50307.675000 | 0.000000 | -0.026000 | -11.495000 | -11.521000 | -206.000000 | 180.000000 | 90.000000 | 7.291025 |  | 4560 | Смещение кромок | GWAN |  | 08:38 | 09:40 | 09:26 | 0 | 592 | 4.421000 | EXT | Смещение кромок. Вовнутрь. Аномалия находится на отводе. Величина смещения - 4.4 мм. |  | (c)
50308.340000 | 0.665000 | 0.665000 | -10.830000 | -10.830000 | -828.000000 | -732.000000 | -761.000000 | 50.683200 | 665.000000 | 4560 |  | CORR | СIGR | 06:57 | 07:13 | 07:08 | 35 | 133 | 10.000000 | EXT | -. Аномалия находится на отводе. |  | (c)
50312.043000 | 4.368000 | 4.172000 | -7.127000 | -7.323000 | -711.000000 | -684.000000 | -675.000000 | 48.489181 | 4172.000000 | 4560 |  | CORR | GENE | 07:16 | 07:21 | 07:22 | 449 | 74 | 10.000000 | EXT | -. Аномалия находится на отводе. |  | (c)
50314.557000 | 6.882000 | 6.429000 | -4.613000 | -5.066000 | -2204.000000 | -2165.000000 | -2170.000000 | 2.111529 | 4133.000000 | 4560 |  | CORR | GENE | 03:15 | 03:21 | 03:21 | 933 | 68 | 10.000000 | EXT | -. Аномалия находится на отводе. |  | (c)
50315.708000 | 8.033000 | 7.735000 | -3.462000 | -3.760000 | -2205.000000 | -2196.000000 | -2162.000000 | 2.063748 | 2979.000000 | 4560 |  | CORR | GENE | 03:15 | 03:16 | 03:22 | 781 | 86 | 12.000000 | EXT | -. Аномалия находится на отводе. |  | (c)
50317.530000 | 9.855000 | 9.776000 | -1.640000 | -1.719000 | -746.000000 | -722.000000 | -710.000000 | 51.570881 | 1061.000000 | 4560 |  | CORR | GENE | 07:11 | 07:14 | 07:16 | 658 | 71 | 10.000000 | EXT | -. Аномалия находится на отводе. |  | (c)
50319.170000 | 0.000000 | -0.031000 | -11.265000 | -11.296000 | 281.000000 | 391.000000 | 438.000000 | 22.705476 |  | 4561 | Смещение кромок | GWAN |  | 02:48 | 03:05 | 03:13 | 0 | 314 | 3.118000 | EXT | Смещение кромок. Наружу. Аномалия находится на отводе. Величина смещения - 3.1 мм. |  | (c)
50319.170000 | 0.000000 | -0.016000 | -11.265000 | -11.281000 | 1391.000000 | 1478.000000 | 1514.000000 | 37.893118 |  | 4561 | Смещение кромок | GWAN |  | 05:47 | 06:01 | 06:07 | 0 | 247 | 2.406000 | EXT | Смещение кромок. Наружу. Аномалия находится на отводе. Величина смещения - 2.4 мм. |  | (c)
50319.170000 | 0.000000 | -0.026000 | -11.265000 | -11.291000 | -2187.000000 | -2008.000000 | -2064.000000 | 13.444339 |  | 4561 | Смещение кромок | GWAN |  | 08:09 | 08:38 | 08:29 | 0 | 247 | 2.626000 | EXT | Смещение кромок. Наружу. Аномалия находится на отводе. Величина смещения - 2.6 мм. |  | (c)
50319.913000 | 0.743000 | 0.699000 | -10.522000 | -10.566000 | 1151.000000 | 1169.000000 | 1173.000000 | 81.777984 | 699.000000 | 4561 |  | CORR | AXGR | 05:08 | 05:11 | 05:11 | 126 | 44 | 11.000000 | EXT | - |  | (c)
50320.285000 | 1.115000 | 0.959000 | -10.150000 | -10.306000 | 1598.000000 | 1615.000000 | 1615.000000 | 46.977217 | 959.000000 | 4561 |  | CORR | AXGR | 06:20 | 06:23 | 06:23 | 1071 | 34 | 9.000000 | EXT | - |  | (c)
50325.750000 | 6.580000 | 6.014000 | -4.685000 | -5.251000 | 2184.000000 | 2198.000000 | 2214.000000 | 0.000000 | 4342.000000 | 4561 |  | CORR | GENE | 07:55 | 07:57 | 07:59 | 909 | 60 | 10.000000 | EXT | - |  | (c)
50326.522000 | 7.352000 | 7.038000 | -3.913000 | -4.227000 | 2174.000000 | 2214.000000 | 2208.000000 | 0.000000 | 3604.000000 | 4561 |  | CORR | GENE | 07:53 | 07:59 | 07:59 | 623 | 68 | 10.000000 | EXT | - |  | (c)
50328.979000 | 9.809000 | 9.197000 | -1.456000 | -2.068000 | 2174.000000 | 2201.000000 | 2211.000000 | 0.000000 | 869.000000 | 4561 |  | CORR | GENE | 07:53 | 07:57 | 07:59 | 1199 | 75 | 11.000000 | EXT | - |  | (c)
50330.379000 | 11.209000 | 11.120000 | -0.056000 | -0.145000 | 1594.000000 | 1612.000000 | 1619.000000 | 45.192423 | 25.000000 | 4561 |  | CORR | GENE | 06:19 | 06:22 | 06:24 | 120 | 51 | 11.000000 | EXT | - |  | (c)
50330.435000 | 0.000000 | -0.036000 | -11.055000 | -11.091000 | -1848.000000 | -1738.000000 | -1707.000000 | 42.220087 |  | 4562 | Смещение кромок | GWAN |  | 09:00 | 09:18 | 09:23 | 0 | 282 | 3.423000 | EXT | Смещение кромок. Наружу. Величина смещения - 3.4 мм. |  | (c)
50341.490000 | 0.000000 | -0.022000 | -11.270000 | -11.292000 | 333.000000 | 1535.000000 | 1169.000000 | 18.261624 |  | 4563 | Нарушение формы кольцевого шва | GWAN |  | 00:44 | 03:58 | 02:59 | 0 | 1671 |  | EXT | Нарушение формы кольцевого шва |  | (c)
50341.490000 | 0.000000 | -0.016000 | -11.270000 | -11.286000 | -1855.000000 | -1725.000000 | -1649.000000 | 30.274182 |  | 4563 | Смещение кромок | GWAN |  | 06:51 | 07:12 | 07:24 | 0 | 412 | 3.506000 | EXT | Смещение кромок. Наружу. Величина смещения - 3.5 мм. |  | (c)
50341.490000 | 0.000000 | -0.046000 | -11.270000 | -11.316000 | -667.000000 | -604.000000 | -596.000000 | 36.632939 |  | 4563 | Смещение кромок | GWAN |  | 10:02 | 10:13 | 10:14 | 0 | 142 | 4.370000 | EXT | Смещение кромок. Наружу. Величина смещения - 4.4 мм. |  | (c)
50348.330000 | 6.840000 | 6.824000 | -4.430000 | -4.446000 | 193.000000 | 239.000000 | 234.000000 | 18.852538 | 4371.000000 | 4563 |  | DENT |  | 00:21 | 00:29 | 00:28 | 75 | 81 | 0.211268 |  | - |  | (c)
50352.760000 | 0.000000 | -0.011000 | -11.350000 | -11.361000 | 1874.000000 | 1970.000000 | 1964.000000 | 6.993401 |  | 4564 | Смещение кромок | GWAN |  | 05:21 | 05:36 | 05:35 | 0 | 180 | 3.220000 | EXT | Смещение кромок. Наружу. Величина смещения - 3.2 мм. |  | (c)
50352.760000 | 0.000000 | -0.031000 | -11.350000 | -11.381000 | -1408.000000 | -1266.000000 | -1212.000000 | 81.989132 |  | 4564 | Смещение кромок | GWAN |  | 08:31 | 08:54 | 09:03 | 0 | 392 | 2.836000 | EXT | Смещение кромок. Наружу. Величина смещения - 2.8 мм. |  | (c)
50359.451000 | 6.691000 | 6.667000 | -4.659000 | -4.683000 | -66.000000 | 5.000000 | -16.000000 | 0.000000 | 4647.000000 | 4564 |  | GOUG | СIGR | 00:08 | 00:19 | 00:16 | 36 | 100 | 14.000000 | EXT | -. Задир. |  | (b)
50359.768000 | 7.008000 | 6.983000 | -4.342000 | -4.367000 | -88.000000 | 31.000000 | 0.000000 | 0.000000 | 4340.000000 | 4564 |  | GOUG | СIGR | 00:04 | 00:23 | 00:18 | 27 | 175 | 21.000000 | EXT | -. Задир. |  | (a)
50360.230000 | 7.470000 | 7.433000 | -3.880000 | -3.917000 | 155.000000 | 212.000000 | 189.000000 | 12.526306 | 3874.000000 | 4564 |  | GOUG | PITT | 00:43 | 00:52 | 00:49 | 43 | 67 | 5.000000 | EXT | -. Задир. |  | (c)
50361.914000 | 9.154000 | 9.131000 | -2.196000 | -2.219000 | 42.000000 | 42.000000 | 79.000000 | 3.407400 | 2179.000000 | 4564 |  | GOUG | PITT | 00:25 | 00:25 | 00:31 | 40 | 74 | 5.000000 | EXT | -. Задир. |  | (c)
50386.585000 | 0.000000 | -0.016000 | -11.555000 | -11.571000 | 983.000000 | 1113.000000 | 1183.000000 | 983.000000 |  | 4567 | Смещение кромок | GWAN |  | 05:25 | 05:46 | 05:57 | 0 | 401 | 2.881000 | EXT | Смещение кромок. Наружу. Величина смещения - 2.9 мм. Аномалия находится на упругопластическом изгибе: R=241 D, максимальное растяжение на 6.3 час. |  | (c)
50386.585000 | 0.000000 | -0.031000 | -11.555000 | -11.586000 | 1976.000000 | 2211.000000 | 2207.000000 | 1976.000000 |  | 4567 | Смещение кромок | GWAN |  | 08:05 | 08:43 | 08:43 | 0 | 462 | 2.889000 | EXT | Смещение кромок. Наружу. Величина смещения - 2.9 мм. Аномалия находится на упругопластическом изгибе: R=241 D, максимальное растяжение на 6.3 час. |  | (c)
50402.770000 | 4.630000 | 4.301000 | -6.850000 | -7.179000 | 1265.000000 | 1518.000000 | 1461.000000 | 1265.000000 | 4301.000000 | 4568 |  | DENT |  | 06:14 | 06:55 | 06:46 | 429 | 393 | 0.352113 |  | -. Аномалия находится на отводе. |  | (c)
50404.210000 | 6.070000 | 6.066000 | -5.410000 | -5.414000 | 1573.000000 | 1669.000000 | 1651.000000 | 1573.000000 | 5388.000000 | 4568 |  | CORR | СIGR | 07:04 | 07:19 | 07:16 | 26 | 157 | 10.000000 | EXT | -. Аномалия находится на отводе. |  | (c)
50409.862000 | 0.242000 | 0.063000 | -10.193000 | -10.372000 | -201.000000 | -166.000000 | -167.000000 | 134.000000 | 63.000000 | 4569 |  | CORR | GENE | 04:52 | 04:58 | 04:58 | 312 | 67 | 11.000000 | EXT | - |  | (c)
50420.055000 | 0.000000 | -0.016000 | -11.675000 | -11.691000 | 224.000000 | 677.000000 | 679.000000 | 224.000000 |  | 4570 | Нарушение формы кольцевого шва | GWAN |  | 00:51 | 02:04 | 02:04 | 0 | 910 |  | EXT | Нарушение формы кольцевого шва |  | (c)
50420.055000 | 0.000000 | -0.006000 | -11.675000 | -11.681000 | 1313.000000 | 1836.000000 | 1782.000000 | 1313.000000 |  | 4570 | Нарушение формы кольцевого шва | GWAN |  | 03:46 | 05:11 | 05:02 | 0 | 938 |  | EXT | Нарушение формы кольцевого шва |  | (c)
50420.055000 | 0.000000 | -0.027000 | -11.675000 | -11.702000 | -2007.000000 | -1110.000000 | -1346.000000 | 685.000000 |  | 4570 | Нарушение формы кольцевого шва | GWAN |  | 06:51 | 09:15 | 08:37 | 0 | 1322 |  | EXT | Нарушение формы кольцевого шва |  | (c)
50420.055000 | 0.000000 | -0.025000 | -11.675000 | -11.700000 | -394.000000 | 17.000000 | -122.000000 | 150.000000 |  | 4570 | Нарушение формы кольцевого шва | GWAN |  | 11:11 | 00:17 | 11:55 | 0 | 544 |  | EXT | Нарушение формы кольцевого шва |  | (c)
50426.384000 | 6.329000 | 6.254000 | -5.346000 | -5.421000 | 1966.000000 | 1984.000000 | 1984.000000 | 1966.000000 | 5268.000000 | 4570 |  | CORR | AXGR | 05:32 | 05:35 | 05:35 | 153 | 35 | 11.000000 | EXT | - |  | (c)
50426.684000 | 6.629000 | 6.612000 | -5.046000 | -5.063000 | 1827.000000 | 1885.000000 | 1898.000000 | 1827.000000 | 5000.000000 | 4570 |  | CORR | GENE | 05:09 | 05:19 | 05:21 | 63 | 141 | 10.000000 | EXT | - |  | (c)
50426.975000 | 6.920000 | 6.705000 | -4.755000 | -4.970000 | 1135.000000 | 1181.000000 | 1166.000000 | 1135.000000 | 4503.000000 | 4570 |  | CORR | GENE | 03:18 | 03:25 | 03:23 | 467 | 63 | 11.000000 | EXT | - |  | (c)
50454.600000 | 0.000000 | -0.026000 | -11.365000 | -11.391000 | 474.000000 | 617.000000 | 634.000000 | 38.290224 |  | 4573 | Смещение кромок | GWAN |  | 04:11 | 04:34 | 04:36 | 0 | 319 | 2.607000 | EXT | Смещение кромок. Наружу. Аномалия находится на отводе. Величина смещения - 2.6 мм. |  | (c)
50454.600000 | 0.000000 | -0.016000 | -11.365000 | -11.381000 | 901.000000 | 1023.000000 | 996.000000 | 72.738228 |  | 4573 | Смещение кромок | GWAN |  | 05:20 | 05:39 | 05:35 | 0 | 189 | 2.811000 | EXT | Смещение кромок. Наружу. Аномалия находится на отводе. Величина смещения - 2.8 мм. |  | (c)
50454.600000 | 0.000000 | -0.021000 | -11.365000 | -11.386000 | 1340.000000 | 1491.000000 | 1444.000000 | 46.556963 |  | 4573 | Смещение кромок | GWAN |  | 06:30 | 06:55 | 06:47 | 0 | 209 | 3.051000 | EXT | Смещение кромок. Наружу. Аномалия находится на отводе. Величина смещения - 3.1 мм. |  | (c)
50454.600000 | 0.000000 | -0.030000 | -11.365000 | -11.395000 | -2018.000000 | -1583.000000 | -1587.000000 | 51.901072 |  | 4573 | Нарушение формы кольцевого шва | GWAN |  | 09:28 | 10:39 | 10:38 | 0 | 861 |  | EXT | Нарушение формы кольцевого шва. Аномалия находится на отводе. |  | (c)
50455.732000 | 1.132000 | 1.086000 | -10.233000 | -10.279000 | -1652.000000 | -1544.000000 | -1546.000000 | 55.268654 | 1086.000000 | 4573 |  | DENT |  | 10:27 | 10:45 | 10:45 | 91 | 214 | 0.211268 |  | -. Аномалия находится на отводе. |  | (c)
50465.965000 | 0.000000 | -0.036000 | -11.435000 | -11.471000 | 1662.000000 | 1781.000000 | 1938.000000 | 1.330776 |  | 4574 | Смещение кромок | GWAN |  | 02:00 | 02:19 | 02:44 | 0 | 552 | 2.844000 | EXT | Смещение кромок. Вовнутрь. Аномалия находится на отводе. Величина смещения - 2.8 мм. |  | (c)
50465.965000 | 0.000000 | -0.036000 | -11.435000 | -11.471000 | -2006.000000 | -1797.000000 | -1806.000000 | 18.122347 |  | 4574 | Смещение кромок | GWAN |  | 04:08 | 04:41 | 04:40 | 0 | 401 | 2.746000 | EXT | Смещение кромок. Вовнутрь. Аномалия находится на отводе. Величина смещения - 2.7 мм. |  | (c)
50465.965000 | 0.000000 | -0.036000 | -11.435000 | -11.471000 | -504.000000 | -220.000000 | -150.000000 | 0.000000 |  | 4574 | Смещение кромок | GWAN |  | 08:10 | 08:56 | 09:07 | 0 | 709 | 3.151000 | EXT | Смещение кромок. Наружу. Аномалия находится на отводе. Величина смещения - 3.2 мм. |  | (c)
50477.379000 | 11.414000 | 11.215000 | -0.021000 | -0.220000 | -1244.000000 | -987.000000 | -1031.000000 | 48.918420 | 16.000000 | 4574 |  | DENT |  | 06:11 | 06:52 | 06:45 | 204 | 425 | 0.563380 |  | -. Аномалия находится вблизи кольцевого сварного шва. |  | (c)
50477.400000 | 0.000000 | -0.011000 | -11.505000 | -11.516000 | 1387.000000 | 1663.000000 | 1576.000000 | 22.340835 |  | 4575 | Смещение кромок | GWAN |  | 04:25 | 05:10 | 04:56 | 0 | 378 | 3.157000 | EXT | Смещение кромок. Наружу. Величина смещения - 3.2 мм. |  | (c)
50477.400000 | 0.000000 | -0.021000 | -11.505000 | -11.526000 | -2220.000000 | -2112.000000 | -1964.000000 | 21.492553 |  | 4575 | Смещение кромок | GWAN |  | 06:43 | 07:00 | 07:24 | 0 | 511 | 3.928000 | EXT | Смещение кромок. Наружу. Величина смещения - 3.9 мм. |  | (c)
50487.469000 | 10.069000 | 9.700000 | -1.436000 | -1.805000 | -2073.000000 | -2040.000000 | -1981.000000 | 20.116092 | 1251.000000 | 4575 |  | CORR | GENE | 07:07 | 07:12 | 07:21 | 554 | 184 | 10.000000 | EXT | - |  | (c)
50488.905000 | 0.000000 | -0.015000 | -11.185000 | -11.200000 | 1760.000000 | 2223.000000 | 2128.000000 | 0.000000 |  | 4576 | Нарушение формы кольцевого шва | GWAN |  | 03:42 | 04:57 | 04:41 | 0 | 736 |  | EXT | Нарушение формы кольцевого шва |  | (c)
50488.905000 | 0.000000 | -0.021000 | -11.185000 | -11.206000 | -1917.000000 | -1702.000000 | -1640.000000 | 25.297454 |  | 4576 | Смещение кромок | GWAN |  | 05:48 | 06:23 | 06:33 | 0 | 555 | 4.149000 | EXT | Смещение кромок. Наружу. Величина смещения - 4.1 мм. |  | (c)
50488.905000 | 0.000000 | -0.021000 | -11.185000 | -11.206000 | -1127.000000 | -1011.000000 | -1002.000000 | 60.718160 |  | 4576 | Смещение кромок | GWAN |  | 07:56 | 08:15 | 08:16 | 0 | 250 | 2.747000 | EXT | Смещение кромок. Наружу. Величина смещения - 2.7 мм. |  | (c)
50493.878000 | 4.973000 | 4.961000 | -6.212000 | -6.224000 | -2152.000000 | -2096.000000 | -2097.000000 | 6.342391 | 4961.000000 | 4576 |  | CORR | СIGR | 05:11 | 05:20 | 05:19 | 24 | 110 | 10.000000 | EXT | - |  | (c)
50494.243000 | 5.338000 | 5.101000 | -5.847000 | -6.084000 | -2175.000000 | -2159.000000 | -2150.000000 | 4.475063 | 5101.000000 | 4576 |  | CORR | GENE | 05:07 | 05:09 | 05:11 | 351 | 50 | 11.000000 | EXT | - |  | (c)
50494.393000 | 5.488000 | 5.469000 | -5.697000 | -5.716000 | -2161.000000 | -2053.000000 | -2083.000000 | 5.599022 | 5469.000000 | 4576 |  | CORR | СIGR | 05:09 | 05:27 | 05:22 | 31 | 156 | 10.000000 | EXT | - |  | (c)
50494.864000 | 5.959000 | 5.727000 | -5.226000 | -5.458000 | -2187.000000 | -2174.000000 | -2148.000000 | 3.507386 | 4801.000000 | 4576 |  | CORR | GENE | 05:05 | 05:07 | 05:11 | 657 | 78 | 10.000000 | EXT | - |  | (c)
50495.483000 | 6.578000 | 6.565000 | -4.607000 | -4.620000 | -2208.000000 | -2150.000000 | -2092.000000 | 1.824754 | 4568.000000 | 4576 |  | CORR | GENE | 05:02 | 05:11 | 05:20 | 52 | 232 | 10.000000 | EXT | - |  | (c)
50495.793000 | 6.888000 | 6.875000 | -4.297000 | -4.310000 | -2210.000000 | -2153.000000 | -2155.000000 | 1.658710 | 4285.000000 | 4576 |  | CORR | СIGR | 05:01 | 05:10 | 05:10 | 25 | 109 | 9.000000 | EXT | - |  | (c)
50500.090000 | 0.000000 | -0.046000 | -11.050000 | -11.096000 | 1952.000000 | -2033.000000 | -1907.000000 | 1304.000000 |  | 4577 | Смещение кромок | GWAN |  | 01:40 | 02:57 | 03:17 | 0 | 1205 | 3.615000 | EXT | Смещение кромок. Вовнутрь. Величина смещения - 3.6 мм. |  | (c)
50500.090000 | 0.000000 | -0.041000 | -11.050000 | -11.091000 | 119.000000 | 183.000000 | 242.000000 | 119.000000 |  | 4577 | Смещение кромок | GWAN |  | 08:44 | 08:54 | 09:04 | 0 | 247 | 3.813000 | EXT | Смещение кромок. Наружу. Величина смещения - 3.8 мм. |  | (c)
50502.721000 | 2.631000 | 2.148000 | -8.419000 | -8.902000 | -1377.000000 | -1352.000000 | -1330.000000 | 1282.000000 | 2148.000000 | 4577 |  | CORR | GENE | 04:43 | 04:47 | 04:50 | 532 | 95 | 10.000000 | EXT | - |  | (c)
50505.996000 | 5.906000 | 5.282000 | -5.144000 | -5.768000 | -1419.000000 | -1341.000000 | -1371.000000 | 1322.000000 | 5076.000000 | 4577 |  | CORR | GENE | 04:36 | 04:49 | 04:44 | 692 | 98 | 10.000000 | EXT | - |  | (c)
50516.789000 | 5.649000 | 5.605000 | -6.026000 | -6.070000 | 1738.000000 | 1783.000000 | 1766.000000 | 1738.000000 | 5605.000000 | 4578 |  | CORR | GENE | 07:55 | 08:02 | 08:00 | 188 | 56 | 10.000000 | EXT | - |  | (c)
50522.815000 | 0.000000 | -0.041000 | -11.540000 | -11.581000 | 1416.000000 | 1848.000000 | 1683.000000 | 1416.000000 |  | 4579 | Смещение кромок | GWAN |  | 07:25 | 08:34 | 08:08 | 0 | 534 | 3.514000 | EXT | Смещение кромок. Наружу. Величина смещения - 3.5 мм. |  | (c)
50534.307000 | 11.492000 | 11.472000 | -0.048000 | -0.068000 | 509.000000 | 604.000000 | 874.000000 | 509.000000 | 26.000000 | 4579 |  | CORR | СIGR | 04:58 | 05:14 | 05:57 | 42 | 731 | 11.000000 | EXT | - |  | (c)
50534.355000 | 0.000000 | -0.031000 | -11.380000 | -11.411000 | -499.000000 | -276.000000 | -324.000000 | 148.000000 |  | 4580 | Смещение кромок | GWAN |  | 07:50 | 08:26 | 08:18 | 0 | 351 | 4.369000 | EXT | Смещение кромок. Наружу. Величина смещения - 4.4 мм. |  | (c)
50534.355000 | 0.000000 | -0.051000 | -11.380000 | -11.431000 | -23.000000 | 122.000000 | 128.000000 | 0.000000 |  | 4580 | Смещение кромок | GWAN |  | 09:07 | 09:30 | 09:31 | 0 | 302 | 3.510000 | EXT | Смещение кромок. Наружу. Величина смещения - 3.5 мм. |  | (c)
50557.395000 | 0.000000 | -0.031000 | -11.665000 | -11.696000 | -438.000000 | -185.000000 | -178.000000 | 0.000000 |  | 4582 | Смещение кромок | GWAN |  | 06:47 | 07:27 | 07:29 | 0 | 520 | 3.741000 | EXT | Смещение кромок. Наружу. Величина смещения - 3.7 мм. |  | (c)
50569.060000 | 0.000000 | -0.011000 | -11.490000 | -11.501000 | 1968.000000 | 2159.000000 | 2113.000000 | 0.000000 |  | 4583 | Смещение кромок | GWAN |  | 05:27 | 05:57 | 05:50 | 0 | 290 | 3.456000 | EXT | Смещение кромок. Наружу. Величина смещения - 3.5 мм. |  | (c)
50569.060000 | 0.000000 | -0.046000 | -11.490000 | -11.536000 | -997.000000 | -913.000000 | -922.000000 | 68.302486 |  | 4583 | Смещение кромок | GWAN |  | 09:28 | 09:42 | 09:40 | 0 | 151 | 3.031000 | EXT | Смещение кромок. Наружу. Величина смещения - 3 мм. |  | (c)
50571.697000 | 2.637000 | 2.621000 | -8.853000 | -8.869000 | -1635.000000 | -1545.000000 | -1546.000000 | 55.270024 | 2621.000000 | 4583 |  | CORR | СIGR | 07:45 | 08:00 | 08:00 | 41 | 178 | 10.000000 | EXT | - |  | (c)
50576.955000 | 7.895000 | 7.758000 | -3.595000 | -3.732000 | 1698.000000 | 1755.000000 | 1738.000000 | 33.405841 | 3527.000000 | 4583 |  | CORR | GENE | 04:43 | 04:52 | 04:49 | 205 | 79 | 10.000000 | EXT | - |  | (c)
50579.813000 | 10.753000 | 10.579000 | -0.737000 | -0.911000 | -2115.000000 | -1976.000000 | -1900.000000 | 26.662484 | 555.000000 | 4583 |  | DENT |  | 06:28 | 06:50 | 07:02 | 356 | 429 | 0.422535 |  | -. Аномалия находится вблизи продольного шва. |  | (c)
50580.550000 | 0.000000 | -0.031000 | -11.380000 | -11.411000 | -926.000000 | -616.000000 | -736.000000 | 28.698118 |  | 4584 | Смещение кромок | GWAN |  | 06:51 | 07:41 | 07:21 | 0 | 380 | 3.978000 | EXT | Смещение кромок. Вовнутрь. Величина смещения - 4 мм. |  | (c)
50580.550000 | 0.000000 | -0.024000 | -11.380000 | -11.404000 | 148.000000 | 575.000000 | 467.000000 | 37.716946 |  | 4584 | Нарушение формы кольцевого шва | GWAN |  | 09:44 | 10:53 | 10:36 | 0 | 638 |  | EXT | Нарушение формы кольцевого шва |  | (c)
50591.930000 | 0.000000 | -0.046000 | -1.640000 | -1.686000 | 1434.000000 | 1501.000000 | 1527.000000 | 49.258541 |  | 4585 | Смещение кромок | GWAN |  | 01:04 | 01:15 | 01:19 | 0 | 186 | 2.320000 | EXT | Смещение кромок. Вовнутрь. Величина смещения - 2.3 мм. |  | (c)
50591.930000 | 0.000000 | -0.016000 | -1.640000 | -1.656000 | -1810.000000 | -1566.000000 | -1668.000000 | 33.933799 |  | 4585 | Смещение кромок | GWAN |  | 04:20 | 05:00 | 04:43 | 0 | 285 | 2.765000 | EXT | Смещение кромок. Вовнутрь. Величина смещения - 2.8 мм. |  | (c)
50602.730000 | 0.000000 | -0.036000 | -10.790000 | -10.826000 | -392.000000 | -73.000000 | -112.000000 | 0.000000 |  | 4587 | Смещение кромок | GWAN |  | 02:40 | 03:31 | 03:25 | 0 | 561 | 3.988000 | EXT | Смещение кромок. Наружу. Величина смещения - 4 мм. Аномалия находится на упругопластическом изгибе: R=328 D, максимальное растяжение на 6.4 час. |  | (c)
50602.730000 | 0.000000 | -0.021000 | -10.790000 | -10.811000 | 502.000000 | 734.000000 | 669.000000 | 502.000000 |  | 4587 | Смещение кромок | GWAN |  | 05:04 | 05:42 | 05:31 | 0 | 334 | 3.370000 | EXT | Смещение кромок. Наружу. Величина смещения - 3.4 мм. Аномалия находится на упругопластическом изгибе: R=328 D, максимальное растяжение на 6.4 час. |  | (c)
50613.520000 | 0.000000 | -0.052000 | -11.690000 | -11.742000 | 443.000000 | 943.000000 | 732.000000 | 443.000000 |  | 4588 | Нарушение формы кольцевого шва | GWAN |  | 11:33 | 00:53 | 00:19 | 0 | 578 |  | EXT | Нарушение формы кольцевого шва. Аномалия находится на упругопластическом изгибе: R=269 D, максимальное растяжение на 6 час. |  | (c)
50625.210000 | 0.000000 | -0.023000 | -11.355000 | -11.378000 | -1330.000000 | -1050.000000 | -1104.000000 | 878.000000 |  | 4589 | Нарушение формы кольцевого шва | GWAN |  | 03:47 | 04:33 | 04:24 | 0 | 452 |  | EXT | Нарушение формы кольцевого шва. Аномалия находится на упругопластическом изгибе: R=458 D, максимальное растяжение на 5.9 час. |  | (c)
50625.210000 | 0.000000 | -0.026000 | -11.355000 | -11.381000 | -79.000000 | 176.000000 | 487.000000 | 0.000000 |  | 4589 | Нарушение формы кольцевого шва | GWAN |  | 07:09 | 07:50 | 08:41 | 0 | 1133 |  | EXT | Нарушение формы кольцевого шва. Аномалия находится на упругопластическом изгибе: R=458 D, максимальное растяжение на 5.9 час. |  | (c)
50625.210000 | 0.000000 | -0.047000 | -11.355000 | -11.402000 | 1240.000000 | 1685.000000 | 1574.000000 | 1240.000000 |  | 4589 | Нарушение формы кольцевого шва | GWAN |  | 10:42 | 11:54 | 11:36 | 0 | 669 |  | EXT | Нарушение формы кольцевого шва. Аномалия находится на упругопластическом изгибе: R=458 D, максимальное растяжение на 5.9 час. |  | (c)
50626.564000 | 1.354000 | 1.338000 | -10.001000 | -10.017000 | 1043.000000 | 1128.000000 | 1100.000000 | 1043.000000 | 1338.000000 | 4589 |  | GOUG | GENE | 10:10 | 10:24 | 10:20 | 58 | 113 | 10.000000 | EXT | -. Задир. Аномалия находится на упругопластическом изгибе: R=661 D, максимальное растяжение на 6 час. |  | (c)
50636.565000 | 0.000000 | -0.041000 | -11.665000 | -11.706000 | 1841.000000 | 2003.000000 | 2032.000000 | 1841.000000 |  | 4590 | Смещение кромок | GWAN |  | 00:37 | 01:03 | 01:08 | 0 | 383 | 2.729000 | EXT | Смещение кромок. Вовнутрь. Величина смещения - 2.7 мм. |  | (c)
50636.565000 | 0.000000 | -0.041000 | -11.665000 | -11.706000 | -2208.000000 | -2115.000000 | -2015.000000 | 1822.000000 |  | 4590 | Смещение кромок | GWAN |  | 01:44 | 01:58 | 02:15 | 0 | 386 | 2.861000 | EXT | Смещение кромок. Вовнутрь. Величина смещения - 2.9 мм. |  | (c)
50636.565000 | 0.000000 | -0.036000 | -11.665000 | -11.701000 | -94.000000 | 385.000000 | 189.000000 | 0.000000 |  | 4590 | Смещение кромок | GWAN |  | 07:25 | 08:42 | 08:10 | 0 | 566 | 4.059000 | EXT | Смещение кромок. Наружу. Величина смещения - 4.1 мм. |  | (c)
50636.565000 | 0.000000 | -0.051000 | -11.665000 | -11.716000 | 720.000000 | 1105.000000 | 1006.000000 | 720.000000 |  | 4590 | Смещение кромок | GWAN |  | 09:36 | 10:38 | 10:22 | 0 | 572 | 3.353000 | EXT | Смещение кромок. Наружу. Величина смещения - 3.4 мм. |  | (c)
50638.311000 | 1.746000 | 1.738000 | -9.919000 | -9.927000 | -303.000000 | -227.000000 | -226.000000 | 148.000000 | 1738.000000 | 4590 |  | CORR | GENE | 06:51 | 07:03 | 07:03 | 79 | 155 | 11.000000 | EXT | - |  | (c)
50639.474000 | 2.909000 | 2.901000 | -8.756000 | -8.764000 | -677.000000 | -588.000000 | -617.000000 | 557.000000 | 2901.000000 | 4590 |  | CORR | СIGR | 05:51 | 06:05 | 06:00 | 22 | 120 | 11.000000 | EXT | - |  | (c)
50646.683000 | 10.118000 | 10.014000 | -1.547000 | -1.651000 | -932.000000 | -822.000000 | -511.000000 | 90.000000 | 1532.000000 | 4590 |  | CORR | GENE | 05:09 | 05:27 | 06:17 | 119 | 843 | 14.000000 | EXT | - |  | (c)
50647.418000 | 10.853000 | 10.839000 | -0.812000 | -0.826000 | -453.000000 | -353.000000 | -373.000000 | 292.000000 | 797.000000 | 4590 |  | CORR | СIGR | 06:27 | 06:43 | 06:40 | 29 | 161 | 12.000000 | EXT | - |  | (c)
50648.107000 | 11.542000 | 11.476000 | -0.123000 | -0.189000 | -1022.000000 | -883.000000 | -899.000000 | 776.000000 | 102.000000 | 4590 |  | CORR | GENE | 04:55 | 05:17 | 05:15 | 87 | 245 | 13.000000 | EXT | - |  | (c)
50648.230000 | 0.000000 | -0.031000 | -11.690000 | -11.721000 | -1348.000000 | -1264.000000 | -1194.000000 | 1040.000000 |  | 4591 | Смещение кромок | GWAN |  | 03:10 | 03:24 | 03:35 | 0 | 308 | 2.614000 | EXT | Смещение кромок. Наружу. Величина смещения - 2.6 мм. |  | (c)
50653.134000 | 4.904000 | 4.588000 | -6.786000 | -7.102000 | -729.000000 | -692.000000 | -705.000000 | 681.000000 | 4588.000000 | 4591 |  | CORR | GENE | 04:50 | 04:56 | 04:54 | 364 | 48 | 10.000000 | EXT | - |  | (c)
50654.068000 | 5.838000 | 5.556000 | -5.852000 | -6.134000 | -776.000000 | -732.000000 | -711.000000 | 646.000000 | 5536.000000 | 4591 |  | CORR | GENE | 04:42 | 04:49 | 04:53 | 598 | 130 | 9.000000 | EXT | - |  | (c)
50655.418000 | 7.188000 | 7.089000 | -4.502000 | -4.601000 | 27.000000 | 65.000000 | 55.000000 | 27.000000 | 3840.000000 | 4591 |  | CORR | GENE | 06:52 | 06:58 | 06:56 | 761 | 56 | 10.000000 | EXT | - |  | (c)
50657.026000 | 8.796000 | 8.780000 | -2.894000 | -2.910000 | -658.000000 | -602.000000 | -590.000000 | 521.000000 | 2882.000000 | 4591 |  | CORR | СIGR | 05:01 | 05:11 | 05:12 | 28 | 137 | 9.000000 | EXT | - |  | (c)
50657.509000 | 9.279000 | 9.218000 | -2.411000 | -2.472000 | -650.000000 | -511.000000 | -550.000000 | 451.000000 | 2293.000000 | 4591 |  | CORR | GENE | 05:03 | 05:25 | 05:19 | 179 | 199 | 10.000000 | EXT | - |  | (c)
50658.466000 | 10.236000 | 9.568000 | -1.454000 | -2.122000 | -738.000000 | -665.000000 | -669.000000 | 601.000000 | 1392.000000 | 4591 |  | CORR | GENE | 04:49 | 05:00 | 05:00 | 730 | 137 | 11.000000 | EXT | - |  | (c)
50660.565000 | 0.645000 | 0.422000 | -11.010000 | -11.233000 | -434.000000 | -389.000000 | -401.000000 | 368.000000 | 422.000000 | 4592 |  | CORR | GENE | 07:15 | 07:22 | 07:20 | 269 | 67 | 11.000000 | EXT | - |  | (c)
50661.178000 | 1.258000 | 1.201000 | -10.397000 | -10.454000 | -457.000000 | -420.000000 | -431.000000 | 404.000000 | 1201.000000 | 4592 |  | CORR | GENE | 07:11 | 07:17 | 07:16 | 268 | 53 | 10.000000 | EXT | - |  | (c)
50664.288000 | 4.368000 | 3.953000 | -7.287000 | -7.702000 | -508.000000 | -460.000000 | -459.000000 | 411.000000 | 3953.000000 | 4592 |  | CORR | GENE | 07:03 | 07:11 | 07:11 | 1016 | 98 | 10.000000 | EXT | - |  | (c)
50666.959000 | 7.039000 | 6.996000 | -4.616000 | -4.659000 | -338.000000 | -325.000000 | -326.000000 | 315.000000 | 4546.000000 | 4592 |  | CORR | AXGR | 07:30 | 07:33 | 07:32 | 113 | 24 | 10.000000 | EXT | - |  | (c)
50667.931000 | 8.011000 | 7.868000 | -3.644000 | -3.787000 | -1463.000000 | -1428.000000 | -1433.000000 | 1403.000000 | 3505.000000 | 4592 |  | CORR | GENE | 04:29 | 04:35 | 04:34 | 282 | 60 | 10.000000 | EXT | - |  | (c)
50668.653000 | 8.733000 | 8.401000 | -2.922000 | -3.254000 | -395.000000 | -352.000000 | -344.000000 | 293.000000 | 2400.000000 | 4592 |  | CORR | GENE | 07:21 | 07:28 | 07:30 | 854 | 102 | 10.000000 | EXT | - |  | (c)
50670.251000 | 10.331000 | 9.910000 | -1.324000 | -1.745000 | -399.000000 | -348.000000 | -355.000000 | 310.000000 | 1053.000000 | 4592 |  | CORR | GENE | 07:21 | 07:29 | 07:28 | 692 | 89 | 10.000000 | EXT | - |  | (c)
50671.575000 | 0.000000 | -0.026000 | -11.705000 | -11.731000 | -1831.000000 | -1712.000000 | -1728.000000 | 1625.000000 |  | 4593 | Смещение кромок | GWAN |  | 04:24 | 04:43 | 04:40 | 0 | 206 | 3.248000 | EXT | Смещение кромок. Вовнутрь. Величина смещения - 3.2 мм. |  | (c)
50671.575000 | 0.000000 | -0.011000 | -11.705000 | -11.716000 | -1584.000000 | -1517.000000 | -1498.000000 | 1413.000000 |  | 4593 | Смещение кромок | GWAN |  | 05:04 | 05:14 | 05:17 | 0 | 171 | 3.162000 | EXT | Смещение кромок. Наружу. Величина смещения - 3.2 мм. |  | (c)
50671.575000 | 0.000000 | -0.046000 | -11.705000 | -11.751000 | -561.000000 | 103.000000 | -110.000000 | 0.000000 |  | 4593 | Смещение кромок | GWAN |  | 07:49 | 09:36 | 09:02 | 0 | 903 | 2.823000 | EXT | Смещение кромок. Наружу. Величина смещения - 2.8 мм. |  | (c)
50671.575000 | 0.000000 | -0.046000 | -11.705000 | -11.751000 | 455.000000 | 568.000000 | 650.000000 | 455.000000 |  | 4593 | Смещение кромок | GWAN |  | 10:33 | 10:51 | 11:04 | 0 | 389 | 2.764000 | EXT | Смещение кромок. Наружу. Величина смещения - 2.8 мм. |  | (c)
50672.868000 | 1.293000 | 0.963000 | -10.412000 | -10.742000 | -368.000000 | -334.000000 | -338.000000 | 308.000000 | 963.000000 | 4593 |  | CORR | GENE | 08:20 | 08:25 | 08:25 | 382 | 60 | 10.000000 | EXT | - |  | (c)
50676.619000 | 5.044000 | 5.029000 | -6.661000 | -6.676000 | -677.000000 | -637.000000 | -588.000000 | 499.000000 | 5029.000000 | 4593 |  | CORR | СIGR | 07:30 | 07:36 | 07:44 | 28 | 177 | 12.000000 | EXT | - |  | (c)
50705.980000 | 11.255000 | 11.146000 | -0.430000 | -0.539000 | 1389.000000 | 1547.000000 | 1534.000000 | 1389.000000 | 352.000000 | 4595 |  | DENT |  | 06:02 | 06:28 | 06:25 | 187 | 289 | 0.352113 |  | - |  | (c)
50716.326000 | 0.581000 | 0.283000 | -11.094000 | -11.392000 | 35.000000 | 74.000000 | 73.000000 | 35.000000 | 283.000000 | 4597 |  | CORR | GENE | 04:35 | 04:41 | 04:41 | 565 | 76 | 10.000000 | EXT | -. Аномалия находится на упругопластическом изгибе: R=332 D, максимальное растяжение на 0 час. |  | (c)
50716.665000 | 0.920000 | 0.909000 | -10.755000 | -10.766000 | 49.000000 | 104.000000 | 121.000000 | 49.000000 | 909.000000 | 4597 |  | CORR | СIGR | 04:37 | 04:46 | 04:48 | 31 | 144 | 10.000000 | EXT | -. Аномалия находится на упругопластическом изгибе: R=331 D, максимальное растяжение на 0.1 час. |  | (c)
50716.828000 | 1.083000 | 1.016000 | -10.592000 | -10.659000 | 45.000000 | 63.000000 | 61.000000 | 45.000000 | 1016.000000 | 4597 |  | CORR | AXGR | 04:36 | 04:39 | 04:39 | 387 | 31 | 12.000000 | EXT | -. Аномалия находится на упругопластическом изгибе: R=331 D, максимальное растяжение на 0.1 час. |  | (c)
50718.061000 | 2.316000 | 2.018000 | -9.359000 | -9.657000 | 69.000000 | 127.000000 | 110.000000 | 69.000000 | 2018.000000 | 4597 |  | CORR | GENE | 04:40 | 04:49 | 04:47 | 356 | 81 | 11.000000 | EXT | -. Аномалия находится на упругопластическом изгибе: R=333 D, максимальное растяжение на 0.1 час. |  | (c)
50718.353000 | 2.608000 | 2.496000 | -9.067000 | -9.179000 | -47.000000 | -24.000000 | -31.000000 | 16.000000 | 2496.000000 | 4597 |  | CORR | AXGR | 04:21 | 04:25 | 04:24 | 383 | 31 | 11.000000 | EXT | -. Аномалия находится на упругопластическом изгибе: R=334 D, максимальное растяжение на 0.2 час. |  | (c)
50722.184000 | 6.439000 | 6.321000 | -5.236000 | -5.354000 | 56.000000 | 78.000000 | 88.000000 | 56.000000 | 4486.000000 | 4597 |  | CORR | GENE | 04:38 | 04:41 | 04:43 | 868 | 64 | 10.000000 | EXT | -. Аномалия находится на упругопластическом изгибе: R=373 D, максимальное растяжение на 0.4 час. |  | (c)
50727.420000 | 0.000000 | -0.006000 | -10.490000 | -10.496000 | -1867.000000 | -1611.000000 | -1626.000000 | 1384.000000 |  | 4598 | Нарушение формы кольцевого шва | GWAN |  | 04:23 | 05:04 | 05:02 | 0 | 483 |  | EXT | Нарушение формы кольцевого шва. Аномалия находится на упругопластическом изгибе: R=443 D, максимальное растяжение на 0.1 час. |  | (c)
50734.461000 | 7.041000 | 6.889000 | -3.449000 | -3.601000 | -1363.000000 | -1148.000000 | -1081.000000 | 798.000000 | 3292.000000 | 4598 |  | DENT |  | 05:44 | 06:19 | 06:30 | 309 | 565 | 0.704225 |  | -. Аномалия находится на упругопластическом изгибе. |  | (c)
50736.564000 | 9.144000 | 9.130000 | -1.346000 | -1.360000 | 1906.000000 | 2071.000000 | 2027.000000 | 1906.000000 | 1322.000000 | 4598 |  | CORR | СIGR | 02:32 | 02:59 | 02:51 | 38 | 242 | 9.000000 | EXT | -. Аномалия находится на упругопластическом изгибе: R=937 D, максимальное растяжение на 12 час. |  | (c)
50737.910000 | 0.000000 | -0.021000 | -11.420000 | -11.441000 | 989.000000 | 1064.000000 | 1131.000000 | 65.742061 |  | 4599 | Смещение кромок | GWAN |  | 03:30 | 03:42 | 03:53 | 0 | 285 | 3.185000 | EXT | Смещение кромок. Наружу. Величина смещения - 3.2 мм. |  | (c)
50737.910000 | 0.000000 | -0.036000 | -11.420000 | -11.456000 | -1509.000000 | -1169.000000 | -1281.000000 | 76.653132 |  | 4599 | Смещение кромок | GWAN |  | 08:47 | 09:42 | 09:24 | 0 | 456 | 2.967000 | EXT | Смещение кромок. Наружу. Величина смещения - 3 мм. |  | (c)
50746.689000 | 8.779000 | 8.476000 | -2.641000 | -2.944000 | 1243.000000 | 1347.000000 | 1354.000000 | 52.903724 | 1683.000000 | 4599 |  | CORR | GENE | 04:11 | 04:28 | 04:29 | 1261 | 221 | 10.000000 | EXT | - |  | (c)
50749.330000 | 0.000000 | -0.024000 | -11.435000 | -11.459000 | -265.000000 | 76.000000 | 82.000000 | 6.587100 |  | 4600 | Нарушение формы кольцевого шва | GWAN |  | 10:08 | 11:03 | 11:04 | 0 | 694 |  | EXT | Нарушение формы кольцевого шва |  | (c)
50765.051000 | 1.146000 | 0.958000 | -6.459000 | -6.647000 | -2218.000000 | -2008.000000 | -1901.000000 | 26.571530 | 958.000000 | 4602 |  | DENT |  | 06:42 | 07:16 | 07:33 | 313 | 633 | 0.492958 |  | -. Аномалия находится вблизи продольного шва. |  | (c)
50771.434000 | 7.529000 | 7.452000 | -0.076000 | -0.153000 | -1880.000000 | -1778.000000 | -1672.000000 | 45.065976 | 40.000000 | 4602 |  | CORR | GENE | 07:37 | 07:53 | 08:10 | 113 | 417 | 10.000000 | EXT | - |  | (c)
50771.510000 | 0.000000 | -0.001000 | -11.655000 | -11.656000 | -871.000000 | -519.000000 | -508.000000 | 145.000000 |  | 4603 | Смещение кромок | GWAN |  | 01:20 | 02:17 | 02:19 | 0 | 726 | 3.758000 | EXT | Смещение кромок. Вовнутрь. Величина смещения - 3.8 мм. |  | (c)
50771.510000 | 0.000000 | -0.017000 | -11.655000 | -11.672000 | 138.000000 | 497.000000 | 402.000000 | 138.000000 |  | 4603 | Смещение кромок | GWAN |  | 04:03 | 05:01 | 04:46 | 0 | 528 | 2.631197 | EXT | Смещение кромок. Вовнутрь. Величина смещения - 2.6 мм. |  | (c)
50771.510000 | 0.000000 | -0.001000 | -11.655000 | -11.656000 | 936.000000 | 1092.000000 | 1098.000000 | 936.000000 |  | 4603 | Смещение кромок | GWAN |  | 06:12 | 06:37 | 06:38 | 0 | 325 | 3.949000 | EXT | Смещение кромок. Наружу. Величина смещения - 3.9 мм. |  | (c)
50771.510000 | 0.000000 | -0.001000 | -11.655000 | -11.656000 | 1763.000000 | 1949.000000 | 2045.000000 | 1763.000000 |  | 4603 | Смещение кромок | GWAN |  | 08:26 | 08:56 | 09:11 | 0 | 563 | 2.588000 | EXT | Смещение кромок. Наружу. Величина смещения - 2.6 мм. |  | (c)
50837.495000 | 8.375000 | 8.362000 | -3.055000 | -3.068000 | -384.000000 | -149.000000 | -238.000000 | 93.000000 | 3026.000000 | 4608 |  | CORR | СIGR | 06:45 | 07:23 | 07:09 | 42 | 292 | 8.000000 | EXT | - |  | (c)
50839.702000 | 10.582000 | 10.518000 | -0.848000 | -0.912000 | -1830.000000 | -1783.000000 | -1797.000000 | 1765.000000 | 663.000000 | 4608 |  | CORR | GENE | 02:52 | 02:59 | 02:57 | 249 | 64 | 10.000000 | EXT | - |  | (c)
50840.550000 | 0.000000 | -0.041000 | -11.690000 | -11.731000 | -528.000000 | -484.000000 | -485.000000 | 443.000000 |  | 4609 | Смещение кромок | GWAN |  | 02:48 | 02:55 | 02:55 | 0 | 84 | 3.553000 | EXT | Смещение кромок. Вовнутрь. Величина смещения - 3.6 мм. |  | (c)
50840.550000 | 0.000000 | -0.026000 | -11.690000 | -11.716000 | -269.000000 | -226.000000 | -218.000000 | 167.000000 |  | 4609 | Смещение кромок | GWAN |  | 03:30 | 03:37 | 03:38 | 0 | 102 | 3.211000 | EXT | Смещение кромок. Наружу. Величина смещения - 3.2 мм. |  | (c)
50840.550000 | 0.000000 | -0.031000 | -11.690000 | -11.721000 | 1520.000000 | 1598.000000 | 1568.000000 | 1520.000000 |  | 4609 | Смещение кромок | GWAN |  | 08:19 | 08:31 | 08:26 | 0 | 96 | 2.314000 | EXT | Смещение кромок. Наружу. Величина смещения - 2.3 мм. |  | (c)
50840.733000 | 0.183000 | 0.078000 | -11.507000 | -11.612000 | 59.000000 | 75.000000 | 74.000000 | 59.000000 | 78.000000 | 4609 |  | CORR | AXGR | 04:23 | 04:25 | 04:25 | 173 | 28 | 11.000000 | EXT | - |  | (c)
50842.763000 | 2.213000 | 2.157000 | -9.477000 | -9.533000 | 902.000000 | 921.000000 | 917.000000 | 902.000000 | 2157.000000 | 4609 |  | CORR | AXGR | 06:39 | 06:42 | 06:41 | 98 | 30 | 9.000000 | EXT | - |  | (c)
50844.762000 | 4.212000 | 4.149000 | -7.478000 | -7.541000 | -163.000000 | -153.000000 | -94.000000 | 24.000000 | 4149.000000 | 4609 |  | CORR | GENE | 03:47 | 03:49 | 03:58 | 327 | 139 | 9.000000 | EXT | - |  | (c)
50845.194000 | 4.644000 | 3.723000 | -7.046000 | -7.967000 | 24.000000 | 59.000000 | 90.000000 | 24.000000 | 3723.000000 | 4609 |  | CORR | GENE | 04:17 | 04:23 | 04:28 | 1312 | 132 | 11.000000 | EXT | - |  | (c)
50845.617000 | 5.067000 | 5.006000 | -6.623000 | -6.684000 | 1090.000000 | 1115.000000 | 1113.000000 | 1090.000000 | 5006.000000 | 4609 |  | CORR | AXGR | 07:09 | 07:13 | 07:13 | 302 | 44 | 11.000000 | EXT | - |  | (c)
50848.472000 | 7.922000 | 7.746000 | -3.768000 | -3.944000 | 1064.000000 | 1076.000000 | 1086.000000 | 1064.000000 | 3429.000000 | 4609 |  | CORR | AXGR | 07:05 | 07:07 | 07:09 | 515 | 44 | 10.000000 | EXT | - |  | (c)
50856.897000 | 4.657000 | 4.649000 | -7.018000 | -7.026000 | 19.000000 | 87.000000 | 168.000000 | 19.000000 | 4649.000000 | 4610 |  | CORR | GENE | 05:45 | 05:56 | 06:09 | 173 | 299 | 10.000000 | EXT | - |  | (c)
50858.472000 | 6.232000 | 6.217000 | -5.443000 | -5.458000 | 32.000000 | 242.000000 | 182.000000 | 32.000000 | 5364.000000 | 4610 |  | CORR | GENE | 05:47 | 06:21 | 06:11 | 94 | 300 | 10.000000 | EXT | - |  | (c)
50863.915000 | 0.000000 | -0.028000 | -11.545000 | -11.573000 | 855.000000 | 1156.000000 | 1436.000000 | 855.000000 |  | 4611 | Нарушение формы кольцевого шва | GWAN |  | 02:22 | 03:11 | 03:56 | 0 | 1161 |  | EXT | Нарушение формы кольцевого шва |  | (c)
50863.915000 | 0.000000 | -0.031000 | -11.545000 | -11.576000 | -1860.000000 | -1732.000000 | -1555.000000 | 1250.000000 |  | 4611 | Смещение кромок | GWAN |  | 07:04 | 07:25 | 07:53 | 0 | 610 | 3.226000 | EXT | Смещение кромок. Наружу. Величина смещения - 3.2 мм. |  | (c)
50863.915000 | 0.000000 | -0.039000 | -11.545000 | -11.584000 | -999.000000 | -802.000000 | -688.000000 | 377.000000 |  | 4611 | Нарушение формы кольцевого шва | GWAN |  | 09:23 | 09:55 | 10:13 | 0 | 622 |  | EXT | Нарушение формы кольцевого шва |  | (c)
50870.869000 | 6.954000 | 6.919000 | -4.591000 | -4.626000 | -429.000000 | -371.000000 | -389.000000 | 348.000000 | 4553.000000 | 4611 |  | CORR | GENE | 10:55 | 11:04 | 11:01 | 73 | 81 | 10.000000 | EXT | - |  | (c)
50873.079000 | 9.164000 | 9.146000 | -2.381000 | -2.399000 | -1971.000000 | -1884.000000 | -1907.000000 | 1843.000000 | 2345.000000 | 4611 |  | CORR | GENE | 06:46 | 07:00 | 06:56 | 54 | 128 | 10.000000 | EXT | - |  | (c)
50873.425000 | 9.510000 | 9.489000 | -2.035000 | -2.056000 | 1594.000000 | 1674.000000 | 1707.000000 | 1594.000000 | 1971.000000 | 4611 |  | CORR | GENE | 04:21 | 04:34 | 04:40 | 85 | 226 | 13.000000 | EXT | - |  | (c)
50874.559000 | 10.644000 | 10.581000 | -0.901000 | -0.964000 | 1664.000000 | 1751.000000 | 1745.000000 | 1664.000000 | 884.000000 | 4611 |  | CORR | GENE | 04:33 | 04:47 | 04:46 | 80 | 161 | 13.000000 | EXT | - |  | (c)
50877.229000 | 1.769000 | 1.015000 | -9.666000 | -10.420000 | 2066.000000 | 2132.000000 | 2116.000000 | 1.226341 | 1015.000000 | 4612 |  | CORR | GENE | 05:58 | 06:09 | 06:06 | 959 | 100 | 11.000000 | EXT | - |  | (c)
50878.738000 | 3.278000 | 2.850000 | -8.157000 | -8.585000 | -1629.000000 | -1541.000000 | -1579.000000 | 52.605899 | 2850.000000 | 4612 |  | CORR | GENE | 08:02 | 08:16 | 08:10 | 486 | 100 | 10.000000 | EXT | - |  | (c)
50886.895000 | 0.000000 | -0.025000 | -11.305000 | -11.330000 | -440.000000 | -407.000000 | 885.000000 | 1.700859 |  | 4613 | Нарушение формы кольцевого шва | GWAN |  | 07:51 | 07:56 | 11:25 | 0 | 2649 |  | EXT | Нарушение формы кольцевого шва. Аномалия находится на отводе. |  | (c)
50898.200000 | 0.000000 | -0.036000 | -11.130000 | -11.166000 | -543.000000 | -465.000000 | -385.000000 | 18.291937 |  | 4614 | Смещение кромок | GWAN |  | 00:16 | 00:29 | 00:42 | 0 | 317 | 4.324000 | EXT | Смещение кромок. Вовнутрь. Аномалия находится на отводе. Величина смещения - 4.3 мм. |  | (c)
50898.200000 | 0.000000 | -0.016000 | -11.130000 | -11.146000 | 929.000000 | 1173.000000 | 1096.000000 | 64.593986 |  | 4614 | Смещение кромок | GWAN |  | 04:14 | 04:53 | 04:41 | 0 | 334 | 2.897000 | EXT | Смещение кромок. Вовнутрь. Аномалия находится на отводе. Величина смещения - 2.9 мм. |  | (c)
50898.200000 | 0.000000 | -0.026000 | -11.130000 | -11.156000 | 1400.000000 | 1455.000000 | 1527.000000 | 36.113846 |  | 4614 | Смещение кромок | GWAN |  | 05:30 | 05:39 | 05:51 | 0 | 256 | 2.626000 | EXT | Смещение кромок. Наружу. Аномалия находится на отводе. Величина смещения - 2.6 мм. |  | (c)
50898.200000 | 0.000000 | -0.031000 | -11.130000 | -11.161000 | -2149.000000 | -2083.000000 | -2010.000000 | 17.797930 |  | 4614 | Смещение кромок | GWAN |  | 07:57 | 08:08 | 08:20 | 0 | 279 | 2.600000 | EXT | Смещение кромок. Наружу. Аномалия находится на отводе. Величина смещения - 2.6 мм. |  | (c)
50898.200000 | 0.000000 | -0.041000 | -11.130000 | -11.171000 | -1763.000000 | -1438.000000 | -1555.000000 | 54.483682 |  | 4614 | Смещение кромок | GWAN |  | 09:00 | 09:52 | 09:33 | 0 | 415 | 3.334000 | EXT | Смещение кромок. Наружу. Аномалия находится на отводе. Величина смещения - 3.3 мм. |  | (c)
50899.289000 | 1.089000 | 1.075000 | -10.041000 | -10.055000 | 1540.000000 | 1635.000000 | 1625.000000 | 35.047707 | 1075.000000 | 4614 |  | CORR | СIGR | 05:53 | 06:08 | 06:06 | 26 | 171 | 11.000000 | EXT | - |  | (c)
50900.241000 | 2.041000 | 1.494000 | -9.089000 | -9.636000 | 1724.000000 | 1826.000000 | 1786.000000 | 25.890063 | 1494.000000 | 4614 |  | CORR | GENE | 06:22 | 06:39 | 06:32 | 841 | 124 | 11.000000 | EXT | - |  | (c)
50905.619000 | 7.419000 | 7.236000 | -3.711000 | -3.894000 | 1565.000000 | 1733.000000 | 1731.000000 | 13.420568 | 3564.000000 | 4614 |  | DENT |  | 05:57 | 06:24 | 06:24 | 330 | 333 | 0.492958 |  | - |  | (c)
50909.330000 | 0.000000 | -0.031000 | -11.490000 | -11.521000 | 194.000000 | 487.000000 | 400.000000 | 15.676055 |  | 4615 | Смещение кромок | GWAN |  | 00:45 | 01:32 | 01:18 | 0 | 412 | 3.344000 | EXT | Смещение кромок. Наружу. Величина смещения - 3.3 мм. |  | (c)
50909.330000 | 0.000000 | -0.011000 | -11.490000 | -11.501000 | 1356.000000 | 1696.000000 | 1770.000000 | 0.000000 |  | 4615 | Смещение кромок | GWAN |  | 03:53 | 04:47 | 04:59 | 0 | 828 | 3.599000 | EXT | Смещение кромок. Наружу. Величина смещения - 3.6 мм. |  | (c)
50914.131000 | 4.801000 | 4.399000 | -6.689000 | -7.091000 | -1201.000000 | -1104.000000 | -1023.000000 | 68.113255 | 4399.000000 | 4615 |  | GOUG | GENE | 09:00 | 09:16 | 09:29 | 885 | 357 | 9.000000 | EXT | -. Зона задиров. |  | (c)
50920.820000 | 0.000000 | -0.015000 | -11.415000 | -11.430000 | 1796.000000 | 2220.000000 | 2221.000000 | 0.000000 |  | 4616 | Смещение кромок | GWAN |  | 03:32 | 04:40 | 04:40 | 0 | 851 | 2.803000 | EXT | Смещение кромок. Вовнутрь. Величина смещения - 2.8 мм. |  | (c)
50932.235000 | 0.000000 | -0.026000 | -11.390000 | -11.416000 | -449.000000 | 4.000000 | -144.000000 | 0.000000 |  | 4617 | Смещение кромок | GWAN |  | 01:52 | 03:05 | 02:41 | 0 | 610 | 2.933000 | EXT | Смещение кромок. Вовнутрь. Величина смещения - 2.9 мм. |  | (c)
50932.235000 | 0.000000 | -0.016000 | -11.390000 | -11.406000 | 405.000000 | 550.000000 | 549.000000 | 405.000000 |  | 4617 | Смещение кромок | GWAN |  | 04:10 | 04:33 | 04:33 | 0 | 288 | 3.048000 | EXT | Смещение кромок. Вовнутрь. Величина смещения - 3 мм. |  | (c)
50932.235000 | 0.000000 | -0.021000 | -11.390000 | -11.411000 | 922.000000 | 1027.000000 | 999.000000 | 922.000000 |  | 4617 | Смещение кромок | GWAN |  | 05:33 | 05:50 | 05:45 | 0 | 154 | 2.394000 | EXT | Смещение кромок. Наружу. Величина смещения - 2.4 мм. |  | (c)
50932.235000 | 0.000000 | -0.036000 | -11.390000 | -11.426000 | 2081.000000 | 2223.000000 | -2174.000000 | 1968.000000 |  | 4617 | Смещение кромок | GWAN |  | 08:40 | 09:03 | 09:13 | 0 | 412 | 3.055000 | EXT | Смещение кромок. Наружу. Величина смещения - 3.1 мм. |  | (c)
50932.235000 | 0.000000 | -0.026000 | -11.390000 | -11.416000 | -1172.000000 | -632.000000 | -860.000000 | 547.000000 |  | 4617 | Смещение кромок | GWAN |  | 11:55 | 01:22 | 00:46 | 0 | 624 | 3.081000 | EXT | Смещение кромок. Вовнутрь. Величина смещения - 3.1 мм. |  | (c)
50932.635000 | 0.400000 | 0.333000 | -10.990000 | -11.057000 | 893.000000 | 1133.000000 | 1057.000000 | 893.000000 | 333.000000 | 4617 |  | CORR | GENE | 05:28 | 06:07 | 05:55 | 82 | 328 | 10.000000 | EXT | - |  | (c)
50966.100000 | 0.000000 | -0.026000 | -11.575000 | -11.601000 | 1754.000000 | 1879.000000 | 1893.000000 | 1754.000000 |  | 4620 | Смещение кромок | GWAN |  | 05:13 | 05:34 | 05:36 | 0 | 279 | 2.330000 | EXT | Смещение кромок. Наружу. Величина смещения - 2.3 мм. |  | (c)
50966.100000 | 0.000000 | -0.026000 | -11.575000 | -11.601000 | -1969.000000 | -1836.000000 | -1817.000000 | 1664.000000 |  | 4620 | Смещение кромок | GWAN |  | 07:12 | 07:34 | 07:37 | 0 | 305 | 2.759000 | EXT | Смещение кромок. Наружу. Величина смещения - 2.8 мм. |  | (c)
50966.100000 | 0.000000 | -0.041000 | -11.575000 | -11.616000 | -564.000000 | -21.000000 | -243.000000 | 78.000000 |  | 4620 | Смещение кромок | GWAN |  | 10:59 | 00:27 | 11:51 | 0 | 642 | 2.545000 | EXT | Смещение кромок. Вовнутрь. Величина смещения - 2.5 мм. |  | (c)
50977.585000 | 11.485000 | 11.429000 | -0.090000 | -0.146000 | 1363.000000 | 1521.000000 | 1508.000000 | 1363.000000 | 71.000000 | 4620 |  | CORR | GENE | 04:10 | 04:36 | 04:34 | 75 | 290 | 12.000000 | EXT | -. Аномалия находится на упругопластическом изгибе: R=624 D, максимальное растяжение на 6.2 час. |  | (c)
50979.295000 | 1.620000 | 1.574000 | -9.785000 | -9.831000 | 336.000000 | 344.000000 | 349.000000 | 336.000000 | 1574.000000 | 4621 |  | CORR | AXGR | 07:41 | 07:42 | 07:43 | 147 | 26 | 10.000000 | EXT | -. Аномалия находится на упругопластическом изгибе: R=563 D, максимальное растяжение на 6.2 час. |  | (c)
50995.354000 | 6.274000 | 6.241000 | -5.061000 | -5.094000 | 1064.000000 | 1335.000000 | 1237.000000 | 1064.000000 | 5025.000000 | 4622 |  | CORR | GENE | 04:39 | 05:23 | 05:07 | 69 | 346 | 10.000000 | EXT | -. Аномалия находится на упругопластическом изгибе: R=870 D, максимальное растяжение на 6.5 час. |  | (c)
51000.415000 | 0.000000 | -0.016000 | -11.270000 | -11.286000 | 1609.000000 | 1694.000000 | 1762.000000 | 13.207100 |  | 4623 | Смещение кромок | GWAN |  | 05:07 | 05:21 | 05:32 | 0 | 305 | 2.598000 | EXT | Смещение кромок. Наружу. Величина смещения - 2.6 мм. |  | (c)
51000.415000 | 0.000000 | -0.031000 | -11.270000 | -11.301000 | -1698.000000 | -1275.000000 | -1411.000000 | 66.138306 |  | 4623 | Смещение кромок | GWAN |  | 08:13 | 09:22 | 09:00 | 0 | 575 | 3.923000 | EXT | Смещение кромок. Наружу. Величина смещения - 3.9 мм. |  | (c)
51010.014000 | 9.599000 | 9.577000 | -1.671000 | -1.693000 | 1842.000000 | 1916.000000 | 1934.000000 | 9.163919 | 1601.000000 | 4623 |  | CORR | GENE | 05:45 | 05:57 | 05:59 | 92 | 183 | 11.000000 | EXT | - |  | (c)
51011.685000 | 0.000000 | -0.026000 | -11.450000 | -11.476000 | -574.000000 | -522.000000 | -514.000000 | 31.883551 |  | 4624 | Смещение кромок | GWAN |  | 07:43 | 07:52 | 07:53 | 0 | 119 | 2.466000 | EXT | Смещение кромок. Наружу. Аномалия находится на отводе. Величина смещения - 2.5 мм. |  | (c)
51011.685000 | 0.000000 | -0.031000 | -11.450000 | -11.481000 | -379.000000 | -57.000000 | -173.000000 | 0.000000 |  | 4624 | Смещение кромок | GWAN |  | 08:15 | 09:07 | 08:48 | 0 | 412 | 3.566000 | EXT | Смещение кромок. Наружу. Аномалия находится на отводе. Величина смещения - 3.6 мм. |  | (c)
51017.852000 | 6.167000 | 6.153000 | -5.283000 | -5.297000 | -689.000000 | -623.000000 | -590.000000 | 31.598679 | 5275.000000 | 4624 |  | CORR | СIGR | 07:25 | 07:36 | 07:41 | 22 | 198 | 10.000000 | EXT | -. Аномалия находится на отводе. |  | (c)
51020.880000 | 9.195000 | 8.408000 | -2.255000 | -3.042000 | -2189.000000 | -2184.000000 | -2181.000000 | 3.336681 | 1980.000000 | 4624 |  | CORR | AXGR | 03:23 | 03:24 | 03:24 | 1062 | 16 | 10.000000 | EXT | -. Аномалия находится на отводе. |  | (c)
51023.135000 | 0.000000 | -0.036000 | -11.680000 | -11.716000 | -1366.000000 | -1044.000000 | -1095.000000 | 823.000000 |  | 4625 | Смещение кромок | GWAN |  | 01:48 | 02:40 | 02:31 | 0 | 543 | 3.831000 | EXT | Смещение кромок. Вовнутрь. Аномалия находится на отводе. Величина смещения - 3.8 мм. |  | (c)
51023.135000 | 0.000000 | -0.036000 | -11.680000 | -11.716000 | 835.000000 | 963.000000 | 1052.000000 | 835.000000 |  | 4625 | Смещение кромок | GWAN |  | 07:43 | 08:03 | 08:18 | 0 | 433 | 3.526000 | EXT | Смещение кромок. Наружу. Аномалия находится на отводе. Величина смещения - 3.5 мм. |  | (c)
51034.815000 | 0.000000 | -0.026000 | -11.520000 | -11.546000 | 162.000000 | 676.000000 | 581.000000 | 162.000000 |  | 4626 | Смещение кромок | GWAN |  | 02:56 | 04:19 | 04:03 | 0 | 836 | 4.630000 | EXT | Смещение кромок. Наружу. Величина смещения - 4.6 мм. |  | (c)
51034.815000 | 0.000000 | -0.015000 | -11.520000 | -11.535000 | 1115.000000 | 1296.000000 | 1266.000000 | 1115.000000 |  | 4626 | Нарушение формы кольцевого шва | GWAN |  | 05:29 | 05:59 | 05:54 | 0 | 302 |  | EXT | Нарушение формы кольцевого шва |  | (c)
51046.335000 | 0.000000 | -0.024000 | -10.635000 | -10.659000 | 1456.000000 | -1862.000000 | -981.000000 | 0.000000 |  | 4627 | Нарушение формы кольцевого шва | GWAN |  | 01:38 | 04:43 | 07:05 | 0 | 4049 |  | EXT | Нарушение формы кольцевого шва |  | (c)
51049.832000 | 3.497000 | 2.619000 | -7.138000 | -8.016000 | -1983.000000 | -1925.000000 | -1898.000000 | 1813.000000 | 2619.000000 | 4627 |  | CORR | GENE | 04:23 | 04:33 | 04:37 | 1841 | 170 | 10.000000 | EXT | - |  | (c)
51051.431000 | 5.096000 | 4.813000 | -5.539000 | -5.822000 | -1866.000000 | -1839.000000 | -1835.000000 | 1803.000000 | 4813.000000 | 4627 |  | CORR | GENE | 04:42 | 04:46 | 04:47 | 511 | 63 | 10.000000 | EXT | - |  | (c)
51055.860000 | 9.525000 | 7.751000 | -1.110000 | -2.884000 | -1978.000000 | -1942.000000 | -1866.000000 | 1755.000000 | 806.000000 | 4627 |  | CORR | GENE | 04:24 | 04:30 | 04:42 | 2078 | 222 | 10.000000 | EXT | - |  | (c)
51056.262000 | 9.927000 | 9.906000 | -0.708000 | -0.729000 | -1921.000000 | -1784.000000 | -1813.000000 | 1705.000000 | 693.000000 | 4627 |  | CORR | СIGR | 04:33 | 04:55 | 04:51 | 36 | 216 | 14.000000 | EXT | - |  | (c)
51056.970000 | 0.000000 | -0.021000 | -11.265000 | -11.286000 | 1754.000000 | 1835.000000 | 1853.000000 | 1754.000000 |  | 4628 | Смещение кромок | GWAN |  | 00:05 | 00:18 | 00:20 | 0 | 197 | 4.078000 | EXT | Смещение кромок. Вовнутрь. Величина смещения - 4.1 мм. |  | (c)
51056.970000 | 0.000000 | -0.021000 | -11.265000 | -11.286000 | -2083.000000 | -1795.000000 | -1894.000000 | 1705.000000 |  | 4628 | Смещение кромок | GWAN |  | 01:45 | 02:32 | 02:16 | 0 | 378 | 3.194000 | EXT | Смещение кромок. Вовнутрь. Величина смещения - 3.2 мм. |  | (c)
51056.970000 | 0.000000 | -0.006000 | -11.265000 | -11.271000 | -1116.000000 | -1040.000000 | -1033.000000 | 950.000000 |  | 4628 | Смещение кромок | GWAN |  | 04:21 | 04:34 | 04:35 | 0 | 166 | 2.582000 | EXT | Смещение кромок. Вовнутрь. Величина смещения - 2.6 мм. |  | (c)
51056.970000 | 0.000000 | -0.006000 | -11.265000 | -11.271000 | -816.000000 | -468.000000 | -583.000000 | 349.000000 |  | 4628 | Смещение кромок | GWAN |  | 05:10 | 06:06 | 05:47 | 0 | 468 | 3.631000 | EXT | Смещение кромок. Наружу. Величина смещения - 3.6 мм. |  | (c)
51057.164000 | 0.194000 | 0.174000 | -11.071000 | -11.091000 | 80.000000 | 161.000000 | 165.000000 | 80.000000 | 174.000000 | 4628 |  | CORR | СIGR | 07:34 | 07:47 | 07:48 | 31 | 171 | 13.000000 | EXT | - |  | (c)
51079.910000 | 0.000000 | -0.020000 | -11.240000 | -11.260000 | 249.000000 | 491.000000 | 1333.000000 | 249.000000 |  | 4630 | Нарушение формы кольцевого шва | GWAN |  | 00:32 | 01:11 | 03:27 | 0 | 2168 |  | EXT | Нарушение формы кольцевого шва. Аномалия находится на упругопластическом изгибе: R=527 D, максимальное растяжение на 5.5 час. |  | (c)
51079.910000 | 0.000000 | -0.021000 | -11.240000 | -11.261000 | -1244.000000 | -1078.000000 | -1048.000000 | 852.000000 |  | 4630 | Смещение кромок | GWAN |  | 08:31 | 08:58 | 09:03 | 0 | 392 | 2.835000 | EXT | Смещение кромок. Вовнутрь. Величина смещения - 2.8 мм. Аномалия находится на упругопластическом изгибе: R=527 D, максимальное растяжение на 5.5 час. |  | (c)
51084.689000 | 4.779000 | 4.578000 | -6.461000 | -6.662000 | 1646.000000 | 1796.000000 | 2179.000000 | 1646.000000 | 4578.000000 | 4630 |  | CORR | GENE | 04:18 | 04:42 | 05:44 | 321 | 1066 | 10.000000 | EXT | -. Аномалия находится на упругопластическом изгибе: R=1008 D, максимальное растяжение на 5 час. |  | (c)
51084.976000 | 5.066000 | 4.446000 | -6.174000 | -6.794000 | -1449.000000 | -1365.000000 | -1397.000000 | 1345.000000 | 4446.000000 | 4630 |  | CORR | GENE | 07:58 | 08:12 | 08:07 | 767 | 104 | 10.000000 | EXT | -. Аномалия находится на упругопластическом изгибе: R=1048 D, максимальное растяжение на 4.9 час. |  | (c)
51091.150000 | 0.000000 | -0.031000 | -11.705000 | -11.736000 | -1678.000000 | -1519.000000 | -1539.000000 | 1399.000000 |  | 4631 | Смещение кромок | GWAN |  | 05:03 | 05:29 | 05:25 | 0 | 279 | 2.730000 | EXT | Смещение кромок. Наружу. Величина смещения - 2.7 мм. |  | (c)
51091.150000 | 0.000000 | -0.021000 | -11.705000 | -11.726000 | -1193.000000 | -984.000000 | -1010.000000 | 827.000000 |  | 4631 | Смещение кромок | GWAN |  | 06:21 | 06:55 | 06:51 | 0 | 366 | 2.844000 | EXT | Смещение кромок. Наружу. Величина смещения - 2.8 мм. |  | (c)
51091.150000 | 0.000000 | -0.031000 | -11.705000 | -11.736000 | -792.000000 | -276.000000 | -336.000000 | 0.000000 |  | 4631 | Смещение кромок | GWAN |  | 07:26 | 08:49 | 08:40 | 0 | 912 | 5.632000 | EXT | Смещение кромок. Наружу. Величина смещения - 5.6 мм. |  | (c)
51113.430000 | 0.000000 | -0.037000 | -11.200000 | -11.237000 | 853.000000 | -1133.000000 | -1471.000000 | 666.000000 |  | 4633 | Нарушение формы кольцевого шва | GWAN |  | 03:29 | 10:09 | 09:14 | 0 | 4274 |  | EXT | Нарушение формы кольцевого шва |  | (c)
51123.446000 | 10.016000 | 9.710000 | -1.184000 | -1.490000 | 1173.000000 | 1200.000000 | 1193.000000 | 1173.000000 | 1072.000000 | 4633 |  | CORR | AXGR | 04:21 | 04:25 | 04:24 | 418 | 39 | 10.000000 | EXT | - |  | (c)
51124.570000 | 11.140000 | 11.120000 | -0.060000 | -0.080000 | 1288.000000 | 1416.000000 | 1455.000000 | 1288.000000 | 12.000000 | 4633 |  | CORR | GENE | 04:39 | 05:00 | 05:06 | 68 | 334 | 11.000000 | EXT | - |  | (c)
51124.630000 | 0.000000 | -0.031000 | -11.390000 | -11.421000 | -744.000000 | -610.000000 | -597.000000 | 451.000000 |  | 4634 | Смещение кромок | GWAN |  | 03:26 | 03:48 | 03:50 | 0 | 293 | 3.063000 | EXT | Смещение кромок. Наружу. Величина смещения - 3.1 мм. |  | (c)
51130.923000 | 6.293000 | 6.282000 | -5.097000 | -5.108000 | -293.000000 | -246.000000 | -244.000000 | 195.000000 | 5087.000000 | 4634 |  | GOUG | СIGR | 04:39 | 04:46 | 04:47 | 21 | 98 | 11.000000 | EXT | -. Задир. |  | (c)
51131.144000 | 6.514000 | 6.500000 | -4.876000 | -4.890000 | -401.000000 | -349.000000 | -286.000000 | 171.000000 | 4847.000000 | 4634 |  | CORR | СIGR | 04:21 | 04:30 | 04:40 | 43 | 231 | 8.000000 | EXT | - |  | (c)
51134.958000 | 10.328000 | 10.126000 | -1.062000 | -1.264000 | 637.000000 | 650.000000 | 692.000000 | 637.000000 | 57.000000 | 4634 |  | CORR | GENE | 07:09 | 07:11 | 07:18 | 1207 | 110 | 11.000000 | EXT | - |  | (c)
51136.687000 | 0.667000 | 0.092000 | -10.818000 | -11.393000 | 663.000000 | 714.000000 | 714.000000 | 663.000000 | 92.000000 | 4635 |  | CORR | GENE | 07:14 | 07:22 | 07:22 | 786 | 102 | 10.000000 | EXT | - |  | (c)
51137.346000 | 1.326000 | 1.283000 | -10.159000 | -10.202000 | 618.000000 | 701.000000 | 669.000000 | 618.000000 | 1283.000000 | 4635 |  | CORR | GENE | 07:07 | 07:20 | 07:15 | 590 | 101 | 11.000000 | EXT | - |  | (c)
51159.155000 | 0.000000 | -0.036000 | -11.600000 | -11.636000 | -1326.000000 | -874.000000 | -984.000000 | 641.000000 |  | 4637 | Смещение кромок | GWAN |  | 08:08 | 09:21 | 09:03 | 0 | 685 | 3.841000 | EXT | Смещение кромок. Наружу. Величина смещения - 3.8 мм. |  | (c)
51159.313000 | 0.158000 | 0.121000 | -11.442000 | -11.479000 | -2015.000000 | -2004.000000 | -2004.000000 | 1993.000000 | 121.000000 | 4637 |  | CORR | AXGR | 06:17 | 06:19 | 06:19 | 71 | 22 | 10.000000 | EXT | - |  | (c)
51159.420000 | 0.265000 | 0.216000 | -11.335000 | -11.384000 | 2136.000000 | -2055.000000 | -2176.000000 | 2026.000000 | 216.000000 | 4637 |  | CORR | GENE | 05:27 | 06:10 | 05:51 | 148 | 300 | 10.000000 | EXT | - |  | (c)
51159.565000 | 0.410000 | 0.383000 | -11.190000 | -11.217000 | -1850.000000 | -1729.000000 | -1750.000000 | 1651.000000 | 383.000000 | 4637 |  | CORR | СIGR | 06:44 | 07:03 | 07:00 | 40 | 199 | 10.000000 | EXT | - |  | (c)
51159.965000 | 0.810000 | 0.794000 | -10.790000 | -10.806000 | -2028.000000 | -1924.000000 | -1965.000000 | 1903.000000 | 794.000000 | 4637 |  | CORR | СIGR | 06:15 | 06:32 | 06:25 | 26 | 125 | 10.000000 | EXT | - |  | (c)
51170.755000 | 0.000000 | -0.041000 | -11.640000 | -11.681000 | -890.000000 | -679.000000 | -657.000000 | 423.000000 |  | 4638 | Смещение кромок | GWAN |  | 03:29 | 04:03 | 04:07 | 0 | 468 | 2.667000 | EXT | Смещение кромок. Наружу. Величина смещения - 2.7 мм. |  | (c)
51170.755000 | 0.000000 | -0.019000 | -11.640000 | -11.659000 | -347.000000 | 616.000000 | 223.000000 | 0.000000 |  | 4638 | Нарушение формы кольцевого шва | GWAN |  | 04:57 | 07:32 | 06:29 | 0 | 1141 |  | EXT | Нарушение формы кольцевого шва |  | (c)
51192.944000 | 10.549000 | 10.466000 | -0.971000 | -1.054000 | 150.000000 | 397.000000 | 430.000000 | 150.000000 | 900.000000 | 4639 |  | CORR | GENE | 04:37 | 05:16 | 05:22 | 154 | 560 | 11.000000 | EXT | - |  | (c)
51193.627000 | 11.232000 | 11.086000 | -0.288000 | -0.434000 | 241.000000 | 538.000000 | 483.000000 | 241.000000 | 51.000000 | 4639 |  | CORR | GENE | 04:51 | 05:39 | 05:30 | 383 | 484 | 12.000000 | EXT | - |  | (c)
51193.915000 | 0.000000 | -0.031000 | -10.725000 | -10.756000 | -405.000000 | 132.000000 | 161.000000 | 0.000000 |  | 4640 | Смещение кромок | GWAN |  | 01:53 | 03:20 | 03:25 | 0 | 1133 | 3.927000 | EXT | Смещение кромок. Вовнутрь. Величина смещения - 3.9 мм. |  | (c)
51193.915000 | 0.000000 | -0.036000 | -10.725000 | -10.761000 | 2124.000000 | -1968.000000 | -2011.000000 | 17.691510 |  | 4640 | Смещение кромок | GWAN |  | 08:42 | 09:41 | 09:34 | 0 | 651 | 4.787000 | EXT | Смещение кромок. Наружу. Величина смещения - 4.8 мм. |  | (c)
51193.973000 | 0.058000 | 0.048000 | -10.667000 | -10.677000 | 1139.000000 | 1311.000000 | 1332.000000 | 41.421394 | 48.000000 | 4640 |  | CORR | GENE | 06:03 | 06:31 | 06:34 | 87 | 386 | 10.000000 | EXT | - |  | (c)
51204.640000 | 0.000000 | -0.026000 | -11.470000 | -11.496000 | 1446.000000 | 1948.000000 | 1731.000000 | 17.371781 |  | 4641 | Смещение кромок | GWAN |  | 03:26 | 04:47 | 04:12 | 0 | 569 | 2.789000 | EXT | Смещение кромок. Вовнутрь. Величина смещения - 2.8 мм. |  | (c)
51216.110000 | 0.000000 | -0.003000 | -11.340000 | -11.343000 | 1412.000000 | 1640.000000 | 1599.000000 | 20.783542 |  | 4642 | Нарушение формы кольцевого шва | GWAN |  | 05:16 | 05:52 | 05:46 | 0 | 374 |  | EXT | Нарушение формы кольцевого шва |  | (c)
51216.110000 | 0.000000 | -0.016000 | -11.340000 | -11.356000 | 1828.000000 | 1976.000000 | 2111.000000 | 0.000000 |  | 4642 | Смещение кромок | GWAN |  | 06:23 | 06:47 | 07:09 | 0 | 566 | 3.844000 | EXT | Смещение кромок. Вовнутрь. Величина смещения - 3.8 мм. |  | (c)
51216.110000 | 0.000000 | -0.036000 | -11.340000 | -11.376000 | -1520.000000 | -1213.000000 | -1230.000000 | 75.818372 |  | 4642 | Смещение кромок | GWAN |  | 09:22 | 10:12 | 10:09 | 0 | 581 | 3.042000 | EXT | Смещение кромок. Вовнутрь. Величина смещения - 3 мм. |  | (c)
51227.450000 | 0.000000 | -0.046000 | -11.325000 | -11.371000 | 591.000000 | 774.000000 | 1050.000000 | 58.212366 |  | 4643 | Смещение кромок | GWAN |  | 00:54 | 01:23 | 02:08 | 0 | 918 | 3.788000 | EXT | Смещение кромок. Вовнутрь. Величина смещения - 3.8 мм. |  | (c)
51227.450000 | 0.000000 | -0.016000 | -11.325000 | -11.341000 | -2203.000000 | -2113.000000 | -1920.000000 | 2.242376 |  | 4643 | Смещение кромок | GWAN |  | 05:23 | 05:37 | 06:09 | 0 | 566 | 3.995000 | EXT | Смещение кромок. Наружу. Величина смещения - 4 мм. |  | (c)
51227.450000 | 0.000000 | -0.031000 | -11.325000 | -11.356000 | -1363.000000 | -1047.000000 | -1141.000000 | 56.228915 |  | 4643 | Смещение кромок | GWAN |  | 07:38 | 08:30 | 08:14 | 0 | 444 | 3.970000 | EXT | Смещение кромок. Наружу. Величина смещения - 4 мм. |  | (c)
51227.450000 | 0.000000 | -0.076000 | -11.325000 | -11.401000 | -823.000000 | -716.000000 | -598.000000 | 11.914593 |  | 4643 | Смещение кромок | GWAN |  | 09:06 | 09:23 | 09:42 | 0 | 450 | 4.633000 | EXT | Смещение кромок. Наружу. Величина смещения - 4.6 мм. |  | (c)
51236.777000 | 9.327000 | 9.196000 | -1.998000 | -2.129000 | 2076.000000 | 2149.000000 | 2133.000000 | 3.224304 | 1697.000000 | 4643 |  | CORR | GENE | 04:54 | 05:05 | 05:03 | 432 | 115 | 10.000000 | EXT | -. Аномалия находится на упругопластическом изгибе: R=959 D, максимальное растяжение на 6.2 час. |  | (c)
51238.775000 | 0.000000 | -0.026000 | -10.969000 | -10.995000 | 1774.000000 | 1945.000000 | 1946.000000 | 8.990668 |  | 4644а | Смещение кромок | GWAN |  | 02:12 | 02:40 | 02:40 | 0 | 346 | 2.639000 | EXT | Смещение кромок. Наружу. Величина смещения - 2.6 мм. Аномалия находится на упругопластическом изгибе: R=774 D, максимальное растяжение на 6.4 час. |  | (c)
51238.775000 | 0.000000 | -0.011000 | -10.969000 | -10.980000 | -1747.000000 | -1572.000000 | -1584.000000 | 39.049235 |  | 4644а | Смещение кромок | GWAN |  | 04:44 | 05:12 | 05:11 | 0 | 325 | 3.297000 | EXT | Смещение кромок. Наружу. Величина смещения - 3.3 мм. Аномалия находится на упругопластическом изгибе: R=774 D, максимальное растяжение на 6.4 час. |  | (c)
51248.090000 | 9.315000 | 9.299000 | -1.654000 | -1.670000 | -816.000000 | -743.000000 | -727.000000 | 44.244331 | 1639.000000 | 4644а |  | CORR | СIGR | 07:15 | 07:26 | 07:29 | 31 | 179 | 9.000000 | EXT | -. Аномалия находится на упругопластическом изгибе: R=525 D, максимальное растяжение на 6.3 час. |  | (c)
51249.744000 | 0.000000 | -0.031000 | -12.147000 | -12.178000 | 954.000000 | 1169.000000 | 1101.000000 | 954.000000 |  | 4644б | Смещение кромок | GWAN |  | 03:04 | 03:39 | 03:28 | 0 | 293 | 3.507000 | EXT | Смещение кромок. Наружу. Величина смещения - 3.5 мм. Аномалия находится на упругопластическом изгибе: R=437 D, максимальное растяжение на 6.3 час. |  | (c)
51249.744000 | 0.000000 | -0.036000 | -12.147000 | -12.183000 | -1373.000000 | -1074.000000 | -1124.000000 | 876.000000 |  | 4644б | Смещение кромок | GWAN |  | 08:49 | 09:37 | 09:29 | 0 | 497 | 3.579000 | EXT | Смещение кромок. Наружу. Величина смещения - 3.6 мм. Аномалия находится на упругопластическом изгибе: R=437 D, максимальное растяжение на 6.3 час. |  | (c)
51249.744000 | 0.000000 | -0.051000 | -12.147000 | -12.198000 | -397.000000 | -127.000000 | -79.000000 | 239.000000 |  | 4644б | Смещение кромок | GWAN |  | 11:26 | 00:10 | 00:17 | 0 | 636 | 3.965000 | EXT | Смещение кромок. Наружу. Величина смещения - 4 мм. Аномалия находится на упругопластическом изгибе: R=437 D, максимальное растяжение на 6.3 час. |  | (c)
51261.891000 | 0.000000 | -0.041000 | -11.364000 | -11.405000 | 687.000000 | 957.000000 | 1028.000000 | 69.498972 |  | 4646а | Смещение кромок | GWAN |  | 00:40 | 01:23 | 01:35 | 0 | 683 | 3.593000 | EXT | Смещение кромок. Вовнутрь. Величина смещения - 3.6 мм. Аномалия находится на упругопластическом изгибе: R=374 D, максимальное растяжение на 6.2 час. |  | (c)
51261.891000 | 0.000000 | -0.021000 | -11.364000 | -11.385000 | 2200.000000 | -2151.000000 | -2144.000000 | 0.000000 |  | 4646а | Смещение кромок | GWAN |  | 04:44 | 05:02 | 05:03 | 0 | 235 | 3.005000 | EXT | Смещение кромок. Вовнутрь. Величина смещения - 3 мм. Аномалия находится на упругопластическом изгибе: R=374 D, максимальное растяжение на 6.2 час. |  | (c)
51261.891000 | 0.000000 | -0.016000 | -11.364000 | -11.380000 | -1312.000000 | -1007.000000 | -1092.000000 | 52.754000 |  | 4646а | Смещение кромок | GWAN |  | 07:17 | 08:07 | 07:53 | 0 | 439 | 2.861000 | EXT | Смещение кромок. Вовнутрь. Величина смещения - 2.9 мм. Аномалия находится на упругопластическом изгибе: R=374 D, максимальное растяжение на 6.2 час. |  | (c)
51262.318000 | 0.427000 | 0.082000 | -10.937000 | -11.282000 | 2063.000000 | 2114.000000 | 2115.000000 | 5.099213 | 82.000000 | 4646а |  | CORR | GENE | 04:22 | 04:30 | 04:30 | 487 | 104 | 11.000000 | EXT | -. Аномалия находится на упругопластическом изгибе: R=394 D, максимальное растяжение на 6.2 час. |  | (c)
51262.483000 | 0.592000 | 0.550000 | -10.772000 | -10.814000 | 2227.000000 | -2172.000000 | -2146.000000 | 0.000000 | 550.000000 | 4646а |  | CORR | GENE | 04:49 | 04:58 | 05:03 | 79 | 176 | 12.000000 | EXT | -. Аномалия находится на упругопластическом изгибе: R=394 D, максимальное растяжение на 6.2 час. |  | (c)
51262.626000 | 0.735000 | 0.620000 | -10.629000 | -10.744000 | 2015.000000 | 2016.000000 | 2038.000000 | 13.723113 | 620.000000 | 4646а |  | CORR | GENE | 04:14 | 04:14 | 04:18 | 401 | 45 | 15.000000 | EXT | -. Аномалия находится на упругопластическом изгибе: R=406 D, максимальное растяжение на 6.2 час. |  | (c)
51262.919000 | 1.028000 | 0.634000 | -10.336000 | -10.730000 | 2084.000000 | 2127.000000 | 2150.000000 | 1.187655 | 634.000000 | 4646а |  | CORR | GENE | 04:25 | 04:32 | 04:36 | 615 | 132 | 12.000000 | EXT | -. Аномалия находится на упругопластическом изгибе: R=419 D, максимальное растяжение на 6.2 час. |  | (c)
51263.028000 | 1.137000 | 0.999000 | -10.227000 | -10.365000 | -2166.000000 | -2161.000000 | -2121.000000 | 5.240983 | 999.000000 | 4646а |  | CORR | GENE | 05:00 | 05:00 | 05:07 | 197 | 89 | 12.000000 | EXT | -. Аномалия находится на упругопластическом изгибе: R=433 D, максимальное растяжение на 6.3 час. |  | (c)
51264.033000 | 2.142000 | 1.741000 | -9.222000 | -9.623000 | -1942.000000 | -1868.000000 | -1900.000000 | 23.299974 | 1741.000000 | 4646а |  | CORR | GENE | 05:36 | 05:48 | 05:42 | 494 | 84 | 10.000000 | EXT | -. Аномалия находится на упругопластическом изгибе: R=507 D, максимальное растяжение на 6.3 час. |  | (c)
51271.076000 | 9.185000 | 8.713000 | -2.179000 | -2.651000 | 1823.000000 | 2203.000000 | 2172.000000 | 0.000000 | 1588.000000 | 4646а |  | GOUG | GENE | 03:43 | 04:45 | 04:40 | 1063 | 697 | 9.000000 | EXT | -. Задир. |  | (c)
51273.255000 | 0.000000 | -0.036000 | -10.960000 | -10.996000 | 893.000000 | 974.000000 | 1098.000000 | 58.349594 |  | 4647 | Смещение кромок | GWAN |  | 03:09 | 03:22 | 03:42 | 0 | 410 | 3.393000 | EXT | Смещение кромок. Вовнутрь. Величина смещения - 3.4 мм. |  | (c)
51295.720000 | 0.000000 | -0.031000 | -11.115000 | -11.146000 | -259.000000 | 293.000000 | 216.000000 | 0.000000 |  | 4649 | Смещение кромок | GWAN |  | 01:25 | 02:54 | 02:42 | 0 | 950 | 4.059000 | EXT | Смещение кромок. Вовнутрь. Величина смещения - 4.1 мм. |  | (c)
51295.720000 | 0.000000 | -0.001000 | -11.115000 | -11.116000 | 772.000000 | 1059.000000 | 1009.000000 | 60.399716 |  | 4649 | Смещение кромок | GWAN |  | 04:12 | 04:58 | 04:50 | 0 | 473 | 3.361000 | EXT | Смещение кромок. Вовнутрь. Величина смещения - 3.4 мм. |  | (c)
51295.720000 | 0.000000 | -0.006000 | -11.115000 | -11.121000 | 1356.000000 | 1475.000000 | 1452.000000 | 47.391901 |  | 4649 | Смещение кромок | GWAN |  | 05:46 | 06:05 | 06:01 | 0 | 192 | 2.547000 | EXT | Смещение кромок. Наружу. Величина смещения - 2.5 мм. |  | (c)
51295.720000 | 0.000000 | -0.021000 | -11.115000 | -11.136000 | 2218.000000 | -2132.000000 | -2160.000000 | 5.701502 |  | 4649 | Смещение кромок | GWAN |  | 08:05 | 08:23 | 08:18 | 0 | 166 | 2.633000 | EXT | Смещение кромок. Наружу. Величина смещения - 2.6 мм. |  | (c)
51295.720000 | 0.000000 | -0.036000 | -11.115000 | -11.151000 | -1932.000000 | -1601.000000 | -1724.000000 | 40.863261 |  | 4649 | Смещение кромок | GWAN |  | 08:55 | 09:49 | 09:29 | 0 | 415 | 3.581000 | EXT | Смещение кромок. Наружу. Величина смещения - 3.6 мм. |  | (c)
51306.835000 | 0.000000 | -0.031000 | -11.185000 | -11.216000 | 448.000000 | 788.000000 | 788.000000 | 36.175650 |  | 4650 | Смещение кромок | GWAN |  | 02:43 | 03:37 | 03:37 | 0 | 680 | 3.477000 | EXT | Смещение кромок. Вовнутрь. Величина смещения - 3.5 мм. |  | (c)
51306.835000 | 0.000000 | -0.026000 | -11.185000 | -11.211000 | 1356.000000 | 1932.000000 | 1851.000000 | 0.000000 |  | 4650 | Смещение кромок | GWAN |  | 05:09 | 06:42 | 06:29 | 0 | 989 | 2.510155 | EXT | Смещение кромок. Вовнутрь. Величина смещения - 2.5 мм. |  | (c)
51306.835000 | 0.000000 | -0.031000 | -11.185000 | -11.216000 | -1820.000000 | -1768.000000 | -1723.000000 | 40.980338 |  | 4650 | Смещение кромок | GWAN |  | 08:36 | 08:45 | 08:52 | 0 | 195 | 2.837000 | EXT | Смещение кромок. Наружу. Величина смещения - 2.8 мм. |  | (c)
51306.835000 | 0.000000 | -0.041000 | -11.185000 | -11.226000 | -1532.000000 | -1431.000000 | -1439.000000 | 63.841924 |  | 4650 | Смещение кромок | GWAN |  | 09:23 | 09:39 | 09:38 | 0 | 186 | 3.065000 | EXT | Смещение кромок. Вовнутрь. Величина смещения - 3.1 мм. |  | (c)
51326.203000 | 8.183000 | 8.110000 | -2.798000 | -2.871000 | -2170.000000 | -2123.000000 | -2139.000000 | 7.364081 | 2646.000000 | 4651а |  | CORR | GENE | 06:22 | 06:29 | 06:27 | 225 | 61 | 10.000000 | EXT | - |  | (c)
51329.001000 | 0.000000 | -0.034000 | -2.019000 | -2.053000 | -81.000000 | 334.000000 | 286.000000 | 0.000000 |  | 4651б | Нарушение формы кольцевого шва | GWAN |  | 02:21 | 03:28 | 03:20 | 0 | 733 |  | INT | Нарушение формы кольцевого шва |  | (c)
51331.020000 | 0.000000 | -0.024000 | -9.650000 | -9.674000 | -629.000000 | 1194.000000 | 870.000000 | 11.215139 |  | 4652а | Нарушение формы кольцевого шва | GWAN |  | 08:16 | 01:10 | 00:18 | 0 | 2999 |  | INT | Нарушение формы кольцевого шва |  | (c)
51335.498000 | 4.478000 | 4.062000 | -5.172000 | -5.588000 | -1059.000000 | -1005.000000 | -1002.000000 | 71.670323 | 4062.000000 | 4652а |  | CORR | GENE | 07:07 | 07:15 | 07:16 | 674 | 114 | 11.000000 | EXT | - |  | (c)
51336.015000 | 4.995000 | 4.897000 | -4.655000 | -4.753000 | -1034.000000 | -1017.000000 | -982.000000 | 70.846758 | 4288.000000 | 4652а |  | CORR | GENE | 07:11 | 07:13 | 07:19 | 465 | 104 | 10.000000 | EXT | - |  | (c)
51337.692000 | 6.672000 | 6.360000 | -2.978000 | -3.290000 | -2070.000000 | -2070.000000 | -2053.000000 | 12.953271 | 2841.000000 | 4652а |  | CORR | AXGR | 04:23 | 04:23 | 04:26 | 449 | 35 | 11.000000 | EXT | - |  | (c)
51340.670000 | 0.000000 | -0.036000 | -11.295000 | -11.331000 | 1478.000000 | 1678.000000 | 1685.000000 | 10.493799 |  | 4653 | Смещение кромок | GWAN |  | 06:43 | 07:15 | 07:17 | 0 | 415 | 3.366000 | EXT | Смещение кромок. Наружу. Величина смещения - 3.4 мм. |  | (c)
51352.506000 | 0.541000 | 0.502000 | -10.634000 | -10.673000 | -2125.000000 | -2116.000000 | -2113.000000 | 8.555405 | 502.000000 | 4654 |  | CORR | AXGR | 05:07 | 05:08 | 05:09 | 75 | 22 | 11.000000 | EXT | - |  | (c)
51353.444000 | 1.479000 | 1.459000 | -9.696000 | -9.716000 | -2189.000000 | -2046.000000 | -2101.000000 | 3.381973 | 1459.000000 | 4654 |  | CORR | СIGR | 04:57 | 05:20 | 05:11 | 30 | 176 | 11.000000 | EXT | - |  | (c)
51353.553000 | 1.588000 | 1.575000 | -9.587000 | -9.600000 | -2170.000000 | -2046.000000 | -2095.000000 | 4.915240 | 1575.000000 | 4654 |  | CORR | GENE | 05:00 | 05:20 | 05:12 | 56 | 150 | 13.000000 | EXT | - |  | (c)
51358.321000 | 6.356000 | 6.280000 | -4.819000 | -4.895000 | 1675.000000 | 2163.000000 | 1937.000000 | 2.509002 | 4782.000000 | 4654 |  | CORR | GENE | 03:20 | 04:39 | 04:03 | 113 | 524 | 10.000000 | EXT | - |  | (c)
51360.986000 | 9.021000 | 7.959000 | -2.154000 | -3.216000 | -2205.000000 | -2189.000000 | -2169.000000 | 2.044400 | 1797.000000 | 4654 |  | CORR | GENE | 04:54 | 04:57 | 05:00 | 1419 | 72 | 11.000000 | EXT | - |  | (c)
51361.490000 | 9.525000 | 8.832000 | -1.650000 | -2.343000 | 2128.000000 | 2180.000000 | 2167.000000 | 1.919601 | 1441.000000 | 4654 |  | CORR | GENE | 04:33 | 04:42 | 04:40 | 902 | 79 | 10.000000 | EXT | - |  | (c)
51362.760000 | 10.795000 | 9.566000 | -0.380000 | -1.609000 | -2203.000000 | -2182.000000 | -2091.000000 | 2.251309 | 253.000000 | 4654 |  | CORR | GENE | 04:54 | 04:58 | 05:12 | 1356 | 224 | 12.000000 | EXT | - |  | (c)
51362.973000 | 11.008000 | 10.977000 | -0.167000 | -0.198000 | 1927.000000 | -2155.000000 | 2201.000000 | 0.000000 | 28.000000 | 4654 |  | CORR | GENE | 04:01 | 05:02 | 04:45 | 170 | 548 | 11.000000 | EXT | - |  | (c)
51363.245000 | 0.105000 | 0.081000 | -10.725000 | -10.749000 | 863.000000 | 869.000000 | 901.000000 | 863.000000 | 81.000000 | 4655 |  | CORR | GENE | 04:10 | 04:10 | 04:16 | 502 | 76 | 10.000000 | EXT | - |  | (c)
51373.970000 | 0.000000 | -0.001000 | -11.670000 | -11.671000 | -1074.000000 | -816.000000 | -865.000000 | 656.000000 |  | 4656 | Смещение кромок | GWAN |  | 04:57 | 05:38 | 05:30 | 0 | 418 | 2.411000 | EXT | Смещение кромок. Наружу. Величина смещения - 2.4 мм. |  | (c)
51373.970000 | 0.000000 | -0.008000 | -11.670000 | -11.678000 | -568.000000 | -361.000000 | -356.000000 | 144.000000 |  | 4656 | Смещение кромок | GWAN |  | 06:18 | 06:52 | 06:52 | 0 | 424 | 2.391252 | EXT | Смещение кромок. Наружу. Величина смещения - 2.4 мм. |  | (c)
51373.970000 | 0.000000 | -0.036000 | -11.670000 | -11.706000 | 1177.000000 | 1264.000000 | 1435.000000 | 1177.000000 |  | 4656 | Смещение кромок | GWAN |  | 11:00 | 11:14 | 11:42 | 0 | 517 | 2.846000 | EXT | Смещение кромок. Наружу. Величина смещения - 2.8 мм. |  | (c)
51385.640000 | 0.000000 | -0.018000 | -11.695000 | -11.713000 | -1281.000000 | -338.000000 | 878.000000 | 0.000000 |  | 4657 | Нарушение формы кольцевого шва | GWAN |  | 06:38 | 09:10 | 00:26 | 0 | 4318 |  | EXT | Нарушение формы кольцевого шва |  | (c)
51387.790000 | 2.150000 | 1.946000 | -9.545000 | -9.749000 | -2075.000000 | -2019.000000 | -2013.000000 | 1951.000000 | 1946.000000 | 4657 |  | CORR | GENE | 04:30 | 04:39 | 04:40 | 306 | 124 | 10.000000 | EXT | - |  | (c)
51389.597000 | 3.957000 | 3.941000 | -7.738000 | -7.754000 | 1968.000000 | 2073.000000 | 2049.000000 | 1968.000000 | 3941.000000 | 4657 |  | CORR | СIGR | 03:22 | 03:39 | 03:35 | 26 | 162 | 10.000000 | EXT | - |  | (c)
51392.780000 | 7.140000 | 7.110000 | -4.555000 | -4.585000 | -2093.000000 | -2019.000000 | -2039.000000 | 1985.000000 | 4538.000000 | 4657 |  | CORR | GENE | 04:27 | 04:39 | 04:36 | 47 | 108 | 10.000000 | EXT | - |  | (c)
51397.335000 | 0.000000 | -0.036000 | -11.135000 | -11.171000 | 281.000000 | 853.000000 | 636.000000 | 281.000000 |  | 4658 | Смещение кромок | GWAN |  | 00:46 | 02:18 | 01:43 | 0 | 709 | 3.444000 | EXT | Смещение кромок. Вовнутрь. Величина смещения - 3.4 мм. |  | (c)
51397.335000 | 0.000000 | -0.016000 | -11.135000 | -11.151000 | 1730.000000 | 1933.000000 | 1967.000000 | 1730.000000 |  | 4658 | Смещение кромок | GWAN |  | 04:40 | 05:13 | 05:18 | 0 | 473 | 2.899000 | EXT | Смещение кромок. Вовнутрь. Величина смещения - 2.9 мм. |  | (c)
51397.335000 | 0.000000 | -0.031000 | -11.135000 | -11.166000 | -1653.000000 | -1465.000000 | -1488.000000 | 1322.000000 |  | 4658 | Смещение кромок | GWAN |  | 07:34 | 08:04 | 08:00 | 0 | 331 | 3.077000 | EXT | Смещение кромок. Вовнутрь. Величина смещения - 3.1 мм. |  | (c)
51408.759000 | 0.289000 | 0.098000 | -10.791000 | -10.982000 | -2220.000000 | -2212.000000 | -2179.000000 | 0.845112 | 98.000000 | 4659 |  | CORR | GENE | 04:28 | 04:29 | 04:34 | 738 | 83 | 14.000000 | EXT | - |  | (c)
51413.876000 | 5.406000 | 5.353000 | -5.674000 | -5.727000 | -2082.000000 | -2067.000000 | -2068.000000 | 11.998586 | 5353.000000 | 4659 |  | CORR | AXGR | 04:50 | 04:52 | 04:52 | 105 | 27 | 11.000000 | EXT | - |  | (c)
51419.550000 | 0.000000 | -0.040000 | -11.360000 | -11.400000 | 43.000000 | 109.000000 | 116.000000 | 9.335198 |  | 4660 | Смещение кромок | GWAN |  | 10:31 | 10:42 | 10:43 | 0 | 145 | 2.971000 | EXT | Смещение кромок. Наружу. Величина смещения - 3 мм. |  | (c)
51419.550000 | 0.000000 | -0.040000 | -11.360000 | -11.400000 | 246.000000 | 327.000000 | 303.000000 | 24.452387 |  | 4660 | Смещение кромок | GWAN |  | 11:04 | 11:17 | 11:13 | 0 | 113 | 4.795000 | EXT | Смещение кромок. Вовнутрь. Величина смещения - 4.8 мм. |  | (c)
51419.550000 | 0.000000 | -0.050000 | -11.360000 | -11.410000 | 403.000000 | 563.000000 | 573.000000 | 46.256241 |  | 4660 | Смещение кромок | GWAN |  | 11:29 | 11:55 | 11:57 | 0 | 340 | 3.371000 | EXT | Смещение кромок. Наружу. Величина смещения - 3.4 мм. |  | (c)
51424.110000 | 4.560000 | 4.182000 | -6.800000 | -7.178000 | -2152.000000 | -2009.000000 | -2074.000000 | 6.345559 | 4182.000000 | 4660 |  | CORR | GENE | 04:37 | 05:00 | 04:49 | 414 | 155 | 10.000000 | EXT | - |  | (c)
51424.263000 | 4.713000 | 4.640000 | -6.647000 | -6.720000 | -2184.000000 | -2017.000000 | -2086.000000 | 3.788283 | 4640.000000 | 4660 |  | CORR | GENE | 04:32 | 04:59 | 04:47 | 116 | 195 | 10.000000 | EXT | - |  | (c)
51425.400000 | 5.850000 | 5.827000 | -5.510000 | -5.533000 | -1566.000000 | -1432.000000 | -1478.000000 | 53.659820 | 5488.000000 | 4660 |  | CORR | GENE | 06:11 | 06:33 | 06:25 | 45 | 175 | 11.000000 | EXT | - |  | (c)
51425.432000 | 5.882000 | 5.861000 | -5.478000 | -5.499000 | -2180.000000 | -2084.000000 | -2067.000000 | 4.111076 | 5447.000000 | 4660 |  | CORR | GENE | 04:32 | 04:48 | 04:51 | 52 | 226 | 10.000000 | EXT | - |  | (c)
51425.943000 | 6.393000 | 6.108000 | -4.967000 | -5.252000 | -2175.000000 | -2128.000000 | -2143.000000 | 4.485485 | 4604.000000 | 4660 |  | CORR | GENE | 04:33 | 04:41 | 04:38 | 648 | 64 | 10.000000 | EXT | - |  | (c)
51426.894000 | 7.344000 | 6.994000 | -4.016000 | -4.366000 | -2192.000000 | -2165.000000 | -2118.000000 | 3.097657 | 3894.000000 | 4660 |  | CORR | GENE | 04:30 | 04:35 | 04:42 | 472 | 149 | 10.000000 | EXT | - |  | (c)
51427.310000 | 7.760000 | 7.548000 | -3.600000 | -3.812000 | -2198.000000 | -2142.000000 | -2163.000000 | 2.602556 | 3372.000000 | 4660 |  | CORR | GENE | 04:29 | 04:38 | 04:35 | 440 | 70 | 10.000000 | EXT | - |  | (c)
51430.560000 | 11.010000 | 10.879000 | -0.350000 | -0.481000 | -2068.000000 | -2060.000000 | -2041.000000 | 13.149283 | 259.000000 | 4660 |  | CORR | GENE | 04:50 | 04:52 | 04:55 | 222 | 54 | 12.000000 | EXT | - |  | (c)
51430.910000 | 0.000000 | -0.031000 | -11.220000 | -11.251000 | -960.000000 | -765.000000 | -687.000000 | 33.387192 |  | 4661 | Смещение кромок | GWAN |  | 00:12 | 00:44 | 00:56 | 0 | 546 | 3.246000 | EXT | Смещение кромок. Вовнутрь. Величина смещения - 3.2 мм. |  | (c)
51430.910000 | 0.000000 | -0.021000 | -11.220000 | -11.241000 | -269.000000 | -161.000000 | -81.000000 | 0.000000 |  | 4661 | Смещение кромок | GWAN |  | 02:04 | 02:21 | 02:34 | 0 | 375 | 3.784000 | EXT | Смещение кромок. Вовнутрь. Величина смещения - 3.8 мм. |  | (c)
51430.910000 | 0.000000 | -0.001000 | -11.220000 | -11.221000 | 536.000000 | 846.000000 | 784.000000 | 43.237726 |  | 4661 | Смещение кромок | GWAN |  | 04:14 | 05:04 | 04:54 | 0 | 497 | 2.807000 | EXT | Смещение кромок. Вовнутрь. Величина смещения - 2.8 мм. |  | (c)
51442.130000 | 0.000000 | -0.021000 | -11.360000 | -11.381000 | 1960.000000 | 2088.000000 | 2069.000000 | 0.000000 |  | 4662 | Смещение кромок | GWAN |  | 07:10 | 07:30 | 07:27 | 0 | 218 | 2.803000 | EXT | Смещение кромок. Вовнутрь. Величина смещения - 2.8 мм. |  | (c)
51442.130000 | 0.000000 | -0.031000 | -11.360000 | -11.391000 | -1429.000000 | -1159.000000 | -1275.000000 | 77.108429 |  | 4662 | Смещение кромок | GWAN |  | 10:03 | 10:46 | 10:28 | 0 | 308 | 2.315000 | EXT | Смещение кромок. Вовнутрь. Величина смещения - 2.3 мм. |  | (c)
51444.521000 | 2.391000 | 2.318000 | -8.969000 | -9.042000 | 2134.000000 | 2149.000000 | 2165.000000 | 0.305059 | 2318.000000 | 4662 |  | CORR | GENE | 07:38 | 07:40 | 07:43 | 155 | 62 | 15.000000 | EXT | - |  | (c)
51445.189000 | 3.059000 | 2.996000 | -8.301000 | -8.364000 | 2127.000000 | 2140.000000 | 2162.000000 | 0.000000 | 2996.000000 | 4662 |  | CORR | GENE | 07:37 | 07:39 | 07:42 | 146 | 70 | 12.000000 | EXT | - |  | (c)
51449.686000 | 7.556000 | 7.424000 | -3.804000 | -3.936000 | 2163.000000 | 2179.000000 | 2176.000000 | 2.278512 | 3733.000000 | 4662 |  | CORR | AXGR | 07:42 | 07:45 | 07:45 | 203 | 26 | 9.000000 | EXT | - |  | (c)
51451.113000 | 8.983000 | 8.972000 | -2.377000 | -2.388000 | 1312.000000 | 1369.000000 | 1372.000000 | 59.667727 | 2278.000000 | 4662 |  | CORR | GENE | 05:25 | 05:34 | 05:35 | 110 | 119 | 10.000000 | EXT | - |  | (c)
51453.490000 | 0.000000 | -0.031000 | -11.335000 | -11.366000 | 891.000000 | 998.000000 | 1082.000000 | 77.304574 |  | 4663 | Нарушение формы кольцевого шва | GWAN |  | 00:55 | 01:12 | 01:26 | 0 | 382 |  | EXT | Нарушение формы кольцевого шва |  | (c)
51453.490000 | 0.000000 | -0.016000 | -11.335000 | -11.351000 | 1520.000000 | 1735.000000 | 1786.000000 | 14.447877 |  | 4663 | Смещение кромок | GWAN |  | 02:36 | 03:11 | 03:19 | 0 | 531 | 3.301000 | EXT | Смещение кромок. Вовнутрь. Величина смещения - 3.3 мм. |  | (c)
51453.490000 | 0.000000 | -0.036000 | -11.335000 | -11.371000 | 263.000000 | 556.000000 | 440.000000 | 35.482859 |  | 4663 | Смещение кромок | GWAN |  | 11:13 | 00:01 | 11:42 | 0 | 354 | 2.388000 | EXT | Смещение кромок. Наружу. Величина смещения - 2.4 мм. |  | (c)
51455.921000 | 2.431000 | 2.425000 | -8.904000 | -8.910000 | -1833.000000 | -1714.000000 | -1767.000000 | 32.113755 | 2425.000000 | 4663 |  | GOUG | СIGR | 05:35 | 05:54 | 05:46 | 34 | 132 | 7.000000 | EXT | -. Задир. |  | (c)
51464.825000 | 0.000000 | -0.011000 | -6.685000 | -6.696000 | -1920.000000 | -1766.000000 | -1689.000000 | 1458.000000 |  | 4664 | Смещение кромок | GWAN |  | 03:41 | 04:06 | 04:18 | 0 | 462 | 3.820000 | EXT | Смещение кромок. Наружу. Величина смещения - 3.8 мм. |  | (c)
51464.825000 | 0.000000 | -0.031000 | -6.685000 | -6.716000 | -441.000000 | -317.000000 | -6.000000 | 0.000000 |  | 4664 | Смещение кромок | GWAN |  | 07:40 | 08:00 | 08:50 | 0 | 871 | 3.488000 | EXT | Смещение кромок. Вовнутрь. Величина смещения - 3.5 мм. |  | (c)
51464.825000 | 0.000000 | -0.031000 | -6.685000 | -6.716000 | 813.000000 | 1077.000000 | 973.000000 | 813.000000 |  | 4664 | Смещение кромок | GWAN |  | 11:02 | 11:45 | 11:28 | 0 | 319 | 2.350000 | EXT | Смещение кромок. Вовнутрь. Величина смещения - 2.4 мм. |  | (c)
51483.930000 | 0.765000 | 0.754000 | -10.865000 | -10.876000 | -1331.000000 | -1261.000000 | -1257.000000 | 1182.000000 | 754.000000 | 4666 |  | CORR | СIGR | 06:51 | 07:03 | 07:03 | 20 | 149 | 13.000000 | EXT | - |  | (c)
51483.989000 | 0.824000 | 0.811000 | -10.806000 | -10.819000 | -2036.000000 | -1989.000000 | -1980.000000 | 1924.000000 | 811.000000 | 4666 |  | CORR | СIGR | 04:58 | 05:05 | 05:07 | 21 | 113 | 11.000000 | EXT | - |  | (c)
51484.098000 | 0.933000 | 0.919000 | -10.697000 | -10.711000 | -2028.000000 | -1982.000000 | -1979.000000 | 1931.000000 | 919.000000 | 4666 |  | CORR | СIGR | 04:59 | 05:06 | 05:07 | 27 | 96 | 13.000000 | EXT | - |  | (c)
51484.698000 | 1.533000 | 1.290000 | -10.097000 | -10.340000 | -1344.000000 | -1229.000000 | -1258.000000 | 1172.000000 | 1290.000000 | 4666 |  | CORR | GENE | 06:49 | 07:08 | 07:03 | 1018 | 172 | 12.000000 | EXT | - |  | (c)
51487.538000 | 4.373000 | 3.980000 | -7.257000 | -7.650000 | -1164.000000 | -1081.000000 | -1084.000000 | 1004.000000 | 3980.000000 | 4666 |  | CORR | GENE | 07:18 | 07:32 | 07:31 | 412 | 160 | 12.000000 | EXT | - |  | (c)
51487.871000 | 4.706000 | 4.590000 | -6.924000 | -7.040000 | -1116.000000 | -1091.000000 | -1084.000000 | 1052.000000 | 4590.000000 | 4666 |  | CORR | GENE | 07:26 | 07:30 | 07:31 | 157 | 64 | 10.000000 | EXT | - |  | (c)
51488.336000 | 5.171000 | 5.072000 | -6.459000 | -6.558000 | -1260.000000 | -1084.000000 | -1156.000000 | 1052.000000 | 5072.000000 | 4666 |  | CORR | GENE | 07:03 | 07:31 | 07:20 | 126 | 208 | 14.000000 | EXT | - |  | (c)
51488.647000 | 5.482000 | 5.459000 | -6.148000 | -6.171000 | -1184.000000 | -1075.000000 | -1129.000000 | 1075.000000 | 5459.000000 | 4666 |  | CORR | GENE | 07:15 | 07:33 | 07:24 | 62 | 109 | 11.000000 | EXT | - |  | (c)
51488.953000 | 5.788000 | 5.614000 | -5.842000 | -6.016000 | -1154.000000 | -1088.000000 | -1078.000000 | 1001.000000 | 5614.000000 | 4666 |  | CORR | GENE | 07:20 | 07:30 | 07:32 | 189 | 154 | 13.000000 | EXT | - |  | (c)
51489.152000 | 5.987000 | 5.963000 | -5.643000 | -5.667000 | -1776.000000 | -1620.000000 | -1617.000000 | 1458.000000 | 5629.000000 | 4666 |  | CORR | СIGR | 05:40 | 06:05 | 06:05 | 38 | 318 | 8.000000 | EXT | - |  | (c)
51489.156000 | 5.991000 | 5.893000 | -5.639000 | -5.737000 | -1139.000000 | -1104.000000 | -1114.000000 | 1090.000000 | 5594.000000 | 4666 |  | CORR | GENE | 07:22 | 07:28 | 07:26 | 143 | 50 | 12.000000 | EXT | - |  | (c)
51489.556000 | 6.391000 | 6.369000 | -5.239000 | -5.261000 | -1134.000000 | -1064.000000 | -1047.000000 | 959.000000 | 5011.000000 | 4666 |  | CORR | GENE | 07:23 | 07:34 | 07:37 | 250 | 175 | 11.000000 | EXT | - |  | (c)
51490.530000 | 7.365000 | 7.327000 | -4.265000 | -4.303000 | 2177.000000 | -2189.000000 | -2189.000000 | 2094.000000 | 3073.000000 | 4666 |  | CORR | GENE | 04:18 | 04:33 | 04:33 | 1230 | 190 | 10.000000 | EXT | - |  | (c)
51491.347000 | 8.182000 | 8.173000 | -3.448000 | -3.457000 | -1222.000000 | -1149.000000 | -1169.000000 | 1117.000000 | 3438.000000 | 4666 |  | CORR | СIGR | 07:09 | 07:21 | 07:17 | 19 | 105 | 12.000000 | EXT | - |  | (c)
51491.509000 | 8.344000 | 8.262000 | -3.286000 | -3.368000 | -1435.000000 | -1269.000000 | -1295.000000 | 1154.000000 | 3247.000000 | 4666 |  | CORR | GENE | 06:35 | 07:01 | 06:57 | 121 | 281 | 11.000000 | EXT | - |  | (c)
51491.791000 | 8.626000 | 8.498000 | -3.004000 | -3.132000 | -1332.000000 | -1227.000000 | -1252.000000 | 1171.000000 | 2981.000000 | 4666 |  | CORR | GENE | 06:51 | 07:08 | 07:04 | 151 | 160 | 13.000000 | EXT | - |  | (c)
51492.116000 | 8.951000 | 8.937000 | -2.679000 | -2.693000 | 2164.000000 | 2222.000000 | 2229.000000 | 2164.000000 | 2666.000000 | 4666 |  | CORR | СIGR | 04:15 | 04:25 | 04:26 | 27 | 130 | 10.000000 | EXT | - |  | (c)
51492.441000 | 9.276000 | 9.173000 | -2.354000 | -2.457000 | -1152.000000 | -1108.000000 | -1126.000000 | 1099.000000 | 2182.000000 | 4666 |  | CORR | GENE | 07:20 | 07:27 | 07:25 | 275 | 53 | 10.000000 | EXT | - |  | (c)
51492.735000 | 9.570000 | 9.562000 | -2.060000 | -2.068000 | -1132.000000 | -1091.000000 | -1087.000000 | 1042.000000 | 2047.000000 | 4666 |  | CORR | СIGR | 07:23 | 07:30 | 07:31 | 21 | 90 | 9.000000 | EXT | - |  | (c)
51493.063000 | 9.898000 | 9.874000 | -1.732000 | -1.756000 | -1328.000000 | -1294.000000 | -1305.000000 | 1283.000000 | 1707.000000 | 4666 |  | CORR | GENE | 06:52 | 06:57 | 06:56 | 49 | 45 | 26.000000 | EXT | - |  | (c)
51493.145000 | 9.980000 | 9.972000 | -1.650000 | -1.658000 | -1367.000000 | -1288.000000 | -1320.000000 | 1273.000000 | 1627.000000 | 4666 |  | CORR | СIGR | 06:46 | 06:58 | 06:53 | 31 | 94 | 12.000000 | EXT | - |  | (c)
51493.388000 | 10.223000 | 10.160000 | -1.407000 | -1.470000 | -1324.000000 | -1293.000000 | -1308.000000 | 1293.000000 | 1351.000000 | 4666 |  | CORR | AXGR | 06:53 | 06:57 | 06:55 | 119 | 31 | 13.000000 | EXT | - |  | (c)
51495.290000 | 0.495000 | 0.374000 | -10.710000 | -10.831000 | 1446.000000 | 1464.000000 | 1459.000000 | 60.182534 | 374.000000 | 4667 |  | CORR | AXGR | 06:39 | 06:42 | 06:41 | 126 | 26 | 12.000000 | EXT | -. Аномалия находится на отводе. |  | (c)
51498.753000 | 3.958000 | 3.764000 | -7.247000 | -7.441000 | 730.000000 | 748.000000 | 758.000000 | 58.890264 | 3764.000000 | 4667 |  | CORR | GENE | 04:43 | 04:46 | 04:48 | 386 | 57 | 10.000000 | EXT | -. Аномалия находится на отводе. |  | (c)
51500.682000 | 5.887000 | 5.837000 | -5.318000 | -5.368000 | 1489.000000 | 1505.000000 | 1564.000000 | 41.805789 | 4712.000000 | 4667 |  | CORR | GENE | 06:46 | 06:48 | 06:58 | 656 | 149 | 10.000000 | EXT | -. Аномалия находится на отводе. |  | (c)
51505.615000 | 10.820000 | 10.794000 | -0.385000 | -0.411000 | 1134.000000 | 1184.000000 | 1206.000000 | 70.938287 | 373.000000 | 4667 |  | CORR | СIGR | 05:48 | 05:57 | 06:00 | 38 | 145 | 10.000000 | EXT | -. Аномалия находится на отводе. |  | (c)
51506.680000 | 0.680000 | 0.666000 | -10.735000 | -10.749000 | -1321.000000 | -1245.000000 | -1249.000000 | 73.426219 | 666.000000 | 4668 |  | CORR | СIGR | 06:25 | 06:37 | 06:36 | 25 | 143 | 12.000000 | EXT | - |  | (c)
51517.415000 | 0.000000 | -0.021000 | -11.405000 | -11.426000 | 454.000000 | 614.000000 | 656.000000 | 36.672533 |  | 4669 | Смещение кромок | GWAN |  | 02:59 | 03:25 | 03:32 | 0 | 404 | 3.081000 | EXT | Смещение кромок. Вовнутрь. Величина смещения - 3.1 мм. |  | (c)
51517.415000 | 0.000000 | -0.016000 | -11.405000 | -11.421000 | 1192.000000 | 1305.000000 | 1332.000000 | 50.048113 |  | 4669 | Смещение кромок | GWAN |  | 04:58 | 05:16 | 05:20 | 0 | 279 | 2.629000 | EXT | Смещение кромок. Вовнутрь. Величина смещения - 2.6 мм. |  | (c)
51517.974000 | 0.559000 | 0.539000 | -10.846000 | -10.866000 | 1231.000000 | 1286.000000 | 1346.000000 | 52.803152 | 539.000000 | 4669 |  | CORR | СIGR | 05:04 | 05:13 | 05:23 | 34 | 230 | 9.000000 | EXT | - |  | (c)
51530.277000 | 1.457000 | 1.444000 | -9.743000 | -9.756000 | -1636.000000 | -1515.000000 | -1543.000000 | 47.949687 | 1444.000000 | 4670 |  | CORR | СIGR | 05:23 | 05:43 | 05:38 | 30 | 186 | 14.000000 | EXT | - |  | (c)
51551.420000 | 0.000000 | -0.036000 | -11.275000 | -11.311000 | 1458.000000 | 1577.000000 | 1556.000000 | 46.431529 |  | 4672 | Смещение кромок | GWAN |  | 01:29 | 01:48 | 01:45 | 0 | 197 | 2.568000 | EXT | Смещение кромок. Вовнутрь. Величина смещения - 2.6 мм. |  | (c)
51551.420000 | 0.000000 | -0.026000 | -11.275000 | -11.301000 | 2219.000000 | -2202.000000 | -2147.000000 | 0.000000 |  | 4672 | Смещение кромок | GWAN |  | 03:32 | 03:39 | 03:48 | 0 | 192 | 2.300000 | EXT | Смещение кромок. Вовнутрь. Величина смещения - 2.3 мм. |  | (c)
51551.420000 | 0.000000 | -0.026000 | -11.275000 | -11.301000 | -776.000000 | -663.000000 | -673.000000 | 37.642491 |  | 4672 | Смещение кромок | GWAN |  | 07:29 | 07:47 | 07:45 | 0 | 206 | 2.797000 | EXT | Смещение кромок. Наружу. Величина смещения - 2.8 мм. |  | (c)
51551.420000 | 0.000000 | -0.031000 | -11.275000 | -11.306000 | -436.000000 | -366.000000 | -363.000000 | 17.603419 |  | 4672 | Смещение кромок | GWAN |  | 08:24 | 08:35 | 08:35 | 0 | 145 | 3.168000 | EXT | Смещение кромок. Наружу. Величина смещения - 3.2 мм. |  | (c)
51557.092000 | 5.672000 | 5.554000 | -5.603000 | -5.721000 | -2195.000000 | -2172.000000 | -2172.000000 | 2.873854 | 5419.000000 | 4672 |  | CORR | GENE | 03:40 | 03:43 | 03:43 | 302 | 45 | 11.000000 | EXT | - |  | (c)
51557.999000 | 6.579000 | 6.481000 | -4.696000 | -4.794000 | 2196.000000 | 2212.000000 | 2207.000000 | 0.936355 | 4480.000000 | 4672 |  | CORR | AXGR | 03:28 | 03:31 | 03:30 | 314 | 23 | 11.000000 | EXT | - |  | (c)
51583.361000 | 9.561000 | 9.508000 | -1.599000 | -1.652000 | 1489.000000 | 1547.000000 | 1541.000000 | 51.477275 | 1550.000000 | 4674 |  | DENT |  | 01:07 | 01:16 | 01:15 | 102 | 104 | 0.211268 |  | - |  | (c)
51584.960000 | 0.000000 | -0.041000 | -11.260000 | -11.301000 | -1904.000000 | -1727.000000 | -1705.000000 | 42.382016 |  | 4675 | Смещение кромок | GWAN |  | 09:43 | 10:12 | 10:15 | 0 | 398 | 2.673000 | EXT | Смещение кромок. Наружу. Аномалия находится на отводе. Величина смещения - 2.7 мм. |  | (c)
51607.799000 | 0.049000 | 0.027000 | -11.311000 | -11.333000 | 1452.000000 | 1462.000000 | 1463.000000 | 1452.000000 | 27.000000 | 4677 |  | CORR | AXGR | 06:03 | 06:04 | 06:04 | 72 | 22 | 11.000000 | EXT | - |  | (c)
51619.110000 | 0.000000 | -0.036000 | -11.620000 | -11.656000 | -168.000000 | -55.000000 | -70.000000 | 0.000000 |  | 4678 | Смещение кромок | GWAN |  | 09:06 | 09:24 | 09:22 | 0 | 195 | 3.986000 | EXT | Смещение кромок. Наружу. Величина смещения - 4 мм. |  | (c)
51630.730000 | 0.000000 | -0.016000 | -11.295000 | -11.311000 | 932.000000 | 1045.000000 | 1073.000000 | 70.693928 |  | 4679 | Смещение кромок | GWAN |  | 04:49 | 05:07 | 05:11 | 0 | 282 | 3.174000 | EXT | Смещение кромок. Наружу. Величина смещения - 3.2 мм. |  | (c)
51630.730000 | 0.000000 | -0.011000 | -11.295000 | -11.306000 | 1275.000000 | 1359.000000 | 1368.000000 | 54.641017 |  | 4679 | Смещение кромок | GWAN |  | 05:44 | 05:57 | 05:59 | 0 | 186 | 2.573000 | EXT | Смещение кромок. Наружу. Величина смещения - 2.6 мм. |  | (c)
51630.730000 | 0.000000 | -0.026000 | -11.295000 | -11.321000 | 2140.000000 | 2169.000000 | 2226.000000 | 0.000000 |  | 4679 | Смещение кромок | GWAN |  | 08:04 | 08:08 | 08:17 | 0 | 171 | 3.523000 | EXT | Смещение кромок. Вовнутрь. Величина смещения - 3.5 мм. |  | (c)
51636.978000 | 6.248000 | 6.054000 | -5.047000 | -5.241000 | 993.000000 | 1072.000000 | 1051.000000 | 80.159440 | 4453.000000 | 4679 |  | CORR | GENE | 04:58 | 05:11 | 05:08 | 788 | 114 | 10.000000 | EXT | - |  | (c)
51642.025000 | 0.000000 | -0.026000 | -11.400000 | -11.426000 | -672.000000 | -327.000000 | -440.000000 | 0.000000 |  | 4680 | Смещение кромок | GWAN |  | 07:14 | 08:09 | 07:51 | 0 | 465 | 4.290000 | EXT | Смещение кромок. Наружу. Аномалия находится на отводе. Величина смещения - 4.3 мм. |  | (c)
51642.025000 | 0.000000 | -0.033000 | -11.400000 | -11.433000 | 517.000000 | 716.000000 | 1155.000000 | 35.316072 |  | 4680 | Нарушение формы кольцевого шва | GWAN |  | 10:26 | 10:58 | 00:09 | 0 | 1276 |  | EXT | Нарушение формы кольцевого шва. Аномалия находится на отводе. |  | (c)
51646.550000 | 4.525000 | 4.512000 | -6.875000 | -6.888000 | -1319.000000 | -1267.000000 | -1249.000000 | 73.532863 | 4512.000000 | 4680 |  | CORR | СIGR | 05:29 | 05:38 | 05:41 | 27 | 140 | 9.000000 | EXT | -. Аномалия находится на отводе. |  | (c)
51650.577000 | 8.552000 | 8.434000 | -2.848000 | -2.966000 | -234.000000 | -209.000000 | -213.000000 | 13.852147 | 2789.000000 | 4680 |  | CORR | AXGR | 08:24 | 08:29 | 08:28 | 177 | 42 | 10.000000 | EXT | -. Аномалия находится на отводе. |  | (c)
51667.886000 | 0.000000 | -0.021000 | -2.790000 | -2.811000 | 549.000000 | 1322.000000 | 1549.000000 | 0.000000 |  | 4682б | Нарушение формы кольцевого шва | GWAN |  | 02:15 | 04:19 | 04:56 | 0 | 2001 |  | INT | Нарушение формы кольцевого шва |  | (c)
51669.931000 | 2.045000 | 1.527000 | -0.745000 | -1.263000 | 71.000000 | 320.000000 | 346.000000 | 5.707789 | 499.000000 | 4682б | Металлургический дефект | MIAN | GENE | 00:58 | 01:38 | 01:42 | 764 | 550 | 10.000000 | INT | Металлургический дефект. Эквивалент потери металла 10%. |  | (c)
51683.503000 | 7.413000 | 7.368000 | -3.812000 | -3.857000 | 1836.000000 | 1980.000000 | 2013.000000 | 0.000000 | 3802.000000 | 4683 |  | CORR | GENE | 06:14 | 06:37 | 06:43 | 55 | 353 | 10.000000 | EXT | - |  | (c)
51683.884000 | 7.794000 | 7.731000 | -3.431000 | -3.494000 | 1678.000000 | 1942.000000 | 1865.000000 | 0.000000 | 3431.000000 | 4683 |  | CORR | GENE | 05:49 | 06:31 | 06:19 | 63 | 374 | 10.000000 | EXT | - |  | (c)
51704.102000 | 5.577000 | 5.394000 | -6.103000 | -6.286000 | 456.000000 | 559.000000 | 569.000000 | 456.000000 | 5394.000000 | 4685 |  | CORR | GENE | 05:43 | 05:59 | 06:01 | 199 | 226 | 11.000000 | EXT | - |  | (c)
51707.545000 | 9.020000 | 8.903000 | -2.660000 | -2.777000 | 389.000000 | 417.000000 | 409.000000 | 389.000000 | 2610.000000 | 4685 |  | CORR | AXGR | 05:32 | 05:36 | 05:35 | 167 | 39 | 11.000000 | EXT | - |  | (c)
51710.205000 | 0.000000 | -0.011000 | -11.370000 | -11.381000 | 1580.000000 | 1851.000000 | 1743.000000 | 26.210328 |  | 4686 | Смещение кромок | GWAN |  | 02:58 | 03:42 | 03:24 | 0 | 325 | 2.814000 | EXT | Смещение кромок. Вовнутрь. Величина смещения - 2.8 мм. |  | (c)
51710.205000 | 0.000000 | -0.020000 | -11.370000 | -11.390000 | -1099.000000 | -574.000000 | -594.000000 | 0.000000 |  | 4686 | Нарушение формы кольцевого шва | GWAN |  | 07:46 | 09:11 | 09:07 | 0 | 1008 |  | EXT | Нарушение формы кольцевого шва |  | (c)
51710.664000 | 0.459000 | 0.343000 | -10.911000 | -11.027000 | -2166.000000 | -2131.000000 | -2141.000000 | 5.210139 | 343.000000 | 4686 |  | CORR | GENE | 04:54 | 04:59 | 04:58 | 153 | 50 | 10.000000 | EXT | - |  | (c)
51716.189000 | 5.984000 | 5.881000 | -5.386000 | -5.489000 | -1395.000000 | -1260.000000 | -1225.000000 | 67.445823 | 4699.000000 | 4686 |  | GOUG | GENE | 06:58 | 07:20 | 07:25 | 790 | 339 | 7.000000 | EXT | -. Зона задиров. |  | (c)
51719.472000 | 9.267000 | 9.249000 | -2.103000 | -2.121000 | -2052.000000 | -1950.000000 | -1970.000000 | 14.435326 | 2041.000000 | 4686 |  | CORR | GENE | 05:12 | 05:28 | 05:25 | 80 | 164 | 10.000000 | EXT | - |  | (c)
51720.347000 | 10.142000 | 10.081000 | -1.228000 | -1.289000 | -1861.000000 | -1762.000000 | -1758.000000 | 29.848698 | 1216.000000 | 4686 |  | CORR | GENE | 05:43 | 05:59 | 05:59 | 73 | 205 | 10.000000 | EXT | - |  | (c)
51720.755000 | 10.550000 | 10.540000 | -0.820000 | -0.830000 | -1848.000000 | -1795.000000 | -1793.000000 | 30.908117 | 807.000000 | 4686 |  | CORR | СIGR | 05:45 | 05:53 | 05:54 | 23 | 110 | 10.000000 | EXT | - |  | (c)
51721.081000 | 10.876000 | 10.861000 | -0.494000 | -0.509000 | -1826.000000 | -1733.000000 | -1705.000000 | 32.673138 | 489.000000 | 4686 |  | CORR | СIGR | 05:48 | 06:03 | 06:08 | 20 | 241 | 10.000000 | EXT | - |  | (c)
51721.116000 | 10.911000 | 10.726000 | -0.459000 | -0.644000 | -1889.000000 | -1864.000000 | -1870.000000 | 27.547591 | 428.000000 | 4686 |  | CORR | AXGR | 05:38 | 05:42 | 05:41 | 216 | 39 | 9.000000 | EXT | - |  | (c)
51721.295000 | 11.090000 | 10.947000 | -0.280000 | -0.423000 | -1769.000000 | -1749.000000 | -1751.000000 | 37.220057 | 236.000000 | 4686 |  | CORR | AXGR | 05:58 | 06:01 | 06:01 | 187 | 37 | 9.000000 | EXT | - |  | (c)
51721.459000 | 11.254000 | 11.201000 | -0.116000 | -0.169000 | -1968.000000 | -1852.000000 | -1830.000000 | 21.181639 | 70.000000 | 4686 |  | CORR | GENE | 05:25 | 05:44 | 05:48 | 99 | 277 | 12.000000 | EXT | - |  | (c)
51721.575000 | 0.000000 | -0.026000 | -10.305000 | -10.331000 | 606.000000 | 1857.000000 | 1474.000000 | 0.000000 |  | 4687 | Смещение кромок | GWAN |  | 00:32 | 03:54 | 02:52 | 0 | 1737 | 3.429000 | EXT | Смещение кромок. Вовнутрь. Величина смещения - 3.4 мм. |  | (c)
51721.575000 | 0.000000 | -0.021000 | -10.305000 | -10.326000 | -1936.000000 | -1852.000000 | -1814.000000 | 23.804274 |  | 4687 | Смещение кромок | GWAN |  | 05:42 | 05:55 | 06:02 | 0 | 244 | 3.418000 | EXT | Смещение кромок. Наружу. Величина смещения - 3.4 мм. |  | (c)
51730.402000 | 8.827000 | 8.485000 | -1.478000 | -1.820000 | 407.000000 | 2183.000000 | -1823.000000 | 0.000000 |  | 4687 |  | OVAL |  | 00:00 | 04:47 | 06:00 | 2716 | 4461 | -200.000000 |  | - |  | (c)
51731.270000 | 9.695000 | 9.426000 | -0.610000 | -0.879000 | -2040.000000 | -1781.000000 | -1713.000000 | 15.393011 | 444.000000 | 4687 |  | DENT |  | 05:25 | 06:07 | 06:18 | 435 | 654 | 1.267606 |  | - |  | (c)
51731.880000 | 0.000000 | -0.051000 | -11.525000 | -11.576000 | 394.000000 | 534.000000 | 518.000000 | 41.786268 |  | 4688 | Смещение кромок | GWAN |  | 00:02 | 00:25 | 00:22 | 0 | 247 | 3.214000 | EXT | Смещение кромок. Наружу. Величина смещения - 3.2 мм. |  | (c)
51731.880000 | 0.000000 | -0.031000 | -11.525000 | -11.556000 | 1594.000000 | 1663.000000 | 1682.000000 | 37.087170 |  | 4688 | Смещение кромок | GWAN |  | 03:16 | 03:27 | 03:30 | 0 | 177 | 2.893000 | EXT | Смещение кромок. Наружу. Величина смещения - 2.9 мм. |  | (c)
51731.880000 | 0.000000 | -0.036000 | -11.525000 | -11.561000 | 2027.000000 | 2151.000000 | 2125.000000 | 0.523358 |  | 4688 | Смещение кромок | GWAN |  | 04:26 | 04:46 | 04:42 | 0 | 197 | 3.722000 | EXT | Смещение кромок. Наружу. Величина смещения - 3.7 мм. |  | (c)
51739.918000 | 8.038000 | 6.356000 | -3.487000 | -5.169000 | 381.000000 | 2207.000000 | -1850.000000 | 0.000000 | 2173.000000 | 4688 |  | OVAL |  | 00:00 | 04:55 | 06:00 | 2996 | 4461 | -200.000000 |  | - |  | (c)
51740.328000 | 8.448000 | 8.225000 | -3.077000 | -3.300000 | -1872.000000 | -1553.000000 | -1536.000000 | 28.907705 | 2795.000000 | 4688 |  | DENT |  | 05:56 | 06:48 | 06:51 | 505 | 672 | 1.901408 |  | - |  | (c)
51743.405000 | 0.000000 | -0.026000 | -11.195000 | -11.221000 | 1716.000000 | 1835.000000 | 2076.000000 | 0.000000 |  | 4689 | Смещение кромок | GWAN |  | 06:37 | 06:56 | 07:35 | 0 | 720 | 2.983000 | EXT | Смещение кромок. Наружу. Величина смещения - 3 мм. |  | (c)
51749.165000 | 5.760000 | 5.677000 | -5.435000 | -5.518000 | -2213.000000 | -2206.000000 | -2204.000000 | 2.137687 | 5385.000000 | 4689 |  | LWAN |  | 08:03 | 08:04 | 08:04 | 133 | 17 | 14.850169 | EXT | -. Эквивалент потери металла 15%. |  | (c)
51754.600000 | 0.000000 | -0.031000 | -11.450000 | -11.481000 | -536.000000 | -385.000000 | -392.000000 | 20.052809 |  | 4690 | Смещение кромок | GWAN |  | 01:23 | 01:48 | 01:47 | 0 | 288 | 3.110000 | EXT | Смещение кромок. Вовнутрь. Аномалия находится на отводе. Величина смещения - 3.1 мм. |  | (c)
51754.600000 | 0.000000 | -0.031000 | -11.450000 | -11.481000 | 106.000000 | 207.000000 | 316.000000 | 8.540931 |  | 4690 | Смещение кромок | GWAN |  | 03:07 | 03:23 | 03:41 | 0 | 421 | 2.882000 | EXT | Смещение кромок. Вовнутрь. Аномалия находится на отводе. Величина смещения - 2.9 мм. |  | (c)
51766.050000 | 0.000000 | -0.020000 | -11.455000 | -11.475000 | 1657.000000 | 1876.000000 | 2087.000000 | 0.000000 |  | 4691 | Нарушение формы кольцевого шва | GWAN |  | 03:24 | 04:00 | 04:34 | 0 | 859 |  | EXT | Нарушение формы кольцевого шва. Аномалия находится на отводе. |  | (c)
51766.050000 | 0.000000 | -0.021000 | -11.455000 | -11.476000 | -1897.000000 | -1856.000000 | -1734.000000 | 26.923342 |  | 4691 | Смещение кромок | GWAN |  | 05:51 | 05:57 | 06:17 | 0 | 325 | 2.307260 | EXT | Смещение кромок. Наружу. Аномалия находится на отводе. Величина смещения - 2.3 мм. |  | (c)
51766.050000 | 0.000000 | -0.031000 | -11.455000 | -11.486000 | -357.000000 | -177.000000 | -198.000000 | 0.000000 |  | 4691 | Смещение кромок | GWAN |  | 09:59 | 10:28 | 10:25 | 0 | 317 | 3.310000 | EXT | Смещение кромок. Наружу. Аномалия находится на отводе. Величина смещения - 3.3 мм. |  | (c)
51777.505000 | 0.000000 | -0.020000 | -11.655000 | -11.675000 | 618.000000 | 705.000000 | 964.000000 | 74.308001 |  | 4692 | Смещение кромок | GWAN |  | 00:49 | 01:03 | 01:44 | 0 | 691 | 3.391000 | EXT | Смещение кромок. Вовнутрь. Величина смещения - 3.4 мм. |  | (c)
51777.505000 | 0.000000 | -0.030000 | -11.655000 | -11.685000 | -116.000000 | -87.000000 | -60.000000 | 0.000000 |  | 4692 | Смещение кромок | GWAN |  | 10:50 | 10:55 | 10:59 | 0 | 113 | 3.160000 | EXT | Смещение кромок. Наружу. Величина смещения - 3.2 мм. |  | (c)
51777.505000 | 0.000000 | -0.020000 | -11.655000 | -11.675000 | 49.000000 | 400.000000 | 228.000000 | 18.387295 |  | 4692 | Смещение кромок | GWAN |  | 11:17 | 00:13 | 11:45 | 0 | 357 | 3.110000 | EXT | Смещение кромок. Вовнутрь. Величина смещения - 3.1 мм. |  | (c)
51780.911000 | 3.406000 | 3.383000 | -8.249000 | -8.272000 | -2096.000000 | -1943.000000 | -1831.000000 | 10.842840 | 3383.000000 | 4692 |  | CORR | GENE | 05:30 | 05:55 | 06:13 | 103 | 531 | 10.000000 | EXT | - |  | (c)
51788.563000 | 11.058000 | 10.424000 | -0.597000 | -1.231000 | -1948.000000 | -1810.000000 | -1872.000000 | 22.786185 | 571.000000 | 4692 |  | GOUG | GENE | 05:54 | 06:17 | 06:07 | 660 | 153 | 9.000000 | EXT | -. Зона задиров. |  | (c)
51789.160000 | 0.000000 | -0.016000 | -11.605000 | -11.621000 | 341.000000 | 390.000000 | 420.000000 | 27.531312 |  | 4693 | Смещение кромок | GWAN |  | 03:27 | 03:35 | 03:40 | 0 | 157 | 2.367000 | EXT | Смещение кромок. Вовнутрь. Аномалия находится на отводе. Величина смещения - 2.4 мм. |  | (c)
51789.160000 | 0.000000 | -0.016000 | -11.605000 | -11.621000 | 2185.000000 | -2229.000000 | -2206.000000 | 1.984463 |  | 4693 | Смещение кромок | GWAN |  | 08:25 | 08:33 | 08:36 | 0 | 139 | 2.965000 | EXT | Смещение кромок. Наружу. Аномалия находится на отводе. Величина смещения - 3 мм. |  | (c)
51789.160000 | 0.000000 | -0.026000 | -11.605000 | -11.631000 | -1962.000000 | -1675.000000 | -1798.000000 | 34.919335 |  | 4693 | Смещение кромок | GWAN |  | 09:16 | 10:02 | 09:42 | 0 | 328 | 3.303000 | EXT | Смещение кромок. Наружу. Аномалия находится на отводе. Величина смещения - 3.3 мм. |  | (c)
51789.160000 | 0.000000 | -0.031000 | -11.605000 | -11.636000 | -1448.000000 | -1219.000000 | -1189.000000 | 75.115882 |  | 4693 | Смещение кромок | GWAN |  | 10:39 | 11:16 | 11:20 | 0 | 517 | 2.450000 | EXT | Смещение кромок. Вовнутрь. Аномалия находится на отводе. Величина смещения - 2.5 мм. |  | (c)
51789.590000 | 0.430000 | 0.420000 | -11.175000 | -11.185000 | 1681.000000 | 1801.000000 | 1765.000000 | 23.995372 | 420.000000 | 4693 |  | CORR | СIGR | 07:04 | 07:23 | 07:17 | 41 | 168 | 10.000000 | EXT | -. Аномалия находится на отводе. |  | (c)
51800.765000 | 0.000000 | -0.031000 | -11.255000 | -11.286000 | -657.000000 | -460.000000 | -452.000000 | 19.964273 |  | 4694 | Смещение кромок | GWAN |  | 00:13 | 00:45 | 00:46 | 0 | 410 | 4.051000 | EXT | Смещение кромок. Наружу. Аномалия находится на отводе. Величина смещения - 4.1 мм. |  | (c)
51800.765000 | 0.000000 | -0.031000 | -11.255000 | -11.286000 | 196.000000 | 294.000000 | 325.000000 | 15.793326 |  | 4694 | Нарушение формы кольцевого шва | GWAN |  | 02:31 | 02:46 | 02:51 | 0 | 259 |  | EXT | Нарушение формы кольцевого шва. Аномалия находится на отводе. |  | (c)
51800.765000 | 0.000000 | -0.016000 | -11.255000 | -11.271000 | 566.000000 | 865.000000 | 968.000000 | 36.965326 |  | 4694 | Смещение кромок | GWAN |  | 03:30 | 04:19 | 04:35 | 0 | 805 | 2.970000 | EXT | Смещение кромок. Вовнутрь. Аномалия находится на отводе. Величина смещения - 3 мм. |  | (c)
51800.765000 | 0.000000 | -0.024000 | -11.255000 | -11.279000 | -2062.000000 | -1939.000000 | -1942.000000 | 23.274127 |  | 4694 | Нарушение формы кольцевого шва | GWAN |  | 08:26 | 08:46 | 08:45 | 0 | 241 |  | EXT | Нарушение формы кольцевого шва. Аномалия находится на отводе. |  | (c)
51800.765000 | 0.000000 | -0.026000 | -11.255000 | -11.281000 | -1627.000000 | -1555.000000 | -1506.000000 | 58.428808 |  | 4694 | Смещение кромок | GWAN |  | 09:36 | 09:48 | 09:56 | 0 | 241 | 3.842000 | EXT | Смещение кромок. Вовнутрь. Аномалия находится на отводе. Величина смещения - 3.8 мм. |  | (c)
51800.765000 | 0.000000 | -0.031000 | -11.255000 | -11.286000 | -1023.000000 | -971.000000 | -897.000000 | 62.151756 |  | 4694 | Смещение кромок | GWAN |  | 11:14 | 11:22 | 11:34 | 0 | 253 | 2.850000 | EXT | Смещение кромок. Наружу. Аномалия находится на отводе. Величина смещения - 2.9 мм. |  | (c)
51834.490000 | 0.000000 | -0.031000 | -11.300000 | -11.331000 | -841.000000 | -740.000000 | -764.000000 | 55.482254 |  | 4697 | Смещение кромок | GWAN |  | 00:21 | 00:38 | 00:34 | 0 | 154 | 2.578000 | EXT | Смещение кромок. Наружу. Величина смещения - 2.6 мм. |  | (c)
51834.490000 | 0.000000 | -0.036000 | -11.300000 | -11.336000 | 1892.000000 | 1981.000000 | 2012.000000 | 0.000000 |  | 4697 | Смещение кромок | GWAN |  | 07:43 | 07:57 | 08:02 | 0 | 241 | 2.373000 | EXT | Смещение кромок. Наружу. Величина смещения - 2.4 мм. |  | (c)
51834.490000 | 0.000000 | -0.026000 | -11.300000 | -11.326000 | -2125.000000 | -2090.000000 | -1989.000000 | 19.516100 |  | 4697 | Смещение кромок | GWAN |  | 08:54 | 09:00 | 09:16 | 0 | 273 | 2.806000 | EXT | Смещение кромок. Вовнутрь. Величина смещения - 2.8 мм. |  | (c)
51834.490000 | 0.000000 | -0.036000 | -11.300000 | -11.336000 | -1120.000000 | -955.000000 | -1003.000000 | 71.418069 |  | 4697 | Смещение кромок | GWAN |  | 11:36 | 00:03 | 11:55 | 0 | 235 | 3.145000 | EXT | Смещение кромок. Вовнутрь. Величина смещения - 3.1 мм. |  | (c)
51845.790000 | 0.000000 | -0.029000 | -10.750000 | -10.779000 | 158.000000 | 353.000000 | 413.000000 | 33.358822 |  | 4698 | Нарушение формы кольцевого шва | GWAN |  | 00:23 | 00:54 | 01:04 | 0 | 510 |  | EXT | Нарушение формы кольцевого шва |  | (c)
51845.790000 | 0.000000 | -0.022000 | -10.750000 | -10.772000 | 1491.000000 | 1804.000000 | 1790.000000 | 11.340882 |  | 4698 | Нарушение формы кольцевого шва | GWAN |  | 03:58 | 04:48 | 04:46 | 0 | 599 |  | EXT | Нарушение формы кольцевого шва |  | (c)
51845.790000 | 0.000000 | -0.046000 | -10.750000 | -10.796000 | -715.000000 | -579.000000 | -548.000000 | 17.263322 |  | 4698 | Смещение кромок | GWAN |  | 10:02 | 10:24 | 10:29 | 0 | 334 | 3.502000 | EXT | Смещение кромок. Наружу. Величина смещения - 3.5 мм. |  | (c)
51879.510000 | 0.000000 | -0.035000 | -11.505000 | -11.540000 | -759.000000 | -669.000000 | -596.000000 | 34.910793 |  | 4701 | Нарушение формы кольцевого шва | GWAN |  | 00:11 | 00:25 | 00:37 | 0 | 327 |  | EXT | Нарушение формы кольцевого шва |  | (c)
51879.510000 | 0.000000 | -0.046000 | -11.505000 | -11.551000 | 28.000000 | 133.000000 | 204.000000 | 2.298231 |  | 4701 | Смещение кромок | GWAN |  | 02:18 | 02:35 | 02:46 | 0 | 351 | 2.775000 | EXT | Смещение кромок. Вовнутрь. Величина смещения - 2.8 мм. |  | (c)
51879.510000 | 0.000000 | -0.016000 | -11.505000 | -11.521000 | 937.000000 | 1117.000000 | 1103.000000 | 64.284224 |  | 4701 | Смещение кромок | GWAN |  | 04:45 | 05:14 | 05:11 | 0 | 331 | 3.032000 | EXT | Смещение кромок. Вовнутрь. Величина смещения - 3 мм. |  | (c)
51879.510000 | 0.000000 | -0.046000 | -11.505000 | -11.551000 | 1974.000000 | 2099.000000 | 2069.000000 | 0.000000 |  | 4701 | Смещение кромок | GWAN |  | 07:32 | 07:52 | 07:47 | 0 | 189 | 2.880000 | EXT | Смещение кромок. Наружу. Величина смещения - 2.9 мм. |  | (c)
51879.510000 | 0.000000 | -0.036000 | -11.505000 | -11.541000 | -1223.000000 | -1099.000000 | -1122.000000 | 82.321089 |  | 4701 | Смещение кромок | GWAN |  | 10:56 | 11:16 | 11:12 | 0 | 203 | 2.530000 | EXT | Смещение кромок. Вовнутрь. Величина смещения - 2.5 мм. |  | (c)
51891.015000 | 0.000000 | -0.031000 | -11.585000 | -11.616000 | -662.000000 | -532.000000 | -526.000000 | 20.390880 |  | 4702 | Смещение кромок | GWAN |  | 07:28 | 07:49 | 07:50 | 0 | 273 | 3.417000 | EXT | Смещение кромок. Наружу. Величина смещения - 3.4 мм. |  | (c)
51902.600000 | 0.000000 | -0.056000 | -11.485000 | -11.541000 | 355.000000 | 561.000000 | 521.000000 | 42.005804 |  | 4703 | Смещение кромок | GWAN |  | 00:48 | 01:22 | 01:15 | 0 | 331 | 2.577000 | EXT | Смещение кромок. Наружу. Величина смещения - 2.6 мм. Аномалия находится на упругопластическом изгибе: R=454 D, максимальное растяжение на 5.9 час. |  | (c)
51902.600000 | 0.000000 | -0.041000 | -11.485000 | -11.526000 | 1775.000000 | -1710.000000 | -1854.000000 | 0.000000 |  | 4703 | Смещение кромок | GWAN |  | 04:38 | 07:15 | 06:52 | 0 | 1664 | 4.503000 | EXT | Смещение кромок. Наружу. Величина смещения - 4.5 мм. Аномалия находится на упругопластическом изгибе: R=454 D, максимальное растяжение на 5.9 час. |  | (c)
51902.600000 | 0.000000 | -0.017000 | -11.485000 | -11.502000 | -2221.000000 | -2184.000000 | -2192.000000 | 0.762678 |  | 4703 | Нарушение формы кольцевого шва | GWAN |  | 05:53 | 05:59 | 05:57 | 0 | 58 |  | INT | Нарушение формы кольцевого шва. Аномалия находится на упругопластическом изгибе: R=454 D, максимальное растяжение на 5.9 час. |  | (c)
51902.600000 | 0.000000 | -0.056000 | -11.485000 | -11.541000 | -598.000000 | -537.000000 | -403.000000 | 1.119219 |  | 4703 | Смещение кромок | GWAN |  | 10:15 | 10:24 | 10:46 | 0 | 389 | 3.297000 | EXT | Смещение кромок. Наружу. Величина смещения - 3.3 мм. Аномалия находится на упругопластическом изгибе: R=454 D, максимальное растяжение на 5.9 час. |  | (c)
51902.600000 | 0.000000 | -0.056000 | -11.485000 | -11.541000 | 9.000000 | 218.000000 | 147.000000 | 11.888603 |  | 4703 | Смещение кромок | GWAN |  | 11:53 | 00:26 | 00:15 | 0 | 276 | 3.257000 | EXT | Смещение кромок. Наружу. Величина смещения - 3.3 мм. Аномалия находится на упругопластическом изгибе: R=454 D, максимальное растяжение на 5.9 час. |  | (c)
51902.754000 | 0.154000 | 0.052000 | -11.331000 | -11.433000 | 2112.000000 | -2022.000000 | -2186.000000 | 0.000000 | 52.000000 | 4703 |  | CORR | GENE | 05:32 | 06:25 | 05:58 | 102 | 327 | 12.000000 | EXT | -. Аномалия находится на упругопластическом изгибе: R=441 D, максимальное растяжение на 5.9 час. |  | (c)
51914.085000 | 0.000000 | -0.046000 | -11.435000 | -11.481000 | 1434.000000 | 1590.000000 | 1663.000000 | 27.261754 |  | 4704 | Смещение кромок | GWAN |  | 02:45 | 03:11 | 03:22 | 0 | 459 | 2.806000 | EXT | Смещение кромок. Наружу. Величина смещения - 2.8 мм. Аномалия находится на упругопластическом изгибе: R=274 D, максимальное растяжение на 6.2 час. |  | (c)
51925.520000 | 0.000000 | -0.051000 | -11.665000 | -11.716000 | 98.000000 | 408.000000 | 329.000000 | 98.000000 |  | 4705 | Смещение кромок | GWAN |  | 01:16 | 02:06 | 01:53 | 0 | 462 | 3.075000 | EXT | Смещение кромок. Наружу. Величина смещения - 3.1 мм. Аномалия находится на упругопластическом изгибе: R=428 D, максимальное растяжение на 6.1 час. |  | (c)
51925.520000 | 0.000000 | -0.026000 | -11.665000 | -11.691000 | 1259.000000 | 1381.000000 | 1510.000000 | 1259.000000 |  | 4705 | Смещение кромок | GWAN |  | 04:23 | 04:43 | 05:04 | 0 | 502 | 2.278000 | EXT | Смещение кромок. Вовнутрь. Величина смещения - 2.3 мм. Аномалия находится на упругопластическом изгибе: R=428 D, максимальное растяжение на 6.1 час. |  | (c)
51937.185000 | 0.000000 | -0.036000 | -10.475000 | -10.511000 | 839.000000 | 1030.000000 | 1189.000000 | 839.000000 |  | 4706 | Смещение кромок | GWAN |  | 04:55 | 05:26 | 05:52 | 0 | 700 | 4.273000 | EXT | Смещение кромок. Наружу. Аномалия находится на отводе. Величина смещения - 4.3 мм. |  | (c)
51947.660000 | 0.000000 | -0.031000 | -11.705000 | -11.736000 | 451.000000 | 738.000000 | 724.000000 | 451.000000 |  | 4707 | Смещение кромок | GWAN |  | 08:53 | 09:39 | 09:37 | 0 | 546 | 2.716000 | EXT | Смещение кромок. Вовнутрь. Аномалия находится на отводе. Величина смещения - 2.7 мм. |  | (c)
51959.365000 | 0.000000 | -0.016000 | -11.060000 | -11.076000 | -2119.000000 | -1756.000000 | -1883.000000 | 9.023835 |  | 4708 | Смещение кромок | GWAN |  | 04:46 | 05:44 | 05:24 | 0 | 471 | 3.564000 | EXT | Смещение кромок. Вовнутрь. Величина смещения - 3.6 мм. |  | (c)
51970.425000 | 0.000000 | -0.001000 | -11.510000 | -11.511000 | -1897.000000 | -1743.000000 | -1801.000000 | 26.947715 |  | 4709 | Смещение кромок | GWAN |  | 06:22 | 06:46 | 06:37 | 0 | 192 | 3.060000 | EXT | Смещение кромок. Наружу. Величина смещения - 3.1 мм. |  | (c)
51970.425000 | 0.000000 | -0.001000 | -11.510000 | -11.511000 | -1051.000000 | -996.000000 | -927.000000 | 54.614806 |  | 4709 | Смещение кромок | GWAN |  | 08:38 | 08:47 | 08:58 | 0 | 250 | 2.348000 | EXT | Смещение кромок. Вовнутрь. Величина смещения - 2.3 мм. |  | (c)
51981.935000 | 0.000000 | -0.031000 | -11.110000 | -11.141000 | 1565.000000 | 1692.000000 | 1700.000000 | 31.935569 |  | 4710 | Смещение кромок | GWAN |  | 02:27 | 02:47 | 02:48 | 0 | 270 | 2.696000 | EXT | Смещение кромок. Наружу. Величина смещения - 2.7 мм. |  | (c)
51981.935000 | 0.000000 | -0.031000 | -11.110000 | -11.141000 | 1878.000000 | 1960.000000 | 1951.000000 | 16.701221 |  | 4710 | Смещение кромок | GWAN |  | 03:17 | 03:30 | 03:29 | 0 | 145 | 3.386000 | EXT | Смещение кромок. Наружу. Величина смещения - 3.4 мм. |  | (c)
51993.045000 | 0.000000 | -0.056000 | -11.355000 | -11.411000 | 1397.000000 | 1597.000000 | 1557.000000 | 41.493539 |  | 4711 | Смещение кромок | GWAN |  | 02:19 | 02:51 | 02:44 | 0 | 319 | 2.335000 | EXT | Смещение кромок. Наружу. Величина смещения - 2.3 мм. |  | (c)
51993.045000 | 0.000000 | -0.036000 | -11.355000 | -11.391000 | -2146.000000 | -2039.000000 | -2051.000000 | 6.782450 |  | 4711 | Смещение кромок | GWAN |  | 04:47 | 05:04 | 05:02 | 0 | 192 | 3.219000 | EXT | Смещение кромок. Наружу. Величина смещения - 3.2 мм. |  | (c)
52008.979000 | 4.579000 | 4.470000 | -6.896000 | -7.005000 | 1541.000000 | 1651.000000 | 1627.000000 | 41.822041 | 4470.000000 | 4712 |  | DENT |  | 02:09 | 02:27 | 02:23 | 177 | 171 | 0.915493 |  | -. Аномалия находится вблизи дефекта потери металла. |  | (c)
52008.985000 | 4.585000 | 4.572000 | -6.890000 | -6.903000 | 1546.000000 | 1737.000000 | 1654.000000 | 37.787127 | 4572.000000 | 4712 |  | GOUG | GENE | 02:10 | 02:41 | 02:27 | 50 | 216 | 7.000000 | EXT | -. Задир. |  | (c)
52015.875000 | 0.000000 | -0.056000 | -11.315000 | -11.371000 | 1668.000000 | 1813.000000 | 1810.000000 | 22.426305 |  | 4713 | Смещение кромок | GWAN |  | 02:04 | 02:27 | 02:27 | 0 | 285 | 2.485000 | EXT | Смещение кромок. Вовнутрь. Величина смещения - 2.5 мм. |  | (c)
52015.875000 | 0.000000 | -0.036000 | -11.315000 | -11.351000 | -266.000000 | -174.000000 | -149.000000 | 0.000000 |  | 4713 | Смещение кромок | GWAN |  | 08:52 | 09:07 | 09:11 | 0 | 235 | 2.567000 | EXT | Смещение кромок. Вовнутрь. Величина смещения - 2.6 мм. |  | (c)
52054.466000 | 5.026000 | 4.990000 | -6.559000 | -6.595000 | -1980.000000 | -1906.000000 | -1921.000000 | 24.949612 | 4990.000000 | 4716 |  | DENT |  | 07:16 | 07:28 | 07:26 | 111 | 118 | 0.774648 |  | -. Аномалия находится вблизи дефекта потери металла. |  | (c)
52054.531000 | 5.091000 | 5.018000 | -6.494000 | -6.567000 | -2011.000000 | -1947.000000 | -1959.000000 | 21.883078 | 5018.000000 | 4716 |  | GOUG | GENE | 07:11 | 07:21 | 07:19 | 85 | 104 | 8.000000 | EXT | -. Задир. |  | (c)
52058.009000 | 8.569000 | 8.482000 | -3.016000 | -3.103000 | 2172.000000 | 2200.000000 | 2200.000000 | 0.000000 | 2722.000000 | 4716 |  | CORR | GENE | 06:26 | 06:31 | 06:31 | 381 | 56 | 11.000000 | EXT | - |  | (c)
52059.683000 | 10.243000 | 10.106000 | -1.342000 | -1.479000 | 2209.000000 | 2226.000000 | 2222.000000 | 0.000000 | 1182.000000 | 4716 |  | CORR | AXGR | 06:32 | 06:35 | 06:34 | 297 | 26 | 11.000000 | EXT | - |  | (c)
52072.745000 | 0.000000 | -0.021000 | -11.255000 | -11.276000 | 793.000000 | 1008.000000 | 1014.000000 | 793.000000 |  | 4718 | Смещение кромок | GWAN |  | 07:06 | 07:40 | 07:41 | 0 | 441 | 3.194000 | EXT | Смещение кромок. Вовнутрь. Аномалия находится на отводе. Величина смещения - 3.2 мм. |  | (c)
52075.441000 | 2.696000 | 2.572000 | -8.559000 | -8.683000 | -1786.000000 | -1526.000000 | -1576.000000 | 1365.000000 | 2572.000000 | 4718 |  | DENT |  | 00:10 | 00:52 | 00:43 | 287 | 421 | 0.563380 |  | - |  | (c)
52084.000000 | 0.000000 | -0.016000 | -11.315000 | -11.331000 | 1871.000000 | 1969.000000 | 1968.000000 | 5.474127 |  | 4719 | Смещение кромок | GWAN |  | 06:09 | 06:25 | 06:25 | 0 | 195 | 4.125000 | EXT | Смещение кромок. Вовнутрь. Величина смещения - 4.1 мм. Аномалия находится на упругопластическом изгибе: R=425 D, максимальное растяжение на 6.2 час. |  | (c)
52084.740000 | 0.740000 | 0.625000 | -10.575000 | -10.690000 | -2193.000000 | -2188.000000 | -2185.000000 | 3.693698 | 625.000000 | 4719 |  | CORR | AXGR | 07:13 | 07:14 | 07:14 | 285 | 17 | 15.000000 | EXT | -. Аномалия находится на упругопластическом изгибе: R=445 D, максимальное растяжение на 6.3 час. |  | (c)
52085.715000 | 1.715000 | 0.759000 | -9.600000 | -10.556000 | 2185.000000 | 2200.000000 | 2212.000000 | 0.000000 | 759.000000 | 4719 |  | CORR | GENE | 07:00 | 07:02 | 07:04 | 1028 | 53 | 10.000000 | EXT | -. Аномалия находится на упругопластическом изгибе: R=480 D, максимальное растяжение на 6.4 час. |  | (c)
52095.315000 | 0.000000 | -0.046000 | -11.475000 | -11.521000 | 116.000000 | 191.000000 | 269.000000 | 9.386756 |  | 4720 | Смещение кромок | GWAN |  | 01:58 | 02:11 | 02:23 | 0 | 305 | 2.320000 | EXT | Смещение кромок. Вовнутрь. Величина смещения - 2.3 мм. |  | (c)
52095.315000 | 0.000000 | -0.016000 | -11.475000 | -11.491000 | 1138.000000 | 1371.000000 | 1369.000000 | 32.232942 |  | 4720 | Смещение кромок | GWAN |  | 04:43 | 05:21 | 05:21 | 0 | 462 | 4.098000 | EXT | Смещение кромок. Вовнутрь. Величина смещения - 4.1 мм. |  | (c)
52095.315000 | 0.000000 | -0.021000 | -11.475000 | -11.496000 | 1719.000000 | 1899.000000 | 1843.000000 | 11.369508 |  | 4720 | Смещение кромок | GWAN |  | 06:17 | 06:46 | 06:37 | 0 | 247 | 2.543000 | EXT | Смещение кромок. Наружу. Величина смещения - 2.5 мм. |  | (c)
52095.315000 | 0.000000 | -0.041000 | -11.475000 | -11.516000 | -1937.000000 | -1824.000000 | -1812.000000 | 33.761752 |  | 4720 | Смещение кромок | GWAN |  | 08:27 | 08:45 | 08:47 | 0 | 250 | 3.019000 | EXT | Смещение кромок. Вовнутрь. Величина смещения - 3 мм. |  | (c)
52101.637000 | 6.322000 | 6.044000 | -5.153000 | -5.431000 | 2176.000000 | 2225.000000 | 2205.000000 | 0.000000 | 3316.000000 | 4720 |  | CORR | GENE | 07:31 | 07:39 | 07:36 | 2115 | 58 | 12.000000 | EXT | - |  | (c)
52104.265000 | 8.950000 | 8.745000 | -2.525000 | -2.730000 | 2160.000000 | 2185.000000 | 2178.000000 | 1.271407 | 2479.000000 | 4720 |  | CORR | AXGR | 07:28 | 07:32 | 07:31 | 251 | 37 | 11.000000 | EXT | - |  | (c)
52105.020000 | 9.705000 | 9.359000 | -1.770000 | -2.116000 | 2165.000000 | 2228.000000 | 2200.000000 | 0.000000 | 1407.000000 | 4720 |  | CORR | GENE | 07:29 | 07:39 | 07:35 | 709 | 70 | 11.000000 | EXT | - |  | (c)
52105.434000 | 10.119000 | 10.047000 | -1.356000 | -1.428000 | -2159.000000 | -2143.000000 | -2142.000000 | 7.153298 | 1324.000000 | 4720 |  | CORR | AXGR | 07:51 | 07:54 | 07:54 | 104 | 34 | 10.000000 | EXT | - |  | (c)
52105.640000 | 10.325000 | 10.221000 | -1.150000 | -1.254000 | 2184.000000 | 2210.000000 | 2207.000000 | 0.000000 | 1063.000000 | 4720 |  | CORR | GENE | 07:32 | 07:36 | 07:36 | 191 | 47 | 10.000000 | EXT | - |  | (c)
52106.790000 | 0.000000 | -0.011000 | -11.440000 | -11.451000 | 1061.000000 | 1276.000000 | 1232.000000 | 52.892335 |  | 4721 | Смещение кромок | GWAN |  | 05:42 | 06:16 | 06:09 | 0 | 343 | 2.496000 | EXT | Смещение кромок. Вовнутрь. Величина смещения - 2.5 мм. |  | (c)
52106.790000 | 0.000000 | -0.031000 | -11.440000 | -11.471000 | -1718.000000 | -1539.000000 | -1591.000000 | 51.625118 |  | 4721 | Нарушение формы кольцевого шва | GWAN |  | 10:13 | 10:42 | 10:34 | 0 | 255 |  | EXT | Нарушение формы кольцевого шва |  | (c)
52106.790000 | 0.000000 | -0.051000 | -11.440000 | -11.491000 | -1245.000000 | -1103.000000 | -1044.000000 | 68.111152 |  | 4721 | Смещение кромок | GWAN |  | 11:29 | 11:52 | 00:02 | 0 | 401 | 2.869000 | EXT | Смещение кромок. Вовнутрь. Величина смещения - 2.9 мм. |  | (c)
52111.010000 | 4.220000 | 4.154000 | -7.220000 | -7.286000 | 717.000000 | 731.000000 | 732.000000 | 57.878762 | 4154.000000 | 4721 |  | CORR | AXGR | 04:46 | 04:48 | 04:48 | 178 | 29 | 10.000000 | EXT | - |  | (c)
52117.586000 | 10.796000 | 10.563000 | -0.644000 | -0.877000 | 729.000000 | 765.000000 | 754.000000 | 58.814806 | 591.000000 | 4721 |  | CORR | GENE | 04:48 | 04:54 | 04:52 | 286 | 51 | 10.000000 | EXT | - |  | (c)
52124.819000 | 6.589000 | 6.160000 | -4.836000 | -5.265000 | 2148.000000 | 2210.000000 | 2188.000000 | 0.000000 | 4732.000000 | 4722 |  | CORR | GENE | 07:03 | 07:13 | 07:10 | 533 | 81 | 10.000000 | EXT | - |  | (c)
52126.583000 | 8.353000 | 8.131000 | -3.072000 | -3.294000 | -2180.000000 | -2174.000000 | -2138.000000 | 7.452725 | 2396.000000 | 4722 |  | CORR | GENE | 07:25 | 07:26 | 07:31 | 898 | 84 | 12.000000 | EXT | - |  | (c)
52129.800000 | 0.145000 | 0.047000 | -11.325000 | -11.423000 | -1780.000000 | -1767.000000 | -1768.000000 | 36.390141 | 47.000000 | 4723 |  | CORR | AXGR | 05:03 | 05:05 | 05:04 | 140 | 22 | 10.000000 | EXT | - |  | (c)
52141.125000 | 0.000000 | -0.061000 | -11.415000 | -11.476000 | -708.000000 | -538.000000 | -543.000000 | 30.455662 |  | 4724 | Смещение кромок | GWAN |  | 11:17 | 11:45 | 11:44 | 0 | 331 | 2.992000 | EXT | Смещение кромок. Наружу. Величина смещения - 3 мм. |  | (c)
52152.540000 | 0.000000 | -0.026000 | -11.500000 | -11.526000 | -2101.000000 | -1558.000000 | -1600.000000 | 50.890138 |  | 4725 | Смещение кромок | GWAN |  | 06:35 | 08:03 | 07:56 | 0 | 1002 | 3.022000 | EXT | Смещение кромок. Вовнутрь. Величина смещения - 3 мм. |  | (c)
52160.818000 | 8.278000 | 8.125000 | -3.222000 | -3.375000 | 2087.000000 | -2065.000000 | -1995.000000 | 18.987714 | 3057.000000 | 4725 |  | DENT |  | 05:51 | 06:41 | 06:52 | 318 | 757 | 0.563380 |  | -. Аномалия находится вблизи продольного шва. |  | (c)
52169.285000 | 5.245000 | 5.132000 | -5.860000 | -5.973000 | -1964.000000 | -1887.000000 | -1850.000000 | 30.723219 | 5132.000000 | 4726 |  | CORR | GENE | 08:11 | 08:23 | 08:29 | 133 | 229 | 10.000000 | EXT | - |  | (c)
52177.763000 | 2.618000 | 2.208000 | -8.797000 | -9.207000 | 2133.000000 | 2171.000000 | 2168.000000 | 2.288764 | 2208.000000 | 4727 |  | CORR | GENE | 04:57 | 05:03 | 05:03 | 582 | 69 | 10.000000 | EXT | - |  | (c)
52197.990000 | 0.000000 | -0.038000 | -11.450000 | -11.488000 | 389.000000 | 706.000000 | 639.000000 | 31.369898 |  | 4729 | Смещение кромок | GWAN |  | 02:02 | 02:53 | 02:42 | 0 | 500 | 2.530232 | EXT | Смещение кромок. Наружу. Величина смещения - 2.5 мм. |  | (c)
52197.990000 | 0.000000 | -0.021000 | -11.450000 | -11.471000 | 1693.000000 | 1853.000000 | 1855.000000 | 4.323130 |  | 4729 | Смещение кромок | GWAN |  | 05:32 | 05:58 | 05:58 | 0 | 322 | 3.029000 | EXT | Смещение кромок. Наружу. Величина смещения - 3 мм. |  | (c)
52197.990000 | 0.000000 | -0.026000 | -11.450000 | -11.476000 | 2182.000000 | -2025.000000 | -2085.000000 | 11.753136 |  | 4729 | Нарушение формы кольцевого шва | GWAN |  | 06:51 | 07:32 | 07:22 | 0 | 389 |  | EXT | Нарушение формы кольцевого шва |  | (c)
52203.550000 | 5.560000 | 5.547000 | -5.890000 | -5.903000 | -1667.000000 | -1563.000000 | -1576.000000 | 52.780208 | 5547.000000 | 4729 |  | CORR | СIGR | 08:30 | 08:47 | 08:45 | 30 | 180 | 8.000000 | EXT | - |  | (c)
52206.644000 | 8.654000 | 8.611000 | -2.796000 | -2.839000 | -1936.000000 | -1714.000000 | -1791.000000 | 35.493335 | 2764.000000 | 4729 |  | CORR | GENE | 07:46 | 08:22 | 08:10 | 75 | 291 | 10.000000 | EXT | - |  | (c)
52209.440000 | 0.000000 | -0.021000 | -11.540000 | -11.561000 | -842.000000 | -743.000000 | -691.000000 | 31.363646 |  | 4730 | Смещение кромок | GWAN |  | 06:48 | 07:03 | 07:12 | 0 | 302 | 3.799000 | EXT | Смещение кромок. Наружу. Величина смещения - 3.8 мм. |  | (c)
52241.912000 | 9.497000 | 9.450000 | -1.943000 | -1.990000 | 1505.000000 | 1607.000000 | 1644.000000 | 24.848156 | 1922.000000 | 4732 |  | CORR | GENE | 04:13 | 04:30 | 04:36 | 68 | 278 | 11.000000 | EXT | - |  | (c)
52270.283000 | 3.338000 | 3.315000 | -8.232000 | -8.255000 | -1730.000000 | -1657.000000 | -1652.000000 | 40.425589 | 3315.000000 | 4735 |  | CORR | СIGR | 04:23 | 04:34 | 04:35 | 36 | 155 | 10.000000 | EXT | -. Аномалия находится на упругопластическом изгибе: R=997 D, максимальное растяжение на 6.2 час. |  | (c)
52271.511000 | 4.566000 | 4.552000 | -7.004000 | -7.018000 | -1844.000000 | -1745.000000 | -1763.000000 | 31.225985 | 4552.000000 | 4735 |  | CORR | СIGR | 04:04 | 04:20 | 04:17 | 28 | 162 | 12.000000 | EXT | - |  | (c)
52273.044000 | 6.099000 | 6.077000 | -5.471000 | -5.493000 | -1673.000000 | -1593.000000 | -1529.000000 | 45.025391 | 5413.000000 | 4735 |  | CORR | GENE | 04:32 | 04:45 | 04:55 | 80 | 288 | 10.000000 | EXT | - |  | (c)
52278.515000 | 0.000000 | -0.019000 | -11.550000 | -11.569000 | 597.000000 | 813.000000 | 897.000000 | 48.186485 |  | 4736 | Смещение кромок | GWAN |  | 04:26 | 05:01 | 05:15 | 0 | 600 | 2.483268 | EXT | Смещение кромок. Вовнутрь. Величина смещения - 2.5 мм. |  | (c)
52278.515000 | 0.000000 | -0.036000 | -11.550000 | -11.586000 | -1466.000000 | -990.000000 | -1036.000000 | 48.953830 |  | 4736 | Смещение кромок | GWAN |  | 10:53 | 00:10 | 00:02 | 0 | 860 | 3.040000 | EXT | Смещение кромок. Вовнутрь. Величина смещения - 3 мм. |  | (c)
52290.065000 | 0.000000 | -0.011000 | -11.035000 | -11.046000 | -1063.000000 | -941.000000 | -838.000000 | 31.293168 |  | 4737 | Смещение кромок | GWAN |  | 06:36 | 06:55 | 07:12 | 0 | 450 | 2.592000 | EXT | Смещение кромок. Вовнутрь. Величина смещения - 2.6 мм. |  | (c)
52290.065000 | 0.000000 | -0.021000 | -11.035000 | -11.056000 | -540.000000 | -442.000000 | -279.000000 | 0.000000 |  | 4737 | Смещение кромок | GWAN |  | 08:00 | 08:16 | 08:42 | 0 | 523 | 3.438000 | EXT | Смещение кромок. Вовнутрь. Величина смещения - 3.4 мм. |  | (c)
52301.100000 | 0.000000 | -0.033000 | -10.835000 | -10.868000 | 682.000000 | 869.000000 | 828.000000 | 55.047983 |  | 4738 | Нарушение формы кольцевого шва | GWAN |  | 01:55 | 02:25 | 02:19 | 0 | 292 |  | EXT | Нарушение формы кольцевого шва. Аномалия находится на упругопластическом изгибе: R=577 D, максимальное растяжение на 0.3 час. |  | (c)
52301.100000 | 0.000000 | -0.021000 | -10.835000 | -10.856000 | 1109.000000 | 1185.000000 | 1228.000000 | 61.665064 |  | 4738 | Смещение кромок | GWAN |  | 03:04 | 03:16 | 03:23 | 0 | 238 | 2.921000 | EXT | Смещение кромок. Наружу. Величина смещения - 2.9 мм. Аномалия находится на упругопластическом изгибе: R=577 D, максимальное растяжение на 0.3 час. |  | (c)
52301.171000 | 0.071000 | 0.062000 | -10.764000 | -10.773000 | 746.000000 | 1034.000000 | 1083.000000 | 38.220806 | 62.000000 | 4738 |  | CORR | GENE | 02:05 | 02:52 | 03:00 | 103 | 674 | 12.000000 | EXT | -. Аномалия находится на упругопластическом изгибе: R=577 D, максимальное растяжение на 0.3 час. |  | (c)
52322.415000 | 0.000000 | -0.016000 | -10.555000 | -10.571000 | 1679.000000 | 2018.000000 | 1917.000000 | 6.108476 |  | 4740 | Смещение кромок | GWAN |  | 03:32 | 04:27 | 04:11 | 0 | 476 | 2.571000 | EXT | Смещение кромок. Вовнутрь. Величина смещения - 2.6 мм. |  | (c)
52322.415000 | 0.000000 | -0.016000 | -10.555000 | -10.571000 | -2178.000000 | -1990.000000 | -1794.000000 | 4.204017 |  | 4740 | Смещение кромок | GWAN |  | 05:10 | 05:40 | 06:12 | 0 | 770 | 3.174000 | EXT | Смещение кромок. Вовнутрь. Величина смещения - 3.2 мм. |  | (c)
52322.415000 | 0.000000 | -0.046000 | -10.555000 | -10.601000 | 84.000000 | 276.000000 | 218.000000 | 17.575101 |  | 4740 | Смещение кромок | GWAN |  | 11:15 | 11:46 | 11:36 | 0 | 267 | 3.431000 | EXT | Смещение кромок. Вовнутрь. Величина смещения - 3.4 мм. |  | (c)
52335.353000 | 2.383000 | 2.324000 | -8.927000 | -8.986000 | 2162.000000 | 2186.000000 | 2184.000000 | 0.090250 | 2324.000000 | 4741 |  | CORR | GENE | 07:58 | 08:02 | 08:02 | 565 | 45 | 10.000000 | EXT | -. Аномалия находится на упругопластическом изгибе: R=596 D, максимальное растяжение на 5.7 час. |  | (c)
52344.280000 | 0.000000 | -0.035000 | -11.075000 | -11.110000 | 1393.000000 | 1492.000000 | 1560.000000 | 40.691208 |  | 4742 | Смещение кромок | GWAN |  | 01:44 | 02:00 | 02:11 | 0 | 333 | 3.173885 | EXT | Смещение кромок. Наружу. Величина смещения - 3.2 мм. Аномалия находится на упругопластическом изгибе: R=565 D, максимальное растяжение на 6.2 час. |  | (c)
52344.280000 | 0.000000 | -0.026000 | -11.075000 | -11.101000 | 1794.000000 | 1849.000000 | 1911.000000 | 16.260611 |  | 4742 | Смещение кромок | GWAN |  | 02:48 | 02:57 | 03:07 | 0 | 235 | 2.287000 | EXT | Смещение кромок. Наружу. Величина смещения - 2.3 мм. Аномалия находится на упругопластическом изгибе: R=565 D, максимальное растяжение на 6.2 час. |  | (c)
52344.280000 | 0.000000 | -0.016000 | -11.075000 | -11.091000 | -1956.000000 | -1895.000000 | -1841.000000 | 22.173526 |  | 4742 | Смещение кромок | GWAN |  | 04:43 | 04:53 | 05:02 | 0 | 229 | 3.139000 | EXT | Смещение кромок. Наружу. Величина смещения - 3.1 мм. Аномалия находится на упругопластическом изгибе: R=565 D, максимальное растяжение на 6.2 час. |  | (c)
52344.280000 | 0.000000 | -0.011000 | -11.075000 | -11.086000 | -1430.000000 | -1294.000000 | -1326.000000 | 64.593427 |  | 4742 | Смещение кромок | GWAN |  | 06:08 | 06:30 | 06:25 | 0 | 209 | 3.115000 | EXT | Смещение кромок. Наружу. Величина смещения - 3.1 мм. Аномалия находится на упругопластическом изгибе: R=565 D, максимальное растяжение на 6.2 час. |  | (c)
52344.280000 | 0.000000 | -0.037000 | -11.075000 | -11.112000 | -1178.000000 | -1022.000000 | -1081.000000 | 71.582507 |  | 4742 | Нарушение формы кольцевого шва | GWAN |  | 06:49 | 07:14 | 07:04 | 0 | 194 |  | EXT | Нарушение формы кольцевого шва. Аномалия находится на упругопластическом изгибе: R=565 D, максимальное растяжение на 6.2 час. |  | (c)
52344.280000 | 0.000000 | -0.016000 | -11.075000 | -11.091000 | -913.000000 | -846.000000 | -801.000000 | 46.615551 |  | 4742 | Смещение кромок | GWAN |  | 07:32 | 07:42 | 07:50 | 0 | 224 | 2.416000 | EXT | Смещение кромок. Наружу. Величина смещения - 2.4 мм. Аномалия находится на упругопластическом изгибе: R=565 D, максимальное растяжение на 6.2 час. |  | (c)
52344.280000 | 0.000000 | -0.021000 | -11.075000 | -11.096000 | -646.000000 | -599.000000 | -557.000000 | 30.676369 |  | 4742 | Смещение кромок | GWAN |  | 08:15 | 08:22 | 08:29 | 0 | 177 | 2.828000 | EXT | Смещение кромок. Вовнутрь. Величина смещения - 2.8 мм. Аномалия находится на упругопластическом изгибе: R=565 D, максимальное растяжение на 6.2 час. |  | (c)
52344.280000 | 0.000000 | -0.036000 | -11.075000 | -11.111000 | -338.000000 | -167.000000 | -215.000000 | 0.000000 |  | 4742 | Смещение кромок | GWAN |  | 09:04 | 09:32 | 09:24 | 0 | 247 | 2.660000 | EXT | Смещение кромок. Наружу. Величина смещения - 2.7 мм. Аномалия находится на упругопластическом изгибе: R=565 D, максимальное растяжение на 6.2 час. |  | (c)
52349.867000 | 5.587000 | 5.484000 | -5.488000 | -5.591000 | 612.000000 | 924.000000 | 853.000000 | 68.821551 | 5387.000000 | 4742 |  | DENT |  | 11:38 | 00:28 | 00:17 | 204 | 482 | 0.633803 |  | -. Аномалия находится на упругопластическом изгибе. |  | (c)
52366.220000 | 0.000000 | -0.016000 | -11.375000 | -11.391000 | 1895.000000 | 1992.000000 | -2155.000000 | 6.111887 |  | 4744 | Смещение кромок | GWAN |  | 06:03 | 06:19 | 07:10 | 0 | 822 | 2.716409 | EXT | Смещение кромок. Вовнутрь. Величина смещения - 2.7 мм. Аномалия находится на упругопластическом изгибе: R=773 D, максимальное растяжение на 6.4 час. |  | (c)
52366.220000 | 0.000000 | -0.016000 | -11.375000 | -11.391000 | -1392.000000 | -1111.000000 | -1124.000000 | 69.129778 |  | 4744 | Смещение кромок | GWAN |  | 09:13 | 09:58 | 09:56 | 0 | 535 | 2.468765 | EXT | Смещение кромок. Вовнутрь. Величина смещения - 2.5 мм. Аномалия находится на упругопластическом изгибе: R=773 D, максимальное растяжение на 6.4 час. |  | (c)
52377.595000 | 0.000000 | -0.036000 | -11.280000 | -11.316000 | -1820.000000 | -1532.000000 | -1552.000000 | 54.728670 |  | 4745 | Смещение кромок | GWAN |  | 09:15 | 10:02 | 09:58 | 0 | 534 | 4.185000 | EXT | Смещение кромок. Наружу. Величина смещения - 4.2 мм. |  | (c)
52388.875000 | 0.000000 | -0.019000 | -11.330000 | -11.349000 | 1561.000000 | 1706.000000 | 1769.000000 | 3.723569 |  | 4746 | Нарушение формы кольцевого шва | GWAN |  | 05:50 | 06:13 | 06:24 | 0 | 416 |  | EXT | Нарушение формы кольцевого шва |  | (c)
52388.875000 | 0.000000 | -0.031000 | -11.330000 | -11.361000 | -1872.000000 | -1735.000000 | -1784.000000 | 35.997168 |  | 4746 | Смещение кромок | GWAN |  | 08:36 | 08:58 | 08:50 | 0 | 174 | 2.936000 | EXT | Смещение кромок. Наружу. Величина смещения - 2.9 мм. |  | (c)
52400.205000 | 0.000000 | -0.016000 | -11.075000 | -11.091000 | 2158.000000 | -2184.000000 | -1988.000000 | 0.000000 |  | 4747 | Смещение кромок | GWAN |  | 04:50 | 05:10 | 05:41 | 0 | 630 | 3.001000 | EXT | Смещение кромок. Вовнутрь. Величина смещения - 3 мм. |  | (c)
52400.205000 | 0.000000 | -0.016000 | -11.075000 | -11.091000 | -1563.000000 | -1484.000000 | -1478.000000 | 53.908377 |  | 4747 | Смещение кромок | GWAN |  | 06:50 | 07:03 | 07:04 | 0 | 168 | 4.303000 | EXT | Смещение кромок. Наружу. Величина смещения - 4.3 мм. |  | (c)
52408.724000 | 8.519000 | 8.393000 | -2.556000 | -2.682000 | -1805.000000 | -1681.000000 | -1560.000000 | 34.370598 | 2436.000000 | 4747 |  | DENT |  | 06:11 | 06:31 | 06:50 | 246 | 488 | 0.563380 |  | - |  | (c)
52410.495000 | 10.290000 | 9.836000 | -0.785000 | -1.239000 | 2203.000000 | -1755.000000 | -1788.000000 | 0.000000 | 384.000000 | 4747 |  | WRIN |  | 04:58 | 06:19 | 06:14 | 855 | 941 | 3.000000 |  | -. Аномалия находится вблизи продольного шва. Аномалия находится вблизи дефекта потери металла. |  | (c)
52410.815000 | 10.610000 | 9.299000 | -0.465000 | -1.776000 | 359.000000 | -1744.000000 | -1872.000000 | 0.000000 | 75.000000 | 4747 |  | OVAL |  | 00:00 | 06:21 | 06:00 | 1701 | 4461 | -200.000000 |  | - |  | (c)
52410.843000 | 10.638000 | 10.482000 | -0.437000 | -0.593000 | 1777.000000 | 2031.000000 | 1942.000000 | 9.988981 | 392.000000 | 4747 |  | CORR | GENE | 03:49 | 04:30 | 04:15 | 201 | 330 | 10.000000 | EXT | - |  | (c)
52411.280000 | 0.000000 | -0.021000 | -10.805000 | -10.826000 | 41.000000 | 302.000000 | 218.000000 | 3.276698 |  | 4748 | Смещение кромок | GWAN |  | 02:55 | 03:37 | 03:23 | 0 | 354 | 2.494000 | EXT | Смещение кромок. Вовнутрь. Величина смещения - 2.5 мм. |  | (c)
52411.280000 | 0.000000 | -0.016000 | -10.805000 | -10.821000 | 555.000000 | 581.000000 | 704.000000 | 44.755569 |  | 4748 | Смещение кромок | GWAN |  | 04:18 | 04:22 | 04:42 | 0 | 299 | 2.662000 | EXT | Смещение кромок. Вовнутрь. Величина смещения - 2.7 мм. |  | (c)
52411.280000 | 0.000000 | -0.016000 | -10.805000 | -10.821000 | 1496.000000 | 1556.000000 | 1571.000000 | 41.025742 |  | 4748 | Смещение кромок | GWAN |  | 06:50 | 06:59 | 07:02 | 0 | 151 | 4.407000 | EXT | Смещение кромок. Вовнутрь. Величина смещения - 4.4 мм. |  | (c)
52427.998000 | 5.913000 | 5.675000 | -5.182000 | -5.420000 | -610.000000 | -401.000000 | -412.000000 | 1.223975 | 5074.000000 | 4749 |  | DENT |  | 10:10 | 10:44 | 10:42 | 346 | 397 | 0.281690 |  | - |  | (c)
52429.198000 | 7.113000 | 6.860000 | -3.982000 | -4.235000 | -1666.000000 | -1644.000000 | -1641.000000 | 45.567259 | 3833.000000 | 4749 |  | CORR | GENE | 07:20 | 07:24 | 07:24 | 402 | 50 | 10.000000 | EXT | - |  | (c)
52433.180000 | 0.000000 | -0.026000 | -11.265000 | -11.291000 | 1711.000000 | 1772.000000 | 1828.000000 | 13.463763 |  | 4750 | Смещение кромок | GWAN |  | 05:04 | 05:14 | 05:23 | 0 | 235 | 2.997000 | EXT | Смещение кромок. Наружу. Величина смещения - 3 мм. |  | (c)
52433.180000 | 0.000000 | -0.036000 | -11.265000 | -11.301000 | -1716.000000 | -1388.000000 | -1501.000000 | 58.852012 |  | 4750 | Смещение кромок | GWAN |  | 07:51 | 08:44 | 08:26 | 0 | 430 | 2.721000 | EXT | Смещение кромок. Наружу. Величина смещения - 2.7 мм. |  | (c)
52433.180000 | 0.000000 | -0.046000 | -11.265000 | -11.311000 | -694.000000 | -468.000000 | -511.000000 | 26.451609 |  | 4750 | Смещение кромок | GWAN |  | 10:36 | 11:12 | 11:06 | 0 | 366 | 2.742000 | EXT | Смещение кромок. Наружу. Величина смещения - 2.7 мм. |  | (c)
52444.445000 | 0.000000 | -0.035000 | -11.720000 | -11.755000 | 1081.000000 | 1296.000000 | 1235.000000 | 1081.000000 |  | 4751 | Смещение кромок | GWAN |  | 01:09 | 01:44 | 01:34 | 0 | 308 | 3.003000 | EXT | Смещение кромок. Вовнутрь. Величина смещения - 3 мм. |  | (c)
52444.445000 | 0.000000 | -0.015000 | -11.720000 | -11.735000 | -1936.000000 | -1841.000000 | -1836.000000 | 1736.000000 |  | 4751 | Смещение кромок | GWAN |  | 05:02 | 05:18 | 05:18 | 0 | 200 | 2.631000 | EXT | Смещение кромок. Наружу. Величина смещения - 2.6 мм. |  | (c)
52444.445000 | 0.000000 | -0.025000 | -11.720000 | -11.745000 | -1329.000000 | -1202.000000 | -1232.000000 | 1135.000000 |  | 4751 | Смещение кромок | GWAN |  | 06:40 | 07:01 | 06:56 | 0 | 195 | 2.624000 | EXT | Смещение кромок. Наружу. Величина смещения - 2.6 мм. |  | (c)
52444.445000 | 0.000000 | -0.021000 | -11.720000 | -11.741000 | 315.000000 | 356.000000 | 479.000000 | 315.000000 |  | 4751 | Нарушение формы кольцевого шва | GWAN |  | 11:06 | 11:12 | 11:32 | 0 | 328 |  | EXT | Нарушение формы кольцевого шва |  | (c)
52467.320000 | 0.000000 | -0.021000 | -11.120000 | -11.141000 | 384.000000 | 527.000000 | 544.000000 | 31.024894 |  | 4753 | Смещение кромок | GWAN |  | 03:54 | 04:17 | 04:20 | 0 | 319 | 2.874000 | EXT | Смещение кромок. Вовнутрь. Аномалия находится на отводе. Величина смещения - 2.9 мм. |  | (c)
52467.320000 | 0.000000 | -0.011000 | -11.120000 | -11.131000 | 768.000000 | 1137.000000 | 1050.000000 | 49.833845 |  | 4753 | Смещение кромок | GWAN |  | 04:56 | 05:55 | 05:41 | 0 | 563 | 2.738000 | EXT | Смещение кромок. Вовнутрь. Аномалия находится на отводе. Величина смещения - 2.7 мм. |  | (c)
52468.255000 | 0.935000 | 0.928000 | -10.185000 | -10.192000 | 820.000000 | 874.000000 | 860.000000 | 66.193965 | 928.000000 | 4753 |  | CORR | СIGR | 05:04 | 05:13 | 05:10 | 26 | 79 | 10.000000 | EXT | -. Аномалия находится на отводе. |  | (c)
52477.109000 | 9.789000 | 9.777000 | -1.331000 | -1.343000 | 783.000000 | 838.000000 | 840.000000 | 63.172041 | 1319.000000 | 4753 |  | CORR | СIGR | 04:58 | 05:07 | 05:07 | 24 | 114 | 10.000000 | EXT | -. Аномалия находится на отводе. |  | (c)
52478.440000 | 0.000000 | -0.031000 | -11.290000 | -11.321000 | 974.000000 | 1209.000000 | 1142.000000 | 74.220937 |  | 4754 | Смещение кромок | GWAN |  | 00:40 | 01:18 | 01:07 | 0 | 337 | 3.173000 | EXT | Смещение кромок. Вовнутрь. Аномалия находится на отводе. Величина смещения - 3.2 мм. |  | (c)
52478.440000 | 0.000000 | -0.016000 | -11.290000 | -11.306000 | -1809.000000 | -1695.000000 | -1521.000000 | 34.055296 |  | 4754 | Смещение кромок | GWAN |  | 05:11 | 05:29 | 05:57 | 0 | 575 | 2.373000 | EXT | Смещение кромок. Вовнутрь. Аномалия находится на отводе. Величина смещения - 2.4 мм. |  | (c)
52489.730000 | 0.000000 | -0.036000 | -11.200000 | -11.236000 | 1451.000000 | 1503.000000 | 1521.000000 | 51.666996 |  | 4755 | Смещение кромок | GWAN |  | 00:57 | 01:06 | 01:09 | 0 | 139 | 2.524000 | EXT | Смещение кромок. Наружу. Величина смещения - 2.5 мм. |  | (c)
52489.730000 | 0.000000 | -0.016000 | -11.200000 | -11.216000 | -1483.000000 | -1384.000000 | -1259.000000 | 60.346607 |  | 4755 | Смещение кромок | GWAN |  | 05:04 | 05:20 | 05:40 | 0 | 447 | 3.195000 | EXT | Смещение кромок. Вовнутрь. Величина смещения - 3.2 мм. |  | (c)
52489.730000 | 0.000000 | -0.041000 | -11.200000 | -11.241000 | 789.000000 | 867.000000 | 962.000000 | 77.595640 |  | 4755 | Смещение кромок | GWAN |  | 11:10 | 11:23 | 11:38 | 0 | 346 | 2.396000 | EXT | Смещение кромок. Вовнутрь. Величина смещения - 2.4 мм. |  | (c)
52495.581000 | 5.851000 | 5.795000 | -5.349000 | -5.405000 | -1460.000000 | -1093.000000 | -1186.000000 | 51.674202 | 5313.000000 | 4755 |  | CORR | GENE | 05:08 | 06:07 | 05:52 | 92 | 546 | 10.000000 | EXT | - |  | (c)
52500.930000 | 0.000000 | -0.026000 | -11.095000 | -11.121000 | -200.000000 | 110.000000 | -9.000000 | 0.000000 |  | 4756 | Смещение кромок | GWAN |  | 01:40 | 02:30 | 02:11 | 0 | 383 | 3.046000 | EXT | Смещение кромок. Наружу. Величина смещения - 3 мм. |  | (c)
52500.930000 | 0.000000 | -0.031000 | -11.095000 | -11.126000 | 2228.000000 | -2120.000000 | -2133.000000 | 7.864621 |  | 4756 | Смещение кромок | GWAN |  | 08:12 | 08:30 | 08:28 | 0 | 200 | 3.208000 | EXT | Смещение кромок. Вовнутрь. Величина смещения - 3.2 мм. |  | (c)
52512.025000 | 0.000000 | -0.031000 | -11.535000 | -11.566000 | -1590.000000 | -1056.000000 | -1271.000000 | 76.788089 |  | 4757 | Смещение кромок | GWAN |  | 08:31 | 09:57 | 09:23 | 0 | 639 | 3.727000 | EXT | Смещение кромок. Вовнутрь. Величина смещения - 3.7 мм. |  | (c)
52512.025000 | 0.000000 | -0.041000 | -11.535000 | -11.576000 | -713.000000 | -412.000000 | -506.000000 | 24.043210 |  | 4757 | Смещение кромок | GWAN |  | 10:53 | 11:41 | 11:26 | 0 | 415 | 3.590000 | EXT | Смещение кромок. Вовнутрь. Величина смещения - 3.6 мм. |  | (c)
52512.518000 | 0.493000 | 0.395000 | -11.042000 | -11.140000 | 1566.000000 | 1579.000000 | 1605.000000 | 44.291613 | 395.000000 | 4757 |  | CORR | GENE | 05:01 | 05:03 | 05:07 | 227 | 77 | 11.000000 | EXT | - |  | (c)
52521.975000 | 9.950000 | 9.904000 | -1.585000 | -1.631000 | 1973.000000 | 2056.000000 | 2022.000000 | 9.010835 | 1455.000000 | 4757 |  | CORR | GENE | 06:06 | 06:20 | 06:14 | 176 | 97 | 11.000000 | EXT | - |  | (c)
52523.560000 | 0.000000 | -0.051000 | -10.930000 | -10.981000 | 2156.000000 | -2023.000000 | -1869.000000 | 1433.000000 |  | 4758 | Смещение кромок | GWAN |  | 08:54 | 09:39 | 10:04 | 0 | 871 | 3.290000 | EXT | Смещение кромок. Наружу. Аномалия находится на отводе. Величина смещения - 3.3 мм. |  | (c)
52529.139000 | 5.579000 | 5.263000 | -5.351000 | -5.667000 | 1151.000000 | 1180.000000 | 1177.000000 | 1151.000000 | 5113.000000 | 4758 |  | CORR | GENE | 06:11 | 06:16 | 06:16 | 554 | 52 | 11.000000 | EXT | -. Аномалия находится на отводе. |  | (c)
52534.490000 | 0.000000 | -0.016000 | -11.330000 | -11.346000 | 1900.000000 | 2063.000000 | -1950.000000 | 0.000000 |  | 4759 | Смещение кромок | GWAN |  | 03:36 | 04:02 | 05:15 | 0 | 1223 | 2.992000 | EXT | Смещение кромок. Вовнутрь. Аномалия находится на отводе. Величина смещения - 3 мм. |  | (c)
52534.490000 | 0.000000 | -0.026000 | -11.330000 | -11.356000 | -760.000000 | -699.000000 | -701.000000 | 46.940370 |  | 4759 | Смещение кромок | GWAN |  | 08:27 | 08:36 | 08:36 | 0 | 119 | 2.326000 | EXT | Смещение кромок. Наружу. Аномалия находится на отводе. Величина смещения - 2.3 мм. |  | (c)
52534.490000 | 0.000000 | -0.036000 | -11.330000 | -11.366000 | -208.000000 | -2.000000 | -31.000000 | 0.000000 |  | 4759 | Смещение кромок | GWAN |  | 09:56 | 10:29 | 10:24 | 0 | 354 | 3.089000 | EXT | Смещение кромок. Наружу. Аномалия находится на отводе. Величина смещения - 3.1 мм. |  | (c)
52538.368000 | 3.878000 | 3.867000 | -7.452000 | -7.463000 | -1030.000000 | -988.000000 | -985.000000 | 72.028350 | 3867.000000 | 4759 |  | CORR | СIGR | 07:43 | 07:50 | 07:50 | 25 | 92 | 8.000000 | EXT | - |  | (c)
52544.081000 | 9.591000 | 9.424000 | -1.739000 | -1.906000 | -1842.000000 | -1784.000000 | -1636.000000 | 31.365716 | 1674.000000 | 4759 |  | CORR | GENE | 05:32 | 05:41 | 06:05 | 232 | 413 | 13.000000 | EXT | - |  | (c)
52556.805000 | 0.000000 | -0.016000 | -11.215000 | -11.231000 | 893.000000 | 980.000000 | 1055.000000 | 68.579551 |  | 4761 | Смещение кромок | GWAN |  | 05:24 | 05:38 | 05:50 | 0 | 325 | 2.361000 | EXT | Смещение кромок. Наружу. Величина смещения - 2.4 мм. |  | (c)
52556.805000 | 0.000000 | -0.026000 | -11.215000 | -11.241000 | 1314.000000 | 1416.000000 | 1453.000000 | 40.216978 |  | 4761 | Смещение кромок | GWAN |  | 06:32 | 06:48 | 06:54 | 0 | 279 | 3.227000 | EXT | Смещение кромок. Наружу. Величина смещения - 3.2 мм. |  | (c)
52556.805000 | 0.000000 | -0.016000 | -11.215000 | -11.231000 | 2065.000000 | -2014.000000 | -1780.000000 | 36.352795 |  | 4761 | Нарушение формы кольцевого шва | GWAN |  | 08:33 | 09:35 | 10:12 | 0 | 1233 |  | EXT | Нарушение формы кольцевого шва |  | (c)
52568.020000 | 0.000000 | -0.016000 | -10.285000 | -10.301000 | 1898.000000 | 1986.000000 | 1991.000000 | 4.296298 |  | 4762 | Смещение кромок | GWAN |  | 05:31 | 05:46 | 05:46 | 0 | 186 | 3.560000 | EXT | Смещение кромок. Наружу. Величина смещения - 3.6 мм. |  | (c)
52570.522000 | 2.502000 | 2.340000 | -7.783000 | -7.945000 | -2160.000000 | -1986.000000 | -2043.000000 | 15.100871 | 2340.000000 | 4762 |  | CORR | GENE | 06:36 | 07:05 | 06:55 | 290 | 234 | 13.000000 | EXT | - |  | (c)
52572.317000 | 4.297000 | 4.228000 | -5.988000 | -6.057000 | 1240.000000 | 1311.000000 | 1305.000000 | 64.233010 | 4228.000000 | 4762 |  | DENT |  | 03:45 | 03:57 | 03:56 | 124 | 130 | 0.352113 |  | - |  | (c)
52576.818000 | 8.798000 | 8.783000 | -1.487000 | -1.502000 | 1123.000000 | 1166.000000 | 1181.000000 | 75.194747 | 1474.000000 | 4762 |  | GOUG | СIGR | 03:26 | 03:33 | 03:36 | 28 | 117 | 11.000000 | EXT | -. Задир. |  | (c)
52578.305000 | 0.000000 | -0.016000 | -10.735000 | -10.751000 | -1863.000000 | -1614.000000 | -1661.000000 | 45.926997 |  | 4763аа | Смещение кромок | GWAN |  | 07:17 | 07:57 | 07:50 | 0 | 404 | 2.721000 | EXT | Смещение кромок. Наружу. Величина смещения - 2.7 мм. |  | (c)
52589.040000 | 0.000000 | -0.040000 | -4.896000 | -4.936000 | 1692.000000 | 1816.000000 | 1786.000000 | 1692.000000 |  | 4763аб | Смещение кромок | GWAN |  | 06:18 | 06:38 | 06:33 | 0 | 189 | 3.750000 | EXT | Смещение кромок. Наружу. Величина смещения - 3.8 мм. |  | (c)
52589.040000 | 0.000000 | -0.015000 | -4.896000 | -4.911000 | 2014.000000 | 2104.000000 | 2121.000000 | 2014.000000 |  | 4763аб | Смещение кромок | GWAN |  | 07:10 | 07:24 | 07:27 | 0 | 215 | 2.553000 | EXT | Смещение кромок. Вовнутрь. Величина смещения - 2.6 мм. |  | (c)
52589.040000 | 0.000000 | -0.035000 | -4.896000 | -4.931000 | -2113.000000 | -1959.000000 | -1778.000000 | 1442.000000 |  | 4763аб | Смещение кромок | GWAN |  | 08:04 | 08:29 | 08:58 | 0 | 671 | 3.784000 | EXT | Смещение кромок. Наружу. Величина смещения - 3.8 мм. |  | (c)
52593.936000 | 0.000000 | -0.045000 | -8.260000 | -8.305000 | -716.000000 | -496.000000 | -568.000000 | 33.852168 |  | 4764аа | Нарушение формы кольцевого шва | GWAN |  | 01:02 | 01:37 | 01:26 | 0 | 296 |  | EXT | Нарушение формы кольцевого шва |  | (c)
52593.936000 | 0.000000 | -0.036000 | -8.260000 | -8.296000 | -296.000000 | -29.000000 | -77.000000 | 0.000000 |  | 4764аа | Смещение кромок | GWAN |  | 02:10 | 02:53 | 02:45 | 0 | 439 | 3.420000 | EXT | Смещение кромок. Вовнутрь. Величина смещения - 3.4 мм. |  | (c)
52593.936000 | 0.000000 | -0.031000 | -8.260000 | -8.291000 | 262.000000 | 410.000000 | 392.000000 | 21.124241 |  | 4764аа | Смещение кромок | GWAN |  | 03:40 | 04:03 | 04:01 | 0 | 261 | 2.518000 | EXT | Смещение кромок. Наружу. Величина смещения - 2.5 мм. |  | (c)
52593.936000 | 0.000000 | -0.016000 | -8.260000 | -8.276000 | 1679.000000 | 1885.000000 | 1826.000000 | 9.005398 |  | 4764аа | Смещение кромок | GWAN |  | 07:28 | 08:02 | 07:52 | 0 | 293 | 2.540000 | EXT | Смещение кромок. Наружу. Величина смещения - 2.5 мм. |  | (c)
52593.936000 | 0.000000 | -0.011000 | -8.260000 | -8.271000 | 2059.000000 | -2175.000000 | 2222.000000 | 0.000000 |  | 4764аа | Смещение кромок | GWAN |  | 08:30 | 09:06 | 08:56 | 0 | 325 | 2.757000 | EXT | Смещение кромок. Вовнутрь. Величина смещения - 2.8 мм. |  | (c)
52602.196000 | 0.000000 | -0.030000 | -6.245000 | -6.275000 | -864.000000 | -777.000000 | -723.000000 | 46.987873 |  | 4765а | Смещение кромок | GWAN |  | 00:10 | 00:24 | 00:33 | 0 | 282 | 2.510000 | EXT | Смещение кромок. Вовнутрь. Величина смещения - 2.5 мм. |  | (c)
52602.196000 | 0.000000 | -0.020000 | -6.245000 | -6.265000 | -2191.000000 | -1460.000000 | -1606.000000 | 50.387765 |  | 4765а | Смещение кромок | GWAN |  | 08:36 | 10:34 | 10:10 | 0 | 1170 | 3.423000 | EXT | Смещение кромок. Вовнутрь. Величина смещения - 3.4 мм. |  | (c)
52603.211000 | 1.015000 | 1.000000 | -5.230000 | -5.245000 | 1605.000000 | 1645.000000 | 1651.000000 | 39.351234 | 1000.000000 | 4765а |  | CORR | СIGR | 06:48 | 06:55 | 06:56 | 21 | 92 | 13.000000 | EXT | - |  | (c)
52603.781000 | 1.585000 | 1.557000 | -4.660000 | -4.688000 | 1408.000000 | 1477.000000 | 1466.000000 | 52.359424 | 1557.000000 | 4765а |  | CORR | СIGR | 06:17 | 06:28 | 06:26 | 43 | 115 | 9.000000 | EXT | - |  | (c)
52608.441000 | 0.000000 | -0.015000 | -5.016000 | -5.031000 | 2103.000000 | 2222.000000 | -2137.000000 | 0.000000 |  | 4765б | Смещение кромок | GWAN |  | 05:03 | 05:23 | 05:39 | 0 | 441 | 3.881000 | EXT | Смещение кромок. Наружу. Величина смещения - 3.9 мм. |  | (c)
52608.441000 | 0.000000 | -0.027000 | -5.016000 | -5.043000 | 69.000000 | 542.000000 | 873.000000 | 44.663391 |  | 4765б | Нарушение формы кольцевого шва | GWAN |  | 11:35 | 00:52 | 01:45 | 0 | 1608 |  | EXT | Нарушение формы кольцевого шва |  | (c)
52609.724000 | 1.283000 | 1.270000 | -3.733000 | -3.746000 | -1427.000000 | -1376.000000 | -1371.000000 | 64.873836 | 1270.000000 | 4765б |  | CORR | СIGR | 07:34 | 07:42 | 07:43 | 27 | 112 | 9.000000 | EXT | - |  | (c)
52610.350000 | 1.909000 | 1.817000 | -3.107000 | -3.199000 | -1029.000000 | -956.000000 | -983.000000 | 71.789217 | 1817.000000 | 4765б |  | CORR | GENE | 08:38 | 08:50 | 08:45 | 206 | 93 | 15.000000 | EXT | - |  | (c)
52611.401000 | 2.960000 | 2.939000 | -2.056000 | -2.077000 | -1199.000000 | -1093.000000 | -1075.000000 | 66.624527 | 1992.000000 | 4765б |  | CORR | GENE | 08:10 | 08:28 | 08:31 | 85 | 249 | 11.000000 | EXT | - |  | (c)
52613.457000 | 0.000000 | -0.024000 | -9.933000 | -9.957000 | -872.000000 | -506.000000 | -430.000000 | 0.000000 |  | 4766а | Нарушение формы кольцевого шва | GWAN |  | 00:12 | 01:11 | 01:23 | 0 | 883 |  | EXT | Нарушение формы кольцевого шва |  | (c)
52613.457000 | 0.000000 | -0.030000 | -9.933000 | -9.963000 | -1810.000000 | -1645.000000 | -1687.000000 | 43.892637 |  | 4766а | Смещение кромок | GWAN |  | 09:41 | 10:07 | 10:01 | 0 | 247 | 3.717000 | EXT | Смещение кромок. Наружу. Величина смещения - 3.7 мм. |  | (c)
52615.485000 | 2.028000 | 1.985000 | -7.905000 | -7.948000 | 2019.000000 | 2068.000000 | 2047.000000 | 10.406884 | 1985.000000 | 4766а |  | CORR | GENE | 07:59 | 08:07 | 08:03 | 285 | 55 | 11.000000 | EXT | - |  | (c)
52623.390000 | 0.000000 | -0.018000 | -11.030000 | -11.048000 | 599.000000 | 924.000000 | 1253.000000 | 26.076985 |  | 4767 | Нарушение формы кольцевого шва | GWAN |  | 01:30 | 02:23 | 03:16 | 0 | 1308 |  | EXT | Нарушение формы кольцевого шва |  | (c)
52623.390000 | 0.000000 | -0.015000 | -11.030000 | -11.045000 | 2056.000000 | -2164.000000 | -2164.000000 | 0.000000 |  | 4767 | Смещение кромок | GWAN |  | 05:26 | 06:04 | 06:04 | 0 | 482 | 2.502000 | EXT | Смещение кромок. Вовнутрь. Величина смещения - 2.5 мм. |  | (c)
52623.390000 | 0.000000 | -0.025000 | -11.030000 | -11.055000 | -1531.000000 | -1220.000000 | -1319.000000 | 56.458048 |  | 4767 | Смещение кромок | GWAN |  | 07:47 | 08:37 | 08:21 | 0 | 424 | 3.574000 | EXT | Смещение кромок. Наружу. Величина смещения - 3.6 мм. |  | (c)
52623.390000 | 0.000000 | -0.025000 | -11.030000 | -11.055000 | -602.000000 | -459.000000 | -494.000000 | 22.526337 |  | 4767 | Смещение кромок | GWAN |  | 10:17 | 10:40 | 10:34 | 0 | 215 | 2.736000 | EXT | Смещение кромок. Наружу. Величина смещения - 2.7 мм. |  | (c)
52623.390000 | 0.000000 | -0.030000 | -11.030000 | -11.060000 | -180.000000 | -73.000000 | 4.000000 | 0.328774 |  | 4767 | Смещение кромок | GWAN |  | 11:25 | 11:42 | 11:54 | 0 | 369 | 2.676000 | EXT | Смещение кромок. Вовнутрь. Величина смещения - 2.7 мм. |  | (c)
52634.420000 | 0.000000 | -0.037000 | -11.070000 | -11.107000 | 1038.000000 | 1093.000000 | 1137.000000 | 80.279667 |  | 4768 | Смещение кромок | GWAN |  | 00:29 | 00:37 | 00:45 | 0 | 197 | 2.324000 | EXT | Смещение кромок. Вовнутрь. Величина смещения - 2.3 мм. |  | (c)
52634.420000 | 0.000000 | -0.037000 | -11.070000 | -11.107000 | 1271.000000 | 1546.000000 | 1445.000000 | 49.342164 |  | 4768 | Смещение кромок | GWAN |  | 01:06 | 01:51 | 01:34 | 0 | 349 | 3.423000 | EXT | Смещение кромок. Вовнутрь. Величина смещения - 3.4 мм. |  | (c)
52634.420000 | 0.000000 | -0.011000 | -11.070000 | -11.081000 | -1265.000000 | -1192.000000 | -1217.000000 | 77.917558 |  | 4768 | Смещение кромок | GWAN |  | 06:17 | 06:29 | 06:25 | 0 | 96 | 4.293000 | EXT | Смещение кромок. Наружу. Величина смещения - 4.3 мм. |  | (c)
52634.420000 | 0.000000 | -0.037000 | -11.070000 | -11.107000 | 495.000000 | 745.000000 | 733.000000 | 59.173475 |  | 4768 | Смещение кромок | GWAN |  | 11:01 | 11:41 | 11:39 | 0 | 476 | 3.825000 | EXT | Смещение кромок. Вовнутрь. Величина смещения - 3.8 мм. |  | (c)
52645.490000 | 0.000000 | -0.036000 | -11.500000 | -11.536000 | 1377.000000 | 1435.000000 | 1538.000000 | 42.855024 |  | 4769 | Смещение кромок | GWAN |  | 02:10 | 02:20 | 02:36 | 0 | 322 | 2.502000 | EXT | Смещение кромок. Вовнутрь. Величина смещения - 2.5 мм. |  | (c)
52645.490000 | 0.000000 | -0.041000 | -11.500000 | -11.541000 | 1769.000000 | 1842.000000 | 1949.000000 | 8.165033 |  | 4769 | Смещение кромок | GWAN |  | 03:14 | 03:25 | 03:43 | 0 | 360 | 2.729000 | EXT | Смещение кромок. Наружу. Величина смещения - 2.7 мм. |  | (c)
52645.490000 | 0.000000 | -0.031000 | -11.500000 | -11.531000 | -1620.000000 | -1478.000000 | -1521.000000 | 49.252611 |  | 4769 | Смещение кромок | GWAN |  | 06:07 | 06:30 | 06:22 | 0 | 197 | 2.706000 | EXT | Смещение кромок. Наружу. Величина смещения - 2.7 мм. |  | (c)
52646.332000 | 0.842000 | 0.170000 | -10.658000 | -11.330000 | -2226.000000 | -2222.000000 | -2199.000000 | 0.340441 | 170.000000 | 4769 |  | CORR | GENE | 04:29 | 04:29 | 04:33 | 1316 | 54 | 12.000000 | EXT | - |  | (c)
52647.543000 | 2.053000 | 1.796000 | -9.447000 | -9.704000 | 2171.000000 | 2193.000000 | 2188.000000 | 2.003653 | 1796.000000 | 4769 |  | CORR | AXGR | 04:18 | 04:22 | 04:21 | 392 | 35 | 10.000000 | EXT | - |  | (c)
52648.631000 | 3.141000 | 2.503000 | -8.359000 | -8.997000 | -2212.000000 | -2187.000000 | -2171.000000 | 1.473334 | 2503.000000 | 4769 |  | CORR | GENE | 04:31 | 04:35 | 04:38 | 1155 | 82 | 10.000000 | EXT | - |  | (c)
52649.881000 | 4.391000 | 4.284000 | -7.109000 | -7.216000 | -2212.000000 | -1982.000000 | -2023.000000 | 1.466952 | 4284.000000 | 4769 |  | DENT |  | 04:31 | 05:08 | 05:01 | 204 | 378 | 0.422535 |  | -. Аномалия находится вблизи продольного шва. |  | (c)
52652.829000 | 7.339000 | 6.496000 | -4.161000 | -5.004000 | -2227.000000 | -2204.000000 | -2141.000000 | 0.312970 | 3407.000000 | 4769 |  | CORR | GENE | 04:29 | 04:32 | 04:43 | 1597 | 172 | 12.000000 | EXT | - |  | (c)
52653.633000 | 8.143000 | 8.094000 | -3.357000 | -3.406000 | 2189.000000 | -2121.000000 | -2127.000000 | 0.000000 | 3321.000000 | 4769 |  | CORR | GENE | 04:21 | 04:46 | 04:45 | 85 | 290 | 13.000000 | EXT | - |  | (c)
52656.990000 | 0.000000 | -0.016000 | -11.250000 | -11.266000 | -1197.000000 | -953.000000 | -1030.000000 | 56.158182 |  | 4770 | Смещение кромок | GWAN |  | 07:44 | 08:24 | 08:11 | 0 | 334 | 2.580000 | EXT | Смещение кромок. Вовнутрь. Величина смещения - 2.6 мм. |  | (c)
52656.990000 | 0.000000 | -0.031000 | -11.250000 | -11.281000 | -715.000000 | -549.000000 | -609.000000 | 32.013135 |  | 4770 | Смещение кромок | GWAN |  | 09:02 | 09:29 | 09:19 | 0 | 212 | 2.787000 | EXT | Смещение кромок. Наружу. Величина смещения - 2.8 мм. |  | (c)
52676.183000 | 7.943000 | 7.837000 | -3.447000 | -3.553000 | 1330.000000 | 1346.000000 | 1367.000000 | 63.728176 | 3390.000000 | 4771 |  | CORR | GENE | 05:05 | 05:07 | 05:11 | 163 | 74 | 10.000000 | EXT | - |  | (c)
52679.630000 | 0.000000 | -0.031000 | -11.005000 | -11.036000 | 653.000000 | 772.000000 | 836.000000 | 52.701404 |  | 4772 | Смещение кромок | GWAN |  | 02:20 | 02:39 | 02:50 | 0 | 366 | 3.242000 | EXT | Смещение кромок. Наружу. Величина смещения - 3.2 мм. |  | (c)
52679.630000 | 0.000000 | -0.008000 | -11.005000 | -11.013000 | 1301.000000 | 1487.000000 | 1725.000000 | 0.000000 |  | 4772 | Нарушение формы кольцевого шва | GWAN |  | 04:05 | 04:35 | 05:13 | 0 | 848 |  | EXT | Нарушение формы кольцевого шва |  | (c)
52701.345000 | 0.000000 | -0.026000 | -11.735000 | -11.761000 | -1257.000000 | -1109.000000 | -1109.000000 | 961.000000 |  | 4774 | Смещение кромок | GWAN |  | 08:29 | 08:53 | 08:53 | 0 | 296 | 2.320000 | EXT | Смещение кромок. Наружу. Аномалия находится на отводе. Величина смещения - 2.3 мм. |  | (c)
52701.860000 | 0.515000 | 0.273000 | -11.220000 | -11.462000 | -1883.000000 | -1852.000000 | -1851.000000 | 1818.000000 | 273.000000 | 4774 |  | CORR | GENE | 06:48 | 06:53 | 06:53 | 363 | 65 | 10.000000 | EXT | -. Аномалия находится на отводе. |  | (c)
52709.326000 | 7.981000 | 7.951000 | -3.754000 | -3.784000 | 2221.000000 | -2082.000000 | -2147.000000 | 2055.000000 | 3650.000000 | 4774 |  | CORR | GENE | 05:50 | 06:16 | 06:05 | 134 | 185 | 10.000000 | EXT | -. Аномалия находится на отводе. |  | (c)
52709.891000 | 8.546000 | 8.219000 | -3.189000 | -3.516000 | -1977.000000 | -1909.000000 | -1903.000000 | 1830.000000 | 3066.000000 | 4774 |  | CORR | GENE | 06:33 | 06:43 | 06:44 | 450 | 147 | 13.000000 | EXT | -. Аномалия находится на отводе. |  | (c)
52710.501000 | 9.156000 | 8.773000 | -2.579000 | -2.962000 | -1967.000000 | -1931.000000 | -1898.000000 | 1829.000000 | 2466.000000 | 4774 |  | CORR | GENE | 06:34 | 06:40 | 06:45 | 496 | 138 | 10.000000 | EXT | -. Аномалия находится на отводе. |  | (c)
52710.798000 | 9.453000 | 9.429000 | -2.282000 | -2.306000 | -2100.000000 | -2012.000000 | -1999.000000 | 1898.000000 | 2280.000000 | 4774 |  | CORR | СIGR | 06:13 | 06:27 | 06:29 | 26 | 202 | 13.000000 | EXT | -. Аномалия находится на отводе. |  | (c)
52717.211000 | 4.131000 | 4.101000 | -7.334000 | -7.364000 | 1572.000000 | 1853.000000 | 1920.000000 | 1572.000000 | 4101.000000 | 4775 |  | CORR | GENE | 05:21 | 06:06 | 06:17 | 92 | 697 | 10.000000 | EXT | - |  | (c)
52724.545000 | 0.000000 | -0.031000 | -11.720000 | -11.751000 | -1512.000000 | -1356.000000 | -1380.000000 | 1248.000000 |  | 4776 | Смещение кромок | GWAN |  | 01:58 | 02:23 | 02:20 | 0 | 264 | 2.419000 | EXT | Смещение кромок. Вовнутрь. Аномалия находится на отводе. Величина смещения - 2.4 мм. |  | (c)
52724.545000 | 0.000000 | -0.026000 | -11.720000 | -11.746000 | -995.000000 | -862.000000 | -751.000000 | 507.000000 |  | 4776 | Смещение кромок | GWAN |  | 03:22 | 03:43 | 04:01 | 0 | 488 | 2.694000 | EXT | Смещение кромок. Вовнутрь. Аномалия находится на отводе. Величина смещения - 2.7 мм. |  | (c)
52724.545000 | 0.000000 | -0.031000 | -11.720000 | -11.751000 | 765.000000 | 1174.000000 | 1308.000000 | 765.000000 |  | 4776 | Смещение кромок | GWAN |  | 08:06 | 09:12 | 09:33 | 0 | 1086 | 3.714000 | EXT | Смещение кромок. Наружу. Аномалия находится на отводе. Величина смещения - 3.7 мм. |  | (c)
52735.487000 | 10.942000 | 10.925000 | -0.778000 | -0.795000 | 597.000000 | 696.000000 | 680.000000 | 597.000000 | 763.000000 | 4776 |  | CORR | СIGR | 07:39 | 07:55 | 07:52 | 32 | 165 | 10.000000 | EXT | -. Аномалия находится на отводе. |  | (c)
52738.738000 | 2.473000 | 2.355000 | -9.012000 | -9.130000 | 2021.000000 | 2100.000000 | 2094.000000 | 2021.000000 | 2355.000000 | 4777 |  | DENT |  | 01:17 | 01:29 | 01:28 | 192 | 145 | 0.774648 |  | - |  | (c)
52753.392000 | 5.642000 | 5.564000 | -6.058000 | -6.136000 | 315.000000 | 358.000000 | 375.000000 | 315.000000 | 5564.000000 | 4778 |  | CORR | GENE | 06:23 | 06:30 | 06:33 | 159 | 120 | 10.000000 | EXT | -. Аномалия находится на отводе. |  | (c)
52754.843000 | 7.093000 | 7.081000 | -4.607000 | -4.619000 | 273.000000 | 314.000000 | 320.000000 | 273.000000 | 4591.000000 | 4778 |  | CORR | СIGR | 06:17 | 06:23 | 06:24 | 28 | 95 | 10.000000 | EXT | -. Аномалия находится на отводе. |  | (c)
52755.441000 | 7.691000 | 7.676000 | -4.009000 | -4.024000 | -658.000000 | -606.000000 | -568.000000 | 478.000000 | 3918.000000 | 4778 |  | CORR | GENE | 03:46 | 03:55 | 04:01 | 106 | 180 | 10.000000 | EXT | -. Аномалия находится на отводе. |  | (c)
52756.073000 | 8.323000 | 8.312000 | -3.377000 | -3.388000 | -710.000000 | -651.000000 | -620.000000 | 531.000000 | 3348.000000 | 4778 |  | CORR | СIGR | 03:38 | 03:47 | 03:53 | 40 | 179 | 10.000000 | EXT | -. Аномалия находится на отводе. |  | (c)
52757.469000 | 9.719000 | 9.711000 | -1.981000 | -1.989000 | 385.000000 | 442.000000 | 442.000000 | 385.000000 | 1972.000000 | 4778 |  | CORR | СIGR | 06:35 | 06:44 | 06:44 | 17 | 114 | 10.000000 | EXT | -. Аномалия находится на отводе. |  | (c)
52757.524000 | 9.774000 | 9.765000 | -1.926000 | -1.935000 | 304.000000 | 426.000000 | 395.000000 | 304.000000 | 1909.000000 | 4778 |  | CORR | СIGR | 06:22 | 06:41 | 06:36 | 26 | 182 | 10.000000 | EXT | -. Аномалия находится на отводе. |  | (c)
52758.593000 | 10.843000 | 10.801000 | -0.857000 | -0.899000 | 264.000000 | 274.000000 | 281.000000 | 264.000000 | 706.000000 | 4778 |  | CORR | AXGR | 06:15 | 06:17 | 06:18 | 193 | 33 | 11.000000 | EXT | -. Аномалия находится на отводе. |  | (c)
52760.299000 | 0.849000 | 0.802000 | -10.651000 | -10.698000 | -135.000000 | -124.000000 | -122.000000 | 108.000000 | 802.000000 | 4779 |  | CORR | AXGR | 06:06 | 06:08 | 06:09 | 111 | 27 | 10.000000 | EXT | - |  | (c)
52763.080000 | 3.630000 | 3.618000 | -7.870000 | -7.882000 | -137.000000 | -78.000000 | -76.000000 | 15.000000 | 3618.000000 | 4779 |  | CORR | СIGR | 06:06 | 06:16 | 06:16 | 27 | 122 | 9.000000 | EXT | - |  | (c)
52770.950000 | 0.000000 | -0.031000 | -11.185000 | -11.216000 | -151.000000 | -96.000000 | -53.000000 | 0.000000 |  | 4780 | Смещение кромок | GWAN |  | 00:13 | 00:22 | 00:29 | 0 | 197 | 2.649000 | EXT | Смещение кромок. Наружу. Величина смещения - 2.6 мм. Аномалия находится на упругопластическом изгибе: R=574 D, максимальное растяжение на 5.7 час. |  | (c)
52771.316000 | 0.366000 | 0.321000 | -10.819000 | -10.864000 | -2137.000000 | -2126.000000 | -2125.000000 | 8.556455 | 321.000000 | 4780 |  | CORR | AXGR | 06:52 | 06:54 | 06:55 | 92 | 25 | 11.000000 | EXT | -. Аномалия находится на упругопластическом изгибе: R=596 D, максимальное растяжение на 5.7 час. |  | (c)
52773.785000 | 2.835000 | 2.473000 | -8.350000 | -8.712000 | 2013.000000 | 2026.000000 | 2061.000000 | 6.019172 | 2473.000000 | 4780 |  | CORR | GENE | 06:02 | 06:04 | 06:10 | 429 | 95 | 12.000000 | EXT | -. Аномалия находится на упругопластическом изгибе: R=730 D, максимальное растяжение на 6.1 час. |  | (c)
52774.285000 | 3.335000 | 3.333000 | -7.850000 | -7.852000 | 2015.000000 | 2137.000000 | 2107.000000 | 0.000000 | 3333.000000 | 4780 |  | CORR | СIGR | 06:03 | 06:22 | 06:18 | 39 | 184 | 10.000000 | EXT | -. Аномалия находится на упругопластическом изгибе: R=771 D, максимальное растяжение на 6.3 час. |  | (c)
52774.584000 | 3.634000 | 3.593000 | -7.551000 | -7.592000 | 2120.000000 | 2129.000000 | 2131.000000 | 6.315151 | 3593.000000 | 4780 |  | CORR | AXGR | 06:20 | 06:21 | 06:21 | 89 | 21 | 10.000000 | EXT | -. Аномалия находится на упругопластическом изгибе: R=790 D, максимальное растяжение на 6.3 час. |  | (c)
52774.853000 | 3.903000 | 3.888000 | -7.282000 | -7.297000 | 2073.000000 | 2121.000000 | 2127.000000 | 0.000000 | 3888.000000 | 4780 |  | CORR | GENE | 06:12 | 06:20 | 06:21 | 47 | 108 | 10.000000 | EXT | -. Аномалия находится на упругопластическом изгибе: R=804 D, максимальное растяжение на 6.3 час. |  | (c)
52775.180000 | 4.230000 | 3.981000 | -6.955000 | -7.204000 | 1871.000000 | 2004.000000 | 1981.000000 | 2.355405 | 3981.000000 | 4780 |  | CORR | GENE | 05:39 | 06:01 | 05:57 | 510 | 220 | 10.000000 | EXT | -. Аномалия находится на упругопластическом изгибе: R=812 D, максимальное растяжение на 6.4 час. |  | (c)
52776.265000 | 5.315000 | 5.274000 | -5.870000 | -5.911000 | 1942.000000 | 1953.000000 | 1970.000000 | 16.533517 | 5274.000000 | 4780 |  | CORR | GENE | 05:51 | 05:53 | 05:55 | 400 | 56 | 10.000000 | EXT | -. Аномалия находится на упругопластическом изгибе: R=823 D, максимальное растяжение на 6.4 час. |  | (c)
52782.135000 | 0.000000 | -0.046000 | -10.915000 | -10.961000 | 708.000000 | 832.000000 | 828.000000 | 66.822954 |  | 4781 | Смещение кромок | GWAN |  | 01:38 | 01:58 | 01:58 | 0 | 241 | 2.805000 | EXT | Смещение кромок. Вовнутрь. Величина смещения - 2.8 мм. |  | (c)
52784.485000 | 2.350000 | 2.274000 | -8.565000 | -8.641000 | -1690.000000 | -1673.000000 | -1674.000000 | 43.594197 | 2274.000000 | 4781 |  | CORR | AXGR | 07:11 | 07:14 | 07:14 | 159 | 32 | 11.000000 | EXT | - |  | (c)
52788.717000 | 6.582000 | 6.315000 | -4.333000 | -4.600000 | -1662.000000 | -1559.000000 | -1607.000000 | 45.839396 | 3957.000000 | 4781 |  | CORR | GENE | 07:16 | 07:32 | 07:25 | 643 | 112 | 11.000000 | EXT | - |  | (c)
52788.717000 | 6.582000 | 6.489000 | -4.333000 | -4.426000 | -1284.000000 | -1263.000000 | -1248.000000 | 76.354647 | 4041.000000 | 4781 |  | CORR | GENE | 08:17 | 08:20 | 08:23 | 385 | 73 | 11.000000 | EXT | - |  | (c)
52790.367000 | 8.232000 | 8.033000 | -2.683000 | -2.882000 | -1667.000000 | -1656.000000 | -1656.000000 | 45.512776 | 2632.000000 | 4781 |  | CORR | AXGR | 07:15 | 07:17 | 07:17 | 250 | 21 | 11.000000 | EXT | - |  | (c)
52793.050000 | 0.000000 | -0.066000 | -10.910000 | -10.976000 | 1326.000000 | 1598.000000 | 1543.000000 | 37.876372 |  | 4782 | Смещение кромок | GWAN |  | 01:58 | 02:42 | 02:34 | 0 | 436 | 3.301000 | EXT | Смещение кромок. Наружу. Величина смещения - 3.3 мм. |  | (c)
52793.050000 | 0.000000 | -0.008000 | -10.910000 | -10.918000 | -1917.000000 | -1869.000000 | -1816.000000 | 25.337090 |  | 4782 | Нарушение формы кольцевого шва | GWAN |  | 05:15 | 05:23 | 05:31 | 0 | 201 |  | EXT | Нарушение формы кольцевого шва |  | (c)
52793.050000 | 0.000000 | -0.016000 | -10.910000 | -10.926000 | -1597.000000 | -1559.000000 | -1486.000000 | 51.137625 |  | 4782 | Смещение кромок | GWAN |  | 06:07 | 06:13 | 06:25 | 0 | 221 | 3.050000 | EXT | Смещение кромок. Наружу. Величина смещения - 3.1 мм. |  | (c)
52793.050000 | 0.000000 | -0.041000 | -10.910000 | -10.951000 | -946.000000 | -543.000000 | -625.000000 | 0.000000 |  | 4782 | Смещение кромок | GWAN |  | 07:52 | 08:57 | 08:44 | 0 | 642 | 4.355000 | EXT | Смещение кромок. Наружу. Величина смещения - 4.4 мм. |  | (c)
52793.050000 | 0.000000 | -0.022000 | -10.910000 | -10.932000 | 189.000000 | 550.000000 | 498.000000 | 40.173886 |  | 4782 | Нарушение формы кольцевого шва | GWAN |  | 10:55 | 11:53 | 11:45 | 0 | 617 |  | EXT | Нарушение формы кольцевого шва |  | (c)
52793.679000 | 0.629000 | 0.615000 | -10.281000 | -10.295000 | -2171.000000 | -2130.000000 | -2146.000000 | 4.788573 | 615.000000 | 4782 |  | CORR | СIGR | 04:34 | 04:41 | 04:38 | 21 | 50 | 13.000000 | EXT | - |  | (c)
52803.960000 | 0.000000 | -0.051000 | -11.320000 | -11.371000 | 39.000000 | 172.000000 | 258.000000 | 3.138945 |  | 4783 | Смещение кромок | GWAN |  | 01:17 | 01:38 | 01:52 | 0 | 439 | 2.465000 | EXT | Смещение кромок. Вовнутрь. Величина смещения - 2.5 мм. |  | (c)
52803.960000 | 0.000000 | -0.031000 | -11.320000 | -11.351000 | 942.000000 | 1096.000000 | 1123.000000 | 60.039586 |  | 4783 | Смещение кромок | GWAN |  | 03:42 | 04:07 | 04:12 | 0 | 363 | 3.164000 | EXT | Смещение кромок. Вовнутрь. Величина смещения - 3.2 мм. |  | (c)
52809.093000 | 5.133000 | 4.969000 | -6.187000 | -6.351000 | 1377.000000 | 1415.000000 | 1414.000000 | 59.934734 | 4969.000000 | 4783 |  | CORR | GENE | 04:52 | 04:59 | 04:58 | 402 | 74 | 11.000000 | EXT | - |  | (c)
52815.280000 | 0.000000 | -0.016000 | -11.345000 | -11.361000 | 818.000000 | 1268.000000 | 1088.000000 | 70.423054 |  | 4784 | Смещение кромок | GWAN |  | 01:59 | 03:11 | 02:42 | 0 | 540 | 3.342000 | EXT | Смещение кромок. Вовнутрь. Величина смещения - 3.3 мм. |  | (c)
52815.280000 | 0.000000 | -0.001000 | -11.345000 | -11.346000 | 1881.000000 | -2203.000000 | 2111.000000 | 0.000000 |  | 4784 | Смещение кромок | GWAN |  | 04:50 | 05:51 | 05:27 | 0 | 462 | 2.725000 | EXT | Смещение кромок. Вовнутрь. Величина смещения - 2.7 мм. |  | (c)
52815.280000 | 0.000000 | -0.030000 | -11.345000 | -11.375000 | -106.000000 | -5.000000 | 38.000000 | 3.084878 |  | 4784 | Нарушение формы кольцевого шва | GWAN |  | 11:30 | 11:46 | 11:53 | 0 | 288 |  | EXT | Нарушение формы кольцевого шва |  | (c)
52821.872000 | 6.592000 | 6.222000 | -4.753000 | -5.123000 | -2026.000000 | -2002.000000 | -1995.000000 | 16.508198 | 4385.000000 | 4784 |  | CORR | GENE | 06:20 | 06:24 | 06:25 | 738 | 61 | 11.000000 | EXT | - |  | (c)
52822.753000 | 7.473000 | 7.463000 | -3.872000 | -3.882000 | 1170.000000 | 1234.000000 | 1215.000000 | 78.248208 | 3853.000000 | 4784 |  | CORR | СIGR | 02:55 | 03:06 | 03:03 | 29 | 91 | 14.000000 | EXT | - |  | (c)
52823.855000 | 8.575000 | 8.560000 | -2.770000 | -2.785000 | 1047.000000 | 1128.000000 | 1113.000000 | 84.784769 | 2751.000000 | 4784 |  | CORR | СIGR | 02:36 | 02:49 | 02:46 | 34 | 133 | 12.000000 | EXT | - |  | (c)
52826.625000 | 0.000000 | -0.046000 | -11.445000 | -11.491000 | -773.000000 | -643.000000 | -590.000000 | 32.842345 |  | 4785 | Смещение кромок | GWAN |  | 00:55 | 01:16 | 01:24 | 0 | 366 | 3.093000 | EXT | Смещение кромок. Вовнутрь. Величина смещения - 3.1 мм. |  | (c)
52826.625000 | 0.000000 | -0.038000 | -11.445000 | -11.483000 | -1309.000000 | -1197.000000 | -1205.000000 | 82.752977 |  | 4785 | Нарушение формы кольцевого шва | GWAN |  | 11:28 | 11:47 | 11:45 | 0 | 208 |  | EXT | Нарушение формы кольцевого шва |  | (c)
52827.325000 | 0.700000 | 0.680000 | -10.745000 | -10.765000 | 1066.000000 | 1153.000000 | 1140.000000 | 76.099967 | 680.000000 | 4785 |  | CORR | GENE | 05:52 | 06:06 | 06:04 | 67 | 148 | 11.000000 | EXT | - |  | (c)
52827.843000 | 1.218000 | 1.203000 | -10.227000 | -10.242000 | 1095.000000 | 1185.000000 | 1164.000000 | 74.970191 | 1203.000000 | 4785 |  | CORR | СIGR | 05:56 | 06:11 | 06:07 | 32 | 138 | 10.000000 | EXT | -. Аномалия находится на упругопластическом изгибе: R=902 D, максимальное растяжение на 5.4 час. |  | (c)
52828.366000 | 1.741000 | 1.338000 | -9.704000 | -10.107000 | 1163.000000 | 1182.000000 | 1197.000000 | 77.916395 | 1338.000000 | 4785 |  | CORR | GENE | 06:07 | 06:11 | 06:13 | 662 | 68 | 10.000000 | EXT | -. Аномалия находится на упругопластическом изгибе: R=790 D, максимальное растяжение на 5.4 час. |  | (c)
52831.945000 | 5.320000 | 5.010000 | -6.125000 | -6.435000 | 1091.000000 | 1105.000000 | 1121.000000 | 84.613124 | 5010.000000 | 4785 |  | CORR | GENE | 05:56 | 05:58 | 06:01 | 367 | 61 | 11.000000 | EXT | -. Аномалия находится на упругопластическом изгибе: R=510 D, максимальное растяжение на 5.6 час. |  | (c)
52832.458000 | 5.833000 | 5.769000 | -5.612000 | -5.676000 | 1027.000000 | 1070.000000 | 1056.000000 | 82.844424 | 5107.000000 | 4785 |  | CORR | GENE | 05:45 | 05:52 | 05:50 | 569 | 59 | 10.000000 | EXT | -. Аномалия находится на упругопластическом изгибе: R=498 D, максимальное растяжение на 5.6 час. |  | (c)
52834.014000 | 7.389000 | 7.367000 | -4.056000 | -4.078000 | 1082.000000 | 1125.000000 | 1152.000000 | 75.771956 | 4041.000000 | 4785 |  | CORR | СIGR | 05:54 | 06:01 | 06:06 | 37 | 140 | 8.000000 | EXT | -. Аномалия находится на упругопластическом изгибе: R=480 D, максимальное растяжение на 5.7 час. |  | (c)
52838.070000 | 0.000000 | -0.046000 | -11.455000 | -11.501000 | 849.000000 | 1017.000000 | 976.000000 | 849.000000 |  | 4786 | Смещение кромок | GWAN |  | 09:01 | 09:28 | 09:22 | 0 | 253 | 2.322000 | EXT | Смещение кромок. Вовнутрь. Величина смещения - 2.3 мм. Аномалия находится на упругопластическом изгибе: R=581 D, максимальное растяжение на 5.5 час. |  | (c)
52844.888000 | 6.818000 | 6.356000 | -4.637000 | -5.099000 | -812.000000 | -776.000000 | -779.000000 | 747.000000 | 4469.000000 | 4786 |  | CORR | GENE | 04:33 | 04:39 | 04:38 | 630 | 65 | 11.000000 | EXT | - |  | (c)
52871.955000 | 11.080000 | 11.063000 | -0.475000 | -0.492000 | -1260.000000 | -1172.000000 | -1161.000000 | 1063.000000 | 443.000000 | 4788 |  | CORR | GENE | 04:33 | 04:47 | 04:49 | 49 | 197 | 10.000000 | EXT | - |  | (c)
52872.031000 | 11.156000 | 11.006000 | -0.399000 | -0.549000 | -859.000000 | -747.000000 | -673.000000 | 487.000000 | 375.000000 | 4788 |  | CORR | GENE | 05:38 | 05:56 | 06:08 | 174 | 372 | 11.000000 | EXT | - |  | (c)
52872.384000 | 11.509000 | 11.386000 | -0.046000 | -0.169000 | -1086.000000 | -718.000000 | -732.000000 | 379.000000 | 19.000000 | 4788 |  | CORR | GENE | 05:01 | 06:01 | 05:58 | 150 | 707 | 13.000000 | EXT | - |  | (c)
52872.430000 | 0.000000 | -0.051000 | -4.755000 | -4.806000 | 387.000000 | 552.000000 | 603.000000 | 31.206841 |  | 4789 | Смещение кромок | GWAN |  | 01:19 | 01:45 | 01:54 | 0 | 433 | 2.590000 | EXT | Смещение кромок. Наружу. Величина смещения - 2.6 мм. |  | (c)
52872.430000 | 0.000000 | -0.036000 | -4.755000 | -4.791000 | 1235.000000 | 1638.000000 | 1509.000000 | 13.918168 |  | 4789 | Смещение кромок | GWAN |  | 03:36 | 04:41 | 04:20 | 0 | 549 | 3.271000 | EXT | Смещение кромок. Наружу. Величина смещения - 3.3 мм. |  | (c)
52872.475000 | 0.045000 | 0.036000 | -4.710000 | -4.719000 | 1785.000000 | 2137.000000 | 2104.000000 | 0.000000 | 36.000000 | 4789 |  | CORR | GENE | 05:04 | 06:01 | 05:56 | 126 | 638 | 15.000000 | EXT | - |  | (c)
52872.767000 | 0.337000 | 0.299000 | -4.418000 | -4.456000 | 1995.000000 | 2122.000000 | 2119.000000 | 0.000000 | 299.000000 | 4789 |  | CORR | GENE | 05:38 | 05:59 | 05:58 | 328 | 249 | 12.000000 | EXT | - |  | (c)
52873.303000 | 0.873000 | 0.698000 | -3.882000 | -4.057000 | 2069.000000 | 2133.000000 | 2124.000000 | 0.000000 | 698.000000 | 4789 |  | CORR | GENE | 05:50 | 06:01 | 05:59 | 419 | 110 | 13.000000 | EXT | - |  | (c)
52874.876000 | 2.446000 | 2.433000 | -2.309000 | -2.322000 | -1015.000000 | -911.000000 | -933.000000 | 68.703763 | 2288.000000 | 4789 |  | CORR | СIGR | 09:32 | 09:49 | 09:46 | 34 | 164 | 10.000000 | EXT | - |  | (c)
52875.302000 | 2.872000 | 2.744000 | -1.883000 | -2.011000 | 2056.000000 | 2072.000000 | 2075.000000 | 9.517695 | 1745.000000 | 4789 |  | CORR | AXGR | 05:48 | 05:51 | 05:51 | 266 | 38 | 9.000000 | EXT | - |  | (c)
52877.155000 | 4.725000 | 4.707000 | -0.030000 | -0.048000 | -2141.000000 | -1840.000000 | -1931.000000 | 24.142213 | 16.000000 | 4789 |  | CORR | СIGR | 06:31 | 07:19 | 07:05 | 32 | 420 | 10.000000 | EXT | - |  | (c)
52879.193000 | 2.008000 | 1.723000 | -5.747000 | -6.032000 | -2072.000000 | -1995.000000 | -2023.000000 | 12.798252 | 1723.000000 | 4790 |  | CORR | GENE | 05:26 | 05:39 | 05:34 | 694 | 97 | 11.000000 | EXT | - |  | (c)
52884.895000 | 7.710000 | 7.579000 | -0.045000 | -0.176000 | -1409.000000 | -1384.000000 | -1388.000000 | 66.334509 | 17.000000 | 4790 |  | CORR | AXGR | 07:13 | 07:17 | 07:16 | 159 | 41 | 14.000000 | EXT | - |  | (c)
52884.940000 | 0.000000 | -0.046000 | -11.215000 | -11.261000 | -86.000000 | 24.000000 | 298.000000 | 0.000000 |  | 4791 | Смещение кромок | GWAN |  | 00:30 | 00:48 | 01:32 | 0 | 770 | 3.227000 | EXT | Смещение кромок. Наружу. Величина смещения - 3.2 мм. |  | (c)
52884.940000 | 0.000000 | -0.051000 | -11.215000 | -11.266000 | -1800.000000 | -1641.000000 | -1553.000000 | 54.665234 |  | 4791 | Смещение кромок | GWAN |  | 07:53 | 08:19 | 08:33 | 0 | 494 | 3.878000 | EXT | Смещение кромок. Наружу. Величина смещения - 3.9 мм. |  | (c)
52884.940000 | 0.000000 | -0.041000 | -11.215000 | -11.256000 | -769.000000 | -444.000000 | -508.000000 | 19.873381 |  | 4791 | Смещение кромок | GWAN |  | 10:40 | 11:32 | 11:22 | 0 | 523 | 2.781000 | EXT | Смещение кромок. Наружу. Величина смещения - 2.8 мм. |  | (c)
52885.090000 | 0.150000 | 0.033000 | -11.065000 | -11.182000 | -2037.000000 | -2016.000000 | -2023.000000 | 16.715772 | 33.000000 | 4791 |  | CORR | AXGR | 07:15 | 07:19 | 07:17 | 148 | 28 | 10.000000 | EXT | - |  | (c)
52885.749000 | 0.809000 | 0.759000 | -10.406000 | -10.456000 | -1982.000000 | -1964.000000 | -1969.000000 | 21.118415 | 759.000000 | 4791 |  | CORR | AXGR | 07:24 | 07:27 | 07:26 | 257 | 26 | 12.000000 | EXT | - |  | (c)
52888.776000 | 3.836000 | 3.737000 | -7.379000 | -7.478000 | 1972.000000 | 2000.000000 | 2002.000000 | 13.441663 | 3737.000000 | 4791 |  | CORR | GENE | 06:02 | 06:07 | 06:07 | 336 | 62 | 10.000000 | EXT | - |  | (c)
52889.203000 | 4.263000 | 4.236000 | -6.952000 | -6.979000 | 1883.000000 | 2018.000000 | 2019.000000 | 0.000000 | 4236.000000 | 4791 |  | CORR | GENE | 05:48 | 06:10 | 06:10 | 57 | 272 | 10.000000 | EXT | - |  | (c)
52891.177000 | 6.237000 | 6.094000 | -4.978000 | -5.121000 | 1737.000000 | 1998.000000 | 1953.000000 | 0.000000 | 4937.000000 | 4791 |  | CORR | GENE | 05:24 | 06:06 | 05:59 | 184 | 430 | 10.000000 | EXT | - |  | (c)
52893.152000 | 8.212000 | 8.011000 | -3.003000 | -3.204000 | 2122.000000 | 2146.000000 | 2152.000000 | 1.542993 | 2704.000000 | 4791 |  | CORR | GENE | 06:26 | 06:30 | 06:31 | 500 | 59 | 11.000000 | EXT | - |  | (c)
52893.902000 | 8.962000 | 8.862000 | -2.253000 | -2.353000 | 1613.000000 | 1670.000000 | 1654.000000 | 39.922606 | 1240.000000 | 4791 |  | CORR | GENE | 05:04 | 05:14 | 05:11 | 1113 | 82 | 10.000000 | EXT | - |  | (c)
52896.155000 | 0.000000 | -0.016000 | -10.935000 | -10.951000 | -132.000000 | 79.000000 | 42.000000 | 0.000000 |  | 4792 | Нарушение формы кольцевого шва | GWAN |  | 00:36 | 01:10 | 01:04 | 0 | 348 |  | EXT | Нарушение формы кольцевого шва |  | (c)
52896.155000 | 0.000000 | -0.016000 | -10.935000 | -10.951000 | 395.000000 | 650.000000 | 627.000000 | 31.903213 |  | 4792 | Нарушение формы кольцевого шва | GWAN |  | 02:01 | 02:43 | 02:39 | 0 | 463 |  | EXT | Нарушение формы кольцевого шва |  | (c)
52905.345000 | 9.190000 | 9.104000 | -1.745000 | -1.831000 | -2116.000000 | -2096.000000 | -2066.000000 | 13.294456 | 1484.000000 | 4792 |  | CORR | GENE | 07:16 | 07:19 | 07:24 | 347 | 100 | 11.000000 | EXT | - |  | (c)
52907.046000 | 10.891000 | 9.575000 | -0.044000 | -1.360000 | -357.000000 | 1917.000000 | 1874.000000 | 0.000000 |  | 4792 |  | OVAL |  | 00:00 | 06:07 | 06:00 | 3189 | 4461 | -200.000000 |  | - |  | (c)
52907.090000 | 0.000000 | -0.026000 | -10.930000 | -10.956000 | 820.000000 | 968.000000 | 950.000000 | 76.626532 |  | 4793 | Смещение кромок | GWAN |  | 01:16 | 01:40 | 01:37 | 0 | 258 | 2.314000 | EXT | Смещение кромок. Вовнутрь. Величина смещения - 2.3 мм. |  | (c)
52907.090000 | 0.000000 | -0.001000 | -10.930000 | -10.931000 | -1933.000000 | -1805.000000 | -1763.000000 | 24.006271 |  | 4793 | Смещение кромок | GWAN |  | 05:52 | 06:13 | 06:19 | 0 | 340 | 2.613000 | EXT | Смещение кромок. Наружу. Величина смещения - 2.6 мм. |  | (c)
52907.090000 | 0.000000 | -0.041000 | -10.930000 | -10.971000 | 205.000000 | 347.000000 | 303.000000 | 24.476412 |  | 4793 | Смещение кромок | GWAN |  | 11:37 | 12:00 | 11:53 | 0 | 197 | 3.150000 | EXT | Смещение кромок. Вовнутрь. Величина смещения - 3.1 мм. |  | (c)
52907.488000 | 0.398000 | 0.110000 | -10.532000 | -10.820000 | -2022.000000 | -1889.000000 | -1850.000000 | 16.863243 | 110.000000 | 4793 |  | DENT |  | 05:38 | 05:59 | 06:05 | 496 | 344 | 0.985915 |  | -. Аномалия находится вблизи кольцевого сварного шва. |  | (c)
52918.020000 | 0.000000 | -0.016000 | -11.310000 | -11.326000 | 1387.000000 | 1506.000000 | 1502.000000 | 40.280546 |  | 4794 | Смещение кромок | GWAN |  | 03:57 | 04:16 | 04:16 | 0 | 229 | 2.523000 | EXT | Смещение кромок. Наружу. Величина смещения - 2.5 мм. |  | (c)
52926.122000 | 8.102000 | 8.008000 | -3.208000 | -3.302000 | 2147.000000 | 2202.000000 | 2184.000000 | 0.000000 | 2860.000000 | 4794 |  | CORR | GENE | 06:00 | 06:09 | 06:06 | 442 | 73 | 10.000000 | EXT | - |  | (c)
52926.133000 | 8.113000 | 7.959000 | -3.197000 | -3.351000 | -2086.000000 | -1914.000000 | -1828.000000 | 32.504345 | 3085.000000 | 4794 |  | DENT |  | 06:37 | 07:05 | 07:18 | 266 | 517 | 0.422535 |  | -. Аномалия находится вблизи продольного шва. |  | (c)
52926.707000 | 8.687000 | 8.606000 | -2.623000 | -2.704000 | 2160.000000 | 2210.000000 | 2186.000000 | 0.000000 | 2573.000000 | 4794 |  | CORR | GENE | 06:02 | 06:10 | 06:06 | 131 | 52 | 10.000000 | EXT | - |  | (c)
52927.061000 | 9.041000 | 9.015000 | -2.269000 | -2.295000 | 2072.000000 | 2176.000000 | 2160.000000 | 0.000000 | 2266.000000 | 4794 |  | CORR | СIGR | 05:48 | 06:05 | 06:02 | 29 | 176 | 11.000000 | EXT | - |  | (c)
52927.400000 | 9.380000 | 9.254000 | -1.930000 | -2.056000 | 2102.000000 | 2139.000000 | 2168.000000 | 0.000000 | 1880.000000 | 4794 |  | CORR | GENE | 05:53 | 05:59 | 06:03 | 176 | 131 | 12.000000 | EXT | - |  | (c)
52927.823000 | 9.803000 | 9.755000 | -1.507000 | -1.555000 | 2035.000000 | 2115.000000 | 2155.000000 | 0.000000 | 1487.000000 | 4794 |  | CORR | GENE | 05:42 | 05:55 | 06:01 | 68 | 241 | 10.000000 | EXT | - |  | (c)
52928.401000 | 10.381000 | 10.325000 | -0.929000 | -0.985000 | 2061.000000 | 2176.000000 | 2162.000000 | 0.000000 | 590.000000 | 4794 |  | CORR | GENE | 05:46 | 06:05 | 06:02 | 395 | 201 | 13.000000 | EXT | - |  | (c)
52928.958000 | 10.938000 | 10.854000 | -0.372000 | -0.456000 | 2032.000000 | 2164.000000 | 2176.000000 | 0.000000 | 344.000000 | 4794 |  | CORR | GENE | 05:41 | 06:03 | 06:05 | 112 | 288 | 12.000000 | EXT | - |  | (c)
52931.625000 | 2.295000 | 2.106000 | -8.920000 | -9.109000 | -1329.000000 | -1309.000000 | -1308.000000 | 72.730760 | 2106.000000 | 4795 |  | CORR | AXGR | 06:35 | 06:38 | 06:39 | 332 | 42 | 9.000000 | EXT | - |  | (c)
52932.206000 | 2.876000 | 2.412000 | -8.339000 | -8.803000 | -2017.000000 | -1990.000000 | -1996.000000 | 17.251597 | 2412.000000 | 4795 |  | CORR | AXGR | 04:44 | 04:48 | 04:47 | 552 | 41 | 12.000000 | EXT | - |  | (c)
52934.146000 | 4.816000 | 4.678000 | -6.399000 | -6.537000 | -1362.000000 | -1323.000000 | -1300.000000 | 70.076211 | 4678.000000 | 4795 |  | CORR | GENE | 06:30 | 06:36 | 06:40 | 374 | 124 | 11.000000 | EXT | - |  | (c)
52937.375000 | 8.045000 | 7.722000 | -3.170000 | -3.493000 | -1721.000000 | -1502.000000 | -1565.000000 | 41.093266 | 3158.000000 | 4795 |  | CORR | GENE | 05:32 | 06:07 | 05:57 | 335 | 312 | 10.000000 | EXT | - |  | (c)
52939.128000 | 9.798000 | 9.210000 | -1.417000 | -2.005000 | -1772.000000 | -1677.000000 | -1576.000000 | 36.971132 | 1035.000000 | 4795 |  | CORR | GENE | 05:24 | 05:39 | 05:55 | 970 | 393 | 11.000000 | EXT | - |  | (c)
52940.545000 | 0.000000 | -0.031000 | -11.170000 | -11.201000 | 1130.000000 | 1257.000000 | 1314.000000 | 59.071286 |  | 4796 | Смещение кромок | GWAN |  | 02:10 | 02:31 | 02:40 | 0 | 369 | 2.655000 | EXT | Смещение кромок. Наружу. Величина смещения - 2.7 мм. |  | (c)
52941.973000 | 1.428000 | 1.208000 | -9.742000 | -9.962000 | 2129.000000 | 2164.000000 | 2164.000000 | 2.444119 | 1208.000000 | 4796 |  | CORR | GENE | 04:51 | 04:57 | 04:57 | 495 | 72 | 11.000000 | EXT | - |  | (c)
52942.797000 | 2.252000 | 1.973000 | -8.918000 | -9.197000 | 2098.000000 | 2114.000000 | 2132.000000 | 5.298807 | 1973.000000 | 4796 |  | CORR | GENE | 04:46 | 04:49 | 04:52 | 385 | 67 | 12.000000 | EXT | - |  | (c)
52943.393000 | 2.848000 | 2.727000 | -8.322000 | -8.443000 | 1826.000000 | 1844.000000 | 1843.000000 | 29.887843 | 2727.000000 | 4796 |  | CORR | AXGR | 04:03 | 04:05 | 04:05 | 224 | 34 | 14.000000 | EXT | - |  | (c)
52945.708000 | 5.163000 | 4.714000 | -6.007000 | -6.456000 | -2188.000000 | -2172.000000 | -2155.000000 | 3.462946 | 4714.000000 | 4796 |  | CORR | GENE | 05:15 | 05:17 | 05:20 | 1025 | 65 | 12.000000 | EXT | - |  | (c)
52945.803000 | 5.258000 | 4.746000 | -5.912000 | -6.424000 | -1591.000000 | -1566.000000 | -1465.000000 | 51.610528 | 4746.000000 | 4796 |  | CORR | GENE | 06:51 | 06:55 | 07:11 | 707 | 251 | 10.000000 | EXT | - |  | (c)
52947.188000 | 6.643000 | 5.511000 | -4.527000 | -5.659000 | -1616.000000 | -1416.000000 | -1459.000000 | 49.561586 | 4462.000000 | 4796 |  | CORR | GENE | 06:47 | 07:19 | 07:12 | 1197 | 315 | 11.000000 | EXT | - |  | (c)
52949.507000 | 8.962000 | 8.687000 | -2.208000 | -2.483000 | -2171.000000 | -2132.000000 | -2139.000000 | 4.837464 | 2061.000000 | 4796 |  | CORR | GENE | 05:18 | 05:24 | 05:23 | 422 | 62 | 11.000000 | EXT | - |  | (c)
52950.598000 | 10.053000 | 10.026000 | -1.117000 | -1.144000 | -2004.000000 | -1901.000000 | -1856.000000 | 18.306266 | 1101.000000 | 4796 |  | CORR | СIGR | 05:44 | 06:01 | 06:08 | 43 | 296 | 10.000000 | EXT | - |  | (c)
52950.602000 | 10.057000 | 9.959000 | -1.113000 | -1.211000 | 1823.000000 | 1835.000000 | 1834.000000 | 31.144733 | 1049.000000 | 4796 |  | CORR | AXGR | 04:02 | 04:04 | 04:04 | 162 | 21 | 12.000000 | EXT | - |  | (c)
52951.494000 | 10.949000 | 10.869000 | -0.221000 | -0.301000 | -1990.000000 | -1846.000000 | -1851.000000 | 19.423931 | 201.000000 | 4796 |  | CORR | GENE | 05:47 | 06:10 | 06:09 | 100 | 277 | 11.000000 | EXT | - |  | (c)
52952.008000 | 0.293000 | 0.134000 | -10.187000 | -10.346000 | 2116.000000 | 2135.000000 | 2135.000000 | 4.534064 | 134.000000 | 4797 |  | CORR | AXGR | 07:01 | 07:04 | 07:04 | 213 | 39 | 13.000000 | EXT | - |  | (c)
52952.459000 | 0.744000 | 0.718000 | -9.736000 | -9.762000 | 1620.000000 | 1735.000000 | 1720.000000 | 24.950729 | 718.000000 | 4797 |  | CORR | GENE | 05:41 | 06:00 | 05:57 | 51 | 201 | 10.000000 | EXT | - |  | (c)
52955.088000 | 3.373000 | 3.363000 | -7.107000 | -7.117000 | 1290.000000 | 1350.000000 | 1357.000000 | 59.689781 | 3363.000000 | 4797 |  | CORR | СIGR | 04:48 | 04:58 | 04:59 | 20 | 134 | 9.000000 | EXT | - |  | (c)
52955.332000 | 3.617000 | 3.292000 | -6.863000 | -7.188000 | 2141.000000 | 2149.000000 | 2160.000000 | 2.516607 | 3292.000000 | 4797 |  | CORR | AXGR | 07:05 | 07:07 | 07:08 | 372 | 39 | 10.000000 | EXT | - |  | (c)
52957.238000 | 5.523000 | 5.413000 | -4.957000 | -5.067000 | 1489.000000 | 1515.000000 | 1530.000000 | 49.916715 | 4297.000000 | 4797 |  | CORR | GENE | 05:20 | 05:24 | 05:27 | 770 | 82 | 10.000000 | EXT | - |  | (c)
52958.432000 | 6.717000 | 6.696000 | -3.763000 | -3.784000 | 1594.000000 | 1699.000000 | 1715.000000 | 22.072933 | 3746.000000 | 4797 |  | CORR | СIGR | 05:37 | 05:54 | 05:57 | 38 | 242 | 8.000000 | EXT | - |  | (c)
52962.127000 | 10.412000 | 10.366000 | -0.068000 | -0.114000 | 1612.000000 | 1839.000000 | 1910.000000 | 0.000000 | 16.000000 | 4797 |  | CORR | GENE | 05:40 | 06:17 | 06:28 | 98 | 596 | 12.000000 | EXT | - |  | (c)
52962.176000 | 10.461000 | 10.361000 | -0.019000 | -0.119000 | 635.000000 | 1170.000000 | 1091.000000 | 18.373819 | 19.000000 | 4797 |  | CORR | GENE | 03:02 | 04:29 | 04:16 | 100 | 912 | 11.000000 | EXT | - |  | (c)
52962.520000 | 0.325000 | 0.295000 | -5.920000 | -5.950000 | 998.000000 | 1436.000000 | 1267.000000 | 34.246561 | 295.000000 | 4798а |  | CORR | GENE | 05:16 | 06:27 | 06:00 | 51 | 539 | 10.000000 | EXT | - |  | (c)
52964.759000 | 2.564000 | 2.541000 | -3.681000 | -3.704000 | 1020.000000 | 1250.000000 | 1164.000000 | 62.733055 | 2541.000000 | 4798а |  | CORR | GENE | 05:20 | 05:57 | 05:43 | 53 | 289 | 13.000000 | EXT | - |  | (c)
52966.231000 | 4.036000 | 4.016000 | -2.209000 | -2.229000 | 1227.000000 | 1318.000000 | 1329.000000 | 56.339274 | 2178.000000 | 4798а |  | CORR | GENE | 05:54 | 06:08 | 06:10 | 51 | 203 | 10.000000 | EXT | - |  | (c)
52968.440000 | 0.000000 | -0.016000 | -5.295000 | -5.311000 | -127.000000 | 7.000000 | 34.000000 | 0.000000 |  | 4798б | Смещение кромок | GWAN |  | 01:10 | 01:31 | 01:36 | 0 | 322 | 3.077000 | EXT | Смещение кромок. Вовнутрь. Величина смещения - 3.1 мм. |  | (c)
52968.440000 | 0.000000 | -0.016000 | -5.295000 | -5.311000 | 259.000000 | 425.000000 | 409.000000 | 20.923204 |  | 4798б | Смещение кромок | GWAN |  | 02:12 | 02:39 | 02:36 | 0 | 299 | 3.721000 | EXT | Смещение кромок. Наружу. Величина смещения - 3.7 мм. |  | (c)
52968.440000 | 0.000000 | -0.018000 | -5.295000 | -5.313000 | 1181.000000 | 1488.000000 | 1631.000000 | 0.000000 |  | 4798б | Непровар / утяжина | GWAN |  | 04:41 | 05:30 | 05:53 | 0 | 901 | 10.000000 | INT | Непровар / утяжина |  | (c)
52968.440000 | 0.000000 | -0.021000 | -5.295000 | -5.316000 | -2108.000000 | -1855.000000 | -1901.000000 | 26.553450 |  | 4798б | Смещение кромок | GWAN |  | 07:50 | 08:31 | 08:23 | 0 | 412 | 3.050000 | EXT | Смещение кромок. Наружу. Величина смещения - 3.1 мм. |  | (c)
52968.440000 | 0.000000 | -0.056000 | -5.295000 | -5.351000 | -1027.000000 | -438.000000 | -645.000000 | 21.232857 |  | 4798б | Смещение кромок | GWAN |  | 10:44 | 00:19 | 11:46 | 0 | 764 | 3.448000 | EXT | Смещение кромок. Наружу. Величина смещения - 3.4 мм. |  | (c)
52973.735000 | 0.000000 | -0.055000 | -11.395000 | -11.450000 | 256.000000 | 416.000000 | 339.000000 | 20.668296 |  | 4799а | Смещение кромок | GWAN |  | 01:09 | 01:35 | 01:23 | 0 | 166 | 2.443000 | EXT | Смещение кромок. Наружу. Величина смещения - 2.4 мм. |  | (c)
52973.735000 | 0.000000 | -0.050000 | -11.395000 | -11.445000 | 535.000000 | 601.000000 | 645.000000 | 43.164698 |  | 4799а | Смещение кромок | GWAN |  | 01:54 | 02:05 | 02:12 | 0 | 221 | 2.464000 | EXT | Смещение кромок. Наружу. Величина смещения - 2.5 мм. |  | (c)
52973.735000 | 0.000000 | -0.040000 | -11.395000 | -11.435000 | -1873.000000 | -1812.000000 | -1723.000000 | 40.938154 |  | 4799а | Смещение кромок | GWAN |  | 07:26 | 07:36 | 07:50 | 0 | 299 | 3.123000 | EXT | Смещение кромок. Наружу. Величина смещения - 3.1 мм. |  | (c)
52973.735000 | 0.000000 | -0.055000 | -11.395000 | -11.450000 | -1507.000000 | -1312.000000 | -1346.000000 | 71.410462 |  | 4799а | Смещение кромок | GWAN |  | 08:25 | 08:56 | 08:51 | 0 | 322 | 3.443000 | EXT | Смещение кромок. Вовнутрь. Величина смещения - 3.4 мм. |  | (c)
52973.735000 | 0.000000 | -0.065000 | -11.395000 | -11.460000 | -815.000000 | -624.000000 | -689.000000 | 45.418429 |  | 4799а | Смещение кромок | GWAN |  | 10:17 | 10:47 | 10:37 | 0 | 253 | 2.691000 | EXT | Смещение кромок. Наружу. Величина смещения - 2.7 мм. |  | (c)
52975.556000 | 1.821000 | 1.806000 | -9.574000 | -9.589000 | 1235.000000 | 1668.000000 | 1499.000000 | 16.434441 | 1806.000000 | 4799а |  | CORR | GENE | 03:47 | 04:57 | 04:30 | 63 | 528 | 10.000000 | EXT | - |  | (c)
52975.716000 | 1.981000 | 1.963000 | -9.414000 | -9.432000 | 1184.000000 | 1261.000000 | 1262.000000 | 65.624178 | 1963.000000 | 4799а |  | CORR | GENE | 03:39 | 03:52 | 03:52 | 48 | 155 | 11.000000 | EXT | - |  | (c)
52975.936000 | 2.201000 | 2.189000 | -9.194000 | -9.206000 | 1181.000000 | 1232.000000 | 1242.000000 | 70.044966 | 2189.000000 | 4799а |  | CORR | СIGR | 03:39 | 03:47 | 03:49 | 38 | 121 | 9.000000 | EXT | - |  | (c)
52976.671000 | 2.936000 | 2.468000 | -8.459000 | -8.927000 | 1544.000000 | 1637.000000 | 1642.000000 | 31.802785 | 2468.000000 | 4799а |  | CORR | GENE | 04:37 | 04:52 | 04:53 | 993 | 195 | 10.000000 | EXT | - |  | (c)
52978.149000 | 4.414000 | 4.381000 | -6.981000 | -7.014000 | 1624.000000 | 1731.000000 | 1745.000000 | 19.622126 | 4381.000000 | 4799а |  | CORR | GENE | 04:50 | 05:08 | 05:10 | 51 | 242 | 11.000000 | EXT | - |  | (c)
52978.308000 | 4.573000 | 4.452000 | -6.822000 | -6.943000 | 1523.000000 | 1537.000000 | 1538.000000 | 53.383549 | 4452.000000 | 4799а |  | CORR | AXGR | 04:34 | 04:36 | 04:36 | 354 | 31 | 10.000000 | EXT | - |  | (c)
52978.788000 | 5.053000 | 4.622000 | -6.342000 | -6.773000 | 1664.000000 | 1671.000000 | 1728.000000 | 30.148067 | 4622.000000 | 4799а |  | CORR | GENE | 04:57 | 04:58 | 05:07 | 923 | 129 | 10.000000 | EXT | - |  | (c)
52981.332000 | 7.597000 | 6.761000 | -3.798000 | -4.634000 | -1866.000000 | -1820.000000 | -1818.000000 | 33.293661 | 3706.000000 | 4799а |  | CORR | GENE | 07:27 | 07:34 | 07:35 | 928 | 95 | 12.000000 | EXT | - |  | (c)
52981.521000 | 7.786000 | 7.704000 | -3.609000 | -3.691000 | 1647.000000 | -1971.000000 | 2143.000000 | 0.000000 | 3550.000000 | 4799а |  | CORR | GENE | 04:54 | 07:10 | 06:14 | 141 | 991 | 11.000000 | EXT | - |  | (c)
52982.349000 | 8.614000 | 8.140000 | -2.781000 | -3.255000 | -1869.000000 | -1790.000000 | -1800.000000 | 34.718014 | 2686.000000 | 4799а |  | CORR | GENE | 07:26 | 07:39 | 07:38 | 569 | 137 | 13.000000 | EXT | - |  | (c)
52982.498000 | 8.763000 | 8.744000 | -2.632000 | -2.651000 | -1858.000000 | -1816.000000 | -1804.000000 | 34.409899 | 2613.000000 | 4799а |  | CORR | СIGR | 07:28 | 07:35 | 07:37 | 38 | 107 | 9.000000 | EXT | - |  | (c)
52983.205000 | 9.470000 | 9.449000 | -1.925000 | -1.946000 | -2012.000000 | -1921.000000 | -1895.000000 | 27.072286 | 1895.000000 | 4799а |  | CORR | GENE | 07:03 | 07:18 | 07:22 | 51 | 235 | 11.000000 | EXT | - |  | (c)
52983.335000 | 9.600000 | 9.446000 | -1.795000 | -1.949000 | -2207.000000 | -2192.000000 | -2193.000000 | 3.048407 | 1584.000000 | 4799а |  | CORR | AXGR | 06:32 | 06:34 | 06:34 | 365 | 29 | 10.000000 | EXT | - |  | (c)
52983.339000 | 9.604000 | 9.557000 | -1.791000 | -1.838000 | -1948.000000 | -1939.000000 | -1936.000000 | 23.751631 | 1747.000000 | 4799а |  | CORR | AXGR | 07:14 | 07:15 | 07:16 | 91 | 24 | 10.000000 | EXT | - |  | (c)
52983.397000 | 9.662000 | 9.626000 | -1.733000 | -1.769000 | 1688.000000 | 1828.000000 | 1797.000000 | 17.364469 | 1706.000000 | 4799а |  | CORR | GENE | 05:01 | 05:23 | 05:18 | 63 | 218 | 11.000000 | EXT | - |  | (c)
52983.543000 | 9.808000 | 9.683000 | -1.587000 | -1.712000 | -2129.000000 | -2099.000000 | -2099.000000 | 10.605046 | 1442.000000 | 4799а |  | CORR | GENE | 06:45 | 06:49 | 06:49 | 270 | 59 | 11.000000 | EXT | - |  | (c)
52983.765000 | 10.030000 | 9.919000 | -1.365000 | -1.476000 | -2023.000000 | -1992.000000 | -1965.000000 | 21.461689 | 1047.000000 | 4799а |  | CORR | GENE | 07:02 | 07:07 | 07:11 | 429 | 117 | 12.000000 | EXT | - |  | (c)
52984.197000 | 10.462000 | 10.299000 | -0.933000 | -1.096000 | -2173.000000 | -2139.000000 | -2127.000000 | 8.332137 | 525.000000 | 4799а |  | CORR | GENE | 06:37 | 06:43 | 06:45 | 571 | 92 | 10.000000 | EXT | - |  | (c)
52984.203000 | 10.468000 | 9.762000 | -0.927000 | -1.633000 | 1666.000000 | 1779.000000 | 1747.000000 | 25.864069 | 741.000000 | 4799а |  | CORR | GENE | 04:57 | 05:15 | 05:10 | 892 | 163 | 11.000000 | EXT | - |  | (c)
52984.501000 | 10.766000 | 10.720000 | -0.629000 | -0.675000 | -1771.000000 | -1758.000000 | -1758.000000 | 38.159521 | 534.000000 | 4799а |  | CORR | AXGR | 07:42 | 07:44 | 07:44 | 141 | 27 | 9.000000 | EXT | - |  | (c)
52984.632000 | 10.897000 | 10.645000 | -0.498000 | -0.750000 | -2075.000000 | -2031.000000 | -2028.000000 | 16.340110 | 333.000000 | 4799а |  | CORR | GENE | 06:53 | 07:00 | 07:01 | 417 | 93 | 11.000000 | EXT | - |  | (c)
52996.060000 | 0.000000 | -0.026000 | -11.435000 | -11.461000 | 1486.000000 | 1544.000000 | 1606.000000 | 40.648635 |  | 4801 | Смещение кромок | GWAN |  | 03:20 | 03:30 | 03:40 | 0 | 241 | 2.647000 | EXT | Смещение кромок. Наружу. Величина смещения - 2.6 мм. |  | (c)
52996.060000 | 0.000000 | -0.006000 | -11.435000 | -11.441000 | -2084.000000 | -1944.000000 | -1949.000000 | 11.843992 |  | 4801 | Смещение кромок | GWAN |  | 05:44 | 06:07 | 06:06 | 0 | 270 | 3.443000 | EXT | Смещение кромок. Вовнутрь. Величина смещения - 3.4 мм. |  | (c)
52998.806000 | 2.746000 | 2.722000 | -8.689000 | -8.713000 | -1976.000000 | -1890.000000 | -1893.000000 | 20.571201 | 2722.000000 | 4801 |  | CORR | СIGR | 06:02 | 06:15 | 06:15 | 38 | 166 | 13.000000 | EXT | - |  | (c)
52999.420000 | 3.360000 | 1.830000 | -8.075000 | -9.605000 | 2185.000000 | 2206.000000 | 2204.000000 | 0.634607 | 1830.000000 | 4801 |  | CORR | AXGR | 05:13 | 05:17 | 05:16 | 1681 | 37 | 11.000000 | EXT | - |  | (c)
53002.369000 | 6.309000 | 6.302000 | -5.126000 | -5.133000 | 1665.000000 | 1740.000000 | 1975.000000 | 0.000000 | 4967.000000 | 4801 |  | CORR | GENE | 03:49 | 04:01 | 04:39 | 166 | 619 | 10.000000 | EXT | - |  | (c)
53003.861000 | 7.801000 | 7.724000 | -3.634000 | -3.711000 | -1574.000000 | -1564.000000 | -1562.000000 | 53.016802 | 3586.000000 | 4801 |  | CORR | AXGR | 07:07 | 07:08 | 07:08 | 125 | 23 | 10.000000 | EXT | - |  | (c)
53004.532000 | 8.472000 | 8.443000 | -2.963000 | -2.992000 | 1700.000000 | 1769.000000 | 1783.000000 | 29.461734 | 2952.000000 | 4801 |  | CORR | СIGR | 03:55 | 04:06 | 04:08 | 40 | 165 | 10.000000 | EXT | - |  | (c)
53006.470000 | 10.410000 | 10.400000 | -1.025000 | -1.035000 | 1733.000000 | 1767.000000 | 1778.000000 | 32.914454 | 1013.000000 | 4801 |  | CORR | СIGR | 04:00 | 04:06 | 04:07 | 22 | 90 | 12.000000 | EXT | - |  | (c)
53007.495000 | 0.000000 | -0.026000 | -11.450000 | -11.476000 | 797.000000 | 922.000000 | 1052.000000 | 74.631144 |  | 4802 | Смещение кромок | GWAN |  | 00:57 | 01:17 | 01:38 | 0 | 508 | 2.899000 | EXT | Смещение кромок. Вовнутрь. Величина смещения - 2.9 мм. |  | (c)
53007.495000 | 0.000000 | -0.016000 | -11.450000 | -11.466000 | 1550.000000 | 1875.000000 | 1795.000000 | 15.339959 |  | 4802 | Смещение кромок | GWAN |  | 02:58 | 03:50 | 03:38 | 0 | 491 | 2.397000 | EXT | Смещение кромок. Вовнутрь. Величина смещения - 2.4 мм. |  | (c)
53019.754000 | 0.809000 | 0.522000 | -10.121000 | -10.408000 | -1749.000000 | -1703.000000 | -1717.000000 | 38.857098 | 522.000000 | 4803 |  | CORR | GENE | 06:36 | 06:44 | 06:41 | 439 | 64 | 10.000000 | EXT | - |  | (c)
53021.507000 | 2.562000 | 2.143000 | -8.368000 | -8.787000 | 1928.000000 | 1967.000000 | 2061.000000 | 2.956652 | 2143.000000 | 4803 |  | CORR | GENE | 04:30 | 04:36 | 04:51 | 578 | 266 | 12.000000 | EXT | - |  | (c)
53032.759000 | 2.884000 | 2.867000 | -8.626000 | -8.643000 | 1064.000000 | 1195.000000 | 1171.000000 | 1064.000000 | 2867.000000 | 4804 |  | CORR | GENE | 04:57 | 05:19 | 05:15 | 175 | 213 | 10.000000 | EXT | - |  | (c)
53035.083000 | 5.208000 | 4.674000 | -6.302000 | -6.836000 | 441.000000 | 589.000000 | 672.000000 | 441.000000 | 4674.000000 | 4804 |  | GOUG | GENE | 03:17 | 03:41 | 03:54 | 930 | 463 | 7.000000 | EXT | -. Зона задиров. |  | (c)
53036.270000 | 6.395000 | 6.385000 | -5.115000 | -5.125000 | 1296.000000 | 1454.000000 | 1453.000000 | 1296.000000 | 5097.000000 | 4804 |  | CORR | СIGR | 05:35 | 06:00 | 06:00 | 28 | 313 | 8.000000 | EXT | - |  | (c)
53037.572000 | 7.697000 | 7.697000 | -3.813000 | -3.813000 | 1110.000000 | 1171.000000 | 1188.000000 | 1110.000000 | 3788.000000 | 4804 |  | CORR | СIGR | 05:05 | 05:15 | 05:18 | 25 | 157 | 11.000000 | EXT | - |  | (c)
53038.112000 | 8.237000 | 8.217000 | -3.273000 | -3.293000 | 760.000000 | 876.000000 | 878.000000 | 760.000000 | 3239.000000 | 4804 |  | CORR | GENE | 04:08 | 04:27 | 04:27 | 54 | 236 | 13.000000 | EXT | - |  | (c)
53046.710000 | 5.325000 | 5.256000 | -5.775000 | -5.844000 | 974.000000 | 1477.000000 | 1262.000000 | 31.580799 | 5256.000000 | 4805 |  | CORR | GENE | 03:31 | 04:53 | 04:18 | 102 | 577 | 10.000000 | EXT | - |  | (c)
53047.055000 | 5.670000 | 5.635000 | -5.430000 | -5.465000 | 972.000000 | 1058.000000 | 1257.000000 | 32.708478 | 5414.000000 | 4805 |  | CORR | GENE | 03:31 | 03:45 | 04:17 | 51 | 569 | 10.000000 | EXT | - |  | (c)
53047.328000 | 5.943000 | 5.744000 | -5.157000 | -5.356000 | 954.000000 | 1007.000000 | 1060.000000 | 77.018596 | 4327.000000 | 4805 |  | CORR | GENE | 03:28 | 03:37 | 03:45 | 1029 | 211 | 10.000000 | EXT | - |  | (c)
53064.175000 | 0.000000 | -0.026000 | -11.655000 | -11.681000 | 1751.000000 | 1835.000000 | 1865.000000 | 1751.000000 |  | 4807 | Смещение кромок | GWAN |  | 01:51 | 02:05 | 02:10 | 0 | 227 | 2.286000 | EXT | Смещение кромок. Вовнутрь. Величина смещения - 2.3 мм. |  | (c)
53064.175000 | 0.000000 | -0.016000 | -11.655000 | -11.671000 | -755.000000 | -671.000000 | -683.000000 | 610.000000 |  | 4807 | Смещение кромок | GWAN |  | 07:07 | 07:20 | 07:19 | 0 | 145 | 2.898000 | EXT | Смещение кромок. Наружу. Величина смещения - 2.9 мм. |  | (c)
53071.935000 | 7.760000 | 7.749000 | -3.895000 | -3.906000 | -888.000000 | -794.000000 | -815.000000 | 743.000000 | 3877.000000 | 4807 |  | CORR | СIGR | 06:45 | 07:01 | 06:57 | 29 | 145 | 11.000000 | EXT | - |  | (c)
53074.212000 | 10.037000 | 9.961000 | -1.618000 | -1.694000 | -1452.000000 | -1433.000000 | -1438.000000 | 1424.000000 | 1544.000000 | 4807 |  | CORR | AXGR | 05:14 | 05:17 | 05:17 | 150 | 28 | 9.000000 | EXT | - |  | (c)
53077.705000 | 1.875000 | 1.843000 | -9.630000 | -9.662000 | 1096.000000 | 1340.000000 | 1412.000000 | 40.567997 | 1843.000000 | 4808 |  | CORR | GENE | 02:29 | 03:09 | 03:20 | 82 | 632 | 10.000000 | EXT | - |  | (c)
53078.884000 | 3.054000 | 2.900000 | -8.451000 | -8.605000 | 1909.000000 | 2050.000000 | 1997.000000 | 11.743737 | 2900.000000 | 4808 |  | CORR | GENE | 04:41 | 05:03 | 04:55 | 944 | 176 | 10.000000 | EXT | - |  | (c)
53084.389000 | 8.559000 | 7.469000 | -2.946000 | -4.036000 | -1572.000000 | -1459.000000 | -1492.000000 | 53.122707 | 2325.000000 | 4808 |  | CORR | GENE | 07:19 | 07:37 | 07:32 | 1711 | 161 | 10.000000 | EXT | - |  | (c)
53085.317000 | 9.487000 | 9.249000 | -2.018000 | -2.256000 | -2083.000000 | -2061.000000 | -1669.000000 | 11.885885 | 291.000000 | 4808 |  | CORR | GENE | 05:56 | 06:00 | 07:03 | 1965 | 828 | 12.000000 | EXT | - |  | (c)
53095.239000 | 7.904000 | 7.750000 | -3.751000 | -3.905000 | 2171.000000 | -1975.000000 | -2048.000000 | 1807.000000 | 3512.000000 | 4809 |  | DENT |  | 08:04 | 08:55 | 08:43 | 393 | 483 | 0.492958 |  | - |  | (c)
53101.737000 | 2.747000 | 2.747000 | -8.818000 | -8.818000 | -113.000000 | 27.000000 | -31.000000 | 0.000000 | 2747.000000 | 4810 |  | CORR | СIGR | 07:25 | 07:48 | 07:38 | 22 | 165 | 12.000000 | EXT | - |  | (c)
53103.990000 | 5.000000 | 4.984000 | -6.565000 | -6.581000 | -611.000000 | -555.000000 | -533.000000 | 454.000000 | 4984.000000 | 4810 |  | CORR | СIGR | 06:05 | 06:14 | 06:17 | 42 | 156 | 10.000000 | EXT | - |  | (c)
53107.830000 | 8.840000 | 8.835000 | -2.725000 | -2.730000 | -54.000000 | 26.000000 | -1.000000 | 0.000000 | 2704.000000 | 4810 |  | CORR | СIGR | 07:34 | 07:47 | 07:43 | 26 | 107 | 12.000000 | EXT | - |  | (c)
53107.870000 | 8.880000 | 8.400000 | -2.685000 | -3.165000 | -322.000000 | -210.000000 | -259.000000 | 195.000000 | 2383.000000 | 4810 |  | CORR | GENE | 06:51 | 07:09 | 07:01 | 782 | 127 | 10.000000 | EXT | - |  | (c)
53112.414000 | 1.859000 | 1.013000 | -8.981000 | -9.827000 | 1918.000000 | 1953.000000 | 1991.000000 | 1918.000000 | 1013.000000 | 4811 |  | CORR | GENE | 04:56 | 05:02 | 05:08 | 935 | 146 | 10.000000 | EXT | - |  | (c)
53113.378000 | 2.823000 | 2.568000 | -8.017000 | -8.272000 | 1088.000000 | 1120.000000 | 1117.000000 | 1088.000000 | 2568.000000 | 4811 |  | CORR | GENE | 02:42 | 02:47 | 02:47 | 655 | 58 | 11.000000 | EXT | - |  | (c)
53120.536000 | 9.981000 | 9.923000 | -0.859000 | -0.917000 | -1854.000000 | -1843.000000 | -1841.000000 | 1828.000000 | 761.000000 | 4811 |  | CORR | AXGR | 06:47 | 06:49 | 06:49 | 156 | 26 | 10.000000 | EXT | - |  | (c)
53120.720000 | 10.165000 | 10.126000 | -0.675000 | -0.714000 | -1862.000000 | -1710.000000 | -1754.000000 | 1646.000000 | 657.000000 | 4811 |  | CORR | GENE | 06:46 | 07:10 | 07:03 | 57 | 216 | 13.000000 | EXT | - |  | (c)
53122.919000 | 1.524000 | 1.393000 | -9.697000 | -9.828000 | -1749.000000 | -1529.000000 | -1592.000000 | 1435.000000 | 1393.000000 | 4812а |  | CORR | GENE | 04:05 | 04:41 | 04:31 | 184 | 314 | 14.000000 | EXT | - |  | (c)
53125.255000 | 3.860000 | 3.858000 | -7.361000 | -7.363000 | -840.000000 | -805.000000 | -822.000000 | 805.000000 | 3858.000000 | 4812а |  | CORR | PITT | 06:32 | 06:38 | 06:35 | 23 | 35 | 18.000000 | EXT | - |  | (c)
53125.902000 | 4.507000 | 4.506000 | -6.714000 | -6.715000 | -920.000000 | -823.000000 | -860.000000 | 801.000000 | 4506.000000 | 4812а |  | CORR | СIGR | 06:19 | 06:35 | 06:29 | 25 | 119 | 14.000000 | EXT | - |  | (c)
53125.951000 | 4.556000 | 4.554000 | -6.665000 | -6.667000 | -870.000000 | -810.000000 | -826.000000 | 782.000000 | 4554.000000 | 4812а |  | CORR | СIGR | 06:27 | 06:37 | 06:34 | 27 | 88 | 11.000000 | EXT | - |  | (c)
53126.260000 | 4.865000 | 4.861000 | -6.356000 | -6.360000 | -817.000000 | -747.000000 | -770.000000 | 723.000000 | 4861.000000 | 4812а |  | CORR | СIGR | 06:36 | 06:47 | 06:43 | 32 | 94 | 14.000000 | EXT | - |  | (c)
53127.115000 | 5.720000 | 5.677000 | -5.501000 | -5.544000 | -875.000000 | -769.000000 | -761.000000 | 647.000000 | 5474.000000 | 4812а |  | CORR | GENE | 06:26 | 06:43 | 06:45 | 70 | 228 | 11.000000 | EXT | - |  | (c)
53127.177000 | 5.782000 | 5.777000 | -5.439000 | -5.444000 | -940.000000 | -803.000000 | -858.000000 | 777.000000 | 5224.000000 | 4812а |  | CORR | GENE | 06:16 | 06:38 | 06:29 | 220 | 163 | 11.000000 | EXT | - |  | (c)
53127.337000 | 5.942000 | 5.893000 | -5.279000 | -5.328000 | -694.000000 | -684.000000 | -682.000000 | 671.000000 | 5231.000000 | 4812а |  | CORR | AXGR | 06:56 | 06:57 | 06:57 | 97 | 23 | 8.000000 | EXT | - |  | (c)
53127.597000 | 6.202000 | 6.172000 | -5.019000 | -5.049000 | -845.000000 | -833.000000 | -782.000000 | 720.000000 | 4528.000000 | 4812а |  | CORR | GENE | 06:31 | 06:33 | 06:41 | 521 | 125 | 11.000000 | EXT | - |  | (c)
53128.406000 | 7.011000 | 6.778000 | -4.210000 | -4.443000 | -803.000000 | -779.000000 | -767.000000 | 731.000000 | 3987.000000 | 4812а |  | CORR | GENE | 06:38 | 06:42 | 06:44 | 456 | 72 | 11.000000 | EXT | - |  | (c)
53128.941000 | 7.546000 | 7.496000 | -3.675000 | -3.725000 | -864.000000 | -690.000000 | -698.000000 | 532.000000 | 3614.000000 | 4812а |  | CORR | GENE | 06:28 | 06:56 | 06:55 | 111 | 332 | 12.000000 | EXT | - |  | (c)
53129.137000 | 7.742000 | 7.685000 | -3.479000 | -3.536000 | -933.000000 | -579.000000 | -667.000000 | 401.000000 | 3288.000000 | 4812а |  | CORR | GENE | 06:17 | 07:14 | 07:00 | 248 | 532 | 12.000000 | EXT | - |  | (c)
53129.646000 | 8.251000 | 8.239000 | -2.970000 | -2.982000 | -773.000000 | -632.000000 | -617.000000 | 462.000000 | 2937.000000 | 4812а |  | CORR | GENE | 06:43 | 07:05 | 07:08 | 45 | 311 | 12.000000 | EXT | - |  | (c)
53129.991000 | 8.596000 | 8.516000 | -2.625000 | -2.705000 | -735.000000 | -452.000000 | -550.000000 | 365.000000 | 2579.000000 | 4812а |  | CORR | GENE | 06:49 | 07:35 | 07:19 | 126 | 370 | 10.000000 | EXT | - |  | (c)
53132.262000 | 10.867000 | 10.855000 | -0.354000 | -0.366000 | -905.000000 | -828.000000 | -821.000000 | 737.000000 | 341.000000 | 4812а |  | CORR | СIGR | 06:21 | 06:34 | 06:35 | 25 | 169 | 10.000000 | EXT | - |  | (c)
53132.616000 | 0.000000 | -0.036000 | -10.970000 | -11.006000 | 1684.000000 | -1119.000000 | -1818.000000 | 0.000000 |  | 4812б | Нарушение формы кольцевого шва | GWAN |  | 01:48 | 06:16 | 04:23 | 0 | 1919 |  | INT | Нарушение формы кольцевого шва |  | (c)
53141.871000 | 9.255000 | 9.228000 | -1.715000 | -1.742000 | -1780.000000 | -1637.000000 | -1652.000000 | 36.377415 | 1693.000000 | 4812б |  | CORR | СIGR | 04:29 | 04:52 | 04:50 | 49 | 255 | 11.000000 | EXT | - |  | (c)
53142.431000 | 9.815000 | 9.796000 | -1.155000 | -1.174000 | -1064.000000 | -972.000000 | -994.000000 | 68.895977 | 1138.000000 | 4812б |  | CORR | СIGR | 06:25 | 06:39 | 06:36 | 36 | 140 | 11.000000 | EXT | - |  | (c)
53143.586000 | 0.000000 | -0.020000 | -3.615000 | -3.635000 | -1584.000000 | -1451.000000 | -1364.000000 | 52.166417 |  | 4813а | Непровар / утяжина | GWAN |  | 06:17 | 06:38 | 06:52 | 0 | 440 | 10.000000 | INT | Непровар / утяжина |  | (c)
53147.201000 | 0.000000 | -0.024000 | -9.039000 | -9.063000 | -1095.000000 | -863.000000 | -914.000000 | 733.000000 |  | 4814а | Нарушение формы кольцевого шва | GWAN |  | 05:07 | 05:45 | 05:37 | 0 | 363 |  | INT | Нарушение формы кольцевого шва |  | (c)
53147.201000 | 0.000000 | -0.021000 | -9.039000 | -9.060000 | -157.000000 | 249.000000 | 525.000000 | 0.000000 |  | 4814а | Нарушение формы кольцевого шва | GWAN |  | 07:39 | 08:44 | 09:29 | 0 | 1363 |  | EXT | Нарушение формы кольцевого шва |  | (c)
53147.201000 | 0.000000 | -0.033000 | -9.039000 | -9.072000 | 1248.000000 | -2110.000000 | 2126.000000 | 1248.000000 |  | 4814а | Нарушение формы кольцевого шва | GWAN |  | 11:26 | 02:24 | 01:47 | 0 | 1755 |  | EXT | Нарушение формы кольцевого шва |  | (c)
53153.165000 | 5.964000 | 5.810000 | -3.075000 | -3.229000 | 1414.000000 | 1444.000000 | 1444.000000 | 1414.000000 | 2930.000000 | 4814а |  | CORR | GENE | 11:52 | 11:57 | 11:57 | 299 | 59 | 15.000000 | EXT | - |  | (c)
53154.761000 | 7.560000 | 7.417000 | -1.479000 | -1.622000 | -2100.000000 | -2060.000000 | -2046.000000 | 1993.000000 | 1279.000000 | 4814а |  | CORR | GENE | 02:25 | 02:32 | 02:34 | 343 | 108 | 15.000000 | EXT | - |  | (c)
53156.734000 | 0.494000 | 0.480000 | -10.781000 | -10.795000 | -1264.000000 | -1181.000000 | -1122.000000 | 67.597459 | 480.000000 | 4815 |  | CORR | GENE | 07:52 | 08:05 | 08:15 | 65 | 284 | 11.000000 | EXT | - |  | (c)
53163.787000 | 7.547000 | 7.528000 | -3.728000 | -3.747000 | -1497.000000 | -1422.000000 | -1388.000000 | 59.184565 | 3722.000000 | 4815 |  | CORR | СIGR | 07:14 | 07:26 | 07:32 | 25 | 219 | 10.000000 | EXT | - |  | (c)
53167.515000 | 0.000000 | -0.046000 | -11.465000 | -11.511000 | 757.000000 | 833.000000 | 858.000000 | 69.209267 |  | 4816 | Смещение кромок | GWAN |  | 00:23 | 00:36 | 00:40 | 0 | 200 | 2.777000 | EXT | Смещение кромок. Вовнутрь. Величина смещения - 2.8 мм. |  | (c)
53167.515000 | 0.000000 | -0.011000 | -11.465000 | -11.476000 | -1793.000000 | -1679.000000 | -1630.000000 | 35.338627 |  | 4816 | Смещение кромок | GWAN |  | 05:32 | 05:50 | 05:58 | 0 | 325 | 3.613000 | EXT | Смещение кромок. Наружу. Величина смещения - 3.6 мм. |  | (c)
53167.515000 | 0.000000 | -0.041000 | -11.465000 | -11.506000 | -660.000000 | -500.000000 | -523.000000 | 20.204753 |  | 4816 | Смещение кромок | GWAN |  | 08:35 | 09:00 | 08:57 | 0 | 273 | 2.737000 | EXT | Смещение кромок. Наружу. Величина смещения - 2.7 мм. |  | (c)
53168.386000 | 0.871000 | 0.585000 | -10.594000 | -10.880000 | 2173.000000 | 2204.000000 | 2196.000000 | 0.910793 | 585.000000 | 4816 |  | CORR | GENE | 04:12 | 04:17 | 04:16 | 1007 | 47 | 12.000000 | EXT | - |  | (c)
53168.650000 | 1.135000 | 1.032000 | -10.330000 | -10.433000 | -2180.000000 | -2156.000000 | -2154.000000 | 4.081019 | 1032.000000 | 4816 |  | CORR | GENE | 04:29 | 04:33 | 04:34 | 254 | 52 | 10.000000 | EXT | - |  | (c)
53170.327000 | 2.812000 | 2.334000 | -8.653000 | -9.131000 | 2174.000000 | 2197.000000 | 2193.000000 | 1.447450 | 2334.000000 | 4816 |  | CORR | AXGR | 04:12 | 04:16 | 04:15 | 648 | 39 | 10.000000 | EXT | - |  | (c)
53171.950000 | 4.435000 | 4.322000 | -7.030000 | -7.143000 | -1070.000000 | -1036.000000 | -1037.000000 | 78.417253 | 4322.000000 | 4816 |  | CORR | GENE | 07:28 | 07:34 | 07:34 | 326 | 66 | 11.000000 | EXT | - |  | (c)
53172.657000 | 5.142000 | 4.424000 | -6.323000 | -7.041000 | 2067.000000 | 2137.000000 | 2110.000000 | 6.207864 | 4424.000000 | 4816 |  | CORR | GENE | 03:55 | 04:06 | 04:02 | 805 | 86 | 10.000000 | EXT | - |  | (c)
53178.980000 | 0.000000 | -0.001000 | -11.235000 | -11.236000 | 1142.000000 | 1479.000000 | 1608.000000 | 0.000000 |  | 4817 | Смещение кромок | GWAN |  | 03:15 | 04:09 | 04:30 | 0 | 932 | 2.853000 | EXT | Смещение кромок. Вовнутрь. Величина смещения - 2.9 мм. |  | (c)
53178.980000 | 0.000000 | -0.006000 | -11.235000 | -11.241000 | -1820.000000 | -1670.000000 | -1694.000000 | 43.333724 |  | 4817 | Смещение кромок | GWAN |  | 07:17 | 07:41 | 07:37 | 0 | 252 | 2.300112 | EXT | Смещение кромок. Наружу. Величина смещения - 2.3 мм. |  | (c)
53178.980000 | 0.000000 | -0.016000 | -11.235000 | -11.251000 | -1306.000000 | -1300.000000 | -1085.000000 | 69.780339 |  | 4817 | Смещение кромок | GWAN |  | 08:40 | 08:41 | 09:15 | 0 | 441 | 2.791000 | EXT | Смещение кромок. Наружу. Величина смещения - 2.8 мм. |  | (c)
53201.565000 | 0.000000 | -0.031000 | -11.335000 | -11.366000 | 366.000000 | 534.000000 | 504.000000 | 29.542678 |  | 4819 | Смещение кромок | GWAN |  | 02:41 | 03:09 | 03:04 | 0 | 276 | 4.149000 | EXT | Смещение кромок. Наружу. Величина смещения - 4.1 мм. |  | (c)
53201.565000 | 0.000000 | -0.016000 | -11.335000 | -11.351000 | 1600.000000 | 1708.000000 | 1716.000000 | 22.731576 |  | 4819 | Смещение кромок | GWAN |  | 06:01 | 06:18 | 06:19 | 0 | 232 | 2.572000 | EXT | Смещение кромок. Наружу. Величина смещения - 2.6 мм. |  | (c)
53201.565000 | 0.000000 | -0.051000 | -11.335000 | -11.386000 | -1949.000000 | -1830.000000 | -1694.000000 | 43.262559 |  | 4819 | Смещение кромок | GWAN |  | 08:28 | 08:47 | 09:09 | 0 | 508 | 3.237000 | EXT | Смещение кромок. Наружу. Величина смещения - 3.2 мм. |  | (c)
53208.877000 | 7.312000 | 7.241000 | -4.023000 | -4.094000 | 987.000000 | 999.000000 | 1019.000000 | 79.666009 | 3694.000000 | 4819 |  | CORR | GENE | 04:22 | 04:24 | 04:27 | 400 | 63 | 10.000000 | EXT | - |  | (c)
53212.900000 | 0.000000 | -0.021000 | -11.515000 | -11.536000 | 775.000000 | 860.000000 | 1430.000000 | 11.715469 |  | 4820 | Смещение кромок | GWAN |  | 00:57 | 01:10 | 02:42 | 0 | 1310 | 4.046000 | EXT | Смещение кромок. Вовнутрь. Величина смещения - 4 мм. |  | (c)
53212.900000 | 0.000000 | -0.016000 | -11.515000 | -11.531000 | -1783.000000 | -1699.000000 | -1695.000000 | 36.093342 |  | 4820 | Смещение кромок | GWAN |  | 06:04 | 06:17 | 06:18 | 0 | 177 | 3.371000 | EXT | Смещение кромок. Наружу. Величина смещения - 3.4 мм. |  | (c)
53212.900000 | 0.000000 | -0.051000 | -11.515000 | -11.566000 | -398.000000 | -282.000000 | -165.000000 | 0.000000 |  | 4820 | Смещение кромок | GWAN |  | 09:47 | 10:06 | 10:25 | 0 | 465 | 2.882000 | EXT | Смещение кромок. Наружу. Величина смещения - 2.9 мм. |  | (c)
53213.301000 | 0.401000 | 0.251000 | -11.114000 | -11.264000 | -2215.000000 | -2204.000000 | -2182.000000 | 1.282294 | 251.000000 | 4820 |  | CORR | GENE | 04:54 | 04:56 | 04:59 | 584 | 65 | 10.000000 | EXT | - |  | (c)
53223.664000 | 10.764000 | 10.754000 | -0.751000 | -0.761000 | -1315.000000 | -1247.000000 | -1268.000000 | 73.919087 | 736.000000 | 4820 |  | CORR | СIGR | 07:19 | 07:30 | 07:27 | 25 | 94 | 13.000000 | EXT | - |  | (c)
53224.318000 | 11.418000 | 11.248000 | -0.097000 | -0.267000 | -1174.000000 | -1149.000000 | -1155.000000 | 85.220796 | 36.000000 | 4820 |  | CORR | AXGR | 07:42 | 07:46 | 07:45 | 231 | 39 | 10.000000 | EXT | - |  | (c)
53234.011000 | 9.596000 | 9.586000 | -1.909000 | -1.919000 | -1884.000000 | -1711.000000 | -1772.000000 | 27.966019 | 1887.000000 | 4821 |  | CORR | СIGR | 05:58 | 06:26 | 06:16 | 32 | 224 | 11.000000 | EXT | - |  | (c)
53235.002000 | 10.587000 | 10.336000 | -0.918000 | -1.169000 | -2144.000000 | -2135.000000 | -2088.000000 | 7.006078 | 852.000000 | 4821 |  | CORR | GENE | 05:16 | 05:18 | 05:25 | 317 | 111 | 10.000000 | EXT | - |  | (c)
53235.313000 | 10.898000 | 10.868000 | -0.607000 | -0.637000 | -2141.000000 | -1999.000000 | -2001.000000 | 7.261628 | 544.000000 | 4821 |  | CORR | GENE | 05:17 | 05:40 | 05:39 | 93 | 278 | 10.000000 | EXT | - |  | (c)
53235.498000 | 11.083000 | 11.050000 | -0.422000 | -0.455000 | 2203.000000 | -2094.000000 | -2050.000000 | 0.000000 | 394.000000 | 4821 |  | CORR | GENE | 04:58 | 05:24 | 05:32 | 61 | 417 | 10.000000 | EXT | - |  | (c)
53235.920000 | 0.000000 | -0.026000 | -11.635000 | -11.661000 | 1507.000000 | 1714.000000 | 1704.000000 | 26.650148 |  | 4822 | Нарушение формы кольцевого шва | GWAN |  | 03:09 | 03:42 | 03:40 | 0 | 393 |  | EXT | Нарушение формы кольцевого шва |  | (c)
53235.920000 | 0.000000 | -0.025000 | -11.635000 | -11.660000 | 2125.000000 | -2120.000000 | -2228.000000 | 0.000000 |  | 4822 | Нарушение формы кольцевого шва | GWAN |  | 04:48 | 05:23 | 05:06 | 0 | 216 |  | EXT | Нарушение формы кольцевого шва |  | (c)
53235.920000 | 0.000000 | -0.016000 | -11.635000 | -11.651000 | -1715.000000 | -1604.000000 | -1545.000000 | 41.620597 |  | 4822 | Нарушение формы кольцевого шва | GWAN |  | 06:29 | 06:47 | 06:56 | 0 | 340 |  | EXT | Нарушение формы кольцевого шва |  | (c)
53236.126000 | 0.206000 | 0.140000 | -11.429000 | -11.495000 | -1801.000000 | -1785.000000 | -1788.000000 | 34.643928 | 140.000000 | 4822 |  | CORR | AXGR | 06:15 | 06:17 | 06:17 | 101 | 26 | 13.000000 | EXT | - |  | (c)
53236.599000 | 0.679000 | 0.615000 | -10.956000 | -11.020000 | -1749.000000 | -1651.000000 | -1691.000000 | 38.864825 | 615.000000 | 4822 |  | CORR | GENE | 06:23 | 06:39 | 06:33 | 414 | 116 | 11.000000 | EXT | - |  | (c)
53237.076000 | 1.156000 | 0.304000 | -10.479000 | -11.331000 | -2178.000000 | -2154.000000 | -2044.000000 | 4.257866 | 304.000000 | 4822 |  | CORR | GENE | 05:14 | 05:18 | 05:35 | 1037 | 267 | 11.000000 | EXT | - |  | (c)
53237.514000 | 1.594000 | 1.431000 | -10.041000 | -10.204000 | -1733.000000 | -1721.000000 | -1687.000000 | 40.157579 | 1431.000000 | 4822 |  | CORR | GENE | 06:26 | 06:28 | 06:33 | 213 | 91 | 11.000000 | EXT | - |  | (c)
53237.531000 | 1.611000 | 1.413000 | -10.024000 | -10.222000 | -1487.000000 | -1473.000000 | -1457.000000 | 60.019805 | 1413.000000 | 4822 |  | CORR | GENE | 07:05 | 07:08 | 07:10 | 268 | 60 | 10.000000 | EXT | - |  | (c)
53237.654000 | 1.734000 | 1.401000 | -9.901000 | -10.234000 | 2140.000000 | 2167.000000 | 2168.000000 | 2.830419 | 1401.000000 | 4822 |  | CORR | GENE | 04:51 | 04:55 | 04:55 | 483 | 55 | 11.000000 | EXT | - |  | (c)
53237.717000 | 1.797000 | 1.781000 | -9.838000 | -9.854000 | -1938.000000 | -1901.000000 | -1823.000000 | 23.585705 | 1781.000000 | 4822 |  | CORR | СIGR | 05:53 | 05:59 | 06:11 | 34 | 230 | 10.000000 | EXT | - |  | (c)
53238.044000 | 2.124000 | 1.506000 | -9.511000 | -10.129000 | -2196.000000 | -2037.000000 | -2081.000000 | 2.796977 | 1506.000000 | 4822 |  | CORR | GENE | 05:11 | 05:37 | 05:30 | 1239 | 230 | 12.000000 | EXT | - |  | (c)
53238.623000 | 2.703000 | 2.596000 | -8.932000 | -9.039000 | -1148.000000 | -1136.000000 | -1131.000000 | 87.346683 | 2596.000000 | 4822 |  | CORR | AXGR | 08:00 | 08:02 | 08:03 | 158 | 35 | 9.000000 | EXT | - |  | (c)
53240.727000 | 4.807000 | 4.774000 | -6.828000 | -6.861000 | 1475.000000 | 1670.000000 | 1769.000000 | 13.577027 | 4774.000000 | 4822 |  | CORR | GENE | 03:04 | 03:35 | 03:51 | 67 | 587 | 9.000000 | EXT | - |  | (c)
53241.495000 | 5.575000 | 5.518000 | -6.060000 | -6.117000 | -2028.000000 | -1945.000000 | -1935.000000 | 16.362035 | 5518.000000 | 4822 |  | CORR | GENE | 05:38 | 05:51 | 05:53 | 113 | 186 | 15.000000 | EXT | - |  | (c)
53247.555000 | 0.000000 | -0.026000 | -11.280000 | -11.306000 | 763.000000 | 922.000000 | 984.000000 | 79.370781 |  | 4823 | Смещение кромок | GWAN |  | 01:57 | 02:23 | 02:33 | 0 | 441 | 3.039000 | EXT | Смещение кромок. Наружу. Величина смещения - 3 мм. |  | (c)
53247.555000 | 0.000000 | -0.026000 | -11.280000 | -11.306000 | -1799.000000 | -1421.000000 | -1552.000000 | 34.839585 |  | 4823 | Смещение кромок | GWAN |  | 07:04 | 08:04 | 07:43 | 0 | 494 | 3.003000 | EXT | Смещение кромок. Наружу. Величина смещения - 3 мм. |  | (c)
53258.835000 | 0.000000 | -0.076000 | -11.440000 | -11.516000 | -267.000000 | -88.000000 | -100.000000 | 0.000000 |  | 4824 | Смещение кромок | GWAN |  | 02:11 | 02:40 | 02:38 | 0 | 334 | 3.424000 | EXT | Смещение кромок. Наружу. Аномалия находится на отводе. Величина смещения - 3.4 мм. |  | (c)
53258.835000 | 0.000000 | -0.021000 | -11.440000 | -11.461000 | 220.000000 | 415.000000 | 392.000000 | 17.771276 |  | 4824 | Смещение кромок | GWAN |  | 03:30 | 04:01 | 03:57 | 0 | 343 | 3.532000 | EXT | Смещение кромок. Наружу. Аномалия находится на отводе. Величина смещения - 3.5 мм. |  | (c)
53259.827000 | 0.992000 | 0.852000 | -10.448000 | -10.588000 | 1643.000000 | 1682.000000 | 1669.000000 | 41.255169 | 852.000000 | 4824 |  | CORR | GENE | 07:19 | 07:25 | 07:23 | 211 | 51 | 10.000000 | EXT | -. Аномалия находится на отводе. |  | (c)
53259.997000 | 1.162000 | 1.148000 | -10.278000 | -10.292000 | 1566.000000 | 1717.000000 | 1722.000000 | 15.742748 | 1148.000000 | 4824 |  | CORR | GENE | 07:07 | 07:31 | 07:32 | 86 | 313 | 10.000000 | EXT | -. Аномалия находится на отводе. |  | (c)
53262.061000 | 3.226000 | 3.218000 | -8.214000 | -8.222000 | 1682.000000 | 2008.000000 | 1891.000000 | 0.000000 | 3218.000000 | 4824 |  | CORR | GENE | 07:26 | 08:18 | 07:59 | 61 | 419 | 10.000000 | EXT | -. Аномалия находится на отводе. |  | (c)
53264.031000 | 5.196000 | 5.159000 | -6.244000 | -6.281000 | 314.000000 | 578.000000 | 501.000000 | 25.349986 | 5159.000000 | 4824 |  | CORR | GENE | 03:45 | 04:27 | 04:15 | 78 | 374 | 10.000000 | EXT | -. Аномалия находится на отводе. |  | (c)
53266.683000 | 7.848000 | 7.427000 | -3.592000 | -4.013000 | 575.000000 | 595.000000 | 625.000000 | 46.395244 | 3473.000000 | 4824 |  | CORR | GENE | 04:27 | 04:30 | 04:35 | 540 | 99 | 10.000000 | EXT | -. Аномалия находится на отводе. |  | (c)
53269.396000 | 10.561000 | 10.523000 | -0.879000 | -0.917000 | 373.000000 | 457.000000 | 691.000000 | 30.122834 | 862.000000 | 4824 |  | CORR | GENE | 03:54 | 04:08 | 04:46 | 55 | 636 | 13.000000 | EXT | -. Аномалия находится на отводе. |  | (c)
53270.275000 | 0.000000 | -0.036000 | -11.525000 | -11.561000 | 356.000000 | 498.000000 | 526.000000 | 356.000000 |  | 4825 | Смещение кромок | GWAN |  | 09:00 | 09:23 | 09:27 | 0 | 340 | 3.387000 | EXT | Смещение кромок. Вовнутрь. Аномалия находится на отводе. Величина смещения - 3.4 мм. |  | (c)
53270.275000 | 0.000000 | -0.036000 | -11.525000 | -11.561000 | 1218.000000 | 1299.000000 | 1385.000000 | 1218.000000 |  | 4825 | Смещение кромок | GWAN |  | 11:19 | 11:32 | 11:46 | 0 | 334 | 2.925000 | EXT | Смещение кромок. Вовнутрь. Аномалия находится на отводе. Величина смещения - 2.9 мм. |  | (c)
53275.331000 | 5.056000 | 4.116000 | -6.469000 | -7.409000 | -101.000000 | -43.000000 | -62.000000 | 24.000000 | 4116.000000 | 4825 |  | CORR | GENE | 07:46 | 07:55 | 07:52 | 1103 | 77 | 11.000000 | EXT | - |  | (c)
53276.570000 | 6.295000 | 6.121000 | -5.230000 | -5.404000 | -33.000000 | -22.000000 | -25.000000 | 17.000000 | 4387.000000 | 4825 |  | CORR | AXGR | 07:57 | 07:59 | 07:58 | 1017 | 16 | 12.000000 | EXT | - |  | (c)
53276.660000 | 6.385000 | 6.020000 | -5.140000 | -5.505000 | -618.000000 | -516.000000 | -554.000000 | 490.000000 | 5017.000000 | 4825 |  | CORR | GENE | 06:23 | 06:39 | 06:33 | 488 | 127 | 10.000000 | EXT | - |  | (c)
53276.977000 | 6.702000 | 6.672000 | -4.823000 | -4.853000 | -808.000000 | -734.000000 | -690.000000 | 572.000000 | 4808.000000 | 4825 |  | CORR | GENE | 05:52 | 06:04 | 06:11 | 45 | 236 | 11.000000 | EXT | - |  | (c)
53277.350000 | 7.075000 | 7.059000 | -4.450000 | -4.466000 | -779.000000 | -719.000000 | -714.000000 | 650.000000 | 4438.000000 | 4825 |  | CORR | СIGR | 05:56 | 06:06 | 06:07 | 28 | 130 | 8.000000 | EXT | - |  | (c)
53277.738000 | 7.463000 | 7.445000 | -4.062000 | -4.080000 | -851.000000 | -577.000000 | -671.000000 | 490.000000 | 4034.000000 | 4825 |  | CORR | GENE | 05:45 | 06:29 | 06:14 | 46 | 362 | 8.000000 | EXT | - |  | (c)
53278.104000 | 7.829000 | 7.801000 | -3.696000 | -3.724000 | -856.000000 | -482.000000 | -606.000000 | 356.000000 | 3647.000000 | 4825 |  | CORR | GENE | 05:44 | 06:44 | 06:24 | 77 | 500 | 10.000000 | EXT | - |  | (c)
53278.419000 | 8.144000 | 7.920000 | -3.381000 | -3.605000 | -627.000000 | -618.000000 | -606.000000 | 585.000000 | 3295.000000 | 4825 |  | CORR | AXGR | 06:21 | 06:22 | 06:24 | 310 | 42 | 10.000000 | EXT | - |  | (c)
53279.265000 | 8.990000 | 8.975000 | -2.535000 | -2.550000 | -957.000000 | -708.000000 | -801.000000 | 644.000000 | 2499.000000 | 4825 |  | CORR | GENE | 05:28 | 06:08 | 05:53 | 51 | 313 | 11.000000 | EXT | - |  | (c)
53279.325000 | 9.050000 | 9.041000 | -2.475000 | -2.484000 | -1676.000000 | -1498.000000 | -1544.000000 | 1412.000000 | 2466.000000 | 4825 |  | GOUG | СIGR | 03:32 | 04:00 | 03:53 | 18 | 264 | 12.000000 | EXT | -. Зона задиров. |  | (b)
53279.352000 | 9.077000 | 8.998000 | -2.448000 | -2.527000 | -1451.000000 | -1340.000000 | -1343.000000 | 1236.000000 | 2385.000000 | 4825 |  | DENT |  | 04:08 | 04:26 | 04:25 | 142 | 215 | 1.126761 |  | -. Аномалия находится вблизи дефекта потери металла. |  | (b)
53284.134000 | 2.334000 | 1.546000 | -9.141000 | -9.929000 | 575.000000 | 668.000000 | 622.000000 | 575.000000 | 1546.000000 | 4826 |  | CORR | GENE | 07:27 | 07:42 | 07:35 | 1312 | 93 | 14.000000 | EXT | - |  | (c)
53284.532000 | 2.732000 | 2.708000 | -8.743000 | -8.767000 | -830.000000 | -720.000000 | -664.000000 | 499.000000 | 2708.000000 | 4826 |  | CORR | GENE | 03:40 | 03:58 | 04:07 | 129 | 332 | 11.000000 | EXT | - |  | (c)
53291.561000 | 9.761000 | 9.709000 | -1.714000 | -1.766000 | 465.000000 | 473.000000 | 477.000000 | 465.000000 | 1633.000000 | 4826 |  | CORR | AXGR | 07:09 | 07:11 | 07:11 | 133 | 24 | 10.000000 | EXT | - |  | (c)
53293.167000 | 11.367000 | 11.090000 | -0.108000 | -0.385000 | 216.000000 | 236.000000 | 265.000000 | 216.000000 | 21.000000 | 4826 |  | CORR | GENE | 06:29 | 06:32 | 06:37 | 364 | 98 | 10.000000 | EXT | - |  | (c)
53293.275000 | 0.000000 | -0.016000 | -11.110000 | -11.126000 | 748.000000 | 986.000000 | 894.000000 | 748.000000 |  | 4827 | Смещение кромок | GWAN |  | 06:24 | 07:02 | 06:47 | 0 | 293 | 2.892000 | EXT | Смещение кромок. Наружу. Величина смещения - 2.9 мм. |  | (c)
53293.275000 | 0.000000 | -0.036000 | -11.110000 | -11.146000 | 1227.000000 | 1273.000000 | 1449.000000 | 1227.000000 |  | 4827 | Смещение кромок | GWAN |  | 07:41 | 07:49 | 08:17 | 0 | 444 | 2.588000 | EXT | Смещение кромок. Наружу. Величина смещения - 2.6 мм. |  | (c)
53293.391000 | 0.116000 | 0.032000 | -10.994000 | -11.078000 | 177.000000 | 706.000000 | 573.000000 | 177.000000 | 32.000000 | 4827 |  | CORR | GENE | 04:52 | 06:17 | 05:56 | 96 | 792 | 14.000000 | EXT | - |  | (c)
53293.906000 | 0.631000 | 0.559000 | -10.479000 | -10.551000 | 338.000000 | 387.000000 | 371.000000 | 338.000000 | 559.000000 | 4827 |  | CORR | GENE | 05:18 | 05:25 | 05:23 | 317 | 66 | 10.000000 | EXT | - |  | (c)
53294.018000 | 0.743000 | 0.688000 | -10.367000 | -10.422000 | 783.000000 | 895.000000 | 1045.000000 | 783.000000 | 688.000000 | 4827 |  | CORR | GENE | 06:29 | 06:47 | 07:12 | 84 | 523 | 10.000000 | EXT | - |  | (c)
53305.717000 | 1.332000 | 1.315000 | -10.233000 | -10.250000 | -1260.000000 | -1139.000000 | -1168.000000 | 78.307882 | 1315.000000 | 4828 |  | CORR | GENE | 05:48 | 06:08 | 06:03 | 46 | 183 | 10.000000 | EXT | -. Аномалия находится на упругопластическом изгибе: R=497 D, максимальное растяжение на 6 час. |  | (c)
53308.282000 | 3.897000 | 3.883000 | -7.668000 | -7.682000 | -1768.000000 | -1738.000000 | -1749.000000 | 37.351738 | 3883.000000 | 4828 |  | CORR | PITT | 04:26 | 04:31 | 04:29 | 20 | 37 | 12.000000 | EXT | -. Аномалия находится на упругопластическом изгибе: R=508 D, максимальное растяжение на 5.8 час. |  | (c)
53313.336000 | 8.951000 | 8.869000 | -2.614000 | -2.696000 | -995.000000 | -816.000000 | -791.000000 | 31.002190 | 2551.000000 | 4828 |  | CORR | GENE | 06:31 | 07:00 | 07:04 | 145 | 407 | 12.000000 | EXT | -. Аномалия находится на упругопластическом изгибе: R=871 D, максимальное растяжение на 5.6 час. |  | (c)
53315.353000 | 10.968000 | 10.854000 | -0.597000 | -0.711000 | -1543.000000 | -1322.000000 | -1189.000000 | 38.694507 | 578.000000 | 4828 |  | CORR | GENE | 05:03 | 05:38 | 06:00 | 133 | 709 | 10.000000 | EXT | - |  | (c)
53315.838000 | 11.453000 | 11.439000 | -0.112000 | -0.126000 | -1299.000000 | -1156.000000 | -1193.000000 | 75.139696 | 50.000000 | 4828 |  | CORR | GENE | 05:42 | 06:05 | 05:59 | 76 | 212 | 11.000000 | EXT | - |  | (c)
53326.951000 | 11.001000 | 10.817000 | -0.659000 | -0.843000 | -1670.000000 | -1296.000000 | -1301.000000 | 45.251029 | 512.000000 | 4829 |  | DENT |  | 05:04 | 06:05 | 06:04 | 331 | 738 | 1.126761 |  | -. Аномалия находится вблизи дефекта потери металла. |  | (c)
53327.080000 | 11.130000 | 10.908000 | -0.530000 | -0.752000 | -856.000000 | -773.000000 | -802.000000 | 55.936722 | 25.000000 | 4829 |  | CORR | GENE | 07:16 | 07:29 | 07:24 | 727 | 108 | 9.000000 | EXT | - |  | (c)
53328.363000 | 0.753000 | -0.874000 | -10.482000 | -12.109000 | 490.000000 | 2220.000000 | -1740.000000 | 0.000000 |  | 4830 |  | OVAL |  | 00:00 | 04:39 | 06:00 | 1879 | 4461 | -200.000000 |  | - |  | (c)
53338.845000 | 0.000000 | -0.011000 | -11.300000 | -11.311000 | 1245.000000 | 1340.000000 | 1359.000000 | 51.797073 |  | 4831 | Смещение кромок | GWAN |  | 05:42 | 05:58 | 06:01 | 0 | 229 | 3.358000 | EXT | Смещение кромок. Наружу. Аномалия находится на отводе. Величина смещения - 3.4 мм. |  | (c)
53342.936000 | 4.091000 | 3.952000 | -7.209000 | -7.348000 | 809.000000 | 903.000000 | 1047.000000 | 57.138230 | 3952.000000 | 4831 |  | DENT |  | 04:32 | 04:47 | 05:10 | 269 | 476 | 0.422535 |  | -. Аномалия находится на отводе. |  | (c)
53350.145000 | 0.000000 | -0.016000 | -11.405000 | -11.421000 | 1914.000000 | -1231.000000 | -1735.000000 | 0.000000 |  | 4832 | Смещение кромок | GWAN |  | 03:00 | 06:32 | 05:11 | 0 | 1624 | 3.009000 | EXT | Смещение кромок. Вовнутрь. Аномалия находится на отводе. Величина смещения - 3 мм. |  | (c)
53350.145000 | 0.000000 | -0.029000 | -11.405000 | -11.434000 | -769.000000 | 155.000000 | 448.000000 | 36.146032 |  | 4832 | Нарушение формы кольцевого шва | GWAN |  | 07:46 | 10:16 | 11:03 | 0 | 2434 |  | EXT | Нарушение формы кольцевого шва. Аномалия находится на отводе. |  | (c)
53365.766000 | 4.216000 | 4.143000 | -7.349000 | -7.422000 | 257.000000 | 318.000000 | 322.000000 | 257.000000 | 4143.000000 | 4833 |  | DENT |  | 10:43 | 10:53 | 10:54 | 134 | 129 | 0.563380 |  | - |  | (c)
53371.803000 | 10.253000 | 10.183000 | -1.312000 | -1.382000 | 572.000000 | 695.000000 | 678.000000 | 572.000000 | 1254.000000 | 4833 |  | DENT |  | 11:34 | 11:54 | 11:51 | 128 | 214 | 0.422535 |  | - |  | (c)
53395.970000 | 0.000000 | -0.016000 | -11.285000 | -11.301000 | 1043.000000 | 1197.000000 | 1206.000000 | 56.461519 |  | 4836 | Смещение кромок | GWAN |  | 03:56 | 04:21 | 04:22 | 0 | 325 | 2.816000 | EXT | Смещение кромок. Вовнутрь. Аномалия находится на отводе. Величина смещения - 2.8 мм. |  | (c)
53395.970000 | 0.000000 | -0.016000 | -11.285000 | -11.301000 | 1569.000000 | 1653.000000 | 1666.000000 | 29.859947 |  | 4836 | Смещение кромок | GWAN |  | 05:21 | 05:35 | 05:37 | 0 | 195 | 3.894000 | EXT | Смещение кромок. Наружу. Аномалия находится на отводе. Величина смещения - 3.9 мм. |  | (c)
53395.970000 | 0.000000 | -0.031000 | -11.285000 | -11.316000 | -1795.000000 | -1344.000000 | -1559.000000 | 54.169022 |  | 4836 | Смещение кромок | GWAN |  | 08:18 | 09:31 | 08:56 | 0 | 471 | 3.089000 | EXT | Смещение кромок. Наружу. Аномалия находится на отводе. Величина смещения - 3.1 мм. |  | (c)
53395.970000 | 0.000000 | -0.029000 | -11.285000 | -11.314000 | -1226.000000 | -964.000000 | -1062.000000 | 72.442515 |  | 4836 | Нарушение формы кольцевого шва | GWAN |  | 09:50 | 10:32 | 10:17 | 0 | 328 |  | EXT | Нарушение формы кольцевого шва. Аномалия находится на отводе. |  | (c)
53395.970000 | 0.000000 | -0.035000 | -11.285000 | -11.320000 | -819.000000 | -782.000000 | -647.000000 | 38.334716 |  | 4836 | Смещение кромок | GWAN |  | 10:56 | 11:02 | 11:23 | 0 | 344 | 3.133873 | EXT | Смещение кромок. Наружу. Аномалия находится на отводе. Величина смещения - 3.1 мм. |  | (c)
53407.998000 | 0.743000 | 0.087000 | -10.797000 | -11.453000 | -2192.000000 | -2160.000000 | -2161.000000 | 3.113426 | 87.000000 | 4837 |  | CORR | GENE | 03:47 | 03:52 | 03:52 | 1143 | 62 | 12.000000 | EXT | -. Аномалия находится на упругопластическом изгибе: R=289 D, максимальное растяжение на 6.8 час. |  | (c)
53418.795000 | 0.000000 | -0.021000 | -11.355000 | -11.376000 | -673.000000 | -627.000000 | -578.000000 | 31.142022 |  | 4838 | Смещение кромок | GWAN |  | 07:44 | 07:52 | 08:00 | 0 | 192 | 2.822000 | EXT | Смещение кромок. Наружу. Величина смещения - 2.8 мм. |  | (c)
53433.379000 | 3.229000 | 3.213000 | -8.021000 | -8.037000 | 294.000000 | 575.000000 | 488.000000 | 23.706747 | 3213.000000 | 4839 |  | CORR | СIGR | 03:40 | 04:25 | 04:11 | 36 | 388 | 11.000000 | EXT | - |  | (c)
53437.621000 | 7.471000 | 7.459000 | -3.779000 | -3.791000 | 1416.000000 | 1475.000000 | 1454.000000 | 56.429130 | 3770.000000 | 4839 |  | CORR | СIGR | 06:41 | 06:50 | 06:47 | 21 | 77 | 11.000000 | EXT | - |  | (c)
53439.493000 | 9.343000 | 8.327000 | -1.907000 | -2.923000 | 1851.000000 | 1954.000000 | 1920.000000 | 13.971314 | 1841.000000 | 4839 |  | CORR | GENE | 07:51 | 08:08 | 08:02 | 1082 | 137 | 10.000000 | EXT | - |  | (c)
53440.186000 | 10.036000 | 9.967000 | -1.214000 | -1.283000 | 39.000000 | 52.000000 | 59.000000 | 3.125252 | 1001.000000 | 4839 |  | CORR | AXGR | 02:59 | 03:01 | 03:02 | 282 | 41 | 11.000000 | EXT | - |  | (c)
53440.191000 | 10.041000 | 9.459000 | -1.209000 | -1.791000 | 1730.000000 | 1751.000000 | 1799.000000 | 23.678925 | 1011.000000 | 4839 |  | CORR | GENE | 07:32 | 07:35 | 07:43 | 780 | 138 | 13.000000 | EXT | - |  | (c)
53441.472000 | 0.072000 | 0.030000 | -11.443000 | -11.485000 | -2130.000000 | -2106.000000 | -2110.000000 | 2089.000000 | 30.000000 | 4840 |  | CORR | AXGR | 04:08 | 04:11 | 04:11 | 141 | 42 | 9.000000 | EXT | - |  | (c)
53445.578000 | 4.178000 | 4.122000 | -7.337000 | -7.393000 | -1452.000000 | -1191.000000 | -1179.000000 | 905.000000 | 4122.000000 | 4840 |  | CORR | GENE | 05:57 | 06:39 | 06:41 | 67 | 547 | 10.000000 | EXT | - |  | (c)
53454.816000 | 1.901000 | 1.824000 | -9.689000 | -9.766000 | 48.000000 | 66.000000 | 64.000000 | 48.000000 | 1824.000000 | 4841 |  | CORR | AXGR | 04:16 | 04:19 | 04:19 | 135 | 32 | 10.000000 | EXT | - |  | (c)
53456.078000 | 3.163000 | 2.877000 | -8.427000 | -8.713000 | 1002.000000 | 1021.000000 | 1053.000000 | 1002.000000 | 2877.000000 | 4841 |  | CORR | GENE | 06:50 | 06:53 | 06:58 | 447 | 102 | 10.000000 | EXT | - |  | (c)
53456.151000 | 3.236000 | 2.389000 | -8.354000 | -9.201000 | 422.000000 | 492.000000 | 467.000000 | 422.000000 | 2389.000000 | 4841 |  | CORR | GENE | 05:16 | 05:28 | 05:24 | 911 | 90 | 10.000000 | EXT | - |  | (c)
53458.563000 | 5.648000 | 5.579000 | -5.942000 | -6.011000 | 473.000000 | 547.000000 | 568.000000 | 473.000000 | 5518.000000 | 4841 |  | CORR | GENE | 05:25 | 05:37 | 05:40 | 493 | 189 | 10.000000 | EXT | - |  | (c)
53462.307000 | 9.392000 | 9.021000 | -2.198000 | -2.569000 | 1088.000000 | 1113.000000 | 1116.000000 | 1088.000000 | 2107.000000 | 4841 |  | CORR | GENE | 07:04 | 07:08 | 07:09 | 462 | 56 | 11.000000 | EXT | - |  | (c)
53466.326000 | 1.821000 | 0.107000 | -9.879000 | -11.593000 | -969.000000 | -790.000000 | -777.000000 | 585.000000 | 107.000000 | 4842 |  | CORR | GENE | 06:36 | 07:05 | 07:07 | 4348 | 384 | 11.000000 | EXT | - |  | (c)
53470.086000 | 5.581000 | 4.656000 | -6.119000 | -7.044000 | -1097.000000 | -1018.000000 | -935.000000 | 774.000000 | 4656.000000 | 4842 |  | CORR | GENE | 06:15 | 06:28 | 06:41 | 1281 | 323 | 12.000000 | EXT | - |  | (c)
53470.787000 | 6.282000 | 6.091000 | -5.418000 | -5.609000 | -806.000000 | -761.000000 | -764.000000 | 722.000000 | 4633.000000 | 4842 |  | CORR | GENE | 07:02 | 07:09 | 07:09 | 976 | 83 | 10.000000 | EXT | - |  | (c)
53471.989000 | 7.484000 | 7.143000 | -4.216000 | -4.557000 | -936.000000 | -897.000000 | -878.000000 | 821.000000 | 4117.000000 | 4842 |  | CORR | GENE | 06:41 | 06:47 | 06:50 | 440 | 115 | 10.000000 | EXT | - |  | (c)
53473.353000 | 8.848000 | 8.810000 | -2.852000 | -2.890000 | -1696.000000 | -1570.000000 | -1545.000000 | 1394.000000 | 2829.000000 | 4842 |  | CORR | GENE | 04:38 | 04:59 | 05:03 | 61 | 302 | 11.000000 | EXT | - |  | (c)
53474.098000 | 9.593000 | 9.574000 | -2.107000 | -2.126000 | -1150.000000 | -1068.000000 | -1094.000000 | 1039.000000 | 2101.000000 | 4842 |  | CORR | СIGR | 06:07 | 06:20 | 06:15 | 25 | 111 | 11.000000 | EXT | - |  | (c)
53474.265000 | 9.760000 | 9.735000 | -1.940000 | -1.965000 | -1143.000000 | -1047.000000 | -1058.000000 | 973.000000 | 1918.000000 | 4842 |  | CORR | GENE | 06:08 | 06:23 | 06:21 | 47 | 170 | 10.000000 | EXT | - |  | (c)
53487.854000 | 0.054000 | 0.040000 | -11.567000 | -11.581000 | 937.000000 | 1338.000000 | 1187.000000 | 937.000000 | 40.000000 | 4844а |  | CORR | GENE | 05:43 | 06:48 | 06:23 | 109 | 499 | 15.000000 | EXT | -. Аномалия находится на отводе. |  | (c)
53488.476000 | 0.676000 | 0.652000 | -10.945000 | -10.969000 | 985.000000 | 1165.000000 | 1121.000000 | 985.000000 | 652.000000 | 4844а |  | CORR | СIGR | 05:51 | 06:20 | 06:13 | 38 | 271 | 9.000000 | EXT | -. Аномалия находится на отводе. |  | (c)
53490.546000 | 2.746000 | 2.681000 | -8.875000 | -8.940000 | 795.000000 | 1037.000000 | 1054.000000 | 795.000000 | 2681.000000 | 4844а |  | CORR | GENE | 05:20 | 05:59 | 06:02 | 90 | 517 | 10.000000 | EXT | -. Аномалия находится на отводе. |  | (c)
53492.953000 | 5.153000 | 5.141000 | -6.468000 | -6.480000 | 975.000000 | 1098.000000 | 1064.000000 | 975.000000 | 5141.000000 | 4844а |  | CORR | GENE | 05:49 | 06:09 | 06:03 | 66 | 178 | 10.000000 | EXT | -. Аномалия находится на отводе. |  | (c)
53493.111000 | 5.311000 | 5.304000 | -6.310000 | -6.317000 | 909.000000 | 959.000000 | 962.000000 | 909.000000 | 5304.000000 | 4844а |  | CORR | СIGR | 05:38 | 05:46 | 05:47 | 19 | 105 | 11.000000 | EXT | -. Аномалия находится на отводе. |  | (c)
53496.058000 | 8.258000 | 8.254000 | -3.363000 | -3.367000 | 1085.000000 | 1150.000000 | 1125.000000 | 1085.000000 | 3343.000000 | 4844а |  | CORR | СIGR | 06:07 | 06:17 | 06:13 | 24 | 80 | 10.000000 | EXT | -. Аномалия находится на отводе. |  | (c)
53497.423000 | 9.623000 | 9.517000 | -1.998000 | -2.104000 | 1053.000000 | 1212.000000 | 1162.000000 | 1053.000000 | 1982.000000 | 4844а |  | CORR | GENE | 06:02 | 06:27 | 06:19 | 122 | 219 | 10.000000 | EXT | -. Аномалия находится на отводе. |  | (c)
53498.278000 | 10.478000 | 10.467000 | -1.143000 | -1.154000 | 1177.000000 | 1218.000000 | 1224.000000 | 1177.000000 | 1133.000000 | 4844а |  | CORR | СIGR | 06:22 | 06:28 | 06:29 | 21 | 94 | 9.000000 | EXT | -. Аномалия находится на отводе. |  | (c)
53499.129000 | 11.329000 | 11.270000 | -0.292000 | -0.351000 | 1236.000000 | 1361.000000 | 1382.000000 | 1236.000000 | 221.000000 | 4844а |  | CORR | GENE | 06:31 | 06:51 | 06:55 | 130 | 291 | 12.000000 | EXT | -. Аномалия находится на отводе. |  | (c)
53499.402000 | 11.602000 | 11.538000 | -0.019000 | -0.083000 | 1179.000000 | 1378.000000 | 1437.000000 | 1179.000000 | 14.000000 | 4844а |  | CORR | GENE | 06:22 | 06:54 | 07:04 | 69 | 516 | 13.000000 | EXT | -. Аномалия находится на отводе. |  | (c)
53511.348000 | 0.000000 | -0.016000 | -11.947000 | -11.963000 | 118.000000 | 336.000000 | 318.000000 | 118.000000 |  | 4846а | Смещение кромок | GWAN |  | 04:06 | 04:41 | 04:38 | 0 | 401 | 3.020000 | EXT | Смещение кромок. Наружу. Величина смещения - 3 мм. Аномалия находится на упругопластическом изгибе: R=352 D, максимальное растяжение на 4.8 час. |  | (c)
53523.295000 | 0.000000 | -0.022000 | -10.140000 | -10.162000 | -1535.000000 | -1270.000000 | -1285.000000 | 56.152598 |  | 4847а | Нарушение формы кольцевого шва | GWAN |  | 05:01 | 05:44 | 05:41 | 0 | 499 |  | INT | Нарушение формы кольцевого шва. Аномалия находится на упругопластическом изгибе: R=448 D, максимальное растяжение на 6.9 час. |  | (c)
53523.295000 | 0.000000 | -0.021000 | -10.140000 | -10.161000 | -376.000000 | 150.000000 | -42.000000 | 0.000000 |  | 4847а | Смещение кромок | GWAN |  | 08:08 | 09:33 | 09:02 | 0 | 668 | 2.760000 | EXT | Смещение кромок. Вовнутрь. Величина смещения - 2.8 мм. Аномалия находится на упругопластическом изгибе: R=448 D, максимальное растяжение на 6.9 час. |  | (c)
53527.881000 | 4.586000 | 2.214000 | -5.554000 | -7.926000 | -96.000000 | -18.000000 | -48.000000 | 0.000000 | 2214.000000 | 4847а |  | CORR | GENE | 08:53 | 09:06 | 09:01 | 2694 | 96 | 10.000000 | EXT | - |  | (c)
53527.999000 | 4.704000 | 4.675000 | -5.436000 | -5.465000 | -2148.000000 | -1656.000000 | -1808.000000 | 6.641025 | 4675.000000 | 4847а |  | CORR | GENE | 03:22 | 04:42 | 04:17 | 68 | 680 | 10.000000 | EXT | - |  | (c)
53528.456000 | 5.161000 | 4.923000 | -4.979000 | -5.217000 | -1952.000000 | -1928.000000 | -1928.000000 | 22.473833 | 4633.000000 | 4847а |  | CORR | GENE | 03:54 | 03:58 | 03:58 | 584 | 48 | 10.000000 | EXT | - |  | (c)
53533.435000 | 0.000000 | -0.056000 | -11.435000 | -11.491000 | -201.000000 | 310.000000 | 116.000000 | 0.000000 |  | 4848 | Смещение кромок | GWAN |  | 01:24 | 02:46 | 02:15 | 0 | 633 | 3.115000 | EXT | Смещение кромок. Вовнутрь. Величина смещения - 3.1 мм. |  | (c)
53533.435000 | 0.000000 | -0.046000 | -11.435000 | -11.481000 | 493.000000 | 638.000000 | 705.000000 | 39.812240 |  | 4848 | Смещение кромок | GWAN |  | 03:16 | 03:39 | 03:50 | 0 | 424 | 3.848000 | EXT | Смещение кромок. Вовнутрь. Величина смещения - 3.8 мм. |  | (c)
53533.435000 | 0.000000 | -0.056000 | -11.435000 | -11.491000 | -1156.000000 | -799.000000 | -880.000000 | 48.776205 |  | 4848 | Смещение кромок | GWAN |  | 10:49 | 11:47 | 11:34 | 0 | 552 | 3.077000 | EXT | Смещение кромок. Вовнутрь. Величина смещения - 3.1 мм. |  | (c)
53536.036000 | 2.601000 | 2.423000 | -8.834000 | -9.012000 | 2149.000000 | 2189.000000 | 2183.000000 | 0.000000 | 2423.000000 | 4848 |  | CORR | GENE | 07:43 | 07:49 | 07:48 | 1453 | 68 | 11.000000 | EXT | - |  | (c)
53544.870000 | 0.000000 | -0.021000 | -11.195000 | -11.216000 | 826.000000 | 1102.000000 | 1163.000000 | 31.743736 |  | 4849 | Смещение кромок | GWAN |  | 02:35 | 03:20 | 03:30 | 0 | 674 | 3.142000 | EXT | Смещение кромок. Вовнутрь. Величина смещения - 3.1 мм. |  | (c)
53547.438000 | 2.568000 | 2.430000 | -8.627000 | -8.765000 | -2055.000000 | -1963.000000 | -1989.000000 | 19.504876 | 2430.000000 | 4849 |  | CORR | GENE | 06:50 | 07:05 | 07:01 | 597 | 132 | 10.000000 | EXT | - |  | (c)
53552.320000 | 7.450000 | 7.010000 | -3.745000 | -4.185000 | -1705.000000 | -1663.000000 | -1659.000000 | 46.106101 | 3515.000000 | 4849 |  | CORR | GENE | 07:47 | 07:53 | 07:54 | 670 | 92 | 11.000000 | EXT | - |  | (c)
53552.389000 | 7.519000 | 6.598000 | -3.676000 | -4.597000 | -2077.000000 | -2026.000000 | -1997.000000 | 18.822165 | 3449.000000 | 4849 |  | CORR | GENE | 06:47 | 06:55 | 07:00 | 1148 | 160 | 11.000000 | EXT | - |  | (c)
53556.065000 | 0.000000 | -0.021000 | -11.120000 | -11.141000 | 1002.000000 | 1054.000000 | 1060.000000 | 80.868532 |  | 4850 | Смещение кромок | GWAN |  | 04:03 | 04:11 | 04:12 | 0 | 116 | 2.653000 | EXT | Смещение кромок. Наружу. Величина смещения - 2.7 мм. |  | (c)
53556.065000 | 0.000000 | -0.061000 | -11.120000 | -11.181000 | -688.000000 | -607.000000 | -541.000000 | 31.851764 |  | 4850 | Смещение кромок | GWAN |  | 11:30 | 11:43 | 11:54 | 0 | 293 | 3.404000 | EXT | Смещение кромок. Наружу. Величина смещения - 3.4 мм. |  | (c)
53558.642000 | 2.577000 | 1.434000 | -8.543000 | -9.686000 | 2020.000000 | 2184.000000 | 2120.000000 | 0.000000 | 1434.000000 | 4850 |  | CORR | GENE | 06:47 | 07:13 | 07:03 | 1845 | 200 | 10.000000 | EXT | - |  | (c)
53562.241000 | 6.176000 | 3.427000 | -4.944000 | -7.693000 | 1783.000000 | 2201.000000 | 2017.000000 | 0.000000 | 3427.000000 | 4850 |  | CORR | GENE | 06:09 | 07:16 | 06:47 | 3409 | 468 | 14.000000 | EXT | - |  | (c)
53563.778000 | 7.713000 | 7.625000 | -3.407000 | -3.495000 | 2207.000000 | 2218.000000 | 2219.000000 | 0.000000 | 3363.000000 | 4850 |  | CORR | AXGR | 07:17 | 07:19 | 07:19 | 132 | 25 | 10.000000 | EXT | - |  | (c)
53564.056000 | 7.991000 | 7.927000 | -3.129000 | -3.193000 | -2190.000000 | -2186.000000 | -2182.000000 | 3.906560 | 3053.000000 | 4850 |  | CORR | AXGR | 07:27 | 07:28 | 07:29 | 140 | 16 | 13.000000 | EXT | - |  | (c)
53564.352000 | 8.287000 | 8.150000 | -2.833000 | -2.970000 | 2117.000000 | 2202.000000 | 2167.000000 | 0.000000 | 2464.000000 | 4850 |  | CORR | GENE | 07:03 | 07:16 | 07:11 | 506 | 99 | 10.000000 | EXT | - |  | (c)
53567.185000 | 0.000000 | -0.051000 | -11.420000 | -11.471000 | 311.000000 | 729.000000 | 561.000000 | 25.110725 |  | 4851 | Смещение кромок | GWAN |  | 01:50 | 02:57 | 02:30 | 0 | 500 | 3.095000 | EXT | Смещение кромок. Наружу. Величина смещения - 3.1 мм. |  | (c)
53567.185000 | 0.000000 | -0.031000 | -11.420000 | -11.451000 | 1084.000000 | 1176.000000 | 1216.000000 | 60.562426 |  | 4851 | Смещение кромок | GWAN |  | 03:55 | 04:09 | 04:16 | 0 | 264 | 4.331000 | EXT | Смещение кромок. Наружу. Величина смещения - 4.3 мм. |  | (c)
53567.185000 | 0.000000 | -0.021000 | -11.420000 | -11.441000 | 1783.000000 | 1995.000000 | 1966.000000 | 0.000000 |  | 4851 | Смещение кромок | GWAN |  | 05:47 | 06:22 | 06:17 | 0 | 366 | 3.634000 | EXT | Смещение кромок. Наружу. Величина смещения - 3.6 мм. |  | (c)
53567.185000 | 0.000000 | -0.041000 | -11.420000 | -11.461000 | -1661.000000 | -1467.000000 | -1527.000000 | 56.745752 |  | 4851 | Смещение кромок | GWAN |  | 08:32 | 09:03 | 08:53 | 0 | 267 | 4.851000 | EXT | Смещение кромок. Наружу. Величина смещения - 4.9 мм. |  | (c)
53567.185000 | 0.000000 | -0.086000 | -11.420000 | -11.506000 | -1187.000000 | -958.000000 | -1026.000000 | 69.795328 |  | 4851 | Смещение кромок | GWAN |  | 09:48 | 10:25 | 10:14 | 0 | 322 | 3.326000 | EXT | Смещение кромок. Наружу. Величина смещения - 3.3 мм. |  | (c)
53567.185000 | 0.000000 | -0.086000 | -11.420000 | -11.506000 | -705.000000 | -578.000000 | -545.000000 | 31.123452 |  | 4851 | Смещение кромок | GWAN |  | 11:06 | 11:26 | 11:32 | 0 | 319 | 2.700000 | EXT | Смещение кромок. Наружу. Величина смещения - 2.7 мм. |  | (c)
53577.700000 | 10.515000 | 10.459000 | -0.905000 | -0.961000 | 1465.000000 | 1722.000000 | 1830.000000 | 0.000000 | 884.000000 | 4851 |  | CORR | GENE | 04:56 | 05:38 | 05:55 | 77 | 730 | 10.000000 | EXT | - |  | (c)
53582.054000 | 3.449000 | 3.326000 | -7.836000 | -7.959000 | 1717.000000 | 1861.000000 | 1890.000000 | 0.000000 | 3326.000000 | 4852 |  | DENT |  | 06:50 | 07:13 | 07:18 | 207 | 346 | 0.422535 |  | - |  | (c)
53589.890000 | 0.000000 | -0.036000 | -11.705000 | -11.741000 | -104.000000 | 120.000000 | 76.000000 | 0.000000 |  | 4853 | Смещение кромок | GWAN |  | 03:10 | 03:46 | 03:39 | 0 | 360 | 2.800000 | EXT | Смещение кромок. Вовнутрь. Величина смещения - 2.8 мм. |  | (c)
53590.330000 | 0.440000 | 0.416000 | -11.265000 | -11.289000 | 829.000000 | 942.000000 | 915.000000 | 829.000000 | 416.000000 | 4853 |  | CORR | GENE | 05:41 | 05:59 | 05:54 | 66 | 171 | 10.000000 | EXT | - |  | (c)
53590.782000 | 0.892000 | 0.606000 | -10.813000 | -11.099000 | 789.000000 | 800.000000 | 834.000000 | 789.000000 | 606.000000 | 4853 |  | CORR | GENE | 05:34 | 05:36 | 05:41 | 339 | 91 | 11.000000 | EXT | - |  | (c)
53590.866000 | 0.976000 | 0.662000 | -10.729000 | -11.043000 | 1067.000000 | 1105.000000 | 1134.000000 | 1067.000000 | 662.000000 | 4853 |  | CORR | GENE | 06:19 | 06:25 | 06:30 | 975 | 135 | 10.000000 | EXT | - |  | (c)
53594.578000 | 4.688000 | 4.688000 | -7.017000 | -7.017000 | 458.000000 | 555.000000 | 529.000000 | 458.000000 | 4688.000000 | 4853 |  | CORR | СIGR | 04:41 | 04:56 | 04:52 | 21 | 141 | 12.000000 | EXT | - |  | (c)
53594.902000 | 5.012000 | 5.006000 | -6.693000 | -6.699000 | 664.000000 | 724.000000 | 710.000000 | 664.000000 | 5006.000000 | 4853 |  | CORR | СIGR | 05:14 | 05:24 | 05:21 | 23 | 92 | 10.000000 | EXT | - |  | (c)
53594.961000 | 5.071000 | 5.070000 | -6.634000 | -6.635000 | 469.000000 | 525.000000 | 511.000000 | 469.000000 | 5070.000000 | 4853 |  | CORR | СIGR | 04:42 | 04:51 | 04:49 | 22 | 83 | 10.000000 | EXT | - |  | (c)
53601.595000 | 0.000000 | -0.041000 | -11.350000 | -11.391000 | 720.000000 | 1234.000000 | 1098.000000 | 30.490468 |  | 4854 | Смещение кромок | GWAN |  | 02:28 | 03:51 | 03:29 | 0 | 755 | 3.455000 | EXT | Смещение кромок. Вовнутрь. Величина смещения - 3.5 мм. |  | (c)
53601.595000 | 0.000000 | -0.026000 | -11.350000 | -11.376000 | 2210.000000 | -2106.000000 | -2090.000000 | 11.335179 |  | 4854 | Смещение кромок | GWAN |  | 06:28 | 06:52 | 06:54 | 0 | 322 | 3.601000 | EXT | Смещение кромок. Наружу. Величина смещения - 3.6 мм. |  | (c)
53606.816000 | 5.221000 | 4.821000 | -6.129000 | -6.529000 | -1969.000000 | -1956.000000 | -1896.000000 | 27.031895 | 4821.000000 | 4854 |  | CORR | GENE | 07:14 | 07:16 | 07:26 | 1160 | 148 | 10.000000 | EXT | - |  | (c)
53612.945000 | 0.000000 | -0.036000 | -11.140000 | -11.176000 | 377.000000 | 531.000000 | 577.000000 | 30.410192 |  | 4855 | Смещение кромок | GWAN |  | 03:51 | 04:16 | 04:23 | 0 | 401 | 4.544000 | EXT | Смещение кромок. Наружу. Аномалия находится на отводе. Величина смещения - 4.5 мм. |  | (c)
53614.674000 | 1.729000 | 1.635000 | -9.411000 | -9.505000 | 2160.000000 | 2180.000000 | 2192.000000 | 0.000000 | 1635.000000 | 4855 |  | CORR | GENE | 08:39 | 08:42 | 08:44 | 215 | 63 | 10.000000 | EXT | -. Аномалия находится на отводе. |  | (c)
53624.255000 | 0.170000 | 0.158000 | -11.190000 | -11.202000 | 499.000000 | 570.000000 | 565.000000 | 40.302964 | 158.000000 | 4856 |  | CORR | СIGR | 03:39 | 03:51 | 03:50 | 24 | 131 | 14.000000 | EXT | - |  | (c)
53632.999000 | 8.914000 | 8.901000 | -2.446000 | -2.459000 | 874.000000 | 939.000000 | 962.000000 | 70.530270 | 2438.000000 | 4856 | Металлургический дефект | MIAN | СIGR | 04:40 | 04:50 | 04:54 | 21 | 175 | 16.127617 | INT | Металлургический дефект. Эквивалент потери металла 16%. |  | (c)
53633.785000 | 9.700000 | 9.685000 | -1.660000 | -1.675000 | 605.000000 | 795.000000 | 739.000000 | 48.856982 | 1653.000000 | 4856 |  | CORR | СIGR | 03:57 | 04:27 | 04:18 | 22 | 267 | 11.000000 | EXT | - |  | (c)
53635.445000 | 0.000000 | -0.066000 | -11.240000 | -11.306000 | -204.000000 | -114.000000 | -125.000000 | 3.795980 |  | 4857 | Смещение кромок | GWAN |  | 02:14 | 02:28 | 02:26 | 0 | 157 | 3.166000 | EXT | Смещение кромок. Наружу. Величина смещения - 3.2 мм. |  | (c)
53635.445000 | 0.000000 | -0.046000 | -11.240000 | -11.286000 | 81.000000 | 182.000000 | 201.000000 | 6.508959 |  | 4857 | Смещение кромок | GWAN |  | 03:00 | 03:16 | 03:19 | 0 | 241 | 2.549000 | EXT | Смещение кромок. Вовнутрь. Величина смещения - 2.5 мм. |  | (c)
53635.445000 | 0.000000 | -0.041000 | -11.240000 | -11.281000 | 827.000000 | 952.000000 | 1091.000000 | 49.276442 |  | 4857 | Смещение кромок | GWAN |  | 05:00 | 05:20 | 05:43 | 0 | 529 | 3.308000 | EXT | Смещение кромок. Наружу. Величина смещения - 3.3 мм. |  | (c)
53635.445000 | 0.000000 | -0.066000 | -11.240000 | -11.306000 | -1127.000000 | -826.000000 | -724.000000 | 25.827206 |  | 4857 | Смещение кромок | GWAN |  | 11:45 | 00:33 | 00:50 | 0 | 807 | 3.261000 | EXT | Смещение кромок. Вовнутрь. Величина смещения - 3.3 мм. |  | (c)
53657.995000 | 0.000000 | -0.011000 | -11.160000 | -11.171000 | 1139.000000 | 1731.000000 | 1609.000000 | 12.156920 |  | 4859 | Смещение кромок | GWAN |  | 00:51 | 02:26 | 02:07 | 0 | 941 | 3.350000 | EXT | Смещение кромок. Вовнутрь. Величина смещения - 3.4 мм. |  | (c)
53657.995000 | 0.000000 | -0.001000 | -11.160000 | -11.161000 | -1980.000000 | -1943.000000 | -1906.000000 | 20.183206 |  | 4859 | Смещение кромок | GWAN |  | 04:27 | 04:33 | 04:39 | 0 | 148 | 2.506000 | EXT | Смещение кромок. Наружу. Величина смещения - 2.5 мм. |  | (c)
53657.995000 | 0.000000 | -0.025000 | -11.160000 | -11.185000 | -1312.000000 | -1102.000000 | -940.000000 | 15.913388 |  | 4859 | Нарушение формы кольцевого шва | GWAN |  | 06:15 | 06:49 | 07:15 | 0 | 743 |  | EXT | Нарушение формы кольцевого шва |  | (c)
53657.995000 | 0.000000 | -0.016000 | -11.160000 | -11.176000 | -125.000000 | 209.000000 | 115.000000 | 9.288362 |  | 4859 | Смещение кромок | GWAN |  | 09:27 | 10:21 | 10:06 | 0 | 479 | 3.494000 | EXT | Смещение кромок. Наружу. Величина смещения - 3.5 мм. |  | (c)
53657.995000 | 0.000000 | -0.026000 | -11.160000 | -11.186000 | 622.000000 | 700.000000 | 802.000000 | 64.724200 |  | 4859 | Смещение кромок | GWAN |  | 11:27 | 11:40 | 11:56 | 0 | 360 | 3.486000 | EXT | Смещение кромок. Наружу. Величина смещения - 3.5 мм. |  | (c)
53668.517000 | 10.522000 | 10.497000 | -0.638000 | -0.663000 | -1518.000000 | -1408.000000 | -1418.000000 | 57.504261 | 618.000000 | 4859 |  | CORR | GENE | 05:42 | 06:00 | 05:58 | 45 | 200 | 11.000000 | EXT | - |  | (c)
53691.630000 | 0.000000 | -0.026000 | -11.465000 | -11.491000 | 791.000000 | 826.000000 | 848.000000 | 68.442965 |  | 4862 | Смещение кромок | GWAN |  | 00:58 | 01:04 | 01:07 | 0 | 113 | 2.409000 | EXT | Смещение кромок. Вовнутрь. Аномалия находится на отводе. Величина смещения - 2.4 мм. |  | (c)
53691.630000 | 0.000000 | -0.006000 | -11.465000 | -11.471000 | 1883.000000 | 2110.000000 | 2100.000000 | 0.000000 |  | 4862 | Смещение кромок | GWAN |  | 03:54 | 04:31 | 04:29 | 0 | 433 | 2.770000 | EXT | Смещение кромок. Вовнутрь. Аномалия находится на отводе. Величина смещения - 2.8 мм. |  | (c)
53691.630000 | 0.000000 | -0.011000 | -11.465000 | -11.476000 | -1701.000000 | -1457.000000 | -1266.000000 | 32.112605 |  | 4862 | Смещение кромок | GWAN |  | 06:16 | 06:55 | 07:26 | 0 | 868 | 3.975000 | EXT | Смещение кромок. Вовнутрь. Аномалия находится на отводе. Величина смещения - 4 мм. |  | (c)
53696.788000 | 5.158000 | 5.117000 | -6.307000 | -6.348000 | -1731.000000 | -1657.000000 | -1677.000000 | 40.334265 | 5117.000000 | 4862 |  | CORR | GENE | 06:11 | 06:23 | 06:20 | 50 | 108 | 10.000000 | EXT | - |  | (c)
53714.205000 | 0.000000 | -0.036000 | -11.295000 | -11.331000 | 878.000000 | 1189.000000 | 1173.000000 | 61.552775 |  | 4864 | Смещение кромок | GWAN |  | 01:33 | 02:23 | 02:21 | 0 | 590 | 2.808000 | EXT | Смещение кромок. Вовнутрь. Аномалия находится на отводе. Величина смещения - 2.8 мм. |  | (c)
53714.205000 | 0.000000 | -0.016000 | -11.295000 | -11.311000 | -1709.000000 | -1654.000000 | -1643.000000 | 42.048074 |  | 4864 | Смещение кромок | GWAN |  | 06:36 | 06:45 | 06:46 | 0 | 134 | 2.712000 | EXT | Смещение кромок. Наружу. Аномалия находится на отводе. Величина смещения - 2.7 мм. |  | (c)
53725.500000 | 0.000000 | -0.046000 | -11.360000 | -11.406000 | 1134.000000 | 1258.000000 | 1234.000000 | 72.352143 |  | 4865 | Смещение кромок | GWAN |  | 00:13 | 00:33 | 00:29 | 0 | 200 | 2.553000 | EXT | Смещение кромок. Вовнутрь. Аномалия находится на отводе. Величина смещения - 2.6 мм. |  | (c)
53725.500000 | 0.000000 | -0.021000 | -11.360000 | -11.381000 | 2225.000000 | -996.000000 | -1274.000000 | 0.000000 |  | 4865 | Смещение кромок | GWAN |  | 03:09 | 06:29 | 05:44 | 0 | 1923 | 3.674000 | EXT | Смещение кромок. Вовнутрь. Аномалия находится на отводе. Величина смещения - 3.7 мм. |  | (c)
53725.500000 | 0.000000 | -0.036000 | -11.360000 | -11.396000 | -298.000000 | 27.000000 | -53.000000 | 0.000000 |  | 4865 | Смещение кромок | GWAN |  | 08:22 | 09:14 | 09:01 | 0 | 491 | 2.537000 | EXT | Смещение кромок. Вовнутрь. Аномалия находится на отводе. Величина смещения - 2.5 мм. |  | (c)
53725.500000 | 0.000000 | -0.051000 | -11.360000 | -11.411000 | 457.000000 | 558.000000 | 544.000000 | 43.899622 |  | 4865 | Смещение кромок | GWAN |  | 10:24 | 10:40 | 10:38 | 0 | 174 | 2.641000 | EXT | Смещение кромок. Наружу. Аномалия находится на отводе. Величина смещения - 2.6 мм. |  | (c)
53748.305000 | 0.000000 | -0.036000 | -11.180000 | -11.216000 | 1767.000000 | 1912.000000 | 1892.000000 | 17.258119 |  | 4867 | Смещение кромок | GWAN |  | 01:51 | 02:15 | 02:11 | 0 | 250 | 3.009000 | EXT | Смещение кромок. Наружу. Аномалия находится на отводе. Величина смещения - 3 мм. |  | (c)
53748.305000 | 0.000000 | -0.026000 | -11.180000 | -11.206000 | 2200.000000 | -2140.000000 | -2153.000000 | 0.000000 |  | 4867 | Смещение кромок | GWAN |  | 03:01 | 03:21 | 03:19 | 0 | 218 | 3.319000 | EXT | Смещение кромок. Вовнутрь. Аномалия находится на отводе. Величина смещения - 3.3 мм. |  | (c)
53748.305000 | 0.000000 | -0.021000 | -11.180000 | -11.201000 | -1294.000000 | -1201.000000 | -1156.000000 | 71.052664 |  | 4867 | Смещение кромок | GWAN |  | 05:37 | 05:52 | 05:59 | 0 | 276 | 2.446000 | EXT | Смещение кромок. Наружу. Аномалия находится на отводе. Величина смещения - 2.4 мм. |  | (c)
53759.485000 | 0.000000 | -0.046000 | -11.300000 | -11.346000 | 405.000000 | 501.000000 | 526.000000 | 42.435281 |  | 4868 | Смещение кромок | GWAN |  | 00:49 | 01:04 | 01:08 | 0 | 241 | 2.607000 | EXT | Смещение кромок. Наружу. Аномалия находится на отводе. Величина смещения - 2.6 мм. |  | (c)
53759.485000 | 0.000000 | -0.031000 | -11.300000 | -11.331000 | 1154.000000 | 1320.000000 | 1260.000000 | 69.727434 |  | 4868 | Смещение кромок | GWAN |  | 02:50 | 03:17 | 03:07 | 0 | 212 | 2.357000 | EXT | Смещение кромок. Наружу. Аномалия находится на отводе. Величина смещения - 2.4 мм. |  | (c)
53770.785000 | 0.000000 | -0.036000 | -11.355000 | -11.391000 | 1740.000000 | 1804.000000 | 1809.000000 | 28.534608 |  | 4869 | Смещение кромок | GWAN |  | 03:40 | 03:50 | 03:51 | 0 | 137 | 4.717000 | EXT | Смещение кромок. Наружу. Величина смещения - 4.7 мм. |  | (c)
53770.785000 | 0.000000 | -0.031000 | -11.355000 | -11.386000 | 2028.000000 | 2199.000000 | 2180.000000 | 0.000000 |  | 4869 | Смещение кромок | GWAN |  | 04:26 | 04:54 | 04:51 | 0 | 305 | 3.500000 | EXT | Смещение кромок. Наружу. Величина смещения - 3.5 мм. |  | (c)
53770.785000 | 0.000000 | -0.036000 | -11.355000 | -11.391000 | -1846.000000 | -1667.000000 | -1512.000000 | 30.996666 |  | 4869 | Смещение кромок | GWAN |  | 06:01 | 06:30 | 06:55 | 0 | 668 | 5.344000 | EXT | Смещение кромок. Наружу. Величина смещения - 5.3 мм. |  | (c)
53770.785000 | 0.000000 | -0.046000 | -11.355000 | -11.401000 | -911.000000 | -845.000000 | -693.000000 | 20.793157 |  | 4869 | Смещение кромок | GWAN |  | 08:32 | 08:42 | 09:07 | 0 | 436 | 2.955000 | EXT | Смещение кромок. Наружу. Величина смещения - 3 мм. |  | (c)
53783.070000 | 0.930000 | 0.852000 | -10.405000 | -10.483000 | 1387.000000 | 1789.000000 | 1605.000000 | 15.384044 | 852.000000 | 4870 |  | CORR | GENE | 06:08 | 07:13 | 06:43 | 118 | 435 | 10.000000 | EXT | - |  | (c)
53785.399000 | 3.259000 | 3.255000 | -8.076000 | -8.080000 | 817.000000 | 882.000000 | 876.000000 | 65.962307 | 3255.000000 | 4870 |  | CORR | СIGR | 04:36 | 04:47 | 04:46 | 25 | 118 | 10.000000 | EXT | - |  | (c)
53785.978000 | 3.838000 | 3.787000 | -7.497000 | -7.548000 | 908.000000 | 940.000000 | 935.000000 | 73.255338 | 3787.000000 | 4870 |  | CORR | GENE | 04:51 | 04:56 | 04:55 | 398 | 55 | 11.000000 | EXT | - |  | (c)
53787.215000 | 5.075000 | 5.033000 | -6.260000 | -6.302000 | 830.000000 | 844.000000 | 847.000000 | 66.971979 | 5033.000000 | 4870 |  | CORR | AXGR | 04:38 | 04:40 | 04:41 | 87 | 35 | 10.000000 | EXT | - |  | (c)
53790.056000 | 7.916000 | 7.840000 | -3.419000 | -3.495000 | 955.000000 | 974.000000 | 971.000000 | 77.036133 | 3362.000000 | 4870 |  | CORR | AXGR | 04:58 | 05:01 | 05:01 | 133 | 32 | 13.000000 | EXT | - |  | (c)
53792.900000 | 10.760000 | 10.703000 | -0.575000 | -0.632000 | 1632.000000 | 1697.000000 | 1701.000000 | 31.555161 | 564.000000 | 4870 |  | CORR | GENE | 06:48 | 06:58 | 06:59 | 68 | 138 | 12.000000 | EXT | - |  | (c)
53793.033000 | 10.893000 | 10.883000 | -0.442000 | -0.452000 | 1554.000000 | 1611.000000 | 1604.000000 | 42.544257 | 432.000000 | 4870 |  | CORR | СIGR | 06:35 | 06:44 | 06:43 | 20 | 100 | 10.000000 | EXT | - |  | (c)
53793.475000 | 0.000000 | -0.031000 | -11.330000 | -11.361000 | -2203.000000 | -2110.000000 | -2074.000000 | 12.657615 |  | 4871 | Смещение кромок | GWAN |  | 07:38 | 07:53 | 07:59 | 0 | 258 | 3.376000 | EXT | Смещение кромок. Наружу. Величина смещения - 3.4 мм. |  | (c)
53793.475000 | 0.000000 | -0.025000 | -11.330000 | -11.355000 | -1881.000000 | -1680.000000 | -1631.000000 | 48.342236 |  | 4871 | Нарушение формы кольцевого шва | GWAN |  | 08:30 | 09:02 | 09:10 | 0 | 499 |  | EXT | Нарушение формы кольцевого шва |  | (c)
53793.475000 | 0.000000 | -0.059000 | -11.330000 | -11.389000 | -1271.000000 | -1009.000000 | -1121.000000 | 78.418529 |  | 4871 | Смещение кромок | GWAN |  | 10:08 | 10:50 | 10:32 | 0 | 299 | 3.602143 | EXT | Смещение кромок. Вовнутрь. Величина смещения - 3.6 мм. |  | (c)
53793.475000 | 0.000000 | -0.020000 | -11.330000 | -11.350000 | -887.000000 | 1845.000000 | 540.000000 | 0.000000 |  | 4871 | Нарушение формы кольцевого шва | GWAN |  | 11:10 | 06:31 | 03:00 | 0 | 2854 |  | EXT | Нарушение формы кольцевого шва |  | (c)
53805.546000 | 0.741000 | 0.733000 | -10.794000 | -10.802000 | -1574.000000 | -1472.000000 | -1483.000000 | 1391.000000 | 733.000000 | 4872 |  | CORR | СIGR | 05:02 | 05:18 | 05:17 | 31 | 184 | 11.000000 | EXT | -. Аномалия находится на отводе. |  | (c)
53809.329000 | 4.524000 | 4.346000 | -7.011000 | -7.189000 | -1555.000000 | -1259.000000 | -1209.000000 | 864.000000 | 4346.000000 | 4872 |  | CORR | GENE | 05:05 | 05:53 | 06:01 | 311 | 691 | 10.000000 | EXT | -. Аномалия находится на отводе. |  | (c)
53809.938000 | 5.133000 | 5.081000 | -6.402000 | -6.454000 | -1182.000000 | -969.000000 | -1043.000000 | 904.000000 | 5081.000000 | 4872 |  | CORR | GENE | 06:05 | 06:40 | 06:28 | 63 | 278 | 10.000000 | EXT | -. Аномалия находится на отводе. |  | (c)
53827.920000 | 0.000000 | -0.051000 | -11.380000 | -11.431000 | -406.000000 | -331.000000 | -208.000000 | 0.879323 |  | 4874 | Смещение кромок | GWAN |  | 01:46 | 01:58 | 02:18 | 0 | 395 | 2.891000 | EXT | Смещение кромок. Наружу. Величина смещения - 2.9 мм. |  | (c)
53827.920000 | 0.000000 | -0.026000 | -11.380000 | -11.406000 | 300.000000 | 360.000000 | 436.000000 | 24.175832 |  | 4874 | Смещение кромок | GWAN |  | 03:40 | 03:50 | 04:02 | 0 | 273 | 3.389000 | EXT | Смещение кромок. Наружу. Величина смещения - 3.4 мм. |  | (c)
53827.920000 | 0.000000 | -0.036000 | -11.380000 | -11.416000 | 1819.000000 | 2126.000000 | 2002.000000 | 0.000000 |  | 4874 | Смещение кромок | GWAN |  | 07:45 | 08:35 | 08:15 | 0 | 366 | 3.673000 | EXT | Смещение кромок. Наружу. Величина смещения - 3.7 мм. |  | (c)
53837.689000 | 9.769000 | 9.451000 | -1.611000 | -1.929000 | -47.000000 | -31.000000 | -35.000000 | 1.868587 | 1389.000000 | 4874 |  | LWAN |  | 02:44 | 02:47 | 02:46 | 540 | 23 | 9.036325 | INT | -. Эквивалент потери металла 9%. |  | (c)
53839.300000 | 0.000000 | -0.026000 | -10.340000 | -10.366000 | -510.000000 | -299.000000 | -307.000000 | 8.383893 |  | 4875 | Смещение кромок | GWAN |  | 01:29 | 02:03 | 02:02 | 0 | 407 | 3.041000 | EXT | Смещение кромок. Вовнутрь. Величина смещения - 3 мм. |  | (c)
53839.300000 | 0.000000 | -0.006000 | -10.340000 | -10.346000 | 831.000000 | 901.000000 | 915.000000 | 67.068503 |  | 4875 | Смещение кромок | GWAN |  | 05:06 | 05:17 | 05:19 | 0 | 168 | 2.414000 | EXT | Смещение кромок. Вовнутрь. Величина смещения - 2.4 мм. |  | (c)
53840.239000 | 0.939000 | 0.930000 | -9.401000 | -9.410000 | 1673.000000 | 1718.000000 | 1724.000000 | 32.784600 | 930.000000 | 4875 |  | CORR | СIGR | 07:22 | 07:29 | 07:30 | 21 | 101 | 9.000000 | EXT | - |  | (c)
53840.551000 | 1.251000 | 1.205000 | -9.089000 | -9.135000 | 1660.000000 | 1681.000000 | 1702.000000 | 35.761322 | 1205.000000 | 4875 |  | CORR | GENE | 07:19 | 07:23 | 07:26 | 51 | 85 | 15.000000 | EXT | - |  | (c)
53840.973000 | 1.673000 | 1.664000 | -8.667000 | -8.676000 | 1675.000000 | 1749.000000 | 1739.000000 | 29.224761 | 1664.000000 | 4875 |  | CORR | СIGR | 07:22 | 07:34 | 07:32 | 22 | 129 | 11.000000 | EXT | - |  | (c)
53855.654000 | 6.014000 | 5.456000 | -5.321000 | -5.879000 | 1485.000000 | 1511.000000 | 1526.000000 | 50.170413 | 5169.000000 | 4876 |  | CORR | GENE | 05:35 | 05:39 | 05:42 | 710 | 83 | 10.000000 | EXT | -. Аномалия находится на упругопластическом изгибе: R=503 D, максимальное растяжение на 6.3 час. |  | (c)
53860.515000 | 10.875000 | 10.744000 | -0.460000 | -0.591000 | 1505.000000 | 1549.000000 | 1535.000000 | 51.134874 | 320.000000 | 4876 |  | CORR | GENE | 05:38 | 05:45 | 05:43 | 271 | 61 | 10.000000 | EXT | -. Аномалия находится на упругопластическом изгибе: R=519 D, максимальное растяжение на 6.6 час. |  | (c)
53872.220000 | 0.000000 | -0.012000 | -11.355000 | -11.367000 | 54.000000 | 166.000000 | 383.000000 | 4.370190 |  | 4878 | Нарушение формы кольцевого шва | GWAN |  | 00:33 | 00:51 | 01:26 | 0 | 658 |  | EXT | Нарушение формы кольцевого шва |  | (c)
53883.575000 | 0.000000 | -0.021000 | -11.290000 | -11.311000 | 551.000000 | 1288.000000 | 1007.000000 | 25.234106 |  | 4879 | Смещение кромок | GWAN |  | 04:22 | 06:21 | 05:36 | 0 | 911 | 3.676507 | EXT | Смещение кромок. Вовнутрь. Величина смещения - 3.7 мм. |  | (c)
53894.865000 | 0.000000 | -0.051000 | -11.370000 | -11.421000 | 533.000000 | 664.000000 | 674.000000 | 43.019579 |  | 4880 | Смещение кромок | GWAN |  | 01:28 | 01:49 | 01:50 | 0 | 282 | 2.997000 | EXT | Смещение кромок. Наружу. Величина смещения - 3 мм. |  | (c)
53894.865000 | 0.000000 | -0.041000 | -11.370000 | -11.411000 | 931.000000 | 966.000000 | 1063.000000 | 72.880629 |  | 4880 | Смещение кромок | GWAN |  | 02:32 | 02:38 | 02:53 | 0 | 264 | 2.811000 | EXT | Смещение кромок. Наружу. Величина смещения - 2.8 мм. |  | (c)
53894.865000 | 0.000000 | -0.026000 | -11.370000 | -11.396000 | 1474.000000 | 1529.000000 | 1523.000000 | 49.098531 |  | 4880 | Смещение кромок | GWAN |  | 04:00 | 04:08 | 04:08 | 0 | 99 | 2.406000 | EXT | Смещение кромок. Наружу. Величина смещения - 2.4 мм. |  | (c)
53894.865000 | 0.000000 | -0.036000 | -11.370000 | -11.406000 | -1703.000000 | -1480.000000 | -1465.000000 | 61.766114 |  | 4880 | Смещение кромок | GWAN |  | 07:27 | 08:03 | 08:05 | 0 | 476 | 3.245000 | EXT | Смещение кромок. Наружу. Величина смещения - 3.2 мм. |  | (c)
53899.910000 | 5.045000 | 4.874000 | -6.325000 | -6.496000 | -1625.000000 | -1613.000000 | -1604.000000 | 50.526208 | 4874.000000 | 4880 |  | CORR | AXGR | 07:39 | 07:41 | 07:43 | 309 | 42 | 10.000000 | EXT | - |  | (c)
53917.685000 | 0.000000 | -0.032000 | -11.155000 | -11.187000 | 1101.000000 | 1404.000000 | 1290.000000 | 60.691186 |  | 4882 | Нарушение формы кольцевого шва | GWAN |  | 00:09 | 00:58 | 00:40 | 0 | 377 |  | EXT | Нарушение формы кольцевого шва |  | (c)
53917.685000 | 0.000000 | -0.026000 | -11.155000 | -11.181000 | 1600.000000 | 1896.000000 | 1800.000000 | 18.531210 |  | 4882 | Смещение кромок | GWAN |  | 01:30 | 02:17 | 02:02 | 0 | 401 | 2.983000 | EXT | Смещение кромок. Вовнутрь. Величина смещения - 3 мм. |  | (c)
53917.685000 | 0.000000 | -0.001000 | -11.155000 | -11.156000 | -1473.000000 | -1148.000000 | -1251.000000 | 61.149292 |  | 4882 | Смещение кромок | GWAN |  | 05:14 | 06:06 | 05:50 | 0 | 444 | 2.428000 | EXT | Смещение кромок. Вовнутрь. Величина смещения - 2.4 мм. |  | (c)
53917.685000 | 0.000000 | -0.011000 | -11.155000 | -11.166000 | -536.000000 | -265.000000 | -363.000000 | 1.388039 |  | 4882 | Нарушение формы кольцевого шва | GWAN |  | 07:45 | 08:29 | 08:13 | 0 | 346 |  | EXT | Нарушение формы кольцевого шва |  | (c)
53917.685000 | 0.000000 | -0.026000 | -11.155000 | -11.181000 | 23.000000 | 119.000000 | 132.000000 | 10.648476 |  | 4882 | Смещение кромок | GWAN |  | 09:15 | 09:31 | 09:33 | 0 | 218 | 2.388000 | EXT | Смещение кромок. Вовнутрь. Величина смещения - 2.4 мм. |  | (c)
53917.685000 | 0.000000 | -0.023000 | -11.155000 | -11.178000 | 280.000000 | 426.000000 | 450.000000 | 36.346013 |  | 4882 | Нарушение формы кольцевого шва | GWAN |  | 09:57 | 10:20 | 10:24 | 0 | 340 |  | EXT | Нарушение формы кольцевого шва |  | (c)
53920.871000 | 3.186000 | 3.158000 | -7.969000 | -7.997000 | -2180.000000 | -2129.000000 | -2117.000000 | 4.109534 | 3158.000000 | 4882 |  | CORR | GENE | 03:20 | 03:28 | 03:30 | 54 | 125 | 10.000000 | EXT | - |  | (c)
53927.922000 | 10.237000 | 10.097000 | -0.918000 | -1.058000 | -716.000000 | -671.000000 | -618.000000 | 34.010545 | 524.000000 | 4882 |  | CORR | GENE | 07:16 | 07:23 | 07:32 | 534 | 196 | 10.000000 | EXT | - |  | (c)
53928.840000 | 0.000000 | -0.031000 | -11.465000 | -11.496000 | 1458.000000 | 1815.000000 | 1963.000000 | 0.000000 |  | 4883 | Смещение кромок | GWAN |  | 03:12 | 04:09 | 04:33 | 0 | 1011 | 3.092000 | EXT | Смещение кромок. Наружу. Величина смещения - 3.1 мм. |  | (c)
53928.840000 | 0.000000 | -0.026000 | -11.465000 | -11.491000 | -1906.000000 | -1793.000000 | -1737.000000 | 26.212916 |  | 4883 | Смещение кромок | GWAN |  | 06:09 | 06:27 | 06:36 | 0 | 337 | 2.501000 | EXT | Смещение кромок. Наружу. Величина смещения - 2.5 мм. |  | (c)
53928.840000 | 0.000000 | -0.041000 | -11.465000 | -11.506000 | -1470.000000 | -1363.000000 | -1272.000000 | 61.381397 |  | 4883 | Смещение кромок | GWAN |  | 07:19 | 07:36 | 07:51 | 0 | 395 | 3.856000 | EXT | Смещение кромок. Наружу. Величина смещения - 3.9 мм. |  | (c)
53931.817000 | 2.977000 | 2.906000 | -8.488000 | -8.559000 | -2198.000000 | -2187.000000 | -2145.000000 | 2.608836 | 2906.000000 | 4883 |  | CORR | GENE | 05:22 | 05:23 | 05:30 | 572 | 106 | 10.000000 | EXT | - |  | (c)
53963.050000 | 0.000000 | -0.011000 | -11.320000 | -11.331000 | -1427.000000 | -919.000000 | -1092.000000 | 33.966877 |  | 4886 | Смещение кромок | GWAN |  | 05:34 | 06:56 | 06:28 | 0 | 671 | 3.490000 | EXT | Смещение кромок. Вовнутрь. Величина смещения - 3.5 мм. |  | (c)
53963.050000 | 0.000000 | -0.041000 | -11.320000 | -11.361000 | 217.000000 | 405.000000 | 377.000000 | 30.383258 |  | 4886 | Смещение кромок | GWAN |  | 09:59 | 10:30 | 10:25 | 0 | 319 | 2.345000 | EXT | Смещение кромок. Вовнутрь. Величина смещения - 2.3 мм. |  | (c)
53970.384000 | 7.334000 | 7.223000 | -3.986000 | -4.097000 | -1426.000000 | -1269.000000 | -1121.000000 | 41.175678 | 3869.000000 | 4886 |  | DENT |  | 05:34 | 05:59 | 06:23 | 228 | 611 | 0.563380 |  | - |  | (c)
53974.370000 | 0.000000 | -0.016000 | -11.465000 | -11.481000 | -2187.000000 | -2109.000000 | -1980.000000 | 3.498828 |  | 4887 | Смещение кромок | GWAN |  | 05:55 | 06:07 | 06:28 | 0 | 415 | 3.195000 | EXT | Смещение кромок. Наружу. Величина смещения - 3.2 мм. |  | (c)
53982.607000 | 8.237000 | 8.153000 | -3.228000 | -3.312000 | 1617.000000 | 1673.000000 | 1678.000000 | 39.609471 | 3168.000000 | 4887 |  | DENT |  | 04:09 | 04:18 | 04:19 | 144 | 123 | 0.985915 |  | - |  | (c)
53985.835000 | 0.000000 | -0.026000 | -11.115000 | -11.141000 | -881.000000 | -748.000000 | -725.000000 | 33.166337 |  | 4888 | Смещение кромок | GWAN |  | 07:45 | 08:07 | 08:10 | 0 | 314 | 2.804000 | EXT | Смещение кромок. Наружу. Величина смещения - 2.8 мм. |  | (c)
53985.835000 | 0.000000 | -0.041000 | -11.115000 | -11.156000 | -449.000000 | -295.000000 | -333.000000 | 8.087399 |  | 4888 | Смещение кромок | GWAN |  | 08:55 | 09:20 | 09:14 | 0 | 232 | 2.624000 | EXT | Смещение кромок. Наружу. Величина смещения - 2.6 мм. |  | (c)
53996.950000 | 0.000000 | -0.021000 | -10.980000 | -11.001000 | -1169.000000 | -1094.000000 | -1057.000000 | 67.270686 |  | 4889 | Смещение кромок | GWAN |  | 06:45 | 06:57 | 07:03 | 0 | 224 | 3.445000 | EXT | Смещение кромок. Наружу. Величина смещения - 3.4 мм. |  | (c)
54007.930000 | 0.000000 | -0.036000 | -11.395000 | -11.431000 | -307.000000 | -205.000000 | -141.000000 | 0.000000 |  | 4890 | Смещение кромок | GWAN |  | 08:24 | 08:40 | 08:51 | 0 | 331 | 3.941000 | EXT | Смещение кромок. Вовнутрь. Величина смещения - 3.9 мм. |  | (c)
54019.325000 | 0.000000 | -0.021000 | -11.525000 | -11.546000 | 1490.000000 | 1554.000000 | 1794.000000 | 10.768244 |  | 4891 | Смещение кромок | GWAN |  | 01:32 | 01:43 | 02:21 | 0 | 607 | 3.734000 | EXT | Смещение кромок. Вовнутрь. Величина смещения - 3.7 мм. |  | (c)
54019.325000 | 0.000000 | -0.016000 | -11.525000 | -11.541000 | -961.000000 | -880.000000 | -716.000000 | 18.154952 |  | 4891 | Смещение кромок | GWAN |  | 06:57 | 07:10 | 07:36 | 0 | 491 | 3.085000 | EXT | Смещение кромок. Вовнутрь. Величина смещения - 3.1 мм. |  | (c)
54019.325000 | 0.000000 | -0.036000 | -11.525000 | -11.561000 | -276.000000 | -151.000000 | -91.000000 | 0.000000 |  | 4891 | Смещение кромок | GWAN |  | 08:47 | 09:08 | 09:17 | 0 | 369 | 3.179000 | EXT | Смещение кромок. Наружу. Величина смещения - 3.2 мм. |  | (c)
54030.850000 | 0.000000 | -0.037000 | -11.410000 | -11.447000 | -1904.000000 | -1584.000000 | -1569.000000 | 26.332951 |  | 4892 | Нарушение формы кольцевого шва | GWAN |  | 06:23 | 07:15 | 07:17 | 0 | 670 |  | EXT | Нарушение формы кольцевого шва |  | (c)
54035.988000 | 5.138000 | 5.115000 | -6.272000 | -6.295000 | 1309.000000 | 1500.000000 | 1525.000000 | 39.569584 | 5115.000000 | 4892 |  | CORR | СIGR | 03:01 | 03:32 | 03:36 | 43 | 431 | 10.000000 | EXT | - |  | (c)
54049.300000 | 7.040000 | 6.742000 | -4.360000 | -4.658000 | -2207.000000 | -2174.000000 | -2165.000000 | 1.892733 | 3423.000000 | 4893 |  | CORR | GENE | 03:19 | 03:24 | 03:26 | 1235 | 84 | 10.000000 | EXT | - |  | (c)
54053.660000 | 0.000000 | -0.040000 | -11.235000 | -11.275000 | 1019.000000 | 1123.000000 | 1133.000000 | 79.318228 |  | 4894 | Смещение кромок | GWAN |  | 00:16 | 00:32 | 00:34 | 0 | 229 | 2.294967 | EXT | Смещение кромок. Вовнутрь. Величина смещения - 2.3 мм. Аномалия находится на упругопластическом изгибе: R=936 D, максимальное растяжение на 0.1 час. |  | (c)
54053.660000 | 0.000000 | -0.026000 | -11.235000 | -11.261000 | 1490.000000 | 1554.000000 | 1560.000000 | 48.498306 |  | 4894 | Смещение кромок | GWAN |  | 01:32 | 01:42 | 01:43 | 0 | 139 | 4.279000 | EXT | Смещение кромок. Вовнутрь. Величина смещения - 4.3 мм. Аномалия находится на упругопластическом изгибе: R=936 D, максимальное растяжение на 0.1 час. |  | (c)
54053.660000 | 0.000000 | -0.025000 | -11.235000 | -11.260000 | -799.000000 | -590.000000 | -605.000000 | 17.498216 |  | 4894 | Нарушение формы кольцевого шва | GWAN |  | 07:22 | 07:56 | 07:53 | 0 | 388 |  | EXT | Нарушение формы кольцевого шва. Аномалия находится на упругопластическом изгибе: R=936 D, максимальное растяжение на 0.1 час. |  | (c)
54053.660000 | 0.000000 | -0.046000 | -11.235000 | -11.281000 | 343.000000 | 622.000000 | 519.000000 | 41.855174 |  | 4894 | Смещение кромок | GWAN |  | 10:26 | 11:11 | 10:55 | 0 | 351 | 3.449000 | EXT | Смещение кромок. Вовнутрь. Величина смещения - 3.4 мм. Аномалия находится на упругопластическом изгибе: R=936 D, максимальное растяжение на 0.1 час. |  | (c)
54076.365000 | 0.000000 | -0.016000 | -11.170000 | -11.186000 | 1405.000000 | 1670.000000 | 1577.000000 | 25.115553 |  | 4896 | Смещение кромок | GWAN |  | 06:24 | 07:07 | 06:52 | 0 | 343 | 2.867000 | EXT | Смещение кромок. Вовнутрь. Величина смещения - 2.9 мм. |  | (c)
54076.365000 | 0.000000 | -0.026000 | -11.170000 | -11.196000 | 1803.000000 | 1905.000000 | 1937.000000 | 2.142629 |  | 4896 | Смещение кромок | GWAN |  | 07:28 | 07:45 | 07:50 | 0 | 267 | 3.572000 | EXT | Смещение кромок. Наружу. Величина смещения - 3.6 мм. |  | (c)
54076.365000 | 0.000000 | -0.031000 | -11.170000 | -11.201000 | 2137.000000 | -2205.000000 | -2129.000000 | 8.169885 |  | 4896 | Смещение кромок | GWAN |  | 08:22 | 08:42 | 08:54 | 0 | 389 | 3.133000 | EXT | Смещение кромок. Вовнутрь. Величина смещения - 3.1 мм. |  | (c)
54087.535000 | 0.000000 | -0.035000 | -11.015000 | -11.050000 | 431.000000 | 593.000000 | 723.000000 | 58.343295 |  | 4897 | Нарушение формы кольцевого шва | GWAN |  | 01:00 | 01:26 | 01:47 | 0 | 584 |  | EXT | Нарушение формы кольцевого шва |  | (c)
54087.535000 | 0.000000 | -0.021000 | -11.015000 | -11.036000 | 1171.000000 | 1453.000000 | 1441.000000 | 41.912774 |  | 4897 | Смещение кромок | GWAN |  | 02:59 | 03:44 | 03:43 | 0 | 540 | 2.562000 | EXT | Смещение кромок. Вовнутрь. Величина смещения - 2.6 мм. |  | (c)
54087.535000 | 0.000000 | -0.019000 | -11.015000 | -11.034000 | -1166.000000 | -774.000000 | -384.000000 | 0.000000 |  | 4897 | Нарушение формы кольцевого шва | GWAN |  | 08:42 | 09:45 | 10:48 | 0 | 1564 |  | EXT | Нарушение формы кольцевого шва |  | (c)
54121.195000 | 0.000000 | -0.066000 | -11.245000 | -11.311000 | 899.000000 | 1105.000000 | 1064.000000 | 80.929186 |  | 4900 | Смещение кромок | GWAN |  | 01:34 | 02:07 | 02:00 | 0 | 328 | 3.985000 | EXT | Смещение кромок. Наружу. Величина смещения - 4 мм. |  | (c)
54121.195000 | 0.000000 | -0.009000 | -11.245000 | -11.254000 | 1725.000000 | 1875.000000 | 1957.000000 | 3.398147 |  | 4900 | Нарушение формы кольцевого шва | GWAN |  | 03:47 | 04:11 | 04:24 | 0 | 463 |  | EXT | Нарушение формы кольцевого шва |  | (c)
54152.217000 | 8.607000 | 6.921000 | -2.573000 | -4.259000 | -2195.000000 | -2095.000000 | -2123.000000 | 8.713682 | 231.000000 | 4902 |  | CORR | GENE | 07:39 | 07:55 | 07:50 | 4028 | 145 | 10.000000 | EXT | - |  | (c)
54154.177000 | 10.567000 | 9.102000 | -0.613000 | -2.078000 | 2169.000000 | -2228.000000 | 2202.000000 | 0.000000 | 155.000000 | 4902 |  | CORR | GENE | 07:23 | 07:33 | 07:28 | 1923 | 65 | 10.000000 | EXT | - |  | (c)
54170.799000 | 4.634000 | 4.590000 | -7.051000 | -7.095000 | -179.000000 | -153.000000 | -159.000000 | 138.000000 | 4590.000000 | 4904 |  | CORR | AXGR | 04:02 | 04:06 | 04:05 | 189 | 41 | 9.000000 | EXT | - |  | (c)
54177.850000 | 0.000000 | -0.026000 | -11.505000 | -11.531000 | 12.000000 | 99.000000 | 89.000000 | 12.000000 |  | 4905 | Смещение кромок | GWAN |  | 02:53 | 03:07 | 03:06 | 0 | 154 | 3.923000 | EXT | Смещение кромок. Наружу. Аномалия находится на отводе. Величина смещения - 3.9 мм. |  | (c)
54177.850000 | 0.000000 | -0.021000 | -11.505000 | -11.526000 | 300.000000 | 523.000000 | 512.000000 | 300.000000 |  | 4905 | Смещение кромок | GWAN |  | 03:40 | 04:16 | 04:14 | 0 | 424 | 2.370000 | EXT | Смещение кромок. Вовнутрь. Аномалия находится на отводе. Величина смещения - 2.4 мм. |  | (c)
54212.510000 | 0.000000 | -0.026000 | -11.225000 | -11.251000 | 1642.000000 | 1796.000000 | 1773.000000 | 26.359387 |  | 4908 | Смещение кромок | GWAN |  | 03:09 | 03:34 | 03:30 | 0 | 261 | 2.770000 | EXT | Смещение кромок. Вовнутрь. Аномалия находится на отводе. Величина смещения - 2.8 мм. |  | (c)
54212.510000 | 0.000000 | -0.012000 | -11.225000 | -11.237000 | -2137.000000 | -1541.000000 | -1744.000000 | 7.536922 |  | 4908 | Нарушение формы кольцевого шва | GWAN |  | 04:59 | 06:35 | 06:03 | 0 | 787 |  | EXT | Нарушение формы кольцевого шва. Аномалия находится на отводе. |  | (c)
54212.510000 | 0.000000 | -0.026000 | -11.225000 | -11.251000 | -1329.000000 | -1268.000000 | -1250.000000 | 72.781205 |  | 4908 | Смещение кромок | GWAN |  | 07:10 | 07:19 | 07:22 | 0 | 157 | 2.566000 | EXT | Смещение кромок. Наружу. Аномалия находится на отводе. Величина смещения - 2.6 мм. |  | (c)
54212.510000 | 0.000000 | -0.026000 | -11.225000 | -11.251000 | -820.000000 | -745.000000 | -745.000000 | 47.921907 |  | 4908 | Смещение кромок | GWAN |  | 08:32 | 08:44 | 08:44 | 0 | 151 | 2.516000 | EXT | Смещение кромок. Наружу. Аномалия находится на отводе. Величина смещения - 2.5 мм. |  | (c)
54212.510000 | 0.000000 | -0.026000 | -11.225000 | -11.251000 | -582.000000 | -489.000000 | -483.000000 | 23.078159 |  | 4908 | Смещение кромок | GWAN |  | 09:10 | 09:25 | 09:26 | 0 | 197 | 5.404000 | EXT | Смещение кромок. Вовнутрь. Аномалия находится на отводе. Величина смещения - 5.4 мм. |  | (c)
54223.735000 | 0.000000 | -0.016000 | -11.530000 | -11.546000 | 1255.000000 | 1717.000000 | 1636.000000 | 17.196006 |  | 4909 | Нарушение формы кольцевого шва | GWAN |  | 01:19 | 02:34 | 02:21 | 0 | 762 |  | EXT | Нарушение формы кольцевого шва |  | (c)
54223.735000 | 0.000000 | -0.026000 | -11.530000 | -11.556000 | 2137.000000 | -1502.000000 | -1888.000000 | 0.000000 |  | 4909 | Смещение кромок | GWAN |  | 03:42 | 05:54 | 04:52 | 0 | 871 | 3.977000 | EXT | Смещение кромок. Наружу. Величина смещения - 4 мм. |  | (c)
54223.735000 | 0.000000 | -0.028000 | -11.530000 | -11.558000 | -1407.000000 | -1300.000000 | -1256.000000 | 66.422378 |  | 4909 | Нарушение формы кольцевого шва | GWAN |  | 06:10 | 06:27 | 06:34 | 0 | 302 |  | EXT | Нарушение формы кольцевого шва |  | (c)
54223.735000 | 0.000000 | -0.036000 | -11.530000 | -11.566000 | 409.000000 | 572.000000 | 581.000000 | 46.849544 |  | 4909 | Смещение кромок | GWAN |  | 11:03 | 11:29 | 11:31 | 0 | 343 | 2.482000 | EXT | Смещение кромок. Наружу. Величина смещения - 2.5 мм. |  | (c)
54235.265000 | 0.000000 | -0.036000 | -11.270000 | -11.306000 | 1235.000000 | 1290.000000 | 1575.000000 | 25.514832 |  | 4910 | Смещение кромок | GWAN |  | 02:16 | 02:25 | 03:11 | 0 | 680 | 2.774000 | EXT | Смещение кромок. Наружу. Величина смещения - 2.8 мм. |  | (c)
54246.535000 | 0.000000 | -0.031000 | -11.320000 | -11.351000 | -13.000000 | 98.000000 | 166.000000 | 0.000000 |  | 4911 | Смещение кромок | GWAN |  | 02:20 | 02:38 | 02:49 | 0 | 357 | 2.722000 | EXT | Смещение кромок. Наружу. Величина смещения - 2.7 мм. |  | (c)
54303.665000 | 0.000000 | -0.046000 | -11.325000 | -11.371000 | 403.000000 | 452.000000 | 487.000000 | 32.534052 |  | 4916 | Смещение кромок | GWAN |  | 02:04 | 02:12 | 02:18 | 0 | 168 | 2.814000 | EXT | Смещение кромок. Наружу. Величина смещения - 2.8 мм. |  | (c)
54303.665000 | 0.000000 | -0.026000 | -11.325000 | -11.351000 | 2059.000000 | 2137.000000 | -2031.000000 | 16.120273 |  | 4916 | Смещение кромок | GWAN |  | 06:31 | 06:44 | 07:31 | 0 | 744 | 2.761000 | EXT | Смещение кромок. Наружу. Величина смещения - 2.8 мм. |  | (c)
54314.990000 | 0.000000 | -0.026000 | -11.390000 | -11.416000 | 1552.000000 | 1906.000000 | 1812.000000 | 12.812547 |  | 4917 | Смещение кромок | GWAN |  | 02:26 | 03:23 | 03:07 | 0 | 520 | 3.600000 | EXT | Смещение кромок. Вовнутрь. Величина смещения - 3.6 мм. |  | (c)
54314.990000 | 0.000000 | -0.016000 | -11.390000 | -11.406000 | 2185.000000 | -2096.000000 | -2045.000000 | 0.000000 |  | 4917 | Смещение кромок | GWAN |  | 04:08 | 04:37 | 04:45 | 0 | 462 | 3.208000 | EXT | Смещение кромок. Вовнутрь. Величина смещения - 3.2 мм. |  | (c)
54337.365000 | 0.000000 | -0.026000 | -11.440000 | -11.466000 | 2038.000000 | -2187.000000 | 2218.000000 | 2038.000000 |  | 4919 | Смещение кромок | GWAN |  | 08:16 | 08:54 | 08:45 | 0 | 360 | 3.186000 | EXT | Смещение кромок. Наружу. Аномалия находится на отводе. Величина смещения - 3.2 мм. |  | (c)
54337.365000 | 0.000000 | -0.046000 | -11.440000 | -11.486000 | -1583.000000 | -1398.000000 | -1437.000000 | 1290.000000 |  | 4919 | Смещение кромок | GWAN |  | 10:32 | 11:02 | 10:55 | 0 | 293 | 3.371000 | EXT | Смещение кромок. Наружу. Величина смещения - 3.4 мм. |  | (c)
54348.805000 | 0.000000 | -0.021000 | -11.500000 | -11.521000 | 1115.000000 | 1489.000000 | 1463.000000 | 1115.000000 |  | 4920 | Смещение кромок | GWAN |  | 04:40 | 05:40 | 05:36 | 0 | 697 | 2.837000 | EXT | Смещение кромок. Вовнутрь. Аномалия находится на отводе. Величина смещения - 2.8 мм. |  | (c)
54383.315000 | 0.000000 | -0.021000 | -10.960000 | -10.981000 | 2216.000000 | -2111.000000 | -2080.000000 | 12.108047 |  | 4923 | Смещение кромок | GWAN |  | 06:56 | 07:18 | 07:23 | 0 | 328 | 2.648000 | EXT | Смещение кромок. Наружу. Величина смещения - 2.6 мм. Аномалия находится на упругопластическом изгибе: R=799 D, максимальное растяжение на 7.8 час. |  | (c)
54383.315000 | 0.000000 | -0.010000 | -10.960000 | -10.970000 | -1293.000000 | -962.000000 | -276.000000 | 38.181910 |  | 4923 | Нарушение формы кольцевого шва | GWAN |  | 09:30 | 10:23 | 00:14 | 0 | 2033 |  | EXT | Нарушение формы кольцевого шва. Аномалия находится на упругопластическом изгибе: R=799 D, максимальное растяжение на 7.8 час. |  | (c)
54445.872000 | 5.212000 | 5.104000 | -6.273000 | -6.381000 | -1126.000000 | -1103.000000 | -1106.000000 | 1086.000000 | 5104.000000 | 4928 |  | CORR | AXGR | 05:47 | 05:51 | 05:51 | 516 | 40 | 12.000000 | EXT | -. Аномалия находится на отводе. |  | (c)
54474.800000 | 0.000000 | -0.041000 | -11.310000 | -11.351000 | 334.000000 | 499.000000 | 460.000000 | 26.956379 |  | 4931 | Смещение кромок | GWAN |  | 01:51 | 02:18 | 02:12 | 0 | 253 | 3.366000 | EXT | Смещение кромок. Вовнутрь. Величина смещения - 3.4 мм. |  | (c)
54474.800000 | 0.000000 | -0.021000 | -11.310000 | -11.331000 | 953.000000 | 1156.000000 | 1067.000000 | 75.359265 |  | 4931 | Смещение кромок | GWAN |  | 03:31 | 04:04 | 03:50 | 0 | 229 | 2.815000 | EXT | Смещение кромок. Вовнутрь. Величина смещения - 2.8 мм. |  | (c)
54474.800000 | 0.000000 | -0.036000 | -11.310000 | -11.346000 | -1745.000000 | -1557.000000 | -1581.000000 | 52.386070 |  | 4931 | Смещение кромок | GWAN |  | 08:16 | 08:46 | 08:42 | 0 | 328 | 2.397000 | EXT | Смещение кромок. Вовнутрь. Величина смещения - 2.4 мм. |  | (c)
54482.619000 | 7.819000 | 7.571000 | -3.491000 | -3.739000 | -2223.000000 | -2142.000000 | -2105.000000 | 10.155148 | 3469.000000 | 4931 |  | CORR | GENE | 06:59 | 07:12 | 07:18 | 270 | 237 | 12.000000 | EXT | - |  | (c)
54484.023000 | 9.223000 | 9.146000 | -2.087000 | -2.164000 | -2131.000000 | -2111.000000 | -2112.000000 | 9.536670 | 2008.000000 | 4931 |  | CORR | AXGR | 07:13 | 07:17 | 07:16 | 156 | 37 | 10.000000 | EXT | - |  | (c)
54486.110000 | 0.000000 | -0.007000 | -11.225000 | -11.232000 | -1571.000000 | -1533.000000 | -1230.000000 | 44.188210 |  | 4932 | Смещение кромок | GWAN |  | 05:35 | 05:42 | 06:31 | 0 | 682 | 2.781057 | EXT | Смещение кромок. Наружу. Величина смещения - 2.8 мм. |  | (c)
54497.335000 | 0.000000 | -0.012000 | -10.405000 | -10.417000 | -2117.000000 | -1388.000000 | -1116.000000 | 115.000000 |  | 4933 | Нарушение формы кольцевого шва | GWAN |  | 03:50 | 05:48 | 06:31 | 0 | 2001 |  | EXT | Нарушение формы кольцевого шва |  | (c)
54497.335000 | 0.000000 | -0.046000 | -10.405000 | -10.451000 | 597.000000 | 864.000000 | 1354.000000 | 597.000000 |  | 4933 | Смещение кромок | GWAN |  | 11:08 | 11:51 | 01:10 | 0 | 1513 | 5.031000 | EXT | Смещение кромок. Вовнутрь. Величина смещения - 5 мм. |  | (c)
54507.740000 | 0.000000 | -0.031000 | -11.705000 | -11.736000 | -330.000000 | -106.000000 | -25.000000 | 0.000000 |  | 4934 | Смещение кромок | GWAN |  | 03:50 | 04:26 | 04:40 | 0 | 610 | 4.508000 | EXT | Смещение кромок. Наружу. Величина смещения - 4.5 мм. |  | (c)
54514.710000 | 6.970000 | 6.453000 | -4.735000 | -5.252000 | 161.000000 | 273.000000 | 319.000000 | 161.000000 | 4637.000000 | 4934 |  | DENT |  | 05:10 | 05:28 | 05:35 | 615 | 315 | 0.563380 |  | - |  | (c)
54518.822000 | 11.082000 | 11.000000 | -0.623000 | -0.705000 | 278.000000 | 460.000000 | 456.000000 | 278.000000 | 596.000000 | 4934 |  | CORR | GENE | 05:28 | 05:58 | 05:57 | 109 | 357 | 11.000000 | EXT | - |  | (c)
54531.220000 | 0.080000 | 0.042000 | -11.150000 | -11.188000 | -1789.000000 | -1767.000000 | -1767.000000 | 37.418640 | 42.000000 | 4936 |  | ARTD | AXGR | 09:22 | 09:25 | 09:25 | 287 | 43 | 11.239331 | EXT | -. Эквивалент потери металла 11%. |  | (c)
54533.661000 | 2.521000 | 2.320000 | -8.709000 | -8.910000 | 98.000000 | 120.000000 | 118.000000 | 7.930033 | 2320.000000 | 4936 |  | ARTD | AXGR | 02:26 | 02:30 | 02:29 | 643 | 39 | 10.384388 | EXT | -. Эквивалент потери металла 10%. |  | (c)
54542.370000 | 0.000000 | -0.026000 | -10.970000 | -10.996000 | -637.000000 | -472.000000 | -534.000000 | 26.475911 |  | 4937 | Смещение кромок | GWAN |  | 08:07 | 08:34 | 08:24 | 0 | 206 | 2.430000 | EXT | Смещение кромок. Наружу. Величина смещения - 2.4 мм. |  | (c)
54542.370000 | 0.000000 | -0.041000 | -10.970000 | -11.011000 | -344.000000 | -231.000000 | -184.000000 | 0.000000 |  | 4937 | Смещение кромок | GWAN |  | 08:55 | 09:13 | 09:20 | 0 | 319 | 3.418000 | EXT | Смещение кромок. Вовнутрь. Величина смещения - 3.4 мм. |  | (c)
54553.340000 | 0.000000 | -0.036000 | -11.405000 | -11.441000 | 1525.000000 | 1691.000000 | 1630.000000 | 40.035136 |  | 4938 | Смещение кромок | GWAN |  | 01:16 | 01:42 | 01:33 | 0 | 209 | 2.575000 | EXT | Смещение кромок. Наружу. Величина смещения - 2.6 мм. |  | (c)
54553.340000 | 0.000000 | -0.021000 | -11.405000 | -11.426000 | -2021.000000 | -1764.000000 | -1810.000000 | 16.872218 |  | 4938 | Нарушение формы кольцевого шва | GWAN |  | 03:43 | 04:25 | 04:17 | 0 | 424 |  | EXT | Нарушение формы кольцевого шва |  | (c)
54553.340000 | 0.000000 | -0.006000 | -11.405000 | -11.411000 | -1458.000000 | -1403.000000 | -1384.000000 | 62.363876 |  | 4938 | Смещение кромок | GWAN |  | 05:14 | 05:23 | 05:26 | 0 | 148 | 2.357000 | EXT | Смещение кромок. Наружу. Величина смещения - 2.4 мм. |  | (c)
54553.340000 | 0.000000 | -0.021000 | -11.405000 | -11.426000 | -949.000000 | -732.000000 | -672.000000 | 9.461487 |  | 4938 | Смещение кромок | GWAN |  | 06:36 | 07:11 | 07:21 | 0 | 555 | 2.737000 | EXT | Смещение кромок. Наружу. Величина смещения - 2.7 мм. |  | (c)
54569.629000 | 4.884000 | 4.430000 | -6.721000 | -7.175000 | -1900.000000 | -1832.000000 | -1847.000000 | 1794.000000 | 4430.000000 | 4939 |  | CORR | GENE | 07:13 | 07:24 | 07:22 | 801 | 105 | 10.000000 | EXT | -. Аномалия находится на упругопластическом изгибе: R=480 D, максимальное растяжение на 5.8 час. |  | (c)
54576.350000 | 0.000000 | -0.031000 | -11.335000 | -11.366000 | 1262.000000 | 1657.000000 | 1509.000000 | 1262.000000 |  | 4940 | Смещение кромок | GWAN |  | 01:05 | 02:09 | 01:45 | 0 | 494 | 3.177000 | EXT | Смещение кромок. Наружу. Величина смещения - 3.2 мм. Аномалия находится на упругопластическом изгибе: R=433 D, максимальное растяжение на 5.8 час. |  | (c)
54608.829000 | 9.639000 | 9.519000 | -1.806000 | -1.926000 | -1153.000000 | -1089.000000 | -925.000000 | 697.000000 | 1236.000000 | 4942 |  | DENT |  | 05:37 | 05:48 | 06:14 | 690 | 456 | 0.492958 |  | - |  | (c)
54642.290000 | 8.390000 | 8.377000 | -2.565000 | -2.578000 | -2027.000000 | -1812.000000 | -1826.000000 | 1626.000000 | 2422.000000 | 4945 |  | CORR | GENE | 05:37 | 06:12 | 06:09 | 156 | 401 | 10.000000 | EXT | - |  | (c)
54644.816000 | 10.916000 | 10.680000 | -0.039000 | -0.275000 | -1228.000000 | -1207.000000 | -1207.000000 | 1186.000000 | 38.000000 | 4945 |  | CORR | AXGR | 07:46 | 07:49 | 07:49 | 237 | 43 | 9.000000 | EXT | - |  | (c)
54645.017000 | 0.162000 | 0.104000 | -11.208000 | -11.266000 | 1096.000000 | 1626.000000 | 1431.000000 | 1096.000000 | 104.000000 | 4946 |  | CORR | GENE | 06:00 | 07:25 | 06:54 | 338 | 671 | 10.000000 | EXT | -. Аномалия находится на отводе. |  | (c)
54661.845000 | 5.620000 | 5.465000 | -5.680000 | -5.835000 | -2214.000000 | -2044.000000 | -1975.000000 | 20.655415 | 5465.000000 | 4947 |  | DENT |  | 06:04 | 06:32 | 06:43 | 274 | 479 | 0.774648 |  | -. Аномалия находится вблизи продольного шва. |  | (c)
54665.307000 | 9.082000 | 8.984000 | -2.218000 | -2.316000 | -2207.000000 | -2069.000000 | -2018.000000 | 17.176634 | 2101.000000 | 4947 |  | DENT |  | 06:05 | 06:27 | 06:36 | 215 | 379 | 0.422535 |  | -. Аномалия находится вблизи продольного шва. |  | (c)
54679.020000 | 0.000000 | -0.021000 | -11.470000 | -11.491000 | -2170.000000 | -2028.000000 | -2037.000000 | 15.646698 |  | 4949 | Смещение кромок | GWAN |  | 07:17 | 07:40 | 07:39 | 0 | 267 | 3.411000 | EXT | Смещение кромок. Вовнутрь. Величина смещения - 3.4 мм. Аномалия находится на упругопластическом изгибе: R=401 D, максимальное растяжение на 6.2 час. |  | (c)
54681.924000 | 2.904000 | 2.386000 | -8.566000 | -9.084000 | 1388.000000 | 1547.000000 | 1479.000000 | 45.893262 | 2386.000000 | 4949 |  | CORR | GENE | 04:52 | 05:17 | 05:07 | 624 | 182 | 10.000000 | EXT | -. Аномалия находится на упругопластическом изгибе: R=426 D, максимальное растяжение на 6.2 час. |  | (c)
54688.200000 | 9.180000 | 9.016000 | -2.290000 | -2.454000 | 2208.000000 | 2226.000000 | 2222.000000 | 0.000000 | 2213.000000 | 4949 |  | LWAN |  | 07:04 | 07:07 | 07:06 | 241 | 26 | 7.706102 | INT | -. Эквивалент потери металла 8%. |  | (c)
54689.391000 | 10.371000 | 10.321000 | -1.099000 | -1.149000 | 1632.000000 | 1773.000000 | 1747.000000 | 20.590020 | 643.000000 | 4949 |  | CORR | GENE | 05:31 | 05:54 | 05:50 | 506 | 229 | 10.000000 | EXT | - |  | (c)
54690.490000 | 0.000000 | -0.056000 | -11.520000 | -11.576000 | 873.000000 | 922.000000 | 979.000000 | 873.000000 |  | 4950 | Смещение кромок | GWAN |  | 01:38 | 01:46 | 01:55 | 0 | 212 | 2.731000 | EXT | Смещение кромок. Вовнутрь. Величина смещения - 2.7 мм. |  | (c)
54690.490000 | 0.000000 | -0.026000 | -11.520000 | -11.546000 | 2096.000000 | 2215.000000 | 2191.000000 | 2096.000000 |  | 4950 | Смещение кромок | GWAN |  | 04:55 | 05:15 | 05:11 | 0 | 192 | 2.818000 | EXT | Смещение кромок. Наружу. Величина смещения - 2.8 мм. |  | (c)
54690.490000 | 0.000000 | -0.041000 | -11.520000 | -11.561000 | -1846.000000 | -1718.000000 | -1687.000000 | 1529.000000 |  | 4950 | Смещение кромок | GWAN |  | 06:19 | 06:40 | 06:45 | 0 | 317 | 2.610000 | EXT | Смещение кромок. Наружу. Величина смещения - 2.6 мм. |  | (c)
54702.010000 | 0.000000 | -0.041000 | -11.510000 | -11.551000 | 110.000000 | 273.000000 | 258.000000 | 110.000000 |  | 4951 | Смещение кромок | GWAN |  | 01:42 | 02:09 | 02:06 | 0 | 296 | 2.933000 | EXT | Смещение кромок. Вовнутрь. Величина смещения - 2.9 мм. |  | (c)
54705.115000 | 3.105000 | 3.042000 | -8.405000 | -8.468000 | 1518.000000 | 1532.000000 | 1531.000000 | 1518.000000 | 3042.000000 | 4951 |  | CORR | AXGR | 05:30 | 05:32 | 05:32 | 106 | 26 | 12.000000 | EXT | - |  | (c)
54706.179000 | 4.169000 | 4.137000 | -7.341000 | -7.373000 | 2152.000000 | -2068.000000 | -2092.000000 | 1875.000000 | 4137.000000 | 4951 |  | CORR | GENE | 07:12 | 07:51 | 07:47 | 74 | 434 | 12.000000 | EXT | - |  | (c)
54706.881000 | 4.871000 | 4.806000 | -6.639000 | -6.704000 | 1158.000000 | 1445.000000 | 1529.000000 | 1158.000000 | 4806.000000 | 4951 |  | CORR | GENE | 04:31 | 05:18 | 05:31 | 109 | 741 | 11.000000 | EXT | - |  | (c)
54711.212000 | 9.202000 | 9.128000 | -2.308000 | -2.382000 | 1324.000000 | 1427.000000 | 1477.000000 | 1324.000000 | 2302.000000 | 4951 |  | CORR | GENE | 04:58 | 05:15 | 05:23 | 80 | 306 | 10.000000 | EXT | - |  | (c)
54712.116000 | 10.106000 | 10.065000 | -1.404000 | -1.445000 | 1776.000000 | 1804.000000 | 1795.000000 | 1776.000000 | 1314.000000 | 4951 |  | CORR | AXGR | 06:11 | 06:16 | 06:14 | 131 | 39 | 10.000000 | EXT | - |  | (c)
54713.189000 | 11.179000 | 11.117000 | -0.331000 | -0.393000 | 2036.000000 | -2214.000000 | -2206.000000 | 1986.000000 | 306.000000 | 4951 |  | CORR | GENE | 06:53 | 07:27 | 07:29 | 87 | 439 | 10.000000 | EXT | - |  | (c)
54713.426000 | 11.416000 | 11.346000 | -0.094000 | -0.164000 | 2061.000000 | 2094.000000 | 2078.000000 | 2061.000000 | 38.000000 | 4951 |  | CORR | AXGR | 06:57 | 07:03 | 07:00 | 126 | 33 | 11.000000 | EXT | - |  | (c)
54713.520000 | 0.000000 | -0.014000 | -11.620000 | -11.634000 | -771.000000 | -588.000000 | -171.000000 | 0.000000 |  | 4952 | Нарушение формы кольцевого шва | GWAN |  | 00:07 | 00:36 | 01:43 | 0 | 1199 |  | EXT | Нарушение формы кольцевого шва |  | (c)
54717.784000 | 4.264000 | 4.196000 | -7.356000 | -7.424000 | 1959.000000 | 1976.000000 | 1975.000000 | 1959.000000 | 4196.000000 | 4952 |  | CORR | AXGR | 07:27 | 07:30 | 07:30 | 115 | 31 | 10.000000 | EXT | - |  | (c)
54719.944000 | 6.424000 | 6.407000 | -5.196000 | -5.213000 | 1755.000000 | 1809.000000 | 1790.000000 | 1755.000000 | 5190.000000 | 4952 |  | CORR | СIGR | 06:54 | 07:03 | 07:00 | 23 | 71 | 10.000000 | EXT | - |  | (c)
54721.373000 | 7.853000 | 7.826000 | -3.767000 | -3.794000 | 926.000000 | 981.000000 | 986.000000 | 926.000000 | 3734.000000 | 4952 |  | CORR | GENE | 04:40 | 04:49 | 04:50 | 60 | 121 | 11.000000 | EXT | - |  | (c)
54722.588000 | 9.068000 | 9.020000 | -2.552000 | -2.600000 | 2004.000000 | 2015.000000 | 2028.000000 | 2004.000000 | 2453.000000 | 4952 |  | CORR | GENE | 07:34 | 07:36 | 07:38 | 147 | 48 | 10.000000 | EXT | - |  | (c)
54723.216000 | 9.696000 | 9.520000 | -1.924000 | -2.100000 | 2057.000000 | 2075.000000 | 2076.000000 | 2057.000000 | 1844.000000 | 4952 |  | CORR | AXGR | 07:43 | 07:46 | 07:46 | 256 | 38 | 11.000000 | EXT | - |  | (c)
54725.102000 | 11.582000 | 11.533000 | -0.038000 | -0.087000 | 282.000000 | 959.000000 | 1010.000000 | 282.000000 | 26.000000 | 4952 |  | CORR | GENE | 02:56 | 04:46 | 04:54 | 61 | 1457 | 13.000000 | EXT | - |  | (c)
54725.140000 | 0.000000 | -0.036000 | -11.075000 | -11.111000 | 790.000000 | 876.000000 | 1288.000000 | 0.000000 |  | 4953 | Смещение кромок | GWAN |  | 04:39 | 04:53 | 06:00 | 0 | 996 | 3.106000 | EXT | Смещение кромок. Наружу. Величина смещения - 3.1 мм. |  | (c)
54725.381000 | 0.241000 | 0.188000 | -10.834000 | -10.887000 | 871.000000 | 881.000000 | 885.000000 | 70.298554 | 188.000000 | 4953 |  | CORR | AXGR | 04:53 | 04:54 | 04:55 | 98 | 27 | 12.000000 | EXT | - |  | (c)
54727.995000 | 2.855000 | 2.754000 | -8.220000 | -8.321000 | 380.000000 | 397.000000 | 395.000000 | 30.669970 | 2754.000000 | 4953 |  | CORR | AXGR | 03:33 | 03:36 | 03:36 | 148 | 29 | 10.000000 | EXT | - |  | (c)
54732.147000 | 7.007000 | 6.971000 | -4.068000 | -4.104000 | 1408.000000 | 1542.000000 | 1501.000000 | 43.853957 | 4040.000000 | 4953 |  | CORR | GENE | 06:19 | 06:41 | 06:34 | 64 | 186 | 12.000000 | EXT | - |  | (c)
54736.215000 | 0.000000 | -0.046000 | -11.415000 | -11.461000 | 984.000000 | 1065.000000 | 1085.000000 | 84.203597 |  | 4954 | Смещение кромок | GWAN |  | 01:00 | 01:13 | 01:16 | 0 | 203 | 2.682000 | EXT | Смещение кромок. Вовнутрь. Величина смещения - 2.7 мм. |  | (c)
54736.215000 | 0.000000 | -0.041000 | -11.415000 | -11.456000 | -439.000000 | -198.000000 | -81.000000 | 0.000000 |  | 4954 | Смещение кромок | GWAN |  | 09:10 | 09:49 | 10:08 | 0 | 717 | 3.300000 | EXT | Смещение кромок. Вовнутрь. Величина смещения - 3.3 мм. |  | (c)
54737.205000 | 0.990000 | 0.889000 | -10.425000 | -10.526000 | -2182.000000 | -2166.000000 | -2159.000000 | 3.946564 | 889.000000 | 4954 |  | CORR | GENE | 04:29 | 04:31 | 04:33 | 818 | 45 | 11.000000 | EXT | - |  | (c)
54741.612000 | 5.397000 | 5.288000 | -6.018000 | -6.127000 | 2172.000000 | 2190.000000 | 2193.000000 | 1.397466 | 5288.000000 | 4954 |  | CORR | AXGR | 04:12 | 04:14 | 04:15 | 284 | 41 | 13.000000 | EXT | - |  | (c)
54742.426000 | 6.211000 | 6.123000 | -5.204000 | -5.292000 | 2154.000000 | 2209.000000 | 2190.000000 | 0.331182 | 4988.000000 | 4954 |  | CORR | GENE | 04:09 | 04:18 | 04:15 | 304 | 72 | 11.000000 | EXT | - |  | (c)
54757.583000 | 9.953000 | 9.902000 | -1.352000 | -1.403000 | -2010.000000 | -1987.000000 | -1964.000000 | 17.807518 | 609.000000 | 4955 |  | CORR | GENE | 05:25 | 05:28 | 05:32 | 794 | 92 | 13.000000 | EXT | - |  | (c)
54758.935000 | 0.000000 | -0.041000 | -11.500000 | -11.541000 | 2059.000000 | -2075.000000 | -2122.000000 | 1842.000000 |  | 4956 | Смещение кромок | GWAN |  | 00:48 | 01:41 | 01:33 | 0 | 561 | 2.990000 | EXT | Смещение кромок. Вовнутрь. Величина смещения - 3 мм. |  | (c)
54758.935000 | 0.000000 | -0.031000 | -11.500000 | -11.531000 | -1772.000000 | -1645.000000 | -1475.000000 | 1177.000000 |  | 4956 | Смещение кромок | GWAN |  | 02:30 | 02:50 | 03:18 | 0 | 595 | 3.654000 | EXT | Смещение кромок. Вовнутрь. Величина смещения - 3.7 мм. |  | (c)
54780.430000 | 9.995000 | 9.956000 | -1.695000 | -1.734000 | -1886.000000 | -1875.000000 | -1877.000000 | 1868.000000 | 1662.000000 | 4957 |  | CORR | AXGR | 07:45 | 07:47 | 07:47 | 72 | 19 | 9.000000 | EXT | - |  | (c)
54789.803000 | 7.678000 | 7.515000 | -3.922000 | -4.085000 | -1883.000000 | -1854.000000 | -1860.000000 | 1837.000000 | 3756.000000 | 4958 |  | CORR | GENE | 04:39 | 04:43 | 04:43 | 329 | 46 | 10.000000 | EXT | - |  | (c)
54802.257000 | 8.532000 | 8.451000 | -3.038000 | -3.119000 | 615.000000 | 633.000000 | 632.000000 | 615.000000 | 2853.000000 | 4959 |  | CORR | AXGR | 03:39 | 03:42 | 03:42 | 266 | 34 | 9.000000 | EXT | - |  | (c)
54822.303000 | 5.403000 | 5.295000 | -6.267000 | -6.375000 | 33.000000 | 64.000000 | 82.000000 | 33.000000 | 4541.000000 | 4961 |  | CORR | GENE | 05:08 | 05:13 | 05:16 | 1834 | 99 | 15.000000 | EXT | - |  | (c)
54822.892000 | 5.992000 | 5.930000 | -5.678000 | -5.740000 | 175.000000 | 187.000000 | 186.000000 | 175.000000 | 5599.000000 | 4961 |  | CORR | AXGR | 05:31 | 05:33 | 05:32 | 141 | 24 | 10.000000 | EXT | - |  | (c)
54824.081000 | 7.181000 | 6.398000 | -4.489000 | -5.272000 | 202.000000 | 274.000000 | 246.000000 | 202.000000 | 4138.000000 | 4961 |  | CORR | GENE | 05:35 | 05:47 | 05:42 | 1134 | 87 | 9.000000 | EXT | - |  | (c)
54824.815000 | 7.915000 | 7.240000 | -3.755000 | -4.430000 | 34.000000 | 89.000000 | 78.000000 | 34.000000 | 3139.000000 | 4961 |  | CORR | GENE | 05:08 | 05:17 | 05:15 | 1291 | 87 | 12.000000 | EXT | - |  | (c)
54826.369000 | 9.469000 | 9.051000 | -2.201000 | -2.619000 | -101.000000 | 260.000000 | 356.000000 | 0.000000 | 2044.000000 | 4961 |  | CORR | GENE | 04:46 | 05:44 | 06:00 | 575 | 915 | 12.000000 | EXT | - |  | (c)
54827.113000 | 10.213000 | 10.195000 | -1.457000 | -1.475000 | 162.000000 | 383.000000 | 368.000000 | 162.000000 | 1332.000000 | 4961 |  | CORR | GENE | 05:28 | 06:04 | 06:02 | 143 | 412 | 11.000000 | EXT | - |  | (c)
54827.865000 | 10.965000 | 10.483000 | -0.705000 | -1.187000 | -104.000000 | 99.000000 | 279.000000 | 0.000000 | 515.000000 | 4961 |  | CORR | GENE | 04:46 | 05:18 | 05:47 | 672 | 766 | 10.000000 | EXT | - |  | (c)
54828.570000 | 0.000000 | -0.036000 | -4.276000 | -4.312000 | 856.000000 | 1538.000000 | 1280.000000 | 42.475126 |  | 4962а | Смещение кромок | GWAN |  | 00:06 | 01:56 | 01:14 | 0 | 848 | 3.275000 | EXT | Смещение кромок. Вовнутрь. Величина смещения - 3.3 мм. |  | (c)
54828.857000 | 0.287000 | 0.059000 | -3.989000 | -4.217000 | -1593.000000 | -1403.000000 | -1478.000000 | 51.438197 | 59.000000 | 4962а |  | CORR | GENE | 05:30 | 06:01 | 05:49 | 598 | 229 | 10.000000 | EXT | - |  | (c)
54832.846000 | 0.000000 | -0.021000 | -11.915000 | -11.936000 | 599.000000 | 659.000000 | 755.000000 | 599.000000 |  | 4962б | Смещение кромок | GWAN |  | 04:15 | 04:24 | 04:40 | 0 | 314 | 2.628000 | EXT | Смещение кромок. Наружу. Величина смещения - 2.6 мм. |  | (c)
54832.846000 | 0.000000 | -0.015000 | -11.915000 | -11.930000 | 1000.000000 | 1187.000000 | 1378.000000 | 1000.000000 |  | 4962б | Нарушение формы кольцевого шва | GWAN |  | 05:19 | 05:49 | 06:20 | 0 | 756 |  | EXT | Нарушение формы кольцевого шва |  | (c)
54832.846000 | 0.000000 | -0.031000 | -11.915000 | -11.946000 | 1894.000000 | -2164.000000 | 2206.000000 | 1894.000000 |  | 4962б | Смещение кромок | GWAN |  | 07:44 | 08:49 | 08:34 | 0 | 624 | 3.321000 | EXT | Смещение кромок. Наружу. Величина смещения - 3.3 мм. |  | (c)
54832.846000 | 0.000000 | -0.051000 | -11.915000 | -11.966000 | -1728.000000 | -1676.000000 | -1630.000000 | 1533.000000 |  | 4962б | Смещение кромок | GWAN |  | 09:59 | 10:07 | 10:15 | 0 | 195 | 2.977000 | EXT | Смещение кромок. Наружу. Величина смещения - 3 мм. |  | (c)
54856.591000 | 0.000000 | -0.021000 | -11.499000 | -11.520000 | -1009.000000 | -850.000000 | -905.000000 | 56.143692 |  | 4965а | Смещение кромок | GWAN |  | 06:56 | 07:22 | 07:13 | 0 | 209 | 2.443000 | EXT | Смещение кромок. Наружу. Величина смещения - 2.4 мм. Аномалия находится на упругопластическом изгибе: R=646 D, максимальное растяжение на 6.1 час. |  | (c)
54856.591000 | 0.000000 | -0.026000 | -11.499000 | -11.525000 | -179.000000 | -118.000000 | -54.000000 | 0.000000 |  | 4965а | Смещение кромок | GWAN |  | 09:10 | 09:20 | 09:30 | 0 | 250 | 3.376000 | EXT | Смещение кромок. Вовнутрь. Величина смещения - 3.4 мм. Аномалия находится на упругопластическом изгибе: R=646 D, максимальное растяжение на 6.1 час. |  | (c)
54856.591000 | 0.000000 | -0.022000 | -11.499000 | -11.521000 | 165.000000 | 730.000000 | 643.000000 | 51.924492 |  | 4965а | Нарушение формы кольцевого шва | GWAN |  | 10:06 | 11:37 | 11:23 | 0 | 957 |  | EXT | Нарушение формы кольцевого шва. Аномалия находится на упругопластическом изгибе: R=646 D, максимальное растяжение на 6.1 час. |  | (c)
54867.369000 | 10.778000 | 10.671000 | -0.721000 | -0.828000 | -1301.000000 | -1251.000000 | -1264.000000 | 74.978228 | 402.000000 | 4965а |  | CORR | GENE | 06:09 | 06:17 | 06:15 | 426 | 76 | 10.000000 | EXT | - |  | (c)
54868.090000 | 0.000000 | -0.012000 | -11.360000 | -11.372000 | -1477.000000 | -342.000000 | -670.000000 | 0.000000 |  | 4966 | Нарушение формы кольцевого шва | GWAN |  | 05:12 | 08:15 | 07:22 | 0 | 1614 |  | EXT | Нарушение формы кольцевого шва. Аномалия находится на отводе. |  | (c)
54868.090000 | 0.000000 | -0.019000 | -11.360000 | -11.379000 | 809.000000 | 2116.000000 | 1735.000000 | 34.809715 |  | 4966 | Нарушение формы кольцевого шва | GWAN |  | 11:21 | 02:52 | 01:50 | 0 | 1853 |  | EXT | Нарушение формы кольцевого шва. Аномалия находится на отводе. |  | (c)
54879.450000 | 0.000000 | -0.036000 | -11.145000 | -11.181000 | -1053.000000 | -920.000000 | -774.000000 | 496.000000 |  | 4967 | Смещение кромок | GWAN |  | 08:44 | 09:05 | 09:29 | 0 | 558 | 3.891000 | EXT | Смещение кромок. Наружу. Аномалия находится на отводе. Величина смещения - 3.9 мм. |  | (c)
54913.025000 | 0.000000 | -0.031000 | -11.660000 | -11.691000 | -1470.000000 | -1258.000000 | -1328.000000 | 1185.000000 |  | 4970 | Смещение кромок | GWAN |  | 09:33 | 10:07 | 09:56 | 0 | 285 | 2.973000 | EXT | Смещение кромок. Наружу. Величина смещения - 3 мм. |  | (c)
54913.025000 | 0.000000 | -0.031000 | -11.660000 | -11.691000 | -1119.000000 | -1020.000000 | -944.000000 | 770.000000 |  | 4970 | Смещение кромок | GWAN |  | 10:30 | 10:46 | 10:58 | 0 | 349 | 4.023000 | EXT | Смещение кромок. Наружу. Величина смещения - 4 мм. |  | (c)
54936.210000 | 0.000000 | -0.031000 | -11.685000 | -11.716000 | 1583.000000 | -2201.000000 | 2038.000000 | 1583.000000 |  | 4972 | Смещение кромок | GWAN |  | 01:35 | 03:25 | 02:49 | 0 | 909 | 3.045000 | EXT | Смещение кромок. Вовнутрь. Аномалия находится на отводе. Величина смещения - 3 мм. |  | (c)
54936.210000 | 0.000000 | -0.026000 | -11.685000 | -11.711000 | -1800.000000 | -1652.000000 | -1696.000000 | 1591.000000 |  | 4972 | Смещение кромок | GWAN |  | 04:29 | 04:53 | 04:46 | 0 | 209 | 2.907000 | EXT | Смещение кромок. Наружу. Аномалия находится на отводе. Величина смещения - 2.9 мм. |  | (c)
54936.210000 | 0.000000 | -0.016000 | -11.685000 | -11.701000 | -1481.000000 | -1254.000000 | -1323.000000 | 1164.000000 |  | 4972 | Смещение кромок | GWAN |  | 05:21 | 05:57 | 05:46 | 0 | 317 | 2.796000 | EXT | Смещение кромок. Вовнутрь. Аномалия находится на отводе. Величина смещения - 2.8 мм. |  | (c)
54936.210000 | 0.000000 | -0.036000 | -11.685000 | -11.721000 | 0.000000 | 468.000000 | 281.000000 | 0.000000 |  | 4972 | Смещение кромок | GWAN |  | 09:20 | 10:35 | 10:05 | 0 | 561 | 2.444000 | EXT | Смещение кромок. Наружу. Аномалия находится на отводе. Величина смещения - 2.4 мм. |  | (c)
54939.328000 | 3.118000 | 2.057000 | -8.567000 | -9.628000 | 992.000000 | -1230.000000 | -1239.000000 | 0.000000 | 2057.000000 | 4972 |  | OVAL |  | 00:00 | 06:01 | 06:00 | 4477 | 4461 | -200.000000 |  | - |  | (c)
54940.448000 | 4.238000 | 3.438000 | -7.447000 | -8.247000 | -1536.000000 | -1239.000000 | -1220.000000 | 905.000000 | 3438.000000 | 4972 |  | DENT |  | 05:12 | 06:00 | 06:03 | 1568 | 631 | 0.915493 |  | - |  | (c)
54942.224000 | 6.014000 | 5.856000 | -5.671000 | -5.829000 | -1376.000000 | -1251.000000 | -1158.000000 | 939.000000 | 5565.000000 | 4972 |  | DENT |  | 05:38 | 05:58 | 06:13 | 264 | 437 | 1.126761 |  | - |  | (c)
54947.895000 | 0.000000 | -0.033000 | -11.450000 | -11.483000 | -812.000000 | -569.000000 | -625.000000 | 439.000000 |  | 4973 |  | GWAN |  | 00:24 | 01:03 | 00:54 | 0 | 373 |  | INT | -. Подкладная пластина на кольцевом шве. |  | (c)
54959.345000 | 0.000000 | -0.036000 | -11.605000 | -11.641000 | 592.000000 | 824.000000 | 809.000000 | 592.000000 |  | 4974 | Смещение кромок | GWAN |  | 01:59 | 02:36 | 02:34 | 0 | 433 | 3.261000 | EXT | Смещение кромок. Вовнутрь. Величина смещения - 3.3 мм. |  | (c)
54959.973000 | 0.628000 | 0.616000 | -10.977000 | -10.989000 | 2029.000000 | 2100.000000 | 2071.000000 | 2029.000000 | 616.000000 | 4974 |  | CORR | СIGR | 05:51 | 06:02 | 05:58 | 20 | 83 | 11.000000 | EXT | - |  | (c)
54960.212000 | 0.867000 | 0.838000 | -10.738000 | -10.767000 | 2032.000000 | 2140.000000 | 2158.000000 | 2032.000000 | 838.000000 | 4974 |  | CORR | СIGR | 05:51 | 06:09 | 06:12 | 38 | 252 | 10.000000 | EXT | - |  | (c)
54960.277000 | 0.932000 | 0.902000 | -10.673000 | -10.703000 | 1865.000000 | 2104.000000 | 2013.000000 | 1865.000000 | 902.000000 | 4974 |  | CORR | GENE | 05:24 | 06:03 | 05:48 | 46 | 296 | 12.000000 | EXT | - |  | (c)
54960.587000 | 1.242000 | 1.222000 | -10.363000 | -10.383000 | 1992.000000 | 2107.000000 | 2118.000000 | 1992.000000 | 1222.000000 | 4974 |  | CORR | GENE | 05:45 | 06:03 | 06:05 | 49 | 251 | 10.000000 | EXT | - |  | (c)
54961.684000 | 2.339000 | 2.293000 | -9.266000 | -9.312000 | 1794.000000 | 2168.000000 | 2182.000000 | 1794.000000 | 2293.000000 | 4974 |  | CORR | GENE | 05:13 | 06:13 | 06:16 | 94 | 775 | 10.000000 | EXT | - |  | (c)
54970.950000 | 0.000000 | -0.051000 | -11.620000 | -11.671000 | -353.000000 | -193.000000 | -226.000000 | 100.000000 |  | 4975 | Смещение кромок | GWAN |  | 01:55 | 02:21 | 02:16 | 0 | 253 | 2.871000 | EXT | Смещение кромок. Наружу. Величина смещения - 2.9 мм. |  | (c)
54970.950000 | 0.000000 | -0.046000 | -11.620000 | -11.666000 | -2034.000000 | -1840.000000 | -1474.000000 | 913.000000 |  | 4975 | Смещение кромок | GWAN |  | 09:24 | 09:55 | 10:54 | 0 | 1121 | 4.867000 | EXT | Смещение кромок. Наружу. Аномалия находится на отводе. Величина смещения - 4.9 мм. |  | (c)
54994.300000 | 0.000000 | -0.032000 | -10.945000 | -10.977000 | -891.000000 | -798.000000 | -629.000000 | 8.483880 |  | 4977 | Смещение кромок | GWAN |  | 09:14 | 09:29 | 09:56 | 0 | 524 | 2.462184 | EXT | Смещение кромок. Наружу. Аномалия находится на отводе. Величина смещения - 2.5 мм. |  | (c)
55005.245000 | 0.000000 | -0.041000 | -11.150000 | -11.191000 | -162.000000 | -40.000000 | 69.000000 | 5.586540 |  | 4978 | Смещение кромок | GWAN |  | 09:56 | 10:16 | 10:33 | 0 | 462 | 3.997000 | EXT | Смещение кромок. Вовнутрь. Величина смещения - 4 мм. Аномалия находится на упругопластическом изгибе: R=596 D, максимальное растяжение на 5.5 час. |  | (c)
55027.845000 | 0.000000 | -0.051000 | -11.350000 | -11.401000 | 614.000000 | 663.000000 | 680.000000 | 54.905948 |  | 4980 | Смещение кромок | GWAN |  | 00:56 | 01:03 | 01:06 | 0 | 134 | 2.392000 | EXT | Смещение кромок. Вовнутрь. Величина смещения - 2.4 мм. Аномалия находится на упругопластическом изгибе: R=492 D, максимальное растяжение на 5.3 час. |  | (c)
55027.845000 | 0.000000 | -0.041000 | -11.350000 | -11.391000 | 1546.000000 | 1554.000000 | 1737.000000 | 24.320222 |  | 4980 | Смещение кромок | GWAN |  | 03:26 | 03:27 | 03:57 | 0 | 383 | 3.217000 | EXT | Смещение кромок. Вовнутрь. Величина смещения - 3.2 мм. Аномалия находится на упругопластическом изгибе: R=492 D, максимальное растяжение на 5.3 час. |  | (c)
55027.845000 | 0.000000 | -0.021000 | -11.350000 | -11.371000 | -1344.000000 | -1289.000000 | -1260.000000 | 71.530036 |  | 4980 | Смещение кромок | GWAN |  | 07:40 | 07:48 | 07:53 | 0 | 168 | 3.421000 | EXT | Смещение кромок. Вовнутрь. Величина смещения - 3.4 мм. Аномалия находится на упругопластическом изгибе: R=492 D, максимальное растяжение на 5.3 час. |  | (c)
55027.845000 | 0.000000 | -0.046000 | -11.350000 | -11.396000 | -598.000000 | -258.000000 | -355.000000 | 0.000000 |  | 4980 | Смещение кромок | GWAN |  | 09:40 | 10:35 | 10:19 | 0 | 485 | 3.591000 | EXT | Смещение кромок. Наружу. Величина смещения - 3.6 мм. Аномалия находится на упругопластическом изгибе: R=492 D, максимальное растяжение на 5.3 час. |  | (c)
55028.665000 | 0.820000 | 0.790000 | -10.530000 | -10.560000 | -2183.000000 | -2055.000000 | -2074.000000 | 3.798911 | 790.000000 | 4980 |  | CORR | GENE | 05:24 | 05:45 | 05:42 | 56 | 218 | 11.000000 | EXT | -. Аномалия находится на упругопластическом изгибе: R=504 D, максимальное растяжение на 5.3 час. |  | (c)
55039.195000 | 0.000000 | -0.021000 | -11.145000 | -11.166000 | -1718.000000 | -1608.000000 | -1570.000000 | 41.355169 |  | 4981 | Смещение кромок | GWAN |  | 04:47 | 05:05 | 05:11 | 0 | 296 | 3.018000 | EXT | Смещение кромок. Наружу. Величина смещения - 3 мм. |  | (c)
55039.195000 | 0.000000 | -0.001000 | -11.145000 | -11.146000 | -1274.000000 | -951.000000 | -1056.000000 | 50.059969 |  | 4981 | Смещение кромок | GWAN |  | 05:59 | 06:51 | 06:34 | 0 | 436 | 3.051000 | EXT | Смещение кромок. Вовнутрь. Величина смещения - 3.1 мм. |  | (c)
55043.248000 | 4.053000 | 4.044000 | -7.092000 | -7.101000 | -746.000000 | -696.000000 | -700.000000 | 49.057187 | 4044.000000 | 4981 |  | CORR | СIGR | 07:24 | 07:32 | 07:31 | 24 | 92 | 10.000000 | EXT | - |  | (c)
55050.340000 | 0.000000 | -0.050000 | -11.305000 | -11.355000 | -597.000000 | -458.000000 | -404.000000 | 16.995551 |  | 4982 | Нарушение формы кольцевого шва | GWAN |  | 01:13 | 01:36 | 01:44 | 0 | 386 |  | EXT | Нарушение формы кольцевого шва |  | (c)
55050.340000 | 0.000000 | -0.041000 | -11.305000 | -11.346000 | 273.000000 | 316.000000 | 363.000000 | 21.997566 |  | 4982 | Смещение кромок | GWAN |  | 03:33 | 03:40 | 03:48 | 0 | 180 | 2.629000 | EXT | Смещение кромок. Наружу. Величина смещения - 2.6 мм. |  | (c)
55050.340000 | 0.000000 | -0.021000 | -11.305000 | -11.326000 | 676.000000 | 926.000000 | 861.000000 | 54.566817 |  | 4982 | Смещение кромок | GWAN |  | 04:39 | 05:19 | 05:08 | 0 | 369 | 2.666000 | EXT | Смещение кромок. Вовнутрь. Величина смещения - 2.7 мм. |  | (c)
55059.704000 | 9.364000 | 9.338000 | -1.941000 | -1.967000 | 867.000000 | 1010.000000 | 973.000000 | 69.973016 | 1938.000000 | 4982 |  | CORR | СIGR | 05:09 | 05:33 | 05:26 | 29 | 211 | 13.000000 | EXT | - |  | (c)
55061.645000 | 0.000000 | -0.021000 | -11.490000 | -11.511000 | 1102.000000 | 1154.000000 | 1233.000000 | 59.432616 |  | 4983 | Смещение кромок | GWAN |  | 05:14 | 05:22 | 05:35 | 0 | 261 | 4.719000 | EXT | Смещение кромок. Вовнутрь. Величина смещения - 4.7 мм. |  | (c)
55061.645000 | 0.000000 | -0.026000 | -11.490000 | -11.516000 | 1532.000000 | 1703.000000 | 1647.000000 | 28.608806 |  | 4983 | Смещение кромок | GWAN |  | 06:23 | 06:51 | 06:42 | 0 | 229 | 3.894000 | EXT | Смещение кромок. Наружу. Величина смещения - 3.9 мм. |  | (c)
55073.135000 | 0.000000 | -0.046000 | -11.540000 | -11.586000 | -545.000000 | -299.000000 | -339.000000 | 133.000000 |  | 4984 | Смещение кромок | GWAN |  | 01:52 | 02:32 | 02:25 | 0 | 412 | 2.723000 | EXT | Смещение кромок. Наружу. Величина смещения - 2.7 мм. |  | (c)
55073.135000 | 0.000000 | -0.021000 | -11.540000 | -11.561000 | 573.000000 | 700.000000 | 743.000000 | 573.000000 |  | 4984 | Смещение кромок | GWAN |  | 04:52 | 05:13 | 05:20 | 0 | 340 | 3.275000 | EXT | Смещение кромок. Наружу. Аномалия находится на отводе. Величина смещения - 3.3 мм. |  | (c)
55081.225000 | 8.090000 | 8.081000 | -3.450000 | -3.459000 | 1050.000000 | 1100.000000 | 1101.000000 | 1050.000000 | 3439.000000 | 4984 |  | CORR | СIGR | 06:09 | 06:17 | 06:18 | 20 | 102 | 10.000000 | EXT | -. Аномалия находится на отводе. |  | (c)
55084.675000 | 0.000000 | -0.041000 | -11.260000 | -11.301000 | 726.000000 | 894.000000 | 869.000000 | 726.000000 |  | 4985 | Смещение кромок | GWAN |  | 03:00 | 03:27 | 03:23 | 0 | 288 | 3.586000 | EXT | Смещение кромок. Вовнутрь. Аномалия находится на отводе. Величина смещения - 3.6 мм. |  | (c)
55084.675000 | 0.000000 | -0.041000 | -11.260000 | -11.301000 | -1548.000000 | -1427.000000 | -1325.000000 | 1101.000000 |  | 4985 | Смещение кромок | GWAN |  | 08:53 | 09:12 | 09:29 | 0 | 447 | 3.109000 | EXT | Смещение кромок. Наружу. Аномалия находится на отводе. Величина смещения - 3.1 мм. |  | (c)
55095.935000 | 0.000000 | -0.016000 | -11.580000 | -11.596000 | 1784.000000 | 1956.000000 | 2030.000000 | 1784.000000 |  | 4986 | Смещение кромок | GWAN |  | 04:53 | 05:21 | 05:33 | 0 | 491 | 2.289000 | EXT | Смещение кромок. Вовнутрь. Величина смещения - 2.3 мм. |  | (c)
55095.935000 | 0.000000 | -0.021000 | -11.580000 | -11.601000 | -1783.000000 | -1689.000000 | -1683.000000 | 1583.000000 |  | 4986 | Смещение кромок | GWAN |  | 07:17 | 07:33 | 07:33 | 0 | 200 | 2.463601 | EXT | Смещение кромок. Вовнутрь. Величина смещения - 2.5 мм. |  | (c)
55107.515000 | 0.000000 | -0.041000 | -11.570000 | -11.611000 | -2014.000000 | -1941.000000 | -1901.000000 | 1787.000000 |  | 4987 | Смещение кромок | GWAN |  | 09:47 | 09:59 | 10:06 | 0 | 227 | 2.722000 | EXT | Смещение кромок. Вовнутрь. Величина смещения - 2.7 мм. |  | (c)
55119.085000 | 0.000000 | -0.066000 | -11.320000 | -11.386000 | 1450.000000 | 1609.000000 | 1612.000000 | 36.767087 |  | 4988 | Смещение кромок | GWAN |  | 00:56 | 01:21 | 01:22 | 0 | 325 | 3.809000 | EXT | Смещение кромок. Вовнутрь. Аномалия находится на отводе. Величина смещения - 3.8 мм. |  | (c)
55119.085000 | 0.000000 | -0.051000 | -11.320000 | -11.371000 | 1821.000000 | -2111.000000 | 2164.000000 | 0.000000 |  | 4988 | Смещение кромок | GWAN |  | 01:56 | 03:21 | 02:51 | 0 | 685 | 2.788000 | EXT | Смещение кромок. Вовнутрь. Аномалия находится на отводе. Величина смещения - 2.8 мм. |  | (c)
55152.860000 | 0.000000 | -0.056000 | -11.180000 | -11.236000 | 800.000000 | 840.000000 | 958.000000 | 77.299312 |  | 4991 | Смещение кромок | GWAN |  | 01:18 | 01:24 | 01:43 | 0 | 317 | 2.585000 | EXT | Смещение кромок. Вовнутрь. Аномалия находится на отводе. Величина смещения - 2.6 мм. |  | (c)
55152.860000 | 0.000000 | -0.046000 | -11.180000 | -11.226000 | 1273.000000 | 1383.000000 | 1565.000000 | 30.177649 |  | 4991 | Смещение кромок | GWAN |  | 02:34 | 02:52 | 03:21 | 0 | 584 | 3.130000 | EXT | Смещение кромок. Наружу. Аномалия находится на отводе. Величина смещения - 3.1 мм. |  | (c)
55164.040000 | 0.000000 | -0.046000 | -11.435000 | -11.481000 | 671.000000 | 1559.000000 | 1661.000000 | 33.992442 |  | 4992 | Смещение кромок | GWAN |  | 11:44 | 02:08 | 02:24 | 0 | 1981 | 4.410000 | EXT | Смещение кромок. Вовнутрь. Величина смещения - 4.4 мм. |  | (c)
55185.856000 | 10.381000 | 10.327000 | -0.914000 | -0.968000 | 48.000000 | 58.000000 | 70.000000 | 3.868926 | 814.000000 | 4993 |  | CORR | AXGR | 02:53 | 02:55 | 02:56 | 154 | 44 | 10.000000 | EXT | -. Аномалия находится на отводе. |  | (c)
55186.770000 | 0.000000 | -0.026000 | -10.915000 | -10.941000 | 2196.000000 | -1736.000000 | -1903.000000 | 1541.000000 |  | 4994 | Смещение кромок | GWAN |  | 02:42 | 04:07 | 03:40 | 0 | 723 | 3.865000 | EXT | Смещение кромок. Вовнутрь. Аномалия находится на отводе. Величина смещения - 3.9 мм. |  | (c)
55186.770000 | 0.000000 | -0.056000 | -10.915000 | -10.971000 | 262.000000 | 358.000000 | 345.000000 | 262.000000 |  | 4994 | Смещение кромок | GWAN |  | 09:30 | 09:45 | 09:43 | 0 | 166 | 2.784000 | EXT | Смещение кромок. Наружу. Аномалия находится на отводе. Величина смещения - 2.8 мм. |  | (c)
55197.685000 | 0.000000 | -0.026000 | -11.690000 | -11.716000 | 1839.000000 | 2051.000000 | 2102.000000 | 1839.000000 |  | 4995 | Смещение кромок | GWAN |  | 01:44 | 02:18 | 02:26 | 0 | 526 | 2.666000 | EXT | Смещение кромок. Вовнутрь. Аномалия находится на отводе. Величина смещения - 2.7 мм. |  | (c)
55197.685000 | 0.000000 | -0.006000 | -11.690000 | -11.696000 | -1141.000000 | -1030.000000 | -1009.000000 | 876.000000 |  | 4995 | Смещение кромок | GWAN |  | 05:43 | 06:00 | 06:04 | 0 | 264 | 2.919000 | EXT | Смещение кромок. Вовнутрь. Аномалия находится на отводе. Величина смещения - 2.9 мм. |  | (c)
55197.685000 | 0.000000 | -0.016000 | -11.690000 | -11.706000 | -568.000000 | -499.000000 | -410.000000 | 252.000000 |  | 4995 | Смещение кромок | GWAN |  | 07:15 | 07:26 | 07:40 | 0 | 317 | 2.770000 | EXT | Смещение кромок. Наружу. Аномалия находится на отводе. Величина смещения - 2.8 мм. |  | (c)
55197.685000 | 0.000000 | -0.031000 | -11.690000 | -11.721000 | -194.000000 | -31.000000 | -73.000000 | 0.000000 |  | 4995 | Смещение кромок | GWAN |  | 08:15 | 08:42 | 08:35 | 0 | 241 | 2.974000 | EXT | Смещение кромок. Наружу. Аномалия находится на отводе. Величина смещения - 3 мм. |  | (c)
55197.685000 | 0.000000 | -0.024000 | -11.690000 | -11.714000 | 134.000000 | 378.000000 | 970.000000 | 134.000000 |  | 4995 | Нарушение формы кольцевого шва | GWAN |  | 09:08 | 09:48 | 11:23 | 0 | 1672 |  | EXT | Нарушение формы кольцевого шва. Аномалия находится на отводе. |  | (c)
55209.332000 | 11.647000 | 11.588000 | -0.043000 | -0.102000 | -1645.000000 | -1632.000000 | -1630.000000 | 1615.000000 | 32.000000 | 4995 |  | ARTD | AXGR | 04:21 | 04:23 | 04:24 | 70 | 30 | 12.943185 | EXT | -. Эквивалент потери металла 13%. Аномалия находится на упругопластическом изгибе: R=458 D, максимальное растяжение на 0.2 час. |  | (c)
55209.375000 | 0.000000 | -0.045000 | -11.320000 | -11.365000 | -240.000000 | 236.000000 | 93.000000 | 7.492699 |  | 4996 | Смещение кромок | GWAN |  | 08:53 | 10:10 | 09:47 | 0 | 665 | 3.396000 | EXT | Смещение кромок. Наружу. Величина смещения - 3.4 мм. Аномалия находится на упругопластическом изгибе: R=458 D, максимальное растяжение на 0.2 час. |  | (c)
55220.695000 | 0.000000 | -0.026000 | -11.240000 | -11.266000 | -696.000000 | -525.000000 | -574.000000 | 36.515078 |  | 4997 | Смещение кромок | GWAN |  | 01:05 | 01:33 | 01:25 | 0 | 244 | 2.687000 | EXT | Смещение кромок. Наружу. Аномалия находится на отводе. Величина смещения - 2.7 мм. |  | (c)
55220.695000 | 0.000000 | -0.001000 | -11.240000 | -11.241000 | 799.000000 | 936.000000 | 1026.000000 | 60.666359 |  | 4997 | Смещение кромок | GWAN |  | 05:06 | 05:28 | 05:43 | 0 | 453 | 3.593000 | EXT | Смещение кромок. Вовнутрь. Аномалия находится на отводе. Величина смещения - 3.6 мм. |  | (c)
55220.695000 | 0.000000 | -0.011000 | -11.240000 | -11.251000 | 1278.000000 | 1575.000000 | 1655.000000 | 0.000000 |  | 4997 | Смещение кромок | GWAN |  | 06:24 | 07:12 | 07:24 | 0 | 752 | 2.601000 | EXT | Смещение кромок. Вовнутрь. Аномалия находится на отводе. Величина смещения - 2.6 мм. |  | (c)
55231.935000 | 0.000000 | -0.026000 | -11.525000 | -11.551000 | 703.000000 | 917.000000 | 875.000000 | 703.000000 |  | 4998 | Смещение кромок | GWAN |  | 04:36 | 05:10 | 05:04 | 0 | 346 | 3.309000 | EXT | Смещение кромок. Наружу. Аномалия находится на отводе. Величина смещения - 3.3 мм. |  | (c)
55270.208000 | 4.138000 | 3.950000 | -7.007000 | -7.195000 | 14.000000 | 21.000000 | 25.000000 | 1.139724 | 3950.000000 | 5001 | Дефект проката | MIAN | AXGR | 00:32 | 00:33 | 00:34 | 285 | 22 | 10.000000 | INT | Дефект проката. Эквивалент потери металла 10%. |  | (c)
55274.602000 | 8.532000 | 8.354000 | -2.613000 | -2.791000 | 15.000000 | 23.000000 | 35.000000 | 1.200714 | 2316.000000 | 5001 | Дефект проката | MIAN | AXGR | 00:32 | 00:34 | 00:36 | 475 | 41 | 10.000000 | INT | Дефект проката. Эквивалент потери металла 10%. |  | (c)
55277.215000 | 0.000000 | -0.025000 | -11.335000 | -11.360000 | -89.000000 | 444.000000 | 356.000000 | 0.000000 |  | 5002 | Нарушение формы кольцевого шва | GWAN |  | 01:54 | 03:20 | 03:06 | 0 | 890 |  | EXT | Нарушение формы кольцевого шва |  | (c)
55279.150000 | 1.935000 | 1.748000 | -9.400000 | -9.587000 | 1623.000000 | 1734.000000 | 1813.000000 | 2.993362 | 1748.000000 | 5002 |  | DENT |  | 06:31 | 06:49 | 07:01 | 396 | 380 | 0.492958 |  | - |  | (c)
55322.865000 | 0.000000 | -0.041000 | -11.740000 | -11.781000 | -485.000000 | -197.000000 | -220.000000 | 0.000000 |  | 5006 | Смещение кромок | GWAN |  | 01:29 | 02:15 | 02:11 | 0 | 529 | 2.796000 | EXT | Смещение кромок. Вовнутрь. Аномалия находится на отводе. Величина смещения - 2.8 мм. |  | (c)
55325.671000 | 2.806000 | 2.796000 | -8.934000 | -8.944000 | 29.000000 | 61.000000 | 64.000000 | 29.000000 | 2796.000000 | 5006 |  | GOUG | СIGR | 02:51 | 02:57 | 02:57 | 23 | 70 | 10.000000 | EXT | -. Аномалия находится на отводе. Задир. |  | (c)
55333.614000 | 10.749000 | 10.720000 | -0.991000 | -1.020000 | 1831.000000 | 1842.000000 | 1844.000000 | 1831.000000 | 957.000000 | 5006 |  | CORR | AXGR | 07:42 | 07:44 | 07:44 | 63 | 26 | 10.000000 | EXT | -. Аномалия находится на отводе. |  | (c)
55334.605000 | 0.000000 | -0.036000 | -11.260000 | -11.296000 | -1197.000000 | -1017.000000 | -1007.000000 | 65.908670 |  | 5007 | Смещение кромок | GWAN |  | 09:17 | 09:46 | 09:47 | 0 | 380 | 3.492000 | EXT | Смещение кромок. Наружу. Аномалия находится на отводе. Величина смещения - 3.5 мм. |  | (c)
55345.811000 | 11.206000 | 11.056000 | -0.054000 | -0.204000 | 819.000000 | 850.000000 | 847.000000 | 66.132086 | 9.000000 | 5007 |  | ARTD | GENE | 02:42 | 02:47 | 02:47 | 195 | 54 | 10.000000 | EXT | -. Эквивалент потери металла 10%. Аномалия находится на упругопластическом изгибе: R=460 D, максимальное растяжение на 5.8 час. |  | (c)
55351.456000 | 5.591000 | 5.463000 | -5.774000 | -5.902000 | 270.000000 | 342.000000 | 344.000000 | 21.770522 | 5463.000000 | 5008 |  | DENT |  | 03:19 | 03:31 | 03:31 | 227 | 148 | 0.281690 |  | -. Аномалия находится на упругопластическом изгибе. |  | (c)
55357.230000 | 0.000000 | -0.011000 | -11.220000 | -11.231000 | 1665.000000 | 1747.000000 | 1760.000000 | 22.745573 |  | 5009 | Смещение кромок | GWAN |  | 05:35 | 05:48 | 05:50 | 0 | 189 | 3.305000 | EXT | Смещение кромок. Наружу. Величина смещения - 3.3 мм. Аномалия находится на упругопластическом изгибе: R=346 D, максимальное растяжение на 6.4 час. |  | (c)
55368.450000 | 0.000000 | -0.026000 | -11.395000 | -11.421000 | 444.000000 | 476.000000 | 502.000000 | 35.817401 |  | 5010 | Смещение кромок | GWAN |  | 02:38 | 02:43 | 02:47 | 0 | 116 | 2.645000 | EXT | Смещение кромок. Наружу. Величина смещения - 2.6 мм. Аномалия находится на упругопластическом изгибе: R=848 D, максимальное растяжение на 7.3 час. |  | (c)
55368.450000 | 0.000000 | -0.031000 | -11.395000 | -11.426000 | -1813.000000 | -1464.000000 | -1399.000000 | 67.109870 |  | 5010 | Смещение кромок | GWAN |  | 08:33 | 09:30 | 09:40 | 0 | 828 | 4.064000 | EXT | Смещение кромок. Наружу. Величина смещения - 4.1 мм. Аномалия находится на упругопластическом изгибе: R=848 D, максимальное растяжение на 7.3 час. |  | (c)
55375.777000 | 7.327000 | 7.205000 | -4.068000 | -4.190000 | 422.000000 | 510.000000 | 566.000000 | 34.084746 | 3938.000000 | 5010 |  | DENT |  | 02:34 | 02:48 | 02:57 | 252 | 287 | 0.352113 |  | - |  | (c)
55379.845000 | 0.000000 | -0.031000 | -11.425000 | -11.456000 | -2125.000000 | -1689.000000 | -1719.000000 | 8.549872 |  | 5011 | Смещение кромок | GWAN |  | 03:42 | 04:52 | 04:47 | 0 | 810 | 3.665000 | EXT | Смещение кромок. Наружу. Величина смещения - 3.7 мм. |  | (c)
55383.871000 | 4.026000 | 3.919000 | -7.399000 | -7.506000 | 2062.000000 | -2203.000000 | 2197.000000 | 0.000000 | 3919.000000 | 5011 |  | DENT |  | 02:57 | 03:29 | 03:19 | 238 | 271 | 0.422535 |  | -. Аномалия находится вблизи продольного шва. |  | (c)
55402.560000 | 0.000000 | -0.016000 | -11.200000 | -11.216000 | 1132.000000 | 1214.000000 | 1195.000000 | 73.515089 |  | 5013 | Смещение кромок | GWAN |  | 04:28 | 04:41 | 04:38 | 0 | 125 | 2.375000 | EXT | Смещение кромок. Наружу. Величина смещения - 2.4 мм. |  | (c)
55402.560000 | 0.000000 | -0.016000 | -11.200000 | -11.216000 | 1841.000000 | 1948.000000 | 1964.000000 | 1.561969 |  | 5013 | Смещение кромок | GWAN |  | 06:22 | 06:40 | 06:42 | 0 | 247 | 3.233000 | EXT | Смещение кромок. Наружу. Величина смещения - 3.2 мм. |  | (c)
55402.560000 | 0.000000 | -0.036000 | -11.200000 | -11.236000 | -1801.000000 | -1624.000000 | -1656.000000 | 46.373118 |  | 5013 | Смещение кромок | GWAN |  | 08:34 | 09:03 | 08:58 | 0 | 290 | 3.274000 | EXT | Смещение кромок. Наружу. Величина смещения - 3.3 мм. |  | (c)
55402.560000 | 0.000000 | -0.051000 | -11.200000 | -11.251000 | -1310.000000 | -1188.000000 | -1152.000000 | 80.173480 |  | 5013 | Смещение кромок | GWAN |  | 09:54 | 10:13 | 10:19 | 0 | 317 | 3.226000 | EXT | Смещение кромок. Наружу. Величина смещения - 3.2 мм. |  | (c)
55452.251000 | 4.471000 | 4.447000 | -7.049000 | -7.073000 | 443.000000 | 707.000000 | 619.000000 | 443.000000 | 4447.000000 | 5017 |  | CORR | GENE | 03:21 | 04:04 | 03:50 | 47 | 352 | 11.000000 | EXT | -. Аномалия находится на отводе. |  | (c)
55452.610000 | 4.830000 | 4.595000 | -6.690000 | -6.925000 | 2130.000000 | 2162.000000 | 2152.000000 | 2130.000000 | 4595.000000 | 5017 |  | CORR | GENE | 07:53 | 07:59 | 07:57 | 325 | 45 | 12.000000 | EXT | -. Аномалия находится на отводе. |  | (c)
55453.324000 | 5.544000 | 5.434000 | -5.976000 | -6.086000 | 2156.000000 | 2177.000000 | 2172.000000 | 2156.000000 | 5434.000000 | 5017 |  | CORR | AXGR | 07:58 | 08:01 | 08:00 | 177 | 33 | 10.000000 | EXT | -. Аномалия находится на отводе. |  | (c)
55457.689000 | 9.909000 | 9.609000 | -1.611000 | -1.911000 | 2112.000000 | 2143.000000 | 2156.000000 | 2112.000000 | 1253.000000 | 5017 |  | CORR | GENE | 07:51 | 07:56 | 07:58 | 658 | 90 | 12.000000 | EXT | -. Аномалия находится на отводе. |  | (c)
55463.425000 | 4.125000 | 3.958000 | -7.510000 | -7.677000 | 31.000000 | 48.000000 | 51.000000 | 31.000000 | 3958.000000 | 5018 |  | CORR | AXGR | 04:30 | 04:33 | 04:33 | 328 | 41 | 10.000000 | EXT | - |  | (c)
55470.935000 | 0.000000 | -0.016000 | -11.100000 | -11.116000 | 303.000000 | 527.000000 | 552.000000 | 303.000000 |  | 5019 | Смещение кромок | GWAN |  | 03:58 | 04:34 | 04:38 | 0 | 497 | 3.756000 | EXT | Смещение кромок. Вовнутрь. Аномалия находится на отводе. Величина смещения - 3.8 мм. |  | (c)
55482.035000 | 0.000000 | -0.026000 | -11.355000 | -11.381000 | 1043.000000 | 1124.000000 | 1138.000000 | 80.582750 |  | 5020 | Смещение кромок | GWAN |  | 02:40 | 02:53 | 02:55 | 0 | 189 | 4.409000 | EXT | Смещение кромок. Наружу. Аномалия находится на отводе. Величина смещения - 4.4 мм. |  | (c)
55482.035000 | 0.000000 | -0.046000 | -11.355000 | -11.401000 | -1199.000000 | -891.000000 | -1012.000000 | 51.402708 |  | 5020 | Смещение кромок | GWAN |  | 08:38 | 09:27 | 09:08 | 0 | 375 | 3.031000 | EXT | Смещение кромок. Вовнутрь. Аномалия находится на отводе. Величина смещения - 3 мм. |  | (c)
55482.035000 | 0.000000 | -0.046000 | -11.355000 | -11.401000 | -792.000000 | -743.000000 | -720.000000 | 46.363654 |  | 5020 | Смещение кромок | GWAN |  | 09:43 | 09:51 | 09:55 | 0 | 145 | 3.399000 | EXT | Смещение кромок. Наружу. Аномалия находится на отводе. Величина смещения - 3.4 мм. |  | (c)
55485.454000 | 3.419000 | 3.297000 | -7.936000 | -8.058000 | 1210.000000 | 1400.000000 | 1382.000000 | 54.562294 | 3297.000000 | 5020 |  | DENT |  | 03:07 | 03:37 | 03:34 | 279 | 344 | 0.281690 |  | - |  | (c)
55493.390000 | 0.000000 | -0.021000 | -11.390000 | -11.411000 | -1635.000000 | -1426.000000 | -1448.000000 | 48.032319 |  | 5021 | Смещение кромок | GWAN |  | 06:05 | 06:39 | 06:35 | 0 | 375 | 2.777000 | EXT | Смещение кромок. Вовнутрь. Величина смещения - 2.8 мм. |  | (c)
55504.780000 | 0.000000 | -0.036000 | -10.685000 | -10.721000 | 204.000000 | 349.000000 | 395.000000 | 16.485547 |  | 5022 | Смещение кромок | GWAN |  | 01:50 | 02:13 | 02:20 | 0 | 380 | 4.541000 | EXT | Смещение кромок. Наружу. Величина смещения - 4.5 мм. |  | (c)
55510.933000 | 6.153000 | 6.047000 | -4.532000 | -4.638000 | -2181.000000 | -2159.000000 | -2157.000000 | 5.896820 | 4266.000000 | 5022 |  | CORR | GENE | 07:25 | 07:28 | 07:28 | 372 | 48 | 10.000000 | EXT | - |  | (c)
55515.465000 | 0.000000 | -0.016000 | -11.370000 | -11.386000 | 2052.000000 | 2195.000000 | -2044.000000 | 0.000000 |  | 5023 | Смещение кромок | GWAN |  | 03:40 | 04:03 | 04:38 | 0 | 729 | 3.523000 | EXT | Смещение кромок. Наружу. Величина смещения - 3.5 мм. |  | (c)
55517.053000 | 1.588000 | 1.205000 | -9.782000 | -10.165000 | -642.000000 | -553.000000 | -567.000000 | 33.751435 | 1205.000000 | 5023 |  | CORR | GENE | 08:25 | 08:39 | 08:37 | 829 | 149 | 10.000000 | EXT | - |  | (c)
55526.835000 | 0.000000 | -0.036000 | -10.726000 | -10.762000 | 435.000000 | 565.000000 | 529.000000 | 35.086406 |  | 5024а | Смещение кромок | GWAN |  | 01:42 | 02:03 | 01:57 | 0 | 189 | 2.525000 | EXT | Смещение кромок. Наружу. Величина смещения - 2.5 мм. |  | (c)
55526.835000 | 0.000000 | -0.016000 | -10.726000 | -10.742000 | 1747.000000 | 1930.000000 | 1942.000000 | 0.000000 |  | 5024а | Смещение кромок | GWAN |  | 05:14 | 05:43 | 05:45 | 0 | 389 | 2.719000 | EXT | Смещение кромок. Вовнутрь. Величина смещения - 2.7 мм. |  | (c)
55531.074000 | 4.239000 | 4.024000 | -6.487000 | -6.702000 | 1617.000000 | 1647.000000 | 1644.000000 | 42.971580 | 4024.000000 | 5024а |  | CORR | GENE | 04:52 | 04:57 | 04:57 | 364 | 54 | 10.000000 | EXT | - |  | (c)
55537.561000 | 0.000000 | -0.036000 | -12.029000 | -12.065000 | 1691.000000 | 1787.000000 | 1819.000000 | 1691.000000 |  | 5024б | Смещение кромок | GWAN |  | 01:11 | 01:26 | 01:31 | 0 | 256 | 3.840000 | EXT | Смещение кромок. Вовнутрь. Величина смещения - 3.8 мм. |  | (c)
55537.561000 | 0.000000 | -0.021000 | -12.029000 | -12.050000 | -769.000000 | -621.000000 | -634.000000 | 499.000000 |  | 5024б | Смещение кромок | GWAN |  | 06:34 | 06:58 | 06:56 | 0 | 270 | 3.006000 | EXT | Смещение кромок. Наружу. Величина смещения - 3 мм. |  | (c)
55566.702000 | 5.078000 | 4.892000 | -5.593000 | -5.779000 | -1371.000000 | -1136.000000 | -1229.000000 | 1088.000000 | 4892.000000 | 5027а |  | DENT |  | 08:11 | 08:49 | 08:34 | 321 | 282 | 0.352113 |  | - |  | (c)
55572.295000 | 0.000000 | -0.033000 | -8.565000 | -8.598000 | -1112.000000 | -593.000000 | -695.000000 | 22.469127 |  | 5028 | Нарушение формы кольцевого шва | GWAN |  | 10:28 | 11:52 | 11:35 | 0 | 833 |  | EXT | Нарушение формы кольцевого шва |  | (c)
55572.395000 | 0.100000 | 0.075000 | -8.465000 | -8.490000 | 249.000000 | 273.000000 | 271.000000 | 20.119817 | 75.000000 | 5028 |  | ARTD | AXGR | 02:08 | 02:12 | 02:11 | 245 | 43 | 10.127311 | EXT | -. Эквивалент потери металла 10%. |  | (c)
55580.259000 | 7.964000 | 7.926000 | -0.601000 | -0.639000 | 850.000000 | 1874.000000 | 1520.000000 | 0.000000 | 531.000000 | 5028 |  | CORR | GENE | 03:45 | 06:30 | 05:33 | 108 | 1339 | 12.000000 | EXT | -. Аномалия находится на упругопластическом изгибе: R=552 D, максимальное растяжение на 4 час. |  | (c)
55580.860000 | 0.000000 | -0.026000 | -2.025000 | -2.051000 | -941.000000 | -857.000000 | -814.000000 | 688.000000 |  | 5029 | Смещение кромок | GWAN |  | 06:48 | 07:01 | 07:08 | 0 | 253 | 2.870000 | EXT | Смещение кромок. Наружу. Величина смещения - 2.9 мм. Аномалия находится на упругопластическом изгибе: R=549 D, максимальное растяжение на 3.9 час. |  | (c)
55582.885000 | 0.000000 | -0.021000 | -10.395000 | -10.416000 | -864.000000 | -722.000000 | -434.000000 | 0.359564 |  | 5030 | Смещение кромок | GWAN |  | 00:14 | 00:37 | 01:23 | 0 | 860 | 4.398000 | EXT | Смещение кромок. Вовнутрь. Величина смещения - 4.4 мм. Аномалия находится на упругопластическом изгибе: R=592 D, максимальное растяжение на 3.5 час. |  | (c)
55582.885000 | 0.000000 | -0.011000 | -10.395000 | -10.406000 | 1038.000000 | 1204.000000 | 1175.000000 | 63.184329 |  | 5030 | Смещение кромок | GWAN |  | 05:21 | 05:47 | 05:43 | 0 | 273 | 3.300000 | EXT | Смещение кромок. Наружу. Величина смещения - 3.3 мм. Аномалия находится на упругопластическом изгибе: R=592 D, максимальное растяжение на 3.5 час. |  | (c)
55582.885000 | 0.000000 | -0.016000 | -10.395000 | -10.411000 | 1590.000000 | 1697.000000 | 1725.000000 | 18.999357 |  | 5030 | Смещение кромок | GWAN |  | 06:50 | 07:07 | 07:11 | 0 | 270 | 2.928000 | EXT | Смещение кромок. Наружу. Величина смещения - 2.9 мм. Аномалия находится на упругопластическом изгибе: R=592 D, максимальное растяжение на 3.5 час. |  | (c)
55582.912000 | 0.027000 | 0.009000 | -10.368000 | -10.386000 | 656.000000 | 1182.000000 | 1454.000000 | 0.000000 | 9.000000 | 5030 |  | CORR | GENE | 04:19 | 05:44 | 06:28 | 78 | 1597 | 14.000000 | EXT | -. Аномалия находится на упругопластическом изгибе: R=592 D, максимальное растяжение на 3.5 час. |  | (c)
55593.280000 | 0.000000 | -0.036000 | -11.395000 | -11.431000 | -41.000000 | 98.000000 | 245.000000 | 0.000000 |  | 5031 | Смещение кромок | GWAN |  | 00:16 | 00:38 | 01:02 | 0 | 572 | 4.858000 | EXT | Смещение кромок. Вовнутрь. Величина смещения - 4.9 мм. Аномалия находится на упругопластическом изгибе: R=487 D, максимальное растяжение на 0.1 час. |  | (c)
55612.519000 | 7.844000 | 7.824000 | -3.826000 | -3.846000 | 1812.000000 | 1941.000000 | 1961.000000 | 1812.000000 | 3793.000000 | 5032 |  | CORR | GENE | 07:21 | 07:42 | 07:45 | 53 | 298 | 10.000000 | EXT | - |  | (c)
55612.561000 | 7.886000 | 7.715000 | -3.784000 | -3.955000 | 1956.000000 | 2003.000000 | 1998.000000 | 1956.000000 | 3302.000000 | 5032 |  | CORR | GENE | 07:44 | 07:52 | 07:51 | 653 | 83 | 12.000000 | EXT | - |  | (c)
55613.384000 | 8.709000 | 8.689000 | -2.961000 | -2.981000 | 635.000000 | 838.000000 | 801.000000 | 635.000000 | 2950.000000 | 5032 |  | CORR | СIGR | 04:11 | 04:44 | 04:38 | 31 | 332 | 10.000000 | EXT | - |  | (c)
55614.666000 | 9.991000 | 9.697000 | -1.679000 | -1.973000 | 1944.000000 | 1977.000000 | 1975.000000 | 1944.000000 | 1583.000000 | 5032 |  | CORR | GENE | 07:42 | 07:48 | 07:47 | 390 | 62 | 11.000000 | EXT | - |  | (c)
55615.962000 | 11.287000 | 10.636000 | -0.383000 | -1.034000 | 525.000000 | 576.000000 | 586.000000 | 525.000000 | 29.000000 | 5032 |  | CORR | GENE | 03:53 | 04:01 | 04:03 | 1005 | 122 | 11.000000 | EXT | - |  | (c)
55616.345000 | 0.000000 | -0.031000 | -11.370000 | -11.401000 | -1859.000000 | -1757.000000 | -1574.000000 | 52.953766 |  | 5033 | Смещение кромок | GWAN |  | 08:52 | 09:08 | 09:38 | 0 | 569 | 3.230000 | EXT | Смещение кромок. Наружу. Величина смещения - 3.2 мм. |  | (c)
55638.605000 | 0.000000 | -0.046000 | -11.385000 | -11.431000 | 1488.000000 | 1760.000000 | 1676.000000 | 29.491913 |  | 5035 | Смещение кромок | GWAN |  | 01:14 | 01:58 | 01:45 | 0 | 378 | 3.735000 | EXT | Смещение кромок. Наружу. Величина смещения - 3.7 мм. |  | (c)
55643.399000 | 4.794000 | 4.440000 | -6.591000 | -6.945000 | -666.000000 | -636.000000 | -641.000000 | 47.551976 | 4440.000000 | 5035 |  | CORR | GENE | 07:27 | 07:32 | 07:31 | 710 | 51 | 11.000000 | EXT | - |  | (c)
55649.990000 | 0.000000 | -0.036000 | -11.205000 | -11.241000 | -384.000000 | -334.000000 | -302.000000 | 17.838201 |  | 5036 | Смещение кромок | GWAN |  | 00:18 | 00:26 | 00:32 | 0 | 163 | 2.511000 | EXT | Смещение кромок. Вовнутрь. Величина смещения - 2.5 мм. |  | (c)
55649.990000 | 0.000000 | -0.031000 | -11.205000 | -11.236000 | 392.000000 | 624.000000 | 554.000000 | 31.614933 |  | 5036 | Смещение кромок | GWAN |  | 02:24 | 03:01 | 02:50 | 0 | 325 | 3.403000 | EXT | Смещение кромок. Вовнутрь. Величина смещения - 3.4 мм. |  | (c)
55649.990000 | 0.000000 | -0.036000 | -11.205000 | -11.241000 | -570.000000 | -500.000000 | -509.000000 | 36.119449 |  | 5036 | Смещение кромок | GWAN |  | 11:48 | 12:00 | 11:58 | 0 | 122 | 4.529000 | EXT | Смещение кромок. Наружу. Величина смещения - 4.5 мм. |  | (c)
55654.360000 | 4.370000 | 4.191000 | -6.835000 | -7.014000 | 2228.000000 | -2216.000000 | -2220.000000 | 0.871924 | 4191.000000 | 5036 |  | LWAN |  | 07:20 | 07:23 | 07:22 | 258 | 27 | 10.000000 | EXT | -. Эквивалент потери металла 10%. |  | (c)
55655.805000 | 5.815000 | 5.789000 | -5.390000 | -5.416000 | 709.000000 | 857.000000 | 914.000000 | 57.249195 | 5374.000000 | 5036 |  | CORR | СIGR | 03:15 | 03:39 | 03:48 | 42 | 410 | 14.000000 | EXT | - |  | (c)
55667.159000 | 5.964000 | 5.828000 | -5.386000 | -5.522000 | 825.000000 | 958.000000 | 1010.000000 | 81.502294 | 5300.000000 | 5037 |  | DENT |  | 00:02 | 00:23 | 00:32 | 222 | 371 | 0.422535 |  | - |  | (c)
55668.404000 | 7.209000 | 7.194000 | -4.141000 | -4.156000 | 1993.000000 | 2103.000000 | 2159.000000 | 0.000000 | 4123.000000 | 5037 |  | CORR | СIGR | 03:10 | 03:28 | 03:37 | 33 | 331 | 11.000000 | EXT | - |  | (c)
55668.636000 | 7.441000 | 6.801000 | -3.909000 | -4.549000 | -2178.000000 | -2146.000000 | -2147.000000 | 4.255054 | 3454.000000 | 5037 |  | CORR | GENE | 03:57 | 04:02 | 04:02 | 1095 | 61 | 14.000000 | EXT | - |  | (c)
55668.759000 | 7.564000 | 7.132000 | -3.786000 | -4.218000 | 1999.000000 | 2057.000000 | 2047.000000 | 10.961398 | 3554.000000 | 5037 |  | CORR | GENE | 03:11 | 03:21 | 03:19 | 664 | 96 | 10.000000 | EXT | - |  | (c)
55668.790000 | 7.595000 | 7.545000 | -3.755000 | -3.805000 | 2014.000000 | 2132.000000 | -2008.000000 | 0.000000 | 3731.000000 | 5037 |  | CORR | GENE | 03:14 | 03:33 | 04:24 | 74 | 876 | 10.000000 | EXT | - |  | (c)
55671.658000 | 10.463000 | 10.455000 | -0.887000 | -0.895000 | -711.000000 | -544.000000 | -551.000000 | 18.609781 | 868.000000 | 5037 |  | CORR | СIGR | 07:54 | 08:21 | 08:20 | 27 | 320 | 11.000000 | EXT | - |  | (c)
55678.121000 | 5.576000 | 5.545000 | -5.659000 | -5.690000 | -1705.000000 | -1550.000000 | -1457.000000 | 62.450693 | 5545.000000 | 5038 |  | CORR | GENE | 08:00 | 08:25 | 08:40 | 58 | 497 | 11.000000 | EXT | - |  | (c)
55683.780000 | 0.000000 | -0.036000 | -11.335000 | -11.371000 | -1744.000000 | -1646.000000 | -1484.000000 | 60.233258 |  | 5039 | Смещение кромок | GWAN |  | 09:36 | 09:52 | 10:18 | 0 | 520 | 3.203000 | EXT | Смещение кромок. Наружу. Величина смещения - 3.2 мм. |  | (c)
55688.013000 | 4.233000 | 3.784000 | -7.102000 | -7.551000 | 2201.000000 | 2225.000000 | 2216.000000 | 0.000000 | 3784.000000 | 5039 |  | CORR | AXGR | 08:13 | 08:17 | 08:15 | 561 | 29 | 10.000000 | EXT | - |  | (c)
55706.170000 | 0.000000 | -0.041000 | -11.405000 | -11.446000 | -1619.000000 | -1484.000000 | -1288.000000 | 49.360703 |  | 5041 | Коррозия на шве | GWAN |  | 07:33 | 07:55 | 08:27 | 80 | 661 | 10.000000 | EXT | Коррозия на шве |  | (c)
55707.811000 | 1.641000 | 1.608000 | -9.764000 | -9.797000 | -1569.000000 | -1362.000000 | -1326.000000 | 53.360064 | 1608.000000 | 5041 |  | CORR | GENE | 07:41 | 08:15 | 08:21 | 55 | 487 | 10.000000 | EXT | - |  | (c)
55731.390000 | 2.295000 | 2.243000 | -9.385000 | -9.437000 | 2205.000000 | -2016.000000 | -1990.000000 | 1724.000000 | 2243.000000 | 5043 |  | CORR | GENE | 07:27 | 08:05 | 08:10 | 58 | 532 | 15.000000 | EXT | - |  | (c)
55731.664000 | 2.569000 | 2.518000 | -9.111000 | -9.162000 | -2143.000000 | -1962.000000 | -2000.000000 | 1856.000000 | 2518.000000 | 5043 |  | CORR | GENE | 07:45 | 08:14 | 08:08 | 66 | 287 | 10.000000 | EXT | - |  | (c)
55735.454000 | 6.359000 | 6.317000 | -5.321000 | -5.363000 | 867.000000 | 878.000000 | 880.000000 | 867.000000 | 5252.000000 | 5043 |  | GOUG | AXGR | 03:51 | 03:52 | 03:53 | 111 | 25 | 10.000000 | EXT | -. Задир. |  | (c)
55735.711000 | 6.616000 | 6.570000 | -5.064000 | -5.110000 | 928.000000 | 942.000000 | 943.000000 | 928.000000 | 5003.000000 | 5043 |  | GOUG | AXGR | 04:01 | 04:03 | 04:03 | 107 | 30 | 9.000000 | EXT | -. Задир. |  | (c)
55740.775000 | 0.000000 | -0.016000 | -11.550000 | -11.566000 | 1217.000000 | 1348.000000 | 1335.000000 | 1217.000000 |  | 5044 | Смещение кромок | GWAN |  | 07:12 | 07:33 | 07:31 | 0 | 235 | 2.949000 | EXT | Смещение кромок. Вовнутрь. Величина смещения - 2.9 мм. |  | (c)
55752.325000 | 0.000000 | -0.021000 | -11.285000 | -11.306000 | -1144.000000 | -924.000000 | -986.000000 | 54.019960 |  | 5045 | Смещение кромок | GWAN |  | 07:01 | 07:36 | 07:26 | 0 | 317 | 3.097000 | EXT | Смещение кромок. Наружу. Величина смещения - 3.1 мм. |  | (c)
55752.325000 | 0.000000 | -0.021000 | -11.285000 | -11.306000 | -706.000000 | -526.000000 | -513.000000 | 10.191811 |  | 5045 | Смещение кромок | GWAN |  | 08:11 | 08:40 | 08:43 | 0 | 386 | 2.683000 | EXT | Смещение кромок. Вовнутрь. Величина смещения - 2.7 мм. |  | (c)
55763.610000 | 0.000000 | -0.041000 | -11.355000 | -11.396000 | -275.000000 | 163.000000 | 152.000000 | 0.000000 |  | 5046 | Смещение кромок | GWAN |  | 01:43 | 02:53 | 02:51 | 0 | 854 | 2.968000 | EXT | Смещение кромок. Вовнутрь. Величина смещения - 3 мм. |  | (c)
55774.965000 | 0.000000 | -0.026000 | -11.350000 | -11.376000 | 1041.000000 | 1189.000000 | 1404.000000 | 8.123042 |  | 5047 | Смещение кромок | GWAN |  | 02:53 | 03:17 | 03:52 | 0 | 726 | 3.016000 | EXT | Смещение кромок. Вовнутрь. Величина смещения - 3 мм. |  | (c)
55774.965000 | 0.000000 | -0.011000 | -11.350000 | -11.361000 | 1924.000000 | 2205.000000 | -2084.000000 | 11.786249 |  | 5047 | Смещение кромок | GWAN |  | 05:16 | 06:01 | 06:29 | 0 | 906 | 3.281000 | EXT | Смещение кромок. Вовнутрь. Величина смещения - 3.3 мм. |  | (c)
55774.965000 | 0.000000 | -0.031000 | -11.350000 | -11.381000 | -1318.000000 | -1216.000000 | -1187.000000 | 84.225965 |  | 5047 | Смещение кромок | GWAN |  | 08:32 | 08:49 | 08:54 | 0 | 261 | 3.092000 | EXT | Смещение кромок. Вовнутрь. Величина смещения - 3.1 мм. |  | (c)
55774.965000 | 0.000000 | -0.027000 | -11.350000 | -11.377000 | -825.000000 | 0.000000 | -178.000000 | 37.837195 |  | 5047 | Нарушение формы кольцевого шва | GWAN |  | 09:52 | 00:05 | 11:36 | 0 | 1294 |  | EXT | Нарушение формы кольцевого шва |  | (c)
55786.315000 | 0.000000 | -0.026000 | -11.360000 | -11.386000 | -1041.000000 | -896.000000 | -896.000000 | 48.884409 |  | 5048 | Смещение кромок | GWAN |  | 07:37 | 08:01 | 08:01 | 0 | 290 | 3.407000 | EXT | Смещение кромок. Вовнутрь. Величина смещения - 3.4 мм. |  | (c)
55797.675000 | 0.000000 | -0.041000 | -11.470000 | -11.511000 | 1123.000000 | 1321.000000 | 1337.000000 | 1123.000000 |  | 5049 | Смещение кромок | GWAN |  | 02:26 | 02:57 | 03:00 | 0 | 427 | 2.559000 | EXT | Смещение кромок. Вовнутрь. Величина смещения - 2.6 мм. |  | (c)
55797.675000 | 0.000000 | -0.016000 | -11.470000 | -11.486000 | -2228.000000 | -2022.000000 | -2088.000000 | 1947.000000 |  | 5049 | Смещение кромок | GWAN |  | 05:25 | 05:58 | 05:47 | 0 | 282 | 2.829000 | EXT | Смещение кромок. Вовнутрь. Величина смещения - 2.8 мм. |  | (c)
55797.675000 | 0.000000 | -0.056000 | -11.470000 | -11.526000 | -250.000000 | 2.000000 | 126.000000 | 0.000000 |  | 5049 | Смещение кромок | GWAN |  | 10:44 | 11:25 | 11:45 | 0 | 752 | 2.431450 | EXT | Смещение кромок. Наружу. Величина смещения - 2.4 мм. |  | (c)
55809.109000 | 11.434000 | 11.340000 | -0.036000 | -0.130000 | -1142.000000 | -1129.000000 | -1129.000000 | 1116.000000 | 3.000000 | 5049 |  | ARTD | AXGR | 08:20 | 08:22 | 08:22 | 127 | 26 | 10.000000 | EXT | -. Эквивалент потери металла 10%. |  | (c)
55831.825000 | 0.000000 | -0.041000 | -11.480000 | -11.521000 | 1965.000000 | 2049.000000 | 2072.000000 | 4.110411 |  | 5052 | Смещение кромок | GWAN |  | 03:02 | 03:16 | 03:19 | 0 | 215 | 2.739000 | EXT | Смещение кромок. Вовнутрь. Величина смещения - 2.7 мм. |  | (c)
55843.305000 | 0.000000 | -0.046000 | -11.290000 | -11.336000 | 1037.000000 | 1298.000000 | 1307.000000 | 52.747398 |  | 5053 | Смещение кромок | GWAN |  | 01:40 | 02:22 | 02:23 | 0 | 540 | 3.910000 | EXT | Смещение кромок. Вовнутрь. Величина смещения - 3.9 мм. |  | (c)
55843.305000 | 0.000000 | -0.016000 | -11.290000 | -11.306000 | 1754.000000 | 1908.000000 | 1899.000000 | 15.035383 |  | 5053 | Смещение кромок | GWAN |  | 03:35 | 04:00 | 03:59 | 0 | 290 | 3.259000 | EXT | Смещение кромок. Вовнутрь. Величина смещения - 3.3 мм. |  | (c)
55843.305000 | 0.000000 | -0.036000 | -11.290000 | -11.326000 | -1293.000000 | -1159.000000 | -899.000000 | 9.046244 |  | 5053 | Смещение кромок | GWAN |  | 07:24 | 07:45 | 08:27 | 0 | 787 | 3.995000 | EXT | Смещение кромок. Вовнутрь. Величина смещения - 4 мм. |  | (c)
55854.595000 | 0.000000 | -0.026000 | -11.695000 | -11.721000 | -1256.000000 | -1172.000000 | -1178.000000 | 1099.000000 |  | 5054 | Смещение кромок | GWAN |  | 04:19 | 04:33 | 04:32 | 0 | 157 | 2.799000 | EXT | Смещение кромок. Наружу. Величина смещения - 2.8 мм. |  | (c)
55889.080000 | 0.000000 | -0.056000 | -11.525000 | -11.581000 | -1673.000000 | -1604.000000 | -1564.000000 | 1455.000000 |  | 5057 | Смещение кромок | GWAN |  | 11:57 | 00:08 | 00:15 | 0 | 218 | 2.340000 | EXT | Смещение кромок. Наружу. Величина смещения - 2.3 мм. |  | (c)
55892.729000 | 3.649000 | 3.395000 | -7.876000 | -8.130000 | -71.000000 | -30.000000 | -33.000000 | 0.000000 | 3395.000000 | 5057 |  | CORR | GENE | 04:16 | 04:22 | 04:22 | 843 | 76 | 10.000000 | EXT | - |  | (c)
55892.812000 | 3.732000 | 3.417000 | -7.793000 | -8.108000 | 29.000000 | 40.000000 | 43.000000 | 29.000000 | 3417.000000 | 5057 |  | CORR | AXGR | 04:32 | 04:34 | 04:34 | 539 | 28 | 10.000000 | EXT | - |  | (c)
55893.597000 | 4.517000 | 4.422000 | -7.008000 | -7.103000 | -95.000000 | -67.000000 | -68.000000 | 40.000000 | 4422.000000 | 5057 |  | CORR | GENE | 04:12 | 04:16 | 04:16 | 209 | 56 | 10.000000 | EXT | - |  | (c)
55894.315000 | 5.235000 | 4.710000 | -6.290000 | -6.815000 | 30.000000 | 65.000000 | 56.000000 | 30.000000 | 4710.000000 | 5057 |  | CORR | GENE | 04:32 | 04:38 | 04:36 | 718 | 53 | 11.000000 | EXT | - |  | (c)
55895.977000 | 6.897000 | 6.362000 | -4.628000 | -5.163000 | -361.000000 | -173.000000 | -192.000000 | 22.000000 | 3876.000000 | 5057 |  | CORR | GENE | 03:29 | 03:59 | 03:56 | 1287 | 340 | 10.000000 | EXT | - |  | (c)
55911.885000 | 0.000000 | -0.021000 | -11.125000 | -11.146000 | 1495.000000 | 1550.000000 | 1593.000000 | 35.480032 |  | 5059 | Смещение кромок | GWAN |  | 06:35 | 06:44 | 06:51 | 0 | 197 | 2.740000 | EXT | Смещение кромок. Наружу. Величина смещения - 2.7 мм. |  | (c)
55917.321000 | 5.436000 | 4.768000 | -5.689000 | -6.357000 | 2227.000000 | -2218.000000 | -2218.000000 | 0.990586 | 4768.000000 | 5059 | Дефект проката | MIAN | AXGR | 08:33 | 08:36 | 08:36 | 871 | 31 | 10.000000 | EXT | Дефект проката. Эквивалент потери металла 10%. |  | (c)
55922.980000 | 11.095000 | 11.021000 | -0.030000 | -0.104000 | -2129.000000 | -2113.000000 | -2114.000000 | 9.363670 | 3.000000 | 5059 |  | ARTD | AXGR | 08:50 | 08:53 | 08:52 | 101 | 29 | 10.000000 | EXT | -. Эквивалент потери металла 10%. |  | (c)
55957.040000 | 0.000000 | -0.036000 | -11.435000 | -11.471000 | 1935.000000 | 2071.000000 | 2137.000000 | 0.000000 |  | 5063 | Смещение кромок | GWAN |  | 02:31 | 02:53 | 03:03 | 0 | 404 | 4.064000 | EXT | Смещение кромок. Вовнутрь. Величина смещения - 4.1 мм. |  | (c)
55990.835000 | 0.000000 | -0.011000 | -11.335000 | -11.346000 | 959.000000 | 1107.000000 | 1119.000000 | 63.937963 |  | 5066 | Смещение кромок | GWAN |  | 04:43 | 05:06 | 05:08 | 0 | 319 | 2.705000 | EXT | Смещение кромок. Вовнутрь. Величина смещения - 2.7 мм. |  | (c)
55990.835000 | 0.000000 | -0.011000 | -11.335000 | -11.346000 | 1351.000000 | 1441.000000 | 1451.000000 | 46.711324 |  | 5066 | Смещение кромок | GWAN |  | 05:46 | 06:00 | 06:02 | 0 | 200 | 2.965000 | EXT | Смещение кромок. Наружу. Величина смещения - 3 мм. |  | (c)
55990.835000 | 0.000000 | -0.036000 | -11.335000 | -11.371000 | -1907.000000 | -1649.000000 | -1624.000000 | 48.932648 |  | 5066 | Смещение кромок | GWAN |  | 09:00 | 09:42 | 09:46 | 0 | 566 | 3.777000 | EXT | Смещение кромок. Наружу. Величина смещения - 3.8 мм. |  | (c)
55996.624000 | 5.789000 | 5.652000 | -5.546000 | -5.683000 | -36.000000 | -14.000000 | -21.000000 | 0.442948 | 5464.000000 | 5066 | Дефект проката | MIAN | AXGR | 02:02 | 02:06 | 02:04 | 219 | 31 | 11.000000 | EXT | Дефект проката. Эквивалент потери металла 11%. |  | (c)
56000.957000 | 10.122000 | 9.884000 | -1.213000 | -1.451000 | 2214.000000 | -2214.000000 | -2229.000000 | 0.103152 | 1113.000000 | 5066 |  | CORR | AXGR | 08:05 | 08:10 | 08:08 | 338 | 36 | 11.000000 | EXT | - |  | (c)
56002.170000 | 0.000000 | -0.035000 | -11.695000 | -11.730000 | 980.000000 | 1752.000000 | 1439.000000 | 980.000000 |  | 5067 | Смещение кромок | GWAN |  | 00:48 | 02:53 | 02:02 | 0 | 918 | 2.863000 | EXT | Смещение кромок. Наружу. Величина смещения - 2.9 мм. |  | (c)
56025.545000 | 0.000000 | -0.023000 | -11.400000 | -11.423000 | -1684.000000 | -1465.000000 | -1074.000000 | 37.353232 |  | 5069 | Нарушение формы кольцевого шва | GWAN |  | 08:10 | 08:45 | 09:48 | 0 | 1221 |  | EXT | Нарушение формы кольцевого шва |  | (c)
56036.945000 | 0.000000 | -0.036000 | -11.240000 | -11.276000 | 252.000000 | 543.000000 | 428.000000 | 20.356536 |  | 5070 | Смещение кромок | GWAN |  | 01:37 | 02:24 | 02:06 | 0 | 351 | 3.842000 | EXT | Смещение кромок. Наружу. Величина смещения - 3.8 мм. |  | (c)
56036.945000 | 0.000000 | -0.021000 | -11.240000 | -11.261000 | 656.000000 | 775.000000 | 813.000000 | 52.930388 |  | 5070 | Смещение кромок | GWAN |  | 02:43 | 03:02 | 03:08 | 0 | 314 | 3.455000 | EXT | Смещение кромок. Вовнутрь. Величина смещения - 3.5 мм. |  | (c)
56037.154000 | 0.209000 | 0.104000 | -11.031000 | -11.136000 | 988.000000 | 1025.000000 | 1020.000000 | 79.712187 | 104.000000 | 5070 |  | ARTD | GENE | 03:36 | 03:42 | 03:41 | 658 | 64 | 10.000000 | EXT | -. Эквивалент потери металла 10%. |  | (c)
56048.185000 | 0.000000 | -0.027000 | -10.940000 | -10.967000 | 448.000000 | 875.000000 | 823.000000 | 66.382329 |  | 5071 | Нарушение формы кольцевого шва | GWAN |  | 10:18 | 11:27 | 11:19 | 0 | 749 |  | EXT | Нарушение формы кольцевого шва |  | (c)
56059.125000 | 0.000000 | -0.021000 | -11.505000 | -11.526000 | -1107.000000 | -950.000000 | -950.000000 | 793.000000 |  | 5072 | Смещение кромок | GWAN |  | 03:00 | 03:25 | 03:25 | 0 | 314 | 4.085000 | EXT | Смещение кромок. Вовнутрь. Величина смещения - 4.1 мм. |  | (c)
56059.125000 | 0.000000 | -0.031000 | -11.505000 | -11.536000 | 1205.000000 | 1394.000000 | 1420.000000 | 1205.000000 |  | 5072 | Смещение кромок | GWAN |  | 09:13 | 09:43 | 09:48 | 0 | 430 | 3.282000 | EXT | Смещение кромок. Наружу. Величина смещения - 3.3 мм. |  | (c)
56070.630000 | 0.000000 | -0.016000 | -11.580000 | -11.596000 | 1010.000000 | 1071.000000 | 1078.000000 | 1010.000000 |  | 5073 | Смещение кромок | GWAN |  | 04:29 | 04:39 | 04:40 | 0 | 137 | 2.509000 | EXT | Смещение кромок. Наружу. Величина смещения - 2.5 мм. |  | (c)
56093.595000 | 0.000000 | -0.011000 | -11.185000 | -11.196000 | 1808.000000 | 1901.000000 | 1880.000000 | 16.549375 |  | 5075 | Смещение кромок | GWAN |  | 05:55 | 06:10 | 06:07 | 0 | 145 | 3.104000 | EXT | Смещение кромок. Наружу. Величина смещения - 3.1 мм. |  | (c)
56093.595000 | 0.000000 | -0.041000 | -11.185000 | -11.226000 | -1532.000000 | -1207.000000 | -1297.000000 | 75.327434 |  | 5075 | Смещение кромок | GWAN |  | 08:56 | 09:49 | 09:34 | 0 | 471 | 3.201000 | EXT | Смещение кромок. Наружу. Величина смещения - 3.2 мм. |  | (c)
56104.780000 | 0.000000 | -0.031000 | -11.400000 | -11.431000 | -1683.000000 | -1604.000000 | -1459.000000 | 62.249351 |  | 5076 | Смещение кромок | GWAN |  | 08:17 | 08:29 | 08:53 | 0 | 447 | 2.772000 | EXT | Смещение кромок. Вовнутрь. Величина смещения - 2.8 мм. |  | (c)
56127.705000 | 0.000000 | -0.016000 | -11.685000 | -11.701000 | 326.000000 | 445.000000 | 460.000000 | 326.000000 |  | 5078 | Смещение кромок | GWAN |  | 05:04 | 05:23 | 05:26 | 0 | 267 | 3.222000 | EXT | Смещение кромок. Вовнутрь. Величина смещения - 3.2 мм. |  | (c)
56127.705000 | 0.000000 | -0.026000 | -11.685000 | -11.711000 | 942.000000 | 1189.000000 | 1296.000000 | 942.000000 |  | 5078 | Смещение кромок | GWAN |  | 06:43 | 07:23 | 07:41 | 0 | 709 | 2.766000 | EXT | Смещение кромок. Вовнутрь. Величина смещения - 2.8 мм. |  | (c)
56127.705000 | 0.000000 | -0.051000 | -11.685000 | -11.736000 | 2002.000000 | 2051.000000 | -2212.000000 | 1965.000000 |  | 5078 | Смещение кромок | GWAN |  | 09:35 | 09:42 | 10:14 | 0 | 494 | 3.925000 | EXT | Смещение кромок. Наружу. Величина смещения - 3.9 мм. |  | (c)
56128.099000 | 0.394000 | 0.380000 | -11.291000 | -11.305000 | 1314.000000 | 1368.000000 | 1368.000000 | 1314.000000 | 380.000000 | 5078 |  | CORR | СIGR | 07:43 | 07:52 | 07:52 | 28 | 109 | 11.000000 | EXT | - |  | (c)
56130.675000 | 2.970000 | 2.772000 | -8.715000 | -8.913000 | 1579.000000 | 1614.000000 | 1611.000000 | 1579.000000 | 2772.000000 | 5078 |  | CORR | GENE | 08:26 | 08:32 | 08:31 | 499 | 63 | 10.000000 | EXT | - |  | (c)
56135.290000 | 7.585000 | 7.570000 | -4.100000 | -4.115000 | -526.000000 | -475.000000 | -458.000000 | 390.000000 | 4039.000000 | 5078 | Дефект проката | MIAN | GENE | 02:46 | 02:55 | 02:57 | 76 | 136 | 10.734242 | INT | Дефект проката. Эквивалент потери металла 11%. |  | (c)
56147.664000 | 8.274000 | 8.265000 | -2.496000 | -2.505000 | -2141.000000 | -2081.000000 | -2087.000000 | 2033.000000 | 2480.000000 | 5079 |  | CORR | СIGR | 04:37 | 04:47 | 04:46 | 25 | 108 | 10.000000 | EXT | - |  | (c)
56154.226000 | 4.066000 | 3.847000 | -7.494000 | -7.713000 | 1486.000000 | 1637.000000 | 1781.000000 | 1486.000000 | 3847.000000 | 5080 |  | DENT |  | 05:31 | 05:55 | 06:19 | 385 | 590 | 0.633803 |  | - |  | (c)
56161.720000 | 0.000000 | -0.041000 | -11.325000 | -11.366000 | -1552.000000 | -1453.000000 | -1398.000000 | 67.202373 |  | 5081 | Смещение кромок | GWAN |  | 09:03 | 09:18 | 09:27 | 0 | 308 | 3.388000 | EXT | Смещение кромок. Наружу. Величина смещения - 3.4 мм. |  | (c)
56184.360000 | 0.000000 | -0.032000 | -11.345000 | -11.377000 | 1505.000000 | -1830.000000 | -1963.000000 | 21.570066 |  | 5083 | Нарушение формы кольцевого шва | GWAN |  | 06:17 | 09:19 | 08:57 | 0 | 1986 |  | EXT | Нарушение формы кольцевого шва |  | (c)
56217.692000 | 10.897000 | 10.789000 | -0.193000 | -0.301000 | -1073.000000 | -1045.000000 | -1044.000000 | 81.813746 | 36.000000 | 5085 |  | ARTD | GENE | 10:36 | 10:40 | 10:41 | 265 | 59 | 9.725085 | EXT | -. Эквивалент потери металла 10%. |  | (c)
56229.335000 | 0.000000 | -0.031000 | -11.420000 | -11.451000 | 1732.000000 | 1953.000000 | 1908.000000 | 0.000000 |  | 5087 | Смещение кромок | GWAN |  | 07:36 | 08:11 | 08:04 | 0 | 351 | 3.052000 | EXT | Смещение кромок. Вовнутрь. Величина смещения - 3.1 мм. |  | (c)
56229.335000 | 0.000000 | -0.051000 | -11.420000 | -11.471000 | -2194.000000 | -2134.000000 | -2074.000000 | 12.661292 |  | 5087 | Смещение кромок | GWAN |  | 09:02 | 09:12 | 09:21 | 0 | 241 | 3.880000 | EXT | Смещение кромок. Наружу. Величина смещения - 3.9 мм. |  | (c)
56240.755000 | 0.000000 | -0.019000 | -11.490000 | -11.509000 | 1341.000000 | -1385.000000 | -1853.000000 | 0.000000 |  | 5088 | Нарушение формы кольцевого шва | GWAN |  | 00:39 | 05:19 | 04:03 | 0 | 2535 |  | EXT | Нарушение формы кольцевого шва. Аномалия находится на отводе. |  | (c)
56240.755000 | 0.000000 | -0.036000 | -11.490000 | -11.526000 | -475.000000 | -304.000000 | -342.000000 | 6.014197 |  | 5088 | Смещение кромок | GWAN |  | 07:45 | 08:13 | 08:07 | 0 | 267 | 3.389000 | EXT | Смещение кромок. Вовнутрь. Аномалия находится на отводе. Величина смещения - 3.4 мм. |  | (c)
56251.888000 | 11.133000 | 11.044000 | -0.357000 | -0.446000 | -2183.000000 | -2166.000000 | -2162.000000 | 3.822555 | 250.000000 | 5088 |  | CORR | AXGR | 03:10 | 03:12 | 03:13 | 196 | 41 | 10.000000 | EXT | -. Аномалия находится на отводе. |  | (c)
56252.002000 | 11.247000 | 11.087000 | -0.243000 | -0.403000 | 2136.000000 | 2162.000000 | 2158.000000 | 4.063955 | 148.000000 | 5088 |  | CORR | GENE | 02:47 | 02:51 | 02:50 | 255 | 45 | 10.000000 | EXT | -. Аномалия находится на отводе. |  | (c)
56262.800000 | 0.000000 | -0.036000 | -11.095000 | -11.131000 | -637.000000 | -323.000000 | -374.000000 | 0.000000 |  | 5090 | Смещение кромок | GWAN |  | 08:24 | 09:15 | 09:07 | 0 | 526 | 3.847000 | EXT | Смещение кромок. Наружу. Величина смещения - 3.8 мм. |  | (c)
56273.895000 | 0.000000 | -0.041000 | -11.340000 | -11.381000 | 147.000000 | 524.000000 | 412.000000 | 11.826869 |  | 5091 | Смещение кромок | GWAN |  | 01:16 | 02:17 | 01:59 | 0 | 531 | 3.748000 | EXT | Смещение кромок. Наружу. Величина смещения - 3.7 мм. |  | (c)
56273.895000 | 0.000000 | -0.016000 | -11.340000 | -11.356000 | 1520.000000 | 1599.000000 | 1639.000000 | 28.495294 |  | 5091 | Смещение кромок | GWAN |  | 04:57 | 05:10 | 05:17 | 0 | 238 | 3.480000 | EXT | Смещение кромок. Наружу. Величина смещения - 3.5 мм. |  | (c)
56296.565000 | 0.000000 | -0.030000 | -10.845000 | -10.875000 | 1712.000000 | 1890.000000 | 1927.000000 | 0.000000 |  | 5093 | Нарушение формы кольцевого шва | GWAN |  | 07:26 | 07:55 | 08:01 | 0 | 430 |  | EXT | Нарушение формы кольцевого шва. Аномалия находится на отводе. |  | (c)
56301.097000 | 4.532000 | 4.453000 | -6.313000 | -6.392000 | 1385.000000 | 1406.000000 | 1416.000000 | 60.775478 | 4453.000000 | 5093 |  | CORR | GENE | 06:33 | 06:37 | 06:38 | 216 | 62 | 10.000000 | EXT | -. Аномалия находится на отводе. |  | (c)
56301.703000 | 5.138000 | 4.833000 | -5.707000 | -6.012000 | 865.000000 | 881.000000 | 892.000000 | 69.780918 | 4833.000000 | 5093 |  | CORR | GENE | 05:09 | 05:12 | 05:14 | 405 | 55 | 11.000000 | EXT | -. Аномалия находится на отводе. |  | (c)
56307.410000 | 0.000000 | -0.041000 | -11.280000 | -11.321000 | -162.000000 | 148.000000 | 90.000000 | 7.293873 |  | 5094 | Смещение кромок | GWAN |  | 08:48 | 09:38 | 09:29 | 0 | 505 | 3.691000 | EXT | Смещение кромок. Наружу. Аномалия находится на отводе. Величина смещения - 3.7 мм. |  | (c)
56312.826000 | 5.416000 | 5.353000 | -5.864000 | -5.927000 | -727.000000 | -712.000000 | -712.000000 | 54.848986 | 5353.000000 | 5094 |  | CORR | AXGR | 07:17 | 07:19 | 07:19 | 153 | 32 | 10.000000 | EXT | - |  | (c)
56328.621000 | 9.931000 | 9.831000 | -1.094000 | -1.194000 | -2207.000000 | -2200.000000 | -2195.000000 | 2.853286 | 1019.000000 | 5095 |  | CORR | AXGR | 06:45 | 06:46 | 06:47 | 175 | 24 | 11.000000 | EXT | - |  | (c)
56329.569000 | 10.879000 | 10.860000 | -0.146000 | -0.165000 | -2149.000000 | -2103.000000 | -2094.000000 | 11.042423 | 135.000000 | 5095 |  | CORR | СIGR | 06:55 | 07:02 | 07:03 | 30 | 111 | 10.000000 | EXT | - |  | (c)
56329.715000 | 0.000000 | -0.016000 | -11.315000 | -11.331000 | -1520.000000 | -1473.000000 | -1408.000000 | 57.350542 |  | 5096 | Смещение кромок | GWAN |  | 05:59 | 06:06 | 06:17 | 0 | 224 | 2.551000 | EXT | Смещение кромок. Наружу. Величина смещения - 2.6 мм. |  | (c)
56329.715000 | 0.000000 | -0.021000 | -11.315000 | -11.336000 | -1209.000000 | -1119.000000 | -1060.000000 | 61.360402 |  | 5096 | Смещение кромок | GWAN |  | 06:49 | 07:04 | 07:13 | 0 | 299 | 2.408000 | EXT | Смещение кромок. Наружу. Величина смещения - 2.4 мм. |  | (c)
56329.715000 | 0.000000 | -0.036000 | -11.315000 | -11.351000 | -227.000000 | -126.000000 | -142.000000 | 0.000000 |  | 5096 | Смещение кромок | GWAN |  | 09:28 | 09:44 | 09:41 | 0 | 171 | 2.891000 | EXT | Смещение кромок. Наружу. Величина смещения - 2.9 мм. |  | (c)
56329.788000 | 0.073000 | 0.073000 | -11.242000 | -11.242000 | -897.000000 | -868.000000 | -870.000000 | 65.784781 | 73.000000 | 5096 |  | CORR | GENE | 07:40 | 07:44 | 07:44 | 141 | 54 | 10.000000 | EXT | - |  | (c)
56329.935000 | 0.220000 | 0.208000 | -11.095000 | -11.107000 | -1130.000000 | -1120.000000 | -1120.000000 | 88.780770 | 208.000000 | 5096 |  | CORR | PITT | 07:02 | 07:03 | 07:04 | 38 | 20 | 12.000000 | EXT | - |  | (c)
56341.030000 | 0.000000 | -0.021000 | -11.335000 | -11.356000 | 287.000000 | 539.000000 | 486.000000 | 287.000000 |  | 5097 | Смещение кромок | GWAN |  | 06:07 | 06:48 | 06:39 | 0 | 398 | 2.742000 | EXT | Смещение кромок. Наружу. Величина смещения - 2.7 мм. |  | (c)
56341.030000 | 0.000000 | -0.026000 | -11.335000 | -11.361000 | 1322.000000 | 1565.000000 | 1688.000000 | 1322.000000 |  | 5097 | Нарушение формы кольцевого шва | GWAN |  | 08:54 | 09:33 | 09:53 | 0 | 733 |  | EXT | Нарушение формы кольцевого шва |  | (c)
56358.825000 | 6.460000 | 6.453000 | -5.215000 | -5.222000 | 307.000000 | 324.000000 | 316.000000 | 307.000000 | 5187.000000 | 5098 |  | CORR | PITT | 07:03 | 07:06 | 07:05 | 35 | 19 | 12.000000 | EXT | - |  | (c)
56367.658000 | 3.618000 | 3.602000 | -7.217000 | -7.233000 | 1842.000000 | 1850.000000 | 1850.000000 | 1842.000000 | 3602.000000 | 5099 |  | CORR | PITT | 06:47 | 06:49 | 06:49 | 33 | 17 | 10.000000 | EXT | - |  | (c)
56368.658000 | 4.618000 | 4.602000 | -6.217000 | -6.233000 | 1900.000000 | 1915.000000 | 1918.000000 | 1900.000000 | 4602.000000 | 5099 |  | CORR | PITT | 06:57 | 06:59 | 06:59 | 35 | 36 | 11.000000 | EXT | - |  | (c)
56369.713000 | 5.673000 | 5.637000 | -5.162000 | -5.198000 | 1942.000000 | 1953.000000 | 1953.000000 | 1942.000000 | 5097.000000 | 5099 |  | CORR | AXGR | 07:03 | 07:05 | 07:05 | 101 | 22 | 10.000000 | EXT | - |  | (c)
56371.813000 | 7.773000 | 7.742000 | -3.062000 | -3.093000 | 1879.000000 | 1991.000000 | 1963.000000 | 1879.000000 | 3046.000000 | 5099 |  | CORR | GENE | 06:53 | 07:11 | 07:07 | 47 | 168 | 10.000000 | EXT | - |  | (c)
56372.130000 | 8.090000 | 7.913000 | -2.745000 | -2.922000 | 1896.000000 | 1942.000000 | 1971.000000 | 1896.000000 | 2540.000000 | 5099 |  | CORR | GENE | 06:56 | 07:03 | 07:08 | 382 | 151 | 11.000000 | EXT | - |  | (c)
56382.127000 | 7.252000 | 7.241000 | -4.133000 | -4.144000 | -1667.000000 | -1621.000000 | -1614.000000 | 45.470321 | 4122.000000 | 5100 |  | CORR | СIGR | 04:45 | 04:52 | 04:53 | 22 | 106 | 10.000000 | EXT | - |  | (c)
56397.873000 | 0.343000 | 0.283000 | -11.012000 | -11.072000 | -1975.000000 | -1920.000000 | -1876.000000 | 20.597414 | 283.000000 | 5102 |  | CORR | GENE | 04:59 | 05:08 | 05:15 | 63 | 199 | 11.000000 | EXT | - |  | (c)
56399.592000 | 2.062000 | 1.878000 | -9.293000 | -9.477000 | 2157.000000 | 2188.000000 | 2179.000000 | 2.368697 | 1878.000000 | 5102 |  | CORR | GENE | 04:06 | 04:11 | 04:10 | 394 | 45 | 10.000000 | EXT | - |  | (c)
56401.971000 | 4.441000 | 4.331000 | -6.914000 | -7.024000 | 2173.000000 | 2186.000000 | 2191.000000 | 1.744313 | 4331.000000 | 5102 |  | CORR | AXGR | 04:09 | 04:11 | 04:11 | 410 | 36 | 11.000000 | EXT | - |  | (c)
56420.180000 | 0.000000 | -0.026000 | -11.515000 | -11.541000 | 1733.000000 | 1777.000000 | 1858.000000 | 9.896248 |  | 5104 | Смещение кромок | GWAN |  | 04:54 | 05:01 | 05:14 | 0 | 250 | 2.721000 | EXT | Смещение кромок. Наружу. Величина смещения - 2.7 мм. |  | (c)
56420.180000 | 0.000000 | -0.046000 | -11.515000 | -11.561000 | -2199.000000 | -2016.000000 | -1894.000000 | 27.143868 |  | 5104 | Смещение кромок | GWAN |  | 06:19 | 06:49 | 07:08 | 0 | 610 | 3.319000 | EXT | Смещение кромок. Наружу. Величина смещения - 3.3 мм. |  | (c)
56420.180000 | 0.000000 | -0.036000 | -11.515000 | -11.551000 | -1421.000000 | -1253.000000 | -1300.000000 | 75.068389 |  | 5104 | Смещение кромок | GWAN |  | 08:25 | 08:52 | 08:44 | 0 | 241 | 3.303000 | EXT | Смещение кромок. Наружу. Величина смещения - 3.3 мм. |  | (c)
56442.470000 | 0.000000 | -0.041000 | -11.445000 | -11.486000 | 820.000000 | 904.000000 | 930.000000 | 75.089132 |  | 5106 | Смещение кромок | GWAN |  | 02:08 | 02:22 | 02:26 | 0 | 221 | 2.929000 | EXT | Смещение кромок. Наружу. Величина смещения - 2.9 мм. |  | (c)
56442.470000 | 0.000000 | -0.021000 | -11.445000 | -11.466000 | 1659.000000 | 1822.000000 | 1810.000000 | 21.719225 |  | 5106 | Смещение кромок | GWAN |  | 04:24 | 04:50 | 04:48 | 0 | 302 | 2.480000 | EXT | Смещение кромок. Наружу. Величина смещения - 2.5 мм. |  | (c)
56445.678000 | 3.208000 | 3.187000 | -8.237000 | -8.258000 | 648.000000 | 1389.000000 | 1090.000000 | 56.319399 | 3187.000000 | 5106 |  | CORR | GENE | 01:41 | 03:40 | 02:52 | 63 | 885 | 14.000000 | EXT | - |  | (c)
56453.915000 | 0.000000 | -0.021000 | -11.370000 | -11.391000 | -1412.000000 | -1253.000000 | -1270.000000 | 66.018228 |  | 5107 | Смещение кромок | GWAN |  | 05:50 | 06:15 | 06:13 | 0 | 285 | 3.601000 | EXT | Смещение кромок. Вовнутрь. Аномалия находится на отводе. Величина смещения - 3.6 мм. |  | (c)
56453.915000 | 0.000000 | -0.011000 | -11.370000 | -11.381000 | -968.000000 | -713.000000 | -784.000000 | 33.477208 |  | 5107 | Смещение кромок | GWAN |  | 07:01 | 07:42 | 07:31 | 0 | 369 | 2.539000 | EXT | Смещение кромок. Вовнутрь. Аномалия находится на отводе. Величина смещения - 2.5 мм. |  | (c)
56453.915000 | 0.000000 | -0.026000 | -11.370000 | -11.396000 | 175.000000 | 225.000000 | 430.000000 | 34.694049 |  | 5107 | Нарушение формы кольцевого шва | GWAN |  | 10:06 | 10:14 | 10:47 | 0 | 510 |  | EXT | Нарушение формы кольцевого шва. Аномалия находится на отводе. |  | (c)
56465.285000 | 0.000000 | -0.031000 | -11.395000 | -11.426000 | 1646.000000 | 1773.000000 | 1804.000000 | 21.644074 |  | 5108 | Смещение кромок | GWAN |  | 01:45 | 02:06 | 02:11 | 0 | 317 | 3.196000 | EXT | Смещение кромок. Вовнутрь. Аномалия находится на отводе. Величина смещения - 3.2 мм. |  | (c)
56465.285000 | 0.000000 | -0.026000 | -11.395000 | -11.421000 | -2179.000000 | -2113.000000 | -2036.000000 | 4.133333 |  | 5108 | Смещение кромок | GWAN |  | 03:28 | 03:39 | 03:51 | 0 | 288 | 3.418000 | EXT | Смещение кромок. Вовнутрь. Аномалия находится на отводе. Величина смещения - 3.4 мм. |  | (c)
56465.285000 | 0.000000 | -0.011000 | -11.395000 | -11.406000 | -1758.000000 | -1549.000000 | -1427.000000 | 38.110512 |  | 5108 | Смещение кромок | GWAN |  | 04:36 | 05:09 | 05:29 | 0 | 662 | 3.664000 | EXT | Смещение кромок. Вовнутрь. Аномалия находится на отводе. Величина смещения - 3.7 мм. |  | (c)
56465.285000 | 0.000000 | -0.026000 | -11.395000 | -11.421000 | 8.000000 | 214.000000 | 180.000000 | 14.563030 |  | 5108 | Смещение кромок | GWAN |  | 09:21 | 09:54 | 09:49 | 0 | 346 | 4.229000 | EXT | Смещение кромок. Наружу. Аномалия находится на отводе. Величина смещения - 4.2 мм. |  | (c)
56476.680000 | 0.000000 | -0.031000 | -11.275000 | -11.306000 | 1333.000000 | 1443.000000 | 1445.000000 | 54.379593 |  | 5109 | Смещение кромок | GWAN |  | 03:25 | 03:43 | 03:43 | 0 | 224 | 2.752000 | EXT | Смещение кромок. Наружу. Величина смещения - 2.8 мм. |  | (c)
56476.680000 | 0.000000 | -0.021000 | -11.275000 | -11.296000 | 1696.000000 | 1838.000000 | 1835.000000 | 20.635658 |  | 5109 | Смещение кромок | GWAN |  | 04:24 | 04:47 | 04:46 | 0 | 279 | 2.379000 | EXT | Смещение кромок. Вовнутрь. Величина смещения - 2.4 мм. |  | (c)
56476.680000 | 0.000000 | -0.016000 | -11.275000 | -11.291000 | -1432.000000 | -1313.000000 | -1288.000000 | 64.438336 |  | 5109 | Смещение кромок | GWAN |  | 07:59 | 08:18 | 08:22 | 0 | 288 | 3.158000 | EXT | Смещение кромок. Вовнутрь. Величина смещения - 3.2 мм. |  | (c)
56476.680000 | 0.000000 | -0.042000 | -11.275000 | -11.317000 | -89.000000 | 3.000000 | 17.000000 | 1.389474 |  | 5109 | Нарушение формы кольцевого шва | GWAN |  | 11:36 | 11:51 | 11:53 | 0 | 213 |  | EXT | Нарушение формы кольцевого шва |  | (c)
56487.955000 | 0.000000 | -0.021000 | -11.420000 | -11.441000 | 901.000000 | 1235.000000 | 1102.000000 | 58.735592 |  | 5110 | Смещение кромок | GWAN |  | 03:19 | 04:13 | 03:52 | 0 | 401 | 2.702000 | EXT | Смещение кромок. Вовнутрь. Величина смещения - 2.7 мм. Аномалия находится на упругопластическом изгибе: R=586 D, максимальное растяжение на 0.2 час. |  | (c)
56487.955000 | 0.000000 | -0.001000 | -11.420000 | -11.421000 | 1877.000000 | 1932.000000 | 1950.000000 | 10.927762 |  | 5110 | Смещение кромок | GWAN |  | 05:57 | 06:06 | 06:08 | 0 | 145 | 2.355000 | EXT | Смещение кромок. Наружу. Величина смещения - 2.4 мм. Аномалия находится на упругопластическом изгибе: R=586 D, максимальное растяжение на 0.2 час. |  | (c)
56487.955000 | 0.000000 | -0.006000 | -11.420000 | -11.426000 | 2054.000000 | -2041.000000 | -2154.000000 | 6.181616 |  | 5110 | Смещение кромок | GWAN |  | 06:25 | 07:24 | 07:06 | 0 | 505 | 3.527000 | EXT | Смещение кромок. Вовнутрь. Величина смещения - 3.5 мм. Аномалия находится на упругопластическом изгибе: R=586 D, максимальное растяжение на 0.2 час. |  | (c)
56487.955000 | 0.000000 | -0.024000 | -11.420000 | -11.444000 | -638.000000 | -567.000000 | -570.000000 | 40.625689 |  | 5110 | Нарушение формы кольцевого шва | GWAN |  | 11:11 | 11:22 | 11:22 | 0 | 134 |  | EXT | Нарушение формы кольцевого шва. Аномалия находится на упругопластическом изгибе: R=586 D, максимальное растяжение на 0.2 час. |  | (c)
56499.375000 | 0.000000 | -0.031000 | -11.480000 | -11.511000 | -840.000000 | -732.000000 | -759.000000 | 678.000000 |  | 5111 | Вышлифовка на шве | GWAN |  | 01:26 | 01:43 | 01:39 | 56 | 162 | 12.000000 | EXT | Вышлифовка на шве. Аномалия находится на упругопластическом изгибе: R=437 D, максимальное растяжение на 0.3 час. |  | (c)
56499.375000 | 0.000000 | -0.029000 | -11.480000 | -11.509000 | -426.000000 | -347.000000 | -366.000000 | 307.000000 |  | 5111 | Нарушение формы кольцевого шва | GWAN |  | 02:32 | 02:45 | 02:42 | 0 | 118 |  | EXT | Нарушение формы кольцевого шва. Аномалия находится на упругопластическом изгибе: R=437 D, максимальное растяжение на 0.3 час. |  | (c)
56499.375000 | 0.000000 | -0.016000 | -11.480000 | -11.496000 | 1009.000000 | 1151.000000 | 1168.000000 | 1009.000000 |  | 5111 | Смещение кромок | GWAN |  | 06:24 | 06:47 | 06:50 | 0 | 319 | 2.641000 | EXT | Смещение кромок. Наружу. Величина смещения - 2.6 мм. Аномалия находится на упругопластическом изгибе: R=437 D, максимальное растяжение на 0.3 час. |  | (c)
56510.855000 | 0.000000 | -0.051000 | -11.665000 | -11.716000 | -1309.000000 | -1111.000000 | -1144.000000 | 980.000000 |  | 5112 | Смещение кромок | GWAN |  | 05:09 | 05:40 | 05:35 | 0 | 328 | 5.322000 | EXT | Смещение кромок. Наружу. Величина смещения - 5.3 мм. Аномалия находится на упругопластическом изгибе: R=466 D, максимальное растяжение на 11.9 час. |  | (c)
56510.855000 | 0.000000 | -0.026000 | -11.665000 | -11.691000 | -699.000000 | -510.000000 | -568.000000 | 437.000000 |  | 5112 | Смещение кромок | GWAN |  | 06:47 | 07:17 | 07:08 | 0 | 261 | 2.846000 | EXT | Смещение кромок. Наружу. Величина смещения - 2.8 мм. Аномалия находится на упругопластическом изгибе: R=466 D, максимальное растяжение на 11.9 час. |  | (c)
56522.520000 | 0.000000 | -0.011000 | -11.590000 | -11.601000 | 2128.000000 | -2191.000000 | -2216.000000 | 2098.000000 |  | 5113 | Смещение кромок | GWAN |  | 05:35 | 05:57 | 05:54 | 0 | 235 | 3.169000 | EXT | Смещение кромок. Наружу. Величина смещения - 3.2 мм. |  | (c)
56522.520000 | 0.000000 | -0.016000 | -11.590000 | -11.606000 | -153.000000 | 1192.000000 | 981.000000 | 0.000000 |  | 5113 | Нарушение формы кольцевого шва | GWAN |  | 11:26 | 03:04 | 02:29 | 0 | 2268 |  | EXT | Нарушение формы кольцевого шва |  | (c)
56534.110000 | 0.000000 | -0.031000 | -11.135000 | -11.166000 | 2205.000000 | -2007.000000 | -2094.000000 | 11.046156 |  | 5114 | Смещение кромок | GWAN |  | 06:12 | 06:52 | 06:38 | 0 | 325 | 3.292000 | EXT | Смещение кромок. Наружу. Величина смещения - 3.3 мм. |  | (c)
56534.110000 | 0.000000 | -0.031000 | -11.135000 | -11.166000 | -1164.000000 | -984.000000 | -914.000000 | 53.641345 |  | 5114 | Смещение кромок | GWAN |  | 09:08 | 09:37 | 09:48 | 0 | 500 | 3.852000 | EXT | Смещение кромок. Наружу. Величина смещения - 3.9 мм. |  | (c)
56534.229000 | 0.119000 | 0.011000 | -11.016000 | -11.124000 | -1318.000000 | -1280.000000 | -1286.000000 | 76.239597 | 11.000000 | 5114 |  | ARTD | GENE | 08:43 | 08:49 | 08:48 | 297 | 64 | 10.000000 | EXT | -. Эквивалент потери металла 10%. |  | (c)
56534.356000 | 0.246000 | 0.028000 | -10.889000 | -11.107000 | 761.000000 | 786.000000 | 789.000000 | 61.378690 | 28.000000 | 5114 |  | ARTD | GENE | 02:19 | 02:23 | 02:23 | 551 | 57 | 9.935824 | EXT | -. Эквивалент потери металла 10%. |  | (c)
56545.174000 | 11.064000 | 10.876000 | -0.071000 | -0.259000 | -1311.000000 | -1281.000000 | -1283.000000 | 76.481494 | 17.000000 | 5114 |  | ARTD | GENE | 08:44 | 08:49 | 08:49 | 242 | 57 | 10.000000 | EXT | -. Эквивалент потери металла 10%. |  | (c)
56553.364000 | 8.119000 | 8.103000 | -1.731000 | -1.747000 | 131.000000 | 152.000000 | 153.000000 | 131.000000 | 1712.000000 | 5115 |  | CORR | PITT | 03:57 | 04:01 | 04:01 | 35 | 44 | 11.000000 | EXT | - |  | (c)
56555.095000 | 0.000000 | -0.024000 | -11.110000 | -11.134000 | 135.000000 | 1259.000000 | 1193.000000 | 0.000000 |  | 5116 | Нарушение формы кольцевого шва | GWAN |  | 00:29 | 03:30 | 03:20 | 0 | 2115 |  | EXT | Нарушение формы кольцевого шва |  | (c)
56568.915000 | 2.710000 | 2.646000 | -8.795000 | -8.859000 | -2050.000000 | -2033.000000 | -2024.000000 | 1999.000000 | 2646.000000 | 5117 |  | CORR | GENE | 04:00 | 04:02 | 04:04 | 231 | 50 | 10.000000 | EXT | - |  | (c)
56570.763000 | 4.558000 | 4.393000 | -6.947000 | -7.112000 | -1281.000000 | -1182.000000 | -1093.000000 | 905.000000 | 4393.000000 | 5117 |  | DENT |  | 06:04 | 06:20 | 06:34 | 314 | 376 | 0.492958 |  | - |  | (c)
56574.919000 | 8.714000 | 8.705000 | -2.791000 | -2.800000 | -1486.000000 | -1465.000000 | -1466.000000 | 1447.000000 | 2772.000000 | 5117 |  | CORR | PITT | 05:31 | 05:34 | 05:34 | 28 | 38 | 10.000000 | EXT | - |  | (c)
56578.749000 | 1.039000 | 1.029000 | -10.641000 | -10.651000 | -185.000000 | -169.000000 | -169.000000 | 154.000000 | 1029.000000 | 5118 |  | CORR | PITT | 06:56 | 06:59 | 06:59 | 38 | 31 | 10.000000 | EXT | - |  | (c)
56579.660000 | 1.950000 | 1.939000 | -9.730000 | -9.741000 | -186.000000 | -127.000000 | -118.000000 | 50.000000 | 1939.000000 | 5118 |  | CORR | СIGR | 06:56 | 07:06 | 07:07 | 22 | 135 | 13.000000 | EXT | - |  | (c)
56582.261000 | 4.551000 | 4.535000 | -7.129000 | -7.145000 | -68.000000 | -57.000000 | -57.000000 | 47.000000 | 4535.000000 | 5118 |  | CORR | PITT | 07:15 | 07:17 | 07:17 | 33 | 20 | 10.000000 | EXT | - |  | (c)
56587.170000 | 9.460000 | 9.432000 | -2.220000 | -2.248000 | -330.000000 | -276.000000 | -273.000000 | 216.000000 | 2201.000000 | 5118 |  | CORR | GENE | 06:33 | 06:42 | 06:42 | 47 | 114 | 14.000000 | EXT | - |  | (c)
56588.465000 | 10.755000 | 10.409000 | -0.925000 | -1.271000 | -373.000000 | -236.000000 | -285.000000 | 196.000000 | 431.000000 | 5118 |  | CORR | GENE | 06:26 | 06:48 | 06:40 | 840 | 176 | 12.000000 | EXT | - |  | (c)
56603.421000 | 3.751000 | 3.739000 | -7.219000 | -7.231000 | 1122.000000 | 1187.000000 | 1211.000000 | 67.865773 | 3739.000000 | 5120 |  | CORR | СIGR | 04:17 | 04:28 | 04:32 | 21 | 178 | 15.000000 | EXT | -. Аномалия находится на упругопластическом изгибе: R=493 D, максимальное растяжение на 10.9 час. |  | (c)
56604.598000 | 4.928000 | 4.893000 | -6.042000 | -6.077000 | 2177.000000 | 2186.000000 | 2188.000000 | 1.658791 | 4893.000000 | 5120 |  | CORR | AXGR | 07:08 | 07:09 | 07:09 | 73 | 22 | 10.000000 | EXT | -. Аномалия находится на упругопластическом изгибе: R=488 D, максимальное растяжение на 10.7 час. |  | (c)
56604.971000 | 5.301000 | 5.240000 | -5.669000 | -5.730000 | 2171.000000 | 2185.000000 | 2201.000000 | 0.000000 | 5240.000000 | 5120 |  | CORR | GENE | 07:07 | 07:09 | 07:12 | 175 | 60 | 18.000000 | EXT | -. Аномалия находится на упругопластическом изгибе: R=490 D, максимальное растяжение на 10.6 час. |  | (c)
56605.394000 | 5.724000 | 5.604000 | -5.246000 | -5.366000 | 2188.000000 | 2213.000000 | 2206.000000 | 0.000000 | 5177.000000 | 5120 |  | CORR | AXGR | 07:09 | 07:13 | 07:12 | 189 | 37 | 11.000000 | EXT | -. Аномалия находится на упругопластическом изгибе: R=490 D, максимальное растяжение на 10.6 час. |  | (c)
56607.089000 | 7.419000 | 7.403000 | -3.551000 | -3.567000 | 2189.000000 | 2203.000000 | 2206.000000 | 0.000000 | 3532.000000 | 5120 |  | CORR | PITT | 07:10 | 07:12 | 07:12 | 35 | 35 | 11.000000 | EXT | -. Аномалия находится на упругопластическом изгибе: R=498 D, максимальное растяжение на 10.4 час. |  | (c)
56609.007000 | 9.337000 | 9.321000 | -1.633000 | -1.649000 | 2180.000000 | 2190.000000 | 2191.000000 | 1.420458 | 1617.000000 | 5120 |  | CORR | PITT | 07:08 | 07:10 | 07:10 | 32 | 22 | 10.000000 | EXT | -. Аномалия находится на упругопластическом изгибе: R=606 D, максимальное растяжение на 10.7 час. |  | (c)
56610.640000 | 0.000000 | -0.041000 | -11.405000 | -11.446000 | -401.000000 | 159.000000 | 52.000000 | 0.000000 |  | 5121 | Смещение кромок | GWAN |  | 01:20 | 02:50 | 02:33 | 0 | 906 | 4.006000 | EXT | Смещение кромок. Вовнутрь. Величина смещения - 4 мм. Аномалия находится на упругопластическом изгибе: R=665 D, максимальное растяжение на 11 час. |  | (c)
56616.723000 | 6.083000 | 6.069000 | -5.322000 | -5.336000 | 1962.000000 | 1992.000000 | 1999.000000 | 12.689473 | 5303.000000 | 5121 |  | CORR | СIGR | 07:41 | 07:46 | 07:47 | 33 | 74 | 11.000000 | EXT | -. Аномалия находится на упругопластическом изгибе: R=503 D, максимальное растяжение на 11.6 час. |  | (c)
56622.045000 | 0.000000 | -0.016000 | -11.510000 | -11.526000 | -2022.000000 | -1778.000000 | -1826.000000 | 16.845309 |  | 5122 | Смещение кромок | GWAN |  | 06:30 | 07:10 | 07:02 | 0 | 392 | 3.337000 | EXT | Смещение кромок. Вовнутрь. Величина смещения - 3.3 мм. Аномалия находится на упругопластическом изгибе: R=482 D, максимальное растяжение на 11.9 час. |  | (c)
56622.045000 | 0.000000 | -0.051000 | -11.510000 | -11.561000 | -845.000000 | -808.000000 | -659.000000 | 23.212284 |  | 5122 | Смещение кромок | GWAN |  | 09:40 | 09:46 | 10:10 | 0 | 372 | 2.486000 | EXT | Смещение кромок. Вовнутрь. Величина смещения - 2.5 мм. Аномалия находится на упругопластическом изгибе: R=482 D, максимальное растяжение на 11.9 час. |  | (c)
56639.941000 | 6.386000 | 6.310000 | -4.484000 | -4.560000 | 1916.000000 | 1931.000000 | 1931.000000 | 21.708565 | 4411.000000 | 5123 |  | CORR | AXGR | 07:51 | 07:53 | 07:53 | 149 | 30 | 10.000000 | EXT | - |  | (c)
56640.892000 | 7.337000 | 7.321000 | -3.533000 | -3.549000 | 1058.000000 | 1303.000000 | 1223.000000 | 54.697369 | 3452.000000 | 5123 |  | CORR | GENE | 05:32 | 06:12 | 05:59 | 97 | 330 | 11.000000 | EXT | - |  | (c)
56646.871000 | 2.446000 | 2.378000 | -8.969000 | -9.037000 | 1044.000000 | 1061.000000 | 1063.000000 | 84.269829 | 2378.000000 | 5124 |  | CORR | AXGR | 04:14 | 04:17 | 04:17 | 280 | 38 | 10.000000 | EXT | - |  | (c)
56655.840000 | 0.000000 | -0.016000 | -9.980000 | -9.996000 | -1278.000000 | -1066.000000 | -1019.000000 | 40.540136 |  | 5125 | Смещение кромок | GWAN |  | 05:59 | 06:33 | 06:41 | 0 | 517 | 3.034000 | EXT | Смещение кромок. Вовнутрь. Величина смещения - 3 мм. Аномалия находится на упругопластическом изгибе: R=737 D, максимальное растяжение на 6.1 час. |  | (c)
56665.820000 | 0.000000 | -0.019000 | -11.605000 | -11.624000 | -1528.000000 | -1441.000000 | -1367.000000 | 1206.000000 |  | 5126 | Нарушение формы кольцевого шва | GWAN |  | 05:57 | 06:11 | 06:23 | 0 | 322 |  | EXT | Нарушение формы кольцевого шва. Аномалия находится на упругопластическом изгибе: R=393 D, максимальное растяжение на 6.1 час. |  | (c)
56677.425000 | 0.000000 | -0.051000 | -11.270000 | -11.321000 | 129.000000 | 521.000000 | 522.000000 | 129.000000 |  | 5127 | Смещение кромок | GWAN |  | 10:16 | 11:19 | 11:19 | 0 | 787 | 3.179000 | EXT | Смещение кромок. Вовнутрь. Величина смещения - 3.2 мм. Аномалия находится на упругопластическом изгибе: R=478 D, максимальное растяжение на 5.6 час. |  | (c)
56700.190000 | 0.000000 | -0.031000 | -11.380000 | -11.411000 | -1881.000000 | -1634.000000 | -1676.000000 | 28.239258 |  | 5129 | Смещение кромок | GWAN |  | 05:56 | 06:35 | 06:29 | 0 | 410 | 3.623000 | EXT | Смещение кромок. Наружу. Величина смещения - 3.6 мм. |  | (c)
56700.190000 | 0.000000 | -0.036000 | -11.380000 | -11.416000 | -585.000000 | -240.000000 | -308.000000 | 0.000000 |  | 5129 | Смещение кромок | GWAN |  | 09:25 | 10:20 | 10:09 | 0 | 555 | 3.225000 | EXT | Смещение кромок. Наружу. Величина смещения - 3.2 мм. |  | (c)
56711.570000 | 0.000000 | -0.031000 | -11.335000 | -11.366000 | -28.000000 | 167.000000 | 112.000000 | 0.000000 |  | 5130 | Смещение кромок | GWAN |  | 02:28 | 03:00 | 02:51 | 0 | 279 | 2.536000 | EXT | Смещение кромок. Наружу. Величина смещения - 2.5 мм. |  | (c)
56711.570000 | 0.000000 | -0.021000 | -11.335000 | -11.356000 | 582.000000 | 661.000000 | 736.000000 | 46.991539 |  | 5130 | Смещение кромок | GWAN |  | 04:07 | 04:19 | 04:32 | 0 | 308 | 2.579000 | EXT | Смещение кромок. Наружу. Величина смещения - 2.6 мм. |  | (c)
56711.570000 | 0.000000 | -0.031000 | -11.335000 | -11.366000 | 1709.000000 | 2043.000000 | 1930.000000 | 0.000000 |  | 5130 | Смещение кромок | GWAN |  | 07:09 | 08:02 | 07:44 | 0 | 441 | 3.741000 | EXT | Смещение кромок. Наружу. Величина смещения - 3.7 мм. |  | (c)
56711.570000 | 0.000000 | -0.061000 | -11.335000 | -11.396000 | -1671.000000 | -1506.000000 | -1532.000000 | 56.387671 |  | 5130 | Смещение кромок | GWAN |  | 10:03 | 10:30 | 10:26 | 0 | 279 | 2.764000 | EXT | Смещение кромок. Наружу. Величина смещения - 2.8 мм. |  | (c)
56733.820000 | 0.000000 | -0.031000 | -11.315000 | -11.346000 | -281.000000 | -139.000000 | -91.000000 | 0.000000 |  | 5132 | Смещение кромок | GWAN |  | 08:59 | 09:22 | 09:30 | 0 | 380 | 3.767000 | EXT | Смещение кромок. Наружу. Величина смещения - 3.8 мм. |  | (c)
56733.875000 | 0.055000 | 0.004000 | -11.260000 | -11.311000 | -1982.000000 | -1953.000000 | -1944.000000 | 20.045210 | 4.000000 | 5132 |  | ARTD | GENE | 04:25 | 04:29 | 04:31 | 349 | 76 | 10.000000 | EXT | -. Эквивалент потери металла 10%. |  | (c)
56744.935000 | 11.115000 | 10.973000 | -0.200000 | -0.342000 | -1980.000000 | -1926.000000 | -1944.000000 | 20.234270 | 47.000000 | 5132 |  | ARTD | GENE | 04:25 | 04:34 | 04:31 | 295 | 72 | 10.000000 | EXT | -. Эквивалент потери металла 10%. |  | (c)
56745.135000 | 0.000000 | -0.051000 | -11.380000 | -11.431000 | -718.000000 | -578.000000 | -517.000000 | 25.578324 |  | 5133 | Смещение кромок | GWAN |  | 00:32 | 00:55 | 01:04 | 0 | 401 | 2.317000 | EXT | Смещение кромок. Наружу. Величина смещения - 2.3 мм. |  | (c)
56745.135000 | 0.000000 | -0.016000 | -11.380000 | -11.396000 | 615.000000 | 668.000000 | 718.000000 | 49.652060 |  | 5133 | Смещение кромок | GWAN |  | 04:07 | 04:16 | 04:24 | 0 | 206 | 2.834000 | EXT | Смещение кромок. Наружу. Величина смещения - 2.8 мм. |  | (c)
56756.515000 | 0.000000 | -0.016000 | -11.340000 | -11.356000 | 368.000000 | 516.000000 | 484.000000 | 29.663785 |  | 5134 | Смещение кромок | GWAN |  | 02:25 | 02:49 | 02:44 | 0 | 232 | 3.631000 | EXT | Смещение кромок. Вовнутрь. Величина смещения - 3.6 мм. |  | (c)
56756.515000 | 0.000000 | -0.006000 | -11.340000 | -11.346000 | 1561.000000 | 1936.000000 | 1783.000000 | 0.229769 |  | 5134 | Смещение кромок | GWAN |  | 05:38 | 06:38 | 06:14 | 0 | 444 | 4.322000 | EXT | Смещение кромок. Наружу. Величина смещения - 4.3 мм. |  | (c)
56770.551000 | 2.696000 | 2.347000 | -8.984000 | -9.333000 | -37.000000 | -22.000000 | 0.000000 | 0.000000 | 2347.000000 | 5135 |  | LWAN |  | 05:23 | 05:26 | 05:29 | 461 | 76 | 10.206175 | INT | -. Эквивалент потери металла 10%. |  | (c)
56776.372000 | 8.517000 | 8.363000 | -3.163000 | -3.317000 | -1940.000000 | -1850.000000 | -1847.000000 | 1754.000000 | 3058.000000 | 5135 |  | DENT |  | 00:16 | 00:31 | 00:31 | 259 | 186 | 0.845070 |  | - |  | (c)
56781.254000 | 1.719000 | 0.643000 | -9.171000 | -10.247000 | 15.000000 | 26.000000 | 29.000000 | 15.000000 | 643.000000 | 5136 | Дефект проката | MIAN | AXGR | 06:06 | 06:07 | 06:08 | 2172 | 30 | 10.000000 | INT | Дефект проката. Эквивалент потери металла 10%. |  | (c)
56785.741000 | 6.206000 | 5.679000 | -4.684000 | -5.211000 | -1.000000 | 1.000000 | 22.000000 | 0.000000 | 4602.000000 | 5136 | Дефект проката | MIAN | GENE | 06:03 | 06:03 | 06:07 | 609 | 45 | 11.221203 | INT | Дефект проката. Эквивалент потери металла 11%. |  | (c)
56801.800000 | 0.000000 | -0.026000 | -10.820000 | -10.846000 | 20.000000 | 238.000000 | 215.000000 | 1.639639 |  | 5138 | Смещение кромок | GWAN |  | 02:42 | 03:17 | 03:14 | 0 | 389 | 3.726000 | EXT | Смещение кромок. Вовнутрь. Величина смещения - 3.7 мм. |  | (c)
56801.800000 | 0.000000 | -0.021000 | -10.820000 | -10.841000 | 1705.000000 | 1812.000000 | 1925.000000 | 0.000000 |  | 5138 | Смещение кромок | GWAN |  | 07:14 | 07:31 | 07:50 | 0 | 441 | 2.381000 | EXT | Смещение кромок. Вовнутрь. Величина смещения - 2.4 мм. |  | (c)
56812.620000 | 0.000000 | -0.033000 | -10.550000 | -10.583000 | -746.000000 | -386.000000 | 64.000000 | 5.204218 |  | 5139 | Нарушение формы кольцевого шва | GWAN |  | 07:26 | 08:24 | 09:37 | 0 | 1622 |  | EXT | Нарушение формы кольцевого шва |  | (c)
56828.743000 | 5.573000 | 5.364000 | -6.127000 | -6.336000 | -1041.000000 | -961.000000 | -875.000000 | 709.000000 | 5364.000000 | 5140 |  | DENT |  | 06:29 | 06:42 | 06:55 | 348 | 332 | 0.281690 |  | - |  | (c)
56854.134000 | 7.679000 | 7.671000 | -3.521000 | -3.529000 | -16.000000 | -5.000000 | -1.000000 | 0.000000 | 3515.000000 | 5142а |  | LWAN |  | 02:48 | 02:50 | 02:51 | 14 | 29 | 15.000000 | INT | -. Эквивалент потери металла 15%. |  | (c)
56862.012000 | 0.000000 | -0.038000 | -7.118000 | -7.156000 | -128.000000 | 35.000000 | 104.000000 | 0.000000 |  | 5143а | Вышлифовка на шве | GWAN |  | 00:41 | 01:07 | 01:18 | 84 | 463 | 10.000000 | EXT | Вышлифовка на шве |  | (c)
56862.012000 | 0.000000 | -0.041000 | -7.118000 | -7.159000 | -1636.000000 | -1326.000000 | -1337.000000 | 72.080886 |  | 5143а | Смещение кромок | GWAN |  | 08:37 | 09:27 | 09:25 | 0 | 598 | 2.678000 | EXT | Смещение кромок. Вовнутрь. Величина смещения - 2.7 мм. |  | (c)
56869.130000 | 0.000000 | -0.016000 | -11.575000 | -11.591000 | -1603.000000 | -1472.000000 | -1479.000000 | 50.656168 |  | 5144 | Смещение кромок | GWAN |  | 06:02 | 06:23 | 06:21 | 0 | 247 | 3.339000 | EXT | Смещение кромок. Наружу. Величина смещения - 3.3 мм. |  | (c)
56869.130000 | 0.000000 | -0.051000 | -11.575000 | -11.626000 | -458.000000 | -293.000000 | -235.000000 | 0.000000 |  | 5144 | Смещение кромок | GWAN |  | 09:06 | 09:33 | 09:42 | 0 | 447 | 3.846000 | EXT | Смещение кромок. Наружу. Величина смещения - 3.8 мм. |  | (c)
56887.252000 | 6.547000 | 6.453000 | -4.653000 | -4.747000 | 1539.000000 | 1604.000000 | 1602.000000 | 40.610865 | 4558.000000 | 5145 |  | DENT |  | 06:15 | 06:26 | 06:25 | 189 | 126 | 0.563380 |  | - |  | (c)
56891.667000 | 10.962000 | 10.954000 | -0.238000 | -0.246000 | 4.000000 | 22.000000 | 24.000000 | 0.294862 | 221.000000 | 5145 |  | LWAN |  | 02:07 | 02:10 | 02:11 | 25 | 41 | 13.000000 | INT | -. Эквивалент потери металла 13%. |  | (c)
56891.905000 | 0.000000 | -0.020000 | -10.990000 | -11.010000 | -219.000000 | -32.000000 | 303.000000 | 0.000000 |  | 5146 | Нарушение формы кольцевого шва | GWAN |  | 01:57 | 02:27 | 03:21 | 0 | 1045 |  | EXT | Нарушение формы кольцевого шва |  | (c)
56891.905000 | 0.000000 | -0.028000 | -10.990000 | -11.018000 | 1155.000000 | 1686.000000 | 1806.000000 | 0.000000 |  | 5146 | Нарушение формы кольцевого шва | GWAN |  | 05:39 | 07:04 | 07:24 | 0 | 1301 |  | EXT | Нарушение формы кольцевого шва |  | (c)
56902.895000 | 0.000000 | -0.021000 | -11.345000 | -11.366000 | 2221.000000 | -2179.000000 | -2160.000000 | 0.000000 |  | 5147 | Смещение кромок | GWAN |  | 04:03 | 04:12 | 04:15 | 0 | 160 | 2.629000 | EXT | Смещение кромок. Вовнутрь. Величина смещения - 2.6 мм. |  | (c)
56902.895000 | 0.000000 | -0.041000 | -11.345000 | -11.386000 | -419.000000 | -172.000000 | -252.000000 | 0.000000 |  | 5147 | Смещение кромок | GWAN |  | 08:56 | 09:36 | 09:23 | 0 | 334 | 2.876000 | EXT | Смещение кромок. Наружу. Величина смещения - 2.9 мм. |  | (c)
56910.893000 | 7.998000 | 7.961000 | -3.347000 | -3.384000 | 23.000000 | 37.000000 | 34.000000 | 2.746532 | 3218.000000 | 5147 |  | LWAN |  | 10:08 | 10:10 | 10:10 | 166 | 23 | 10.000000 | INT | -. Эквивалент потери металла 10%. |  | (c)
56914.240000 | 0.000000 | -0.016000 | -11.355000 | -11.371000 | 2150.000000 | -2064.000000 | -2060.000000 | 0.000000 |  | 5148 | Смещение кромок | GWAN |  | 05:45 | 06:25 | 06:26 | 0 | 502 | 2.560000 | EXT | Смещение кромок. Вовнутрь. Величина смещения - 2.6 мм. |  | (c)
56914.240000 | 0.000000 | -0.036000 | -11.355000 | -11.391000 | -1614.000000 | -972.000000 | -1159.000000 | 20.199203 |  | 5148 | Смещение кромок | GWAN |  | 07:38 | 09:21 | 08:51 | 0 | 909 | 4.162000 | EXT | Смещение кромок. Вовнутрь. Величина смещения - 4.2 мм. |  | (c)
56923.689000 | 9.449000 | 9.385000 | -1.906000 | -1.970000 | 1422.000000 | 1461.000000 | 1461.000000 | 58.981451 | 1844.000000 | 5148 |  | DENT |  | 03:47 | 03:54 | 03:54 | 126 | 78 | 0.492958 |  | - |  | (c)
56925.595000 | 0.000000 | -0.029000 | -11.290000 | -11.319000 | -1520.000000 | -507.000000 | -877.000000 | 18.906348 |  | 5149 | Нарушение формы кольцевого шва | GWAN |  | 10:40 | 01:24 | 00:24 | 0 | 1286 |  | EXT | Нарушение формы кольцевого шва |  | (c)
56983.090000 | 11.360000 | 11.291000 | -0.065000 | -0.134000 | 912.000000 | 926.000000 | 926.000000 | 912.000000 | 5.000000 | 5153 |  | ARTD | AXGR | 03:23 | 03:26 | 03:26 | 129 | 29 | 10.000000 | EXT | -. Эквивалент потери металла 10%. |  | (c)
57005.860000 | 0.000000 | -0.036000 | -11.685000 | -11.721000 | -668.000000 | -502.000000 | -469.000000 | 270.000000 |  | 5156 | Смещение кромок | GWAN |  | 09:05 | 09:32 | 09:37 | 0 | 398 | 2.773000 | EXT | Смещение кромок. Наружу. Величина смещения - 2.8 мм. |  | (c)
57040.380000 | 0.000000 | -0.041000 | -11.485000 | -11.526000 | -2228.000000 | -1981.000000 | -1979.000000 | 20.264154 |  | 5159 | Смещение кромок | GWAN |  | 08:50 | 09:29 | 09:30 | 0 | 497 | 3.913000 | EXT | Смещение кромок. Наружу. Величина смещения - 3.9 мм. |  | (c)
57051.865000 | 0.000000 | -0.026000 | -11.675000 | -11.701000 | 1178.000000 | 1221.000000 | 1370.000000 | 1178.000000 |  | 5160 | Смещение кромок | GWAN |  | 02:02 | 02:09 | 02:33 | 0 | 383 | 2.767000 | EXT | Смещение кромок. Наружу. Величина смещения - 2.8 мм. Аномалия находится на упругопластическом изгибе: R=578 D, максимальное растяжение на 0.5 час. |  | (c)
57074.285000 | 0.000000 | -0.016000 | -11.655000 | -11.671000 | -741.000000 | -602.000000 | -566.000000 | 390.000000 |  | 5162 | Смещение кромок | GWAN |  | 05:36 | 05:58 | 06:04 | 0 | 351 | 4.361000 | EXT | Смещение кромок. Наружу. Величина смещения - 4.4 мм. Аномалия находится на упругопластическом изгибе: R=522 D, максимальное растяжение на 0.2 час. |  | (c)
57074.285000 | 0.000000 | -0.026000 | -11.655000 | -11.681000 | 351.000000 | 447.000000 | 502.000000 | 351.000000 |  | 5162 | Смещение кромок | GWAN |  | 08:32 | 08:47 | 08:56 | 0 | 302 | 3.648000 | EXT | Смещение кромок. Наружу. Величина смещения - 3.6 мм. Аномалия находится на упругопластическом изгибе: R=522 D, максимальное растяжение на 0.2 час. |  | (c)
57097.674000 | 0.164000 | 0.129000 | -11.491000 | -11.526000 | 2084.000000 | 2097.000000 | 2096.000000 | 2084.000000 | 129.000000 | 5164 | Металлургический дефект | MIAN | AXGR | 09:34 | 09:36 | 09:36 | 78 | 24 | 10.000000 | INT | Металлургический дефект. Эквивалент потери металла 10%. |  | (c)
57144.125000 | 0.000000 | -0.041000 | -11.415000 | -11.456000 | -491.000000 | -192.000000 | -122.000000 | 0.000000 |  | 5168 | Смещение кромок | GWAN |  | 08:38 | 09:26 | 09:37 | 0 | 738 | 4.695000 | EXT | Смещение кромок. Наружу. Величина смещения - 4.7 мм. |  | (c)
57155.540000 | 0.000000 | -0.036000 | -11.250000 | -11.286000 | 803.000000 | 1096.000000 | 1012.000000 | 81.470727 |  | 5169 | Смещение кромок | GWAN |  | 01:50 | 02:38 | 02:24 | 0 | 418 | 2.693000 | EXT | Смещение кромок. Вовнутрь. Величина смещения - 2.7 мм. |  | (c)
57155.540000 | 0.000000 | -0.010000 | -11.250000 | -11.260000 | -377.000000 | -209.000000 | -249.000000 | 0.000000 |  | 5169 | Вышлифовка на шве | GWAN |  | 10:40 | 11:07 | 11:01 | 55 | 257 | 10.000000 | EXT | Вышлифовка на шве |  | (c)
57166.790000 | 0.000000 | -0.011000 | -11.185000 | -11.196000 | -24.000000 | 98.000000 | 127.000000 | 0.000000 |  | 5170 | Смещение кромок | GWAN |  | 05:39 | 05:58 | 06:03 | 0 | 302 | 3.460000 | EXT | Смещение кромок. Вовнутрь. Величина смещения - 3.5 мм. |  | (c)
57236.216000 | 0.621000 | 0.545000 | -10.609000 | -10.685000 | -2193.000000 | -2182.000000 | -2181.000000 | 3.025464 | 545.000000 | 5176 |  | CORR | AXGR | 03:42 | 03:44 | 03:44 | 205 | 24 | 10.000000 | EXT | - |  | (c)
57238.028000 | 2.433000 | 2.229000 | -8.797000 | -9.001000 | -2213.000000 | -2189.000000 | -2188.000000 | 1.444784 | 2229.000000 | 5176 |  | CORR | GENE | 03:39 | 03:43 | 03:43 | 1252 | 49 | 12.000000 | EXT | - |  | (c)
57240.077000 | 4.482000 | 4.127000 | -6.748000 | -7.103000 | -2192.000000 | -2177.000000 | -2178.000000 | 3.104145 | 4127.000000 | 5176 |  | CORR | AXGR | 03:42 | 03:45 | 03:45 | 464 | 28 | 10.000000 | EXT | - |  | (c)
57246.825000 | 0.000000 | -0.006000 | -11.320000 | -11.326000 | 1570.000000 | 1834.000000 | 1770.000000 | 4.800998 |  | 5177 | Смещение кромок | GWAN |  | 06:01 | 06:43 | 06:33 | 0 | 401 | 3.479000 | EXT | Смещение кромок. Наружу. Величина смещения - 3.5 мм. |  | (c)
57246.825000 | 0.000000 | -0.031000 | -11.320000 | -11.351000 | -1796.000000 | -1680.000000 | -1596.000000 | 51.227808 |  | 5177 | Смещение кромок | GWAN |  | 08:57 | 09:16 | 09:30 | 0 | 401 | 3.416000 | EXT | Смещение кромок. Наружу. Величина смещения - 3.4 мм. |  | (c)
57261.377000 | 3.232000 | 3.214000 | -8.073000 | -8.091000 | -1332.000000 | -1269.000000 | -1266.000000 | 72.492138 | 3214.000000 | 5178 |  | CORR | СIGR | 05:40 | 05:50 | 05:51 | 23 | 132 | 10.000000 | EXT | -. Аномалия находится на отводе. |  | (c)
57265.438000 | 7.293000 | 7.279000 | -4.012000 | -4.026000 | -1558.000000 | -1490.000000 | -1489.000000 | 54.308593 | 3997.000000 | 5178 |  | CORR | СIGR | 05:04 | 05:15 | 05:15 | 29 | 138 | 10.000000 | EXT | -. Аномалия находится на отводе. |  | (c)
57269.450000 | 0.000000 | -0.046000 | -11.680000 | -11.726000 | 1724.000000 | 2101.000000 | 1965.000000 | 1724.000000 |  | 5179 | Смещение кромок | GWAN |  | 01:30 | 02:30 | 02:09 | 0 | 482 | 2.768000 | EXT | Смещение кромок. Вовнутрь. Аномалия находится на отводе. Величина смещения - 2.8 мм. |  | (c)
57269.450000 | 0.000000 | -0.016000 | -11.680000 | -11.696000 | -1619.000000 | -1553.000000 | -1439.000000 | 1259.000000 |  | 5179 | Смещение кромок | GWAN |  | 04:30 | 04:41 | 04:59 | 0 | 360 | 2.923000 | EXT | Смещение кромок. Вовнутрь. Аномалия находится на отводе. Величина смещения - 2.9 мм. |  | (c)
57269.450000 | 0.000000 | -0.021000 | -11.680000 | -11.701000 | -728.000000 | -658.000000 | -581.000000 | 434.000000 |  | 5179 | Смещение кромок | GWAN |  | 06:54 | 07:05 | 07:18 | 0 | 293 | 3.223000 | EXT | Смещение кромок. Вовнутрь. Аномалия находится на отводе. Величина смещения - 3.2 мм. |  | (c)
57269.450000 | 0.000000 | -0.056000 | -11.680000 | -11.736000 | 2.000000 | 300.000000 | 202.000000 | 2.000000 |  | 5179 | Смещение кромок | GWAN |  | 08:52 | 09:40 | 09:24 | 0 | 401 | 3.376000 | EXT | Смещение кромок. Наружу. Аномалия находится на отводе. Величина смещения - 3.4 мм. |  | (c)
57304.435000 | 0.000000 | -0.001000 | -11.385000 | -11.386000 | 1087.000000 | 1462.000000 | 1321.000000 | 35.670280 |  | 5182 | Смещение кромок | GWAN |  | 05:01 | 06:01 | 05:39 | 0 | 468 | 2.632000 | EXT | Смещение кромок. Наружу. Величина смещения - 2.6 мм. |  | (c)
57304.435000 | 0.000000 | -0.006000 | -11.385000 | -11.391000 | 1700.000000 | 1909.000000 | 1905.000000 | 0.000000 |  | 5182 | Смещение кромок | GWAN |  | 06:40 | 07:14 | 07:13 | 0 | 410 | 3.915000 | EXT | Смещение кромок. Наружу. Величина смещения - 3.9 мм. |  | (c)
57304.435000 | 0.000000 | -0.026000 | -11.385000 | -11.411000 | -1983.000000 | -1806.000000 | -1859.000000 | 29.964702 |  | 5182 | Смещение кромок | GWAN |  | 08:46 | 09:14 | 09:05 | 0 | 247 | 3.517000 | EXT | Смещение кромок. Наружу. Величина смещения - 3.5 мм. |  | (c)
57327.210000 | 0.000000 | -0.021000 | -11.150000 | -11.171000 | 1441.000000 | 1502.000000 | 1524.000000 | 43.668065 |  | 5184 | Смещение кромок | GWAN |  | 06:19 | 06:28 | 06:32 | 0 | 166 | 2.692000 | EXT | Смещение кромок. Вовнутрь. Аномалия находится на отводе. Величина смещения - 2.7 мм. |  | (c)
57327.210000 | 0.000000 | -0.028000 | -11.150000 | -11.178000 | 1669.000000 | 1775.000000 | 1955.000000 | 0.000000 |  | 5184 | Нарушение формы кольцевого шва | GWAN |  | 06:55 | 07:13 | 07:42 | 0 | 572 |  | EXT | Нарушение формы кольцевого шва. Аномалия находится на отводе. |  | (c)
57327.210000 | 0.000000 | -0.066000 | -11.150000 | -11.216000 | -1849.000000 | -1702.000000 | -1390.000000 | 67.806968 |  | 5184 | Смещение кромок | GWAN |  | 09:28 | 09:51 | 10:42 | 0 | 918 | 3.947000 | EXT | Смещение кромок. Наружу. Аномалия находится на отводе. Величина смещения - 3.9 мм. |  | (c)
57349.515000 | 0.000000 | -0.036000 | -11.315000 | -11.351000 | -2178.000000 | -1888.000000 | -1990.000000 | 19.437382 |  | 5186 | Смещение кромок | GWAN |  | 08:10 | 08:56 | 08:40 | 0 | 378 | 3.155000 | EXT | Смещение кромок. Вовнутрь. Величина смещения - 3.2 мм. Аномалия находится на упругопластическом изгибе: R=344 D, максимальное растяжение на 4.7 час. |  | (c)
57349.515000 | 0.000000 | -0.051000 | -11.315000 | -11.366000 | -1478.000000 | -1305.000000 | -1321.000000 | 73.361165 |  | 5186 | Смещение кромок | GWAN |  | 10:03 | 10:31 | 10:28 | 0 | 314 | 2.931000 | EXT | Смещение кромок. Наружу. Величина смещения - 2.9 мм. Аномалия находится на упругопластическом изгибе: R=344 D, максимальное растяжение на 4.7 час. |  | (c)
57372.270000 | 0.000000 | -0.046000 | -11.300000 | -11.346000 | -33.000000 | 164.000000 | 246.000000 | 19.818702 |  | 5188 | Смещение кромок | GWAN |  | 09:18 | 09:49 | 10:03 | 0 | 558 | 3.686000 | EXT | Смещение кромок. Наружу. Аномалия находится на отводе. Величина смещения - 3.7 мм. |  | (c)
57383.570000 | 0.000000 | -0.024000 | -10.990000 | -11.014000 | 1295.000000 | 1528.000000 | 1481.000000 | 45.440505 |  | 5189 | Нарушение формы кольцевого шва | GWAN |  | 01:12 | 01:49 | 01:42 | 0 | 372 |  | EXT | Нарушение формы кольцевого шва |  | (c)
57391.006000 | 7.436000 | 7.421000 | -3.554000 | -3.569000 | -1754.000000 | -1716.000000 | -1711.000000 | 38.453717 | 3545.000000 | 5189 |  | GOUG | СIGR | 05:00 | 05:06 | 05:06 | 24 | 85 | 10.000000 | EXT | -. Задир. |  | (c)
57395.628000 | 1.068000 | 0.932000 | -7.940000 | -8.076000 | 347.000000 | 389.000000 | 383.000000 | 347.000000 | 932.000000 | 5190а |  | ARTD | GENE | 01:06 | 01:13 | 01:12 | 594 | 72 | 10.000000 | EXT | -. Эквивалент потери металла 10%. |  | (c)
57396.772000 | 2.212000 | 1.938000 | -6.796000 | -7.070000 | 26.000000 | 56.000000 | 138.000000 | 26.000000 | 1938.000000 | 5190а |  | ARTD | GENE | 00:15 | 00:19 | 00:33 | 1782 | 224 | 10.000000 | EXT | -. Эквивалент потери металла 10%. |  | (c)
57399.857000 | 5.297000 | 5.262000 | -3.711000 | -3.746000 | -1873.000000 | -1796.000000 | -1798.000000 | 1724.000000 | 3699.000000 | 5190а |  | ARTD | СIGR | 07:08 | 07:20 | 07:20 | 47 | 149 | 10.000000 | EXT | -. Эквивалент потери металла 10%. |  | (c)
57400.304000 | 5.744000 | 5.667000 | -3.264000 | -3.341000 | -1453.000000 | -1415.000000 | -1326.000000 | 1199.000000 | 3202.000000 | 5190а |  | ARTD | GENE | 08:16 | 08:22 | 08:36 | 139 | 255 | 10.000000 | EXT | -. Эквивалент потери металла 10%. |  | (c)
57400.665000 | 6.105000 | 5.955000 | -2.903000 | -3.053000 | 37.000000 | 58.000000 | 60.000000 | 37.000000 | 1786.000000 | 5190а |  | ARTD | AXGR | 00:16 | 00:20 | 00:20 | 1267 | 45 | 10.000000 | EXT | -. Эквивалент потери металла 10%. |  | (c)
57401.535000 | 6.975000 | 6.910000 | -2.033000 | -2.098000 | 1563.000000 | 2073.000000 | 2200.000000 | 1563.000000 | 1623.000000 | 5190а |  | ARTD | GENE | 04:23 | 05:45 | 06:05 | 475 | 1273 | 10.000000 | EXT | -. Эквивалент потери металла 10%. |  | (c)
57402.900000 | 8.340000 | 8.312000 | -0.668000 | -0.696000 | 624.000000 | 724.000000 | 716.000000 | 624.000000 | 639.000000 | 5190а |  | ARTD | GENE | 01:51 | 02:07 | 02:06 | 57 | 184 | 10.000000 | EXT | -. Эквивалент потери металла 10%. |  | (c)
57403.568000 | 0.000000 | -0.026000 | -2.417000 | -2.443000 | -1682.000000 | -1420.000000 | -1458.000000 | 1234.000000 |  | 5190б | Нарушение формы кольцевого шва | GWAN |  | 03:21 | 04:03 | 03:57 | 0 | 449 |  | EXT | Нарушение формы кольцевого шва |  | (c)
57403.568000 | 0.000000 | -0.042000 | -2.417000 | -2.459000 | -169.000000 | 976.000000 | 756.000000 | 0.000000 |  | 5190б | Нарушение формы кольцевого шва | GWAN |  | 07:25 | 10:30 | 09:55 | 0 | 1850 |  | EXT | Нарушение формы кольцевого шва |  | (c)
57404.711000 | 1.143000 | 0.243000 | -1.274000 | -2.174000 | 1780.000000 | 2097.000000 | 2004.000000 | 1780.000000 | 243.000000 | 5190б |  | ARTD | GENE | 00:40 | 01:31 | 01:16 | 1642 | 448 | 10.000000 | EXT | -. Эквивалент потери металла 10%. |  | (c)
57405.985000 | 0.000000 | -0.020000 | -11.400000 | -11.420000 | 2113.000000 | -1754.000000 | -1842.000000 | 0.000000 |  | 5191 | Нарушение формы кольцевого шва | GWAN |  | 03:40 | 05:15 | 05:01 | 0 | 1011 |  | INT | Нарушение формы кольцевого шва |  | (c)
57405.985000 | 0.000000 | -0.035000 | -11.400000 | -11.435000 | -1043.000000 | -484.000000 | -360.000000 | 0.000000 |  | 5191 | Нарушение формы кольцевого шва | GWAN |  | 07:10 | 08:40 | 09:00 | 0 | 1367 |  | INT | Нарушение формы кольцевого шва |  | (c)
57439.210000 | 0.000000 | -0.031000 | -11.390000 | -11.421000 | -1099.000000 | -995.000000 | -959.000000 | 818.000000 |  | 5194 | Смещение кромок | GWAN |  | 09:09 | 09:26 | 09:32 | 0 | 282 | 2.671000 | EXT | Смещение кромок. Наружу. Величина смещения - 2.7 мм. |  | (c)
57462.080000 | 0.000000 | -0.011000 | -11.495000 | -11.506000 | 1167.000000 | 1487.000000 | 1520.000000 | 1167.000000 |  | 5196 | Смещение кромок | GWAN |  | 07:34 | 08:25 | 08:31 | 0 | 706 | 3.635000 | EXT | Смещение кромок. Вовнутрь. Величина смещения - 3.6 мм. |  | (c)
57507.775000 | 0.000000 | -0.041000 | -10.625000 | -10.666000 | -1686.000000 | -1590.000000 | -1574.000000 | 52.966752 |  | 5200 | Смещение кромок | GWAN |  | 10:15 | 10:30 | 10:33 | 0 | 224 | 3.058000 | EXT | Смещение кромок. Наружу. Величина смещения - 3.1 мм. |  | (c)
57529.872000 | 0.097000 | 0.018000 | -11.218000 | -11.297000 | -512.000000 | -489.000000 | -492.000000 | 36.458663 | 18.000000 | 5202 |  | ARTD | AXGR | 10:04 | 10:08 | 10:07 | 252 | 40 | 10.000000 | EXT | -. Эквивалент потери металла 10%. |  | (c)
57541.090000 | 0.000000 | -0.021000 | -11.165000 | -11.186000 | -1556.000000 | -1384.000000 | -1445.000000 | 54.456451 |  | 5203 | Смещение кромок | GWAN |  | 06:05 | 06:32 | 06:23 | 0 | 221 | 3.050000 | EXT | Смещение кромок. Наружу. Величина смещения - 3.1 мм. |  | (c)
57541.090000 | 0.000000 | -0.021000 | -11.165000 | -11.186000 | -1242.000000 | -838.000000 | -955.000000 | 30.621698 |  | 5203 | Смещение кромок | GWAN |  | 06:55 | 08:01 | 07:42 | 0 | 575 | 3.336000 | EXT | Смещение кромок. Наружу. Величина смещения - 3.3 мм. |  | (c)
57541.090000 | 0.000000 | -0.056000 | -11.165000 | -11.221000 | -5.000000 | 97.000000 | 231.000000 | 18.611569 |  | 5203 | Смещение кромок | GWAN |  | 10:15 | 10:31 | 10:53 | 0 | 471 | 3.873000 | EXT | Смещение кромок. Наружу. Величина смещения - 3.9 мм. |  | (c)
57575.125000 | 0.000000 | -0.026000 | -11.330000 | -11.356000 | 1681.000000 | 1852.000000 | 1817.000000 | 11.299963 |  | 5206 | Смещение кромок | GWAN |  | 07:25 | 07:52 | 07:47 | 0 | 273 | 2.687000 | EXT | Смещение кромок. Наружу. Аномалия находится на отводе. Величина смещения - 2.7 мм. |  | (c)
57586.455000 | 0.000000 | -0.041000 | -11.410000 | -11.451000 | -1129.000000 | -979.000000 | -852.000000 | 23.991566 |  | 5207 | Смещение кромок | GWAN |  | 08:52 | 09:16 | 09:37 | 0 | 555 | 3.353000 | EXT | Смещение кромок. Наружу. Аномалия находится на отводе. Величина смещения - 3.4 мм. |  | (c)
57590.927000 | 4.472000 | 4.386000 | -6.938000 | -7.024000 | -1385.000000 | -979.000000 | -1149.000000 | 54.591136 | 4386.000000 | 5207 |  | DENT |  | 08:11 | 09:16 | 08:49 | 206 | 472 | 0.422535 |  | - |  | (c)
57594.868000 | 8.413000 | 8.331000 | -2.997000 | -3.079000 | 1176.000000 | 1205.000000 | 1218.000000 | 78.307888 | 2970.000000 | 5207 |  | GOUG | GENE | 03:04 | 03:09 | 03:11 | 109 | 84 | 7.000000 | EXT | -. Задир. |  | (c)
57597.865000 | 0.000000 | -0.061000 | -11.345000 | -11.406000 | 1405.000000 | 1701.000000 | 1604.000000 | 34.504081 |  | 5208 | Смещение кромок | GWAN |  | 00:48 | 01:35 | 01:20 | 0 | 398 | 2.865000 | EXT | Смещение кромок. Наружу. Аномалия находится на отводе. Величина смещения - 2.9 мм. |  | (c)
57597.865000 | 0.000000 | -0.021000 | -11.345000 | -11.366000 | -1134.000000 | -997.000000 | -853.000000 | 23.624988 |  | 5208 | Смещение кромок | GWAN |  | 05:58 | 06:20 | 06:43 | 0 | 561 | 3.714000 | EXT | Смещение кромок. Вовнутрь. Аномалия находится на отводе. Величина смещения - 3.7 мм. |  | (c)
57597.865000 | 0.000000 | -0.036000 | -11.345000 | -11.381000 | -303.000000 | -219.000000 | -195.000000 | 0.000000 |  | 5208 | Смещение кромок | GWAN |  | 08:12 | 08:26 | 08:29 | 0 | 215 | 3.207000 | EXT | Смещение кромок. Вовнутрь. Аномалия находится на отводе. Величина смещения - 3.2 мм. |  | (c)
57603.588000 | 5.723000 | 5.582000 | -5.622000 | -5.763000 | 790.000000 | 1066.000000 | 1062.000000 | 72.332900 | 5481.000000 | 5208 |  | WRIN |  | 11:08 | 11:53 | 11:52 | 282 | 544 | 1.000000 |  | -. Аномалия находится на отводе. |  | (c)
57609.210000 | 0.000000 | -0.026000 | -11.710000 | -11.736000 | -1702.000000 | -1603.000000 | -1620.000000 | 1539.000000 |  | 5209 | Смещение кромок | GWAN |  | 02:32 | 02:48 | 02:45 | 0 | 163 | 2.707000 | EXT | Смещение кромок. Наружу. Аномалия находится на отводе. Величина смещения - 2.7 мм. |  | (c)
57630.580000 | 9.660000 | 9.607000 | -1.885000 | -1.938000 | -626.000000 | -578.000000 | -572.000000 | 518.000000 | 1818.000000 | 5210 |  | DENT |  | 03:12 | 03:19 | 03:20 | 120 | 108 | 0.352113 |  | - |  | (c)
57643.735000 | 0.000000 | -0.016000 | -11.295000 | -11.311000 | 2218.000000 | -2113.000000 | -2089.000000 | 0.000000 |  | 5212 | Смещение кромок | GWAN |  | 05:14 | 05:35 | 05:39 | 0 | 308 | 2.598000 | EXT | Смещение кромок. Вовнутрь. Величина смещения - 2.6 мм. |  | (c)
57643.735000 | 0.000000 | -0.031000 | -11.295000 | -11.326000 | -1401.000000 | -986.000000 | -1099.000000 | 39.936865 |  | 5212 | Смещение кромок | GWAN |  | 07:30 | 08:37 | 08:19 | 0 | 604 | 2.852000 | EXT | Смещение кромок. Вовнутрь. Величина смещения - 2.9 мм. |  | (c)
57655.030000 | 0.000000 | -0.024000 | -11.490000 | -11.514000 | 177.000000 | 1291.000000 | 839.000000 | 58.830728 |  | 5213 | Нарушение формы кольцевого шва | GWAN |  | 00:04 | 03:03 | 01:51 | 0 | 1324 |  | EXT | Нарушение формы кольцевого шва |  | (c)
57655.030000 | 0.000000 | -0.019000 | -11.490000 | -11.509000 | -659.000000 | -591.000000 | -470.000000 | 7.427148 |  | 5213 | Нарушение формы кольцевого шва | GWAN |  | 09:49 | 10:00 | 10:19 | 0 | 378 |  | EXT | Нарушение формы кольцевого шва |  | (c)
57677.405000 | 0.000000 | -0.026000 | -10.225000 | -10.251000 | -854.000000 | -526.000000 | -338.000000 | 0.000000 |  | 5215 | Смещение кромок | GWAN |  | 01:08 | 02:01 | 02:31 | 0 | 1031 | 3.622000 | EXT | Смещение кромок. Вовнутрь. Величина смещения - 3.6 мм. |  | (c)
57677.405000 | 0.000000 | -0.011000 | -10.225000 | -10.236000 | 761.000000 | 903.000000 | 864.000000 | 761.000000 |  | 5215 | Смещение кромок | GWAN |  | 05:28 | 05:51 | 05:45 | 0 | 206 | 2.630000 | EXT | Смещение кромок. Вовнутрь. Величина смещения - 2.6 мм. |  | (c)
57677.405000 | 0.000000 | -0.016000 | -10.225000 | -10.241000 | 1019.000000 | 1098.000000 | 1086.000000 | 1019.000000 |  | 5215 | Смещение кромок | GWAN |  | 06:10 | 06:23 | 06:21 | 0 | 134 | 3.412000 | EXT | Смещение кромок. Наружу. Величина смещения - 3.4 мм. |  | (c)
57677.405000 | 0.000000 | -0.016000 | -10.225000 | -10.241000 | 1191.000000 | 1330.000000 | 1317.000000 | 1191.000000 |  | 5215 | Смещение кромок | GWAN |  | 06:38 | 07:00 | 06:58 | 0 | 253 | 2.740000 | EXT | Смещение кромок. Вовнутрь. Величина смещения - 2.7 мм. |  | (c)
57687.954000 | 0.324000 | 0.259000 | -11.376000 | -11.441000 | 1159.000000 | 1210.000000 | 1210.000000 | 1159.000000 | 259.000000 | 5216 |  | DENT |  | 09:38 | 09:46 | 09:46 | 124 | 101 | 0.915493 |  | - |  | (c)
57711.020000 | 0.000000 | -0.036000 | -11.665000 | -11.701000 | -373.000000 | -312.000000 | -284.000000 | 196.000000 |  | 5218 | Смещение кромок | GWAN |  | 01:21 | 01:31 | 01:36 | 0 | 177 | 3.267000 | EXT | Смещение кромок. Наружу. Величина смещения - 3.3 мм. |  | (c)
57711.020000 | 0.000000 | -0.016000 | -11.665000 | -11.681000 | 310.000000 | 562.000000 | 478.000000 | 310.000000 |  | 5218 | Смещение кромок | GWAN |  | 03:12 | 03:52 | 03:39 | 0 | 337 | 2.688000 | EXT | Смещение кромок. Вовнутрь. Величина смещения - 2.7 мм. |  | (c)
57711.020000 | 0.000000 | -0.011000 | -11.665000 | -11.676000 | 841.000000 | 1312.000000 | 1148.000000 | 841.000000 |  | 5218 | Смещение кромок | GWAN |  | 04:37 | 05:53 | 05:27 | 0 | 613 | 3.348000 | EXT | Смещение кромок. Вовнутрь. Величина смещения - 3.3 мм. |  | (c)
57711.020000 | 0.000000 | -0.007000 | -11.665000 | -11.672000 | 1283.000000 | 1316.000000 | 1313.000000 | 1283.000000 |  | 5218 | Непровар / утяжина | GWAN |  | 05:49 | 05:54 | 05:54 | 0 | 61 | 11.000000 | INT | Непровар / утяжина |  | (c)
57711.020000 | 0.000000 | -0.046000 | -11.665000 | -11.711000 | -1938.000000 | -1729.000000 | -1758.000000 | 1578.000000 |  | 5218 | Смещение кромок | GWAN |  | 09:09 | 09:42 | 09:38 | 0 | 360 | 2.638000 | EXT | Смещение кромок. Наружу. Величина смещения - 2.6 мм. |  | (c)
57722.685000 | 0.000000 | -0.026000 | -11.715000 | -11.741000 | -424.000000 | -264.000000 | -228.000000 | 32.000000 |  | 5219 | Смещение кромок | GWAN |  | 01:57 | 02:23 | 02:29 | 0 | 392 | 3.389000 | EXT | Смещение кромок. Наружу. Аномалия находится на отводе. Величина смещения - 3.4 мм. |  | (c)
57734.400000 | 0.000000 | -0.016000 | -11.505000 | -11.521000 | -2104.000000 | -1982.000000 | -1884.000000 | 10.232480 |  | 5220 | Смещение кромок | GWAN |  | 05:27 | 05:47 | 06:03 | 0 | 439 | 2.487000 | EXT | Смещение кромок. Вовнутрь. Аномалия находится на отводе. Величина смещения - 2.5 мм. |  | (c)
57735.303000 | 0.903000 | 0.760000 | -10.602000 | -10.745000 | -2185.000000 | -2167.000000 | -2163.000000 | 3.687676 | 760.000000 | 5220 |  | CORR | AXGR | 05:14 | 05:17 | 05:18 | 271 | 43 | 12.000000 | EXT | - |  | (c)
57735.692000 | 1.292000 | 1.216000 | -10.213000 | -10.289000 | -2198.000000 | -2189.000000 | -2173.000000 | 2.644640 | 1216.000000 | 5220 |  | CORR | GENE | 05:12 | 05:14 | 05:16 | 151 | 49 | 10.000000 | EXT | - |  | (c)
57740.958000 | 6.558000 | 6.525000 | -4.947000 | -4.980000 | -1739.000000 | -1660.000000 | -1619.000000 | 39.692003 | 4838.000000 | 5220 |  | CORR | GENE | 06:26 | 06:39 | 06:46 | 142 | 240 | 15.000000 | EXT | - |  | (c)
57745.905000 | 0.000000 | -0.031000 | -11.350000 | -11.381000 | 1251.000000 | 1443.000000 | 1391.000000 | 56.515194 |  | 5221 | Смещение кромок | GWAN |  | 01:27 | 01:58 | 01:49 | 0 | 279 | 3.035000 | EXT | Смещение кромок. Наружу. Величина смещения - 3 мм. |  | (c)
57745.905000 | 0.000000 | -0.026000 | -11.350000 | -11.376000 | 534.000000 | 986.000000 | 824.000000 | 66.504782 |  | 5221 | Нарушение формы кольцевого шва | GWAN |  | 11:31 | 00:44 | 00:18 | 0 | 580 |  | EXT | Нарушение формы кольцевого шва |  | (c)
57766.446000 | 9.191000 | 9.134000 | -1.824000 | -1.881000 | 2201.000000 | 2213.000000 | 2230.000000 | 0.000000 | 1645.000000 | 5222 |  | LWAN |  | 08:01 | 08:03 | 08:06 | 236 | 58 | 10.000000 | INT | -. Эквивалент потери металла 10%. |  | (c)
57768.270000 | 0.000000 | -0.021000 | -10.925000 | -10.946000 | -1159.000000 | -1089.000000 | -1051.000000 | 67.478162 |  | 5223 | Смещение кромок | GWAN |  | 06:20 | 06:32 | 06:38 | 0 | 215 | 2.944000 | EXT | Смещение кромок. Наружу. Величина смещения - 2.9 мм. |  | (c)
57774.074000 | 5.804000 | 5.780000 | -5.121000 | -5.145000 | -2133.000000 | -2127.000000 | -2119.000000 | 7.832083 | 5092.000000 | 5223 |  | CORR | PITT | 03:43 | 03:44 | 03:45 | 53 | 29 | 11.000000 | EXT | - |  | (c)
57790.330000 | 0.000000 | -0.026000 | -11.260000 | -11.286000 | 601.000000 | 679.000000 | 746.000000 | 48.505060 |  | 5225 | Смещение кромок | GWAN |  | 04:02 | 04:15 | 04:25 | 0 | 290 | 2.412000 | EXT | Смещение кромок. Наружу. Аномалия находится на отводе. Величина смещения - 2.4 мм. |  | (c)
57790.330000 | 0.000000 | -0.021000 | -11.260000 | -11.281000 | 1228.000000 | 1365.000000 | 1382.000000 | 43.609899 |  | 5225 | Смещение кромок | GWAN |  | 05:43 | 06:05 | 06:08 | 0 | 308 | 3.854000 | EXT | Смещение кромок. Наружу. Аномалия находится на отводе. Величина смещения - 3.9 мм. |  | (c)
57790.330000 | 0.000000 | -0.076000 | -11.260000 | -11.336000 | -2015.000000 | -1819.000000 | -1812.000000 | 33.785297 |  | 5225 | Смещение кромок | GWAN |  | 09:00 | 09:31 | 09:32 | 0 | 407 | 3.651000 | EXT | Смещение кромок. Наружу. Аномалия находится на отводе. Величина смещения - 3.7 мм. |  | (c)
57795.245000 | 4.915000 | 4.891000 | -6.345000 | -6.369000 | 141.000000 | 404.000000 | 356.000000 | 11.341452 | 4891.000000 | 5225 |  | CORR | СIGR | 02:48 | 03:30 | 03:22 | 39 | 430 | 10.000000 | EXT | -. Аномалия находится на отводе. |  | (c)
57797.638000 | 7.308000 | 7.292000 | -3.952000 | -3.968000 | 71.000000 | 143.000000 | 146.000000 | 5.690536 | 3942.000000 | 5225 |  | CORR | СIGR | 02:36 | 02:48 | 02:48 | 26 | 150 | 10.000000 | EXT | -. Аномалия находится на отводе. |  | (c)
57801.590000 | 0.000000 | -0.006000 | -11.435000 | -11.441000 | 1511.000000 | 1647.000000 | 1707.000000 | 10.613354 |  | 5226 | Смещение кромок | GWAN |  | 04:49 | 05:11 | 05:21 | 0 | 392 | 3.895000 | EXT | Смещение кромок. Наружу. Аномалия находится на отводе. Величина смещения - 3.9 мм. |  | (c)
57801.590000 | 0.000000 | -0.011000 | -11.435000 | -11.446000 | -2044.000000 | -1934.000000 | -1916.000000 | 25.366641 |  | 5226 | Смещение кромок | GWAN |  | 07:16 | 07:33 | 07:36 | 0 | 256 | 2.457000 | EXT | Смещение кромок. Вовнутрь. Аномалия находится на отводе. Величина смещения - 2.5 мм. |  | (c)
57801.590000 | 0.000000 | -0.026000 | -11.435000 | -11.461000 | -1681.000000 | -1603.000000 | -1614.000000 | 49.748661 |  | 5226 | Смещение кромок | GWAN |  | 08:14 | 08:27 | 08:25 | 0 | 134 | 2.419000 | EXT | Смещение кромок. Наружу. Аномалия находится на отводе. Величина смещения - 2.4 мм. |  | (c)
57801.590000 | 0.000000 | -0.031000 | -11.435000 | -11.466000 | -1173.000000 | -1010.000000 | -1042.000000 | 73.530811 |  | 5226 | Смещение кромок | GWAN |  | 09:36 | 10:02 | 09:57 | 0 | 261 | 2.809000 | EXT | Смещение кромок. Наружу. Аномалия находится на отводе. Величина смещения - 2.8 мм. |  | (c)
57813.025000 | 0.000000 | -0.026000 | -11.220000 | -11.246000 | -2092.000000 | -1776.000000 | -1846.000000 | 11.145833 |  | 5227 | Смещение кромок | GWAN |  | 03:30 | 04:21 | 04:09 | 0 | 494 | 3.369000 | EXT | Смещение кромок. Вовнутрь. Величина смещения - 3.4 мм. |  | (c)
57824.245000 | 0.000000 | -0.035000 | -11.075000 | -11.110000 | -493.000000 | 1027.000000 | 1230.000000 | 0.000000 |  | 5228 | Нарушение формы кольцевого шва | GWAN |  | 01:17 | 05:22 | 05:55 | 0 | 3445 |  | EXT | Нарушение формы кольцевого шва. Аномалия находится на отводе. |  | (c)
57824.245000 | 0.000000 | -0.016000 | -11.075000 | -11.091000 | 741.000000 | 1133.000000 | 1055.000000 | 44.252181 |  | 5228 | Смещение кромок | GWAN |  | 04:36 | 05:39 | 05:26 | 0 | 627 | 2.864000 | EXT | Смещение кромок. Вовнутрь. Аномалия находится на отводе. Величина смещения - 2.9 мм. |  | (c)
57830.302000 | 6.057000 | 6.040000 | -5.018000 | -5.035000 | 1409.000000 | 1427.000000 | 1428.000000 | 61.664019 | 5000.000000 | 5228 |  | CORR | PITT | 06:24 | 06:26 | 06:27 | 35 | 38 | 11.000000 | EXT | -. Аномалия находится на отводе. |  | (c)
57843.987000 | 8.667000 | 8.546000 | -2.593000 | -2.714000 | -36.000000 | -29.000000 | -5.000000 | 0.000000 | 2443.000000 | 5229 |  | LWAN |  | 01:15 | 01:16 | 01:19 | 271 | 61 | 10.998991 | INT | -. Эквивалент потери металла 11%. |  | (c)
57846.056000 | 10.736000 | 10.463000 | -0.524000 | -0.797000 | -2197.000000 | -2165.000000 | -2162.000000 | 5.496094 | 421.000000 | 5229 |  | CORR | GENE | 07:26 | 07:31 | 07:31 | 376 | 68 | 10.000000 | EXT | - |  | (c)
57857.975000 | 0.000000 | -0.041000 | -11.250000 | -11.291000 | -318.000000 | -132.000000 | -145.000000 | 0.000000 |  | 5231 | Смещение кромок | GWAN |  | 08:26 | 08:56 | 08:54 | 0 | 346 | 3.699000 | EXT | Смещение кромок. Наружу. Величина смещения - 3.7 мм. |  | (c)
57857.975000 | 0.000000 | -0.031000 | -11.250000 | -11.281000 | 243.000000 | 391.000000 | 382.000000 | 30.845934 |  | 5231 | Смещение кромок | GWAN |  | 09:56 | 10:20 | 10:19 | 0 | 279 | 3.812000 | EXT | Смещение кромок. Наружу. Величина смещения - 3.8 мм. |  | (c)
57864.282000 | 6.307000 | 6.198000 | -4.943000 | -5.052000 | 2229.000000 | -2208.000000 | -2212.000000 | 0.000000 | 4895.000000 | 5231 |  | LWAN |  | 03:17 | 03:21 | 03:20 | 157 | 40 | 10.000000 | INT | -. Эквивалент потери металла 10%. |  | (c)
57869.225000 | 0.000000 | -0.026000 | -11.685000 | -11.711000 | -2069.000000 | -1910.000000 | -1924.000000 | 1779.000000 |  | 5232 | Смещение кромок | GWAN |  | 07:26 | 07:52 | 07:50 | 0 | 290 | 3.124000 | EXT | Смещение кромок. Вовнутрь. Величина смещения - 3.1 мм. |  | (c)
57937.700000 | 0.000000 | -0.036000 | -11.465000 | -11.501000 | 679.000000 | 1106.000000 | 1054.000000 | 679.000000 |  | 5238 | Смещение кромок | GWAN |  | 08:28 | 09:37 | 09:29 | 0 | 749 | 4.061000 | EXT | Смещение кромок. Наружу. Величина смещения - 4.1 мм. |  | (c)
57955.734000 | 6.569000 | 6.458000 | -4.891000 | -5.002000 | 1330.000000 | 1433.000000 | 1442.000000 | 45.526389 | 4828.000000 | 5239 |  | DENT |  | 06:19 | 06:35 | 06:37 | 174 | 224 | 0.352113 |  | - |  | (c)
57958.821000 | 9.656000 | 9.643000 | -1.804000 | -1.817000 | 1428.000000 | 1447.000000 | 1444.000000 | 60.954796 | 1791.000000 | 5239 |  | CORR | PITT | 06:34 | 06:37 | 06:37 | 26 | 31 | 16.000000 | EXT | - |  | (c)
57960.625000 | 0.000000 | -0.019000 | -11.235000 | -11.254000 | 1293.000000 | 1441.000000 | 1873.000000 | 0.000000 |  | 5240 | Нарушение формы кольцевого шва | GWAN |  | 03:29 | 03:53 | 05:02 | 0 | 1159 |  | EXT | Нарушение формы кольцевого шва |  | (c)
57960.625000 | 0.000000 | -0.017000 | -11.235000 | -11.252000 | -1749.000000 | -1068.000000 | -1180.000000 | 49.366263 |  | 5240 | Нарушение формы кольцевого шва | GWAN |  | 07:18 | 09:08 | 08:50 | 0 | 1137 |  | EXT | Нарушение формы кольцевого шва |  | (c)
57970.923000 | 10.298000 | 10.218000 | -0.937000 | -1.017000 | 2162.000000 | 2184.000000 | 2179.000000 | 1.538054 | 841.000000 | 5240 |  | CORR | AXGR | 05:49 | 05:53 | 05:52 | 176 | 33 | 10.000000 | EXT | - |  | (c)
57971.860000 | 0.000000 | -0.036000 | -11.365000 | -11.401000 | 1932.000000 | 2085.000000 | 2058.000000 | 1932.000000 |  | 5241 | Смещение кромок | GWAN |  | 03:41 | 04:06 | 04:02 | 0 | 253 | 3.540000 | EXT | Смещение кромок. Вовнутрь. Величина смещения - 3.5 мм. |  | (c)
57971.860000 | 0.000000 | -0.036000 | -11.365000 | -11.401000 | -662.000000 | -590.000000 | -557.000000 | 453.000000 |  | 5241 | Смещение кромок | GWAN |  | 08:43 | 08:54 | 09:00 | 0 | 209 | 3.627000 | EXT | Смещение кромок. Наружу. Величина смещения - 3.6 мм. |  | (c)
57971.948000 | 0.088000 | 0.062000 | -11.277000 | -11.303000 | 2067.000000 | 2093.000000 | 2096.000000 | 2067.000000 | 62.000000 | 5241 |  | CORR | GENE | 04:03 | 04:07 | 04:08 | 153 | 58 | 10.000000 | EXT | - |  | (c)
58006.575000 | 0.000000 | -0.036000 | -10.765000 | -10.801000 | 1675.000000 | 1931.000000 | 1874.000000 | 12.706438 |  | 5244 | Смещение кромок | GWAN |  | 03:06 | 03:47 | 03:38 | 0 | 398 | 3.559000 | EXT | Смещение кромок. Вовнутрь. Величина смещения - 3.6 мм. |  | (c)
58006.575000 | 0.000000 | -0.031000 | -10.765000 | -10.796000 | -1162.000000 | -788.000000 | -884.000000 | 26.304158 |  | 5244 | Смещение кромок | GWAN |  | 07:28 | 08:28 | 08:13 | 0 | 558 | 3.353000 | EXT | Смещение кромок. Вовнутрь. Величина смещения - 3.4 мм. |  | (c)
58010.615000 | 4.040000 | 3.949000 | -6.725000 | -6.816000 | -1724.000000 | -1682.000000 | -1662.000000 | 40.837865 | 3949.000000 | 5244 |  | DENT |  | 05:57 | 06:04 | 06:07 | 188 | 124 | 0.563380 |  | - |  | (c)
58017.340000 | 0.000000 | -0.031000 | -11.310000 | -11.341000 | -538.000000 | -355.000000 | -83.000000 | 0.000000 |  | 5245 | Нарушение формы кольцевого шва | GWAN |  | 01:01 | 01:31 | 02:15 | 0 | 910 |  | EXT | Нарушение формы кольцевого шва |  | (c)
58017.340000 | 0.000000 | -0.026000 | -11.310000 | -11.336000 | 1657.000000 | 1982.000000 | 1931.000000 | 0.000000 |  | 5245 | Смещение кромок | GWAN |  | 06:55 | 07:48 | 07:40 | 0 | 549 | 4.306000 | EXT | Смещение кромок. Наружу. Величина смещения - 4.3 мм. |  | (c)
58017.340000 | 0.000000 | -0.056000 | -11.310000 | -11.366000 | -1634.000000 | -1596.000000 | -1502.000000 | 58.828553 |  | 5245 | Смещение кромок | GWAN |  | 10:04 | 10:10 | 10:26 | 0 | 264 | 2.508000 | EXT | Смещение кромок. Наружу. Величина смещения - 2.5 мм. |  | (c)
58021.049000 | 3.709000 | 3.687000 | -7.601000 | -7.623000 | 849.000000 | 865.000000 | 866.000000 | 68.519405 | 3687.000000 | 5245 |  | CORR | PITT | 04:45 | 04:48 | 04:48 | 56 | 34 | 10.000000 | EXT | - |  | (c)
58021.155000 | 3.815000 | 3.760000 | -7.495000 | -7.550000 | 1878.000000 | 1958.000000 | 1995.000000 | 0.162549 | 3760.000000 | 5245 |  | CORR | GENE | 07:31 | 07:44 | 07:50 | 55 | 234 | 10.000000 | EXT | - |  | (c)
58028.650000 | 0.000000 | -0.024000 | -10.870000 | -10.894000 | 951.000000 | 1842.000000 | 1648.000000 | 0.000000 |  | 5246 | Нарушение формы кольцевого шва | GWAN |  | 02:53 | 05:17 | 04:46 | 0 | 1393 |  | EXT | Нарушение формы кольцевого шва |  | (c)
58039.467000 | 10.817000 | 10.710000 | -0.053000 | -0.160000 | -2160.000000 | -2147.000000 | -2145.000000 | 6.942071 | 46.000000 | 5246 |  | CORR | AXGR | 06:31 | 06:33 | 06:34 | 114 | 31 | 10.000000 | EXT | -. Аномалия находится на упругопластическом изгибе: R=487 D, максимальное растяжение на 6.5 час. |  | (c)
58039.520000 | 0.000000 | -0.061000 | -11.360000 | -11.421000 | -924.000000 | -802.000000 | -715.000000 | 40.798313 |  | 5247 | Смещение кромок | GWAN |  | 09:43 | 10:03 | 10:17 | 0 | 418 | 3.354000 | EXT | Смещение кромок. Наружу. Величина смещения - 3.4 мм. Аномалия находится на упругопластическом изгибе: R=487 D, максимальное растяжение на 6.5 час. |  | (c)
58047.477000 | 7.957000 | 7.945000 | -3.403000 | -3.415000 | 1486.000000 | 1499.000000 | 1498.000000 | 57.217751 | 3386.000000 | 5247 |  | CORR | PITT | 04:12 | 04:14 | 04:14 | 29 | 24 | 12.000000 | EXT | -. Аномалия находится на упругопластическом изгибе: R=474 D, максимальное растяжение на 6.7 час. |  | (c)
58049.533000 | 10.013000 | 9.993000 | -1.347000 | -1.367000 | 1509.000000 | 1568.000000 | 1614.000000 | 32.781734 | 1308.000000 | 5247 |  | CORR | GENE | 04:15 | 04:25 | 04:32 | 59 | 210 | 13.000000 | EXT | -. Аномалия находится на упругопластическом изгибе: R=477 D, максимальное растяжение на 6.4 час. |  | (c)
58050.566000 | 11.046000 | 10.993000 | -0.314000 | -0.367000 | 1510.000000 | 1571.000000 | 1547.000000 | 49.132737 | 111.000000 | 5247 |  | CORR | GENE | 04:16 | 04:26 | 04:22 | 256 | 75 | 15.000000 | EXT | -. Аномалия находится на упругопластическом изгибе: R=486 D, максимальное растяжение на 6.4 час. |  | (c)
58073.745000 | 0.000000 | -0.026000 | -11.330000 | -11.356000 | 1844.000000 | -2204.000000 | 2145.000000 | 0.000000 |  | 5250 | Смещение кромок | GWAN |  | 02:21 | 03:28 | 03:10 | 0 | 601 | 4.425000 | EXT | Смещение кромок. Вовнутрь. Величина смещения - 4.4 мм. |  | (c)
58085.075000 | 0.000000 | -0.026000 | -11.315000 | -11.341000 | 316.000000 | 639.000000 | 514.000000 | 25.535007 |  | 5251 | Смещение кромок | GWAN |  | 03:32 | 04:24 | 04:04 | 0 | 395 | 2.576000 | EXT | Смещение кромок. Наружу. Аномалия находится на отводе. Величина смещения - 2.6 мм. |  | (c)
58085.075000 | 0.000000 | -0.021000 | -11.315000 | -11.336000 | 758.000000 | 944.000000 | 986.000000 | 61.157743 |  | 5251 | Смещение кромок | GWAN |  | 04:44 | 05:14 | 05:20 | 0 | 456 | 2.349000 | EXT | Смещение кромок. Вовнутрь. Аномалия находится на отводе. Величина смещения - 2.3 мм. |  | (c)
58085.075000 | 0.000000 | -0.041000 | -11.315000 | -11.356000 | 1257.000000 | 1469.000000 | 1454.000000 | 31.061984 |  | 5251 | Смещение кромок | GWAN |  | 06:04 | 06:38 | 06:36 | 0 | 392 | 3.936000 | EXT | Смещение кромок. Наружу. Аномалия находится на отводе. Величина смещения - 3.9 мм. |  | (c)
58085.075000 | 0.000000 | -0.036000 | -11.315000 | -11.351000 | 1789.000000 | 1919.000000 | 2037.000000 | 0.000000 |  | 5251 | Смещение кромок | GWAN |  | 07:30 | 07:51 | 08:10 | 0 | 497 | 3.183000 | EXT | Смещение кромок. Вовнутрь. Аномалия находится на отводе. Величина смещения - 3.2 мм. |  | (c)
58096.390000 | 0.000000 | -0.016000 | -11.280000 | -11.296000 | 2033.000000 | 2215.000000 | -2164.000000 | 0.000000 |  | 5252 | Смещение кромок | GWAN |  | 02:48 | 03:17 | 03:30 | 0 | 529 | 3.544000 | EXT | Смещение кромок. Вовнутрь. Аномалия находится на отводе. Величина смещения - 3.5 мм. |  | (c)
58096.390000 | 0.000000 | -0.051000 | -11.280000 | -11.331000 | 633.000000 | 1051.000000 | 1137.000000 | 47.600346 |  | 5252 | Смещение кромок | GWAN |  | 11:02 | 00:09 | 00:23 | 0 | 1008 | 3.420000 | EXT | Смещение кромок. Вовнутрь. Аномалия находится на отводе. Величина смещения - 3.4 мм. |  | (c)
58107.670000 | 0.000000 | -0.016000 | -11.250000 | -11.266000 | -2183.000000 | -1945.000000 | -1992.000000 | 3.806875 |  | 5253 | Смещение кромок | GWAN |  | 04:08 | 04:46 | 04:39 | 0 | 383 | 3.206000 | EXT | Смещение кромок. Вовнутрь. Величина смещения - 3.2 мм. |  | (c)
58109.606000 | 1.936000 | 1.460000 | -9.314000 | -9.790000 | -2176.000000 | -2149.000000 | -2143.000000 | 4.370788 | 1460.000000 | 5253 |  | CORR | GENE | 04:09 | 04:13 | 04:14 | 764 | 66 | 10.000000 | EXT | - |  | (c)
58129.855000 | 0.000000 | -0.031000 | -11.330000 | -11.361000 | 85.000000 | 242.000000 | 261.000000 | 6.888940 |  | 5255 | Смещение кромок | GWAN |  | 02:23 | 02:49 | 02:52 | 0 | 351 | 3.708000 | EXT | Смещение кромок. Наружу. Аномалия находится на отводе. Величина смещения - 3.7 мм. |  | (c)
58129.855000 | 0.000000 | -0.031000 | -11.330000 | -11.361000 | 585.000000 | 901.000000 | 1153.000000 | 0.000000 |  | 5255 | Смещение кромок | GWAN |  | 03:44 | 04:35 | 05:16 | 0 | 1136 | 4.076000 | EXT | Смещение кромок. Наружу. Аномалия находится на отводе. Величина смещения - 4.1 мм. |  | (c)
58141.185000 | 0.000000 | -0.021000 | -11.135000 | -11.156000 | 267.000000 | 659.000000 | 613.000000 | 49.466251 |  | 5256 | Нарушение формы кольцевого шва | GWAN |  | 00:01 | 01:04 | 00:57 | 0 | 692 |  | EXT | Нарушение формы кольцевого шва. Аномалия находится на отводе. |  | (c)
58141.185000 | 0.000000 | -0.016000 | -11.135000 | -11.151000 | 1500.000000 | 1546.000000 | 1559.000000 | 49.369771 |  | 5256 | Смещение кромок | GWAN |  | 03:20 | 03:28 | 03:30 | 0 | 119 | 3.719000 | EXT | Смещение кромок. Наружу. Аномалия находится на отводе. Величина смещения - 3.7 мм. |  | (c)
58141.185000 | 0.000000 | -0.016000 | -11.135000 | -11.151000 | -1919.000000 | -1640.000000 | -1715.000000 | 25.161478 |  | 5256 | Смещение кромок | GWAN |  | 06:08 | 06:53 | 06:41 | 0 | 407 | 2.833000 | EXT | Смещение кромок. Вовнутрь. Аномалия находится на отводе. Величина смещения - 2.8 мм. |  | (c)
58141.185000 | 0.000000 | -0.041000 | -11.135000 | -11.176000 | -1280.000000 | -496.000000 | -806.000000 | 0.000000 |  | 5256 | Смещение кромок | GWAN |  | 07:52 | 09:58 | 09:08 | 0 | 947 | 3.819000 | EXT | Смещение кромок. Наружу. Аномалия находится на отводе. Величина смещения - 3.8 мм. |  | (c)
58142.576000 | 1.391000 | 1.264000 | -9.744000 | -9.871000 | 2107.000000 | 2131.000000 | 2126.000000 | 6.900732 | 1264.000000 | 5256 |  | CORR | AXGR | 04:58 | 05:02 | 05:01 | 362 | 38 | 10.000000 | EXT | - |  | (c)
58152.320000 | 0.000000 | -0.011000 | -11.525000 | -11.536000 | 701.000000 | 866.000000 | 845.000000 | 56.562898 |  | 5257 | Смещение кромок | GWAN |  | 03:56 | 04:22 | 04:19 | 0 | 288 | 2.283000 | EXT | Смещение кромок. Наружу. Величина смещения - 2.3 мм. |  | (c)
58152.320000 | 0.000000 | -0.031000 | -11.525000 | -11.556000 | -1988.000000 | -1835.000000 | -1852.000000 | 30.549280 |  | 5257 | Смещение кромок | GWAN |  | 08:42 | 09:06 | 09:04 | 0 | 273 | 3.730000 | EXT | Смещение кромок. Наружу. Величина смещения - 3.7 мм. |  | (c)
58163.845000 | 0.000000 | -0.040000 | -11.525000 | -11.565000 | -2073.000000 | -1780.000000 | -1784.000000 | 1495.000000 |  | 5258 | Смещение кромок | GWAN |  | 08:43 | 09:30 | 09:30 | 0 | 578 | 3.714000 | EXT | Смещение кромок. Вовнутрь. Величина смещения - 3.7 мм. |  | (c)
58186.875000 | 0.000000 | -0.016000 | -11.400000 | -11.416000 | 1032.000000 | 1192.000000 | 1223.000000 | 50.630388 |  | 5260 | Смещение кромок | GWAN |  | 03:39 | 04:04 | 04:09 | 0 | 380 | 4.479000 | EXT | Смещение кромок. Наружу. Величина смещения - 4.5 мм. |  | (c)
58186.875000 | 0.000000 | -0.036000 | -11.400000 | -11.436000 | 1521.000000 | 1764.000000 | 2074.000000 | 0.000000 |  | 5260 | Смещение кромок | GWAN |  | 04:58 | 05:37 | 06:27 | 0 | 1107 | 5.474000 | EXT | Смещение кромок. Наружу. Величина смещения - 5.5 мм. |  | (c)
58186.941000 | 0.066000 | 0.017000 | -11.334000 | -11.383000 | 1912.000000 | 1937.000000 | 1942.000000 | 18.603706 | 17.000000 | 5260 |  | ARTD | GENE | 06:01 | 06:05 | 06:05 | 201 | 58 | 11.828297 | EXT | -. Эквивалент потери металла 12%. |  | (c)
58189.156000 | 2.281000 | 1.979000 | -9.119000 | -9.421000 | 1274.000000 | 1503.000000 | 1436.000000 | 37.988202 | 1979.000000 | 5260 |  | ARTD | GENE | 04:18 | 04:55 | 04:44 | 356 | 324 |  | EXT | -. Наплавка/вышлифовка 10%. |  | (c)
58192.115000 | 5.240000 | 3.534000 | -6.160000 | -7.866000 | 1406.000000 | 1581.000000 | 1501.000000 | 43.461998 | 3534.000000 | 5260 |  | ARTD | GENE | 04:39 | 05:07 | 04:54 | 1725 | 191 |  | EXT | -. Наплавка/вышлифовка 10%. |  | (c)
58198.064000 | 11.189000 | 10.965000 | -0.211000 | -0.435000 | 1907.000000 | 1942.000000 | 1939.000000 | 18.360023 | 19.000000 | 5260 |  | ARTD | GENE | 06:00 | 06:05 | 06:05 | 416 | 64 | 10.000000 | EXT | -. Эквивалент потери металла 10%. |  | (c)
58199.124000 | 0.849000 | 0.836000 | -10.841000 | -10.854000 | 52.000000 | 65.000000 | 66.000000 | 52.000000 | 836.000000 | 5261 |  | CORR | PITT | 04:43 | 04:45 | 04:46 | 32 | 29 | 10.000000 | EXT | - |  | (c)
58248.991000 | 4.151000 | 3.934000 | -7.229000 | -7.446000 | 2227.000000 | -2208.000000 | -2216.000000 | 0.000000 | 3934.000000 | 5265 |  | LWAN |  | 05:57 | 06:01 | 06:00 | 409 | 38 | 10.000000 | INT | -. Эквивалент потери металла 10%. |  | (c)
58256.220000 | 0.000000 | -0.041000 | -11.380000 | -11.421000 | -552.000000 | -253.000000 | -173.000000 | 0.000000 |  | 5266 | Смещение кромок | GWAN |  | 01:16 | 02:05 | 02:18 | 0 | 758 | 4.389000 | EXT | Смещение кромок. Наружу. Величина смещения - 4.4 мм. |  | (c)
58256.220000 | 0.000000 | -0.026000 | -11.380000 | -11.406000 | 377.000000 | 453.000000 | 566.000000 | 30.448496 |  | 5266 | Смещение кромок | GWAN |  | 03:46 | 03:59 | 04:17 | 0 | 378 | 2.742000 | EXT | Смещение кромок. Наружу. Величина смещения - 2.7 мм. |  | (c)
58256.476000 | 0.256000 | 0.246000 | -11.124000 | -11.134000 | 1308.000000 | 1377.000000 | 1394.000000 | 53.671122 | 246.000000 | 5266 |  | CORR | СIGR | 06:17 | 06:28 | 06:30 | 20 | 172 | 13.000000 | EXT | - |  | (c)
58279.300000 | 0.000000 | -0.026000 | -11.310000 | -11.336000 | 1101.000000 | 1293.000000 | 1254.000000 | 54.219207 |  | 5268 | Смещение кромок | GWAN |  | 03:47 | 04:18 | 04:12 | 0 | 305 | 3.118000 | EXT | Смещение кромок. Наружу. Величина смещения - 3.1 мм. |  | (c)
58279.300000 | 0.000000 | -0.026000 | -11.310000 | -11.336000 | -1832.000000 | -1707.000000 | -1710.000000 | 41.991695 |  | 5268 | Смещение кромок | GWAN |  | 07:54 | 08:14 | 08:13 | 0 | 244 | 2.787000 | EXT | Смещение кромок. Наружу. Величина смещения - 2.8 мм. |  | (c)
58290.610000 | 0.000000 | -0.036000 | -11.665000 | -11.701000 | -1434.000000 | -845.000000 | -750.000000 | 66.000000 |  | 5269 | Смещение кромок | GWAN |  | 01:29 | 03:04 | 03:20 | 0 | 1368 | 3.309000 | EXT | Смещение кромок. Вовнутрь. Величина смещения - 3.3 мм. |  | (c)
58290.610000 | 0.000000 | -0.026000 | -11.665000 | -11.691000 | 628.000000 | 1055.000000 | 878.000000 | 628.000000 |  | 5269 | Смещение кромок | GWAN |  | 07:02 | 08:11 | 07:42 | 0 | 500 | 3.478000 | EXT | Смещение кромок. Вовнутрь. Величина смещения - 3.5 мм. |  | (c)
58330.616000 | 5.261000 | 5.238000 | -6.174000 | -6.197000 | 515.000000 | 532.000000 | 531.000000 | 41.526175 | 5238.000000 | 5272 |  | CORR | PITT | 04:19 | 04:21 | 04:21 | 39 | 33 | 10.000000 | EXT | - |  | (c)
58348.644000 | 0.779000 | 0.669000 | -10.011000 | -10.121000 | 2156.000000 | 2182.000000 | 2178.000000 | 0.631027 | 669.000000 | 5274 |  | CORR | AXGR | 07:15 | 07:19 | 07:18 | 639 | 44 | 10.000000 | EXT | - |  | (c)
58364.316000 | 5.661000 | 5.637000 | -5.619000 | -5.643000 | -2218.000000 | -2207.000000 | -2204.000000 | 0.987163 | 5597.000000 | 5275 |  | CORR | PITT | 04:30 | 04:32 | 04:32 | 46 | 29 | 11.000000 | EXT | - |  | (c)
58365.427000 | 6.772000 | 6.760000 | -4.508000 | -4.520000 | -2146.000000 | -1952.000000 | -2003.000000 | 6.854150 | 4473.000000 | 5275 |  | CORR | GENE | 04:42 | 05:13 | 05:05 | 47 | 285 | 10.000000 | EXT | - |  | (c)
58365.879000 | 7.224000 | 7.208000 | -4.056000 | -4.072000 | -2197.000000 | -2186.000000 | -2182.000000 | 2.669598 | 4037.000000 | 5275 |  | CORR | PITT | 04:33 | 04:35 | 04:36 | 35 | 31 | 10.000000 | EXT | - |  | (c)
58369.582000 | 10.927000 | 10.857000 | -0.353000 | -0.423000 | -2215.000000 | -2202.000000 | -2198.000000 | 1.233495 | 229.000000 | 5275 |  | CORR | AXGR | 04:30 | 04:33 | 04:33 | 194 | 35 | 11.000000 | EXT | - |  | (c)
58370.509000 | 0.574000 | 0.556000 | -11.006000 | -11.024000 | 1816.000000 | 1911.000000 | 1916.000000 | 1816.000000 | 556.000000 | 5276 |  | CORR | СIGR | 05:20 | 05:36 | 05:36 | 32 | 199 | 12.000000 | EXT | - |  | (c)
58381.515000 | 0.000000 | -0.036000 | -11.710000 | -11.746000 | 1310.000000 | 1493.000000 | 1457.000000 | 1310.000000 |  | 5277 | Смещение кромок | GWAN |  | 08:53 | 09:23 | 09:17 | 0 | 293 | 3.558000 | EXT | Смещение кромок. Вовнутрь. Величина смещения - 3.6 мм. |  | (c)
58393.225000 | 0.000000 | -0.016000 | -11.410000 | -11.426000 | 1608.000000 | 1872.000000 | 1773.000000 | 23.527675 |  | 5278 | Смещение кромок | GWAN |  | 01:48 | 02:30 | 02:14 | 0 | 331 | 2.954000 | EXT | Смещение кромок. Вовнутрь. Величина смещения - 3 мм. Аномалия находится на упругопластическом изгибе: R=348 D, максимальное растяжение на 6.1 час. |  | (c)
58393.225000 | 0.000000 | -0.011000 | -11.410000 | -11.421000 | 2116.000000 | -2142.000000 | -2166.000000 | 0.000000 |  | 5278 | Смещение кромок | GWAN |  | 03:10 | 03:42 | 03:38 | 0 | 357 | 3.040000 | EXT | Смещение кромок. Вовнутрь. Величина смещения - 3 мм. Аномалия находится на упругопластическом изгибе: R=348 D, максимальное растяжение на 6.1 час. |  | (c)
58393.225000 | 0.000000 | -0.016000 | -11.410000 | -11.426000 | -428.000000 | -341.000000 | -294.000000 | 2.199605 |  | 5278 | Смещение кромок | GWAN |  | 08:19 | 08:33 | 08:41 | 0 | 267 | 3.055000 | EXT | Смещение кромок. Наружу. Величина смещения - 3.1 мм. Аномалия находится на упругопластическом изгибе: R=348 D, максимальное растяжение на 6.1 час. |  | (c)
58393.225000 | 0.000000 | -0.031000 | -11.410000 | -11.441000 | -126.000000 | 141.000000 | 143.000000 | 11.511385 |  | 5278 | Смещение кромок | GWAN |  | 09:08 | 09:51 | 09:51 | 0 | 537 | 4.357000 | EXT | Смещение кромок. Наружу. Величина смещения - 4.4 мм. Аномалия находится на упругопластическом изгибе: R=348 D, максимальное растяжение на 6.1 час. |  | (c)
58416.090000 | 0.000000 | -0.036000 | -11.105000 | -11.141000 | -970.000000 | 1534.000000 | 796.000000 | 0.000000 |  | 5280 | Нарушение формы кольцевого шва | GWAN |  | 11:55 | 06:39 | 04:40 | 0 | 3533 |  | EXT | Нарушение формы кольцевого шва |  | (c)
58438.620000 | 0.000000 | -0.046000 | -11.370000 | -11.416000 | 149.000000 | 300.000000 | 297.000000 | 12.042799 |  | 5282 | Смещение кромок | GWAN |  | 03:22 | 03:46 | 03:46 | 0 | 296 | 2.791000 | EXT | Смещение кромок. Наружу. Величина смещения - 2.8 мм. |  | (c)
58438.620000 | 0.000000 | -0.021000 | -11.370000 | -11.391000 | 927.000000 | 1276.000000 | 1250.000000 | 27.111973 |  | 5282 | Смещение кромок | GWAN |  | 05:27 | 06:24 | 06:20 | 0 | 645 | 3.059000 | EXT | Смещение кромок. Вовнутрь. Величина смещения - 3.1 мм. |  | (c)
58438.620000 | 0.000000 | -0.036000 | -11.370000 | -11.406000 | 1993.000000 | 2051.000000 | 2054.000000 | 4.366937 |  | 5282 | Смещение кромок | GWAN |  | 08:20 | 08:29 | 08:29 | 0 | 122 | 2.339000 | EXT | Смещение кромок. Наружу. Величина смещения - 2.3 мм. |  | (c)
58449.990000 | 0.000000 | -0.041000 | -11.205000 | -11.246000 | 285.000000 | 346.000000 | 356.000000 | 28.741309 |  | 5283 | Смещение кромок | GWAN |  | 00:01 | 00:10 | 00:12 | 0 | 142 | 3.156000 | EXT | Смещение кромок. Наружу. Величина смещения - 3.2 мм. |  | (c)
58449.990000 | 0.000000 | -0.046000 | -11.205000 | -11.251000 | 546.000000 | 712.000000 | 744.000000 | 60.030310 |  | 5283 | Смещение кромок | GWAN |  | 00:43 | 01:09 | 01:15 | 0 | 395 | 3.456000 | EXT | Смещение кромок. Вовнутрь. Величина смещения - 3.5 мм. |  | (c)
58449.990000 | 0.000000 | -0.016000 | -11.205000 | -11.221000 | 1702.000000 | 1871.000000 | 1859.000000 | 17.313309 |  | 5283 | Смещение кромок | GWAN |  | 03:49 | 04:16 | 04:15 | 0 | 314 | 2.589000 | EXT | Смещение кромок. Вовнутрь. Величина смещения - 2.6 мм. |  | (c)
58449.990000 | 0.000000 | -0.030000 | -11.205000 | -11.235000 | -496.000000 | -273.000000 | -358.000000 | 6.516117 |  | 5283 | Нарушение формы кольцевого шва | GWAN |  | 09:54 | 10:30 | 10:17 | 0 | 277 |  | EXT | Нарушение формы кольцевого шва |  | (c)
58457.392000 | 7.402000 | 7.373000 | -3.803000 | -3.832000 | -2116.000000 | -2084.000000 | -2073.000000 | 9.235649 | 3794.000000 | 5283 |  | CORR | СIGR | 05:33 | 05:38 | 05:40 | 38 | 87 | 11.000000 | EXT | - |  | (c)
58457.641000 | 7.651000 | 7.646000 | -3.554000 | -3.559000 | -2161.000000 | -2130.000000 | -2115.000000 | 5.634282 | 3533.000000 | 5283 |  | CORR | СIGR | 05:26 | 05:31 | 05:33 | 26 | 92 | 11.000000 | EXT | - |  | (c)
58457.653000 | 7.663000 | 7.648000 | -3.542000 | -3.557000 | -1983.000000 | -1942.000000 | -1934.000000 | 19.976806 | 3522.000000 | 5283 |  | CORR | СIGR | 05:54 | 06:01 | 06:02 | 35 | 97 | 14.000000 | EXT | - |  | (c)
58457.824000 | 7.834000 | 7.803000 | -3.371000 | -3.402000 | -2166.000000 | -2160.000000 | -2158.000000 | 5.177039 | 3331.000000 | 5283 |  | CORR | AXGR | 05:25 | 05:26 | 05:26 | 71 | 17 | 12.000000 | EXT | - |  | (c)
58458.419000 | 8.429000 | 8.417000 | -2.776000 | -2.788000 | -1899.000000 | -1890.000000 | -1886.000000 | 26.718313 | 2762.000000 | 5283 |  | CORR | PITT | 06:08 | 06:09 | 06:10 | 26 | 28 | 13.000000 | EXT | - |  | (c)
58459.008000 | 9.018000 | 9.008000 | -2.187000 | -2.197000 | -1780.000000 | -1764.000000 | -1763.000000 | 36.345513 | 2169.000000 | 5283 |  | CORR | PITT | 06:27 | 06:30 | 06:30 | 28 | 35 | 10.000000 | EXT | - |  | (c)
58460.310000 | 10.320000 | 10.302000 | -0.885000 | -0.903000 | -2193.000000 | -2182.000000 | -2180.000000 | 3.025973 | 869.000000 | 5283 |  | CORR | PITT | 05:21 | 05:22 | 05:23 | 34 | 25 | 11.000000 | EXT | - |  | (c)
58461.133000 | 11.143000 | 11.133000 | -0.062000 | -0.072000 | -1861.000000 | -1804.000000 | -1809.000000 | 29.792779 | 48.000000 | 5283 |  | CORR | СIGR | 06:14 | 06:23 | 06:23 | 24 | 104 | 14.000000 | EXT | - |  | (c)
58461.195000 | 0.000000 | -0.036000 | -11.615000 | -11.651000 | 1124.000000 | 1508.000000 | 1442.000000 | 1124.000000 |  | 5284 | Смещение кромок | GWAN |  | 00:22 | 01:24 | 01:13 | 0 | 636 | 2.943000 | EXT | Смещение кромок. Вовнутрь. Величина смещения - 2.9 мм. |  | (c)
58461.195000 | 0.000000 | -0.016000 | -11.615000 | -11.631000 | 2120.000000 | -2216.000000 | -2162.000000 | 1983.000000 |  | 5284 | Смещение кромок | GWAN |  | 03:03 | 03:23 | 03:31 | 0 | 357 | 3.663000 | EXT | Смещение кромок. Вовнутрь. Величина смещения - 3.7 мм. |  | (c)
58461.195000 | 0.000000 | -0.031000 | -11.615000 | -11.646000 | -575.000000 | -345.000000 | -338.000000 | 101.000000 |  | 5284 | Смещение кромок | GWAN |  | 07:48 | 08:25 | 08:26 | 0 | 473 | 3.012000 | EXT | Смещение кромок. Вовнутрь. Величина смещения - 3 мм. |  | (c)
58461.851000 | 0.656000 | 0.586000 | -10.959000 | -11.029000 | -1066.000000 | -876.000000 | -942.000000 | 819.000000 | 586.000000 | 5284 |  | CORR | GENE | 06:28 | 06:59 | 06:48 | 120 | 248 | 11.000000 | EXT | - |  | (c)
58467.470000 | 6.275000 | 6.121000 | -5.340000 | -5.494000 | -700.000000 | -627.000000 | -640.000000 | 580.000000 | 5253.000000 | 5284 |  | CORR | GENE | 07:27 | 07:39 | 07:37 | 241 | 120 | 10.000000 | EXT | - |  | (c)
58468.540000 | 7.345000 | 7.294000 | -4.270000 | -4.321000 | -1838.000000 | -1731.000000 | -1762.000000 | 1687.000000 | 4071.000000 | 5284 |  | CORR | GENE | 04:24 | 04:41 | 04:36 | 250 | 151 | 10.000000 | EXT | - |  | (c)
58469.338000 | 8.143000 | 8.127000 | -3.472000 | -3.488000 | -1815.000000 | -1799.000000 | -1793.000000 | 1770.000000 | 3455.000000 | 5284 |  | CORR | PITT | 04:27 | 04:30 | 04:31 | 33 | 44 | 10.000000 | EXT | - |  | (c)
58470.488000 | 9.293000 | 9.278000 | -2.322000 | -2.337000 | -653.000000 | -643.000000 | -642.000000 | 631.000000 | 2302.000000 | 5284 |  | CORR | PITT | 07:35 | 07:36 | 07:37 | 35 | 22 | 13.000000 | EXT | - |  | (c)
58481.907000 | 9.097000 | 9.080000 | -1.968000 | -1.985000 | 1272.000000 | 1290.000000 | 1290.000000 | 1272.000000 | 1943.000000 | 5285 |  | CORR | PITT | 06:38 | 06:41 | 06:41 | 42 | 36 | 10.000000 | EXT | -. Аномалия находится на упругопластическом изгибе: R=527 D, максимальное растяжение на 5.6 час. |  | (c)
58491.473000 | 7.598000 | 7.459000 | -3.842000 | -3.981000 | -1054.000000 | -943.000000 | -918.000000 | 783.000000 | 3709.000000 | 5286 |  | DENT |  | 00:34 | 00:52 | 00:56 | 272 | 271 | 0.352113 |  | -. Аномалия находится на упругопластическом изгибе. |  | (c)
58495.315000 | 0.000000 | -0.026000 | -11.440000 | -11.466000 | 1039.000000 | 1091.000000 | 1092.000000 | 87.690392 |  | 5287 | Смещение кромок | GWAN |  | 02:45 | 02:54 | 02:54 | 0 | 105 | 4.394000 | EXT | Смещение кромок. Наружу. Величина смещения - 4.4 мм. Аномалия находится на упругопластическом изгибе: R=452 D, максимальное растяжение на 6 час. |  | (c)
58495.315000 | 0.000000 | -0.021000 | -11.440000 | -11.461000 | 1347.000000 | 1411.000000 | 1497.000000 | 47.147803 |  | 5287 | Смещение кромок | GWAN |  | 03:35 | 03:45 | 03:59 | 0 | 299 | 3.521000 | EXT | Смещение кромок. Вовнутрь. Величина смещения - 3.5 мм. Аномалия находится на упругопластическом изгибе: R=452 D, максимальное растяжение на 6 час. |  | (c)
58495.315000 | 0.000000 | -0.041000 | -11.440000 | -11.481000 | -991.000000 | -779.000000 | -832.000000 | 41.626737 |  | 5287 | Смещение кромок | GWAN |  | 09:17 | 09:52 | 09:43 | 0 | 317 | 2.279000 | EXT | Смещение кромок. Наружу. Величина смещения - 2.3 мм. Аномалия находится на упругопластическом изгибе: R=452 D, максимальное растяжение на 6 час. |  | (c)
58506.755000 | 0.000000 | -0.001000 | -11.395000 | -11.396000 | -2195.000000 | -2128.000000 | -1759.000000 | 1324.000000 |  | 5288 | Смещение кромок | GWAN |  | 04:11 | 04:22 | 05:21 | 0 | 871 | 2.747000 | EXT | Смещение кромок. Вовнутрь. Величина смещения - 2.7 мм. |  | (c)
58529.525000 | 0.000000 | -0.011000 | -10.955000 | -10.966000 | 1862.000000 | 1914.000000 | 1909.000000 | 22.221324 |  | 5290 | Смещение кромок | GWAN |  | 04:21 | 04:30 | 04:29 | 0 | 93 | 2.789000 | EXT | Смещение кромок. Наружу. Величина смещения - 2.8 мм. |  | (c)
58529.525000 | 0.000000 | -0.011000 | -10.955000 | -10.966000 | 2115.000000 | 2187.000000 | 2195.000000 | 0.000000 |  | 5290 | Смещение кромок | GWAN |  | 05:02 | 05:14 | 05:15 | 0 | 160 | 4.321000 | EXT | Смещение кромок. Наружу. Величина смещения - 4.3 мм. |  | (c)
58529.525000 | 0.000000 | -0.016000 | -10.955000 | -10.971000 | -1826.000000 | -1751.000000 | -1741.000000 | 32.626406 |  | 5290 | Смещение кромок | GWAN |  | 06:26 | 06:38 | 06:40 | 0 | 171 | 2.994000 | EXT | Смещение кромок. Наружу. Величина смещения - 3 мм. |  | (c)
58529.525000 | 0.000000 | -0.031000 | -10.955000 | -10.986000 | -84.000000 | -8.000000 | 31.000000 | 2.517148 |  | 5290 | Смещение кромок | GWAN |  | 11:07 | 11:19 | 11:26 | 0 | 229 | 3.558000 | EXT | Смещение кромок. Наружу. Величина смещения - 3.6 мм. |  | (c)
58540.480000 | 0.000000 | -0.026000 | -11.525000 | -11.551000 | 223.000000 | 302.000000 | 283.000000 | 223.000000 |  | 5291 | Смещение кромок | GWAN |  | 03:10 | 03:23 | 03:20 | 0 | 119 | 2.892000 | EXT | Смещение кромок. Наружу. Величина смещения - 2.9 мм. |  | (c)
58540.480000 | 0.000000 | -0.026000 | -11.525000 | -11.551000 | 502.000000 | 668.000000 | 627.000000 | 502.000000 |  | 5291 | Смещение кромок | GWAN |  | 03:55 | 04:22 | 04:15 | 0 | 250 | 2.535000 | EXT | Смещение кромок. Наружу. Величина смещения - 2.5 мм. |  | (c)
58540.480000 | 0.000000 | -0.016000 | -11.525000 | -11.541000 | 918.000000 | 979.000000 | 1115.000000 | 918.000000 |  | 5291 | Смещение кромок | GWAN |  | 05:02 | 05:12 | 05:34 | 0 | 395 | 2.736000 | EXT | Смещение кромок. Наружу. Величина смещения - 2.7 мм. |  | (c)
58540.480000 | 0.000000 | -0.031000 | -11.525000 | -11.556000 | 1510.000000 | 1946.000000 | 1851.000000 | 1510.000000 |  | 5291 | Смещение кромок | GWAN |  | 06:38 | 07:48 | 07:33 | 0 | 683 | 4.400000 | EXT | Смещение кромок. Наружу. Величина смещения - 4.4 мм. |  | (c)
58540.480000 | 0.000000 | -0.061000 | -11.525000 | -11.586000 | -2158.000000 | -1888.000000 | -1975.000000 | 1792.000000 |  | 5291 | Смещение кромок | GWAN |  | 08:46 | 09:29 | 09:15 | 0 | 366 | 3.322000 | EXT | Смещение кромок. Наружу. Величина смещения - 3.3 мм. |  | (c)
58540.480000 | 0.000000 | -0.061000 | -11.525000 | -11.586000 | -1211.000000 | -1145.000000 | -989.000000 | 767.000000 |  | 5291 | Смещение кромок | GWAN |  | 11:19 | 11:29 | 11:55 | 0 | 444 | 3.210000 | EXT | Смещение кромок. Наружу. Величина смещения - 3.2 мм. |  | (c)
58552.005000 | 0.000000 | -0.031000 | -11.460000 | -11.491000 | -1785.000000 | -1719.000000 | -1726.000000 | 40.723502 |  | 5292 | Смещение кромок | GWAN |  | 08:24 | 08:35 | 08:34 | 0 | 119 | 2.681000 | EXT | Смещение кромок. Наружу. Величина смещения - 2.7 мм. |  | (c)
58552.005000 | 0.000000 | -0.031000 | -11.460000 | -11.491000 | -1530.000000 | -1402.000000 | -1338.000000 | 72.012571 |  | 5292 | Смещение кромок | GWAN |  | 09:05 | 09:26 | 09:36 | 0 | 383 | 3.325000 | EXT | Смещение кромок. Вовнутрь. Величина смещения - 3.3 мм. |  | (c)
58563.465000 | 0.000000 | -0.026000 | -11.170000 | -11.196000 | 624.000000 | 702.000000 | 714.000000 | 50.325808 |  | 5293 | Смещение кромок | GWAN |  | 04:00 | 04:13 | 04:15 | 0 | 180 | 2.740000 | EXT | Смещение кромок. Наружу. Величина смещения - 2.7 мм. |  | (c)
58563.465000 | 0.000000 | -0.026000 | -11.170000 | -11.196000 | 1980.000000 | 2203.000000 | 2137.000000 | 0.000000 |  | 5293 | Смещение кромок | GWAN |  | 07:39 | 08:15 | 08:05 | 0 | 314 | 2.975000 | EXT | Смещение кромок. Вовнутрь. Величина смещения - 3 мм. |  | (c)
58563.465000 | 0.000000 | -0.031000 | -11.170000 | -11.201000 | -2133.000000 | -2034.000000 | -2043.000000 | 15.171308 |  | 5293 | Смещение кромок | GWAN |  | 08:36 | 08:52 | 08:50 | 0 | 180 | 3.541000 | EXT | Смещение кромок. Наружу. Величина смещения - 3.5 мм. |  | (c)
58574.575000 | 11.110000 | 10.921000 | -0.060000 | -0.249000 | 930.000000 | 975.000000 | 960.000000 | 75.025392 | 56.000000 | 5293 |  | ARTD | GENE | 04:50 | 04:57 | 04:55 | 193 | 60 | 10.000000 | EXT | -. Эквивалент потери металла 10%. |  | (c)
58574.635000 | 0.000000 | -0.026000 | -11.130000 | -11.156000 | -1455.000000 | -1376.000000 | -1347.000000 | 62.614331 |  | 5294 | Смещение кромок | GWAN |  | 07:42 | 07:55 | 07:59 | 0 | 215 | 2.786000 | EXT | Смещение кромок. Наружу. Величина смещения - 2.8 мм. |  | (c)
58584.311000 | 9.676000 | 9.626000 | -1.454000 | -1.504000 | -2116.000000 | -2057.000000 | -2013.000000 | 9.240462 | 1403.000000 | 5294 |  | CORR | GENE | 05:55 | 06:05 | 06:12 | 101 | 206 | 14.000000 | EXT | - |  | (c)
58585.109000 | 10.474000 | 10.467000 | -0.656000 | -0.663000 | -2199.000000 | -2163.000000 | -2109.000000 | 2.555527 | 623.000000 | 5294 |  | CORR | СIGR | 05:42 | 05:47 | 05:56 | 40 | 180 | 15.000000 | EXT | - |  | (c)
58585.765000 | 0.000000 | -0.011000 | -11.285000 | -11.296000 | 2024.000000 | 2175.000000 | 2144.000000 | 0.000000 |  | 5295 | Смещение кромок | GWAN |  | 06:40 | 07:04 | 06:59 | 0 | 241 | 2.426000 | EXT | Смещение кромок. Вовнутрь. Величина смещения - 2.4 мм. |  | (c)
58597.050000 | 0.000000 | -0.026000 | -11.500000 | -11.526000 | 290.000000 | 877.000000 | 643.000000 | 23.421026 |  | 5296 | Смещение кромок | GWAN |  | 01:50 | 03:24 | 02:47 | 0 | 706 | 3.838000 | EXT | Смещение кромок. Вовнутрь. Величина смещения - 3.8 мм. |  | (c)
58607.922000 | 10.872000 | 10.830000 | -0.628000 | -0.670000 | 2193.000000 | 2197.000000 | 2201.000000 | 1.008215 | 597.000000 | 5296 |  | CORR | AXGR | 06:57 | 06:57 | 06:58 | 73 | 17 | 11.000000 | EXT | - |  | (c)
58608.550000 | 0.000000 | -0.031000 | -11.285000 | -11.316000 | 55.000000 | 229.000000 | 193.000000 | 4.464597 |  | 5297 | Смещение кромок | GWAN |  | 01:58 | 02:26 | 02:21 | 0 | 276 | 2.527000 | EXT | Смещение кромок. Вовнутрь. Величина смещения - 2.5 мм. |  | (c)
58608.550000 | 0.000000 | -0.026000 | -11.285000 | -11.311000 | 433.000000 | 529.000000 | 516.000000 | 34.933333 |  | 5297 | Смещение кромок | GWAN |  | 02:59 | 03:15 | 03:13 | 0 | 166 | 2.305000 | EXT | Смещение кромок. Наружу. Величина смещения - 2.3 мм. |  | (c)
58608.550000 | 0.000000 | -0.021000 | -11.285000 | -11.306000 | 1374.000000 | 1626.000000 | 1544.000000 | 27.997942 |  | 5297 | Смещение кромок | GWAN |  | 05:31 | 06:12 | 05:59 | 0 | 340 | 3.489000 | EXT | Смещение кромок. Наружу. Величина смещения - 3.5 мм. |  | (c)
58608.550000 | 0.000000 | -0.016000 | -11.285000 | -11.301000 | 1900.000000 | 2085.000000 | 2112.000000 | 0.000000 |  | 5297 | Смещение кромок | GWAN |  | 06:56 | 07:26 | 07:30 | 0 | 424 | 3.339000 | EXT | Смещение кромок. Наружу. Величина смещения - 3.3 мм. |  | (c)
58608.550000 | 0.000000 | -0.026000 | -11.285000 | -11.311000 | -1984.000000 | -1679.000000 | -1673.000000 | 45.011466 |  | 5297 | Смещение кромок | GWAN |  | 08:29 | 09:18 | 09:19 | 0 | 622 | 4.697000 | EXT | Смещение кромок. Наружу. Величина смещения - 4.7 мм. |  | (c)
58610.090000 | 1.540000 | 1.504000 | -9.745000 | -9.781000 | 1807.000000 | 1895.000000 | 1894.000000 | 13.171512 | 1504.000000 | 5297 |  | CORR | GENE | 06:41 | 06:55 | 06:55 | 49 | 173 | 12.000000 | EXT | - |  | (c)
58615.409000 | 6.859000 | 6.845000 | -4.426000 | -4.440000 | 1380.000000 | 1417.000000 | 1425.000000 | 57.597145 | 4412.000000 | 5297 |  | CORR | СIGR | 05:32 | 05:38 | 05:39 | 28 | 91 | 11.000000 | EXT | - |  | (c)
58619.835000 | 0.000000 | -0.031000 | -11.445000 | -11.476000 | 424.000000 | 612.000000 | 599.000000 | 34.182236 |  | 5298 | Смещение кромок | GWAN |  | 01:37 | 02:07 | 02:05 | 0 | 351 | 3.065000 | EXT | Смещение кромок. Наружу. Величина смещения - 3.1 мм. Аномалия находится на упругопластическом изгибе: R=593 D, максимальное растяжение на 6.4 час. |  | (c)
58619.835000 | 0.000000 | -0.011000 | -11.445000 | -11.456000 | 1992.000000 | 2143.000000 | 2127.000000 | 0.000000 |  | 5298 | Смещение кромок | GWAN |  | 05:50 | 06:14 | 06:12 | 0 | 270 | 2.811000 | EXT | Смещение кромок. Вовнутрь. Величина смещения - 2.8 мм. Аномалия находится на упругопластическом изгибе: R=593 D, максимальное растяжение на 6.4 час. |  | (c)
58619.835000 | 0.000000 | -0.029000 | -11.445000 | -11.474000 | -1708.000000 | -1425.000000 | -1204.000000 | 56.484666 |  | 5298 | Нарушение формы кольцевого шва | GWAN |  | 07:53 | 08:38 | 09:14 | 0 | 1008 |  | EXT | Нарушение формы кольцевого шва. Аномалия находится на упругопластическом изгибе: R=593 D, максимальное растяжение на 6.4 час. |  | (c)
58628.804000 | 8.969000 | 8.925000 | -2.476000 | -2.520000 | 1957.000000 | 2005.000000 | 2023.000000 | 6.099096 | 2459.000000 | 5298 |  | CORR | GENE | 05:44 | 05:52 | 05:55 | 61 | 132 | 15.000000 | EXT | -. Аномалия находится на упругопластическом изгибе: R=365 D, максимальное растяжение на 6.7 час. |  | (c)
58628.996000 | 9.161000 | 9.148000 | -2.284000 | -2.297000 | 2121.000000 | 2204.000000 | 2179.000000 | 0.000000 | 2270.000000 | 5298 |  | CORR | СIGR | 06:11 | 06:24 | 06:20 | 27 | 115 | 11.000000 | EXT | -. Аномалия находится на упругопластическом изгибе: R=367 D, максимальное растяжение на 6.7 час. |  | (c)
58629.189000 | 9.354000 | 9.317000 | -2.091000 | -2.128000 | 2102.000000 | 2141.000000 | 2166.000000 | 0.000000 | 2065.000000 | 5298 |  | CORR | GENE | 06:08 | 06:14 | 06:18 | 63 | 129 | 11.000000 | EXT | -. Аномалия находится на упругопластическом изгибе: R=368 D, максимальное растяжение на 6.7 час. |  | (c)
58629.810000 | 9.975000 | 9.935000 | -1.470000 | -1.510000 | 2108.000000 | 2158.000000 | 2194.000000 | 0.000000 | 1405.000000 | 5298 |  | CORR | GENE | 06:09 | 06:17 | 06:23 | 105 | 173 | 13.000000 | EXT | -. Аномалия находится на упругопластическом изгибе: R=373 D, максимальное растяжение на 6.7 час. |  | (c)
58629.936000 | 10.101000 | 10.066000 | -1.344000 | -1.379000 | 1981.000000 | 1992.000000 | 1992.000000 | 17.421262 | 1303.000000 | 5298 |  | CORR | AXGR | 05:48 | 05:50 | 05:50 | 76 | 22 | 10.000000 | EXT | -. Аномалия находится на упругопластическом изгибе: R=377 D, максимальное растяжение на 6.7 час. |  | (c)
58630.216000 | 10.381000 | 10.369000 | -1.064000 | -1.076000 | 2140.000000 | 2193.000000 | 2182.000000 | 0.000000 | 1053.000000 | 5298 |  | CORR | СIGR | 06:14 | 06:22 | 06:21 | 23 | 84 | 10.000000 | EXT | -. Аномалия находится на упругопластическом изгибе: R=381 D, максимальное растяжение на 6.7 час. |  | (c)
58630.586000 | 10.751000 | 10.744000 | -0.694000 | -0.701000 | 2219.000000 | -2229.000000 | -2227.000000 | 0.314832 | 685.000000 | 5298 |  | CORR | PITT | 06:27 | 06:29 | 06:29 | 16 | 30 | 11.000000 | EXT | -. Аномалия находится на упругопластическом изгибе: R=392 D, максимальное растяжение на 6.6 час. |  | (c)
58654.155000 | 0.000000 | -0.033000 | -11.245000 | -11.278000 | -1652.000000 | -189.000000 | -752.000000 | 0.000000 |  | 5301 | Нарушение формы кольцевого шва | GWAN |  | 06:02 | 09:58 | 08:27 | 0 | 1800 |  | EXT | Нарушение формы кольцевого шва |  | (c)
58654.155000 | 0.000000 | -0.024000 | -11.245000 | -11.269000 | 442.000000 | 836.000000 | 1312.000000 | 3.980026 |  | 5301 | Нарушение формы кольцевого шва | GWAN |  | 11:40 | 00:44 | 02:00 | 0 | 1739 |  | EXT | Нарушение формы кольцевого шва |  | (c)
58665.110000 | 10.955000 | 10.897000 | -0.290000 | -0.348000 | -2159.000000 | -2144.000000 | -2146.000000 | 5.758225 | 225.000000 | 5301 |  | CORR | AXGR | 04:40 | 04:43 | 04:42 | 123 | 26 | 10.000000 | EXT | - |  | (c)
58672.735000 | 7.335000 | 7.315000 | -4.355000 | -4.375000 | 21.000000 | 36.000000 | 38.000000 | 21.000000 | 4333.000000 | 5302 |  | CORR | PITT | 07:26 | 07:28 | 07:28 | 42 | 34 | 13.000000 | EXT | - |  | (c)
58675.564000 | 10.164000 | 10.130000 | -1.526000 | -1.560000 | -72.000000 | -47.000000 | -54.000000 | 36.000000 | 1240.000000 | 5302 |  | CORR | AXGR | 07:11 | 07:15 | 07:14 | 320 | 35 | 10.000000 | EXT | - |  | (c)
58700.035000 | 0.000000 | -0.051000 | -11.695000 | -11.746000 | 305.000000 | 433.000000 | 494.000000 | 305.000000 |  | 5305 | Смещение кромок | GWAN |  | 05:49 | 06:10 | 06:19 | 0 | 378 | 3.473000 | EXT | Смещение кромок. Наружу. Величина смещения - 3.5 мм. |  | (c)
58714.761000 | 3.031000 | 2.843000 | -8.429000 | -8.617000 | 361.000000 | 495.000000 | 537.000000 | 361.000000 | 2843.000000 | 5306 |  | DENT |  | 06:09 | 06:30 | 06:37 | 319 | 353 | 0.281690 |  | - |  | (c)
58720.984000 | 9.254000 | 9.242000 | -2.206000 | -2.218000 | 247.000000 | 280.000000 | 284.000000 | 247.000000 | 2193.000000 | 5306 |  | CORR | СIGR | 05:50 | 05:56 | 05:56 | 25 | 73 | 11.000000 | EXT | - |  | (c)
58723.190000 | 0.000000 | -0.011000 | -11.550000 | -11.561000 | -318.000000 | -175.000000 | -72.000000 | 0.000000 |  | 5307 | Смещение кромок | GWAN |  | 06:39 | 07:02 | 07:19 | 0 | 491 | 3.423000 | EXT | Смещение кромок. Наружу. Величина смещения - 3.4 мм. |  | (c)
58723.190000 | 0.000000 | -0.021000 | -11.550000 | -11.571000 | 272.000000 | 426.000000 | 480.000000 | 272.000000 |  | 5307 | Смещение кромок | GWAN |  | 08:14 | 08:39 | 08:48 | 0 | 415 | 3.637000 | EXT | Смещение кромок. Наружу. Величина смещения - 3.6 мм. |  | (c)
58724.969000 | 1.779000 | 1.761000 | -9.771000 | -9.789000 | -288.000000 | -252.000000 | -253.000000 | 219.000000 | 1761.000000 | 5307 |  | CORR | СIGR | 06:44 | 06:50 | 06:49 | 32 | 69 | 10.000000 | EXT | - |  | (c)
58733.166000 | 9.976000 | 9.959000 | -1.574000 | -1.591000 | -918.000000 | -865.000000 | -870.000000 | 822.000000 | 1564.000000 | 5307 |  | CORR | СIGR | 05:02 | 05:11 | 05:10 | 27 | 96 | 10.000000 | EXT | - |  | (c)
58734.740000 | 0.000000 | -0.021000 | -10.165000 | -10.186000 | -259.000000 | -47.000000 | -71.000000 | 0.000000 |  | 5308 | Смещение кромок | GWAN |  | 09:03 | 09:37 | 09:33 | 0 | 378 | 4.029000 | EXT | Смещение кромок. Наружу. Величина смещения - 4 мм. |  | (c)
58735.325000 | 0.585000 | 0.567000 | -9.580000 | -9.598000 | -1550.000000 | -1541.000000 | -1534.000000 | 54.884359 | 567.000000 | 5308 |  | CORR | PITT | 05:34 | 05:36 | 05:37 | 38 | 32 | 10.000000 | EXT | - |  | (c)
58735.995000 | 1.255000 | 1.229000 | -8.910000 | -8.936000 | -1868.000000 | -1703.000000 | -1708.000000 | 29.248051 | 1229.000000 | 5308 |  | CORR | СIGR | 04:43 | 05:10 | 05:09 | 42 | 320 | 13.000000 | EXT | - |  | (c)
58736.631000 | 1.891000 | 1.733000 | -8.274000 | -8.432000 | -1598.000000 | -1589.000000 | -1580.000000 | 51.054316 | 1733.000000 | 5308 |  | CORR | AXGR | 05:27 | 05:28 | 05:30 | 221 | 35 | 10.000000 | EXT | - |  | (c)
58736.739000 | 1.999000 | 1.990000 | -8.166000 | -8.175000 | -1799.000000 | -1712.000000 | -1709.000000 | 34.816232 | 1990.000000 | 5308 |  | CORR | СIGR | 04:54 | 05:08 | 05:09 | 20 | 180 | 11.000000 | EXT | - |  | (c)
58747.598000 | 2.693000 | 2.686000 | -8.232000 | -8.239000 | 2133.000000 | 2148.000000 | 2147.000000 | 4.392207 | 2686.000000 | 5309 |  | CORR | PITT | 06:30 | 06:33 | 06:33 | 21 | 29 | 10.000000 | EXT | - |  | (c)
58747.777000 | 2.872000 | 2.856000 | -8.053000 | -8.069000 | 2120.000000 | 2129.000000 | 2135.000000 | 5.343542 | 2856.000000 | 5309 |  | CORR | PITT | 06:28 | 06:30 | 06:31 | 33 | 30 | 11.000000 | EXT | - |  | (c)
58748.651000 | 3.746000 | 3.704000 | -7.179000 | -7.221000 | 2146.000000 | 2160.000000 | 2161.000000 | 3.242727 | 3704.000000 | 5309 |  | CORR | AXGR | 06:32 | 06:35 | 06:35 | 84 | 30 | 12.000000 | EXT | - |  | (c)
58755.830000 | 0.000000 | -0.046000 | -11.505000 | -11.551000 | 442.000000 | 595.000000 | 642.000000 | 35.634711 |  | 5310 | Смещение кромок | GWAN |  | 01:52 | 02:17 | 02:24 | 0 | 401 | 2.949000 | EXT | Смещение кромок. Вовнутрь. Величина смещения - 2.9 мм. |  | (c)
58755.830000 | 0.000000 | -0.021000 | -11.505000 | -11.526000 | 1051.000000 | 1588.000000 | 1368.000000 | 18.516444 |  | 5310 | Смещение кромок | GWAN |  | 03:30 | 04:57 | 04:21 | 0 | 633 | 2.294000 | EXT | Смещение кромок. Вовнутрь. Величина смещения - 2.3 мм. |  | (c)
58767.335000 | 0.000000 | -0.031000 | -11.040000 | -11.071000 | 1060.000000 | 1199.000000 | 1172.000000 | 67.380320 |  | 5311 | Смещение кромок | GWAN |  | 03:10 | 03:33 | 03:28 | 0 | 224 | 2.541000 | EXT | Смещение кромок. Вовнутрь. Величина смещения - 2.5 мм. Аномалия находится на упругопластическом изгибе: R=420 D, максимальное растяжение на 6 час. |  | (c)
58767.335000 | 0.000000 | -0.036000 | -11.040000 | -11.076000 | -1106.000000 | -976.000000 | -894.000000 | 55.073864 |  | 5311 | Смещение кромок | GWAN |  | 09:20 | 09:41 | 09:55 | 0 | 424 | 4.086000 | EXT | Смещение кромок. Наружу. Величина смещения - 4.1 мм. Аномалия находится на упругопластическом изгибе: R=420 D, максимальное растяжение на 6 час. |  | (c)
58770.652000 | 3.317000 | 3.128000 | -7.723000 | -7.912000 | 155.000000 | 251.000000 | 300.000000 | 12.523525 | 3128.000000 | 5311 |  | DENT |  | 00:44 | 01:00 | 01:07 | 285 | 289 | 0.281690 |  | -. Аномалия находится на упругопластическом изгибе. |  | (c)
58778.375000 | 0.000000 | -0.030000 | -11.240000 | -11.270000 | -312.000000 | 91.000000 | -97.000000 | 0.000000 |  | 5312 | Нарушение формы кольцевого шва | GWAN |  | 10:01 | 11:06 | 10:36 | 0 | 430 |  | EXT | Нарушение формы кольцевого шва. Аномалия находится на упругопластическом изгибе: R=304 D, максимальное растяжение на 6.3 час. |  | (c)
58778.375000 | 0.000000 | -0.026000 | -11.240000 | -11.266000 | 378.000000 | 1076.000000 | 1071.000000 | 37.589707 |  | 5312 | Нарушение формы кольцевого шва | GWAN |  | 11:53 | 01:45 | 01:44 | 0 | 1387 |  | EXT | Нарушение формы кольцевого шва. Аномалия находится на упругопластическом изгибе: R=304 D, максимальное растяжение на 6.3 час. |  | (c)
58789.615000 | 0.000000 | -0.017000 | -11.095000 | -11.112000 | -1755.000000 | -1134.000000 | -1432.000000 | 38.352893 |  | 5313 | Нарушение формы кольцевого шва | GWAN |  | 06:37 | 08:17 | 07:29 | 0 | 647 |  | EXT | Нарушение формы кольцевого шва. Аномалия находится на упругопластическом изгибе: R=398 D, максимальное растяжение на 6 час. |  | (c)
58789.615000 | 0.000000 | -0.032000 | -11.095000 | -11.127000 | -727.000000 | -473.000000 | -222.000000 | 0.000000 |  | 5313 | Нарушение формы кольцевого шва | GWAN |  | 09:23 | 10:04 | 10:44 | 0 | 1010 |  | EXT | Нарушение формы кольцевого шва. Аномалия находится на упругопластическом изгибе: R=398 D, максимальное растяжение на 6 час. |  | (c)
58800.710000 | 0.000000 | -0.036000 | -11.240000 | -11.276000 | 31.000000 | 251.000000 | 423.000000 | 2.504804 |  | 5314 | Смещение кромок | GWAN |  | 02:43 | 03:19 | 03:47 | 0 | 784 | 2.850000 | EXT | Смещение кромок. Вовнутрь. Величина смещения - 2.9 мм. |  | (c)
58800.710000 | 0.000000 | -0.021000 | -11.240000 | -11.261000 | 1155.000000 | 1291.000000 | 1293.000000 | 53.401068 |  | 5314 | Смещение кромок | GWAN |  | 05:45 | 06:07 | 06:07 | 0 | 276 | 3.938000 | EXT | Смещение кромок. Наружу. Величина смещения - 3.9 мм. |  | (c)
58800.710000 | 0.000000 | -0.066000 | -11.240000 | -11.306000 | 2198.000000 | -1953.000000 | -1907.000000 | 26.075683 |  | 5314 | Смещение кромок | GWAN |  | 08:33 | 09:23 | 09:31 | 0 | 712 | 3.628000 | EXT | Смещение кромок. Наружу. Величина смещения - 3.6 мм. |  | (c)
58811.950000 | 0.000000 | -0.011000 | -11.310000 | -11.321000 | -1983.000000 | -1820.000000 | -1859.000000 | 19.992316 |  | 5315 | Смещение кромок | GWAN |  | 05:35 | 06:01 | 05:55 | 0 | 247 | 3.639000 | EXT | Смещение кромок. Наружу. Величина смещения - 3.6 мм. |  | (c)
58811.950000 | 0.000000 | -0.016000 | -11.310000 | -11.326000 | -1260.000000 | -1132.000000 | -1136.000000 | 71.763634 |  | 5315 | Смещение кромок | GWAN |  | 07:32 | 07:52 | 07:52 | 0 | 247 | 3.319000 | EXT | Смещение кромок. Вовнутрь. Величина смещения - 3.3 мм. |  | (c)
58811.950000 | 0.000000 | -0.036000 | -11.310000 | -11.346000 | -925.000000 | -798.000000 | -770.000000 | 37.068609 |  | 5315 | Смещение кромок | GWAN |  | 08:26 | 08:46 | 08:51 | 0 | 311 | 2.453000 | EXT | Смещение кромок. Наружу. Величина смещения - 2.5 мм. |  | (c)
58823.260000 | 0.000000 | -0.021000 | -10.980000 | -11.001000 | 1653.000000 | 2010.000000 | 1894.000000 | 0.000000 |  | 5316 | Смещение кромок | GWAN |  | 04:57 | 05:55 | 05:36 | 0 | 482 | 3.753000 | EXT | Смещение кромок. Вовнутрь. Величина смещения - 3.8 мм. |  | (c)
58831.460000 | 8.200000 | 8.187000 | -2.780000 | -2.793000 | 2157.000000 | 2169.000000 | 2170.000000 | 2.813568 | 2767.000000 | 5316 |  | CORR | PITT | 06:19 | 06:21 | 06:21 | 26 | 26 | 11.000000 | EXT | - |  | (c)
58834.240000 | 0.000000 | -0.041000 | -11.715000 | -11.756000 | -802.000000 | -465.000000 | -556.000000 | 311.000000 |  | 5317 | Смещение кромок | GWAN |  | 02:20 | 03:14 | 02:59 | 0 | 491 | 3.191000 | EXT | Смещение кромок. Вовнутрь. Величина смещения - 3.2 мм. |  | (c)
58835.101000 | 0.861000 | 0.819000 | -10.854000 | -10.896000 | 895.000000 | 958.000000 | 957.000000 | 895.000000 | 819.000000 | 5317 |  | CORR | GENE | 06:54 | 07:04 | 07:04 | 81 | 124 | 13.000000 | EXT | - |  | (c)
58835.914000 | 1.674000 | 1.644000 | -10.041000 | -10.071000 | 889.000000 | 1036.000000 | 988.000000 | 889.000000 | 1644.000000 | 5317 |  | CORR | GENE | 06:53 | 07:16 | 07:09 | 82 | 198 | 11.000000 | EXT | - |  | (c)
58837.959000 | 3.719000 | 3.709000 | -7.996000 | -8.006000 | 939.000000 | 957.000000 | 956.000000 | 939.000000 | 3709.000000 | 5317 |  | CORR | PITT | 07:01 | 07:04 | 07:03 | 20 | 34 | 13.000000 | EXT | - |  | (c)
58838.399000 | 4.159000 | 4.113000 | -7.556000 | -7.602000 | 886.000000 | 957.000000 | 976.000000 | 886.000000 | 4113.000000 | 5317 |  | CORR | GENE | 06:52 | 07:04 | 07:07 | 59 | 179 | 15.000000 | EXT | - |  | (c)
58838.828000 | 4.588000 | 4.574000 | -7.127000 | -7.141000 | 1045.000000 | 1056.000000 | 1060.000000 | 1045.000000 | 4574.000000 | 5317 |  | CORR | PITT | 07:18 | 07:20 | 07:20 | 29 | 31 | 12.000000 | EXT | - |  | (c)
58851.577000 | 5.622000 | 5.207000 | -6.063000 | -6.478000 | 1221.000000 | 1244.000000 | 1242.000000 | 1221.000000 | 5207.000000 | 5318 | Дефект проката | MIAN | AXGR | 04:01 | 04:05 | 04:04 | 639 | 42 | 10.000000 | EXT | Дефект проката. Эквивалент потери металла 10%. |  | (c)
58852.250000 | 6.295000 | 6.022000 | -5.390000 | -5.663000 | 1219.000000 | 1242.000000 | 1237.000000 | 1219.000000 | 5040.000000 | 5318 | Дефект проката | MIAN | AXGR | 04:00 | 04:04 | 04:03 | 623 | 36 | 10.000000 | EXT | Дефект проката. Эквивалент потери металла 10%. |  | (c)
58857.508000 | 11.553000 | 11.330000 | -0.132000 | -0.355000 | 2168.000000 | -2209.000000 | -2172.000000 | 2050.000000 | 66.000000 | 5318 |  | DENT |  | 06:34 | 06:47 | 06:53 | 289 | 243 | 0.281690 |  | -. Аномалия находится вблизи кольцевого сварного шва. Аномалия находится вблизи дефекта потери металла. |  | (c)
58857.547000 | 11.592000 | 11.413000 | -0.093000 | -0.272000 | -2224.000000 | -2200.000000 | -2202.000000 | 2179.000000 | 42.000000 | 5318 |  | CORR | GENE | 06:45 | 06:49 | 06:48 | 230 | 45 | 10.000000 | EXT | - |  | (c)
58857.725000 | 0.085000 | 0.025000 | -11.625000 | -11.685000 | 1818.000000 | 1847.000000 | 1842.000000 | 1818.000000 | 25.000000 | 5319 |  | CORR | GENE | 06:44 | 06:49 | 06:48 | 99 | 48 | 10.000000 | EXT | - |  | (c)
58857.811000 | 0.171000 | 0.160000 | -11.539000 | -11.550000 | 1540.000000 | 1591.000000 | 1588.000000 | 1540.000000 | 160.000000 | 5319 |  | CORR | СIGR | 06:00 | 06:08 | 06:07 | 28 | 96 | 10.000000 | EXT | - |  | (c)
58865.860000 | 8.220000 | 8.075000 | -3.490000 | -3.635000 | 1802.000000 | 1865.000000 | 1848.000000 | 1802.000000 | 3252.000000 | 5319 |  | CORR | GENE | 06:42 | 06:52 | 06:49 | 383 | 94 | 10.000000 | EXT | -. Аномалия находится на упругопластическом изгибе: R=898 D, максимальное растяжение на 6.4 час. |  | (c)
58869.350000 | 0.000000 | -0.061000 | -11.315000 | -11.376000 | 2096.000000 | -2061.000000 | -1914.000000 | 25.583200 |  | 5320 | Смещение кромок | GWAN |  | 08:29 | 09:18 | 09:42 | 0 | 903 | 3.580000 | EXT | Смещение кромок. Наружу. Величина смещения - 3.6 мм. Аномалия находится на упругопластическом изгибе: R=641 D, максимальное растяжение на 6.4 час. |  | (c)
58871.587000 | 2.237000 | 2.093000 | -9.078000 | -9.222000 | 1397.000000 | 1481.000000 | 1518.000000 | 37.806852 | 2093.000000 | 5320 |  | DENT |  | 06:36 | 06:50 | 06:56 | 267 | 244 | 0.281690 |  | -. Аномалия находится на упругопластическом изгибе. |  | (c)
58881.267000 | 0.602000 | 0.216000 | -10.248000 | -10.634000 | 2101.000000 | 2154.000000 | 2139.000000 | 4.370732 | 216.000000 | 5321 |  | CORR | GENE | 05:28 | 05:37 | 05:34 | 474 | 76 | 11.000000 | EXT | -. Аномалия находится на упругопластическом изгибе: R=340 D, максимальное растяжение на 6.3 час. |  | (c)
58883.034000 | 2.369000 | 2.252000 | -8.481000 | -8.598000 | -2173.000000 | -2162.000000 | -2152.000000 | 4.638829 | 2252.000000 | 5321 |  | CORR | AXGR | 05:59 | 06:00 | 06:02 | 263 | 42 | 10.000000 | EXT | -. Аномалия находится на упругопластическом изгибе: R=369 D, максимальное растяжение на 6.3 час. |  | (c)
58883.494000 | 2.829000 | 2.339000 | -8.021000 | -8.511000 | 2142.000000 | 2176.000000 | 2178.000000 | 1.402358 | 2339.000000 | 5321 |  | CORR | GENE | 05:35 | 05:41 | 05:41 | 559 | 71 | 12.000000 | EXT | -. Аномалия находится на упругопластическом изгибе: R=383 D, максимальное растяжение на 6.3 час. |  | (c)
58891.515000 | 0.000000 | -0.023000 | -11.325000 | -11.348000 | -913.000000 | -1923.000000 | 1270.000000 | 0.000000 |  | 5322 | Нарушение формы кольцевого шва | GWAN |  | 00:01 | 09:18 | 05:53 | 0 | 4367 |  | EXT | Нарушение формы кольцевого шва |  | (c)
58891.515000 | 0.000000 | -0.026000 | -11.325000 | -11.351000 | 1666.000000 | 1809.000000 | 1845.000000 | 2.292378 |  | 5322 | Смещение кромок | GWAN |  | 06:57 | 07:20 | 07:26 | 0 | 357 | 3.095000 | EXT | Смещение кромок. Наружу. Величина смещения - 3.1 мм. |  | (c)
58902.840000 | 0.000000 | -0.021000 | -11.335000 | -11.356000 | 1515.000000 | 1831.000000 | 1721.000000 | 7.840733 |  | 5323 | Смещение кромок | GWAN |  | 05:38 | 06:29 | 06:11 | 0 | 412 | 4.914000 | EXT | Смещение кромок. Наружу. Величина смещения - 4.9 мм. |  | (c)
58902.840000 | 0.000000 | -0.016000 | -11.335000 | -11.351000 | 1971.000000 | 2032.000000 | 2064.000000 | 0.000000 |  | 5323 | Смещение кромок | GWAN |  | 06:52 | 07:01 | 07:07 | 0 | 186 | 2.515000 | EXT | Смещение кромок. Вовнутрь. Величина смещения - 2.5 мм. |  | (c)
58902.840000 | 0.000000 | -0.051000 | -11.335000 | -11.386000 | -1741.000000 | -1610.000000 | -1638.000000 | 47.842302 |  | 5323 | Смещение кромок | GWAN |  | 08:53 | 09:14 | 09:09 | 0 | 206 | 2.596000 | EXT | Смещение кромок. Наружу. Величина смещения - 2.6 мм. |  | (c)
58910.925000 | 8.085000 | 7.918000 | -3.250000 | -3.417000 | -2164.000000 | -2121.000000 | -2131.000000 | 8.024410 | 2962.000000 | 5323 |  | CORR | GENE | 07:44 | 07:51 | 07:50 | 455 | 65 | 10.000000 | EXT | - |  | (c)
58911.784000 | 8.944000 | 8.511000 | -2.391000 | -2.824000 | -2172.000000 | -2131.000000 | -2130.000000 | 8.120507 | 2225.000000 | 5323 |  | CORR | GENE | 07:43 | 07:50 | 07:50 | 599 | 85 | 10.000000 | EXT | - |  | (c)
58914.175000 | 0.000000 | -0.016000 | -11.415000 | -11.431000 | -33.000000 | 54.000000 | 162.000000 | 0.000000 |  | 5324 | Смещение кромок | GWAN |  | 02:50 | 03:04 | 03:21 | 0 | 389 | 3.225000 | EXT | Смещение кромок. Наружу. Величина смещения - 3.2 мм. |  | (c)
58914.175000 | 0.000000 | -0.011000 | -11.415000 | -11.426000 | 606.000000 | 757.000000 | 877.000000 | 48.891847 |  | 5324 | Смещение кромок | GWAN |  | 04:33 | 04:57 | 05:17 | 0 | 543 | 4.445000 | EXT | Смещение кромок. Наружу. Величина смещения - 4.4 мм. |  | (c)
58921.948000 | 7.773000 | 7.639000 | -3.642000 | -3.776000 | 955.000000 | 1135.000000 | 1178.000000 | 49.007907 | 3515.000000 | 5324 |  | DENT |  | 05:29 | 05:58 | 06:05 | 261 | 445 | 0.633803 |  | - |  | (c)
58925.590000 | 0.000000 | -0.029000 | -11.165000 | -11.194000 | 1461.000000 | 1819.000000 | 2088.000000 | 0.000000 |  | 5325 | Нарушение формы кольцевого шва | GWAN |  | 00:57 | 01:54 | 02:38 | 0 | 1254 |  | EXT | Нарушение формы кольцевого шва |  | (c)
58936.611000 | 11.021000 | 10.877000 | -0.144000 | -0.288000 | -275.000000 | -252.000000 | -253.000000 | 17.011598 | 18.000000 | 5325 |  | ARTD | AXGR | 08:17 | 08:20 | 08:20 | 270 | 43 | 10.000000 | EXT | -. Эквивалент потери металла 10%. |  | (c)
58936.755000 | 0.000000 | -0.026000 | -11.675000 | -11.701000 | -2229.000000 | -2119.000000 | -2111.000000 | 1993.000000 |  | 5326 | Смещение кромок | GWAN |  | 03:00 | 03:18 | 03:19 | 0 | 235 | 3.485000 | EXT | Смещение кромок. Вовнутрь. Величина смещения - 3.5 мм. |  | (c)
58936.755000 | 0.000000 | -0.026000 | -11.675000 | -11.701000 | -1906.000000 | -1683.000000 | -1712.000000 | 1517.000000 |  | 5326 | Смещение кромок | GWAN |  | 03:52 | 04:28 | 04:24 | 0 | 389 | 2.920000 | EXT | Смещение кромок. Наружу. Величина смещения - 2.9 мм. |  | (c)
58939.741000 | 2.986000 | 2.935000 | -8.689000 | -8.740000 | -1329.000000 | -1287.000000 | -1301.000000 | 1273.000000 | 2935.000000 | 5326 |  | CORR | GENE | 05:25 | 05:32 | 05:30 | 147 | 56 | 10.000000 | EXT | - |  | (c)
58946.543000 | 9.788000 | 9.775000 | -1.887000 | -1.900000 | -437.000000 | -425.000000 | -428.000000 | 419.000000 | 1871.000000 | 5326 |  | CORR | PITT | 07:49 | 07:51 | 07:51 | 29 | 19 | 11.000000 | EXT | - |  | (c)
58960.276000 | 0.166000 | 0.158000 | -11.524000 | -11.532000 | 101.000000 | 188.000000 | 168.000000 | 101.000000 | 158.000000 | 5328 |  | CORR | СIGR | 04:06 | 04:20 | 04:17 | 20 | 135 | 10.000000 | EXT | -. Аномалия находится на упругопластическом изгибе: R=459 D, максимальное растяжение на 6.2 час. |  | (c)
58969.923000 | 9.813000 | 9.635000 | -1.877000 | -2.055000 | -1166.000000 | -957.000000 | -954.000000 | 742.000000 | 1670.000000 | 5328 |  | DENT |  | 00:41 | 01:15 | 01:16 | 385 | 424 | 0.492958 |  | -. Аномалия находится на упругопластическом изгибе. |  | (c)
58971.800000 | 0.000000 | -0.026000 | -11.500000 | -11.526000 | 171.000000 | 215.000000 | 305.000000 | 171.000000 |  | 5329 | Смещение кромок | GWAN |  | 03:20 | 03:27 | 03:41 | 0 | 267 | 3.227000 | EXT | Смещение кромок. Вовнутрь. Величина смещения - 3.2 мм. Аномалия находится на упругопластическом изгибе: R=775 D, максимальное растяжение на 6.4 час. |  | (c)
58971.800000 | 0.000000 | -0.011000 | -11.500000 | -11.511000 | 694.000000 | 981.000000 | 922.000000 | 694.000000 |  | 5329 | Смещение кромок | GWAN |  | 04:44 | 05:30 | 05:21 | 0 | 456 | 3.627000 | EXT | Смещение кромок. Вовнутрь. Величина смещения - 3.6 мм. Аномалия находится на упругопластическом изгибе: R=775 D, максимальное растяжение на 6.4 час. |  | (c)
58994.630000 | 11.330000 | 11.241000 | -0.050000 | -0.139000 | 257.000000 | 270.000000 | 270.000000 | 257.000000 | 8.000000 | 5330 |  | ARTD | AXGR | 11:57 | 11:59 | 11:59 | 131 | 25 | 10.000000 | EXT | -. Эквивалент потери металла 10%. |  | (c)
59006.280000 | 0.000000 | -0.030000 | -11.485000 | -11.515000 | 492.000000 | 817.000000 | 707.000000 | 492.000000 |  | 5332 | Смещение кромок | GWAN |  | 00:07 | 00:59 | 00:42 | 0 | 430 | 2.892000 | EXT | Смещение кромок. Вовнутрь. Величина смещения - 2.9 мм. |  | (c)
59006.280000 | 0.000000 | -0.005000 | -11.485000 | -11.490000 | 1915.000000 | 2063.000000 | 2049.000000 | 1915.000000 |  | 5332 | Смещение кромок | GWAN |  | 03:57 | 04:20 | 04:18 | 0 | 267 | 5.023000 | EXT | Смещение кромок. Наружу. Величина смещения - 5 мм. |  | (c)
59006.280000 | 0.000000 | -0.030000 | -11.485000 | -11.515000 | -629.000000 | -365.000000 | -469.000000 | 309.000000 |  | 5332 | Смещение кромок | GWAN |  | 09:06 | 09:49 | 09:32 | 0 | 319 | 2.504000 | EXT | Смещение кромок. Наружу. Величина смещения - 2.5 мм. |  | (c)
59029.504000 | 0.144000 | 0.075000 | -11.456000 | -11.525000 | 1414.000000 | 1438.000000 | 1431.000000 | 1414.000000 | 75.000000 | 5334 |  | CORR | AXGR | 04:45 | 04:49 | 04:48 | 153 | 35 | 12.000000 | EXT | - |  | (c)
59052.665000 | 0.000000 | -0.041000 | -11.695000 | -11.736000 | 1209.000000 | 1313.000000 | 1295.000000 | 1209.000000 |  | 5336 | Смещение кромок | GWAN |  | 09:49 | 10:06 | 10:03 | 0 | 171 | 2.973000 | EXT | Смещение кромок. Вовнутрь. Величина смещения - 3 мм. |  | (c)
59061.151000 | 8.486000 | 8.462000 | -3.209000 | -3.233000 | -1412.000000 | -1343.000000 | -1353.000000 | 1294.000000 | 3198.000000 | 5336 |  | GOUG | СIGR | 02:46 | 02:58 | 02:56 | 35 | 118 | 15.000000 | EXT | -. Задир. |  | (c)
59061.324000 | 8.659000 | 8.639000 | -3.036000 | -3.056000 | -1262.000000 | -1205.000000 | -1213.000000 | 1164.000000 | 3022.000000 | 5336 |  | GOUG | СIGR | 03:11 | 03:20 | 03:18 | 34 | 98 | 10.000000 | EXT | -. Задир. |  | (c)
59062.155000 | 9.490000 | 9.481000 | -2.205000 | -2.214000 | -1327.000000 | -1295.000000 | -1279.000000 | 1231.000000 | 2182.000000 | 5336 |  | GOUG | СIGR | 03:00 | 03:05 | 03:08 | 32 | 96 | 8.000000 | EXT | -. Задир. |  | (c)
59062.246000 | 9.581000 | 9.560000 | -2.114000 | -2.135000 | -1542.000000 | -1536.000000 | -1500.000000 | 1457.000000 | 2085.000000 | 5336 |  | GOUG | GENE | 02:25 | 02:26 | 02:32 | 50 | 85 | 7.000000 | EXT | -. Задир. |  | (c)
59062.556000 | 9.891000 | 9.876000 | -1.804000 | -1.819000 | -1504.000000 | -1455.000000 | -1454.000000 | 1404.000000 | 1789.000000 | 5336 |  | GOUG | СIGR | 02:32 | 02:39 | 02:40 | 30 | 99 | 17.000000 | EXT | -. Задир. |  | (c)
59079.455000 | 4.055000 | 4.046000 | -7.575000 | -7.584000 | -2070.000000 | -1993.000000 | -2002.000000 | 1935.000000 | 4046.000000 | 5338 |  | CORR | СIGR | 06:59 | 07:11 | 07:10 | 23 | 135 | 10.000000 | EXT | - |  | (c)
59080.319000 | 4.919000 | 4.902000 | -6.711000 | -6.728000 | 1349.000000 | 1357.000000 | 1359.000000 | 1349.000000 | 4902.000000 | 5338 |  | CORR | PITT | 04:10 | 04:12 | 04:12 | 35 | 20 | 10.000000 | EXT | - |  | (c)
59081.064000 | 5.664000 | 5.648000 | -5.966000 | -5.982000 | -1978.000000 | -1965.000000 | -1967.000000 | 1956.000000 | 5648.000000 | 5338 |  | CORR | PITT | 07:13 | 07:15 | 07:15 | 34 | 22 | 11.000000 | EXT | - |  | (c)
59082.810000 | 7.410000 | 7.199000 | -4.220000 | -4.431000 | 2035.000000 | 2196.000000 | -2183.000000 | 1940.000000 | 4103.000000 | 5338 |  | DENT |  | 06:01 | 06:27 | 06:40 | 328 | 487 | 0.704225 |  | - |  | (c)
59083.872000 | 8.472000 | 8.453000 | -3.158000 | -3.177000 | 1347.000000 | 1356.000000 | 1357.000000 | 1347.000000 | 3140.000000 | 5338 |  | CORR | PITT | 04:10 | 04:11 | 04:12 | 37 | 20 | 10.000000 | EXT | - |  | (c)
59086.633000 | 11.233000 | 11.020000 | -0.397000 | -0.610000 | 2044.000000 | 2181.000000 | -2202.000000 | 1987.000000 | 296.000000 | 5338 |  | DENT |  | 06:03 | 06:25 | 06:37 | 314 | 430 | 0.563380 |  | - |  | (c)
59098.052000 | 11.022000 | 11.012000 | -0.673000 | -0.683000 | -153.000000 | -133.000000 | -135.000000 | 118.000000 | 663.000000 | 5339 |  | CORR | PITT | 08:12 | 08:15 | 08:15 | 20 | 35 | 11.000000 | EXT | - |  | (c)
59110.405000 | 0.000000 | -0.016000 | -11.600000 | -11.616000 | 1791.000000 | 2055.000000 | 1977.000000 | 1791.000000 |  | 5341 | Смещение кромок | GWAN |  | 06:20 | 07:03 | 06:50 | 0 | 372 | 3.756000 | EXT | Смещение кромок. Наружу. Величина смещения - 3.8 мм. |  | (c)
59122.091000 | 0.086000 | 0.066000 | -11.604000 | -11.624000 | -748.000000 | -624.000000 | -623.000000 | 497.000000 | 66.000000 | 5342 |  | CORR | СIGR | 07:23 | 07:43 | 07:44 | 40 | 251 | 15.000000 | EXT | - |  | (c)
59125.217000 | 3.212000 | 3.193000 | -8.478000 | -8.497000 | -574.000000 | -563.000000 | -564.000000 | 554.000000 | 3193.000000 | 5342 |  | CORR | PITT | 07:52 | 07:53 | 07:53 | 36 | 21 | 11.000000 | EXT | - |  | (c)
59133.624000 | 11.619000 | 11.530000 | -0.071000 | -0.160000 | -827.000000 | -813.000000 | -779.000000 | 732.000000 | 5.000000 | 5342 |  | SCC | GENE | 07:11 | 07:13 | 07:18 | 155 | 95 | 20.000000 | EXT | -. Аномалия находится в зоне сварного шва. |  | (b)
59133.630000 | 11.625000 | 11.530000 | -0.065000 | -0.160000 | -828.000000 | -812.000000 | -779.000000 | 731.000000 | 9.000000 | 5342 |  | CORR | GENE | 07:11 | 07:13 | 07:18 | 151 | 97 | 11.000000 | EXT | - |  | (c)
59133.641000 | 11.636000 | 11.583000 | -0.054000 | -0.107000 | -601.000000 | -441.000000 | -373.000000 | 145.000000 | 35.000000 | 5342 |  | CORR | GENE | 07:47 | 08:13 | 08:24 | 72 | 456 | 10.000000 | EXT | - |  | (c)
59133.809000 | 0.114000 | 0.054000 | -11.606000 | -11.666000 | 423.000000 | 461.000000 | 494.000000 | 423.000000 | 54.000000 | 5343 |  | SCC | GENE | 07:10 | 07:16 | 07:21 | 254 | 143 | 20.000000 | EXT | -. Аномалия находится в зоне сварного шва. |  | (c)
59133.811000 | 0.116000 | 0.059000 | -11.604000 | -11.661000 | 437.000000 | 461.000000 | 496.000000 | 437.000000 | 59.000000 | 5343 |  | CORR | GENE | 07:12 | 07:16 | 07:22 | 241 | 119 | 10.000000 | EXT | - |  | (c)
59145.415000 | 0.000000 | -0.036000 | -11.290000 | -11.326000 | 223.000000 | 476.000000 | 464.000000 | 223.000000 |  | 5344 | Смещение кромок | GWAN |  | 09:06 | 09:47 | 09:45 | 0 | 482 | 4.475000 | EXT | Смещение кромок. Наружу. Величина смещения - 4.5 мм. |  | (c)
59179.670000 | 0.000000 | -0.011000 | -11.380000 | -11.391000 | -1972.000000 | -1824.000000 | -1863.000000 | 20.889921 |  | 5347 | Смещение кромок | GWAN |  | 04:15 | 04:39 | 04:32 | 0 | 218 | 2.797000 | EXT | Смещение кромок. Наружу. Величина смещения - 2.8 мм. |  | (c)
59179.670000 | 0.000000 | -0.031000 | -11.380000 | -11.411000 | -194.000000 | 189.000000 | 44.000000 | 3.548090 |  | 5347 | Смещение кромок | GWAN |  | 09:01 | 10:03 | 09:40 | 0 | 476 | 3.215000 | EXT | Смещение кромок. Наружу. Величина смещения - 3.2 мм. |  | (c)
59191.050000 | 0.000000 | -0.011000 | -11.075000 | -11.086000 | 1350.000000 | 1544.000000 | 1663.000000 | 0.000000 |  | 5348 | Смещение кромок | GWAN |  | 04:15 | 04:46 | 05:06 | 0 | 627 | 3.292000 | EXT | Смещение кромок. Вовнутрь. Величина смещения - 3.3 мм. |  | (c)
59191.050000 | 0.000000 | -0.021000 | -11.075000 | -11.096000 | -1915.000000 | -1714.000000 | -1666.000000 | 45.530273 |  | 5348 | Смещение кромок | GWAN |  | 07:28 | 08:00 | 08:08 | 0 | 497 | 3.401000 | EXT | Смещение кромок. Вовнутрь. Величина смещения - 3.4 мм. |  | (c)
59209.234000 | 7.109000 | 7.092000 | -3.936000 | -3.953000 | 919.000000 | 1006.000000 | 1080.000000 | 67.023538 | 3902.000000 | 5349 |  | CORR | GENE | 05:12 | 05:26 | 05:38 | 51 | 320 | 14.000000 | EXT | - |  | (c)
59213.170000 | 0.000000 | -0.021000 | -11.455000 | -11.476000 | 1576.000000 | 1718.000000 | 1798.000000 | 16.984071 |  | 5350 | Смещение кромок | GWAN |  | 02:08 | 02:31 | 02:44 | 0 | 444 | 5.193000 | EXT | Смещение кромок. Наружу. Величина смещения - 5.2 мм. |  | (c)
59213.170000 | 0.000000 | -0.018000 | -11.455000 | -11.473000 | 80.000000 | 923.000000 | 658.000000 | 53.114214 |  | 5350 | Нарушение формы кольцевого шва | GWAN |  | 10:07 | 00:23 | 11:40 | 0 | 1156 |  | EXT | Нарушение формы кольцевого шва |  | (c)
59224.625000 | 0.000000 | -0.019000 | -11.430000 | -11.449000 | 749.000000 | 1396.000000 | 1585.000000 | 0.000000 |  | 5351 | Нарушение формы кольцевого шва | GWAN |  | 00:53 | 02:38 | 03:08 | 0 | 1672 |  | EXT | Нарушение формы кольцевого шва |  | (c)
59224.625000 | 0.000000 | -0.046000 | -11.430000 | -11.476000 | -998.000000 | -754.000000 | -734.000000 | 16.560032 |  | 5351 | Смещение кромок | GWAN |  | 08:11 | 08:51 | 08:54 | 0 | 529 | 3.477000 | EXT | Смещение кромок. Наружу. Величина смещения - 3.5 мм. |  | (c)
59236.055000 | 0.000000 | -0.011000 | -11.485000 | -11.496000 | -2002.000000 | -1918.000000 | -1836.000000 | 18.464990 |  | 5352 | Смещение кромок | GWAN |  | 06:19 | 06:33 | 06:46 | 0 | 331 | 2.928000 | EXT | Смещение кромок. Наружу. Величина смещения - 2.9 мм. |  | (c)
59247.540000 | 0.000000 | -0.036000 | -11.680000 | -11.716000 | 700.000000 | 822.000000 | 1009.000000 | 700.000000 |  | 5353 | Смещение кромок | GWAN |  | 00:53 | 01:12 | 01:43 | 0 | 619 | 4.078000 | EXT | Смещение кромок. Вовнутрь. Величина смещения - 4.1 мм. |  | (c)
59247.540000 | 0.000000 | -0.036000 | -11.680000 | -11.716000 | -485.000000 | -349.000000 | -360.000000 | 235.000000 |  | 5353 | Смещение кромок | GWAN |  | 09:41 | 10:03 | 10:01 | 0 | 250 | 3.593000 | EXT | Смещение кромок. Наружу. Величина смещения - 3.6 мм. |  | (c)
59270.505000 | 0.000000 | -0.026000 | -11.400000 | -11.426000 | 1196.000000 | 1333.000000 | 1338.000000 | 49.017269 |  | 5355 | Смещение кромок | GWAN |  | 05:37 | 05:59 | 06:00 | 0 | 285 | 3.022000 | EXT | Смещение кромок. Наружу. Величина смещения - 3 мм. |  | (c)
59270.505000 | 0.000000 | -0.031000 | -11.400000 | -11.431000 | 1521.000000 | 1844.000000 | 1731.000000 | 6.593734 |  | 5355 | Смещение кромок | GWAN |  | 06:29 | 07:22 | 07:03 | 0 | 418 | 3.697000 | EXT | Смещение кромок. Наружу. Величина смещения - 3.7 мм. |  | (c)
59272.717000 | 2.212000 | 1.982000 | -9.188000 | -9.418000 | 2175.000000 | 2209.000000 | 2202.000000 | 0.000000 | 1982.000000 | 5355 |  | CORR | GENE | 08:15 | 08:20 | 08:19 | 597 | 53 | 10.000000 | EXT | - |  | (c)
59273.293000 | 2.788000 | 2.701000 | -8.612000 | -8.699000 | 2181.000000 | 2206.000000 | 2200.000000 | 0.000000 | 2701.000000 | 5355 |  | CORR | AXGR | 08:16 | 08:20 | 08:19 | 424 | 40 | 10.000000 | EXT | - |  | (c)
59281.905000 | 0.000000 | -0.016000 | -11.160000 | -11.176000 | -1645.000000 | -1552.000000 | -1571.000000 | 47.224940 |  | 5356 | Смещение кромок | GWAN |  | 05:58 | 06:13 | 06:10 | 0 | 148 | 3.206000 | EXT | Смещение кромок. Наружу. Величина смещения - 3.2 мм. |  | (c)
59293.065000 | 0.000000 | -0.022000 | -11.140000 | -11.162000 | -1948.000000 | -1565.000000 | -1673.000000 | 44.963391 |  | 5357 | Нарушение формы кольцевого шва | GWAN |  | 08:07 | 09:09 | 08:51 | 0 | 550 |  | EXT | Нарушение формы кольцевого шва |  | (c)
59297.493000 | 4.428000 | 4.378000 | -6.712000 | -6.762000 | 672.000000 | 691.000000 | 688.000000 | 54.200814 | 4378.000000 | 5357 |  | CORR | AXGR | 03:10 | 03:13 | 03:12 | 128 | 34 | 10.000000 | EXT | - |  | (c)
59299.092000 | 6.027000 | 6.013000 | -5.113000 | -5.127000 | 2028.000000 | 2038.000000 | 2045.000000 | 12.328708 | 5086.000000 | 5357 |  | CORR | PITT | 06:49 | 06:50 | 06:51 | 41 | 33 | 10.000000 | EXT | - |  | (c)
59308.276000 | 4.071000 | 4.022000 | -6.294000 | -6.343000 | 1266.000000 | 1339.000000 | 1372.000000 | 52.156120 | 4022.000000 | 5358 |  | CORR | GENE | 03:38 | 03:50 | 03:55 | 79 | 212 | 14.000000 | EXT | - |  | (c)
59308.890000 | 4.685000 | 4.478000 | -5.680000 | -5.887000 | 1214.000000 | 1245.000000 | 1239.000000 | 76.032972 | 4478.000000 | 5358 |  | CORR | GENE | 03:30 | 03:35 | 03:34 | 282 | 49 | 11.000000 | EXT | - |  | (c)
59310.782000 | 6.577000 | 6.496000 | -3.788000 | -3.869000 | 1016.000000 | 1075.000000 | 1059.000000 | 81.954352 | 3594.000000 | 5358 |  | CORR | GENE | 02:58 | 03:07 | 03:05 | 275 | 87 | 10.000000 | EXT | -. Аномалия находится на упругопластическом изгибе: R=620 D, максимальное растяжение на 6.4 час. |  | (c)
59314.570000 | 0.000000 | -0.046000 | -11.690000 | -11.736000 | -235.000000 | -58.000000 | 10.000000 | 0.000000 |  | 5359 | Смещение кромок | GWAN |  | 09:07 | 09:35 | 09:46 | 0 | 491 | 4.000000 | EXT | Смещение кромок. Наружу. Величина смещения - 4 мм. Аномалия находится на упругопластическом изгибе: R=411 D, максимальное растяжение на 6 час. |  | (c)
59331.893000 | 5.633000 | 5.616000 | -6.057000 | -6.074000 | 1505.000000 | 1514.000000 | 1513.000000 | 1505.000000 | 5616.000000 | 5360 |  | CORR | AXGR | 04:44 | 04:45 | 04:45 | 34 | 17 | 10.000000 | EXT | -. Аномалия находится на упругопластическом изгибе: R=558 D, максимальное растяжение на 5 час. |  | (c)
59332.434000 | 6.174000 | 6.145000 | -5.516000 | -5.545000 | 2057.000000 | -2041.000000 | -2172.000000 | 1940.000000 | 5435.000000 | 5360 |  | CORR | GENE | 06:13 | 07:12 | 06:51 | 110 | 464 | 10.000000 | EXT | -. Аномалия находится на упругопластическом изгибе: R=609 D, максимальное растяжение на 5 час. |  | (c)
59337.902000 | 11.642000 | 11.609000 | -0.048000 | -0.081000 | 1822.000000 | -2102.000000 | 2188.000000 | 1822.000000 | 29.000000 | 5360 |  | CORR | GENE | 05:35 | 07:02 | 06:34 | 52 | 732 | 12.000000 | EXT | -. Аномалия находится на упругопластическом изгибе: R=920 D, максимальное растяжение на 4.6 час. |  | (c)
59338.930000 | 0.980000 | 0.913000 | -10.535000 | -10.602000 | -1134.000000 | -1118.000000 | -1116.000000 | 1098.000000 | 913.000000 | 5361 |  | CORR | AXGR | 11:00 | 11:03 | 11:03 | 131 | 36 | 10.000000 | EXT | -. Аномалия находится на упругопластическом изгибе: R=979 D, максимальное растяжение на 4.4 час. |  | (c)
59365.996000 | 5.201000 | 5.190000 | -6.389000 | -6.400000 | -877.000000 | -828.000000 | -814.000000 | 751.000000 | 5190.000000 | 5363 |  | CORR | СIGR | 05:15 | 05:23 | 05:25 | 23 | 125 | 12.000000 | EXT | - |  | (c)
59367.926000 | 7.131000 | 7.085000 | -4.459000 | -4.505000 | -843.000000 | -716.000000 | -566.000000 | 289.000000 | 4438.000000 | 5363 |  | CORR | GENE | 05:21 | 05:41 | 06:05 | 67 | 553 | 13.000000 | EXT | - |  | (c)
59368.299000 | 7.504000 | 7.458000 | -4.086000 | -4.132000 | -841.000000 | -451.000000 | -518.000000 | 195.000000 | 4069.000000 | 5363 |  | CORR | GENE | 05:21 | 06:24 | 06:13 | 63 | 646 | 13.000000 | EXT | - |  | (c)
59368.679000 | 7.884000 | 7.860000 | -3.706000 | -3.730000 | -475.000000 | -411.000000 | -326.000000 | 176.000000 | 3695.000000 | 5363 |  | CORR | СIGR | 06:20 | 06:30 | 06:44 | 35 | 299 | 15.000000 | EXT | - |  | (c)
59372.385000 | 0.000000 | -0.031000 | -11.395000 | -11.426000 | 431.000000 | 622.000000 | 579.000000 | 34.763934 |  | 5364 | Смещение кромок | GWAN |  | 02:03 | 02:34 | 02:27 | 0 | 296 | 2.607000 | EXT | Смещение кромок. Вовнутрь. Величина смещения - 2.6 мм. Аномалия находится на упругопластическом изгибе: R=837 D, максимальное растяжение на 1 час. |  | (c)
59372.385000 | 0.000000 | -0.023000 | -11.395000 | -11.418000 | 1334.000000 | 1532.000000 | 1644.000000 | 0.000000 |  | 5364 | Нарушение формы кольцевого шва | GWAN |  | 04:29 | 05:01 | 05:19 | 0 | 620 |  | EXT | Нарушение формы кольцевого шва. Аномалия находится на упругопластическом изгибе: R=837 D, максимальное растяжение на 1 час. |  | (c)
59378.902000 | 6.517000 | 6.389000 | -4.878000 | -5.006000 | 2159.000000 | 2176.000000 | 2187.000000 | 0.000000 | 4755.000000 | 5364 |  | CORR | GENE | 06:42 | 06:45 | 06:46 | 251 | 57 | 11.000000 | EXT | -. Аномалия находится на упругопластическом изгибе: R=328 D, максимальное растяжение на 11.8 час. |  | (c)
59380.710000 | 8.325000 | 7.756000 | -3.070000 | -3.639000 | 2218.000000 | 2230.000000 | -2225.000000 | 0.439849 | 2859.000000 | 5364 |  | CORR | AXGR | 06:51 | 06:53 | 06:54 | 780 | 36 | 10.000000 | EXT | -. Аномалия находится на упругопластическом изгибе: R=304 D, максимальное растяжение на 11.9 час. |  | (c)
59385.135000 | 1.355000 | 1.250000 | -10.060000 | -10.165000 | 1481.000000 | 1522.000000 | 1516.000000 | 52.122416 | 1250.000000 | 5365 |  | CORR | GENE | 04:19 | 04:25 | 04:24 | 153 | 69 | 10.000000 | EXT | -. Аномалия находится на упругопластическом изгибе: R=288 D, максимальное растяжение на 0.2 час. |  | (c)
59385.425000 | 1.645000 | 1.494000 | -9.770000 | -9.921000 | 1506.000000 | 1519.000000 | 1528.000000 | 53.065592 | 1494.000000 | 5365 |  | CORR | GENE | 04:23 | 04:25 | 04:26 | 249 | 45 | 10.000000 | EXT | -. Аномалия находится на упругопластическом изгибе: R=289 D, максимальное растяжение на 0.3 час. |  | (c)
59393.201000 | 9.421000 | 9.384000 | -1.994000 | -2.031000 | -1987.000000 | -1972.000000 | -1975.000000 | 20.645055 | 1949.000000 | 5365 |  | CORR | AXGR | 06:59 | 07:01 | 07:01 | 82 | 25 | 12.000000 | EXT | -. Аномалия находится на упругопластическом изгибе: R=294 D, максимальное растяжение на 11.9 час. |  | (c)
59395.195000 | 0.000000 | -0.016000 | -11.275000 | -11.291000 | 1484.000000 | 1597.000000 | 1604.000000 | 31.101306 |  | 5366 | Смещение кромок | GWAN |  | 04:32 | 04:51 | 04:52 | 0 | 241 | 2.308000 | EXT | Смещение кромок. Наружу. Величина смещения - 2.3 мм. Аномалия находится на упругопластическом изгибе: R=308 D, максимальное растяжение на 11.7 час. |  | (c)
59395.195000 | 0.000000 | -0.006000 | -11.275000 | -11.281000 | 1963.000000 | 2009.000000 | 2096.000000 | 0.000000 |  | 5366 | Смещение кромок | GWAN |  | 05:50 | 05:57 | 06:11 | 0 | 267 | 2.642000 | EXT | Смещение кромок. Наружу. Величина смещения - 2.6 мм. Аномалия находится на упругопластическом изгибе: R=308 D, максимальное растяжение на 11.7 час. |  | (c)
59401.924000 | 6.729000 | 6.699000 | -4.546000 | -4.576000 | 712.000000 | 725.000000 | 723.000000 | 57.483605 | 4509.000000 | 5366 |  | GOUG | AXGR | 02:28 | 02:30 | 02:29 | 67 | 21 | 10.000000 | EXT | -. Задир. Аномалия находится на упругопластическом изгибе: R=741 D, максимальное растяжение на 11.9 час. |  | (c)
59402.339000 | 7.144000 | 7.043000 | -4.131000 | -4.232000 | 559.000000 | 720.000000 | 684.000000 | 45.147854 | 3585.000000 | 5366 |  | GOUG | GENE | 02:03 | 02:29 | 02:23 | 647 | 249 | 11.000000 | EXT | -. Зона задиров. Аномалия находится на упругопластическом изгибе: R=872 D, максимальное растяжение на 0.1 час. |  | (c)
59406.470000 | 0.000000 | -0.031000 | -10.665000 | -10.696000 | -879.000000 | -734.000000 | -684.000000 | 39.514344 |  | 5367 | Смещение кромок | GWAN |  | 10:34 | 10:57 | 11:05 | 0 | 389 | 2.903000 | EXT | Смещение кромок. Вовнутрь. Величина смещения - 2.9 мм. |  | (c)
59407.441000 | 0.971000 | 0.860000 | -9.694000 | -9.805000 | 1475.000000 | 1571.000000 | 1643.000000 | 20.199217 | 860.000000 | 5367 |  | CORR | GENE | 04:54 | 05:09 | 05:21 | 158 | 337 | 11.000000 | EXT | - |  | (c)
59407.542000 | 1.072000 | 1.059000 | -9.593000 | -9.606000 | -2163.000000 | -2121.000000 | -2114.000000 | 9.435491 | 1059.000000 | 5367 |  | CORR | СIGR | 07:06 | 07:13 | 07:14 | 32 | 100 | 11.000000 | EXT | - |  | (c)
59410.994000 | 4.524000 | 4.438000 | -6.141000 | -6.227000 | 2143.000000 | 2165.000000 | 2159.000000 | 3.190785 | 4438.000000 | 5367 |  | CORR | AXGR | 06:42 | 06:45 | 06:44 | 142 | 32 | 10.000000 | EXT | -. Аномалия находится на упругопластическом изгибе: R=564 D, максимальное растяжение на 5.4 час. |  | (c)
59411.174000 | 4.704000 | 4.553000 | -5.961000 | -6.112000 | 2198.000000 | -2224.000000 | 2220.000000 | 0.000000 | 4553.000000 | 5367 |  | CORR | AXGR | 06:50 | 06:57 | 06:54 | 235 | 44 | 11.000000 | EXT | -. Аномалия находится на упругопластическом изгибе: R=544 D, максимальное растяжение на 5.5 час. |  | (c)
59417.075000 | 10.605000 | 10.512000 | -0.060000 | -0.153000 | 1679.000000 | 1699.000000 | 1710.000000 | 37.150343 | 38.000000 | 5367 |  | CORR | GENE | 05:27 | 05:30 | 05:32 | 115 | 61 | 10.000000 | EXT | -. Аномалия находится на упругопластическом изгибе: R=398 D, максимальное растяжение на 5.5 час. |  | (c)
59417.135000 | 0.000000 | -0.026000 | -10.955000 | -10.981000 | 427.000000 | 738.000000 | 1005.000000 | 5.594102 |  | 5368 | Смещение кромок | GWAN |  | 01:16 | 02:06 | 02:49 | 0 | 1156 | 3.826000 | EXT | Смещение кромок. Вовнутрь. Величина смещения - 3.8 мм. Аномалия находится на упругопластическом изгибе: R=398 D, максимальное растяжение на 5.5 час. |  | (c)
59423.326000 | 6.191000 | 6.179000 | -4.764000 | -4.776000 | 2032.000000 | 2118.000000 | 2104.000000 | 0.000000 | 4742.000000 | 5368 |  | CORR | СIGR | 05:35 | 05:48 | 05:46 | 34 | 143 | 11.000000 | EXT | -. Аномалия находится на упругопластическом изгибе: R=630 D, максимальное растяжение на 5.3 час. |  | (c)
59426.146000 | 9.011000 | 8.933000 | -1.944000 | -2.022000 | -2143.000000 | -2084.000000 | -2102.000000 | 10.351529 | 1743.000000 | 5368 |  | CORR | GENE | 06:21 | 06:30 | 06:27 | 279 | 82 | 10.000000 | EXT | - |  | (c)
59428.090000 | 0.000000 | -0.061000 | -11.310000 | -11.371000 | 1518.000000 | 1698.000000 | 1788.000000 | 13.878104 |  | 5369 | Смещение кромок | GWAN |  | 01:35 | 02:04 | 02:19 | 0 | 540 | 3.531000 | EXT | Смещение кромок. Наружу. Величина смещения - 3.5 мм. |  | (c)
59428.550000 | 0.460000 | 0.421000 | -10.850000 | -10.889000 | 1470.000000 | 1479.000000 | 1479.000000 | 59.820447 | 421.000000 | 5369 |  | CORR | AXGR | 01:27 | 01:29 | 01:29 | 70 | 20 | 10.000000 | EXT | - |  | (c)
59429.295000 | 1.205000 | 1.155000 | -10.105000 | -10.155000 | 1650.000000 | 1668.000000 | 1670.000000 | 43.629896 | 1155.000000 | 5369 |  | CORR | AXGR | 01:56 | 01:59 | 02:00 | 116 | 40 | 10.000000 | EXT | -. Аномалия находится на упругопластическом изгибе: R=978 D, максимальное растяжение на 1.5 час. |  | (c)
59430.084000 | 1.994000 | 1.979000 | -9.316000 | -9.331000 | 100.000000 | 144.000000 | 142.000000 | 11.423901 | 1979.000000 | 5369 |  | CORR | СIGR | 09:46 | 09:53 | 09:53 | 32 | 83 | 18.000000 | EXT | -. Аномалия находится на упругопластическом изгибе: R=878 D, максимальное растяжение на 1.3 час. |  | (c)
59436.758000 | 8.668000 | 8.606000 | -2.642000 | -2.704000 | 1901.000000 | 1937.000000 | 1943.000000 | 19.763393 | 2544.000000 | 5369 |  | DENT |  | 02:37 | 02:43 | 02:44 | 160 | 84 | 0.281690 |  | -. Аномалия находится на упругопластическом изгибе. |  | (c)
59439.400000 | 0.000000 | -0.032000 | -11.255000 | -11.287000 | -1117.000000 | -1022.000000 | -581.000000 | 3.695856 |  | 5370 | Нарушение формы кольцевого шва | GWAN |  | 09:59 | 10:14 | 11:25 | 0 | 1071 |  | EXT | Нарушение формы кольцевого шва. Аномалия находится на упругопластическом изгибе: R=364 D, максимальное растяжение на 0 час. |  | (c)
59450.655000 | 0.000000 | -0.026000 | -10.900000 | -10.926000 | 1089.000000 | 1315.000000 | 1379.000000 | 21.820396 |  | 5371 | Смещение кромок | GWAN |  | 02:59 | 03:36 | 03:46 | 0 | 581 | 2.998000 | EXT | Смещение кромок. Вовнутрь. Величина смещения - 3 мм. Аномалия находится на упругопластическом изгибе: R=338 D, максимальное растяжение на 11.9 час. |  | (c)
59450.655000 | 0.000000 | -0.026000 | -10.900000 | -10.926000 | -1148.000000 | -947.000000 | -996.000000 | 68.226721 |  | 5371 | Смещение кромок | GWAN |  | 08:58 | 09:31 | 09:23 | 0 | 302 | 3.610000 | EXT | Смещение кромок. Наружу. Величина смещения - 3.6 мм. Аномалия находится на упругопластическом изгибе: R=338 D, максимальное растяжение на 11.9 час. |  | (c)
59450.926000 | 0.271000 | 0.235000 | -10.629000 | -10.665000 | -2139.000000 | -2129.000000 | -2125.000000 | 8.535860 | 235.000000 | 5371 |  | CORR | AXGR | 06:18 | 06:20 | 06:21 | 80 | 28 | 12.000000 | EXT | -. Аномалия находится на упругопластическом изгибе: R=338 D, максимальное растяжение на 11.8 час. |  | (c)
59453.556000 | 2.901000 | 2.791000 | -7.999000 | -8.109000 | 2126.000000 | 2160.000000 | 2158.000000 | 0.718132 | 2791.000000 | 5371 |  | CORR | GENE | 05:47 | 05:52 | 05:52 | 260 | 64 | 11.000000 | EXT | -. Аномалия находится на упругопластическом изгибе: R=324 D, максимальное растяжение на 11.6 час. |  | (c)
59453.597000 | 2.942000 | 2.832000 | -7.958000 | -8.068000 | -2199.000000 | -2175.000000 | -2176.000000 | 4.406174 | 2832.000000 | 5371 |  | CORR | GENE | 06:09 | 06:12 | 06:12 | 252 | 46 | 10.000000 | EXT | -. Аномалия находится на упругопластическом изгибе: R=324 D, максимальное растяжение на 11.6 час. |  | (c)
59455.050000 | 4.395000 | 4.384000 | -6.505000 | -6.516000 | 1431.000000 | 1444.000000 | 1445.000000 | 61.020147 | 4384.000000 | 5371 |  | CORR | PITT | 03:54 | 03:57 | 03:57 | 22 | 29 | 11.000000 | EXT | -. Аномалия находится на упругопластическом изгибе: R=325 D, максимальное растяжение на 11.5 час. |  | (c)
59455.315000 | 4.660000 | 4.599000 | -6.240000 | -6.301000 | 1428.000000 | 1442.000000 | 1449.000000 | 59.671163 | 4599.000000 | 5371 | Металлургический дефект | MIAN | AXGR | 03:54 | 03:56 | 03:57 | 98 | 42 | 10.000000 | INT | Металлургический дефект. Эквивалент потери металла 10%. Аномалия находится на упругопластическом изгибе: R=327 D, максимальное растяжение на 11.4 час. |  | (c)
59455.366000 | 4.711000 | 4.700000 | -6.189000 | -6.200000 | 1365.000000 | 1382.000000 | 1381.000000 | 66.021329 | 4700.000000 | 5371 |  | CORR | PITT | 03:44 | 03:47 | 03:46 | 24 | 32 | 13.000000 | EXT | -. Аномалия находится на упругопластическом изгибе: R=328 D, максимальное растяжение на 11.4 час. |  | (c)
59455.955000 | 5.300000 | 5.284000 | -5.600000 | -5.616000 | 1775.000000 | 1788.000000 | 1788.000000 | 33.609234 | 5284.000000 | 5371 |  | CORR | PITT | 04:50 | 04:52 | 04:52 | 39 | 26 | 15.000000 | EXT | -. Аномалия находится на упругопластическом изгибе: R=329 D, максимальное растяжение на 11.4 час. |  | (c)
59456.444000 | 5.789000 | 5.763000 | -5.111000 | -5.137000 | 1313.000000 | 1363.000000 | 1381.000000 | 57.460029 | 5031.000000 | 5371 |  | CORR | GENE | 03:35 | 03:43 | 03:46 | 106 | 137 | 10.000000 | EXT | -. Аномалия находится на упругопластическом изгибе: R=334 D, максимальное растяжение на 11.4 час. |  | (c)
59458.345000 | 7.690000 | 7.668000 | -3.210000 | -3.232000 | 1596.000000 | 1604.000000 | 1610.000000 | 47.847143 | 3191.000000 | 5371 |  | CORR | PITT | 04:21 | 04:22 | 04:23 | 41 | 28 | 19.000000 | EXT | -. Аномалия находится на упругопластическом изгибе: R=357 D, максимальное растяжение на 11.5 час. |  | (c)
59461.555000 | 0.000000 | -0.013000 | -11.020000 | -11.033000 | 245.000000 | 309.000000 | 504.000000 | 19.758843 |  | 5372 | Нарушение формы кольцевого шва | GWAN |  | 02:50 | 03:00 | 03:32 | 0 | 519 |  | EXT | Нарушение формы кольцевого шва. Аномалия находится на упругопластическом изгибе: R=434 D, максимальное растяжение на 11.8 час. |  | (c)
59461.555000 | 0.000000 | -0.031000 | -11.020000 | -11.051000 | -1838.000000 | -1518.000000 | -1559.000000 | 54.213860 |  | 5372 | Смещение кромок | GWAN |  | 09:14 | 10:05 | 09:59 | 0 | 558 | 3.942000 | EXT | Смещение кромок. Наружу. Величина смещения - 3.9 мм. Аномалия находится на упругопластическом изгибе: R=434 D, максимальное растяжение на 11.8 час. |  | (c)
59461.555000 | 0.000000 | -0.041000 | -11.020000 | -11.061000 | -908.000000 | -827.000000 | -703.000000 | 40.233239 |  | 5372 | Смещение кромок | GWAN |  | 11:44 | 11:57 | 00:17 | 0 | 410 | 3.218000 | EXT | Смещение кромок. Наружу. Величина смещения - 3.2 мм. Аномалия находится на упругопластическом изгибе: R=434 D, максимальное растяжение на 11.8 час. |  | (c)
59508.385000 | 1.670000 | 1.653000 | -9.450000 | -9.467000 | -2091.000000 | -2015.000000 | -2029.000000 | 11.233818 | 1653.000000 | 5376 |  | CORR | GENE | 04:05 | 04:18 | 04:15 | 52 | 124 | 12.000000 | EXT | - |  | (c)
59510.855000 | 4.140000 | 4.120000 | -6.980000 | -7.000000 | -1031.000000 | -1020.000000 | -1015.000000 | 79.296202 | 4120.000000 | 5376 |  | CORR | PITT | 06:57 | 06:58 | 06:59 | 42 | 32 | 14.000000 | EXT | - |  | (c)
59514.707000 | 7.992000 | 7.971000 | -3.128000 | -3.149000 | -1915.000000 | -1902.000000 | -1901.000000 | 25.475015 | 3109.000000 | 5376 |  | CORR | PITT | 04:34 | 04:36 | 04:36 | 40 | 29 | 15.000000 | EXT | - |  | (c)
59517.835000 | 0.000000 | -0.021000 | -11.165000 | -11.186000 | -1796.000000 | -1456.000000 | -1531.000000 | 35.105407 |  | 5377 | Смещение кромок | GWAN |  | 05:31 | 06:26 | 06:14 | 0 | 529 | 4.537000 | EXT | Смещение кромок. Наружу. Величина смещения - 4.5 мм. |  | (c)
59517.835000 | 0.000000 | -0.036000 | -11.165000 | -11.201000 | -503.000000 | -387.000000 | -382.000000 | 11.408354 |  | 5377 | Смещение кромок | GWAN |  | 09:00 | 09:19 | 09:19 | 0 | 241 | 3.418000 | EXT | Смещение кромок. Наружу. Величина смещения - 3.4 мм. |  | (c)
59521.458000 | 3.623000 | 3.571000 | -7.542000 | -7.594000 | -2116.000000 | -1955.000000 | -2003.000000 | 9.251512 | 3571.000000 | 5377 |  | CORR | GENE | 04:40 | 05:06 | 04:58 | 81 | 225 | 10.000000 | EXT | - |  | (c)
59526.351000 | 8.516000 | 8.502000 | -2.649000 | -2.663000 | -1555.000000 | -1538.000000 | -1542.000000 | 54.509084 | 2614.000000 | 5377 |  | CORR | PITT | 06:10 | 06:13 | 06:12 | 49 | 25 | 10.000000 | EXT | - |  | (c)
59526.802000 | 8.967000 | 8.948000 | -2.198000 | -2.217000 | -1869.000000 | -1678.000000 | -1704.000000 | 29.181252 | 2151.000000 | 5377 |  | CORR | GENE | 05:19 | 05:50 | 05:46 | 66 | 329 | 10.000000 | EXT | - |  | (c)
59529.000000 | 0.000000 | -0.016000 | -11.510000 | -11.526000 | 775.000000 | 1217.000000 | 1167.000000 | 22.521642 |  | 5378 | Смещение кромок | GWAN |  | 04:22 | 05:33 | 05:25 | 0 | 784 | 4.174000 | EXT | Смещение кромок. Вовнутрь. Величина смещения - 4.2 мм. |  | (c)
59529.000000 | 0.000000 | -0.016000 | -11.510000 | -11.526000 | 1623.000000 | 1765.000000 | 1787.000000 | 9.279470 |  | 5378 | Смещение кромок | GWAN |  | 06:39 | 07:01 | 07:05 | 0 | 328 | 3.125000 | EXT | Смещение кромок. Наружу. Величина смещения - 3.1 мм. |  | (c)
59529.098000 | 0.098000 | 0.015000 | -11.412000 | -11.495000 | -1194.000000 | -1168.000000 | -1169.000000 | 85.628463 | 15.000000 | 5378 |  | ARTD | GENE | 11:04 | 11:08 | 11:08 | 298 | 50 | 10.000000 | EXT | -. Эквивалент потери металла 10%. |  | (c)
59544.533000 | 4.023000 | 3.945000 | -7.112000 | -7.190000 | -290.000000 | -265.000000 | -269.000000 | 249.000000 | 3945.000000 | 5379 |  | CORR | AXGR | 07:22 | 07:26 | 07:25 | 153 | 42 | 10.000000 | EXT | -. Аномалия находится на упругопластическом изгибе: R=366 D, максимальное растяжение на 6.8 час. |  | (c)
59545.326000 | 4.816000 | 4.793000 | -6.319000 | -6.342000 | -1180.000000 | -1135.000000 | -1126.000000 | 1073.000000 | 4793.000000 | 5379 |  | CORR | СIGR | 04:58 | 05:05 | 05:07 | 26 | 107 | 11.000000 | EXT | -. Аномалия находится на упругопластическом изгибе: R=376 D, максимальное растяжение на 6.8 час. |  | (c)
59547.368000 | 6.858000 | 6.810000 | -4.277000 | -4.325000 | -1315.000000 | -1297.000000 | -1299.000000 | 1283.000000 | 4227.000000 | 5379 |  | CORR | AXGR | 04:36 | 04:39 | 04:39 | 98 | 32 | 10.000000 | EXT | -. Аномалия находится на упругопластическом изгибе: R=395 D, максимальное растяжение на 6.4 час. |  | (c)
59548.984000 | 8.474000 | 8.463000 | -2.661000 | -2.672000 | -473.000000 | -466.000000 | -458.000000 | 444.000000 | 2635.000000 | 5379 |  | CORR | PITT | 06:52 | 06:53 | 06:54 | 37 | 28 | 13.000000 | EXT | -. Аномалия находится на упругопластическом изгибе: R=416 D, максимальное растяжение на 6.3 час. |  | (c)
59550.151000 | 9.641000 | 9.626000 | -1.494000 | -1.509000 | -603.000000 | -582.000000 | -592.000000 | 580.000000 | 1477.000000 | 5379 |  | CORR | PITT | 06:31 | 06:34 | 06:33 | 32 | 23 | 12.000000 | EXT | -. Аномалия находится на упругопластическом изгибе: R=431 D, максимальное растяжение на 6.2 час. |  | (c)
59550.164000 | 9.654000 | 9.646000 | -1.481000 | -1.489000 | -1086.000000 | -1078.000000 | -1074.000000 | 1061.000000 | 1472.000000 | 5379 |  | CORR | PITT | 05:13 | 05:14 | 05:15 | 17 | 25 | 11.000000 | EXT | -. Аномалия находится на упругопластическом изгибе: R=431 D, максимальное растяжение на 6.2 час. |  | (c)
59556.346000 | 4.701000 | 4.594000 | -6.979000 | -7.086000 | 234.000000 | 344.000000 | 324.000000 | 234.000000 | 4594.000000 | 5380 |  | DENT |  | 00:14 | 00:32 | 00:29 | 261 | 179 | 0.492958 |  | -. Аномалия находится на упругопластическом изгибе. |  | (c)
59556.403000 | 4.758000 | 4.747000 | -6.922000 | -6.933000 | 1788.000000 | 1797.000000 | 1803.000000 | 1788.000000 | 4747.000000 | 5380 |  | CORR | PITT | 04:25 | 04:27 | 04:28 | 34 | 29 | 11.000000 | EXT | -. Аномалия находится на упругопластическом изгибе: R=671 D, максимальное растяжение на 6.2 час. |  | (c)
59557.423000 | 5.778000 | 5.765000 | -5.902000 | -5.915000 | -1562.000000 | -1507.000000 | -1511.000000 | 1461.000000 | 5765.000000 | 5380 |  | CORR | СIGR | 07:25 | 07:33 | 07:33 | 21 | 101 | 10.000000 | EXT | -. Аномалия находится на упругопластическом изгибе: R=823 D, максимальное растяжение на 6.2 час. |  | (c)
59561.186000 | 9.541000 | 9.532000 | -2.139000 | -2.148000 | 1902.000000 | 1968.000000 | 1962.000000 | 1902.000000 | 2123.000000 | 5380 |  | CORR | СIGR | 04:44 | 04:54 | 04:53 | 25 | 119 | 14.000000 | EXT | - |  | (c)
59569.874000 | 6.549000 | 6.529000 | -4.956000 | -4.976000 | 75.000000 | 91.000000 | 93.000000 | 75.000000 | 4932.000000 | 5381 |  | CORR | PITT | 03:00 | 03:03 | 03:03 | 44 | 36 | 11.000000 | EXT | - |  | (c)
59570.342000 | 7.017000 | 7.003000 | -4.488000 | -4.502000 | 1650.000000 | 1666.000000 | 1673.000000 | 1650.000000 | 4464.000000 | 5381 |  | CORR | PITT | 07:14 | 07:17 | 07:18 | 38 | 46 | 15.000000 | EXT | - |  | (c)
59570.506000 | 7.181000 | 7.116000 | -4.324000 | -4.389000 | 70.000000 | 80.000000 | 84.000000 | 70.000000 | 4151.000000 | 5381 |  | CORR | AXGR | 02:59 | 03:01 | 03:02 | 238 | 27 | 10.000000 | EXT | - |  | (c)
59585.925000 | 0.000000 | -0.051000 | -11.450000 | -11.501000 | 1801.000000 | 1914.000000 | 2087.000000 | 1801.000000 |  | 5383 | Смещение кромок | GWAN |  | 01:32 | 01:50 | 02:18 | 0 | 572 | 2.428000 | EXT | Смещение кромок. Вовнутрь. Аномалия находится на отводе. Величина смещения - 2.4 мм. |  | (c)
59597.375000 | 0.000000 | -0.036000 | -11.320000 | -11.356000 | 1926.000000 | 2219.000000 | -2179.000000 | 1823.000000 |  | 5384 | Смещение кромок | GWAN |  | 02:36 | 03:23 | 03:33 | 0 | 712 | 3.785000 | EXT | Смещение кромок. Вовнутрь. Аномалия находится на отводе. Величина смещения - 3.8 мм. |  | (c)
59597.375000 | 0.000000 | -0.021000 | -11.320000 | -11.341000 | -1582.000000 | -1411.000000 | -1376.000000 | 1170.000000 |  | 5384 | Смещение кромок | GWAN |  | 05:09 | 05:37 | 05:43 | 0 | 412 | 2.509000 | EXT | Смещение кромок. Вовнутрь. Аномалия находится на отводе. Величина смещения - 2.5 мм. |  | (c)
59601.189000 | 3.814000 | 3.737000 | -7.506000 | -7.583000 | -603.000000 | -578.000000 | -586.000000 | 570.000000 | 3737.000000 | 5384 |  | CORR | AXGR | 07:47 | 07:51 | 07:50 | 108 | 33 | 10.000000 | EXT | -. Аномалия находится на отводе. |  | (c)
59610.118000 | 1.423000 | 1.404000 | -10.207000 | -10.226000 | -1043.000000 | -1032.000000 | -1033.000000 | 1023.000000 | 1404.000000 | 5385 |  | CORR | PITT | 07:41 | 07:43 | 07:42 | 36 | 19 | 11.000000 | EXT | - |  | (c)
59659.513000 | 4.483000 | 4.228000 | -7.197000 | -7.452000 | 826.000000 | 1041.000000 | 1176.000000 | 826.000000 | 4228.000000 | 5389 |  | WRIN |  | 05:01 | 05:36 | 05:58 | 429 | 701 | 0.000000 |  | - |  | (c)
59666.619000 | 11.589000 | 11.574000 | -0.091000 | -0.106000 | 1002.000000 | 1167.000000 | 1182.000000 | 1002.000000 | 29.000000 | 5389 |  | CORR | GENE | 05:30 | 05:56 | 05:59 | 77 | 360 | 13.000000 | EXT | - |  | (c)
59672.064000 | 5.354000 | 5.343000 | -6.321000 | -6.332000 | 405.000000 | 437.000000 | 457.000000 | 405.000000 | 5343.000000 | 5390 |  | CORR | СIGR | 04:04 | 04:10 | 04:13 | 26 | 104 | 10.000000 | EXT | - |  | (c)
59673.196000 | 6.486000 | 6.469000 | -5.189000 | -5.206000 | 119.000000 | 270.000000 | 279.000000 | 119.000000 | 5147.000000 | 5390 |  | CORR | GENE | 03:18 | 03:43 | 03:44 | 59 | 320 | 11.000000 | EXT | - |  | (c)
59676.358000 | 9.648000 | 9.575000 | -2.027000 | -2.100000 | 646.000000 | 822.000000 | 1008.000000 | 646.000000 | 1990.000000 | 5390 |  | CORR | GENE | 04:43 | 05:12 | 05:42 | 110 | 725 | 12.000000 | EXT | - |  | (c)
59678.385000 | 0.000000 | -0.001000 | -11.685000 | -11.686000 | -557.000000 | -400.000000 | -372.000000 | 188.000000 |  | 5391 | Смещение кромок | GWAN |  | 05:24 | 05:49 | 05:54 | 0 | 369 | 2.504000 | EXT | Смещение кромок. Наружу. Величина смещения - 2.5 мм. |  | (c)
59685.083000 | 6.698000 | 6.508000 | -4.987000 | -5.177000 | 128.000000 | 256.000000 | 272.000000 | 128.000000 | 4824.000000 | 5391 |  | DENT |  | 07:15 | 07:35 | 07:38 | 353 | 287 | 0.281690 |  | -. Аномалия находится вблизи продольного шва. |  | (c)
59690.070000 | 0.000000 | -0.031000 | -11.600000 | -11.631000 | 157.000000 | 325.000000 | 272.000000 | 157.000000 |  | 5392 | Смещение кромок | GWAN |  | 11:46 | 00:13 | 00:05 | 0 | 229 | 3.732000 | EXT | Смещение кромок. Вовнутрь. Величина смещения - 3.7 мм. |  | (c)
59727.747000 | 3.362000 | 3.316000 | -7.838000 | -7.884000 | 2183.000000 | 2192.000000 | 2193.000000 | 1.475758 | 3316.000000 | 5395 |  | CORR | AXGR | 08:15 | 08:17 | 08:17 | 165 | 20 | 10.000000 | EXT | - |  | (c)
59730.077000 | 5.692000 | 5.658000 | -5.508000 | -5.542000 | 1113.000000 | 1204.000000 | 1261.000000 | 54.428016 | 5496.000000 | 5395 |  | CORR | GENE | 05:23 | 05:37 | 05:47 | 46 | 295 | 10.000000 | EXT | - |  | (c)
59732.715000 | 8.330000 | 8.315000 | -2.870000 | -2.885000 | 783.000000 | 791.000000 | 794.000000 | 63.158203 | 2850.000000 | 5395 |  | CORR | PITT | 04:29 | 04:31 | 04:31 | 35 | 22 | 10.000000 | EXT | - |  | (c)
59733.310000 | 8.925000 | 8.912000 | -2.275000 | -2.288000 | 705.000000 | 719.000000 | 723.000000 | 56.925084 | 2251.000000 | 5395 |  | CORR | PITT | 04:17 | 04:19 | 04:20 | 37 | 35 | 10.000000 | EXT | - |  | (c)
59746.840000 | 0.000000 | -0.011000 | -11.415000 | -11.426000 | -1333.000000 | -1232.000000 | -1187.000000 | 1040.000000 |  | 5397 | Смещение кромок | GWAN |  | 06:10 | 06:26 | 06:34 | 0 | 293 | 3.710000 | EXT | Смещение кромок. Наружу. Величина смещения - 3.7 мм. |  | (c)
59753.671000 | 6.831000 | 6.821000 | -4.584000 | -4.594000 | -1554.000000 | -1489.000000 | -1500.000000 | 1446.000000 | 4566.000000 | 5397 |  | CORR | СIGR | 05:34 | 05:45 | 05:43 | 28 | 108 | 10.000000 | EXT | - |  | (c)
59766.732000 | 8.477000 | 8.415000 | -3.158000 | -3.220000 | 1464.000000 | 1516.000000 | 1518.000000 | 1464.000000 | 3141.000000 | 5398 |  | ARTD | GENE | 07:19 | 07:28 | 07:28 | 79 | 108 |  | EXT | -. Аномалия находится на отводе. Наплавка. |  | (c)
59769.890000 | 0.000000 | -0.006000 | -11.405000 | -11.411000 | 1952.000000 | 2106.000000 | 2063.000000 | 0.000000 |  | 5399 | Смещение кромок | GWAN |  | 06:00 | 06:25 | 06:18 | 0 | 221 | 3.801000 | EXT | Смещение кромок. Наружу. Аномалия находится на отводе. Величина смещения - 3.8 мм. |  | (c)
59769.890000 | 0.000000 | -0.016000 | -11.405000 | -11.421000 | -2085.000000 | -1998.000000 | -1999.000000 | 18.677558 |  | 5399 | Смещение кромок | GWAN |  | 07:09 | 07:23 | 07:22 | 0 | 171 | 3.357000 | EXT | Смещение кромок. Наружу. Аномалия находится на отводе. Величина смещения - 3.4 мм. |  | (c)
59769.890000 | 0.000000 | -0.036000 | -11.405000 | -11.441000 | -1573.000000 | -1356.000000 | -1197.000000 | 66.274527 |  | 5399 | Смещение кромок | GWAN |  | 08:31 | 09:06 | 09:32 | 0 | 752 | 3.664000 | EXT | Смещение кромок. Наружу. Аномалия находится на отводе. Величина смещения - 3.7 мм. |  | (c)
59778.407000 | 8.517000 | 8.500000 | -2.888000 | -2.905000 | -1929.000000 | -1886.000000 | -1864.000000 | 29.596906 | 2877.000000 | 5399 |  | CORR | СIGR | 07:34 | 07:41 | 07:44 | 28 | 130 | 10.000000 | EXT | -. Аномалия находится на упругопластическом изгибе: R=244 D, максимальное растяжение на 6.2 час. |  | (c)
59781.295000 | 0.000000 | -0.025000 | -11.260000 | -11.285000 | 1503.000000 | 1866.000000 | 1958.000000 | 0.000000 |  | 5400 | Нарушение формы кольцевого шва | GWAN |  | 03:57 | 04:56 | 05:11 | 0 | 910 |  | EXT | Нарушение формы кольцевого шва. Аномалия находится на упругопластическом изгибе: R=237 D, максимальное растяжение на 5.9 час. |  | (c)
59781.295000 | 0.000000 | -0.066000 | -11.260000 | -11.326000 | -1010.000000 | -586.000000 | -740.000000 | 16.093380 |  | 5400 | Смещение кромок | GWAN |  | 09:12 | 10:20 | 09:55 | 0 | 540 | 2.858000 | EXT | Смещение кромок. Наружу. Величина смещения - 2.9 мм. Аномалия находится на упругопластическом изгибе: R=237 D, максимальное растяжение на 5.9 час. |  | (c)
59803.980000 | 0.000000 | -0.016000 | -10.775000 | -10.791000 | 943.000000 | 1169.000000 | 1223.000000 | 58.693487 |  | 5402 | Смещение кромок | GWAN |  | 02:18 | 02:54 | 03:03 | 0 | 561 | 3.711000 | EXT | Смещение кромок. Вовнутрь. Величина смещения - 3.7 мм. |  | (c)
59803.980000 | 0.000000 | -0.001000 | -10.775000 | -10.776000 | 1538.000000 | 1715.000000 | 1828.000000 | 9.018662 |  | 5402 | Смещение кромок | GWAN |  | 03:54 | 04:22 | 04:41 | 0 | 581 | 3.834000 | EXT | Смещение кромок. Вовнутрь. Величина смещения - 3.8 мм. |  | (c)
59814.755000 | 0.000000 | -0.041000 | -11.420000 | -11.461000 | -444.000000 | -238.000000 | -252.000000 | 4.887714 |  | 5403 | Смещение кромок | GWAN |  | 11:53 | 00:26 | 00:24 | 0 | 383 | 3.295000 | EXT | Смещение кромок. Наружу. Величина смещения - 3.3 мм. |  | (c)
59826.175000 | 0.000000 | -0.026000 | -11.510000 | -11.536000 | -416.000000 | -288.000000 | -272.000000 | 128.000000 |  | 5404 | Смещение кромок | GWAN |  | 01:51 | 02:12 | 02:15 | 0 | 288 | 3.504000 | EXT | Смещение кромок. Вовнутрь. Аномалия находится на отводе. Величина смещения - 3.5 мм. |  | (c)
59826.175000 | 0.000000 | -0.006000 | -11.510000 | -11.516000 | 1048.000000 | 1138.000000 | 1163.000000 | 1048.000000 |  | 5404 | Смещение кромок | GWAN |  | 05:48 | 06:02 | 06:06 | 0 | 229 | 4.452000 | EXT | Смещение кромок. Наружу. Аномалия находится на отводе. Величина смещения - 4.5 мм. |  | (c)
59833.373000 | 7.198000 | 7.102000 | -4.312000 | -4.408000 | 1627.000000 | 1653.000000 | 1654.000000 | 1627.000000 | 4062.000000 | 5404 |  | CORR | GENE | 07:21 | 07:25 | 07:25 | 346 | 54 | 10.000000 | EXT | -. Аномалия находится на отводе. |  | (c)
59833.903000 | 7.728000 | 7.527000 | -3.782000 | -3.983000 | 1704.000000 | 1797.000000 | 1758.000000 | 1704.000000 | 3553.000000 | 5404 |  | CORR | GENE | 07:33 | 07:48 | 07:42 | 430 | 107 | 10.000000 | EXT | -. Аномалия находится на отводе. |  | (c)
59834.033000 | 7.858000 | 7.739000 | -3.652000 | -3.771000 | 1866.000000 | 1880.000000 | 1885.000000 | 1866.000000 | 3377.000000 | 5404 |  | CORR | AXGR | 08:00 | 08:02 | 08:03 | 394 | 38 | 10.000000 | EXT | -. Аномалия находится на отводе. |  | (c)
59835.908000 | 9.733000 | 9.486000 | -1.777000 | -2.024000 | 1996.000000 | 2004.000000 | 2012.000000 | 1996.000000 | 1664.000000 | 5404 |  | CORR | AXGR | 08:21 | 08:22 | 08:23 | 360 | 31 | 11.000000 | EXT | -. Аномалия находится на отводе. |  | (c)
59836.345000 | 10.170000 | 9.870000 | -1.340000 | -1.640000 | 2039.000000 | 2077.000000 | 2074.000000 | 2039.000000 | 978.000000 | 5404 |  | CORR | GENE | 08:27 | 08:34 | 08:33 | 662 | 71 | 12.000000 | EXT | -. Аномалия находится на отводе. |  | (c)
59836.768000 | 10.593000 | 10.578000 | -0.917000 | -0.932000 | 89.000000 | 272.000000 | 257.000000 | 89.000000 | 878.000000 | 5404 |  | CORR | GENE | 03:13 | 03:42 | 03:40 | 54 | 335 | 10.000000 | EXT | -. Аномалия находится на отводе. |  | (c)
59837.054000 | 10.879000 | 10.824000 | -0.631000 | -0.686000 | 1425.000000 | 1445.000000 | 1666.000000 | 1425.000000 | 631.000000 | 5404 |  | CORR | GENE | 06:48 | 06:52 | 07:27 | 55 | 482 | 15.000000 | EXT | -. Аномалия находится на отводе. |  | (c)
59842.057000 | 4.372000 | 4.091000 | -7.013000 | -7.294000 | 328.000000 | 429.000000 | 554.000000 | 328.000000 | 4091.000000 | 5405 |  | DENT |  | 06:31 | 06:48 | 07:08 | 378 | 452 | 0.281690 |  | - |  | (c)
59843.019000 | 5.334000 | 5.194000 | -6.051000 | -6.191000 | 230.000000 | 337.000000 | 368.000000 | 230.000000 | 5194.000000 | 5405 |  | DENT |  | 06:15 | 06:33 | 06:38 | 244 | 276 | 0.352113 |  | - |  | (c)
59849.473000 | 0.403000 | 0.169000 | -10.857000 | -11.091000 | 1021.000000 | 1053.000000 | 1054.000000 | 82.410750 | 169.000000 | 5406 |  | CORR | GENE | 03:45 | 03:50 | 03:50 | 383 | 65 | 10.000000 | EXT | - |  | (c)
59849.812000 | 0.742000 | 0.681000 | -10.518000 | -10.579000 | 1016.000000 | 1042.000000 | 1048.000000 | 81.958883 | 681.000000 | 5406 |  | CORR | GENE | 03:44 | 03:48 | 03:49 | 386 | 64 | 10.000000 | EXT | - |  | (c)
59852.986000 | 3.916000 | 3.805000 | -7.344000 | -7.455000 | -1799.000000 | -1761.000000 | -1773.000000 | 36.909571 | 3805.000000 | 5406 |  | CORR | GENE | 08:09 | 08:16 | 08:14 | 146 | 53 | 10.000000 | EXT | - |  | (c)
59853.118000 | 4.048000 | 4.001000 | -7.212000 | -7.259000 | -1677.000000 | -1664.000000 | -1662.000000 | 45.869906 | 4001.000000 | 5406 |  | CORR | AXGR | 08:29 | 08:31 | 08:32 | 135 | 29 | 10.000000 | EXT | - |  | (c)
59871.635000 | 0.000000 | -0.001000 | -11.445000 | -11.446000 | 1916.000000 | 2204.000000 | 2198.000000 | 0.000000 |  | 5408 | Смещение кромок | GWAN |  | 03:36 | 04:22 | 04:21 | 0 | 563 | 3.801000 | EXT | Смещение кромок. Вовнутрь. Величина смещения - 3.8 мм. |  | (c)
59871.635000 | 0.000000 | -0.001000 | -11.445000 | -11.446000 | -1203.000000 | -1026.000000 | -979.000000 | 42.942111 |  | 5408 | Смещение кромок | GWAN |  | 07:12 | 07:41 | 07:48 | 0 | 447 | 2.862000 | EXT | Смещение кромок. Вовнутрь. Величина смещения - 2.9 мм. |  | (c)
59883.080000 | 0.000000 | -0.021000 | -11.665000 | -11.686000 | -1079.000000 | -856.000000 | -824.000000 | 568.000000 |  | 5409 | Смещение кромок | GWAN |  | 02:50 | 03:26 | 03:31 | 0 | 511 | 3.899000 | EXT | Смещение кромок. Вовнутрь. Величина смещения - 3.9 мм. |  | (c)
59906.495000 | 0.000000 | -0.031000 | -11.655000 | -11.686000 | 1585.000000 | 1739.000000 | 1713.000000 | 1585.000000 |  | 5411 | Смещение кромок | GWAN |  | 08:46 | 09:11 | 09:07 | 0 | 256 | 2.669000 | EXT | Смещение кромок. Наружу. Аномалия находится на отводе. Величина смещения - 2.7 мм. |  | (c)
59940.635000 | 0.000000 | -0.036000 | -11.015000 | -11.051000 | -550.000000 | -77.000000 | -261.000000 | 0.000000 |  | 5414 | Смещение кромок | GWAN |  | 07:59 | 09:15 | 08:46 | 0 | 578 | 2.875000 | EXT | Смещение кромок. Наружу. Аномалия находится на отводе. Величина смещения - 2.9 мм. |  | (c)
59948.008000 | 7.373000 | 7.312000 | -3.642000 | -3.703000 | -2175.000000 | -2159.000000 | -2158.000000 | 2141.000000 | 3585.000000 | 5414 |  | CORR | AXGR | 03:37 | 03:39 | 03:39 | 118 | 34 | 10.000000 | EXT | -. Аномалия находится на отводе. |  | (c)
59948.671000 | 8.036000 | 7.928000 | -2.979000 | -3.087000 | -2193.000000 | -2177.000000 | -2172.000000 | 2152.000000 | 2863.000000 | 5414 |  | CORR | AXGR | 03:34 | 03:36 | 03:37 | 224 | 41 | 10.000000 | EXT | -. Аномалия находится на отводе. |  | (c)
59949.040000 | 8.405000 | 8.335000 | -2.610000 | -2.680000 | 12.000000 | 19.000000 | 34.000000 | 12.000000 | 2520.000000 | 5414 | Дефект проката | MIAN | AXGR | 09:30 | 09:31 | 09:33 | 160 | 44 | 14.000000 | EXT | Дефект проката. Эквивалент потери металла 14%. Аномалия находится на отводе. |  | (c)
59949.169000 | 8.534000 | 8.507000 | -2.481000 | -2.508000 | -2119.000000 | -2110.000000 | -2109.000000 | 2099.000000 | 2443.000000 | 5414 |  | CORR | AXGR | 03:46 | 03:47 | 03:47 | 65 | 20 | 10.000000 | EXT | -. Аномалия находится на отводе. |  | (c)
59951.650000 | 0.000000 | -0.026000 | -11.715000 | -11.741000 | -5.000000 | 132.000000 | 126.000000 | 0.000000 |  | 5415 | Смещение кромок | GWAN |  | 03:08 | 03:30 | 03:29 | 0 | 261 | 3.167000 | EXT | Смещение кромок. Вовнутрь. Аномалия находится на отводе. Величина смещения - 3.2 мм. |  | (c)
59963.875000 | 0.510000 | 0.327000 | -11.110000 | -11.293000 | -1559.000000 | -1531.000000 | -1539.000000 | 1518.000000 | 327.000000 | 5416 |  | CORR | AXGR | 05:52 | 05:56 | 05:55 | 400 | 41 | 11.000000 | EXT | - |  | (c)
59981.964000 | 6.979000 | 6.839000 | -4.476000 | -4.616000 | 2172.000000 | 2189.000000 | 2193.000000 | 0.000000 | 4245.000000 | 5417 |  | CORR | AXGR | 07:54 | 07:56 | 07:57 | 371 | 41 | 10.000000 | EXT | - |  | (c)
59982.628000 | 7.643000 | 7.468000 | -3.812000 | -3.987000 | 2205.000000 | 2221.000000 | 2221.000000 | 0.000000 | 3740.000000 | 5417 |  | CORR | AXGR | 07:59 | 08:02 | 08:02 | 247 | 30 | 10.000000 | EXT | - |  | (c)
59986.440000 | 0.000000 | -0.021000 | -11.495000 | -11.516000 | 275.000000 | 417.000000 | 376.000000 | 275.000000 |  | 5418 | Смещение кромок | GWAN |  | 02:25 | 02:48 | 02:42 | 0 | 203 | 2.380000 | EXT | Смещение кромок. Наружу. Величина смещения - 2.4 мм. |  | (c)
59986.440000 | 0.000000 | -0.011000 | -11.495000 | -11.506000 | 1657.000000 | 1718.000000 | 1741.000000 | 1657.000000 |  | 5418 | Смещение кромок | GWAN |  | 06:08 | 06:18 | 06:22 | 0 | 168 | 2.778000 | EXT | Смещение кромок. Наружу. Величина смещения - 2.8 мм. |  | (c)
59986.440000 | 0.000000 | -0.036000 | -11.495000 | -11.531000 | -1953.000000 | -1730.000000 | -1782.000000 | 1610.000000 |  | 5418 | Смещение кромок | GWAN |  | 08:26 | 09:02 | 08:53 | 0 | 343 | 3.087000 | EXT | Смещение кромок. Вовнутрь. Величина смещения - 3.1 мм. |  | (c)
59990.591000 | 4.151000 | 4.140000 | -7.344000 | -7.355000 | -1933.000000 | -1879.000000 | -1882.000000 | 1830.000000 | 4140.000000 | 5418 |  | GOUG | СIGR | 08:29 | 08:38 | 08:37 | 29 | 103 | 12.000000 | EXT | -. Задир. |  | (c)
60032.975000 | 0.000000 | -0.016000 | -11.630000 | -11.646000 | 349.000000 | 590.000000 | 552.000000 | 349.000000 |  | 5422 | Смещение кромок | GWAN |  | 04:37 | 05:16 | 05:10 | 0 | 407 | 5.574000 | EXT | Смещение кромок. Вовнутрь. Аномалия находится на отводе. Величина смещения - 5.6 мм. |  | (c)
60032.975000 | 0.000000 | -0.031000 | -11.630000 | -11.661000 | 1729.000000 | 1909.000000 | 1878.000000 | 1729.000000 |  | 5422 | Смещение кромок | GWAN |  | 08:19 | 08:48 | 08:44 | 0 | 299 | 3.227000 | EXT | Смещение кромок. Вовнутрь. Аномалия находится на отводе. Величина смещения - 3.2 мм. |  | (c)
60038.753000 | 5.778000 | 5.200000 | -5.852000 | -6.430000 | 251.000000 | 435.000000 | 694.000000 | 251.000000 | 5200.000000 | 5422 |  | DENT |  | 04:21 | 04:51 | 05:32 | 1123 | 887 | 0.704225 |  | -. Аномалия находится на отводе. |  | (c)
60067.735000 | 0.000000 | -0.026000 | -11.310000 | -11.336000 | -2209.000000 | -1916.000000 | -2008.000000 | 17.923600 |  | 5425 | Смещение кромок | GWAN |  | 06:48 | 07:35 | 07:20 | 0 | 401 | 3.614000 | EXT | Смещение кромок. Вовнутрь. Аномалия находится на отводе. Величина смещения - 3.6 мм. |  | (c)
60067.735000 | 0.000000 | -0.036000 | -11.310000 | -11.346000 | -1674.000000 | -1538.000000 | -1570.000000 | 53.316924 |  | 5425 | Смещение кромок | GWAN |  | 08:14 | 08:36 | 08:31 | 0 | 209 | 2.947000 | EXT | Смещение кромок. Вовнутрь. Аномалия находится на отводе. Величина смещения - 2.9 мм. |  | (c)
60067.735000 | 0.000000 | -0.030000 | -11.310000 | -11.340000 | -1042.000000 | 1197.000000 | 533.000000 | 0.000000 |  | 5425 | Нарушение формы кольцевого шва | GWAN |  | 09:56 | 03:58 | 02:11 | 0 | 3150 |  | EXT | Нарушение формы кольцевого шва. Аномалия находится на отводе. |  | (c)
60072.844000 | 5.109000 | 5.045000 | -6.201000 | -6.265000 | -2069.000000 | -2023.000000 | -2019.000000 | 17.040731 | 5045.000000 | 5425 |  | DENT |  | 07:11 | 07:18 | 07:19 | 133 | 99 | 0.633803 |  | -. Аномалия находится на упругопластическом изгибе. |  | (c)
60079.045000 | 0.000000 | -0.026000 | -11.100000 | -11.126000 | 767.000000 | 938.000000 | 1027.000000 | 55.200587 |  | 5426 | Смещение кромок | GWAN |  | 02:58 | 03:26 | 03:40 | 0 | 520 | 3.484000 | EXT | Смещение кромок. Вовнутрь. Величина смещения - 3.5 мм. Аномалия находится на упругопластическом изгибе: R=554 D, максимальное растяжение на 5.6 час. |  | (c)
60079.045000 | 0.000000 | -0.031000 | -11.100000 | -11.131000 | -2071.000000 | -1705.000000 | -1740.000000 | 39.605352 |  | 5426 | Смещение кромок | GWAN |  | 07:20 | 08:19 | 08:13 | 0 | 662 | 3.704000 | EXT | Смещение кромок. Вовнутрь. Величина смещения - 3.7 мм. Аномалия находится на упругопластическом изгибе: R=554 D, максимальное растяжение на 5.6 час. |  | (c)
60087.642000 | 8.597000 | 8.580000 | -2.503000 | -2.520000 | 2033.000000 | 2091.000000 | 2096.000000 | 0.635004 | 2495.000000 | 5426 |  | CORR | СIGR | 06:22 | 06:32 | 06:33 | 25 | 126 | 11.000000 | EXT | -. Аномалия находится на упругопластическом изгибе: R=594 D, максимальное растяжение на 5.1 час. |  | (c)
60090.145000 | 0.000000 | -0.024000 | -10.215000 | -10.239000 | 1576.000000 | 2223.000000 | 2051.000000 | 1576.000000 |  | 5427 | Нарушение формы кольцевого шва | GWAN |  | 01:09 | 02:53 | 02:26 | 0 | 951 |  | EXT | Нарушение формы кольцевого шва. Аномалия находится на упругопластическом изгибе: R=710 D, максимальное растяжение на 5 час. |  | (c)
60090.145000 | 0.000000 | -0.019000 | -10.215000 | -10.234000 | -1677.000000 | -1538.000000 | -1145.000000 | 614.000000 |  | 5427 | Нарушение формы кольцевого шва | GWAN |  | 04:24 | 04:46 | 05:50 | 0 | 1063 |  | EXT | Нарушение формы кольцевого шва. Аномалия находится на упругопластическом изгибе: R=710 D, максимальное растяжение на 5 час. |  | (c)
60103.829000 | 3.469000 | 3.417000 | -7.496000 | -7.548000 | 2176.000000 | 2217.000000 | 2202.000000 | 0.000000 | 3417.000000 | 5428 |  | CORR | GENE | 07:19 | 07:25 | 07:23 | 290 | 52 | 10.000000 | EXT | - |  | (c)
60107.719000 | 7.359000 | 7.342000 | -3.606000 | -3.623000 | 1085.000000 | 1098.000000 | 1099.000000 | 87.529280 | 3574.000000 | 5428 |  | CORR | PITT | 04:23 | 04:25 | 04:25 | 49 | 29 | 12.000000 | EXT | - |  | (c)
60108.584000 | 8.224000 | 8.211000 | -2.741000 | -2.754000 | 2061.000000 | 2118.000000 | 2106.000000 | 2.819095 | 2727.000000 | 5428 |  | CORR | СIGR | 07:00 | 07:09 | 07:07 | 27 | 90 | 10.000000 | EXT | - |  | (c)
60111.325000 | 0.000000 | -0.016000 | -11.110000 | -11.126000 | 1482.000000 | 1749.000000 | 1722.000000 | 21.724491 |  | 5429 | Смещение кромок | GWAN |  | 03:08 | 03:52 | 03:47 | 0 | 479 | 3.545000 | EXT | Смещение кромок. Вовнутрь. Величина смещения - 3.5 мм. |  | (c)
60111.325000 | 0.000000 | -0.011000 | -11.110000 | -11.121000 | -1852.000000 | -1762.000000 | -1721.000000 | 30.538641 |  | 5429 | Смещение кромок | GWAN |  | 06:10 | 06:25 | 06:31 | 0 | 261 | 2.988000 | EXT | Смещение кромок. Наружу. Величина смещения - 3 мм. |  | (c)
60122.435000 | 0.000000 | -0.050000 | -11.045000 | -11.095000 | -33.000000 | 144.000000 | 149.000000 | 0.000000 |  | 5430 | Смещение кромок | GWAN |  | 00:04 | 00:33 | 00:33 | 0 | 363 | 3.441000 | EXT | Смещение кромок. Вовнутрь. Величина смещения - 3.4 мм. |  | (c)
60122.435000 | 0.000000 | -0.025000 | -11.045000 | -11.070000 | -1929.000000 | -1851.000000 | -1787.000000 | 35.801856 |  | 5430 | Смещение кромок | GWAN |  | 06:58 | 07:11 | 07:21 | 0 | 285 | 2.997000 | EXT | Смещение кромок. Наружу. Величина смещения - 3 мм. |  | (c)
60122.688000 | 0.253000 | 0.227000 | -10.792000 | -10.818000 | 1933.000000 | 1941.000000 | 1947.000000 | 20.538312 | 227.000000 | 5430 |  | CORR | AXGR | 05:21 | 05:22 | 05:24 | 110 | 29 | 10.000000 | EXT | - |  | (c)
60144.680000 | 0.000000 | -0.021000 | -11.230000 | -11.251000 | -1525.000000 | -845.000000 | -1059.000000 | 10.197248 |  | 5432 | Смещение кромок | GWAN |  | 06:32 | 08:21 | 07:47 | 0 | 932 | 3.751000 | EXT | Смещение кромок. Вовнутрь. Величина смещения - 3.8 мм. |  | (c)
60155.644000 | 10.964000 | 10.892000 | -0.266000 | -0.338000 | -1276.000000 | -1258.000000 | -1261.000000 | 77.015199 | 200.000000 | 5432 |  | CORR | AXGR | 07:12 | 07:15 | 07:14 | 138 | 29 | 10.000000 | EXT | - |  | (c)
60155.910000 | 0.000000 | -0.023000 | -11.430000 | -11.453000 | 940.000000 | 1834.000000 | 2140.000000 | 940.000000 |  | 5433 | Нарушение формы кольцевого шва | GWAN |  | 00:25 | 02:49 | 03:38 | 0 | 2399 |  | EXT | Нарушение формы кольцевого шва |  | (c)
60155.910000 | 0.000000 | -0.031000 | -11.430000 | -11.461000 | -367.000000 | -222.000000 | -264.000000 | 160.000000 |  | 5433 | Смещение кромок | GWAN |  | 08:54 | 09:17 | 09:10 | 0 | 206 | 3.504000 | EXT | Смещение кромок. Вовнутрь. Величина смещения - 3.5 мм. |  | (c)
60181.014000 | 2.269000 | 2.220000 | -8.826000 | -8.875000 | -1165.000000 | -1018.000000 | -1060.000000 | 68.542865 | 2220.000000 | 5435 |  | CORR | GENE | 05:54 | 06:18 | 06:11 | 78 | 210 | 10.000000 | EXT | -. Аномалия находится на отводе. |  | (c)
60189.151000 | 10.406000 | 10.381000 | -0.689000 | -0.714000 | -997.000000 | -938.000000 | -939.000000 | 66.337240 | 665.000000 | 5435 |  | CORR | GENE | 06:21 | 06:31 | 06:31 | 49 | 117 | 11.000000 | EXT | -. Аномалия находится на отводе. |  | (c)
60189.296000 | 10.551000 | 10.451000 | -0.544000 | -0.644000 | -981.000000 | -956.000000 | -961.000000 | 74.307474 | 508.000000 | 5435 |  | CORR | AXGR | 06:24 | 06:28 | 06:27 | 136 | 40 | 11.000000 | EXT | -. Аномалия находится на отводе. |  | (c)
60189.397000 | 10.652000 | 10.595000 | -0.443000 | -0.500000 | -1023.000000 | -917.000000 | -926.000000 | 59.132666 | 401.000000 | 5435 |  | CORR | GENE | 06:17 | 06:34 | 06:33 | 99 | 193 | 13.000000 | EXT | -. Аномалия находится на отводе. |  | (c)
60189.508000 | 10.763000 | 10.745000 | -0.332000 | -0.350000 | -944.000000 | -932.000000 | -931.000000 | 72.963865 | 272.000000 | 5435 |  | CORR | AXGR | 06:30 | 06:32 | 06:32 | 78 | 27 | 10.000000 | EXT | -. Аномалия находится на отводе. |  | (c)
60201.135000 | 0.000000 | -0.036000 | -10.970000 | -11.006000 | -810.000000 | -505.000000 | -598.000000 | 31.128543 |  | 5437 | Смещение кромок | GWAN |  | 00:23 | 01:12 | 00:57 | 0 | 424 | 3.542000 | EXT | Смещение кромок. Вовнутрь. Величина смещения - 3.5 мм. Аномалия находится на упругопластическом изгибе: R=337 D, максимальное растяжение на 5.2 час. |  | (c)
60201.135000 | 0.000000 | -0.031000 | -10.970000 | -11.001000 | -37.000000 | 419.000000 | 349.000000 | 0.000000 |  | 5437 | Смещение кромок | GWAN |  | 02:28 | 03:41 | 03:30 | 0 | 773 | 4.359000 | EXT | Смещение кромок. Вовнутрь. Величина смещения - 4.4 мм. Аномалия находится на упругопластическом изгибе: R=337 D, максимальное растяжение на 5.2 час. |  | (c)
60201.135000 | 0.000000 | -0.031000 | -10.970000 | -11.001000 | -2163.000000 | -2059.000000 | -1977.000000 | 20.432400 |  | 5437 | Смещение кромок | GWAN |  | 08:44 | 09:01 | 09:14 | 0 | 372 | 2.603000 | EXT | Смещение кромок. Наружу. Величина смещения - 2.6 мм. Аномалия находится на упругопластическом изгибе: R=337 D, максимальное растяжение на 5.2 час. |  | (c)
60212.105000 | 0.000000 | -0.011000 | -11.220000 | -11.231000 | -975.000000 | -841.000000 | -686.000000 | 8.709356 |  | 5438 | Смещение кромок | GWAN |  | 06:44 | 07:05 | 07:30 | 0 | 578 | 2.804000 | EXT | Смещение кромок. Вовнутрь. Величина смещения - 2.8 мм. Аномалия находится на упругопластическом изгибе: R=508 D, максимальное растяжение на 5.8 час. |  | (c)
60212.105000 | 0.000000 | -0.026000 | -11.220000 | -11.246000 | 1.000000 | 198.000000 | 165.000000 | 13.331262 |  | 5438 | Смещение кромок | GWAN |  | 09:21 | 09:53 | 09:48 | 0 | 328 | 3.214000 | EXT | Смещение кромок. Вовнутрь. Величина смещения - 3.2 мм. Аномалия находится на упругопластическом изгибе: R=508 D, максимальное растяжение на 5.8 час. |  | (c)
60212.105000 | 0.000000 | -0.033000 | -11.220000 | -11.253000 | 945.000000 | 999.000000 | 1387.000000 | 32.488025 |  | 5438 | Смещение кромок | GWAN |  | 11:54 | 00:02 | 01:05 | 0 | 883 | 2.524675 | EXT | Смещение кромок. Наружу. Величина смещения - 2.5 мм. Аномалия находится на упругопластическом изгибе: R=508 D, максимальное растяжение на 5.8 час. |  | (c)
60220.291000 | 8.186000 | 8.139000 | -3.034000 | -3.081000 | -2070.000000 | -1861.000000 | -1931.000000 | 12.943404 | 2963.000000 | 5438 |  | CORR | GENE | 03:47 | 04:21 | 04:09 | 118 | 279 | 10.000000 | EXT | - |  | (c)
60234.314000 | 0.064000 | 0.039000 | -11.251000 | -11.276000 | 1922.000000 | 1955.000000 | 2032.000000 | 1922.000000 | 39.000000 | 5440 |  | CORR | GENE | 03:58 | 04:03 | 04:16 | 71 | 221 | 10.000000 | EXT | - |  | (c)
60234.637000 | 0.387000 | 0.250000 | -10.928000 | -11.065000 | 1875.000000 | 1892.000000 | 1906.000000 | 1875.000000 | 250.000000 | 5440 |  | CORR | GENE | 03:50 | 03:53 | 03:55 | 225 | 61 | 10.000000 | EXT | - |  | (c)
60237.736000 | 3.486000 | 3.427000 | -7.829000 | -7.888000 | 1852.000000 | 1864.000000 | 1869.000000 | 1852.000000 | 3427.000000 | 5440 |  | CORR | AXGR | 03:47 | 03:48 | 03:49 | 92 | 33 | 10.000000 | EXT | - |  | (c)
60245.025000 | 10.775000 | 10.660000 | -0.540000 | -0.655000 | 2151.000000 | 2161.000000 | 2164.000000 | 2151.000000 | 504.000000 | 5440 |  | CORR | AXGR | 04:35 | 04:36 | 04:37 | 151 | 27 | 11.000000 | EXT | - |  | (c)
60245.059000 | 10.809000 | 10.736000 | -0.506000 | -0.579000 | -946.000000 | -939.000000 | -935.000000 | 924.000000 | 430.000000 | 5440 |  | CORR | AXGR | 08:15 | 08:16 | 08:17 | 149 | 22 | 10.000000 | EXT | - |  | (c)
60245.278000 | 11.028000 | 10.988000 | -0.287000 | -0.327000 | 2184.000000 | 2194.000000 | 2198.000000 | 2184.000000 | 186.000000 | 5440 |  | CORR | AXGR | 04:40 | 04:42 | 04:42 | 141 | 28 | 11.000000 | EXT | - |  | (c)
60246.271000 | 0.706000 | 0.543000 | -10.839000 | -11.002000 | -449.000000 | -222.000000 | -309.000000 | 169.000000 | 543.000000 | 5441 |  | CORR | GENE | 04:19 | 04:55 | 04:41 | 231 | 280 | 13.000000 | EXT | - |  | (c)
60250.754000 | 5.189000 | 5.168000 | -6.356000 | -6.377000 | 467.000000 | 481.000000 | 479.000000 | 467.000000 | 5168.000000 | 5441 |  | CORR | PITT | 06:47 | 06:49 | 06:49 | 38 | 23 | 10.000000 | EXT | - |  | (c)
60263.447000 | 6.337000 | 6.328000 | -5.223000 | -5.232000 | -2201.000000 | -2180.000000 | -2176.000000 | 2151.000000 | 5215.000000 | 5442 |  | CORR | СIGR | 07:19 | 07:22 | 07:23 | 17 | 50 | 13.000000 | EXT | - |  | (c)
60263.500000 | 6.390000 | 6.356000 | -5.170000 | -5.204000 | -2151.000000 | -2139.000000 | -2140.000000 | 2129.000000 | 5045.000000 | 5442 |  | CORR | AXGR | 07:27 | 07:29 | 07:29 | 159 | 22 | 10.000000 | EXT | - |  | (c)
60263.861000 | 6.751000 | 6.739000 | -4.809000 | -4.821000 | 1287.000000 | 1331.000000 | 1335.000000 | 1287.000000 | 4787.000000 | 5442 |  | CORR | СIGR | 04:42 | 04:49 | 04:50 | 34 | 98 | 11.000000 | EXT | - |  | (c)
60266.533000 | 9.423000 | 9.371000 | -2.137000 | -2.189000 | -2105.000000 | -2089.000000 | -2087.000000 | 2069.000000 | 2025.000000 | 5442 |  | CORR | AXGR | 07:34 | 07:37 | 07:37 | 164 | 36 | 10.000000 | EXT | - |  | (c)
60267.124000 | 10.014000 | 9.984000 | -1.546000 | -1.576000 | -2130.000000 | -1887.000000 | -1945.000000 | 1760.000000 | 1525.000000 | 5442 |  | CORR | GENE | 07:30 | 08:09 | 08:00 | 51 | 370 | 11.000000 | EXT | - |  | (c)
60271.887000 | 3.217000 | 3.195000 | -8.193000 | -8.215000 | 1717.000000 | 1732.000000 | 1736.000000 | 1717.000000 | 3195.000000 | 5443 |  | CORR | PITT | 07:46 | 07:49 | 07:49 | 50 | 36 | 13.000000 | EXT | - |  | (c)
60272.224000 | 3.554000 | 3.544000 | -7.856000 | -7.866000 | 1553.000000 | 1852.000000 | 1722.000000 | 1553.000000 | 3544.000000 | 5443 |  | CORR | GENE | 07:20 | 08:08 | 07:47 | 68 | 338 | 10.000000 | EXT | - |  | (c)
60273.021000 | 4.351000 | 4.292000 | -7.059000 | -7.118000 | 1998.000000 | 2007.000000 | 2008.000000 | 1998.000000 | 4292.000000 | 5443 |  | CORR | AXGR | 08:32 | 08:33 | 08:33 | 134 | 21 | 10.000000 | EXT | - |  | (c)
60276.724000 | 8.054000 | 8.030000 | -3.356000 | -3.380000 | 1539.000000 | 1549.000000 | 1550.000000 | 1539.000000 | 3335.000000 | 5443 |  | CORR | PITT | 07:18 | 07:19 | 07:19 | 45 | 23 | 11.000000 | EXT | - |  | (c)
60276.982000 | 8.312000 | 8.293000 | -3.098000 | -3.117000 | 1596.000000 | 1603.000000 | 1609.000000 | 1596.000000 | 3077.000000 | 5443 |  | CORR | PITT | 07:27 | 07:28 | 07:29 | 40 | 26 | 11.000000 | EXT | - |  | (c)
60277.725000 | 9.055000 | 9.031000 | -2.355000 | -2.379000 | 1534.000000 | 1546.000000 | 1548.000000 | 1534.000000 | 2337.000000 | 5443 |  | CORR | PITT | 07:17 | 07:19 | 07:19 | 42 | 28 | 10.000000 | EXT | - |  | (c)
60279.713000 | 11.043000 | 11.025000 | -0.367000 | -0.385000 | 1486.000000 | 1496.000000 | 1510.000000 | 1486.000000 | 347.000000 | 5443 |  | CORR | PITT | 07:09 | 07:11 | 07:13 | 38 | 48 | 12.000000 | EXT | - |  | (c)
60280.000000 | 11.330000 | 11.294000 | -0.080000 | -0.116000 | 1504.000000 | 1515.000000 | 1520.000000 | 1504.000000 | 34.000000 | 5443 |  | CORR | AXGR | 07:12 | 07:14 | 07:15 | 82 | 32 | 11.000000 | EXT | - |  | (c)
60280.021000 | 11.351000 | 11.343000 | -0.059000 | -0.067000 | 1344.000000 | 1388.000000 | 1387.000000 | 1344.000000 | 47.000000 | 5443 |  | CORR | СIGR | 06:46 | 06:53 | 06:53 | 20 | 86 | 12.000000 | EXT | - |  | (c)
60281.547000 | 1.467000 | 0.812000 | -9.848000 | -10.503000 | -908.000000 | -824.000000 | -799.000000 | 690.000000 | 812.000000 | 5444 |  | CORR | GENE | 06:43 | 06:57 | 07:01 | 724 | 219 | 10.000000 | EXT | -. Аномалия находится на отводе. |  | (c)
60281.861000 | 1.781000 | 1.683000 | -9.534000 | -9.632000 | -817.000000 | -777.000000 | -780.000000 | 744.000000 | 1683.000000 | 5444 |  | CORR | GENE | 06:58 | 07:04 | 07:04 | 175 | 74 | 12.000000 | EXT | -. Аномалия находится на отводе. |  | (c)
60282.642000 | 2.562000 | 2.489000 | -8.753000 | -8.826000 | -537.000000 | -529.000000 | -525.000000 | 514.000000 | 2489.000000 | 5444 |  | CORR | AXGR | 07:43 | 07:44 | 07:45 | 137 | 23 | 10.000000 | EXT | -. Аномалия находится на отводе. |  | (c)
60282.882000 | 2.802000 | 2.736000 | -8.513000 | -8.579000 | -454.000000 | -351.000000 | -378.000000 | 303.000000 | 2736.000000 | 5444 |  | CORR | GENE | 07:56 | 08:13 | 08:09 | 96 | 151 | 10.000000 | EXT | -. Аномалия находится на отводе. |  | (c)
60283.518000 | 3.438000 | 3.424000 | -7.877000 | -7.891000 | -470.000000 | -430.000000 | -403.000000 | 337.000000 | 3424.000000 | 5444 |  | CORR | СIGR | 07:54 | 08:00 | 08:05 | 40 | 134 | 11.000000 | EXT | -. Аномалия находится на отводе. |  | (c)
60286.389000 | 6.309000 | 6.268000 | -5.006000 | -5.047000 | -796.000000 | -783.000000 | -781.000000 | 766.000000 | 4964.000000 | 5444 |  | CORR | AXGR | 07:01 | 07:03 | 07:04 | 83 | 30 | 10.000000 | EXT | -. Аномалия находится на отводе. |  | (c)
60291.202000 | 11.122000 | 11.106000 | -0.193000 | -0.209000 | -384.000000 | -367.000000 | -368.000000 | 353.000000 | 172.000000 | 5444 |  | CORR | PITT | 08:08 | 08:10 | 08:10 | 37 | 31 | 12.000000 | EXT | -. Аномалия находится на отводе. |  | (c)
60313.905000 | 0.000000 | -0.051000 | -11.100000 | -11.151000 | -433.000000 | -297.000000 | -293.000000 | 12.428259 |  | 5447 | Смещение кромок | GWAN |  | 11:34 | 11:56 | 11:56 | 0 | 279 | 2.489000 | EXT | Смещение кромок. Наружу. Аномалия находится на отводе. Величина смещения - 2.5 мм. |  | (c)
60324.979000 | 11.074000 | 10.899000 | -0.026000 | -0.201000 | 1275.000000 | 1298.000000 | 1296.000000 | 71.977533 | 11.000000 | 5447 |  | ARTD | AXGR | 04:09 | 04:13 | 04:13 | 190 | 43 | 10.000000 | EXT | -. Эквивалент потери металла 10%. Аномалия находится на упругопластическом изгибе: R=260 D, максимальное растяжение на 6.4 час. |  | (c)
60325.078000 | 0.073000 | 0.014000 | -11.247000 | -11.306000 | -548.000000 | -515.000000 | -520.000000 | 37.381662 | 14.000000 | 5448 |  | ARTD | GENE | 08:34 | 08:39 | 08:38 | 171 | 56 | 10.000000 | EXT | -. Эквивалент потери металла 10%. Аномалия находится на упругопластическом изгибе: R=266 D, максимальное растяжение на 6.4 час. |  | (c)
60336.260000 | 11.255000 | 11.129000 | -0.065000 | -0.191000 | -519.000000 | -494.000000 | -499.000000 | 36.923442 | 10.000000 | 5448 |  | ARTD | AXGR | 08:38 | 08:42 | 08:41 | 181 | 41 | 12.614976 | EXT | -. Эквивалент потери металла 13%. Аномалия находится на упругопластическом изгибе: R=551 D, максимальное растяжение на 6.5 час. |  | (c)
60345.963000 | 9.638000 | 9.575000 | -1.802000 | -1.865000 | -1954.000000 | -1937.000000 | -1938.000000 | 23.643421 | 1741.000000 | 5449 |  | CORR | AXGR | 07:56 | 07:59 | 07:59 | 124 | 32 | 11.000000 | EXT | - |  | (c)
60346.078000 | 9.753000 | 9.711000 | -1.687000 | -1.729000 | -1903.000000 | -1893.000000 | -1887.000000 | 27.740575 | 1607.000000 | 5449 |  | CORR | AXGR | 08:05 | 08:06 | 08:07 | 122 | 33 | 10.000000 | EXT | - |  | (c)
60346.178000 | 9.853000 | 9.808000 | -1.587000 | -1.632000 | 1257.000000 | 1267.000000 | 1270.000000 | 75.541570 | 1543.000000 | 5449 |  | CORR | AXGR | 04:35 | 04:36 | 04:37 | 89 | 25 | 10.000000 | EXT | - |  | (c)
60347.765000 | 0.000000 | -0.016000 | -11.640000 | -11.656000 | 1048.000000 | 1251.000000 | 1222.000000 | 1048.000000 |  | 5450 | Смещение кромок | GWAN |  | 05:12 | 05:44 | 05:40 | 0 | 349 | 2.975000 | EXT | Смещение кромок. Вовнутрь. Величина смещения - 3 мм. |  | (c)
60347.765000 | 0.000000 | -0.021000 | -11.640000 | -11.661000 | 2114.000000 | -2170.000000 | -2172.000000 | 1996.000000 |  | 5450 | Смещение кромок | GWAN |  | 08:04 | 08:32 | 08:32 | 0 | 351 | 3.907000 | EXT | Смещение кромок. Вовнутрь. Величина смещения - 3.9 мм. |  | (c)
60347.938000 | 0.173000 | 0.090000 | -11.467000 | -11.550000 | -2175.000000 | -2162.000000 | -2157.000000 | 2139.000000 | 90.000000 | 5450 |  | CORR | AXGR | 08:31 | 08:33 | 08:34 | 118 | 36 | 10.000000 | EXT | - |  | (c)
60349.001000 | 1.236000 | 1.115000 | -10.404000 | -10.525000 | 1949.000000 | 1967.000000 | 1981.000000 | 1949.000000 | 1115.000000 | 5450 |  | CORR | GENE | 07:37 | 07:40 | 07:42 | 229 | 64 | 11.000000 | EXT | - |  | (c)
60349.968000 | 2.203000 | 2.016000 | -9.437000 | -9.624000 | 1630.000000 | 1739.000000 | 1734.000000 | 1630.000000 | 2016.000000 | 5450 |  | DENT |  | 06:46 | 07:03 | 07:02 | 291 | 207 | 0.422535 |  | - |  | (c)
60350.901000 | 3.136000 | 3.122000 | -8.504000 | -8.518000 | 1614.000000 | 1780.000000 | 1814.000000 | 1614.000000 | 3122.000000 | 5450 |  | CORR | GENE | 06:43 | 07:10 | 07:15 | 64 | 401 | 10.000000 | EXT | - |  | (c)
60351.208000 | 3.443000 | 3.209000 | -8.197000 | -8.431000 | 1926.000000 | 1982.000000 | 1965.000000 | 1926.000000 | 3209.000000 | 5450 |  | CORR | GENE | 07:33 | 07:42 | 07:39 | 288 | 78 | 10.000000 | EXT | - |  | (c)
60360.254000 | 0.849000 | 0.837000 | -10.741000 | -10.753000 | -1048.000000 | -958.000000 | -967.000000 | 887.000000 | 837.000000 | 5451 |  | CORR | СIGR | 06:35 | 06:50 | 06:48 | 37 | 162 | 12.000000 | EXT | -. Аномалия находится на отводе. |  | (c)
60362.068000 | 2.663000 | 2.581000 | -8.927000 | -9.009000 | -1088.000000 | -1073.000000 | -1051.000000 | 1014.000000 | 2581.000000 | 5451 |  | CORR | GENE | 06:29 | 06:31 | 06:35 | 253 | 75 | 11.000000 | EXT | -. Аномалия находится на отводе. |  | (c)
60363.489000 | 4.084000 | 3.980000 | -7.506000 | -7.610000 | -738.000000 | -702.000000 | -705.000000 | 673.000000 | 3980.000000 | 5451 |  | CORR | GENE | 07:25 | 07:31 | 07:30 | 184 | 65 | 12.000000 | EXT | -. Аномалия находится на отводе. |  | (c)
60364.045000 | 4.640000 | 4.572000 | -6.950000 | -7.018000 | -828.000000 | -718.000000 | -760.000000 | 692.000000 | 4572.000000 | 5451 |  | CORR | GENE | 07:11 | 07:28 | 07:22 | 240 | 136 | 10.000000 | EXT | -. Аномалия находится на отводе. |  | (c)
60364.582000 | 5.177000 | 5.133000 | -6.413000 | -6.457000 | -936.000000 | -872.000000 | -892.000000 | 848.000000 | 5133.000000 | 5451 |  | CORR | GENE | 06:53 | 07:04 | 07:00 | 191 | 88 | 10.000000 | EXT | -. Аномалия находится на отводе. |  | (c)
60366.290000 | 6.885000 | 6.189000 | -4.705000 | -5.401000 | -958.000000 | -538.000000 | -711.000000 | 464.000000 | 4593.000000 | 5451 |  | CORR | GENE | 06:50 | 07:57 | 07:30 | 808 | 494 | 10.000000 | EXT | -. Аномалия находится на отводе. |  | (c)
60366.835000 | 7.430000 | 7.252000 | -4.160000 | -4.338000 | -676.000000 | -626.000000 | -644.000000 | 613.000000 | 4118.000000 | 5451 |  | CORR | GENE | 07:35 | 07:43 | 07:40 | 220 | 63 | 10.000000 | EXT | -. Аномалия находится на отводе. |  | (c)
60370.489000 | 11.084000 | 10.915000 | -0.506000 | -0.675000 | -522.000000 | -467.000000 | -486.000000 | 450.000000 | 129.000000 | 5451 |  | CORR | GENE | 08:00 | 08:09 | 08:06 | 546 | 72 | 11.000000 | EXT | -. Аномалия находится на отводе. |  | (c)
60373.390000 | 2.395000 | 2.160000 | -8.950000 | -9.185000 | 2162.000000 | 2190.000000 | 2183.000000 | 0.432254 | 2160.000000 | 5452 |  | CORR | AXGR | 07:07 | 07:11 | 07:10 | 342 | 42 | 10.000000 | EXT | - |  | (c)
60374.253000 | 3.258000 | 3.107000 | -8.087000 | -8.238000 | -2196.000000 | -2179.000000 | -2178.000000 | 4.267926 | 3107.000000 | 5452 |  | CORR | AXGR | 07:23 | 07:26 | 07:26 | 255 | 36 | 12.000000 | EXT | - |  | (c)
60376.297000 | 5.302000 | 5.032000 | -6.043000 | -6.313000 | -2024.000000 | -1980.000000 | -1994.000000 | 19.097976 | 5032.000000 | 5452 |  | CORR | GENE | 07:51 | 07:58 | 07:56 | 985 | 61 | 11.000000 | EXT | - |  | (c)
60377.108000 | 6.113000 | 6.084000 | -5.232000 | -5.261000 | 980.000000 | 1098.000000 | 1121.000000 | 66.826165 | 5168.000000 | 5452 |  | CORR | GENE | 03:56 | 04:15 | 04:19 | 93 | 281 | 10.000000 | EXT | - |  | (c)
60380.331000 | 9.336000 | 9.156000 | -2.009000 | -2.189000 | -2107.000000 | -2063.000000 | -2066.000000 | 13.291317 | 1851.000000 | 5452 |  | CORR | GENE | 07:38 | 07:45 | 07:44 | 338 | 82 | 10.000000 | EXT | - |  | (c)
60380.401000 | 9.406000 | 8.582000 | -1.939000 | -2.763000 | 2141.000000 | 2189.000000 | 2180.000000 | 0.000000 | 1537.000000 | 5452 |  | CORR | GENE | 07:03 | 07:11 | 07:10 | 1226 | 78 | 13.000000 | EXT | - |  | (c)
60381.067000 | 10.072000 | 10.025000 | -1.273000 | -1.320000 | 2131.000000 | 2195.000000 | 2176.000000 | 0.000000 | 406.000000 | 5452 |  | CORR | GENE | 07:02 | 07:12 | 07:09 | 914 | 90 | 14.000000 | EXT | - |  | (c)
60381.443000 | 10.448000 | 10.254000 | -0.897000 | -1.091000 | -2080.000000 | -2043.000000 | -1994.000000 | 19.108864 | 664.000000 | 5452 |  | CORR | GENE | 07:42 | 07:48 | 07:56 | 427 | 172 | 10.000000 | EXT | - |  | (c)
60382.315000 | 11.320000 | 11.278000 | -0.025000 | -0.067000 | 1919.000000 | 2152.000000 | 2123.000000 | 0.000000 | 12.000000 | 5452 |  | CORR | GENE | 06:28 | 07:05 | 07:01 | 55 | 409 | 12.000000 | EXT | - |  | (c)
60386.134000 | 3.794000 | 3.783000 | -7.711000 | -7.722000 | -329.000000 | -276.000000 | -279.000000 | 228.000000 | 3783.000000 | 5453 |  | CORR | СIGR | 06:58 | 07:06 | 07:06 | 23 | 101 | 12.000000 | EXT | - |  | (c)
60395.411000 | 1.566000 | 1.341000 | -9.809000 | -10.034000 | 1302.000000 | 1446.000000 | 1391.000000 | 53.401020 | 1341.000000 | 5454 |  | CORR | GENE | 03:55 | 04:18 | 04:09 | 324 | 178 | 10.000000 | EXT | - |  | (c)
60395.612000 | 1.767000 | 1.713000 | -9.608000 | -9.662000 | -1953.000000 | -1813.000000 | -1709.000000 | 42.056473 | 1713.000000 | 5454 |  | CORR | GENE | 07:10 | 07:32 | 07:49 | 71 | 487 | 10.000000 | EXT | - |  | (c)
60397.847000 | 4.002000 | 3.948000 | -7.373000 | -7.427000 | -2013.000000 | -1996.000000 | -1997.000000 | 18.814989 | 3948.000000 | 5454 |  | CORR | AXGR | 07:00 | 07:03 | 07:02 | 166 | 31 | 10.000000 | EXT | - |  | (c)
60402.741000 | 8.896000 | 8.832000 | -2.479000 | -2.543000 | 1956.000000 | 2021.000000 | 2028.000000 | 4.626062 | 2460.000000 | 5454 |  | CORR | GENE | 05:40 | 05:51 | 05:52 | 83 | 145 | 10.000000 | EXT | - |  | (c)
60403.218000 | 9.373000 | 9.341000 | -2.002000 | -2.034000 | 2170.000000 | 2181.000000 | 2179.000000 | 2.671253 | 1953.000000 | 5454 |  | CORR | AXGR | 06:15 | 06:17 | 06:17 | 81 | 18 | 10.000000 | EXT | - |  | (c)
60403.417000 | 9.572000 | 9.563000 | -1.803000 | -1.812000 | 2010.000000 | 2078.000000 | 2065.000000 | 4.505641 | 1790.000000 | 5454 |  | CORR | СIGR | 05:49 | 06:00 | 05:58 | 22 | 110 | 12.000000 | EXT | - |  | (c)
60403.997000 | 10.152000 | 10.146000 | -1.223000 | -1.229000 | 2043.000000 | 2071.000000 | 2076.000000 | 7.018626 | 1207.000000 | 5454 |  | CORR | СIGR | 05:54 | 05:59 | 06:00 | 22 | 67 | 11.000000 | EXT | - |  | (c)
60405.220000 | 0.000000 | -0.026000 | -11.595000 | -11.621000 | -1686.000000 | -1585.000000 | -1577.000000 | 1468.000000 |  | 5455 | Смещение кромок | GWAN |  | 04:09 | 04:26 | 04:27 | 0 | 218 | 3.604000 | EXT | Смещение кромок. Наружу. Аномалия находится на отводе. Величина смещения - 3.6 мм. |  | (c)
60416.985000 | 0.170000 | 0.141000 | -11.405000 | -11.434000 | 360.000000 | 370.000000 | 377.000000 | 360.000000 | 141.000000 | 5456 |  | CORR | AXGR | 03:46 | 03:47 | 03:48 | 109 | 34 | 10.000000 | EXT | -. Аномалия находится на отводе. |  | (c)
60417.335000 | 0.520000 | 0.378000 | -11.055000 | -11.197000 | 28.000000 | 49.000000 | 48.000000 | 28.000000 | 378.000000 | 5456 |  | CORR | AXGR | 02:52 | 02:55 | 02:55 | 348 | 42 | 10.000000 | EXT | -. Аномалия находится на отводе. |  | (c)
60417.659000 | 0.844000 | 0.830000 | -10.731000 | -10.745000 | 714.000000 | 763.000000 | 763.000000 | 714.000000 | 830.000000 | 5456 |  | CORR | СIGR | 04:43 | 04:51 | 04:51 | 33 | 98 | 12.000000 | EXT | -. Аномалия находится на отводе. |  | (c)
60422.200000 | 5.385000 | 5.215000 | -6.190000 | -6.360000 | 1567.000000 | 1666.000000 | 1630.000000 | 1567.000000 | 5215.000000 | 5456 |  | CORR | GENE | 07:00 | 07:16 | 07:11 | 281 | 126 | 11.000000 | EXT | -. Аномалия находится на отводе. |  | (c)
60433.262000 | 4.872000 | 4.137000 | -6.418000 | -7.153000 | -974.000000 | -849.000000 | -867.000000 | 52.687816 | 4137.000000 | 5457 |  | CORR | GENE | 06:48 | 07:08 | 07:06 | 1029 | 214 | 10.000000 | EXT | - |  | (c)
60434.947000 | 6.557000 | 6.516000 | -4.733000 | -4.774000 | -912.000000 | -899.000000 | -898.000000 | 70.350579 | 4691.000000 | 5457 |  | CORR | AXGR | 06:58 | 07:00 | 07:00 | 83 | 27 | 10.000000 | EXT | - |  | (c)
60435.549000 | 7.159000 | 6.928000 | -4.131000 | -4.362000 | -864.000000 | -813.000000 | -820.000000 | 59.198827 | 4008.000000 | 5457 |  | CORR | GENE | 07:06 | 07:14 | 07:13 | 354 | 87 | 12.000000 | EXT | - |  | (c)
60443.649000 | 3.969000 | 3.957000 | -6.721000 | -6.733000 | -460.000000 | -417.000000 | -364.000000 | 13.789197 | 3957.000000 | 5458 |  | CORR | СIGR | 08:26 | 08:33 | 08:41 | 25 | 193 | 13.000000 | EXT | - |  | (c)
60445.188000 | 5.508000 | 5.210000 | -5.182000 | -5.480000 | -1009.000000 | -945.000000 | -947.000000 | 66.465861 | 4920.000000 | 5458 |  | CORR | GENE | 06:57 | 07:07 | 07:07 | 560 | 124 | 10.000000 | EXT | - |  | (c)
60446.906000 | 7.226000 | 6.914000 | -3.464000 | -3.776000 | -745.000000 | -681.000000 | -694.000000 | 47.732761 | 2780.000000 | 5458 |  | CORR | GENE | 07:40 | 07:50 | 07:48 | 996 | 102 | 10.000000 | EXT | - |  | (c)
60447.394000 | 7.714000 | 7.633000 | -2.976000 | -3.057000 | -977.000000 | -943.000000 | -940.000000 | 69.889813 | 2828.000000 | 5458 |  | CORR | GENE | 07:02 | 07:08 | 07:08 | 229 | 74 | 13.000000 | EXT | - |  | (c)
60448.117000 | 8.437000 | 8.210000 | -2.253000 | -2.480000 | -986.000000 | -955.000000 | -946.000000 | 69.715449 | 2065.000000 | 5458 |  | CORR | GENE | 07:01 | 07:06 | 07:07 | 415 | 82 | 15.000000 | EXT | - |  | (c)
60449.899000 | 10.219000 | 10.106000 | -0.471000 | -0.584000 | -914.000000 | -876.000000 | -886.000000 | 66.898540 | 36.000000 | 5458 |  | CORR | GENE | 07:12 | 07:19 | 07:17 | 548 | 57 | 14.000000 | EXT | - |  | (c)
60453.730000 | 3.360000 | 3.211000 | -7.630000 | -7.779000 | -2213.000000 | -2193.000000 | -2197.000000 | 2.665792 | 3211.000000 | 5459 |  | LWAN |  | 06:43 | 06:46 | 06:46 | 206 | 31 | 10.000000 | INT | -. Эквивалент потери металла 10%. |  | (c)
60454.406000 | 4.036000 | 3.970000 | -6.954000 | -7.020000 | -1379.000000 | -1368.000000 | -1361.000000 | 70.163525 | 3970.000000 | 5459 |  | CORR | AXGR | 08:58 | 08:59 | 09:01 | 194 | 35 | 10.000000 | EXT | - |  | (c)
60455.059000 | 4.689000 | 4.629000 | -6.301000 | -6.361000 | -1296.000000 | -1284.000000 | -1283.000000 | 76.488487 | 4629.000000 | 5459 |  | CORR | AXGR | 09:11 | 09:13 | 09:13 | 127 | 26 | 10.000000 | EXT | - |  | (c)
60455.488000 | 5.118000 | 4.778000 | -5.872000 | -6.212000 | 770.000000 | 787.000000 | 835.000000 | 62.150117 | 4778.000000 | 5459 |  | CORR | GENE | 02:45 | 02:47 | 02:55 | 545 | 130 | 10.000000 | EXT | - |  | (c)
60455.875000 | 5.505000 | 5.367000 | -5.485000 | -5.623000 | 1748.000000 | 1874.000000 | 1953.000000 | 0.000000 | 5034.000000 | 5459 |  | DENT |  | 05:22 | 05:43 | 05:55 | 589 | 411 | 0.563380 |  | -. Аномалия находится вблизи продольного шва. |  | (c)
60456.065000 | 5.695000 | 5.673000 | -5.295000 | -5.317000 | -1738.000000 | -1721.000000 | -1720.000000 | 41.204202 | 5269.000000 | 5459 |  | CORR | PITT | 08:00 | 08:03 | 08:03 | 48 | 35 | 12.000000 | EXT | - |  | (c)
60458.334000 | 7.964000 | 7.896000 | -3.026000 | -3.094000 | 2189.000000 | 2229.000000 | 2216.000000 | 0.000000 | 2804.000000 | 5459 |  | CORR | GENE | 06:34 | 06:40 | 06:38 | 290 | 52 | 10.000000 | EXT | - |  | (c)
60459.200000 | 8.830000 | 8.483000 | -2.160000 | -2.507000 | 2196.000000 | -2230.000000 | 2219.000000 | 0.000000 | 2082.000000 | 5459 |  | CORR | GENE | 06:35 | 06:40 | 06:38 | 425 | 46 | 10.000000 | EXT | - |  | (c)
60460.181000 | 9.811000 | 9.790000 | -1.179000 | -1.200000 | 2076.000000 | 2182.000000 | 2140.000000 | 0.000000 | 1167.000000 | 5459 |  | CORR | СIGR | 06:15 | 06:32 | 06:26 | 33 | 129 | 10.000000 | EXT | - |  | (c)
60460.752000 | 10.382000 | 10.367000 | -0.608000 | -0.623000 | 1895.000000 | 2118.000000 | 2031.000000 | 0.000000 | 588.000000 | 5459 |  | CORR | СIGR | 05:46 | 06:22 | 06:08 | 35 | 272 | 10.000000 | EXT | - |  | (c)
60461.162000 | 10.792000 | 10.346000 | -0.198000 | -0.644000 | 2173.000000 | 2209.000000 | 2199.000000 | 0.000000 | 137.000000 | 5459 |  | CORR | GENE | 06:31 | 06:37 | 06:35 | 507 | 54 | 10.000000 | EXT | - |  | (c)
60461.360000 | 0.000000 | -0.031000 | -11.505000 | -11.536000 | 1637.000000 | 1875.000000 | 1992.000000 | 1637.000000 |  | 5460 | Смещение кромок | GWAN |  | 01:50 | 02:28 | 02:47 | 0 | 709 | 2.894000 | EXT | Смещение кромок. Вовнутрь. Величина смещения - 2.9 мм. |  | (c)
60461.360000 | 0.000000 | -0.016000 | -11.505000 | -11.521000 | -1284.000000 | -1194.000000 | -1199.000000 | 1113.000000 |  | 5460 | Смещение кромок | GWAN |  | 05:58 | 06:13 | 06:12 | 0 | 171 | 2.790000 | EXT | Смещение кромок. Наружу. Величина смещения - 2.8 мм. |  | (c)
60461.360000 | 0.000000 | -0.026000 | -11.505000 | -11.531000 | -686.000000 | -535.000000 | -509.000000 | 332.000000 |  | 5460 | Смещение кромок | GWAN |  | 07:35 | 07:59 | 08:03 | 0 | 354 | 3.075000 | EXT | Смещение кромок. Вовнутрь. Величина смещения - 3.1 мм. |  | (c)
60505.265000 | 9.330000 | 9.260000 | -2.070000 | -2.140000 | 1705.000000 | 1743.000000 | 1753.000000 | 1705.000000 | 1993.000000 | 5463 |  | DENT |  | 02:04 | 02:11 | 02:12 | 147 | 95 | 0.492958 |  | - |  | (c)
60528.661000 | 9.921000 | 9.880000 | -1.599000 | -1.640000 | 1600.000000 | 1821.000000 | 1805.000000 | 1600.000000 | 1556.000000 | 5465 |  | CORR | GENE | 03:18 | 03:54 | 03:51 | 84 | 409 | 11.000000 | EXT | -. Аномалия находится на упругопластическом изгибе: R=358 D, максимальное растяжение на 5.9 час. |  | (c)
60560.011000 | 6.771000 | 6.667000 | -4.889000 | -4.993000 | -1532.000000 | -1477.000000 | -1470.000000 | 1407.000000 | 4784.000000 | 5468 |  | DENT |  | 02:32 | 02:41 | 02:43 | 209 | 125 | 0.352113 |  | - |  | (c)
60610.580000 | 0.000000 | -0.021000 | -11.570000 | -11.591000 | 1569.000000 | 1630.000000 | 1630.000000 | 38.603791 |  | 5473 | Смещение кромок | GWAN |  | 04:39 | 04:49 | 04:49 | 0 | 122 | 2.652000 | EXT | Смещение кромок. Наружу. Величина смещения - 2.7 мм. |  | (c)
60610.580000 | 0.000000 | -0.016000 | -11.570000 | -11.586000 | 2051.000000 | 2156.000000 | 2162.000000 | 0.000000 |  | 5473 | Смещение кромок | GWAN |  | 05:57 | 06:14 | 06:15 | 0 | 221 | 3.299000 | EXT | Смещение кромок. Наружу. Величина смещения - 3.3 мм. |  | (c)
60645.120000 | 0.000000 | -0.040000 | -11.695000 | -11.735000 | 403.000000 | 537.000000 | 611.000000 | 403.000000 |  | 5476 | Смещение кромок | GWAN |  | 02:12 | 02:33 | 02:45 | 0 | 415 | 2.498000 | EXT | Смещение кромок. Вовнутрь. Величина смещения - 2.5 мм. |  | (c)
60645.120000 | 0.000000 | -0.025000 | -11.695000 | -11.720000 | 885.000000 | 984.000000 | 956.000000 | 885.000000 |  | 5476 | Смещение кромок | GWAN |  | 03:30 | 03:45 | 03:41 | 0 | 142 | 2.832000 | EXT | Смещение кромок. Наружу. Величина смещения - 2.8 мм. |  | (c)
60645.120000 | 0.000000 | -0.005000 | -11.695000 | -11.700000 | 1574.000000 | 1777.000000 | 1877.000000 | 1574.000000 |  | 5476 | Нарушение формы кольцевого шва | GWAN |  | 05:21 | 05:53 | 06:10 | 0 | 606 |  | EXT | Нарушение формы кольцевого шва |  | (c)
60645.120000 | 0.000000 | -0.035000 | -11.695000 | -11.730000 | -1485.000000 | -1250.000000 | -1296.000000 | 1107.000000 |  | 5476 | Смещение кромок | GWAN |  | 09:07 | 09:45 | 09:38 | 0 | 378 | 2.702000 | EXT | Смещение кромок. Наружу. Величина смещения - 2.7 мм. |  | (c)
60646.899000 | 1.779000 | 1.727000 | -9.916000 | -9.968000 | 2020.000000 | 2151.000000 | 2149.000000 | 2020.000000 | 1727.000000 | 5476 |  | CORR | GENE | 06:33 | 06:54 | 06:54 | 94 | 258 | 10.000000 | EXT | - |  | (c)
60656.815000 | 0.000000 | -0.016000 | -11.200000 | -11.216000 | -1993.000000 | -1906.000000 | -1870.000000 | 19.164746 |  | 5477 | Смещение кромок | GWAN |  | 05:07 | 05:21 | 05:27 | 0 | 247 | 2.920000 | EXT | Смещение кромок. Наружу. Величина смещения - 2.9 мм. |  | (c)
60660.878000 | 4.063000 | 3.913000 | -7.137000 | -7.287000 | -1708.000000 | -1584.000000 | -1519.000000 | 42.191987 | 3913.000000 | 5477 |  | DENT |  | 05:53 | 06:13 | 06:24 | 334 | 378 | 0.281690 |  | - |  | (c)
60662.402000 | 5.587000 | 5.456000 | -5.613000 | -5.744000 | 770.000000 | 818.000000 | 825.000000 | 66.563037 | 5456.000000 | 5477 |  | DENT |  | 00:33 | 00:41 | 00:42 | 218 | 111 | 0.422535 |  | - |  | (c)
60665.710000 | 8.895000 | 8.800000 | -2.305000 | -2.400000 | -1075.000000 | -1041.000000 | -1040.000000 | 78.262216 | 2159.000000 | 5477 |  | CORR | GENE | 07:35 | 07:41 | 07:41 | 241 | 70 | 11.000000 | EXT | - |  | (c)
60669.577000 | 1.562000 | 1.230000 | -9.223000 | -9.555000 | 1796.000000 | 1842.000000 | 1830.000000 | 29.587153 | 1230.000000 | 5478 |  | CORR | GENE | 02:36 | 02:44 | 02:42 | 528 | 68 | 10.000000 | EXT | - |  | (c)
60671.852000 | 3.837000 | 3.746000 | -6.948000 | -7.039000 | 1999.000000 | 2026.000000 | 2023.000000 | 14.758876 | 3746.000000 | 5478 |  | CORR | GENE | 03:09 | 03:13 | 03:13 | 172 | 48 | 12.000000 | EXT | - |  | (c)
60678.800000 | 0.000000 | -0.051000 | -11.505000 | -11.556000 | 1128.000000 | 1468.000000 | 1413.000000 | 43.010646 |  | 5479 | Смещение кромок | GWAN |  | 01:10 | 02:05 | 01:56 | 0 | 569 | 2.728000 | EXT | Смещение кромок. Вовнутрь. Величина смещения - 2.7 мм. Аномалия находится на упругопластическом изгибе: R=651 D, максимальное растяжение на 5.8 час. |  | (c)
60678.800000 | 0.000000 | -0.021000 | -11.505000 | -11.526000 | -687.000000 | -507.000000 | -504.000000 | 11.153649 |  | 5479 | Смещение кромок | GWAN |  | 08:17 | 08:46 | 08:47 | 0 | 366 | 3.479000 | EXT | Смещение кромок. Вовнутрь. Величина смещения - 3.5 мм. Аномалия находится на упругопластическом изгибе: R=651 D, максимальное растяжение на 5.8 час. |  | (c)
60690.305000 | 0.000000 | -0.006000 | -10.680000 | -10.686000 | -2129.000000 | -1987.000000 | -1833.000000 | 8.178658 |  | 5480 | Смещение кромок | GWAN |  | 04:48 | 05:11 | 05:36 | 0 | 592 | 3.529000 | EXT | Смещение кромок. Наружу. Величина смещения - 3.5 мм. Аномалия находится на упругопластическом изгибе: R=650 D, максимальное растяжение на 5.7 час. |  | (c)
60690.305000 | 0.000000 | -0.016000 | -10.680000 | -10.696000 | -1055.000000 | -845.000000 | -867.000000 | 39.745551 |  | 5480 | Смещение кромок | GWAN |  | 07:42 | 08:16 | 08:12 | 0 | 375 | 2.673000 | EXT | Смещение кромок. Вовнутрь. Величина смещения - 2.7 мм. Аномалия находится на упругопластическом изгибе: R=650 D, максимальное растяжение на 5.7 час. |  | (c)
60700.985000 | 0.000000 | -0.001000 | -11.350000 | -11.351000 | -1973.000000 | -1848.000000 | -1843.000000 | 20.757973 |  | 5481 | Смещение кромок | GWAN |  | 05:40 | 06:01 | 06:02 | 0 | 261 | 4.488000 | EXT | Смещение кромок. Вовнутрь. Величина смещения - 4.5 мм. |  | (c)
60712.335000 | 0.000000 | -0.016000 | -11.260000 | -11.276000 | -1642.000000 | -1520.000000 | -1538.000000 | 47.484847 |  | 5482 | Смещение кромок | GWAN |  | 06:25 | 06:45 | 06:42 | 0 | 209 | 2.342000 | EXT | Смещение кромок. Вовнутрь. Величина смещения - 2.3 мм. |  | (c)
60712.335000 | 0.000000 | -0.051000 | -11.260000 | -11.311000 | -759.000000 | -611.000000 | -525.000000 | 4.663601 |  | 5482 | Смещение кромок | GWAN |  | 08:48 | 09:12 | 09:26 | 0 | 468 | 3.494000 | EXT | Смещение кромок. Наружу. Величина смещения - 3.5 мм. |  | (c)
60727.665000 | 4.070000 | 3.992000 | -7.180000 | -7.258000 | 750.000000 | 791.000000 | 791.000000 | 60.536075 | 3992.000000 | 5483 |  | DENT |  | 03:18 | 03:24 | 03:24 | 119 | 82 | 0.422535 |  | -. Аномалия находится на упругопластическом изгибе. |  | (c)
60734.845000 | 0.000000 | -0.019000 | -11.425000 | -11.444000 | 1715.000000 | 1887.000000 | 1937.000000 | 5.708192 |  | 5484 | Нарушение формы кольцевого шва | GWAN |  | 02:38 | 03:06 | 03:14 | 0 | 445 |  | EXT | Нарушение формы кольцевого шва. Аномалия находится на упругопластическом изгибе: R=445 D, максимальное растяжение на 5.8 час. |  | (c)
60742.029000 | 7.184000 | 7.163000 | -4.241000 | -4.262000 | -1016.000000 | -1011.000000 | -999.000000 | 77.774241 | 4241.000000 | 5484 |  | CORR | PITT | 07:17 | 07:18 | 07:20 | 21 | 35 | 13.000000 | EXT | - |  | (c)
60742.543000 | 7.698000 | 7.680000 | -3.727000 | -3.745000 | -1055.000000 | -1043.000000 | -1044.000000 | 82.521615 | 3710.000000 | 5484 |  | CORR | PITT | 07:11 | 07:13 | 07:13 | 35 | 22 | 10.000000 | EXT | - |  | (c)
60745.389000 | 10.544000 | 10.529000 | -0.881000 | -0.896000 | -2122.000000 | -2115.000000 | -2111.000000 | 8.728276 | 858.000000 | 5484 |  | CORR | PITT | 04:19 | 04:20 | 04:20 | 38 | 23 | 16.000000 | EXT | - |  | (c)
60746.270000 | 0.000000 | -0.061000 | -11.365000 | -11.426000 | 404.000000 | 604.000000 | 613.000000 | 49.443775 |  | 5485 | Смещение кромок | GWAN |  | 00:07 | 00:39 | 00:41 | 0 | 418 | 3.211000 | EXT | Смещение кромок. Наружу. Величина смещения - 3.2 мм. |  | (c)
60746.270000 | 0.000000 | -0.061000 | -11.365000 | -11.426000 | 1574.000000 | 1867.000000 | 1776.000000 | 20.399914 |  | 5485 | Смещение кромок | GWAN |  | 03:16 | 04:03 | 03:48 | 0 | 404 | 3.350000 | EXT | Смещение кромок. Наружу. Величина смещения - 3.4 мм. |  | (c)
60757.635000 | 0.000000 | -0.021000 | -11.255000 | -11.276000 | 259.000000 | 1604.000000 | 1588.000000 | 0.000000 |  | 5486 | Нарушение формы кольцевого шва | GWAN |  | 00:16 | 03:53 | 03:50 | 0 | 2657 |  | EXT | Нарушение формы кольцевого шва |  | (c)
60758.290000 | 0.655000 | 0.589000 | -10.600000 | -10.666000 | -1660.000000 | -1650.000000 | -1647.000000 | 46.008155 | 589.000000 | 5486 |  | CORR | AXGR | 07:06 | 07:08 | 07:08 | 118 | 27 | 10.000000 | EXT | - |  | (c)
60761.349000 | 3.714000 | 3.705000 | -7.541000 | -7.550000 | -1171.000000 | -1152.000000 | -1150.000000 | 85.471251 | 3705.000000 | 5486 |  | CORR | PITT | 08:25 | 08:28 | 08:28 | 25 | 42 | 11.000000 | EXT | - |  | (c)
60768.890000 | 0.000000 | -0.016000 | -11.575000 | -11.591000 | 1117.000000 | 1332.000000 | 1356.000000 | 1117.000000 |  | 5487 | Смещение кромок | GWAN |  | 05:37 | 06:12 | 06:16 | 0 | 479 | 2.954000 | EXT | Смещение кромок. Вовнутрь. Аномалия находится на отводе. Величина смещения - 3 мм. |  | (c)
60780.465000 | 0.000000 | -0.051000 | -11.700000 | -11.751000 | 1682.000000 | 1972.000000 | 1971.000000 | 1682.000000 |  | 5488 | Смещение кромок | GWAN |  | 08:46 | 09:33 | 09:32 | 0 | 578 | 3.512000 | EXT | Смещение кромок. Вовнутрь. Аномалия находится на отводе. Величина смещения - 3.5 мм. |  | (c)
60780.465000 | 0.000000 | -0.046000 | -11.700000 | -11.746000 | -2140.000000 | -2079.000000 | -2082.000000 | 2024.000000 |  | 5488 | Смещение кромок | GWAN |  | 10:29 | 10:39 | 10:38 | 0 | 116 | 2.620000 | EXT | Смещение кромок. Наружу. Аномалия находится на отводе. Величина смещения - 2.6 мм. |  | (c)
60801.982000 | 9.817000 | 9.743000 | -1.378000 | -1.452000 | -2198.000000 | -2186.000000 | -2178.000000 | 2.597196 | 1276.000000 | 5489 |  | CORR | AXGR | 04:13 | 04:15 | 04:16 | 176 | 41 | 10.000000 | EXT | - |  | (c)
60825.590000 | 0.000000 | -0.036000 | -11.590000 | -11.626000 | -458.000000 | -215.000000 | -281.000000 | 104.000000 |  | 5492 | Смещение кромок | GWAN |  | 09:26 | 10:05 | 09:54 | 0 | 354 | 2.723000 | EXT | Смещение кромок. Наружу. Величина смещения - 2.7 мм. |  | (c)
60839.042000 | 1.862000 | 1.813000 | -9.828000 | -9.877000 | -145.000000 | -134.000000 | -134.000000 | 122.000000 | 1813.000000 | 5493 |  | CORR | AXGR | 06:58 | 07:00 | 07:00 | 103 | 23 | 15.000000 | EXT | - |  | (c)
60846.334000 | 9.154000 | 9.005000 | -2.536000 | -2.685000 | 41.000000 | 68.000000 | 65.000000 | 41.000000 | 2475.000000 | 5493 |  | CORR | GENE | 07:28 | 07:33 | 07:32 | 210 | 49 | 10.000000 | EXT | - |  | (c)
60857.356000 | 8.486000 | 8.461000 | -3.104000 | -3.129000 | -498.000000 | -481.000000 | -482.000000 | 466.000000 | 3077.000000 | 5494 |  | CORR | PITT | 03:53 | 03:56 | 03:55 | 52 | 32 | 10.000000 | EXT | - |  | (c)
60881.650000 | 10.020000 | 9.464000 | -1.370000 | -1.926000 | 1574.000000 | 1589.000000 | 1598.000000 | 49.148436 | 1220.000000 | 5496 |  | CORR | GENE | 03:14 | 03:16 | 03:18 | 706 | 47 | 10.000000 | EXT | - |  | (c)
60884.572000 | 1.552000 | 1.386000 | -9.803000 | -9.969000 | 2181.000000 | 2200.000000 | 2201.000000 | 0.000000 | 1386.000000 | 5497 |  | CORR | AXGR | 08:20 | 08:23 | 08:23 | 395 | 40 | 10.000000 | EXT | - |  | (c)
60917.455000 | 0.000000 | -0.016000 | -11.465000 | -11.481000 | -2092.000000 | -1834.000000 | -1892.000000 | 11.172025 |  | 5500 | Смещение кромок | GWAN |  | 04:04 | 04:46 | 04:37 | 0 | 401 | 2.352000 | EXT | Смещение кромок. Вовнутрь. Величина смещения - 2.4 мм. |  | (c)
60917.455000 | 0.000000 | -0.016000 | -11.465000 | -11.481000 | -1169.000000 | -904.000000 | -942.000000 | 39.452970 |  | 5500 | Смещение кромок | GWAN |  | 06:33 | 07:16 | 07:10 | 0 | 453 | 2.902000 | EXT | Смещение кромок. Вовнутрь. Величина смещения - 2.9 мм. |  | (c)
60917.455000 | 0.000000 | -0.026000 | -11.465000 | -11.491000 | -79.000000 | 112.000000 | 123.000000 | 9.888200 |  | 5500 | Смещение кромок | GWAN |  | 09:29 | 10:00 | 10:02 | 0 | 404 | 3.955000 | EXT | Смещение кромок. Вовнутрь. Величина смещения - 4 мм. |  | (c)
60928.920000 | 0.000000 | -0.021000 | -11.450000 | -11.471000 | -723.000000 | -375.000000 | -478.000000 | 232.000000 |  | 5501 | Смещение кромок | GWAN |  | 07:12 | 08:08 | 07:52 | 0 | 491 | 3.668000 | EXT | Смещение кромок. Вовнутрь. Аномалия находится на отводе. Величина смещения - 3.7 мм. |  | (c)
60981.280000 | 6.700000 | 6.673000 | -4.645000 | -4.672000 | -1565.000000 | -1450.000000 | -1489.000000 | 1412.000000 | 4627.000000 | 5505 |  | CORR | GENE | 07:42 | 08:00 | 07:54 | 45 | 153 | 9.000000 | EXT | - |  | (c)
60996.835000 | 0.000000 | -0.041000 | -11.525000 | -11.566000 | -473.000000 | 41.000000 | 31.000000 | 0.000000 |  | 5507 | Смещение кромок | GWAN |  | 01:42 | 03:05 | 03:03 | 0 | 1008 | 3.140000 | EXT | Смещение кромок. Наружу. Аномалия находится на отводе. Величина смещения - 3.1 мм. |  | (c)
61000.382000 | 3.547000 | 3.441000 | -7.978000 | -8.084000 | -351.000000 | -305.000000 | -296.000000 | 242.000000 | 3441.000000 | 5507 |  | GOUG | GENE | 02:02 | 02:09 | 02:11 | 144 | 109 | 8.000000 | EXT | -. Аномалия находится на отводе. Задир. |  | (c)
61008.360000 | 0.000000 | -0.021000 | -11.490000 | -11.511000 | 2158.000000 | 2225.000000 | -2157.000000 | 5.893499 |  | 5508 | Смещение кромок | GWAN |  | 05:56 | 06:07 | 06:19 | 0 | 290 | 4.370000 | EXT | Смещение кромок. Наружу. Аномалия находится на отводе. Величина смещения - 4.4 мм. |  | (c)
61008.360000 | 0.000000 | -0.031000 | -11.490000 | -11.521000 | -1193.000000 | -1127.000000 | -990.000000 | 63.476062 |  | 5508 | Смещение кромок | GWAN |  | 08:55 | 09:06 | 09:28 | 0 | 407 | 4.137000 | EXT | Смещение кромок. Наружу. Аномалия находится на отводе. Величина смещения - 4.1 мм. |  | (c)
61018.664000 | 10.304000 | 10.290000 | -1.186000 | -1.200000 | -1126.000000 | -1045.000000 | -1054.000000 | 79.185768 | 1173.000000 | 5508 |  | CORR | СIGR | 09:06 | 09:19 | 09:18 | 27 | 145 | 11.000000 | EXT | - |  | (c)
61019.001000 | 10.641000 | 10.613000 | -0.849000 | -0.877000 | 1885.000000 | 2129.000000 | 2051.000000 | 0.000000 | 776.000000 | 5508 |  | CORR | GENE | 05:12 | 05:51 | 05:39 | 101 | 332 | 9.000000 | EXT | - |  | (c)
61019.850000 | 0.000000 | -0.021000 | -11.385000 | -11.406000 | 1649.000000 | 1713.000000 | 1729.000000 | 34.011656 |  | 5509 | Смещение кромок | GWAN |  | 03:58 | 04:08 | 04:11 | 0 | 160 | 2.471000 | EXT | Смещение кромок. Наружу. Величина смещения - 2.5 мм. |  | (c)
61019.850000 | 0.000000 | -0.016000 | -11.385000 | -11.401000 | -1818.000000 | -1490.000000 | -1576.000000 | 33.250531 |  | 5509 | Смещение кромок | GWAN |  | 06:38 | 07:31 | 07:17 | 0 | 485 | 3.228000 | EXT | Смещение кромок. Наружу. Величина смещения - 3.2 мм. |  | (c)
61019.850000 | 0.000000 | -0.031000 | -11.385000 | -11.416000 | -962.000000 | -750.000000 | -662.000000 | 5.179319 |  | 5509 | Смещение кромок | GWAN |  | 08:56 | 09:31 | 09:45 | 0 | 598 | 3.059000 | EXT | Смещение кромок. Наружу. Величина смещения - 3.1 мм. |  | (c)
61021.146000 | 1.296000 | 1.257000 | -10.089000 | -10.128000 | -1579.000000 | -1567.000000 | -1561.000000 | 52.574657 | 1257.000000 | 5509 |  | CORR | AXGR | 07:17 | 07:19 | 07:20 | 165 | 37 | 9.000000 | EXT | - |  | (c)
61032.225000 | 0.990000 | 0.979000 | -10.505000 | -10.516000 | 568.000000 | 624.000000 | 631.000000 | 568.000000 | 979.000000 | 5510 |  | CORR | СIGR | 05:37 | 05:46 | 05:47 | 25 | 126 | 9.000000 | EXT | - |  | (c)
61035.830000 | 4.595000 | 4.582000 | -6.900000 | -6.913000 | 310.000000 | 364.000000 | 362.000000 | 310.000000 | 4582.000000 | 5510 |  | CORR | СIGR | 04:55 | 05:04 | 05:03 | 22 | 105 | 11.000000 | EXT | - |  | (c)
61039.417000 | 8.182000 | 7.960000 | -3.313000 | -3.535000 | -456.000000 | -446.000000 | -440.000000 | 423.000000 | 3269.000000 | 5510 |  | CORR | AXGR | 02:51 | 02:53 | 02:54 | 266 | 33 | 8.000000 | EXT | - |  | (c)
61042.730000 | 0.000000 | -0.071000 | -11.270000 | -11.341000 | -173.000000 | -7.000000 | 186.000000 | 0.000000 |  | 5511 | Смещение кромок | GWAN |  | 08:48 | 09:15 | 09:46 | 0 | 717 | 3.269000 | EXT | Смещение кромок. Наружу. Аномалия находится на отводе. Величина смещения - 3.3 мм. |  | (c)
61055.283000 | 1.283000 | 1.168000 | -10.197000 | -10.312000 | 9.000000 | 26.000000 | 30.000000 | 9.000000 | 1168.000000 | 5512 |  | LWAN |  | 06:35 | 06:38 | 06:38 | 253 | 42 | 10.193955 | EXT | -. Эквивалент потери металла 10%. |  | (c)
61089.568000 | 1.078000 | 0.496000 | -10.397000 | -10.979000 | -366.000000 | -347.000000 | -348.000000 | 329.000000 | 496.000000 | 5515 |  | CORR | AXGR | 05:56 | 05:59 | 05:59 | 727 | 37 | 8.000000 | EXT | -. Аномалия находится на упругопластическом изгибе: R=456 D, максимальное растяжение на 6.4 час. |  | (c)
61099.965000 | 0.000000 | -0.021000 | -11.070000 | -11.091000 | 433.000000 | 491.000000 | 518.000000 | 433.000000 |  | 5516 | Смещение кромок | GWAN |  | 06:56 | 07:05 | 07:09 | 0 | 168 | 2.519000 | EXT | Смещение кромок. Наружу. Величина смещения - 2.5 мм. |  | (c)
61099.965000 | 0.000000 | -0.046000 | -11.070000 | -11.116000 | 1049.000000 | 1162.000000 | 1282.000000 | 1049.000000 |  | 5516 | Смещение кромок | GWAN |  | 08:35 | 08:53 | 09:13 | 0 | 465 | 3.690000 | EXT | Смещение кромок. Наружу. Величина смещения - 3.7 мм. |  | (c)
61103.901000 | 3.936000 | 3.883000 | -7.134000 | -7.187000 | -1621.000000 | -1561.000000 | -1532.000000 | 1443.000000 | 3883.000000 | 5516 |  | DENT |  | 01:24 | 01:34 | 01:38 | 153 | 178 | 0.492958 |  | - |  | (c)
61111.035000 | 0.000000 | -0.031000 | -11.425000 | -11.456000 | 1342.000000 | 1707.000000 | 1588.000000 | 1342.000000 |  | 5517 | Смещение кромок | GWAN |  | 06:31 | 07:30 | 07:11 | 0 | 494 | 2.682000 | EXT | Смещение кромок. Наружу. Аномалия находится на отводе. Величина смещения - 2.7 мм. |  | (c)
61122.460000 | 0.000000 | -0.041000 | -11.600000 | -11.641000 | 1491.000000 | 1772.000000 | 1712.000000 | 1491.000000 |  | 5518 | Смещение кромок | GWAN |  | 02:05 | 02:50 | 02:40 | 0 | 441 | 3.463000 | EXT | Смещение кромок. Вовнутрь. Аномалия находится на отводе. Величина смещения - 3.5 мм. |  | (c)
61122.460000 | 0.000000 | -0.046000 | -11.600000 | -11.646000 | -498.000000 | -258.000000 | -313.000000 | 127.000000 |  | 5518 | Смещение кромок | GWAN |  | 08:43 | 09:22 | 09:13 | 0 | 372 | 3.337000 | EXT | Смещение кромок. Наружу. Аномалия находится на отводе. Величина смещения - 3.3 мм. |  | (c)
61145.520000 | 0.000000 | -0.001000 | -10.645000 | -10.646000 | -174.000000 | 94.000000 | 128.000000 | 0.000000 |  | 5520 | Смещение кромок | GWAN |  | 04:30 | 05:13 | 05:19 | 0 | 604 | 4.119000 | EXT | Смещение кромок. Наружу. Величина смещения - 4.1 мм. |  | (c)
61145.520000 | 0.000000 | -0.001000 | -10.645000 | -10.646000 | 567.000000 | 762.000000 | 718.000000 | 567.000000 |  | 5520 | Смещение кромок | GWAN |  | 06:30 | 07:01 | 06:54 | 0 | 302 | 3.861000 | EXT | Смещение кромок. Наружу. Величина смещения - 3.9 мм. |  | (c)
61145.520000 | 0.000000 | -0.041000 | -10.645000 | -10.686000 | -1861.000000 | -1800.000000 | -1708.000000 | 1556.000000 |  | 5520 | Смещение кромок | GWAN |  | 11:58 | 00:08 | 00:22 | 0 | 305 | 3.430000 | EXT | Смещение кромок. Наружу. Величина смещения - 3.4 мм. |  | (c)
61181.308000 | 1.923000 | 1.654000 | -9.532000 | -9.801000 | -31.000000 | -20.000000 | -18.000000 | 5.000000 | 1654.000000 | 5523 |  | LWAN |  | 03:41 | 03:43 | 03:43 | 377 | 26 | 10.272036 | EXT | -. Эквивалент потери металла 10%. |  | (c)
61182.201000 | 2.816000 | 2.490000 | -8.639000 | -8.965000 | -44.000000 | -16.000000 | -26.000000 | 7.000000 | 2490.000000 | 5523 |  | LWAN |  | 03:39 | 03:43 | 03:42 | 568 | 36 | 10.057420 | EXT | -. Эквивалент потери металла 10%. |  | (c)
61190.840000 | 0.000000 | -0.026000 | -11.730000 | -11.756000 | -1380.000000 | -1188.000000 | -1182.000000 | 985.000000 |  | 5524 | Смещение кромок | GWAN |  | 05:38 | 06:09 | 06:10 | 0 | 395 | 3.151000 | EXT | Смещение кромок. Наружу. Величина смещения - 3.2 мм. |  | (c)
61191.097000 | 0.257000 | 0.061000 | -11.473000 | -11.669000 | -784.000000 | -718.000000 | -737.000000 | 690.000000 | 61.000000 | 5524 |  | CORR | GENE | 07:15 | 07:25 | 07:22 | 377 | 94 | 8.000000 | EXT | - |  | (c)
61202.199000 | 11.359000 | 11.303000 | -0.371000 | -0.427000 | -560.000000 | -542.000000 | -535.000000 | 509.000000 | 266.000000 | 5524 |  | CORR | GENE | 07:51 | 07:54 | 07:55 | 161 | 52 | 10.000000 | EXT | -. Аномалия находится на упругопластическом изгибе: R=532 D, максимальное растяжение на 6.1 час. |  | (c)
61222.124000 | 7.854000 | 7.826000 | -3.766000 | -3.794000 | 1887.000000 | 1986.000000 | 2033.000000 | 1887.000000 | 3686.000000 | 5526 |  | CORR | GENE | 06:28 | 06:44 | 06:52 | 108 | 293 | 10.000000 | EXT | -. Аномалия находится на упругопластическом изгибе: R=856 D, максимальное растяжение на 6 час. |  | (c)
61224.995000 | 10.725000 | 10.573000 | -0.895000 | -1.047000 | 2185.000000 | 2211.000000 | 2205.000000 | 2185.000000 | 867.000000 | 5526 |  | CORR | AXGR | 07:16 | 07:20 | 07:19 | 180 | 38 | 10.000000 | EXT | - |  | (c)
61225.077000 | 10.807000 | 10.763000 | -0.813000 | -0.857000 | 2206.000000 | -2168.000000 | -2136.000000 | 2017.000000 | 794.000000 | 5526 |  | CORR | GENE | 07:19 | 07:33 | 07:39 | 63 | 238 | 8.000000 | EXT | - |  | (c)
61260.737000 | 11.442000 | 11.198000 | -0.153000 | -0.397000 | -813.000000 | -797.000000 | -796.000000 | 778.000000 | 36.000000 | 5529 |  | ARTD | AXGR | 05:57 | 06:00 | 06:00 | 361 | 35 | 10.000000 | EXT | -. Эквивалент потери металла 10%. |  | (c)
61271.081000 | 10.191000 | 10.146000 | -1.309000 | -1.354000 | 312.000000 | 369.000000 | 383.000000 | 312.000000 | 1227.000000 | 5530 |  | CORR | GENE | 06:59 | 07:08 | 07:10 | 127 | 141 | 10.000000 | EXT | - |  | (c)
61271.212000 | 10.322000 | 10.152000 | -1.178000 | -1.348000 | 526.000000 | 544.000000 | 539.000000 | 526.000000 | 997.000000 | 5530 |  | CORR | AXGR | 07:33 | 07:36 | 07:36 | 351 | 27 | 8.000000 | EXT | - |  | (c)
61271.645000 | 10.755000 | 10.572000 | -0.745000 | -0.928000 | 529.000000 | 542.000000 | 544.000000 | 529.000000 | 515.000000 | 5530 |  | CORR | AXGR | 07:34 | 07:36 | 07:36 | 413 | 29 | 10.000000 | EXT | - |  | (c)
61272.101000 | 11.211000 | 11.043000 | -0.289000 | -0.457000 | 382.000000 | 430.000000 | 413.000000 | 382.000000 | 221.000000 | 5530 |  | CORR | GENE | 07:10 | 07:18 | 07:15 | 236 | 62 | 8.000000 | EXT | - |  | (c)
61302.174000 | 6.489000 | 6.432000 | -5.201000 | -5.258000 | 13.000000 | 19.000000 | 22.000000 | 13.000000 | 5150.000000 | 5533 |  | CORR | AXGR | 07:56 | 07:57 | 07:58 | 108 | 17 | 9.000000 | EXT | - |  | (c)
61303.401000 | 7.716000 | 7.695000 | -3.974000 | -3.995000 | -397.000000 | -189.000000 | -220.000000 | 42.000000 | 3957.000000 | 5533 |  | CORR | СIGR | 06:50 | 07:24 | 07:19 | 38 | 355 | 11.000000 | EXT | - |  | (c)
61305.809000 | 10.124000 | 9.943000 | -1.566000 | -1.747000 | -730.000000 | -543.000000 | -432.000000 | 133.000000 | 1455.000000 | 5533 |  | DENT |  | 05:57 | 06:27 | 06:45 | 292 | 597 | 0.563380 |  | -. Аномалия находится вблизи продольного шва. |  | (c)
61309.088000 | 1.713000 | 1.470000 | -9.772000 | -10.015000 | -141.000000 | -96.000000 | -93.000000 | 45.000000 | 1470.000000 | 5534 |  | CORR | GENE | 09:10 | 09:17 | 09:18 | 366 | 96 | 15.000000 | EXT | - |  | (c)
61309.706000 | 2.331000 | 2.229000 | -9.154000 | -9.256000 | -617.000000 | -574.000000 | -565.000000 | 512.000000 | 2229.000000 | 5534 |  | CORR | GENE | 07:53 | 08:00 | 08:02 | 412 | 105 | 8.000000 | EXT | - |  | (c)
61330.609000 | 0.249000 | 0.140000 | -11.296000 | -11.405000 | -616.000000 | -531.000000 | -533.000000 | 450.000000 | 140.000000 | 5536 |  | CORR | GENE | 04:00 | 04:14 | 04:14 | 1074 | 166 | 8.000000 | EXT | -. Аномалия находится на упругопластическом изгибе: R=485 D, максимальное растяжение на 5.9 час. |  | (c)
61335.656000 | 5.296000 | 5.212000 | -6.249000 | -6.333000 | -611.000000 | -587.000000 | -513.000000 | 416.000000 | 5212.000000 | 5536 |  | CORR | GENE | 04:01 | 04:05 | 04:17 | 655 | 194 | 9.000000 | EXT | -. Аномалия находится на упругопластическом изгибе: R=513 D, максимальное растяжение на 6.1 час. |  | (c)
61335.688000 | 5.328000 | 5.267000 | -6.217000 | -6.278000 | -702.000000 | -683.000000 | -685.000000 | 667.000000 | 5267.000000 | 5536 |  | CORR | AXGR | 03:46 | 03:50 | 03:49 | 132 | 35 | 8.000000 | EXT | -. Аномалия находится на упругопластическом изгибе: R=513 D, максимальное растяжение на 6.1 час. |  | (c)
61340.612000 | 10.252000 | 9.782000 | -1.293000 | -1.763000 | -72.000000 | -34.000000 | -47.000000 | 22.000000 | 1241.000000 | 5536 |  | CORR | GENE | 05:28 | 05:34 | 05:32 | 522 | 50 | 10.000000 | EXT | -. Аномалия находится на упругопластическом изгибе: R=548 D, максимальное растяжение на 6.2 час. |  | (c)
61342.392000 | 0.487000 | 0.425000 | -11.193000 | -11.255000 | -1717.000000 | -1662.000000 | -1644.000000 | 1570.000000 | 425.000000 | 5537 |  | GOUG | GENE | 04:57 | 05:06 | 05:09 | 610 | 147 | 7.000000 | EXT | -. Зона задиров. Аномалия находится на упругопластическом изгибе: R=569 D, максимальное растяжение на 6.1 час. |  | (c)
61361.911000 | 8.326000 | 8.192000 | -3.269000 | -3.403000 | -99.000000 | -80.000000 | -78.000000 | 57.000000 | 3126.000000 | 5538 |  | CORR | AXGR | 08:19 | 08:22 | 08:23 | 277 | 42 | 9.000000 | EXT | - |  | (c)
61364.477000 | 10.892000 | 10.113000 | -0.703000 | -1.482000 | -112.000000 | -68.000000 | -85.000000 | 59.000000 | 588.000000 | 5538 |  | CORR | GENE | 08:17 | 08:24 | 08:22 | 894 | 53 | 9.000000 | EXT | - |  | (c)
61364.676000 | 11.091000 | 10.900000 | -0.504000 | -0.695000 | -1835.000000 | -1628.000000 | -1652.000000 | 1468.000000 | 235.000000 | 5538 |  | CORR | GENE | 03:39 | 04:13 | 04:09 | 460 | 367 | 9.000000 | EXT | - |  | (c)
61365.068000 | 11.483000 | 11.395000 | -0.112000 | -0.200000 | -1962.000000 | -1833.000000 | -1735.000000 | 1508.000000 | 58.000000 | 5538 |  | CORR | GENE | 03:19 | 03:40 | 03:55 | 142 | 454 | 11.000000 | EXT | - |  | (c)
61365.180000 | 0.000000 | -0.031000 | -10.005000 | -10.036000 | 1637.000000 | 1779.000000 | 1743.000000 | 1637.000000 |  | 5539 | Смещение кромок | GWAN |  | 07:16 | 07:39 | 07:33 | 0 | 212 | 4.704000 | EXT | Смещение кромок. Наружу. Аномалия находится на отводе. Величина смещения - 4.7 мм. |  | (c)
61365.180000 | 0.000000 | -0.041000 | -10.005000 | -10.046000 | -2197.000000 | -1996.000000 | -1979.000000 | 1761.000000 |  | 5539 | Смещение кромок | GWAN |  | 08:57 | 09:30 | 09:32 | 0 | 436 | 2.770000 | EXT | Смещение кромок. Наружу. Аномалия находится на отводе. Величина смещения - 2.8 мм. |  | (c)
61365.297000 | 0.117000 | 0.031000 | -9.888000 | -9.974000 | 431.000000 | 497.000000 | 495.000000 | 431.000000 | 31.000000 | 5539 |  | CORR | GENE | 04:01 | 04:12 | 04:12 | 417 | 129 | 9.000000 | EXT | -. Аномалия находится на отводе. |  | (c)
61369.199000 | 4.019000 | 4.002000 | -5.986000 | -6.003000 | 1077.000000 | 1159.000000 | 1152.000000 | 1077.000000 | 4002.000000 | 5539 |  | GOUG | СIGR | 05:46 | 05:59 | 05:58 | 36 | 150 | 9.000000 | EXT | -. Аномалия находится на отводе. Задир. |  | (c)
61369.517000 | 4.337000 | 4.310000 | -5.668000 | -5.695000 | 149.000000 | 438.000000 | 389.000000 | 149.000000 | 4310.000000 | 5539 |  | CORR | GENE | 03:16 | 04:03 | 03:55 | 49 | 479 | 12.000000 | EXT | -. Аномалия находится на отводе. |  | (c)
61373.947000 | 8.767000 | 8.648000 | -1.238000 | -1.357000 | 22.000000 | 36.000000 | 78.000000 | 22.000000 | 947.000000 | 5539 |  | CORR | GENE | 02:55 | 02:58 | 03:04 | 410 | 112 | 10.000000 | EXT | -. Аномалия находится на отводе. |  | (c)
61378.499000 | 3.314000 | 3.084000 | -7.616000 | -7.846000 | -819.000000 | -773.000000 | -730.000000 | 641.000000 | 3084.000000 | 5540 |  | CORR | GENE | 05:03 | 05:10 | 05:17 | 496 | 177 | 11.000000 | EXT | - |  | (c)
61379.158000 | 3.973000 | 3.646000 | -6.957000 | -7.284000 | -683.000000 | -633.000000 | -625.000000 | 568.000000 | 3646.000000 | 5540 |  | CORR | GENE | 05:25 | 05:33 | 05:34 | 550 | 115 | 8.000000 | EXT | - |  | (c)
61384.090000 | 8.905000 | 8.797000 | -2.025000 | -2.133000 | -832.000000 | -596.000000 | -611.000000 | 390.000000 | 1970.000000 | 5540 |  | CORR | GENE | 05:01 | 05:39 | 05:37 | 163 | 442 | 9.000000 | EXT | - |  | (c)
61384.271000 | 9.086000 | 9.077000 | -1.844000 | -1.853000 | -674.000000 | -518.000000 | -538.000000 | 401.000000 | 1828.000000 | 5540 |  | CORR | СIGR | 05:26 | 05:51 | 05:48 | 25 | 273 | 10.000000 | EXT | - |  | (c)
61385.147000 | 9.962000 | 9.621000 | -0.968000 | -1.309000 | -760.000000 | -685.000000 | -695.000000 | 630.000000 | 806.000000 | 5540 |  | CORR | GENE | 05:12 | 05:25 | 05:23 | 503 | 130 | 9.000000 | EXT | - |  | (c)
61386.115000 | 0.000000 | -0.031000 | -11.165000 | -11.196000 | 82.000000 | 187.000000 | 217.000000 | 82.000000 |  | 5541 | Смещение кромок | GWAN |  | 03:58 | 04:15 | 04:19 | 0 | 270 | 4.720000 | EXT | Смещение кромок. Наружу. Величина смещения - 4.7 мм. |  | (c)
61386.480000 | 0.365000 | 0.142000 | -10.800000 | -11.023000 | 18.000000 | 34.000000 | 41.000000 | 18.000000 | 142.000000 | 5541 |  | CORR | GENE | 03:47 | 03:50 | 03:51 | 419 | 47 | 8.000000 | EXT | - |  | (c)
61395.762000 | 9.647000 | 9.474000 | -1.518000 | -1.691000 | 81.000000 | 103.000000 | 114.000000 | 81.000000 | 1263.000000 | 5541 |  | CORR | GENE | 03:58 | 04:01 | 04:03 | 428 | 65 | 8.000000 | EXT | - |  | (c)
61396.795000 | 10.680000 | 10.595000 | -0.485000 | -0.570000 | 65.000000 | 76.000000 | 80.000000 | 65.000000 | 356.000000 | 5541 |  | CORR | AXGR | 03:55 | 03:57 | 03:57 | 214 | 30 | 10.000000 | EXT | - |  | (c)
61396.953000 | 10.838000 | 10.690000 | -0.327000 | -0.475000 | 183.000000 | 199.000000 | 198.000000 | 183.000000 | 226.000000 | 5541 |  | CORR | AXGR | 04:14 | 04:17 | 04:16 | 249 | 30 | 8.000000 | EXT | - |  | (c)
61397.112000 | 10.997000 | 10.928000 | -0.168000 | -0.237000 | 91.000000 | 105.000000 | 119.000000 | 91.000000 | 36.000000 | 5541 |  | CORR | GENE | 03:59 | 04:01 | 04:04 | 201 | 55 | 9.000000 | EXT | - |  | (c)
61397.114000 | 10.999000 | 10.933000 | -0.166000 | -0.232000 | 258.000000 | 283.000000 | 286.000000 | 258.000000 | 21.000000 | 5541 |  | CORR | GENE | 04:26 | 04:30 | 04:31 | 211 | 58 | 8.000000 | EXT | - |  | (c)
61397.357000 | 0.077000 | 0.050000 | -11.608000 | -11.635000 | 1409.000000 | 1432.000000 | 1432.000000 | 1409.000000 | 50.000000 | 5542 |  | CORR | GENE | 04:25 | 04:29 | 04:29 | 140 | 47 | 9.000000 | EXT | - |  | (c)
61397.517000 | 0.237000 | 0.078000 | -11.448000 | -11.607000 | 1318.000000 | 1354.000000 | 1346.000000 | 1318.000000 | 78.000000 | 5542 |  | CORR | GENE | 04:10 | 04:16 | 04:15 | 223 | 55 | 8.000000 | EXT | - |  | (c)
61397.573000 | 0.293000 | 0.243000 | -11.392000 | -11.442000 | 1461.000000 | 1474.000000 | 1479.000000 | 1461.000000 | 243.000000 | 5542 |  | CORR | AXGR | 04:33 | 04:35 | 04:36 | 157 | 36 | 8.000000 | EXT | - |  | (c)
61398.102000 | 0.822000 | 0.707000 | -10.863000 | -10.978000 | -1986.000000 | -1967.000000 | -1958.000000 | 1930.000000 | 707.000000 | 5542 |  | CORR | GENE | 07:17 | 07:20 | 07:22 | 448 | 57 | 8.000000 | EXT | - |  | (c)
61398.342000 | 1.062000 | 1.016000 | -10.623000 | -10.669000 | 1257.000000 | 1268.000000 | 1285.000000 | 1257.000000 | 1016.000000 | 5542 |  | CORR | GENE | 04:00 | 04:02 | 04:05 | 284 | 57 | 8.000000 | EXT | - |  | (c)
61400.550000 | 3.270000 | 3.106000 | -8.415000 | -8.579000 | 1321.000000 | 1364.000000 | 1350.000000 | 1321.000000 | 3106.000000 | 5542 |  | CORR | GENE | 04:11 | 04:18 | 04:15 | 238 | 58 | 8.000000 | EXT | - |  | (c)
61413.234000 | 4.269000 | 4.012000 | -7.341000 | -7.598000 | -1728.000000 | -1703.000000 | -1700.000000 | 1672.000000 | 4012.000000 | 5543 |  | CORR | GENE | 07:57 | 08:01 | 08:01 | 879 | 56 | 8.000000 | EXT | - |  | (c)
61417.500000 | 8.535000 | 8.369000 | -3.075000 | -3.241000 | 1959.000000 | 1979.000000 | 1977.000000 | 1959.000000 | 2991.000000 | 5543 |  | CORR | AXGR | 05:52 | 05:55 | 05:55 | 250 | 36 | 9.000000 | EXT | - |  | (c)
61420.959000 | 0.384000 | 0.283000 | -11.256000 | -11.357000 | -2.000000 | 31.000000 | 90.000000 | 0.000000 | 283.000000 | 5544 |  | CORR | GENE | 07:21 | 07:26 | 07:35 | 584 | 183 | 11.000000 | EXT | - |  | (c)
61428.473000 | 7.898000 | 7.859000 | -3.742000 | -3.781000 | -192.000000 | -179.000000 | -178.000000 | 165.000000 | 3616.000000 | 5544 |  | CORR | AXGR | 06:50 | 06:52 | 06:52 | 165 | 26 | 8.000000 | EXT | - |  | (c)
61428.864000 | 8.289000 | 7.553000 | -3.351000 | -4.087000 | -1330.000000 | -1296.000000 | -1303.000000 | 1275.000000 | 3096.000000 | 5544 |  | CORR | GENE | 03:46 | 03:52 | 03:51 | 991 | 55 | 9.000000 | EXT | - |  | (c)
61430.599000 | 10.024000 | 9.984000 | -1.616000 | -1.656000 | -1245.000000 | -1203.000000 | -1217.000000 | 1189.000000 | 1546.000000 | 5544 |  | CORR | GENE | 04:00 | 04:07 | 04:05 | 110 | 56 | 9.000000 | EXT | - |  | (c)
61432.098000 | 11.523000 | 11.513000 | -0.117000 | -0.127000 | -1014.000000 | -976.000000 | -981.000000 | 948.000000 | 106.000000 | 5544 |  | CORR | СIGR | 04:37 | 04:43 | 04:43 | 21 | 66 | 13.000000 | EXT | - |  | (c)
61432.266000 | 0.051000 | 0.030000 | -11.214000 | -11.235000 | -1919.000000 | -1886.000000 | -1856.000000 | 1794.000000 | 30.000000 | 5545 |  | CORR | GENE | 04:46 | 04:51 | 04:56 | 45 | 125 | 10.000000 | EXT | - |  | (c)
61432.357000 | 0.142000 | 0.097000 | -11.123000 | -11.168000 | -1867.000000 | -1853.000000 | -1840.000000 | 1812.000000 | 97.000000 | 5545 |  | CORR | GENE | 04:54 | 04:56 | 04:59 | 167 | 56 | 11.000000 | EXT | - |  | (c)
61434.274000 | 2.059000 | 2.045000 | -9.206000 | -9.220000 | 130.000000 | 188.000000 | 189.000000 | 130.000000 | 2045.000000 | 5545 |  | CORR | СIGR | 10:16 | 10:26 | 10:26 | 29 | 118 | 10.000000 | EXT | - |  | (c)
61436.029000 | 3.814000 | 3.701000 | -7.451000 | -7.564000 | -747.000000 | -718.000000 | -697.000000 | 648.000000 | 3701.000000 | 5545 |  | CORR | GENE | 07:55 | 08:00 | 08:03 | 270 | 99 | 8.000000 | EXT | - |  | (c)
61439.132000 | 6.917000 | 6.780000 | -4.348000 | -4.485000 | -2163.000000 | -2131.000000 | -2127.000000 | 2091.000000 | 3738.000000 | 5545 |  | CORR | GENE | 04:06 | 04:12 | 04:12 | 747 | 71 | 8.000000 | EXT | - |  | (c)
61440.585000 | 8.370000 | 8.075000 | -2.895000 | -3.190000 | -426.000000 | -396.000000 | -383.000000 | 339.000000 | 2794.000000 | 5545 |  | CORR | GENE | 08:47 | 08:52 | 08:54 | 396 | 86 | 8.000000 | EXT | - |  | (c)
61444.881000 | 1.401000 | 1.387000 | -9.994000 | -10.008000 | -1005.000000 | -932.000000 | -937.000000 | 869.000000 | 1387.000000 | 5546 |  | CORR | СIGR | 08:00 | 08:12 | 08:11 | 23 | 135 | 12.000000 | EXT | - |  | (c)
61445.363000 | 1.883000 | 1.846000 | -9.512000 | -9.549000 | 2135.000000 | 2147.000000 | 2151.000000 | 2135.000000 | 1846.000000 | 5546 |  | CORR | AXGR | 04:27 | 04:29 | 04:29 | 90 | 32 | 9.000000 | EXT | - |  | (c)
61448.197000 | 4.717000 | 4.651000 | -6.678000 | -6.744000 | -2070.000000 | -2016.000000 | -2021.000000 | 1973.000000 | 4651.000000 | 5546 |  | DENT |  | 05:08 | 05:17 | 05:16 | 117 | 97 | 0.352113 |  | - |  | (c)
61462.019000 | 7.144000 | 6.887000 | -4.356000 | -4.613000 | -2051.000000 | -2034.000000 | -2018.000000 | 1985.000000 | 4281.000000 | 5547 |  | CORR | GENE | 07:04 | 07:07 | 07:09 | 332 | 66 | 10.000000 | EXT | - |  | (c)
61464.588000 | 9.713000 | 9.702000 | -1.787000 | -1.798000 | 1775.000000 | 1890.000000 | 1890.000000 | 1775.000000 | 1770.000000 | 5547 |  | CORR | СIGR | 05:21 | 05:40 | 05:40 | 28 | 230 | 8.000000 | EXT | - |  | (c)
61465.000000 | 10.125000 | 10.110000 | -1.375000 | -1.390000 | 1917.000000 | 2035.000000 | 1997.000000 | 1917.000000 | 1364.000000 | 5547 |  | CORR | СIGR | 05:44 | 06:03 | 05:57 | 26 | 161 | 10.000000 | EXT | - |  | (c)
61465.016000 | 10.141000 | 10.140000 | -1.359000 | -1.360000 | 2010.000000 | 2025.000000 | 2021.000000 | 2010.000000 | 1286.000000 | 5547 |  | CORR | AXGR | 05:59 | 06:02 | 06:01 | 74 | 24 | 11.000000 | EXT | - |  | (c)
61465.140000 | 10.265000 | 10.248000 | -1.235000 | -1.252000 | 1942.000000 | 2078.000000 | 2036.000000 | 1942.000000 | 1222.000000 | 5547 |  | CORR | СIGR | 05:48 | 06:10 | 06:03 | 30 | 188 | 8.000000 | EXT | - |  | (c)
61466.281000 | 11.406000 | 11.388000 | -0.094000 | -0.112000 | 2111.000000 | 2213.000000 | 2222.000000 | 2111.000000 | 25.000000 | 5547 |  | CORR | GENE | 06:15 | 06:32 | 06:33 | 87 | 223 | 12.000000 | EXT | - |  | (c)
61468.176000 | 1.801000 | 1.794000 | -9.254000 | -9.261000 | -742.000000 | -667.000000 | -683.000000 | 624.000000 | 1794.000000 | 5548 |  | CORR | СIGR | 05:59 | 06:11 | 06:09 | 21 | 118 | 11.000000 | EXT | -. Аномалия находится на отводе. |  | (c)
61468.551000 | 2.176000 | 2.137000 | -8.879000 | -8.918000 | 1389.000000 | 1396.000000 | 1398.000000 | 1389.000000 | 2137.000000 | 5548 |  | CORR | AXGR | 11:43 | 11:44 | 11:45 | 90 | 18 | 8.000000 | EXT | -. Аномалия находится на отводе. |  | (c)
61468.729000 | 2.354000 | 2.313000 | -8.701000 | -8.742000 | -792.000000 | -721.000000 | -708.000000 | 625.000000 | 2313.000000 | 5548 |  | CORR | GENE | 05:51 | 06:03 | 06:05 | 56 | 167 | 12.000000 | EXT | -. Аномалия находится на отводе. |  | (c)
61469.809000 | 3.434000 | 3.420000 | -7.621000 | -7.635000 | -2071.000000 | -1996.000000 | -2010.000000 | 1949.000000 | 3420.000000 | 5548 |  | CORR | СIGR | 02:25 | 02:37 | 02:34 | 27 | 121 | 10.000000 | EXT | -. Аномалия находится на отводе. |  | (c)
61471.136000 | 4.761000 | 4.686000 | -6.294000 | -6.369000 | -720.000000 | -701.000000 | -702.000000 | 683.000000 | 4686.000000 | 5548 |  | CORR | AXGR | 06:03 | 06:06 | 06:06 | 159 | 37 | 8.000000 | EXT | -. Аномалия находится на отводе. |  | (c)
61471.474000 | 5.099000 | 5.086000 | -5.956000 | -5.969000 | -2152.000000 | -2089.000000 | -2097.000000 | 2042.000000 | 5086.000000 | 5548 |  | CORR | СIGR | 02:12 | 02:22 | 02:20 | 23 | 110 | 13.000000 | EXT | -. Аномалия находится на отводе. |  | (c)
61475.644000 | 9.269000 | 9.246000 | -1.786000 | -1.809000 | -753.000000 | -702.000000 | -709.000000 | 666.000000 | 1786.000000 | 5548 |  | CORR | СIGR | 05:57 | 06:06 | 06:04 | 23 | 87 | 13.000000 | EXT | -. Аномалия находится на отводе. |  | (c)
61476.515000 | 10.140000 | 10.133000 | -0.915000 | -0.922000 | -858.000000 | -807.000000 | -797.000000 | 737.000000 | 894.000000 | 5548 |  | CORR | СIGR | 05:40 | 05:49 | 05:50 | 28 | 122 | 9.000000 | EXT | -. Аномалия находится на отводе. |  | (c)
61477.430000 | 0.000000 | -0.014000 | -10.524000 | -10.538000 | -1947.000000 | -600.000000 | -568.000000 | 0.000000 |  | 5549а | Нарушение формы кольцевого шва | GWAN |  | 02:52 | 06:30 | 06:35 | 0 | 2757 |  | EXT | Нарушение формы кольцевого шва. Аномалия находится на отводе. |  | (c)
61487.954000 | 0.000000 | -0.041000 | -10.304000 | -10.345000 | 1063.000000 | 1596.000000 | 1561.000000 | 1063.000000 |  | 5549б | Нарушение формы кольцевого шва | GWAN |  | 08:46 | 10:12 | 10:07 | 0 | 997 |  | EXT | Нарушение формы кольцевого шва |  | (c)
61489.295000 | 1.341000 | 1.197000 | -8.963000 | -9.107000 | 24.000000 | 51.000000 | 44.000000 | 24.000000 | 1197.000000 | 5549б |  | CORR | AXGR | 05:59 | 06:03 | 06:02 | 434 | 41 | 10.000000 | EXT | - |  | (c)
61490.849000 | 2.895000 | 2.665000 | -7.409000 | -7.639000 | 18.000000 | 38.000000 | 51.000000 | 18.000000 | 2665.000000 | 5549б |  | CORR | GENE | 05:58 | 06:01 | 06:03 | 710 | 66 | 10.000000 | EXT | - |  | (c)
61495.413000 | 7.459000 | 7.419000 | -2.845000 | -2.885000 | 478.000000 | 730.000000 | 754.000000 | 478.000000 | 2820.000000 | 5549б |  | CORR | GENE | 07:12 | 07:53 | 07:57 | 65 | 551 | 10.000000 | EXT | - |  | (c)
61495.802000 | 7.848000 | 7.831000 | -2.456000 | -2.473000 | 730.000000 | 847.000000 | 843.000000 | 730.000000 | 2439.000000 | 5549б |  | CORR | СIGR | 07:53 | 08:12 | 08:11 | 34 | 227 | 9.000000 | EXT | - |  | (c)
61496.229000 | 8.275000 | 8.242000 | -2.029000 | -2.062000 | 385.000000 | 556.000000 | 621.000000 | 385.000000 | 2004.000000 | 5549б |  | CORR | GENE | 06:57 | 07:25 | 07:35 | 58 | 472 | 8.000000 | EXT | - |  | (c)
61500.971000 | 2.713000 | 2.700000 | -0.422000 | -0.435000 | -1982.000000 | -1876.000000 | -1856.000000 | 1729.000000 | 403.000000 | 5550а |  | CORR | СIGR | 07:36 | 07:54 | 07:57 | 32 | 253 | 9.000000 | EXT | - |  | (c)
61522.813000 | 0.568000 | 0.554000 | -10.012000 | -10.026000 | 1275.000000 | 1338.000000 | 1338.000000 | 1275.000000 | 554.000000 | 5553 |  | CORR | СIGR | 07:16 | 07:27 | 07:27 | 26 | 127 | 8.000000 | EXT | - |  | (c)
61524.171000 | 1.926000 | 1.820000 | -8.654000 | -8.760000 | 1339.000000 | 1410.000000 | 1418.000000 | 1339.000000 | 1820.000000 | 5553 |  | CORR | GENE | 07:27 | 07:38 | 07:40 | 142 | 158 | 8.000000 | EXT | - |  | (c)
61527.293000 | 5.048000 | 4.876000 | -5.532000 | -5.704000 | 1356.000000 | 1366.000000 | 1397.000000 | 1356.000000 | 4876.000000 | 5553 |  | CORR | GENE | 07:30 | 07:31 | 07:36 | 433 | 83 | 8.000000 | EXT | - |  | (c)
61527.307000 | 5.062000 | 4.985000 | -5.518000 | -5.595000 | 178.000000 | 222.000000 | 223.000000 | 178.000000 | 4985.000000 | 5553 |  | CORR | GENE | 04:19 | 04:27 | 04:27 | 99 | 91 | 9.000000 | EXT | - |  | (c)
61530.820000 | 8.575000 | 8.492000 | -2.005000 | -2.088000 | 1396.000000 | 1453.000000 | 1471.000000 | 1396.000000 | 1984.000000 | 5553 |  | CORR | GENE | 07:36 | 07:45 | 07:48 | 104 | 148 | 9.000000 | EXT | - |  | (c)
61542.941000 | 10.116000 | 9.973000 | -1.564000 | -1.707000 | -271.000000 | -237.000000 | -244.000000 | 217.000000 | 1207.000000 | 5554 |  | CORR | GENE | 07:27 | 07:32 | 07:31 | 500 | 54 | 12.000000 | EXT | - |  | (c)
61543.251000 | 10.426000 | 10.251000 | -1.254000 | -1.429000 | -206.000000 | -163.000000 | -173.000000 | 140.000000 | 839.000000 | 5554 |  | CORR | GENE | 07:37 | 07:44 | 07:42 | 590 | 66 | 11.000000 | EXT | - |  | (c)
61543.591000 | 10.766000 | 10.557000 | -0.914000 | -1.123000 | -289.000000 | -220.000000 | -249.000000 | 210.000000 | 726.000000 | 5554 |  | CORR | GENE | 07:24 | 07:35 | 07:30 | 397 | 78 | 10.000000 | EXT | - |  | (c)
61544.172000 | 11.347000 | 11.164000 | -0.333000 | -0.516000 | 31.000000 | 54.000000 | 60.000000 | 31.000000 | 97.000000 | 5554 |  | CORR | GENE | 08:15 | 08:19 | 08:20 | 419 | 59 | 9.000000 | EXT | - |  | (c)
61544.378000 | 11.553000 | 11.152000 | -0.127000 | -0.528000 | -481.000000 | -280.000000 | -286.000000 | 91.000000 | 63.000000 | 5554 |  | CORR | GENE | 06:53 | 07:25 | 07:24 | 465 | 389 | 10.000000 | EXT | - |  | (c)
61544.885000 | 0.380000 | 0.053000 | -2.170000 | -2.497000 | -2115.000000 | -2078.000000 | -2086.000000 | 11.631104 | 53.000000 | 5555 |  | CORR | GENE | 07:38 | 07:44 | 07:42 | 411 | 58 | 8.000000 | EXT | - |  | (c)
61545.758000 | 1.253000 | 1.164000 | -1.297000 | -1.386000 | 2196.000000 | 2212.000000 | 2210.000000 | 0.000000 | 1076.000000 | 5555 |  | CORR | AXGR | 07:13 | 07:16 | 07:16 | 310 | 27 | 8.000000 | EXT | - |  | (c)
61547.271000 | 0.216000 | 0.110000 | -8.179000 | -8.285000 | 2175.000000 | 2193.000000 | 2195.000000 | 0.000000 | 110.000000 | 5556 |  | CORR | AXGR | 07:13 | 07:16 | 07:16 | 1126 | 39 | 9.000000 | EXT | - |  | (c)
61547.634000 | 0.579000 | 0.443000 | -7.816000 | -7.952000 | -2182.000000 | -2156.000000 | -2145.000000 | 6.880990 | 443.000000 | 5556 |  | CORR | GENE | 07:30 | 07:34 | 07:36 | 296 | 74 | 8.000000 | EXT | - |  | (c)
61550.812000 | 3.757000 | 3.629000 | -4.638000 | -4.766000 | 2176.000000 | 2201.000000 | 2196.000000 | 0.000000 | 3629.000000 | 5556 |  | CORR | AXGR | 07:13 | 07:17 | 07:17 | 221 | 40 | 10.000000 | EXT | - |  | (c)
61555.450000 | 0.000000 | -0.016000 | -11.565000 | -11.581000 | 1998.000000 | -1967.000000 | -2103.000000 | 0.000000 |  | 5557 | Смещение кромок | GWAN |  | 03:27 | 04:48 | 04:26 | 0 | 720 | 3.557000 | EXT | Смещение кромок. Наружу. Величина смещения - 3.6 мм. |  | (c)
61555.450000 | 0.000000 | -0.021000 | -11.565000 | -11.586000 | -988.000000 | -886.000000 | -831.000000 | 41.751640 |  | 5557 | Смещение кромок | GWAN |  | 07:26 | 07:42 | 07:51 | 0 | 314 | 3.203000 | EXT | Смещение кромок. Наружу. Величина смещения - 3.2 мм. |  | (c)
61555.695000 | 0.245000 | 0.202000 | -11.320000 | -11.363000 | 2061.000000 | 2077.000000 | 2076.000000 | 11.175712 | 202.000000 | 5557 |  | CORR | AXGR | 03:38 | 03:40 | 03:40 | 110 | 31 | 7.000000 | EXT | - |  | (c)
61555.775000 | 0.325000 | 0.226000 | -11.240000 | -11.339000 | -2193.000000 | -2182.000000 | -2174.000000 | 2.992012 | 226.000000 | 5557 |  | CORR | AXGR | 04:11 | 04:13 | 04:14 | 342 | 38 | 8.000000 | EXT | - |  | (c)
61558.006000 | 2.556000 | 0.604000 | -9.009000 | -10.961000 | -2091.000000 | -2009.000000 | -2000.000000 | 11.295061 | 604.000000 | 5557 |  | CORR | GENE | 04:28 | 04:41 | 04:42 | 2067 | 181 | 10.000000 | EXT | - |  | (c)
61558.413000 | 2.963000 | 2.732000 | -8.602000 | -8.833000 | -2088.000000 | -2059.000000 | -1974.000000 | 11.540788 | 2732.000000 | 5557 |  | CORR | GENE | 04:28 | 04:33 | 04:46 | 1216 | 228 | 9.000000 | EXT | - |  | (c)
61559.181000 | 3.731000 | 3.409000 | -7.834000 | -8.156000 | -2219.000000 | -2209.000000 | -2201.000000 | 0.906929 | 3409.000000 | 5557 |  | CORR | AXGR | 04:07 | 04:08 | 04:10 | 699 | 36 | 9.000000 | EXT | - |  | (c)
61560.387000 | 4.937000 | 4.899000 | -6.628000 | -6.666000 | -2070.000000 | -1972.000000 | -1871.000000 | 12.970672 | 4899.000000 | 5557 |  | CORR | GENE | 04:31 | 04:47 | 05:03 | 55 | 397 | 12.000000 | EXT | - |  | (c)
61565.055000 | 9.605000 | 9.551000 | -1.960000 | -2.014000 | -2143.000000 | -2132.000000 | -2130.000000 | 7.078539 | 1820.000000 | 5557 |  | CORR | AXGR | 04:19 | 04:21 | 04:21 | 194 | 26 | 9.000000 | EXT | - |  | (c)
61583.643000 | 5.563000 | 5.425000 | -6.082000 | -6.220000 | -707.000000 | -692.000000 | -690.000000 | 673.000000 | 5425.000000 | 5559 |  | CORR | AXGR | 04:35 | 04:37 | 04:37 | 246 | 34 | 8.000000 | EXT | -. Аномалия находится на отводе. |  | (c)
61585.643000 | 7.563000 | 7.424000 | -4.082000 | -4.221000 | -1514.000000 | -1294.000000 | -1271.000000 | 1028.000000 | 3976.000000 | 5559 |  | DENT |  | 02:24 | 03:00 | 03:04 | 245 | 486 | 1.971831 |  | -. Аномалия находится на отводе. |  | (c)
61586.277000 | 8.197000 | 8.179000 | -3.448000 | -3.466000 | 30.000000 | 86.000000 | 102.000000 | 30.000000 | 3426.000000 | 5559 |  | GOUG | СIGR | 06:34 | 06:43 | 06:45 | 40 | 145 | 9.000000 | EXT | -. Аномалия находится на отводе. Задир. |  | (c)
61589.725000 | 0.000000 | -0.021000 | -11.445000 | -11.466000 | 1319.000000 | 1543.000000 | 1467.000000 | 1319.000000 |  | 5560 | Смещение кромок | GWAN |  | 03:52 | 04:28 | 04:16 | 0 | 296 | 2.479000 | EXT | Смещение кромок. Наружу. Аномалия находится на отводе. Величина смещения - 2.5 мм. |  | (c)
61589.725000 | 0.000000 | -0.021000 | -11.445000 | -11.466000 | 1926.000000 | 2063.000000 | 2086.000000 | 1926.000000 |  | 5560 | Смещение кромок | GWAN |  | 05:30 | 05:52 | 05:56 | 0 | 319 | 2.328000 | EXT | Смещение кромок. Вовнутрь. Аномалия находится на отводе. Величина смещения - 2.3 мм. |  | (c)
61589.903000 | 0.178000 | 0.115000 | -11.267000 | -11.330000 | 1502.000000 | 1767.000000 | 1707.000000 | 1502.000000 | 115.000000 | 5560 |  | CORR | GENE | 04:22 | 05:05 | 04:55 | 90 | 410 | 10.000000 | EXT | -. Аномалия находится на отводе. |  | (c)
61590.764000 | 1.039000 | 0.867000 | -10.406000 | -10.578000 | -1802.000000 | -1787.000000 | -1780.000000 | 1758.000000 | 867.000000 | 5560 |  | GOUG | AXGR | 07:29 | 07:31 | 07:32 | 277 | 44 | 10.000000 | EXT | -. Аномалия находится на отводе. Задир. |  | (c)
61593.714000 | 3.989000 | 3.915000 | -7.456000 | -7.530000 | -1704.000000 | -1604.000000 | -1581.000000 | 1457.000000 | 3915.000000 | 5560 |  | GOUG | GENE | 07:44 | 08:01 | 08:04 | 209 | 247 | 7.000000 | EXT | -. Аномалия находится на отводе. Зона задиров. |  | (c)
61602.383000 | 1.213000 | 0.200000 | -10.012000 | -11.025000 | -637.000000 | -504.000000 | -538.000000 | 439.000000 | 200.000000 | 5561 |  | CORR | GENE | 04:53 | 05:14 | 05:09 | 1064 | 198 | 10.000000 | EXT | - |  | (c)
61604.740000 | 3.570000 | 3.370000 | -7.655000 | -7.855000 | -538.000000 | -502.000000 | -498.000000 | 458.000000 | 3370.000000 | 5561 |  | CORR | GENE | 05:09 | 05:15 | 05:15 | 555 | 80 | 12.000000 | EXT | - |  | (c)
61606.531000 | 5.361000 | 4.954000 | -5.864000 | -6.271000 | -543.000000 | -484.000000 | -502.000000 | 462.000000 | 4954.000000 | 5561 |  | CORR | GENE | 05:08 | 05:18 | 05:15 | 567 | 81 | 9.000000 | EXT | - |  | (c)
61610.216000 | 9.046000 | 8.731000 | -2.179000 | -2.494000 | -511.000000 | -483.000000 | -487.000000 | 462.000000 | 2101.000000 | 5561 |  | CORR | GENE | 05:13 | 05:18 | 05:17 | 393 | 49 | 8.000000 | EXT | - |  | (c)
61610.802000 | 9.632000 | 9.366000 | -1.593000 | -1.859000 | -691.000000 | -669.000000 | -648.000000 | 605.000000 | 1230.000000 | 5561 |  | CORR | GENE | 04:44 | 04:48 | 04:51 | 629 | 86 | 8.000000 | EXT | - |  | (c)
61611.424000 | 10.254000 | 10.078000 | -0.971000 | -1.147000 | -641.000000 | -608.000000 | -586.000000 | 531.000000 | 787.000000 | 5561 |  | CORR | GENE | 04:52 | 04:58 | 05:01 | 360 | 109 | 10.000000 | EXT | - |  | (c)
61612.340000 | 11.170000 | 11.145000 | -0.055000 | -0.080000 | 97.000000 | 159.000000 | 167.000000 | 97.000000 | 42.000000 | 5561 |  | CORR | СIGR | 06:51 | 07:01 | 07:03 | 38 | 140 | 8.000000 | EXT | - |  | (c)
61616.705000 | 4.310000 | 3.533000 | -6.695000 | -7.472000 | 391.000000 | 455.000000 | 431.000000 | 391.000000 | 3533.000000 | 5562 |  | CORR | GENE | 04:42 | 04:52 | 04:48 | 1321 | 79 | 11.000000 | EXT | - |  | (c)
61617.398000 | 5.003000 | 4.919000 | -6.002000 | -6.086000 | 416.000000 | 447.000000 | 442.000000 | 416.000000 | 4919.000000 | 5562 |  | CORR | GENE | 04:46 | 04:51 | 04:50 | 361 | 51 | 9.000000 | EXT | - |  | (c)
61622.545000 | 10.150000 | 10.052000 | -0.855000 | -0.953000 | 150.000000 | 169.000000 | 172.000000 | 150.000000 | 729.000000 | 5562 |  | CORR | AXGR | 04:03 | 04:06 | 04:07 | 224 | 44 | 8.000000 | EXT | - |  | (c)
61623.679000 | 0.279000 | 0.196000 | -11.241000 | -11.324000 | -1760.000000 | -1734.000000 | -1744.000000 | 1727.000000 | 196.000000 | 5563 |  | CORR | AXGR | 06:55 | 06:59 | 06:57 | 117 | 32 | 11.000000 | EXT | - |  | (c)
61625.986000 | 2.586000 | 2.419000 | -8.934000 | -9.101000 | 1848.000000 | 1880.000000 | 1890.000000 | 1848.000000 | 2419.000000 | 5563 |  | CORR | GENE | 04:37 | 04:42 | 04:44 | 239 | 84 | 8.000000 | EXT | - |  | (c)
61627.328000 | 3.928000 | 3.909000 | -7.592000 | -7.611000 | 1761.000000 | 1826.000000 | 1859.000000 | 1761.000000 | 3909.000000 | 5563 |  | CORR | СIGR | 04:23 | 04:33 | 04:39 | 38 | 196 | 9.000000 | EXT | - |  | (c)
61627.916000 | 4.516000 | 4.391000 | -7.004000 | -7.129000 | 1885.000000 | 1914.000000 | 1912.000000 | 1885.000000 | 4391.000000 | 5563 |  | CORR | GENE | 04:43 | 04:48 | 04:47 | 278 | 54 | 10.000000 | EXT | - |  | (c)
61628.184000 | 4.784000 | 4.743000 | -6.736000 | -6.777000 | 1767.000000 | 2092.000000 | 1943.000000 | 1767.000000 | 4743.000000 | 5563 |  | CORR | GENE | 04:24 | 05:16 | 04:52 | 57 | 353 | 10.000000 | EXT | - |  | (c)
61628.376000 | 4.976000 | 4.890000 | -6.544000 | -6.630000 | 1991.000000 | 2010.000000 | 2016.000000 | 1991.000000 | 4890.000000 | 5563 |  | CORR | GENE | 05:00 | 05:03 | 05:04 | 206 | 49 | 9.000000 | EXT | - |  | (c)
61628.835000 | 5.435000 | 5.368000 | -6.085000 | -6.152000 | 2019.000000 | 2036.000000 | 2034.000000 | 2019.000000 | 5368.000000 | 5563 |  | CORR | AXGR | 05:05 | 05:07 | 05:07 | 145 | 31 | 8.000000 | EXT | - |  | (c)
61629.661000 | 6.261000 | 6.177000 | -5.259000 | -5.343000 | 1963.000000 | 1999.000000 | 1999.000000 | 1963.000000 | 4872.000000 | 5563 |  | CORR | GENE | 04:55 | 05:01 | 05:01 | 471 | 72 | 8.000000 | EXT | - |  | (c)
61629.765000 | 6.365000 | 6.302000 | -5.155000 | -5.218000 | 1881.000000 | 1895.000000 | 1901.000000 | 1881.000000 | 5046.000000 | 5563 |  | CORR | AXGR | 04:42 | 04:44 | 04:46 | 172 | 42 | 7.000000 | EXT | - |  | (c)
61630.145000 | 6.745000 | 6.733000 | -4.775000 | -4.787000 | 1340.000000 | 1408.000000 | 1437.000000 | 1340.000000 | 4743.000000 | 5563 |  | CORR | СIGR | 03:15 | 03:26 | 03:31 | 44 | 194 | 10.000000 | EXT | - |  | (c)
61630.276000 | 6.876000 | 6.806000 | -4.644000 | -4.714000 | 1768.000000 | 1882.000000 | 1905.000000 | 1768.000000 | 4637.000000 | 5563 |  | CORR | GENE | 04:24 | 04:42 | 04:46 | 77 | 274 | 10.000000 | EXT | - |  | (c)
61630.366000 | 6.966000 | 6.896000 | -4.554000 | -4.624000 | 1898.000000 | 1936.000000 | 1937.000000 | 1898.000000 | 4465.000000 | 5563 |  | CORR | GENE | 04:45 | 04:51 | 04:51 | 159 | 76 | 9.000000 | EXT | - |  | (c)
61631.992000 | 8.592000 | 8.403000 | -2.928000 | -3.117000 | 1883.000000 | 1901.000000 | 1907.000000 | 1883.000000 | 2518.000000 | 5563 |  | CORR | GENE | 04:43 | 04:45 | 04:46 | 599 | 46 | 8.000000 | EXT | - |  | (c)
61632.307000 | 8.907000 | 8.308000 | -2.613000 | -3.212000 | 1769.000000 | 1830.000000 | 1813.000000 | 1769.000000 | 2265.000000 | 5563 |  | CORR | GENE | 04:24 | 04:34 | 04:31 | 947 | 88 | 9.000000 | EXT | - |  | (c)
61632.829000 | 9.429000 | 9.291000 | -2.091000 | -2.229000 | 1828.000000 | 1845.000000 | 1841.000000 | 1828.000000 | 1946.000000 | 5563 |  | CORR | AXGR | 04:34 | 04:36 | 04:36 | 283 | 26 | 10.000000 | EXT | - |  | (c)
61632.832000 | 9.432000 | 9.092000 | -2.088000 | -2.428000 | 1996.000000 | 2014.000000 | 2019.000000 | 1996.000000 | 2024.000000 | 5563 |  | CORR | GENE | 05:01 | 05:04 | 05:05 | 404 | 47 | 8.000000 | EXT | - |  | (c)
61634.254000 | 10.854000 | 10.310000 | -0.666000 | -1.210000 | 1889.000000 | 1938.000000 | 1941.000000 | 1889.000000 | 594.000000 | 5563 |  | CORR | GENE | 04:44 | 04:52 | 04:52 | 616 | 103 | 8.000000 | EXT | - |  | (c)
61634.605000 | 11.205000 | 10.945000 | -0.315000 | -0.575000 | 1856.000000 | 1889.000000 | 1884.000000 | 1856.000000 | 161.000000 | 5563 |  | CORR | GENE | 04:38 | 04:44 | 04:43 | 414 | 54 | 9.000000 | EXT | - |  | (c)
61634.920000 | 0.000000 | -0.031000 | -11.015000 | -11.046000 | 1454.000000 | 1628.000000 | 1627.000000 | 1454.000000 |  | 5564 | Смещение кромок | GWAN |  | 03:40 | 04:08 | 04:07 | 0 | 346 | 2.920000 | EXT | Смещение кромок. Наружу. Аномалия находится на отводе. Величина смещения - 2.9 мм. |  | (c)
61634.920000 | 0.000000 | -0.031000 | -11.015000 | -11.046000 | -1178.000000 | -1114.000000 | -987.000000 | 797.000000 |  | 5564 | Смещение кромок | GWAN |  | 08:35 | 08:45 | 09:06 | 0 | 380 | 3.042000 | EXT | Смещение кромок. Наружу. Аномалия находится на отводе. Величина смещения - 3 мм. |  | (c)
61637.510000 | 2.590000 | 2.456000 | -8.425000 | -8.559000 | 1707.000000 | 1752.000000 | 1737.000000 | 1707.000000 | 2456.000000 | 5564 |  | CORR | GENE | 04:20 | 04:28 | 04:25 | 360 | 60 | 8.000000 | EXT | -. Аномалия находится на отводе. |  | (c)
61642.955000 | 8.035000 | 7.389000 | -2.980000 | -3.626000 | -1630.000000 | -1580.000000 | -1592.000000 | 1553.000000 | 2666.000000 | 5564 |  | CORR | GENE | 07:22 | 07:30 | 07:28 | 960 | 77 | 10.000000 | EXT | -. Аномалия находится на отводе. |  | (c)
61643.276000 | 8.356000 | 8.192000 | -2.659000 | -2.823000 | -1542.000000 | -1528.000000 | -1522.000000 | 1502.000000 | 2525.000000 | 5564 |  | CORR | AXGR | 07:36 | 07:38 | 07:39 | 298 | 40 | 10.000000 | EXT | -. Аномалия находится на отводе. |  | (c)
61643.523000 | 8.603000 | 8.512000 | -2.412000 | -2.503000 | 1998.000000 | 2017.000000 | 2020.000000 | 1998.000000 | 2324.000000 | 5564 |  | CORR | AXGR | 05:07 | 05:10 | 05:11 | 179 | 43 | 9.000000 | EXT | -. Аномалия находится на отводе. |  | (c)
61643.862000 | 8.942000 | 8.555000 | -2.073000 | -2.460000 | -1575.000000 | -1536.000000 | -1516.000000 | 1456.000000 | 1768.000000 | 5564 |  | CORR | GENE | 07:31 | 07:37 | 07:40 | 692 | 119 | 8.000000 | EXT | -. Аномалия находится на отводе. |  | (c)
61644.181000 | 9.261000 | 9.171000 | -1.754000 | -1.844000 | 1850.000000 | 1893.000000 | 1883.000000 | 1850.000000 | 1610.000000 | 5564 |  | CORR | GENE | 04:43 | 04:50 | 04:49 | 234 | 68 | 8.000000 | EXT | -. Аномалия находится на отводе. |  | (c)
61644.224000 | 9.304000 | 9.144000 | -1.711000 | -1.871000 | 1999.000000 | 2020.000000 | 2038.000000 | 1999.000000 | 1525.000000 | 5564 |  | CORR | GENE | 05:07 | 05:11 | 05:14 | 346 | 79 | 9.000000 | EXT | -. Аномалия находится на отводе. |  | (c)
61644.843000 | 9.923000 | 9.695000 | -1.092000 | -1.320000 | 1992.000000 | 2017.000000 | 2011.000000 | 1992.000000 | 929.000000 | 5564 |  | CORR | AXGR | 05:06 | 05:10 | 05:09 | 391 | 38 | 8.000000 | EXT | -. Аномалия находится на отводе. |  | (c)
61644.927000 | 10.007000 | 9.993000 | -1.008000 | -1.022000 | 2054.000000 | 2114.000000 | 2097.000000 | 2054.000000 | 998.000000 | 5564 |  | CORR | СIGR | 05:16 | 05:26 | 05:23 | 24 | 86 | 11.000000 | EXT | -. Аномалия находится на отводе. |  | (c)
61645.706000 | 10.786000 | 10.598000 | -0.229000 | -0.417000 | -1574.000000 | -1527.000000 | -1510.000000 | 1446.000000 | 56.000000 | 5564 |  | CORR | GENE | 07:31 | 07:38 | 07:41 | 361 | 128 | 8.000000 | EXT | -. Аномалия находится на отводе. |  | (c)
61646.065000 | 0.130000 | 0.071000 | -10.950000 | -11.009000 | -2138.000000 | -2087.000000 | -2097.000000 | 2056.000000 | 71.000000 | 5565 |  | CORR | GENE | 07:33 | 07:41 | 07:40 | 571 | 82 | 8.000000 | EXT | - |  | (c)
61647.949000 | 2.014000 | 1.196000 | -9.066000 | -9.884000 | -2122.000000 | -2073.000000 | -2070.000000 | 2019.000000 | 1196.000000 | 5565 |  | CORR | GENE | 07:36 | 07:44 | 07:44 | 1105 | 103 | 11.000000 | EXT | - |  | (c)
61649.328000 | 3.393000 | 2.401000 | -7.687000 | -8.679000 | -2105.000000 | -2010.000000 | -2036.000000 | 1966.000000 | 2401.000000 | 5565 |  | CORR | GENE | 07:38 | 07:54 | 07:50 | 1616 | 139 | 9.000000 | EXT | - |  | (c)
61650.411000 | 4.476000 | 4.218000 | -6.604000 | -6.862000 | -2047.000000 | -2029.000000 | -2027.000000 | 2007.000000 | 4218.000000 | 5565 |  | CORR | AXGR | 07:48 | 07:51 | 07:51 | 426 | 39 | 12.000000 | EXT | - |  | (c)
61652.896000 | 6.961000 | 6.832000 | -4.119000 | -4.248000 | -1974.000000 | -1943.000000 | -1941.000000 | 1909.000000 | 3672.000000 | 5565 |  | CORR | GENE | 07:59 | 08:04 | 08:05 | 576 | 66 | 9.000000 | EXT | - |  | (c)
61655.045000 | 9.110000 | 8.830000 | -1.970000 | -2.250000 | -1963.000000 | -1947.000000 | -1944.000000 | 1924.000000 | 1835.000000 | 5565 |  | CORR | AXGR | 08:01 | 08:04 | 08:04 | 415 | 39 | 9.000000 | EXT | - |  | (c)
61656.744000 | 10.809000 | 10.795000 | -0.271000 | -0.285000 | -2042.000000 | -1948.000000 | -1974.000000 | 1906.000000 | 242.000000 | 5565 |  | CORR | СIGR | 07:49 | 08:04 | 08:00 | 43 | 136 | 10.000000 | EXT | - |  | (c)
61656.856000 | 10.921000 | 10.815000 | -0.159000 | -0.265000 | 1326.000000 | 1348.000000 | 1347.000000 | 1326.000000 | 114.000000 | 5565 |  | CORR | AXGR | 04:52 | 04:56 | 04:56 | 151 | 42 | 9.000000 | EXT | - |  | (c)
61656.873000 | 10.938000 | 10.925000 | -0.142000 | -0.155000 | -2116.000000 | -2058.000000 | -2064.000000 | 2012.000000 | 120.000000 | 5565 |  | CORR | СIGR | 07:37 | 07:46 | 07:45 | 35 | 104 | 11.000000 | EXT | - |  | (c)
61656.928000 | 10.993000 | 10.987000 | -0.087000 | -0.093000 | 1183.000000 | 1350.000000 | 1266.000000 | 1183.000000 | 52.000000 | 5565 |  | CORR | СIGR | 04:29 | 04:56 | 04:43 | 41 | 167 | 13.000000 | EXT | - |  | (c)
61658.226000 | 1.211000 | 1.196000 | -9.609000 | -9.624000 | -242.000000 | -179.000000 | -193.000000 | 143.000000 | 1196.000000 | 5566 |  | CORR | СIGR | 05:12 | 05:23 | 05:20 | 30 | 98 | 10.000000 | EXT | -. Аномалия находится на отводе. |  | (c)
61660.465000 | 3.450000 | 3.378000 | -7.370000 | -7.442000 | 2045.000000 | 2086.000000 | 2101.000000 | 2045.000000 | 3378.000000 | 5566 |  | DENT |  | 11:22 | 11:28 | 11:31 | 139 | 112 | 0.563380 |  | -. Аномалия находится на отводе. |  | (c)
61664.869000 | 7.854000 | 7.842000 | -2.966000 | -2.978000 | 587.000000 | 665.000000 | 670.000000 | 587.000000 | 2952.000000 | 5566 |  | CORR | СIGR | 07:26 | 07:39 | 07:40 | 26 | 166 | 9.000000 | EXT | -. Аномалия находится на отводе. |  | (c)
61665.456000 | 8.441000 | 8.369000 | -2.379000 | -2.451000 | -441.000000 | -431.000000 | -424.000000 | 407.000000 | 2323.000000 | 5566 |  | CORR | AXGR | 04:40 | 04:42 | 04:43 | 128 | 34 | 10.000000 | EXT | -. Аномалия находится на отводе. |  | (c)
61667.634000 | 10.619000 | 10.328000 | -0.201000 | -0.492000 | -42.000000 | -16.000000 | -21.000000 | 0.000000 | 149.000000 | 5566 |  | LWAN |  | 05:45 | 05:49 | 05:48 | 343 | 42 | 9.540570 | EXT | -. Эквивалент потери металла 10%. Аномалия находится на отводе. |  | (c)
61667.835000 | 0.000000 | -0.026000 | -11.480000 | -11.506000 | -2140.000000 | -1203.000000 | -1562.000000 | 983.000000 |  | 5567 | Нарушение формы кольцевого шва | GWAN |  | 06:37 | 09:09 | 08:11 | 0 | 1157 |  | EXT | Нарушение формы кольцевого шва. Аномалия находится на отводе. |  | (c)
61668.513000 | 0.678000 | 0.330000 | -10.802000 | -11.150000 | 1718.000000 | 1743.000000 | 1744.000000 | 1718.000000 | 330.000000 | 5567 |  | CORR | GENE | 05:00 | 05:04 | 05:04 | 423 | 52 | 8.000000 | EXT | - |  | (c)
61679.315000 | 0.000000 | -0.036000 | -10.615000 | -10.651000 | 721.000000 | 869.000000 | 1060.000000 | 721.000000 |  | 5568 | Смещение кромок | GWAN |  | 01:57 | 02:21 | 02:52 | 0 | 677 | 4.072000 | EXT | Смещение кромок. Вовнутрь. Аномалия находится на отводе. Величина смещения - 4.1 мм. |  | (c)
61679.315000 | 0.000000 | -0.016000 | -10.615000 | -10.631000 | 1897.000000 | 2104.000000 | 2076.000000 | 1897.000000 |  | 5568 | Смещение кромок | GWAN |  | 05:07 | 05:40 | 05:36 | 0 | 357 | 3.830000 | EXT | Смещение кромок. Наружу. Аномалия находится на отводе. Величина смещения - 3.8 мм. |  | (c)
61683.108000 | 3.793000 | 3.775000 | -6.822000 | -6.840000 | 1962.000000 | -2137.000000 | 2219.000000 | 1962.000000 | 3775.000000 | 5568 |  | CORR | GENE | 05:17 | 06:16 | 05:59 | 118 | 515 | 8.000000 | EXT | -. Аномалия находится на отводе. |  | (c)
61683.456000 | 4.141000 | 4.121000 | -6.474000 | -6.494000 | -2122.000000 | -1953.000000 | -1889.000000 | 1655.000000 | 4121.000000 | 5568 |  | CORR | GENE | 06:18 | 06:46 | 06:56 | 63 | 468 | 10.000000 | EXT | -. Аномалия находится на отводе. |  | (c)
61683.862000 | 4.547000 | 4.392000 | -6.068000 | -6.223000 | 1791.000000 | 1815.000000 | 1812.000000 | 1791.000000 | 4392.000000 | 5568 |  | CORR | AXGR | 04:50 | 04:54 | 04:53 | 276 | 43 | 8.000000 | EXT | -. Аномалия находится на отводе. |  | (c)
61687.174000 | 7.859000 | 7.827000 | -2.756000 | -2.788000 | 1918.000000 | 1990.000000 | 2023.000000 | 1918.000000 | 2735.000000 | 5568 |  | CORR | GENE | 05:10 | 05:22 | 05:27 | 53 | 210 | 9.000000 | EXT | -. Аномалия находится на отводе. |  | (c)
61689.930000 | 0.000000 | -0.016000 | -10.450000 | -10.466000 | 1058.000000 | 1122.000000 | 1167.000000 | 1058.000000 |  | 5569 | Смещение кромок | GWAN |  | 05:13 | 05:23 | 05:30 | 0 | 218 | 3.036000 | EXT | Смещение кромок. Наружу. Аномалия находится на отводе. Величина смещения - 3 мм. |  | (c)
61689.930000 | 0.000000 | -0.036000 | -10.450000 | -10.486000 | 1412.000000 | 1555.000000 | 1710.000000 | 1412.000000 |  | 5569 | Смещение кромок | GWAN |  | 06:10 | 06:33 | 06:58 | 0 | 595 | 3.438000 | EXT | Смещение кромок. Наружу. Аномалия находится на отводе. Величина смещения - 3.4 мм. |  | (c)
61689.930000 | 0.000000 | -0.046000 | -10.450000 | -10.496000 | -1919.000000 | -1812.000000 | -1806.000000 | 1692.000000 |  | 5569 | Смещение кромок | GWAN |  | 09:12 | 09:30 | 09:31 | 0 | 227 | 3.000000 | EXT | Смещение кромок. Наружу. Аномалия находится на отводе. Величина смещения - 3 мм. |  | (c)
61696.037000 | 6.107000 | 6.045000 | -4.343000 | -4.405000 | -2125.000000 | -2103.000000 | -2108.000000 | 2091.000000 | 4256.000000 | 5569 |  | CORR | AXGR | 08:39 | 08:43 | 08:42 | 149 | 35 | 9.000000 | EXT | - |  | (c)
61696.196000 | 6.266000 | 6.017000 | -4.184000 | -4.433000 | -2216.000000 | -2161.000000 | -2180.000000 | 2145.000000 | 4074.000000 | 5569 |  | CORR | GENE | 08:24 | 08:33 | 08:30 | 359 | 70 | 10.000000 | EXT | - |  | (c)
61696.392000 | 6.462000 | 6.347000 | -3.988000 | -4.103000 | 1928.000000 | 2009.000000 | 2000.000000 | 1928.000000 | 3531.000000 | 5569 |  | CORR | GENE | 07:33 | 07:46 | 07:45 | 572 | 144 | 9.000000 | EXT | - |  | (c)
61697.692000 | 7.762000 | 7.721000 | -2.688000 | -2.729000 | 916.000000 | 1138.000000 | 1106.000000 | 916.000000 | 2672.000000 | 5569 |  | CORR | GENE | 04:50 | 05:26 | 05:21 | 57 | 380 | 10.000000 | EXT | - |  | (c)
61697.948000 | 8.018000 | 7.942000 | -2.432000 | -2.508000 | 1795.000000 | 1852.000000 | 1852.000000 | 1795.000000 | 2353.000000 | 5569 |  | CORR | GENE | 07:12 | 07:21 | 07:21 | 155 | 115 | 9.000000 | EXT | - |  | (c)
61698.052000 | 8.122000 | 7.963000 | -2.328000 | -2.487000 | 991.000000 | 1010.000000 | 1012.000000 | 991.000000 | 2270.000000 | 5569 |  | CORR | AXGR | 05:02 | 05:05 | 05:05 | 217 | 41 | 8.000000 | EXT | - |  | (c)
61698.423000 | 8.493000 | 8.314000 | -1.957000 | -2.136000 | 967.000000 | 983.000000 | 984.000000 | 967.000000 | 1863.000000 | 5569 |  | CORR | AXGR | 04:58 | 05:01 | 05:01 | 273 | 34 | 8.000000 | EXT | - |  | (c)
61698.757000 | 8.827000 | 8.812000 | -1.623000 | -1.638000 | 945.000000 | 1010.000000 | 1033.000000 | 945.000000 | 1607.000000 | 5569 |  | CORR | СIGR | 04:55 | 05:05 | 05:09 | 31 | 175 | 8.000000 | EXT | - |  | (c)
61698.970000 | 9.040000 | 8.861000 | -1.410000 | -1.589000 | 1034.000000 | 1080.000000 | 1070.000000 | 1034.000000 | 1197.000000 | 5569 |  | CORR | GENE | 05:09 | 05:16 | 05:15 | 392 | 73 | 9.000000 | EXT | - |  | (c)
61699.108000 | 9.178000 | 9.155000 | -1.272000 | -1.295000 | 1901.000000 | 2115.000000 | 2148.000000 | 1901.000000 | 1233.000000 | 5569 |  | CORR | GENE | 07:29 | 08:03 | 08:09 | 62 | 495 | 9.000000 | EXT | - |  | (c)
61700.380000 | 0.000000 | -0.011000 | -11.170000 | -11.181000 | 62.000000 | 277.000000 | 187.000000 | 62.000000 |  | 5570 | Смещение кромок | GWAN |  | 05:46 | 06:21 | 06:06 | 0 | 250 | 4.466000 | EXT | Смещение кромок. Наружу. Аномалия находится на отводе. Величина смещения - 4.5 мм. |  | (c)
61700.380000 | 0.000000 | -0.026000 | -11.170000 | -11.196000 | 1099.000000 | 1212.000000 | 1216.000000 | 1099.000000 |  | 5570 | Смещение кромок | GWAN |  | 08:33 | 08:52 | 08:52 | 0 | 235 | 2.936000 | EXT | Смещение кромок. Наружу. Аномалия находится на отводе. Величина смещения - 2.9 мм. |  | (c)
61700.380000 | 0.000000 | -0.036000 | -11.170000 | -11.206000 | 1447.000000 | 1772.000000 | 1683.000000 | 1447.000000 |  | 5570 | Смещение кромок | GWAN |  | 09:30 | 10:22 | 10:08 | 0 | 471 | 2.933000 | EXT | Смещение кромок. Наружу. Аномалия находится на отводе. Величина смещения - 2.9 мм. |  | (c)
61705.032000 | 4.652000 | 4.478000 | -6.518000 | -6.692000 | -160.000000 | -145.000000 | -142.000000 | 124.000000 | 4478.000000 | 5570 |  | CORR | AXGR | 05:10 | 05:13 | 05:13 | 558 | 37 | 8.000000 | EXT | -. Аномалия находится на отводе. |  | (c)
61706.237000 | 5.857000 | 5.174000 | -5.313000 | -5.996000 | -282.000000 | -166.000000 | -215.000000 | 148.000000 | 4738.000000 | 5570 |  | CORR | GENE | 04:51 | 05:09 | 05:01 | 1258 | 133 | 9.000000 | EXT | -. Аномалия находится на отводе. |  | (c)
61707.529000 | 7.149000 | 6.962000 | -4.021000 | -4.208000 | -343.000000 | -317.000000 | -322.000000 | 300.000000 | 3809.000000 | 5570 |  | CORR | AXGR | 04:41 | 04:45 | 04:44 | 399 | 43 | 11.000000 | EXT | -. Аномалия находится на отводе. |  | (c)
61722.925000 | 0.000000 | -0.036000 | -11.325000 | -11.361000 | 691.000000 | 1100.000000 | 941.000000 | 691.000000 |  | 5572 | Смещение кромок | GWAN |  | 08:48 | 09:54 | 09:28 | 0 | 500 | 4.215000 | EXT | Смещение кромок. Наружу. Величина смещения - 4.2 мм. |  | (c)
61729.188000 | 6.263000 | 5.921000 | -5.062000 | -5.404000 | -555.000000 | -534.000000 | -527.000000 | 499.000000 | 5017.000000 | 5572 |  | CORR | GENE | 05:26 | 05:30 | 05:31 | 387 | 55 | 8.000000 | EXT | - |  | (c)
61730.278000 | 7.353000 | 7.309000 | -3.972000 | -4.016000 | -74.000000 | -65.000000 | -64.000000 | 55.000000 | 3930.000000 | 5572 |  | CORR | AXGR | 06:44 | 06:45 | 06:46 | 86 | 19 | 8.000000 | EXT | - |  | (c)
61745.708000 | 2.178000 | 2.140000 | -9.512000 | -9.550000 | -374.000000 | -359.000000 | -362.000000 | 350.000000 | 2140.000000 | 5574 |  | CORR | AXGR | 06:20 | 06:23 | 06:22 | 80 | 25 | 9.000000 | EXT | - |  | (c)
61749.001000 | 5.471000 | 5.456000 | -6.219000 | -6.234000 | -150.000000 | -134.000000 | -133.000000 | 116.000000 | 5456.000000 | 5574 |  | CORR | PITT | 06:57 | 06:59 | 06:59 | 30 | 34 | 15.000000 | EXT | - |  | (c)
61752.011000 | 8.481000 | 8.474000 | -3.209000 | -3.216000 | -249.000000 | -197.000000 | -210.000000 | 172.000000 | 3199.000000 | 5574 |  | CORR | СIGR | 06:41 | 06:49 | 06:47 | 17 | 77 | 14.000000 | EXT | - |  | (c)
61755.305000 | 0.085000 | 0.044000 | -11.560000 | -11.601000 | 1288.000000 | 1298.000000 | 1297.000000 | 1288.000000 | 44.000000 | 5575 |  | CORR | AXGR | 06:58 | 07:00 | 06:59 | 86 | 18 | 13.000000 | EXT | - |  | (c)
61755.594000 | 0.374000 | 0.114000 | -11.271000 | -11.531000 | 1559.000000 | 1587.000000 | 1590.000000 | 1559.000000 | 114.000000 | 5575 |  | CORR | GENE | 07:42 | 07:46 | 07:47 | 400 | 61 | 9.000000 | EXT | - |  | (c)
61757.361000 | 2.141000 | 2.053000 | -9.504000 | -9.592000 | 1444.000000 | 1467.000000 | 1460.000000 | 1444.000000 | 2053.000000 | 5575 |  | CORR | AXGR | 07:23 | 07:27 | 07:26 | 403 | 33 | 8.000000 | EXT | - |  | (c)
61757.495000 | 2.275000 | 2.204000 | -9.370000 | -9.441000 | 1524.000000 | 1534.000000 | 1535.000000 | 1524.000000 | 2204.000000 | 5575 |  | CORR | AXGR | 07:36 | 07:38 | 07:38 | 136 | 22 | 8.000000 | EXT | - |  | (c)
61757.543000 | 2.323000 | 2.267000 | -9.322000 | -9.378000 | 1275.000000 | 1297.000000 | 1300.000000 | 1275.000000 | 2267.000000 | 5575 |  | CORR | GENE | 06:56 | 06:59 | 07:00 | 193 | 50 | 8.000000 | EXT | - |  | (c)
61758.075000 | 2.855000 | 2.761000 | -8.790000 | -8.884000 | 1517.000000 | 1547.000000 | 1537.000000 | 1517.000000 | 2761.000000 | 5575 |  | CORR | AXGR | 07:35 | 07:40 | 07:38 | 139 | 41 | 9.000000 | EXT | - |  | (c)
61759.074000 | 3.854000 | 3.739000 | -7.791000 | -7.906000 | 1408.000000 | 1492.000000 | 1460.000000 | 1408.000000 | 3739.000000 | 5575 |  | CORR | GENE | 07:17 | 07:31 | 07:26 | 455 | 104 | 11.000000 | EXT | - |  | (c)
61759.763000 | 4.543000 | 4.423000 | -7.102000 | -7.222000 | 1826.000000 | 1863.000000 | 1852.000000 | 1826.000000 | 4423.000000 | 5575 |  | CORR | GENE | 08:25 | 08:31 | 08:29 | 233 | 52 | 8.000000 | EXT | - |  | (c)
61760.287000 | 5.067000 | 4.934000 | -6.578000 | -6.711000 | 1264.000000 | 1279.000000 | 1283.000000 | 1264.000000 | 4934.000000 | 5575 |  | CORR | AXGR | 06:54 | 06:57 | 06:57 | 267 | 38 | 9.000000 | EXT | - |  | (c)
61763.495000 | 8.275000 | 8.140000 | -3.370000 | -3.505000 | 1995.000000 | 2032.000000 | 2045.000000 | 1995.000000 | 3223.000000 | 5575 |  | CORR | GENE | 08:52 | 08:58 | 09:00 | 282 | 100 | 9.000000 | EXT | - |  | (c)
61763.753000 | 8.533000 | 8.446000 | -3.112000 | -3.199000 | -2177.000000 | -2113.000000 | -2112.000000 | 2047.000000 | 3030.000000 | 5575 |  | DENT |  | 09:39 | 09:49 | 09:49 | 169 | 130 | 0.633803 |  | - |  | (c)
61775.218000 | 8.353000 | 8.286000 | -0.397000 | -0.464000 | 2080.000000 | 2095.000000 | 2094.000000 | 2080.000000 | 319.000000 | 5576 |  | CORR | AXGR | 03:58 | 04:00 | 04:00 | 145 | 28 | 9.000000 | EXT | - |  | (c)
61777.680000 | 0.000000 | -0.024000 | -2.115000 | -2.139000 | 40.000000 | 267.000000 | 490.000000 | 40.000000 |  | 5578 | Непровар / утяжина | GWAN |  | 01:38 | 02:15 | 02:51 | 0 | 899 | 10.000000 | INT | Непровар / утяжина |  | (c)
61785.515000 | 3.605000 | 3.499000 | -4.085000 | -4.191000 | 2024.000000 | 2049.000000 | 2053.000000 | 2024.000000 | 3499.000000 | 5580 |  | CORR | GENE | 06:31 | 06:36 | 06:36 | 314 | 59 | 8.000000 | EXT | - |  | (c)
61786.112000 | 4.202000 | 4.050000 | -3.488000 | -3.640000 | 2094.000000 | 2108.000000 | 2114.000000 | 2094.000000 | 3248.000000 | 5580 |  | CORR | AXGR | 06:43 | 06:45 | 06:46 | 392 | 41 | 9.000000 | EXT | - |  | (c)
61786.706000 | 4.796000 | 4.653000 | -2.894000 | -3.037000 | -1489.000000 | -1460.000000 | -1432.000000 | 1375.000000 | 2423.000000 | 5580 |  | CORR | GENE | 09:05 | 09:09 | 09:14 | 614 | 114 | 8.000000 | EXT | - |  | (c)
61787.849000 | 5.939000 | 5.703000 | -1.751000 | -1.987000 | -1729.000000 | -1711.000000 | -1696.000000 | 1663.000000 | 1476.000000 | 5580 |  | CORR | GENE | 08:26 | 08:29 | 08:31 | 511 | 66 | 8.000000 | EXT | - |  | (c)
61788.259000 | 6.349000 | 6.327000 | -1.341000 | -1.363000 | -2035.000000 | -1943.000000 | -1935.000000 | 1835.000000 | 1328.000000 | 5580 |  | CORR | СIGR | 07:36 | 07:51 | 07:53 | 35 | 200 | 8.000000 | EXT | - |  | (c)
61788.721000 | 6.811000 | 6.599000 | -0.879000 | -1.091000 | -2020.000000 | -1947.000000 | -1761.000000 | 1503.000000 | 864.000000 | 5580 |  | CORR | GENE | 07:39 | 07:51 | 08:21 | 227 | 518 | 9.000000 | EXT | - |  | (c)
61788.849000 | 6.939000 | 6.939000 | -0.751000 | -0.751000 | -2066.000000 | -1951.000000 | -1808.000000 | 1549.000000 | 28.000000 | 5580 |  | CORR | GENE | 07:31 | 07:50 | 08:13 | 723 | 518 | 9.000000 | EXT | - |  | (c)
61789.387000 | 7.477000 | 6.644000 | -0.213000 | -1.046000 | -1411.000000 | -1376.000000 | -1379.000000 | 1347.000000 | 34.000000 | 5580 |  | CORR | GENE | 09:17 | 09:23 | 09:22 | 1012 | 63 | 8.000000 | EXT | - |  | (c)
61789.600000 | 0.000000 | -0.056000 | -11.680000 | -11.736000 | 909.000000 | 1001.000000 | 991.000000 | 909.000000 |  | 5581 | Смещение кромок | GWAN |  | 00:46 | 01:01 | 00:59 | 0 | 166 | 5.747000 | EXT | Смещение кромок. Вовнутрь. Величина смещения - 5.7 мм. |  | (c)
61798.961000 | 9.361000 | 8.886000 | -2.319000 | -2.794000 | -742.000000 | -706.000000 | -675.000000 | 608.000000 | 1927.000000 | 5581 |  | CORR | GENE | 08:19 | 08:25 | 08:30 | 867 | 134 | 8.000000 | EXT | - |  | (c)
61808.401000 | 7.121000 | 6.336000 | -4.534000 | -5.319000 | 1466.000000 | 1594.000000 | 1566.000000 | 1466.000000 | 3700.000000 | 5582 |  | GOUG | GENE | 02:56 | 03:16 | 03:12 | 1619 | 199 | 7.000000 | EXT | -. Зона задиров. |  | (c)
61821.301000 | 8.366000 | 7.918000 | -3.039000 | -3.487000 | 2160.000000 | 2194.000000 | 2201.000000 | 2160.000000 | 2872.000000 | 5583 |  | CORR | GENE | 03:19 | 03:25 | 03:26 | 615 | 83 | 8.000000 | EXT | - |  | (c)
61822.354000 | 9.419000 | 9.070000 | -1.986000 | -2.335000 | 2080.000000 | 2125.000000 | 2108.000000 | 2080.000000 | 1892.000000 | 5583 |  | CORR | GENE | 03:06 | 03:13 | 03:11 | 443 | 57 | 8.000000 | EXT | - |  | (c)
61823.058000 | 10.123000 | 10.114000 | -1.282000 | -1.291000 | 285.000000 | 299.000000 | 381.000000 | 285.000000 | 1254.000000 | 5583 |  | CORR | СIGR | 10:17 | 10:19 | 10:32 | 37 | 192 | 11.000000 | EXT | - |  | (c)
61824.421000 | 0.081000 | 0.039000 | -11.139000 | -11.181000 | -2077.000000 | -2033.000000 | -2013.000000 | 1950.000000 | 39.000000 | 5584 |  | CORR | GENE | 02:41 | 02:48 | 02:51 | 303 | 127 | 8.000000 | EXT | - |  | (c)
61824.477000 | 0.137000 | 0.040000 | -11.083000 | -11.180000 | -270.000000 | -246.000000 | -251.000000 | 232.000000 | 40.000000 | 5584 |  | CORR | AXGR | 07:33 | 07:36 | 07:36 | 226 | 38 | 8.000000 | EXT | - |  | (c)
61824.554000 | 0.214000 | 0.040000 | -11.006000 | -11.180000 | -217.000000 | -165.000000 | -175.000000 | 132.000000 | 40.000000 | 5584 |  | CORR | GENE | 07:41 | 07:49 | 07:48 | 529 | 85 | 10.000000 | EXT | - |  | (c)
61825.354000 | 1.014000 | 0.776000 | -10.206000 | -10.444000 | -225.000000 | -191.000000 | -182.000000 | 138.000000 | 776.000000 | 5584 |  | CORR | GENE | 07:40 | 07:45 | 07:47 | 365 | 87 | 8.000000 | EXT | - |  | (c)
61836.468000 | 0.908000 | 0.781000 | -10.777000 | -10.904000 | 1868.000000 | 1882.000000 | 1882.000000 | 1868.000000 | 781.000000 | 5585 |  | CORR | AXGR | 05:56 | 05:58 | 05:58 | 271 | 27 | 8.000000 | EXT | - |  | (c)
61836.520000 | 0.960000 | 0.945000 | -10.725000 | -10.740000 | -2042.000000 | -1940.000000 | -1942.000000 | 1842.000000 | 945.000000 | 5585 |  | CORR | СIGR | 07:25 | 07:41 | 07:41 | 32 | 200 | 9.000000 | EXT | - |  | (c)
61836.673000 | 1.113000 | 0.998000 | -10.572000 | -10.687000 | -2166.000000 | -2042.000000 | -2001.000000 | 1836.000000 | 998.000000 | 5585 |  | DENT |  | 07:05 | 07:25 | 07:31 | 218 | 329 | 0.352113 |  | -. Аномалия находится вблизи дефекта потери металла. |  | (c)
61846.692000 | 11.132000 | 11.045000 | -0.553000 | -0.640000 | 1879.000000 | 1891.000000 | 1895.000000 | 1879.000000 | 451.000000 | 5585 |  | CORR | AXGR | 05:57 | 05:59 | 06:00 | 189 | 30 | 8.000000 | EXT | - |  | (c)
61850.288000 | 3.043000 | 2.969000 | -1.332000 | -1.406000 | -828.000000 | -812.000000 | -813.000000 | 798.000000 | 1248.000000 | 5586 |  | CORR | AXGR | 03:48 | 03:51 | 03:51 | 158 | 30 | 8.000000 | EXT | - |  | (c)
61867.679000 | 9.899000 | 9.885000 | -0.796000 | -0.810000 | -1252.000000 | -1163.000000 | -1186.000000 | 1120.000000 | 781.000000 | 5590 |  | CORR | СIGR | 06:07 | 06:21 | 06:18 | 29 | 131 | 8.000000 | EXT | - |  | (c)
61868.475000 | 0.000000 | -0.041000 | -11.345000 | -11.386000 | 1073.000000 | 1163.000000 | 1216.000000 | 1073.000000 |  | 5591 | Смещение кромок | GWAN |  | 01:22 | 01:36 | 01:45 | 0 | 285 | 2.885000 | EXT | Смещение кромок. Вовнутрь. Величина смещения - 2.9 мм. |  | (c)
61868.475000 | 0.000000 | -0.016000 | -11.345000 | -11.361000 | 1817.000000 | 1956.000000 | 2035.000000 | 1817.000000 |  | 5591 | Смещение кромок | GWAN |  | 03:22 | 03:44 | 03:57 | 0 | 436 | 3.518000 | EXT | Смещение кромок. Вовнутрь. Величина смещения - 3.5 мм. |  | (c)
61869.125000 | 0.650000 | 0.602000 | -10.695000 | -10.743000 | -1895.000000 | -1773.000000 | -1473.000000 | 1052.000000 | 602.000000 | 5591 |  | CORR | GENE | 05:23 | 05:42 | 06:31 | 80 | 843 | 10.000000 | EXT | - |  | (c)
61874.358000 | 5.883000 | 5.834000 | -5.462000 | -5.511000 | -1580.000000 | -1567.000000 | -1570.000000 | 1559.000000 | 5418.000000 | 5591 |  | CORR | AXGR | 06:13 | 06:16 | 06:15 | 93 | 21 | 8.000000 | EXT | - |  | (c)
61875.883000 | 7.408000 | 7.388000 | -3.937000 | -3.957000 | -305.000000 | -293.000000 | -291.000000 | 277.000000 | 3911.000000 | 5591 |  | CORR | PITT | 09:39 | 09:41 | 09:42 | 46 | 28 | 16.000000 | EXT | - |  | (c)
61876.456000 | 7.981000 | 7.955000 | -3.364000 | -3.390000 | -2155.000000 | -2003.000000 | -2039.000000 | 1923.000000 | 3354.000000 | 5591 |  | CORR | СIGR | 04:41 | 05:05 | 04:59 | 36 | 232 | 12.000000 | EXT | - |  | (c)
61879.820000 | 0.000000 | -0.021000 | -11.670000 | -11.691000 | 1417.000000 | 1722.000000 | 1619.000000 | 1417.000000 |  | 5592 | Смещение кромок | GWAN |  | 02:45 | 03:34 | 03:18 | 0 | 404 | 2.731000 | EXT | Смещение кромок. Вовнутрь. Величина смещения - 2.7 мм. |  | (c)
61879.820000 | 0.000000 | -0.036000 | -11.670000 | -11.706000 | -1319.000000 | -1008.000000 | -1075.000000 | 831.000000 |  | 5592 | Смещение кромок | GWAN |  | 07:23 | 08:14 | 08:03 | 0 | 488 | 2.688000 | EXT | Смещение кромок. Вовнутрь. Величина смещения - 2.7 мм. |  | (c)
61881.838000 | 2.018000 | 1.907000 | -9.652000 | -9.763000 | -1238.000000 | -1215.000000 | -1211.000000 | 1185.000000 | 1907.000000 | 5592 |  | CORR | GENE | 07:36 | 07:40 | 07:41 | 184 | 53 | 8.000000 | EXT | - |  | (c)
61894.413000 | 2.923000 | 2.879000 | -1.222000 | -1.266000 | 488.000000 | 522.000000 | 516.000000 | 488.000000 | 1187.000000 | 5593 | Заварка технологического отверстия | ARTD | GENE | 00:40 | 00:45 | 00:44 | 79 | 57 |  | EXT | Заварка технологического отверстия |  | (c)
61896.471000 | 0.836000 | 0.700000 | -10.524000 | -10.660000 | -296.000000 | -276.000000 | -280.000000 | 19.889844 | 700.000000 | 5594 |  | CORR | AXGR | 09:19 | 09:22 | 09:22 | 247 | 33 | 9.000000 | EXT | - |  | (c)
61897.138000 | 1.503000 | 1.239000 | -9.857000 | -10.121000 | -619.000000 | -575.000000 | -586.000000 | 41.913155 | 1239.000000 | 5594 |  | CORR | GENE | 08:27 | 08:34 | 08:32 | 587 | 66 | 8.000000 | EXT | - |  | (c)
61897.356000 | 1.721000 | 1.554000 | -9.639000 | -9.806000 | -1817.000000 | -1759.000000 | -1781.000000 | 33.385711 | 1554.000000 | 5594 |  | CORR | GENE | 05:13 | 05:23 | 05:19 | 402 | 72 | 8.000000 | EXT | - |  | (c)
61898.653000 | 3.018000 | 3.002000 | -8.342000 | -8.358000 | -2043.000000 | -1950.000000 | -1961.000000 | 15.152896 | 3002.000000 | 5594 |  | CORR | СIGR | 04:37 | 04:52 | 04:50 | 23 | 163 | 10.000000 | EXT | - |  | (c)
61898.872000 | 3.237000 | 3.223000 | -8.123000 | -8.137000 | -1984.000000 | -1853.000000 | -1875.000000 | 19.914095 | 3223.000000 | 5594 |  | CORR | СIGR | 04:46 | 05:08 | 05:04 | 25 | 217 | 10.000000 | EXT | - |  | (c)
61899.585000 | 3.950000 | 3.619000 | -7.410000 | -7.741000 | -1888.000000 | -1805.000000 | -1836.000000 | 27.655721 | 3619.000000 | 5594 |  | CORR | GENE | 05:02 | 05:15 | 05:10 | 470 | 103 | 8.000000 | EXT | - |  | (c)
61901.244000 | 5.609000 | 5.601000 | -5.751000 | -5.759000 | -1861.000000 | -1679.000000 | -1704.000000 | 29.839983 | 5601.000000 | 5594 |  | CORR | GENE | 05:06 | 05:36 | 05:32 | 76 | 314 | 12.000000 | EXT | - |  | (c)
61906.933000 | 11.298000 | 11.160000 | -0.062000 | -0.200000 | -1393.000000 | -1366.000000 | -1366.000000 | 67.572019 | 8.000000 | 5594 |  | CORR | GENE | 06:22 | 06:26 | 06:26 | 192 | 54 | 9.000000 | EXT | - |  | (c)
61907.583000 | 0.588000 | 0.505000 | -10.687000 | -10.770000 | -1092.000000 | -1077.000000 | -1066.000000 | 81.854261 | 505.000000 | 5595 |  | CORR | GENE | 07:07 | 07:09 | 07:11 | 361 | 52 | 9.000000 | EXT | - |  | (c)
61915.618000 | 8.623000 | 8.481000 | -2.652000 | -2.794000 | -1705.000000 | -1673.000000 | -1680.000000 | 42.444285 | 2566.000000 | 5595 |  | CORR | GENE | 05:28 | 05:33 | 05:32 | 228 | 50 | 8.000000 | EXT | - |  | (c)
61916.134000 | 9.139000 | 9.002000 | -2.136000 | -2.273000 | -1682.000000 | -1658.000000 | -1633.000000 | 44.271772 | 1541.000000 | 5595 |  | CORR | GENE | 05:32 | 05:36 | 05:40 | 732 | 99 | 10.000000 | EXT | - |  | (c)
61916.605000 | 9.610000 | 9.350000 | -1.665000 | -1.925000 | -1391.000000 | -1370.000000 | -1357.000000 | 67.754985 | 1504.000000 | 5595 |  | CORR | GENE | 06:19 | 06:22 | 06:24 | 421 | 67 | 8.000000 | EXT | - |  | (c)
61918.072000 | 11.077000 | 10.986000 | -0.198000 | -0.289000 | -1611.000000 | -1593.000000 | -1587.000000 | 49.966132 | 131.000000 | 5595 |  | CORR | GENE | 05:43 | 05:46 | 05:47 | 158 | 48 | 10.000000 | EXT | - |  | (c)
61918.192000 | 11.197000 | 11.129000 | -0.078000 | -0.146000 | -1554.000000 | -1544.000000 | -1538.000000 | 54.599089 | 44.000000 | 5595 |  | CORR | AXGR | 05:52 | 05:54 | 05:55 | 102 | 31 | 8.000000 | EXT | - |  | (c)
61918.270000 | 0.000000 | -0.040000 | -11.250000 | -11.290000 | -355.000000 | -210.000000 | -156.000000 | 0.000000 |  | 5596 | Смещение кромок | GWAN |  | 01:38 | 02:01 | 02:10 | 0 | 398 | 3.525000 | EXT | Смещение кромок. Вовнутрь. Величина смещения - 3.5 мм. |  | (c)
61918.270000 | 0.000000 | -0.055000 | -11.250000 | -11.305000 | -1456.000000 | -977.000000 | -1052.000000 | 52.336325 |  | 5596 | Смещение кромок | GWAN |  | 10:40 | 11:57 | 11:45 | 0 | 807 | 2.970000 | EXT | Смещение кромок. Вовнутрь. Величина смещения - 3 мм. |  | (c)
61918.324000 | 0.054000 | 0.052000 | -11.196000 | -11.198000 | 1155.000000 | 1190.000000 | 1203.000000 | 75.283884 | 52.000000 | 5596 |  | CORR | GENE | 05:41 | 05:47 | 05:49 | 182 | 95 | 9.000000 | EXT | - |  | (c)
61918.661000 | 0.391000 | 0.287000 | -10.859000 | -10.963000 | 1026.000000 | 1051.000000 | 1060.000000 | 82.764869 | 287.000000 | 5596 |  | CORR | GENE | 05:20 | 05:25 | 05:26 | 198 | 68 | 8.000000 | EXT | - |  | (c)
61924.702000 | 6.432000 | 6.419000 | -4.818000 | -4.831000 | 492.000000 | 574.000000 | 614.000000 | 39.687358 | 4790.000000 | 5596 |  | CORR | СIGR | 03:54 | 04:07 | 04:14 | 41 | 244 | 10.000000 | EXT | - |  | (c)
61924.922000 | 6.652000 | 6.630000 | -4.598000 | -4.620000 | 533.000000 | 580.000000 | 688.000000 | 42.983481 | 4584.000000 | 5596 |  | CORR | СIGR | 04:01 | 04:09 | 04:26 | 36 | 312 | 11.000000 | EXT | - |  | (c)
61927.273000 | 9.003000 | 8.835000 | -2.247000 | -2.415000 | 465.000000 | 508.000000 | 563.000000 | 37.523985 | 1640.000000 | 5596 |  | CORR | GENE | 03:50 | 03:57 | 04:06 | 775 | 196 | 8.000000 | EXT | - |  | (c)
61928.357000 | 10.087000 | 9.887000 | -1.163000 | -1.363000 | 454.000000 | 491.000000 | 498.000000 | 36.667281 | 1013.000000 | 5596 |  | CORR | GENE | 03:48 | 03:54 | 03:55 | 350 | 88 | 8.000000 | EXT | - |  | (c)
61929.520000 | 0.000000 | -0.011000 | -5.570000 | -5.581000 | 2044.000000 | -2147.000000 | -2195.000000 | 1972.000000 |  | 5597 | Смещение кромок | GWAN |  | 05:51 | 06:34 | 06:27 | 0 | 444 | 3.063000 | EXT | Смещение кромок. Вовнутрь. Величина смещения - 3.1 мм. |  | (c)
61930.274000 | 0.754000 | 0.724000 | -4.816000 | -4.846000 | 1710.000000 | 2055.000000 | 2014.000000 | 1710.000000 | 724.000000 | 5597 |  | CORR | GENE | 04:57 | 05:53 | 05:46 | 134 | 607 | 11.000000 | EXT | - |  | (c)
61930.276000 | 0.756000 | 0.726000 | -4.814000 | -4.844000 | -1022.000000 | -904.000000 | -925.000000 | 828.000000 | 726.000000 | 5597 |  | CORR | GENE | 09:36 | 09:55 | 09:52 | 52 | 194 | 13.000000 | EXT | - |  | (c)
61930.306000 | 0.786000 | 0.723000 | -4.784000 | -4.847000 | -2120.000000 | -1848.000000 | -1856.000000 | 1592.000000 | 723.000000 | 5597 |  | CORR | GENE | 06:39 | 07:23 | 07:21 | 81 | 528 | 12.000000 | EXT | - |  | (c)
61930.390000 | 0.870000 | 0.849000 | -4.700000 | -4.721000 | -2091.000000 | -1964.000000 | -1971.000000 | 1851.000000 | 849.000000 | 5597 |  | CORR | GENE | 06:43 | 07:04 | 07:03 | 47 | 240 | 9.000000 | EXT | - |  | (c)
61930.508000 | 0.988000 | 0.974000 | -4.582000 | -4.596000 | -1970.000000 | -1889.000000 | -1907.000000 | 1844.000000 | 974.000000 | 5597 |  | CORR | СIGR | 07:03 | 07:16 | 07:13 | 33 | 126 | 8.000000 | EXT | - |  | (c)
61930.581000 | 1.061000 | 1.038000 | -4.509000 | -4.532000 | 1629.000000 | 1717.000000 | 1684.000000 | 1629.000000 | 1038.000000 | 5597 |  | CORR | СIGR | 04:44 | 04:58 | 04:53 | 23 | 109 | 10.000000 | EXT | - |  | (c)
61930.632000 | 1.112000 | 0.972000 | -4.458000 | -4.598000 | 2132.000000 | 2177.000000 | 2168.000000 | 2132.000000 | 972.000000 | 5597 |  | CORR | GENE | 06:05 | 06:12 | 06:11 | 229 | 73 | 8.000000 | EXT | - |  | (c)
61930.688000 | 1.168000 | 1.152000 | -4.402000 | -4.418000 | -2012.000000 | -1882.000000 | -1917.000000 | 1823.000000 | 1152.000000 | 5597 |  | CORR | СIGR | 06:56 | 07:17 | 07:11 | 30 | 189 | 10.000000 | EXT | - |  | (c)
61930.773000 | 1.253000 | 1.233000 | -4.317000 | -4.337000 | 2179.000000 | -2157.000000 | -2194.000000 | 2106.000000 | 1233.000000 | 5597 |  | CORR | СIGR | 06:13 | 06:33 | 06:27 | 37 | 176 | 11.000000 | EXT | - |  | (c)
61931.198000 | 1.678000 | 1.581000 | -3.892000 | -3.989000 | 1996.000000 | 2013.000000 | 2021.000000 | 1996.000000 | 1581.000000 | 5597 |  | CORR | GENE | 05:43 | 05:46 | 05:47 | 192 | 50 | 8.000000 | EXT | - |  | (c)
61931.684000 | 2.164000 | 2.129000 | -3.406000 | -3.441000 | 1767.000000 | 2136.000000 | 1971.000000 | 1767.000000 | 2129.000000 | 5597 |  | CORR | GENE | 05:06 | 06:06 | 05:39 | 58 | 408 | 10.000000 | EXT | - |  | (c)
61931.885000 | 2.365000 | 2.354000 | -3.205000 | -3.216000 | 2077.000000 | 2177.000000 | 2155.000000 | 2077.000000 | 2354.000000 | 5597 |  | CORR | СIGR | 05:56 | 06:12 | 06:09 | 22 | 155 | 10.000000 | EXT | - |  | (c)
61931.902000 | 2.382000 | 2.350000 | -3.188000 | -3.220000 | 1811.000000 | 1934.000000 | 1917.000000 | 1811.000000 | 2350.000000 | 5597 |  | CORR | GENE | 05:13 | 05:33 | 05:30 | 58 | 212 | 9.000000 | EXT | - |  | (c)
61932.875000 | 3.355000 | 3.013000 | -2.215000 | -2.557000 | -1623.000000 | -1603.000000 | -1592.000000 | 1562.000000 | 1872.000000 | 5597 |  | CORR | GENE | 07:59 | 08:02 | 08:04 | 685 | 61 | 8.000000 | EXT | - |  | (c)
61935.090000 | 0.000000 | -0.026000 | -11.635000 | -11.661000 | 2152.000000 | -2076.000000 | -1995.000000 | 1681.000000 |  | 5598 | Нарушение формы кольцевого шва | GWAN |  | 06:35 | 07:13 | 07:26 | 0 | 628 |  | EXT | Нарушение формы кольцевого шва |  | (c)
61935.838000 | 0.748000 | 0.707000 | -10.887000 | -10.928000 | -1331.000000 | -1218.000000 | -1227.000000 | 1122.000000 | 707.000000 | 5598 |  | CORR | GENE | 09:13 | 09:32 | 09:30 | 59 | 209 | 11.000000 | EXT | - |  | (c)
61958.047000 | 5.422000 | 3.609000 | -6.098000 | -7.911000 | 289.000000 | 371.000000 | 363.000000 | 289.000000 | 3609.000000 | 5604 |  | CORR | GENE | 04:07 | 04:20 | 04:19 | 3034 | 149 | 9.000000 | EXT | - |  | (c)
61963.921000 | 11.296000 | 11.164000 | -0.224000 | -0.356000 | 321.000000 | 349.000000 | 356.000000 | 321.000000 | 54.000000 | 5604 |  | CORR | GENE | 04:12 | 04:17 | 04:18 | 302 | 70 | 9.000000 | EXT | - |  | (c)
61980.738000 | 4.903000 | 4.733000 | -6.582000 | -6.752000 | -1285.000000 | -1269.000000 | -1265.000000 | 1245.000000 | 4733.000000 | 5606 |  | CORR | AXGR | 05:28 | 05:31 | 05:32 | 340 | 41 | 9.000000 | EXT | - |  | (c)
62005.663000 | 0.263000 | 0.227000 | -1.867000 | -1.903000 | -48.000000 | 21.000000 | 17.000000 | 0.000000 | 227.000000 | 5610 |  | ARTD | GENE | 03:04 | 03:15 | 03:14 | 76 | 131 |  | EXT | -. Наплавка. |  | (c)
62006.931000 | 1.531000 | 1.478000 | -0.599000 | -0.652000 | -88.000000 | 30.000000 | 0.000000 | 0.000000 | 520.000000 | 5610 |  | ARTD | GENE | 02:57 | 03:16 | 03:12 | 132 | 176 |  | EXT | -. Наплавка. |  | (c)
62013.734000 | 2.649000 | 2.639000 | -5.371000 | -5.381000 | -1957.000000 | -1910.000000 | -1898.000000 | 22.073788 | 2639.000000 | 5612 |  | CORR | СIGR | 06:15 | 06:23 | 06:25 | 43 | 118 | 19.000000 | EXT | -. Аномалия находится на отводе. |  | (c)
62016.696000 | 5.611000 | 5.601000 | -2.409000 | -2.419000 | -1673.000000 | -1652.000000 | -1660.000000 | 45.025762 | 2397.000000 | 5612 |  | CORR | PITT | 07:01 | 07:04 | 07:03 | 22 | 25 | 15.000000 | EXT | -. Аномалия находится на отводе. |  | (c)
62018.292000 | 7.207000 | 7.072000 | -0.813000 | -0.948000 | -1133.000000 | -1097.000000 | -1101.000000 | 83.784006 | 665.000000 | 5612 |  | CORR | GENE | 08:28 | 08:34 | 08:33 | 283 | 63 | 8.000000 | EXT | -. Аномалия находится на отводе. |  | (c)
62018.661000 | 7.576000 | 7.225000 | -0.444000 | -0.795000 | -1031.000000 | -1001.000000 | -991.000000 | 73.387769 | 283.000000 | 5612 |  | CORR | GENE | 08:44 | 08:49 | 08:51 | 512 | 81 | 8.000000 | EXT | -. Аномалия находится на отводе. |  | (c)
62019.105000 | 0.000000 | -0.011000 | -11.670000 | -11.681000 | 1336.000000 | 1577.000000 | 1499.000000 | 1336.000000 |  | 5613 | Смещение кромок | GWAN |  | 05:03 | 05:42 | 05:29 | 0 | 325 | 2.551000 | EXT | Смещение кромок. Вовнутрь. Аномалия находится на отводе. Величина смещения - 2.6 мм. |  | (c)
62019.105000 | 0.000000 | -0.011000 | -11.670000 | -11.681000 | 1743.000000 | 1958.000000 | 1886.000000 | 1743.000000 |  | 5613 | Смещение кромок | GWAN |  | 06:08 | 06:43 | 06:32 | 0 | 288 | 2.842000 | EXT | Смещение кромок. Наружу. Аномалия находится на отводе. Величина смещения - 2.8 мм. |  | (c)
62026.238000 | 7.133000 | 7.124000 | -4.537000 | -4.546000 | 1962.000000 | 1993.000000 | 2012.000000 | 1962.000000 | 4526.000000 | 5613 |  | CORR | СIGR | 06:44 | 06:49 | 06:52 | 20 | 100 | 8.000000 | EXT | - |  | (c)
62026.404000 | 7.299000 | 7.219000 | -4.371000 | -4.451000 | 1493.000000 | 1596.000000 | 1649.000000 | 1493.000000 | 4359.000000 | 5613 |  | CORR | GENE | 05:28 | 05:45 | 05:53 | 92 | 312 | 11.000000 | EXT | - |  | (c)
62074.875000 | 9.885000 | 9.831000 | -1.200000 | -1.254000 | -243.000000 | -232.000000 | -232.000000 | 221.000000 | 1125.000000 | 5617 |  | CORR | AXGR | 10:39 | 10:41 | 10:41 | 129 | 22 | 8.000000 | EXT | - |  | (c)
62077.971000 | 1.896000 | 1.867000 | -9.814000 | -9.843000 | -2160.000000 | -2047.000000 | -2052.000000 | 1945.000000 | 1867.000000 | 5618 |  | CORR | GENE | 08:00 | 08:18 | 08:18 | 68 | 215 | 11.000000 | EXT | - |  | (c)
62099.250000 | 0.000000 | -0.024000 | -2.560000 | -2.584000 | 2229.000000 | -1777.000000 | -1307.000000 | 0.000000 |  | 5620 | Нарушение формы кольцевого шва | GWAN |  | 05:35 | 06:49 | 08:04 | 0 | 1850 |  | EXT | Нарушение формы кольцевого шва |  | (c)
62099.861000 | 0.611000 | 0.447000 | -1.949000 | -2.113000 | 2107.000000 | 2125.000000 | 2123.000000 | 7.380208 | 447.000000 | 5620 |  | CORR | AXGR | 05:15 | 05:18 | 05:18 | 268 | 32 | 8.000000 | EXT | - |  | (c)
62109.053000 | 1.403000 | 1.383000 | -4.230000 | -4.250000 | 25.000000 | 218.000000 | 242.000000 | 25.000000 | 1383.000000 | 5623б |  | CORR | GENE | 03:52 | 04:24 | 04:27 | 51 | 433 | 8.000000 | EXT | - |  | (c)
62113.283000 | 0.000000 | -0.031000 | -7.831000 | -7.862000 | 244.000000 | 493.000000 | 505.000000 | 19.692785 |  | 5624а | Смещение кромок | GWAN |  | 02:40 | 03:20 | 03:22 | 0 | 523 | 4.127000 | EXT | Смещение кромок. Наружу. Величина смещения - 4.1 мм. |  | (c)
62113.283000 | 0.000000 | -0.046000 | -7.831000 | -7.877000 | -1943.000000 | -1566.000000 | -1645.000000 | 47.249714 |  | 5624а | Смещение кромок | GWAN |  | 08:47 | 09:48 | 09:35 | 0 | 595 | 3.506000 | EXT | Смещение кромок. Наружу. Величина смещения - 3.5 мм. |  | (c)
62115.431000 | 2.148000 | 2.044000 | -5.683000 | -5.787000 | 1231.000000 | 1254.000000 | 1244.000000 | 77.435088 | 2044.000000 | 5624а | Металлургический дефект | MIAN | AXGR | 05:19 | 05:23 | 05:21 | 146 | 27 | 10.000000 | INT | Металлургический дефект. Эквивалент потери металла 10%. |  | (c)
62120.087000 | 6.804000 | 6.761000 | -1.027000 | -1.070000 | 1308.000000 | 1470.000000 | 1397.000000 | 52.811081 | 1019.000000 | 5624а |  | GOUG | GENE | 05:32 | 05:58 | 05:46 | 51 | 179 | 11.000000 | EXT | -. Зона задиров. |  | (c)
62127.323000 | 6.209000 | 5.899000 | -0.622000 | -0.932000 | 568.000000 | 614.000000 | 598.000000 | 48.265103 | 314.000000 | 5624б |  | CORR | GENE | 00:13 | 00:21 | 00:18 | 618 | 60 | 8.000000 | EXT | - |  | (c)
62127.945000 | 0.000000 | -0.036000 | -5.895000 | -5.931000 | -251.000000 | 2.000000 | -86.000000 | 0.000000 |  | 5625а | Смещение кромок | GWAN |  | 07:24 | 08:05 | 07:51 | 0 | 328 | 3.962000 | EXT | Смещение кромок. Наружу. Величина смещения - 4 мм. |  | (c)
62128.030000 | 0.085000 | 0.056000 | -5.810000 | -5.839000 | -292.000000 | -187.000000 | -196.000000 | 100.000000 | 56.000000 | 5625а | Металлургический дефект | MIAN | GENE | 07:18 | 07:35 | 07:33 | 79 | 192 | 10.000000 | INT | Металлургический дефект. Эквивалент потери металла 10%. |  | (c)
62133.840000 | 0.000000 | -0.036000 | -11.075000 | -11.111000 | 579.000000 | 1154.000000 | 1122.000000 | 579.000000 |  | 5626 | Смещение кромок | GWAN |  | 06:04 | 07:37 | 07:32 | 0 | 1086 | 3.775000 | EXT | Смещение кромок. Вовнутрь. Величина смещения - 3.8 мм. |  | (c)
62136.054000 | 2.214000 | 2.192000 | -8.861000 | -8.883000 | -2085.000000 | -2034.000000 | -2032.000000 | 1979.000000 | 2192.000000 | 5626 |  | CORR | GENE | 10:54 | 11:02 | 11:03 | 46 | 106 | 11.000000 | EXT | - |  | (c)
62142.235000 | 8.395000 | 8.305000 | -2.680000 | -2.770000 | 380.000000 | 566.000000 | 507.000000 | 380.000000 | 2658.000000 | 5626 |  | CORR | GENE | 05:32 | 06:02 | 05:52 | 112 | 254 | 9.000000 | EXT | - |  | (c)
62143.004000 | 9.164000 | 9.051000 | -1.911000 | -2.024000 | 33.000000 | 44.000000 | 47.000000 | 33.000000 | 1834.000000 | 5626 |  | CORR | AXGR | 04:36 | 04:38 | 04:38 | 190 | 28 | 9.000000 | EXT | - |  | (c)
62144.915000 | 0.000000 | -0.021000 | -9.310000 | -9.331000 | -332.000000 | -79.000000 | -144.000000 | 0.000000 |  | 5627а | Смещение кромок | GWAN |  | 04:48 | 05:29 | 05:19 | 0 | 375 | 4.055000 | EXT | Смещение кромок. Наружу. Величина смещения - 4.1 мм. |  | (c)
62152.923000 | 8.008000 | 7.839000 | -1.302000 | -1.471000 | 1065.000000 | 1082.000000 | 1084.000000 | 1065.000000 | 1240.000000 | 5627а |  | CORR | AXGR | 08:34 | 08:36 | 08:37 | 231 | 37 | 8.000000 | EXT | - |  | (c)
62153.168000 | 8.253000 | 8.141000 | -1.057000 | -1.169000 | 1039.000000 | 1050.000000 | 1053.000000 | 1039.000000 | 1009.000000 | 5627а |  | CORR | AXGR | 08:30 | 08:31 | 08:32 | 160 | 29 | 8.000000 | EXT | - |  | (c)
62153.749000 | 8.834000 | 8.784000 | -0.476000 | -0.526000 | 745.000000 | 755.000000 | 756.000000 | 745.000000 | 420.000000 | 5627а |  | CORR | AXGR | 07:42 | 07:44 | 07:44 | 106 | 21 | 9.000000 | EXT | - |  | (c)
62187.646000 | 10.031000 | 9.923000 | -1.571000 | -1.679000 | -2220.000000 | -2102.000000 | -2061.000000 | 1903.000000 | 1478.000000 | 5630а |  | DENT |  | 06:31 | 06:50 | 06:57 | 201 | 316 | 0.352113 |  | - |  | (c)
62189.217000 | 0.000000 | -0.011000 | -11.598000 | -11.609000 | -1825.000000 | -1665.000000 | -1704.000000 | 32.758925 |  | 5630б | Смещение кромок | GWAN |  | 06:17 | 06:43 | 06:37 | 0 | 241 | 3.043000 | EXT | Смещение кромок. Наружу. Величина смещения - 3 мм. |  | (c)
62189.217000 | 0.000000 | -0.041000 | -11.598000 | -11.639000 | -834.000000 | -712.000000 | -528.000000 | 0.000000 |  | 5630б | Смещение кромок | GWAN |  | 08:57 | 09:17 | 09:47 | 0 | 613 | 4.161000 | EXT | Смещение кромок. Наружу. Величина смещения - 4.2 мм. |  | (c)
62198.584000 | 9.367000 | 9.224000 | -2.231000 | -2.374000 | -909.000000 | -874.000000 | -864.000000 | 62.393224 | 2039.000000 | 5630б |  | CORR | GENE | 08:45 | 08:51 | 08:53 | 335 | 90 | 9.000000 | EXT | - |  | (c)
62204.008000 | 3.193000 | 3.041000 | -8.217000 | -8.369000 | -728.000000 | -699.000000 | -689.000000 | 49.315511 | 3041.000000 | 5632 |  | CORR | GENE | 08:43 | 08:47 | 08:49 | 411 | 78 | 9.000000 | EXT | -. Аномалия находится на упругопластическом изгибе: R=491 D, максимальное растяжение на 6.7 час. |  | (c)
62209.386000 | 8.571000 | 8.352000 | -2.839000 | -3.058000 | -2150.000000 | -2130.000000 | -2132.000000 | 6.466226 | 2678.000000 | 5632 |  | CORR | AXGR | 04:53 | 04:56 | 04:56 | 380 | 36 | 8.000000 | EXT | -. Аномалия находится на упругопластическом изгибе: R=384 D, максимальное растяжение на 5.9 час. |  | (c)
62210.619000 | 9.804000 | 9.393000 | -1.606000 | -2.017000 | -2215.000000 | -2196.000000 | -2190.000000 | 1.239204 | 1234.000000 | 5632 |  | CORR | GENE | 04:43 | 04:46 | 04:47 | 783 | 51 | 11.000000 | EXT | -. Аномалия находится на упругопластическом изгибе: R=396 D, максимальное растяжение на 5.8 час. |  | (c)
62212.225000 | 0.000000 | -0.041000 | -11.125000 | -11.166000 | -341.000000 | -202.000000 | -123.000000 | 7.619446 |  | 5633 | Смещение кромок | GWAN |  | 11:33 | 11:56 | 00:09 | 0 | 436 | 2.846000 | EXT | Смещение кромок. Вовнутрь. Величина смещения - 2.8 мм. Аномалия находится на упругопластическом изгибе: R=421 D, максимальное растяжение на 5.7 час. |  | (c)
62217.933000 | 5.708000 | 5.614000 | -5.417000 | -5.511000 | 1428.000000 | 1460.000000 | 1463.000000 | 56.359739 | 5166.000000 | 5633 |  | CORR | GENE | 04:19 | 04:24 | 04:25 | 345 | 69 | 8.000000 | EXT | -. Аномалия находится на упругопластическом изгибе: R=758 D, максимальное растяжение на 5 час. |  | (c)
62218.215000 | 5.990000 | 5.920000 | -5.135000 | -5.205000 | 1561.000000 | 1581.000000 | 1583.000000 | 48.555022 | 4945.000000 | 5633 |  | CORR | GENE | 04:40 | 04:44 | 04:44 | 260 | 45 | 7.000000 | EXT | -. Аномалия находится на упругопластическом изгибе: R=786 D, максимальное растяжение на 4.9 час. |  | (c)
62223.350000 | 0.000000 | -0.036000 | -11.485000 | -11.521000 | -113.000000 | 98.000000 | 52.000000 | 4.201419 |  | 5634 | Смещение кромок | GWAN |  | 08:42 | 09:16 | 09:08 | 0 | 331 | 4.081000 | EXT | Смещение кромок. Наружу. Величина смещения - 4.1 мм. |  | (c)
62223.629000 | 0.279000 | 0.171000 | -11.206000 | -11.314000 | 370.000000 | 402.000000 | 397.000000 | 32.005375 | 171.000000 | 5634 |  | CORR | GENE | 10:00 | 10:05 | 10:04 | 229 | 54 | 10.000000 | EXT | - |  | (c)
62225.868000 | 2.518000 | 2.378000 | -8.967000 | -9.107000 | -2147.000000 | -2122.000000 | -2123.000000 | 6.704433 | 2378.000000 | 5634 |  | CORR | GENE | 03:13 | 03:18 | 03:17 | 613 | 49 | 8.000000 | EXT | - |  | (c)
62228.129000 | 4.779000 | 4.543000 | -6.706000 | -6.942000 | -877.000000 | -800.000000 | -830.000000 | 59.467144 | 4543.000000 | 5634 |  | CORR | GENE | 06:38 | 06:51 | 06:46 | 477 | 94 | 8.000000 | EXT | - |  | (c)
62232.072000 | 8.722000 | 8.664000 | -2.763000 | -2.821000 | -671.000000 | -658.000000 | -659.000000 | 51.152361 | 2712.000000 | 5634 |  | CORR | AXGR | 07:12 | 07:14 | 07:14 | 109 | 25 | 10.000000 | EXT | - |  | (c)
62232.090000 | 8.740000 | 8.695000 | -2.745000 | -2.790000 | -398.000000 | -369.000000 | -357.000000 | 22.139794 | 2436.000000 | 5634 |  | CORR | GENE | 07:56 | 08:00 | 08:03 | 354 | 82 | 9.000000 | EXT | - |  | (c)
62232.372000 | 9.022000 | 8.827000 | -2.463000 | -2.658000 | -1534.000000 | -1505.000000 | -1512.000000 | 56.172839 | 2384.000000 | 5634 |  | CORR | AXGR | 04:52 | 04:57 | 04:56 | 274 | 44 | 8.000000 | EXT | - |  | (c)
62232.946000 | 9.596000 | 9.486000 | -1.889000 | -1.999000 | -1579.000000 | -1569.000000 | -1568.000000 | 52.542784 | 1811.000000 | 5634 |  | CORR | AXGR | 04:45 | 04:47 | 04:47 | 188 | 23 | 9.000000 | EXT | - |  | (c)
62235.723000 | 0.888000 | 0.680000 | -10.392000 | -10.600000 | -2214.000000 | -2206.000000 | -2198.000000 | 1.336343 | 680.000000 | 5635 |  | CORR | AXGR | 03:36 | 03:37 | 03:38 | 257 | 32 | 10.000000 | EXT | - |  | (c)
62235.793000 | 0.958000 | 0.928000 | -10.322000 | -10.352000 | -1019.000000 | -948.000000 | -952.000000 | 66.066295 | 928.000000 | 5635 |  | CORR | GENE | 06:49 | 07:00 | 06:59 | 71 | 134 | 10.000000 | EXT | - |  | (c)
62236.080000 | 1.245000 | 1.160000 | -10.035000 | -10.120000 | -1098.000000 | -1054.000000 | -1025.000000 | 70.982975 | 1160.000000 | 5635 |  | CORR | GENE | 06:36 | 06:43 | 06:48 | 120 | 146 | 9.000000 | EXT | - |  | (c)
62236.204000 | 1.369000 | 1.342000 | -9.911000 | -9.938000 | -1578.000000 | -1510.000000 | -1415.000000 | 52.677155 | 1342.000000 | 5635 |  | CORR | GENE | 05:18 | 05:29 | 05:45 | 46 | 326 | 12.000000 | EXT | - |  | (c)
62238.369000 | 3.534000 | 3.115000 | -7.746000 | -8.165000 | -572.000000 | -513.000000 | -522.000000 | 34.000389 | 3115.000000 | 5635 |  | CORR | GENE | 08:01 | 08:10 | 08:09 | 625 | 100 | 8.000000 | EXT | - |  | (c)
62239.027000 | 4.192000 | 4.101000 | -7.088000 | -7.179000 | -99.000000 | -83.000000 | -83.000000 | 4.043966 | 4101.000000 | 5635 |  | CORR | AXGR | 09:17 | 09:20 | 09:20 | 184 | 33 | 9.000000 | EXT | - |  | (c)
62239.525000 | 4.690000 | 4.544000 | -6.590000 | -6.736000 | -614.000000 | -591.000000 | -587.000000 | 43.116525 | 4544.000000 | 5635 |  | CORR | GENE | 07:54 | 07:58 | 07:58 | 260 | 53 | 9.000000 | EXT | - |  | (c)
62239.657000 | 4.822000 | 4.814000 | -6.458000 | -6.466000 | -625.000000 | -575.000000 | -566.000000 | 36.094294 | 4814.000000 | 5635 |  | CORR | СIGR | 07:52 | 08:00 | 08:02 | 23 | 118 | 10.000000 | EXT | - |  | (c)
62240.159000 | 5.324000 | 4.995000 | -5.956000 | -6.285000 | -125.000000 | -105.000000 | -94.000000 | 2.737253 | 4995.000000 | 5635 |  | CORR | GENE | 09:13 | 09:16 | 09:18 | 600 | 60 | 9.000000 | EXT | - |  | (c)
62240.813000 | 5.978000 | 5.849000 | -5.302000 | -5.431000 | -251.000000 | -237.000000 | -235.000000 | 16.452521 | 5227.000000 | 5635 |  | CORR | AXGR | 08:53 | 08:55 | 08:55 | 204 | 32 | 9.000000 | EXT | - |  | (c)
62241.023000 | 6.188000 | 6.128000 | -5.092000 | -5.152000 | -727.000000 | -699.000000 | -660.000000 | 42.548440 | 5041.000000 | 5635 |  | CORR | GENE | 07:36 | 07:40 | 07:46 | 111 | 133 | 10.000000 | EXT | - |  | (c)
62243.946000 | 9.111000 | 8.804000 | -2.169000 | -2.476000 | -1999.000000 | -1958.000000 | -1936.000000 | 18.721547 | 2065.000000 | 5635 |  | CORR | GENE | 04:11 | 04:17 | 04:21 | 411 | 124 | 9.000000 | EXT | - |  | (c)
62245.356000 | 10.521000 | 10.497000 | -0.759000 | -0.783000 | -315.000000 | -301.000000 | -298.000000 | 21.287193 | 726.000000 | 5635 |  | CORR | PITT | 08:42 | 08:45 | 08:45 | 57 | 34 | 13.000000 | EXT | - |  | (c)
62245.818000 | 10.983000 | 10.696000 | -0.297000 | -0.584000 | -321.000000 | -269.000000 | -283.000000 | 16.758416 | 262.000000 | 5635 |  | CORR | GENE | 08:41 | 08:50 | 08:47 | 322 | 75 | 9.000000 | EXT | - |  | (c)
62246.115000 | 0.000000 | -0.021000 | -11.565000 | -11.586000 | 832.000000 | 1108.000000 | 1051.000000 | 77.469809 |  | 5636 | Смещение кромок | GWAN |  | 00:36 | 01:21 | 01:12 | 0 | 439 | 3.076000 | EXT | Смещение кромок. Вовнутрь. Величина смещения - 3.1 мм. |  | (c)
62246.115000 | 0.000000 | -0.011000 | -11.565000 | -11.576000 | -1950.000000 | -1718.000000 | -1455.000000 | 22.606482 |  | 5636 | Смещение кромок | GWAN |  | 05:07 | 05:45 | 06:27 | 0 | 990 | 4.682000 | EXT | Смещение кромок. Наружу. Величина смещения - 4.7 мм. |  | (c)
62246.472000 | 0.357000 | 0.331000 | -11.208000 | -11.234000 | -649.000000 | -526.000000 | -554.000000 | 29.464317 | 331.000000 | 5636 |  | CORR | GENE | 08:37 | 08:57 | 08:53 | 57 | 189 | 9.000000 | EXT | - |  | (c)
62246.751000 | 0.636000 | 0.488000 | -10.929000 | -11.077000 | -665.000000 | -641.000000 | -627.000000 | 44.637053 | 488.000000 | 5636 |  | CORR | GENE | 08:35 | 08:39 | 08:41 | 185 | 74 | 10.000000 | EXT | - |  | (c)
62247.090000 | 0.975000 | 0.867000 | -10.590000 | -10.698000 | -2182.000000 | -2173.000000 | -2172.000000 | 3.950052 | 867.000000 | 5636 |  | CORR | AXGR | 04:30 | 04:31 | 04:32 | 167 | 19 | 9.000000 | EXT | - |  | (c)
62247.672000 | 1.557000 | 1.551000 | -10.008000 | -10.014000 | -799.000000 | -708.000000 | -739.000000 | 49.928042 | 1551.000000 | 5636 |  | CORR | СIGR | 08:13 | 08:28 | 08:23 | 31 | 120 | 12.000000 | EXT | - |  | (c)
62248.066000 | 1.951000 | 1.925000 | -9.614000 | -9.640000 | -818.000000 | -639.000000 | -702.000000 | 37.829866 | 1925.000000 | 5636 |  | CORR | GENE | 08:10 | 08:39 | 08:29 | 86 | 233 | 12.000000 | EXT | - |  | (c)
62250.259000 | 4.144000 | 4.058000 | -7.421000 | -7.507000 | -553.000000 | -540.000000 | -538.000000 | 41.070236 | 4058.000000 | 5636 |  | CORR | AXGR | 08:53 | 08:55 | 08:55 | 133 | 29 | 8.000000 | EXT | - |  | (c)
62250.729000 | 4.614000 | 4.203000 | -6.951000 | -7.362000 | -720.000000 | -609.000000 | -634.000000 | 37.247050 | 4203.000000 | 5636 |  | CORR | GENE | 08:26 | 08:44 | 08:40 | 443 | 172 | 9.000000 | EXT | - |  | (c)
62255.058000 | 8.943000 | 8.728000 | -2.622000 | -2.837000 | -854.000000 | -824.000000 | -815.000000 | 59.615048 | 2445.000000 | 5636 |  | CORR | GENE | 08:04 | 08:09 | 08:11 | 392 | 77 | 8.000000 | EXT | - |  | (c)
62255.534000 | 9.419000 | 9.320000 | -2.146000 | -2.245000 | -819.000000 | -781.000000 | -790.000000 | 58.983504 | 2073.000000 | 5636 |  | CORR | GENE | 08:10 | 08:16 | 08:15 | 172 | 59 | 8.000000 | EXT | - |  | (c)
62260.595000 | 2.915000 | 2.696000 | -8.380000 | -8.599000 | 2190.000000 | 2224.000000 | 2225.000000 | 2190.000000 | 2696.000000 | 5637 |  | CORR | GENE | 03:22 | 03:27 | 03:27 | 343 | 69 | 8.000000 | EXT | -. Аномалия находится на отводе. |  | (c)
62261.024000 | 3.344000 | 3.181000 | -7.951000 | -8.114000 | 2183.000000 | 2203.000000 | 2201.000000 | 2183.000000 | 3181.000000 | 5637 |  | CORR | AXGR | 03:21 | 03:24 | 03:23 | 264 | 35 | 8.000000 | EXT | -. Аномалия находится на отводе. |  | (c)
62261.471000 | 3.791000 | 3.556000 | -7.504000 | -7.739000 | 2158.000000 | 2188.000000 | 2187.000000 | 2158.000000 | 3556.000000 | 5637 |  | CORR | GENE | 03:17 | 03:21 | 03:21 | 378 | 57 | 9.000000 | EXT | -. Аномалия находится на отводе. |  | (c)
62261.902000 | 4.222000 | 4.130000 | -7.073000 | -7.165000 | -196.000000 | -149.000000 | -153.000000 | 110.000000 | 4130.000000 | 5637 |  | CORR | GENE | 08:57 | 09:04 | 09:03 | 505 | 86 | 8.000000 | EXT | -. Аномалия находится на отводе. |  | (c)
62262.223000 | 4.543000 | 4.280000 | -6.752000 | -7.015000 | -2117.000000 | -2075.000000 | -2086.000000 | 2054.000000 | 4280.000000 | 5637 |  | CORR | GENE | 03:47 | 03:53 | 03:52 | 514 | 62 | 8.000000 | EXT | -. Аномалия находится на отводе. |  | (c)
62262.713000 | 5.033000 | 4.929000 | -6.262000 | -6.366000 | 2036.000000 | 2053.000000 | 2059.000000 | 2036.000000 | 4929.000000 | 5637 |  | CORR | GENE | 02:57 | 03:00 | 03:01 | 204 | 47 | 8.000000 | EXT | -. Аномалия находится на отводе. |  | (c)
62263.196000 | 5.516000 | 5.213000 | -5.779000 | -6.082000 | 2041.000000 | 2071.000000 | 2082.000000 | 2041.000000 | 5213.000000 | 5637 |  | CORR | GENE | 02:58 | 03:02 | 03:04 | 655 | 82 | 10.000000 | EXT | -. Аномалия находится на отводе. |  | (c)
62263.825000 | 6.145000 | 6.115000 | -5.150000 | -5.180000 | 2169.000000 | -2132.000000 | -2176.000000 | 2060.000000 | 5137.000000 | 5637 |  | CORR | СIGR | 03:18 | 03:44 | 03:37 | 43 | 232 | 7.000000 | EXT | -. Аномалия находится на отводе. |  | (c)
62265.204000 | 7.524000 | 7.333000 | -3.771000 | -3.962000 | 2203.000000 | -2221.000000 | 2229.000000 | 2203.000000 | 3719.000000 | 5637 |  | CORR | GENE | 03:24 | 03:30 | 03:28 | 243 | 53 | 10.000000 | EXT | -. Аномалия находится на отводе. |  | (c)
62265.301000 | 7.621000 | 7.596000 | -3.674000 | -3.699000 | -2213.000000 | -2157.000000 | -2094.000000 | 1976.000000 | 3647.000000 | 5637 |  | CORR | GENE | 03:31 | 03:40 | 03:50 | 52 | 237 | 10.000000 | EXT | -. Аномалия находится на отводе. |  | (c)
62265.381000 | 7.701000 | 7.643000 | -3.594000 | -3.652000 | 2225.000000 | -2222.000000 | -2226.000000 | 2217.000000 | 3510.000000 | 5637 |  | CORR | AXGR | 03:27 | 03:30 | 03:29 | 142 | 19 | 9.000000 | EXT | -. Аномалия находится на отводе. |  | (c)
62265.486000 | 7.806000 | 7.744000 | -3.489000 | -3.551000 | -2048.000000 | -2031.000000 | -2031.000000 | 2013.000000 | 3304.000000 | 5637 |  | CORR | AXGR | 03:58 | 04:00 | 04:00 | 247 | 35 | 8.000000 | EXT | -. Аномалия находится на отводе. |  | (c)
62266.016000 | 8.336000 | 8.248000 | -2.959000 | -3.047000 | -2054.000000 | -2037.000000 | -2041.000000 | 2028.000000 | 2892.000000 | 5637 |  | CORR | AXGR | 03:57 | 03:59 | 03:59 | 155 | 26 | 8.000000 | EXT | -. Аномалия находится на отводе. |  | (c)
62266.062000 | 8.382000 | 8.325000 | -2.913000 | -2.970000 | 677.000000 | 693.000000 | 692.000000 | 677.000000 | 2812.000000 | 5637 |  | CORR | AXGR | 11:18 | 11:20 | 11:20 | 158 | 29 | 9.000000 | EXT | -. Аномалия находится на отводе. |  | (c)
62266.297000 | 8.617000 | 7.869000 | -2.678000 | -3.426000 | 2198.000000 | -2211.000000 | 2229.000000 | 2198.000000 | 2411.000000 | 5637 |  | CORR | GENE | 03:23 | 03:31 | 03:28 | 1015 | 62 | 8.000000 | EXT | -. Аномалия находится на отводе. |  | (c)
62267.755000 | 10.075000 | 9.960000 | -1.220000 | -1.335000 | 712.000000 | 724.000000 | 727.000000 | 712.000000 | 1122.000000 | 5637 |  | CORR | AXGR | 11:23 | 11:25 | 11:26 | 213 | 30 | 7.000000 | EXT | -. Аномалия находится на отводе. |  | (c)
62267.776000 | 10.096000 | 9.351000 | -1.199000 | -1.944000 | 2189.000000 | -2229.000000 | 2219.000000 | 2189.000000 | 372.000000 | 5637 |  | CORR | GENE | 03:21 | 03:28 | 03:26 | 1572 | 60 | 9.000000 | EXT | -. Аномалия находится на отводе. |  | (c)
62268.020000 | 10.340000 | 9.745000 | -0.955000 | -1.550000 | -2059.000000 | -2040.000000 | -2039.000000 | 2018.000000 | 804.000000 | 5637 |  | CORR | AXGR | 03:56 | 03:59 | 03:59 | 746 | 41 | 8.000000 | EXT | -. Аномалия находится на отводе. |  | (c)
62268.425000 | 10.745000 | 10.613000 | -0.550000 | -0.682000 | -2037.000000 | -2017.000000 | -2017.000000 | 1997.000000 | 394.000000 | 5637 |  | CORR | AXGR | 03:59 | 04:03 | 04:03 | 288 | 40 | 9.000000 | EXT | -. Аномалия находится на отводе. |  | (c)
62268.921000 | 11.241000 | 10.973000 | -0.054000 | -0.322000 | -1444.000000 | -1424.000000 | -1427.000000 | 1410.000000 | 26.000000 | 5637 |  | CORR | AXGR | 05:35 | 05:38 | 05:38 | 296 | 34 | 8.000000 | EXT | -. Аномалия находится на отводе. |  | (c)
62268.975000 | 0.000000 | -0.031000 | -11.705000 | -11.736000 | -372.000000 | -96.000000 | -193.000000 | 14.000000 |  | 5638 | Смещение кромок | GWAN |  | 08:04 | 08:48 | 08:33 | 0 | 357 | 3.021000 | EXT | Смещение кромок. Вовнутрь. Аномалия находится на отводе. Величина смещения - 3 мм. |  | (c)
62269.760000 | 0.785000 | 0.475000 | -10.920000 | -11.230000 | -437.000000 | -352.000000 | -348.000000 | 259.000000 | 475.000000 | 5638 |  | CORR | GENE | 07:53 | 08:07 | 08:08 | 353 | 178 | 10.000000 | EXT | - |  | (c)
62270.422000 | 1.447000 | 1.272000 | -10.258000 | -10.433000 | -1903.000000 | -1884.000000 | -1865.000000 | 1827.000000 | 1272.000000 | 5638 |  | CORR | GENE | 03:57 | 04:00 | 04:03 | 313 | 75 | 8.000000 | EXT | - |  | (c)
62279.108000 | 10.133000 | 10.045000 | -1.572000 | -1.660000 | -1889.000000 | -1875.000000 | -1847.000000 | 1805.000000 | 1271.000000 | 5638 |  | CORR | GENE | 03:59 | 04:01 | 04:06 | 389 | 84 | 9.000000 | EXT | -. Аномалия находится на упругопластическом изгибе: R=708 D, максимальное растяжение на 5.7 час. |  | (c)
62281.713000 | 1.033000 | 0.890000 | -8.772000 | -8.915000 | 2082.000000 | 2099.000000 | 2099.000000 | 2082.000000 | 890.000000 | 5639 |  | CORR | AXGR | 02:33 | 02:35 | 02:36 | 218 | 34 | 11.000000 | EXT | -. Аномалия находится на отводе. |  | (c)
62284.666000 | 3.986000 | 3.883000 | -5.819000 | -5.922000 | -1902.000000 | -1875.000000 | -1883.000000 | 1865.000000 | 3883.000000 | 5639 |  | CORR | AXGR | 03:50 | 03:54 | 03:53 | 182 | 38 | 8.000000 | EXT | -. Аномалия находится на отводе. |  | (c)
62292.027000 | 1.542000 | 0.806000 | -7.693000 | -8.429000 | 28.000000 | 41.000000 | 47.000000 | 28.000000 | 806.000000 | 5640 |  | CORR | AXGR | 05:29 | 05:31 | 05:32 | 1073 | 39 | 9.000000 | EXT | - |  | (c)
62292.789000 | 2.304000 | 2.052000 | -6.931000 | -7.183000 | -61.000000 | -35.000000 | -42.000000 | 23.000000 | 2052.000000 | 5640 |  | CORR | AXGR | 05:14 | 05:18 | 05:18 | 337 | 38 | 9.000000 | EXT | - |  | (c)
62299.720000 | 0.000000 | -0.061000 | -11.370000 | -11.431000 | 1436.000000 | 1717.000000 | 1636.000000 | 15.598881 |  | 5641 | Смещение кромок | GWAN |  | 04:11 | 04:57 | 04:43 | 0 | 401 | 3.080000 | EXT | Смещение кромок. Наружу. Величина смещения - 3.1 мм. |  | (c)
62300.366000 | 0.646000 | 0.363000 | -10.724000 | -11.007000 | 2050.000000 | 2118.000000 | 2119.000000 | 0.000000 | 363.000000 | 5641 | Металлургический дефект | MIAN | GENE | 05:50 | 06:01 | 06:01 | 706 | 137 | 16.102185 | INT | Металлургический дефект. Эквивалент потери металла 16%. |  | (c)
62309.770000 | 10.050000 | 9.824000 | -1.320000 | -1.546000 | 2149.000000 | 2182.000000 | 2176.000000 | 0.145616 | 1176.000000 | 5641 |  | CORR | GENE | 06:06 | 06:12 | 06:11 | 370 | 53 | 9.000000 | EXT | - |  | (c)
62310.639000 | 10.919000 | 10.882000 | -0.451000 | -0.488000 | 2118.000000 | 2132.000000 | 2135.000000 | 4.890244 | 367.000000 | 5641 |  | CORR | AXGR | 06:01 | 06:03 | 06:04 | 121 | 35 | 8.000000 | EXT | - |  | (c)
62327.763000 | 5.013000 | 4.964000 | -6.532000 | -6.581000 | -1165.000000 | -1140.000000 | -1146.000000 | 85.999642 | 4964.000000 | 5643 |  | CORR | AXGR | 06:21 | 06:25 | 06:24 | 129 | 37 | 8.000000 | EXT | - |  | (c)
62329.614000 | 6.864000 | 6.692000 | -4.681000 | -4.853000 | -997.000000 | -939.000000 | -944.000000 | 67.628459 | 4510.000000 | 5643 |  | CORR | GENE | 06:48 | 06:57 | 06:56 | 343 | 106 | 9.000000 | EXT | - |  | (c)
62345.435000 | 0.000000 | -0.021000 | -11.320000 | -11.341000 | 2213.000000 | -1990.000000 | -1700.000000 | 0.000000 |  | 5645 | Нарушение формы кольцевого шва | GWAN |  | 05:38 | 06:19 | 07:06 | 0 | 1095 |  | EXT | Нарушение формы кольцевого шва |  | (c)
62345.435000 | 0.000000 | -0.026000 | -11.320000 | -11.346000 | -578.000000 | -363.000000 | -431.000000 | 11.105633 |  | 5645 | Смещение кромок | GWAN |  | 10:07 | 10:42 | 10:31 | 0 | 293 | 2.483000 | EXT | Смещение кромок. Наружу. Величина смещения - 2.5 мм. |  | (c)
62346.312000 | 0.877000 | 0.614000 | -10.443000 | -10.706000 | 1888.000000 | 1956.000000 | 1934.000000 | 20.262283 | 614.000000 | 5645 |  | CORR | GENE | 04:45 | 04:56 | 04:52 | 480 | 91 | 8.000000 | EXT | - |  | (c)
62354.563000 | 9.128000 | 8.840000 | -2.192000 | -2.480000 | 1903.000000 | 1920.000000 | 1925.000000 | 22.791399 | 2048.000000 | 5645 |  | CORR | GENE | 04:47 | 04:50 | 04:51 | 432 | 46 | 11.000000 | EXT | - |  | (c)
62354.695000 | 9.260000 | 9.100000 | -2.060000 | -2.220000 | -1733.000000 | -1721.000000 | -1713.000000 | 40.115373 | 1678.000000 | 5645 |  | CORR | AXGR | 07:01 | 07:03 | 07:04 | 542 | 41 | 10.000000 | EXT | - |  | (c)
62355.650000 | 10.215000 | 9.973000 | -1.105000 | -1.347000 | -1795.000000 | -1771.000000 | -1762.000000 | 35.119687 | 749.000000 | 5645 |  | CORR | GENE | 06:51 | 06:55 | 06:56 | 598 | 66 | 11.000000 | EXT | - |  | (c)
62356.176000 | 10.741000 | 10.633000 | -0.579000 | -0.687000 | -1746.000000 | -1734.000000 | -1732.000000 | 39.094749 | 381.000000 | 5645 |  | CORR | AXGR | 06:59 | 07:01 | 07:01 | 306 | 29 | 9.000000 | EXT | - |  | (c)
62357.193000 | 0.438000 | 0.070000 | -10.972000 | -11.340000 | -1020.000000 | -1001.000000 | -980.000000 | 72.818782 | 70.000000 | 5646 |  | CORR | GENE | 07:13 | 07:16 | 07:19 | 720 | 78 | 10.000000 | EXT | - |  | (c)
62357.323000 | 0.568000 | 0.470000 | -10.842000 | -10.940000 | -2181.000000 | -2168.000000 | -2167.000000 | 3.959017 | 470.000000 | 5646 |  | CORR | AXGR | 04:05 | 04:07 | 04:08 | 213 | 29 | 10.000000 | EXT | - |  | (c)
62358.441000 | 1.686000 | 1.653000 | -9.724000 | -9.757000 | -2065.000000 | -2056.000000 | -2053.000000 | 13.349132 | 1653.000000 | 5646 |  | CORR | AXGR | 04:24 | 04:25 | 04:26 | 152 | 24 | 10.000000 | EXT | - |  | (c)
62358.898000 | 2.143000 | 1.461000 | -9.267000 | -9.949000 | -1753.000000 | -1659.000000 | -1696.000000 | 38.512851 | 1461.000000 | 5646 |  | CORR | GENE | 05:14 | 05:30 | 05:24 | 981 | 115 | 10.000000 | EXT | - |  | (c)
62359.783000 | 3.028000 | 2.915000 | -8.382000 | -8.495000 | -1713.000000 | -1694.000000 | -1696.000000 | 41.741412 | 2915.000000 | 5646 |  | CORR | AXGR | 05:21 | 05:24 | 05:24 | 336 | 35 | 8.000000 | EXT | - |  | (c)
62360.194000 | 3.439000 | 2.844000 | -7.971000 | -8.566000 | -1664.000000 | -1636.000000 | -1640.000000 | 45.700968 | 2844.000000 | 5646 |  | CORR | GENE | 05:29 | 05:33 | 05:33 | 715 | 49 | 10.000000 | EXT | - |  | (c)
62360.417000 | 3.662000 | 3.401000 | -7.748000 | -8.009000 | -2178.000000 | -2155.000000 | -2155.000000 | 4.203590 | 3401.000000 | 5646 |  | CORR | GENE | 04:06 | 04:10 | 04:10 | 486 | 48 | 11.000000 | EXT | - |  | (c)
62364.987000 | 8.232000 | 8.013000 | -3.178000 | -3.397000 | -2170.000000 | -2144.000000 | -2143.000000 | 4.852870 | 2997.000000 | 5646 |  | CORR | GENE | 04:07 | 04:11 | 04:12 | 400 | 56 | 10.000000 | EXT | - |  | (c)
62365.402000 | 8.647000 | 8.463000 | -2.763000 | -2.947000 | -2152.000000 | -2096.000000 | -2114.000000 | 6.356947 | 2684.000000 | 5646 |  | CORR | GENE | 04:10 | 04:19 | 04:16 | 263 | 75 | 9.000000 | EXT | - |  | (c)
62366.921000 | 10.166000 | 10.146000 | -1.244000 | -1.264000 | -1755.000000 | -1542.000000 | -1619.000000 | 38.381409 | 1215.000000 | 5646 |  | CORR | GENE | 05:14 | 05:49 | 05:36 | 49 | 272 | 10.000000 | EXT | - |  | (c)
62377.877000 | 9.712000 | 9.590000 | -1.428000 | -1.550000 | 2123.000000 | -2054.000000 | -2035.000000 | 0.000000 | 1307.000000 | 5647 |  | CORR | GENE | 05:27 | 06:13 | 06:16 | 243 | 605 | 8.000000 | EXT | - |  | (c)
62385.943000 | 6.638000 | 6.588000 | -4.272000 | -4.322000 | 1919.000000 | 1956.000000 | 1949.000000 | 17.863016 | 4223.000000 | 5648 |  | DENT |  | 05:25 | 05:31 | 05:30 | 99 | 60 | 0.352113 |  | -. Аномалия находится вблизи дефекта потери металла. |  | (c)
62385.977000 | 6.672000 | 6.582000 | -4.238000 | -4.328000 | 1954.000000 | 1967.000000 | 1969.000000 | 18.746080 | 4198.000000 | 5648 |  | GOUG | AXGR | 05:31 | 05:33 | 05:33 | 130 | 29 | 11.000000 | EXT | -. Задир. |  | (c)
62387.175000 | 7.870000 | 7.855000 | -3.040000 | -3.055000 | 1496.000000 | 1569.000000 | 1605.000000 | 32.911717 | 3022.000000 | 5648 |  | CORR | СIGR | 04:17 | 04:28 | 04:34 | 33 | 218 | 10.000000 | EXT | - |  | (c)
62387.700000 | 8.395000 | 8.148000 | -2.515000 | -2.762000 | 2123.000000 | 2143.000000 | 2154.000000 | 1.135597 | 2249.000000 | 5648 |  | CORR | GENE | 05:58 | 06:01 | 06:03 | 513 | 63 | 8.000000 | EXT | - |  | (c)
62389.376000 | 10.071000 | 9.925000 | -0.839000 | -0.985000 | -2121.000000 | -2107.000000 | -2107.000000 | 9.989718 | 744.000000 | 5648 |  | CORR | AXGR | 06:33 | 06:35 | 06:35 | 241 | 28 | 8.000000 | EXT | - |  | (c)
62389.944000 | 10.639000 | 10.057000 | -0.271000 | -0.853000 | -2190.000000 | -2181.000000 | -2159.000000 | 5.772882 | 85.000000 | 5648 |  | CORR | GENE | 06:22 | 06:23 | 06:27 | 768 | 61 | 9.000000 | EXT | - |  | (c)
62391.390000 | 1.175000 | 0.900000 | -10.110000 | -10.385000 | -1856.000000 | -1823.000000 | -1829.000000 | 30.248868 | 900.000000 | 5649 |  | CORR | GENE | 04:33 | 04:38 | 04:37 | 363 | 54 | 9.000000 | EXT | - |  | (c)
62392.036000 | 1.821000 | 1.716000 | -9.464000 | -9.569000 | -1862.000000 | -1832.000000 | -1825.000000 | 29.757108 | 1716.000000 | 5649 |  | CORR | GENE | 04:32 | 04:36 | 04:38 | 596 | 74 | 11.000000 | EXT | - |  | (c)
62396.885000 | 6.670000 | 6.670000 | -4.615000 | -4.615000 | -1171.000000 | -1083.000000 | -1080.000000 | 72.355161 | 4595.000000 | 5649 |  | CORR | СIGR | 06:23 | 06:37 | 06:38 | 20 | 183 | 10.000000 | EXT | - |  | (c)
62397.368000 | 7.153000 | 6.759000 | -4.132000 | -4.526000 | -2160.000000 | -2114.000000 | -2111.000000 | 5.656154 | 3726.000000 | 5649 |  | CORR | GENE | 03:43 | 03:51 | 03:51 | 800 | 99 | 8.000000 | EXT | - |  | (c)
62399.685000 | 9.470000 | 8.744000 | -1.815000 | -2.541000 | -2153.000000 | -2116.000000 | -2109.000000 | 6.266714 | 1002.000000 | 5649 |  | CORR | GENE | 03:45 | 03:50 | 03:52 | 1539 | 88 | 9.000000 | EXT | - |  | (c)
62401.500000 | 0.000000 | -0.026000 | -10.955000 | -10.981000 | 1812.000000 | 2148.000000 | 2194.000000 | 1812.000000 |  | 5650 | Смещение кромок | GWAN |  | 01:57 | 02:51 | 02:59 | 0 | 764 | 4.095000 | EXT | Смещение кромок. Вовнутрь. Аномалия находится на отводе. Величина смещения - 4.1 мм. |  | (c)
62405.075000 | 3.575000 | 3.276000 | -7.380000 | -7.679000 | -1394.000000 | -1297.000000 | -1336.000000 | 1277.000000 | 3276.000000 | 5650 |  | CORR | GENE | 05:20 | 05:35 | 05:29 | 612 | 117 | 8.000000 | EXT | -. Аномалия находится на отводе. |  | (c)
62406.790000 | 5.290000 | 5.059000 | -5.665000 | -5.896000 | -1286.000000 | -1201.000000 | -1224.000000 | 1163.000000 | 5059.000000 | 5650 |  | CORR | GENE | 05:37 | 05:51 | 05:47 | 636 | 123 | 10.000000 | EXT | -. Аномалия находится на отводе. |  | (c)
62407.415000 | 5.915000 | 5.751000 | -5.040000 | -5.204000 | -1248.000000 | -1193.000000 | -1208.000000 | 1168.000000 | 4886.000000 | 5650 |  | CORR | GENE | 05:43 | 05:52 | 05:50 | 318 | 80 | 8.000000 | EXT | -. Аномалия находится на отводе. |  | (c)
62407.735000 | 6.235000 | 5.988000 | -4.720000 | -4.967000 | -1109.000000 | -1088.000000 | -1091.000000 | 1073.000000 | 4686.000000 | 5650 |  | CORR | AXGR | 06:06 | 06:09 | 06:08 | 281 | 36 | 8.000000 | EXT | -. Аномалия находится на отводе. |  | (c)
62407.885000 | 6.385000 | 6.343000 | -4.570000 | -4.612000 | -1109.000000 | -1098.000000 | -1095.000000 | 1081.000000 | 4515.000000 | 5650 |  | CORR | AXGR | 06:06 | 06:07 | 06:08 | 97 | 28 | 9.000000 | EXT | -. Аномалия находится на отводе. |  | (c)
62407.967000 | 6.467000 | 6.371000 | -4.488000 | -4.584000 | -1378.000000 | -1349.000000 | -1352.000000 | 1327.000000 | 3873.000000 | 5650 |  | CORR | GENE | 05:22 | 05:27 | 05:26 | 711 | 51 | 8.000000 | EXT | -. Аномалия находится на отводе. |  | (c)
62410.029000 | 8.529000 | 8.314000 | -2.426000 | -2.641000 | -1309.000000 | -1286.000000 | -1269.000000 | 1229.000000 | 2327.000000 | 5650 |  | CORR | GENE | 05:33 | 05:37 | 05:40 | 314 | 80 | 9.000000 | EXT | -. Аномалия находится на отводе. |  | (c)
62410.205000 | 8.705000 | 8.647000 | -2.250000 | -2.308000 | -1405.000000 | -1218.000000 | -1148.000000 | 892.000000 | 2176.000000 | 5650 |  | CORR | GENE | 05:18 | 05:48 | 05:59 | 132 | 513 | 9.000000 | EXT | -. Аномалия находится на отводе. |  | (c)
62410.468000 | 8.968000 | 8.828000 | -1.987000 | -2.127000 | -1677.000000 | -1662.000000 | -1662.000000 | 1646.000000 | 1921.000000 | 5650 |  | CORR | AXGR | 04:34 | 04:36 | 04:36 | 206 | 31 | 8.000000 | EXT | -. Аномалия находится на отводе. |  | (c)
62410.527000 | 9.027000 | 9.005000 | -1.928000 | -1.950000 | -1548.000000 | -1484.000000 | -1289.000000 | 1030.000000 | 1845.000000 | 5650 |  | CORR | GENE | 04:55 | 05:05 | 05:37 | 105 | 519 | 8.000000 | EXT | -. Аномалия находится на отводе. |  | (c)
62414.809000 | 2.354000 | 1.824000 | -9.171000 | -9.701000 | -950.000000 | -922.000000 | -912.000000 | 874.000000 | 1824.000000 | 5651 |  | CORR | GENE | 04:50 | 04:54 | 04:56 | 949 | 76 | 8.000000 | EXT | - |  | (c)
62415.360000 | 2.905000 | 2.890000 | -8.620000 | -8.635000 | -689.000000 | -605.000000 | -613.000000 | 537.000000 | 2890.000000 | 5651 |  | CORR | СIGR | 05:32 | 05:45 | 05:44 | 31 | 152 | 9.000000 | EXT | - |  | (c)
62416.761000 | 4.306000 | 4.271000 | -7.219000 | -7.254000 | -799.000000 | -617.000000 | -575.000000 | 350.000000 | 4271.000000 | 5651 |  | CORR | GENE | 05:14 | 05:43 | 05:50 | 51 | 449 | 11.000000 | EXT | - |  | (c)
62418.317000 | 5.862000 | 5.833000 | -5.663000 | -5.692000 | -468.000000 | -179.000000 | -218.000000 | 0.000000 | 5626.000000 | 5651 |  | CORR | GENE | 06:08 | 06:54 | 06:48 | 66 | 499 | 10.000000 | EXT | - |  | (c)
62424.834000 | 0.854000 | 0.551000 | -10.686000 | -10.989000 | 1615.000000 | 1689.000000 | 1661.000000 | 38.442824 | 551.000000 | 5652 |  | CORR | GENE | 05:13 | 05:25 | 05:21 | 566 | 93 | 9.000000 | EXT | - |  | (c)
62431.641000 | 7.661000 | 7.181000 | -3.879000 | -4.359000 | -2228.000000 | -2217.000000 | -2194.000000 | 2.947935 | 3709.000000 | 5652 |  | CORR | GENE | 06:53 | 06:55 | 06:59 | 650 | 67 | 9.000000 | EXT | - |  | (c)
62431.855000 | 7.875000 | 7.646000 | -3.665000 | -3.894000 | 2195.000000 | 2209.000000 | 2207.000000 | 0.008264 | 3428.000000 | 5652 |  | CORR | AXGR | 06:47 | 06:49 | 06:49 | 466 | 24 | 9.000000 | EXT | - |  | (c)
62433.119000 | 9.139000 | 8.949000 | -2.401000 | -2.591000 | 1578.000000 | 1811.000000 | 1826.000000 | 0.000000 | 2325.000000 | 5652 |  | DENT |  | 05:07 | 05:45 | 05:47 | 266 | 495 | 0.563380 |  | - |  | (c)
62434.758000 | 10.778000 | 10.764000 | -0.762000 | -0.776000 | 1929.000000 | 2167.000000 | 2098.000000 | 0.000000 | 736.000000 | 5652 |  | CORR | СIGR | 06:04 | 06:43 | 06:31 | 40 | 338 | 8.000000 | EXT | - |  | (c)
62434.968000 | 10.988000 | 10.947000 | -0.552000 | -0.593000 | -895.000000 | -757.000000 | -553.000000 | 17.060495 | 492.000000 | 5652 |  | CORR | GENE | 10:28 | 10:51 | 11:24 | 101 | 683 | 8.000000 | EXT | - |  | (c)
62441.174000 | 5.654000 | 5.460000 | -5.856000 | -6.050000 | -1444.000000 | -1415.000000 | -1410.000000 | 63.492378 | 5460.000000 | 5653 |  | CORR | GENE | 06:01 | 06:06 | 06:07 | 290 | 68 | 8.000000 | EXT | - |  | (c)
62447.030000 | 0.000000 | -0.031000 | -11.500000 | -11.531000 | -232.000000 | -3.000000 | -14.000000 | 0.000000 |  | 5654 | Смещение кромок | GWAN |  | 02:20 | 02:57 | 02:56 | 0 | 436 | 3.288000 | EXT | Смещение кромок. Вовнутрь. Величина смещения - 3.3 мм. |  | (c)
62447.030000 | 0.000000 | -0.021000 | -11.500000 | -11.521000 | 1345.000000 | 1673.000000 | 1717.000000 | 0.000000 |  | 5654 | Смещение кромок | GWAN |  | 06:35 | 07:28 | 07:35 | 0 | 744 | 3.885000 | EXT | Смещение кромок. Наружу. Величина смещения - 3.9 мм. |  | (c)
62449.764000 | 2.734000 | 2.704000 | -8.766000 | -8.796000 | 1080.000000 | 1210.000000 | 1181.000000 | 68.314271 | 2704.000000 | 5654 |  | GOUG | GENE | 05:52 | 06:13 | 06:08 | 90 | 203 | 10.000000 | EXT | -. Зона задиров. |  | (c)
62449.942000 | 2.912000 | 2.902000 | -8.588000 | -8.598000 | 864.000000 | 965.000000 | 958.000000 | 69.743989 | 2902.000000 | 5654 |  | CORR | СIGR | 05:17 | 05:34 | 05:32 | 25 | 188 | 10.000000 | EXT | - |  | (c)
62490.076000 | 8.431000 | 8.242000 | -3.234000 | -3.423000 | 28.000000 | 52.000000 | 50.000000 | 2.256669 | 2628.000000 | 5657 |  | CORR | AXGR | 02:57 | 03:00 | 03:00 | 795 | 45 | 9.000000 | EXT | - |  | (c)
62492.654000 | 11.009000 | 10.815000 | -0.656000 | -0.850000 | 770.000000 | 798.000000 | 804.000000 | 62.132825 | 572.000000 | 5657 |  | CORR | GENE | 04:56 | 05:01 | 05:02 | 278 | 69 | 8.000000 | EXT | - |  | (c)
62493.032000 | 11.387000 | 11.148000 | -0.278000 | -0.517000 | 820.000000 | 836.000000 | 843.000000 | 66.208676 | 170.000000 | 5657 |  | CORR | AXGR | 05:05 | 05:07 | 05:08 | 347 | 44 | 9.000000 | EXT | - |  | (c)
62493.310000 | 0.000000 | -0.022000 | -11.675000 | -11.697000 | 1521.000000 | 1876.000000 | 1933.000000 | 1521.000000 |  | 5658 | Нарушение формы кольцевого шва | GWAN |  | 05:05 | 06:02 | 06:11 | 0 | 825 |  | EXT | Нарушение формы кольцевого шва |  | (c)
62493.310000 | 0.000000 | -0.041000 | -11.675000 | -11.716000 | -655.000000 | -530.000000 | -533.000000 | 411.000000 |  | 5658 | Смещение кромок | GWAN |  | 11:14 | 11:34 | 11:33 | 0 | 244 | 3.165000 | EXT | Смещение кромок. Наружу. Величина смещения - 3.2 мм. |  | (c)
62493.424000 | 0.114000 | 0.035000 | -11.561000 | -11.640000 | 1347.000000 | 1370.000000 | 1372.000000 | 1347.000000 | 35.000000 | 5658 |  | CORR | GENE | 04:37 | 04:40 | 04:41 | 196 | 50 | 8.000000 | EXT | - |  | (c)
62494.253000 | 0.943000 | 0.855000 | -10.732000 | -10.820000 | -1969.000000 | -1938.000000 | -1941.000000 | 1914.000000 | 855.000000 | 5658 |  | CORR | GENE | 07:41 | 07:46 | 07:46 | 236 | 54 | 9.000000 | EXT | - |  | (c)
62494.853000 | 1.543000 | 1.175000 | -10.132000 | -10.500000 | -1720.000000 | -1632.000000 | -1647.000000 | 1574.000000 | 1175.000000 | 5658 |  | CORR | GENE | 08:22 | 08:36 | 08:33 | 722 | 146 | 10.000000 | EXT | - |  | (c)
62495.380000 | 2.070000 | 2.019000 | -9.605000 | -9.656000 | -1959.000000 | -1939.000000 | -1935.000000 | 1912.000000 | 2019.000000 | 5658 |  | CORR | GENE | 07:43 | 07:46 | 07:47 | 579 | 47 | 9.000000 | EXT | - |  | (c)
62495.759000 | 2.449000 | 2.246000 | -9.226000 | -9.429000 | -1893.000000 | -1876.000000 | -1867.000000 | 1842.000000 | 2246.000000 | 5658 |  | CORR | GENE | 07:54 | 07:56 | 07:58 | 268 | 51 | 10.000000 | EXT | - |  | (c)
62496.037000 | 2.727000 | 2.676000 | -8.948000 | -8.999000 | -1831.000000 | -1821.000000 | -1821.000000 | 1812.000000 | 2676.000000 | 5658 |  | CORR | AXGR | 08:04 | 08:05 | 08:05 | 109 | 19 | 8.000000 | EXT | - |  | (c)
62497.404000 | 4.094000 | 3.925000 | -7.581000 | -7.750000 | -1712.000000 | -1698.000000 | -1695.000000 | 1678.000000 | 3925.000000 | 5658 |  | CORR | AXGR | 08:23 | 08:25 | 08:26 | 272 | 34 | 8.000000 | EXT | - |  | (c)
62497.582000 | 4.272000 | 4.176000 | -7.403000 | -7.499000 | -1772.000000 | -1748.000000 | -1745.000000 | 1718.000000 | 4176.000000 | 5658 |  | CORR | GENE | 08:13 | 08:17 | 08:18 | 410 | 55 | 9.000000 | EXT | - |  | (c)
62501.081000 | 7.771000 | 7.489000 | -3.904000 | -4.186000 | -1756.000000 | -1728.000000 | -1716.000000 | 1676.000000 | 3555.000000 | 5658 |  | CORR | GENE | 08:16 | 08:20 | 08:22 | 631 | 80 | 9.000000 | EXT | - |  | (c)
62501.724000 | 8.414000 | 8.193000 | -3.261000 | -3.482000 | -1810.000000 | -1780.000000 | -1786.000000 | 1762.000000 | 3030.000000 | 5658 |  | CORR | GENE | 08:07 | 08:12 | 08:11 | 452 | 48 | 10.000000 | EXT | - |  | (c)
62505.410000 | 0.425000 | 0.387000 | -10.975000 | -11.013000 | -2184.000000 | -2164.000000 | -2170.000000 | 2156.000000 | 387.000000 | 5659 |  | CORR | AXGR | 04:35 | 04:38 | 04:37 | 75 | 28 | 9.000000 | EXT | - |  | (c)
62505.720000 | 0.735000 | 0.411000 | -10.665000 | -10.989000 | -1215.000000 | -1181.000000 | -1164.000000 | 1113.000000 | 411.000000 | 5659 |  | CORR | GENE | 07:12 | 07:17 | 07:20 | 624 | 102 | 9.000000 | EXT | - |  | (c)
62513.793000 | 8.808000 | 8.800000 | -2.592000 | -2.600000 | -1775.000000 | -1551.000000 | -1606.000000 | 1438.000000 | 2564.000000 | 5659 |  | CORR | СIGR | 05:41 | 06:17 | 06:08 | 36 | 337 | 10.000000 | EXT | - |  | (c)
62516.385000 | 0.000000 | -0.025000 | -11.450000 | -11.475000 | -443.000000 | 281.000000 | 114.000000 | 0.000000 |  | 5660 | Нарушение формы кольцевого шва | GWAN |  | 08:36 | 10:33 | 10:06 | 0 | 1114 |  | EXT | Нарушение формы кольцевого шва |  | (c)
62520.583000 | 4.198000 | 4.183000 | -7.252000 | -7.267000 | -1647.000000 | -1180.000000 | -1367.000000 | 1087.000000 | 4183.000000 | 5660 |  | CORR | GENE | 05:22 | 06:37 | 06:07 | 56 | 560 | 9.000000 | EXT | - |  | (c)
62520.958000 | 4.573000 | 4.538000 | -6.877000 | -6.912000 | -1721.000000 | -1513.000000 | -1405.000000 | 1089.000000 | 4538.000000 | 5660 |  | CORR | GENE | 05:10 | 05:44 | 06:01 | 65 | 632 | 10.000000 | EXT | - |  | (c)
62521.641000 | 5.256000 | 5.243000 | -6.194000 | -6.207000 | -1540.000000 | -1290.000000 | -1403.000000 | 1267.000000 | 5243.000000 | 5660 |  | CORR | СIGR | 05:39 | 06:19 | 06:01 | 40 | 273 | 11.000000 | EXT | - |  | (c)
62526.048000 | 9.663000 | 9.621000 | -1.787000 | -1.829000 | -313.000000 | -298.000000 | -301.000000 | 289.000000 | 1671.000000 | 5660 |  | CORR | AXGR | 08:57 | 08:59 | 08:59 | 158 | 24 | 9.000000 | EXT | - |  | (c)
62527.835000 | 0.000000 | -0.036000 | -11.715000 | -11.751000 | 1808.000000 | -2160.000000 | 2158.000000 | 1808.000000 |  | 5661 | Смещение кромок | GWAN |  | 02:06 | 03:26 | 03:02 | 0 | 700 | 3.592000 | EXT | Смещение кромок. Вовнутрь. Аномалия находится на отводе. Величина смещения - 3.6 мм. |  | (c)
62527.835000 | 0.000000 | -0.016000 | -11.715000 | -11.731000 | -1800.000000 | -1562.000000 | -1596.000000 | 1393.000000 |  | 5661 | Смещение кромок | GWAN |  | 04:24 | 05:02 | 04:57 | 0 | 407 | 3.909000 | EXT | Смещение кромок. Вовнутрь. Аномалия находится на отводе. Величина смещения - 3.9 мм. |  | (c)
62527.835000 | 0.000000 | -0.026000 | -11.715000 | -11.741000 | -1143.000000 | -1106.000000 | -1053.000000 | 963.000000 |  | 5661 | Смещение кромок | GWAN |  | 06:10 | 06:16 | 06:24 | 0 | 180 | 3.564000 | EXT | Смещение кромок. Наружу. Аномалия находится на отводе. Величина смещения - 3.6 мм. |  | (c)
62557.356000 | 6.221000 | 6.219000 | -5.459000 | -5.461000 | 1117.000000 | 1179.000000 | 1166.000000 | 1117.000000 | 5438.000000 | 5663 |  | CORR | СIGR | 04:13 | 04:24 | 04:21 | 23 | 99 | 10.000000 | EXT | - |  | (c)
62561.212000 | 10.077000 | 9.956000 | -1.603000 | -1.724000 | 1022.000000 | 1038.000000 | 1034.000000 | 1022.000000 | 1527.000000 | 5663 |  | CORR | AXGR | 03:58 | 04:01 | 04:00 | 197 | 24 | 8.000000 | EXT | - |  | (c)
62562.877000 | 0.062000 | 0.048000 | -10.823000 | -10.837000 | -1757.000000 | -1712.000000 | -1721.000000 | 1684.000000 | 48.000000 | 5664 |  | CORR | GENE | 03:20 | 03:27 | 03:26 | 515 | 73 | 9.000000 | EXT | - |  | (c)
62564.326000 | 1.511000 | 1.435000 | -9.374000 | -9.450000 | -1757.000000 | -1732.000000 | -1730.000000 | 1703.000000 | 1435.000000 | 5664 |  | CORR | GENE | 03:20 | 03:24 | 03:25 | 263 | 54 | 8.000000 | EXT | - |  | (c)
62573.700000 | 0.000000 | -0.036000 | -11.710000 | -11.746000 | -342.000000 | -194.000000 | -208.000000 | 74.000000 |  | 5665 | Смещение кромок | GWAN |  | 08:13 | 08:37 | 08:34 | 0 | 267 | 3.081000 | EXT | Смещение кромок. Вовнутрь. Величина смещения - 3.1 мм. Аномалия находится на упругопластическом изгибе: R=353 D, максимальное растяжение на 6.4 час. |  | (c)
62585.154000 | 11.454000 | 11.272000 | -0.256000 | -0.438000 | -1343.000000 | -1246.000000 | -1183.000000 | 1022.000000 | 255.000000 | 5665 |  | CORR | GENE | 05:31 | 05:47 | 05:57 | 183 | 321 | 15.000000 | EXT | -. Аномалия находится на упругопластическом изгибе: R=307 D, максимальное растяжение на 6.1 час. |  | (c)
62585.158000 | 11.458000 | 11.457000 | -0.252000 | -0.253000 | -1284.000000 | -1263.000000 | -1266.000000 | 1248.000000 | 167.000000 | 5665 |  | CORR | AXGR | 05:41 | 05:44 | 05:44 | 86 | 35 | 15.000000 | EXT | -. Аномалия находится на упругопластическом изгибе: R=307 D, максимальное растяжение на 6.1 час. |  | (c)
62585.443000 | 0.033000 | 0.007000 | -10.927000 | -10.953000 | 1243.000000 | 1462.000000 | 1567.000000 | 1.227956 | 7.000000 | 5666 |  | CORR | GENE | 05:12 | 05:48 | 06:05 | 87 | 648 | 15.000000 | EXT | -. Аномалия находится на упругопластическом изгибе: R=307 D, максимальное растяжение на 6.1 час. |  | (c)
62596.370000 | 0.000000 | -0.022000 | -10.755000 | -10.777000 | 1283.000000 | 1422.000000 | 1371.000000 | 55.173821 |  | 5667 | Нарушение формы кольцевого шва | GWAN |  | 06:20 | 06:42 | 06:34 | 0 | 176 |  | EXT | Нарушение формы кольцевого шва. Аномалия находится на отводе. |  | (c)
62596.370000 | 0.000000 | -0.071000 | -10.755000 | -10.826000 | 1687.000000 | 1794.000000 | 1950.000000 | 0.000000 |  | 5667 | Смещение кромок | GWAN |  | 07:25 | 07:42 | 08:07 | 0 | 526 | 5.306000 | EXT | Смещение кромок. Наружу. Аномалия находится на отводе. Величина смещения - 5.3 мм. |  | (c)
62596.370000 | 0.000000 | -0.029000 | -10.755000 | -10.784000 | -2110.000000 | -2016.000000 | -1887.000000 | 27.743663 |  | 5667 | Нарушение формы кольцевого шва | GWAN |  | 09:12 | 09:27 | 09:48 | 0 | 447 |  | EXT | Нарушение формы кольцевого шва. Аномалия находится на отводе. |  | (c)
62599.705000 | 3.335000 | 3.264000 | -7.420000 | -7.491000 | 209.000000 | 272.000000 | 293.000000 | 16.851879 | 3264.000000 | 5667 |  | CORR | GENE | 03:26 | 03:37 | 03:40 | 96 | 169 | 14.000000 | EXT | -. Аномалия находится на отводе. |  | (c)
62608.866000 | 1.741000 | 1.606000 | -9.849000 | -9.984000 | -1016.000000 | -992.000000 | -992.000000 | 967.000000 | 1606.000000 | 5668 |  | CORR | GENE | 04:22 | 04:26 | 04:26 | 345 | 49 | 8.000000 | EXT | - |  | (c)
62611.382000 | 4.257000 | 3.637000 | -7.333000 | -7.953000 | -1192.000000 | -1152.000000 | -1164.000000 | 1136.000000 | 3637.000000 | 5668 |  | CORR | GENE | 03:54 | 04:01 | 03:58 | 677 | 56 | 9.000000 | EXT | - |  | (c)
62611.467000 | 4.342000 | 4.329000 | -7.248000 | -7.261000 | -1224.000000 | -976.000000 | -1069.000000 | 915.000000 | 4329.000000 | 5668 |  | CORR | СIGR | 03:49 | 04:29 | 04:14 | 34 | 309 | 11.000000 | EXT | - |  | (c)
62613.554000 | 6.429000 | 5.521000 | -5.161000 | -6.069000 | -1242.000000 | -1147.000000 | -1172.000000 | 1101.000000 | 4428.000000 | 5668 |  | CORR | GENE | 03:46 | 04:01 | 03:57 | 1641 | 141 | 9.000000 | EXT | - |  | (c)
62618.715000 | 0.000000 | -0.046000 | -11.420000 | -11.466000 | -223.000000 | 58.000000 | 24.000000 | 0.000000 |  | 5669 | Смещение кромок | GWAN |  | 02:00 | 02:45 | 02:40 | 0 | 494 | 3.594000 | EXT | Смещение кромок. Наружу. Величина смещения - 3.6 мм. |  | (c)
62627.312000 | 8.597000 | 8.564000 | -2.823000 | -2.856000 | 1048.000000 | 1093.000000 | 1100.000000 | 1048.000000 | 2818.000000 | 5669 |  | CORR | СIGR | 05:25 | 05:32 | 05:33 | 38 | 105 | 12.000000 | EXT | - |  | (c)
62635.079000 | 4.944000 | 4.883000 | -6.316000 | -6.377000 | 1562.000000 | 1657.000000 | 1633.000000 | 36.735801 | 4883.000000 | 5670 |  | CORR | GENE | 06:20 | 06:36 | 06:32 | 75 | 142 | 9.000000 | EXT | - |  | (c)
62641.395000 | 0.000000 | -0.036000 | -11.405000 | -11.441000 | -1396.000000 | -995.000000 | -1066.000000 | 32.844106 |  | 5671 | Смещение кромок | GWAN |  | 06:54 | 07:58 | 07:47 | 0 | 659 | 3.512000 | EXT | Смещение кромок. Вовнутрь. Величина смещения - 3.5 мм. |  | (c)
62651.032000 | 9.637000 | 9.060000 | -1.768000 | -2.345000 | 2218.000000 | 2228.000000 | 2230.000000 | 0.000000 | 1616.000000 | 5671 |  | CORR | AXGR | 04:37 | 04:39 | 04:39 | 729 | 24 | 10.000000 | EXT | - |  | (c)
62651.231000 | 9.836000 | 9.657000 | -1.569000 | -1.748000 | -2177.000000 | -2176.000000 | -2159.000000 | 4.352016 | 1459.000000 | 5671 |  | CORR | AXGR | 04:48 | 04:48 | 04:51 | 289 | 36 | 13.000000 | EXT | - |  | (c)
62651.408000 | 10.013000 | 9.938000 | -1.392000 | -1.467000 | 2103.000000 | 2223.000000 | 2174.000000 | 0.000000 | 1185.000000 | 5671 |  | CORR | GENE | 04:18 | 04:38 | 04:30 | 282 | 143 | 12.000000 | EXT | - |  | (c)
62652.165000 | 10.770000 | 10.705000 | -0.635000 | -0.700000 | -987.000000 | -929.000000 | -858.000000 | 48.427732 | 625.000000 | 5671 |  | CORR | GENE | 08:00 | 08:09 | 08:21 | 75 | 258 | 12.000000 | EXT | - |  | (c)
62652.332000 | 10.937000 | 10.861000 | -0.468000 | -0.544000 | -1202.000000 | -1152.000000 | -1170.000000 | 82.961412 | 399.000000 | 5671 |  | CORR | GENE | 07:25 | 07:33 | 07:30 | 145 | 65 | 9.000000 | EXT | - |  | (c)
62652.511000 | 11.116000 | 10.473000 | -0.289000 | -0.932000 | 1666.000000 | 1935.000000 | 1812.000000 | 21.915120 | 218.000000 | 5671 |  | CORR | GENE | 03:08 | 03:51 | 03:32 | 714 | 293 | 9.000000 | EXT | - |  | (c)
62652.837000 | 0.037000 | 0.037000 | -11.698000 | -11.698000 | 29.000000 | 29.000000 | 65.000000 | 29.000000 | 37.000000 | 5672 |  | CORR | GENE | 03:25 | 03:25 | 03:31 | 414 | 71 | 11.000000 | EXT | -. Аномалия находится на отводе. |  | (c)
62653.649000 | 0.849000 | 0.643000 | -10.886000 | -11.092000 | 1839.000000 | 1884.000000 | 1879.000000 | 1839.000000 | 643.000000 | 5672 |  | CORR | GENE | 08:17 | 08:25 | 08:24 | 542 | 81 | 8.000000 | EXT | -. Аномалия находится на отводе. |  | (c)
62653.953000 | 1.153000 | 1.004000 | -10.582000 | -10.731000 | 1481.000000 | 1504.000000 | 1511.000000 | 1481.000000 | 1004.000000 | 5672 |  | CORR | GENE | 07:20 | 07:23 | 07:24 | 262 | 60 | 8.000000 | EXT | -. Аномалия находится на отводе. |  | (c)
62654.253000 | 1.453000 | 1.335000 | -10.282000 | -10.400000 | 1656.000000 | 1713.000000 | 1694.000000 | 1656.000000 | 1335.000000 | 5672 |  | CORR | GENE | 07:48 | 07:57 | 07:54 | 272 | 76 | 8.000000 | EXT | -. Аномалия находится на отводе. |  | (c)
62655.467000 | 2.667000 | 2.611000 | -9.068000 | -9.124000 | -241.000000 | -221.000000 | -223.000000 | 204.000000 | 2611.000000 | 5672 |  | CORR | AXGR | 02:42 | 02:45 | 02:45 | 107 | 38 | 9.000000 | EXT | -. Аномалия находится на отводе. |  | (c)
62655.875000 | 3.075000 | 1.522000 | -8.660000 | -10.213000 | -147.000000 | -46.000000 | -87.000000 | 26.000000 | 1522.000000 | 5672 |  | CORR | GENE | 02:57 | 03:13 | 03:07 | 1815 | 121 | 9.000000 | EXT | -. Аномалия находится на отводе. |  | (c)
62657.618000 | 4.818000 | 4.519000 | -6.917000 | -7.216000 | 21.000000 | 55.000000 | 41.000000 | 21.000000 | 4519.000000 | 5672 |  | CORR | AXGR | 03:24 | 03:29 | 03:27 | 746 | 40 | 10.000000 | EXT | -. Аномалия находится на отводе. |  | (c)
62657.730000 | 4.930000 | 4.907000 | -6.805000 | -6.828000 | 64.000000 | 158.000000 | 187.000000 | 64.000000 | 4907.000000 | 5672 |  | CORR | GENE | 03:31 | 03:46 | 03:51 | 64 | 246 | 11.000000 | EXT | -. Аномалия находится на отводе. |  | (c)
62658.606000 | 5.806000 | 5.580000 | -5.929000 | -6.155000 | -2164.000000 | -2110.000000 | -2127.000000 | 2091.000000 | 5580.000000 | 5672 |  | CORR | GENE | 09:31 | 09:40 | 09:37 | 415 | 73 | 8.000000 | EXT | -. Аномалия находится на отводе. |  | (c)
62659.477000 | 6.677000 | 5.868000 | -5.058000 | -5.867000 | 1770.000000 | 1834.000000 | 1813.000000 | 1770.000000 | 4895.000000 | 5672 |  | CORR | GENE | 08:06 | 08:17 | 08:13 | 972 | 85 | 8.000000 | EXT | -. Аномалия находится на отводе. |  | (c)
62660.040000 | 7.240000 | 6.957000 | -4.495000 | -4.778000 | 1706.000000 | 1772.000000 | 1768.000000 | 1706.000000 | 4191.000000 | 5672 |  | CORR | GENE | 07:56 | 08:06 | 08:06 | 587 | 125 | 9.000000 | EXT | -. Аномалия находится на отводе. |  | (c)
62660.179000 | 7.379000 | 7.281000 | -4.356000 | -4.454000 | -181.000000 | -125.000000 | -127.000000 | 73.000000 | 4013.000000 | 5672 |  | CORR | GENE | 02:51 | 03:00 | 03:00 | 441 | 108 | 8.000000 | EXT | -. Аномалия находится на отводе. |  | (c)
62660.427000 | 7.627000 | 7.515000 | -4.108000 | -4.220000 | -5.000000 | 46.000000 | 29.000000 | 0.000000 | 3685.000000 | 5672 |  | CORR | GENE | 03:20 | 03:28 | 03:25 | 535 | 70 | 9.000000 | EXT | -. Аномалия находится на отводе. |  | (c)
62660.904000 | 8.104000 | 7.860000 | -3.631000 | -3.875000 | -87.000000 | -49.000000 | -61.000000 | 34.000000 | 3418.000000 | 5672 |  | CORR | GENE | 03:07 | 03:13 | 03:11 | 457 | 53 | 9.000000 | EXT | -. Аномалия находится на отводе. |  | (c)
62661.140000 | 8.340000 | 8.249000 | -3.395000 | -3.486000 | 1187.000000 | 1207.000000 | 1204.000000 | 1187.000000 | 3325.000000 | 5672 |  | CORR | AXGR | 06:32 | 06:35 | 06:35 | 161 | 34 | 8.000000 | EXT | -. Аномалия находится на отводе. |  | (c)
62661.401000 | 8.601000 | 8.586000 | -3.134000 | -3.149000 | -190.000000 | -81.000000 | -80.000000 | 0.000000 | 3115.000000 | 5672 |  | CORR | СIGR | 02:50 | 03:08 | 03:08 | 34 | 219 | 10.000000 | EXT | -. Аномалия находится на отводе. |  | (c)
62662.907000 | 10.107000 | 10.027000 | -1.628000 | -1.708000 | 570.000000 | 607.000000 | 606.000000 | 570.000000 | 1547.000000 | 5672 |  | CORR | GENE | 04:53 | 04:58 | 04:58 | 161 | 71 | 10.000000 | EXT | -. Аномалия находится на отводе. |  | (c)
62664.535000 | 0.000000 | -0.031000 | -11.705000 | -11.736000 | 1071.000000 | 1318.000000 | 1404.000000 | 1071.000000 |  | 5673 | Смещение кромок | GWAN |  | 08:31 | 09:11 | 09:25 | 0 | 665 | 3.922000 | EXT | Смещение кромок. Наружу. Аномалия находится на отводе. Величина смещения - 3.9 мм. |  | (c)
62665.299000 | 0.764000 | 0.680000 | -10.941000 | -11.025000 | -638.000000 | -618.000000 | -620.000000 | 602.000000 | 680.000000 | 5673 |  | CORR | AXGR | 03:55 | 03:58 | 03:58 | 368 | 35 | 8.000000 | EXT | - |  | (c)
62666.695000 | 2.160000 | 1.578000 | -9.545000 | -10.127000 | -564.000000 | -529.000000 | -540.000000 | 516.000000 | 1578.000000 | 5673 |  | CORR | GENE | 04:07 | 04:13 | 04:11 | 840 | 48 | 9.000000 | EXT | - |  | (c)
62669.244000 | 4.709000 | 4.619000 | -6.996000 | -7.086000 | 145.000000 | 157.000000 | 159.000000 | 145.000000 | 4619.000000 | 5673 |  | CORR | AXGR | 06:02 | 06:03 | 06:04 | 215 | 28 | 8.000000 | EXT | -. Аномалия находится на упругопластическом изгибе: R=309 D, максимальное растяжение на 6 час. |  | (c)
62674.721000 | 10.186000 | 10.106000 | -1.519000 | -1.599000 | 2.000000 | 20.000000 | 15.000000 | 2.000000 | 1179.000000 | 5673 |  | CORR | AXGR | 05:38 | 05:41 | 05:41 | 420 | 27 | 8.000000 | EXT | -. Аномалия находится на упругопластическом изгибе: R=533 D, максимальное растяжение на 5.6 час. |  | (c)
62675.661000 | 11.126000 | 11.017000 | -0.579000 | -0.688000 | -941.000000 | -928.000000 | -929.000000 | 918.000000 | 517.000000 | 5673 |  | CORR | AXGR | 03:06 | 03:08 | 03:08 | 171 | 23 | 9.000000 | EXT | -. Аномалия находится на упругопластическом изгибе: R=638 D, максимальное растяжение на 5.6 час. |  | (c)
62679.213000 | 2.973000 | 2.768000 | -8.122000 | -8.327000 | -1273.000000 | -1187.000000 | -1213.000000 | 1154.000000 | 2768.000000 | 5674 |  | CORR | GENE | 03:42 | 03:56 | 03:51 | 698 | 119 | 8.000000 | EXT | - |  | (c)
62680.390000 | 4.150000 | 4.024000 | -6.945000 | -7.071000 | -1441.000000 | -1407.000000 | -1415.000000 | 1390.000000 | 4024.000000 | 5674 |  | CORR | GENE | 03:15 | 03:20 | 03:19 | 430 | 50 | 8.000000 | EXT | - |  | (c)
62687.335000 | 0.000000 | -0.046000 | -11.695000 | -11.741000 | 1463.000000 | 1669.000000 | 1632.000000 | 1463.000000 |  | 5675 | Смещение кромок | GWAN |  | 01:12 | 01:45 | 01:39 | 0 | 337 | 2.754000 | EXT | Смещение кромок. Вовнутрь. Величина смещения - 2.8 мм. |  | (c)
62690.762000 | 3.427000 | 3.039000 | -8.268000 | -8.656000 | -1799.000000 | -1736.000000 | -1761.000000 | 1723.000000 | 3039.000000 | 5675 |  | CORR | GENE | 04:25 | 04:35 | 04:31 | 514 | 77 | 10.000000 | EXT | - |  | (c)
62691.058000 | 3.723000 | 3.649000 | -7.972000 | -8.046000 | -1846.000000 | -1822.000000 | -1827.000000 | 1809.000000 | 3649.000000 | 5675 |  | CORR | AXGR | 04:18 | 04:21 | 04:21 | 178 | 37 | 8.000000 | EXT | - |  | (c)
62691.829000 | 4.494000 | 4.039000 | -7.201000 | -7.656000 | -1956.000000 | -1860.000000 | -1897.000000 | 1839.000000 | 4039.000000 | 5675 |  | CORR | GENE | 04:00 | 04:15 | 04:09 | 514 | 116 | 10.000000 | EXT | - |  | (c)
62691.962000 | 4.627000 | 4.563000 | -7.068000 | -7.132000 | -1887.000000 | -1879.000000 | -1872.000000 | 1858.000000 | 4563.000000 | 5675 |  | CORR | AXGR | 04:11 | 04:12 | 04:13 | 225 | 29 | 13.000000 | EXT | - |  | (c)
62693.092000 | 5.757000 | 5.129000 | -5.938000 | -6.566000 | -1840.000000 | -1793.000000 | -1770.000000 | 1701.000000 | 5129.000000 | 5675 |  | CORR | GENE | 04:18 | 04:26 | 04:30 | 865 | 140 | 9.000000 | EXT | - |  | (c)
62693.739000 | 6.404000 | 6.192000 | -5.291000 | -5.503000 | -1929.000000 | -1873.000000 | -1867.000000 | 1804.000000 | 4865.000000 | 5675 |  | CORR | GENE | 04:04 | 04:13 | 04:14 | 638 | 125 | 9.000000 | EXT | - |  | (c)
62694.766000 | 7.431000 | 7.203000 | -4.264000 | -4.492000 | -1155.000000 | -1012.000000 | -1002.000000 | 849.000000 | 4188.000000 | 5675 |  | DENT |  | 06:09 | 06:32 | 06:34 | 304 | 306 | 0.422535 |  | - |  | (c)
62695.021000 | 7.686000 | 7.398000 | -4.009000 | -4.297000 | -1909.000000 | -1830.000000 | -1833.000000 | 1757.000000 | 3598.000000 | 5675 |  | CORR | GENE | 04:07 | 04:20 | 04:20 | 699 | 152 | 10.000000 | EXT | - |  | (c)
62695.800000 | 8.465000 | 8.301000 | -3.230000 | -3.394000 | -1820.000000 | -1746.000000 | -1770.000000 | 1719.000000 | 3039.000000 | 5675 |  | CORR | GENE | 04:22 | 04:34 | 04:30 | 355 | 102 | 10.000000 | EXT | - |  | (c)
62696.584000 | 9.249000 | 9.181000 | -2.446000 | -2.514000 | -2017.000000 | -1959.000000 | -1945.000000 | 1873.000000 | 1605.000000 | 5675 |  | CORR | GENE | 03:50 | 03:59 | 04:02 | 909 | 143 | 9.000000 | EXT | - |  | (c)
62696.783000 | 9.448000 | 9.266000 | -2.247000 | -2.429000 | 2084.000000 | 2099.000000 | 2099.000000 | 2084.000000 | 2187.000000 | 5675 |  | CORR | AXGR | 02:52 | 02:54 | 02:54 | 242 | 31 | 10.000000 | EXT | - |  | (c)
62697.568000 | 10.233000 | 10.183000 | -1.462000 | -1.512000 | 2190.000000 | 2206.000000 | 2207.000000 | 2190.000000 | 1398.000000 | 5675 |  | CORR | AXGR | 03:09 | 03:11 | 03:12 | 114 | 34 | 8.000000 | EXT | - |  | (c)
62750.656000 | 5.561000 | 5.493000 | -5.554000 | -5.622000 | 579.000000 | 600.000000 | 608.000000 | 579.000000 | 5408.000000 | 5680 |  | CORR | GENE | 05:22 | 05:25 | 05:27 | 214 | 58 | 11.000000 | EXT | - |  | (c)
62751.534000 | 6.439000 | 6.391000 | -4.676000 | -4.724000 | 598.000000 | 609.000000 | 608.000000 | 598.000000 | 4618.000000 | 5680 |  | CORR | AXGR | 05:25 | 05:27 | 05:27 | 106 | 20 | 8.000000 | EXT | - |  | (c)
62756.210000 | 0.000000 | -0.023000 | -10.975000 | -10.998000 | -1820.000000 | -1044.000000 | -921.000000 | 21.000000 |  | 5681 | Нарушение формы кольцевого шва | GWAN |  | 01:06 | 03:11 | 03:31 | 0 | 1800 |  | EXT | Нарушение формы кольцевого шва |  | (c)
62764.066000 | 7.856000 | 7.842000 | -3.119000 | -3.133000 | -238.000000 | -158.000000 | -36.000000 | 0.000000 | 3076.000000 | 5681 |  | CORR | GENE | 05:21 | 05:34 | 05:54 | 57 | 405 | 8.000000 | EXT | - |  | (c)
62764.957000 | 8.747000 | 8.666000 | -2.228000 | -2.309000 | -12.000000 | -4.000000 | -2.000000 | 0.000000 | 2168.000000 | 5681 |  | CORR | AXGR | 05:58 | 05:59 | 06:00 | 141 | 20 | 10.000000 | EXT | - |  | (c)
62769.764000 | 2.579000 | 2.566000 | -8.971000 | -8.984000 | -1008.000000 | -940.000000 | -926.000000 | 844.000000 | 2566.000000 | 5682 |  | CORR | СIGR | 07:40 | 07:51 | 07:53 | 23 | 164 | 9.000000 | EXT | - |  | (c)
62770.399000 | 3.214000 | 3.191000 | -8.336000 | -8.359000 | -849.000000 | -758.000000 | -790.000000 | 731.000000 | 3191.000000 | 5682 |  | CORR | СIGR | 08:05 | 08:20 | 08:15 | 43 | 118 | 10.000000 | EXT | - |  | (c)
62773.486000 | 6.301000 | 6.268000 | -5.249000 | -5.282000 | -2073.000000 | -1935.000000 | -1952.000000 | 1831.000000 | 5227.000000 | 5682 |  | CORR | GENE | 04:48 | 05:10 | 05:08 | 55 | 242 | 8.000000 | EXT | - |  | (c)
62775.139000 | 7.954000 | 7.804000 | -3.596000 | -3.746000 | -970.000000 | -903.000000 | -927.000000 | 884.000000 | 2783.000000 | 5682 |  | CORR | GENE | 07:46 | 07:57 | 07:53 | 963 | 86 | 8.000000 | EXT | - |  | (c)
62776.297000 | 9.112000 | 8.976000 | -2.438000 | -2.574000 | -1015.000000 | -1001.000000 | -1003.000000 | 991.000000 | 2387.000000 | 5682 |  | CORR | AXGR | 07:39 | 07:41 | 07:41 | 187 | 24 | 8.000000 | EXT | - |  | (c)
62777.534000 | 10.349000 | 10.270000 | -1.201000 | -1.280000 | -1549.000000 | -1510.000000 | -1523.000000 | 1498.000000 | 1051.000000 | 5682 |  | CORR | GENE | 06:13 | 06:19 | 06:17 | 229 | 51 | 10.000000 | EXT | - |  | (c)
62778.415000 | 11.230000 | 11.219000 | -0.320000 | -0.331000 | -1736.000000 | -1719.000000 | -1715.000000 | 1694.000000 | 304.000000 | 5682 |  | CORR | PITT | 05:42 | 05:45 | 05:46 | 27 | 42 | 10.000000 | EXT | - |  | (c)
62778.735000 | 0.000000 | -0.036000 | -11.730000 | -11.766000 | -1820.000000 | -1695.000000 | -1672.000000 | 1524.000000 |  | 5683 | Смещение кромок | GWAN |  | 09:32 | 09:52 | 09:56 | 0 | 296 | 2.750000 | EXT | Смещение кромок. Наружу. Аномалия находится на отводе. Величина смещения - 2.8 мм. |  | (c)
62778.735000 | 0.000000 | -0.041000 | -11.730000 | -11.771000 | -1155.000000 | -1074.000000 | -850.000000 | 545.000000 |  | 5683 | Смещение кромок | GWAN |  | 11:19 | 11:32 | 00:09 | 0 | 610 | 2.614000 | EXT | Смещение кромок. Наружу. Аномалия находится на отводе. Величина смещения - 2.6 мм. |  | (c)
62780.524000 | 1.789000 | 1.775000 | -9.941000 | -9.955000 | 1134.000000 | 1191.000000 | 1202.000000 | 1134.000000 | 1775.000000 | 5683 |  | CORR | СIGR | 05:29 | 05:38 | 05:40 | 31 | 135 | 9.000000 | EXT | -. Аномалия находится на отводе. |  | (c)
62780.740000 | 2.005000 | 1.909000 | -9.725000 | -9.821000 | 1016.000000 | 1232.000000 | 1151.000000 | 1016.000000 | 1909.000000 | 5683 |  | CORR | GENE | 05:10 | 05:45 | 05:32 | 157 | 269 | 9.000000 | EXT | -. Аномалия находится на отводе. |  | (c)
62781.008000 | 2.273000 | 2.258000 | -9.457000 | -9.472000 | 899.000000 | 1198.000000 | 1081.000000 | 899.000000 | 2258.000000 | 5683 |  | CORR | GENE | 04:51 | 05:39 | 05:20 | 52 | 364 | 11.000000 | EXT | -. Аномалия находится на отводе. |  | (c)
62781.234000 | 2.499000 | 2.485000 | -9.231000 | -9.245000 | 985.000000 | 1100.000000 | 1080.000000 | 985.000000 | 2485.000000 | 5683 |  | CORR | GENE | 05:05 | 05:23 | 05:20 | 48 | 190 | 11.000000 | EXT | -. Аномалия находится на отводе. |  | (c)
62783.905000 | 5.170000 | 5.107000 | -6.560000 | -6.623000 | 775.000000 | 856.000000 | 881.000000 | 775.000000 | 5107.000000 | 5683 |  | ARTD | GENE | 04:31 | 04:44 | 04:48 | 177 | 213 |  | EXT | -. Аномалия находится на отводе. Наплавка. |  | (c)
62785.402000 | 6.667000 | 6.155000 | -5.063000 | -5.575000 | 623.000000 | 829.000000 | 740.000000 | 623.000000 | 4854.000000 | 5683 |  | CORR | GENE | 04:06 | 04:40 | 04:25 | 721 | 233 | 8.000000 | EXT | -. Аномалия находится на отводе. |  | (c)
62787.013000 | 8.278000 | 8.074000 | -3.452000 | -3.656000 | 956.000000 | 997.000000 | 1014.000000 | 956.000000 | 3024.000000 | 5683 |  | CORR | GENE | 05:00 | 05:07 | 05:09 | 632 | 116 | 9.000000 | EXT | -. Аномалия находится на отводе. |  | (c)
62790.615000 | 0.150000 | 0.031000 | -11.460000 | -11.579000 | -1387.000000 | -1361.000000 | -1361.000000 | 1336.000000 | 31.000000 | 5684 |  | ARTD | GENE | 11:52 | 11:56 | 11:56 | 313 | 50 | 11.752561 | EXT | -. Эквивалент потери металла 12%. Аномалия находится на отводе. |  | (c)
62797.460000 | 6.995000 | 6.736000 | -4.615000 | -4.874000 | 739.000000 | 753.000000 | 754.000000 | 739.000000 | 4378.000000 | 5684 |  | CORR | AXGR | 05:35 | 05:37 | 05:37 | 496 | 30 | 11.000000 | EXT | -. Аномалия находится на отводе. |  | (c)
62802.010000 | 11.545000 | 11.270000 | -0.065000 | -0.340000 | -1365.000000 | -1340.000000 | -1341.000000 | 1318.000000 | 32.000000 | 5684 |  | ARTD | GENE | 11:55 | 11:59 | 11:59 | 308 | 47 | 11.010052 | EXT | -. Эквивалент потери металла 11%. Аномалия находится на отводе. |  | (c)
62802.075000 | 0.000000 | -0.036000 | -11.720000 | -11.756000 | -1753.000000 | -1556.000000 | -1409.000000 | 1065.000000 |  | 5685 | Смещение кромок | GWAN |  | 01:45 | 02:17 | 02:41 | 0 | 688 | 3.622000 | EXT | Смещение кромок. Вовнутрь. Аномалия находится на отводе. Величина смещения - 3.6 мм. |  | (c)
62808.790000 | 6.715000 | 6.618000 | -5.005000 | -5.102000 | -78.000000 | -52.000000 | -59.000000 | 40.000000 | 4922.000000 | 5685 |  | CORR | AXGR | 06:16 | 06:20 | 06:19 | 180 | 38 | 11.000000 | EXT | -. Аномалия находится на упругопластическом изгибе: R=527 D, максимальное растяжение на 5.8 час. |  | (c)
62816.710000 | 2.915000 | 2.872000 | -8.185000 | -8.228000 | 1460.000000 | 1748.000000 | 1704.000000 | 1460.000000 | 2872.000000 | 5686 |  | CORR | GENE | 02:40 | 03:26 | 03:19 | 74 | 490 | 8.000000 | EXT | - |  | (c)
62817.003000 | 3.208000 | 3.007000 | -7.892000 | -8.093000 | 1702.000000 | 1777.000000 | 1747.000000 | 1702.000000 | 3007.000000 | 5686 |  | CORR | GENE | 03:19 | 03:31 | 03:26 | 277 | 89 | 8.000000 | EXT | - |  | (c)
62817.265000 | 3.470000 | 3.336000 | -7.630000 | -7.764000 | -549.000000 | -521.000000 | -522.000000 | 495.000000 | 3336.000000 | 5686 |  | CORR | GENE | 09:16 | 09:20 | 09:20 | 326 | 53 | 8.000000 | EXT | - |  | (c)
62817.352000 | 3.557000 | 3.418000 | -7.543000 | -7.682000 | 1940.000000 | 1990.000000 | 1979.000000 | 1940.000000 | 3418.000000 | 5686 |  | CORR | GENE | 03:57 | 04:05 | 04:04 | 298 | 79 | 9.000000 | EXT | - |  | (c)
62820.241000 | 6.446000 | 6.432000 | -4.654000 | -4.668000 | -2116.000000 | -2042.000000 | -2040.000000 | 1963.000000 | 4640.000000 | 5686 |  | CORR | СIGR | 05:03 | 05:15 | 05:15 | 28 | 153 | 9.000000 | EXT | - |  | (c)
62825.395000 | 0.500000 | 0.074000 | -11.205000 | -11.631000 | -1567.000000 | -1550.000000 | -1521.000000 | 1475.000000 | 74.000000 | 5687 |  | CORR | GENE | 03:45 | 03:48 | 03:53 | 550 | 93 | 8.000000 | EXT | - |  | (c)
62826.787000 | 1.892000 | 1.345000 | -9.813000 | -10.360000 | -1682.000000 | -1609.000000 | -1619.000000 | 1555.000000 | 1345.000000 | 5687 |  | CORR | GENE | 03:27 | 03:39 | 03:37 | 1270 | 127 | 11.000000 | EXT | - |  | (c)
62827.995000 | 3.100000 | 3.030000 | -8.605000 | -8.675000 | -1576.000000 | -1553.000000 | -1555.000000 | 1535.000000 | 3030.000000 | 5687 |  | CORR | AXGR | 03:44 | 03:48 | 03:47 | 126 | 42 | 8.000000 | EXT | - |  | (c)
62828.398000 | 3.503000 | 3.390000 | -8.202000 | -8.315000 | -1172.000000 | -1145.000000 | -1153.000000 | 1135.000000 | 3390.000000 | 5687 |  | CORR | AXGR | 04:49 | 04:54 | 04:52 | 222 | 37 | 9.000000 | EXT | - |  | (c)
62828.570000 | 3.675000 | 3.334000 | -8.030000 | -8.371000 | -1384.000000 | -1210.000000 | -1289.000000 | 1193.000000 | 3334.000000 | 5687 |  | CORR | GENE | 04:15 | 04:43 | 04:30 | 1011 | 191 | 10.000000 | EXT | - |  | (c)
62834.653000 | 9.758000 | 9.747000 | -1.947000 | -1.958000 | -633.000000 | -563.000000 | -595.000000 | 556.000000 | 1938.000000 | 5687 |  | CORR | СIGR | 06:16 | 06:28 | 06:22 | 20 | 77 | 10.000000 | EXT | - |  | (c)
62836.600000 | 0.000000 | -0.021000 | -11.705000 | -11.726000 | -913.000000 | -596.000000 | -524.000000 | 135.000000 |  | 5688 | Смещение кромок | GWAN |  | 01:47 | 02:38 | 02:50 | 0 | 778 | 3.755000 | EXT | Смещение кромок. Вовнутрь. Величина смещения - 3.8 мм. |  | (c)
62836.600000 | 0.000000 | -0.011000 | -11.705000 | -11.716000 | 496.000000 | 667.000000 | 673.000000 | 496.000000 |  | 5688 | Смещение кромок | GWAN |  | 05:34 | 06:02 | 06:03 | 0 | 354 | 2.731000 | EXT | Смещение кромок. Наружу. Величина смещения - 2.7 мм. |  | (c)
62839.059000 | 2.459000 | 2.406000 | -9.246000 | -9.299000 | 506.000000 | 596.000000 | 790.000000 | 506.000000 | 2406.000000 | 5688 |  | CORR | GENE | 05:36 | 05:50 | 06:22 | 68 | 567 | 9.000000 | EXT | - |  | (c)
62848.305000 | 0.000000 | -0.021000 | -11.595000 | -11.616000 | -2069.000000 | -1755.000000 | -1791.000000 | 1514.000000 |  | 5689 | Смещение кромок | GWAN |  | 03:19 | 04:10 | 04:04 | 0 | 555 | 4.863000 | EXT | Смещение кромок. Наружу. Аномалия находится на отводе. Величина смещения - 4.9 мм. |  | (c)
62852.752000 | 4.447000 | 4.237000 | -7.148000 | -7.358000 | -1443.000000 | -1257.000000 | -1247.000000 | 1051.000000 | 4237.000000 | 5689 |  | WRIN |  | 05:00 | 05:30 | 05:32 | 392 | 392 | 0.000000 |  | -. Аномалия находится на отводе. |  | (c)
62859.988000 | 0.088000 | 0.034000 | -11.562000 | -11.616000 | 24.000000 | 36.000000 | 36.000000 | 24.000000 | 34.000000 | 5690 |  | CORR | AXGR | 04:10 | 04:12 | 04:12 | 174 | 24 | 9.000000 | EXT | - |  | (c)
62886.081000 | 2.961000 | 2.784000 | -8.704000 | -8.881000 | 144.000000 | 154.000000 | 158.000000 | 144.000000 | 2784.000000 | 5692 |  | CORR | AXGR | 03:53 | 03:55 | 03:55 | 226 | 29 | 7.000000 | EXT | - |  | (c)
62894.361000 | 11.241000 | 11.180000 | -0.424000 | -0.485000 | 563.000000 | 587.000000 | 587.000000 | 563.000000 | 329.000000 | 5692 |  | CORR | GENE | 05:01 | 05:04 | 05:04 | 156 | 47 | 9.000000 | EXT | - |  | (c)
62899.060000 | 4.275000 | 4.265000 | -6.705000 | -6.715000 | 2120.000000 | 2190.000000 | -2191.000000 | 2041.000000 | 4265.000000 | 5693 |  | CORR | СIGR | 08:19 | 08:30 | 08:43 | 36 | 300 | 10.000000 | EXT | - |  | (c)
62904.528000 | 9.743000 | 9.654000 | -1.237000 | -1.326000 | 1806.000000 | 1822.000000 | 1821.000000 | 1806.000000 | 1157.000000 | 5693 |  | CORR | AXGR | 07:28 | 07:30 | 07:30 | 169 | 30 | 10.000000 | EXT | - |  | (c)
62904.866000 | 10.081000 | 9.862000 | -0.899000 | -1.118000 | 1808.000000 | 1832.000000 | 1833.000000 | 1808.000000 | 806.000000 | 5693 |  | CORR | GENE | 07:28 | 07:32 | 07:32 | 312 | 50 | 10.000000 | EXT | - |  | (c)
62905.245000 | 10.460000 | 10.244000 | -0.520000 | -0.736000 | 1770.000000 | 1807.000000 | 1798.000000 | 1770.000000 | 429.000000 | 5693 |  | CORR | GENE | 07:22 | 07:28 | 07:27 | 307 | 56 | 9.000000 | EXT | - |  | (c)
62922.892000 | 5.437000 | 5.344000 | -6.243000 | -6.336000 | 1651.000000 | 1679.000000 | 1678.000000 | 1651.000000 | 5344.000000 | 5695 |  | CORR | GENE | 05:20 | 05:25 | 05:25 | 266 | 54 | 8.000000 | EXT | - |  | (c)
62925.552000 | 8.097000 | 8.079000 | -3.583000 | -3.601000 | 1940.000000 | 2022.000000 | 2017.000000 | 1940.000000 | 3568.000000 | 5695 |  | CORR | СIGR | 06:07 | 06:20 | 06:20 | 33 | 154 | 10.000000 | EXT | - |  | (c)
62927.159000 | 9.704000 | 9.683000 | -1.976000 | -1.997000 | 2013.000000 | 2104.000000 | 2095.000000 | 2013.000000 | 1955.000000 | 5695 |  | CORR | СIGR | 06:19 | 06:34 | 06:32 | 42 | 165 | 8.000000 | EXT | - |  | (c)
62929.135000 | 0.000000 | -0.021000 | -11.175000 | -11.196000 | 574.000000 | 893.000000 | 837.000000 | 574.000000 |  | 5696 | Смещение кромок | GWAN |  | 06:54 | 07:45 | 07:36 | 0 | 526 | 3.242000 | EXT | Смещение кромок. Вовнутрь. Величина смещения - 3.2 мм. |  | (c)
62929.248000 | 0.113000 | 0.021000 | -11.062000 | -11.154000 | 22.000000 | 40.000000 | 42.000000 | 22.000000 | 21.000000 | 5696 |  | CORR | AXGR | 05:25 | 05:28 | 05:28 | 212 | 39 | 9.000000 | EXT | - |  | (c)
62935.859000 | 6.724000 | 6.671000 | -4.451000 | -4.504000 | 337.000000 | 536.000000 | 486.000000 | 337.000000 | 4432.000000 | 5696 |  | CORR | GENE | 06:16 | 06:48 | 06:40 | 72 | 298 | 8.000000 | EXT | - |  | (c)
62940.795000 | 0.485000 | 0.243000 | -11.060000 | -11.302000 | -544.000000 | -524.000000 | -492.000000 | 440.000000 | 243.000000 | 5697 |  | CORR | GENE | 04:12 | 04:16 | 04:21 | 1066 | 104 | 8.000000 | EXT | - |  | (c)
62942.091000 | 1.781000 | 1.738000 | -9.764000 | -9.807000 | 518.000000 | 532.000000 | 529.000000 | 518.000000 | 1738.000000 | 5697 |  | CORR | AXGR | 07:04 | 07:06 | 07:06 | 76 | 22 | 9.000000 | EXT | - |  | (c)
62942.191000 | 1.881000 | 1.838000 | -9.664000 | -9.707000 | 400.000000 | 539.000000 | 507.000000 | 400.000000 | 1838.000000 | 5697 |  | CORR | GENE | 06:45 | 07:07 | 07:02 | 49 | 214 | 11.000000 | EXT | - |  | (c)
62942.211000 | 1.901000 | 1.894000 | -9.644000 | -9.651000 | 490.000000 | 530.000000 | 523.000000 | 490.000000 | 1894.000000 | 5697 |  | CORR | GENE | 06:59 | 07:06 | 07:05 | 92 | 65 | 11.000000 | EXT | - |  | (c)
62945.324000 | 5.014000 | 5.005000 | -6.531000 | -6.540000 | -516.000000 | -463.000000 | -437.000000 | 359.000000 | 5005.000000 | 5697 |  | CORR | СIGR | 04:17 | 04:26 | 04:30 | 28 | 158 | 8.000000 | EXT | - |  | (c)
62959.323000 | 7.468000 | 7.401000 | -4.257000 | -4.324000 | 975.000000 | 1124.000000 | 1154.000000 | 975.000000 | 4127.000000 | 5698 |  | DENT |  | 05:33 | 05:57 | 06:02 | 197 | 359 | 0.915493 |  | -. Аномалия находится на отводе. |  | (c)
62968.065000 | 4.485000 | 4.451000 | -6.980000 | -7.014000 | 79.000000 | 106.000000 | 106.000000 | 79.000000 | 4451.000000 | 5699 |  | DENT |  | 02:05 | 02:09 | 02:09 | 59 | 55 | 0.563380 |  | -. Аномалия находится вблизи продольного шва. |  | (c)
62975.045000 | 0.000000 | -0.011000 | -11.695000 | -11.706000 | 1633.000000 | 1828.000000 | 1812.000000 | 1633.000000 |  | 5700 | Смещение кромок | GWAN |  | 05:53 | 06:24 | 06:22 | 0 | 357 | 2.585000 | EXT | Смещение кромок. Наружу. Величина смещения - 2.6 мм. |  | (c)
62975.045000 | 0.000000 | -0.031000 | -11.695000 | -11.726000 | -1710.000000 | -1315.000000 | -1459.000000 | 1207.000000 |  | 5700 | Смещение кромок | GWAN |  | 08:53 | 09:57 | 09:34 | 0 | 502 | 2.880000 | EXT | Смещение кромок. Наружу. Величина смещения - 2.9 мм. |  | (c)
62977.129000 | 2.084000 | 1.851000 | -9.611000 | -9.844000 | -1631.000000 | -1592.000000 | -1607.000000 | 1583.000000 | 1851.000000 | 5700 |  | CORR | GENE | 09:06 | 09:12 | 09:10 | 390 | 48 | 8.000000 | EXT | - |  | (c)
62977.220000 | 2.175000 | 2.148000 | -9.520000 | -9.547000 | -2077.000000 | -2044.000000 | -2028.000000 | 1979.000000 | 2148.000000 | 5700 |  | CORR | СIGR | 07:54 | 07:59 | 08:02 | 35 | 98 | 10.000000 | EXT | - |  | (c)
62978.900000 | 3.855000 | 3.423000 | -7.840000 | -8.272000 | -2113.000000 | -2045.000000 | -2068.000000 | 2023.000000 | 3423.000000 | 5700 |  | CORR | GENE | 07:48 | 07:59 | 07:56 | 576 | 90 | 8.000000 | EXT | - |  | (c)
62979.042000 | 3.997000 | 3.609000 | -7.698000 | -8.086000 | -1786.000000 | -1755.000000 | -1759.000000 | 1732.000000 | 3609.000000 | 5700 |  | CORR | GENE | 08:41 | 08:46 | 08:45 | 559 | 54 | 9.000000 | EXT | - |  | (c)
62980.407000 | 5.362000 | 4.941000 | -6.333000 | -6.754000 | -1591.000000 | -1575.000000 | -1575.000000 | 1558.000000 | 4941.000000 | 5700 |  | CORR | AXGR | 09:13 | 09:15 | 09:15 | 620 | 33 | 8.000000 | EXT | - |  | (c)
62981.459000 | 6.414000 | 6.164000 | -5.281000 | -5.531000 | -1673.000000 | -1648.000000 | -1634.000000 | 1595.000000 | 4962.000000 | 5700 |  | CORR | GENE | 08:59 | 09:03 | 09:06 | 569 | 78 | 9.000000 | EXT | - |  | (c)
62986.740000 | 0.000000 | -0.036000 | -11.660000 | -11.696000 | -1772.000000 | -1560.000000 | -1498.000000 | 1223.000000 |  | 5701 | Смещение кромок | GWAN |  | 02:54 | 03:28 | 03:38 | 0 | 549 | 3.444000 | EXT | Смещение кромок. Наружу. Величина смещения - 3.4 мм. |  | (c)
62987.227000 | 0.487000 | 0.367000 | -11.173000 | -11.293000 | -2031.000000 | -2008.000000 | -2006.000000 | 1981.000000 | 367.000000 | 5701 |  | CORR | GENE | 02:12 | 02:16 | 02:16 | 261 | 50 | 10.000000 | EXT | - |  | (c)
62995.372000 | 8.632000 | 8.553000 | -3.028000 | -3.107000 | -1033.000000 | -941.000000 | -906.000000 | 779.000000 | 2946.000000 | 5701 |  | DENT |  | 04:53 | 05:08 | 05:13 | 161 | 254 | 0.352113 |  | - |  | (c)
62995.391000 | 8.651000 | 8.093000 | -3.009000 | -3.567000 | -88.000000 | -42.000000 | -52.000000 | 17.000000 | 2762.000000 | 5701 |  | CORR | GENE | 07:25 | 07:33 | 07:31 | 805 | 71 | 8.000000 | EXT | - |  | (c)
62996.089000 | 9.349000 | 9.197000 | -2.311000 | -2.463000 | -88.000000 | -68.000000 | -71.000000 | 53.000000 | 2244.000000 | 5701 |  | CORR | AXGR | 07:25 | 07:29 | 07:28 | 219 | 35 | 8.000000 | EXT | - |  | (c)
62996.351000 | 9.611000 | 9.508000 | -2.049000 | -2.152000 | -79.000000 | -58.000000 | -52.000000 | 24.000000 | 1395.000000 | 5701 |  | CORR | GENE | 07:27 | 07:30 | 07:31 | 757 | 55 | 11.000000 | EXT | - |  | (c)
62997.028000 | 10.288000 | 10.123000 | -1.372000 | -1.537000 | -295.000000 | -246.000000 | -257.000000 | 219.000000 | 749.000000 | 5701 |  | CORR | GENE | 06:52 | 07:00 | 06:58 | 788 | 76 | 8.000000 | EXT | - |  | (c)
62997.574000 | 10.834000 | 10.236000 | -0.826000 | -1.424000 | 58.000000 | 122.000000 | 97.000000 | 58.000000 | 452.000000 | 5701 |  | CORR | GENE | 07:49 | 07:59 | 07:55 | 972 | 77 | 10.000000 | EXT | - |  | (c)
62998.077000 | 11.337000 | 11.229000 | -0.323000 | -0.431000 | 31.000000 | 49.000000 | 54.000000 | 31.000000 | 226.000000 | 5701 |  | CORR | GENE | 07:45 | 07:47 | 07:48 | 205 | 46 | 8.000000 | EXT | - |  | (c)
62998.222000 | 11.482000 | 11.319000 | -0.178000 | -0.341000 | -67.000000 | -35.000000 | -34.000000 | 1.000000 | 7.000000 | 5701 |  | CORR | GENE | 07:29 | 07:34 | 07:34 | 334 | 65 | 8.000000 | EXT | - |  | (c)
62998.307000 | 11.567000 | 11.446000 | -0.093000 | -0.214000 | 22.000000 | 40.000000 | 38.000000 | 22.000000 | 27.000000 | 5701 |  | CORR | AXGR | 07:43 | 07:46 | 07:46 | 187 | 33 | 10.000000 | EXT | - |  | (c)
62998.400000 | 0.000000 | -0.016000 | -11.055000 | -11.071000 | 1729.000000 | 1850.000000 | 1849.000000 | 1729.000000 |  | 5702 | Смещение кромок | GWAN |  | 05:05 | 05:25 | 05:24 | 0 | 241 | 3.188000 | EXT | Смещение кромок. Наружу. Величина смещения - 3.2 мм. |  | (c)
63009.455000 | 0.000000 | -0.041000 | -11.710000 | -11.751000 | -1301.000000 | -993.000000 | -999.000000 | 697.000000 |  | 5703 | Смещение кромок | GWAN |  | 09:09 | 09:59 | 09:58 | 0 | 604 | 4.008000 | EXT | Смещение кромок. Наружу. Аномалия находится на отводе. Величина смещения - 4 мм. |  | (c)
63032.490000 | 0.000000 | -0.026000 | -11.595000 | -11.621000 | 2150.000000 | -2143.000000 | -2107.000000 | 1904.000000 |  | 5705 | Смещение кромок | GWAN |  | 00:03 | 00:30 | 00:35 | 0 | 407 | 2.868000 | EXT | Смещение кромок. Вовнутрь. Аномалия находится на отводе. Величина смещения - 2.9 мм. |  | (c)
63032.490000 | 0.000000 | -0.036000 | -11.595000 | -11.631000 | 1032.000000 | 1189.000000 | 1276.000000 | 1032.000000 |  | 5705 | Смещение кромок | GWAN |  | 09:02 | 09:27 | 09:41 | 0 | 488 | 2.882000 | EXT | Смещение кромок. Наружу. Аномалия находится на отводе. Величина смещения - 2.9 мм. |  | (c)
63037.916000 | 5.426000 | 5.341000 | -6.169000 | -6.254000 | 788.000000 | 811.000000 | 808.000000 | 788.000000 | 5341.000000 | 5705 |  | CORR | AXGR | 08:23 | 08:26 | 08:26 | 237 | 41 | 8.000000 | EXT | -. Аномалия находится на отводе. |  | (c)
63043.857000 | 11.367000 | 11.037000 | -0.228000 | -0.558000 | 503.000000 | 536.000000 | 561.000000 | 503.000000 | 27.000000 | 5705 |  | CORR | GENE | 07:37 | 07:42 | 07:46 | 531 | 116 | 8.000000 | EXT | -. Аномалия находится на отводе. |  | (c)
63043.903000 | 11.413000 | 10.985000 | -0.182000 | -0.610000 | 375.000000 | 456.000000 | 427.000000 | 375.000000 | 22.000000 | 5705 |  | CORR | GENE | 07:16 | 07:29 | 07:24 | 588 | 105 | 9.000000 | EXT | -. Аномалия находится на отводе. |  | (c)
63044.217000 | 0.132000 | 0.062000 | -11.498000 | -11.568000 | -1759.000000 | -1747.000000 | -1732.000000 | 1705.000000 | 62.000000 | 5706 |  | CORR | GENE | 06:48 | 06:50 | 06:52 | 145 | 54 | 12.000000 | EXT | - |  | (c)
63044.259000 | 0.174000 | 0.063000 | -11.456000 | -11.567000 | -1474.000000 | -1458.000000 | -1456.000000 | 1438.000000 | 63.000000 | 5706 |  | CORR | AXGR | 07:34 | 07:36 | 07:37 | 233 | 36 | 11.000000 | EXT | - |  | (c)
63044.274000 | 0.189000 | 0.123000 | -11.441000 | -11.507000 | -1422.000000 | -1411.000000 | -1412.000000 | 1402.000000 | 123.000000 | 5706 |  | CORR | AXGR | 07:42 | 07:44 | 07:44 | 110 | 19 | 8.000000 | EXT | - |  | (c)
63044.655000 | 0.570000 | 0.390000 | -11.060000 | -11.240000 | -1312.000000 | -1279.000000 | -1283.000000 | 1255.000000 | 390.000000 | 5706 |  | CORR | GENE | 08:00 | 08:05 | 08:05 | 352 | 57 | 9.000000 | EXT | - |  | (c)
63045.648000 | 1.563000 | 1.477000 | -10.067000 | -10.153000 | -1270.000000 | -1259.000000 | -1247.000000 | 1224.000000 | 1477.000000 | 5706 |  | CORR | GENE | 08:07 | 08:09 | 08:10 | 132 | 46 | 9.000000 | EXT | - |  | (c)
63045.881000 | 1.796000 | 1.640000 | -9.834000 | -9.990000 | -1276.000000 | -1220.000000 | -1238.000000 | 1200.000000 | 1640.000000 | 5706 |  | CORR | GENE | 08:06 | 08:15 | 08:12 | 861 | 76 | 10.000000 | EXT | - |  | (c)
63046.870000 | 2.785000 | 2.588000 | -8.845000 | -9.042000 | -1267.000000 | -1215.000000 | -1222.000000 | 1177.000000 | 2588.000000 | 5706 |  | CORR | GENE | 08:07 | 08:16 | 08:14 | 531 | 90 | 8.000000 | EXT | - |  | (c)
63047.408000 | 3.323000 | 2.940000 | -8.307000 | -8.690000 | -1355.000000 | -1308.000000 | -1323.000000 | 1291.000000 | 2940.000000 | 5706 |  | CORR | GENE | 07:53 | 08:00 | 07:58 | 643 | 64 | 9.000000 | EXT | - |  | (c)
63048.924000 | 4.839000 | 4.724000 | -6.791000 | -6.906000 | -1592.000000 | -1576.000000 | -1573.000000 | 1555.000000 | 4724.000000 | 5706 |  | CORR | AXGR | 07:15 | 07:17 | 07:18 | 240 | 37 | 8.000000 | EXT | - |  | (c)
63050.186000 | 6.101000 | 6.040000 | -5.529000 | -5.590000 | -1344.000000 | -1330.000000 | -1331.000000 | 1317.000000 | 5476.000000 | 5706 |  | CORR | AXGR | 07:55 | 07:57 | 07:57 | 114 | 27 | 9.000000 | EXT | - |  | (c)
63050.900000 | 6.815000 | 6.597000 | -4.815000 | -5.033000 | -1653.000000 | -1628.000000 | -1635.000000 | 1617.000000 | 4690.000000 | 5706 |  | CORR | AXGR | 07:05 | 07:09 | 07:08 | 343 | 36 | 9.000000 | EXT | - |  | (c)
63053.284000 | 9.199000 | 7.769000 | -2.431000 | -3.861000 | -1395.000000 | -1335.000000 | -1350.000000 | 1305.000000 | 2165.000000 | 5706 |  | CORR | GENE | 07:46 | 07:56 | 07:54 | 1696 | 91 | 8.000000 | EXT | - |  | (c)
63055.479000 | 11.394000 | 11.307000 | -0.236000 | -0.323000 | -1279.000000 | -1263.000000 | -1254.000000 | 1230.000000 | 41.000000 | 5706 |  | CORR | GENE | 08:05 | 08:08 | 08:09 | 282 | 49 | 8.000000 | EXT | - |  | (c)
63055.918000 | 0.203000 | 0.081000 | -9.897000 | -10.019000 | -1375.000000 | -1359.000000 | -1357.000000 | 1338.000000 | 81.000000 | 5707 |  | CORR | AXGR | 08:21 | 08:23 | 08:24 | 226 | 37 | 9.000000 | EXT | - |  | (c)
63059.090000 | 3.375000 | 3.071000 | -6.725000 | -7.029000 | -1336.000000 | -1309.000000 | -1314.000000 | 1292.000000 | 3071.000000 | 5707 |  | CORR | AXGR | 08:27 | 08:32 | 08:31 | 455 | 44 | 8.000000 | EXT | - |  | (c)
63071.521000 | 5.706000 | 5.618000 | -5.979000 | -6.067000 | -2141.000000 | -2075.000000 | -2095.000000 | 2050.000000 | 5618.000000 | 5708 |  | CORR | GENE | 04:32 | 04:42 | 04:39 | 113 | 91 | 10.000000 | EXT | - |  | (c)
63082.021000 | 4.521000 | 4.355000 | -6.719000 | -6.885000 | -274.000000 | -241.000000 | -246.000000 | 219.000000 | 4355.000000 | 5709 |  | CORR | GENE | 07:34 | 07:40 | 07:39 | 740 | 55 | 8.000000 | EXT | - |  | (c)
63093.991000 | 5.251000 | 5.238000 | -6.014000 | -6.027000 | 120.000000 | 179.000000 | 186.000000 | 120.000000 | 5238.000000 | 5710 |  | CORR | СIGR | 02:35 | 02:44 | 02:45 | 27 | 133 | 8.000000 | EXT | -. Аномалия находится на упругопластическом изгибе: R=934 D, максимальное растяжение на 11.6 час. |  | (c)
63100.005000 | 0.000000 | -0.020000 | -11.715000 | -11.735000 | 1441.000000 | -1940.000000 | 2125.000000 | 1441.000000 |  | 5711 | Нарушение формы кольцевого шва | GWAN |  | 04:21 | 07:16 | 06:12 | 0 | 1369 |  | EXT | Нарушение формы кольцевого шва. Аномалия находится на упругопластическом изгибе: R=500 D, максимальное растяжение на 11.7 час. |  | (c)
63100.005000 | 0.000000 | -0.041000 | -11.715000 | -11.756000 | -1018.000000 | -347.000000 | -566.000000 | 114.000000 |  | 5711 | Смещение кромок | GWAN |  | 09:45 | 11:33 | 10:57 | 0 | 903 | 4.161000 | EXT | Смещение кромок. Наружу. Величина смещения - 4.2 мм. Аномалия находится на упругопластическом изгибе: R=500 D, максимальное растяжение на 11.7 час. |  | (c)
63100.987000 | 0.982000 | 0.804000 | -10.733000 | -10.911000 | -1531.000000 | -1402.000000 | -1417.000000 | 1303.000000 | 804.000000 | 5711 |  | DENT |  | 08:22 | 08:43 | 08:40 | 327 | 228 | 0.422535 |  | -. Аномалия находится на упругопластическом изгибе. |  | (c)
63123.225000 | 0.000000 | -0.031000 | -11.295000 | -11.326000 | 2197.000000 | -1951.000000 | -1888.000000 | 1512.000000 |  | 5713 | Смещение кромок | GWAN |  | 01:44 | 02:35 | 02:45 | 0 | 752 | 3.717000 | EXT | Смещение кромок. Вовнутрь. Величина смещения - 3.7 мм. |  | (c)
63123.225000 | 0.000000 | -0.021000 | -11.295000 | -11.316000 | -1324.000000 | -1243.000000 | -1014.000000 | 705.000000 |  | 5713 | Смещение кромок | GWAN |  | 04:16 | 04:29 | 05:06 | 0 | 619 | 2.694000 | EXT | Смещение кромок. Вовнутрь. Величина смещения - 2.7 мм. |  | (c)
63123.225000 | 0.000000 | -0.021000 | -11.295000 | -11.316000 | -330.000000 | 166.000000 | -21.000000 | 0.000000 |  | 5713 | Смещение кромок | GWAN |  | 06:56 | 08:16 | 07:46 | 0 | 619 | 3.914000 | EXT | Смещение кромок. Вовнутрь. Величина смещения - 3.9 мм. |  | (c)
63129.905000 | 6.680000 | 6.644000 | -4.615000 | -4.651000 | -1509.000000 | -1469.000000 | -1467.000000 | 1426.000000 | 4599.000000 | 5713 |  | CORR | GENE | 03:46 | 03:53 | 03:53 | 52 | 83 | 9.000000 | EXT | - |  | (c)
63145.700000 | 0.000000 | -0.026000 | -11.310000 | -11.336000 | 7.000000 | 393.000000 | 250.000000 | 7.000000 |  | 5715 | Смещение кромок | GWAN |  | 03:47 | 04:49 | 04:26 | 0 | 485 | 2.990000 | EXT | Смещение кромок. Наружу. Величина смещения - 3 мм. Аномалия находится на упругопластическом изгибе: R=358 D, максимальное растяжение на 5.9 час. |  | (c)
63145.700000 | 0.000000 | -0.031000 | -11.310000 | -11.341000 | 1819.000000 | 1953.000000 | 1914.000000 | 1819.000000 |  | 5715 | Смещение кромок | GWAN |  | 08:40 | 09:01 | 08:55 | 0 | 189 | 3.336000 | EXT | Смещение кромок. Наружу. Величина смещения - 3.3 мм. Аномалия находится на упругопластическом изгибе: R=358 D, максимальное растяжение на 5.9 час. |  | (c)
63157.010000 | 0.000000 | -0.026000 | -11.715000 | -11.741000 | 2121.000000 | 2228.000000 | -2144.000000 | 1948.000000 |  | 5716 | Смещение кромок | GWAN |  | 03:47 | 04:04 | 04:18 | 0 | 392 | 3.522000 | EXT | Смещение кромок. Наружу. Величина смещения - 3.5 мм. Аномалия находится на упругопластическом изгибе: R=339 D, максимальное растяжение на 6.3 час. |  | (c)
63157.010000 | 0.000000 | -0.011000 | -11.715000 | -11.726000 | -1701.000000 | -1379.000000 | -1483.000000 | 1265.000000 |  | 5716 | Смещение кромок | GWAN |  | 05:30 | 06:22 | 06:05 | 0 | 436 | 4.690000 | EXT | Смещение кромок. Наружу. Величина смещения - 4.7 мм. Аномалия находится на упругопластическом изгибе: R=339 D, максимальное растяжение на 6.3 час. |  | (c)
63157.010000 | 0.000000 | -0.026000 | -11.715000 | -11.741000 | -632.000000 | -455.000000 | -443.000000 | 255.000000 |  | 5716 | Смещение кромок | GWAN |  | 08:22 | 08:51 | 08:53 | 0 | 378 | 4.188000 | EXT | Смещение кромок. Наружу. Величина смещения - 4.2 мм. Аномалия находится на упругопластическом изгибе: R=339 D, максимальное растяжение на 6.3 час. |  | (c)
63157.958000 | 0.948000 | 0.934000 | -10.767000 | -10.781000 | -2031.000000 | -1979.000000 | -1967.000000 | 1904.000000 | 934.000000 | 5716 |  | CORR | СIGR | 04:37 | 04:45 | 04:47 | 27 | 127 | 9.000000 | EXT | -. Аномалия находится на упругопластическом изгибе: R=344 D, максимальное растяжение на 6.4 час. |  | (c)
63168.725000 | 0.000000 | -0.015000 | -11.160000 | -11.175000 | 2183.000000 | -1874.000000 | -1828.000000 | 1378.000000 |  | 5717 | Нарушение формы кольцевого шва | GWAN |  | 07:14 | 08:19 | 08:27 | 0 | 901 |  | EXT | Нарушение формы кольцевого шва. Аномалия находится на упругопластическом изгибе: R=601 D, максимальное растяжение на 6.3 час. |  | (c)
63174.160000 | 5.435000 | 5.376000 | -5.725000 | -5.784000 | 1209.000000 | 1222.000000 | 1222.000000 | 1209.000000 | 5376.000000 | 5717 |  | CORR | AXGR | 04:37 | 04:39 | 04:39 | 114 | 25 | 8.000000 | EXT | - |  | (c)
63198.824000 | 7.619000 | 7.504000 | -4.101000 | -4.216000 | -499.000000 | -482.000000 | -484.000000 | 468.000000 | 3930.000000 | 5719 |  | CORR | AXGR | 04:10 | 04:13 | 04:13 | 286 | 31 | 7.000000 | EXT | - |  | (c)
63199.104000 | 7.899000 | 7.891000 | -3.821000 | -3.829000 | -555.000000 | -439.000000 | -449.000000 | 344.000000 | 3785.000000 | 5719 |  | CORR | СIGR | 04:01 | 04:20 | 04:18 | 44 | 211 | 10.000000 | EXT | - |  | (c)
63199.521000 | 8.316000 | 7.418000 | -3.404000 | -4.302000 | -935.000000 | -901.000000 | -902.000000 | 869.000000 | 3290.000000 | 5719 |  | CORR | GENE | 03:00 | 03:06 | 03:05 | 1012 | 66 | 8.000000 | EXT | - |  | (c)
63199.662000 | 8.457000 | 7.949000 | -3.263000 | -3.771000 | -662.000000 | -645.000000 | -607.000000 | 552.000000 | 3199.000000 | 5719 |  | CORR | GENE | 03:44 | 03:47 | 03:53 | 572 | 110 | 11.000000 | EXT | - |  | (c)
63200.195000 | 8.990000 | 8.969000 | -2.730000 | -2.751000 | -348.000000 | -239.000000 | -261.000000 | 174.000000 | 2706.000000 | 5719 |  | CORR | GENE | 04:35 | 04:52 | 04:49 | 45 | 174 | 9.000000 | EXT | - |  | (c)
63214.590000 | 0.000000 | -0.036000 | -10.950000 | -10.986000 | 200.000000 | 421.000000 | 451.000000 | 200.000000 |  | 5721 | Смещение кромок | GWAN |  | 02:03 | 02:38 | 02:43 | 0 | 502 | 2.359000 | EXT | Смещение кромок. Вовнутрь. Величина смещения - 2.4 мм. |  | (c)
63216.122000 | 1.532000 | 1.469000 | -9.418000 | -9.481000 | 726.000000 | 749.000000 | 743.000000 | 726.000000 | 1469.000000 | 5721 |  | CORR | AXGR | 03:28 | 03:31 | 03:30 | 165 | 34 | 11.000000 | EXT | - |  | (c)
63238.116000 | 1.806000 | 1.797000 | -8.604000 | -8.613000 | 254.000000 | 369.000000 | 339.000000 | 254.000000 | 1797.000000 | 5723 |  | CORR | GENE | 07:47 | 08:06 | 08:01 | 51 | 172 | 8.000000 | EXT | - |  | (c)
63246.683000 | 10.373000 | 10.288000 | -0.037000 | -0.122000 | -1317.000000 | -1295.000000 | -1297.000000 | 1277.000000 | 13.000000 | 5723 |  | ARTD | AXGR | 03:34 | 03:37 | 03:37 | 109 | 40 | 10.063305 | EXT | -. Эквивалент потери металла 10%. |  | (c)
63247.848000 | 1.128000 | 0.987000 | -10.057000 | -10.198000 | -47.000000 | -30.000000 | -28.000000 | 8.000000 | 987.000000 | 5724 |  | CORR | AXGR | 00:23 | 00:26 | 00:26 | 223 | 40 | 8.000000 | EXT | - |  | (c)
63250.512000 | 3.792000 | 3.791000 | -7.393000 | -7.394000 | 1512.000000 | 1579.000000 | 1563.000000 | 1512.000000 | 3791.000000 | 5724 |  | CORR | СIGR | 04:35 | 04:46 | 04:43 | 23 | 102 | 10.000000 | EXT | - |  | (c)
63269.275000 | 0.000000 | -0.051000 | -11.525000 | -11.576000 | 1320.000000 | 1613.000000 | 1555.000000 | 1320.000000 |  | 5726 | Смещение кромок | GWAN |  | 00:37 | 01:25 | 01:15 | 0 | 471 | 2.803000 | EXT | Смещение кромок. Вовнутрь. Величина смещения - 2.8 мм. |  | (c)
63272.804000 | 3.529000 | 3.494000 | -7.996000 | -8.031000 | -2174.000000 | -2082.000000 | -2048.000000 | 1921.000000 | 3494.000000 | 5726 |  | GOUG | GENE | 03:13 | 03:28 | 03:34 | 49 | 252 | 11.000000 | EXT | -. Аномалия находится на отводе. Задир. |  | (c)
63292.510000 | 0.000000 | -0.051000 | -11.450000 | -11.501000 | 979.000000 | 1237.000000 | 1197.000000 | 979.000000 |  | 5728 | Смещение кромок | GWAN |  | 00:41 | 01:22 | 01:16 | 0 | 436 | 4.051000 | EXT | Смещение кромок. Вовнутрь. Величина смещения - 4.1 мм. Аномалия находится на упругопластическом изгибе: R=272 D, максимальное растяжение на 6 час. |  | (c)
63296.660000 | 4.150000 | 4.059000 | -7.300000 | -7.391000 | 9.000000 | 29.000000 | 25.000000 | 9.000000 | 4059.000000 | 5728 |  | CORR | AXGR | 10:04 | 10:07 | 10:07 | 215 | 30 | 8.000000 | EXT | -. Аномалия находится на упругопластическом изгибе: R=390 D, максимальное растяжение на 6.2 час. |  | (c)
63311.327000 | 7.367000 | 7.340000 | -3.978000 | -4.005000 | 1700.000000 | 1807.000000 | 1785.000000 | 1700.000000 | 3917.000000 | 5729 |  | CORR | GENE | 07:33 | 07:50 | 07:46 | 88 | 169 | 8.000000 | EXT | - |  | (c)
63315.305000 | 0.000000 | -0.001000 | -11.520000 | -11.521000 | -1330.000000 | -1168.000000 | -1179.000000 | 1028.000000 |  | 5730 | Смещение кромок | GWAN |  | 05:17 | 05:44 | 05:42 | 0 | 302 | 2.637000 | EXT | Смещение кромок. Вовнутрь. Аномалия находится на отводе. Величина смещения - 2.6 мм. |  | (c)
63315.305000 | 0.000000 | -0.031000 | -11.520000 | -11.551000 | 494.000000 | 540.000000 | 591.000000 | 494.000000 |  | 5730 | Смещение кромок | GWAN |  | 10:12 | 10:19 | 10:28 | 0 | 195 | 2.587000 | EXT | Смещение кромок. Наружу. Аномалия находится на отводе. Величина смещения - 2.6 мм. |  | (c)
63326.825000 | 0.000000 | -0.016000 | -11.530000 | -11.546000 | -1696.000000 | -1356.000000 | -1448.000000 | 1199.000000 |  | 5731 | Смещение кромок | GWAN |  | 04:24 | 05:19 | 05:04 | 0 | 497 | 2.921000 | EXT | Смещение кромок. Вовнутрь. Аномалия находится на отводе. Величина смещения - 2.9 мм. |  | (c)
63326.825000 | 0.000000 | -0.016000 | -11.530000 | -11.546000 | -868.000000 | -761.000000 | -709.000000 | 549.000000 |  | 5731 | Смещение кромок | GWAN |  | 06:38 | 06:55 | 07:03 | 0 | 319 | 2.610000 | EXT | Смещение кромок. Вовнутрь. Аномалия находится на отводе. Величина смещения - 2.6 мм. |  | (c)
63326.825000 | 0.000000 | -0.071000 | -11.530000 | -11.601000 | -377.000000 | -110.000000 | -96.000000 | 0.000000 |  | 5731 | Смещение кромок | GWAN |  | 07:57 | 08:40 | 08:42 | 0 | 563 | 3.935000 | EXT | Смещение кромок. Наружу. Аномалия находится на отводе. Величина смещения - 3.9 мм. |  | (c)
63338.355000 | 0.000000 | -0.011000 | -11.675000 | -11.686000 | -1044.000000 | -472.000000 | -709.000000 | 374.000000 |  | 5732 | Смещение кромок | GWAN |  | 05:45 | 07:17 | 06:39 | 0 | 671 | 3.146000 | EXT | Смещение кромок. Наружу. Аномалия находится на отводе. Величина смещения - 3.1 мм. |  | (c)
63338.355000 | 0.000000 | -0.031000 | -11.675000 | -11.706000 | -34.000000 | 367.000000 | 218.000000 | 0.000000 |  | 5732 | Смещение кромок | GWAN |  | 08:28 | 09:33 | 09:09 | 0 | 502 | 3.135000 | EXT | Смещение кромок. Наружу. Аномалия находится на отводе. Величина смещения - 3.1 мм. |  | (c)
63360.983000 | 10.953000 | 10.938000 | -0.347000 | -0.362000 | 477.000000 | 711.000000 | 652.000000 | 477.000000 | 322.000000 | 5733 |  | CORR | СIGR | 04:26 | 05:04 | 04:55 | 40 | 349 | 9.000000 | EXT | -. Аномалия находится на отводе. |  | (c)
63361.330000 | 0.000000 | -0.051000 | -11.610000 | -11.661000 | 2220.000000 | -2103.000000 | -2029.000000 | 1817.000000 |  | 5734 | Смещение кромок | GWAN |  | 00:11 | 00:33 | 00:45 | 0 | 424 | 3.113000 | EXT | Смещение кромок. Вовнутрь. Аномалия находится на отводе. Величина смещения - 3.1 мм. |  | (c)
63361.330000 | 0.000000 | -0.051000 | -11.610000 | -11.661000 | -1796.000000 | -1734.000000 | -1735.000000 | 1674.000000 |  | 5734 | Смещение кромок | GWAN |  | 01:22 | 01:32 | 01:32 | 0 | 122 | 4.126000 | EXT | Смещение кромок. Наружу. Аномалия находится на отводе. Величина смещения - 4.1 мм. |  | (c)
63372.940000 | 0.000000 | -0.051000 | -11.485000 | -11.536000 | 1553.000000 | 1617.000000 | 1629.000000 | 1553.000000 |  | 5735 | Смещение кромок | GWAN |  | 01:28 | 01:38 | 01:40 | 0 | 151 | 4.579000 | EXT | Смещение кромок. Вовнутрь. Аномалия находится на отводе. Величина смещения - 4.6 мм. |  | (c)
63372.940000 | 0.000000 | -0.051000 | -11.485000 | -11.536000 | -268.000000 | -178.000000 | -173.000000 | 79.000000 |  | 5735 | Смещение кромок | GWAN |  | 08:34 | 08:48 | 08:49 | 0 | 189 | 4.359000 | EXT | Смещение кромок. Наружу. Величина смещения - 4.4 мм. |  | (c)
63377.426000 | 4.486000 | 4.392000 | -6.999000 | -7.093000 | -1571.000000 | -1382.000000 | -1374.000000 | 1177.000000 | 4392.000000 | 5735 |  | DENT |  | 05:03 | 05:34 | 05:35 | 197 | 394 | 1.619718 |  | -. Аномалия находится на отводе. |  | (c)
63384.425000 | 0.000000 | -0.046000 | -11.645000 | -11.691000 | -1851.000000 | -1784.000000 | -1787.000000 | 1723.000000 |  | 5736 | Смещение кромок | GWAN |  | 08:24 | 08:35 | 08:34 | 0 | 128 | 5.252000 | EXT | Смещение кромок. Вовнутрь. Аномалия находится на отводе. Величина смещения - 5.3 мм. |  | (c)
63384.425000 | 0.000000 | -0.051000 | -11.645000 | -11.696000 | -1473.000000 | -1331.000000 | -1331.000000 | 1189.000000 |  | 5736 | Смещение кромок | GWAN |  | 09:25 | 09:48 | 09:48 | 0 | 285 | 2.692000 | EXT | Смещение кромок. Наружу. Аномалия находится на отводе. Величина смещения - 2.7 мм. |  | (c)
63385.223000 | 0.798000 | 0.676000 | -10.847000 | -10.969000 | 1567.000000 | 1591.000000 | 1590.000000 | 1567.000000 | 676.000000 | 5736 |  | CORR | GENE | 05:35 | 05:39 | 05:39 | 304 | 46 | 8.000000 | EXT | - |  | (c)
63392.656000 | 8.231000 | 8.087000 | -3.414000 | -3.558000 | 1823.000000 | 1841.000000 | 1840.000000 | 1823.000000 | 3324.000000 | 5736 |  | CORR | AXGR | 06:17 | 06:20 | 06:20 | 234 | 34 | 8.000000 | EXT | -. Аномалия находится на упругопластическом изгибе: R=615 D, максимальное растяжение на 12 час. |  | (c)
63392.879000 | 8.454000 | 8.304000 | -3.191000 | -3.341000 | 1584.000000 | 1606.000000 | 1605.000000 | 1584.000000 | 3077.000000 | 5736 |  | CORR | AXGR | 05:38 | 05:42 | 05:42 | 264 | 43 | 8.000000 | EXT | -. Аномалия находится на упругопластическом изгибе: R=597 D, максимальное растяжение на 11.9 час. |  | (c)
63398.086000 | 2.016000 | 1.740000 | -9.454000 | -9.730000 | -37.000000 | 22.000000 | 0.000000 | 0.000000 | 1740.000000 | 5737 |  | LWAN |  | 07:16 | 07:25 | 07:22 | 412 | 74 | 10.000000 | INT | -. Эквивалент потери металла 10%. Аномалия находится на упругопластическом изгибе: R=422 D, максимальное растяжение на 11.6 час. |  | (c)
63419.900000 | 1.525000 | 1.113000 | -9.990000 | -10.402000 | 1778.000000 | 1787.000000 | 1820.000000 | 1778.000000 | 1113.000000 | 5739 |  | CORR | GENE | 04:00 | 04:02 | 04:07 | 467 | 84 | 9.000000 | EXT | - |  | (c)
63437.386000 | 7.496000 | 7.401000 | -3.869000 | -3.964000 | 1610.000000 | 1667.000000 | 1650.000000 | 43.562230 | 3631.000000 | 5740 |  | CORR | GENE | 03:34 | 03:44 | 03:41 | 333 | 81 | 9.000000 | EXT | - |  | (c)
63441.364000 | 0.109000 | 0.088000 | -11.291000 | -11.312000 | 435.000000 | 449.000000 | 449.000000 | 35.069356 | 88.000000 | 5741 |  | CORR | AXGR | 02:43 | 02:45 | 02:45 | 330 | 29 | 8.000000 | EXT | - |  | (c)
63441.856000 | 0.601000 | 0.519000 | -10.799000 | -10.881000 | 2193.000000 | -2196.000000 | -2221.000000 | 0.791314 | 519.000000 | 5741 |  | LWAN |  | 07:27 | 07:39 | 07:35 | 305 | 94 | 10.000000 | INT | -. Эквивалент потери металла 10%. |  | (c)
63452.655000 | 0.000000 | -0.051000 | -11.715000 | -11.766000 | 1235.000000 | 1275.000000 | 1330.000000 | 1235.000000 |  | 5742 | Смещение кромок | GWAN |  | 00:53 | 00:59 | 01:08 | 0 | 189 | 2.282000 | EXT | Смещение кромок. Наружу. Аномалия находится на отводе. Величина смещения - 2.3 мм. |  | (c)
63452.655000 | 0.000000 | -0.036000 | -11.715000 | -11.751000 | 1648.000000 | 1975.000000 | 1868.000000 | 1648.000000 |  | 5742 | Смещение кромок | GWAN |  | 01:59 | 02:52 | 02:35 | 0 | 441 | 3.523000 | EXT | Смещение кромок. Вовнутрь. Аномалия находится на отводе. Величина смещения - 3.5 мм. |  | (c)
63452.655000 | 0.000000 | -0.016000 | -11.715000 | -11.731000 | -1797.000000 | -1670.000000 | -1677.000000 | 1556.000000 |  | 5742 | Смещение кромок | GWAN |  | 04:43 | 05:04 | 05:03 | 0 | 241 | 3.994000 | EXT | Смещение кромок. Наружу. Аномалия находится на отводе. Величина смещения - 4 мм. |  | (c)
63462.158000 | 9.503000 | 9.242000 | -2.212000 | -2.473000 | -1664.000000 | -1330.000000 | -1297.000000 | 931.000000 | 1924.000000 | 5742 |  | WRIN |  | 05:05 | 05:59 | 06:04 | 549 | 733 | 0.000000 |  | -. Аномалия находится на отводе. |  | (c)
63462.973000 | 10.318000 | 10.249000 | -1.397000 | -1.466000 | -1572.000000 | -1560.000000 | -1560.000000 | 1548.000000 | 1295.000000 | 5742 |  | CORR | AXGR | 05:20 | 05:21 | 05:21 | 171 | 24 | 9.000000 | EXT | -. Аномалия находится на отводе. |  | (c)
63493.717000 | 7.297000 | 7.147000 | -4.408000 | -4.558000 | 732.000000 | 807.000000 | 785.000000 | 732.000000 | 4332.000000 | 5745 |  | DENT |  | 04:47 | 05:00 | 04:56 | 226 | 106 | 0.563380 |  | -. Аномалия находится на отводе. |  | (c)
63498.125000 | 0.000000 | -0.031000 | -11.420000 | -11.451000 | 1820.000000 | 2203.000000 | 2123.000000 | 1820.000000 |  | 5746 | Смещение кромок | GWAN |  | 01:08 | 02:10 | 01:57 | 0 | 607 | 5.970000 | EXT | Смещение кромок. Вовнутрь. Аномалия находится на отводе. Величина смещения - 6 мм. |  | (c)
63498.513000 | 0.388000 | 0.303000 | -11.032000 | -11.117000 | 2187.000000 | 2204.000000 | 2212.000000 | 2187.000000 | 303.000000 | 5746 |  | CORR | GENE | 02:07 | 02:10 | 02:11 | 652 | 50 | 10.000000 | EXT | - |  | (c)
63509.545000 | 0.000000 | -0.016000 | -11.690000 | -11.706000 | -878.000000 | -782.000000 | -776.000000 | 674.000000 |  | 5747 | Смещение кромок | GWAN |  | 05:37 | 05:52 | 05:53 | 0 | 203 | 2.866000 | EXT | Смещение кромок. Наружу. Величина смещения - 2.9 мм. Аномалия находится на упругопластическом изгибе: R=371 D, максимальное растяжение на 5.8 час. |  | (c)
63509.545000 | 0.000000 | -0.029000 | -11.690000 | -11.719000 | -469.000000 | 663.000000 | 288.000000 | 0.000000 |  | 5747 | Нарушение формы кольцевого шва | GWAN |  | 06:43 | 09:46 | 08:45 | 0 | 1513 |  | EXT | Нарушение формы кольцевого шва. Аномалия находится на упругопластическом изгибе: R=371 D, максимальное растяжение на 5.8 час. |  | (c)
63516.705000 | 7.160000 | 7.010000 | -4.530000 | -4.680000 | 81.000000 | 107.000000 | 105.000000 | 81.000000 | 4467.000000 | 5747 |  | GOUG | GENE | 08:12 | 08:16 | 08:16 | 213 | 47 | 11.000000 | EXT | -. Задир. Аномалия находится на упругопластическом изгибе: R=529 D, максимальное растяжение на 6 час. |  | (b)
63528.326000 | 7.091000 | 6.998000 | -4.599000 | -4.692000 | -1420.000000 | -1349.000000 | -1349.000000 | 1278.000000 | 4515.000000 | 5748 |  | DENT |  | 01:01 | 01:13 | 01:13 | 177 | 142 | 0.704225 |  | - |  | (c)
63532.925000 | 0.000000 | -0.020000 | -11.285000 | -11.305000 | -877.000000 | 10.000000 | -47.000000 | 0.000000 |  | 5749 | Нарушение формы кольцевого шва | GWAN |  | 00:44 | 03:07 | 02:58 | 0 | 1659 |  | EXT | Нарушение формы кольцевого шва. Аномалия находится на отводе. |  | (c)
63558.427000 | 2.732000 | 2.609000 | -8.543000 | -8.666000 | -1256.000000 | -1130.000000 | -1105.000000 | 953.000000 | 2609.000000 | 5751 |  | DENT |  | 05:37 | 05:57 | 06:01 | 264 | 303 | 0.422535 |  | -. Аномалия находится на отводе. |  | (c)
63571.285000 | 4.315000 | 4.280000 | -6.830000 | -6.865000 | -680.000000 | -538.000000 | -603.000000 | 527.000000 | 4280.000000 | 5752 |  | GOUG | GENE | 09:31 | 09:54 | 09:43 | 56 | 153 | 6.000000 | EXT | -. Задир. |  | (c)
63578.115000 | 0.000000 | -0.018000 | -10.925000 | -10.943000 | -245.000000 | 1075.000000 | 505.000000 | 0.000000 |  | 5753 | Нарушение формы кольцевого шва | GWAN |  | 04:36 | 08:09 | 06:37 | 0 | 1500 |  | EXT | Нарушение формы кольцевого шва |  | (c)
63579.817000 | 1.702000 | 1.619000 | -9.223000 | -9.306000 | -2095.000000 | -2077.000000 | -2077.000000 | 2059.000000 | 1619.000000 | 5753 |  | CORR | AXGR | 11:38 | 11:41 | 11:41 | 172 | 36 | 9.000000 | EXT | - |  | (c)
63584.239000 | 6.124000 | 5.677000 | -4.801000 | -5.248000 | 1228.000000 | 1283.000000 | 1323.000000 | 1228.000000 | 4259.000000 | 5753 |  | CORR | GENE | 08:34 | 08:43 | 08:49 | 989 | 190 | 9.000000 | EXT | -. Аномалия находится на упругопластическом изгибе: R=714 D, максимальное растяжение на 5.7 час. |  | (c)
63590.604000 | 1.564000 | 0.862000 | -10.096000 | -10.798000 | -83.000000 | -52.000000 | -48.000000 | 13.000000 | 862.000000 | 5754 |  | CORR | GENE | 05:36 | 05:41 | 05:42 | 703 | 70 | 8.000000 | EXT | -. Аномалия находится на упругопластическом изгибе: R=631 D, максимальное растяжение на 5.7 час. |  | (c)
63590.657000 | 1.617000 | 1.610000 | -10.043000 | -10.050000 | -76.000000 | 1.000000 | -18.000000 | 0.000000 | 1610.000000 | 5754 |  | CORR | СIGR | 05:37 | 05:50 | 05:47 | 30 | 116 | 10.000000 | EXT | -. Аномалия находится на упругопластическом изгибе: R=631 D, максимальное растяжение на 5.7 час. |  | (c)
63590.803000 | 1.763000 | 1.670000 | -9.897000 | -9.990000 | -92.000000 | -52.000000 | -63.000000 | 35.000000 | 1670.000000 | 5754 |  | CORR | GENE | 05:35 | 05:41 | 05:39 | 250 | 57 | 8.000000 | EXT | -. Аномалия находится на упругопластическом изгибе: R=625 D, максимальное растяжение на 5.6 час. |  | (c)
63593.516000 | 4.476000 | 4.324000 | -7.184000 | -7.336000 | 199.000000 | 226.000000 | 229.000000 | 199.000000 | 4324.000000 | 5754 |  | CORR | GENE | 06:22 | 06:26 | 06:27 | 399 | 60 | 9.000000 | EXT | -. Аномалия находится на упругопластическом изгибе: R=597 D, максимальное растяжение на 5.5 час. |  | (c)
63594.974000 | 5.934000 | 5.716000 | -5.726000 | -5.944000 | -149.000000 | -68.000000 | -102.000000 | 55.000000 | 5650.000000 | 5754 |  | CORR | GENE | 05:26 | 05:39 | 05:33 | 294 | 94 | 8.000000 | EXT | -. Аномалия находится на упругопластическом изгибе: R=564 D, максимальное растяжение на 5.5 час. |  | (c)
63595.384000 | 6.344000 | 6.301000 | -5.316000 | -5.359000 | -199.000000 | 107.000000 | 9.000000 | 0.000000 | 5272.000000 | 5754 |  | CORR | GENE | 05:17 | 06:07 | 05:51 | 87 | 417 | 10.000000 | EXT | -. Аномалия находится на упругопластическом изгибе: R=554 D, максимальное растяжение на 5.5 час. |  | (c)
63600.700000 | 0.000000 | -0.031000 | -11.375000 | -11.406000 | 178.000000 | 236.000000 | 223.000000 | 178.000000 |  | 5755 | Смещение кромок | GWAN |  | 03:59 | 04:08 | 04:06 | 0 | 90 | 2.963000 | EXT | Смещение кромок. Наружу. Величина смещения - 3 мм. Аномалия находится на упругопластическом изгибе: R=480 D, максимальное растяжение на 5.4 час. |  | (c)
63602.304000 | 1.604000 | 1.486000 | -9.771000 | -9.889000 | -78.000000 | -47.000000 | -54.000000 | 30.000000 | 1486.000000 | 5755 |  | CORR | GENE | 03:17 | 03:22 | 03:21 | 331 | 48 | 9.000000 | EXT | -. Аномалия находится на упругопластическом изгибе: R=480 D, максимальное растяжение на 5.3 час. |  | (c)
63604.509000 | 3.809000 | 3.645000 | -7.566000 | -7.730000 | 37.000000 | 79.000000 | 84.000000 | 37.000000 | 3645.000000 | 5755 |  | CORR | GENE | 03:36 | 03:43 | 03:43 | 877 | 94 | 9.000000 | EXT | -. Аномалия находится на упругопластическом изгибе: R=492 D, максимальное растяжение на 5.3 час. |  | (c)
63605.056000 | 4.356000 | 3.673000 | -7.019000 | -7.702000 | 472.000000 | 519.000000 | 522.000000 | 472.000000 | 3673.000000 | 5755 |  | CORR | GENE | 04:46 | 04:54 | 04:54 | 818 | 100 | 9.000000 | EXT | -. Аномалия находится на упругопластическом изгибе: R=491 D, максимальное растяжение на 5.3 час. |  | (c)
63605.395000 | 4.695000 | 4.613000 | -6.680000 | -6.762000 | 47.000000 | 177.000000 | 244.000000 | 47.000000 | 4613.000000 | 5755 |  | CORR | GENE | 03:38 | 03:59 | 04:09 | 185 | 394 | 10.000000 | EXT | -. Аномалия находится на упругопластическом изгибе: R=480 D, максимальное растяжение на 5.3 час. |  | (c)
63605.658000 | 4.958000 | 4.852000 | -6.417000 | -6.523000 | 18.000000 | 74.000000 | 48.000000 | 18.000000 | 4852.000000 | 5755 |  | CORR | GENE | 03:33 | 03:42 | 03:38 | 666 | 60 | 10.000000 | EXT | -. Аномалия находится на упругопластическом изгибе: R=474 D, максимальное растяжение на 5.3 час. |  | (c)
63605.667000 | 4.967000 | 4.847000 | -6.408000 | -6.528000 | 129.000000 | 158.000000 | 189.000000 | 129.000000 | 4847.000000 | 5755 |  | CORR | GENE | 03:51 | 03:55 | 04:01 | 725 | 121 | 9.000000 | EXT | -. Аномалия находится на упругопластическом изгибе: R=474 D, максимальное растяжение на 5.3 час. |  | (c)
63605.972000 | 5.272000 | 5.173000 | -6.103000 | -6.202000 | 1258.000000 | 1277.000000 | 1311.000000 | 1258.000000 | 5173.000000 | 5755 |  | CORR | GENE | 06:53 | 06:56 | 07:02 | 351 | 106 | 9.000000 | EXT | -. Аномалия находится на упругопластическом изгибе: R=470 D, максимальное растяжение на 5.3 час. |  | (c)
63606.676000 | 5.976000 | 5.901000 | -5.399000 | -5.474000 | -69.000000 | -56.000000 | -56.000000 | 42.000000 | 5326.000000 | 5755 |  | CORR | AXGR | 03:19 | 03:21 | 03:21 | 148 | 27 | 9.000000 | EXT | -. Аномалия находится на упругопластическом изгибе: R=466 D, максимальное растяжение на 5.3 час. |  | (c)
63606.747000 | 6.047000 | 5.481000 | -5.328000 | -5.894000 | 1388.000000 | 1472.000000 | 1447.000000 | 1388.000000 | 4772.000000 | 5755 |  | CORR | GENE | 07:14 | 07:28 | 07:24 | 1122 | 117 | 10.000000 | EXT | -. Аномалия находится на упругопластическом изгибе: R=466 D, максимальное растяжение на 5.3 час. |  | (c)
63608.503000 | 7.803000 | 7.712000 | -3.572000 | -3.663000 | 332.000000 | 344.000000 | 348.000000 | 332.000000 | 3394.000000 | 5755 |  | CORR | AXGR | 04:24 | 04:25 | 04:26 | 269 | 33 | 10.000000 | EXT | -. Аномалия находится на упругопластическом изгибе: R=498 D, максимальное растяжение на 5.3 час. |  | (c)
63609.144000 | 8.444000 | 8.102000 | -2.931000 | -3.273000 | 117.000000 | 167.000000 | 179.000000 | 117.000000 | 2646.000000 | 5755 |  | CORR | GENE | 03:49 | 03:57 | 03:59 | 627 | 125 | 9.000000 | EXT | -. Аномалия находится на упругопластическом изгибе: R=512 D, максимальное растяжение на 5.3 час. |  | (c)
63609.706000 | 9.006000 | 8.931000 | -2.369000 | -2.444000 | -75.000000 | -50.000000 | -52.000000 | 28.000000 | 2296.000000 | 5755 |  | CORR | GENE | 03:18 | 03:22 | 03:22 | 148 | 47 | 8.000000 | EXT | -. Аномалия находится на упругопластическом изгибе: R=525 D, максимальное растяжение на 5.3 час. |  | (c)
63610.854000 | 10.154000 | 9.104000 | -1.221000 | -2.271000 | 64.000000 | 203.000000 | 155.000000 | 64.000000 | 859.000000 | 5755 |  | CORR | GENE | 03:40 | 04:03 | 03:55 | 1412 | 182 | 9.000000 | EXT | -. Аномалия находится на упругопластическом изгибе: R=554 D, максимальное растяжение на 5.4 час. |  | (c)
63615.432000 | 3.357000 | 3.239000 | -8.158000 | -8.276000 | 1823.000000 | 1893.000000 | 1878.000000 | 19.656303 | 3239.000000 | 5756 |  | CORR | GENE | 05:09 | 05:20 | 05:18 | 284 | 109 | 8.000000 | EXT | - |  | (c)
63623.590000 | 0.000000 | -0.013000 | -11.520000 | -11.533000 | -1283.000000 | -492.000000 | -803.000000 | 0.000000 |  | 5757 | Нарушение формы кольцевого шва | GWAN |  | 08:23 | 10:30 | 09:40 | 0 | 959 |  | EXT | Нарушение формы кольцевого шва |  | (c)
63632.244000 | 8.654000 | 8.365000 | -2.866000 | -3.155000 | 1710.000000 | 1737.000000 | 1735.000000 | 37.930349 | 2632.000000 | 5757 |  | CORR | GENE | 04:26 | 04:30 | 04:30 | 523 | 50 | 8.000000 | EXT | - |  | (c)
63632.788000 | 9.198000 | 9.093000 | -2.322000 | -2.427000 | -1007.000000 | -643.000000 | -741.000000 | 16.785230 | 2248.000000 | 5757 |  | GOUG | GENE | 09:07 | 10:06 | 09:50 | 179 | 533 | 12.000000 | EXT | -. Задир. |  | (c)
63642.372000 | 7.262000 | 7.212000 | -4.158000 | -4.208000 | -2163.000000 | -2154.000000 | -2152.000000 | 5.472363 | 4102.000000 | 5758 |  | CORR | AXGR | 05:49 | 05:51 | 05:51 | 106 | 21 | 9.000000 | EXT | - |  | (c)
63643.432000 | 8.322000 | 8.276000 | -3.098000 | -3.144000 | 2096.000000 | 2105.000000 | 2106.000000 | 9.249801 | 3047.000000 | 5758 |  | CORR | AXGR | 05:17 | 05:18 | 05:18 | 97 | 20 | 8.000000 | EXT | - |  | (c)
63646.530000 | 0.000000 | -0.011000 | -11.495000 | -11.506000 | 522.000000 | 769.000000 | 715.000000 | 522.000000 |  | 5759 | Смещение кромок | GWAN |  | 04:42 | 05:22 | 05:13 | 0 | 386 | 2.789000 | EXT | Смещение кромок. Вовнутрь. Аномалия находится на отводе. Величина смещения - 2.8 мм. |  | (c)
63646.530000 | 0.000000 | -0.041000 | -11.495000 | -11.536000 | -2077.000000 | -2022.000000 | -1955.000000 | 1833.000000 |  | 5759 | Смещение кромок | GWAN |  | 09:43 | 09:51 | 10:02 | 0 | 244 | 2.609000 | EXT | Смещение кромок. Наружу. Аномалия находится на отводе. Величина смещения - 2.6 мм. |  | (c)
63653.369000 | 6.839000 | 6.765000 | -4.656000 | -4.730000 | 867.000000 | 933.000000 | 913.000000 | 867.000000 | 4498.000000 | 5759 |  | CORR | GENE | 05:38 | 05:48 | 05:45 | 232 | 93 | 8.000000 | EXT | -. Аномалия находится на отводе. |  | (c)
63653.425000 | 6.895000 | 6.740000 | -4.600000 | -4.755000 | 690.000000 | 710.000000 | 718.000000 | 690.000000 | 4416.000000 | 5759 |  | CORR | GENE | 05:09 | 05:12 | 05:14 | 339 | 57 | 9.000000 | EXT | -. Аномалия находится на отводе. |  | (c)
63653.907000 | 7.377000 | 7.040000 | -4.118000 | -4.455000 | 483.000000 | 527.000000 | 546.000000 | 483.000000 | 3924.000000 | 5759 |  | CORR | GENE | 04:36 | 04:43 | 04:46 | 531 | 125 | 8.000000 | EXT | -. Аномалия находится на отводе. |  | (c)
63654.778000 | 8.248000 | 7.939000 | -3.247000 | -3.556000 | 449.000000 | 483.000000 | 480.000000 | 449.000000 | 2965.000000 | 5759 |  | CORR | GENE | 04:30 | 04:36 | 04:35 | 591 | 62 | 9.000000 | EXT | -. Аномалия находится на отводе. |  | (c)
63655.031000 | 8.501000 | 8.373000 | -2.994000 | -3.122000 | -7.000000 | 9.000000 | 9.000000 | 0.000000 | 2862.000000 | 5759 |  | CORR | AXGR | 03:17 | 03:19 | 03:19 | 260 | 32 | 8.000000 | EXT | -. Аномалия находится на отводе. |  | (c)
63655.312000 | 8.782000 | 8.675000 | -2.713000 | -2.820000 | 319.000000 | 391.000000 | 363.000000 | 319.000000 | 2592.000000 | 5759 |  | CORR | GENE | 04:09 | 04:21 | 04:16 | 228 | 87 | 8.000000 | EXT | -. Аномалия находится на отводе. |  | (c)
63658.025000 | 0.000000 | -0.046000 | -9.850000 | -9.896000 | -1149.000000 | -1048.000000 | -1001.000000 | 853.000000 |  | 5760 | Смещение кромок | GWAN |  | 07:07 | 07:23 | 07:31 | 0 | 296 | 2.367000 | EXT | Смещение кромок. Наружу. Аномалия находится на отводе. Величина смещения - 2.4 мм. |  | (c)
63658.025000 | 0.000000 | -0.024000 | -9.850000 | -9.874000 | -232.000000 | -55.000000 | 164.000000 | 0.000000 |  | 5760 | Нарушение формы кольцевого шва | GWAN |  | 09:35 | 10:03 | 10:39 | 0 | 792 |  | EXT | Нарушение формы кольцевого шва. Аномалия находится на отводе. |  | (c)
63659.230000 | 1.205000 | 1.069000 | -8.645000 | -8.781000 | -1765.000000 | -1745.000000 | -1744.000000 | 1724.000000 | 1069.000000 | 5760 |  | CORR | AXGR | 05:27 | 05:31 | 05:31 | 271 | 41 | 8.000000 | EXT | - |  | (c)
63691.014000 | 11.659000 | 11.479000 | -0.021000 | -0.201000 | -1382.000000 | -1369.000000 | -1368.000000 | 1355.000000 | 6.000000 | 5762 |  | CORR | AXGR | 03:36 | 03:38 | 03:38 | 195 | 27 | 11.000000 | EXT | - |  | (c)
63703.358000 | 0.898000 | 0.176000 | -10.272000 | -10.994000 | -1202.000000 | -1171.000000 | -1071.000000 | 940.000000 | 176.000000 | 5764 |  | CORR | GENE | 07:02 | 07:07 | 07:23 | 807 | 262 | 8.000000 | EXT | - |  | (c)
63721.714000 | 8.084000 | 8.066000 | -3.326000 | -3.344000 | -1914.000000 | -1769.000000 | -1803.000000 | 1692.000000 | 3274.000000 | 5765 |  | GOUG | GENE | 02:25 | 02:49 | 02:43 | 70 | 222 | 7.000000 | EXT | -. Задир. |  | (c)
63723.453000 | 9.823000 | 9.796000 | -1.587000 | -1.614000 | -1260.000000 | -1167.000000 | -1151.000000 | 1041.000000 | 1544.000000 | 5765 |  | GOUG | GENE | 04:11 | 04:26 | 04:28 | 70 | 219 | 11.000000 | EXT | -. Задир. |  | (c)
63723.470000 | 9.840000 | 9.803000 | -1.570000 | -1.607000 | 1767.000000 | 1877.000000 | 1847.000000 | 1767.000000 | 1549.000000 | 5765 |  | GOUG | GENE | 00:19 | 00:37 | 00:32 | 58 | 161 | 14.000000 | EXT | -. Задир. |  | (c)
63734.665000 | 9.625000 | 9.412000 | -1.685000 | -1.898000 | -125.000000 | -72.000000 | -81.000000 | 37.000000 | 1360.000000 | 5766 |  | CORR | GENE | 08:41 | 08:50 | 08:48 | 538 | 87 | 9.000000 | EXT | -. Аномалия находится на упругопластическом изгибе: R=624 D, максимальное растяжение на 5.5 час. |  | (c)
63736.350000 | 0.000000 | -0.011000 | -11.685000 | -11.696000 | 2111.000000 | -2173.000000 | -2160.000000 | 1970.000000 |  | 5767 | Смещение кромок | GWAN |  | 03:56 | 04:24 | 04:26 | 0 | 380 | 3.299000 | EXT | Смещение кромок. Наружу. Величина смещения - 3.3 мм. Аномалия находится на упругопластическом изгибе: R=572 D, максимальное растяжение на 5.4 час. |  | (c)
63736.350000 | 0.000000 | -0.021000 | -11.685000 | -11.706000 | -1673.000000 | -1534.000000 | -1461.000000 | 1249.000000 |  | 5767 | Смещение кромок | GWAN |  | 05:45 | 06:07 | 06:19 | 0 | 424 | 3.592000 | EXT | Смещение кромок. Наружу. Величина смещения - 3.6 мм. Аномалия находится на упругопластическом изгибе: R=572 D, максимальное растяжение на 5.4 час. |  | (c)
63737.527000 | 1.177000 | 0.972000 | -10.508000 | -10.713000 | -978.000000 | -943.000000 | -956.000000 | 935.000000 | 972.000000 | 5767 |  | CORR | AXGR | 07:37 | 07:43 | 07:41 | 259 | 42 | 8.000000 | EXT | -. Аномалия находится на упругопластическом изгибе: R=551 D, максимальное растяжение на 5.3 час. |  | (c)
63740.697000 | 4.347000 | 4.216000 | -7.338000 | -7.469000 | -829.000000 | -813.000000 | -813.000000 | 797.000000 | 4216.000000 | 5767 |  | CORR | AXGR | 08:01 | 08:04 | 08:04 | 176 | 32 | 8.000000 | EXT | -. Аномалия находится на упругопластическом изгибе: R=481 D, максимальное растяжение на 5.3 час. |  | (c)
63746.145000 | 9.795000 | 9.677000 | -1.890000 | -2.008000 | 2075.000000 | 2093.000000 | 2107.000000 | 2075.000000 | 1571.000000 | 5767 |  | CORR | GENE | 03:50 | 03:53 | 03:55 | 437 | 65 | 8.000000 | EXT | -. Аномалия находится на упругопластическом изгибе: R=500 D, максимальное растяжение на 5.1 час. |  | (c)
63748.035000 | 0.000000 | -0.021000 | -11.590000 | -11.611000 | 1529.000000 | 1576.000000 | 1577.000000 | 1529.000000 |  | 5768 | Смещение кромок | GWAN |  | 03:30 | 03:37 | 03:38 | 0 | 96 | 2.655000 | EXT | Смещение кромок. Наружу. Величина смещения - 2.7 мм. Аномалия находится на упругопластическом изгибе: R=559 D, максимальное растяжение на 5 час. |  | (c)
63748.035000 | 0.000000 | -0.011000 | -11.590000 | -11.601000 | -1816.000000 | -1581.000000 | -1558.000000 | 1300.000000 |  | 5768 | Смещение кромок | GWAN |  | 06:30 | 07:08 | 07:12 | 0 | 517 | 2.838000 | EXT | Смещение кромок. Наружу. Величина смещения - 2.8 мм. Аномалия находится на упругопластическом изгибе: R=559 D, максимальное растяжение на 5 час. |  | (c)
63759.625000 | 0.000000 | -0.025000 | -11.210000 | -11.235000 | -268.000000 | 1206.000000 | 859.000000 | 0.000000 |  | 5769 | Нарушение формы кольцевого шва | GWAN |  | 11:05 | 03:03 | 02:07 | 0 | 2254 |  | EXT | Нарушение формы кольцевого шва |  | (c)
63776.417000 | 5.582000 | 5.520000 | -5.583000 | -5.645000 | -663.000000 | -513.000000 | -531.000000 | 399.000000 | 5487.000000 | 5770 |  | DENT |  | 07:15 | 07:40 | 07:37 | 158 | 264 | 0.422535 |  | - |  | (c)
63779.261000 | 8.426000 | 8.208000 | -2.739000 | -2.957000 | -88.000000 | -41.000000 | -56.000000 | 23.000000 | 2463.000000 | 5770 |  | CORR | GENE | 08:48 | 08:56 | 08:54 | 494 | 65 | 9.000000 | EXT | - |  | (c)
63779.351000 | 8.516000 | 8.403000 | -2.649000 | -2.762000 | -847.000000 | -728.000000 | -661.000000 | 475.000000 | 2558.000000 | 5770 |  | DENT |  | 06:46 | 07:05 | 07:16 | 204 | 372 | 0.352113 |  | - |  | (c)
63783.369000 | 1.369000 | 1.077000 | -10.281000 | -10.573000 | -1865.000000 | -1842.000000 | -1846.000000 | 1827.000000 | 1077.000000 | 5771 |  | CORR | AXGR | 02:04 | 02:07 | 02:07 | 512 | 38 | 9.000000 | EXT | - |  | (c)
63798.419000 | 4.769000 | 4.675000 | -6.031000 | -6.125000 | -162.000000 | -145.000000 | -150.000000 | 138.000000 | 4675.000000 | 5772 |  | CORR | AXGR | 05:41 | 05:44 | 05:43 | 117 | 24 | 10.000000 | EXT | - |  | (c)
63819.597000 | 3.477000 | 3.284000 | -8.183000 | -8.376000 | -75.000000 | -52.000000 | -50.000000 | 26.000000 | 3284.000000 | 5774 |  | LWAN |  | 06:29 | 06:32 | 06:33 | 358 | 48 | 10.000000 | INT | -. Эквивалент потери металла 10%. |  | (c)
63827.780000 | 0.000000 | -0.035000 | -11.655000 | -11.690000 | -1354.000000 | -1028.000000 | -1054.000000 | 755.000000 |  | 5775 | Нарушение формы кольцевого шва | GWAN |  | 06:43 | 07:35 | 07:31 | 0 | 598 |  | EXT | Нарушение формы кольцевого шва. Аномалия находится на упругопластическом изгибе: R=836 D, максимальное растяжение на 8.9 час. |  | (c)
63839.435000 | 0.000000 | -0.026000 | -11.655000 | -11.681000 | -1891.000000 | -1789.000000 | -1708.000000 | 1525.000000 |  | 5776 | Смещение кромок | GWAN |  | 05:38 | 05:54 | 06:07 | 0 | 366 | 3.671000 | EXT | Смещение кромок. Наружу. Величина смещения - 3.7 мм. Аномалия находится на упругопластическом изгибе: R=440 D, максимальное растяжение на 7 час. |  | (c)
63839.435000 | 0.000000 | -0.041000 | -11.655000 | -11.696000 | -558.000000 | -372.000000 | -410.000000 | 261.000000 |  | 5776 | Смещение кромок | GWAN |  | 09:13 | 09:43 | 09:37 | 0 | 296 | 3.115000 | EXT | Смещение кромок. Наружу. Величина смещения - 3.1 мм. Аномалия находится на упругопластическом изгибе: R=440 D, максимальное растяжение на 7 час. |  | (c)
63849.257000 | 9.822000 | 9.735000 | -1.833000 | -1.920000 | -173.000000 | -163.000000 | -162.000000 | 151.000000 | 1767.000000 | 5776 |  | CORR | AXGR | 10:15 | 10:17 | 10:17 | 153 | 22 | 8.000000 | EXT | -. Аномалия находится на упругопластическом изгибе: R=428 D, максимальное растяжение на 6.2 час. |  | (c)
63851.090000 | 0.000000 | -0.035000 | -11.650000 | -11.685000 | 1898.000000 | -1659.000000 | -1697.000000 | 830.000000 |  | 5777 | Нарушение формы кольцевого шва | GWAN |  | 06:02 | 08:28 | 08:22 | 0 | 1733 |  | EXT | Нарушение формы кольцевого шва. Аномалия находится на упругопластическом изгибе: R=429 D, максимальное растяжение на 6.2 час. |  | (c)
63851.090000 | 0.000000 | -0.032000 | -11.650000 | -11.682000 | -436.000000 | -126.000000 | 51.000000 | 436.000000 |  | 5777 | Нарушение формы кольцевого шва | GWAN |  | 11:46 | 00:36 | 01:04 | 0 | 974 |  | EXT | Нарушение формы кольцевого шва. Аномалия находится на упругопластическом изгибе: R=429 D, максимальное растяжение на 6.2 час. |  | (c)
63862.740000 | 0.000000 | -0.046000 | -11.665000 | -11.711000 | -1760.000000 | -1682.000000 | -1673.000000 | 1586.000000 |  | 5778 | Смещение кромок | GWAN |  | 01:55 | 02:07 | 02:09 | 0 | 174 | 2.828000 | EXT | Смещение кромок. Вовнутрь. Величина смещения - 2.8 мм. Аномалия находится на упругопластическом изгибе: R=548 D, максимальное растяжение на 5 час. |  | (c)
63862.740000 | 0.000000 | -0.016000 | -11.665000 | -11.681000 | -645.000000 | -393.000000 | -438.000000 | 230.000000 |  | 5778 | Смещение кромок | GWAN |  | 04:54 | 05:35 | 05:28 | 0 | 415 | 2.453000 | EXT | Смещение кромок. Вовнутрь. Величина смещения - 2.5 мм. Аномалия находится на упругопластическом изгибе: R=548 D, максимальное растяжение на 5 час. |  | (c)
63862.740000 | 0.000000 | -0.026000 | -11.665000 | -11.691000 | 194.000000 | 272.000000 | 284.000000 | 194.000000 |  | 5778 | Смещение кромок | GWAN |  | 07:10 | 07:23 | 07:24 | 0 | 180 | 2.749000 | EXT | Смещение кромок. Наружу. Величина смещения - 2.7 мм. Аномалия находится на упругопластическом изгибе: R=548 D, максимальное растяжение на 5 час. |  | (c)
63862.740000 | 0.000000 | -0.026000 | -11.665000 | -11.691000 | 476.000000 | 676.000000 | 708.000000 | 476.000000 |  | 5778 | Смещение кромок | GWAN |  | 07:55 | 08:28 | 08:33 | 0 | 465 | 2.419000 | EXT | Смещение кромок. Вовнутрь. Величина смещения - 2.4 мм. Аномалия находится на упругопластическом изгибе: R=548 D, максимальное растяжение на 5 час. |  | (c)
63863.374000 | 0.634000 | 0.443000 | -11.031000 | -11.222000 | -872.000000 | -827.000000 | -823.000000 | 775.000000 | 443.000000 | 5778 |  | CORR | GENE | 04:18 | 04:25 | 04:26 | 350 | 97 | 8.000000 | EXT | -. Аномалия находится на упругопластическом изгибе: R=560 D, максимальное растяжение на 5 час. |  | (c)
63880.873000 | 6.468000 | 6.384000 | -4.872000 | -4.956000 | 247.000000 | 287.000000 | 286.000000 | 247.000000 | 4840.000000 | 5779 |  | DENT |  | 02:20 | 02:26 | 02:26 | 116 | 78 | 0.281690 |  | - |  | (c)
63885.745000 | 0.000000 | -0.026000 | -11.585000 | -11.611000 | -492.000000 | -344.000000 | -330.000000 | 167.000000 |  | 5780 | Смещение кромок | GWAN |  | 02:02 | 02:26 | 02:29 | 0 | 325 | 3.369000 | EXT | Смещение кромок. Вовнутрь. Аномалия находится на отводе. Величина смещения - 3.4 мм. |  | (c)
63885.745000 | 0.000000 | -0.021000 | -11.585000 | -11.606000 | 1015.000000 | 1151.000000 | 1293.000000 | 1015.000000 |  | 5780 | Смещение кромок | GWAN |  | 06:06 | 06:28 | 06:50 | 0 | 555 | 2.424000 | EXT | Смещение кромок. Наружу. Аномалия находится на отводе. Величина смещения - 2.4 мм. |  | (c)
63885.745000 | 0.000000 | -0.026000 | -11.585000 | -11.611000 | 1634.000000 | 1865.000000 | -2147.000000 | 1467.000000 |  | 5780 | Нарушение формы кольцевого шва | GWAN |  | 07:45 | 08:23 | 09:35 | 0 | 1360 |  | EXT | Нарушение формы кольцевого шва. Аномалия находится на отводе. |  | (c)
63897.330000 | 0.000000 | -0.036000 | -11.650000 | -11.686000 | 1643.000000 | 1820.000000 | 1845.000000 | 1643.000000 |  | 5781 | Смещение кромок | GWAN |  | 08:39 | 09:07 | 09:11 | 0 | 404 | 3.267000 | EXT | Смещение кромок. Наружу. Аномалия находится на отводе. Величина смещения - 3.3 мм. |  | (c)
63897.373000 | 0.043000 | 0.018000 | -11.607000 | -11.632000 | 16.000000 | 28.000000 | 34.000000 | 16.000000 | 18.000000 | 5781 |  | LWAN |  | 04:16 | 04:18 | 04:19 | 183 | 36 | 9.680790 | EXT | -. Эквивалент потери металла 10%. |  | (c)
63897.377000 | 0.047000 | 0.013000 | -11.603000 | -11.637000 | -82.000000 | -62.000000 | -61.000000 | 41.000000 | 13.000000 | 5781 |  | ARTD | AXGR | 04:00 | 04:04 | 04:04 | 121 | 41 | 10.601586 | EXT | -. Эквивалент потери металла 11%. |  | (c)
63897.385000 | 0.055000 | 0.017000 | -11.595000 | -11.633000 | -481.000000 | -471.000000 | -466.000000 | 451.000000 | 17.000000 | 5781 |  | ARTD | AXGR | 02:56 | 02:58 | 02:58 | 140 | 30 | 15.021513 | EXT | -. Эквивалент потери металла 15%. |  | (c)
63899.287000 | 1.957000 | 1.496000 | -9.693000 | -10.154000 | -2176.000000 | -2105.000000 | -2115.000000 | 2053.000000 | 1496.000000 | 5781 |  | CORR | GENE | 10:22 | 10:34 | 10:32 | 1229 | 123 | 9.000000 | EXT | - |  | (c)
63915.391000 | 6.411000 | 6.151000 | -5.129000 | -5.389000 | -1269.000000 | -1234.000000 | -1231.000000 | 1193.000000 | 5019.000000 | 5782 |  | CORR | GENE | 04:20 | 04:25 | 04:26 | 370 | 76 | 8.000000 | EXT | - |  | (c)
63916.339000 | 7.359000 | 7.208000 | -4.181000 | -4.332000 | -1088.000000 | -1028.000000 | -1042.000000 | 997.000000 | 3978.000000 | 5782 |  | CORR | GENE | 04:49 | 04:58 | 04:56 | 354 | 92 | 8.000000 | EXT | - |  | (c)
63916.639000 | 7.659000 | 7.494000 | -3.881000 | -4.046000 | -281.000000 | -241.000000 | -248.000000 | 216.000000 | 3816.000000 | 5782 |  | CORR | GENE | 06:59 | 07:05 | 07:04 | 230 | 65 | 10.000000 | EXT | - |  | (c)
63916.971000 | 7.991000 | 7.914000 | -3.549000 | -3.626000 | -972.000000 | -768.000000 | -738.000000 | 503.000000 | 3420.000000 | 5782 |  | DENT |  | 05:07 | 05:40 | 05:45 | 206 | 469 | 0.633803 |  | - |  | (c)
63917.641000 | 8.661000 | 8.558000 | -2.879000 | -2.982000 | -535.000000 | -418.000000 | -380.000000 | 225.000000 | 2778.000000 | 5782 |  | DENT |  | 06:18 | 06:37 | 06:43 | 204 | 310 | 0.492958 |  | - |  | (c)
63922.896000 | 2.376000 | 2.217000 | -9.314000 | -9.473000 | 393.000000 | 450.000000 | 458.000000 | 393.000000 | 2217.000000 | 5783 |  | CORR | GENE | 05:31 | 05:40 | 05:41 | 318 | 131 | 8.000000 | EXT | - |  | (c)
63932.210000 | 0.000000 | -0.016000 | -10.930000 | -10.946000 | -1876.000000 | -1815.000000 | -1696.000000 | 1516.000000 |  | 5784 | Смещение кромок | GWAN |  | 08:06 | 08:16 | 08:35 | 0 | 360 | 2.598000 | EXT | Смещение кромок. Вовнутрь. Величина смещения - 2.6 мм. |  | (c)
63932.370000 | 0.160000 | 0.140000 | -10.770000 | -10.790000 | 1563.000000 | 1690.000000 | 1666.000000 | 1563.000000 | 140.000000 | 5784 |  | CORR | СIGR | 05:21 | 05:42 | 05:38 | 36 | 205 | 13.000000 | EXT | - |  | (c)
63948.228000 | 5.088000 | 4.947000 | -5.922000 | -6.063000 | 964.000000 | 991.000000 | 992.000000 | 964.000000 | 4947.000000 | 5785 |  | CORR | GENE | 05:28 | 05:32 | 05:32 | 293 | 56 | 8.000000 | EXT | -. Аномалия находится на отводе. |  | (c)
63948.322000 | 5.182000 | 5.018000 | -5.828000 | -5.992000 | 843.000000 | 861.000000 | 880.000000 | 843.000000 | 5018.000000 | 5785 |  | CORR | GENE | 05:08 | 05:11 | 05:14 | 253 | 75 | 8.000000 | EXT | -. Аномалия находится на отводе. |  | (c)
63948.921000 | 5.781000 | 5.637000 | -5.229000 | -5.373000 | 1028.000000 | 1123.000000 | 1081.000000 | 1028.000000 | 4879.000000 | 5785 |  | CORR | GENE | 05:38 | 05:53 | 05:47 | 494 | 107 | 9.000000 | EXT | -. Аномалия находится на отводе. |  | (c)
63949.791000 | 6.651000 | 6.486000 | -4.359000 | -4.524000 | 534.000000 | 554.000000 | 559.000000 | 534.000000 | 4239.000000 | 5785 |  | CORR | GENE | 04:18 | 04:22 | 04:22 | 285 | 50 | 9.000000 | EXT | -. Аномалия находится на отводе. |  | (c)
63950.129000 | 6.989000 | 6.977000 | -4.021000 | -4.033000 | 146.000000 | 268.000000 | 249.000000 | 146.000000 | 4008.000000 | 5785 |  | CORR | СIGR | 03:16 | 03:35 | 03:32 | 25 | 207 | 8.000000 | EXT | -. Аномалия находится на отводе. |  | (c)
63950.746000 | 7.606000 | 7.441000 | -3.404000 | -3.569000 | 978.000000 | 993.000000 | 1001.000000 | 978.000000 | 3311.000000 | 5785 |  | CORR | GENE | 05:30 | 05:32 | 05:34 | 258 | 45 | 8.000000 | EXT | -. Аномалия находится на отводе. |  | (c)
63955.446000 | 1.296000 | 0.774000 | -10.394000 | -10.916000 | 502.000000 | 517.000000 | 518.000000 | 502.000000 | 774.000000 | 5786 |  | CORR | AXGR | 06:44 | 06:47 | 06:47 | 631 | 31 | 10.000000 | EXT | - |  | (c)
63964.822000 | 10.672000 | 10.251000 | -1.018000 | -1.439000 | 511.000000 | 526.000000 | 527.000000 | 511.000000 | 438.000000 | 5786 |  | CORR | AXGR | 06:46 | 06:48 | 06:48 | 1001 | 32 | 9.000000 | EXT | - |  | (c)
63965.768000 | 11.618000 | 11.570000 | -0.072000 | -0.120000 | 495.000000 | 503.000000 | 506.000000 | 495.000000 | 10.000000 | 5786 |  | CORR | AXGR | 06:43 | 06:44 | 06:45 | 110 | 22 | 9.000000 | EXT | - |  | (c)
63969.246000 | 3.406000 | 3.303000 | -8.339000 | -8.442000 | 1480.000000 | 1496.000000 | 1493.000000 | 1480.000000 | 3303.000000 | 5787 |  | CORR | AXGR | 07:10 | 07:12 | 07:12 | 158 | 26 | 10.000000 | EXT | -. Аномалия находится на отводе. |  | (c)
63971.395000 | 5.555000 | 5.542000 | -6.190000 | -6.203000 | -38.000000 | 14.000000 | 15.000000 | 0.000000 | 5542.000000 | 5787 |  | LWAN |  | 03:05 | 03:13 | 03:13 | 24 | 106 | 10.656685 | EXT | -. Эквивалент потери металла 11%. Аномалия находится на отводе. |  | (c)
63975.192000 | 9.352000 | 9.255000 | -2.393000 | -2.490000 | 124.000000 | 133.000000 | 140.000000 | 124.000000 | 2328.000000 | 5787 |  | CORR | AXGR | 03:31 | 03:33 | 03:34 | 162 | 32 | 8.000000 | EXT | -. Аномалия находится на отводе. |  | (c)
63976.011000 | 10.171000 | 10.053000 | -1.574000 | -1.692000 | -56.000000 | -20.000000 | 3.000000 | 0.000000 | 1376.000000 | 5787 |  | LWAN |  | 03:02 | 03:08 | 03:12 | 316 | 118 | 10.000000 | INT | -. Эквивалент потери металла 10%. Аномалия находится на отводе. |  | (c)
63976.736000 | 10.896000 | 10.761000 | -0.849000 | -0.984000 | 29.000000 | 54.000000 | 54.000000 | 29.000000 | 676.000000 | 5787 |  | CORR | GENE | 03:16 | 03:20 | 03:20 | 308 | 50 | 8.000000 | EXT | -. Аномалия находится на отводе. |  | (c)
63977.379000 | 11.539000 | 11.196000 | -0.206000 | -0.549000 | 12.000000 | 24.000000 | 45.000000 | 12.000000 | 148.000000 | 5787 |  | CORR | GENE | 03:13 | 03:15 | 03:18 | 401 | 68 | 12.000000 | EXT | -. Аномалия находится на отводе. |  | (c)
63977.585000 | 0.000000 | -0.026000 | -11.640000 | -11.666000 | 1400.000000 | 1464.000000 | 1475.000000 | 1400.000000 |  | 5788 | Смещение кромок | GWAN |  | 05:01 | 05:11 | 05:13 | 0 | 151 | 2.558000 | EXT | Смещение кромок. Наружу. Аномалия находится на отводе. Величина смещения - 2.6 мм. |  | (c)
63977.585000 | 0.000000 | -0.031000 | -11.640000 | -11.671000 | -1644.000000 | -1455.000000 | -1432.000000 | 1220.000000 |  | 5788 | Смещение кромок | GWAN |  | 08:50 | 09:20 | 09:24 | 0 | 424 | 3.598000 | EXT | Смещение кромок. Наружу. Аномалия находится на отводе. Величина смещения - 3.6 мм. |  | (c)
63977.585000 | 0.000000 | -0.026000 | -11.640000 | -11.666000 | -1200.000000 | -1069.000000 | -897.000000 | 595.000000 |  | 5788 | Смещение кромок | GWAN |  | 10:02 | 10:23 | 10:50 | 0 | 604 | 4.764000 | EXT | Смещение кромок. Вовнутрь. Аномалия находится на отводе. Величина смещения - 4.8 мм. |  | (c)
64000.520000 | 0.000000 | -0.017000 | -11.260000 | -11.277000 | -2063.000000 | -1529.000000 | -1611.000000 | 1160.000000 |  | 5790 | Нарушение формы кольцевого шва | GWAN |  | 10:08 | 11:34 | 11:20 | 0 | 903 |  | EXT | Нарушение формы кольцевого шва |  | (c)
64001.875000 | 1.355000 | 1.242000 | -9.905000 | -10.018000 | -134.000000 | -80.000000 | -86.000000 | 38.000000 | 1242.000000 | 5790 |  | CORR | GENE | 03:19 | 03:28 | 03:27 | 1548 | 96 | 12.000000 | EXT | - |  | (c)
64006.980000 | 6.460000 | 6.345000 | -4.800000 | -4.915000 | 24.000000 | 34.000000 | 40.000000 | 24.000000 | 4670.000000 | 5790 |  | CORR | AXGR | 03:44 | 03:46 | 03:47 | 245 | 31 | 9.000000 | EXT | - |  | (c)
64023.419000 | 11.639000 | 11.523000 | -0.051000 | -0.167000 | -1024.000000 | -973.000000 | -969.000000 | 914.000000 | 23.000000 | 5791 |  | DENT |  | 04:25 | 04:33 | 04:34 | 144 | 110 | 0.492958 |  | -. Аномалия находится вблизи кольцевого сварного шва. |  | (c)
64029.590000 | 6.120000 | 6.058000 | -5.280000 | -5.342000 | -463.000000 | -449.000000 | -445.000000 | 427.000000 | 5221.000000 | 5792 |  | CORR | AXGR | 07:49 | 07:51 | 07:51 | 121 | 36 | 7.000000 | EXT | -. Аномалия находится на отводе. |  | (c)
64032.037000 | 8.567000 | 8.401000 | -2.833000 | -2.999000 | -363.000000 | -307.000000 | -311.000000 | 258.000000 | 2499.000000 | 5792 |  | CORR | GENE | 08:05 | 08:14 | 08:13 | 500 | 105 | 8.000000 | EXT | -. Аномалия находится на отводе. |  | (c)
64034.144000 | 10.674000 | 10.485000 | -0.726000 | -0.915000 | -501.000000 | -471.000000 | -475.000000 | 448.000000 | 628.000000 | 5792 |  | CORR | GENE | 07:42 | 07:47 | 07:47 | 287 | 53 | 9.000000 | EXT | -. Аномалия находится на отводе. |  | (c)
64034.870000 | 0.000000 | -0.031000 | -11.185000 | -11.216000 | -1933.000000 | -1861.000000 | -1718.000000 | 1503.000000 |  | 5793 | Смещение кромок | GWAN |  | 08:36 | 08:48 | 09:11 | 0 | 430 | 3.719000 | EXT | Смещение кромок. Наружу. Аномалия находится на отводе. Величина смещения - 3.7 мм. |  | (c)
64037.181000 | 2.311000 | 2.113000 | -8.874000 | -9.072000 | 1486.000000 | 1502.000000 | 1510.000000 | 1486.000000 | 2113.000000 | 5793 |  | CORR | GENE | 05:48 | 05:51 | 05:52 | 273 | 50 | 8.000000 | EXT | - |  | (c)
64046.101000 | 0.046000 | 0.012000 | -11.309000 | -11.343000 | -202.000000 | -176.000000 | -181.000000 | 160.000000 | 12.000000 | 5794 |  | CORR | AXGR | 10:11 | 10:15 | 10:15 | 87 | 43 | 13.000000 | EXT | - |  | (c)
64053.890000 | 7.835000 | 6.645000 | -3.520000 | -4.710000 | -1523.000000 | -1362.000000 | -1376.000000 | 1228.000000 | 2188.000000 | 5794 |  | CORR | GENE | 06:38 | 07:04 | 07:02 | 2522 | 296 | 8.000000 | EXT | - |  | (c)
64055.617000 | 9.562000 | 9.444000 | -1.793000 | -1.911000 | -1351.000000 | -1324.000000 | -1322.000000 | 1292.000000 | 1292.000000 | 5794 |  | CORR | GENE | 07:06 | 07:10 | 07:11 | 619 | 59 | 8.000000 | EXT | - |  | (c)
64057.410000 | 0.000000 | -0.023000 | -11.685000 | -11.708000 | -408.000000 | -115.000000 | 39.000000 | 0.000000 |  | 5795 | Нарушение формы кольцевого шва | GWAN |  | 02:19 | 03:07 | 03:31 | 0 | 894 |  | EXT | Нарушение формы кольцевого шва |  | (c)
64057.410000 | 0.000000 | -0.031000 | -11.685000 | -11.716000 | 1945.000000 | -2013.000000 | -2160.000000 | 1804.000000 |  | 5795 | Смещение кромок | GWAN |  | 08:39 | 10:00 | 09:37 | 0 | 712 | 3.066000 | EXT | Смещение кромок. Вовнутрь. Величина смещения - 3.1 мм. |  | (c)
64060.513000 | 3.103000 | 2.948000 | -8.582000 | -8.737000 | 1298.000000 | 1312.000000 | 1320.000000 | 1298.000000 | 2948.000000 | 5795 |  | CORR | AXGR | 06:55 | 06:57 | 06:58 | 332 | 44 | 9.000000 | EXT | -. Аномалия находится на упругопластическом изгибе: R=982 D, максимальное растяжение на 5.8 час. |  | (c)
64067.156000 | 9.746000 | 9.539000 | -1.939000 | -2.146000 | 1505.000000 | 1518.000000 | 1543.000000 | 1505.000000 | 1878.000000 | 5795 |  | CORR | GENE | 07:28 | 07:30 | 07:34 | 268 | 77 | 9.000000 | EXT | -. Аномалия находится на упругопластическом изгибе: R=863 D, максимальное растяжение на 5.8 час. |  | (c)
64069.142000 | 0.047000 | 0.038000 | -10.958000 | -10.967000 | 2061.000000 | 2074.000000 | 2075.000000 | 2061.000000 | 38.000000 | 5796 |  | ARTD | AXGR | 08:23 | 08:25 | 08:25 | 130 | 29 | 15.360731 | EXT | -. Эквивалент потери металла 15%. Аномалия находится на упругопластическом изгибе: R=777 D, максимальное растяжение на 6 час. |  | (c)
64070.666000 | 1.571000 | 1.558000 | -9.434000 | -9.447000 | 1755.000000 | 1832.000000 | 1844.000000 | 1755.000000 | 1558.000000 | 5796 |  | CORR | СIGR | 07:34 | 07:46 | 07:48 | 35 | 178 | 10.000000 | EXT | -. Аномалия находится на упругопластическом изгибе: R=759 D, максимальное растяжение на 6.1 час. |  | (c)
64078.286000 | 9.191000 | 9.033000 | -1.814000 | -1.972000 | 2077.000000 | 2092.000000 | 2090.000000 | 2077.000000 | 1500.000000 | 5796 |  | CORR | AXGR | 08:26 | 08:28 | 08:28 | 472 | 26 | 8.000000 | EXT | -. Аномалия находится на упругопластическом изгибе: R=470 D, максимальное растяжение на 5.7 час. |  | (c)
64085.345000 | 5.245000 | 5.245000 | -5.360000 | -5.360000 | -640.000000 | -527.000000 | -545.000000 | 450.000000 | 5245.000000 | 5797 |  | CORR | СIGR | 09:17 | 09:36 | 09:33 | 28 | 190 | 12.000000 | EXT | -. Аномалия находится на упругопластическом изгибе: R=396 D, максимальное растяжение на 6.1 час. |  | (c)
64090.705000 | 0.000000 | -0.021000 | -11.660000 | -11.681000 | -165.000000 | 407.000000 | 215.000000 | 0.000000 |  | 5798 | Нарушение формы кольцевого шва | GWAN |  | 03:01 | 04:33 | 04:02 | 0 | 760 |  | EXT | Нарушение формы кольцевого шва. Аномалия находится на упругопластическом изгибе: R=367 D, максимальное растяжение на 6 час. |  | (c)
64090.705000 | 0.000000 | -0.025000 | -11.660000 | -11.685000 | 1308.000000 | 1941.000000 | 2135.000000 | 1308.000000 |  | 5798 | Нарушение формы кольцевого шва | GWAN |  | 06:58 | 08:40 | 09:12 | 0 | 1655 |  | EXT | Нарушение формы кольцевого шва. Аномалия находится на упругопластическом изгибе: R=367 D, максимальное растяжение на 6 час. |  | (c)
64106.301000 | 3.936000 | 3.895000 | -7.529000 | -7.570000 | -882.000000 | -569.000000 | -722.000000 | 561.000000 | 3895.000000 | 5799 |  | GOUG | GENE | 01:20 | 02:10 | 01:46 | 132 | 321 | 6.000000 | EXT | -. Задир. Аномалия находится на упругопластическом изгибе: R=453 D, максимальное растяжение на 5.6 час. |  | (c)
64159.944000 | 11.704000 | 11.627000 | -0.026000 | -0.103000 | 1566.000000 | -1363.000000 | -1983.000000 | 1072.000000 | 25.000000 | 5803 |  | CORR | GENE | 07:32 | 11:39 | 09:59 | 78 | 1823 | 10.000000 | EXT | -. Аномалия находится на отводе. |  | (c)
64160.138000 | 0.168000 | 0.111000 | -11.192000 | -11.249000 | -520.000000 | -506.000000 | -503.000000 | 486.000000 | 111.000000 | 5804 |  | CORR | AXGR | 07:03 | 07:06 | 07:06 | 114 | 34 | 10.000000 | EXT | - |  | (c)
64161.248000 | 1.278000 | 1.243000 | -10.082000 | -10.117000 | -848.000000 | -797.000000 | -715.000000 | 581.000000 | 1243.000000 | 5804 |  | CORR | GENE | 06:10 | 06:19 | 06:32 | 58 | 267 | 11.000000 | EXT | - |  | (c)
64169.763000 | 9.793000 | 9.615000 | -1.567000 | -1.745000 | -2141.000000 | -2126.000000 | -2106.000000 | 2071.000000 | 1221.000000 | 5804 |  | CORR | GENE | 02:42 | 02:44 | 02:47 | 524 | 70 | 10.000000 | EXT | -. Аномалия находится на упругопластическом изгибе: R=426 D, максимальное растяжение на 6.2 час. |  | (c)
64194.045000 | 0.000000 | -0.031000 | -11.215000 | -11.246000 | -1944.000000 | -1465.000000 | -1562.000000 | 1180.000000 |  | 5807 | Смещение кромок | GWAN |  | 02:23 | 03:40 | 03:24 | 0 | 764 | 4.378000 | EXT | Смещение кромок. Вовнутрь. Величина смещения - 4.4 мм. |  | (c)
64197.180000 | 3.135000 | 3.108000 | -8.080000 | -8.107000 | -1029.000000 | -870.000000 | -930.000000 | 830.000000 | 3108.000000 | 5807 |  | CORR | СIGR | 04:51 | 05:16 | 05:07 | 36 | 199 | 10.000000 | EXT | - |  | (c)
64205.260000 | 0.000000 | -0.041000 | -11.415000 | -11.456000 | 431.000000 | 1221.000000 | 1027.000000 | 431.000000 |  | 5808 | Смещение кромок | GWAN |  | 04:14 | 06:22 | 05:51 | 0 | 1191 | 4.684000 | EXT | Смещение кромок. Наружу. Величина смещения - 4.7 мм. Аномалия находится на упругопластическом изгибе: R=668 D, максимальное растяжение на 0.3 час. |  | (c)
64205.260000 | 0.000000 | -0.033000 | -11.415000 | -11.448000 | 1718.000000 | 2117.000000 | 2201.000000 | 1718.000000 |  | 5808 | Нарушение формы кольцевого шва | GWAN |  | 07:42 | 08:46 | 09:00 | 0 | 966 |  | EXT | Нарушение формы кольцевого шва. Аномалия находится на упругопластическом изгибе: R=668 D, максимальное растяжение на 0.3 час. |  | (c)
64208.277000 | 3.017000 | 3.002000 | -8.398000 | -8.413000 | 107.000000 | 355.000000 | 338.000000 | 107.000000 | 3002.000000 | 5808 |  | CORR | GENE | 03:22 | 04:02 | 03:59 | 67 | 463 | 10.000000 | EXT | -. Аномалия находится на упругопластическом изгибе: R=533 D, максимальное растяжение на 12 час. |  | (c)
64218.915000 | 2.240000 | 2.135000 | -9.440000 | -9.545000 | 976.000000 | 990.000000 | 988.000000 | 976.000000 | 2135.000000 | 5809 |  | CORR | AXGR | 07:34 | 07:37 | 07:36 | 258 | 25 | 10.000000 | EXT | - |  | (c)
64226.787000 | 10.112000 | 10.087000 | -1.568000 | -1.593000 | 592.000000 | 705.000000 | 719.000000 | 592.000000 | 1549.000000 | 5809 |  | CORR | СIGR | 06:33 | 06:51 | 06:53 | 44 | 254 | 10.000000 | EXT | - |  | (c)
64228.355000 | 0.000000 | -0.041000 | -11.530000 | -11.571000 | 1009.000000 | 1197.000000 | 1147.000000 | 1009.000000 |  | 5810 | Смещение кромок | GWAN |  | 01:44 | 02:14 | 02:06 | 0 | 276 | 3.092000 | EXT | Смещение кромок. Наружу. Величина смещения - 3.1 мм. |  | (c)
64228.355000 | 0.000000 | -0.031000 | -11.530000 | -11.561000 | 1505.000000 | 1923.000000 | 1846.000000 | 1505.000000 |  | 5810 | Смещение кромок | GWAN |  | 03:04 | 04:12 | 03:59 | 0 | 683 | 4.393000 | EXT | Смещение кромок. Наружу. Величина смещения - 4.4 мм. |  | (c)
64228.355000 | 0.000000 | -0.031000 | -11.530000 | -11.561000 | -2122.000000 | -1739.000000 | -1820.000000 | 1518.000000 |  | 5810 | Смещение кромок | GWAN |  | 05:19 | 06:21 | 06:07 | 0 | 604 | 4.155000 | EXT | Смещение кромок. Наружу. Величина смещения - 4.2 мм. |  | (c)
64228.355000 | 0.000000 | -0.056000 | -11.530000 | -11.586000 | -850.000000 | -650.000000 | -677.000000 | 504.000000 |  | 5810 | Смещение кромок | GWAN |  | 08:44 | 09:16 | 09:12 | 0 | 346 | 3.851000 | EXT | Смещение кромок. Наружу. Величина смещения - 3.9 мм. |  | (c)
64228.708000 | 0.353000 | 0.212000 | -11.177000 | -11.318000 | 2058.000000 | 2081.000000 | 2081.000000 | 2058.000000 | 212.000000 | 5810 |  | CORR | GENE | 04:33 | 04:37 | 04:37 | 186 | 45 | 11.000000 | EXT | - |  | (c)
64229.038000 | 0.683000 | 0.590000 | -10.847000 | -10.940000 | 2186.000000 | -1813.000000 | -2021.000000 | 1767.000000 | 590.000000 | 5810 |  | GOUG | GENE | 04:54 | 06:09 | 05:35 | 104 | 508 | 10.000000 | EXT | -. Задир. |  | (c)
64229.093000 | 0.738000 | 0.688000 | -10.792000 | -10.842000 | -1651.000000 | -1449.000000 | -1347.000000 | 1042.000000 | 688.000000 | 5810 |  | CORR | GENE | 06:35 | 07:07 | 07:24 | 79 | 609 | 12.000000 | EXT | - |  | (c)
64229.227000 | 0.872000 | 0.867000 | -10.658000 | -10.663000 | -1540.000000 | -1445.000000 | -1445.000000 | 1349.000000 | 867.000000 | 5810 |  | CORR | СIGR | 06:53 | 07:08 | 07:08 | 31 | 191 | 11.000000 | EXT | - |  | (c)
64229.298000 | 0.943000 | 0.911000 | -10.587000 | -10.619000 | -1997.000000 | -1887.000000 | -1915.000000 | 1832.000000 | 911.000000 | 5810 |  | CORR | GENE | 05:39 | 05:57 | 05:52 | 48 | 165 | 11.000000 | EXT | - |  | (c)
64229.746000 | 1.391000 | 1.384000 | -10.139000 | -10.146000 | -1995.000000 | -1814.000000 | -1889.000000 | 1783.000000 | 1384.000000 | 5810 |  | CORR | СIGR | 05:39 | 06:09 | 05:56 | 44 | 212 | 10.000000 | EXT | - |  | (c)
64230.278000 | 1.923000 | 1.879000 | -9.607000 | -9.651000 | -1774.000000 | -1699.000000 | -1702.000000 | 1629.000000 | 1879.000000 | 5810 |  | CORR | GENE | 06:15 | 06:27 | 06:27 | 64 | 145 | 11.000000 | EXT | - |  | (c)
64230.720000 | 2.365000 | 2.310000 | -9.165000 | -9.220000 | -1753.000000 | -1664.000000 | -1689.000000 | 1626.000000 | 2310.000000 | 5810 |  | CORR | GENE | 06:18 | 06:33 | 06:29 | 73 | 127 | 10.000000 | EXT | - |  | (c)
64231.189000 | 2.834000 | 2.730000 | -8.696000 | -8.800000 | -2090.000000 | -1825.000000 | -1819.000000 | 1547.000000 | 2730.000000 | 5810 |  | CORR | GENE | 05:24 | 06:07 | 06:08 | 107 | 543 | 10.000000 | EXT | - |  | (c)
64234.317000 | 5.962000 | 5.949000 | -5.568000 | -5.581000 | -2102.000000 | -1977.000000 | -2017.000000 | 1932.000000 | 5551.000000 | 5810 |  | CORR | СIGR | 05:22 | 05:42 | 05:36 | 30 | 170 | 10.000000 | EXT | - |  | (c)
64246.556000 | 6.671000 | 6.666000 | -5.029000 | -5.034000 | 111.000000 | 151.000000 | 134.000000 | 111.000000 | 5013.000000 | 5811 |  | CORR | СIGR | 07:01 | 07:08 | 07:05 | 21 | 45 | 11.000000 | EXT | - |  | (c)
64249.710000 | 9.825000 | 9.799000 | -1.875000 | -1.901000 | 167.000000 | 328.000000 | 305.000000 | 167.000000 | 1837.000000 | 5811 |  | CORR | GENE | 07:10 | 07:36 | 07:32 | 64 | 275 | 10.000000 | EXT | - |  | (c)
64252.298000 | 0.713000 | 0.704000 | -10.957000 | -10.966000 | 494.000000 | 504.000000 | 511.000000 | 494.000000 | 704.000000 | 5812 |  | CORR | PITT | 07:02 | 07:03 | 07:04 | 32 | 33 | 15.000000 | EXT | - |  | (c)
64256.457000 | 4.872000 | 4.872000 | -6.798000 | -6.798000 | 198.000000 | 294.000000 | 260.000000 | 198.000000 | 4872.000000 | 5812 |  | CORR | СIGR | 06:14 | 06:29 | 06:24 | 22 | 123 | 10.000000 | EXT | - |  | (c)
64263.255000 | 0.000000 | -0.030000 | -11.325000 | -11.355000 | 1759.000000 | 1878.000000 | 1858.000000 | 1759.000000 |  | 5813 | Смещение кромок | GWAN |  | 02:03 | 02:22 | 02:19 | 0 | 197 | 5.500000 | EXT | Смещение кромок. Наружу. Аномалия находится на отводе. Величина смещения - 5.5 мм. |  | (c)
64273.403000 | 10.148000 | 10.013000 | -1.177000 | -1.312000 | -1800.000000 | -1773.000000 | -1765.000000 | 1730.000000 | 1015.000000 | 5813 |  | CORR | GENE | 04:29 | 04:33 | 04:34 | 297 | 70 | 14.000000 | EXT | -. Аномалия находится на отводе. |  | (c)
64285.226000 | 0.646000 | 0.646000 | -10.924000 | -10.924000 | 1322.000000 | 1411.000000 | 1400.000000 | 1322.000000 | 646.000000 | 5815 |  | CORR | СIGR | 06:22 | 06:36 | 06:34 | 39 | 155 | 10.000000 | EXT | -. Аномалия находится на отводе. |  | (c)
64330.780000 | 0.000000 | -0.022000 | -11.065000 | -11.087000 | -564.000000 | 148.000000 | -24.000000 | 0.000000 |  | 5819 | Нарушение формы кольцевого шва | GWAN |  | 00:40 | 02:34 | 02:07 | 0 | 1079 |  | EXT | Нарушение формы кольцевого шва. Аномалия находится на упругопластическом изгибе: R=474 D, максимальное растяжение на 6.3 час. |  | (c)
64330.780000 | 0.000000 | -0.011000 | -11.065000 | -11.076000 | 1836.000000 | -1946.000000 | -1900.000000 | 1175.000000 |  | 5819 | Нарушение формы кольцевого шва | GWAN |  | 07:07 | 08:56 | 09:04 | 0 | 1450 |  | EXT | Нарушение формы кольцевого шва. Аномалия находится на упругопластическом изгибе: R=474 D, максимальное растяжение на 6.3 час. |  | (c)
64335.021000 | 4.241000 | 4.116000 | -6.824000 | -6.949000 | 343.000000 | 355.000000 | 356.000000 | 343.000000 | 4116.000000 | 5819 |  | CORR | AXGR | 03:06 | 03:08 | 03:08 | 224 | 28 | 10.000000 | EXT | -. Аномалия находится на упругопластическом изгибе: R=519 D, максимальное растяжение на 5.9 час. |  | (c)
64353.200000 | 0.000000 | -0.018000 | -10.480000 | -10.498000 | 1087.000000 | 1427.000000 | 1826.000000 | 1087.000000 |  | 5821 | Нарушение формы кольцевого шва | GWAN |  | 11:22 | 00:17 | 01:22 | 0 | 1479 |  | EXT | Нарушение формы кольцевого шва. Аномалия находится на упругопластическом изгибе: R=938 D, максимальное растяжение на 6.4 час. |  | (c)
64357.162000 | 3.962000 | 3.934000 | -6.518000 | -6.546000 | 2225.000000 | -1991.000000 | -2090.000000 | 1945.000000 | 3934.000000 | 5821 |  | GOUG | GENE | 02:26 | 03:06 | 02:50 | 130 | 291 | 10.000000 | EXT | -. Задир. |  | (c)
64396.885000 | 0.000000 | -0.026000 | -11.690000 | -11.716000 | -1808.000000 | -1637.000000 | -1602.000000 | 1396.000000 |  | 5825 | Смещение кромок | GWAN |  | 06:10 | 06:37 | 06:43 | 0 | 412 | 4.719000 | EXT | Смещение кромок. Наружу. Аномалия находится на отводе. Величина смещения - 4.7 мм. |  | (c)
64396.885000 | 0.000000 | -0.036000 | -11.690000 | -11.726000 | -1047.000000 | -754.000000 | -774.000000 | 501.000000 |  | 5825 | Смещение кромок | GWAN |  | 08:12 | 09:00 | 08:56 | 0 | 546 | 2.594000 | EXT | Смещение кромок. Наружу. Аномалия находится на отводе. Величина смещения - 2.6 мм. |  | (c)
64408.575000 | 0.000000 | -0.025000 | -10.565000 | -10.590000 | 1295.000000 | 1613.000000 | 1865.000000 | 1295.000000 |  | 5826 | Нарушение формы кольцевого шва | GWAN |  | 01:33 | 02:24 | 03:05 | 0 | 1139 |  | EXT | Нарушение формы кольцевого шва |  | (c)
64408.575000 | 0.000000 | -0.020000 | -10.565000 | -10.585000 | -1038.000000 | -795.000000 | -336.000000 | 0.000000 |  | 5826 | Нарушение формы кольцевого шва | GWAN |  | 07:16 | 07:55 | 09:09 | 0 | 1403 |  | EXT | Нарушение формы кольцевого шва |  | (c)
64416.846000 | 8.271000 | 8.262000 | -2.294000 | -2.303000 | -1213.000000 | -1203.000000 | -1201.000000 | 1189.000000 | 2284.000000 | 5826 |  | CORR | PITT | 06:48 | 06:50 | 06:50 | 19 | 24 | 13.000000 | EXT | - |  | (c)
64419.140000 | 0.000000 | -0.040000 | -11.655000 | -11.695000 | 1022.000000 | 1245.000000 | 1418.000000 | 1022.000000 |  | 5827 | Нарушение формы кольцевого шва | GWAN |  | 08:58 | 09:34 | 10:02 | 0 | 792 |  | EXT | Нарушение формы кольцевого шва |  | (c)
64483.260000 | 7.205000 | 7.180000 | -4.400000 | -4.425000 | -291.000000 | -107.000000 | -172.000000 | 54.000000 | 4375.000000 | 5832 |  | CORR | GENE | 08:42 | 09:12 | 09:01 | 50 | 237 | 12.000000 | EXT | -. Аномалия находится на отводе. |  | (c)
64487.660000 | 0.000000 | -0.021000 | -11.355000 | -11.376000 | 630.000000 | 1185.000000 | 967.000000 | 630.000000 |  | 5833 | Смещение кромок | GWAN |  | 03:54 | 05:24 | 04:49 | 0 | 674 | 3.604000 | EXT | Смещение кромок. Наружу. Аномалия находится на отводе. Величина смещения - 3.6 мм. |  | (c)
64487.660000 | 0.000000 | -0.021000 | -11.355000 | -11.376000 | 1446.000000 | 1577.000000 | 1573.000000 | 1446.000000 |  | 5833 | Смещение кромок | GWAN |  | 06:06 | 06:27 | 06:26 | 0 | 253 | 3.238000 | EXT | Смещение кромок. Вовнутрь. Аномалия находится на отводе. Величина смещения - 3.2 мм. |  | (c)
64487.660000 | 0.000000 | -0.031000 | -11.355000 | -11.386000 | -2050.000000 | -1859.000000 | -1876.000000 | 1702.000000 |  | 5833 | Смещение кромок | GWAN |  | 08:42 | 09:13 | 09:10 | 0 | 349 | 3.972000 | EXT | Смещение кромок. Наружу. Аномалия находится на отводе. Величина смещения - 4 мм. |  | (c)
64487.660000 | 0.000000 | -0.041000 | -11.355000 | -11.396000 | -1609.000000 | -1510.000000 | -1371.000000 | 1133.000000 |  | 5833 | Смещение кромок | GWAN |  | 09:53 | 10:09 | 10:31 | 0 | 476 | 3.523000 | EXT | Смещение кромок. Наружу. Аномалия находится на отводе. Величина смещения - 3.5 мм. |  | (c)
64511.948000 | 1.458000 | 1.431000 | -10.182000 | -10.209000 | 2159.000000 | -1661.000000 | -1843.000000 | 1383.000000 | 1431.000000 | 5835 |  | GOUG | GENE | 07:00 | 08:44 | 08:15 | 109 | 919 | 10.000000 | EXT | -. Задир. |  | (c)
64545.080000 | 0.000000 | -0.026000 | -11.690000 | -11.716000 | -1317.000000 | -1157.000000 | -1054.000000 | 791.000000 |  | 5838 | Смещение кромок | GWAN |  | 06:02 | 06:28 | 06:44 | 0 | 526 | 3.165000 | EXT | Смещение кромок. Наружу. Аномалия находится на отводе. Величина смещения - 3.2 мм. |  | (c)
64545.080000 | 0.000000 | -0.031000 | -11.690000 | -11.721000 | -327.000000 | -100.000000 | 55.000000 | 0.000000 |  | 5838 | Смещение кромок | GWAN |  | 08:42 | 09:18 | 09:43 | 0 | 764 | 3.130000 | EXT | Смещение кромок. Наружу. Аномалия находится на отводе. Величина смещения - 3.1 мм. |  | (c)
64558.261000 | 1.491000 | 1.373000 | -10.164000 | -10.282000 | 32.000000 | 66.000000 | 55.000000 | 32.000000 | 1373.000000 | 5839 |  | CORR | GENE | 03:19 | 03:24 | 03:22 | 194 | 46 | 10.000000 | EXT | - |  | (c)
64559.307000 | 2.537000 | 2.331000 | -9.118000 | -9.324000 | 30.000000 | 52.000000 | 49.000000 | 30.000000 | 2331.000000 | 5839 |  | CORR | AXGR | 03:18 | 03:22 | 03:21 | 347 | 38 | 10.000000 | EXT | - |  | (c)
64589.583000 | 9.568000 | 9.557000 | -2.142000 | -2.153000 | -1656.000000 | -1263.000000 | -1433.000000 | 1210.000000 | 2099.000000 | 5841 |  | CORR | GENE | 05:28 | 06:31 | 06:04 | 54 | 446 | 10.000000 | EXT | - |  | (c)
64591.725000 | 0.000000 | -0.031000 | -10.710000 | -10.741000 | 999.000000 | 1397.000000 | 1286.000000 | 999.000000 |  | 5842а | Смещение кромок | GWAN |  | 05:55 | 06:59 | 06:41 | 0 | 572 | 4.238000 | EXT | Смещение кромок. Наружу. Аномалия находится на отводе. Величина смещения - 4.2 мм. |  | (c)
64598.745000 | 7.020000 | 7.003000 | -3.690000 | -3.707000 | 956.000000 | 972.000000 | 975.000000 | 956.000000 | 3659.000000 | 5842а |  | CORR | PITT | 05:48 | 05:51 | 05:51 | 48 | 38 | 11.000000 | EXT | -. Аномалия находится на отводе. |  | (c)
64602.435000 | 0.000000 | -0.018000 | -12.027000 | -12.045000 | 1180.000000 | 1429.000000 | 1506.000000 | 1180.000000 |  | 5842б | Нарушение формы кольцевого шва | GWAN |  | 00:59 | 01:40 | 01:52 | 0 | 653 |  | EXT | Нарушение формы кольцевого шва. Аномалия находится на отводе. |  | (c)
64602.435000 | 0.000000 | -0.020000 | -12.027000 | -12.047000 | -1842.000000 | -1517.000000 | -1562.000000 | 1282.000000 |  | 5842б | Смещение кромок | GWAN |  | 04:52 | 05:44 | 05:37 | 0 | 561 | 2.719000 | EXT | Смещение кромок. Наружу. Аномалия находится на отводе. Величина смещения - 2.7 мм. |  | (c)
64651.632000 | 3.587000 | 3.579000 | -7.598000 | -7.606000 | 2081.000000 | 2091.000000 | 2094.000000 | 9.930362 | 3579.000000 | 5847а |  | CORR | PITT | 03:57 | 03:59 | 03:59 | 20 | 26 | 13.000000 | EXT | - |  | (c)
64664.673000 | 1.293000 | 0.670000 | -5.732000 | -6.355000 | -2160.000000 | -2140.000000 | -2142.000000 | 7.162144 | 670.000000 | 5849 |  | CORR | AXGR | 06:51 | 06:54 | 06:54 | 1442 | 36 | 10.000000 | EXT | - |  | (c)
64669.916000 | 6.536000 | 6.502000 | -0.489000 | -0.523000 | 1251.000000 | 1263.000000 | 1262.000000 | 76.231958 | 424.000000 | 5849 |  | CORR | AXGR | 04:02 | 04:04 | 04:03 | 99 | 24 | 10.000000 | EXT | - |  | (c)
64674.485000 | 4.080000 | 4.079000 | -7.150000 | -7.151000 | 2002.000000 | 2168.000000 | 2101.000000 | 2002.000000 | 4079.000000 | 5850 |  | CORR | СIGR | 07:19 | 07:46 | 07:35 | 38 | 197 | 10.000000 | EXT | - |  | (c)
64695.242000 | 2.342000 | 2.236000 | -8.633000 | -8.739000 | 833.000000 | 855.000000 | 865.000000 | 833.000000 | 2236.000000 | 5852 |  | CORR | GENE | 07:58 | 08:01 | 08:03 | 313 | 64 | 10.000000 | EXT | - |  | (c)
64706.638000 | 2.763000 | 2.750000 | -8.297000 | -8.310000 | -1437.000000 | -1365.000000 | -1371.000000 | 1306.000000 | 2750.000000 | 5853 |  | CORR | GENE | 05:07 | 05:18 | 05:17 | 135 | 131 | 11.000000 | EXT | - |  | (c)
64707.434000 | 3.559000 | 3.559000 | -7.501000 | -7.501000 | -1401.000000 | -1320.000000 | -1352.000000 | 1304.000000 | 3559.000000 | 5853 |  | CORR | СIGR | 05:12 | 05:25 | 05:20 | 23 | 97 | 10.000000 | EXT | - |  | (c)
64726.508000 | 11.573000 | 11.559000 | -0.112000 | -0.126000 | -2210.000000 | -1778.000000 | -1973.000000 | 1737.000000 | 63.000000 | 5854 |  | CORR | GENE | 03:01 | 04:11 | 03:39 | 63 | 473 | 12.000000 | EXT | - |  | (c)
64748.205000 | 0.000000 | -0.026000 | -11.355000 | -11.381000 | 1087.000000 | 1162.000000 | 1254.000000 | 1087.000000 |  | 5857 | Смещение кромок | GWAN |  | 02:46 | 02:58 | 03:13 | 0 | 334 | 3.436000 | EXT | Смещение кромок. Наружу. Величина смещения - 3.4 мм. |  | (c)
64748.205000 | 0.000000 | -0.016000 | -11.355000 | -11.371000 | 1476.000000 | -1998.000000 | 2077.000000 | 1476.000000 |  | 5857 | Смещение кромок | GWAN |  | 03:49 | 06:28 | 05:26 | 0 | 1202 | 4.146000 | EXT | Смещение кромок. Наружу. Величина смещения - 4.1 мм. |  | (c)
64771.200000 | 0.000000 | -0.021000 | -11.695000 | -11.716000 | -644.000000 | -525.000000 | -503.000000 | 362.000000 |  | 5859 | Смещение кромок | GWAN |  | 06:05 | 06:25 | 06:28 | 0 | 282 | 4.413000 | EXT | Смещение кромок. Наружу. Величина смещения - 4.4 мм. |  | (c)
64771.200000 | 0.000000 | -0.026000 | -11.695000 | -11.721000 | 178.000000 | 344.000000 | 353.000000 | 178.000000 |  | 5859 | Смещение кромок | GWAN |  | 08:18 | 08:45 | 08:46 | 0 | 349 | 3.192000 | EXT | Смещение кромок. Наружу. Величина смещения - 3.2 мм. |  | (c)
64780.553000 | 9.353000 | 9.147000 | -2.342000 | -2.548000 | -177.000000 | -116.000000 | -94.000000 | 11.000000 | 1880.000000 | 5859 |  | CORR | GENE | 07:21 | 07:30 | 07:34 | 668 | 166 | 10.000000 | EXT | - |  | (c)
64828.965000 | 0.000000 | -0.031000 | -11.375000 | -11.406000 | 1032.000000 | 1328.000000 | 1405.000000 | 1032.000000 |  | 5864 | Смещение кромок | GWAN |  | 03:10 | 03:58 | 04:10 | 0 | 746 | 3.894000 | EXT | Смещение кромок. Наружу. Величина смещения - 3.9 мм. |  | (c)
64828.965000 | 0.000000 | -0.035000 | -11.375000 | -11.410000 | -1553.000000 | -772.000000 | -382.000000 | 789.000000 |  | 5864 | Нарушение формы кольцевого шва | GWAN |  | 08:13 | 10:19 | 11:22 | 0 | 2342 |  | EXT | Нарушение формы кольцевого шва |  | (c)
64837.971000 | 9.006000 | 8.961000 | -2.369000 | -2.414000 | 1705.000000 | 1714.000000 | 1715.000000 | 1705.000000 | 2321.000000 | 5864 |  | CORR | AXGR | 04:58 | 05:00 | 05:00 | 93 | 21 | 10.000000 | EXT | - |  | (c)
64851.835000 | 0.000000 | -0.041000 | -11.410000 | -11.451000 | -144.000000 | -5.000000 | 52.000000 | 0.000000 |  | 5866 | Смещение кромок | GWAN |  | 08:02 | 08:24 | 08:33 | 0 | 392 | 4.521000 | EXT | Смещение кромок. Наружу. Аномалия находится на отводе. Величина смещения - 4.5 мм. |  | (c)
64921.290000 | 0.000000 | -0.031000 | -10.695000 | -10.726000 | -1100.000000 | -952.000000 | -888.000000 | 676.000000 |  | 5872 | Смещение кромок | GWAN |  | 04:26 | 04:50 | 05:01 | 0 | 424 | 3.848000 | EXT | Смещение кромок. Наружу. Аномалия находится на отводе. Величина смещения - 3.8 мм. |  | (c)
64929.333000 | 8.043000 | 7.492000 | -2.652000 | -3.203000 | -884.000000 | -504.000000 | -510.000000 | 135.000000 | 2083.000000 | 5872 |  | WRIN |  | 05:01 | 06:03 | 06:02 | 1120 | 750 | 1.000000 |  | -. Аномалия находится вблизи продольного шва. |  | (c)
64960.876000 | 6.261000 | 6.192000 | -5.289000 | -5.358000 | 1718.000000 | 1743.000000 | 1751.000000 | 33.396908 | 5111.000000 | 5875 |  | CORR | GENE | 07:35 | 07:39 | 07:41 | 247 | 66 | 10.000000 | EXT | - |  | (c)
64966.165000 | 0.000000 | -0.032000 | -11.280000 | -11.312000 | 118.000000 | 1476.000000 | 816.000000 | 1.394806 |  | 5876 | Нарушение формы кольцевого шва | GWAN |  | 03:10 | 06:49 | 05:03 | 0 | 1397 |  | EXT | Нарушение формы кольцевого шва. Аномалия находится на упругопластическом изгибе: R=610 D, максимальное растяжение на 0.1 час. |  | (c)
64966.165000 | 0.000000 | -0.028000 | -11.280000 | -11.308000 | -1308.000000 | -886.000000 | -969.000000 | 50.865336 |  | 5876 | Нарушение формы кольцевого шва | GWAN |  | 11:20 | 00:28 | 00:15 | 0 | 678 |  | EXT | Нарушение формы кольцевого шва. Аномалия находится на упругопластическом изгибе: R=610 D, максимальное растяжение на 0.1 час. |  | (c)
64974.666000 | 8.501000 | 8.470000 | -2.779000 | -2.810000 | 1806.000000 | 1946.000000 | 1920.000000 | 6.680543 | 2760.000000 | 5876 |  | CORR | GENE | 07:42 | 08:05 | 08:01 | 50 | 228 | 10.000000 | EXT | -. Аномалия находится на упругопластическом изгибе: R=426 D, максимальное растяжение на 11.9 час. |  | (c)
64975.205000 | 9.040000 | 8.964000 | -2.240000 | -2.316000 | 1631.000000 | 1660.000000 | 1665.000000 | 40.185304 | 2180.000000 | 5876 |  | CORR | GENE | 07:14 | 07:19 | 07:20 | 136 | 68 | 10.000000 | EXT | -. Аномалия находится на упругопластическом изгибе: R=433 D, максимальное растяжение на 11.9 час. |  | (c)
64975.563000 | 9.398000 | 9.177000 | -1.882000 | -2.103000 | 1625.000000 | 1692.000000 | 1680.000000 | 35.366991 | 1791.000000 | 5876 |  | CORR | GENE | 07:13 | 07:24 | 07:22 | 312 | 112 | 10.000000 | EXT | -. Аномалия находится на упругопластическом изгибе: R=437 D, максимальное растяжение на 11.9 час. |  | (c)
64976.366000 | 10.201000 | 10.179000 | -1.079000 | -1.101000 | 1504.000000 | 1516.000000 | 1521.000000 | 54.610706 | 975.000000 | 5876 |  | CORR | AXGR | 06:54 | 06:56 | 06:56 | 126 | 33 | 10.000000 | EXT | -. Аномалия находится на упругопластическом изгибе: R=439 D, максимальное растяжение на 12 час. |  | (c)
64977.445000 | 0.000000 | -0.021000 | -10.785000 | -10.806000 | 210.000000 | 314.000000 | 280.000000 | 16.952607 |  | 5877 | Смещение кромок | GWAN |  | 03:17 | 03:34 | 03:29 | 0 | 139 | 2.879000 | EXT | Смещение кромок. Наружу. Величина смещения - 2.9 мм. Аномалия находится на упругопластическом изгибе: R=444 D, максимальное растяжение на 0 час. |  | (c)
64977.445000 | 0.000000 | -0.011000 | -10.785000 | -10.796000 | 971.000000 | 1072.000000 | 1054.000000 | 78.346507 |  | 5877 | Смещение кромок | GWAN |  | 05:20 | 05:37 | 05:34 | 0 | 166 | 2.487000 | EXT | Смещение кромок. Наружу. Величина смещения - 2.5 мм. Аномалия находится на упругопластическом изгибе: R=444 D, максимальное растяжение на 0 час. |  | (c)
64977.445000 | 0.000000 | -0.022000 | -10.785000 | -10.807000 | 1301.000000 | 1374.000000 | 1669.000000 | 0.000000 |  | 5877 | Нарушение формы кольцевого шва | GWAN |  | 06:13 | 06:25 | 07:13 | 0 | 736 |  | EXT | Нарушение формы кольцевого шва. Аномалия находится на упругопластическом изгибе: R=444 D, максимальное растяжение на 0 час. |  | (c)
64977.445000 | 0.000000 | -0.041000 | -10.785000 | -10.826000 | -1997.000000 | -1890.000000 | -1827.000000 | 32.554465 |  | 5877 | Смещение кромок | GWAN |  | 09:21 | 09:39 | 09:49 | 0 | 340 | 2.503000 | EXT | Смещение кромок. Наружу. Величина смещения - 2.5 мм. Аномалия находится на упругопластическом изгибе: R=444 D, максимальное растяжение на 0 час. |  | (c)
64980.537000 | 3.092000 | 2.885000 | -7.693000 | -7.900000 | 2086.000000 | 2135.000000 | 2122.000000 | 2.849071 | 2885.000000 | 5877 |  | CORR | GENE | 08:20 | 08:28 | 08:26 | 652 | 73 | 10.000000 | EXT | -. Аномалия находится на упругопластическом изгибе: R=482 D, максимальное растяжение на 0.3 час. |  | (c)
64980.642000 | 3.197000 | 2.831000 | -7.588000 | -7.954000 | 29.000000 | 67.000000 | 58.000000 | 2.351209 | 2831.000000 | 5877 |  | CORR | GENE | 02:48 | 02:54 | 02:53 | 734 | 57 | 11.000000 | EXT | -. Аномалия находится на упругопластическом изгибе: R=487 D, максимальное растяжение на 0.3 час. |  | (c)
64981.403000 | 3.958000 | 3.667000 | -6.827000 | -7.118000 | 62.000000 | 68.000000 | 75.000000 | 5.010914 | 3667.000000 | 5877 |  | CORR | AXGR | 02:54 | 02:55 | 02:56 | 418 | 25 | 10.000000 | EXT | -. Аномалия находится на упругопластическом изгибе: R=485 D, максимальное растяжение на 0.4 час. |  | (c)
64981.677000 | 4.232000 | 3.674000 | -6.553000 | -7.111000 | 2100.000000 | 2170.000000 | 2146.000000 | 0.000000 | 3674.000000 | 5877 |  | CORR | GENE | 08:22 | 08:34 | 08:30 | 723 | 93 | 10.000000 | EXT | -. Аномалия находится на упругопластическом изгибе: R=479 D, максимальное растяжение на 0.4 час. |  | (c)
64981.731000 | 4.286000 | 4.278000 | -6.499000 | -6.507000 | 1627.000000 | 1666.000000 | 1671.000000 | 37.951716 | 4278.000000 | 5877 |  | CORR | СIGR | 07:06 | 07:12 | 07:13 | 27 | 89 | 12.000000 | EXT | -. Аномалия находится на упругопластическом изгибе: R=479 D, максимальное растяжение на 0.4 час. |  | (c)
64990.505000 | 2.275000 | 2.259000 | -8.010000 | -8.026000 | 176.000000 | 328.000000 | 274.000000 | 176.000000 | 2259.000000 | 5878 |  | CORR | GENE | 07:35 | 07:59 | 07:50 | 94 | 195 | 11.000000 | EXT | - |  | (c)
64991.457000 | 3.227000 | 3.170000 | -7.058000 | -7.115000 | -1602.000000 | -1543.000000 | -1548.000000 | 1494.000000 | 3170.000000 | 5878 |  | DENT |  | 02:47 | 02:57 | 02:56 | 97 | 109 | 0.422535 |  | - |  | (c)
64991.470000 | 3.240000 | 3.194000 | -7.045000 | -7.091000 | -1386.000000 | -1336.000000 | -1328.000000 | 1270.000000 | 3194.000000 | 5878 |  | DENT |  | 03:22 | 03:30 | 03:32 | 97 | 116 | 0.211268 |  | - |  | (c)
64995.019000 | 6.789000 | 6.773000 | -3.496000 | -3.512000 | 61.000000 | 161.000000 | 130.000000 | 61.000000 | 3468.000000 | 5878 |  | CORR | СIGR | 07:16 | 07:32 | 07:27 | 44 | 137 | 10.000000 | EXT | -. Аномалия находится на упругопластическом изгибе: R=642 D, максимальное растяжение на 5.7 час. |  | (c)
65009.945000 | 0.000000 | -0.028000 | -10.805000 | -10.833000 | 1292.000000 | 1526.000000 | 2119.000000 | 1292.000000 |  | 5880 | Нарушение формы кольцевого шва | GWAN |  | 02:19 | 02:57 | 04:33 | 0 | 1654 |  | EXT | Нарушение формы кольцевого шва. Аномалия находится на упругопластическом изгибе: R=751 D, максимальное растяжение на 5.5 час. |  | (c)
65043.065000 | 0.000000 | -0.022000 | -11.425000 | -11.447000 | 872.000000 | 1916.000000 | 1955.000000 | 872.000000 |  | 5883 | Нарушение формы кольцевого шва | GWAN |  | 08:16 | 11:04 | 11:11 | 0 | 2167 |  | EXT | Нарушение формы кольцевого шва |  | (c)
65044.633000 | 1.568000 | 1.560000 | -9.857000 | -9.865000 | -2135.000000 | -1976.000000 | -2047.000000 | 1958.000000 | 1560.000000 | 5883 |  | CORR | СIGR | 00:10 | 00:36 | 00:25 | 31 | 177 | 10.000000 | EXT | - |  | (c)
65054.490000 | 0.000000 | -0.031000 | -11.300000 | -11.331000 | 250.000000 | 497.000000 | 570.000000 | 250.000000 |  | 5884 | Смещение кромок | GWAN |  | 03:16 | 03:56 | 04:07 | 0 | 639 | 3.612000 | EXT | Смещение кромок. Наружу. Аномалия находится на отводе. Величина смещения - 3.6 мм. |  | (c)
65088.855000 | 0.000000 | -0.021000 | -11.675000 | -11.696000 | -811.000000 | -506.000000 | -306.000000 | 0.000000 |  | 5887 | Смещение кромок | GWAN |  | 05:16 | 06:05 | 06:38 | 0 | 1011 | 3.781000 | EXT | Смещение кромок. Наружу. Величина смещения - 3.8 мм. |  | (c)
65096.561000 | 7.706000 | 7.691000 | -3.969000 | -3.984000 | -1300.000000 | -1280.000000 | -1273.000000 | 1246.000000 | 3947.000000 | 5887 |  | CORR | PITT | 03:57 | 04:01 | 04:02 | 37 | 54 | 10.000000 | EXT | - |  | (c)
65097.939000 | 9.084000 | 8.968000 | -2.591000 | -2.707000 | -584.000000 | -503.000000 | -497.000000 | 411.000000 | 2536.000000 | 5887 |  | DENT |  | 05:53 | 06:06 | 06:07 | 171 | 173 | 0.352113 |  | - |  | (c)
65098.911000 | 10.056000 | 9.732000 | -1.619000 | -1.943000 | -603.000000 | -500.000000 | -477.000000 | 352.000000 | 1544.000000 | 5887 |  | DENT |  | 05:50 | 06:06 | 06:10 | 399 | 251 | 0.352113 |  | - |  | (c)
65100.530000 | 0.000000 | -0.023000 | -11.670000 | -11.693000 | -551.000000 | -266.000000 | -69.000000 | 0.000000 |  | 5888 | Нарушение формы кольцевого шва | GWAN |  | 01:42 | 02:28 | 03:00 | 0 | 965 |  | EXT | Нарушение формы кольцевого шва |  | (c)
65100.530000 | 0.000000 | -0.016000 | -11.670000 | -11.686000 | 627.000000 | 751.000000 | 731.000000 | 627.000000 |  | 5888 | Смещение кромок | GWAN |  | 04:52 | 05:13 | 05:09 | 0 | 209 | 3.675000 | EXT | Смещение кромок. Наружу. Величина смещения - 3.7 мм. |  | (c)
65110.325000 | 9.795000 | 9.776000 | -1.875000 | -1.894000 | 1151.000000 | 1233.000000 | 1202.000000 | 1151.000000 | 1867.000000 | 5888 |  | CORR | СIGR | 06:17 | 06:30 | 06:25 | 27 | 102 | 11.000000 | EXT | - |  | (c)
65112.200000 | 0.000000 | -0.016000 | -11.525000 | -11.541000 | -869.000000 | -713.000000 | -771.000000 | 672.000000 |  | 5889 | Смещение кромок | GWAN |  | 06:31 | 06:56 | 06:47 | 0 | 197 | 3.393000 | EXT | Смещение кромок. Наружу. Аномалия находится на отводе. Величина смещения - 3.4 мм. |  | (c)
65133.989000 | 10.264000 | 10.103000 | -1.221000 | -1.382000 | 891.000000 | 998.000000 | 1127.000000 | 891.000000 | 1182.000000 | 5890 |  | DENT |  | 06:44 | 07:01 | 07:22 | 200 | 473 | 0.422535 |  | -. Аномалия находится на упругопластическом изгибе. |  | (c)
65135.210000 | 0.000000 | -0.001000 | -11.710000 | -11.711000 | 699.000000 | 902.000000 | 959.000000 | 699.000000 |  | 5891 | Смещение кромок | GWAN |  | 06:54 | 07:27 | 07:36 | 0 | 520 | 2.865000 | EXT | Смещение кромок. Вовнутрь. Величина смещения - 2.9 мм. Аномалия находится на упругопластическом изгибе: R=634 D, максимальное растяжение на 6.6 час. |  | (c)
65135.210000 | 0.000000 | -0.006000 | -11.710000 | -11.716000 | 1408.000000 | 1675.000000 | 1681.000000 | 1408.000000 |  | 5891 | Смещение кромок | GWAN |  | 08:48 | 09:31 | 09:32 | 0 | 546 | 3.670000 | EXT | Смещение кромок. Наружу. Величина смещения - 3.7 мм. Аномалия находится на упругопластическом изгибе: R=634 D, максимальное растяжение на 6.6 час. |  | (c)
65156.800000 | 0.000000 | -0.025000 | -11.100000 | -11.125000 | -1836.000000 | -497.000000 | -648.000000 | 0.000000 |  | 5893 | Нарушение формы кольцевого шва | GWAN |  | 06:06 | 09:42 | 09:18 | 0 | 2376 |  | EXT | Нарушение формы кольцевого шва. Аномалия находится на упругопластическом изгибе: R=436 D, максимальное растяжение на 6.3 час. |  | (c)
65167.900000 | 0.000000 | -0.016000 | -11.700000 | -11.716000 | 1683.000000 | 1953.000000 | 1910.000000 | 1683.000000 |  | 5894 | Смещение кромок | GWAN |  | 07:11 | 07:54 | 07:47 | 0 | 453 | 3.056000 | EXT | Смещение кромок. Вовнутрь. Аномалия находится на отводе. Величина смещения - 3.1 мм. |  | (c)
65202.620000 | 0.000000 | -0.025000 | -9.470000 | -9.495000 | 1502.000000 | 2227.000000 | 2116.000000 | 1502.000000 |  | 5897 | Нарушение формы кольцевого шва | GWAN |  | 01:17 | 03:14 | 02:56 | 0 | 1228 |  | EXT | Нарушение формы кольцевого шва. Аномалия находится на упругопластическом изгибе: R=407 D, максимальное растяжение на 6.1 час. |  | (c)
65211.739000 | 9.119000 | 9.108000 | -0.351000 | -0.362000 | -1420.000000 | -1374.000000 | -1379.000000 | 1338.000000 | 336.000000 | 5897 |  | CORR | СIGR | 05:25 | 05:33 | 05:32 | 26 | 82 | 10.000000 | EXT | -. Аномалия находится на упругопластическом изгибе: R=421 D, максимальное растяжение на 5.8 час. |  | (c)
65212.090000 | 0.000000 | -0.030000 | -11.690000 | -11.720000 | 895.000000 | 1146.000000 | 1289.000000 | 895.000000 |  | 5898 | Нарушение формы кольцевого шва | GWAN |  | 01:07 | 01:47 | 02:10 | 0 | 788 |  | EXT | Нарушение формы кольцевого шва. Аномалия находится на упругопластическом изгибе: R=439 D, максимальное растяжение на 5.7 час. |  | (c)
65212.090000 | 0.000000 | -0.031000 | -11.690000 | -11.721000 | -1873.000000 | -1338.000000 | -1483.000000 | 1094.000000 |  | 5898 | Смещение кромок | GWAN |  | 05:40 | 07:06 | 06:43 | 0 | 778 | 3.552000 | EXT | Смещение кромок. Наружу. Величина смещения - 3.6 мм. Аномалия находится на упругопластическом изгибе: R=439 D, максимальное растяжение на 5.7 час. |  | (c)
65212.090000 | 0.000000 | -0.032000 | -11.690000 | -11.722000 | -858.000000 | -705.000000 | -678.000000 | 497.000000 |  | 5898 | Нарушение формы кольцевого шва | GWAN |  | 08:24 | 08:49 | 08:53 | 0 | 361 |  | EXT | Нарушение формы кольцевого шва. Аномалия находится на упругопластическом изгибе: R=439 D, максимальное растяжение на 5.7 час. |  | (c)
65247.240000 | 0.000000 | -0.022000 | -11.715000 | -11.737000 | 648.000000 | 1180.000000 | 1184.000000 | 648.000000 |  | 5901 | Нарушение формы кольцевого шва | GWAN |  | 04:19 | 05:45 | 05:46 | 0 | 1073 |  | EXT | Нарушение формы кольцевого шва. Аномалия находится на отводе. |  | (c)
65262.784000 | 3.829000 | 3.809000 | -7.451000 | -7.471000 | 70.000000 | 140.000000 | 128.000000 | 70.000000 | 3809.000000 | 5902 |  | GOUG | СIGR | 07:30 | 07:42 | 07:40 | 29 | 116 | 5.000000 | EXT | -. Задир. |  | (c)
65265.650000 | 6.695000 | 6.661000 | -4.585000 | -4.619000 | 144.000000 | 155.000000 | 157.000000 | 144.000000 | 4555.000000 | 5902 |  | GOUG | AXGR | 07:42 | 07:44 | 07:44 | 64 | 26 | 9.000000 | EXT | -. Задир. |  | (c)
65265.972000 | 7.017000 | 6.997000 | -4.263000 | -4.283000 | -292.000000 | -166.000000 | -208.000000 | 123.000000 | 4236.000000 | 5902 |  | CORR | GENE | 06:32 | 06:52 | 06:46 | 47 | 169 | 12.000000 | EXT | - |  | (c)
65270.235000 | 0.000000 | -0.026000 | -11.495000 | -11.521000 | -457.000000 | -144.000000 | -240.000000 | 22.000000 |  | 5903 | Смещение кромок | GWAN |  | 05:13 | 06:04 | 05:48 | 0 | 436 | 4.035000 | EXT | Смещение кромок. Наружу. Величина смещения - 4 мм. |  | (c)
65270.235000 | 0.000000 | -0.026000 | -11.495000 | -11.521000 | 330.000000 | 396.000000 | 394.000000 | 330.000000 |  | 5903 | Смещение кромок | GWAN |  | 07:20 | 07:31 | 07:31 | 0 | 128 | 2.451000 | EXT | Смещение кромок. Наружу. Величина смещения - 2.5 мм. |  | (c)
65270.235000 | 0.000000 | -0.041000 | -11.495000 | -11.536000 | 725.000000 | 858.000000 | 1043.000000 | 725.000000 |  | 5903 | Смещение кромок | GWAN |  | 08:24 | 08:46 | 09:15 | 0 | 636 | 3.367000 | EXT | Смещение кромок. Наружу. Величина смещения - 3.4 мм. |  | (c)
65273.677000 | 3.442000 | 3.419000 | -8.053000 | -8.076000 | -490.000000 | -327.000000 | -284.000000 | 78.000000 | 3419.000000 | 5903 |  | CORR | СIGR | 05:08 | 05:34 | 05:41 | 39 | 413 | 10.000000 | EXT | - |  | (c)
65276.093000 | 5.858000 | 5.834000 | -5.637000 | -5.661000 | -234.000000 | -110.000000 | -112.000000 | 0.000000 | 5612.000000 | 5903 |  | CORR | GENE | 05:49 | 06:09 | 06:09 | 49 | 245 | 10.000000 | EXT | - |  | (c)
65281.476000 | 11.241000 | 9.861000 | -0.254000 | -1.634000 | 759.000000 | 820.000000 | 798.000000 | 759.000000 | 175.000000 | 5903 |  | GOUG | GENE | 08:30 | 08:39 | 08:36 | 1459 | 79 | 9.000000 | EXT | -. Задир. |  | (c)
65284.068000 | 2.338000 | 2.188000 | -9.352000 | -9.502000 | -275.000000 | -273.000000 | -243.000000 | 210.000000 | 2188.000000 | 5904 |  | CORR | GENE | 07:20 | 07:20 | 07:25 | 279 | 65 | 10.000000 | EXT | - |  | (c)
65287.864000 | 6.134000 | 6.099000 | -5.556000 | -5.591000 | -317.000000 | -315.000000 | -312.000000 | 306.000000 | 5496.000000 | 5904 |  | GOUG | PINH | 07:13 | 07:13 | 07:14 | 95 | 11 | 9.000000 | EXT | -. Задир. |  | (c)
65297.077000 | 3.657000 | 3.652000 | -7.463000 | -7.468000 | -270.000000 | -100.000000 | -158.000000 | 47.000000 | 3652.000000 | 5905 |  | CORR | СIGR | 06:07 | 06:35 | 06:25 | 20 | 223 | 11.000000 | EXT | - |  | (c)
65300.646000 | 7.226000 | 7.201000 | -3.894000 | -3.919000 | -547.000000 | -360.000000 | -294.000000 | 41.000000 | 3861.000000 | 5905 |  | CORR | GENE | 05:22 | 05:53 | 06:03 | 58 | 506 | 10.000000 | EXT | - |  | (c)
65301.232000 | 7.812000 | 7.774000 | -3.308000 | -3.346000 | -310.000000 | -168.000000 | -187.000000 | 64.000000 | 3296.000000 | 5905 |  | CORR | GENE | 06:01 | 06:24 | 06:21 | 50 | 246 | 10.000000 | EXT | - |  | (c)
65301.432000 | 8.012000 | 7.995000 | -3.108000 | -3.125000 | -566.000000 | -289.000000 | -371.000000 | 176.000000 | 3070.000000 | 5905 |  | CORR | GENE | 05:19 | 06:04 | 05:51 | 55 | 390 | 10.000000 | EXT | - |  | (c)
65302.622000 | 9.202000 | 9.184000 | -1.918000 | -1.936000 | -251.000000 | -181.000000 | -170.000000 | 90.000000 | 1910.000000 | 5905 |  | CORR | СIGR | 06:10 | 06:22 | 06:23 | 26 | 161 | 11.000000 | EXT | - |  | (c)
65304.540000 | 0.000000 | -0.021000 | -11.665000 | -11.686000 | -2069.000000 | -1982.000000 | -1829.000000 | 1589.000000 |  | 5906 | Смещение кромок | GWAN |  | 04:16 | 04:30 | 04:54 | 0 | 479 | 3.735000 | EXT | Смещение кромок. Вовнутрь. Величина смещения - 3.7 мм. |  | (c)
65304.540000 | 0.000000 | -0.016000 | -11.665000 | -11.681000 | -1258.000000 | -962.000000 | -894.000000 | 529.000000 |  | 5906 | Смещение кромок | GWAN |  | 06:26 | 07:14 | 07:25 | 0 | 729 | 3.461000 | EXT | Смещение кромок. Вовнутрь. Величина смещения - 3.5 мм. |  | (c)
65305.482000 | 0.942000 | 0.915000 | -10.723000 | -10.750000 | -1814.000000 | -1728.000000 | -1748.000000 | 1683.000000 | 915.000000 | 5906 |  | CORR | СIGR | 04:57 | 05:11 | 05:07 | 32 | 131 | 11.000000 | EXT | - |  | (c)
65316.205000 | 0.000000 | -0.026000 | -11.620000 | -11.646000 | -2107.000000 | -1742.000000 | -1702.000000 | 1297.000000 |  | 5907 | Нарушение формы кольцевого шва | GWAN |  | 02:39 | 03:38 | 03:45 | 0 | 810 |  | EXT | Нарушение формы кольцевого шва |  | (c)
65316.205000 | 0.000000 | -0.011000 | -11.620000 | -11.631000 | -1198.000000 | -736.000000 | -855.000000 | 513.000000 |  | 5907 | Смещение кромок | GWAN |  | 05:06 | 06:20 | 06:01 | 0 | 685 | 3.240000 | EXT | Смещение кромок. Наружу. Величина смещения - 3.2 мм. |  | (c)
65316.205000 | 0.000000 | -0.056000 | -11.620000 | -11.676000 | 940.000000 | 1514.000000 | 1416.000000 | 940.000000 |  | 5907 | Смещение кромок | GWAN |  | 10:51 | 00:24 | 00:08 | 0 | 953 | 3.364000 | EXT | Смещение кромок. Наружу. Величина смещения - 3.4 мм. |  | (c)
65339.490000 | 0.000000 | -0.026000 | -11.380000 | -11.406000 | 1797.000000 | -1692.000000 | -1798.000000 | 931.000000 |  | 5909 | Смещение кромок | GWAN |  | 03:24 | 06:01 | 05:44 | 0 | 1734 | 4.482000 | EXT | Смещение кромок. Наружу. Величина смещения - 4.5 мм. |  | (c)
65339.490000 | 0.000000 | -0.031000 | -11.380000 | -11.411000 | -884.000000 | -588.000000 | -505.000000 | 126.000000 |  | 5909 | Смещение кромок | GWAN |  | 08:12 | 09:00 | 09:13 | 0 | 758 | 3.845000 | EXT | Смещение кромок. Наружу. Величина смещения - 3.8 мм. |  | (c)
65341.610000 | 2.120000 | 2.002000 | -9.260000 | -9.378000 | 2107.000000 | 2126.000000 | 2122.000000 | 2107.000000 | 2002.000000 | 5909 | Металлургический дефект | MIAN | AXGR | 04:15 | 04:18 | 04:17 | 272 | 30 | 10.000000 | INT | Металлургический дефект. Эквивалент потери металла 10%. |  | (c)
65350.824000 | 11.334000 | 11.251000 | -0.046000 | -0.129000 | 2114.000000 | 2118.000000 | 2123.000000 | 2114.000000 | 31.000000 | 5909 |  | ARTD | AXGR | 04:16 | 04:16 | 04:17 | 98 | 18 | 15.561044 | EXT | -. Эквивалент потери металла 16%. |  | (c)
65374.163000 | 0.038000 | 0.014000 | -11.112000 | -11.136000 | -1745.000000 | -1398.000000 | -1556.000000 | 1367.000000 | 14.000000 | 5912 |  | CORR | GENE | 07:31 | 08:27 | 08:02 | 67 | 378 | 11.000000 | EXT | - |  | (c)
65419.995000 | 0.000000 | -0.021000 | -11.430000 | -11.451000 | -598.000000 | -444.000000 | -494.000000 | 389.000000 |  | 5916 | Смещение кромок | GWAN |  | 07:59 | 08:24 | 08:16 | 0 | 209 | 3.264000 | EXT | Смещение кромок. Наружу. Величина смещения - 3.3 мм. |  | (c)
65419.995000 | 0.000000 | -0.041000 | -11.430000 | -11.471000 | 443.000000 | 659.000000 | 792.000000 | 443.000000 |  | 5916 | Нарушение формы кольцевого шва | GWAN |  | 10:47 | 11:22 | 11:44 | 0 | 698 |  | EXT | Нарушение формы кольцевого шва |  | (c)
65431.425000 | 0.000000 | -0.025000 | -11.620000 | -11.645000 | -364.000000 | 1966.000000 | 1068.000000 | 0.000000 |  | 5917 | Нарушение формы кольцевого шва | GWAN |  | 09:43 | 03:59 | 01:34 | 0 | 2864 |  | EXT | Нарушение формы кольцевого шва |  | (c)
65438.292000 | 6.867000 | 6.043000 | -4.753000 | -5.577000 | -1858.000000 | -1697.000000 | -1713.000000 | 1568.000000 | 3543.000000 | 5917 |  | CORR | GENE | 05:42 | 06:08 | 06:05 | 2034 | 290 | 12.000000 | EXT | - |  | (c)
65466.245000 | 0.000000 | -0.016000 | -11.655000 | -11.671000 | 1618.000000 | 2019.000000 | 2096.000000 | 1618.000000 |  | 5920 | Нарушение формы кольцевого шва | GWAN |  | 01:52 | 02:57 | 03:09 | 0 | 955 |  | EXT | Нарушение формы кольцевого шва |  | (c)
65503.539000 | 3.039000 | 2.959000 | -8.236000 | -8.316000 | -1960.000000 | -1960.000000 | -1772.000000 | 21.846382 | 2959.000000 | 5923 |  | GOUG | GENE | 05:32 | 05:32 | 06:02 | 184 | 376 | 7.000000 | EXT | -. Задир. |  | (c)
65532.238000 | 8.823000 | 8.813000 | -2.452000 | -2.462000 | -177.000000 | -168.000000 | -166.000000 | 155.000000 | 2438.000000 | 5925 |  | CORR | PITT | 08:06 | 08:07 | 08:08 | 24 | 22 | 13.000000 | EXT | - |  | (c)
65535.119000 | 0.429000 | 0.391000 | -10.571000 | -10.609000 | 2042.000000 | 2226.000000 | 2197.000000 | 2042.000000 | 391.000000 | 5926 |  | CORR | GENE | 04:41 | 05:10 | 05:06 | 57 | 310 | 15.000000 | EXT | - |  | (c)
65543.732000 | 9.042000 | 9.017000 | -1.958000 | -1.983000 | 1977.000000 | 2062.000000 | 2059.000000 | 1977.000000 | 1950.000000 | 5926 |  | CORR | СIGR | 04:30 | 04:44 | 04:43 | 33 | 165 | 11.000000 | EXT | - |  | (c)
65562.957000 | 6.747000 | 6.738000 | -4.688000 | -4.697000 | -362.000000 | -304.000000 | -318.000000 | 275.000000 | 4663.000000 | 5928 |  | GOUG | СIGR | 07:50 | 07:59 | 07:57 | 34 | 87 | 10.000000 | EXT | -. Задир. |  | (c)
65564.284000 | 8.074000 | 8.055000 | -3.361000 | -3.380000 | -244.000000 | -189.000000 | -134.000000 | 24.000000 | 3337.000000 | 5928 |  | GOUG | СIGR | 08:09 | 08:18 | 08:27 | 43 | 220 | 10.000000 | EXT | -. Задир. |  | (c)
65603.491000 | 3.136000 | 3.101000 | -8.349000 | -8.384000 | -401.000000 | -391.000000 | -389.000000 | 377.000000 | 3101.000000 | 5932 |  | GOUG | AXGR | 06:53 | 06:55 | 06:55 | 73 | 24 | 10.000000 | EXT | -. Задир. Аномалия находится на упругопластическом изгибе: R=427 D, максимальное растяжение на 5.2 час. |  | (c)
65622.683000 | 0.108000 | 0.029000 | -10.762000 | -10.841000 | 841.000000 | 870.000000 | 856.000000 | 841.000000 | 29.000000 | 5934 |  | ARTD | AXGR | 11:50 | 11:55 | 11:53 | 94 | 30 | 10.000000 | EXT | -. Эквивалент потери металла 10%. |  | (c)
65632.318000 | 9.743000 | 9.719000 | -1.127000 | -1.151000 | -1597.000000 | -1513.000000 | -1527.000000 | 1456.000000 | 1127.000000 | 5934 |  | CORR | СIGR | 05:17 | 05:31 | 05:28 | 24 | 141 | 12.000000 | EXT | - |  | (c)
65643.315000 | 0.000000 | -0.016000 | -11.570000 | -11.586000 | 156.000000 | 394.000000 | 401.000000 | 156.000000 |  | 5936 | Смещение кромок | GWAN |  | 03:37 | 04:15 | 04:16 | 0 | 491 | 2.962000 | EXT | Смещение кромок. Наружу. Величина смещения - 3 мм. |  | (c)
65643.315000 | 0.000000 | -0.011000 | -11.570000 | -11.581000 | 891.000000 | 1065.000000 | 1050.000000 | 891.000000 |  | 5936 | Смещение кромок | GWAN |  | 05:35 | 06:03 | 06:01 | 0 | 319 | 2.585000 | EXT | Смещение кромок. Наружу. Величина смещения - 2.6 мм. |  | (c)
65643.386000 | 0.071000 | 0.025000 | -11.499000 | -11.545000 | -1372.000000 | -1359.000000 | -1358.000000 | 1345.000000 | 25.000000 | 5936 |  | ARTD | AXGR | 11:30 | 11:32 | 11:32 | 93 | 26 | 11.000000 | EXT | -. Эквивалент потери металла 11%. |  | (c)
65654.869000 | 11.554000 | 11.486000 | -0.016000 | -0.084000 | -1288.000000 | -1279.000000 | -1278.000000 | 1269.000000 | 7.000000 | 5936 |  | ARTD | AXGR | 11:44 | 11:45 | 11:45 | 77 | 19 | 9.893793 | EXT | -. Эквивалент потери металла 10%. |  | (c)
65654.885000 | 0.000000 | -0.007000 | -11.440000 | -11.447000 | 1974.000000 | -2096.000000 | -2026.000000 | 1565.000000 |  | 5937 | Нарушение формы кольцевого шва | GWAN |  | 02:50 | 03:53 | 04:04 | 0 | 921 |  | EXT | Нарушение формы кольцевого шва |  | (c)
65654.885000 | 0.000000 | -0.001000 | -11.440000 | -11.441000 | -1467.000000 | -1406.000000 | -1324.000000 | 1182.000000 |  | 5937 | Смещение кромок | GWAN |  | 05:34 | 05:44 | 05:57 | 0 | 285 | 2.875000 | EXT | Смещение кромок. Наружу. Величина смещения - 2.9 мм. |  | (c)
65654.885000 | 0.000000 | -0.010000 | -11.440000 | -11.450000 | 436.000000 | 875.000000 | 951.000000 | 436.000000 |  | 5937 | Нарушение формы кольцевого шва | GWAN |  | 10:41 | 11:52 | 00:04 | 0 | 1030 |  | EXT | Нарушение формы кольцевого шва |  | (c)
65659.979000 | 5.094000 | 5.001000 | -6.346000 | -6.439000 | -1538.000000 | -1461.000000 | -1449.000000 | 1359.000000 | 5001.000000 | 5937 |  | DENT |  | 05:23 | 05:35 | 05:37 | 197 | 179 | 0.352113 |  | - |  | (c)
65666.325000 | 0.000000 | -0.016000 | -11.690000 | -11.706000 | -1174.000000 | -962.000000 | -1017.000000 | 860.000000 |  | 5938 | Смещение кромок | GWAN |  | 07:21 | 07:56 | 07:47 | 0 | 314 | 3.451000 | EXT | Смещение кромок. Наружу. Величина смещения - 3.5 мм. |  | (c)
65666.325000 | 0.000000 | -0.046000 | -11.690000 | -11.736000 | -3.000000 | 206.000000 | 224.000000 | 0.000000 |  | 5938 | Смещение кромок | GWAN |  | 10:30 | 11:04 | 11:07 | 0 | 453 | 4.421000 | EXT | Смещение кромок. Наружу. Величина смещения - 4.4 мм. |  | (c)
65699.245000 | 9.665000 | 9.645000 | -0.045000 | -0.065000 | -1805.000000 | -1668.000000 | -1703.000000 | 1601.000000 | 39.000000 | 5940 |  | CORR | СIGR | 07:08 | 07:30 | 07:24 | 26 | 204 | 10.000000 | EXT | - |  | (c)
65733.910000 | 11.350000 | 11.295000 | -0.040000 | -0.095000 | 963.000000 | 1163.000000 | 1204.000000 | 963.000000 | 33.000000 | 5943 |  | CORR | GENE | 05:33 | 06:06 | 06:12 | 62 | 481 | 11.000000 | EXT | -. Аномалия находится на отводе. |  | (c)
65768.835000 | 0.000000 | -0.032000 | -10.235000 | -10.267000 | -44.000000 | 570.000000 | 780.000000 | 0.000000 |  | 5947 | Нарушение формы кольцевого шва | GWAN |  | 05:53 | 07:32 | 08:06 | 0 | 1649 |  | EXT | Нарушение формы кольцевого шва |  | (c)
65780.601000 | 1.531000 | 1.492000 | -8.949000 | -8.988000 | -335.000000 | -306.000000 | -296.000000 | 258.000000 | 1492.000000 | 5948 |  | DENT |  | 00:25 | 00:30 | 00:31 | 82 | 77 | 0.281690 |  | - |  | (c)
65791.733000 | 2.183000 | 2.174000 | -8.302000 | -8.311000 | -2114.000000 | -2035.000000 | -2034.000000 | 1955.000000 | 2174.000000 | 5949 |  | CORR | GENE | 10:59 | 11:12 | 11:12 | 45 | 159 | 11.000000 | EXT | - |  | (c)
65794.927000 | 5.377000 | 5.346000 | -5.108000 | -5.139000 | 148.000000 | 163.000000 | 166.000000 | 148.000000 | 5083.000000 | 5949 |  | CORR | PITT | 05:04 | 05:07 | 05:07 | 56 | 35 | 12.000000 | EXT | - |  | (c)
65800.035000 | 0.000000 | -0.024000 | -11.350000 | -11.374000 | 1964.000000 | 2125.000000 | -2146.000000 | 1795.000000 |  | 5950 | Нарушение формы кольцевого шва | GWAN |  | 02:18 | 02:44 | 03:14 | 0 | 702 |  | EXT | Нарушение формы кольцевого шва |  | (c)
65800.035000 | 0.000000 | -0.026000 | -11.350000 | -11.376000 | -110.000000 | -25.000000 | -2.000000 | 0.000000 |  | 5950 | Нарушение формы кольцевого шва | GWAN |  | 08:43 | 08:57 | 09:01 | 0 | 216 |  | EXT | Нарушение формы кольцевого шва |  | (c)
65800.035000 | 0.000000 | -0.028000 | -11.350000 | -11.378000 | 398.000000 | 655.000000 | 571.000000 | 398.000000 |  | 5950 | Нарушение формы кольцевого шва | GWAN |  | 10:05 | 10:47 | 10:33 | 0 | 345 |  | EXT | Нарушение формы кольцевого шва |  | (c)
65800.035000 | 0.000000 | -0.030000 | -11.350000 | -11.380000 | 1066.000000 | 1426.000000 | 1435.000000 | 1066.000000 |  | 5950 | Нарушение формы кольцевого шва | GWAN |  | 11:53 | 00:51 | 00:52 | 0 | 737 |  | EXT | Нарушение формы кольцевого шва |  | (c)
65805.949000 | 5.914000 | 5.880000 | -5.436000 | -5.470000 | -700.000000 | -689.000000 | -680.000000 | 661.000000 | 5367.000000 | 5950 |  | CORR | AXGR | 07:08 | 07:10 | 07:11 | 103 | 39 | 12.000000 | EXT | - |  | (c)
65807.540000 | 7.505000 | 7.450000 | -3.845000 | -3.900000 | -821.000000 | -791.000000 | -785.000000 | 750.000000 | 3506.000000 | 5950 |  | CORR | GENE | 06:48 | 06:53 | 06:54 | 394 | 71 | 11.000000 | EXT | - |  | (c)
65809.160000 | 9.125000 | 8.739000 | -2.225000 | -2.611000 | -734.000000 | -721.000000 | -700.000000 | 667.000000 | 2150.000000 | 5950 |  | CORR | GENE | 07:02 | 07:04 | 07:08 | 461 | 67 | 10.000000 | EXT | - |  | (c)
65810.106000 | 10.071000 | 10.048000 | -1.279000 | -1.302000 | -690.000000 | -681.000000 | -679.000000 | 668.000000 | 1244.000000 | 5950 |  | CORR | AXGR | 07:09 | 07:11 | 07:11 | 58 | 22 | 12.000000 | EXT | - |  | (c)
65813.208000 | 1.823000 | 1.799000 | -9.742000 | -9.766000 | -2214.000000 | -2018.000000 | -2075.000000 | 1937.000000 | 1799.000000 | 5951 |  | CORR | GENE | 07:18 | 07:49 | 07:40 | 48 | 277 | 11.000000 | EXT | - |  | (c)
65834.605000 | 0.000000 | -0.022000 | -11.020000 | -11.042000 | -672.000000 | -116.000000 | -264.000000 | 0.000000 |  | 5953 | Нарушение формы кольцевого шва | GWAN |  | 01:03 | 02:32 | 02:09 | 0 | 816 |  | EXT | Нарушение формы кольцевого шва. Аномалия находится на отводе. |  | (c)
65834.605000 | 0.000000 | -0.016000 | -11.020000 | -11.036000 | 1025.000000 | 1191.000000 | 1136.000000 | 1025.000000 |  | 5953 | Смещение кромок | GWAN |  | 05:37 | 06:03 | 05:54 | 0 | 221 | 2.646000 | EXT | Смещение кромок. Наружу. Аномалия находится на отводе. Величина смещения - 2.6 мм. |  | (c)
65845.625000 | 0.000000 | -0.041000 | -11.315000 | -11.356000 | -320.000000 | -195.000000 | -202.000000 | 84.000000 |  | 5954 | Смещение кромок | GWAN |  | 00:50 | 01:10 | 01:09 | 0 | 235 | 3.281000 | EXT | Смещение кромок. Вовнутрь. Аномалия находится на отводе. Величина смещения - 3.3 мм. |  | (c)
65845.625000 | 0.000000 | -0.021000 | -11.315000 | -11.336000 | 729.000000 | 845.000000 | 938.000000 | 729.000000 |  | 5954 | Смещение кромок | GWAN |  | 03:39 | 03:57 | 04:12 | 0 | 418 | 2.606000 | EXT | Смещение кромок. Наружу. Аномалия находится на отводе. Величина смещения - 2.6 мм. |  | (c)
65845.625000 | 0.000000 | -0.021000 | -11.315000 | -11.336000 | 1432.000000 | 1548.000000 | 1597.000000 | 1432.000000 |  | 5954 | Смещение кромок | GWAN |  | 05:32 | 05:51 | 05:59 | 0 | 331 | 2.881000 | EXT | Смещение кромок. Наружу. Аномалия находится на отводе. Величина смещения - 2.9 мм. |  | (c)
65861.473000 | 4.533000 | 4.490000 | -6.977000 | -7.020000 | 560.000000 | 772.000000 | 736.000000 | 560.000000 | 4490.000000 | 5955 |  | DENT |  | 04:39 | 05:13 | 05:07 | 139 | 351 | 0.704225 |  | -. Аномалия находится на отводе. |  | (c)
65868.450000 | 0.000000 | -0.021000 | -11.585000 | -11.606000 | 154.000000 | 961.000000 | 777.000000 | 154.000000 |  | 5956 | Смещение кромок | GWAN |  | 01:38 | 03:48 | 03:18 | 0 | 1246 | 3.941000 | EXT | Смещение кромок. Вовнутрь. Аномалия находится на отводе. Величина смещения - 3.9 мм. |  | (c)
65869.689000 | 1.239000 | 1.196000 | -10.346000 | -10.389000 | -527.000000 | -454.000000 | -435.000000 | 342.000000 | 1196.000000 | 5956 |  | CORR | GENE | 11:48 | 11:59 | 00:02 | 65 | 185 | 15.000000 | EXT | - |  | (c)
65869.700000 | 1.250000 | 1.227000 | -10.335000 | -10.358000 | -914.000000 | -794.000000 | -847.000000 | 780.000000 | 1227.000000 | 5956 |  | CORR | СIGR | 10:45 | 11:05 | 10:56 | 23 | 134 | 14.000000 | EXT | - |  | (c)
65903.335000 | 0.000000 | -0.031000 | -11.665000 | -11.696000 | -2037.000000 | -1639.000000 | -1752.000000 | 1467.000000 |  | 5959 | Смещение кромок | GWAN |  | 03:11 | 04:15 | 03:57 | 0 | 569 | 2.875000 | EXT | Смещение кромок. Наружу. Величина смещения - 2.9 мм. |  | (c)
65903.335000 | 0.000000 | -0.016000 | -11.665000 | -11.681000 | -1206.000000 | -1099.000000 | -1105.000000 | 1003.000000 |  | 5959 | Смещение кромок | GWAN |  | 05:25 | 05:42 | 05:41 | 0 | 203 | 2.367000 | EXT | Смещение кромок. Наружу. Величина смещения - 2.4 мм. |  | (c)
65903.335000 | 0.000000 | -0.031000 | -11.665000 | -11.696000 | -524.000000 | -132.000000 | -201.000000 | 0.000000 |  | 5959 | Смещение кромок | GWAN |  | 07:15 | 08:18 | 08:07 | 0 | 645 | 2.850000 | EXT | Смещение кромок. Вовнутрь. Величина смещения - 2.9 мм. |  | (c)
65903.335000 | 0.000000 | -0.046000 | -11.665000 | -11.711000 | 162.000000 | 594.000000 | 429.000000 | 162.000000 |  | 5959 | Смещение кромок | GWAN |  | 09:06 | 10:16 | 09:49 | 0 | 534 | 3.460000 | EXT | Смещение кромок. Вовнутрь. Величина смещения - 3.5 мм. |  | (c)
65910.071000 | 6.736000 | 6.379000 | -4.929000 | -5.286000 | 1871.000000 | 1988.000000 | 2096.000000 | 1871.000000 | 4920.000000 | 5959 |  | GOUG | GENE | 01:42 | 02:00 | 02:18 | 366 | 450 | 10.000000 | EXT | -. Задир. |  | (c)
65928.128000 | 3.343000 | 3.332000 | -7.592000 | -7.603000 | -1785.000000 | -1701.000000 | -1707.000000 | 1630.000000 | 3332.000000 | 5961 |  | CORR | GENE | 05:06 | 05:19 | 05:18 | 45 | 155 | 10.000000 | EXT | - |  | (c)
65952.945000 | 5.660000 | 5.234000 | -6.005000 | -6.431000 | -1123.000000 | -957.000000 | -971.000000 | 819.000000 | 4879.000000 | 5963 |  | CORR | GENE | 05:10 | 05:36 | 05:34 | 1552 | 304 | 12.000000 | EXT | - |  | (c)
65958.950000 | 0.000000 | -0.035000 | -11.670000 | -11.705000 | 1034.000000 | 1456.000000 | 1436.000000 | 1034.000000 |  | 5964 | Нарушение формы кольцевого шва | GWAN |  | 01:11 | 02:19 | 02:16 | 0 | 804 |  | EXT | Нарушение формы кольцевого шва |  | (c)
65958.950000 | 0.000000 | -0.021000 | -11.670000 | -11.691000 | 2081.000000 | -1962.000000 | -1867.000000 | 1353.000000 |  | 5964 | Нарушение формы кольцевого шва | GWAN |  | 04:00 | 05:07 | 05:23 | 0 | 1027 |  | EXT | Нарушение формы кольцевого шва |  | (c)
65967.342000 | 8.392000 | 8.370000 | -3.278000 | -3.300000 | 2214.000000 | -2142.000000 | -2186.000000 | 2125.000000 | 3268.000000 | 5964 |  | CORR | СIGR | 04:21 | 04:38 | 04:31 | 32 | 122 | 10.000000 | EXT | - |  | (c)
66003.131000 | 9.696000 | 9.656000 | -0.764000 | -0.804000 | -925.000000 | -865.000000 | -879.000000 | 833.000000 | 737.000000 | 5967 |  | DENT |  | 05:32 | 05:41 | 05:39 | 67 | 92 | 0.281690 |  | - |  | (c)
66003.895000 | 0.000000 | -0.027000 | -10.325000 | -10.352000 | -1412.000000 | -72.000000 | -566.000000 | 281.000000 |  | 5968 | Нарушение формы кольцевого шва | GWAN |  | 10:15 | 01:51 | 00:32 | 0 | 1693 |  | EXT | Нарушение формы кольцевого шва |  | (c)
66004.604000 | 0.709000 | 0.683000 | -9.616000 | -9.642000 | -1932.000000 | -1900.000000 | -1899.000000 | 1866.000000 | 683.000000 | 5968 |  | DENT |  | 08:51 | 08:56 | 08:56 | 63 | 67 | 0.211268 |  | - |  | (c)
66052.639000 | 4.979000 | 4.943000 | -6.481000 | -6.517000 | -1223.000000 | -1189.000000 | -1157.000000 | 1092.000000 | 4943.000000 | 5972 |  | CORR | СIGR | 05:36 | 05:42 | 05:47 | 36 | 131 | 10.000000 | EXT | -. Аномалия находится на упругопластическом изгибе: R=485 D, максимальное растяжение на 5.2 час. |  | (c)
66059.120000 | 0.000000 | -0.031000 | -11.360000 | -11.391000 | 72.000000 | 270.000000 | 234.000000 | 72.000000 |  | 5973 | Смещение кромок | GWAN |  | 04:48 | 05:20 | 05:14 | 0 | 322 | 2.497000 | EXT | Смещение кромок. Наружу. Величина смещения - 2.5 мм. Аномалия находится на упругопластическом изгибе: R=717 D, максимальное растяжение на 5.3 час. |  | (c)
66093.425000 | 0.000000 | -0.011000 | -10.820000 | -10.831000 | 1674.000000 | 1744.000000 | 1790.000000 | 1674.000000 |  | 5976 | Смещение кромок | GWAN |  | 05:26 | 05:37 | 05:45 | 0 | 232 | 2.735000 | EXT | Смещение кромок. Наружу. Величина смещения - 2.7 мм. |  | (c)
66114.805000 | 0.000000 | -0.030000 | -11.380000 | -11.410000 | -731.000000 | 825.000000 | 215.000000 | 0.000000 |  | 5978 | Нарушение формы кольцевого шва | GWAN |  | 08:11 | 00:22 | 10:44 | 0 | 1892 |  | EXT | Нарушение формы кольцевого шва. Аномалия находится на упругопластическом изгибе: R=457 D, максимальное растяжение на 6.5 час. |  | (c)
66114.873000 | 0.068000 | 0.030000 | -11.312000 | -11.350000 | -658.000000 | -645.000000 | -644.000000 | 630.000000 | 30.000000 | 5978 |  | CORR | AXGR | 08:23 | 08:25 | 08:25 | 129 | 28 | 11.000000 | EXT | -. Аномалия находится на упругопластическом изгибе: R=457 D, максимальное растяжение на 6.5 час. |  | (c)
66116.106000 | 1.301000 | 1.155000 | -10.079000 | -10.225000 | -695.000000 | -676.000000 | -678.000000 | 662.000000 | 1155.000000 | 5978 |  | CORR | AXGR | 08:17 | 08:20 | 08:20 | 318 | 34 | 9.000000 | EXT | -. Аномалия находится на упругопластическом изгибе: R=393 D, максимальное растяжение на 6.5 час. |  | (c)
66126.185000 | 0.000000 | -0.031000 | -11.245000 | -11.276000 | 1811.000000 | 2229.000000 | -2167.000000 | 1683.000000 |  | 5979 | Смещение кромок | GWAN |  | 01:50 | 02:57 | 03:08 | 0 | 967 | 4.285000 | EXT | Смещение кромок. Вовнутрь. Аномалия находится на отводе. Величина смещения - 4.3 мм. |  | (c)
66126.185000 | 0.000000 | -0.016000 | -11.245000 | -11.261000 | -1648.000000 | -1454.000000 | -1457.000000 | 1265.000000 |  | 5979 | Смещение кромок | GWAN |  | 04:32 | 05:03 | 05:03 | 0 | 383 | 4.058000 | EXT | Смещение кромок. Вовнутрь. Аномалия находится на отводе. Величина смещения - 4.1 мм. |  | (c)
66148.730000 | 0.000000 | -0.061000 | -11.205000 | -11.266000 | -132.000000 | 199.000000 | 292.000000 | 0.000000 |  | 5981 | Смещение кромок | GWAN |  | 08:47 | 09:40 | 09:55 | 0 | 848 | 3.620000 | EXT | Смещение кромок. Наружу. Величина смещения - 3.6 мм. |  | (c)
66194.485000 | 0.415000 | 0.042000 | -10.910000 | -11.283000 | 2019.000000 | -2162.000000 | 2213.000000 | 2019.000000 | 42.000000 | 5985 |  | GOUG | GENE | 08:20 | 09:05 | 08:51 | 590 | 388 | 9.000000 | EXT | -. Аномалия находится на отводе. Зона задиров. |  | (b)
66205.395000 | 0.000000 | -0.041000 | -11.485000 | -11.526000 | 2124.000000 | -2055.000000 | -2149.000000 | 1962.000000 |  | 5986 | Смещение кромок | GWAN |  | 08:17 | 09:03 | 08:48 | 0 | 375 | 3.695000 | EXT | Смещение кромок. Наружу. Аномалия находится на отводе. Величина смещения - 3.7 мм. |  | (c)
66205.395000 | 0.000000 | -0.051000 | -11.485000 | -11.536000 | -1767.000000 | -1596.000000 | -1628.000000 | 1488.000000 |  | 5986 | Смещение кромок | GWAN |  | 09:49 | 10:17 | 10:12 | 0 | 279 | 3.267000 | EXT | Смещение кромок. Наружу. Аномалия находится на отводе. Величина смещения - 3.3 мм. |  | (c)
66217.281000 | 0.401000 | 0.350000 | -11.294000 | -11.345000 | 1688.000000 | 1871.000000 | 1867.000000 | 1688.000000 | 350.000000 | 5987 |  | CORR | GENE | 08:32 | 09:01 | 09:01 | 53 | 359 | 14.000000 | EXT | -. Аномалия находится на упругопластическом изгибе: R=460 D, максимальное растяжение на 5.8 час. |  | (c)
66218.107000 | 1.227000 | 0.896000 | -10.468000 | -10.799000 | -589.000000 | -461.000000 | -415.000000 | 241.000000 | 896.000000 | 5987 |  | CORR | GENE | 02:24 | 02:45 | 02:52 | 389 | 348 | 19.000000 | EXT | -. Аномалия находится на упругопластическом изгибе: R=485 D, максимальное растяжение на 5.7 час. |  | (c)
66218.987000 | 2.107000 | 1.711000 | -9.588000 | -9.984000 | -413.000000 | -372.000000 | -373.000000 | 333.000000 | 1711.000000 | 5987 |  | CORR | GENE | 02:53 | 02:59 | 02:59 | 531 | 80 | 10.000000 | EXT | -. Аномалия находится на упругопластическом изгибе: R=527 D, максимальное растяжение на 5.6 час. |  | (c)
66221.704000 | 4.824000 | 4.728000 | -6.871000 | -6.967000 | 602.000000 | 670.000000 | 672.000000 | 602.000000 | 4728.000000 | 5987 |  | GOUG | GENE | 05:37 | 05:47 | 05:48 | 133 | 140 | 10.000000 | EXT | -. Задир. Аномалия находится на упругопластическом изгибе: R=759 D, максимальное растяжение на 5.4 час. |  | (c)
66229.189000 | 0.614000 | 0.549000 | -10.806000 | -10.871000 | -161.000000 | -151.000000 | -149.000000 | 138.000000 | 549.000000 | 5988 |  | CORR | AXGR | 03:40 | 03:42 | 03:42 | 156 | 23 | 10.000000 | EXT | -. Аномалия находится на упругопластическом изгибе: R=909 D, максимальное растяжение на 11.4 час. |  | (c)
66231.907000 | 3.332000 | 3.322000 | -8.088000 | -8.098000 | -126.000000 | -115.000000 | -114.000000 | 101.000000 | 3322.000000 | 5988 |  | CORR | PITT | 03:45 | 03:47 | 03:48 | 30 | 25 | 10.000000 | EXT | -. Аномалия находится на упругопластическом изгибе: R=594 D, максимальное растяжение на 11.4 час. |  | (c)
66233.014000 | 4.439000 | 3.715000 | -6.981000 | -7.705000 | -140.000000 | -22.000000 | -74.000000 | 9.000000 | 3715.000000 | 5988 |  | CORR | GENE | 03:43 | 04:02 | 03:54 | 1199 | 131 | 12.000000 | EXT | -. Аномалия находится на упругопластическом изгибе: R=528 D, максимальное растяжение на 11.5 час. |  | (c)
66233.935000 | 5.360000 | 3.991000 | -6.060000 | -7.429000 | 12.000000 | 25.000000 | 53.000000 | 12.000000 | 3991.000000 | 5988 |  | CORR | GENE | 04:08 | 04:10 | 04:14 | 1641 | 81 | 14.000000 | EXT | -. Аномалия находится на упругопластическом изгибе: R=512 D, максимальное растяжение на 11.6 час. |  | (c)
66234.458000 | 5.883000 | 5.798000 | -5.537000 | -5.622000 | -38.000000 | -19.000000 | -26.000000 | 14.000000 | 5502.000000 | 5988 |  | CORR | AXGR | 04:00 | 04:03 | 04:02 | 120 | 24 | 15.000000 | EXT | -. Аномалия находится на упругопластическом изгибе: R=502 D, максимальное растяжение на 11.7 час. |  | (c)
66234.935000 | 6.360000 | 5.716000 | -5.060000 | -5.704000 | 31.000000 | 53.000000 | 55.000000 | 31.000000 | 4562.000000 | 5988 |  | CORR | GENE | 04:11 | 04:15 | 04:15 | 1142 | 48 | 11.000000 | EXT | -. Аномалия находится на упругопластическом изгибе: R=503 D, максимальное растяжение на 11.8 час. |  | (c)
66240.539000 | 0.544000 | 0.402000 | -10.901000 | -11.043000 | -489.000000 | -459.000000 | -434.000000 | 379.000000 | 402.000000 | 5989 | Металлургический дефект | MIAN | GENE | 06:14 | 06:18 | 06:22 | 165 | 111 | 11.347446 | INT | Металлургический дефект. Эквивалент потери металла 11%. Аномалия находится на упругопластическом изгибе: R=483 D, максимальное растяжение на 0.1 час. |  | (c)
66251.440000 | 0.000000 | -0.011000 | -10.470000 | -10.481000 | 1487.000000 | 1629.000000 | 1652.000000 | 1487.000000 |  | 5990 | Смещение кромок | GWAN |  | 03:49 | 04:12 | 04:16 | 0 | 331 | 3.825000 | EXT | Смещение кромок. Наружу. Величина смещения - 3.8 мм. Аномалия находится на упругопластическом изгибе: R=521 D, максимальное растяжение на 11.8 час. |  | (c)
66251.440000 | 0.000000 | -0.016000 | -10.470000 | -10.486000 | 2161.000000 | -2147.000000 | -2135.000000 | 1969.000000 |  | 5990 | Смещение кромок | GWAN |  | 05:38 | 06:03 | 06:04 | 0 | 331 | 3.715000 | EXT | Смещение кромок. Наружу. Величина смещения - 3.7 мм. Аномалия находится на упругопластическом изгибе: R=521 D, максимальное растяжение на 11.8 час. |  | (c)
66251.440000 | 0.000000 | -0.031000 | -10.470000 | -10.501000 | -810.000000 | -221.000000 | -439.000000 | 67.000000 |  | 5990 | Смещение кромок | GWAN |  | 09:38 | 11:13 | 10:38 | 0 | 744 | 3.322000 | EXT | Смещение кромок. Наружу. Величина смещения - 3.3 мм. Аномалия находится на упругопластическом изгибе: R=521 D, максимальное растяжение на 11.8 час. |  | (c)
66260.606000 | 9.166000 | 9.148000 | -1.304000 | -1.322000 | -1445.000000 | -1428.000000 | -1428.000000 | 1411.000000 | 1290.000000 | 5990 |  | CORR | PITT | 07:56 | 07:59 | 07:58 | 32 | 34 | 12.000000 | EXT | - |  | (c)
66260.622000 | 9.182000 | 9.167000 | -1.288000 | -1.303000 | -1347.000000 | -1331.000000 | -1330.000000 | 1313.000000 | 1276.000000 | 5990 |  | CORR | PITT | 08:12 | 08:14 | 08:14 | 27 | 34 | 14.000000 | EXT | - |  | (c)
66261.016000 | 9.576000 | 9.519000 | -0.894000 | -0.951000 | -1662.000000 | -1604.000000 | -1628.000000 | 1594.000000 | 434.000000 | 5990 |  | CORR | GENE | 07:21 | 07:30 | 07:26 | 517 | 68 | 10.000000 | EXT | - |  | (c)
66261.662000 | 10.222000 | 9.556000 | -0.248000 | -0.914000 | -1273.000000 | -1168.000000 | -1212.000000 | 1152.000000 | 156.000000 | 5990 |  | CORR | GENE | 08:24 | 08:40 | 08:33 | 758 | 121 | 14.000000 | EXT | - |  | (c)
66296.787000 | 2.062000 | 2.034000 | -8.448000 | -8.476000 | 1226.000000 | 1335.000000 | 1313.000000 | 1226.000000 | 2034.000000 | 5994 |  | CORR | GENE | 06:21 | 06:38 | 06:35 | 62 | 174 | 10.000000 | EXT | - |  | (c)
66303.491000 | 8.766000 | 8.755000 | -1.744000 | -1.755000 | 1634.000000 | 1691.000000 | 1679.000000 | 1634.000000 | 1728.000000 | 5994 |  | CORR | СIGR | 07:27 | 07:36 | 07:34 | 27 | 90 | 10.000000 | EXT | - |  | (c)
66305.235000 | 0.000000 | -0.029000 | -11.665000 | -11.694000 | -1828.000000 | -1659.000000 | -1456.000000 | 1085.000000 |  | 5995 | Нарушение формы кольцевого шва | GWAN |  | 10:10 | 10:37 | 11:10 | 0 | 743 |  | EXT | Нарушение формы кольцевого шва |  | (c)
66310.472000 | 5.237000 | 5.176000 | -6.428000 | -6.489000 | 970.000000 | 1302.000000 | 1275.000000 | 970.000000 | 5176.000000 | 5995 |  | GOUG | GENE | 05:42 | 06:35 | 06:31 | 349 | 611 | 9.000000 | EXT | -. Зона задиров. |  | (c)
66314.724000 | 9.489000 | 9.335000 | -2.176000 | -2.330000 | 427.000000 | 509.000000 | 489.000000 | 427.000000 | 2097.000000 | 5995 |  | GOUG | GENE | 04:14 | 04:27 | 04:24 | 233 | 124 | 9.000000 | EXT | -. Задир. |  | (c)
66316.900000 | 0.000000 | -0.036000 | -11.705000 | -11.741000 | 1234.000000 | 1657.000000 | 1584.000000 | 1234.000000 |  | 5996 | Смещение кромок | GWAN |  | 03:26 | 04:34 | 04:22 | 0 | 700 | 3.694000 | EXT | Смещение кромок. Наружу. Величина смещения - 3.7 мм. |  | (c)
66316.900000 | 0.000000 | -0.031000 | -11.705000 | -11.736000 | 2055.000000 | -2220.000000 | -2202.000000 | 1999.000000 |  | 5996 | Смещение кромок | GWAN |  | 05:38 | 06:08 | 06:11 | 0 | 407 | 4.144000 | EXT | Смещение кромок. Наружу. Величина смещения - 4.1 мм. |  | (c)
66328.605000 | 0.000000 | -0.021000 | -11.710000 | -11.731000 | -325.000000 | -116.000000 | -110.000000 | 0.000000 |  | 5997 | Смещение кромок | GWAN |  | 03:52 | 04:25 | 04:26 | 0 | 430 | 3.557000 | EXT | Смещение кромок. Наружу. Величина смещения - 3.6 мм. |  | (c)
66328.605000 | 0.000000 | -0.016000 | -11.710000 | -11.726000 | 715.000000 | 961.000000 | 905.000000 | 715.000000 |  | 5997 | Смещение кромок | GWAN |  | 06:40 | 07:19 | 07:10 | 0 | 380 | 2.833000 | EXT | Смещение кромок. Вовнутрь. Величина смещения - 2.8 мм. |  | (c)
66328.605000 | 0.000000 | -0.026000 | -11.710000 | -11.736000 | 1417.000000 | 1548.000000 | 1560.000000 | 1417.000000 |  | 5997 | Смещение кромок | GWAN |  | 08:33 | 08:54 | 08:56 | 0 | 285 | 3.288000 | EXT | Смещение кромок. Вовнутрь. Величина смещения - 3.3 мм. |  | (c)
66328.605000 | 0.000000 | -0.020000 | -11.710000 | -11.730000 | 2017.000000 | -1862.000000 | -1933.000000 | 1421.000000 |  | 5997 | Нарушение формы кольцевого шва | GWAN |  | 10:10 | 11:44 | 11:32 | 0 | 1022 |  | EXT | Нарушение формы кольцевого шва |  | (c)
66338.707000 | 10.102000 | 10.027000 | -1.608000 | -1.683000 | 1181.000000 | 1199.000000 | 1198.000000 | 1181.000000 | 1561.000000 | 5997 |  | CORR | AXGR | 07:55 | 07:58 | 07:58 | 122 | 34 | 10.000000 | EXT | - |  | (c)
66359.024000 | 7.014000 | 6.996000 | -4.551000 | -4.569000 | -389.000000 | -241.000000 | -286.000000 | 182.000000 | 4518.000000 | 5999 |  | CORR | GENE | 07:51 | 08:15 | 08:08 | 51 | 207 | 10.000000 | EXT | - |  | (c)
66369.281000 | 5.706000 | 5.672000 | -5.984000 | -6.018000 | 25.000000 | 337.000000 | 312.000000 | 25.000000 | 5672.000000 | 6000 |  | CORR | GENE | 06:26 | 07:16 | 07:12 | 66 | 574 | 14.000000 | EXT | - |  | (c)
66390.858000 | 4.318000 | 4.123000 | -6.857000 | -7.052000 | -1797.000000 | -1790.000000 | -1760.000000 | 1723.000000 | 4123.000000 | 6002 |  | CORR | GENE | 04:07 | 04:08 | 04:13 | 381 | 74 | 11.000000 | EXT | - |  | (c)
66391.973000 | 5.433000 | 5.380000 | -5.742000 | -5.795000 | -1794.000000 | -1776.000000 | -1780.000000 | 1765.000000 | 5380.000000 | 6002 |  | CORR | AXGR | 04:07 | 04:10 | 04:10 | 83 | 30 | 10.000000 | EXT | - |  | (c)
66392.517000 | 5.977000 | 5.841000 | -5.198000 | -5.334000 | -1616.000000 | -1600.000000 | -1596.000000 | 1576.000000 | 5086.000000 | 6002 |  | CORR | AXGR | 04:36 | 04:39 | 04:39 | 248 | 40 | 11.000000 | EXT | - |  | (c)
66392.967000 | 6.427000 | 6.185000 | -4.748000 | -4.990000 | -120.000000 | -74.000000 | -66.000000 | 12.000000 | 4035.000000 | 6002 |  | CORR | GENE | 08:37 | 08:45 | 08:46 | 955 | 108 | 10.000000 | EXT | - |  | (c)
66393.115000 | 6.575000 | 6.410000 | -4.600000 | -4.765000 | -1697.000000 | -1681.000000 | -1677.000000 | 1656.000000 | 4242.000000 | 6002 |  | CORR | AXGR | 04:23 | 04:25 | 04:26 | 523 | 40 | 12.000000 | EXT | - |  | (c)
66394.286000 | 7.746000 | 7.661000 | -3.429000 | -3.514000 | -73.000000 | -66.000000 | -65.000000 | 57.000000 | 3385.000000 | 6002 |  | CORR | AXGR | 08:45 | 08:46 | 08:46 | 129 | 17 | 10.000000 | EXT | - |  | (c)
66395.154000 | 8.614000 | 8.406000 | -2.561000 | -2.769000 | -36.000000 | -28.000000 | -27.000000 | 19.000000 | 2510.000000 | 6002 |  | CORR | AXGR | 08:51 | 08:52 | 08:52 | 259 | 17 | 11.000000 | EXT | - |  | (c)
66396.202000 | 9.662000 | 9.534000 | -1.513000 | -1.641000 | -55.000000 | -47.000000 | -41.000000 | 27.000000 | 1365.000000 | 6002 |  | CORR | AXGR | 08:48 | 08:49 | 08:50 | 276 | 28 | 12.000000 | EXT | - |  | (c)
66405.275000 | 7.560000 | 7.481000 | -3.400000 | -3.479000 | 1753.000000 | 1771.000000 | 1768.000000 | 1753.000000 | 3344.000000 | 6003 |  | CORR | AXGR | 08:15 | 08:18 | 08:18 | 135 | 28 | 10.000000 | EXT | - |  | (c)
66408.151000 | 10.436000 | 10.404000 | -0.524000 | -0.556000 | -300.000000 | -292.000000 | -285.000000 | 271.000000 | 450.000000 | 6003 |  | CORR | AXGR | 02:44 | 02:45 | 02:46 | 106 | 29 | 12.000000 | EXT | - |  | (c)
66410.597000 | 1.922000 | 1.828000 | -9.773000 | -9.867000 | 56.000000 | 56.000000 | 95.000000 | 56.000000 | 1828.000000 | 6004 |  | CORR | GENE | 02:41 | 02:41 | 02:47 | 302 | 78 | 15.000000 | EXT | - |  | (c)
66411.557000 | 2.882000 | 2.821000 | -8.813000 | -8.874000 | 243.000000 | 465.000000 | 383.000000 | 243.000000 | 2821.000000 | 6004 |  | CORR | GENE | 03:11 | 03:47 | 03:34 | 61 | 281 | 12.000000 | EXT | - |  | (c)
66412.164000 | 3.489000 | 3.435000 | -8.206000 | -8.260000 | 48.000000 | 62.000000 | 61.000000 | 48.000000 | 3435.000000 | 6004 |  | CORR | AXGR | 02:40 | 02:42 | 02:42 | 95 | 25 | 13.000000 | EXT | - |  | (c)
66420.370000 | 0.000000 | -0.026000 | -11.685000 | -11.711000 | -764.000000 | -729.000000 | -639.000000 | 514.000000 |  | 6005 | Смещение кромок | GWAN |  | 02:26 | 02:31 | 02:46 | 0 | 250 | 3.070000 | EXT | Смещение кромок. Вовнутрь. Величина смещения - 3.1 мм. |  | (c)
66420.370000 | 0.000000 | -0.041000 | -11.685000 | -11.726000 | -328.000000 | -250.000000 | -198.000000 | 67.000000 |  | 6005 | Смещение кромок | GWAN |  | 03:36 | 03:49 | 03:57 | 0 | 261 | 3.887000 | EXT | Смещение кромок. Наружу. Величина смещения - 3.9 мм. |  | (c)
66420.370000 | 0.000000 | -0.016000 | -11.685000 | -11.701000 | 465.000000 | 569.000000 | 652.000000 | 465.000000 |  | 6005 | Смещение кромок | GWAN |  | 05:44 | 06:01 | 06:14 | 0 | 375 | 2.355000 | EXT | Смещение кромок. Наружу. Величина смещения - 2.4 мм. |  | (c)
66420.370000 | 0.000000 | -0.036000 | -11.685000 | -11.721000 | 1490.000000 | 1795.000000 | 1783.000000 | 1490.000000 |  | 6005 | Смещение кромок | GWAN |  | 08:30 | 09:19 | 09:17 | 0 | 587 | 3.765000 | EXT | Смещение кромок. Наружу. Величина смещения - 3.8 мм. |  | (c)
66437.906000 | 5.851000 | 5.763000 | -5.484000 | -5.572000 | -974.000000 | -957.000000 | -960.000000 | 945.000000 | 5400.000000 | 6006 |  | CORR | AXGR | 04:32 | 04:35 | 04:35 | 172 | 29 | 10.000000 | EXT | - |  | (c)
66439.727000 | 7.672000 | 7.550000 | -3.663000 | -3.785000 | -1500.000000 | -1479.000000 | -1483.000000 | 1466.000000 | 3583.000000 | 6006 |  | GOUG | AXGR | 03:07 | 03:11 | 03:10 | 202 | 34 | 6.000000 | EXT | - |  | (c)
66441.476000 | 9.421000 | 9.109000 | -1.914000 | -2.226000 | -1212.000000 | -1182.000000 | -1187.000000 | 1161.000000 | 1776.000000 | 6006 |  | CORR | GENE | 03:54 | 03:59 | 03:58 | 450 | 51 | 10.000000 | EXT | - |  | (c)
66447.976000 | 4.586000 | 4.358000 | -7.094000 | -7.322000 | -43.000000 | -37.000000 | -30.000000 | 18.000000 | 4358.000000 | 6007 |  | CORR | AXGR | 05:05 | 05:06 | 05:07 | 317 | 25 | 10.000000 | EXT | - |  | (c)
66460.423000 | 5.353000 | 5.310000 | -4.722000 | -4.765000 | 2088.000000 | 2109.000000 | 2106.000000 | 2088.000000 | 4688.000000 | 6008 |  | GOUG | AXGR | 03:40 | 03:43 | 03:43 | 77 | 38 | 11.000000 | EXT | -. Задир. |  | (c)
66472.979000 | 7.834000 | 7.764000 | -2.366000 | -2.436000 | 2036.000000 | -1922.000000 | -2100.000000 | 1776.000000 | 2364.000000 | 6009 |  | CORR | GENE | 06:48 | 08:09 | 07:40 | 72 | 649 | 12.000000 | EXT | - |  | (c)
66473.205000 | 8.060000 | 7.735000 | -2.140000 | -2.465000 | -1767.000000 | -1738.000000 | -1734.000000 | 1701.000000 | 1873.000000 | 6009 |  | CORR | GENE | 08:34 | 08:39 | 08:39 | 592 | 65 | 10.000000 | EXT | - |  | (c)
66509.586000 | 1.976000 | 1.904000 | -9.384000 | -9.456000 | -961.000000 | -943.000000 | -946.000000 | 930.000000 | 1904.000000 | 6013 |  | CORR | AXGR | 05:33 | 05:36 | 05:36 | 121 | 32 | 10.000000 | EXT | -. Аномалия находится на упругопластическом изгибе: R=948 D, максимальное растяжение на 5.2 час. |  | (c)
66511.598000 | 3.988000 | 3.970000 | -7.372000 | -7.390000 | -1102.000000 | -1011.000000 | -988.000000 | 875.000000 | 3970.000000 | 6013 |  | CORR | GENE | 05:11 | 05:25 | 05:29 | 129 | 227 | 13.000000 | EXT | -. Аномалия находится на упругопластическом изгибе: R=620 D, максимальное растяжение на 5.6 час. |  | (c)
66516.722000 | 9.112000 | 8.822000 | -2.248000 | -2.538000 | -801.000000 | -786.000000 | -763.000000 | 724.000000 | 2069.000000 | 6013 |  | CORR | GENE | 05:59 | 06:02 | 06:05 | 469 | 76 | 11.000000 | EXT | -. Аномалия находится на упругопластическом изгибе: R=470 D, максимальное растяжение на 5.6 час. |  | (c)
66517.252000 | 9.642000 | 9.476000 | -1.718000 | -1.884000 | -984.000000 | -969.000000 | -970.000000 | 956.000000 | 1613.000000 | 6013 |  | CORR | AXGR | 05:30 | 05:32 | 05:32 | 271 | 28 | 10.000000 | EXT | -. Аномалия находится на упругопластическом изгибе: R=472 D, максимальное растяжение на 5.5 час. |  | (c)
66517.971000 | 10.361000 | 10.340000 | -0.999000 | -1.020000 | -1010.000000 | -879.000000 | -824.000000 | 639.000000 | 962.000000 | 6013 |  | CORR | GENE | 05:26 | 05:47 | 05:55 | 58 | 371 | 10.000000 | EXT | -. Аномалия находится на упругопластическом изгибе: R=476 D, максимальное растяжение на 5.5 час. |  | (c)
66518.144000 | 10.534000 | 10.480000 | -0.826000 | -0.880000 | -992.000000 | -806.000000 | -830.000000 | 669.000000 | 798.000000 | 6013 |  | CORR | GENE | 05:28 | 05:58 | 05:55 | 82 | 323 | 10.000000 | EXT | -. Аномалия находится на упругопластическом изгибе: R=477 D, максимальное растяжение на 5.5 час. |  | (c)
66518.428000 | 10.818000 | 10.762000 | -0.542000 | -0.598000 | -938.000000 | -922.000000 | -923.000000 | 907.000000 | 474.000000 | 6013 |  | CORR | AXGR | 05:37 | 05:40 | 05:40 | 124 | 30 | 10.000000 | EXT | -. Аномалия находится на упругопластическом изгибе: R=481 D, максимальное растяжение на 5.5 час. |  | (c)
66519.100000 | 0.130000 | 0.023000 | -11.370000 | -11.477000 | 1807.000000 | 2173.000000 | 2113.000000 | 1807.000000 | 23.000000 | 6014 |  | CORR | GENE | 04:54 | 05:54 | 05:44 | 153 | 613 | 12.000000 | EXT | -. Аномалия находится на упругопластическом изгибе: R=499 D, максимальное растяжение на 5.4 час. |  | (c)
66525.364000 | 6.394000 | 6.382000 | -5.106000 | -5.118000 | 1774.000000 | 1807.000000 | 1840.000000 | 1774.000000 | 5093.000000 | 6014 |  | CORR | СIGR | 04:49 | 04:54 | 05:00 | 25 | 132 | 11.000000 | EXT | -. Аномалия находится на упругопластическом изгибе: R=710 D, максимальное растяжение на 5.3 час. |  | (c)
66530.452000 | 11.482000 | 11.448000 | -0.018000 | -0.052000 | 1214.000000 | 1477.000000 | 1415.000000 | 1214.000000 | 6.000000 | 6014 |  | CORR | GENE | 03:19 | 04:01 | 03:51 | 46 | 402 | 15.000000 | EXT | -. Аномалия находится на упругопластическом изгибе: R=898 D, максимальное растяжение на 6.1 час. |  | (c)
66542.818000 | 1.293000 | 1.280000 | -10.032000 | -10.045000 | 689.000000 | 725.000000 | 728.000000 | 689.000000 | 1280.000000 | 6016 |  | CORR | СIGR | 05:15 | 05:21 | 05:22 | 26 | 77 | 12.000000 | EXT | -. Аномалия находится на упругопластическом изгибе: R=648 D, максимальное растяжение на 5.8 час. |  | (c)
66552.850000 | 0.000000 | -0.021000 | -11.365000 | -11.386000 | -247.000000 | -58.000000 | -77.000000 | 0.000000 |  | 6017 | Смещение кромок | GWAN |  | 02:12 | 02:42 | 02:39 | 0 | 340 | 3.948000 | EXT | Смещение кромок. Вовнутрь. Аномалия находится на отводе. Величина смещения - 3.9 мм. |  | (c)
66552.850000 | 0.000000 | -0.016000 | -11.365000 | -11.381000 | 232.000000 | 342.000000 | 354.000000 | 232.000000 |  | 6017 | Смещение кромок | GWAN |  | 03:29 | 03:47 | 03:49 | 0 | 244 | 2.934000 | EXT | Смещение кромок. Вовнутрь. Аномалия находится на отводе. Величина смещения - 2.9 мм. |  | (c)
66552.850000 | 0.000000 | -0.011000 | -11.365000 | -11.376000 | 790.000000 | 926.000000 | 929.000000 | 790.000000 |  | 6017 | Смещение кромок | GWAN |  | 04:59 | 05:21 | 05:22 | 0 | 279 | 2.387000 | EXT | Смещение кромок. Вовнутрь. Аномалия находится на отводе. Величина смещения - 2.4 мм. |  | (c)
66552.850000 | 0.000000 | -0.041000 | -11.365000 | -11.406000 | -2155.000000 | -1589.000000 | -1844.000000 | 1534.000000 |  | 6017 | Смещение кромок | GWAN |  | 09:04 | 10:35 | 09:54 | 0 | 622 | 3.564000 | EXT | Смещение кромок. Наружу. Аномалия находится на отводе. Величина смещения - 3.6 мм. |  | (c)
66587.074000 | 11.584000 | 11.567000 | -0.106000 | -0.123000 | 467.000000 | 2188.000000 | 1654.000000 | 467.000000 | 42.000000 | 6019 |  | CORR | GENE | 00:53 | 05:31 | 04:05 | 81 | 2374 | 12.000000 | EXT | - |  | (c)
66587.299000 | 0.119000 | 0.093000 | -11.581000 | -11.607000 | -1499.000000 | -999.000000 | -1208.000000 | 916.000000 | 93.000000 | 6020 |  | CORR | GENE | 05:22 | 06:42 | 06:09 | 53 | 583 | 13.000000 | EXT | -. Аномалия находится на отводе. |  | (c)
66610.499000 | 0.969000 | 0.932000 | -10.716000 | -10.753000 | 104.000000 | 112.000000 | 113.000000 | 104.000000 | 932.000000 | 6022 |  | CORR | AXGR | 04:55 | 04:56 | 04:56 | 69 | 18 | 10.000000 | EXT | - |  | (c)
66612.906000 | 3.376000 | 2.916000 | -8.309000 | -8.769000 | 33.000000 | 67.000000 | 62.000000 | 33.000000 | 2916.000000 | 6022 |  | CORR | GENE | 04:44 | 04:49 | 04:48 | 626 | 58 | 11.000000 | EXT | - |  | (c)
66613.447000 | 3.917000 | 3.908000 | -7.768000 | -7.777000 | 237.000000 | 330.000000 | 330.000000 | 237.000000 | 3908.000000 | 6022 |  | CORR | СIGR | 05:17 | 05:32 | 05:31 | 25 | 184 | 10.000000 | EXT | - |  | (c)
66613.615000 | 4.085000 | 4.075000 | -7.600000 | -7.610000 | 100.000000 | 138.000000 | 152.000000 | 100.000000 | 4075.000000 | 6022 |  | CORR | СIGR | 04:54 | 05:01 | 05:03 | 21 | 103 | 12.000000 | EXT | - |  | (c)
66614.317000 | 4.787000 | 4.731000 | -6.898000 | -6.954000 | 40.000000 | 50.000000 | 50.000000 | 40.000000 | 4731.000000 | 6022 |  | CORR | AXGR | 04:45 | 04:46 | 04:46 | 89 | 18 | 10.000000 | EXT | - |  | (c)
66615.786000 | 6.256000 | 6.179000 | -5.429000 | -5.506000 | 29.000000 | 55.000000 | 46.000000 | 29.000000 | 4732.000000 | 6022 |  | CORR | AXGR | 04:43 | 04:47 | 04:46 | 774 | 35 | 10.000000 | EXT | - |  | (c)
66617.917000 | 8.387000 | 8.344000 | -3.298000 | -3.341000 | 128.000000 | 141.000000 | 139.000000 | 128.000000 | 3260.000000 | 6022 |  | CORR | AXGR | 04:59 | 05:01 | 05:01 | 81 | 22 | 12.000000 | EXT | - |  | (c)
66629.235000 | 8.020000 | 7.994000 | -3.080000 | -3.106000 | -484.000000 | -383.000000 | -358.000000 | 233.000000 | 3045.000000 | 6023 |  | CORR | GENE | 05:17 | 05:33 | 05:37 | 61 | 251 | 11.000000 | EXT | - |  | (c)
66631.216000 | 10.001000 | 9.991000 | -1.099000 | -1.109000 | -630.000000 | -593.000000 | -595.000000 | 560.000000 | 1079.000000 | 6023 |  | CORR | СIGR | 04:54 | 05:00 | 04:59 | 30 | 70 | 10.000000 | EXT | - |  | (c)
66632.295000 | 11.080000 | 11.060000 | -0.020000 | -0.040000 | -411.000000 | -303.000000 | -322.000000 | 232.000000 | 6.000000 | 6023 |  | CORR | СIGR | 05:29 | 05:46 | 05:43 | 34 | 179 | 11.000000 | EXT | - |  | (c)
66632.370000 | 0.055000 | 0.040000 | -10.590000 | -10.605000 | -526.000000 | -415.000000 | -454.000000 | 382.000000 | 40.000000 | 6024 |  | CORR | СIGR | 05:34 | 05:52 | 05:46 | 31 | 144 | 13.000000 | EXT | - |  | (c)
66632.976000 | 0.661000 | 0.637000 | -9.984000 | -10.008000 | -474.000000 | -428.000000 | -318.000000 | 162.000000 | 637.000000 | 6024 |  | CORR | GENE | 05:43 | 05:50 | 06:08 | 49 | 312 | 10.000000 | EXT | - |  | (c)
66633.296000 | 0.981000 | 0.938000 | -9.664000 | -9.707000 | -537.000000 | -459.000000 | -361.000000 | 186.000000 | 938.000000 | 6024 |  | CORR | GENE | 05:33 | 05:45 | 06:01 | 75 | 351 | 10.000000 | EXT | - |  | (c)
66635.972000 | 3.657000 | 3.479000 | -6.988000 | -7.166000 | -608.000000 | -561.000000 | -567.000000 | 526.000000 | 3479.000000 | 6024 |  | CORR | GENE | 05:21 | 05:29 | 05:28 | 362 | 82 | 15.000000 | EXT | - |  | (c)
66639.309000 | 6.994000 | 6.914000 | -3.651000 | -3.731000 | -1708.000000 | -1394.000000 | -1390.000000 | 1071.000000 | 3628.000000 | 6024 |  | CORR | GENE | 02:24 | 03:14 | 03:15 | 103 | 637 | 11.000000 | EXT | - |  | (c)
66640.734000 | 8.419000 | 8.282000 | -2.226000 | -2.363000 | -155.000000 | -25.000000 | -79.000000 | 3.000000 | 1616.000000 | 6024 |  | CORR | GENE | 06:34 | 06:55 | 06:47 | 747 | 152 | 12.000000 | EXT | - |  | (c)
66642.960000 | 0.000000 | -0.021000 | -11.625000 | -11.646000 | 1235.000000 | 1630.000000 | 1496.000000 | 1235.000000 |  | 6025 | Смещение кромок | GWAN |  | 06:32 | 07:35 | 07:14 | 0 | 523 | 3.321000 | EXT | Смещение кромок. Вовнутрь. Аномалия находится на отводе. Величина смещения - 3.3 мм. |  | (c)
66655.873000 | 1.288000 | 1.254000 | -10.082000 | -10.116000 | 2161.000000 | 2170.000000 | 2169.000000 | 3.701569 | 1254.000000 | 6026 |  | CORR | AXGR | 06:46 | 06:47 | 06:47 | 67 | 16 | 11.000000 | EXT | - |  | (c)
66656.344000 | 1.759000 | 1.753000 | -9.611000 | -9.617000 | 1666.000000 | 1699.000000 | 1698.000000 | 37.882264 | 1753.000000 | 6026 |  | CORR | СIGR | 05:26 | 05:31 | 05:31 | 16 | 63 | 10.000000 | EXT | - |  | (c)
66657.474000 | 2.889000 | 2.879000 | -8.481000 | -8.491000 | 1654.000000 | 2121.000000 | 1916.000000 | 0.000000 | 2879.000000 | 6026 |  | CORR | GENE | 05:24 | 06:39 | 06:06 | 66 | 523 | 13.000000 | EXT | - |  | (c)
66657.784000 | 3.199000 | 3.125000 | -8.171000 | -8.245000 | 2187.000000 | 2196.000000 | 2195.000000 | 1.488511 | 3125.000000 | 6026 |  | CORR | AXGR | 06:50 | 06:51 | 06:51 | 128 | 17 | 12.000000 | EXT | - |  | (c)
66657.841000 | 3.256000 | 3.247000 | -8.114000 | -8.123000 | 1959.000000 | 2034.000000 | 2006.000000 | 10.439453 | 3247.000000 | 6026 |  | CORR | СIGR | 06:13 | 06:25 | 06:21 | 17 | 95 | 14.000000 | EXT | - |  | (c)
66657.878000 | 3.293000 | 3.285000 | -8.077000 | -8.085000 | 1931.000000 | 2117.000000 | 2056.000000 | 0.000000 | 3285.000000 | 6026 |  | CORR | СIGR | 06:09 | 06:39 | 06:29 | 25 | 250 | 10.000000 | EXT | - |  | (c)
66658.241000 | 3.656000 | 3.639000 | -7.714000 | -7.731000 | 1967.000000 | 2038.000000 | 2010.000000 | 10.762246 | 3639.000000 | 6026 |  | CORR | СIGR | 06:14 | 06:26 | 06:21 | 31 | 87 | 11.000000 | EXT | - |  | (c)
66658.276000 | 3.691000 | 3.681000 | -7.679000 | -7.689000 | 2060.000000 | 2108.000000 | 2110.000000 | 1.758376 | 3681.000000 | 6026 |  | CORR | СIGR | 06:30 | 06:37 | 06:38 | 22 | 99 | 11.000000 | EXT | - |  | (c)
66658.501000 | 3.916000 | 3.908000 | -7.454000 | -7.462000 | 2034.000000 | 2066.000000 | 2069.000000 | 7.537163 | 3908.000000 | 6026 |  | CORR | СIGR | 06:25 | 06:30 | 06:31 | 18 | 69 | 13.000000 | EXT | - |  | (c)
66658.616000 | 4.031000 | 4.014000 | -7.339000 | -7.356000 | 1987.000000 | 2075.000000 | 2062.000000 | 1.522293 | 4014.000000 | 6026 |  | CORR | СIGR | 06:18 | 06:32 | 06:30 | 24 | 150 | 12.000000 | EXT | - |  | (c)
66666.617000 | 0.662000 | 0.300000 | -10.603000 | -10.965000 | 1716.000000 | 1762.000000 | 1780.000000 | 25.939733 | 300.000000 | 6027 |  | CORR | GENE | 06:44 | 06:51 | 06:54 | 872 | 129 | 10.000000 | EXT | - |  | (c)
66671.016000 | 5.061000 | 5.049000 | -6.204000 | -6.216000 | 863.000000 | 906.000000 | 904.000000 | 69.658048 | 5049.000000 | 6027 |  | CORR | СIGR | 04:26 | 04:33 | 04:33 | 22 | 83 | 12.000000 | EXT | - |  | (c)
66677.417000 | 0.197000 | 0.143000 | -11.383000 | -11.437000 | 2143.000000 | -1998.000000 | -1936.000000 | 0.000000 | 143.000000 | 6028 |  | CORR | GENE | 03:57 | 04:49 | 04:59 | 73 | 765 | 10.000000 | EXT | - |  | (c)
66678.037000 | 0.817000 | 0.800000 | -10.763000 | -10.780000 | 1829.000000 | 1885.000000 | 1898.000000 | 21.183214 | 800.000000 | 6028 |  | CORR | СIGR | 03:07 | 03:16 | 03:18 | 34 | 139 | 10.000000 | EXT | - |  | (c)
66678.531000 | 1.311000 | 1.233000 | -10.269000 | -10.347000 | 1868.000000 | 1910.000000 | 1903.000000 | 23.594714 | 1233.000000 | 6028 |  | CORR | GENE | 03:13 | 03:20 | 03:19 | 321 | 70 | 10.000000 | EXT | - |  | (c)
66679.168000 | 1.948000 | 1.922000 | -9.632000 | -9.658000 | 1930.000000 | 2048.000000 | 2047.000000 | 5.409497 | 1922.000000 | 6028 |  | CORR | GENE | 03:23 | 03:42 | 03:42 | 55 | 233 | 10.000000 | EXT | - |  | (c)
66688.800000 | 0.000000 | -0.021000 | -11.700000 | -11.721000 | 1364.000000 | 1689.000000 | 1669.000000 | 1364.000000 |  | 6029 | Смещение кромок | GWAN |  | 00:44 | 01:36 | 01:33 | 0 | 610 | 4.353000 | EXT | Смещение кромок. Вовнутрь. Аномалия находится на отводе. Величина смещения - 4.4 мм. |  | (c)
66688.800000 | 0.000000 | -0.016000 | -11.700000 | -11.716000 | 2096.000000 | 2177.000000 | -2167.000000 | 1968.000000 |  | 6029 | Смещение кромок | GWAN |  | 02:42 | 02:55 | 03:14 | 0 | 398 | 4.070000 | EXT | Смещение кромок. Вовнутрь. Аномалия находится на отводе. Величина смещения - 4.1 мм. |  | (c)
66711.780000 | 0.000000 | -0.036000 | -11.710000 | -11.746000 | -396.000000 | -236.000000 | -195.000000 | 0.000000 |  | 6031 | Смещение кромок | GWAN |  | 02:34 | 02:59 | 03:06 | 0 | 401 | 3.607000 | EXT | Смещение кромок. Вовнутрь. Величина смещения - 3.6 мм. Аномалия находится на упругопластическом изгибе: R=603 D, максимальное растяжение на 5.9 час. |  | (c)
66741.182000 | 6.402000 | 6.384000 | -5.293000 | -5.311000 | -240.000000 | -122.000000 | -152.000000 | 64.000000 | 5274.000000 | 6033 |  | CORR | СIGR | 08:19 | 08:38 | 08:33 | 37 | 176 | 11.000000 | EXT | - |  | (c)
66742.063000 | 7.283000 | 7.272000 | -4.412000 | -4.423000 | -601.000000 | -550.000000 | -560.000000 | 518.000000 | 4396.000000 | 6033 |  | CORR | СIGR | 07:21 | 07:29 | 07:28 | 27 | 83 | 10.000000 | EXT | - |  | (c)
66768.995000 | 0.000000 | -0.041000 | -11.675000 | -11.716000 | -1393.000000 | -1170.000000 | -951.000000 | 510.000000 |  | 6036 | Смещение кромок | GWAN |  | 01:48 | 02:24 | 02:59 | 0 | 883 | 3.903000 | EXT | Смещение кромок. Вовнутрь. Аномалия находится на отводе. Величина смещения - 3.9 мм. |  | (c)
66768.995000 | 0.000000 | -0.021000 | -11.675000 | -11.696000 | 515.000000 | 602.000000 | 822.000000 | 515.000000 |  | 6036 | Смещение кромок | GWAN |  | 06:56 | 07:10 | 07:45 | 0 | 613 | 4.016000 | EXT | Смещение кромок. Вовнутрь. Аномалия находится на отводе. Величина смещения - 4 мм. |  | (c)
66787.669000 | 6.999000 | 6.909000 | -4.136000 | -4.226000 | 920.000000 | 1066.000000 | 1042.000000 | 920.000000 | 4059.000000 | 6037 |  | DENT |  | 07:58 | 08:22 | 08:18 | 167 | 245 | 0.633803 |  | -. Аномалия находится на отводе. |  | (c)
66797.793000 | 5.988000 | 5.727000 | -5.542000 | -5.803000 | -1796.000000 | -1618.000000 | -1571.000000 | 1346.000000 | 5419.000000 | 6038 |  | DENT |  | 06:51 | 07:20 | 07:27 | 384 | 450 | 0.492958 |  | -. Аномалия находится на отводе. |  | (c)
66799.270000 | 7.465000 | 7.452000 | -4.065000 | -4.078000 | 2156.000000 | -2219.000000 | -2202.000000 | 2098.000000 | 4049.000000 | 6038 |  | CORR | СIGR | 05:29 | 05:43 | 05:45 | 29 | 207 | 9.000000 | EXT | -. Аномалия находится на отводе. |  | (c)
66800.351000 | 8.546000 | 8.523000 | -2.984000 | -3.007000 | 2223.000000 | -2031.000000 | -2073.000000 | 1907.000000 | 2956.000000 | 6038 |  | CORR | GENE | 05:39 | 06:13 | 06:06 | 51 | 331 | 11.000000 | EXT | -. Аномалия находится на отводе. |  | (c)
66832.922000 | 6.377000 | 6.347000 | -5.353000 | -5.383000 | -1645.000000 | -1636.000000 | -1636.000000 | 1628.000000 | 5307.000000 | 6041 |  | CORR | AXGR | 07:15 | 07:16 | 07:16 | 76 | 17 | 11.000000 | EXT | -. Аномалия находится на отводе. |  | (c)
66833.557000 | 7.012000 | 6.976000 | -4.718000 | -4.754000 | -1613.000000 | -1593.000000 | -1598.000000 | 1582.000000 | 4598.000000 | 6041 |  | CORR | AXGR | 07:20 | 07:23 | 07:22 | 156 | 31 | 10.000000 | EXT | -. Аномалия находится на отводе. |  | (c)
66834.355000 | 7.810000 | 7.775000 | -3.920000 | -3.955000 | -1692.000000 | -1682.000000 | -1682.000000 | 1672.000000 | 3874.000000 | 6041 |  | CORR | AXGR | 07:07 | 07:09 | 07:09 | 81 | 20 | 10.000000 | EXT | -. Аномалия находится на отводе. |  | (c)
66836.490000 | 9.945000 | 9.937000 | -1.785000 | -1.793000 | -1909.000000 | -1870.000000 | -1875.000000 | 1841.000000 | 1772.000000 | 6041 |  | CORR | СIGR | 06:32 | 06:38 | 06:38 | 21 | 68 | 13.000000 | EXT | -. Аномалия находится на отводе. |  | (c)
66837.537000 | 10.992000 | 10.982000 | -0.738000 | -0.748000 | -1683.000000 | -1641.000000 | -1645.000000 | 1607.000000 | 728.000000 | 6041 |  | CORR | СIGR | 07:09 | 07:15 | 07:15 | 20 | 76 | 11.000000 | EXT | -. Аномалия находится на отводе. |  | (c)
66838.275000 | 0.000000 | -0.001000 | -11.725000 | -11.726000 | -552.000000 | -406.000000 | -463.000000 | 374.000000 |  | 6042 | Смещение кромок | GWAN |  | 04:35 | 04:59 | 04:50 | 0 | 177 | 2.293000 | EXT | Смещение кромок. Вовнутрь. Аномалия находится на отводе. Величина смещения - 2.3 мм. |  | (c)
66838.275000 | 0.000000 | -0.001000 | -11.725000 | -11.726000 | 21.000000 | 82.000000 | 102.000000 | 21.000000 |  | 6042 | Смещение кромок | GWAN |  | 06:08 | 06:18 | 06:21 | 0 | 163 | 3.935000 | EXT | Смещение кромок. Наружу. Аномалия находится на отводе. Величина смещения - 3.9 мм. |  | (c)
66838.275000 | 0.000000 | -0.006000 | -11.725000 | -11.731000 | 207.000000 | 241.000000 | 336.000000 | 207.000000 |  | 6042 | Смещение кромок | GWAN |  | 06:38 | 06:43 | 06:59 | 0 | 258 | 2.484000 | EXT | Смещение кромок. Вовнутрь. Аномалия находится на отводе. Величина смещения - 2.5 мм. |  | (c)
66838.275000 | 0.000000 | -0.001000 | -11.725000 | -11.726000 | 602.000000 | 753.000000 | 719.000000 | 602.000000 |  | 6042 | Смещение кромок | GWAN |  | 07:42 | 08:06 | 08:01 | 0 | 235 | 2.317000 | EXT | Смещение кромок. Вовнутрь. Аномалия находится на отводе. Величина смещения - 2.3 мм. |  | (c)
66839.013000 | 0.738000 | 0.729000 | -10.987000 | -10.996000 | 494.000000 | 531.000000 | 529.000000 | 494.000000 | 729.000000 | 6042 |  | CORR | СIGR | 07:24 | 07:30 | 07:30 | 18 | 70 | 10.000000 | EXT | -. Аномалия находится на отводе. |  | (c)
66839.470000 | 1.195000 | 1.187000 | -10.530000 | -10.538000 | 115.000000 | 153.000000 | 148.000000 | 115.000000 | 1187.000000 | 6042 |  | CORR | СIGR | 06:23 | 06:29 | 06:28 | 17 | 68 | 10.000000 | EXT | -. Аномалия находится на отводе. |  | (c)
66839.830000 | 1.555000 | 1.473000 | -10.170000 | -10.252000 | 46.000000 | 165.000000 | 146.000000 | 46.000000 | 1473.000000 | 6042 |  | CORR | GENE | 06:12 | 06:31 | 06:28 | 101 | 200 | 14.000000 | EXT | -. Аномалия находится на отводе. |  | (c)
66841.211000 | 2.936000 | 2.935000 | -8.789000 | -8.790000 | 345.000000 | 422.000000 | 413.000000 | 345.000000 | 2935.000000 | 6042 |  | CORR | СIGR | 07:00 | 07:13 | 07:11 | 22 | 136 | 11.000000 | EXT | -. Аномалия находится на отводе. |  | (c)
66841.953000 | 3.678000 | 3.669000 | -8.047000 | -8.056000 | 444.000000 | 484.000000 | 490.000000 | 444.000000 | 3669.000000 | 6042 |  | CORR | СIGR | 07:16 | 07:23 | 07:24 | 18 | 91 | 10.000000 | EXT | -. Аномалия находится на отводе. |  | (c)
66842.773000 | 4.498000 | 4.450000 | -7.227000 | -7.275000 | 448.000000 | 460.000000 | 459.000000 | 448.000000 | 4450.000000 | 6042 |  | CORR | AXGR | 07:17 | 07:19 | 07:19 | 79 | 22 | 10.000000 | EXT | -. Аномалия находится на отводе. |  | (c)
66848.243000 | 9.968000 | 9.601000 | -1.757000 | -2.124000 | 113.000000 | 134.000000 | 138.000000 | 113.000000 | 1562.000000 | 6042 |  | CORR | GENE | 06:23 | 06:26 | 06:27 | 562 | 49 | 14.000000 | EXT | -. Аномалия находится на отводе. |  | (c)
66848.980000 | 10.705000 | 10.293000 | -1.020000 | -1.432000 | 88.000000 | 134.000000 | 130.000000 | 88.000000 | 961.000000 | 6042 |  | CORR | GENE | 06:19 | 06:26 | 06:25 | 471 | 84 | 15.000000 | EXT | -. Аномалия находится на отводе. |  | (c)
66849.467000 | 11.192000 | 10.861000 | -0.533000 | -0.864000 | 83.000000 | 92.000000 | 132.000000 | 83.000000 | 105.000000 | 6042 |  | CORR | GENE | 06:18 | 06:19 | 06:26 | 759 | 99 | 12.000000 | EXT | -. Аномалия находится на отводе. |  | (c)
66849.933000 | 11.658000 | 11.649000 | -0.067000 | -0.076000 | 213.000000 | 280.000000 | 271.000000 | 213.000000 | 50.000000 | 6042 |  | CORR | СIGR | 06:39 | 06:50 | 06:48 | 26 | 115 | 15.000000 | EXT | -. Аномалия находится на отводе. |  | (c)
66850.000000 | 0.000000 | -0.051000 | -11.685000 | -11.736000 | 597.000000 | 745.000000 | 711.000000 | 597.000000 |  | 6043 | Смещение кромок | GWAN |  | 10:20 | 10:44 | 10:38 | 0 | 227 | 2.296000 | EXT | Смещение кромок. Наружу. Аномалия находится на отводе. Величина смещения - 2.3 мм. |  | (c)
66850.177000 | 0.177000 | 0.160000 | -11.508000 | -11.525000 | -875.000000 | -841.000000 | -776.000000 | 676.000000 | 160.000000 | 6043 |  | CORR | СIGR | 06:22 | 06:28 | 06:38 | 28 | 199 | 11.000000 | EXT | - |  | (c)
66850.962000 | 0.962000 | 0.931000 | -10.723000 | -10.754000 | -546.000000 | -538.000000 | -538.000000 | 530.000000 | 931.000000 | 6043 |  | CORR | AXGR | 07:15 | 07:17 | 07:17 | 67 | 16 | 10.000000 | EXT | - |  | (c)
66853.863000 | 3.863000 | 3.804000 | -7.822000 | -7.881000 | -358.000000 | -347.000000 | -349.000000 | 340.000000 | 3804.000000 | 6043 |  | CORR | AXGR | 07:46 | 07:47 | 07:47 | 146 | 18 | 10.000000 | EXT | - |  | (c)
66854.025000 | 4.025000 | 4.014000 | -7.660000 | -7.671000 | -663.000000 | -636.000000 | -622.000000 | 582.000000 | 4014.000000 | 6043 |  | CORR | СIGR | 06:56 | 07:01 | 07:03 | 23 | 81 | 10.000000 | EXT | - |  | (c)
66855.780000 | 5.780000 | 5.764000 | -5.905000 | -5.921000 | -475.000000 | -416.000000 | -428.000000 | 380.000000 | 5764.000000 | 6043 |  | CORR | СIGR | 07:27 | 07:36 | 07:34 | 26 | 95 | 14.000000 | EXT | - |  | (c)
66857.451000 | 7.451000 | 7.336000 | -4.234000 | -4.349000 | -510.000000 | -466.000000 | -425.000000 | 340.000000 | 3805.000000 | 6043 |  | CORR | GENE | 07:21 | 07:28 | 07:35 | 544 | 171 | 13.000000 | EXT | - |  | (c)
66859.036000 | 9.036000 | 8.990000 | -2.649000 | -2.695000 | -562.000000 | -546.000000 | -546.000000 | 530.000000 | 2507.000000 | 6043 |  | CORR | AXGR | 07:13 | 07:15 | 07:15 | 188 | 32 | 13.000000 | EXT | - |  | (c)
66859.475000 | 9.475000 | 9.465000 | -2.210000 | -2.220000 | -637.000000 | -597.000000 | -597.000000 | 556.000000 | 2198.000000 | 6043 |  | CORR | СIGR | 07:00 | 07:07 | 07:07 | 22 | 81 | 11.000000 | EXT | - |  | (c)
66860.272000 | 10.272000 | 10.191000 | -1.413000 | -1.494000 | -392.000000 | -377.000000 | -379.000000 | 366.000000 | 1347.000000 | 6043 |  | CORR | AXGR | 07:40 | 07:43 | 07:42 | 147 | 27 | 11.000000 | EXT | - |  | (c)
66860.748000 | 10.748000 | 10.736000 | -0.937000 | -0.949000 | -463.000000 | -416.000000 | -420.000000 | 378.000000 | 928.000000 | 6043 |  | CORR | СIGR | 07:29 | 07:36 | 07:36 | 21 | 85 | 14.000000 | EXT | - |  | (c)
66861.082000 | 11.082000 | 11.030000 | -0.603000 | -0.655000 | -688.000000 | -629.000000 | -632.000000 | 576.000000 | 541.000000 | 6043 |  | CORR | GENE | 06:52 | 07:02 | 07:01 | 114 | 112 | 12.000000 | EXT | - |  | (c)
66861.685000 | 0.000000 | -0.056000 | -11.530000 | -11.586000 | 348.000000 | 508.000000 | 443.000000 | 348.000000 |  | 6044 | Смещение кромок | GWAN |  | 00:34 | 00:59 | 00:49 | 0 | 189 | 3.690000 | EXT | Смещение кромок. Вовнутрь. Аномалия находится на отводе. Величина смещения - 3.7 мм. |  | (c)
66864.254000 | 2.569000 | 2.257000 | -8.961000 | -9.273000 | -2167.000000 | -2144.000000 | -2002.000000 | 1836.000000 | 2257.000000 | 6044 |  | CORR | GENE | 05:48 | 05:51 | 06:14 | 2051 | 331 | 13.000000 | EXT | -. Аномалия находится на отводе. |  | (c)
66867.584000 | 5.899000 | 4.484000 | -5.631000 | -7.046000 | -1658.000000 | -1528.000000 | -1544.000000 | 1431.000000 | 4484.000000 | 6044 |  | CORR | GENE | 07:10 | 07:31 | 07:28 | 1565 | 227 | 11.000000 | EXT | -. Аномалия находится на отводе. |  | (c)
66893.802000 | 9.057000 | 8.949000 | -2.078000 | -2.186000 | -2104.000000 | -2061.000000 | -2060.000000 | 2016.000000 | 1764.000000 | 6046 |  | CORR | GENE | 07:34 | 07:41 | 07:41 | 422 | 88 | 10.000000 | EXT | - |  | (c)
66896.341000 | 0.461000 | 0.185000 | -11.069000 | -11.345000 | -1068.000000 | -1016.000000 | -1012.000000 | 957.000000 | 185.000000 | 6047 |  | CORR | GENE | 07:28 | 07:37 | 07:37 | 441 | 110 | 10.000000 | EXT | - |  | (c)
66951.995000 | 0.000000 | -0.036000 | -11.630000 | -11.666000 | -1159.000000 | -1090.000000 | -1059.000000 | 959.000000 |  | 6052 | Смещение кромок | GWAN |  | 00:15 | 00:26 | 00:31 | 0 | 200 | 3.598000 | EXT | Смещение кромок. Наружу. Величина смещения - 3.6 мм. Аномалия находится на упругопластическом изгибе: R=284 D, максимальное растяжение на 5.7 час. |  | (c)
66951.995000 | 0.000000 | -0.006000 | -11.630000 | -11.636000 | 627.000000 | 972.000000 | 821.000000 | 627.000000 |  | 6052 | Смещение кромок | GWAN |  | 05:03 | 05:59 | 05:34 | 0 | 389 | 3.249000 | EXT | Смещение кромок. Вовнутрь. Величина смещения - 3.2 мм. Аномалия находится на упругопластическом изгибе: R=284 D, максимальное растяжение на 5.7 час. |  | (c)
66951.995000 | 0.000000 | -0.016000 | -11.630000 | -11.646000 | 1155.000000 | 1341.000000 | 1434.000000 | 1155.000000 |  | 6052 | Смещение кромок | GWAN |  | 06:28 | 06:58 | 07:13 | 0 | 558 | 3.632000 | EXT | Смещение кромок. Вовнутрь. Величина смещения - 3.6 мм. Аномалия находится на упругопластическом изгибе: R=284 D, максимальное растяжение на 5.7 час. |  | (c)
66951.995000 | 0.000000 | -0.036000 | -11.630000 | -11.666000 | 2094.000000 | -1764.000000 | -1781.000000 | 1194.000000 |  | 6052 | Смещение кромок | GWAN |  | 09:00 | 10:37 | 10:34 | 0 | 1173 | 3.847000 | EXT | Смещение кромок. Наружу. Величина смещения - 3.8 мм. Аномалия находится на упругопластическом изгибе: R=284 D, максимальное растяжение на 5.7 час. |  | (c)
66966.588000 | 2.963000 | 2.951000 | -8.747000 | -8.759000 | 35.000000 | 102.000000 | 89.000000 | 35.000000 | 2951.000000 | 6053 |  | CORR | СIGR | 07:00 | 07:11 | 07:09 | 24 | 107 | 10.000000 | EXT | - |  | (c)
66968.671000 | 5.046000 | 4.982000 | -6.664000 | -6.728000 | 209.000000 | 210.000000 | 228.000000 | 209.000000 | 4982.000000 | 6053 |  | CORR | AXGR | 07:28 | 07:28 | 07:31 | 160 | 38 | 10.000000 | EXT | - |  | (c)
66997.779000 | 11.269000 | 10.863000 | -0.171000 | -0.577000 | -561.000000 | -523.000000 | -513.000000 | 33.703681 | 55.000000 | 6055 |  | CORR | GENE | 07:57 | 08:03 | 08:04 | 522 | 95 | 15.000000 | EXT | - |  | (c)
66998.505000 | 0.555000 | 0.355000 | -10.870000 | -11.070000 | -815.000000 | -721.000000 | -752.000000 | 50.527845 | 355.000000 | 6056 |  | CORR | GENE | 07:35 | 07:50 | 07:45 | 561 | 126 | 12.000000 | EXT | - |  | (c)
67018.690000 | 9.315000 | 9.269000 | -0.882000 | -0.928000 | 1649.000000 | 1655.000000 | 1658.000000 | 44.640010 | 842.000000 | 6057а |  | CORR | AXGR | 04:46 | 04:47 | 04:48 | 86 | 19 | 11.000000 | EXT | - |  | (c)
67018.789000 | 9.414000 | 9.135000 | -0.783000 | -1.062000 | -1661.000000 | -1647.000000 | -1631.000000 | 48.361589 | 700.000000 | 6057а |  | CORR | GENE | 07:52 | 07:54 | 07:57 | 362 | 59 | 12.000000 | EXT | - |  | (c)
67019.572000 | 0.000000 | -0.026000 | -1.527000 | -1.553000 | 1362.000000 | 1463.000000 | 1481.000000 | 41.278394 |  | 6057б | Смещение кромок | GWAN |  | 05:46 | 06:02 | 06:05 | 0 | 238 | 3.032000 | EXT | Смещение кромок. Наружу. Величина смещения - 3 мм. |  | (c)
67021.099000 | 0.000000 | -0.016000 | -11.061000 | -11.077000 | 851.000000 | 950.000000 | 976.000000 | 851.000000 |  | 6058а | Смещение кромок | GWAN |  | 07:12 | 07:28 | 07:32 | 0 | 250 | 2.845000 | EXT | Смещение кромок. Вовнутрь. Величина смещения - 2.8 мм. |  | (c)
67023.897000 | 2.798000 | 2.549000 | -8.263000 | -8.512000 | 977.000000 | 1001.000000 | 1001.000000 | 977.000000 | 2549.000000 | 6058а |  | CORR | GENE | 07:32 | 07:36 | 07:36 | 337 | 48 | 13.000000 | EXT | - |  | (c)
67024.685000 | 3.586000 | 3.017000 | -7.475000 | -8.044000 | 902.000000 | 955.000000 | 996.000000 | 902.000000 | 3017.000000 | 6058а |  | CORR | GENE | 07:20 | 07:29 | 07:35 | 1117 | 187 | 10.000000 | EXT | - |  | (c)
67032.160000 | 0.000000 | -0.016000 | -11.290000 | -11.306000 | -1964.000000 | -1703.000000 | -1758.000000 | 1551.000000 |  | 6059 | Смещение кромок | GWAN |  | 05:12 | 05:54 | 05:45 | 0 | 412 | 3.686000 | EXT | Смещение кромок. Наружу. Величина смещения - 3.7 мм. |  | (c)
67043.450000 | 0.000000 | -0.044000 | -11.005000 | -11.049000 | 972.000000 | 1406.000000 | 1271.000000 | 972.000000 |  | 6060 | Нарушение формы кольцевого шва | GWAN |  | 07:24 | 08:34 | 08:13 | 0 | 598 |  | EXT | Нарушение формы кольцевого шва |  | (c)
67050.179000 | 6.729000 | 6.375000 | -4.276000 | -4.630000 | -233.000000 | -222.000000 | -209.000000 | 185.000000 | 4152.000000 | 6060 |  | CORR | GENE | 04:10 | 04:12 | 04:14 | 478 | 48 | 10.000000 | EXT | - |  | (c)
67145.766000 | 10.991000 | 10.544000 | -0.304000 | -0.751000 | 2090.000000 | 2199.000000 | 2160.000000 | 0.000000 | 160.000000 | 6068 |  | CORR | GENE | 06:58 | 07:16 | 07:10 | 591 | 141 | 10.000000 | EXT | - |  | (c)
67146.029000 | 11.254000 | 11.233000 | -0.041000 | -0.062000 | 1991.000000 | 2105.000000 | 2126.000000 | 0.000000 | 11.000000 | 6068 |  | CORR | GENE | 06:42 | 07:01 | 07:04 | 51 | 271 | 14.000000 | EXT | - |  | (c)
67146.070000 | 0.000000 | -0.015000 | -11.520000 | -11.535000 | -2133.000000 | -1973.000000 | -2014.000000 | 17.469760 |  | 6069 | Смещение кромок | GWAN |  | 06:52 | 07:18 | 07:11 | 0 | 238 | 4.174000 | EXT | Смещение кромок. Вовнутрь. Величина смещения - 4.2 мм. |  | (c)
67146.141000 | 0.071000 | 0.040000 | -11.449000 | -11.480000 | -2182.000000 | -2048.000000 | -2081.000000 | 12.048262 | 40.000000 | 6069 |  | CORR | GENE | 06:44 | 07:06 | 07:00 | 265 | 201 | 10.000000 | EXT | - |  | (c)
67146.713000 | 0.643000 | 0.501000 | -10.877000 | -11.019000 | -1886.000000 | -1879.000000 | -1876.000000 | 28.643623 | 501.000000 | 6069 |  | CORR | AXGR | 07:32 | 07:33 | 07:33 | 182 | 20 | 10.000000 | EXT | - |  | (c)
67148.616000 | 2.546000 | 2.535000 | -8.974000 | -8.985000 | -1982.000000 | -1943.000000 | -1775.000000 | 36.756078 | 2535.000000 | 6069 |  | CORR | СIGR | 07:16 | 07:23 | 07:50 | 40 | 413 | 10.000000 | EXT | - |  | (c)
67152.670000 | 6.600000 | 6.392000 | -4.920000 | -5.128000 | 2198.000000 | 2207.000000 | 2207.000000 | 0.392118 | 4850.000000 | 6069 |  | CORR | AXGR | 06:31 | 06:32 | 06:32 | 278 | 18 | 10.000000 | EXT | - |  | (c)
67154.120000 | 8.050000 | 8.037000 | -3.470000 | -3.483000 | 2085.000000 | 2139.000000 | 2141.000000 | 0.000000 | 3458.000000 | 6069 |  | CORR | СIGR | 06:13 | 06:21 | 06:22 | 25 | 111 | 11.000000 | EXT | - |  | (c)
67154.829000 | 8.759000 | 8.751000 | -2.761000 | -2.769000 | 1970.000000 | 2112.000000 | 2059.000000 | 0.000000 | 2716.000000 | 6069 |  | CORR | GENE | 05:54 | 06:17 | 06:09 | 53 | 178 | 11.000000 | EXT | - |  | (c)
67157.545000 | 11.475000 | 11.459000 | -0.045000 | -0.061000 | 2102.000000 | -2221.000000 | 2224.000000 | 0.000000 | 14.000000 | 6069 |  | CORR | GENE | 06:15 | 06:38 | 06:35 | 47 | 244 | 10.000000 | EXT | - |  | (c)
67163.648000 | 6.058000 | 6.000000 | -5.622000 | -5.680000 | 2125.000000 | 2136.000000 | 2139.000000 | 2125.000000 | 5580.000000 | 6070 |  | CORR | AXGR | 03:50 | 03:52 | 03:52 | 100 | 28 | 10.000000 | EXT | - |  | (c)
67169.143000 | 11.553000 | 11.523000 | -0.127000 | -0.157000 | 2148.000000 | 2159.000000 | 2159.000000 | 2148.000000 | 100.000000 | 6070 |  | CORR | AXGR | 03:54 | 03:55 | 03:55 | 57 | 21 | 10.000000 | EXT | - |  | (c)
67170.906000 | 1.636000 | 1.338000 | -10.044000 | -10.342000 | -1079.000000 | -1042.000000 | -1038.000000 | 997.000000 | 1338.000000 | 6071 |  | CORR | GENE | 04:09 | 04:14 | 04:15 | 660 | 82 | 10.000000 | EXT | - |  | (c)
67172.269000 | 2.999000 | 2.897000 | -8.681000 | -8.783000 | -37.000000 | -33.000000 | -11.000000 | 0.000000 | 2897.000000 | 6071 |  | CORR | GENE | 06:57 | 06:57 | 07:01 | 207 | 53 | 11.000000 | EXT | - |  | (c)
67175.420000 | 6.150000 | 6.043000 | -5.530000 | -5.637000 | -49.000000 | -32.000000 | -36.000000 | 23.000000 | 5309.000000 | 6071 |  | CORR | AXGR | 06:55 | 06:57 | 06:57 | 328 | 26 | 12.000000 | EXT | - |  | (c)
67184.109000 | 3.159000 | 3.159000 | -7.876000 | -7.876000 | -535.000000 | -505.000000 | -520.000000 | 505.000000 | 3159.000000 | 6072 |  | CORR | PITT | 05:05 | 05:09 | 05:07 | 35 | 30 | 15.000000 | EXT | - |  | (c)
67198.414000 | 6.429000 | 5.491000 | -5.116000 | -6.054000 | 1430.000000 | 1736.000000 | 1608.000000 | 1430.000000 | 4790.000000 | 6073 |  | GOUG | GENE | 03:29 | 04:18 | 03:57 | 1264 | 356 | 7.000000 | EXT | -. Зона задиров. |  | (c)
67214.865000 | 0.000000 | -0.031000 | -11.695000 | -11.726000 | -2061.000000 | -1797.000000 | -1867.000000 | 1672.000000 |  | 6075 | Смещение кромок | GWAN |  | 01:28 | 02:10 | 01:59 | 0 | 389 | 3.893000 | EXT | Смещение кромок. Вовнутрь. Величина смещения - 3.9 мм. |  | (c)
67223.409000 | 8.544000 | 8.482000 | -3.151000 | -3.213000 | 824.000000 | 865.000000 | 871.000000 | 824.000000 | 3100.000000 | 6075 |  | DENT |  | 09:13 | 09:20 | 09:21 | 113 | 94 | 0.774648 |  | -. Аномалия находится на упругопластическом изгибе. |  | (c)
67238.235000 | 0.000000 | -0.011000 | -11.700000 | -11.711000 | 1808.000000 | 2096.000000 | 1982.000000 | 1808.000000 |  | 6077 | Смещение кромок | GWAN |  | 05:06 | 05:53 | 05:34 | 0 | 349 | 2.415000 | EXT | Смещение кромок. Наружу. Величина смещения - 2.4 мм. Аномалия находится на упругопластическом изгибе: R=266 D, максимальное растяжение на 6 час. |  | (c)
67238.235000 | 0.000000 | -0.026000 | -11.700000 | -11.726000 | 2203.000000 | -2142.000000 | -2059.000000 | 1860.000000 |  | 6077 | Смещение кромок | GWAN |  | 06:10 | 06:29 | 06:42 | 0 | 398 | 2.966000 | EXT | Смещение кромок. Наружу. Величина смещения - 3 мм. Аномалия находится на упругопластическом изгибе: R=266 D, максимальное растяжение на 6 час. |  | (c)
67238.235000 | 0.000000 | -0.026000 | -11.700000 | -11.726000 | -1787.000000 | -1610.000000 | -1619.000000 | 1450.000000 |  | 6077 | Смещение кромок | GWAN |  | 07:26 | 07:54 | 07:53 | 0 | 337 | 3.793000 | EXT | Смещение кромок. Наружу. Величина смещения - 3.8 мм. Аномалия находится на упругопластическом изгибе: R=266 D, максимальное растяжение на 6 час. |  | (c)
67249.935000 | 0.000000 | -0.051000 | -10.585000 | -10.636000 | 198.000000 | -2230.000000 | 2003.000000 | 198.000000 |  | 6078 | Нарушение формы кольцевого шва | GWAN |  | 01:15 | 06:43 | 06:06 | 0 | 3611 |  | EXT | Нарушение формы кольцевого шва. Аномалия находится на упругопластическом изгибе: R=429 D, максимальное растяжение на 6 час. |  | (c)
67249.935000 | 0.000000 | -0.016000 | -10.585000 | -10.601000 | 2170.000000 | 2219.000000 | -2175.000000 | 2059.000000 |  | 6078 | Смещение кромок | GWAN |  | 06:33 | 06:41 | 06:52 | 0 | 232 | 2.315000 | EXT | Смещение кромок. Наружу. Величина смещения - 2.3 мм. Аномалия находится на упругопластическом изгибе: R=429 D, максимальное растяжение на 6 час. |  | (c)
67249.935000 | 0.000000 | -0.026000 | -10.585000 | -10.611000 | -1646.000000 | -1547.000000 | -1463.000000 | 1280.000000 |  | 6078 | Смещение кромок | GWAN |  | 08:17 | 08:33 | 08:47 | 0 | 366 | 2.908000 | EXT | Смещение кромок. Наружу. Величина смещения - 2.9 мм. Аномалия находится на упругопластическом изгибе: R=429 D, максимальное растяжение на 6 час. |  | (c)
67255.070000 | 5.135000 | 5.090000 | -5.450000 | -5.495000 | 943.000000 | 951.000000 | 954.000000 | 943.000000 | 5090.000000 | 6078 |  | CORR | AXGR | 03:15 | 03:16 | 03:17 | 89 | 23 | 10.000000 | EXT | - |  | (c)
67261.124000 | 0.604000 | 0.503000 | -10.706000 | -10.807000 | 1066.000000 | 1177.000000 | 1280.000000 | 1066.000000 | 503.000000 | 6079 |  | DENT |  | 05:48 | 06:06 | 06:22 | 217 | 429 | 0.633803 |  | - |  | (c)
67283.490000 | 0.000000 | -0.051000 | -11.570000 | -11.621000 | -151.000000 | 2208.000000 | 1131.000000 | 0.000000 |  | 6081 | Нарушение формы кольцевого шва | GWAN |  | 01:26 | 07:46 | 04:53 | 0 | 2565 |  | EXT | Нарушение формы кольцевого шва |  | (c)
67283.490000 | 0.000000 | -0.036000 | -11.570000 | -11.606000 | 1878.000000 | 2177.000000 | 2110.000000 | 1878.000000 |  | 6081 | Смещение кромок | GWAN |  | 06:53 | 07:41 | 07:31 | 0 | 465 | 3.131000 | EXT | Смещение кромок. Наружу. Величина смещения - 3.1 мм. |  | (c)
67292.882000 | 9.392000 | 9.299000 | -2.178000 | -2.271000 | 1900.000000 | 2077.000000 | 2000.000000 | 1900.000000 | 2129.000000 | 6081 |  | DENT |  | 06:57 | 07:25 | 07:13 | 142 | 199 | 0.563380 |  | - |  | (c)
67293.449000 | 9.959000 | 9.902000 | -1.611000 | -1.668000 | 2116.000000 | -2198.000000 | 2204.000000 | 2116.000000 | 1565.000000 | 6081 |  | DENT |  | 07:32 | 07:55 | 07:46 | 103 | 175 | 0.563380 |  | - |  | (c)
67346.023000 | 5.248000 | 5.234000 | -6.457000 | -6.471000 | -1192.000000 | -1108.000000 | -1127.000000 | 1061.000000 | 5234.000000 | 6086 |  | CORR | СIGR | 05:36 | 05:50 | 05:47 | 27 | 131 | 15.000000 | EXT | -. Аномалия находится на отводе. |  | (c)
67362.400000 | 9.920000 | 9.741000 | -1.770000 | -1.949000 | 1683.000000 | 1845.000000 | 1892.000000 | 1683.000000 | 1664.000000 | 6087 |  | DENT |  | 04:09 | 04:35 | 04:42 | 285 | 418 | 0.352113 |  | - |  | (c)
67368.770000 | 4.600000 | 4.517000 | -4.520000 | -4.603000 | 543.000000 | 555.000000 | 556.000000 | 543.000000 | 4445.000000 | 6088 |  | CORR | AXGR | 04:49 | 04:51 | 04:51 | 158 | 24 | 10.000000 | EXT | - |  | (c)
67373.290000 | 0.000000 | -0.053000 | -11.470000 | -11.523000 | 1023.000000 | 1574.000000 | 1751.000000 | 1023.000000 |  | 6089 | Нарушение формы кольцевого шва | GWAN |  | 04:08 | 05:37 | 06:06 | 0 | 1456 |  | EXT | Нарушение формы кольцевого шва |  | (c)
67373.290000 | 0.000000 | -0.026000 | -11.470000 | -11.496000 | 1152.000000 | 1713.000000 | 1484.000000 | 1152.000000 |  | 6089 | Смещение кромок | GWAN |  | 04:29 | 06:00 | 05:23 | 0 | 662 | 3.655000 | EXT | Смещение кромок. Наружу. Величина смещения - 3.7 мм. |  | (c)
67384.760000 | 0.000000 | -0.036000 | -10.305000 | -10.341000 | 198.000000 | 729.000000 | 523.000000 | 198.000000 |  | 6090 | Смещение кромок | GWAN |  | 04:20 | 05:46 | 05:13 | 0 | 651 | 3.059000 | EXT | Смещение кромок. Наружу. Величина смещения - 3.1 мм. Аномалия находится на упругопластическом изгибе: R=617 D, максимальное растяжение на 6.6 час. |  | (c)
67384.760000 | 0.000000 | -0.021000 | -10.305000 | -10.326000 | 950.000000 | 1133.000000 | 1118.000000 | 950.000000 |  | 6090 | Смещение кромок | GWAN |  | 06:22 | 06:51 | 06:49 | 0 | 337 | 2.885000 | EXT | Смещение кромок. Наружу. Величина смещения - 2.9 мм. Аномалия находится на упругопластическом изгибе: R=617 D, максимальное растяжение на 6.6 час. |  | (c)
67396.740000 | 1.675000 | 1.347000 | -10.000000 | -10.328000 | -998.000000 | -977.000000 | -977.000000 | 956.000000 | 1347.000000 | 6091 |  | CORR | AXGR | 08:02 | 08:05 | 08:06 | 640 | 42 | 10.000000 | EXT | -. Аномалия находится на упругопластическом изгибе: R=490 D, максимальное растяжение на 6.4 час. |  | (c)
67397.384000 | 2.319000 | 2.207000 | -9.356000 | -9.468000 | -1009.000000 | -985.000000 | -990.000000 | 972.000000 | 2207.000000 | 6091 |  | CORR | AXGR | 08:00 | 08:04 | 08:03 | 207 | 37 | 10.000000 | EXT | -. Аномалия находится на упругопластическом изгибе: R=485 D, максимальное растяжение на 6.3 час. |  | (c)
67400.041000 | 4.976000 | 4.965000 | -6.699000 | -6.710000 | 2060.000000 | 2091.000000 | 2094.000000 | 2060.000000 | 4965.000000 | 6091 |  | CORR | GENE | 04:16 | 04:21 | 04:21 | 119 | 68 | 18.000000 | EXT | -. Аномалия находится на упругопластическом изгибе: R=487 D, максимальное растяжение на 6.3 час. |  | (c)
67413.169000 | 6.429000 | 6.327000 | -5.206000 | -5.308000 | -2177.000000 | -2159.000000 | -2160.000000 | 2143.000000 | 5023.000000 | 6092 |  | CORR | AXGR | 08:48 | 08:51 | 08:51 | 285 | 34 | 10.000000 | EXT | -. Аномалия находится на упругопластическом изгибе: R=820 D, максимальное растяжение на 5.4 час. |  | (c)
67416.421000 | 9.681000 | 9.655000 | -1.954000 | -1.980000 | 2018.000000 | 2096.000000 | 2094.000000 | 2018.000000 | 1938.000000 | 6092 |  | CORR | СIGR | 08:05 | 08:18 | 08:18 | 42 | 151 | 10.000000 | EXT | - |  | (c)
67437.056000 | 6.996000 | 6.357000 | -3.604000 | -4.243000 | -1449.000000 | -1412.000000 | -1368.000000 | 1287.000000 | 3183.000000 | 6094 |  | CORR | GENE | 06:48 | 06:54 | 07:01 | 1060 | 162 | 11.000000 | EXT | - |  | (c)
67437.869000 | 7.809000 | 7.610000 | -2.791000 | -2.990000 | 2114.000000 | 2123.000000 | 2148.000000 | 2114.000000 | 2715.000000 | 6094 |  | CORR | GENE | 04:23 | 04:25 | 04:29 | 275 | 68 | 11.000000 | EXT | - |  | (c)
67448.111000 | 7.451000 | 7.153000 | -3.899000 | -4.197000 | -1359.000000 | -1328.000000 | -1332.000000 | 1304.000000 | 3616.000000 | 6095 |  | CORR | GENE | 04:29 | 04:34 | 04:33 | 581 | 55 | 13.000000 | EXT | - |  | (c)
67452.010000 | 0.000000 | -0.041000 | -11.695000 | -11.736000 | -348.000000 | -96.000000 | -126.000000 | 0.000000 |  | 6096 | Смещение кромок | GWAN |  | 01:51 | 02:31 | 02:27 | 0 | 444 | 3.559000 | EXT | Смещение кромок. Вовнутрь. Аномалия находится на отводе. Величина смещения - 3.6 мм. |  | (c)
67452.010000 | 0.000000 | -0.021000 | -11.695000 | -11.716000 | 1467.000000 | 1505.000000 | 1531.000000 | 1467.000000 |  | 6096 | Смещение кромок | GWAN |  | 06:44 | 06:50 | 06:54 | 0 | 128 | 3.326000 | EXT | Смещение кромок. Наружу. Аномалия находится на отводе. Величина смещения - 3.3 мм. |  | (c)
67452.010000 | 0.000000 | -0.036000 | -11.695000 | -11.731000 | 2135.000000 | -1783.000000 | -2033.000000 | 1739.000000 |  | 6096 | Смещение кромок | GWAN |  | 08:31 | 09:59 | 09:19 | 0 | 587 | 3.524000 | EXT | Смещение кромок. Наружу. Аномалия находится на отводе. Величина смещения - 3.5 мм. |  | (c)
67463.705000 | 0.000000 | -0.026000 | -11.695000 | -11.721000 | 751.000000 | 1044.000000 | 1206.000000 | 751.000000 |  | 6097 | Смещение кромок | GWAN |  | 08:46 | 09:33 | 09:59 | 0 | 909 | 5.217000 | EXT | Смещение кромок. Вовнутрь. Аномалия находится на отводе. Величина смещения - 5.2 мм. |  | (c)
67465.381000 | 1.676000 | 1.615000 | -10.019000 | -10.080000 | -1740.000000 | -1680.000000 | -1693.000000 | 1645.000000 | 1615.000000 | 6097 |  | DENT |  | 02:03 | 02:13 | 02:11 | 129 | 95 | 0.563380 |  | -. Аномалия находится вблизи дефекта потери металла. |  | (c)
67465.410000 | 1.705000 | 1.656000 | -9.990000 | -10.039000 | -1702.000000 | -1628.000000 | -1654.000000 | 1607.000000 | 1656.000000 | 6097 |  | GOUG | GENE | 02:10 | 02:22 | 02:17 | 82 | 95 | 10.000000 | EXT | -. Задир. |  | (c)
67472.077000 | 8.372000 | 8.344000 | -3.323000 | -3.351000 | -314.000000 | -166.000000 | -222.000000 | 131.000000 | 3316.000000 | 6097 |  | CORR | СIGR | 05:54 | 06:18 | 06:08 | 35 | 183 | 12.000000 | EXT | - |  | (c)
67475.533000 | 0.133000 | 0.121000 | -11.572000 | -11.584000 | 2175.000000 | -2209.000000 | -2211.000000 | 2136.000000 | 121.000000 | 6098 |  | CORR | СIGR | 04:06 | 04:19 | 04:18 | 26 | 150 | 11.000000 | EXT | - |  | (c)
67487.105000 | 0.000000 | -0.026000 | -11.595000 | -11.621000 | -591.000000 | -461.000000 | -474.000000 | 356.000000 |  | 6099 | Смещение кромок | GWAN |  | 07:26 | 07:47 | 07:45 | 0 | 235 | 4.422000 | EXT | Смещение кромок. Вовнутрь. Аномалия находится на отводе. Величина смещения - 4.4 мм. |  | (c)
67500.249000 | 1.549000 | 0.855000 | -10.046000 | -10.740000 | 2045.000000 | 2194.000000 | 2138.000000 | 0.000000 | 855.000000 | 6100 |  | CORR | GENE | 07:00 | 07:24 | 07:15 | 2065 | 186 | 10.000000 | EXT | - |  | (c)
67502.515000 | 3.815000 | 3.504000 | -7.780000 | -8.091000 | 1228.000000 | 1255.000000 | 1302.000000 | 63.016976 | 3504.000000 | 6100 |  | CORR | GENE | 04:48 | 04:53 | 05:00 | 885 | 148 | 15.000000 | EXT | - |  | (c)
67517.750000 | 7.455000 | 7.412000 | -4.135000 | -4.178000 | -437.000000 | -429.000000 | -428.000000 | 418.000000 | 4102.000000 | 6101 |  | CORR | AXGR | 08:04 | 08:05 | 08:05 | 76 | 19 | 10.000000 | EXT | - |  | (c)
67521.773000 | 11.478000 | 10.618000 | -0.112000 | -0.972000 | -1845.000000 | -1844.000000 | -1795.000000 | 1746.000000 | 54.000000 | 6101 |  | CORR | GENE | 04:17 | 04:17 | 04:25 | 918 | 99 | 12.000000 | EXT | - |  | (c)
67521.930000 | 0.045000 | 0.033000 | -11.555000 | -11.567000 | 1370.000000 | 1427.000000 | 1429.000000 | 55.134195 | 33.000000 | 6102 |  | CORR | СIGR | 04:33 | 04:42 | 04:42 | 44 | 118 | 13.000000 | EXT | - |  | (c)
67521.963000 | 0.078000 | 0.023000 | -11.522000 | -11.577000 | 1146.000000 | 1174.000000 | 1172.000000 | 81.309331 | 23.000000 | 6102 |  | CORR | GENE | 03:56 | 04:01 | 04:01 | 176 | 51 | 11.000000 | EXT | - |  | (c)
67522.146000 | 0.261000 | 0.247000 | -11.339000 | -11.353000 | 1247.000000 | 1319.000000 | 1314.000000 | 63.171203 | 247.000000 | 6102 |  | CORR | СIGR | 04:13 | 04:24 | 04:24 | 26 | 134 | 10.000000 | EXT | - |  | (c)
67522.616000 | 0.731000 | 0.687000 | -10.869000 | -10.913000 | -1830.000000 | -1816.000000 | -1818.000000 | 33.302630 | 687.000000 | 6102 |  | CORR | AXGR | 07:56 | 07:58 | 07:58 | 88 | 24 | 12.000000 | EXT | - |  | (c)
67523.229000 | 1.344000 | 1.261000 | -10.256000 | -10.339000 | 1146.000000 | 1286.000000 | 1297.000000 | 50.998779 | 1261.000000 | 6102 |  | CORR | GENE | 03:56 | 04:19 | 04:21 | 182 | 302 | 11.000000 | EXT | - |  | (c)
67523.846000 | 1.961000 | 1.830000 | -9.639000 | -9.770000 | -1375.000000 | -1357.000000 | -1334.000000 | 72.324661 | 1830.000000 | 6102 |  | CORR | GENE | 09:10 | 09:12 | 09:16 | 318 | 82 | 10.000000 | EXT | - |  | (c)
67523.917000 | 2.032000 | 2.002000 | -9.568000 | -9.598000 | -1959.000000 | -1900.000000 | -1858.000000 | 30.100595 | 2002.000000 | 6102 |  | CORR | СIGR | 07:35 | 07:45 | 07:52 | 43 | 202 | 12.000000 | EXT | - |  | (c)
67524.183000 | 2.298000 | 2.183000 | -9.302000 | -9.417000 | -1799.000000 | -1791.000000 | -1789.000000 | 35.620906 | 2183.000000 | 6102 |  | CORR | AXGR | 08:01 | 08:02 | 08:03 | 177 | 21 | 13.000000 | EXT | - |  | (c)
67524.565000 | 2.680000 | 2.668000 | -8.920000 | -8.932000 | 1466.000000 | 1521.000000 | 1515.000000 | 49.806908 | 2668.000000 | 6102 |  | CORR | GENE | 04:48 | 04:57 | 04:56 | 72 | 98 | 14.000000 | EXT | - |  | (c)
67524.824000 | 2.939000 | 2.919000 | -8.661000 | -8.681000 | 1458.000000 | 1516.000000 | 1540.000000 | 42.441801 | 2919.000000 | 6102 |  | CORR | GENE | 04:47 | 04:56 | 05:00 | 73 | 165 | 13.000000 | EXT | - |  | (c)
67525.060000 | 3.175000 | 3.163000 | -8.425000 | -8.437000 | 1410.000000 | 1456.000000 | 1462.000000 | 53.551942 | 3163.000000 | 6102 |  | CORR | СIGR | 04:39 | 04:47 | 04:48 | 26 | 104 | 13.000000 | EXT | - |  | (c)
67525.560000 | 3.675000 | 3.189000 | -7.925000 | -8.411000 | 1290.000000 | 1344.000000 | 1348.000000 | 61.973068 | 3189.000000 | 6102 |  | CORR | GENE | 04:20 | 04:28 | 04:29 | 900 | 115 | 10.000000 | EXT | - |  | (c)
67525.983000 | 4.098000 | 4.076000 | -7.502000 | -7.524000 | 1680.000000 | 1793.000000 | 1821.000000 | 10.239809 | 4076.000000 | 6102 |  | CORR | СIGR | 05:23 | 05:41 | 05:45 | 33 | 282 | 12.000000 | EXT | - |  | (c)
67526.202000 | 4.317000 | 4.093000 | -7.283000 | -7.507000 | -1774.000000 | -1763.000000 | -1761.000000 | 37.853005 | 4093.000000 | 6102 |  | CORR | AXGR | 08:05 | 08:07 | 08:07 | 308 | 26 | 11.000000 | EXT | - |  | (c)
67527.499000 | 5.614000 | 5.607000 | -5.986000 | -5.993000 | 1462.000000 | 1578.000000 | 1562.000000 | 37.924980 | 5607.000000 | 6102 |  | CORR | СIGR | 04:47 | 05:06 | 05:04 | 21 | 199 | 10.000000 | EXT | - |  | (c)
67527.586000 | 5.701000 | 5.654000 | -5.899000 | -5.946000 | 1608.000000 | 1674.000000 | 1818.000000 | 0.000000 | 5654.000000 | 6102 |  | CORR | GENE | 05:11 | 05:22 | 05:45 | 77 | 420 | 13.000000 | EXT | - |  | (c)
67528.446000 | 6.561000 | 6.235000 | -5.039000 | -5.365000 | 1423.000000 | 1444.000000 | 1457.000000 | 56.818290 | 4718.000000 | 6102 |  | CORR | GENE | 04:41 | 04:45 | 04:47 | 647 | 69 | 13.000000 | EXT | - |  | (c)
67531.892000 | 10.007000 | 9.970000 | -1.593000 | -1.630000 | 1184.000000 | 1401.000000 | 1389.000000 | 34.891695 | 1572.000000 | 6102 |  | CORR | GENE | 04:03 | 04:38 | 04:36 | 58 | 409 | 15.000000 | EXT | - |  | (c)
67532.604000 | 10.719000 | 10.271000 | -0.881000 | -1.329000 | 1348.000000 | 1386.000000 | 1387.000000 | 61.760699 | 742.000000 | 6102 |  | CORR | GENE | 04:29 | 04:35 | 04:35 | 587 | 78 | 19.000000 | EXT | - |  | (c)
67533.485000 | 0.000000 | -0.051000 | -11.375000 | -11.426000 | -155.000000 | -10.000000 | 2.000000 | 0.000000 |  | 6103 | Смещение кромок | GWAN |  | 01:54 | 02:17 | 02:19 | 0 | 314 | 3.910000 | EXT | Смещение кромок. Вовнутрь. Величина смещения - 3.9 мм. |  | (c)
67533.485000 | 0.000000 | -0.031000 | -11.375000 | -11.406000 | 446.000000 | 600.000000 | 661.000000 | 446.000000 |  | 6103 | Смещение кромок | GWAN |  | 03:31 | 03:55 | 04:05 | 0 | 430 | 3.303000 | EXT | Смещение кромок. Наружу. Величина смещения - 3.3 мм. |  | (c)
67533.485000 | 0.000000 | -0.021000 | -11.375000 | -11.396000 | 1082.000000 | 1294.000000 | 1381.000000 | 1082.000000 |  | 6103 | Смещение кромок | GWAN |  | 05:13 | 05:47 | 06:01 | 0 | 598 | 3.928000 | EXT | Смещение кромок. Наружу. Величина смещения - 3.9 мм. |  | (c)
67533.485000 | 0.000000 | -0.021000 | -11.375000 | -11.396000 | 2011.000000 | -2229.000000 | 2153.000000 | 2011.000000 |  | 6103 | Смещение кромок | GWAN |  | 07:43 | 08:19 | 08:06 | 0 | 285 | 3.272000 | EXT | Смещение кромок. Вовнутрь. Величина смещения - 3.3 мм. |  | (c)
67533.485000 | 0.000000 | -0.056000 | -11.375000 | -11.431000 | -2023.000000 | -1802.000000 | -1735.000000 | 1448.000000 |  | 6103 | Смещение кромок | GWAN |  | 08:52 | 09:28 | 09:39 | 0 | 575 | 4.835000 | EXT | Смещение кромок. Наружу. Величина смещения - 4.8 мм. |  | (c)
67533.569000 | 0.084000 | 0.053000 | -11.291000 | -11.322000 | 914.000000 | 929.000000 | 940.000000 | 914.000000 | 53.000000 | 6103 |  | CORR | GENE | 04:46 | 04:48 | 04:50 | 365 | 51 | 13.000000 | EXT | - |  | (c)
67548.553000 | 3.693000 | 3.545000 | -6.612000 | -6.760000 | 2141.000000 | -2197.000000 | -2172.000000 | 2025.000000 | 3545.000000 | 6104 |  | DENT |  | 06:09 | 06:28 | 06:32 | 250 | 294 | 0.422535 |  | - |  | (c)
67585.192000 | 6.937000 | 6.896000 | -4.348000 | -4.389000 | -608.000000 | -570.000000 | -538.000000 | 468.000000 | 4337.000000 | 6107 |  | CORR | GENE | 05:03 | 05:09 | 05:14 | 52 | 140 | 11.000000 | EXT | - |  | (c)
67587.828000 | 9.573000 | 9.384000 | -1.712000 | -1.901000 | 112.000000 | 122.000000 | 139.000000 | 112.000000 | 1575.000000 | 6107 |  | CORR | GENE | 06:59 | 07:01 | 07:03 | 326 | 54 | 11.000000 | EXT | - |  | (c)
67597.352000 | 7.812000 | 7.796000 | -3.823000 | -3.839000 | 2145.000000 | 2214.000000 | -2229.000000 | 2142.000000 | 3812.000000 | 6108 |  | CORR | СIGR | 06:09 | 06:20 | 06:23 | 27 | 174 | 11.000000 | EXT | - |  | (c)
67598.003000 | 8.463000 | 8.389000 | -3.172000 | -3.246000 | 2115.000000 | 2141.000000 | 2144.000000 | 2115.000000 | 3136.000000 | 6108 |  | CORR | GENE | 06:04 | 06:08 | 06:09 | 110 | 59 | 10.000000 | EXT | - |  | (c)
67601.175000 | 0.000000 | -0.021000 | -11.420000 | -11.441000 | 1354.000000 | 1569.000000 | 1518.000000 | 1354.000000 |  | 6109 | Смещение кромок | GWAN |  | 03:23 | 03:58 | 03:50 | 0 | 328 | 4.007000 | EXT | Смещение кромок. Наружу. Величина смещения - 4 мм. |  | (c)
67601.175000 | 0.000000 | -0.061000 | -11.420000 | -11.481000 | -1391.000000 | -1225.000000 | -957.000000 | 522.000000 |  | 6109 | Смещение кромок | GWAN |  | 08:00 | 08:27 | 09:10 | 0 | 868 | 3.682000 | EXT | Смещение кромок. Наружу. Величина смещения - 3.7 мм. |  | (c)
67635.895000 | 0.000000 | -0.021000 | -10.595000 | -10.616000 | 1274.000000 | 1393.000000 | 1443.000000 | 1274.000000 |  | 6112 | Смещение кромок | GWAN |  | 05:22 | 05:41 | 05:49 | 0 | 337 | 3.275000 | EXT | Смещение кромок. Наружу. Величина смещения - 3.3 мм. Аномалия находится на упругопластическом изгибе: R=434 D, максимальное растяжение на 11.9 час. |  | (c)
67644.072000 | 8.177000 | 8.158000 | -2.418000 | -2.437000 | 902.000000 | 975.000000 | 972.000000 | 902.000000 | 2406.000000 | 6112 |  | CORR | СIGR | 04:22 | 04:34 | 04:33 | 31 | 141 | 10.000000 | EXT | - |  | (c)
67644.924000 | 9.029000 | 8.937000 | -1.566000 | -1.658000 | -2062.000000 | -2021.000000 | -2023.000000 | 1983.000000 | 1472.000000 | 6112 |  | CORR | GENE | 08:23 | 08:30 | 08:30 | 186 | 78 | 10.000000 | EXT | - |  | (c)
67658.140000 | 0.000000 | -0.036000 | -11.465000 | -11.501000 | 16.000000 | 100.000000 | 127.000000 | 16.000000 |  | 6114 | Смещение кромок | GWAN |  | 07:24 | 07:37 | 07:42 | 0 | 224 | 2.594000 | EXT | Смещение кромок. Наружу. Величина смещения - 2.6 мм. Аномалия находится на упругопластическом изгибе: R=469 D, максимальное растяжение на 6.2 час. |  | (c)
67658.140000 | 0.000000 | -0.041000 | -11.465000 | -11.506000 | 387.000000 | 544.000000 | 512.000000 | 387.000000 |  | 6114 | Смещение кромок | GWAN |  | 08:24 | 08:49 | 08:44 | 0 | 250 | 3.169000 | EXT | Смещение кромок. Вовнутрь. Величина смещения - 3.2 мм. Аномалия находится на упругопластическом изгибе: R=469 D, максимальное растяжение на 6.2 час. |  | (c)
67664.587000 | 6.447000 | 6.436000 | -5.018000 | -5.029000 | -961.000000 | -701.000000 | -800.000000 | 638.000000 | 4945.000000 | 6114 |  | CORR | GENE | 04:46 | 05:28 | 05:12 | 84 | 323 | 10.000000 | EXT | -. Аномалия находится на упругопластическом изгибе: R=492 D, максимальное растяжение на 6.3 час. |  | (c)
67669.099000 | 10.959000 | 10.651000 | -0.506000 | -0.814000 | 334.000000 | 339.000000 | 349.000000 | 334.000000 | 352.000000 | 6114 |  | CORR | AXGR | 08:15 | 08:16 | 08:18 | 462 | 31 | 12.000000 | EXT | -. Аномалия находится на упругопластическом изгибе: R=710 D, максимальное растяжение на 6.3 час. |  | (c)
67669.605000 | 0.000000 | -0.011000 | -11.680000 | -11.691000 | 260.000000 | 399.000000 | 372.000000 | 260.000000 |  | 6115 | Смещение кромок | GWAN |  | 02:46 | 03:08 | 03:04 | 0 | 224 | 3.129000 | EXT | Смещение кромок. Вовнутрь. Величина смещения - 3.1 мм. Аномалия находится на упругопластическом изгибе: R=734 D, максимальное растяжение на 6.3 час. |  | (c)
67669.605000 | 0.000000 | -0.016000 | -11.680000 | -11.696000 | 533.000000 | 719.000000 | 653.000000 | 533.000000 |  | 6115 | Смещение кромок | GWAN |  | 03:30 | 04:00 | 03:49 | 0 | 241 | 2.779000 | EXT | Смещение кромок. Наружу. Величина смещения - 2.8 мм. Аномалия находится на упругопластическом изгибе: R=734 D, максимальное растяжение на 6.3 час. |  | (c)
67669.605000 | 0.000000 | -0.011000 | -11.680000 | -11.691000 | 1166.000000 | 1256.000000 | 1484.000000 | 1166.000000 |  | 6115 | Смещение кромок | GWAN |  | 05:12 | 05:26 | 06:03 | 0 | 636 | 3.415000 | EXT | Смещение кромок. Наружу. Величина смещения - 3.4 мм. Аномалия находится на упругопластическом изгибе: R=734 D, максимальное растяжение на 6.3 час. |  | (c)
67669.605000 | 0.000000 | -0.031000 | -11.680000 | -11.711000 | 2200.000000 | -2154.000000 | -2170.000000 | 2078.000000 |  | 6115 | Смещение кромок | GWAN |  | 07:59 | 08:16 | 08:14 | 0 | 183 | 3.280000 | EXT | Смещение кромок. Наружу. Величина смещения - 3.3 мм. Аномалия находится на упругопластическом изгибе: R=734 D, максимальное растяжение на 6.3 час. |  | (c)
67681.285000 | 0.000000 | -0.046000 | -10.975000 | -11.021000 | 1514.000000 | -1672.000000 | -2188.000000 | 1429.000000 |  | 6116 | Нарушение формы кольцевого шва | GWAN |  | 09:22 | 00:48 | 11:24 | 0 | 1518 |  | EXT | Нарушение формы кольцевого шва |  | (c)
67681.285000 | 0.000000 | -0.031000 | -10.975000 | -11.006000 | -1973.000000 | -1689.000000 | -1747.000000 | 1520.000000 |  | 6116 | Смещение кромок | GWAN |  | 11:59 | 00:45 | 00:35 | 0 | 453 | 2.563000 | EXT | Смещение кромок. Наружу. Величина смещения - 2.6 мм. |  | (c)
67692.260000 | 0.000000 | -0.041000 | -11.670000 | -11.711000 | -795.000000 | -595.000000 | -490.000000 | 185.000000 |  | 6117 | Смещение кромок | GWAN |  | 01:23 | 01:56 | 02:12 | 0 | 610 | 4.163000 | EXT | Смещение кромок. Наружу. Величина смещения - 4.2 мм. |  | (c)
67692.260000 | 0.000000 | -0.021000 | -11.670000 | -11.691000 | 137.000000 | 160.000000 | 252.000000 | 137.000000 |  | 6117 | Смещение кромок | GWAN |  | 03:54 | 03:57 | 04:12 | 0 | 229 | 2.358000 | EXT | Смещение кромок. Наружу. Величина смещения - 2.4 мм. |  | (c)
67692.260000 | 0.000000 | -0.016000 | -11.670000 | -11.686000 | 471.000000 | 683.000000 | 590.000000 | 471.000000 |  | 6117 | Смещение кромок | GWAN |  | 04:48 | 05:22 | 05:07 | 0 | 238 | 2.705000 | EXT | Смещение кромок. Наружу. Величина смещения - 2.7 мм. |  | (c)
67692.260000 | 0.000000 | -0.056000 | -11.670000 | -11.726000 | 1974.000000 | 633.000000 | -827.000000 | 833.000000 |  | 6117 | Нарушение формы кольцевого шва | GWAN |  | 08:50 | 05:14 | 01:18 | 0 | 3319 |  | EXT | Нарушение формы кольцевого шва |  | (c)
67692.260000 | 0.000000 | -0.051000 | -11.670000 | -11.721000 | -2169.000000 | -2131.000000 | -1997.000000 | 1826.000000 |  | 6117 | Смещение кромок | GWAN |  | 09:42 | 09:48 | 10:09 | 0 | 343 | 2.507000 | EXT | Смещение кромок. Вовнутрь. Величина смещения - 2.5 мм. |  | (c)
67692.260000 | 0.000000 | -0.046000 | -11.670000 | -11.716000 | -1559.000000 | -1408.000000 | -1454.000000 | 1350.000000 |  | 6117 | Смещение кромок | GWAN |  | 11:20 | 11:44 | 11:37 | 0 | 209 | 2.603000 | EXT | Смещение кромок. Наружу. Величина смещения - 2.6 мм. |  | (c)
67696.214000 | 3.954000 | 3.289000 | -7.716000 | -8.381000 | 535.000000 | 535.000000 | 569.000000 | 535.000000 | 3289.000000 | 6117 |  | CORR | GENE | 04:58 | 04:58 | 05:03 | 1117 | 69 | 10.000000 | EXT | - |  | (c)
67703.531000 | 11.271000 | 11.263000 | -0.399000 | -0.407000 | 591.000000 | 627.000000 | 631.000000 | 591.000000 | 390.000000 | 6117 |  | CORR | СIGR | 05:07 | 05:13 | 05:13 | 17 | 80 | 11.000000 | EXT | - |  | (c)
67708.279000 | 4.349000 | 4.310000 | -6.921000 | -6.960000 | -1711.000000 | -1627.000000 | -1628.000000 | 1545.000000 | 4310.000000 | 6118 |  | CORR | GENE | 06:42 | 06:55 | 06:55 | 52 | 166 | 10.000000 | EXT | - |  | (c)
67726.870000 | 0.000000 | -0.026000 | -10.715000 | -10.741000 | 395.000000 | 1295.000000 | 1006.000000 | 395.000000 |  | 6120 | Смещение кромок | GWAN |  | 11:15 | 01:40 | 00:53 | 0 | 1223 | 4.625000 | EXT | Смещение кромок. Вовнутрь. Величина смещения - 4.6 мм. |  | (c)
67745.916000 | 8.331000 | 8.271000 | -2.579000 | -2.639000 | -56.000000 | -39.000000 | -41.000000 | 26.000000 | 2436.000000 | 6121 |  | CORR | AXGR | 03:52 | 03:55 | 03:55 | 203 | 30 | 14.000000 | EXT | - |  | (c)
67747.125000 | 9.540000 | 9.531000 | -1.370000 | -1.379000 | 1055.000000 | 1103.000000 | 1112.000000 | 1055.000000 | 1355.000000 | 6121 |  | CORR | СIGR | 06:52 | 06:59 | 07:01 | 24 | 115 | 14.000000 | EXT | - |  | (c)
67748.464000 | 10.879000 | 10.719000 | -0.031000 | -0.191000 | 573.000000 | 749.000000 | 791.000000 | 573.000000 |  | 6121 |  | DENT |  | 05:34 | 06:02 | 06:09 | 312 | 435 | 0.563380 |  | -. Аномалия находится вблизи кольцевого сварного шва. |  | (c)
67750.986000 | 2.491000 | 2.448000 | -8.344000 | -8.387000 | 2057.000000 | 2072.000000 | 2069.000000 | 2057.000000 | 2448.000000 | 6122 |  | CORR | AXGR | 07:09 | 07:11 | 07:11 | 105 | 22 | 10.000000 | EXT | - |  | (c)
67751.227000 | 2.732000 | 2.726000 | -8.103000 | -8.109000 | 2059.000000 | 2117.000000 | 2104.000000 | 2059.000000 | 2726.000000 | 6122 |  | CORR | СIGR | 07:09 | 07:18 | 07:16 | 23 | 90 | 10.000000 | EXT | - |  | (c)
67753.243000 | 4.748000 | 4.305000 | -6.087000 | -6.530000 | 860.000000 | 898.000000 | 895.000000 | 860.000000 | 4305.000000 | 6122 |  | CORR | GENE | 03:55 | 04:02 | 04:01 | 873 | 70 | 14.000000 | EXT | - |  | (c)
67754.767000 | 6.272000 | 6.096000 | -4.563000 | -4.739000 | 991.000000 | 1029.000000 | 1032.000000 | 991.000000 | 4147.000000 | 6122 |  | CORR | GENE | 04:17 | 04:23 | 04:23 | 592 | 82 | 10.000000 | EXT | - |  | (c)
67756.096000 | 7.601000 | 7.568000 | -3.234000 | -3.267000 | 2159.000000 | 2167.000000 | 2176.000000 | 2159.000000 | 3175.000000 | 6122 |  | CORR | AXGR | 07:25 | 07:26 | 07:28 | 92 | 34 | 10.000000 | EXT | - |  | (c)
67756.572000 | 8.077000 | 7.967000 | -2.758000 | -2.868000 | -2125.000000 | -2097.000000 | -2106.000000 | 2088.000000 | 2687.000000 | 6122 |  | CORR | AXGR | 07:54 | 07:58 | 07:57 | 181 | 37 | 11.000000 | EXT | - |  | (c)
67757.005000 | 8.510000 | 8.472000 | -2.325000 | -2.363000 | -2163.000000 | -2152.000000 | -2147.000000 | 2132.000000 | 2247.000000 | 6122 |  | CORR | AXGR | 07:48 | 07:49 | 07:50 | 116 | 31 | 10.000000 | EXT | - |  | (c)
67758.993000 | 10.498000 | 9.272000 | -0.337000 | -1.563000 | 2054.000000 | 2144.000000 | 2182.000000 | 2054.000000 | 108.000000 | 6122 |  | CORR | GENE | 07:08 | 07:23 | 07:29 | 1455 | 256 | 12.000000 | EXT | - |  | (c)
67759.330000 | 0.000000 | -0.056000 | -9.925000 | -9.981000 | 1549.000000 | 1997.000000 | -1123.000000 | 0.000000 |  | 6123 | Нарушение формы кольцевого шва | GWAN |  | 00:03 | 01:15 | 04:52 | 0 | 3579 |  | EXT | Нарушение формы кольцевого шва |  | (c)
67759.515000 | 0.185000 | 0.087000 | -9.740000 | -9.838000 | -224.000000 | -205.000000 | -197.000000 | 170.000000 | 87.000000 | 6123 |  | CORR | GENE | 07:17 | 07:20 | 07:21 | 189 | 54 | 11.000000 | EXT | - |  | (c)
67759.821000 | 0.491000 | 0.206000 | -9.434000 | -9.719000 | -118.000000 | -65.000000 | -72.000000 | 25.000000 | 206.000000 | 6123 |  | CORR | GENE | 07:34 | 07:43 | 07:42 | 1145 | 93 | 10.000000 | EXT | - |  | (c)
67760.841000 | 1.511000 | 1.386000 | -8.414000 | -8.539000 | 28.000000 | 42.000000 | 47.000000 | 28.000000 | 1386.000000 | 6123 |  | CORR | AXGR | 07:58 | 08:00 | 08:01 | 179 | 39 | 10.000000 | EXT | - |  | (c)
67766.026000 | 6.696000 | 6.645000 | -3.229000 | -3.280000 | -1732.000000 | -1721.000000 | -1719.000000 | 1705.000000 | 3162.000000 | 6123 |  | CORR | AXGR | 03:14 | 03:15 | 03:16 | 118 | 27 | 10.000000 | EXT | -. Аномалия находится на упругопластическом изгибе: R=739 D, максимальное растяжение на 5 час. |  | (c)
67769.255000 | 0.000000 | -0.041000 | -11.675000 | -11.716000 | 1562.000000 | 1712.000000 | 1768.000000 | 1562.000000 |  | 6124 | Смещение кромок | GWAN |  | 09:18 | 09:42 | 09:51 | 0 | 412 | 3.384000 | EXT | Смещение кромок. Наружу. Величина смещения - 3.4 мм. Аномалия находится на упругопластическом изгибе: R=495 D, максимальное растяжение на 5.2 час. |  | (c)
67779.269000 | 10.014000 | 10.001000 | -1.661000 | -1.674000 | 409.000000 | 679.000000 | 578.000000 | 409.000000 | 1650.000000 | 6124 |  | CORR | СIGR | 06:12 | 06:55 | 06:39 | 24 | 338 | 11.000000 | EXT | -. Аномалия находится на упругопластическом изгибе: R=366 D, максимальное растяжение на 5.8 час. |  | (c)
67779.843000 | 10.588000 | 10.512000 | -1.087000 | -1.163000 | -545.000000 | -532.000000 | -515.000000 | 484.000000 | 880.000000 | 6124 |  | CORR | GENE | 03:38 | 03:40 | 03:42 | 283 | 61 | 10.000000 | EXT | -. Аномалия находится на упругопластическом изгибе: R=368 D, максимальное растяжение на 5.8 час. |  | (c)
67780.930000 | 0.000000 | -0.031000 | -11.040000 | -11.071000 | -1887.000000 | -836.000000 | -1087.000000 | 287.000000 |  | 6125 | Смещение кромок | GWAN |  | 03:00 | 05:50 | 05:09 | 0 | 1600 | 4.436000 | EXT | Смещение кромок. Наружу. Величина смещения - 4.4 мм. Аномалия находится на упругопластическом изгибе: R=372 D, максимальное растяжение на 5.8 час. |  | (c)
67780.930000 | 0.000000 | -0.051000 | -11.040000 | -11.091000 | -955.000000 | 264.000000 | 1086.000000 | 0.000000 |  | 6125 | Нарушение формы кольцевого шва | GWAN |  | 05:30 | 08:47 | 11:00 | 0 | 4082 |  | EXT | Нарушение формы кольцевого шва. Аномалия находится на упругопластическом изгибе: R=372 D, максимальное растяжение на 5.8 час. |  | (c)
67780.930000 | 0.000000 | -0.036000 | -11.040000 | -11.076000 | 466.000000 | 654.000000 | 702.000000 | 466.000000 |  | 6125 | Смещение кромок | GWAN |  | 09:20 | 09:50 | 09:58 | 0 | 473 | 3.308000 | EXT | Смещение кромок. Наружу. Величина смещения - 3.3 мм. Аномалия находится на упругопластическом изгибе: R=372 D, максимальное растяжение на 5.8 час. |  | (c)
67780.930000 | 0.000000 | -0.051000 | -11.040000 | -11.091000 | 974.000000 | 1433.000000 | 1267.000000 | 974.000000 |  | 6125 | Смещение кромок | GWAN |  | 10:42 | 11:56 | 11:29 | 0 | 587 | 4.069000 | EXT | Смещение кромок. Наружу. Величина смещения - 4.1 мм. Аномалия находится на упругопластическом изгибе: R=372 D, максимальное растяжение на 5.8 час. |  | (c)
67814.995000 | 0.000000 | -0.042000 | -11.705000 | -11.747000 | -1370.000000 | 91.000000 | -450.000000 | 0.000000 |  | 6128 | Нарушение формы кольцевого шва | GWAN |  | 06:38 | 10:33 | 09:06 | 0 | 1840 |  | EXT | Нарушение формы кольцевого шва |  | (c)
67827.433000 | 0.733000 | 0.666000 | -10.972000 | -11.039000 | 2024.000000 | 2046.000000 | 2039.000000 | 2024.000000 | 666.000000 | 6129 |  | CORR | AXGR | 06:28 | 06:32 | 06:31 | 112 | 30 | 10.000000 | EXT | - |  | (c)
67855.353000 | 5.493000 | 5.247000 | -6.202000 | -6.448000 | 1108.000000 | 1212.000000 | 1306.000000 | 1108.000000 | 5247.000000 | 6131 |  | DENT |  | 06:02 | 06:19 | 06:34 | 380 | 396 | 0.422535 |  | - |  | (c)
67856.223000 | 6.363000 | 5.943000 | -5.332000 | -5.752000 | 524.000000 | 553.000000 | 561.000000 | 524.000000 | 5264.000000 | 6131 |  | CORR | GENE | 04:28 | 04:33 | 04:34 | 488 | 74 | 12.000000 | EXT | - |  | (c)
67856.687000 | 6.827000 | 6.777000 | -4.868000 | -4.918000 | 452.000000 | 480.000000 | 474.000000 | 452.000000 | 4733.000000 | 6131 |  | CORR | AXGR | 04:16 | 04:21 | 04:20 | 185 | 43 | 10.000000 | EXT | - |  | (c)
67858.533000 | 8.673000 | 8.626000 | -3.022000 | -3.069000 | 93.000000 | 101.000000 | 102.000000 | 93.000000 | 2939.000000 | 6131 |  | CORR | AXGR | 03:18 | 03:20 | 03:20 | 130 | 18 | 11.000000 | EXT | - |  | (c)
67858.945000 | 9.085000 | 8.911000 | -2.610000 | -2.784000 | 1837.000000 | 1877.000000 | 1861.000000 | 1837.000000 | 2509.000000 | 6131 |  | CORR | GENE | 08:00 | 08:06 | 08:04 | 275 | 48 | 11.000000 | EXT | - |  | (c)
67859.361000 | 9.501000 | 9.367000 | -2.194000 | -2.328000 | 529.000000 | 553.000000 | 546.000000 | 529.000000 | 2024.000000 | 6131 |  | CORR | AXGR | 04:29 | 04:33 | 04:31 | 304 | 34 | 12.000000 | EXT | - |  | (c)
67859.500000 | 9.640000 | 9.372000 | -2.055000 | -2.323000 | 1751.000000 | 1768.000000 | 1800.000000 | 1751.000000 | 1424.000000 | 6131 |  | CORR | GENE | 07:46 | 07:49 | 07:54 | 899 | 97 | 11.000000 | EXT | - |  | (c)
67863.185000 | 1.630000 | 1.621000 | -10.055000 | -10.064000 | 1816.000000 | 1890.000000 | 1878.000000 | 1816.000000 | 1621.000000 | 6132 |  | CORR | СIGR | 06:55 | 07:07 | 07:05 | 21 | 125 | 13.000000 | EXT | - |  | (c)
67869.788000 | 8.233000 | 8.161000 | -3.452000 | -3.524000 | 662.000000 | 696.000000 | 686.000000 | 662.000000 | 3239.000000 | 6132 |  | CORR | GENE | 03:49 | 03:55 | 03:53 | 285 | 48 | 11.000000 | EXT | - |  | (c)
67871.068000 | 9.513000 | 9.236000 | -2.172000 | -2.449000 | 548.000000 | 548.000000 | 563.000000 | 548.000000 | 2160.000000 | 6132 |  | CORR | AXGR | 03:31 | 03:31 | 03:33 | 289 | 31 | 11.000000 | EXT | - |  | (c)
67873.240000 | 0.000000 | -0.050000 | -11.485000 | -11.535000 | 1467.000000 | 1574.000000 | 1596.000000 | 1467.000000 |  | 6133 | Вышлифовка на шве | GWAN |  | 01:57 | 02:14 | 02:18 | 107 | 258 | 15.000000 | EXT | Вышлифовка на шве |  | (c)
67873.240000 | 0.000000 | -0.031000 | -11.485000 | -11.516000 | 1507.000000 | 1577.000000 | 1577.000000 | 1507.000000 |  | 6133 | Смещение кромок | GWAN |  | 02:04 | 02:15 | 02:15 | 0 | 139 | 4.572000 | EXT | Смещение кромок. Вовнутрь. Величина смещения - 4.6 мм. |  | (c)
67873.240000 | 0.000000 | -0.031000 | -11.485000 | -11.516000 | -462.000000 | -3.000000 | -170.000000 | 0.000000 |  | 6133 | Смещение кромок | GWAN |  | 08:46 | 10:00 | 09:33 | 0 | 584 | 3.851000 | EXT | Смещение кромок. Вовнутрь. Величина смещения - 3.9 мм. |  | (c)
67877.229000 | 3.989000 | 3.748000 | -7.496000 | -7.737000 | 1837.000000 | 1864.000000 | 1886.000000 | 1837.000000 | 3748.000000 | 6133 |  | CORR | GENE | 02:57 | 03:01 | 03:05 | 324 | 97 | 10.000000 | EXT | - |  | (c)
67884.815000 | 0.090000 | 0.029000 | -11.420000 | -11.481000 | -1140.000000 | -618.000000 | -188.000000 | 0.000000 | 29.000000 | 6134 |  | CORR | GENE | 02:07 | 03:31 | 04:40 | 102 | 1905 | 11.000000 | EXT | - |  | (c)
67912.330000 | 4.400000 | 4.379000 | -6.790000 | -6.811000 | 1901.000000 | 2139.000000 | 2127.000000 | 1901.000000 | 4379.000000 | 6136 |  | CORR | GENE | 05:48 | 06:26 | 06:24 | 49 | 451 | 11.000000 | EXT | - |  | (c)
67924.465000 | 5.345000 | 5.055000 | -6.305000 | -6.595000 | 1989.000000 | 2047.000000 | 2047.000000 | 1989.000000 | 5055.000000 | 6137 |  | CORR | GENE | 08:16 | 08:25 | 08:25 | 418 | 116 | 10.000000 | EXT | - |  | (c)
67942.133000 | 11.363000 | 11.354000 | -0.337000 | -0.346000 | -1456.000000 | -1414.000000 | -1413.000000 | 1370.000000 | 329.000000 | 6138 |  | CORR | СIGR | 07:14 | 07:21 | 07:21 | 17 | 86 | 13.000000 | EXT | - |  | (c)
67965.420000 | 0.000000 | -0.026000 | -11.335000 | -11.361000 | 36.000000 | 198.000000 | 158.000000 | 36.000000 |  | 6141 | Смещение кромок | GWAN |  | 08:25 | 08:51 | 08:44 | 0 | 244 | 2.748000 | EXT | Смещение кромок. Наружу. Аномалия находится на отводе. Величина смещения - 2.7 мм. |  | (c)
67965.420000 | 0.000000 | -0.041000 | -11.335000 | -11.376000 | 315.000000 | 640.000000 | 502.000000 | 315.000000 |  | 6141 | Смещение кромок | GWAN |  | 09:10 | 10:02 | 09:40 | 0 | 375 | 3.356000 | EXT | Смещение кромок. Наружу. Аномалия находится на отводе. Величина смещения - 3.4 мм. |  | (c)
67967.017000 | 1.597000 | 1.566000 | -9.738000 | -9.769000 | -2143.000000 | -2072.000000 | -2081.000000 | 2019.000000 | 1566.000000 | 6141 |  | CORR | GENE | 02:33 | 02:45 | 02:43 | 49 | 124 | 11.000000 | EXT | - |  | (c)
67976.755000 | 0.000000 | -0.021000 | -10.905000 | -10.926000 | 1903.000000 | -2218.000000 | 2134.000000 | 1903.000000 |  | 6142 | Смещение кромок | GWAN |  | 05:25 | 06:20 | 06:02 | 0 | 462 | 2.833000 | EXT | Смещение кромок. Наружу. Величина смещения - 2.8 мм. Аномалия находится на упругопластическом изгибе: R=416 D, максимальное растяжение на 11.9 час. |  | (c)
67976.755000 | 0.000000 | -0.031000 | -10.905000 | -10.936000 | -1654.000000 | -1460.000000 | -1445.000000 | 1236.000000 |  | 6142 | Смещение кромок | GWAN |  | 07:51 | 08:22 | 08:24 | 0 | 418 | 2.377000 | EXT | Смещение кромок. Вовнутрь. Величина смещения - 2.4 мм. Аномалия находится на упругопластическом изгибе: R=416 D, максимальное растяжение на 11.9 час. |  | (c)
67983.268000 | 6.513000 | 6.461000 | -4.392000 | -4.444000 | -988.000000 | -939.000000 | -939.000000 | 889.000000 | 4338.000000 | 6142 |  | DENT |  | 09:38 | 09:46 | 09:46 | 106 | 99 | 0.633803 |  | -. Аномалия находится на упругопластическом изгибе. |  | (c)
67989.187000 | 1.527000 | 1.491000 | -9.958000 | -9.994000 | 1361.000000 | 1376.000000 | 1383.000000 | 1361.000000 | 1491.000000 | 6143 |  | CORR | AXGR | 07:20 | 07:23 | 07:24 | 141 | 43 | 11.000000 | EXT | -. Аномалия находится на упругопластическом изгибе: R=338 D, максимальное растяжение на 0.2 час. |  | (c)
68012.557000 | 2.092000 | 2.045000 | -8.143000 | -8.190000 | -293.000000 | -285.000000 | -284.000000 | 274.000000 | 2045.000000 | 6145а |  | CORR | AXGR | 07:50 | 07:51 | 07:51 | 92 | 19 | 11.000000 | EXT | -. Аномалия находится на отводе. |  | (c)
68020.700000 | 0.000000 | -0.016000 | -1.565000 | -1.581000 | 1666.000000 | 2203.000000 | -2008.000000 | 0.000000 |  | 6145б | Смещение кромок | GWAN |  | 03:30 | 04:57 | 05:37 | 0 | 1574 | 2.935000 | EXT | Смещение кромок. Вовнутрь. Аномалия находится на отводе. Величина смещения - 2.9 мм. |  | (c)
68033.520000 | 0.000000 | -0.011000 | -10.825000 | -10.836000 | -530.000000 | -365.000000 | -341.000000 | 152.000000 |  | 6147 | Смещение кромок | GWAN |  | 05:31 | 05:58 | 06:02 | 0 | 378 | 2.913000 | EXT | Смещение кромок. Наружу. Аномалия находится на отводе. Величина смещения - 2.9 мм. |  | (c)
68033.520000 | 0.000000 | -0.031000 | -10.825000 | -10.856000 | 1059.000000 | 1334.000000 | 1283.000000 | 1059.000000 |  | 6147 | Смещение кромок | GWAN |  | 09:48 | 10:32 | 10:24 | 0 | 447 | 3.705000 | EXT | Смещение кромок. Вовнутрь. Аномалия находится на отводе. Величина смещения - 3.7 мм. |  | (c)
68044.345000 | 0.000000 | -0.026000 | -10.840000 | -10.866000 | -365.000000 | -159.000000 | -235.000000 | 104.000000 |  | 6148 | Смещение кромок | GWAN |  | 01:28 | 02:01 | 01:49 | 0 | 261 | 3.548000 | EXT | Смещение кромок. Вовнутрь. Величина смещения - 3.5 мм. Аномалия находится на упругопластическом изгибе: R=590 D, максимальное растяжение на 5.8 час. |  | (c)
68044.345000 | 0.000000 | -0.016000 | -10.840000 | -10.856000 | 1331.000000 | 1470.000000 | 1454.000000 | 1331.000000 |  | 6148 | Смещение кромок | GWAN |  | 06:02 | 06:24 | 06:22 | 0 | 247 | 2.868000 | EXT | Смещение кромок. Наружу. Величина смещения - 2.9 мм. Аномалия находится на упругопластическом изгибе: R=590 D, максимальное растяжение на 5.8 час. |  | (c)
68055.185000 | 0.000000 | -0.036000 | -11.595000 | -11.631000 | -81.000000 | 117.000000 | 44.000000 | 0.000000 |  | 6149 | Смещение кромок | GWAN |  | 02:40 | 03:12 | 03:00 | 0 | 250 | 2.621000 | EXT | Смещение кромок. Вовнутрь. Аномалия находится на отводе. Величина смещения - 2.6 мм. |  | (c)
68074.095000 | 7.315000 | 7.309000 | -4.375000 | -4.381000 | -155.000000 | -126.000000 | -123.000000 | 91.000000 | 4364.000000 | 6150 |  | CORR | СIGR | 06:37 | 06:41 | 06:42 | 17 | 64 | 10.000000 | EXT | - |  | (c)
68074.239000 | 7.459000 | 7.411000 | -4.231000 | -4.279000 | -205.000000 | -149.000000 | -159.000000 | 114.000000 | 4220.000000 | 6150 |  | CORR | GENE | 06:29 | 06:38 | 06:36 | 59 | 92 | 15.000000 | EXT | - |  | (c)
68078.470000 | 0.000000 | -0.016000 | -11.690000 | -11.706000 | -319.000000 | -92.000000 | -139.000000 | 0.000000 |  | 6151 | Смещение кромок | GWAN |  | 05:16 | 05:53 | 05:45 | 0 | 360 | 4.113000 | EXT | Смещение кромок. Наружу. Величина смещения - 4.1 мм. |  | (c)
68078.470000 | 0.000000 | -0.031000 | -11.690000 | -11.721000 | 1561.000000 | 1592.000000 | 1645.000000 | 1561.000000 |  | 6151 | Смещение кромок | GWAN |  | 10:19 | 10:24 | 10:33 | 0 | 168 | 2.341000 | EXT | Смещение кромок. Вовнутрь. Величина смещения - 2.3 мм. |  | (c)
68112.555000 | 0.000000 | -0.061000 | -11.135000 | -11.196000 | 727.000000 | 933.000000 | 877.000000 | 727.000000 |  | 6154 | Смещение кромок | GWAN |  | 10:26 | 10:59 | 10:50 | 0 | 299 | 3.031000 | EXT | Смещение кромок. Наружу. Аномалия находится на отводе. Величина смещения - 3 мм. |  | (c)
68148.264000 | 1.154000 | 1.136000 | -10.361000 | -10.379000 | 801.000000 | 969.000000 | 982.000000 | 801.000000 | 1136.000000 | 6157 |  | CORR | СIGR | 05:40 | 06:08 | 06:10 | 34 | 362 | 10.000000 | EXT | -. Аномалия находится на отводе. |  | (c)
68158.625000 | 0.000000 | -0.026000 | -11.455000 | -11.481000 | -1280.000000 | -1228.000000 | -1191.000000 | 1103.000000 |  | 6158 | Смещение кромок | GWAN |  | 03:53 | 04:02 | 04:08 | 0 | 177 | 2.467000 | EXT | Смещение кромок. Наружу. Аномалия находится на отводе. Величина смещения - 2.5 мм. |  | (c)
68158.625000 | 0.000000 | -0.016000 | -11.455000 | -11.471000 | -742.000000 | -548.000000 | -600.000000 | 458.000000 |  | 6158 | Смещение кромок | GWAN |  | 05:20 | 05:51 | 05:43 | 0 | 285 | 2.819000 | EXT | Смещение кромок. Наружу. Аномалия находится на отводе. Величина смещения - 2.8 мм. |  | (c)
68170.080000 | 0.000000 | -0.056000 | -11.750000 | -11.806000 | -185.000000 | 1441.000000 | 1232.000000 | 0.000000 |  | 6159 | Нарушение формы кольцевого шва | GWAN |  | 02:23 | 06:45 | 06:11 | 0 | 2834 |  | EXT | Нарушение формы кольцевого шва. Аномалия находится на отводе. |  | (c)
68170.080000 | 0.000000 | -0.021000 | -11.750000 | -11.771000 | 527.000000 | 657.000000 | 652.000000 | 527.000000 |  | 6159 | Смещение кромок | GWAN |  | 04:17 | 04:38 | 04:38 | 0 | 250 | 3.657000 | EXT | Смещение кромок. Наружу. Аномалия находится на отводе. Величина смещения - 3.7 мм. |  | (c)
68170.080000 | 0.000000 | -0.006000 | -11.750000 | -11.756000 | 1299.000000 | 1505.000000 | 1443.000000 | 1299.000000 |  | 6159 | Смещение кромок | GWAN |  | 06:22 | 06:55 | 06:45 | 0 | 288 | 2.794000 | EXT | Смещение кромок. Наружу. Аномалия находится на отводе. Величина смещения - 2.8 мм. |  | (c)
68170.080000 | 0.000000 | -0.011000 | -11.750000 | -11.761000 | 1677.000000 | 1787.000000 | 1780.000000 | 1677.000000 |  | 6159 | Смещение кромок | GWAN |  | 07:23 | 07:41 | 07:40 | 0 | 206 | 2.871000 | EXT | Смещение кромок. Наружу. Аномалия находится на отводе. Величина смещения - 2.9 мм. |  | (c)
68189.038000 | 7.208000 | 7.162000 | -4.497000 | -4.543000 | 893.000000 | 905.000000 | 915.000000 | 893.000000 | 4323.000000 | 6160 |  | CORR | AXGR | 08:50 | 08:52 | 08:53 | 220 | 44 | 10.000000 | EXT | -. Аномалия находится на упругопластическом изгибе: R=445 D, максимальное растяжение на 4.7 час. |  | (c)
68200.623000 | 7.088000 | 7.079000 | -4.587000 | -4.596000 | -654.000000 | -613.000000 | -612.000000 | 569.000000 | 4580.000000 | 6161 |  | CORR | СIGR | 07:26 | 07:32 | 07:32 | 16 | 84 | 13.000000 | EXT | - |  | (c)
68204.235000 | 10.700000 | 10.692000 | -0.975000 | -0.983000 | -900.000000 | -820.000000 | -809.000000 | 719.000000 | 955.000000 | 6161 |  | CORR | СIGR | 06:46 | 06:59 | 07:01 | 28 | 181 | 11.000000 | EXT | - |  | (c)
68208.462000 | 3.252000 | 3.065000 | -8.428000 | -8.615000 | 872.000000 | 1043.000000 | 1012.000000 | 872.000000 | 3065.000000 | 6162 |  | DENT |  | 07:06 | 07:33 | 07:29 | 382 | 280 | 0.492958 |  | -. Аномалия находится на упругопластическом изгибе. |  | (c)
68215.953000 | 10.743000 | 9.898000 | -0.937000 | -1.782000 | 918.000000 | 965.000000 | 984.000000 | 918.000000 | 585.000000 | 6162 |  | CORR | GENE | 07:13 | 07:21 | 07:24 | 1197 | 131 | 11.000000 | EXT | -. Аномалия находится на упругопластическом изгибе: R=335 D, максимальное растяжение на 11.7 час. |  | (c)
68216.890000 | 0.000000 | -0.048000 | -11.660000 | -11.708000 | 1170.000000 | 1449.000000 | 1398.000000 | 1170.000000 |  | 6163 | Вышлифовка на шве | GWAN |  | 09:04 | 09:49 | 09:40 | 101 | 456 | 14.000000 | EXT | Вышлифовка на шве. Аномалия находится на упругопластическом изгибе: R=339 D, максимальное растяжение на 11.7 час. |  | (b)
68216.890000 | 0.000000 | -0.036000 | -11.660000 | -11.696000 | 1195.000000 | 1349.000000 | 1291.000000 | 1195.000000 |  | 6163 | Смещение кромок | GWAN |  | 09:08 | 09:33 | 09:23 | 0 | 192 | 4.148000 | EXT | Смещение кромок. Наружу. Величина смещения - 4.1 мм. Аномалия находится на упругопластическом изгибе: R=339 D, максимальное растяжение на 11.7 час. |  | (c)
68216.890000 | 0.000000 | -0.041000 | -11.660000 | -11.701000 | 1442.000000 | 1558.000000 | 1535.000000 | 1442.000000 |  | 6163 | Смещение кромок | GWAN |  | 09:48 | 10:06 | 10:03 | 0 | 186 | 3.730000 | EXT | Смещение кромок. Наружу. Величина смещения - 3.7 мм. Аномалия находится на упругопластическом изгибе: R=339 D, максимальное растяжение на 11.7 час. |  | (c)
68217.617000 | 0.727000 | 0.719000 | -10.933000 | -10.941000 | 5.000000 | 22.000000 | 24.000000 | 5.000000 | 719.000000 | 6163 |  | LWAN |  | 05:56 | 05:58 | 05:59 | 19 | 39 | 11.433874 | INT | -. Эквивалент потери металла 11%. Аномалия находится на упругопластическом изгибе: R=345 D, максимальное растяжение на 11.7 час. |  | (c)
68223.477000 | 6.587000 | 6.508000 | -5.073000 | -5.152000 | 913.000000 | 968.000000 | 972.000000 | 913.000000 | 5011.000000 | 6163 |  | DENT |  | 08:22 | 08:31 | 08:32 | 141 | 118 | 0.563380 |  | -. Аномалия находится на упругопластическом изгибе. |  | (c)
68252.958000 | 0.000000 | -0.046000 | -10.332000 | -10.378000 | -396.000000 | 436.000000 | 757.000000 | 0.000000 |  | 6166а | Нарушение формы кольцевого шва | GWAN |  | 01:32 | 03:46 | 04:38 | 0 | 2307 |  | INT | Нарушение формы кольцевого шва. Аномалия находится на отводе. |  | (c)
68252.958000 | 0.000000 | -0.048000 | -10.332000 | -10.380000 | 2206.000000 | -2209.000000 | -1986.000000 | 1717.000000 |  | 6166а | Нарушение формы кольцевого шва | GWAN |  | 08:32 | 08:40 | 09:16 | 0 | 538 |  | INT | Нарушение формы кольцевого шва. Аномалия находится на отводе. |  | (c)
68256.834000 | 3.876000 | 3.844000 | -6.456000 | -6.488000 | -1345.000000 | -1260.000000 | -1246.000000 | 1148.000000 | 3844.000000 | 6166а |  | ARTD | GENE | 10:59 | 11:13 | 11:15 | 54 | 197 | 28.000000 | EXT | -. Эквивалент потери металла 28%. Аномалия находится на отводе. |  | (c)
68261.233000 | 8.275000 | 8.182000 | -2.057000 | -2.150000 | 496.000000 | 533.000000 | 537.000000 | 496.000000 | 1921.000000 | 6166а |  | ARTD | GENE | 03:56 | 04:02 | 04:03 | 229 | 81 | 10.000000 | EXT | -. Эквивалент потери металла 10%. Аномалия находится на отводе. |  | (c)
68263.290000 | 0.000000 | -0.059000 | -10.742000 | -10.801000 | -1430.000000 | -406.000000 | -417.000000 | 0.000000 |  | 6167а | Нарушение формы кольцевого шва | GWAN |  | 01:10 | 03:55 | 03:54 | 0 | 2026 |  | EXT | Нарушение формы кольцевого шва. Аномалия находится на отводе. |  | (c)
68275.582000 | 0.000000 | -0.068000 | -9.728000 | -9.796000 | -1578.000000 | -915.000000 | -969.000000 | 360.000000 |  | 6168а | Непровар / утяжина | GWAN |  | 04:35 | 06:22 | 06:13 | 0 | 1219 | 10.000000 | INT | Непровар / утяжина. Аномалия находится на отводе. |  | (c)
68285.375000 | 0.065000 | 0.003000 | -11.435000 | -11.497000 | 1477.000000 | 1487.000000 | 1496.000000 | 1477.000000 | 3.000000 | 6169 |  | CORR | AXGR | 06:50 | 06:52 | 06:53 | 89 | 38 | 10.000000 | EXT | - |  | (c)
68296.810000 | 0.000000 | -0.036000 | -11.530000 | -11.566000 | -1810.000000 | -1688.000000 | -1691.000000 | 1572.000000 |  | 6170 | Смещение кромок | GWAN |  | 02:16 | 02:35 | 02:35 | 0 | 238 | 4.091000 | EXT | Смещение кромок. Вовнутрь. Величина смещения - 4.1 мм. |  | (c)
68296.810000 | 0.000000 | -0.016000 | -11.530000 | -11.546000 | -1214.000000 | -1003.000000 | -1058.000000 | 901.000000 |  | 6170 | Смещение кромок | GWAN |  | 03:52 | 04:26 | 04:17 | 0 | 314 | 3.274000 | EXT | Смещение кромок. Вовнутрь. Величина смещения - 3.3 мм. |  | (c)
68296.810000 | 0.000000 | -0.016000 | -11.530000 | -11.546000 | -189.000000 | -88.000000 | -106.000000 | 24.000000 |  | 6170 | Смещение кромок | GWAN |  | 06:37 | 06:54 | 06:51 | 0 | 166 | 2.691000 | EXT | Смещение кромок. Наружу. Величина смещения - 2.7 мм. |  | (c)
68296.810000 | 0.000000 | -0.041000 | -11.530000 | -11.571000 | 459.000000 | 540.000000 | 531.000000 | 459.000000 |  | 6170 | Смещение кромок | GWAN |  | 08:22 | 08:35 | 08:33 | 0 | 145 | 4.811000 | EXT | Смещение кромок. Наружу. Величина смещения - 4.8 мм. |  | (c)
68331.705000 | 0.000000 | -0.036000 | -11.380000 | -11.416000 | -99.000000 | 5.000000 | 51.000000 | 0.000000 |  | 6173 | Смещение кромок | GWAN |  | 02:18 | 02:35 | 02:42 | 0 | 299 | 3.737000 | EXT | Смещение кромок. Вовнутрь. Аномалия находится на отводе. Величина смещения - 3.7 мм. |  | (c)
68331.705000 | 0.000000 | -0.057000 | -11.380000 | -11.437000 | -2005.000000 | -1364.000000 | -1411.000000 | 817.000000 |  | 6173 | Нарушение формы кольцевого шва | GWAN |  | 09:10 | 10:54 | 10:46 | 0 | 1188 |  | EXT | Нарушение формы кольцевого шва. Аномалия находится на отводе. |  | (c)
68331.705000 | 0.000000 | -0.056000 | -11.380000 | -11.436000 | -1664.000000 | -1467.000000 | -1544.000000 | 1423.000000 |  | 6173 | Смещение кромок | GWAN |  | 10:05 | 10:37 | 10:25 | 0 | 241 | 2.646000 | EXT | Смещение кромок. Наружу. Аномалия находится на отводе. Величина смещения - 2.6 мм. |  | (c)
68355.238000 | 0.443000 | 0.412000 | -11.072000 | -11.103000 | -1441.000000 | -1211.000000 | -1187.000000 | 54.861414 | 412.000000 | 6175 |  | CORR | GENE | 05:48 | 06:25 | 06:29 | 54 | 507 | 13.000000 | EXT | - |  | (c)
68356.803000 | 2.008000 | 1.991000 | -9.507000 | -9.524000 | -1065.000000 | -999.000000 | -1002.000000 | 70.702837 | 1991.000000 | 6175 |  | CORR | СIGR | 06:49 | 06:59 | 06:59 | 26 | 126 | 12.000000 | EXT | - |  | (c)
68366.118000 | 11.323000 | 11.268000 | -0.192000 | -0.247000 | -575.000000 | -567.000000 | -563.000000 | 43.639719 | 103.000000 | 6175 |  | CORR | AXGR | 08:08 | 08:09 | 08:10 | 144 | 23 | 10.000000 | EXT | - |  | (c)
68424.282000 | 0.582000 | 0.525000 | -11.073000 | -11.130000 | -352.000000 | -335.000000 | -335.000000 | 318.000000 | 525.000000 | 6181 |  | CORR | AXGR | 06:56 | 06:59 | 06:59 | 99 | 34 | 10.000000 | EXT | - |  | (c)
68426.127000 | 2.427000 | 2.373000 | -9.228000 | -9.282000 | 446.000000 | 453.000000 | 460.000000 | 446.000000 | 2373.000000 | 6181 |  | CORR | AXGR | 09:05 | 09:06 | 09:07 | 220 | 29 | 12.000000 | EXT | - |  | (c)
68426.309000 | 2.609000 | 2.596000 | -9.046000 | -9.059000 | 395.000000 | 450.000000 | 443.000000 | 395.000000 | 2596.000000 | 6181 |  | CORR | СIGR | 08:56 | 09:05 | 09:04 | 33 | 97 | 10.000000 | EXT | - |  | (c)
68429.245000 | 5.545000 | 5.380000 | -6.110000 | -6.275000 | 1815.000000 | 1815.000000 | 2051.000000 | 1815.000000 | 5380.000000 | 6181 |  | GOUG | GENE | 00:45 | 00:46 | 01:24 | 275 | 473 | 6.000000 | EXT | -. Задир. |  | (c)
68458.210000 | 0.000000 | -0.026000 | -11.730000 | -11.756000 | -698.000000 | -602.000000 | -595.000000 | 492.000000 |  | 6184 | Смещение кромок | GWAN |  | 01:23 | 01:38 | 01:39 | 0 | 206 | 3.320000 | EXT | Смещение кромок. Вовнутрь. Аномалия находится на отводе. Величина смещения - 3.3 мм. |  | (c)
68472.607000 | 2.667000 | 2.655000 | -8.198000 | -8.210000 | 1964.000000 | 2005.000000 | 2046.000000 | 1964.000000 | 2655.000000 | 6185 |  | CORR | СIGR | 05:05 | 05:12 | 05:18 | 19 | 164 | 11.000000 | EXT | - |  | (c)
68487.335000 | 6.530000 | 6.462000 | -4.930000 | -4.998000 | -1327.000000 | -1317.000000 | -1314.000000 | 1301.000000 | 4880.000000 | 6186 |  | CORR | AXGR | 07:59 | 08:00 | 08:01 | 118 | 27 | 10.000000 | EXT | - |  | (c)
68491.911000 | 11.106000 | 10.842000 | -0.354000 | -0.618000 | 1036.000000 | 1068.000000 | 1062.000000 | 1036.000000 | 213.000000 | 6186 |  | CORR | GENE | 02:20 | 02:25 | 02:24 | 405 | 51 | 13.000000 | EXT | - |  | (c)
68492.265000 | 0.000000 | -0.031000 | -11.670000 | -11.701000 | 1487.000000 | 1902.000000 | 1807.000000 | 1487.000000 |  | 6187 | Смещение кромок | GWAN |  | 02:11 | 03:18 | 03:03 | 0 | 639 | 3.016000 | EXT | Смещение кромок. Вовнутрь. Величина смещения - 3 мм. |  | (c)
68492.265000 | 0.000000 | -0.016000 | -11.670000 | -11.686000 | -2140.000000 | -1923.000000 | -1699.000000 | 1257.000000 |  | 6187 | Смещение кромок | GWAN |  | 04:26 | 05:01 | 05:37 | 0 | 883 | 2.527000 | EXT | Смещение кромок. Вовнутрь. Величина смещения - 2.5 мм. |  | (c)
68492.265000 | 0.000000 | -0.044000 | -11.670000 | -11.714000 | -861.000000 | -553.000000 | -118.000000 | 0.000000 |  | 6187 | Нарушение формы кольцевого шва | GWAN |  | 07:52 | 08:42 | 09:52 | 0 | 1486 |  | EXT | Нарушение формы кольцевого шва |  | (c)
68492.265000 | 0.000000 | -0.041000 | -11.670000 | -11.711000 | -577.000000 | -308.000000 | -122.000000 | 0.000000 |  | 6187 | Смещение кромок | GWAN |  | 08:38 | 09:21 | 09:51 | 0 | 912 | 4.151000 | EXT | Смещение кромок. Наружу. Величина смещения - 4.2 мм. |  | (c)
68492.265000 | 0.000000 | -0.041000 | -11.670000 | -11.711000 | 445.000000 | 517.000000 | 523.000000 | 445.000000 |  | 6187 | Смещение кромок | GWAN |  | 11:23 | 11:34 | 11:35 | 0 | 157 | 2.562000 | EXT | Смещение кромок. Вовнутрь. Величина смещения - 2.6 мм. |  | (c)
68503.935000 | 0.000000 | -0.036000 | -10.885000 | -10.921000 | -1777.000000 | -1634.000000 | -1544.000000 | 1312.000000 |  | 6188 | Смещение кромок | GWAN |  | 08:50 | 09:12 | 09:27 | 0 | 465 | 3.744000 | EXT | Смещение кромок. Вовнутрь. Величина смещения - 3.7 мм. Аномалия находится на упругопластическом изгибе: R=560 D, максимальное растяжение на 6.3 час. |  | (c)
68518.832000 | 4.012000 | 3.930000 | -7.688000 | -7.770000 | -651.000000 | -580.000000 | -579.000000 | 508.000000 | 3930.000000 | 6189 |  | DENT |  | 03:26 | 03:38 | 03:38 | 158 | 143 | 0.985915 |  | - |  | (c)
68537.475000 | 0.000000 | -0.031000 | -11.690000 | -11.721000 | 884.000000 | 1032.000000 | 1041.000000 | 884.000000 |  | 6191 | Смещение кромок | GWAN |  | 09:16 | 09:40 | 09:41 | 0 | 314 | 4.319000 | EXT | Смещение кромок. Вовнутрь. Величина смещения - 4.3 мм. |  | (c)
68549.165000 | 0.000000 | -0.049000 | -11.065000 | -11.114000 | -1719.000000 | 489.000000 | -17.000000 | 0.000000 |  | 6192 | Нарушение формы кольцевого шва | GWAN |  | 01:55 | 07:51 | 06:30 | 0 | 3405 |  | EXT | Нарушение формы кольцевого шва |  | (c)
68549.165000 | 0.000000 | -0.021000 | -11.065000 | -11.086000 | 349.000000 | 599.000000 | 507.000000 | 349.000000 |  | 6192 | Смещение кромок | GWAN |  | 07:29 | 08:09 | 07:54 | 0 | 317 | 3.220000 | EXT | Смещение кромок. Наружу. Величина смещения - 3.2 мм. |  | (c)
68549.761000 | 0.596000 | 0.410000 | -10.469000 | -10.655000 | -405.000000 | -272.000000 | -240.000000 | 75.000000 | 410.000000 | 6192 |  | DENT |  | 05:27 | 05:49 | 05:54 | 307 | 330 | 0.352113 |  | -. Аномалия находится вблизи продольного шва. |  | (c)
68560.230000 | 0.000000 | -0.041000 | -11.495000 | -11.536000 | 1716.000000 | 1846.000000 | 1936.000000 | 1716.000000 |  | 6193 | Смещение кромок | GWAN |  | 02:40 | 03:01 | 03:15 | 0 | 441 | 3.504000 | EXT | Смещение кромок. Наружу. Величина смещения - 3.5 мм. |  | (c)
68560.230000 | 0.000000 | -0.039000 | -11.495000 | -11.534000 | -1471.000000 | 1848.000000 | 651.000000 | 0.000000 |  | 6193 | Нарушение формы кольцевого шва | GWAN |  | 06:05 | 03:01 | 11:48 | 0 | 4245 |  | EXT | Нарушение формы кольцевого шва |  | (c)
68562.200000 | 1.970000 | 1.592000 | -9.525000 | -9.903000 | -2035.000000 | -2012.000000 | -2018.000000 | 2000.000000 | 1592.000000 | 6193 |  | CORR | AXGR | 04:34 | 04:38 | 04:37 | 521 | 35 | 10.000000 | EXT | - |  | (c)
68563.167000 | 2.937000 | 2.804000 | -8.558000 | -8.691000 | -350.000000 | -338.000000 | -339.000000 | 328.000000 | 2804.000000 | 6193 |  | CORR | AXGR | 09:06 | 09:08 | 09:08 | 199 | 22 | 10.000000 | EXT | - |  | (c)
68570.400000 | 10.170000 | 10.073000 | -1.325000 | -1.422000 | -1631.000000 | -1543.000000 | -1450.000000 | 1268.000000 | 1248.000000 | 6193 |  | DENT |  | 05:39 | 05:54 | 06:09 | 174 | 364 | 0.352113 |  | - |  | (c)
68577.867000 | 6.142000 | 6.133000 | -5.463000 | -5.472000 | 2141.000000 | 2180.000000 | 2179.000000 | 2141.000000 | 5451.000000 | 6194 |  | CORR | СIGR | 03:48 | 03:55 | 03:55 | 21 | 77 | 11.000000 | EXT | - |  | (c)
68584.906000 | 1.576000 | 1.485000 | -9.719000 | -9.810000 | 926.000000 | 931.000000 | 938.000000 | 926.000000 | 1485.000000 | 6195 |  | GOUG | AXGR | 10:57 | 10:58 | 10:59 | 97 | 23 | 6.000000 | EXT | - |  | (c)
68590.622000 | 7.292000 | 7.280000 | -4.003000 | -4.015000 | 2153.000000 | 2203.000000 | 2211.000000 | 2153.000000 | 3991.000000 | 6195 |  | CORR | СIGR | 02:15 | 02:23 | 02:24 | 24 | 116 | 11.000000 | EXT | - |  | (c)
68610.425000 | 3.558000 | 3.527000 | -6.865000 | -6.896000 | -1074.000000 | -861.000000 | -905.000000 | 735.000000 | 3527.000000 | 6197а |  | CORR | GENE | 05:47 | 06:22 | 06:15 | 61 | 339 | 10.000000 | EXT | -. Аномалия находится на отводе. |  | (c)
68617.290000 | 0.000000 | -0.011000 | -11.705000 | -11.716000 | -677.000000 | -616.000000 | -610.000000 | 543.000000 |  | 6198 | Смещение кромок | GWAN |  | 05:33 | 05:43 | 05:44 | 0 | 134 | 2.641000 | EXT | Смещение кромок. Вовнутрь. Аномалия находится на отводе. Величина смещения - 2.6 мм. |  | (c)
68636.939000 | 7.944000 | 7.890000 | -3.741000 | -3.795000 | -1173.000000 | -920.000000 | -1012.000000 | 851.000000 | 3732.000000 | 6199 |  | CORR | GENE | 05:16 | 05:56 | 05:42 | 63 | 322 | 10.000000 | EXT | -. Аномалия находится на отводе. |  | (c)
68640.680000 | 0.000000 | -0.016000 | -11.670000 | -11.686000 | 499.000000 | 742.000000 | 741.000000 | 499.000000 |  | 6200 | Смещение кромок | GWAN |  | 03:24 | 04:03 | 04:03 | 0 | 485 | 2.954000 | EXT | Смещение кромок. Вовнутрь. Аномалия находится на отводе. Величина смещения - 3 мм. |  | (c)
68658.999000 | 6.649000 | 6.637000 | -5.046000 | -5.058000 | -974.000000 | -909.000000 | -910.000000 | 846.000000 | 5033.000000 | 6201 |  | CORR | СIGR | 05:59 | 06:10 | 06:09 | 25 | 128 | 12.000000 | EXT | -. Аномалия находится на отводе. |  | (c)
68659.887000 | 7.537000 | 7.489000 | -4.158000 | -4.206000 | -1109.000000 | -960.000000 | -937.000000 | 766.000000 | 4120.000000 | 6201 |  | CORR | GENE | 05:37 | 06:01 | 06:05 | 86 | 343 | 12.000000 | EXT | -. Аномалия находится на отводе. |  | (c)
68660.722000 | 8.372000 | 8.359000 | -3.323000 | -3.336000 | -902.000000 | -606.000000 | -717.000000 | 533.000000 | 3299.000000 | 6201 |  | CORR | СIGR | 06:11 | 06:59 | 06:41 | 37 | 369 | 10.000000 | EXT | -. Аномалия находится на отводе. |  | (c)
68664.045000 | 0.000000 | -0.031000 | -11.505000 | -11.536000 | 2016.000000 | 2088.000000 | 2091.000000 | 2016.000000 |  | 6202 | Смещение кромок | GWAN |  | 08:32 | 08:43 | 08:44 | 0 | 151 | 2.505000 | EXT | Смещение кромок. Вовнутрь. Аномалия находится на отводе. Величина смещения - 2.5 мм. |  | (c)
68664.045000 | 0.000000 | -0.051000 | -11.505000 | -11.556000 | -1754.000000 | -1384.000000 | -1381.000000 | 1008.000000 |  | 6202 | Нарушение формы кольцевого шва | GWAN |  | 10:23 | 11:23 | 11:24 | 0 | 745 |  | EXT | Нарушение формы кольцевого шва. Аномалия находится на отводе. |  | (c)
68687.195000 | 0.000000 | -0.052000 | -6.241000 | -6.293000 | -11.000000 | 246.000000 | 493.000000 | 39.753129 |  | 6204а | Нарушение формы кольцевого шва | GWAN |  | 10:19 | 11:01 | 11:41 | 0 | 1007 |  | EXT | Нарушение формы кольцевого шва. Аномалия находится на отводе. |  | (c)
68693.436000 | 0.000000 | -0.033000 | -4.669000 | -4.702000 | 267.000000 | -1403.000000 | 2058.000000 | 267.000000 |  | 6204б | Нарушение формы кольцевого шва | GWAN |  | 06:04 | 01:35 | 10:53 | 0 | 3582 |  | EXT | Нарушение формы кольцевого шва. Аномалия находится на отводе. |  | (c)
68697.424000 | 3.988000 | 3.939000 | -0.681000 | -0.730000 | 1033.000000 | 1107.000000 | 1090.000000 | 1033.000000 | 626.000000 | 6204б |  | DENT |  | 08:08 | 08:20 | 08:17 | 104 | 114 | 0.563380 |  | -. Аномалия находится на отводе. |  | (c)
68709.615000 | 0.000000 | -0.041000 | -11.695000 | -11.736000 | 2161.000000 | -2019.000000 | -2120.000000 | 1940.000000 |  | 6206 | Смещение кромок | GWAN |  | 01:18 | 02:03 | 01:47 | 0 | 360 | 3.619000 | EXT | Смещение кромок. Наружу. Величина смещения - 3.6 мм. Аномалия находится на упругопластическом изгибе: R=709 D, максимальное растяжение на 5.3 час. |  | (c)
68709.615000 | 0.000000 | -0.031000 | -11.695000 | -11.726000 | -1865.000000 | -1830.000000 | -1763.000000 | 1661.000000 |  | 6206 | Смещение кромок | GWAN |  | 02:28 | 02:33 | 02:44 | 0 | 203 | 3.312000 | EXT | Смещение кромок. Наружу. Величина смещения - 3.3 мм. Аномалия находится на упругопластическом изгибе: R=709 D, максимальное растяжение на 5.3 час. |  | (c)
68709.615000 | 0.000000 | -0.031000 | -11.695000 | -11.726000 | -1568.000000 | -1482.000000 | -1468.000000 | 1368.000000 |  | 6206 | Смещение кромок | GWAN |  | 03:16 | 03:30 | 03:32 | 0 | 200 | 3.154000 | EXT | Смещение кромок. Наружу. Величина смещения - 3.2 мм. Аномалия находится на упругопластическом изгибе: R=709 D, максимальное растяжение на 5.3 час. |  | (c)
68715.531000 | 5.916000 | 5.906000 | -5.779000 | -5.789000 | -208.000000 | -163.000000 | -165.000000 | 122.000000 | 5770.000000 | 6206 |  | CORR | СIGR | 06:55 | 07:02 | 07:02 | 19 | 85 | 10.000000 | EXT | -. Аномалия находится на упругопластическом изгибе: R=343 D, максимальное растяжение на 5.8 час. |  | (c)
68721.310000 | 0.000000 | -0.016000 | -11.695000 | -11.711000 | 36.000000 | 175.000000 | 127.000000 | 36.000000 |  | 6207 | Смещение кромок | GWAN |  | 05:53 | 06:16 | 06:08 | 0 | 183 | 2.674000 | EXT | Смещение кромок. Наружу. Величина смещения - 2.7 мм. Аномалия находится на упругопластическом изгибе: R=368 D, максимальное растяжение на 5.7 час. |  | (c)
68733.005000 | 0.000000 | -0.057000 | -10.685000 | -10.742000 | 886.000000 | -1933.000000 | -1432.000000 | 0.000000 |  | 6208 | Нарушение формы кольцевого шва | GWAN |  | 00:20 | 04:45 | 06:06 | 0 | 4288 |  | EXT | Нарушение формы кольцевого шва. Аномалия находится на упругопластическом изгибе: R=603 D, максимальное растяжение на 5.5 час. |  | (c)
68735.201000 | 2.196000 | 2.101000 | -8.489000 | -8.584000 | -509.000000 | -488.000000 | -483.000000 | 458.000000 | 2101.000000 | 6208 |  | CORR | GENE | 08:35 | 08:39 | 08:39 | 183 | 50 | 12.000000 | EXT | -. Аномалия находится на упругопластическом изгибе: R=715 D, максимальное растяжение на 5.8 час. |  | (c)
68738.488000 | 5.483000 | 5.288000 | -5.202000 | -5.397000 | 2216.000000 | -2204.000000 | -2218.000000 | 2191.000000 | 5046.000000 | 6208 |  | CORR | GENE | 03:55 | 04:02 | 03:59 | 351 | 54 | 13.000000 | EXT | -. Аномалия находится на упругопластическом изгибе: R=734 D, максимальное растяжение на 6.2 час. |  | (c)
68743.690000 | 0.000000 | -0.031000 | -11.645000 | -11.676000 | 242.000000 | 343.000000 | 311.000000 | 242.000000 |  | 6209 | Смещение кромок | GWAN |  | 00:10 | 00:26 | 00:21 | 0 | 139 | 3.659000 | EXT | Смещение кромок. Наружу. Величина смещения - 3.7 мм. Аномалия находится на упругопластическом изгибе: R=929 D, максимальное растяжение на 5.6 час. |  | (c)
68743.690000 | 0.000000 | -0.016000 | -11.645000 | -11.661000 | 1456.000000 | 1595.000000 | 1569.000000 | 1456.000000 |  | 6209 | Смещение кромок | GWAN |  | 03:26 | 03:48 | 03:44 | 0 | 227 | 3.253000 | EXT | Смещение кромок. Вовнутрь. Величина смещения - 3.3 мм. Аномалия находится на упругопластическом изгибе: R=929 D, максимальное растяжение на 5.6 час. |  | (c)
68743.690000 | 0.000000 | -0.011000 | -11.645000 | -11.656000 | 1833.000000 | 2022.000000 | 1981.000000 | 1833.000000 |  | 6209 | Смещение кромок | GWAN |  | 04:27 | 04:57 | 04:50 | 0 | 296 | 3.102000 | EXT | Смещение кромок. Вовнутрь. Величина смещения - 3.1 мм. Аномалия находится на упругопластическом изгибе: R=929 D, максимальное растяжение на 5.6 час. |  | (c)
68758.870000 | 3.535000 | 3.507000 | -8.065000 | -8.093000 | 1789.000000 | 1845.000000 | 1829.000000 | 1789.000000 | 3507.000000 | 6210 |  | GOUG | СIGR | 07:35 | 07:44 | 07:42 | 40 | 81 | 8.000000 | EXT | -. Аномалия находится на отводе. Задир. |  | (c)
68766.935000 | 0.000000 | -0.039000 | -11.725000 | -11.764000 | 1245.000000 | 1261.000000 | 1257.000000 | 1245.000000 |  | 6211 | Непровар / утяжина | GWAN |  | 07:20 | 07:22 | 07:22 | 0 | 23 | 10.000000 | INT | Непровар / утяжина. Аномалия находится на отводе. |  | (c)
68789.540000 | 0.000000 | -0.026000 | -11.515000 | -11.541000 | -988.000000 | -742.000000 | -817.000000 | 646.000000 |  | 6213 | Смещение кромок | GWAN |  | 04:58 | 05:38 | 05:25 | 0 | 343 | 3.314000 | EXT | Смещение кромок. Наружу. Аномалия находится на отводе. Величина смещения - 3.3 мм. |  | (c)
68799.784000 | 10.244000 | 10.201000 | -1.271000 | -1.314000 | -1213.000000 | -1201.000000 | -1202.000000 | 1192.000000 | 1213.000000 | 6213 |  | CORR | AXGR | 04:22 | 04:23 | 04:23 | 101 | 21 | 11.000000 | EXT | - |  | (c)
68802.182000 | 1.127000 | 1.113000 | -10.218000 | -10.232000 | -767.000000 | -563.000000 | -609.000000 | 451.000000 | 1113.000000 | 6214 |  | CORR | GENE | 07:11 | 07:44 | 07:37 | 62 | 316 | 10.000000 | EXT | - |  | (c)
68849.434000 | 1.944000 | 0.090000 | -9.711000 | -11.565000 | 1031.000000 | 1335.000000 | 1227.000000 | 1031.000000 | 90.000000 | 6218 |  | CORR | GENE | 03:15 | 04:04 | 03:46 | 2997 | 391 | 10.000000 | EXT | - |  | (c)
68852.389000 | 4.899000 | 4.880000 | -6.756000 | -6.775000 | -1838.000000 | -1721.000000 | -1755.000000 | 1672.000000 | 4880.000000 | 6218 |  | CORR | GENE | 07:31 | 07:50 | 07:45 | 55 | 167 | 10.000000 | EXT | - |  | (c)
68855.427000 | 7.937000 | 7.925000 | -3.718000 | -3.730000 | -1858.000000 | -1798.000000 | -1791.000000 | 1725.000000 | 3710.000000 | 6218 |  | CORR | СIGR | 07:28 | 07:38 | 07:39 | 20 | 134 | 10.000000 | EXT | - |  | (c)
68882.010000 | 0.000000 | -0.036000 | -11.700000 | -11.736000 | -19.000000 | 143.000000 | 298.000000 | 0.000000 |  | 6221 | Смещение кромок | GWAN |  | 02:02 | 02:28 | 02:53 | 0 | 633 | 2.836000 | EXT | Смещение кромок. Вовнутрь. Величина смещения - 2.8 мм. Аномалия находится на упругопластическом изгибе: R=323 D, максимальное растяжение на 5.9 час. |  | (c)
68882.010000 | 0.000000 | -0.021000 | -11.700000 | -11.721000 | 942.000000 | 1116.000000 | 1095.000000 | 942.000000 |  | 6221 | Смещение кромок | GWAN |  | 04:37 | 05:05 | 05:02 | 0 | 305 | 3.122000 | EXT | Смещение кромок. Вовнутрь. Величина смещения - 3.1 мм. Аномалия находится на упругопластическом изгибе: R=323 D, максимальное растяжение на 5.9 час. |  | (c)
68882.010000 | 0.000000 | -0.041000 | -11.700000 | -11.741000 | -1184.000000 | -1140.000000 | -1121.000000 | 1059.000000 |  | 6221 | Смещение кромок | GWAN |  | 10:54 | 11:01 | 11:04 | 0 | 125 | 2.279000 | EXT | Смещение кромок. Наружу. Величина смещения - 2.3 мм. Аномалия находится на упругопластическом изгибе: R=323 D, максимальное растяжение на 5.9 час. |  | (c)
68893.438000 | 11.428000 | 11.309000 | -0.272000 | -0.391000 | 2076.000000 | 2212.000000 | 2175.000000 | 2076.000000 | 208.000000 | 6221 |  | DENT |  | 07:40 | 08:02 | 07:56 | 183 | 198 | 0.563380 |  | -. Аномалия находится на упругопластическом изгибе. |  | (c)
68895.188000 | 1.478000 | 1.468000 | -10.227000 | -10.237000 | 2197.000000 | -2228.000000 | -2229.000000 | 2193.000000 | 1468.000000 | 6222 |  | CORR | СIGR | 03:52 | 03:58 | 03:57 | 20 | 71 | 10.000000 | EXT | -. Аномалия находится на упругопластическом изгибе: R=327 D, максимальное растяжение на 6.2 час. |  | (c)
68902.051000 | 8.341000 | 8.231000 | -3.364000 | -3.474000 | -67.000000 | -36.000000 | -47.000000 | 27.000000 | 1718.000000 | 6222 |  | LWAN |  | 09:46 | 09:51 | 09:49 | 1756 | 40 | 9.783049 | INT | -. Эквивалент потери металла 10%. Аномалия находится на упругопластическом изгибе: R=436 D, максимальное растяжение на 5.8 час. |  | (c)
68904.482000 | 10.772000 | 10.763000 | -0.933000 | -0.942000 | -1962.000000 | -1928.000000 | -1931.000000 | 1900.000000 | 920.000000 | 6222 |  | CORR | СIGR | 04:40 | 04:46 | 04:45 | 22 | 62 | 14.000000 | EXT | -. Аномалия находится на упругопластическом изгибе: R=557 D, максимальное растяжение на 5.8 час. |  | (c)
68907.562000 | 2.147000 | 2.137000 | -9.548000 | -9.558000 | -1421.000000 | -1357.000000 | -1367.000000 | 1313.000000 | 2137.000000 | 6223 |  | CORR | СIGR | 04:22 | 04:33 | 04:31 | 24 | 108 | 15.000000 | EXT | -. Аномалия находится на упругопластическом изгибе: R=950 D, максимальное растяжение на 5.9 час. |  | (c)
68962.755000 | 0.000000 | -0.046000 | -8.144000 | -8.190000 | -2115.000000 | -1648.000000 | -1847.000000 | 1578.000000 |  | 6228а | Смещение кромок | GWAN |  | 02:08 | 03:23 | 02:51 | 0 | 537 | 3.311000 | EXT | Смещение кромок. Вовнутрь. Аномалия находится на отводе. Величина смещения - 3.3 мм. |  | (c)
68962.755000 | 0.000000 | -0.031000 | -8.144000 | -8.175000 | -1198.000000 | -1087.000000 | -1140.000000 | 1081.000000 |  | 6228а | Смещение кромок | GWAN |  | 04:36 | 04:53 | 04:45 | 0 | 116 | 3.261000 | EXT | Смещение кромок. Наружу. Аномалия находится на отводе. Величина смещения - 3.3 мм. |  | (c)
68969.265000 | 6.510000 | 6.466000 | -1.634000 | -1.678000 | -1243.000000 | -1199.000000 | -1188.000000 | 1133.000000 | 1618.000000 | 6228а |  | CORR | GENE | 04:28 | 04:35 | 04:37 | 60 | 109 | 12.000000 | EXT | -. Аномалия находится на отводе. |  | (c)
68969.464000 | 6.709000 | 6.604000 | -1.435000 | -1.540000 | -1203.000000 | -1193.000000 | -1183.000000 | 1163.000000 | 1388.000000 | 6228а |  | CORR | AXGR | 04:35 | 04:36 | 04:38 | 152 | 40 | 11.000000 | EXT | -. Аномалия находится на отводе. |  | (c)
68974.124000 | 0.000000 | -0.049000 | -1.537000 | -1.586000 | 1688.000000 | 1763.000000 | 1806.000000 | 1688.000000 |  | 6229а | Вышлифовка на шве | GWAN |  | 00:56 | 01:08 | 01:15 | 101 | 235 | 9.000000 | EXT | Вышлифовка на шве. Аномалия находится на отводе. |  | (c)
68974.124000 | 0.000000 | -0.065000 | -1.537000 | -1.602000 | 26.000000 | 1780.000000 | 1460.000000 | 26.000000 |  | 6229а | Нарушение формы кольцевого шва | GWAN |  | 08:28 | 01:11 | 00:19 | 0 | 2868 |  | EXT | Нарушение формы кольцевого шва. Аномалия находится на отводе. |  | (c)
68981.738000 | 6.077000 | 6.070000 | -2.645000 | -2.652000 | 1239.000000 | 1268.000000 | 1270.000000 | 1239.000000 | 2632.000000 | 6229б |  | CORR | СIGR | 06:41 | 06:46 | 06:46 | 20 | 61 | 10.000000 | EXT | -. Аномалия находится на отводе. |  | (c)
68984.383000 | 0.000000 | -0.026000 | -1.447000 | -1.473000 | 1375.000000 | 1572.000000 | 1574.000000 | 1375.000000 |  | 6229в | Смещение кромок | GWAN |  | 06:20 | 06:52 | 06:52 | 0 | 398 | 3.803000 | EXT | Смещение кромок. Наружу. Аномалия находится на отводе. Величина смещения - 3.8 мм. |  | (c)
69001.670000 | 4.150000 | 3.954000 | -6.195000 | -6.391000 | 1194.000000 | 1213.000000 | 1210.000000 | 79.798124 | 3954.000000 | 6231 |  | CORR | AXGR | 04:12 | 04:15 | 04:15 | 316 | 32 | 10.000000 | EXT | - |  | (c)
69003.818000 | 6.298000 | 6.135000 | -4.047000 | -4.210000 | -1600.000000 | -1578.000000 | -1575.000000 | 52.907960 | 3651.000000 | 6231 |  | CORR | GENE | 08:41 | 08:45 | 08:45 | 559 | 50 | 11.000000 | EXT | - |  | (c)
69004.727000 | 7.207000 | 7.188000 | -3.138000 | -3.157000 | 642.000000 | 744.000000 | 802.000000 | 51.841238 | 3128.000000 | 6231 |  | CORR | СIGR | 02:43 | 02:59 | 03:09 | 29 | 319 | 10.000000 | EXT | - |  | (c)
69009.884000 | 2.019000 | 1.946000 | -9.636000 | -9.709000 | 2091.000000 | 2110.000000 | 2106.000000 | 2091.000000 | 1946.000000 | 6232 |  | CORR | AXGR | 08:31 | 08:34 | 08:33 | 140 | 30 | 10.000000 | EXT | -. Аномалия находится на отводе. |  | (c)
69011.438000 | 3.573000 | 3.416000 | -8.082000 | -8.239000 | 1906.000000 | 1945.000000 | 1942.000000 | 1906.000000 | 3416.000000 | 6232 |  | CORR | GENE | 08:01 | 08:07 | 08:07 | 327 | 71 | 10.000000 | EXT | -. Аномалия находится на отводе. |  | (c)
69029.497000 | 9.977000 | 9.270000 | -1.758000 | -2.465000 | -208.000000 | 328.000000 | 142.000000 | 0.000000 | 888.000000 | 6233 |  | GOUG | GENE | 08:41 | 10:07 | 09:37 | 1577 | 701 | 6.000000 | EXT | -. Аномалия находится на отводе. Зона задиров. |  | (c)
69030.889000 | 11.369000 | 10.924000 | -0.366000 | -0.811000 | -250.000000 | 90.000000 | 114.000000 | 0.000000 | 307.000000 | 6233 |  | ARTD | GENE | 08:34 | 09:29 | 09:33 | 504 | 729 | 11.000000 | EXT | -. Эквивалент потери металла 11%. Аномалия находится на отводе. |  | (c)
69042.735000 | 0.000000 | -0.031000 | -11.040000 | -11.071000 | -1757.000000 | -1449.000000 | -1550.000000 | 54.884112 |  | 6235 | Смещение кромок | GWAN |  | 08:58 | 09:47 | 09:31 | 0 | 412 | 3.704000 | EXT | Смещение кромок. Наружу. Величина смещения - 3.7 мм. Аномалия находится на упругопластическом изгибе: R=175 D, максимальное растяжение на 5.9 час. |  | (c)
69053.775000 | 0.000000 | -0.020000 | -11.220000 | -11.240000 | 2015.000000 | 2213.000000 | 2174.000000 | 0.000000 |  | 6236 | Смещение кромок | GWAN |  | 06:00 | 06:32 | 06:25 | 0 | 317 | 2.560000 | EXT | Смещение кромок. Вовнутрь. Величина смещения - 2.6 мм. Аномалия находится на упругопластическом изгибе: R=558 D, максимальное растяжение на 6 час. |  | (c)
69053.775000 | 0.000000 | -0.020000 | -11.220000 | -11.240000 | -2039.000000 | -2019.000000 | -1997.000000 | 18.846498 |  | 6236 | Смещение кромок | GWAN |  | 07:06 | 07:09 | 07:12 | 0 | 84 | 2.726000 | EXT | Смещение кромок. Наружу. Величина смещения - 2.7 мм. Аномалия находится на упругопластическом изгибе: R=558 D, максимальное растяжение на 6 час. |  | (c)
69053.775000 | 0.000000 | -0.035000 | -11.220000 | -11.255000 | -1902.000000 | -1819.000000 | -1696.000000 | 43.117350 |  | 6236 | Смещение кромок | GWAN |  | 07:28 | 07:41 | 08:01 | 0 | 412 | 3.411000 | EXT | Смещение кромок. Вовнутрь. Величина смещения - 3.4 мм. Аномалия находится на упругопластическом изгибе: R=558 D, максимальное растяжение на 6 час. |  | (c)
69053.775000 | 0.000000 | -0.050000 | -11.220000 | -11.270000 | -1368.000000 | -1029.000000 | -1176.000000 | 79.452794 |  | 6236 | Смещение кромок | GWAN |  | 08:54 | 09:49 | 09:25 | 0 | 383 | 2.382000 | EXT | Смещение кромок. Вовнутрь. Величина смещения - 2.4 мм. Аномалия находится на упругопластическом изгибе: R=558 D, максимальное растяжение на 6 час. |  | (c)
69055.918000 | 2.143000 | 2.120000 | -9.077000 | -9.100000 | 1328.000000 | 1385.000000 | 1388.000000 | 58.359102 | 2120.000000 | 6236 |  | CORR | GENE | 04:09 | 04:18 | 04:19 | 49 | 120 | 11.000000 | EXT | -. Аномалия находится на упругопластическом изгибе: R=782 D, максимальное растяжение на 5.3 час. |  | (c)
69060.459000 | 6.684000 | 6.668000 | -4.536000 | -4.552000 | 1819.000000 | 1888.000000 | 1886.000000 | 16.959910 | 4527.000000 | 6236 |  | CORR | СIGR | 05:28 | 05:39 | 05:39 | 25 | 134 | 11.000000 | EXT | - |  | (c)
69064.995000 | 0.000000 | -0.021000 | -11.165000 | -11.186000 | -642.000000 | -401.000000 | -375.000000 | 0.000000 |  | 6237 | Смещение кромок | GWAN |  | 07:28 | 08:07 | 08:11 | 0 | 534 | 2.857000 | EXT | Смещение кромок. Вовнутрь. Величина смещения - 2.9 мм. |  | (c)
69076.160000 | 0.000000 | -0.006000 | -11.625000 | -11.631000 | 2223.000000 | -1849.000000 | -1972.000000 | 1706.000000 |  | 6238 | Смещение кромок | GWAN |  | 04:45 | 05:47 | 05:27 | 0 | 531 | 3.779000 | EXT | Смещение кромок. Вовнутрь. Величина смещения - 3.8 мм. |  | (c)
69085.637000 | 9.477000 | 9.470000 | -2.148000 | -2.155000 | 742.000000 | 791.000000 | 788.000000 | 742.000000 | 2136.000000 | 6238 |  | GOUG | СIGR | 00:45 | 00:53 | 00:53 | 19 | 93 | 10.000000 | EXT | -. Задир. |  | (c)
69092.378000 | 4.593000 | 4.582000 | -6.717000 | -6.728000 | -1758.000000 | -1709.000000 | -1699.000000 | 1639.000000 | 4582.000000 | 6239 |  | CORR | СIGR | 08:02 | 08:10 | 08:12 | 24 | 118 | 12.000000 | EXT | - |  | (c)
69094.243000 | 6.458000 | 6.447000 | -4.852000 | -4.863000 | 1447.000000 | 1511.000000 | 1646.000000 | 1447.000000 | 4824.000000 | 6239 |  | GOUG | СIGR | 04:39 | 04:50 | 05:11 | 39 | 397 | 10.000000 | EXT | -. Зона задиров. |  | (c)
69106.545000 | 7.450000 | 7.313000 | -3.755000 | -3.892000 | -30.000000 | -17.000000 | -22.000000 | 1.030224 | 3617.000000 | 6240 |  | LWAN |  | 01:36 | 01:38 | 01:37 | 275 | 17 | 13.748400 | EXT | -. Эквивалент потери металла 14%. |  | (c)
69108.128000 | 9.033000 | 9.023000 | -2.172000 | -2.182000 | 1099.000000 | 1135.000000 | 1136.000000 | 82.289494 | 2160.000000 | 6240 |  | CORR | СIGR | 04:38 | 04:44 | 04:44 | 22 | 75 | 12.000000 | EXT | - |  | (c)
69121.835000 | 0.000000 | -0.036000 | -11.385000 | -11.421000 | 1226.000000 | 1565.000000 | 1501.000000 | 36.566039 |  | 6242 | Смещение кромок | GWAN |  | 01:24 | 02:19 | 02:08 | 0 | 552 | 3.547000 | EXT | Смещение кромок. Наружу. Аномалия находится на отводе. Величина смещения - 3.5 мм. |  | (c)
69121.835000 | 0.000000 | -0.036000 | -11.385000 | -11.421000 | -610.000000 | -285.000000 | -354.000000 | 0.000000 |  | 6242 | Смещение кромок | GWAN |  | 08:28 | 09:20 | 09:09 | 0 | 511 | 3.744000 | EXT | Смещение кромок. Вовнутрь. Аномалия находится на отводе. Величина смещения - 3.7 мм. |  | (c)
69123.451000 | 1.616000 | 1.575000 | -9.769000 | -9.810000 | -1395.000000 | -1315.000000 | -1311.000000 | 67.387927 | 1575.000000 | 6242 |  | CORR | GENE | 06:21 | 06:34 | 06:34 | 49 | 168 | 10.000000 | EXT | - |  | (c)
69145.407000 | 1.412000 | 1.399000 | -10.133000 | -10.146000 | -1059.000000 | -1004.000000 | -1020.000000 | 980.000000 | 1399.000000 | 6244 |  | GOUG | СIGR | 06:30 | 06:39 | 06:36 | 25 | 78 | 7.000000 | EXT | -. Задир. |  | (c)
69145.420000 | 1.425000 | 1.371000 | -10.120000 | -10.174000 | -1070.000000 | -1036.000000 | -1028.000000 | 987.000000 | 1371.000000 | 6244 |  | DENT |  | 06:28 | 06:34 | 06:35 | 111 | 83 | 0.422535 |  | -. Аномалия находится вблизи дефекта потери металла. |  | (c)
69155.540000 | 0.000000 | -0.016000 | -11.140000 | -11.156000 | 1974.000000 | 2125.000000 | 2121.000000 | 1974.000000 |  | 6245 | Смещение кромок | GWAN |  | 03:25 | 03:50 | 03:49 | 0 | 293 | 2.998000 | EXT | Смещение кромок. Наружу. Величина смещения - 3 мм. |  | (c)
69155.540000 | 0.000000 | -0.045000 | -11.140000 | -11.185000 | 145.000000 | 2214.000000 | 1554.000000 | 145.000000 |  | 6245 | Нарушение формы кольцевого шва | GWAN |  | 10:30 | 04:04 | 02:17 | 0 | 2817 |  | EXT | Нарушение формы кольцевого шва |  | (c)
69162.269000 | 6.729000 | 6.635000 | -4.411000 | -4.505000 | -1318.000000 | -1272.000000 | -1253.000000 | 1189.000000 | 4298.000000 | 6245 |  | DENT |  | 06:34 | 06:41 | 06:44 | 207 | 129 | 0.140845 |  | - |  | (c)
69165.403000 | 9.863000 | 9.724000 | -1.277000 | -1.416000 | -1396.000000 | -1275.000000 | -1275.000000 | 1154.000000 | 983.000000 | 6245 |  | DENT |  | 06:21 | 06:41 | 06:41 | 433 | 242 | 0.211268 |  | - |  | (c)
69168.567000 | 1.887000 | 1.817000 | -9.298000 | -9.368000 | -2032.000000 | -2014.000000 | -2018.000000 | 2005.000000 | 1817.000000 | 6246 |  | CORR | AXGR | 03:13 | 03:16 | 03:16 | 156 | 27 | 11.000000 | EXT | - |  | (c)
69211.660000 | 0.000000 | -0.046000 | -10.805000 | -10.851000 | -1508.000000 | -1329.000000 | -1173.000000 | 839.000000 |  | 6250 | Нарушение формы кольцевого шва | GWAN |  | 10:20 | 10:49 | 11:14 | 0 | 669 |  | EXT | Нарушение формы кольцевого шва |  | (c)
69212.476000 | 0.816000 | 0.808000 | -9.989000 | -9.997000 | 906.000000 | 948.000000 | 952.000000 | 906.000000 | 808.000000 | 6250 |  | CORR | СIGR | 04:49 | 04:56 | 04:57 | 18 | 92 | 13.000000 | EXT | - |  | (c)
69218.458000 | 6.798000 | 6.149000 | -4.007000 | -4.656000 | -1682.000000 | -1636.000000 | -1622.000000 | 1562.000000 | 3100.000000 | 6250 |  | CORR | GENE | 09:52 | 09:59 | 10:01 | 1556 | 120 | 12.000000 | EXT | - |  | (c)
69223.654000 | 1.189000 | 1.066000 | -10.486000 | -10.609000 | 1593.000000 | 1722.000000 | 1782.000000 | 1593.000000 | 1066.000000 | 6251 |  | DENT |  | 07:43 | 08:04 | 08:13 | 184 | 378 | 0.211268 |  | - |  | (c)
69226.003000 | 3.538000 | 3.410000 | -8.137000 | -8.265000 | 1371.000000 | 1434.000000 | 1442.000000 | 1371.000000 | 3410.000000 | 6251 |  | DENT |  | 07:07 | 07:17 | 07:19 | 225 | 142 | 0.211268 |  | - |  | (c)
69228.938000 | 6.473000 | 6.289000 | -5.202000 | -5.386000 | 587.000000 | 602.000000 | 609.000000 | 587.000000 | 5122.000000 | 6251 |  | CORR | AXGR | 05:01 | 05:03 | 05:04 | 264 | 44 | 12.000000 | EXT | - |  | (c)
69229.352000 | 6.887000 | 6.829000 | -4.788000 | -4.846000 | 603.000000 | 611.000000 | 620.000000 | 603.000000 | 4737.000000 | 6251 |  | CORR | AXGR | 05:03 | 05:04 | 05:06 | 109 | 34 | 10.000000 | EXT | - |  | (c)
69231.089000 | 8.624000 | 8.273000 | -3.051000 | -3.402000 | 1578.000000 | 1786.000000 | 1777.000000 | 1578.000000 | 2970.000000 | 6251 |  | DENT |  | 07:40 | 08:14 | 08:13 | 432 | 399 | 0.281690 |  | - |  | (c)
69233.870000 | 11.405000 | 11.368000 | -0.270000 | -0.307000 | 744.000000 | 1074.000000 | 949.000000 | 744.000000 | 241.000000 | 6251 |  | CORR | GENE | 05:26 | 06:19 | 05:59 | 66 | 410 | 10.000000 | EXT | - |  | (c)
69237.056000 | 2.916000 | 2.773000 | -7.544000 | -7.687000 | 968.000000 | 1088.000000 | 1084.000000 | 968.000000 | 2773.000000 | 6252 |  | DENT |  | 06:44 | 07:03 | 07:03 | 289 | 231 | 0.211268 |  | - |  | (c)
69246.250000 | 1.650000 | 1.256000 | -10.010000 | -10.404000 | -1914.000000 | -1684.000000 | -1754.000000 | 1594.000000 | 1256.000000 | 6253 |  | CORR | GENE | 05:00 | 05:37 | 05:26 | 715 | 320 | 10.000000 | EXT | - |  | (c)
69254.719000 | 10.119000 | 10.049000 | -1.541000 | -1.611000 | -1689.000000 | -1680.000000 | -1679.000000 | 1670.000000 | 1508.000000 | 6253 |  | CORR | AXGR | 05:36 | 05:37 | 05:38 | 103 | 19 | 10.000000 | EXT | - |  | (c)
69256.306000 | 0.046000 | 0.014000 | -11.314000 | -11.346000 | 787.000000 | 797.000000 | 796.000000 | 787.000000 | 14.000000 | 6254 |  | ARTD | AXGR | 06:25 | 06:27 | 06:26 | 125 | 19 | 12.027012 | EXT | -. Эквивалент потери металла 12%. |  | (c)
69267.620000 | 0.000000 | -0.021000 | -11.580000 | -11.601000 | -425.000000 | -155.000000 | -287.000000 | 149.000000 |  | 6255 | Смещение кромок | GWAN |  | 04:14 | 04:57 | 04:36 | 0 | 276 | 3.241000 | EXT | Смещение кромок. Вовнутрь. Величина смещения - 3.2 мм. Аномалия находится на упругопластическом изгибе: R=465 D, максимальное растяжение на 11.3 час. |  | (c)
69269.959000 | 2.339000 | 2.111000 | -9.241000 | -9.469000 | -191.000000 | -169.000000 | -179.000000 | 167.000000 | 2111.000000 | 6255 |  | CORR | AXGR | 04:51 | 04:55 | 04:53 | 339 | 24 | 13.000000 | EXT | -. Аномалия находится на упругопластическом изгибе: R=472 D, максимальное растяжение на 11.3 час. |  | (c)
69271.626000 | 4.006000 | 3.740000 | -7.574000 | -7.840000 | -189.000000 | -177.000000 | -171.000000 | 152.000000 | 3740.000000 | 6255 |  | CORR | AXGR | 04:52 | 04:54 | 04:55 | 572 | 37 | 10.000000 | EXT | -. Аномалия находится на упругопластическом изгибе: R=493 D, максимальное растяжение на 11.3 час. |  | (c)
69279.200000 | 0.000000 | -0.006000 | -11.515000 | -11.521000 | -33.000000 | 92.000000 | 113.000000 | 0.000000 |  | 6256 | Смещение кромок | GWAN |  | 05:59 | 06:19 | 06:23 | 0 | 293 | 2.974000 | EXT | Смещение кромок. Наружу. Аномалия находится на отводе. Величина смещения - 3 мм. |  | (c)
69285.826000 | 6.626000 | 6.348000 | -4.889000 | -5.167000 | -545.000000 | -501.000000 | -502.000000 | 459.000000 | 4700.000000 | 6256 |  | CORR | GENE | 04:36 | 04:43 | 04:43 | 467 | 86 | 10.000000 | EXT | -. Аномалия находится на отводе. |  | (c)
69302.400000 | 0.000000 | -0.016000 | -11.730000 | -11.746000 | 1253.000000 | 1320.000000 | 1330.000000 | 1253.000000 |  | 6258 | Смещение кромок | GWAN |  | 09:36 | 09:47 | 09:49 | 0 | 154 | 3.241000 | EXT | Смещение кромок. Наружу. Аномалия находится на отводе. Величина смещения - 3.2 мм. |  | (c)
69304.283000 | 1.883000 | 1.866000 | -9.847000 | -9.864000 | -579.000000 | -512.000000 | -531.000000 | 483.000000 | 1866.000000 | 6258 |  | CORR | СIGR | 04:41 | 04:51 | 04:48 | 35 | 96 | 10.000000 | EXT | -. Аномалия находится на отводе. |  | (c)
69307.756000 | 5.356000 | 5.356000 | -6.374000 | -6.374000 | 600.000000 | 676.000000 | 652.000000 | 600.000000 | 5356.000000 | 6258 |  | CORR | СIGR | 07:51 | 08:03 | 07:59 | 31 | 104 | 17.000000 | EXT | -. Аномалия находится на отводе. |  | (c)
69308.185000 | 5.785000 | 4.768000 | -5.945000 | -6.962000 | -641.000000 | -525.000000 | -565.000000 | 489.000000 | 4768.000000 | 6258 |  | CORR | GENE | 04:31 | 04:49 | 04:43 | 1885 | 152 | 11.000000 | EXT | -. Аномалия находится на отводе. |  | (c)
69310.052000 | 7.652000 | 7.652000 | -4.078000 | -4.078000 | 413.000000 | 510.000000 | 474.000000 | 413.000000 | 4044.000000 | 6258 |  | CORR | СIGR | 07:21 | 07:36 | 07:30 | 34 | 122 | 14.000000 | EXT | -. Аномалия находится на отводе. |  | (c)
69310.333000 | 7.933000 | 7.917000 | -3.797000 | -3.813000 | 535.000000 | 624.000000 | 605.000000 | 535.000000 | 3755.000000 | 6258 |  | CORR | GENE | 07:40 | 07:55 | 07:52 | 58 | 140 | 12.000000 | EXT | -. Аномалия находится на отводе. |  | (c)
69310.858000 | 8.458000 | 8.333000 | -3.272000 | -3.397000 | 604.000000 | 618.000000 | 630.000000 | 604.000000 | 3174.000000 | 6258 |  | CORR | GENE | 07:52 | 07:54 | 07:56 | 223 | 50 | 10.000000 | EXT | -. Аномалия находится на отводе. |  | (c)
69311.125000 | 8.725000 | 6.722000 | -3.005000 | -5.008000 | -692.000000 | -624.000000 | -634.000000 | 576.000000 | 2623.000000 | 6258 |  | CORR | GENE | 04:22 | 04:33 | 04:32 | 2385 | 116 | 10.000000 | EXT | -. Аномалия находится на отводе. |  | (c)
69311.294000 | 8.894000 | 8.862000 | -2.836000 | -2.868000 | 691.000000 | 700.000000 | 702.000000 | 691.000000 | 2796.000000 | 6258 |  | CORR | AXGR | 08:05 | 08:07 | 08:07 | 72 | 22 | 11.000000 | EXT | -. Аномалия находится на отводе. |  | (c)
69312.202000 | 9.802000 | 9.215000 | -1.928000 | -2.515000 | -749.000000 | -653.000000 | -691.000000 | 633.000000 | 633.000000 | 6258 |  | CORR | GENE | 04:13 | 04:29 | 04:22 | 1882 | 116 | 10.000000 | EXT | -. Аномалия находится на отводе. |  | (c)
69314.026000 | 11.626000 | 11.135000 | -0.104000 | -0.595000 | 727.000000 | 751.000000 | 786.000000 | 727.000000 | 52.000000 | 6258 |  | CORR | GENE | 08:11 | 08:15 | 08:21 | 543 | 117 | 10.000000 | EXT | -. Аномалия находится на отводе. |  | (c)
69325.790000 | 0.000000 | -0.026000 | -11.715000 | -11.741000 | -1317.000000 | -977.000000 | -1098.000000 | 878.000000 |  | 6260 | Смещение кромок | GWAN |  | 02:54 | 03:48 | 03:29 | 0 | 439 | 3.963000 | EXT | Смещение кромок. Вовнутрь. Аномалия находится на отводе. Величина смещения - 4 мм. |  | (c)
69325.790000 | 0.000000 | -0.081000 | -11.715000 | -11.796000 | 1213.000000 | 1361.000000 | 1598.000000 | 1213.000000 |  | 6260 | Смещение кромок | GWAN |  | 09:42 | 10:06 | 10:44 | 0 | 770 | 3.438000 | EXT | Смещение кромок. Наружу. Аномалия находится на отводе. Величина смещения - 3.4 мм. |  | (c)
69332.914000 | 7.124000 | 6.982000 | -4.591000 | -4.733000 | -578.000000 | -477.000000 | -218.000000 | 0.000000 | 4324.000000 | 6260 |  | CORR | GENE | 04:53 | 05:09 | 05:51 | 409 | 720 | 10.000000 | EXT | -. Аномалия находится на отводе. |  | (c)
69336.590000 | 10.800000 | 10.655000 | -0.915000 | -1.060000 | 338.000000 | 470.000000 | 470.000000 | 338.000000 | 826.000000 | 6260 |  | DENT |  | 07:21 | 07:42 | 07:42 | 234 | 264 | 0.211268 |  | -. Аномалия находится на отводе. |  | (c)
69339.893000 | 2.388000 | 2.327000 | -9.232000 | -9.293000 | -420.000000 | -411.000000 | -397.000000 | 374.000000 | 2327.000000 | 6261 |  | CORR | GENE | 04:14 | 04:16 | 04:18 | 148 | 46 | 11.000000 | EXT | -. Аномалия находится на упругопластическом изгибе: R=478 D, максимальное растяжение на 0.2 час. |  | (c)
69341.226000 | 3.721000 | 3.673000 | -7.899000 | -7.947000 | -484.000000 | -471.000000 | -464.000000 | 443.000000 | 3673.000000 | 6261 |  | CORR | AXGR | 04:04 | 04:06 | 04:07 | 124 | 41 | 10.000000 | EXT | -. Аномалия находится на упругопластическом изгибе: R=422 D, максимальное растяжение на 0.2 час. |  | (c)
69348.441000 | 10.936000 | 10.897000 | -0.684000 | -0.723000 | -138.000000 | -101.000000 | -115.000000 | 93.000000 | 525.000000 | 6261 |  | CORR | GENE | 05:00 | 05:06 | 05:03 | 198 | 45 | 11.000000 | EXT | - |  | (c)
69350.047000 | 0.922000 | 0.789000 | -10.813000 | -10.946000 | -1008.000000 | -1007.000000 | -993.000000 | 979.000000 | 789.000000 | 6262 |  | CORR | AXGR | 04:31 | 04:32 | 04:34 | 156 | 29 | 10.000000 | EXT | -. Аномалия находится на отводе. |  | (c)
69351.379000 | 2.254000 | 2.172000 | -9.481000 | -9.563000 | -40.000000 | -25.000000 | -28.000000 | 16.000000 | 2172.000000 | 6262 |  | CORR | AXGR | 07:08 | 07:10 | 07:10 | 127 | 23 | 10.000000 | EXT | -. Аномалия находится на отводе. |  | (c)
69355.084000 | 5.959000 | 5.190000 | -5.776000 | -6.545000 | -945.000000 | -905.000000 | -854.000000 | 763.000000 | 5190.000000 | 6262 |  | CORR | GENE | 04:42 | 04:48 | 04:56 | 1290 | 182 | 11.000000 | EXT | -. Аномалия находится на отводе. |  | (c)
69355.369000 | 6.244000 | 6.199000 | -5.491000 | -5.536000 | -168.000000 | -161.000000 | -159.000000 | 149.000000 | 5451.000000 | 6262 |  | CORR | AXGR | 06:47 | 06:48 | 06:49 | 85 | 19 | 13.000000 | EXT | -. Аномалия находится на отводе. |  | (c)
69355.790000 | 6.665000 | 6.621000 | -5.070000 | -5.114000 | -879.000000 | -772.000000 | -783.000000 | 688.000000 | 5057.000000 | 6262 |  | CORR | GENE | 04:52 | 05:10 | 05:08 | 57 | 191 | 13.000000 | EXT | -. Аномалия находится на отводе. |  | (c)
69356.804000 | 7.679000 | 7.657000 | -4.056000 | -4.078000 | -258.000000 | -256.000000 | -243.000000 | 229.000000 | 3978.000000 | 6262 |  | CORR | AXGR | 06:33 | 06:33 | 06:35 | 100 | 29 | 10.000000 | EXT | -. Аномалия находится на отводе. |  | (c)
69358.260000 | 9.135000 | 9.068000 | -2.600000 | -2.667000 | -872.000000 | -851.000000 | -856.000000 | 840.000000 | 2588.000000 | 6262 |  | CORR | AXGR | 04:53 | 04:57 | 04:56 | 79 | 32 | 10.000000 | EXT | -. Аномалия находится на отводе. |  | (c)
69372.555000 | 0.000000 | -0.054000 | -11.705000 | -11.759000 | 2044.000000 | -2018.000000 | -2082.000000 | 1747.000000 |  | 6264 | Нарушение формы кольцевого шва | GWAN |  | 00:20 | 01:25 | 01:14 | 0 | 670 |  | EXT | Нарушение формы кольцевого шва. Аномалия находится на отводе. |  | (c)
69378.205000 | 5.650000 | 5.310000 | -6.055000 | -6.395000 | -1462.000000 | -1031.000000 | -1103.000000 | 743.000000 | 5310.000000 | 6264 |  | WRIN |  | 02:54 | 04:04 | 03:52 | 483 | 719 | 1.000000 |  | -. Аномалия находится на отводе. |  | (c)
69384.260000 | 0.000000 | -0.016000 | -11.570000 | -11.586000 | 85.000000 | 178.000000 | 238.000000 | 85.000000 |  | 6265 | Смещение кромок | GWAN |  | 05:00 | 05:15 | 05:25 | 0 | 305 | 3.957000 | EXT | Смещение кромок. Наружу. Аномалия находится на отводе. Величина смещения - 4 мм. |  | (c)
69389.872000 | 5.612000 | 5.505000 | -5.958000 | -6.065000 | 829.000000 | 986.000000 | 965.000000 | 829.000000 | 5505.000000 | 6265 |  | DENT |  | 07:00 | 07:25 | 07:22 | 182 | 272 | 0.140845 |  | -. Аномалия находится на отводе. |  | (c)
69393.318000 | 9.058000 | 8.430000 | -2.512000 | -3.140000 | -461.000000 | -212.000000 | -308.000000 | 155.000000 | 1468.000000 | 6265 |  | CORR | GENE | 03:32 | 04:12 | 03:56 | 1672 | 306 | 10.000000 | EXT | -. Аномалия находится на отводе. |  | (c)
69417.934000 | 10.624000 | 10.518000 | -1.086000 | -1.192000 | -90.000000 | -72.000000 | -72.000000 | 54.000000 | 973.000000 | 6267 |  | CORR | AXGR | 03:12 | 03:15 | 03:15 | 219 | 36 | 10.000000 | EXT | -. Аномалия находится на отводе. |  | (c)
69419.020000 | 0.000000 | -0.054000 | -11.745000 | -11.799000 | -127.000000 | -56.000000 | -35.000000 | 0.000000 |  | 6268 | Нарушение формы кольцевого шва | GWAN |  | 03:00 | 03:11 | 03:14 | 0 | 185 |  | EXT | Нарушение формы кольцевого шва. Аномалия находится на отводе. |  | (c)
69436.176000 | 5.411000 | 5.240000 | -6.324000 | -6.495000 | -1428.000000 | -1408.000000 | -1406.000000 | 1384.000000 | 5240.000000 | 6269 |  | ARTD | AXGR | 08:08 | 08:11 | 08:11 | 662 | 44 | 14.503696 | EXT | -. Эквивалент потери металла 15%. Аномалия находится на отводе. |  | (c)
69442.500000 | 0.000000 | -0.021000 | -10.515000 | -10.536000 | 1393.000000 | 1480.000000 | 1472.000000 | 1393.000000 |  | 6270а | Смещение кромок | GWAN |  | 02:10 | 02:25 | 02:23 | 0 | 160 | 4.707000 | EXT | Смещение кромок. Вовнутрь. Аномалия находится на отводе. Величина смещения - 4.7 мм. |  | (c)
69453.015000 | 0.000000 | -0.048000 | -1.574000 | -1.622000 | 1248.000000 | 1614.000000 | 1467.000000 | 1248.000000 |  | 6270б | Непровар / утяжина | GWAN |  | 05:06 | 06:05 | 05:41 | 0 | 439 | 10.000000 | INT | Непровар / утяжина. Аномалия находится на отводе. |  | (c)
69463.308000 | 8.719000 | 8.312000 | -2.437000 | -2.844000 | 1692.000000 | 1705.000000 | 1717.000000 | 1692.000000 | 2391.000000 | 6271а |  | CORR | GENE | 04:18 | 04:20 | 04:22 | 453 | 49 | 10.000000 | EXT | -. Аномалия находится на отводе. |  | (c)
69482.546000 | 5.381000 | 5.204000 | -6.324000 | -6.501000 | 1714.000000 | 1775.000000 | 1767.000000 | 1714.000000 | 5204.000000 | 6273 |  | CORR | GENE | 03:41 | 03:51 | 03:49 | 318 | 105 | 9.000000 | EXT | - |  | (c)
69487.821000 | 10.656000 | 10.487000 | -1.049000 | -1.218000 | -1879.000000 | -1699.000000 | -1628.000000 | 1377.000000 | 879.000000 | 6273 |  | DENT |  | 06:01 | 06:30 | 06:41 | 339 | 502 | 0.915493 |  | - |  | (c)
69488.870000 | 0.000000 | -0.045000 | -11.670000 | -11.715000 | -1353.000000 | 58.000000 | -491.000000 | 0.000000 |  | 6274 | Нарушение формы кольцевого шва | GWAN |  | 06:00 | 09:48 | 08:19 | 0 | 1725 |  | EXT | Нарушение формы кольцевого шва |  | (c)
69500.540000 | 0.000000 | -0.057000 | -11.680000 | -11.737000 | 1853.000000 | -1984.000000 | -2197.000000 | 1786.000000 |  | 6275 | Нарушение формы кольцевого шва | GWAN |  | 08:46 | 10:26 | 09:52 | 0 | 821 |  | EXT | Нарушение формы кольцевого шва |  | (c)
69501.006000 | 0.466000 | 0.315000 | -11.214000 | -11.365000 | 1118.000000 | 1229.000000 | 1331.000000 | 1118.000000 | 315.000000 | 6275 |  | DENT |  | 06:47 | 07:05 | 07:21 | 240 | 426 | 0.352113 |  | - |  | (c)
69517.463000 | 5.243000 | 5.149000 | -6.447000 | -6.541000 | 1614.000000 | 1776.000000 | 1789.000000 | 1614.000000 | 5149.000000 | 6276 |  | DENT |  | 06:52 | 07:18 | 07:20 | 222 | 350 | 0.281690 |  | -. Аномалия находится на отводе. |  | (c)
69518.421000 | 6.201000 | 6.145000 | -5.489000 | -5.545000 | 1813.000000 | 1824.000000 | 1823.000000 | 1813.000000 | 5447.000000 | 6276 |  | CORR | AXGR | 07:24 | 07:26 | 07:25 | 98 | 18 | 11.000000 | EXT | -. Аномалия находится на отводе. |  | (c)
69519.558000 | 7.338000 | 7.188000 | -4.352000 | -4.502000 | 1484.000000 | 1656.000000 | 1727.000000 | 1484.000000 | 4233.000000 | 6276 |  | DENT |  | 06:31 | 06:58 | 07:10 | 269 | 486 | 0.563380 |  | -. Аномалия находится на отводе. |  | (c)
69523.910000 | 0.000000 | -0.021000 | -11.695000 | -11.716000 | 190.000000 | 402.000000 | 332.000000 | 190.000000 |  | 6277 | Смещение кромок | GWAN |  | 06:40 | 07:14 | 07:03 | 0 | 285 | 3.460000 | EXT | Смещение кромок. Вовнутрь. Аномалия находится на отводе. Величина смещения - 3.5 мм. |  | (c)
69525.716000 | 1.806000 | 1.658000 | -9.889000 | -10.037000 | 486.000000 | 513.000000 | 507.000000 | 486.000000 | 1658.000000 | 6277 |  | CORR | AXGR | 07:28 | 07:32 | 07:31 | 875 | 43 | 10.000000 | EXT | - |  | (c)
69530.537000 | 6.627000 | 6.553000 | -5.068000 | -5.142000 | 154.000000 | 177.000000 | 175.000000 | 154.000000 | 4892.000000 | 6277 |  | CORR | AXGR | 06:34 | 06:38 | 06:38 | 250 | 41 | 13.000000 | EXT | - |  | (c)
69532.726000 | 8.816000 | 8.780000 | -2.879000 | -2.915000 | 218.000000 | 229.000000 | 228.000000 | 218.000000 | 2835.000000 | 6277 |  | CORR | AXGR | 06:45 | 06:46 | 06:46 | 80 | 19 | 10.000000 | EXT | - |  | (c)
69533.407000 | 9.497000 | 9.487000 | -2.198000 | -2.208000 | -262.000000 | -153.000000 | -187.000000 | 111.000000 | 2168.000000 | 6277 |  | CORR | СIGR | 05:27 | 05:45 | 05:39 | 40 | 150 | 12.000000 | EXT | - |  | (c)
69534.221000 | 10.311000 | 10.263000 | -1.384000 | -1.432000 | 117.000000 | 132.000000 | 128.000000 | 117.000000 | 1343.000000 | 6277 |  | CORR | AXGR | 06:28 | 06:31 | 06:30 | 89 | 23 | 10.000000 | EXT | - |  | (c)
69536.147000 | 0.542000 | 0.521000 | -11.043000 | -11.064000 | -1604.000000 | -1558.000000 | -1561.000000 | 1519.000000 | 521.000000 | 6278 |  | CORR | СIGR | 03:44 | 03:51 | 03:50 | 38 | 85 | 10.000000 | EXT | - |  | (c)
69547.190000 | 0.000000 | -0.053000 | -11.650000 | -11.703000 | -411.000000 | 10.000000 | 587.000000 | 0.000000 |  | 6279 | Нарушение формы кольцевого шва | GWAN |  | 09:23 | 10:31 | 00:04 | 0 | 1997 |  | EXT | Нарушение формы кольцевого шва |  | (c)
69553.193000 | 6.003000 | 5.974000 | -5.647000 | -5.676000 | -1302.000000 | -1295.000000 | -1294.000000 | 1285.000000 | 5596.000000 | 6279 |  | CORR | AXGR | 06:59 | 07:00 | 07:00 | 80 | 18 | 10.000000 | EXT | - |  | (c)
69558.109000 | 10.919000 | 10.863000 | -0.731000 | -0.787000 | -514.000000 | -508.000000 | -504.000000 | 493.000000 | 683.000000 | 6279 |  | CORR | AXGR | 09:06 | 09:07 | 09:08 | 104 | 21 | 10.000000 | EXT | - |  | (c)
69558.457000 | 11.267000 | 11.122000 | -0.383000 | -0.528000 | -514.000000 | -503.000000 | -501.000000 | 487.000000 | 318.000000 | 6279 |  | CORR | AXGR | 09:06 | 09:08 | 09:08 | 210 | 27 | 10.000000 | EXT | - |  | (c)
69568.934000 | 10.094000 | 9.690000 | -1.376000 | -1.780000 | 372.000000 | 397.000000 | 393.000000 | 372.000000 | 1268.000000 | 6280 |  | CORR | AXGR | 06:59 | 07:04 | 07:03 | 512 | 42 | 10.000000 | EXT | - |  | (c)
69584.956000 | 3.051000 | 3.027000 | -8.644000 | -8.668000 | 1443.000000 | 1596.000000 | 1564.000000 | 1443.000000 | 3027.000000 | 6282 |  | CORR | СIGR | 04:47 | 05:12 | 05:07 | 35 | 242 | 12.000000 | EXT | - |  | (c)
69585.562000 | 3.657000 | 3.647000 | -8.038000 | -8.048000 | 1560.000000 | 1611.000000 | 1615.000000 | 1560.000000 | 3647.000000 | 6282 |  | CORR | СIGR | 05:06 | 05:14 | 05:15 | 18 | 110 | 11.000000 | EXT | - |  | (c)
69671.123000 | 9.063000 | 8.932000 | -2.282000 | -2.413000 | -2057.000000 | -1873.000000 | -1872.000000 | 1687.000000 | 2150.000000 | 6289 |  | DENT |  | 03:31 | 04:00 | 04:00 | 263 | 370 | 0.281690 |  | - |  | (c)
69681.486000 | 8.081000 | 7.977000 | -3.439000 | -3.543000 | 614.000000 | 677.000000 | 660.000000 | 614.000000 | 3348.000000 | 6290 |  | DENT |  | 09:56 | 10:06 | 10:04 | 195 | 93 | 0.211268 |  | - |  | (c)
69697.622000 | 1.042000 | 1.034000 | -10.658000 | -10.666000 | -1749.000000 | -1628.000000 | -1670.000000 | 1592.000000 | 1034.000000 | 6292 |  | CORR | СIGR | 06:15 | 06:35 | 06:28 | 23 | 157 | 13.000000 | EXT | - |  | (c)
69708.307000 | 0.027000 | -0.323000 | -11.168000 | -11.518000 | 1742.000000 | 1998.000000 | 1925.000000 | 1742.000000 |  | 6293 |  | DENT |  | 05:12 | 05:53 | 05:42 | 1116 | 366 | 0.281690 |  | -. Аномалия находится вблизи кольцевого сварного шва. |  | (c)
69714.204000 | 5.924000 | 5.783000 | -5.271000 | -5.412000 | -2064.000000 | -1940.000000 | -1855.000000 | 1647.000000 | 5150.000000 | 6293 |  | DENT |  | 06:58 | 07:18 | 07:32 | 262 | 417 | 0.492958 |  | - |  | (c)
69729.562000 | 0.000000 | -0.001000 | -1.950000 | -1.951000 | 1954.000000 | -2120.000000 | -2177.000000 | 1847.000000 |  | 6294б | Смещение кромок | GWAN |  | 07:10 | 08:12 | 08:03 | 0 | 659 | 2.748000 | EXT | Смещение кромок. Вовнутрь. Аномалия находится на отводе. Величина смещения - 2.7 мм. |  | (c)
69738.633000 | 7.121000 | 7.109000 | -3.612000 | -3.624000 | 1289.000000 | 1342.000000 | 1335.000000 | 64.835882 | 3597.000000 | 6295а |  | CORR | СIGR | 03:43 | 03:51 | 03:50 | 27 | 92 | 10.000000 | EXT | -. Аномалия находится на отводе. |  | (c)
69738.904000 | 7.392000 | 7.277000 | -3.341000 | -3.456000 | 1336.000000 | 1347.000000 | 1346.000000 | 69.694682 | 3294.000000 | 6295а |  | CORR | AXGR | 03:50 | 03:52 | 03:52 | 162 | 21 | 12.000000 | EXT | -. Аномалия находится на отводе. |  | (c)
69742.245000 | 0.000000 | -0.026000 | -11.740000 | -11.766000 | -2064.000000 | -1910.000000 | -1919.000000 | 1773.000000 |  | 6296 | Смещение кромок | GWAN |  | 09:32 | 09:56 | 09:55 | 0 | 290 | 3.228000 | EXT | Смещение кромок. Наружу. Аномалия находится на отводе. Величина смещения - 3.2 мм. |  | (c)
69742.724000 | 0.479000 | 0.064000 | -11.261000 | -11.676000 | 166.000000 | 261.000000 | 226.000000 | 166.000000 | 64.000000 | 6296 |  | CORR | GENE | 03:31 | 03:47 | 03:41 | 500 | 121 | 12.000000 | EXT | -. Аномалия находится на отводе. |  | (c)
69743.144000 | 0.899000 | 0.837000 | -10.841000 | -10.903000 | 390.000000 | 397.000000 | 400.000000 | 390.000000 | 837.000000 | 6296 |  | CORR | AXGR | 04:07 | 04:09 | 04:09 | 94 | 21 | 10.000000 | EXT | -. Аномалия находится на отводе. |  | (c)
69743.847000 | 1.602000 | 1.036000 | -10.138000 | -10.704000 | 107.000000 | 284.000000 | 232.000000 | 107.000000 | 1036.000000 | 6296 |  | CORR | GENE | 03:22 | 03:50 | 03:42 | 2333 | 252 | 15.000000 | EXT | -. Аномалия находится на отводе. |  | (c)
69746.154000 | 3.909000 | 3.858000 | -7.831000 | -7.882000 | 159.000000 | 208.000000 | 217.000000 | 159.000000 | 3858.000000 | 6296 |  | CORR | GENE | 03:30 | 03:38 | 03:40 | 242 | 116 | 12.000000 | EXT | -. Аномалия находится на отводе. |  | (c)
69747.510000 | 5.265000 | 5.222000 | -6.475000 | -6.518000 | -83.000000 | -75.000000 | -72.000000 | 62.000000 | 5222.000000 | 6296 |  | CORR | AXGR | 02:51 | 02:53 | 02:53 | 161 | 20 | 11.000000 | EXT | -. Аномалия находится на отводе. |  | (c)
69748.192000 | 5.947000 | 5.927000 | -5.793000 | -5.813000 | -163.000000 | -39.000000 | 43.000000 | 0.000000 | 5761.000000 | 6296 |  | CORR | GENE | 02:38 | 02:58 | 03:11 | 52 | 411 | 13.000000 | EXT | -. Аномалия находится на отводе. |  | (c)
69748.896000 | 6.651000 | 6.645000 | -5.089000 | -5.095000 | 84.000000 | 166.000000 | 156.000000 | 84.000000 | 5068.000000 | 6296 |  | CORR | СIGR | 03:18 | 03:31 | 03:30 | 27 | 143 | 13.000000 | EXT | -. Аномалия находится на отводе. |  | (c)
69748.933000 | 6.688000 | 6.595000 | -5.052000 | -5.145000 | 19.000000 | 64.000000 | 46.000000 | 19.000000 | 4970.000000 | 6296 |  | CORR | GENE | 03:08 | 03:15 | 03:12 | 175 | 54 | 10.000000 | EXT | -. Аномалия находится на отводе. |  | (c)
69749.194000 | 6.949000 | 6.797000 | -4.791000 | -4.943000 | -67.000000 | 82.000000 | 22.000000 | 0.000000 | 4473.000000 | 6296 |  | CORR | GENE | 02:54 | 03:18 | 03:08 | 470 | 177 | 13.000000 | EXT | -. Аномалия находится на отводе. |  | (c)
69750.905000 | 8.660000 | 8.290000 | -3.080000 | -3.450000 | 17.000000 | 45.000000 | 40.000000 | 17.000000 | 2748.000000 | 6296 |  | CORR | GENE | 03:07 | 03:12 | 03:11 | 702 | 47 | 11.000000 | EXT | -. Аномалия находится на отводе. |  | (c)
69751.838000 | 9.593000 | 9.552000 | -2.147000 | -2.188000 | -50.000000 | -41.000000 | -41.000000 | 31.000000 | 2046.000000 | 6296 |  | CORR | AXGR | 02:57 | 02:58 | 02:58 | 142 | 19 | 11.000000 | EXT | -. Аномалия находится на отводе. |  | (c)
69754.671000 | 0.686000 | 0.634000 | -10.999000 | -11.051000 | 35.000000 | 55.000000 | 52.000000 | 35.000000 | 634.000000 | 6297 |  | CORR | AXGR | 03:16 | 03:19 | 03:19 | 92 | 36 | 10.000000 | EXT | - |  | (c)
69754.801000 | 0.816000 | 0.744000 | -10.869000 | -10.941000 | -49.000000 | -32.000000 | -31.000000 | 13.000000 | 744.000000 | 6297 |  | CORR | AXGR | 03:02 | 03:05 | 03:05 | 185 | 36 | 15.000000 | EXT | - |  | (c)
69755.103000 | 1.118000 | 1.105000 | -10.567000 | -10.580000 | 114.000000 | 190.000000 | 175.000000 | 114.000000 | 1105.000000 | 6297 |  | CORR | СIGR | 03:29 | 03:41 | 03:39 | 28 | 123 | 14.000000 | EXT | - |  | (c)
69755.547000 | 1.562000 | 1.519000 | -10.123000 | -10.166000 | -38.000000 | -28.000000 | -27.000000 | 17.000000 | 1519.000000 | 6297 |  | CORR | AXGR | 03:04 | 03:06 | 03:06 | 134 | 22 | 11.000000 | EXT | - |  | (c)
69755.811000 | 1.826000 | 1.583000 | -9.859000 | -10.102000 | 5.000000 | 32.000000 | 72.000000 | 5.000000 | 1583.000000 | 6297 |  | CORR | GENE | 03:11 | 03:15 | 03:22 | 1333 | 134 | 17.000000 | EXT | - |  | (c)
69756.590000 | 2.605000 | 2.540000 | -9.080000 | -9.145000 | -166.000000 | -152.000000 | -147.000000 | 127.000000 | 2540.000000 | 6297 |  | CORR | AXGR | 02:43 | 02:46 | 02:47 | 180 | 39 | 10.000000 | EXT | - |  | (c)
69758.817000 | 4.832000 | 4.747000 | -6.853000 | -6.938000 | 860.000000 | 968.000000 | 951.000000 | 860.000000 | 4747.000000 | 6297 |  | DENT |  | 05:29 | 05:46 | 05:44 | 186 | 182 | 0.281690 |  | - |  | (c)
69765.670000 | 0.000000 | -0.041000 | -11.705000 | -11.746000 | 91.000000 | 369.000000 | 272.000000 | 91.000000 |  | 6298 | Смещение кромок | GWAN |  | 03:14 | 03:58 | 03:43 | 0 | 363 | 3.031000 | EXT | Смещение кромок. Наружу. Аномалия находится на отводе. Величина смещения - 3 мм. |  | (c)
69780.053000 | 2.678000 | 2.564000 | -9.007000 | -9.121000 | -57.000000 | -46.000000 | -44.000000 | 32.000000 | 2564.000000 | 6299 |  | CORR | AXGR | 08:37 | 08:38 | 08:39 | 187 | 25 | 10.000000 | EXT | - |  | (c)
69783.378000 | 6.003000 | 5.955000 | -5.682000 | -5.730000 | -290.000000 | -280.000000 | -263.000000 | 235.000000 | 5549.000000 | 6299 |  | CORR | GENE | 07:59 | 08:00 | 08:03 | 181 | 55 | 10.000000 | EXT | - |  | (c)
69790.577000 | 1.517000 | 0.058000 | -10.208000 | -11.667000 | -481.000000 | -428.000000 | -352.000000 | 224.000000 | 58.000000 | 6300 |  | CORR | GENE | 07:31 | 07:39 | 07:51 | 1814 | 257 | 13.000000 | EXT | -. Аномалия находится на отводе. |  | (c)
69792.579000 | 3.519000 | 2.324000 | -8.206000 | -9.401000 | -530.000000 | -353.000000 | -375.000000 | 221.000000 | 2324.000000 | 6300 |  | CORR | GENE | 07:23 | 07:51 | 07:48 | 1928 | 309 | 12.000000 | EXT | -. Аномалия находится на отводе. |  | (c)
69794.052000 | 4.992000 | 4.436000 | -6.733000 | -7.289000 | -633.000000 | -584.000000 | -559.000000 | 485.000000 | 4436.000000 | 6300 |  | CORR | GENE | 07:06 | 07:14 | 07:18 | 979 | 148 | 12.000000 | EXT | -. Аномалия находится на отводе. |  | (c)
69797.828000 | 8.768000 | 8.722000 | -2.957000 | -3.003000 | -727.000000 | -717.000000 | -671.000000 | 615.000000 | 2566.000000 | 6300 |  | CORR | GENE | 06:51 | 06:52 | 07:00 | 437 | 112 | 11.000000 | EXT | -. Аномалия находится на отводе. |  | (c)
69798.357000 | 9.297000 | 9.226000 | -2.428000 | -2.499000 | -597.000000 | -577.000000 | -587.000000 | 577.000000 | 2365.000000 | 6300 |  | CORR | AXGR | 07:12 | 07:15 | 07:14 | 134 | 20 | 11.000000 | EXT | -. Аномалия находится на отводе. |  | (c)
69799.994000 | 10.934000 | 10.926000 | -0.791000 | -0.799000 | -706.000000 | -660.000000 | -663.000000 | 620.000000 | 782.000000 | 6300 |  | CORR | СIGR | 06:54 | 07:02 | 07:01 | 17 | 86 | 10.000000 | EXT | -. Аномалия находится на отводе. |  | (c)
69800.757000 | 11.697000 | 11.595000 | -0.028000 | -0.130000 | -1700.000000 | -1687.000000 | -1686.000000 | 1672.000000 | 4.000000 | 6300 |  | CORR | AXGR | 04:14 | 04:16 | 04:16 | 126 | 28 | 12.000000 | EXT | -. Аномалия находится на отводе. |  | (c)
69812.430000 | 0.000000 | -0.071000 | -11.720000 | -11.791000 | -1057.000000 | -857.000000 | -833.000000 | 609.000000 |  | 6302 | Смещение кромок | GWAN |  | 00:02 | 00:34 | 00:38 | 0 | 447 | 3.383000 | EXT | Смещение кромок. Наружу. Аномалия находится на отводе. Величина смещения - 3.4 мм. |  | (c)
69812.430000 | 0.000000 | -0.016000 | -11.720000 | -11.736000 | 355.000000 | 471.000000 | 574.000000 | 355.000000 |  | 6302 | Смещение кромок | GWAN |  | 03:50 | 04:08 | 04:25 | 0 | 439 | 3.096000 | EXT | Смещение кромок. Вовнутрь. Аномалия находится на отводе. Величина смещения - 3.1 мм. |  | (c)
69812.430000 | 0.000000 | -0.062000 | -11.720000 | -11.782000 | -1876.000000 | -887.000000 | -1212.000000 | 548.000000 |  | 6302 | Нарушение формы кольцевого шва | GWAN |  | 09:50 | 00:29 | 11:37 | 0 | 1327 |  | EXT | Нарушение формы кольцевого шва. Аномалия находится на отводе. |  | (c)
69819.434000 | 7.004000 | 6.893000 | -4.716000 | -4.827000 | 733.000000 | 825.000000 | 786.000000 | 733.000000 | 4449.000000 | 6302 |  | CORR | GENE | 04:51 | 05:05 | 04:59 | 378 | 107 | 10.000000 | EXT | -. Аномалия находится на отводе. |  | (c)
69850.738000 | 3.473000 | 3.131000 | -7.717000 | -8.059000 | 614.000000 | 675.000000 | 657.000000 | 614.000000 | 3131.000000 | 6305 |  | CORR | GENE | 04:17 | 04:27 | 04:24 | 764 | 86 | 11.000000 | EXT | - |  | (c)
69853.545000 | 6.280000 | 5.523000 | -4.910000 | -5.667000 | 1720.000000 | 1916.000000 | 1934.000000 | 1720.000000 | 3662.000000 | 6305 |  | CORR | GENE | 07:15 | 07:47 | 07:50 | 2005 | 429 | 10.000000 | EXT | - |  | (c)
69854.865000 | 7.600000 | 5.812000 | -3.590000 | -5.378000 | 24.000000 | 135.000000 | 97.000000 | 24.000000 | 1274.000000 | 6305 |  | CORR | GENE | 02:42 | 03:00 | 02:53 | 4104 | 146 | 12.000000 | EXT | - |  | (c)
69857.857000 | 10.592000 | 10.346000 | -0.598000 | -0.844000 | 31.000000 | 62.000000 | 54.000000 | 31.000000 | 484.000000 | 6305 |  | CORR | GENE | 02:43 | 02:48 | 02:46 | 360 | 47 | 12.000000 | EXT | - |  | (c)
69861.255000 | 2.800000 | 2.739000 | -8.715000 | -8.776000 | 1228.000000 | 1297.000000 | 1288.000000 | 1228.000000 | 2739.000000 | 6306 |  | DENT |  | 02:52 | 03:03 | 03:02 | 111 | 119 | 0.422535 |  | - |  | (c)
69862.458000 | 4.003000 | 3.798000 | -7.512000 | -7.717000 | 1601.000000 | 1706.000000 | 1667.000000 | 1601.000000 | 3798.000000 | 6306 |  | DENT |  | 03:53 | 04:09 | 04:03 | 264 | 131 | 0.281690 |  | - |  | (c)
69863.460000 | 5.005000 | 4.932000 | -6.510000 | -6.583000 | -1792.000000 | -1734.000000 | -1748.000000 | 1704.000000 | 4932.000000 | 6306 |  | DENT |  | 06:45 | 06:54 | 06:52 | 136 | 88 | 0.281690 |  | - |  | (c)
69871.621000 | 1.651000 | 1.568000 | -9.594000 | -9.677000 | 12.000000 | 23.000000 | 22.000000 | 12.000000 | 1568.000000 | 6307 |  | CORR | AXGR | 03:57 | 03:58 | 03:58 | 285 | 22 | 14.000000 | EXT | - |  | (c)
69871.845000 | 1.875000 | 1.845000 | -9.370000 | -9.400000 | 50.000000 | 213.000000 | 193.000000 | 50.000000 | 1845.000000 | 6307 |  | CORR | GENE | 04:03 | 04:29 | 04:26 | 88 | 285 | 10.000000 | EXT | - |  | (c)
69872.206000 | 2.236000 | 1.885000 | -9.009000 | -9.360000 | 14.000000 | 21.000000 | 22.000000 | 14.000000 | 1885.000000 | 6307 |  | CORR | AXGR | 03:57 | 03:58 | 03:58 | 438 | 17 | 12.000000 | EXT | - |  | (c)
69881.215000 | 0.000000 | -0.016000 | -11.155000 | -11.171000 | -133.000000 | 68.000000 | -8.000000 | 0.000000 |  | 6308 | Смещение кромок | GWAN |  | 04:48 | 05:20 | 05:08 | 0 | 250 | 5.494000 | EXT | Смещение кромок. Наружу. Величина смещения - 5.5 мм. |  | (c)
69892.370000 | 0.000000 | -0.046000 | -10.560000 | -10.606000 | 2215.000000 | -2089.000000 | -2134.000000 | 2022.000000 |  | 6309 | Смещение кромок | GWAN |  | 01:59 | 02:24 | 02:17 | 0 | 224 | 2.618000 | EXT | Смещение кромок. Вовнутрь. Величина смещения - 2.6 мм. |  | (c)
69892.370000 | 0.000000 | -0.057000 | -10.560000 | -10.617000 | 784.000000 | -111.000000 | -1611.000000 | 455.000000 |  | 6309 | Нарушение формы кольцевого шва | GWAN |  | 10:08 | 07:44 | 03:42 | 0 | 4132 |  | EXT | Нарушение формы кольцевого шва |  | (c)
69892.370000 | 0.000000 | -0.051000 | -10.560000 | -10.611000 | 1219.000000 | 1271.000000 | 1293.000000 | 1219.000000 |  | 6309 | Смещение кромок | GWAN |  | 11:18 | 11:27 | 11:30 | 0 | 148 | 2.557000 | EXT | Смещение кромок. Наружу. Величина смещения - 2.6 мм. |  | (c)
69916.413000 | 1.923000 | 1.810000 | -9.522000 | -9.635000 | -1981.000000 | -1869.000000 | -1883.000000 | 1785.000000 | 1810.000000 | 6311 |  | DENT |  | 03:39 | 03:58 | 03:55 | 173 | 196 | 0.352113 |  | - |  | (c)
69925.935000 | 0.000000 | -0.016000 | -11.370000 | -11.386000 | -164.000000 | 580.000000 | 253.000000 | 0.000000 |  | 6312 | Смещение кромок | GWAN |  | 03:42 | 05:42 | 04:49 | 0 | 834 | 3.799000 | EXT | Смещение кромок. Вовнутрь. Величина смещения - 3.8 мм. |  | (c)
69929.807000 | 3.872000 | 3.848000 | -7.498000 | -7.522000 | 1068.000000 | 1077.000000 | 1076.000000 | 1068.000000 | 3848.000000 | 6312 |  | CORR | AXGR | 07:01 | 07:02 | 07:02 | 55 | 16 | 11.000000 | EXT | - |  | (c)
69948.345000 | 0.000000 | -0.001000 | -11.500000 | -11.501000 | -1515.000000 | -1457.000000 | -1445.000000 | 1375.000000 |  | 6314 | Смещение кромок | GWAN |  | 04:56 | 05:05 | 05:07 | 0 | 139 | 2.723000 | EXT | Смещение кромок. Вовнутрь. Аномалия находится на отводе. Величина смещения - 2.7 мм. |  | (c)
69948.345000 | 0.000000 | -0.016000 | -11.500000 | -11.516000 | -1282.000000 | -1181.000000 | -1181.000000 | 1079.000000 |  | 6314 | Смещение кромок | GWAN |  | 05:33 | 05:50 | 05:50 | 0 | 203 | 2.847000 | EXT | Смещение кромок. Наружу. Аномалия находится на отводе. Величина смещения - 2.8 мм. |  | (c)
69959.845000 | 0.000000 | -0.049000 | -10.770000 | -10.819000 | 1171.000000 | 2.000000 | -1554.000000 | 0.000000 |  | 6315 | Нарушение формы кольцевого шва | GWAN |  | 02:23 | 11:14 | 07:03 | 0 | 3472 |  | EXT | Нарушение формы кольцевого шва. Аномалия находится на отводе. |  | (c)
69959.845000 | 0.000000 | -0.031000 | -10.770000 | -10.801000 | -1092.000000 | -703.000000 | -837.000000 | 581.000000 |  | 6315 | Смещение кромок | GWAN |  | 08:18 | 09:21 | 08:59 | 0 | 511 | 3.005000 | EXT | Смещение кромок. Наружу. Аномалия находится на отводе. Величина смещения - 3 мм. |  | (c)
69970.615000 | 0.000000 | -0.057000 | -11.550000 | -11.607000 | -1248.000000 | -1088.000000 | -1128.000000 | 1007.000000 |  | 6316 | Нарушение формы кольцевого шва | GWAN |  | 10:54 | 11:20 | 11:14 | 0 | 242 |  | EXT | Нарушение формы кольцевого шва |  | (c)
69982.165000 | 0.000000 | -0.050000 | -11.665000 | -11.715000 | -1915.000000 | -1546.000000 | -1615.000000 | 1315.000000 |  | 6317 | Нарушение формы кольцевого шва | GWAN |  | 02:45 | 03:45 | 03:34 | 0 | 600 |  | EXT | Нарушение формы кольцевого шва |  | (c)
69982.165000 | 0.000000 | -0.025000 | -11.665000 | -11.690000 | -1631.000000 | -1588.000000 | -1590.000000 | 1550.000000 |  | 6317 | Смещение кромок | GWAN |  | 03:31 | 03:38 | 03:38 | 0 | 81 | 2.521000 | EXT | Смещение кромок. Наружу. Величина смещения - 2.5 мм. |  | (c)
69993.830000 | 0.000000 | -0.041000 | -10.425000 | -10.466000 | 591.000000 | 1000.000000 | 988.000000 | 591.000000 |  | 6318 | Смещение кромок | GWAN |  | 02:10 | 03:16 | 03:14 | 0 | 796 | 4.207000 | EXT | Смещение кромок. Наружу. Величина смещения - 4.2 мм. |  | (c)
69993.830000 | 0.000000 | -0.016000 | -10.425000 | -10.441000 | 1497.000000 | 1671.000000 | 1726.000000 | 1497.000000 |  | 6318 | Смещение кромок | GWAN |  | 04:36 | 05:04 | 05:13 | 0 | 459 | 4.146000 | EXT | Смещение кромок. Наружу. Величина смещения - 4.1 мм. |  | (c)
70015.760000 | 0.000000 | -0.061000 | -11.630000 | -11.691000 | -1487.000000 | -1066.000000 | -1206.000000 | 926.000000 |  | 6320 | Смещение кромок | GWAN |  | 10:52 | 12:00 | 11:37 | 0 | 561 | 3.336000 | EXT | Смещение кромок. Наружу. Аномалия находится на отводе. Величина смещения - 3.3 мм. |  | (c)
70021.201000 | 5.441000 | 5.408000 | -6.189000 | -6.222000 | 1929.000000 | 2021.000000 | 2120.000000 | 1929.000000 | 5408.000000 | 6320 |  | CORR | GENE | 08:03 | 08:18 | 08:34 | 55 | 382 | 14.000000 | EXT | -. Аномалия находится на отводе. |  | (c)
70021.480000 | 5.720000 | 5.662000 | -5.910000 | -5.968000 | 1816.000000 | 2162.000000 | 2019.000000 | 1816.000000 | 5662.000000 | 6320 |  | CORR | GENE | 07:45 | 08:41 | 08:18 | 67 | 405 | 10.000000 | EXT | -. Аномалия находится на отводе. |  | (c)
70021.588000 | 5.828000 | 5.816000 | -5.802000 | -5.814000 | 2060.000000 | -2126.000000 | -2225.000000 | 2050.000000 | 5751.000000 | 6320 |  | CORR | GENE | 08:24 | 09:09 | 08:53 | 63 | 351 | 12.000000 | EXT | -. Аномалия находится на отводе. |  | (c)
70023.159000 | 7.399000 | 7.334000 | -4.231000 | -4.296000 | 217.000000 | 304.000000 | 315.000000 | 217.000000 | 4173.000000 | 6320 |  | DENT |  | 03:27 | 03:41 | 03:42 | 123 | 195 | 0.352113 |  | -. Аномалия находится на отводе. |  | (c)
70040.947000 | 2.507000 | 2.481000 | -8.918000 | -8.944000 | 1279.000000 | 1532.000000 | 1406.000000 | 1279.000000 | 2481.000000 | 6322 |  | CORR | GENE | 06:34 | 07:15 | 06:54 | 54 | 253 | 11.000000 | EXT | -. Аномалия находится на отводе. |  | (c)
70070.573000 | 9.018000 | 8.961000 | -2.662000 | -2.719000 | -1128.000000 | -1059.000000 | -1070.000000 | 1012.000000 | 2613.000000 | 6324 |  | DENT |  | 04:15 | 04:26 | 04:24 | 106 | 116 | 0.633803 |  | -. Аномалия находится вблизи дефекта потери металла. |  | (c)
70070.631000 | 9.076000 | 9.065000 | -2.604000 | -2.615000 | -1397.000000 | -1396.000000 | -1285.000000 | 1174.000000 | 2149.000000 | 6324 |  | GOUG | GENE | 03:32 | 03:32 | 03:50 | 466 | 223 | 8.000000 | EXT | -. Зона задиров. |  | (c)
70070.980000 | 9.425000 | 9.065000 | -2.255000 | -2.615000 | -1397.000000 | -1253.000000 | -1285.000000 | 1174.000000 | 2149.000000 | 6324 |  | DENT |  | 03:32 | 03:55 | 03:50 | 466 | 223 | 0.211268 |  | -. Аномалия находится вблизи дефекта потери металла. |  | (c)
70096.580000 | 0.000000 | -0.016000 | -10.785000 | -10.801000 | -891.000000 | -801.000000 | -746.000000 | 600.000000 |  | 6327 | Смещение кромок | GWAN |  | 04:52 | 05:06 | 05:15 | 0 | 290 | 3.200000 | EXT | Смещение кромок. Вовнутрь. Аномалия находится на отводе. Величина смещения - 3.2 мм. |  | (c)
70098.832000 | 2.252000 | 2.245000 | -8.533000 | -8.540000 | -320.000000 | -266.000000 | -275.000000 | 230.000000 | 2245.000000 | 6327 |  | CORR | СIGR | 06:24 | 06:32 | 06:31 | 19 | 91 | 11.000000 | EXT | - |  | (c)
70102.194000 | 5.614000 | 5.393000 | -5.171000 | -5.392000 | -540.000000 | -366.000000 | -294.000000 | 48.000000 | 5004.000000 | 6327 |  | DENT |  | 05:48 | 06:16 | 06:28 | 388 | 492 | 0.352113 |  | -. Аномалия находится вблизи продольного шва. |  | (c)
70106.207000 | 9.627000 | 9.620000 | -1.158000 | -1.165000 | -514.000000 | -436.000000 | -448.000000 | 382.000000 | 1148.000000 | 6327 |  | CORR | СIGR | 05:52 | 06:05 | 06:03 | 17 | 132 | 10.000000 | EXT | - |  | (c)
70107.365000 | 0.000000 | -0.050000 | -11.560000 | -11.610000 | 1960.000000 | -1688.000000 | -1813.000000 | 1125.000000 |  | 6328 | Нарушение формы кольцевого шва | GWAN |  | 09:26 | 11:37 | 11:17 | 0 | 1376 |  | EXT | Нарушение формы кольцевого шва |  | (c)
70130.570000 | 0.000000 | -0.021000 | -11.550000 | -11.571000 | 1377.000000 | 1441.000000 | 1676.000000 | 1377.000000 |  | 6330 | Смещение кромок | GWAN |  | 06:54 | 07:04 | 07:42 | 0 | 598 | 3.224000 | EXT | Смещение кромок. Вовнутрь. Аномалия находится на отводе. Величина смещения - 3.2 мм. |  | (c)
70130.570000 | 0.000000 | -0.036000 | -11.550000 | -11.586000 | 2071.000000 | -2143.000000 | -2219.000000 | 2047.000000 |  | 6330 | Смещение кромок | GWAN |  | 08:46 | 09:26 | 09:13 | 0 | 343 | 2.728000 | EXT | Смещение кромок. Вовнутрь. Аномалия находится на отводе. Величина смещения - 2.7 мм. |  | (c)
70132.184000 | 1.614000 | 1.488000 | -9.936000 | -10.062000 | 12.000000 | 32.000000 | 29.000000 | 12.000000 | 1488.000000 | 6330 |  | CORR | AXGR | 03:13 | 03:17 | 03:16 | 273 | 34 | 10.000000 | EXT | -. Аномалия находится на отводе. |  | (c)
70132.728000 | 2.158000 | 1.955000 | -9.392000 | -9.595000 | 8.000000 | 28.000000 | 33.000000 | 8.000000 | 1955.000000 | 6330 |  | CORR | GENE | 03:13 | 03:16 | 03:17 | 541 | 51 | 10.000000 | EXT | -. Аномалия находится на отводе. |  | (c)
70133.436000 | 2.866000 | 2.692000 | -8.684000 | -8.858000 | 5.000000 | 14.000000 | 16.000000 | 5.000000 | 2692.000000 | 6330 |  | CORR | AXGR | 03:12 | 03:14 | 03:14 | 277 | 22 | 14.000000 | EXT | -. Аномалия находится на отводе. |  | (c)
70134.648000 | 4.078000 | 3.958000 | -7.472000 | -7.592000 | 6.000000 | 14.000000 | 14.000000 | 6.000000 | 3958.000000 | 6330 |  | CORR | AXGR | 03:12 | 03:14 | 03:14 | 187 | 17 | 10.000000 | EXT | -. Аномалия находится на отводе. |  | (c)
70151.671000 | 9.551000 | 9.496000 | -2.164000 | -2.219000 | 2092.000000 | 2149.000000 | 2129.000000 | 2092.000000 | 2130.000000 | 6331 |  | DENT |  | 01:24 | 01:33 | 01:29 | 89 | 73 | 0.492958 |  | -. Аномалия находится на упругопластическом изгибе. |  | (c)
70153.835000 | 0.000000 | -0.056000 | -10.860000 | -10.916000 | 1539.000000 | 1727.000000 | 1703.000000 | 1539.000000 |  | 6332 | Смещение кромок | GWAN |  | 01:44 | 02:14 | 02:10 | 0 | 328 | 2.914000 | EXT | Смещение кромок. Наружу. Величина смещения - 2.9 мм. Аномалия находится на упругопластическом изгибе: R=252 D, максимальное растяжение на 5.5 час. |  | (c)
70157.882000 | 4.047000 | 3.969000 | -6.813000 | -6.891000 | 1781.000000 | 1836.000000 | 1826.000000 | 1781.000000 | 3969.000000 | 6332 |  | DENT |  | 02:23 | 02:32 | 02:30 | 141 | 90 | 0.281690 |  | -. Аномалия находится на упругопластическом изгибе. |  | (c)
70164.695000 | 0.000000 | -0.066000 | -10.595000 | -10.661000 | 1327.000000 | 1588.000000 | 1467.000000 | 1327.000000 |  | 6333 | Смещение кромок | GWAN |  | 00:35 | 01:17 | 00:58 | 0 | 279 | 3.329000 | EXT | Смещение кромок. Наружу. Величина смещения - 3.3 мм. Аномалия находится на упругопластическом изгибе: R=377 D, максимальное растяжение на 5.3 час. |  | (c)
70164.695000 | 0.000000 | -0.066000 | -10.595000 | -10.661000 | 1708.000000 | 2163.000000 | 1992.000000 | 1708.000000 |  | 6333 | Смещение кромок | GWAN |  | 01:36 | 02:50 | 02:22 | 0 | 569 | 3.256000 | EXT | Смещение кромок. Наружу. Величина смещения - 3.3 мм. Аномалия находится на упругопластическом изгибе: R=377 D, максимальное растяжение на 5.3 час. |  | (c)
70164.695000 | 0.000000 | -0.041000 | -10.595000 | -10.636000 | -1301.000000 | -692.000000 | -944.000000 | 587.000000 |  | 6333 | Смещение кромок | GWAN |  | 05:31 | 07:09 | 06:28 | 0 | 714 | 4.312000 | EXT | Смещение кромок. Наружу. Величина смещения - 4.3 мм. Аномалия находится на упругопластическом изгибе: R=377 D, максимальное растяжение на 5.3 час. |  | (c)
70164.695000 | 0.000000 | -0.061000 | -10.595000 | -10.656000 | -465.000000 | -230.000000 | -266.000000 | 67.000000 |  | 6333 | Смещение кромок | GWAN |  | 07:46 | 08:24 | 08:18 | 0 | 398 | 3.082000 | EXT | Смещение кромок. Наружу. Величина смещения - 3.1 мм. Аномалия находится на упругопластическом изгибе: R=377 D, максимальное растяжение на 5.3 час. |  | (c)
70185.400000 | 10.110000 | 9.092000 | -0.135000 | -1.153000 | 1680.000000 | 1708.000000 | 1746.000000 | 1680.000000 | 74.000000 | 6334 |  | CORR | GENE | 06:52 | 06:56 | 07:03 | 1079 | 132 | 11.000000 | EXT | - |  | (c)
70187.608000 | 2.073000 | 2.029000 | -9.182000 | -9.226000 | 597.000000 | 637.000000 | 633.000000 | 597.000000 | 2029.000000 | 6335 |  | DENT |  | 07:39 | 07:46 | 07:45 | 99 | 72 | 0.422535 |  | - |  | (c)
70207.188000 | 10.398000 | 10.358000 | -0.792000 | -0.832000 | 42.000000 | 56.000000 | 54.000000 | 42.000000 | 755.000000 | 6336 |  | CORR | AXGR | 08:50 | 08:52 | 08:52 | 77 | 23 | 11.000000 | EXT | - |  | (c)
70236.439000 | 6.024000 | 5.992000 | -5.451000 | -5.483000 | 1211.000000 | 1221.000000 | 1221.000000 | 79.830814 | 5404.000000 | 6339 |  | CORR | AXGR | 03:38 | 03:39 | 03:40 | 79 | 20 | 13.000000 | EXT | - |  | (c)
70274.485000 | 0.000000 | -0.041000 | -10.358000 | -10.399000 | 1280.000000 | 1628.000000 | -1913.000000 | 644.000000 |  | 6343а | Нарушение формы кольцевого шва | GWAN |  | 00:32 | 01:28 | 03:57 | 0 | 2537 |  | EXT | Нарушение формы кольцевого шва |  | (c)
70274.485000 | 0.000000 | -0.031000 | -10.358000 | -10.389000 | -433.000000 | -59.000000 | -172.000000 | 0.000000 |  | 6343а | Смещение кромок | GWAN |  | 07:56 | 08:56 | 08:38 | 0 | 523 | 4.415000 | EXT | Смещение кромок. Наружу. Величина смещения - 4.4 мм. |  | (c)
70274.485000 | 0.000000 | -0.056000 | -10.358000 | -10.414000 | 525.000000 | 752.000000 | 727.000000 | 525.000000 |  | 6343а | Нарушение формы кольцевого шва | GWAN |  | 10:30 | 11:07 | 11:03 | 0 | 406 |  | EXT | Нарушение формы кольцевого шва |  | (c)
70284.843000 | 0.000000 | -0.021000 | -1.978000 | -1.999000 | -717.000000 | -508.000000 | -518.000000 | 319.000000 |  | 6343б | Смещение кромок | GWAN |  | 07:48 | 08:22 | 08:20 | 0 | 398 | 3.509000 | EXT | Смещение кромок. Вовнутрь. Величина смещения - 3.5 мм. |  | (c)
70284.843000 | 0.000000 | -0.056000 | -1.978000 | -2.034000 | -700.000000 | -250.000000 | -417.000000 | 133.000000 |  | 6343б | Нарушение формы кольцевого шва | GWAN |  | 07:51 | 09:03 | 08:36 | 0 | 568 |  | EXT | Нарушение формы кольцевого шва |  | (c)
70308.170000 | 0.260000 | 0.139000 | -11.415000 | -11.536000 | -1668.000000 | -1612.000000 | -1606.000000 | 1545.000000 | 139.000000 | 6346 |  | DENT |  | 02:17 | 02:26 | 02:27 | 213 | 123 | 0.211268 |  | -. Аномалия находится вблизи кольцевого сварного шва. |  | (c)
70310.102000 | 2.192000 | 2.152000 | -9.483000 | -9.523000 | -1738.000000 | -1678.000000 | -1679.000000 | 1621.000000 | 2152.000000 | 6346 |  | DENT |  | 02:06 | 02:15 | 02:15 | 137 | 117 | 0.281690 |  | - |  | (c)
70310.428000 | 2.518000 | 2.431000 | -9.157000 | -9.244000 | -1695.000000 | -1639.000000 | -1643.000000 | 1592.000000 | 2431.000000 | 6346 |  | DENT |  | 02:13 | 02:21 | 02:21 | 179 | 103 | 0.563380 |  | - |  | (c)
70314.144000 | 6.234000 | 6.096000 | -5.441000 | -5.579000 | -687.000000 | -499.000000 | -415.000000 | 143.000000 | 5321.000000 | 6346 |  | DENT |  | 04:55 | 05:25 | 05:39 | 258 | 544 | 0.704225 |  | -. Аномалия находится вблизи продольного шва. |  | (c)
70314.923000 | 7.013000 | 6.953000 | -4.662000 | -4.722000 | -1000.000000 | -966.000000 | -940.000000 | 880.000000 | 4652.000000 | 6346 |  | CORR | GENE | 04:05 | 04:10 | 04:14 | 70 | 120 | 15.000000 | EXT | - |  | (c)
70326.072000 | 6.487000 | 6.258000 | -4.698000 | -4.927000 | 739.000000 | 995.000000 | 1006.000000 | 739.000000 | 4484.000000 | 6347 |  | DENT |  | 04:52 | 05:33 | 05:35 | 443 | 533 | 0.704225 |  | - |  | (c)
70330.770000 | 0.000000 | -0.036000 | -11.645000 | -11.681000 | -143.000000 | 69.000000 | 139.000000 | 0.000000 |  | 6348 | Смещение кромок | GWAN |  | 02:34 | 03:08 | 03:19 | 0 | 563 | 3.100000 | EXT | Смещение кромок. Вовнутрь. Аномалия находится на отводе. Величина смещения - 3.1 мм. |  | (c)
70335.335000 | 4.565000 | 4.556000 | -7.080000 | -7.089000 | 1645.000000 | 1684.000000 | 1687.000000 | 1645.000000 | 4556.000000 | 6348 |  | CORR | СIGR | 07:22 | 07:29 | 07:29 | 19 | 85 | 10.000000 | EXT | -. Аномалия находится на отводе. |  | (c)
70342.272000 | 11.502000 | 11.416000 | -0.143000 | -0.229000 | 1882.000000 | 1902.000000 | 1909.000000 | 1882.000000 | 24.000000 | 6348 |  | CORR | GENE | 08:00 | 08:04 | 08:05 | 205 | 53 | 10.000000 | EXT | -. Аномалия находится на отводе. |  | (c)
70347.777000 | 5.362000 | 5.320000 | -6.223000 | -6.265000 | -2180.000000 | -2110.000000 | -2124.000000 | 2067.000000 | 5320.000000 | 6349 |  | DENT |  | 02:02 | 02:14 | 02:11 | 86 | 113 | 0.492958 |  | - |  | (c)
70354.000000 | 0.000000 | -0.044000 | -11.535000 | -11.579000 | -503.000000 | -67.000000 | -104.000000 | 0.000000 |  | 6350 | Нарушение формы кольцевого шва | GWAN |  | 08:01 | 09:12 | 09:06 | 0 | 798 |  | EXT | Нарушение формы кольцевого шва. Аномалия находится на отводе. |  | (c)
70354.000000 | 0.000000 | -0.036000 | -11.535000 | -11.571000 | -405.000000 | -103.000000 | -142.000000 | 0.000000 |  | 6350 | Смещение кромок | GWAN |  | 08:17 | 09:06 | 09:00 | 0 | 526 | 3.991000 | EXT | Смещение кромок. Наружу. Аномалия находится на отводе. Величина смещения - 4 мм. |  | (c)
70400.100000 | 0.000000 | -0.021000 | -11.685000 | -11.706000 | -1469.000000 | -1187.000000 | -1209.000000 | 949.000000 |  | 6354 | Смещение кромок | GWAN |  | 05:12 | 05:58 | 05:54 | 0 | 520 | 2.891000 | EXT | Смещение кромок. Наружу. Аномалия находится на отводе. Величина смещения - 2.9 мм. |  | (c)
70400.100000 | 0.000000 | -0.046000 | -11.685000 | -11.731000 | -632.000000 | -275.000000 | -388.000000 | 144.000000 |  | 6354 | Смещение кромок | GWAN |  | 07:27 | 08:25 | 08:07 | 0 | 488 | 4.038000 | EXT | Смещение кромок. Наружу. Аномалия находится на отводе. Величина смещения - 4 мм. |  | (c)
70422.855000 | 0.000000 | -0.053000 | -11.130000 | -11.183000 | 1193.000000 | -2162.000000 | -2225.000000 | 1182.000000 |  | 6356 | Нарушение формы кольцевого шва | GWAN |  | 01:47 | 04:46 | 04:36 | 0 | 2086 |  | EXT | Нарушение формы кольцевого шва |  | (c)
70422.855000 | 0.000000 | -0.006000 | -11.130000 | -11.136000 | -1934.000000 | -1813.000000 | -1818.000000 | 1702.000000 |  | 6356 | Смещение кромок | GWAN |  | 05:23 | 05:42 | 05:41 | 0 | 232 | 3.334000 | EXT | Смещение кромок. Наружу. Величина смещения - 3.3 мм. |  | (c)
70422.855000 | 0.000000 | -0.001000 | -11.130000 | -11.131000 | -1464.000000 | -1429.000000 | -1282.000000 | 1101.000000 |  | 6356 | Смещение кромок | GWAN |  | 06:39 | 06:44 | 07:08 | 0 | 363 | 2.448000 | EXT | Смещение кромок. Наружу. Величина смещения - 2.4 мм. |  | (c)
70433.985000 | 0.000000 | -0.056000 | -10.980000 | -11.036000 | -1921.000000 | -1518.000000 | -1674.000000 | 1428.000000 |  | 6357 | Смещение кромок | GWAN |  | 00:33 | 01:38 | 01:13 | 0 | 494 | 2.827000 | EXT | Смещение кромок. Наружу. Величина смещения - 2.8 мм. |  | (c)
70433.985000 | 0.000000 | -0.048000 | -10.980000 | -11.028000 | 1950.000000 | -1305.000000 | -442.000000 | 1627.000000 |  | 6357 | Нарушение формы кольцевого шва | GWAN |  | 10:58 | 02:12 | 04:31 | 0 | 4138 |  | EXT | Нарушение формы кольцевого шва |  | (c)
70444.965000 | 0.000000 | -0.026000 | -11.500000 | -11.526000 | -2130.000000 | -2058.000000 | -1914.000000 | 1698.000000 |  | 6358 | Смещение кромок | GWAN |  | 03:22 | 03:34 | 03:57 | 0 | 433 | 3.181000 | EXT | Смещение кромок. Вовнутрь. Аномалия находится на отводе. Величина смещения - 3.2 мм. |  | (c)
70444.965000 | 0.000000 | -0.011000 | -11.500000 | -11.511000 | -1375.000000 | -1004.000000 | -1163.000000 | 951.000000 |  | 6358 | Смещение кромок | GWAN |  | 05:24 | 06:24 | 05:58 | 0 | 424 | 3.489000 | EXT | Смещение кромок. Вовнутрь. Аномалия находится на отводе. Величина смещения - 3.5 мм. |  | (c)
70470.387000 | 2.532000 | 2.361000 | -9.153000 | -9.324000 | 502.000000 | 509.000000 | 519.000000 | 502.000000 | 2361.000000 | 6360 |  | CORR | AXGR | 07:45 | 07:46 | 07:48 | 284 | 35 | 11.000000 | EXT | - |  | (c)
70485.878000 | 6.338000 | 5.783000 | -4.807000 | -5.362000 | -616.000000 | -591.000000 | -559.000000 | 502.000000 | 4249.000000 | 6361 |  | CORR | GENE | 06:38 | 06:42 | 06:48 | 1113 | 114 | 10.000000 | EXT | - |  | (c)
70486.356000 | 6.816000 | 6.711000 | -4.329000 | -4.434000 | -2188.000000 | -2044.000000 | -2047.000000 | 1907.000000 | 4262.000000 | 6361 |  | DENT |  | 02:25 | 02:48 | 02:47 | 172 | 281 | 0.281690 |  | - |  | (c)
70492.746000 | 2.061000 | 1.776000 | -8.709000 | -8.994000 | 1355.000000 | 1416.000000 | 1407.000000 | 1355.000000 | 1776.000000 | 6362 |  | CORR | GENE | 07:04 | 07:14 | 07:13 | 418 | 105 | 10.000000 | EXT | - |  | (c)
70493.412000 | 2.727000 | 2.535000 | -8.043000 | -8.235000 | 2030.000000 | 2044.000000 | 2043.000000 | 2030.000000 | 2535.000000 | 6362 |  | CORR | AXGR | 08:53 | 08:55 | 08:55 | 386 | 28 | 10.000000 | EXT | - |  | (c)
70501.455000 | 0.000000 | -0.026000 | -11.705000 | -11.731000 | 1147.000000 | 1199.000000 | 1241.000000 | 1147.000000 |  | 6363 | Смещение кромок | GWAN |  | 01:14 | 01:22 | 01:29 | 0 | 189 | 4.534000 | EXT | Смещение кромок. Наружу. Величина смещения - 4.5 мм. Аномалия находится на упругопластическом изгибе: R=483 D, максимальное растяжение на 6.1 час. |  | (c)
70501.455000 | 0.000000 | -0.001000 | -11.705000 | -11.706000 | -2153.000000 | -1990.000000 | -1958.000000 | 1764.000000 |  | 6363 | Смещение кромок | GWAN |  | 04:21 | 04:48 | 04:53 | 0 | 389 | 2.557000 | EXT | Смещение кромок. Вовнутрь. Величина смещения - 2.6 мм. Аномалия находится на упругопластическом изгибе: R=483 D, максимальное растяжение на 6.1 час. |  | (c)
70501.455000 | 0.000000 | -0.006000 | -11.705000 | -11.711000 | -1220.000000 | -837.000000 | -984.000000 | 747.000000 |  | 6363 | Смещение кромок | GWAN |  | 06:52 | 07:54 | 07:30 | 0 | 473 | 2.807000 | EXT | Смещение кромок. Вовнутрь. Величина смещения - 2.8 мм. Аномалия находится на упругопластическом изгибе: R=483 D, максимальное растяжение на 6.1 час. |  | (c)
70519.548000 | 6.388000 | 6.377000 | -5.147000 | -5.158000 | -464.000000 | -398.000000 | -381.000000 | 298.000000 | 5132.000000 | 6364 |  | CORR | СIGR | 07:42 | 07:53 | 07:56 | 26 | 165 | 10.000000 | EXT | -. Аномалия находится на отводе. |  | (c)
70524.695000 | 0.000000 | -0.015000 | -9.390000 | -9.405000 | 1881.000000 | 1968.000000 | 2137.000000 | 1881.000000 |  | 6365 | Смещение кромок | GWAN |  | 04:46 | 05:00 | 05:27 | 0 | 511 | 5.038000 | EXT | Смещение кромок. Вовнутрь. Аномалия находится на отводе. Величина смещения - 5 мм. |  | (c)
70524.695000 | 0.000000 | -0.063000 | -9.390000 | -9.453000 | -150.000000 | 60.000000 | -8.000000 | 0.000000 |  | 6365 | Нарушение формы кольцевого шва | GWAN |  | 11:18 | 11:52 | 11:41 | 0 | 283 |  | EXT | Нарушение формы кольцевого шва. Аномалия находится на отводе. |  | (c)
70545.125000 | 0.000000 | -0.048000 | -10.855000 | -10.903000 | -140.000000 | 38.000000 | 866.000000 | 0.000000 |  | 6367 | Нарушение формы кольцевого шва | GWAN |  | 02:07 | 02:35 | 04:49 | 0 | 2011 |  | EXT | Нарушение формы кольцевого шва |  | (c)
70579.040000 | 0.000000 | -0.026000 | -11.665000 | -11.691000 | -547.000000 | -376.000000 | -458.000000 | 370.000000 |  | 6370 | Смещение кромок | GWAN |  | 03:19 | 03:47 | 03:34 | 0 | 177 | 3.464000 | EXT | Смещение кромок. Наружу. Аномалия находится на отводе. Величина смещения - 3.5 мм. |  | (c)
70642.255000 | 5.505000 | 5.391000 | -5.820000 | -5.934000 | 2037.000000 | 2166.000000 | 2216.000000 | 2037.000000 | 5391.000000 | 6375 |  | DENT |  | 06:02 | 06:23 | 06:31 | 201 | 359 | 0.281690 |  | - |  | (c)
70666.429000 | 7.679000 | 7.546000 | -3.976000 | -4.109000 | 51.000000 | 64.000000 | 66.000000 | 51.000000 | 3888.000000 | 6377 |  | CORR | AXGR | 04:24 | 04:26 | 04:26 | 221 | 31 | 12.000000 | EXT | - |  | (c)
70681.795000 | 0.000000 | -0.036000 | -11.435000 | -11.471000 | -358.000000 | -204.000000 | -53.000000 | 0.000000 |  | 6379 | Смещение кромок | GWAN |  | 01:33 | 01:58 | 02:23 | 0 | 610 | 2.920000 | EXT | Смещение кромок. Вовнутрь. Аномалия находится на отводе. Величина смещения - 2.9 мм. |  | (c)
70707.231000 | 3.121000 | 3.108000 | -7.849000 | -7.862000 | -148.000000 | -106.000000 | -102.000000 | 57.000000 | 3108.000000 | 6381 |  | CORR | СIGR | 05:09 | 05:16 | 05:17 | 31 | 90 | 11.000000 | EXT | - |  | (c)
70713.959000 | 9.849000 | 9.824000 | -1.121000 | -1.146000 | -387.000000 | -214.000000 | -221.000000 | 54.000000 | 1097.000000 | 6381 |  | CORR | GENE | 04:31 | 04:59 | 04:58 | 49 | 333 | 12.000000 | EXT | - |  | (c)
70715.080000 | 0.000000 | -0.070000 | -11.685000 | -11.755000 | 1623.000000 | 114.000000 | -1216.000000 | 406.000000 |  | 6382 | Нарушение формы кольцевого шва | GWAN |  | 09:01 | 04:57 | 01:22 | 0 | 3244 |  | EXT | Нарушение формы кольцевого шва |  | (c)
70726.116000 | 11.036000 | 10.911000 | -0.649000 | -0.774000 | -622.000000 | -476.000000 | -452.000000 | 282.000000 | 595.000000 | 6382 |  | DENT |  | 02:58 | 03:22 | 03:26 | 179 | 340 | 0.281690 |  | - |  | (c)
70738.360000 | 0.000000 | -0.011000 | -11.070000 | -11.081000 | -56.000000 | 57.000000 | 22.000000 | 0.000000 |  | 6384 | Смещение кромок | GWAN |  | 04:27 | 04:45 | 04:39 | 0 | 157 | 2.417000 | EXT | Смещение кромок. Наружу. Величина смещения - 2.4 мм. |  | (c)
70738.360000 | 0.000000 | -0.053000 | -11.070000 | -11.123000 | 1321.000000 | 1906.000000 | -1355.000000 | 430.000000 |  | 6384 | Нарушение формы кольцевого шва | GWAN |  | 08:09 | 09:43 | 00:57 | 0 | 3571 |  | EXT | Нарушение формы кольцевого шва |  | (c)
70738.360000 | 0.000000 | -0.026000 | -11.070000 | -11.096000 | 1388.000000 | 1739.000000 | 1665.000000 | 1388.000000 |  | 6384 | Смещение кромок | GWAN |  | 08:20 | 09:16 | 09:04 | 0 | 555 | 2.652000 | EXT | Смещение кромок. Вовнутрь. Величина смещения - 2.7 мм. |  | (c)
70742.696000 | 4.336000 | 4.263000 | -6.734000 | -6.807000 | 32.000000 | 74.000000 | 77.000000 | 32.000000 | 4263.000000 | 6384 |  | DENT |  | 04:41 | 04:48 | 04:48 | 133 | 91 | 0.422535 |  | -. Аномалия находится вблизи продольного шва. |  | (c)
70753.435000 | 4.005000 | 3.994000 | -7.480000 | -7.491000 | -365.000000 | -328.000000 | -302.000000 | 240.000000 | 3994.000000 | 6385 |  | CORR | СIGR | 04:49 | 04:55 | 04:59 | 21 | 125 | 10.000000 | EXT | - |  | (c)
70783.290000 | 0.000000 | -0.056000 | -11.685000 | -11.741000 | 602.000000 | 1654.000000 | 2152.000000 | 602.000000 |  | 6388 | Нарушение формы кольцевого шва | GWAN |  | 06:53 | 09:42 | 11:03 | 0 | 3101 |  | EXT | Нарушение формы кольцевого шва |  | (c)
70783.290000 | 0.000000 | -0.046000 | -11.685000 | -11.731000 | 1607.000000 | 1706.000000 | 1674.000000 | 1607.000000 |  | 6388 | Смещение кромок | GWAN |  | 09:35 | 09:51 | 09:46 | 0 | 134 | 2.668000 | EXT | Смещение кромок. Наружу. Величина смещения - 2.7 мм. |  | (c)
70794.975000 | 0.000000 | -0.048000 | -11.680000 | -11.728000 | 1874.000000 | -688.000000 | -1609.000000 | 631.000000 |  | 6389 | Нарушение формы кольцевого шва | GWAN |  | 00:35 | 05:41 | 03:13 | 0 | 1957 |  | EXT | Нарушение формы кольцевого шва |  | (c)
70803.490000 | 8.515000 | 8.505000 | -3.165000 | -3.175000 | -198.000000 | -153.000000 | -146.000000 | 93.000000 | 3154.000000 | 6389 |  | CORR | СIGR | 07:00 | 07:08 | 07:09 | 21 | 106 | 11.000000 | EXT | - |  | (c)
70806.655000 | 0.000000 | -0.031000 | -11.280000 | -11.311000 | 907.000000 | 1020.000000 | 1173.000000 | 907.000000 |  | 6390 | Смещение кромок | GWAN |  | 01:50 | 02:08 | 02:33 | 0 | 531 | 3.722000 | EXT | Смещение кромок. Наружу. Величина смещения - 3.7 мм. |  | (c)
70806.655000 | 0.000000 | -0.054000 | -11.280000 | -11.334000 | -1858.000000 | 1170.000000 | -2.000000 | 0.000000 |  | 6390 | Нарушение формы кольцевого шва | GWAN |  | 06:24 | 02:32 | 11:23 | 0 | 3712 |  | EXT | Нарушение формы кольцевого шва |  | (c)
70806.655000 | 0.000000 | -0.021000 | -11.280000 | -11.301000 | -1510.000000 | -1393.000000 | -1341.000000 | 1173.000000 |  | 6390 | Смещение кромок | GWAN |  | 07:20 | 07:39 | 07:47 | 0 | 337 | 2.526000 | EXT | Смещение кромок. Вовнутрь. Величина смещения - 2.5 мм. |  | (c)
70806.655000 | 0.000000 | -0.026000 | -11.280000 | -11.306000 | -993.000000 | -920.000000 | -884.000000 | 775.000000 |  | 6390 | Смещение кромок | GWAN |  | 08:43 | 08:55 | 09:01 | 0 | 218 | 2.299000 | EXT | Смещение кромок. Наружу. Величина смещения - 2.3 мм. |  | (c)
70808.865000 | 2.210000 | 2.013000 | -9.070000 | -9.267000 | -1494.000000 | -1473.000000 | -1474.000000 | 1454.000000 | 2013.000000 | 6390 |  | CORR | AXGR | 07:22 | 07:26 | 07:25 | 263 | 40 | 10.000000 | EXT | - |  | (c)
70817.935000 | 0.000000 | -0.052000 | -11.635000 | -11.687000 | -216.000000 | 834.000000 | 754.000000 | 0.000000 |  | 6391 | Нарушение формы кольцевого шва | GWAN |  | 06:47 | 09:36 | 09:23 | 0 | 1939 |  | EXT | Нарушение формы кольцевого шва |  | (c)
70826.994000 | 9.059000 | 8.529000 | -2.576000 | -3.106000 | -54.000000 | -27.000000 | -36.000000 | 18.000000 | 2321.000000 | 6391 |  | CORR | AXGR | 07:13 | 07:17 | 07:16 | 785 | 36 | 11.000000 | EXT | - |  | (c)
70829.502000 | 11.567000 | 9.790000 | -0.068000 | -1.845000 | -155.000000 | -76.000000 | -84.000000 | 13.000000 | 41.000000 | 6391 |  | CORR | GENE | 06:57 | 07:09 | 07:08 | 1804 | 142 | 15.000000 | EXT | - |  | (c)
70829.948000 | 0.378000 | 0.282000 | -10.977000 | -11.073000 | 702.000000 | 712.000000 | 716.000000 | 702.000000 | 282.000000 | 6392 |  | CORR | AXGR | 08:05 | 08:07 | 08:08 | 162 | 29 | 13.000000 | EXT | - |  | (c)
70830.677000 | 1.107000 | 0.811000 | -10.248000 | -10.544000 | 476.000000 | 495.000000 | 505.000000 | 476.000000 | 811.000000 | 6392 |  | CORR | GENE | 07:29 | 07:32 | 07:34 | 449 | 58 | 10.000000 | EXT | - |  | (c)
70831.250000 | 1.680000 | 1.636000 | -9.675000 | -9.719000 | 729.000000 | 738.000000 | 738.000000 | 729.000000 | 1636.000000 | 6392 |  | CORR | AXGR | 08:10 | 08:11 | 08:11 | 96 | 17 | 10.000000 | EXT | - |  | (c)
70832.327000 | 2.757000 | 2.166000 | -8.598000 | -9.189000 | 399.000000 | 487.000000 | 448.000000 | 399.000000 | 2166.000000 | 6392 |  | CORR | GENE | 07:17 | 07:31 | 07:24 | 734 | 97 | 13.000000 | EXT | - |  | (c)
70832.751000 | 3.181000 | 2.984000 | -8.174000 | -8.371000 | 452.000000 | 513.000000 | 485.000000 | 452.000000 | 2984.000000 | 6392 |  | CORR | GENE | 07:25 | 07:35 | 07:30 | 451 | 66 | 14.000000 | EXT | - |  | (c)
70832.802000 | 3.232000 | 3.176000 | -8.123000 | -8.179000 | -693.000000 | -676.000000 | -676.000000 | 660.000000 | 3176.000000 | 6392 |  | CORR | AXGR | 04:20 | 04:23 | 04:23 | 111 | 33 | 10.000000 | EXT | - |  | (c)
70834.726000 | 5.156000 | 4.621000 | -6.199000 | -6.734000 | 409.000000 | 517.000000 | 568.000000 | 409.000000 | 4621.000000 | 6392 |  | CORR | GENE | 07:18 | 07:36 | 07:44 | 2067 | 317 | 10.000000 | EXT | - |  | (c)
70839.298000 | 9.728000 | 9.560000 | -1.627000 | -1.795000 | 283.000000 | 541.000000 | 455.000000 | 283.000000 | 1513.000000 | 6392 |  | DENT |  | 06:58 | 07:39 | 07:26 | 282 | 343 | 0.352113 |  | - |  | (c)
70840.172000 | 10.602000 | 10.136000 | -0.753000 | -1.219000 | 486.000000 | 565.000000 | 573.000000 | 486.000000 | 349.000000 | 6392 |  | CORR | GENE | 07:31 | 07:43 | 07:45 | 870 | 174 | 11.000000 | EXT | - |  | (c)
70840.697000 | 11.127000 | 11.036000 | -0.228000 | -0.319000 | 547.000000 | 586.000000 | 575.000000 | 547.000000 | 2.000000 | 6392 |  | CORR | GENE | 07:40 | 07:47 | 07:45 | 317 | 56 | 15.000000 | EXT | - |  | (c)
70840.785000 | 11.215000 | 10.826000 | -0.140000 | -0.529000 | 710.000000 | 754.000000 | 809.000000 | 710.000000 | 36.000000 | 6392 |  | CORR | GENE | 08:07 | 08:14 | 08:23 | 493 | 197 | 10.000000 | EXT | - |  | (c)
70840.987000 | 0.062000 | 0.009000 | -11.268000 | -11.321000 | -1834.000000 | -1426.000000 | -1417.000000 | 1000.000000 | 9.000000 | 6393 |  | CORR | GENE | 06:09 | 07:15 | 07:16 | 117 | 834 | 14.000000 | EXT | - |  | (c)
70841.094000 | 0.169000 | 0.140000 | -11.161000 | -11.190000 | -1017.000000 | -1013.000000 | -971.000000 | 924.000000 | 140.000000 | 6393 |  | CORR | GENE | 08:20 | 08:21 | 08:28 | 1088 | 93 | 14.000000 | EXT | - |  | (c)
70841.140000 | 0.215000 | 0.138000 | -11.115000 | -11.192000 | -1280.000000 | -1247.000000 | -1247.000000 | 1214.000000 | 138.000000 | 6393 |  | CORR | GENE | 07:38 | 07:43 | 07:43 | 422 | 65 | 12.000000 | EXT | - |  | (c)
70841.173000 | 0.248000 | 0.169000 | -11.082000 | -11.161000 | -1567.000000 | -1542.000000 | -1547.000000 | 1528.000000 | 169.000000 | 6393 |  | CORR | AXGR | 06:52 | 06:56 | 06:55 | 140 | 39 | 10.000000 | EXT | - |  | (c)
70841.782000 | 0.857000 | 0.737000 | -10.473000 | -10.593000 | -1178.000000 | -1172.000000 | -1160.000000 | 1141.000000 | 737.000000 | 6393 |  | CORR | AXGR | 07:55 | 07:55 | 07:58 | 199 | 36 | 11.000000 | EXT | - |  | (c)
70842.236000 | 1.311000 | 1.185000 | -10.019000 | -10.145000 | -1264.000000 | -1222.000000 | -1236.000000 | 1209.000000 | 1185.000000 | 6393 |  | CORR | GENE | 07:41 | 07:47 | 07:45 | 197 | 55 | 10.000000 | EXT | - |  | (c)
70843.156000 | 2.231000 | 2.179000 | -9.099000 | -9.151000 | -1067.000000 | -1052.000000 | -1035.000000 | 1004.000000 | 2179.000000 | 6393 |  | CORR | GENE | 08:13 | 08:15 | 08:18 | 170 | 62 | 10.000000 | EXT | - |  | (c)
70845.097000 | 4.172000 | 4.037000 | -7.158000 | -7.293000 | -1517.000000 | -1488.000000 | -1469.000000 | 1421.000000 | 4037.000000 | 6393 |  | CORR | GENE | 07:00 | 07:05 | 07:08 | 463 | 95 | 10.000000 | EXT | - |  | (c)
70845.380000 | 4.455000 | 4.381000 | -6.875000 | -6.949000 | -758.000000 | -749.000000 | -748.000000 | 737.000000 | 4381.000000 | 6393 |  | CORR | AXGR | 09:02 | 09:04 | 09:04 | 144 | 21 | 10.000000 | EXT | - |  | (c)
70845.988000 | 5.063000 | 5.015000 | -6.267000 | -6.315000 | 352.000000 | 406.000000 | 399.000000 | 352.000000 | 5015.000000 | 6393 |  | DENT |  | 00:01 | 00:10 | 00:09 | 99 | 95 | 0.281690 |  | - |  | (c)
70847.404000 | 6.479000 | 6.334000 | -4.851000 | -4.996000 | 562.000000 | 640.000000 | 681.000000 | 562.000000 | 4766.000000 | 6393 |  | DENT |  | 00:35 | 00:48 | 00:55 | 230 | 239 | 0.563380 |  | - |  | (c)
70848.400000 | 7.475000 | 6.903000 | -3.855000 | -4.427000 | -1823.000000 | -1749.000000 | -1566.000000 | 1308.000000 | 3687.000000 | 6393 |  | DENT |  | 06:10 | 06:22 | 06:52 | 740 | 515 | 0.422535 |  | - |  | (c)
70849.699000 | 8.774000 | 8.769000 | -2.556000 | -2.561000 | -1462.000000 | -1431.000000 | -1431.000000 | 1400.000000 | 2545.000000 | 6393 |  | CORR | СIGR | 07:09 | 07:14 | 07:14 | 16 | 62 | 11.000000 | EXT | - |  | (c)
70852.189000 | 11.264000 | 11.028000 | -0.066000 | -0.302000 | -1755.000000 | -1721.000000 | -1726.000000 | 1698.000000 | 31.000000 | 6393 |  | ARTD | GENE | 06:22 | 06:27 | 06:26 | 271 | 57 | 14.227975 | EXT | -. Эквивалент потери металла 14%. |  | (c)
70858.463000 | 0.000000 | -0.070000 | -2.682000 | -2.752000 | -1846.000000 | 1666.000000 | -39.000000 | 0.000000 |  | 6394б | Нарушение формы кольцевого шва | GWAN |  | 00:06 | 09:33 | 04:58 | 0 | 3614 |  | INT | Нарушение формы кольцевого шва |  | (c)
70861.145000 | 0.000000 | -0.040000 | -2.260000 | -2.300000 | 136.000000 | 828.000000 | 949.000000 | 136.000000 |  | 6394в | Нарушение формы кольцевого шва | GWAN |  | 04:08 | 06:00 | 06:20 | 0 | 1626 |  | INT | Нарушение формы кольцевого шва |  | (c)
70861.145000 | 0.000000 | -0.055000 | -2.260000 | -2.315000 | -1950.000000 | -1384.000000 | -1361.000000 | 771.000000 |  | 6394в | Нарушение формы кольцевого шва | GWAN |  | 10:32 | 00:03 | 00:07 | 0 | 1179 |  | INT | Нарушение формы кольцевого шва |  | (c)
70863.405000 | 0.000000 | -0.025000 | -11.145000 | -11.170000 | 495.000000 | 887.000000 | 718.000000 | 495.000000 |  | 6395 | Смещение кромок | GWAN |  | 05:08 | 06:11 | 05:44 | 0 | 447 | 3.830000 | EXT | Смещение кромок. Наружу. Величина смещения - 3.8 мм. |  | (c)
70863.405000 | 0.000000 | -0.030000 | -11.145000 | -11.175000 | 965.000000 | 1735.000000 | 1363.000000 | 965.000000 |  | 6395 | Смещение кромок | GWAN |  | 06:24 | 08:28 | 07:28 | 0 | 796 | 2.384000 | EXT | Смещение кромок. Наружу. Величина смещения - 2.4 мм. |  | (c)
70863.405000 | 0.000000 | -0.040000 | -11.145000 | -11.185000 | 1839.000000 | 1926.000000 | 1906.000000 | 1839.000000 |  | 6395 | Смещение кромок | GWAN |  | 08:45 | 08:59 | 08:56 | 0 | 134 | 4.076000 | EXT | Смещение кромок. Наружу. Величина смещения - 4.1 мм. |  | (c)
70874.550000 | 0.000000 | -0.041000 | -9.980000 | -10.021000 | 319.000000 | 478.000000 | 457.000000 | 319.000000 |  | 6396 | Смещение кромок | GWAN |  | 00:14 | 00:39 | 00:36 | 0 | 276 | 4.396000 | EXT | Смещение кромок. Наружу. Величина смещения - 4.4 мм. |  | (c)
70874.550000 | 0.000000 | -0.056000 | -9.980000 | -10.036000 | 857.000000 | -758.000000 | -2018.000000 | 432.000000 |  | 6396 | Нарушение формы кольцевого шва | GWAN |  | 01:41 | 09:20 | 05:57 | 0 | 3173 |  | EXT | Нарушение формы кольцевого шва |  | (c)
70874.550000 | 0.000000 | -0.036000 | -9.980000 | -10.016000 | 986.000000 | 1140.000000 | 1184.000000 | 986.000000 |  | 6396 | Смещение кромок | GWAN |  | 02:02 | 02:26 | 02:33 | 0 | 395 | 3.478000 | EXT | Смещение кромок. Наружу. Величина смещения - 3.5 мм. |  | (c)
70874.550000 | 0.000000 | -0.062000 | -9.980000 | -10.042000 | -13.000000 | 429.000000 | 323.000000 | 0.000000 |  | 6396 | Нарушение формы кольцевого шва | GWAN |  | 11:20 | 00:32 | 00:14 | 0 | 672 |  | EXT | Нарушение формы кольцевого шва |  | (c)
70922.698000 | 3.483000 | 3.459000 | -8.182000 | -8.206000 | 1300.000000 | 1460.000000 | 1472.000000 | 1300.000000 | 3459.000000 | 6400 |  | CORR | GENE | 05:17 | 05:42 | 05:44 | 46 | 345 | 10.000000 | EXT | - |  | (c)
70975.025000 | 0.000000 | -0.052000 | -11.585000 | -11.637000 | 1473.000000 | -1119.000000 | -1409.000000 | 0.000000 |  | 6405 | Нарушение формы кольцевого шва | GWAN |  | 00:18 | 05:20 | 04:33 | 0 | 3158 |  | EXT | Нарушение формы кольцевого шва |  | (c)
70983.930000 | 8.905000 | 8.891000 | -2.680000 | -2.694000 | -93.000000 | -64.000000 | -54.000000 | 14.000000 | 2667.000000 | 6405 |  | CORR | СIGR | 08:05 | 08:10 | 08:12 | 27 | 79 | 10.000000 | EXT | - |  | (c)
70986.891000 | 0.281000 | 0.183000 | -11.294000 | -11.392000 | 756.000000 | 826.000000 | 815.000000 | 756.000000 | 183.000000 | 6406 |  | DENT |  | 05:09 | 05:21 | 05:19 | 158 | 119 | 0.211268 |  | - |  | (c)
70989.734000 | 3.124000 | 3.045000 | -8.451000 | -8.530000 | 1965.000000 | 2029.000000 | 2019.000000 | 1965.000000 | 3045.000000 | 6406 |  | DENT |  | 08:24 | 08:35 | 08:33 | 127 | 109 | 0.563380 |  | - |  | (c)
70998.185000 | 0.000000 | -0.021000 | -10.485000 | -10.506000 | -1664.000000 | -1554.000000 | -1551.000000 | 1437.000000 |  | 6407 | Смещение кромок | GWAN |  | 05:06 | 05:23 | 05:24 | 0 | 227 | 2.989000 | EXT | Смещение кромок. Наружу. Величина смещения - 3 мм. Аномалия находится на упругопластическом изгибе: R=873 D, максимальное растяжение на 5.7 час. |  | (c)
70998.185000 | 0.000000 | -0.021000 | -10.485000 | -10.506000 | -1336.000000 | -1095.000000 | -1138.000000 | 941.000000 |  | 6407 | Смещение кромок | GWAN |  | 05:59 | 06:37 | 06:30 | 0 | 395 | 3.964000 | EXT | Смещение кромок. Наружу. Величина смещения - 4 мм. Аномалия находится на упругопластическом изгибе: R=873 D, максимальное растяжение на 5.7 час. |  | (c)
71016.597000 | 7.927000 | 7.916000 | -2.868000 | -2.879000 | 1963.000000 | 2043.000000 | 2045.000000 | 1963.000000 | 2853.000000 | 6408 |  | CORR | СIGR | 11:56 | 00:09 | 00:09 | 26 | 164 | 11.000000 | EXT | -. Аномалия находится на упругопластическом изгибе: R=522 D, максимальное растяжение на 5.8 час. |  | (c)
71025.799000 | 6.334000 | 6.029000 | -4.976000 | -5.281000 | -1572.000000 | -1522.000000 | -1541.000000 | 1510.000000 | 4893.000000 | 6409 |  | CORR | GENE | 06:38 | 06:46 | 06:43 | 388 | 62 | 10.000000 | EXT | - |  | (c)
71055.917000 | 2.272000 | 2.110000 | -8.188000 | -8.350000 | 1706.000000 | 1875.000000 | 1955.000000 | 1706.000000 | 2110.000000 | 6412 |  | DENT |  | 05:53 | 06:20 | 06:33 | 303 | 497 | 0.281690 |  | - |  | (c)
71056.467000 | 2.822000 | 2.717000 | -7.638000 | -7.743000 | 1588.000000 | 1823.000000 | 1867.000000 | 1588.000000 | 2717.000000 | 6412 |  | DENT |  | 05:34 | 06:12 | 06:19 | 194 | 558 | 0.704225 |  | - |  | (c)
71086.242000 | 10.787000 | 10.582000 | -0.708000 | -0.913000 | 2084.000000 | 2103.000000 | 2113.000000 | 2084.000000 | 543.000000 | 6414 |  | CORR | GENE | 06:38 | 06:41 | 06:42 | 370 | 58 | 10.000000 | EXT | - |  | (c)
71097.650000 | 0.000000 | -0.001000 | -10.965000 | -10.966000 | 957.000000 | 1102.000000 | 1089.000000 | 957.000000 |  | 6416 | Смещение кромок | GWAN |  | 05:49 | 06:12 | 06:10 | 0 | 264 | 4.434000 | EXT | Смещение кромок. Вовнутрь. Величина смещения - 4.4 мм. |  | (c)
71097.650000 | 0.000000 | -0.006000 | -10.965000 | -10.971000 | 1302.000000 | 1616.000000 | 1517.000000 | 1302.000000 |  | 6416 | Смещение кромок | GWAN |  | 06:45 | 07:35 | 07:19 | 0 | 430 | 3.692000 | EXT | Смещение кромок. Наружу. Величина смещения - 3.7 мм. |  | (c)
71103.683000 | 6.033000 | 5.977000 | -4.932000 | -4.988000 | 1267.000000 | 1281.000000 | 1285.000000 | 1267.000000 | 4861.000000 | 6416 |  | CORR | AXGR | 06:39 | 06:41 | 06:42 | 127 | 36 | 10.000000 | EXT | - |  | (c)
71108.615000 | 0.000000 | -0.053000 | -10.545000 | -10.598000 | 1254.000000 | 2198.000000 | 1844.000000 | 1254.000000 |  | 6417 | Нарушение формы кольцевого шва | GWAN |  | 06:14 | 08:47 | 07:50 | 0 | 1180 |  | EXT | Нарушение формы кольцевого шва |  | (c)
71110.828000 | 2.213000 | 2.201000 | -8.332000 | -8.344000 | 1342.000000 | 1424.000000 | 1418.000000 | 1342.000000 | 2201.000000 | 6417 |  | CORR | СIGR | 06:29 | 06:42 | 06:41 | 28 | 150 | 11.000000 | EXT | - |  | (c)
71112.605000 | 3.990000 | 3.982000 | -6.555000 | -6.563000 | 1130.000000 | 1171.000000 | 1176.000000 | 1130.000000 | 3982.000000 | 6417 |  | CORR | СIGR | 05:54 | 06:01 | 06:02 | 19 | 91 | 11.000000 | EXT | - |  | (c)
71113.248000 | 4.633000 | 4.629000 | -5.912000 | -5.916000 | 1230.000000 | 1293.000000 | 1279.000000 | 1230.000000 | 4629.000000 | 6417 |  | CORR | СIGR | 06:10 | 06:21 | 06:18 | 32 | 99 | 12.000000 | EXT | - |  | (c)
71116.756000 | 8.141000 | 8.035000 | -2.404000 | -2.510000 | 1155.000000 | 1275.000000 | 1245.000000 | 1155.000000 | 2310.000000 | 6417 |  | DENT |  | 05:58 | 06:18 | 06:13 | 200 | 181 | 0.140845 |  | - |  | (c)
71117.091000 | 8.476000 | 8.187000 | -2.069000 | -2.358000 | 1708.000000 | 1781.000000 | 1796.000000 | 1708.000000 | 1499.000000 | 6417 |  | CORR | GENE | 07:28 | 07:39 | 07:42 | 859 | 176 | 10.000000 | EXT | - |  | (c)
71119.220000 | 0.060000 | 0.021000 | -10.835000 | -10.874000 | 1324.000000 | 1337.000000 | 1338.000000 | 1324.000000 | 21.000000 | 6418 |  | CORR | AXGR | 07:39 | 07:41 | 07:41 | 97 | 27 | 13.000000 | EXT | - |  | (c)
71120.650000 | 1.490000 | 1.304000 | -9.405000 | -9.591000 | 1331.000000 | 1349.000000 | 1349.000000 | 1331.000000 | 1304.000000 | 6418 |  | CORR | AXGR | 07:40 | 07:43 | 07:43 | 335 | 37 | 12.000000 | EXT | - |  | (c)
71121.394000 | 2.234000 | 1.900000 | -8.661000 | -8.995000 | 1624.000000 | 1633.000000 | 1635.000000 | 1624.000000 | 1900.000000 | 6418 |  | CORR | AXGR | 08:27 | 08:29 | 08:29 | 386 | 21 | 10.000000 | EXT | - |  | (c)
71122.077000 | 2.917000 | 2.876000 | -7.978000 | -8.019000 | 1598.000000 | 1611.000000 | 1615.000000 | 1598.000000 | 2876.000000 | 6418 |  | CORR | AXGR | 08:23 | 08:25 | 08:26 | 213 | 34 | 10.000000 | EXT | - |  | (c)
71122.210000 | 3.050000 | 2.008000 | -7.845000 | -8.887000 | -172.000000 | -58.000000 | -89.000000 | 5.000000 | 2008.000000 | 6418 |  | CORR | GENE | 03:38 | 03:56 | 03:51 | 1711 | 167 | 11.000000 | EXT | - |  | (c)
71122.624000 | 3.464000 | 3.316000 | -7.431000 | -7.579000 | 1189.000000 | 1230.000000 | 1215.000000 | 1189.000000 | 3316.000000 | 6418 |  | CORR | GENE | 07:17 | 07:24 | 07:21 | 182 | 52 | 12.000000 | EXT | - |  | (c)
71123.254000 | 4.094000 | 4.010000 | -6.801000 | -6.885000 | 1098.000000 | 1117.000000 | 1122.000000 | 1098.000000 | 4010.000000 | 6418 |  | CORR | GENE | 07:03 | 07:06 | 07:07 | 289 | 48 | 11.000000 | EXT | - |  | (c)
71127.527000 | 8.367000 | 8.328000 | -2.528000 | -2.567000 | 1196.000000 | 1206.000000 | 1206.000000 | 1196.000000 | 2490.000000 | 6418 |  | CORR | AXGR | 07:18 | 07:20 | 07:20 | 77 | 20 | 10.000000 | EXT | - |  | (c)
71128.892000 | 9.732000 | 9.690000 | -1.163000 | -1.205000 | 1114.000000 | 1123.000000 | 1128.000000 | 1114.000000 | 1091.000000 | 6418 |  | CORR | AXGR | 07:05 | 07:07 | 07:07 | 114 | 27 | 10.000000 | EXT | - |  | (c)
71129.946000 | 10.786000 | 10.206000 | -0.109000 | -0.689000 | 977.000000 | 1244.000000 | 1114.000000 | 977.000000 | 24.000000 | 6418 |  | CORR | GENE | 06:43 | 07:26 | 07:05 | 665 | 274 | 11.000000 | EXT | - |  | (c)
71130.548000 | 0.493000 | 0.485000 | -10.571000 | -10.579000 | -708.000000 | -639.000000 | -649.000000 | 591.000000 | 485.000000 | 6419а |  | CORR | СIGR | 07:15 | 07:26 | 07:24 | 21 | 117 | 11.000000 | EXT | -. Аномалия находится на отводе. |  | (c)
71130.842000 | 0.787000 | 0.729000 | -10.277000 | -10.335000 | -596.000000 | -560.000000 | -574.000000 | 552.000000 | 729.000000 | 6419а |  | CORR | AXGR | 07:33 | 07:39 | 07:36 | 198 | 44 | 12.000000 | EXT | -. Аномалия находится на отводе. |  | (c)
71133.040000 | 2.985000 | 2.898000 | -8.079000 | -8.166000 | -638.000000 | -628.000000 | -624.000000 | 611.000000 | 2898.000000 | 6419а |  | CORR | AXGR | 07:26 | 07:28 | 07:28 | 163 | 28 | 13.000000 | EXT | -. Аномалия находится на отводе. |  | (c)
71140.542000 | 10.487000 | 10.444000 | -0.577000 | -0.620000 | -1766.000000 | -1700.000000 | -1650.000000 | 1535.000000 | 565.000000 | 6419а |  | CORR | GENE | 04:24 | 04:35 | 04:42 | 55 | 231 | 11.000000 | EXT | -. Аномалия находится на отводе. |  | (c)
71143.889000 | 0.000000 | -0.067000 | -9.041000 | -9.108000 | 959.000000 | 1176.000000 | 1116.000000 | 959.000000 |  | 6421а | Смещение кромок | GWAN |  | 02:50 | 03:25 | 03:15 | 0 | 314 | 3.440000 | EXT | Смещение кромок. Вовнутрь. Аномалия находится на отводе. Величина смещения - 3.4 мм. |  | (c)
71143.889000 | 0.000000 | -0.036000 | -9.041000 | -9.077000 | 1493.000000 | 1833.000000 | 1724.000000 | 1493.000000 |  | 6421а | Смещение кромок | GWAN |  | 04:16 | 05:11 | 04:53 | 0 | 462 | 3.705000 | EXT | Смещение кромок. Наружу. Аномалия находится на отводе. Величина смещения - 3.7 мм. |  | (c)
71143.889000 | 0.000000 | -0.077000 | -9.041000 | -9.118000 | -1196.000000 | -1133.000000 | -1058.000000 | 920.000000 |  | 6421а | Смещение кромок | GWAN |  | 09:02 | 09:12 | 09:24 | 0 | 276 | 2.613000 | EXT | Смещение кромок. Наружу. Аномалия находится на отводе. Величина смещения - 2.6 мм. |  | (c)
71144.936000 | 1.047000 | 0.737000 | -7.994000 | -8.304000 | 1260.000000 | 1302.000000 | 1296.000000 | 1260.000000 | 737.000000 | 6421а |  | CORR | GENE | 03:38 | 03:45 | 03:44 | 404 | 72 | 10.000000 | EXT | -. Аномалия находится на отводе. |  | (c)
71148.762000 | 4.873000 | 4.748000 | -4.168000 | -4.293000 | -1351.000000 | -1342.000000 | -1342.000000 | 1333.000000 | 4105.000000 | 6421а |  | CORR | AXGR | 08:37 | 08:38 | 08:38 | 188 | 19 | 11.000000 | EXT | -. Аномалия находится на отводе. |  | (c)
71152.930000 | 0.000000 | -0.036000 | -11.355000 | -11.391000 | 890.000000 | 1471.000000 | 1310.000000 | 890.000000 |  | 6422 | Смещение кромок | GWAN |  | 02:01 | 03:34 | 03:08 | 0 | 839 | 3.468000 | EXT | Смещение кромок. Вовнутрь. Аномалия находится на отводе. Величина смещения - 3.5 мм. |  | (c)
71186.945000 | 0.000000 | -0.051000 | -11.675000 | -11.726000 | -1860.000000 | -1739.000000 | -1747.000000 | 1634.000000 |  | 6425 | Смещение кромок | GWAN |  | 00:52 | 01:11 | 01:10 | 0 | 227 | 2.395000 | EXT | Смещение кромок. Наружу. Аномалия находится на отводе. Величина смещения - 2.4 мм. |  | (c)
71186.945000 | 0.000000 | -0.021000 | -11.675000 | -11.696000 | 48.000000 | 257.000000 | 235.000000 | 48.000000 |  | 6425 | Смещение кромок | GWAN |  | 06:00 | 06:33 | 06:30 | 0 | 375 | 4.063000 | EXT | Смещение кромок. Вовнутрь. Аномалия находится на отводе. Величина смещения - 4.1 мм. |  | (c)
71186.945000 | 0.000000 | -0.061000 | -11.675000 | -11.736000 | 1648.000000 | 1741.000000 | 1820.000000 | 1648.000000 |  | 6425 | Смещение кромок | GWAN |  | 10:18 | 10:33 | 10:46 | 0 | 343 | 2.496000 | EXT | Смещение кромок. Наружу. Аномалия находится на отводе. Величина смещения - 2.5 мм. |  | (c)
71197.522000 | 10.577000 | 10.563000 | -1.098000 | -1.112000 | -475.000000 | -414.000000 | -414.000000 | 353.000000 | 1086.000000 | 6425 |  | CORR | СIGR | 04:35 | 04:45 | 04:45 | 26 | 123 | 11.000000 | EXT | -. Аномалия находится на упругопластическом изгибе: R=629 D, максимальное растяжение на 5.6 час. |  | (c)
71202.628000 | 4.008000 | 3.805000 | -6.817000 | -7.020000 | 483.000000 | 845.000000 | 856.000000 | 483.000000 | 3805.000000 | 6426 |  | DENT |  | 02:19 | 03:18 | 03:19 | 308 | 745 | 0.563380 |  | - |  | (c)
71206.810000 | 8.190000 | 8.163000 | -2.635000 | -2.662000 | 1138.000000 | 1221.000000 | 1231.000000 | 1138.000000 | 2614.000000 | 6426 |  | CORR | GENE | 04:05 | 04:18 | 04:20 | 48 | 187 | 11.000000 | EXT | - |  | (c)
71209.445000 | 0.000000 | -0.044000 | -9.875000 | -9.919000 | 2179.000000 | -1952.000000 | -1877.000000 | 1472.000000 |  | 6427 | Нарушение формы кольцевого шва | GWAN |  | 03:34 | 04:28 | 04:40 | 0 | 810 |  | EXT | Нарушение формы кольцевого шва |  | (c)
71209.445000 | 0.000000 | -0.045000 | -9.875000 | -9.920000 | -1242.000000 | -403.000000 | 290.000000 | 0.000000 |  | 6427 | Нарушение формы кольцевого шва | GWAN |  | 06:22 | 08:38 | 10:30 | 0 | 3066 |  | EXT | Нарушение формы кольцевого шва |  | (c)
71215.041000 | 5.596000 | 5.426000 | -4.279000 | -4.449000 | -714.000000 | -593.000000 | -549.000000 | 385.000000 | 4189.000000 | 6427 |  | DENT |  | 07:48 | 08:07 | 08:14 | 260 | 329 | 0.352113 |  | - |  | (c)
71219.320000 | 0.000000 | -0.041000 | -11.725000 | -11.766000 | -279.000000 | 9.000000 | -84.000000 | 0.000000 |  | 6428 | Смещение кромок | GWAN |  | 02:02 | 02:48 | 02:33 | 0 | 389 | 2.830000 | EXT | Смещение кромок. Вовнутрь. Аномалия находится на отводе. Величина смещения - 2.8 мм. |  | (c)
71219.320000 | 0.000000 | -0.055000 | -11.725000 | -11.780000 | 1058.000000 | 1234.000000 | 1235.000000 | 1058.000000 |  | 6428 | Нарушение формы кольцевого шва | GWAN |  | 05:38 | 06:06 | 06:06 | 0 | 356 |  | EXT | Нарушение формы кольцевого шва. Аномалия находится на отводе. |  | (c)
71219.320000 | 0.000000 | -0.036000 | -11.725000 | -11.761000 | 1069.000000 | 1237.000000 | 1201.000000 | 1069.000000 |  | 6428 | Смещение кромок | GWAN |  | 05:39 | 06:07 | 06:01 | 0 | 264 | 3.086000 | EXT | Смещение кромок. Наружу. Аномалия находится на отводе. Величина смещения - 3.1 мм. |  | (c)
71220.355000 | 1.035000 | 1.023000 | -10.690000 | -10.702000 | 953.000000 | 1036.000000 | 1033.000000 | 953.000000 | 1023.000000 | 6428 |  | CORR | СIGR | 05:21 | 05:34 | 05:34 | 36 | 159 | 10.000000 | EXT | -. Аномалия находится на отводе. |  | (c)
71232.680000 | 1.635000 | 1.591000 | -9.855000 | -9.899000 | 204.000000 | 257.000000 | 243.000000 | 204.000000 | 1591.000000 | 6429 |  | DENT |  | 02:14 | 02:23 | 02:21 | 91 | 79 | 0.704225 |  | - |  | (c)
71233.281000 | 2.236000 | 2.202000 | -9.254000 | -9.288000 | 1420.000000 | 1479.000000 | 1499.000000 | 1420.000000 | 2202.000000 | 6429 |  | CORR | GENE | 05:31 | 05:40 | 05:43 | 49 | 158 | 13.000000 | EXT | - |  | (c)
71235.246000 | 4.201000 | 4.017000 | -7.289000 | -7.473000 | 489.000000 | 652.000000 | 624.000000 | 489.000000 | 4017.000000 | 6429 |  | DENT |  | 03:00 | 03:27 | 03:22 | 311 | 271 | 0.492958 |  | - |  | (c)
71240.725000 | 9.680000 | 9.443000 | -1.810000 | -2.047000 | 1228.000000 | 1426.000000 | 1520.000000 | 1228.000000 | 1585.000000 | 6429 |  | DENT |  | 05:00 | 05:32 | 05:47 | 462 | 585 | 0.492958 |  | - |  | (c)
71244.050000 | 1.515000 | 1.413000 | -8.600000 | -8.702000 | 762.000000 | 791.000000 | 789.000000 | 762.000000 | 1413.000000 | 6430 |  | CORR | GENE | 07:36 | 07:41 | 07:40 | 223 | 52 | 10.000000 | EXT | - |  | (c)
71245.076000 | 2.541000 | 2.415000 | -7.574000 | -7.700000 | 582.000000 | 592.000000 | 594.000000 | 582.000000 | 2415.000000 | 6430 |  | CORR | AXGR | 07:07 | 07:08 | 07:09 | 180 | 25 | 10.000000 | EXT | - |  | (c)
71245.621000 | 3.086000 | 3.058000 | -7.029000 | -7.057000 | 582.000000 | 795.000000 | 728.000000 | 582.000000 | 3058.000000 | 6430 |  | CORR | GENE | 07:07 | 07:41 | 07:30 | 49 | 292 | 10.000000 | EXT | - |  | (c)
71268.595000 | 5.215000 | 5.111000 | -6.120000 | -6.224000 | -1870.000000 | -1766.000000 | -1767.000000 | 1664.000000 | 5111.000000 | 6432 |  | DENT |  | 03:02 | 03:19 | 03:19 | 195 | 206 | 0.281690 |  | - |  | (c)
71274.445000 | 11.065000 | 10.930000 | -0.270000 | -0.405000 | 31.000000 | 66.000000 | 73.000000 | 31.000000 | 36.000000 | 6432 |  | CORR | GENE | 08:09 | 08:15 | 08:16 | 369 | 83 | 10.000000 | EXT | - |  | (c)
71274.464000 | 11.084000 | 11.068000 | -0.251000 | -0.267000 | -236.000000 | -150.000000 | -161.000000 | 87.000000 | 238.000000 | 6432 |  | CORR | СIGR | 07:26 | 07:40 | 07:38 | 29 | 150 | 11.000000 | EXT | - |  | (c)
71274.715000 | 0.000000 | -0.026000 | -11.220000 | -11.246000 | 1446.000000 | 1673.000000 | 1597.000000 | 38.923995 |  | 6433 | Смещение кромок | GWAN |  | 03:20 | 03:56 | 03:44 | 0 | 302 | 3.004000 | EXT | Смещение кромок. Наружу. Величина смещения - 3 мм. |  | (c)
71274.715000 | 0.000000 | -0.021000 | -11.220000 | -11.241000 | 2227.000000 | -2149.000000 | -2055.000000 | 0.000000 |  | 6433 | Смещение кромок | GWAN |  | 05:26 | 05:39 | 05:54 | 0 | 357 | 3.215000 | EXT | Смещение кромок. Наружу. Величина смещения - 3.2 мм. |  | (c)
71274.715000 | 0.000000 | -0.035000 | -11.220000 | -11.255000 | -1533.000000 | -1361.000000 | -838.000000 | 0.000000 |  | 6433 | Нарушение формы кольцевого шва | GWAN |  | 07:19 | 07:47 | 09:11 | 0 | 1391 |  | EXT | Нарушение формы кольцевого шва |  | (c)
71274.715000 | 0.000000 | -0.021000 | -11.220000 | -11.241000 | -1464.000000 | -1397.000000 | -1345.000000 | 61.857959 |  | 6433 | Смещение кромок | GWAN |  | 07:30 | 07:41 | 07:49 | 0 | 238 | 2.900000 | EXT | Смещение кромок. Вовнутрь. Величина смещения - 2.9 мм. |  | (c)
71274.715000 | 0.000000 | -0.036000 | -11.220000 | -11.256000 | -1206.000000 | -979.000000 | -1049.000000 | 59.318594 |  | 6433 | Смещение кромок | GWAN |  | 08:12 | 08:48 | 08:37 | 0 | 314 | 2.882000 | EXT | Смещение кромок. Вовнутрь. Величина смещения - 2.9 мм. |  | (c)
71281.432000 | 6.717000 | 6.706000 | -4.503000 | -4.514000 | -1916.000000 | -1856.000000 | -1856.000000 | 25.389983 | 4496.000000 | 6433 |  | CORR | СIGR | 06:17 | 06:27 | 06:27 | 18 | 120 | 11.000000 | EXT | - |  | (c)
71283.041000 | 8.326000 | 8.294000 | -2.894000 | -2.926000 | -2054.000000 | -1763.000000 | -1857.000000 | 14.213927 | 2867.000000 | 6433 |  | CORR | GENE | 05:55 | 06:42 | 06:26 | 59 | 395 | 15.000000 | EXT | - |  | (c)
71284.281000 | 9.566000 | 9.509000 | -1.654000 | -1.711000 | -2111.000000 | -2037.000000 | -1886.000000 | 9.614125 | 1654.000000 | 6433 |  | CORR | GENE | 05:45 | 05:57 | 06:22 | 57 | 450 | 12.000000 | EXT | - |  | (c)
71285.894000 | 11.179000 | 11.071000 | -0.041000 | -0.149000 | -1077.000000 | -1058.000000 | -1052.000000 | 81.004739 | 16.000000 | 6433 |  | ARTD | GENE | 08:32 | 08:35 | 08:36 | 133 | 49 | 13.323059 | EXT | -. Эквивалент потери металла 13%. |  | (c)
71293.063000 | 7.128000 | 7.014000 | -4.342000 | -4.456000 | 2152.000000 | 2183.000000 | 2176.000000 | 0.431798 | 3890.000000 | 6434 |  | CORR | GENE | 06:17 | 06:22 | 06:20 | 566 | 49 | 11.000000 | EXT | - |  | (c)
71301.206000 | 3.801000 | 3.755000 | -7.549000 | -7.595000 | -1126.000000 | -1078.000000 | -1092.000000 | 82.651855 | 3755.000000 | 6435 |  | DENT |  | 07:07 | 07:15 | 07:13 | 94 | 68 | 0.281690 |  | - |  | (c)
71308.755000 | 0.000000 | -0.041000 | -10.680000 | -10.721000 | -706.000000 | -393.000000 | -443.000000 | 181.000000 |  | 6436 | Смещение кромок | GWAN |  | 01:44 | 02:34 | 02:26 | 0 | 526 | 3.981000 | EXT | Смещение кромок. Вовнутрь. Величина смещения - 4 мм. |  | (c)
71308.755000 | 0.000000 | -0.056000 | -10.680000 | -10.736000 | -2118.000000 | -2057.000000 | -2071.000000 | 2025.000000 |  | 6436 | Смещение кромок | GWAN |  | 09:56 | 10:06 | 10:03 | 0 | 93 | 2.942000 | EXT | Смещение кромок. Наружу. Величина смещения - 2.9 мм. |  | (c)
71308.755000 | 0.000000 | -0.056000 | -10.680000 | -10.736000 | -1932.000000 | -1865.000000 | -1862.000000 | 1793.000000 |  | 6436 | Смещение кромок | GWAN |  | 10:26 | 10:37 | 10:37 | 0 | 139 | 2.541000 | EXT | Смещение кромок. Наружу. Величина смещения - 2.5 мм. |  | (c)
71308.755000 | 0.000000 | -0.051000 | -10.680000 | -10.731000 | -1435.000000 | -1119.000000 | -1229.000000 | 1023.000000 |  | 6436 | Смещение кромок | GWAN |  | 11:46 | 00:37 | 00:19 | 0 | 412 | 2.970000 | EXT | Смещение кромок. Вовнутрь. Величина смещения - 3 мм. |  | (c)
71310.119000 | 1.364000 | 1.306000 | -9.316000 | -9.374000 | 738.000000 | 814.000000 | 876.000000 | 738.000000 | 1306.000000 | 6436 |  | CORR | GENE | 05:37 | 05:49 | 05:59 | 78 | 275 | 13.000000 | EXT | - |  | (c)
71310.392000 | 1.637000 | 1.622000 | -9.043000 | -9.058000 | 916.000000 | 1012.000000 | 991.000000 | 916.000000 | 1622.000000 | 6436 |  | CORR | СIGR | 06:05 | 06:21 | 06:17 | 29 | 149 | 11.000000 | EXT | - |  | (c)
71319.435000 | 0.000000 | -0.036000 | -11.220000 | -11.256000 | 1956.000000 | 2048.000000 | 2128.000000 | 1956.000000 |  | 6437 | Смещение кромок | GWAN |  | 02:18 | 02:33 | 02:46 | 0 | 346 | 2.666000 | EXT | Смещение кромок. Вовнутрь. Аномалия находится на отводе. Величина смещения - 2.7 мм. |  | (c)
71319.435000 | 0.000000 | -0.054000 | -11.220000 | -11.274000 | 1978.000000 | -1948.000000 | -1852.000000 | 1220.000000 |  | 6437 | Нарушение формы кольцевого шва | GWAN |  | 02:21 | 03:48 | 04:03 | 0 | 1264 |  | EXT | Нарушение формы кольцевого шва. Аномалия находится на отводе. |  | (c)
71319.435000 | 0.000000 | -0.021000 | -11.220000 | -11.241000 | -2058.000000 | -2052.000000 | -1996.000000 | 1933.000000 |  | 6437 | Смещение кромок | GWAN |  | 03:30 | 03:31 | 03:40 | 0 | 125 | 3.280000 | EXT | Смещение кромок. Вовнутрь. Аномалия находится на отводе. Величина смещения - 3.3 мм. |  | (c)
71319.435000 | 0.000000 | -0.049000 | -11.220000 | -11.269000 | -804.000000 | 341.000000 | -102.000000 | 0.000000 |  | 6437 | Нарушение формы кольцевого шва | GWAN |  | 06:52 | 09:57 | 08:46 | 0 | 1404 |  | EXT | Нарушение формы кольцевого шва. Аномалия находится на отводе. |  | (c)
71319.435000 | 0.000000 | -0.066000 | -11.220000 | -11.286000 | 265.000000 | 425.000000 | 365.000000 | 265.000000 |  | 6437 | Смещение кромок | GWAN |  | 09:45 | 10:11 | 10:01 | 0 | 200 | 2.907000 | EXT | Смещение кромок. Наружу. Аномалия находится на отводе. Величина смещения - 2.9 мм. |  | (c)
71320.328000 | 0.893000 | 0.884000 | -10.327000 | -10.336000 | -1063.000000 | -1029.000000 | -1029.000000 | 995.000000 | 884.000000 | 6437 |  | CORR | СIGR | 06:11 | 06:16 | 06:16 | 18 | 68 | 12.000000 | EXT | -. Аномалия находится на отводе. |  | (c)
71323.952000 | 4.517000 | 3.722000 | -6.703000 | -7.498000 | -1060.000000 | -952.000000 | -995.000000 | 930.000000 | 3722.000000 | 6437 |  | CORR | GENE | 06:11 | 06:28 | 06:22 | 1685 | 130 | 13.000000 | EXT | -. Аномалия находится на отводе. |  | (c)
71330.655000 | 0.000000 | -0.031000 | -11.175000 | -11.206000 | 658.000000 | 954.000000 | 919.000000 | 658.000000 |  | 6438 | Смещение кромок | GWAN |  | 04:50 | 05:37 | 05:32 | 0 | 523 | 4.928000 | EXT | Смещение кромок. Наружу. Аномалия находится на отводе. Величина смещения - 4.9 мм. |  | (c)
71341.830000 | 0.000000 | -0.056000 | -11.470000 | -11.526000 | 1723.000000 | 1903.000000 | 1867.000000 | 1723.000000 |  | 6439 | Смещение кромок | GWAN |  | 01:48 | 02:17 | 02:11 | 0 | 288 | 3.478000 | EXT | Смещение кромок. Наружу. Аномалия находится на отводе. Величина смещения - 3.5 мм. |  | (c)
71341.830000 | 0.000000 | -0.061000 | -11.470000 | -11.531000 | 2144.000000 | -2062.000000 | -1854.000000 | 1390.000000 |  | 6439 | Смещение кромок | GWAN |  | 02:56 | 03:37 | 04:11 | 0 | 926 | 3.638000 | EXT | Смещение кромок. Наружу. Аномалия находится на отводе. Величина смещения - 3.6 мм. |  | (c)
71341.914000 | 0.084000 | 0.073000 | -11.386000 | -11.397000 | 2112.000000 | 2183.000000 | 2196.000000 | 2112.000000 | 73.000000 | 6439 |  | CORR | СIGR | 02:51 | 03:02 | 03:04 | 24 | 168 | 12.000000 | EXT | -. Аномалия находится на отводе. |  | (c)
71353.300000 | 0.000000 | -0.021000 | -11.250000 | -11.271000 | 1245.000000 | 1375.000000 | 1379.000000 | 1245.000000 |  | 6440 | Смещение кромок | GWAN |  | 05:31 | 05:52 | 05:52 | 0 | 267 | 2.961000 | EXT | Смещение кромок. Наружу. Аномалия находится на отводе. Величина смещения - 3 мм. |  | (c)
71353.300000 | 0.000000 | -0.046000 | -11.250000 | -11.296000 | -962.000000 | -893.000000 | -926.000000 | 890.000000 |  | 6440 | Смещение кромок | GWAN |  | 11:34 | 11:46 | 11:40 | 0 | 73 | 2.726000 | EXT | Смещение кромок. Вовнутрь. Аномалия находится на отводе. Величина смещения - 2.7 мм. |  | (c)
71353.300000 | 0.000000 | -0.046000 | -11.250000 | -11.296000 | -829.000000 | -643.000000 | -699.000000 | 570.000000 |  | 6440 | Смещение кромок | GWAN |  | 11:56 | 00:26 | 00:17 | 0 | 258 | 2.319000 | EXT | Смещение кромок. Вовнутрь. Аномалия находится на отводе. Величина смещения - 2.3 мм. |  | (c)
71364.550000 | 0.000000 | -0.026000 | -11.665000 | -11.691000 | 283.000000 | 585.000000 | 526.000000 | 283.000000 |  | 6441 | Смещение кромок | GWAN |  | 04:12 | 05:01 | 04:51 | 0 | 485 | 2.458000 | EXT | Смещение кромок. Наружу. Аномалия находится на отводе. Величина смещения - 2.5 мм. |  | (c)
71376.215000 | 0.000000 | -0.006000 | -11.425000 | -11.431000 | 1253.000000 | 1575.000000 | 1416.000000 | 39.504298 |  | 6442 | Смещение кромок | GWAN |  | 03:28 | 04:20 | 03:54 | 0 | 325 | 2.532000 | EXT | Смещение кромок. Вовнутрь. Аномалия находится на отводе. Величина смещения - 2.5 мм. |  | (c)
71376.215000 | 0.000000 | -0.001000 | -11.425000 | -11.426000 | 1680.000000 | 1715.000000 | 1741.000000 | 29.660548 |  | 6442 | Смещение кромок | GWAN |  | 04:37 | 04:42 | 04:46 | 0 | 122 | 2.666000 | EXT | Смещение кромок. Наружу. Аномалия находится на отводе. Величина смещения - 2.7 мм. |  | (c)
71376.215000 | 0.000000 | -0.006000 | -11.425000 | -11.431000 | 2008.000000 | 2185.000000 | 2177.000000 | 0.000000 |  | 6442 | Смещение кромок | GWAN |  | 05:30 | 05:58 | 05:57 | 0 | 337 | 3.594000 | EXT | Смещение кромок. Наружу. Аномалия находится на отводе. Величина смещения - 3.6 мм. |  | (c)
71378.512000 | 2.297000 | 2.285000 | -9.128000 | -9.140000 | 1911.000000 | 2022.000000 | 2042.000000 | 0.000000 | 2285.000000 | 6442 |  | CORR | GENE | 05:14 | 05:32 | 05:35 | 61 | 262 | 11.000000 | EXT | - |  | (c)
71382.264000 | 6.049000 | 5.994000 | -5.376000 | -5.431000 | -288.000000 | -278.000000 | -278.000000 | 21.684367 | 5332.000000 | 6442 |  | CORR | AXGR | 11:19 | 11:21 | 11:21 | 99 | 19 | 11.000000 | EXT | - |  | (c)
71389.801000 | 2.161000 | 2.148000 | -9.274000 | -9.287000 | 1349.000000 | 1409.000000 | 1402.000000 | 62.585905 | 2148.000000 | 6443 |  | GOUG | СIGR | 01:08 | 01:18 | 01:17 | 24 | 106 | 10.000000 | EXT | -. Задир. |  | (c)
71390.754000 | 3.114000 | 3.095000 | -8.321000 | -8.340000 | 1419.000000 | 1508.000000 | 1485.000000 | 54.793946 | 3095.000000 | 6443 |  | GOUG | СIGR | 01:20 | 01:34 | 01:30 | 30 | 133 | 11.000000 | EXT | -. Задир. |  | (c)
71399.075000 | 0.000000 | -0.036000 | -11.320000 | -11.356000 | -56.000000 | 135.000000 | 169.000000 | 0.000000 |  | 6444 | Смещение кромок | GWAN |  | 00:12 | 00:43 | 00:48 | 0 | 450 | 3.881000 | EXT | Смещение кромок. Наружу. Величина смещения - 3.9 мм. |  | (c)
71399.075000 | 0.000000 | -0.026000 | -11.320000 | -11.346000 | 533.000000 | 742.000000 | 756.000000 | 43.043552 |  | 6444 | Смещение кромок | GWAN |  | 01:47 | 02:21 | 02:23 | 0 | 444 | 4.126000 | EXT | Смещение кромок. Наружу. Величина смещения - 4.1 мм. |  | (c)
71399.075000 | 0.000000 | -0.016000 | -11.320000 | -11.336000 | 1085.000000 | 1338.000000 | 1365.000000 | 24.582303 |  | 6444 | Смещение кромок | GWAN |  | 03:16 | 03:57 | 04:01 | 0 | 561 | 3.684000 | EXT | Смещение кромок. Наружу. Величина смещения - 3.7 мм. |  | (c)
71399.075000 | 0.000000 | -0.016000 | -11.320000 | -11.336000 | 1756.000000 | 1977.000000 | 1961.000000 | 0.000000 |  | 6444 | Смещение кромок | GWAN |  | 05:04 | 05:40 | 05:37 | 0 | 410 | 3.837000 | EXT | Смещение кромок. Наружу. Величина смещения - 3.8 мм. |  | (c)
71399.075000 | 0.000000 | -0.046000 | -11.320000 | -11.366000 | -1110.000000 | -649.000000 | -811.000000 | 41.317289 |  | 6444 | Смещение кромок | GWAN |  | 09:22 | 10:36 | 10:10 | 0 | 598 | 3.415000 | EXT | Смещение кромок. Наружу. Величина смещения - 3.4 мм. |  | (c)
71399.075000 | 0.000000 | -0.031000 | -11.320000 | -11.351000 | -419.000000 | -266.000000 | -291.000000 | 13.201170 |  | 6444 | Смещение кромок | GWAN |  | 11:13 | 11:38 | 11:34 | 0 | 256 | 2.955000 | EXT | Смещение кромок. Наружу. Величина смещения - 3 мм. |  | (c)
71410.395000 | 0.000000 | -0.005000 | -11.660000 | -11.665000 | -1021.000000 | -899.000000 | -910.000000 | 800.000000 |  | 6445 | Смещение кромок | GWAN |  | 05:45 | 06:04 | 06:03 | 0 | 221 | 2.928000 | EXT | Смещение кромок. Наружу. Величина смещения - 2.9 мм. Аномалия находится на упругопластическом изгибе: R=823 D, максимальное растяжение на 5.8 час. |  | (c)
71422.055000 | 0.000000 | -0.020000 | -11.500000 | -11.520000 | 1690.000000 | 1777.000000 | 1815.000000 | 1690.000000 |  | 6446 | Смещение кромок | GWAN |  | 06:54 | 07:08 | 07:14 | 0 | 250 | 4.779000 | EXT | Смещение кромок. Наружу. Величина смещения - 4.8 мм. Аномалия находится на упругопластическом изгибе: R=436 D, максимальное растяжение на 6.1 час. |  | (c)
71462.550000 | 5.840000 | 5.536000 | -5.920000 | -6.224000 | -1581.000000 | -1204.000000 | -1105.000000 | 628.000000 | 5536.000000 | 6449 |  | WRIN |  | 04:27 | 05:28 | 05:44 | 437 | 954 | 1.000000 |  | -. Аномалия находится на отводе. |  | (c)
71523.280000 | 0.000000 | -0.044000 | -11.695000 | -11.739000 | -1976.000000 | -1468.000000 | -1568.000000 | 1159.000000 |  | 6455 | Нарушение формы кольцевого шва | GWAN |  | 06:24 | 07:46 | 07:30 | 0 | 816 |  | EXT | Нарушение формы кольцевого шва |  | (c)
71523.280000 | 0.000000 | -0.064000 | -11.695000 | -11.759000 | -55.000000 | 133.000000 | 221.000000 | 0.000000 |  | 6455 | Нарушение формы кольцевого шва | GWAN |  | 11:34 | 00:04 | 00:19 | 0 | 552 |  | EXT | Нарушение формы кольцевого шва |  | (c)
71532.724000 | 9.444000 | 9.426000 | -2.251000 | -2.269000 | 1941.000000 | 2066.000000 | 2061.000000 | 1941.000000 | 2222.000000 | 6455 |  | CORR | GENE | 04:56 | 05:16 | 05:16 | 47 | 240 | 11.000000 | EXT | - |  | (c)
71535.168000 | 0.193000 | 0.192000 | -11.462000 | -11.463000 | -671.000000 | -597.000000 | -598.000000 | 526.000000 | 192.000000 | 6456 |  | CORR | СIGR | 05:37 | 05:49 | 05:49 | 19 | 145 | 13.000000 | EXT | - |  | (c)
71558.085000 | 0.000000 | -0.055000 | -11.480000 | -11.535000 | 722.000000 | 1261.000000 | 1025.000000 | 722.000000 |  | 6458 | Нарушение формы кольцевого шва | GWAN |  | 11:55 | 01:22 | 00:44 | 0 | 605 |  | EXT | Нарушение формы кольцевого шва |  | (c)
71569.565000 | 0.000000 | -0.036000 | -11.455000 | -11.491000 | -860.000000 | -803.000000 | -455.000000 | 50.000000 |  | 6459 | Смещение кромок | GWAN |  | 09:12 | 09:21 | 10:17 | 0 | 810 | 4.070000 | EXT | Смещение кромок. Вовнутрь. Величина смещения - 4.1 мм. |  | (c)
71592.455000 | 0.000000 | -0.011000 | -11.445000 | -11.456000 | 82.000000 | 413.000000 | 286.000000 | 82.000000 |  | 6461 | Смещение кромок | GWAN |  | 05:13 | 06:06 | 05:46 | 0 | 410 | 2.747000 | EXT | Смещение кромок. Наружу. Величина смещения - 2.7 мм. |  | (c)
71592.455000 | 0.000000 | -0.053000 | -11.445000 | -11.498000 | 815.000000 | 208.000000 | -1519.000000 | 609.000000 |  | 6461 | Нарушение формы кольцевого шва | GWAN |  | 07:11 | 05:33 | 00:54 | 0 | 4255 |  | EXT | Нарушение формы кольцевого шва |  | (c)
71603.850000 | 11.395000 | 11.360000 | -0.050000 | -0.085000 | -474.000000 | -364.000000 | -357.000000 | 239.000000 | 44.000000 | 6461 |  | CORR | СIGR | 03:43 | 04:01 | 04:02 | 41 | 235 | 13.000000 | EXT | - |  | (c)
71614.985000 | 0.000000 | -0.036000 | -11.305000 | -11.341000 | 2014.000000 | -2183.000000 | -2124.000000 | 1800.000000 |  | 6463 | Смещение кромок | GWAN |  | 01:42 | 02:24 | 02:34 | 0 | 648 | 4.677000 | EXT | Смещение кромок. Наружу. Величина смещения - 4.7 мм. |  | (c)
71614.985000 | 0.000000 | -0.016000 | -11.305000 | -11.321000 | -1716.000000 | -1690.000000 | -1492.000000 | 1268.000000 |  | 6463 | Смещение кромок | GWAN |  | 03:40 | 03:44 | 04:16 | 0 | 447 | 2.448000 | EXT | Смещение кромок. Наружу. Величина смещения - 2.4 мм. |  | (c)
71614.985000 | 0.000000 | -0.066000 | -11.305000 | -11.371000 | 687.000000 | 881.000000 | 794.000000 | 687.000000 |  | 6463 | Смещение кромок | GWAN |  | 10:08 | 10:39 | 10:25 | 0 | 215 | 2.294000 | EXT | Смещение кромок. Наружу. Величина смещения - 2.3 мм. |  | (c)
71626.290000 | 0.000000 | -0.048000 | -11.590000 | -11.638000 | 1123.000000 | 1699.000000 | 1626.000000 | 1123.000000 |  | 6464 | Нарушение формы кольцевого шва | GWAN |  | 00:23 | 01:56 | 01:44 | 0 | 1006 |  | EXT | Нарушение формы кольцевого шва |  | (c)
71637.880000 | 0.000000 | -0.046000 | -11.645000 | -11.691000 | -1471.000000 | -1390.000000 | -1374.000000 | 1277.000000 |  | 6465 | Смещение кромок | GWAN |  | 01:03 | 01:16 | 01:18 | 0 | 195 | 3.810000 | EXT | Смещение кромок. Наружу. Величина смещения - 3.8 мм. |  | (c)
71637.880000 | 0.000000 | -0.061000 | -11.645000 | -11.706000 | 261.000000 | 592.000000 | 814.000000 | 261.000000 |  | 6465 | Нарушение формы кольцевого шва | GWAN |  | 05:42 | 06:36 | 07:11 | 0 | 1106 |  | EXT | Нарушение формы кольцевого шва |  | (c)
71637.880000 | 0.000000 | -0.016000 | -11.645000 | -11.661000 | 445.000000 | 532.000000 | 573.000000 | 445.000000 |  | 6465 | Смещение кромок | GWAN |  | 06:12 | 06:26 | 06:33 | 0 | 256 | 2.920000 | EXT | Смещение кромок. Наружу. Величина смещения - 2.9 мм. |  | (c)
71637.880000 | 0.000000 | -0.026000 | -11.645000 | -11.671000 | 840.000000 | 1058.000000 | 1015.000000 | 840.000000 |  | 6465 | Смещение кромок | GWAN |  | 07:16 | 07:51 | 07:44 | 0 | 349 | 2.879000 | EXT | Смещение кромок. Вовнутрь. Величина смещения - 2.9 мм. |  | (c)
71637.880000 | 0.000000 | -0.046000 | -11.645000 | -11.691000 | 1976.000000 | 2112.000000 | 2079.000000 | 1976.000000 |  | 6465 | Смещение кромок | GWAN |  | 10:19 | 10:41 | 10:36 | 0 | 206 | 3.800000 | EXT | Смещение кромок. Наружу. Величина смещения - 3.8 мм. |  | (c)
71637.880000 | 0.000000 | -0.055000 | -11.645000 | -11.700000 | 2072.000000 | -1310.000000 | -1427.000000 | 465.000000 |  | 6465 | Нарушение формы кольцевого шва | GWAN |  | 10:34 | 01:29 | 01:10 | 0 | 1924 |  | EXT | Нарушение формы кольцевого шва |  | (c)
71694.035000 | 0.000000 | -0.026000 | -11.485000 | -11.511000 | 2122.000000 | -1906.000000 | -2015.000000 | 1691.000000 |  | 6470 | Смещение кромок | GWAN |  | 06:08 | 07:17 | 07:00 | 0 | 648 | 4.869000 | EXT | Смещение кромок. Наружу. Величина смещения - 4.9 мм. |  | (c)
71705.520000 | 0.000000 | -0.021000 | -10.930000 | -10.951000 | 150.000000 | 313.000000 | 313.000000 | 150.000000 |  | 6471 | Смещение кромок | GWAN |  | 06:35 | 07:02 | 07:02 | 0 | 325 | 4.035000 | EXT | Смещение кромок. Вовнутрь. Величина смещения - 4 мм. |  | (c)
71722.585000 | 6.135000 | 6.110000 | -5.595000 | -5.620000 | -2062.000000 | -2020.000000 | -2021.000000 | 1981.000000 | 5539.000000 | 6472 |  | DENT |  | 03:02 | 03:08 | 03:08 | 81 | 81 | 0.492958 |  | -. Аномалия находится на отводе. Аномалия находится вблизи дефекта потери металла. |  | (c)
71722.590000 | 6.140000 | 6.128000 | -5.590000 | -5.602000 | -2065.000000 | -1930.000000 | -1993.000000 | 1921.000000 | 5566.000000 | 6472 |  | GOUG | СIGR | 03:01 | 03:23 | 03:13 | 36 | 145 | 10.000000 | EXT | -. Аномалия находится на отводе. Задир. |  | (c)
71728.897000 | 0.717000 | 0.662000 | -10.958000 | -11.013000 | -30.000000 | 245.000000 | 155.000000 | 0.000000 | 662.000000 | 6473 |  | CORR | GENE | 02:08 | 02:53 | 02:38 | 88 | 369 | 10.000000 | EXT | - |  | (c)
71729.429000 | 1.249000 | 1.212000 | -10.426000 | -10.463000 | -100.000000 | 21.000000 | -23.000000 | 0.000000 | 1212.000000 | 6473 |  | CORR | GENE | 01:57 | 02:17 | 02:10 | 53 | 154 | 10.000000 | EXT | - |  | (c)
71774.705000 | 11.485000 | 11.450000 | -0.210000 | -0.245000 | -1451.000000 | -1442.000000 | -1435.000000 | 1419.000000 | 32.000000 | 6476 |  | CORR | AXGR | 04:40 | 04:41 | 04:42 | 213 | 31 | 10.000000 | EXT | -. Аномалия находится на отводе. |  | (c)
71779.885000 | 4.970000 | 4.923000 | -6.720000 | -6.767000 | 715.000000 | 878.000000 | 920.000000 | 715.000000 | 4923.000000 | 6477 |  | CORR | GENE | 01:36 | 02:02 | 02:09 | 92 | 411 | 10.000000 | EXT | - |  | (c)
71782.383000 | 7.468000 | 7.459000 | -4.222000 | -4.231000 | -1825.000000 | -1628.000000 | -1676.000000 | 1527.000000 | 4183.000000 | 6477 |  | CORR | GENE | 06:46 | 07:18 | 07:10 | 48 | 298 | 10.000000 | EXT | - |  | (c)
71829.705000 | 8.280000 | 8.222000 | -3.180000 | -3.238000 | 1649.000000 | 1669.000000 | 1687.000000 | 1649.000000 | 2993.000000 | 6481 |  | CORR | GENE | 06:35 | 06:38 | 06:41 | 245 | 76 | 12.000000 | EXT | - |  | (c)
71832.885000 | 0.000000 | -0.056000 | -11.335000 | -11.391000 | -1819.000000 | -1642.000000 | -1650.000000 | 1482.000000 |  | 6482 | Смещение кромок | GWAN |  | 02:16 | 02:44 | 02:43 | 0 | 337 | 3.850000 | EXT | Смещение кромок. Наружу. Величина смещения - 3.9 мм. |  | (c)
71832.885000 | 0.000000 | -0.046000 | -11.335000 | -11.381000 | -1386.000000 | -1160.000000 | -1111.000000 | 837.000000 |  | 6482 | Смещение кромок | GWAN |  | 03:26 | 04:02 | 04:10 | 0 | 549 | 3.475000 | EXT | Смещение кромок. Наружу. Величина смещения - 3.5 мм. |  | (c)
71833.597000 | 0.712000 | 0.577000 | -10.623000 | -10.758000 | 92.000000 | 103.000000 | 101.000000 | 92.000000 | 577.000000 | 6482 |  | CORR | AXGR | 07:24 | 07:26 | 07:26 | 167 | 16 | 10.000000 | EXT | - |  | (c)
71841.046000 | 8.161000 | 8.096000 | -3.174000 | -3.239000 | 447.000000 | 455.000000 | 466.000000 | 447.000000 | 2963.000000 | 6482 |  | CORR | AXGR | 08:22 | 08:23 | 08:25 | 276 | 39 | 11.000000 | EXT | - |  | (c)
71891.201000 | 0.461000 | 0.221000 | -10.764000 | -11.004000 | -2186.000000 | -2126.000000 | -2145.000000 | 6.916677 | 221.000000 | 6487 |  | CORR | GENE | 07:30 | 07:39 | 07:36 | 1104 | 83 | 10.000000 | EXT | - |  | (c)
71892.197000 | 1.457000 | 1.069000 | -9.768000 | -10.156000 | 2138.000000 | 2182.000000 | 2180.000000 | 0.000000 | 1069.000000 | 6487 |  | CORR | GENE | 07:08 | 07:15 | 07:14 | 546 | 85 | 10.000000 | EXT | - |  | (c)
71901.478000 | 10.738000 | 10.421000 | -0.487000 | -0.804000 | 957.000000 | 1033.000000 | 1030.000000 | 77.255083 | 60.000000 | 6487 |  | CORR | GENE | 03:57 | 04:09 | 04:09 | 744 | 145 | 10.000000 | EXT | - |  | (c)
71901.965000 | 0.000000 | -0.054000 | -11.695000 | -11.749000 | 156.000000 | 646.000000 | 462.000000 | 156.000000 |  | 6488 | Нарушение формы кольцевого шва | GWAN |  | 00:06 | 01:25 | 00:55 | 0 | 613 |  | EXT | Нарушение формы кольцевого шва |  | (c)
71901.965000 | 0.000000 | -0.040000 | -11.695000 | -11.735000 | 1728.000000 | -1910.000000 | -2170.000000 | 1607.000000 |  | 6488 | Нарушение формы кольцевого шва | GWAN |  | 04:20 | 06:32 | 05:50 | 0 | 1126 |  | EXT | Нарушение формы кольцевого шва |  | (c)
71913.660000 | 0.000000 | -0.056000 | -11.305000 | -11.361000 | -637.000000 | -370.000000 | -487.000000 | 338.000000 |  | 6489 | Смещение кромок | GWAN |  | 02:06 | 02:49 | 02:30 | 0 | 299 | 3.226000 | EXT | Смещение кромок. Вовнутрь. Величина смещения - 3.2 мм. |  | (c)
71913.660000 | 0.000000 | -0.056000 | -11.305000 | -11.361000 | 583.000000 | 2031.000000 | 1696.000000 | 583.000000 |  | 6489 | Нарушение формы кольцевого шва | GWAN |  | 05:23 | 09:16 | 08:22 | 0 | 2226 |  | EXT | Нарушение формы кольцевого шва |  | (c)
71913.660000 | 0.000000 | -0.026000 | -11.305000 | -11.331000 | 661.000000 | 754.000000 | 782.000000 | 661.000000 |  | 6489 | Смещение кромок | GWAN |  | 05:35 | 05:50 | 05:55 | 0 | 241 | 2.378000 | EXT | Смещение кромок. Наружу. Величина смещения - 2.4 мм. |  | (c)
71913.660000 | 0.000000 | -0.031000 | -11.305000 | -11.336000 | 1294.000000 | 1669.000000 | 1544.000000 | 1294.000000 |  | 6489 | Смещение кромок | GWAN |  | 07:18 | 08:18 | 07:58 | 0 | 500 | 3.497000 | EXT | Смещение кромок. Наружу. Величина смещения - 3.5 мм. |  | (c)
71913.660000 | 0.000000 | -0.056000 | -11.305000 | -11.361000 | -2124.000000 | -1938.000000 | -1990.000000 | 1857.000000 |  | 6489 | Смещение кромок | GWAN |  | 10:06 | 10:36 | 10:27 | 0 | 267 | 2.480000 | EXT | Смещение кромок. Наружу. Величина смещения - 2.5 мм. |  | (c)
71930.388000 | 5.423000 | 5.322000 | -5.807000 | -5.908000 | 1828.000000 | 1972.000000 | 1931.000000 | 1828.000000 | 5322.000000 | 6490 |  | DENT |  | 07:19 | 07:42 | 07:36 | 166 | 207 | 0.492958 |  | - |  | (c)
71936.769000 | 0.574000 | 0.548000 | -11.001000 | -11.027000 | -2191.000000 | -2044.000000 | -1983.000000 | 1775.000000 | 548.000000 | 6491 |  | CORR | GENE | 03:43 | 04:06 | 04:16 | 48 | 415 | 11.000000 | EXT | - |  | (c)
71942.504000 | 6.309000 | 6.284000 | -5.266000 | -5.291000 | -2196.000000 | -2016.000000 | -2029.000000 | 1863.000000 | 5175.000000 | 6491 |  | CORR | GENE | 03:42 | 04:11 | 04:09 | 116 | 333 | 10.000000 | EXT | - |  | (c)
71943.865000 | 7.670000 | 7.590000 | -3.905000 | -3.985000 | -2113.000000 | -1969.000000 | -1930.000000 | 1748.000000 | 3869.000000 | 6491 |  | CORR | GENE | 03:55 | 04:19 | 04:25 | 116 | 365 | 10.000000 | EXT | - |  | (c)
71947.770000 | 0.000000 | -0.026000 | -11.435000 | -11.461000 | 1435.000000 | 1574.000000 | 1608.000000 | 1435.000000 |  | 6492 | Смещение кромок | GWAN |  | 04:37 | 04:59 | 05:05 | 0 | 346 | 3.643000 | EXT | Смещение кромок. Наружу. Величина смещения - 3.6 мм. |  | (c)
71947.770000 | 0.000000 | -0.048000 | -11.435000 | -11.483000 | 1553.000000 | 1642.000000 | 1953.000000 | 1553.000000 |  | 6492 | Нарушение формы кольцевого шва | GWAN |  | 04:56 | 05:10 | 06:01 | 0 | 801 |  | EXT | Нарушение формы кольцевого шва |  | (c)
71947.770000 | 0.000000 | -0.026000 | -11.435000 | -11.461000 | 2109.000000 | 2213.000000 | 2221.000000 | 2109.000000 |  | 6492 | Смещение кромок | GWAN |  | 06:26 | 06:43 | 06:44 | 0 | 224 | 2.753000 | EXT | Смещение кромок. Наружу. Величина смещения - 2.8 мм. |  | (c)
71970.470000 | 0.000000 | -0.056000 | -11.525000 | -11.581000 | -1223.000000 | -944.000000 | -889.000000 | 555.000000 |  | 6494 | Смещение кромок | GWAN |  | 02:12 | 02:57 | 03:06 | 0 | 668 | 2.997000 | EXT | Смещение кромок. Вовнутрь. Величина смещения - 3 мм. |  | (c)
71970.470000 | 0.000000 | -0.031000 | -11.525000 | -11.556000 | -334.000000 | -125.000000 | -65.000000 | 0.000000 |  | 6494 | Смещение кромок | GWAN |  | 04:36 | 05:09 | 05:19 | 0 | 537 | 3.871000 | EXT | Смещение кромок. Наружу. Величина смещения - 3.9 мм. |  | (c)
71970.470000 | 0.000000 | -0.052000 | -11.525000 | -11.577000 | 1854.000000 | -144.000000 | -1071.000000 | 466.000000 |  | 6494 | Нарушение формы кольцевого шва | GWAN |  | 10:29 | 05:06 | 02:37 | 0 | 3072 |  | EXT | Нарушение формы кольцевого шва |  | (c)
71981.995000 | 0.000000 | -0.059000 | -11.135000 | -11.194000 | 1502.000000 | 1615.000000 | 1753.000000 | 1502.000000 |  | 6495 | Нарушение формы кольцевого шва | GWAN |  | 10:45 | 11:03 | 11:26 | 0 | 502 |  | EXT | Нарушение формы кольцевого шва |  | (c)
71996.496000 | 3.366000 | 3.359000 | -8.089000 | -8.096000 | 1545.000000 | 1606.000000 | 1601.000000 | 1545.000000 | 3359.000000 | 6496 |  | GOUG | СIGR | 01:33 | 01:43 | 01:42 | 21 | 111 | 11.000000 | EXT | -. Задир. |  | (c)
72016.635000 | 0.375000 | 0.085000 | -10.340000 | -10.630000 | 1673.000000 | 1695.000000 | 1693.000000 | 1673.000000 | 85.000000 | 6498 |  | ARTD | AXGR | 04:18 | 04:22 | 04:22 | 638 | 41 | 12.016398 | EXT | -. Эквивалент потери металла 12%. |  | (c)
72026.975000 | 0.000000 | -0.051000 | -11.220000 | -11.271000 | 951.000000 | 1775.000000 | 1679.000000 | 951.000000 |  | 6499 | Нарушение формы кольцевого шва | GWAN |  | 09:29 | 11:42 | 11:27 | 0 | 1456 |  | EXT | Нарушение формы кольцевого шва |  | (c)
72049.889000 | 0.014000 | 0.008000 | -11.146000 | -11.152000 | -1718.000000 | -1196.000000 | -914.000000 | 109.000000 | 8.000000 | 6501 |  | CORR | GENE | 11:01 | 00:26 | 01:11 | 104 | 1609 | 10.000000 | EXT | - |  | (c)
72083.632000 | 11.027000 | 10.601000 | -0.648000 | -1.074000 | 1614.000000 | 1692.000000 | 1664.000000 | 1614.000000 | 478.000000 | 6503 |  | CORR | GENE | 07:34 | 07:47 | 07:42 | 596 | 102 | 12.000000 | EXT | - |  | (c)
72084.143000 | 11.538000 | 11.263000 | -0.137000 | -0.412000 | 1609.000000 | 1627.000000 | 1654.000000 | 1609.000000 | 35.000000 | 6503 |  | CORR | GENE | 07:34 | 07:36 | 07:41 | 377 | 90 | 10.000000 | EXT | - |  | (c)
72084.399000 | 0.119000 | 0.022000 | -11.216000 | -11.313000 | 1287.000000 | 1326.000000 | 1330.000000 | 1287.000000 | 22.000000 | 6504 |  | CORR | GENE | 07:22 | 07:28 | 07:29 | 204 | 85 | 10.000000 | EXT | - |  | (c)
72084.858000 | 0.578000 | 0.255000 | -10.757000 | -11.080000 | 1235.000000 | 1258.000000 | 1268.000000 | 1235.000000 | 255.000000 | 6504 |  | CORR | GENE | 07:14 | 07:17 | 07:19 | 389 | 66 | 10.000000 | EXT | - |  | (c)
72087.180000 | 2.900000 | 2.718000 | -8.435000 | -8.617000 | 1319.000000 | 1401.000000 | 1383.000000 | 1319.000000 | 2718.000000 | 6504 |  | CORR | GENE | 07:27 | 07:40 | 07:38 | 429 | 127 | 10.000000 | EXT | - |  | (c)
72093.068000 | 8.788000 | 8.387000 | -2.547000 | -2.948000 | 1176.000000 | 1218.000000 | 1206.000000 | 1176.000000 | 2471.000000 | 6504 |  | CORR | GENE | 07:04 | 07:11 | 07:09 | 477 | 61 | 10.000000 | EXT | - |  | (c)
72106.426000 | 10.811000 | 10.718000 | -0.019000 | -0.112000 | -1783.000000 | -720.000000 | -552.000000 | 0.000000 | 19.000000 | 6505 |  | CORR | GENE | 05:00 | 07:51 | 08:18 | 93 | 2462 | 12.000000 | EXT | - |  | (c)
72106.445000 | 0.000000 | -0.015000 | -10.800000 | -10.815000 | 33.000000 | 416.000000 | 452.000000 | 33.000000 |  | 6506 | Нарушение формы кольцевого шва | GWAN |  | 02:36 | 03:38 | 03:44 | 0 | 837 |  | EXT | Нарушение формы кольцевого шва |  | (c)
72106.445000 | 0.000000 | -0.045000 | -10.800000 | -10.845000 | 949.000000 | 1370.000000 | 1494.000000 | 949.000000 |  | 6506 | Смещение кромок | GWAN |  | 05:04 | 06:12 | 06:32 | 0 | 1089 | 3.881000 | EXT | Смещение кромок. Наружу. Величина смещения - 3.9 мм. |  | (c)
72106.445000 | 0.000000 | -0.075000 | -10.800000 | -10.875000 | -2201.000000 | -1529.000000 | -1750.000000 | 1298.000000 |  | 6506 | Смещение кромок | GWAN |  | 08:36 | 10:24 | 09:48 | 0 | 903 | 2.886000 | EXT | Смещение кромок. Наружу. Величина смещения - 2.9 мм. |  | (c)
72138.369000 | 9.764000 | 9.296000 | -0.731000 | -1.199000 | 1009.000000 | 1339.000000 | 1284.000000 | 1009.000000 | 341.000000 | 6508 |  | GOUG | GENE | 09:36 | 10:29 | 10:20 | 858 | 550 | 10.000000 | EXT | -. Зона задиров. |  | (c)
72139.040000 | 10.435000 | 10.419000 | -0.060000 | -0.076000 | -1992.000000 | -1493.000000 | -392.000000 | 0.000000 | 3.000000 | 6508 |  | CORR | GENE | 01:31 | 02:52 | 05:50 | 73 | 3200 | 14.000000 | EXT | - |  | (c)
72150.350000 | 0.045000 | 0.005000 | -11.605000 | -11.645000 | 124.000000 | -868.000000 | -2106.000000 | 124.000000 | 5.000000 | 6510 |  | CORR | GENE | 01:07 | 10:27 | 07:07 | 52 | 4461 | 12.000000 | EXT | - |  | (c)
72160.526000 | 10.221000 | 10.170000 | -1.429000 | -1.480000 | 524.000000 | 574.000000 | 571.000000 | 524.000000 | 1391.000000 | 6510 |  | GOUG | GENE | 02:12 | 02:20 | 02:20 | 89 | 94 | 10.000000 | EXT | -. Задир. |  | (c)
72173.369000 | 0.084000 | 0.027000 | -11.566000 | -11.623000 | -1628.000000 | -1515.000000 | -1405.000000 | 1183.000000 | 27.000000 | 6512 |  | CORR | GENE | 05:26 | 05:44 | 06:02 | 100 | 445 | 10.000000 | EXT | - |  | (c)
72208.053000 | 0.098000 | 0.003000 | -11.312000 | -11.407000 | -1966.000000 | -157.000000 | -520.000000 | 0.000000 | 3.000000 | 6515 |  | CORR | GENE | 04:00 | 08:52 | 07:53 | 145 | 2891 | 13.000000 | EXT | - |  | (c)
72219.211000 | 11.256000 | 10.689000 | -0.154000 | -0.721000 | -2086.000000 | -2044.000000 | -2051.000000 | 2015.000000 | 19.000000 | 6515 |  | CORR | GENE | 03:40 | 03:47 | 03:46 | 702 | 70 | 10.000000 | EXT | - |  | (c)
72219.365000 | 0.000000 | -0.032000 | -11.665000 | -11.697000 | -344.000000 | 84.000000 | 65.000000 | 344.000000 |  | 6516 | Нарушение формы кольцевого шва | GWAN |  | 11:30 | 00:39 | 00:36 | 0 | 817 |  | EXT | Нарушение формы кольцевого шва |  | (c)
72232.266000 | 1.236000 | 1.194000 | -10.339000 | -10.381000 | 453.000000 | 491.000000 | 495.000000 | 453.000000 | 1194.000000 | 6517 |  | DENT |  | 00:25 | 00:31 | 00:31 | 96 | 83 | 0.492958 |  | - |  | (c)
72239.368000 | 8.338000 | 8.303000 | -3.237000 | -3.272000 | -153.000000 | -22.000000 | -19.000000 | 0.000000 | 3111.000000 | 6517 |  | GOUG | GENE | 10:47 | 11:08 | 11:08 | 161 | 268 | 10.000000 | EXT | -. Зона задиров. |  | (c)
72239.368000 | 8.338000 | 8.290000 | -3.237000 | -3.285000 | -96.000000 | 82.000000 | 13.000000 | 0.000000 | 3186.000000 | 6517 |  | DENT |  | 10:56 | 11:25 | 11:14 | 99 | 218 | 0.422535 |  | -. Аномалия находится вблизи продольного шва. Аномалия находится вблизи дефекта потери металла. |  | (c)
72246.333000 | 3.728000 | 3.597000 | -7.892000 | -8.023000 | 1929.000000 | 2035.000000 | 2054.000000 | 1929.000000 | 3597.000000 | 6518 |  | DENT |  | 06:35 | 06:52 | 06:55 | 259 | 251 | 0.211268 |  | - |  | (c)
72254.225000 | 0.000000 | -0.040000 | -10.585000 | -10.625000 | -1257.000000 | -632.000000 | -801.000000 | 345.000000 |  | 6519 | Смещение кромок | GWAN |  | 00:31 | 02:12 | 01:45 | 0 | 912 | 4.838000 | EXT | Смещение кромок. Вовнутрь. Величина смещения - 4.8 мм. |  | (c)
72254.225000 | 0.000000 | -0.025000 | -10.585000 | -10.610000 | -214.000000 | -150.000000 | -44.000000 | 0.000000 |  | 6519 | Смещение кромок | GWAN |  | 03:19 | 03:30 | 03:47 | 0 | 340 | 2.791000 | EXT | Смещение кромок. Вовнутрь. Величина смещения - 2.8 мм. |  | (c)
72254.225000 | 0.000000 | -0.055000 | -10.585000 | -10.640000 | 1296.000000 | 1456.000000 | 1958.000000 | 1296.000000 |  | 6519 | Смещение кромок | GWAN |  | 07:23 | 07:49 | 09:10 | 0 | 1324 | 3.877000 | EXT | Смещение кромок. Наружу. Величина смещения - 3.9 мм. |  | (c)
72261.731000 | 7.506000 | 7.389000 | -3.079000 | -3.196000 | 1051.000000 | 1219.000000 | 1255.000000 | 1051.000000 | 2998.000000 | 6519 |  | DENT |  | 06:43 | 07:11 | 07:16 | 198 | 408 | 0.422535 |  | - |  | (c)
72287.714000 | 11.219000 | 11.138000 | -0.021000 | -0.102000 | 273.000000 | 577.000000 | 535.000000 | 273.000000 | 15.000000 | 6521 |  | CORR | GENE | 00:30 | 01:19 | 01:12 | 87 | 524 | 10.000000 | EXT | -. Аномалия находится на упругопластическом изгибе: R=923 D, максимальное растяжение на 6.3 час. |  | (c)
72298.958000 | 11.223000 | 11.109000 | -0.042000 | -0.156000 | -996.000000 | -982.000000 | -984.000000 | 972.000000 | 8.000000 | 6522 |  | CORR | AXGR | 05:13 | 05:15 | 05:15 | 148 | 24 | 10.000000 | EXT | - |  | (c)
72299.004000 | 0.004000 | 0.003000 | -11.581000 | -11.582000 | 305.000000 | 933.000000 | 713.000000 | 305.000000 | 3.000000 | 6523 |  | CORR | GENE | 00:14 | 01:55 | 01:20 | 90 | 816 | 10.000000 | EXT | - |  | (c)
72302.046000 | 3.046000 | 2.972000 | -8.539000 | -8.613000 | -876.000000 | -743.000000 | -758.000000 | 639.000000 | 2972.000000 | 6523 |  | DENT |  | 09:03 | 09:25 | 09:22 | 133 | 237 | 0.281690 |  | - |  | (c)
72305.779000 | 6.779000 | 6.368000 | -4.806000 | -5.217000 | 1564.000000 | 1662.000000 | 1620.000000 | 1564.000000 | 4022.000000 | 6523 |  | CORR | GENE | 03:37 | 03:53 | 03:46 | 1195 | 113 | 10.000000 | EXT | - |  | (c)
72310.585000 | 0.000000 | -0.041000 | -10.550000 | -10.591000 | 786.000000 | 1030.000000 | 965.000000 | 786.000000 |  | 6524 | Смещение кромок | GWAN |  | 00:17 | 00:56 | 00:46 | 0 | 357 | 2.281000 | EXT | Смещение кромок. Вовнутрь. Величина смещения - 2.3 мм. |  | (c)
72310.585000 | 0.000000 | -0.031000 | -10.550000 | -10.581000 | 1436.000000 | 1779.000000 | 1648.000000 | 1436.000000 |  | 6524 | Смещение кромок | GWAN |  | 02:02 | 02:57 | 02:36 | 0 | 424 | 2.824000 | EXT | Смещение кромок. Вовнутрь. Величина смещения - 2.8 мм. |  | (c)
72310.585000 | 0.000000 | -0.026000 | -10.550000 | -10.576000 | 1907.000000 | 2003.000000 | 1988.000000 | 1907.000000 |  | 6524 | Смещение кромок | GWAN |  | 03:18 | 03:33 | 03:31 | 0 | 163 | 3.068000 | EXT | Смещение кромок. Наружу. Величина смещения - 3.1 мм. |  | (c)
72321.197000 | 0.062000 | 0.001000 | -11.338000 | -11.399000 | 1912.000000 | 1929.000000 | 1929.000000 | 1912.000000 | 1.000000 | 6525 |  | CORR | AXGR | 07:35 | 07:38 | 07:38 | 96 | 33 | 11.000000 | EXT | - |  | (c)
72321.217000 | 0.082000 | 0.043000 | -11.318000 | -11.357000 | 1723.000000 | 1732.000000 | 1733.000000 | 1723.000000 | 43.000000 | 6525 |  | CORR | AXGR | 07:04 | 07:06 | 07:06 | 81 | 19 | 12.000000 | EXT | - |  | (c)
72354.670000 | 10.490000 | 10.420000 | -0.020000 | -0.090000 | -486.000000 | -297.000000 | 1715.000000 | 0.000000 | 11.000000 | 6527 |  | CORR | GENE | 04:06 | 04:37 | 10:01 | 79 | 4403 | 12.000000 | EXT | - |  | (c)
72354.690000 | 0.000000 | -0.031000 | -11.435000 | -11.466000 | -991.000000 | -866.000000 | -811.000000 | 631.000000 |  | 6528 | Смещение кромок | GWAN |  | 02:18 | 02:38 | 02:47 | 0 | 360 | 3.077000 | EXT | Смещение кромок. Вовнутрь. Величина смещения - 3.1 мм. |  | (c)
72366.125000 | 0.000000 | -0.036000 | -11.490000 | -11.526000 | 646.000000 | 710.000000 | 714.000000 | 646.000000 |  | 6529 | Смещение кромок | GWAN |  | 01:29 | 01:39 | 01:40 | 0 | 137 | 3.956000 | EXT | Смещение кромок. Вовнутрь. Величина смещения - 4 мм. |  | (c)
72370.572000 | 4.447000 | 4.281000 | -7.043000 | -7.209000 | 2039.000000 | 2102.000000 | 2122.000000 | 2039.000000 | 4281.000000 | 6529 |  | DENT |  | 05:14 | 05:24 | 05:27 | 302 | 166 | 0.211268 |  | - |  | (c)
72399.529000 | 10.229000 | 10.196000 | -1.201000 | -1.234000 | -2174.000000 | -2149.000000 | -2145.000000 | 2116.000000 | 1173.000000 | 6531 |  | DENT |  | 01:34 | 01:38 | 01:39 | 61 | 59 | 0.352113 |  | - |  | (c)
72425.404000 | 1.734000 | 1.711000 | -9.941000 | -9.964000 | 1970.000000 | 2086.000000 | 2065.000000 | 1970.000000 | 1711.000000 | 6534 |  | CORR | СIGR | 07:38 | 07:56 | 07:53 | 38 | 190 | 8.000000 | EXT | - |  | (c)
72435.400000 | 0.055000 | 0.003000 | -11.595000 | -11.647000 | 1602.000000 | -1823.000000 | -633.000000 | 0.000000 | 3.000000 | 6535 |  | CORR | GENE | 00:06 | 02:53 | 06:05 | 174 | 4453 | 11.000000 | EXT | - |  | (c)
72446.970000 | 11.625000 | 11.562000 | -0.025000 | -0.088000 | 2187.000000 | -1913.000000 | -1089.000000 | 0.000000 | 19.000000 | 6535 |  | CORR | GENE | 01:40 | 02:39 | 04:52 | 69 | 2371 | 11.000000 | EXT | - |  | (c)
72465.655000 | 0.000000 | -0.016000 | -11.195000 | -11.211000 | 2197.000000 | -1971.000000 | -2072.000000 | 1880.000000 |  | 6539 | Смещение кромок | GWAN |  | 04:46 | 05:34 | 05:17 | 0 | 383 | 3.462000 | EXT | Смещение кромок. Наружу. Величина смещения - 3.5 мм. |  | (c)
72465.655000 | 0.000000 | -0.021000 | -11.195000 | -11.216000 | -1625.000000 | -1561.000000 | -1482.000000 | 1340.000000 |  | 6539 | Смещение кромок | GWAN |  | 06:29 | 06:40 | 06:52 | 0 | 285 | 2.873000 | EXT | Смещение кромок. Наружу. Величина смещения - 2.9 мм. |  | (c)
72474.539000 | 8.884000 | 8.826000 | -2.311000 | -2.369000 | 1300.000000 | 1419.000000 | 1413.000000 | 1300.000000 | 2243.000000 | 6539 |  | GOUG | GENE | 02:21 | 02:41 | 02:40 | 126 | 226 | 10.000000 | EXT | -. Задир. |  | (c)
72476.059000 | 10.404000 | 10.265000 | -0.791000 | -0.930000 | -87.000000 | 15.000000 | 14.000000 | 0.000000 | 629.000000 | 6539 |  | GOUG | GENE | 10:38 | 10:54 | 10:54 | 301 | 202 | 10.000000 | EXT | -. Задир. |  | (c)
72488.285000 | 0.000000 | -0.041000 | -11.270000 | -11.311000 | 1076.000000 | 1181.000000 | 1165.000000 | 1076.000000 |  | 6541 | Смещение кромок | GWAN |  | 01:49 | 02:06 | 02:03 | 0 | 177 | 2.811000 | EXT | Смещение кромок. Наружу. Величина смещения - 2.8 мм. |  | (c)
72488.285000 | 0.000000 | -0.031000 | -11.270000 | -11.301000 | 1340.000000 | 1488.000000 | 1446.000000 | 1340.000000 |  | 6541 | Смещение кромок | GWAN |  | 02:32 | 02:56 | 02:49 | 0 | 212 | 3.236000 | EXT | Смещение кромок. Вовнутрь. Величина смещения - 3.2 мм. |  | (c)
72488.315000 | 0.030000 | 0.006000 | -11.240000 | -11.264000 | -1776.000000 | -1531.000000 | -1591.000000 | 1406.000000 | 6.000000 | 6541 |  | CORR | GENE | 06:09 | 06:48 | 06:38 | 68 | 370 | 13.000000 | EXT | - |  | (c)
72590.710000 | 0.000000 | -0.036000 | -11.575000 | -11.611000 | 1935.000000 | 2053.000000 | 2203.000000 | 1935.000000 |  | 6550 | Смещение кромок | GWAN |  | 01:22 | 01:41 | 02:05 | 0 | 537 | 3.031000 | EXT | Смещение кромок. Вовнутрь. Величина смещения - 3 мм. |  | (c)
72590.710000 | 0.000000 | -0.031000 | -11.575000 | -11.606000 | -1678.000000 | -1487.000000 | -1549.000000 | 1420.000000 |  | 6550 | Смещение кромок | GWAN |  | 03:39 | 04:09 | 03:59 | 0 | 258 | 3.113000 | EXT | Смещение кромок. Наружу. Величина смещения - 3.1 мм. |  | (c)
72602.322000 | 0.037000 | 0.020000 | -11.628000 | -11.645000 | 1157.000000 | 1193.000000 | -1074.000000 | 0.000000 | 20.000000 | 6551 |  | CORR | GENE | 00:01 | 00:07 | 06:01 | 83 | 4461 | 10.000000 | EXT | - |  | (c)
72611.849000 | 9.564000 | 9.272000 | -2.101000 | -2.393000 | 2212.000000 | -2072.000000 | -2108.000000 | 1967.000000 | 1979.000000 | 6551 |  | GOUG | GENE | 02:52 | 03:20 | 03:15 | 414 | 282 | 10.000000 | EXT | -. Зона задиров. |  | (c)
72648.230000 | 0.140000 | 0.013000 | -11.235000 | -11.362000 | -454.000000 | 779.000000 | 1776.000000 | 0.000000 | 13.000000 | 6555 |  | CORR | GENE | 00:01 | 03:21 | 06:01 | 131 | 4461 | 11.000000 | EXT | - |  | (c)
72659.465000 | 0.000000 | -0.056000 | -11.680000 | -11.736000 | -622.000000 | -570.000000 | -285.000000 | 0.000000 |  | 6556 | Смещение кромок | GWAN |  | 00:59 | 01:07 | 01:53 | 0 | 674 | 2.904000 | EXT | Смещение кромок. Вовнутрь. Величина смещения - 2.9 мм. |  | (c)
72659.465000 | 0.000000 | -0.031000 | -11.680000 | -11.711000 | 171.000000 | 354.000000 | 355.000000 | 171.000000 |  | 6556 | Смещение кромок | GWAN |  | 03:07 | 03:36 | 03:36 | 0 | 369 | 3.615000 | EXT | Смещение кромок. Вовнутрь. Величина смещения - 3.6 мм. |  | (c)
72659.465000 | 0.000000 | -0.036000 | -11.680000 | -11.716000 | 604.000000 | 859.000000 | 771.000000 | 604.000000 |  | 6556 | Смещение кромок | GWAN |  | 04:16 | 04:58 | 04:43 | 0 | 334 | 2.867000 | EXT | Смещение кромок. Наружу. Величина смещения - 2.9 мм. |  | (c)
72694.100000 | 0.000000 | -0.066000 | -11.325000 | -11.391000 | -1801.000000 | -1647.000000 | -1661.000000 | 1522.000000 |  | 6559 | Смещение кромок | GWAN |  | 00:18 | 00:42 | 00:40 | 0 | 279 | 2.828000 | EXT | Смещение кромок. Вовнутрь. Величина смещения - 2.8 мм. |  | (c)
72728.385000 | 11.370000 | 11.291000 | -0.020000 | -0.099000 | -160.000000 | 1060.000000 | 1353.000000 | 0.000000 | 19.000000 | 6561 |  | CORR | GENE | 01:58 | 05:15 | 06:02 | 80 | 3025 | 11.000000 | EXT | -. Аномалия находится на упругопластическом изгибе: R=461 D, максимальное растяжение на 6.1 час. |  | (c)
72762.800000 | 0.000000 | -0.031000 | -11.225000 | -11.256000 | 1661.000000 | 1989.000000 | 1921.000000 | 1661.000000 |  | 6565 | Смещение кромок | GWAN |  | 04:20 | 05:13 | 05:02 | 0 | 520 | 3.060000 | EXT | Смещение кромок. Наружу. Величина смещения - 3.1 мм. |  | (c)
72762.800000 | 0.000000 | -0.021000 | -11.225000 | -11.246000 | -1618.000000 | -1531.000000 | -1547.000000 | 1476.000000 |  | 6565 | Смещение кромок | GWAN |  | 07:31 | 07:45 | 07:43 | 0 | 142 | 2.809000 | EXT | Смещение кромок. Наружу. Величина смещения - 2.8 мм. |  | (c)
72767.515000 | 4.715000 | 4.428000 | -6.510000 | -6.797000 | 2212.000000 | -2117.000000 | -2057.000000 | 1864.000000 | 4428.000000 | 6565 |  | DENT |  | 05:49 | 06:11 | 06:20 | 394 | 385 | 0.352113 |  | - |  | (c)
72773.982000 | 11.182000 | 11.167000 | -0.043000 | -0.058000 | 2175.000000 | 2229.000000 | 2228.000000 | 2175.000000 | 31.000000 | 6565 |  | CORR | СIGR | 05:43 | 05:52 | 05:52 | 27 | 106 | 12.000000 | EXT | - |  | (c)
72808.814000 | 0.004000 | 0.002000 | -11.451000 | -11.453000 | 1137.000000 | -1024.000000 | -1138.000000 | 0.000000 | 2.000000 | 6569 |  | CORR | GENE | 00:20 | 06:32 | 06:13 | 61 | 4373 | 12.000000 | EXT | - |  | (c)
72820.246000 | 11.436000 | 11.327000 | -0.019000 | -0.128000 | 1046.000000 | -1176.000000 | -1185.000000 | 0.000000 | 2.000000 | 6569 |  | CORR | GENE | 00:06 | 06:07 | 06:06 | 126 | 4461 | 12.000000 | EXT | - |  | (c)
72831.499000 | 11.234000 | 11.180000 | -0.066000 | -0.120000 | 888.000000 | 888.000000 | 1585.000000 | 888.000000 | 2.000000 | 6570 |  | CORR | GENE | 05:45 | 05:45 | 07:37 | 118 | 1395 | 11.000000 | EXT | - |  | (c)
72831.548000 | 11.283000 | 11.161000 | -0.017000 | -0.139000 | -1841.000000 | -1482.000000 | -1112.000000 | 383.000000 | 4.000000 | 6570 |  | CORR | GENE | 10:24 | 11:22 | 00:22 | 135 | 1458 | 12.000000 | EXT | - |  | (c)
72831.555000 | 11.290000 | 11.213000 | -0.010000 | -0.087000 | -210.000000 | 86.000000 | 169.000000 | 0.000000 | 3.000000 | 6570 |  | CORR | GENE | 02:47 | 03:35 | 03:49 | 84 | 758 | 10.000000 | EXT | - |  | (c)
72843.247000 | 0.002000 | 0.001000 | -10.998000 | -10.999000 | 710.000000 | -588.000000 | -1520.000000 | 0.000000 | 1.000000 | 6572 |  | CORR | GENE | 00:56 | 09:27 | 06:56 | 92 | 4461 | 10.000000 | EXT | - |  | (c)
72854.242000 | 10.997000 | 10.937000 | -0.003000 | -0.063000 | -2036.000000 | -1352.000000 | -1527.000000 | 1018.000000 | 3.000000 | 6572 |  | CORR | GENE | 05:33 | 07:23 | 06:55 | 60 | 1018 | 10.000000 | EXT | - |  | (c)
72856.504000 | 2.259000 | 2.148000 | -8.911000 | -9.022000 | 191.000000 | 271.000000 | 294.000000 | 191.000000 | 2148.000000 | 6573 |  | DENT |  | 05:58 | 06:11 | 06:15 | 263 | 205 | 0.281690 |  | - |  | (c)
72888.505000 | 0.000000 | -0.066000 | -11.485000 | -11.551000 | -559.000000 | -13.000000 | 40.000000 | 0.000000 |  | 6576 | Смещение кромок | GWAN |  | 03:39 | 05:07 | 05:16 | 0 | 1199 | 3.347000 | EXT | Смещение кромок. Наружу. Величина смещения - 3.3 мм. |  | (c)
72888.505000 | 0.000000 | -0.056000 | -11.485000 | -11.541000 | 1514.000000 | 1808.000000 | 1710.000000 | 1514.000000 |  | 6576 | Смещение кромок | GWAN |  | 09:14 | 10:01 | 09:45 | 0 | 392 | 3.050000 | EXT | Смещение кромок. Вовнутрь. Величина смещения - 3.1 мм. |  | (c)
72888.505000 | 0.000000 | -0.056000 | -11.485000 | -11.541000 | 2119.000000 | -2009.000000 | -2141.000000 | 1939.000000 |  | 6576 | Смещение кромок | GWAN |  | 10:51 | 11:45 | 11:24 | 0 | 404 | 3.156000 | EXT | Смещение кромок. Вовнутрь. Величина смещения - 3.2 мм. |  | (c)
72888.564000 | 0.059000 | 0.022000 | -11.426000 | -11.463000 | 690.000000 | -287.000000 | -1871.000000 | 29.000000 | 22.000000 | 6576 |  | CORR | GENE | 07:01 | 04:23 | 00:07 | 67 | 3800 | 12.000000 | EXT | - |  | (c)
72923.095000 | 0.000000 | -0.021000 | -11.360000 | -11.381000 | -1724.000000 | -1390.000000 | -1488.000000 | 1253.000000 |  | 6579 | Смещение кромок | GWAN |  | 06:24 | 07:18 | 07:02 | 0 | 471 | 4.849000 | EXT | Смещение кромок. Наружу. Величина смещения - 4.8 мм. |  | (c)
72923.164000 | 0.069000 | 0.007000 | -11.291000 | -11.353000 | -1288.000000 | 1692.000000 | 661.000000 | 0.000000 | 7.000000 | 6579 |  | CORR | GENE | 07:34 | 03:35 | 00:49 | 70 | 3897 | 12.000000 | EXT | - |  | (c)
72929.789000 | 6.694000 | 6.684000 | -4.666000 | -4.676000 | -1702.000000 | -1645.000000 | -1654.000000 | 1607.000000 | 4648.000000 | 6579 |  | CORR | СIGR | 06:27 | 06:36 | 06:35 | 28 | 95 | 10.000000 | EXT | - |  | (c)
72934.433000 | 11.338000 | 11.227000 | -0.022000 | -0.133000 | -681.000000 | 215.000000 | 415.000000 | 0.000000 | 22.000000 | 6579 |  | CORR | GENE | 09:12 | 11:37 | 00:09 | 111 | 2192 | 10.000000 | EXT | - |  | (c)
72946.160000 | 0.000000 | -0.016000 | -11.660000 | -11.676000 | -958.000000 | -490.000000 | -662.000000 | 365.000000 |  | 6581 | Смещение кромок | GWAN |  | 05:09 | 06:25 | 05:57 | 0 | 592 | 3.197000 | EXT | Смещение кромок. Наружу. Аномалия находится на отводе. Величина смещения - 3.2 мм. |  | (c)
72946.160000 | 0.000000 | -0.041000 | -11.660000 | -11.701000 | 617.000000 | 785.000000 | 730.000000 | 617.000000 |  | 6581 | Смещение кромок | GWAN |  | 09:23 | 09:50 | 09:42 | 0 | 227 | 3.057000 | EXT | Смещение кромок. Вовнутрь. Аномалия находится на отводе. Величина смещения - 3.1 мм. |  | (c)
72946.160000 | 0.000000 | -0.068000 | -11.660000 | -11.728000 | 635.000000 | 777.000000 | 746.000000 | 635.000000 |  | 6581 | Вышлифовка на шве | GWAN |  | 09:26 | 09:49 | 09:44 | 135 | 222 | 11.000000 | EXT | Вышлифовка на шве. Аномалия находится на отводе. |  | (c)
72946.213000 | 0.053000 | 0.032000 | -11.607000 | -11.628000 | -1670.000000 | -1402.000000 | -1126.000000 | 582.000000 | 32.000000 | 6581 |  | CORR | GENE | 03:14 | 03:58 | 04:42 | 85 | 1088 | 10.000000 | EXT | - |  | (c)
72946.267000 | 0.107000 | 0.035000 | -11.553000 | -11.625000 | 374.000000 | 1317.000000 | 1378.000000 | 374.000000 | 35.000000 | 6581 |  | CORR | GENE | 08:44 | 11:16 | 11:26 | 97 | 2007 | 11.000000 | EXT | - |  | (c)
72950.281000 | 4.121000 | 3.813000 | -7.539000 | -7.847000 | -1630.000000 | -1574.000000 | -1483.000000 | 1337.000000 | 3813.000000 | 6581 |  | DENT |  | 03:21 | 03:30 | 03:44 | 397 | 293 | 0.352113 |  | - |  | (c)
72950.642000 | 4.482000 | 4.331000 | -7.178000 | -7.329000 | -1547.000000 | -1479.000000 | -1482.000000 | 1416.000000 | 4331.000000 | 6581 |  | DENT |  | 03:34 | 03:45 | 03:45 | 281 | 131 | 0.211268 |  | - |  | (c)
73003.795000 | 0.000000 | -0.036000 | -11.125000 | -11.161000 | -433.000000 | -90.000000 | 176.000000 | 433.000000 |  | 6586 | Смещение кромок | GWAN |  | 11:25 | 00:20 | 01:03 | 0 | 1217 | 3.851000 | EXT | Смещение кромок. Вовнутрь. Аномалия находится на отводе. Величина смещения - 3.9 мм. |  | (c)
73003.829000 | 0.034000 | 0.028000 | -11.091000 | -11.097000 | 2129.000000 | 438.000000 | -102.000000 | 2129.000000 | 28.000000 | 6586 |  | CORR | GENE | 06:18 | 01:45 | 00:18 | 116 | 4461 | 12.000000 | EXT | - |  | (c)
73047.118000 | 11.628000 | 11.512000 | -0.062000 | -0.178000 | 714.000000 | 822.000000 | 854.000000 | 714.000000 | 37.000000 | 6589 |  | CORR | GENE | 02:48 | 03:06 | 03:11 | 141 | 279 | 12.000000 | EXT | - |  | (c)
73048.757000 | 1.577000 | 1.530000 | -9.758000 | -9.805000 | -667.000000 | -623.000000 | -624.000000 | 580.000000 | 1530.000000 | 6590 |  | DENT |  | 01:07 | 01:14 | 01:14 | 102 | 87 | 0.281690 |  | -. Аномалия находится на отводе. |  | (c)
73053.087000 | 5.907000 | 5.873000 | -5.428000 | -5.462000 | 1489.000000 | 1524.000000 | 1522.000000 | 1489.000000 | 5390.000000 | 6590 |  | DENT |  | 06:55 | 07:01 | 07:01 | 72 | 67 | 0.281690 |  | -. Аномалия находится на отводе. |  | (c)
73115.925000 | 0.000000 | -0.041000 | -11.250000 | -11.291000 | -599.000000 | -164.000000 | -4.000000 | 0.000000 |  | 6596 | Смещение кромок | GWAN |  | 07:47 | 08:57 | 09:23 | 0 | 1191 | 4.114000 | EXT | Смещение кромок. Наружу. Аномалия находится на отводе. Величина смещения - 4.1 мм. |  | (c)
73115.937000 | 0.012000 | 0.004000 | -11.238000 | -11.246000 | 1265.000000 | 1133.000000 | -966.000000 | 0.000000 | 4.000000 | 6596 |  | CORR | GENE | 00:48 | 00:27 | 06:48 | 86 | 4461 | 13.000000 | EXT | - |  | (c)
73201.634000 | 6.579000 | 6.443000 | -5.096000 | -5.232000 | -191.000000 | -70.000000 | -35.000000 | 0.000000 | 4940.000000 | 6603 |  | DENT |  | 06:04 | 06:24 | 06:29 | 292 | 313 | 0.352113 |  | -. Аномалия находится вблизи продольного шва. |  | (c)
73206.721000 | 11.666000 | 11.536000 | -0.009000 | -0.139000 | -646.000000 | 451.000000 | -25.000000 | 0.000000 | 2.000000 | 6603 |  | CORR | GENE | 04:51 | 07:48 | 06:31 | 137 | 1241 | 12.000000 | EXT | - |  | (c)
73207.404000 | 0.674000 | 0.460000 | -10.821000 | -11.035000 | -1626.000000 | -1464.000000 | -1411.000000 | 1196.000000 | 460.000000 | 6604 |  | DENT |  | 05:58 | 06:24 | 06:33 | 331 | 430 | 0.492958 |  | - |  | (c)
73252.405000 | 0.000000 | -0.015000 | -11.210000 | -11.225000 | 2079.000000 | 2085.000000 | 2086.000000 | 2079.000000 |  | 6608 | Нарушение формы кольцевого шва | GWAN |  | 08:31 | 08:31 | 08:32 | 0 | 14 |  | INT | Нарушение формы кольцевого шва |  | (c)
73263.545000 | 11.140000 | 11.099000 | -0.070000 | -0.111000 | 1916.000000 | -1684.000000 | -1884.000000 | 1223.000000 | 52.000000 | 6608 |  | CORR | GENE | 08:04 | 10:23 | 09:51 | 59 | 1322 | 11.000000 | EXT | - |  | (c)
73263.630000 | 0.015000 | 0.013000 | -11.265000 | -11.267000 | -529.000000 | 363.000000 | -8.000000 | 0.000000 | 13.000000 | 6609 |  | CORR | GENE | 04:19 | 06:43 | 05:43 | 107 | 1041 | 10.000000 | EXT | - |  | (c)
73274.879000 | 11.264000 | 11.128000 | -0.016000 | -0.152000 | -708.000000 | 230.000000 | 350.000000 | 0.000000 | 14.000000 | 6609 |  | CORR | GENE | 03:50 | 06:21 | 06:41 | 138 | 2116 | 11.000000 | EXT | - |  | (c)
73280.722000 | 5.827000 | 5.700000 | -5.808000 | -5.935000 | 667.000000 | 742.000000 | 802.000000 | 667.000000 | 5700.000000 | 6610 |  | DENT |  | 07:18 | 07:30 | 07:40 | 227 | 270 | 0.211268 |  | - |  | (c)
73286.516000 | 11.621000 | 11.564000 | -0.014000 | -0.071000 | -855.000000 | 197.000000 | 303.000000 | 0.000000 | 4.000000 | 6610 |  | CORR | GENE | 03:13 | 06:02 | 06:20 | 67 | 2317 | 10.000000 | EXT | - |  | (c)
73326.919000 | 6.059000 | 5.996000 | -5.121000 | -5.184000 | -204.000000 | -83.000000 | -81.000000 | 0.000000 | 5051.000000 | 6614 |  | DENT |  | 03:42 | 04:02 | 04:02 | 133 | 247 | 0.211268 |  | -. Аномалия находится вблизи продольного шва. Аномалия находится на упругопластическом изгибе. |  | (c)
73343.364000 | 11.324000 | 11.253000 | -0.031000 | -0.102000 | -1089.000000 | -1073.000000 | -1075.000000 | 1061.000000 | 22.000000 | 6615 |  | CORR | AXGR | 07:15 | 07:18 | 07:18 | 80 | 28 | 11.000000 | EXT | - |  | (c)
73343.395000 | 0.000000 | -0.035000 | -11.420000 | -11.455000 | 1749.000000 | -2146.000000 | 2157.000000 | 1749.000000 |  | 6616 | Смещение кромок | GWAN |  | 01:16 | 02:48 | 02:22 | 0 | 816 | 2.568000 | EXT | Смещение кромок. Вовнутрь. Аномалия находится на отводе. Величина смещения - 2.6 мм. |  | (c)
73343.395000 | 0.000000 | -0.065000 | -11.420000 | -11.485000 | 997.000000 | 1337.000000 | 1295.000000 | 997.000000 |  | 6616 | Смещение кромок | GWAN |  | 11:15 | 00:10 | 00:03 | 0 | 595 | 3.140000 | EXT | Смещение кромок. Наружу. Аномалия находится на отводе. Величина смещения - 3.1 мм. |  | (c)
73354.911000 | 0.096000 | 0.066000 | -11.579000 | -11.609000 | 904.000000 | 964.000000 | 1368.000000 | 904.000000 | 66.000000 | 6617 |  | CORR | GENE | 07:50 | 08:00 | 09:05 | 85 | 927 | 12.000000 | EXT | - |  | (c)
73392.211000 | 2.991000 | 2.923000 | -8.669000 | -8.737000 | 324.000000 | 480.000000 | 422.000000 | 324.000000 | 2923.000000 | 6620 |  | DENT |  | 08:38 | 09:04 | 08:54 | 194 | 196 | 0.281690 |  | - |  | (c)
73401.009000 | 0.129000 | 0.022000 | -11.536000 | -11.643000 | -1067.000000 | 120.000000 | -473.000000 | 121.000000 | 22.000000 | 6621 |  | CORR | GENE | 11:10 | 02:22 | 00:46 | 132 | 1188 | 10.000000 | EXT | - |  | (c)
73612.552000 | 5.577000 | 5.513000 | -5.873000 | -5.937000 | -1118.000000 | -1012.000000 | -992.000000 | 866.000000 | 5513.000000 | 6639 |  | DENT |  | 08:51 | 09:08 | 09:11 | 134 | 252 | 0.281690 |  | -. Аномалия находится на упругопластическом изгибе. |  | (c)
73629.470000 | 0.000000 | -0.036000 | -10.975000 | -11.011000 | -962.000000 | -515.000000 | -314.000000 | 0.000000 |  | 6641 | Смещение кромок | GWAN |  | 00:17 | 01:29 | 02:01 | 0 | 1295 | 4.111000 | EXT | Смещение кромок. Вовнутрь. Аномалия находится на отводе. Величина смещения - 4.1 мм. |  | (c)
73629.470000 | 0.000000 | -0.021000 | -10.975000 | -10.996000 | 984.000000 | 1080.000000 | 1116.000000 | 984.000000 |  | 6641 | Смещение кромок | GWAN |  | 05:31 | 05:46 | 05:52 | 0 | 264 | 3.044000 | EXT | Смещение кромок. Наружу. Аномалия находится на отводе. Величина смещения - 3 мм. |  | (c)
73629.556000 | 0.086000 | 0.006000 | -10.889000 | -10.969000 | -262.000000 | 13.000000 | 30.000000 | 0.000000 | 6.000000 | 6641 |  | CORR | GENE | 02:10 | 02:54 | 02:57 | 82 | 583 | 10.000000 | EXT | -. Аномалия находится на отводе. |  | (c)
73640.478000 | 0.033000 | 0.011000 | -11.557000 | -11.579000 | 1937.000000 | -1870.000000 | -1386.000000 | 249.000000 | 11.000000 | 6642 |  | CORR | GENE | 04:11 | 05:57 | 07:15 | 166 | 2275 | 13.000000 | EXT | - |  | (c)
73652.035000 | 0.000000 | -0.046000 | -11.745000 | -11.791000 | -912.000000 | -793.000000 | -470.000000 | 29.000000 |  | 6643 | Смещение кромок | GWAN |  | 00:47 | 01:06 | 01:58 | 0 | 883 | 3.063000 | EXT | Смещение кромок. Вовнутрь. Аномалия находится на отводе. Величина смещения - 3.1 мм. |  | (c)
73652.035000 | 0.000000 | -0.031000 | -11.745000 | -11.776000 | -3.000000 | 76.000000 | 87.000000 | 0.000000 |  | 6643 | Смещение кромок | GWAN |  | 03:14 | 03:27 | 03:28 | 0 | 180 | 3.643000 | EXT | Смещение кромок. Наружу. Аномалия находится на отводе. Величина смещения - 3.6 мм. |  | (c)
73652.035000 | 0.000000 | -0.041000 | -11.745000 | -11.786000 | 2004.000000 | -2204.000000 | -2206.000000 | 1954.000000 |  | 6643 | Смещение кромок | GWAN |  | 08:38 | 09:19 | 09:18 | 0 | 502 | 2.800000 | EXT | Смещение кромок. Вовнутрь. Аномалия находится на отводе. Величина смещения - 2.8 мм. |  | (c)
73652.035000 | 0.000000 | -0.033000 | -11.745000 | -11.778000 | -1522.000000 | -727.000000 | -1080.000000 | 638.000000 |  | 6643 | Нарушение формы кольцевого шва | GWAN |  | 11:09 | 01:17 | 00:20 | 0 | 884 |  | EXT | Нарушение формы кольцевого шва. Аномалия находится на отводе. |  | (c)
73683.786000 | 8.531000 | 8.423000 | -2.959000 | -3.067000 | -556.000000 | -439.000000 | -349.000000 | 142.000000 | 2571.000000 | 6645 |  | DENT |  | 06:00 | 06:19 | 06:33 | 496 | 414 | 0.352113 |  | -. Аномалия находится вблизи продольного шва. |  | (c)
73755.605000 | 11.425000 | 11.347000 | -0.005000 | -0.083000 | 1578.000000 | 1633.000000 | 1623.000000 | 1578.000000 | 3.000000 | 6651 |  | CORR | GENE | 09:41 | 09:50 | 09:49 | 80 | 90 | 14.000000 | EXT | - |  | (c)
73755.610000 | 0.000000 | -0.016000 | -11.330000 | -11.346000 | -1501.000000 | -1132.000000 | -1167.000000 | 833.000000 |  | 6652 | Смещение кромок | GWAN |  | 04:52 | 05:51 | 05:46 | 0 | 668 | 2.655000 | EXT | Смещение кромок. Наружу. Аномалия находится на отводе. Величина смещения - 2.7 мм. |  | (c)
73755.610000 | 0.000000 | -0.034000 | -11.330000 | -11.364000 | -266.000000 | -94.000000 | -51.000000 | 0.000000 |  | 6652 | Нарушение формы кольцевого шва | GWAN |  | 08:11 | 08:39 | 08:46 | 0 | 431 |  | EXT | Нарушение формы кольцевого шва. Аномалия находится на отводе. |  | (c)
73755.610000 | 0.000000 | -0.031000 | -11.330000 | -11.361000 | 106.000000 | 489.000000 | 595.000000 | 106.000000 |  | 6652 | Смещение кромок | GWAN |  | 09:11 | 10:13 | 10:30 | 0 | 979 | 3.290000 | EXT | Смещение кромок. Вовнутрь. Аномалия находится на отводе. Величина смещения - 3.3 мм. |  | (c)
73755.653000 | 0.043000 | 0.006000 | -11.287000 | -11.324000 | 238.000000 | 330.000000 | 354.000000 | 238.000000 | 6.000000 | 6652 |  | CORR | GENE | 09:33 | 09:47 | 09:51 | 82 | 232 | 15.000000 | EXT | -. Аномалия находится на отводе. |  | (c)
73757.701000 | 2.091000 | 1.972000 | -9.239000 | -9.358000 | -856.000000 | -726.000000 | -736.000000 | 617.000000 | 1972.000000 | 6652 |  | DENT |  | 06:36 | 06:57 | 06:55 | 226 | 239 | 0.281690 |  | -. Аномалия находится на отводе. |  | (c)
73766.940000 | 0.000000 | -0.026000 | -11.690000 | -11.716000 | 839.000000 | 917.000000 | 951.000000 | 839.000000 |  | 6653 | Смещение кромок | GWAN |  | 01:24 | 01:37 | 01:42 | 0 | 224 | 3.678000 | EXT | Смещение кромок. Вовнутрь. Аномалия находится на отводе. Величина смещения - 3.7 мм. |  | (c)
73766.940000 | 0.000000 | -0.031000 | -11.690000 | -11.721000 | 1095.000000 | 1211.000000 | 1220.000000 | 1095.000000 |  | 6653 | Смещение кромок | GWAN |  | 02:05 | 02:24 | 02:25 | 0 | 250 | 2.441000 | EXT | Смещение кромок. Наружу. Аномалия находится на отводе. Величина смещения - 2.4 мм. |  | (c)
73778.694000 | 0.064000 | 0.016000 | -11.191000 | -11.239000 | 1217.000000 | -1364.000000 | -1871.000000 | 498.000000 | 16.000000 | 6654 |  | CORR | GENE | 01:20 | 06:24 | 05:02 | 87 | 2747 | 12.000000 | EXT | -. Аномалия находится на упругопластическом изгибе: R=443 D, максимальное растяжение на 5.9 час. |  | (c)
73801.076000 | 11.191000 | 11.079000 | -0.024000 | -0.136000 | 1244.000000 | 788.000000 | -987.000000 | 0.000000 | 23.000000 | 6655 |  | CORR | GENE | 00:58 | 11:44 | 06:58 | 113 | 4461 | 12.000000 | EXT | - |  | (c)
73812.755000 | 0.000000 | -0.016000 | -11.695000 | -11.711000 | -1203.000000 | -1043.000000 | -1035.000000 | 866.000000 |  | 6657 | Смещение кромок | GWAN |  | 06:00 | 06:26 | 06:27 | 0 | 337 | 2.531000 | EXT | Смещение кромок. Вовнутрь. Величина смещения - 2.5 мм. Аномалия находится на упругопластическом изгибе: R=367 D, максимальное растяжение на 11.3 час. |  | (c)
73812.755000 | 0.000000 | -0.031000 | -11.695000 | -11.726000 | 668.000000 | 856.000000 | 906.000000 | 668.000000 |  | 6657 | Смещение кромок | GWAN |  | 11:02 | 11:32 | 11:40 | 0 | 476 | 3.248000 | EXT | Смещение кромок. Вовнутрь. Величина смещения - 3.2 мм. Аномалия находится на упругопластическом изгибе: R=367 D, максимальное растяжение на 11.3 час. |  | (c)
73828.755000 | 4.305000 | 4.237000 | -6.365000 | -6.433000 | -175.000000 | -130.000000 | -142.000000 | 108.000000 | 4237.000000 | 6658 |  | DENT |  | 09:41 | 09:49 | 09:47 | 95 | 67 | 0.211268 |  | -. Аномалия находится вблизи продольного шва. Аномалия находится на упругопластическом изгибе. |  | (c)
73840.517000 | 5.397000 | 5.134000 | -5.523000 | -5.786000 | 2053.000000 | 2183.000000 | 2201.000000 | 2053.000000 | 5134.000000 | 6659 |  | DENT |  | 06:27 | 06:48 | 06:51 | 407 | 295 | 0.352113 |  | -. Аномалия находится на упругопластическом изгибе. |  | (c)
73880.677000 | 0.017000 | 0.015000 | -11.263000 | -11.265000 | -1444.000000 | -1053.000000 | -546.000000 | 352.000000 | 15.000000 | 6663 |  | CORR | GENE | 09:01 | 10:05 | 11:26 | 155 | 1796 | 10.000000 | EXT | - |  | (c)
73903.620000 | 11.680000 | 11.662000 | -0.015000 | -0.033000 | -312.000000 | -233.000000 | -196.000000 | 80.000000 | 15.000000 | 6664 |  | CORR | СIGR | 10:38 | 10:51 | 10:57 | 18 | 232 | 10.000000 | EXT | - |  | (c)
73903.635000 | 0.000000 | -0.036000 | -11.260000 | -11.296000 | -359.000000 | 47.000000 | -43.000000 | 0.000000 |  | 6665 | Смещение кромок | GWAN |  | 04:24 | 05:30 | 05:15 | 0 | 633 | 4.249000 | EXT | Смещение кромок. Наружу. Величина смещения - 4.2 мм. |  | (c)
73903.635000 | 0.000000 | -0.031000 | -11.260000 | -11.291000 | 910.000000 | 1040.000000 | 1084.000000 | 910.000000 |  | 6665 | Смещение кромок | GWAN |  | 07:49 | 08:10 | 08:17 | 0 | 349 | 2.977000 | EXT | Смещение кромок. Наружу. Величина смещения - 3 мм. |  | (c)
73903.641000 | 0.006000 | 0.003000 | -11.254000 | -11.257000 | 239.000000 | 376.000000 | 399.000000 | 239.000000 | 3.000000 | 6665 |  | CORR | СIGR | 06:01 | 06:23 | 06:26 | 29 | 320 | 11.000000 | EXT | - |  | (c)
73903.642000 | 0.007000 | 0.004000 | -11.253000 | -11.256000 | -262.000000 | 68.000000 | -26.000000 | 0.000000 | 4.000000 | 6665 |  | CORR | СIGR | 04:40 | 05:33 | 05:18 | 19 | 472 | 13.000000 | EXT | - |  | (c)
73914.760000 | 11.125000 | 11.117000 | -0.135000 | -0.143000 | -1995.000000 | -1542.000000 | 236.000000 | 0.000000 | 15.000000 | 6665 |  | CORR | GENE | 00:00 | 01:13 | 06:00 | 128 | 4461 | 10.000000 | EXT | - |  | (c)
73921.241000 | 6.346000 | 6.244000 | -5.214000 | -5.316000 | -2184.000000 | -2123.000000 | -2151.000000 | 2118.000000 | 5032.000000 | 6666 | Дефект проката | MIAN | GENE | 11:09 | 11:19 | 11:15 | 284 | 66 | 11.000000 | INT | Дефект проката. Эквивалент потери металла 11%. |  | (c)
73937.543000 | 0.008000 | 0.002000 | -11.482000 | -11.488000 | -1717.000000 | 103.000000 | -332.000000 | 0.000000 | 2.000000 | 6668 |  | CORR | GENE | 03:42 | 08:36 | 07:26 | 112 | 2769 | 10.000000 | EXT | - |  | (c)
73960.425000 | 0.000000 | -0.046000 | -11.140000 | -11.186000 | -1449.000000 | -877.000000 | -1002.000000 | 555.000000 |  | 6670 | Смещение кромок | GWAN |  | 00:38 | 02:10 | 01:50 | 0 | 895 | 3.184000 | EXT | Смещение кромок. Вовнутрь. Аномалия находится на отводе. Величина смещения - 3.2 мм. |  | (c)
73971.565000 | 0.000000 | -0.034000 | -11.270000 | -11.304000 | -1027.000000 | -590.000000 | -486.000000 | 55.000000 |  | 6671 | Нарушение формы кольцевого шва | GWAN |  | 10:42 | 11:53 | 00:10 | 0 | 1082 |  | EXT | Нарушение формы кольцевого шва |  | (c)
73971.565000 | 0.000000 | -0.056000 | -11.270000 | -11.326000 | -600.000000 | -278.000000 | -296.000000 | 7.000000 |  | 6671 | Смещение кромок | GWAN |  | 11:51 | 00:43 | 00:40 | 0 | 607 | 2.849000 | EXT | Смещение кромок. Наружу. Величина смещения - 2.8 мм. |  | (c)
74005.175000 | 0.000000 | -0.061000 | -11.630000 | -11.691000 | -2015.000000 | -1675.000000 | -1698.000000 | 1382.000000 |  | 6674 | Смещение кромок | GWAN |  | 08:53 | 09:47 | 09:44 | 0 | 633 | 2.909000 | EXT | Смещение кромок. Наружу. Величина смещения - 2.9 мм. |  | (c)
74061.890000 | 0.000000 | -0.035000 | -11.605000 | -11.640000 | 163.000000 | 270.000000 | 449.000000 | 163.000000 |  | 6679 | Смещение кромок | GWAN |  | 00:56 | 01:13 | 01:42 | 0 | 572 | 3.716000 | EXT | Смещение кромок. Вовнутрь. Величина смещения - 3.7 мм. Аномалия находится на упругопластическом изгибе: R=805 D, максимальное растяжение на 4.5 час. |  | (c)
74061.890000 | 0.000000 | -0.045000 | -11.605000 | -11.650000 | -723.000000 | -201.000000 | -379.000000 | 35.000000 |  | 6679 | Смещение кромок | GWAN |  | 10:33 | 11:57 | 11:29 | 0 | 688 | 3.798000 | EXT | Смещение кромок. Вовнутрь. Величина смещения - 3.8 мм. Аномалия находится на упругопластическом изгибе: R=805 D, максимальное растяжение на 4.5 час. |  | (c)
74107.285000 | 11.580000 | 11.505000 | -0.005000 | -0.080000 | -1143.000000 | -1131.000000 | -1130.000000 | 1116.000000 | 4.000000 | 6682 |  | CORR | AXGR | 05:25 | 05:27 | 05:27 | 76 | 27 | 13.000000 | EXT | - |  | (c)
74130.255000 | 0.050000 | 0.001000 | -11.410000 | -11.459000 | -442.000000 | 1143.000000 | 1509.000000 | 442.000000 | 1.000000 | 6685 |  | CORR | GENE | 10:52 | 03:07 | 04:07 | 82 | 3901 | 11.000000 | EXT | - |  | (c)
74152.835000 | 0.000000 | -0.031000 | -11.565000 | -11.596000 | -1330.000000 | -1223.000000 | -1188.000000 | 1045.000000 |  | 6687 | Смещение кромок | GWAN |  | 08:51 | 09:08 | 09:14 | 0 | 285 | 2.813000 | EXT | Смещение кромок. Вовнутрь. Величина смещения - 2.8 мм. |  | (c)
74152.835000 | 0.000000 | -0.046000 | -11.565000 | -11.611000 | -357.000000 | -64.000000 | -162.000000 | 32.000000 |  | 6687 | Смещение кромок | GWAN |  | 11:28 | 00:15 | 11:59 | 0 | 389 | 3.873000 | EXT | Смещение кромок. Наружу. Величина смещения - 3.9 мм. |  | (c)
74152.839000 | 0.004000 | 0.001000 | -11.561000 | -11.564000 | 319.000000 | -2178.000000 | -2147.000000 | 153.000000 | 1.000000 | 6687 |  | CORR | GENE | 01:17 | 06:34 | 06:39 | 51 | 3989 | 11.000000 | EXT | - |  | (c)
74176.207000 | 0.042000 | 0.011000 | -11.453000 | -11.484000 | -732.000000 | 409.000000 | 12.000000 | 732.000000 | 11.000000 | 6689 |  | CORR | GENE | 10:59 | 02:04 | 00:59 | 117 | 1487 | 10.000000 | EXT | - |  | (c)
74222.334000 | 11.394000 | 11.358000 | -0.096000 | -0.132000 | -10.000000 | 183.000000 | 232.000000 | 0.000000 | 59.000000 | 6692 |  | CORR | GENE | 07:38 | 08:09 | 08:18 | 73 | 485 | 10.000000 | EXT | -. Аномалия находится на упругопластическом изгибе: R=469 D, максимальное растяжение на 5.9 час. |  | (c)
74222.486000 | 0.056000 | 0.016000 | -10.999000 | -11.039000 | 821.000000 | 927.000000 | 1236.000000 | 821.000000 | 16.000000 | 6693 |  | CORR | GENE | 06:39 | 06:56 | 07:46 | 102 | 830 | 10.000000 | EXT | -. Аномалия находится на упругопластическом изгибе: R=471 D, максимальное растяжение на 5.9 час. |  | (c)
74245.140000 | 0.000000 | -0.036000 | -11.685000 | -11.721000 | -1368.000000 | -1214.000000 | -1051.000000 | 734.000000 |  | 6695 | Смещение кромок | GWAN |  | 07:24 | 07:49 | 08:15 | 0 | 633 | 3.190000 | EXT | Смещение кромок. Наружу. Величина смещения - 3.2 мм. |  | (c)
74301.789000 | 10.579000 | 10.532000 | -0.051000 | -0.098000 | -2175.000000 | -1994.000000 | -2045.000000 | 1915.000000 | 22.000000 | 6699 |  | CORR | GENE | 09:01 | 09:30 | 09:22 | 76 | 260 | 11.000000 | EXT | -. Аномалия находится на отводе. |  | (c)
74301.830000 | 10.620000 | 10.537000 | -0.010000 | -0.093000 | 257.000000 | 503.000000 | 1178.000000 | 257.000000 | 10.000000 | 6699 |  | CORR | GENE | 03:33 | 04:13 | 06:02 | 83 | 1842 | 10.000000 | EXT | -. Аномалия находится на отводе. |  | (c)
74301.840000 | 0.000000 | -0.021000 | -11.690000 | -11.711000 | -1708.000000 | -1595.000000 | -1480.000000 | 1252.000000 |  | 6700 | Смещение кромок | GWAN |  | 05:34 | 05:53 | 06:11 | 0 | 456 | 2.487000 | EXT | Смещение кромок. Вовнутрь. Аномалия находится на отводе. Величина смещения - 2.5 мм. |  | (c)
74301.840000 | 0.000000 | -0.026000 | -11.690000 | -11.716000 | -886.000000 | -727.000000 | -725.000000 | 564.000000 |  | 6700 | Смещение кромок | GWAN |  | 07:47 | 08:13 | 08:13 | 0 | 322 | 2.371000 | EXT | Смещение кромок. Наружу. Аномалия находится на отводе. Величина смещения - 2.4 мм. |  | (c)
74313.581000 | 0.051000 | 0.002000 | -11.344000 | -11.393000 | 1571.000000 | 1584.000000 | 1583.000000 | 1571.000000 | 2.000000 | 6701 |  | ARTD | AXGR | 11:24 | 11:26 | 11:26 | 148 | 23 | 11.928420 | EXT | -. Эквивалент потери металла 12%. |  | (c)
74336.595000 | 0.000000 | -0.026000 | -11.305000 | -11.331000 | -1739.000000 | -1295.000000 | -1463.000000 | 1187.000000 |  | 6703 | Смещение кромок | GWAN |  | 07:29 | 08:41 | 08:14 | 0 | 552 | 3.038000 | EXT | Смещение кромок. Вовнутрь. Величина смещения - 3 мм. |  | (c)
74336.595000 | 0.000000 | -0.031000 | -11.305000 | -11.336000 | -1013.000000 | -801.000000 | -885.000000 | 757.000000 |  | 6703 | Смещение кромок | GWAN |  | 09:26 | 10:01 | 09:47 | 0 | 256 | 3.078000 | EXT | Смещение кромок. Вовнутрь. Величина смещения - 3.1 мм. |  | (c)
74347.900000 | 0.000000 | -0.016000 | -11.045000 | -11.061000 | -1283.000000 | -1158.000000 | -1144.000000 | 1004.000000 |  | 6704 | Смещение кромок | GWAN |  | 04:16 | 04:36 | 04:38 | 0 | 279 | 3.172000 | EXT | Смещение кромок. Наружу. Величина смещения - 3.2 мм. |  | (c)
74370.655000 | 0.000000 | -0.026000 | -11.695000 | -11.721000 | -1091.000000 | -966.000000 | -931.000000 | 771.000000 |  | 6706 | Смещение кромок | GWAN |  | 01:01 | 01:21 | 01:26 | 0 | 319 | 3.285000 | EXT | Смещение кромок. Вовнутрь. Величина смещения - 3.3 мм. |  | (c)
74370.655000 | 0.000000 | -0.026000 | -11.695000 | -11.721000 | 1738.000000 | 1839.000000 | 1908.000000 | 1738.000000 |  | 6706 | Смещение кромок | GWAN |  | 08:37 | 08:54 | 09:05 | 0 | 340 | 3.622000 | EXT | Смещение кромок. Вовнутрь. Величина смещения - 3.6 мм. |  | (c)
74393.730000 | 0.000000 | -0.036000 | -11.660000 | -11.696000 | 122.000000 | 285.000000 | 681.000000 | 122.000000 |  | 6708 | Смещение кромок | GWAN |  | 04:20 | 04:46 | 05:50 | 0 | 1118 | 4.617000 | EXT | Смещение кромок. Наружу. Величина смещения - 4.6 мм. |  | (c)
74416.911000 | 0.061000 | 0.002000 | -11.354000 | -11.413000 | -720.000000 | 2042.000000 | 692.000000 | 0.000000 | 2.000000 | 6710 |  | CORR | GENE | 02:35 | 10:00 | 06:23 | 95 | 2824 | 11.000000 | EXT | - |  | (c)
74439.989000 | 0.034000 | 0.029000 | -11.606000 | -11.611000 | 2185.000000 | 227.000000 | -936.000000 | 0.000000 | 29.000000 | 6712 |  | CORR | GENE | 02:39 | 09:23 | 06:15 | 130 | 2680 | 10.000000 | EXT | - |  | (c)
74462.862000 | 11.267000 | 11.170000 | -0.038000 | -0.135000 | 185.000000 | -863.000000 | -2049.000000 | 178.000000 | 2.000000 | 6713 |  | CORR | GENE | 11:34 | 08:44 | 05:33 | 133 | 4454 | 13.000000 | EXT | - |  | (c)
74463.066000 | 0.166000 | 0.144000 | -11.089000 | -11.111000 | 2177.000000 | -1878.000000 | -1868.000000 | 1452.000000 | 144.000000 | 6714 |  | CORR | СIGR | 04:09 | 05:14 | 05:16 | 37 | 832 | 15.000000 | EXT | - |  | (c)
74485.840000 | 0.000000 | -0.001000 | -11.105000 | -11.106000 | -1390.000000 | -1190.000000 | -1235.000000 | 1079.000000 |  | 6716 | Смещение кромок | GWAN |  | 05:23 | 05:55 | 05:48 | 0 | 311 | 3.730000 | EXT | Смещение кромок. Наружу. Величина смещения - 3.7 мм. |  | (c)
74508.332000 | 11.387000 | 11.364000 | -0.043000 | -0.066000 | -2226.000000 | -1605.000000 | -1835.000000 | 1444.000000 | 32.000000 | 6717 |  | CORR | СIGR | 03:29 | 05:09 | 04:32 | 34 | 782 | 10.000000 | EXT | - |  | (c)
74508.372000 | 11.427000 | 11.342000 | -0.003000 | -0.088000 | -446.000000 | -52.000000 | -16.000000 | 0.000000 | 3.000000 | 6717 |  | CORR | GENE | 08:16 | 09:20 | 09:26 | 85 | 859 | 10.000000 | EXT | - |  | (c)
74508.375000 | 0.000000 | -0.032000 | -11.695000 | -11.727000 | -440.000000 | -342.000000 | -326.000000 | 212.000000 |  | 6718 | Коррозия на шве | GWAN |  | 07:41 | 07:56 | 07:59 | 74 | 228 | 16.000000 | EXT | Коррозия на шве |  | (c)
74519.902000 | 11.527000 | 11.486000 | -0.168000 | -0.209000 | -1187.000000 | -810.000000 | -959.000000 | 730.000000 | 127.000000 | 6718 |  | CORR | GENE | 05:40 | 06:41 | 06:17 | 82 | 457 | 11.000000 | EXT | - |  | (c)
74519.909000 | 11.534000 | 11.519000 | -0.161000 | -0.176000 | -1528.000000 | -1391.000000 | -1365.000000 | 1203.000000 | 122.000000 | 6718 |  | CORR | GENE | 04:45 | 05:07 | 05:11 | 54 | 325 | 13.000000 | EXT | - |  | (c)
74520.111000 | 0.041000 | 0.012000 | -11.364000 | -11.393000 | -1329.000000 | 1218.000000 | 901.000000 | 0.000000 | 12.000000 | 6719 |  | CORR | GENE | 00:18 | 07:09 | 06:18 | 65 | 4461 | 12.000000 | EXT | - |  | (c)
74531.475000 | 0.000000 | -0.056000 | -11.540000 | -11.596000 | 1226.000000 | 1525.000000 | 1461.000000 | 1226.000000 |  | 6720 | Смещение кромок | GWAN |  | 01:04 | 01:52 | 01:42 | 0 | 471 | 3.030000 | EXT | Смещение кромок. Вовнутрь. Величина смещения - 3 мм. |  | (c)
74556.470000 | 0.000000 | -0.011000 | -9.490000 | -9.501000 | -21.000000 | 113.000000 | 468.000000 | 0.000000 |  | 6723 | Смещение кромок | GWAN |  | 02:44 | 03:06 | 04:03 | 0 | 979 | 4.115000 | EXT | Смещение кромок. Вовнутрь. Аномалия находится на отводе. Величина смещения - 4.1 мм. |  | (c)
74556.470000 | 0.000000 | -0.011000 | -9.490000 | -9.501000 | 1690.000000 | -2164.000000 | 2128.000000 | 1690.000000 |  | 6723 | Смещение кромок | GWAN |  | 07:20 | 08:58 | 08:31 | 0 | 877 | 3.262000 | EXT | Смещение кромок. Вовнутрь. Аномалия находится на отводе. Величина смещения - 3.3 мм. |  | (c)
74556.477000 | 0.007000 | 0.001000 | -9.483000 | -9.489000 | 1578.000000 | -1804.000000 | -2181.000000 | 1480.000000 | 1.000000 | 6723 |  | CORR | GENE | 07:02 | 09:56 | 08:55 | 110 | 1403 | 10.000000 | EXT | - |  | (c)
74565.925000 | 9.455000 | 9.426000 | -0.035000 | -0.064000 | -587.000000 | 1035.000000 | 645.000000 | 0.000000 | 15.000000 | 6723 |  | CORR | GENE | 01:13 | 05:35 | 04:32 | 49 | 2464 | 11.000000 | EXT | - |  | (c)
74588.339000 | 11.084000 | 11.072000 | -0.171000 | -0.183000 | 2038.000000 | 2200.000000 | -1916.000000 | 1410.000000 | 155.000000 | 6725 |  | CORR | СIGR | 04:31 | 04:57 | 05:53 | 28 | 1013 | 10.000000 | EXT | - |  | (c)
74588.351000 | 11.096000 | 11.072000 | -0.159000 | -0.183000 | -1394.000000 | -1243.000000 | -1104.000000 | 813.000000 | 145.000000 | 6725 |  | CORR | СIGR | 07:17 | 07:42 | 08:04 | 38 | 581 | 10.000000 | EXT | - |  | (c)
74588.607000 | 0.097000 | 0.026000 | -11.383000 | -11.454000 | -2223.000000 | -497.000000 | 8.000000 | 0.000000 | 26.000000 | 6726 |  | CORR | GENE | 00:18 | 04:57 | 06:18 | 176 | 4461 | 11.000000 | EXT | - |  | (c)
74607.991000 | 8.001000 | 7.882000 | -3.389000 | -3.508000 | 1591.000000 | 1724.000000 | 1832.000000 | 1591.000000 | 3280.000000 | 6727 |  | DENT |  | 06:21 | 06:42 | 06:59 | 228 | 483 | 0.422535 |  | - |  | (c)
74609.353000 | 9.363000 | 9.200000 | -2.027000 | -2.190000 | 1699.000000 | 1804.000000 | 1842.000000 | 1699.000000 | 1902.000000 | 6727 |  | DENT |  | 06:38 | 06:55 | 07:01 | 288 | 287 | 0.281690 |  | - |  | (c)
74611.380000 | 0.000000 | -0.036000 | -11.285000 | -11.321000 | 1596.000000 | 1773.000000 | 1714.000000 | 1596.000000 |  | 6728 | Смещение кромок | GWAN |  | 01:56 | 02:25 | 02:15 | 0 | 235 | 5.478000 | EXT | Смещение кромок. Вовнутрь. Величина смещения - 5.5 мм. |  | (c)
74622.717000 | 0.052000 | 0.021000 | -11.398000 | -11.429000 | -39.000000 | -39.000000 | 638.000000 | 0.000000 | 21.000000 | 6729 |  | CORR | GENE | 00:26 | 00:26 | 02:16 | 67 | 1354 | 11.000000 | EXT | - |  | (c)
74644.780000 | 0.000000 | -0.046000 | -11.380000 | -11.426000 | 286.000000 | 567.000000 | 508.000000 | 286.000000 |  | 6731 | Смещение кромок | GWAN |  | 08:58 | 09:44 | 09:34 | 0 | 444 | 3.343000 | EXT | Смещение кромок. Вовнутрь. Величина смещения - 3.3 мм. |  | (c)
74644.780000 | 0.000000 | -0.051000 | -11.380000 | -11.431000 | 1314.000000 | 1461.000000 | 1494.000000 | 1314.000000 |  | 6731 | Смещение кромок | GWAN |  | 11:44 | 00:08 | 00:13 | 0 | 360 | 3.394000 | EXT | Смещение кромок. Вовнутрь. Величина смещения - 3.4 мм. |  | (c)
74664.290000 | 8.130000 | 8.098000 | -3.160000 | -3.192000 | 281.000000 | 307.000000 | 313.000000 | 281.000000 | 3118.000000 | 6732 |  | DENT |  | 09:23 | 09:28 | 09:29 | 74 | 65 | 0.211268 |  | - |  | (c)
74699.019000 | 11.199000 | 11.184000 | -0.081000 | -0.096000 | 1555.000000 | 1956.000000 | 2143.000000 | 1555.000000 | 31.000000 | 6735 |  | CORR | GENE | 01:44 | 02:49 | 03:19 | 65 | 1176 | 10.000000 | EXT | - |  | (c)
74710.378000 | 11.278000 | 11.251000 | -0.072000 | -0.099000 | 1717.000000 | -1229.000000 | -939.000000 | 866.000000 | 11.000000 | 6736 |  | CORR | GENE | 06:42 | 10:47 | 11:34 | 88 | 3610 | 10.000000 | EXT | - |  | (c)
74710.450000 | 0.000000 | -0.031000 | -11.260000 | -11.291000 | -1786.000000 | -1554.000000 | -1564.000000 | 1342.000000 |  | 6737 | Смещение кромок | GWAN |  | 08:58 | 09:35 | 09:34 | 0 | 444 | 3.551000 | EXT | Смещение кромок. Вовнутрь. Величина смещения - 3.6 мм. |  | (c)
74721.710000 | 0.000000 | -0.046000 | -11.405000 | -11.451000 | -1985.000000 | -1817.000000 | -1629.000000 | 1273.000000 |  | 6738 | Смещение кромок | GWAN |  | 09:44 | 10:11 | 10:42 | 0 | 712 | 3.179000 | EXT | Смещение кромок. Наружу. Величина смещения - 3.2 мм. |  | (c)
74723.027000 | 1.317000 | 1.166000 | -10.088000 | -10.239000 | 993.000000 | 1089.000000 | 1174.000000 | 993.000000 | 1166.000000 | 6738 |  | DENT |  | 05:45 | 06:00 | 06:14 | 301 | 362 | 0.352113 |  | - |  | (c)
74733.685000 | 0.570000 | 0.560000 | -10.785000 | -10.795000 | 2046.000000 | 2129.000000 | 2112.000000 | 2046.000000 | 560.000000 | 6739 |  | CORR | СIGR | 06:43 | 06:57 | 06:54 | 19 | 132 | 11.000000 | EXT | - |  | (c)
74752.075000 | 7.605000 | 7.451000 | -4.065000 | -4.219000 | -1517.000000 | -1343.000000 | -1314.000000 | 1110.000000 | 3990.000000 | 6740 |  | DENT |  | 06:12 | 06:40 | 06:45 | 229 | 406 | 0.422535 |  | - |  | (c)
74779.120000 | 0.000000 | -0.016000 | -11.200000 | -11.216000 | -1146.000000 | -1059.000000 | -1050.000000 | 954.000000 |  | 6743 | Смещение кромок | GWAN |  | 04:28 | 04:42 | 04:43 | 0 | 192 | 2.631000 | EXT | Смещение кромок. Наружу. Величина смещения - 2.6 мм. |  | (c)
74779.120000 | 0.000000 | -0.016000 | -11.200000 | -11.216000 | -591.000000 | -492.000000 | -500.000000 | 408.000000 |  | 6743 | Смещение кромок | GWAN |  | 05:57 | 06:13 | 06:12 | 0 | 183 | 3.822000 | EXT | Смещение кромок. Наружу. Величина смещения - 3.8 мм. |  | (c)
74779.131000 | 0.011000 | 0.007000 | -11.189000 | -11.193000 | -1141.000000 | -626.000000 | -367.000000 | 0.000000 | 7.000000 | 6743 |  | CORR | GENE | 04:28 | 05:52 | 06:33 | 87 | 1547 | 11.000000 | EXT | - |  | (c)
74790.312000 | 11.192000 | 11.126000 | -0.008000 | -0.074000 | -821.000000 | -667.000000 | -280.000000 | 0.000000 | 8.000000 | 6743 |  | CORR | GENE | 05:20 | 05:45 | 06:47 | 66 | 1081 | 10.000000 | EXT | - |  | (c)
74835.815000 | 0.065000 | 0.017000 | -11.480000 | -11.528000 | 1121.000000 | -1036.000000 | -1790.000000 | 240.000000 | 17.000000 | 6748 |  | CORR | GENE | 03:13 | 09:25 | 07:24 | 135 | 3100 | 10.000000 | EXT | - |  | (c)
74857.900000 | 0.000000 | -0.061000 | -11.425000 | -11.486000 | 522.000000 | -1963.000000 | 1911.000000 | 522.000000 |  | 6750 | Нарушение формы кольцевого шва | GWAN |  | 07:41 | 01:00 | 11:26 | 0 | 2778 |  | EXT | Нарушение формы кольцевого шва |  | (c)
74880.890000 | 0.060000 | 0.017000 | -11.345000 | -11.388000 | -970.000000 | -879.000000 | -515.000000 | 60.000000 | 17.000000 | 6752 |  | CORR | GENE | 06:02 | 06:17 | 07:16 | 98 | 910 | 10.000000 | EXT | - |  | (c)
74948.756000 | 0.021000 | 0.009000 | -11.604000 | -11.616000 | -674.000000 | -2.000000 | 538.000000 | 0.000000 | 9.000000 | 6758 |  | CORR | GENE | 02:19 | 04:08 | 05:35 | 81 | 2424 | 14.000000 | EXT | - |  | (c)
74972.015000 | 0.025000 | 0.025000 | -11.625000 | -11.625000 | 1621.000000 | 1980.000000 | -2136.000000 | 1432.000000 | 25.000000 | 6760 |  | CORR | GENE | 02:52 | 03:50 | 04:45 | 63 | 1408 | 11.000000 | EXT | - |  | (c)
75017.712000 | 11.422000 | 11.382000 | -0.043000 | -0.083000 | 2157.000000 | -2213.000000 | -2103.000000 | 1901.000000 | 18.000000 | 6763 |  | CORR | GENE | 01:36 | 01:51 | 02:09 | 65 | 403 | 10.000000 | EXT | - |  | (c)
75017.755000 | 0.000000 | -0.021000 | -11.230000 | -11.251000 | 1982.000000 | 2167.000000 | 2178.000000 | 1982.000000 |  | 6764 | Смещение кромок | GWAN |  | 02:17 | 02:47 | 02:49 | 0 | 392 | 2.798000 | EXT | Смещение кромок. Вовнутрь. Аномалия находится на отводе. Величина смещения - 2.8 мм. |  | (c)
75017.755000 | 0.000000 | -0.036000 | -11.230000 | -11.266000 | -220.000000 | 332.000000 | 98.000000 | 0.000000 |  | 6764 | Смещение кромок | GWAN |  | 08:22 | 09:51 | 09:13 | 0 | 636 | 3.418000 | EXT | Смещение кромок. Вовнутрь. Аномалия находится на отводе. Величина смещения - 3.4 мм. |  | (c)
75039.985000 | 0.065000 | 0.031000 | -11.005000 | -11.039000 | -1283.000000 | -731.000000 | -819.000000 | 355.000000 | 31.000000 | 6766 |  | CORR | GENE | 02:39 | 04:08 | 03:54 | 69 | 928 | 11.000000 | EXT | - |  | (c)
75055.769000 | 4.779000 | 4.652000 | -6.671000 | -6.798000 | -1565.000000 | -1445.000000 | -1444.000000 | 1322.000000 | 4652.000000 | 6767 |  | DENT |  | 06:44 | 07:04 | 07:04 | 226 | 243 | 0.281690 |  | - |  | (c)
75078.730000 | 4.910000 | 4.807000 | -6.770000 | -6.873000 | 2105.000000 | -2212.000000 | -2160.000000 | 1964.000000 | 4807.000000 | 6769 |  | DENT |  | 06:11 | 06:34 | 06:42 | 195 | 392 | 0.492958 |  | - |  | (c)
75079.187000 | 5.367000 | 5.242000 | -6.313000 | -6.438000 | 2162.000000 | -2214.000000 | -2183.000000 | 2067.000000 | 5242.000000 | 6769 |  | DENT |  | 06:20 | 06:34 | 06:39 | 212 | 232 | 0.281690 |  | - |  | (c)
75107.977000 | 11.162000 | 11.118000 | -0.013000 | -0.057000 | -2198.000000 | -2031.000000 | -2071.000000 | 1943.000000 | 3.000000 | 6771 |  | CORR | GENE | 06:34 | 07:01 | 06:54 | 54 | 255 | 11.000000 | EXT | - |  | (c)
75107.978000 | 11.163000 | 11.099000 | -0.012000 | -0.076000 | 878.000000 | 1086.000000 | 1183.000000 | 878.000000 | 9.000000 | 6771 |  | CORR | GENE | 02:50 | 03:24 | 03:40 | 67 | 611 | 10.000000 | EXT | - |  | (c)
75119.103000 | 11.113000 | 11.000000 | -0.012000 | -0.125000 | -1428.000000 | -1254.000000 | 802.000000 | 1428.000000 | 3.000000 | 6772 |  | CORR | GENE | 11:59 | 00:27 | 05:59 | 122 | 4461 | 12.000000 | EXT | - |  | (c)
75119.115000 | 0.000000 | -0.026000 | -11.350000 | -11.376000 | 22.000000 | 260.000000 | 256.000000 | 22.000000 |  | 6773 | Смещение кромок | GWAN |  | 02:56 | 03:34 | 03:34 | 0 | 468 | 2.820000 | EXT | Смещение кромок. Вовнутрь. Величина смещения - 2.8 мм. |  | (c)
75119.115000 | 0.000000 | -0.036000 | -11.350000 | -11.386000 | -1436.000000 | -1128.000000 | -801.000000 | 167.000000 |  | 6773 | Смещение кромок | GWAN |  | 11:01 | 11:50 | 00:43 | 0 | 1269 | 4.433000 | EXT | Смещение кромок. Вовнутрь. Величина смещения - 4.4 мм. |  | (c)
75142.140000 | 0.000000 | -0.016000 | -11.180000 | -11.196000 | 472.000000 | 974.000000 | 769.000000 | 472.000000 |  | 6775 | Смещение кромок | GWAN |  | 04:35 | 05:56 | 05:23 | 0 | 595 | 3.259000 | EXT | Смещение кромок. Вовнутрь. Величина смещения - 3.3 мм. |  | (c)
75142.162000 | 0.022000 | 0.003000 | -11.158000 | -11.177000 | 1173.000000 | 1487.000000 | 1473.000000 | 1173.000000 | 3.000000 | 6775 |  | CORR | GENE | 06:28 | 07:19 | 07:17 | 57 | 600 | 10.000000 | EXT | - |  | (c)
75142.275000 | 0.135000 | 0.001000 | -11.045000 | -11.179000 | -2193.000000 | -1274.000000 | -1437.000000 | 680.000000 | 1.000000 | 6775 |  | CORR | GENE | 09:25 | 11:53 | 11:27 | 151 | 1513 | 11.000000 | EXT | - |  | (c)
75182.480000 | 5.915000 | 5.878000 | -5.770000 | -5.807000 | 2053.000000 | 2153.000000 | 2127.000000 | 2053.000000 | 5713.000000 | 6778 |  | GOUG | GENE | 09:09 | 09:25 | 09:21 | 94 | 149 | 10.000000 | EXT | -. Задир. |  | (c)
75184.114000 | 7.549000 | 7.466000 | -4.136000 | -4.219000 | 881.000000 | 1044.000000 | 1078.000000 | 881.000000 | 4036.000000 | 6778 |  | DENT |  | 06:00 | 06:27 | 06:32 | 183 | 396 | 0.422535 |  | - |  | (c)
75185.125000 | 8.560000 | 8.549000 | -3.125000 | -3.136000 | 1850.000000 | 1896.000000 | 1896.000000 | 1850.000000 | 3117.000000 | 6778 |  | GOUG | СIGR | 08:37 | 08:44 | 08:44 | 19 | 91 | 12.000000 | EXT | -. Задир. |  | (c)
75199.935000 | 0.000000 | -0.026000 | -11.670000 | -11.696000 | 139.000000 | 243.000000 | 616.000000 | 139.000000 |  | 6780 | Смещение кромок | GWAN |  | 01:36 | 01:53 | 02:53 | 0 | 956 | 3.176000 | EXT | Смещение кромок. Вовнутрь. Величина смещения - 3.2 мм. |  | (c)
75211.602000 | 11.667000 | 11.566000 | -0.003000 | -0.104000 | 1813.000000 | 1975.000000 | -2056.000000 | 1464.000000 | 3.000000 | 6780 |  | CORR | GENE | 06:06 | 06:32 | 07:42 | 101 | 1184 | 10.000000 | EXT | - |  | (c)
75234.738000 | 0.108000 | 0.031000 | -11.607000 | -11.684000 | -659.000000 | -512.000000 | -365.000000 | 72.000000 | 31.000000 | 6783 |  | CORR | GENE | 04:39 | 05:02 | 05:26 | 77 | 587 | 11.000000 | EXT | -. Аномалия находится на упругопластическом изгибе: R=862 D, максимальное растяжение на 6.3 час. |  | (c)
75269.745000 | 11.680000 | 11.623000 | -0.035000 | -0.092000 | 971.000000 | 1076.000000 | 1430.000000 | 971.000000 | 35.000000 | 6785 |  | CORR | GENE | 04:01 | 04:18 | 05:15 | 57 | 917 | 11.000000 | EXT | -. Аномалия находится на упругопластическом изгибе: R=388 D, максимальное растяжение на 5.7 час. |  | (c)
75280.984000 | 0.104000 | 0.003000 | -11.551000 | -11.652000 | -998.000000 | 463.000000 | -148.000000 | 0.000000 | 3.000000 | 6787 |  | CORR | GENE | 04:12 | 08:08 | 06:29 | 139 | 1700 | 10.000000 | EXT | -. Аномалия находится на упругопластическом изгибе: R=911 D, максимальное растяжение на 4.9 час. |  | (c)
75292.455000 | 11.575000 | 11.490000 | -0.080000 | -0.165000 | -1583.000000 | 378.000000 | -417.000000 | 0.000000 | 3.000000 | 6787 |  | CORR | GENE | 02:37 | 07:54 | 05:46 | 162 | 2332 | 12.000000 | EXT | - |  | (c)
75292.535000 | 0.000000 | -0.021000 | -11.055000 | -11.076000 | 1134.000000 | 1239.000000 | 1236.000000 | 1134.000000 |  | 6788 | Смещение кромок | GWAN |  | 07:01 | 07:18 | 07:18 | 0 | 203 | 3.689000 | EXT | Смещение кромок. Вовнутрь. Величина смещения - 3.7 мм. |  | (c)
75303.636000 | 0.046000 | 0.018000 | -11.319000 | -11.347000 | -226.000000 | 117.000000 | 778.000000 | 0.000000 | 18.000000 | 6789 |  | CORR | GENE | 02:43 | 03:38 | 05:25 | 48 | 2008 | 10.000000 | EXT | -. Аномалия находится на отводе. |  | (c)
75317.304000 | 2.349000 | 2.141000 | -9.266000 | -9.474000 | 203.000000 | 348.000000 | 435.000000 | 203.000000 | 2141.000000 | 6790 |  | DENT |  | 06:09 | 06:32 | 06:46 | 356 | 465 | 0.352113 |  | - |  | (c)
75326.635000 | 0.065000 | 0.001000 | -11.045000 | -11.109000 | 725.000000 | 1822.000000 | -1506.000000 | 0.000000 | 1.000000 | 6791 |  | CORR | GENE | 00:18 | 03:15 | 06:18 | 66 | 4461 | 15.000000 | EXT | - |  | (c)
75382.845000 | 10.980000 | 10.870000 | -0.585000 | -0.695000 | -185.000000 | 40.000000 | -68.000000 | 0.000000 | 453.000000 | 6795 |  | DENT |  | 06:32 | 07:08 | 06:51 | 242 | 235 | 0.563380 |  | -. Аномалия находится вблизи продольного шва. |  | (c)
75463.640000 | 0.000000 | -0.020000 | -11.540000 | -11.560000 | 199.000000 | 721.000000 | 710.000000 | 199.000000 |  | 6803 | Смещение кромок | GWAN |  | 01:22 | 02:46 | 02:44 | 0 | 1022 | 3.253000 | EXT | Смещение кромок. Вовнутрь. Величина смещения - 3.3 мм. |  | (c)
75463.640000 | 0.000000 | -0.015000 | -11.540000 | -11.555000 | 2162.000000 | -2122.000000 | -2104.000000 | 1910.000000 |  | 6803 | Смещение кромок | GWAN |  | 06:39 | 07:07 | 07:10 | 0 | 389 | 3.654000 | EXT | Смещение кромок. Вовнутрь. Величина смещения - 3.7 мм. |  | (c)
75475.202000 | 0.022000 | 0.001000 | -11.273000 | -11.294000 | -772.000000 | -1373.000000 | 1459.000000 | 772.000000 | 1.000000 | 6804 |  | CORR | GENE | 10:58 | 09:21 | 04:58 | 108 | 4461 | 10.000000 | EXT | - |  | (c)
75486.475000 | 0.000000 | -0.056000 | -11.660000 | -11.716000 | 1135.000000 | 1570.000000 | 1403.000000 | 1135.000000 |  | 6805 | Смещение кромок | GWAN |  | 00:44 | 01:54 | 01:27 | 0 | 537 | 2.791000 | EXT | Смещение кромок. Наружу. Величина смещения - 2.8 мм. |  | (c)
75486.475000 | 0.000000 | -0.031000 | -11.660000 | -11.691000 | 1846.000000 | 2008.000000 | 1968.000000 | 1846.000000 |  | 6805 | Смещение кромок | GWAN |  | 02:38 | 03:05 | 02:58 | 0 | 244 | 3.200000 | EXT | Смещение кромок. Наружу. Величина смещения - 3.2 мм. |  | (c)
75486.475000 | 0.000000 | -0.056000 | -11.660000 | -11.716000 | 435.000000 | 733.000000 | 759.000000 | 435.000000 |  | 6805 | Смещение кромок | GWAN |  | 10:51 | 11:39 | 11:43 | 0 | 648 | 3.347000 | EXT | Смещение кромок. Наружу. Величина смещения - 3.3 мм. |  | (c)
75532.750000 | 0.000000 | -0.031000 | -11.680000 | -11.711000 | -1989.000000 | -1873.000000 | -1889.000000 | 1788.000000 |  | 6809 | Смещение кромок | GWAN |  | 00:47 | 01:06 | 01:03 | 0 | 200 | 4.184000 | EXT | Смещение кромок. Вовнутрь. Величина смещения - 4.2 мм. |  | (c)
75532.751000 | 0.001000 | 0.001000 | -11.679000 | -11.679000 | 344.000000 | 970.000000 | 766.000000 | 344.000000 | 1.000000 | 6809 |  | CORR | GENE | 07:04 | 08:45 | 08:12 | 122 | 843 | 11.000000 | EXT | - |  | (c)
75532.781000 | 0.031000 | 0.001000 | -11.649000 | -11.679000 | -1488.000000 | -598.000000 | -681.000000 | 0.000000 | 1.000000 | 6809 |  | CORR | GENE | 02:08 | 04:32 | 04:18 | 123 | 1613 | 10.000000 | EXT | - |  | (c)
75544.430000 | 0.000000 | -0.016000 | -11.250000 | -11.266000 | -1973.000000 | -1819.000000 | -1833.000000 | 1694.000000 |  | 6810 | Смещение кромок | GWAN |  | 06:20 | 06:45 | 06:43 | 0 | 279 | 3.212000 | EXT | Смещение кромок. Вовнутрь. Величина смещения - 3.2 мм. |  | (c)
75555.724000 | 0.044000 | 0.012000 | -11.186000 | -11.218000 | -1296.000000 | -660.000000 | 5.000000 | 0.000000 | 12.000000 | 6811 |  | CORR | GENE | 04:15 | 05:57 | 07:45 | 116 | 2603 | 10.000000 | EXT | - |  | (c)
75576.515000 | 0.000000 | -0.041000 | -3.575000 | -3.616000 | -1261.000000 | -916.000000 | -731.000000 | 201.000000 |  | 6813 | Смещение кромок | GWAN |  | 01:23 | 02:19 | 02:49 | 0 | 1060 | 3.449000 | EXT | Смещение кромок. Наружу. Аномалия находится на отводе. Величина смещения - 3.4 мм. |  | (c)
75576.515000 | 0.000000 | -0.040000 | -3.575000 | -3.615000 | -1197.000000 | -242.000000 | -489.000000 | 0.000000 |  | 6813 | Нарушение формы кольцевого шва | GWAN |  | 01:33 | 04:08 | 03:28 | 0 | 1416 |  | EXT | Нарушение формы кольцевого шва. Аномалия находится на отводе. |  | (c)
75577.357000 | 0.842000 | 0.714000 | -2.733000 | -2.861000 | 250.000000 | 502.000000 | 477.000000 | 250.000000 | 714.000000 | 6813 |  | CORR | GENE | 05:27 | 06:08 | 06:04 | 240 | 454 | 10.000000 | EXT | -. Аномалия находится на отводе. |  | (c)
75580.120000 | 0.030000 | 0.012000 | -9.575000 | -9.593000 | -1759.000000 | -1563.000000 | -1593.000000 | 1426.000000 | 12.000000 | 6814 |  | CORR | GENE | 09:01 | 09:33 | 09:28 | 79 | 333 | 10.000000 | EXT | -. Аномалия находится на отводе. |  | (c)
75612.441000 | 11.051000 | 11.038000 | -0.154000 | -0.167000 | -78.000000 | 1650.000000 | 984.000000 | 0.000000 | 131.000000 | 6816 |  | CORR | СIGR | 03:04 | 07:42 | 05:55 | 36 | 2123 | 11.000000 | EXT | - |  | (c)
75635.926000 | 11.636000 | 11.523000 | -0.019000 | -0.132000 | 1554.000000 | -1826.000000 | -677.000000 | 0.000000 | 5.000000 | 6818 |  | CORR | GENE | 00:18 | 03:13 | 06:18 | 127 | 4461 | 11.000000 | EXT | - |  | (c)
75669.851000 | 0.021000 | 0.021000 | -11.679000 | -11.679000 | -150.000000 | 87.000000 | 47.000000 | 0.000000 | 21.000000 | 6822 |  | CORR | GENE | 07:20 | 07:58 | 07:52 | 90 | 394 | 10.000000 | EXT | - |  | (c)
75704.721000 | 0.016000 | 0.010000 | -11.374000 | -11.380000 | 2101.000000 | -2190.000000 | -2219.000000 | 2078.000000 | 10.000000 | 6825 |  | CORR | GENE | 07:26 | 07:54 | 07:49 | 87 | 282 | 10.000000 | EXT | - |  | (c)
75727.641000 | 0.016000 | 0.001000 | -11.499000 | -11.514000 | 2204.000000 | 904.000000 | -29.000000 | 0.000000 | 1.000000 | 6827 |  | CORR | GENE | 00:20 | 08:50 | 06:19 | 104 | 4456 | 13.000000 | EXT | - |  | (c)
75739.140000 | 0.000000 | -0.036000 | -11.145000 | -11.181000 | 2102.000000 | -2142.000000 | -2155.000000 | 1950.000000 |  | 6828 | Смещение кромок | GWAN |  | 01:22 | 01:57 | 01:55 | 0 | 410 | 3.462000 | EXT | Смещение кромок. Вовнутрь. Величина смещения - 3.5 мм. |  | (c)
75739.140000 | 0.000000 | -0.036000 | -11.145000 | -11.181000 | 362.000000 | 838.000000 | 655.000000 | 362.000000 |  | 6828 | Смещение кромок | GWAN |  | 08:41 | 09:58 | 09:28 | 0 | 587 | 3.576000 | EXT | Смещение кромок. Вовнутрь. Величина смещения - 3.6 мм. |  | (c)
75750.329000 | 0.044000 | 0.033000 | -11.401000 | -11.412000 | -75.000000 | 162.000000 | 502.000000 | 0.000000 | 33.000000 | 6829 |  | CORR | GENE | 07:41 | 08:19 | 09:14 | 113 | 1154 | 10.000000 | EXT | - |  | (c)
75773.223000 | 11.493000 | 11.405000 | -0.007000 | -0.095000 | 105.000000 | 1215.000000 | 798.000000 | 105.000000 | 7.000000 | 6830 |  | CORR | GENE | 04:48 | 07:48 | 06:40 | 88 | 1387 | 10.000000 | EXT | - |  | (c)
75773.230000 | 0.000000 | -0.026000 | -11.340000 | -11.366000 | 243.000000 | 346.000000 | 332.000000 | 243.000000 |  | 6831 | Нарушение формы кольцевого шва | GWAN |  | 00:04 | 00:21 | 00:18 | 0 | 178 |  | INT | Нарушение формы кольцевого шва |  | (c)
75773.230000 | 0.000000 | -0.031000 | -11.340000 | -11.371000 | 948.000000 | 1175.000000 | 1113.000000 | 948.000000 |  | 6831 | Смещение кромок | GWAN |  | 01:58 | 02:34 | 02:24 | 0 | 328 | 3.154000 | EXT | Смещение кромок. Вовнутрь. Величина смещения - 3.2 мм. |  | (c)
75795.979000 | 0.094000 | 0.001000 | -11.061000 | -11.154000 | -1656.000000 | 301.000000 | 54.000000 | 0.000000 | 1.000000 | 6833 |  | CORR | GENE | 01:47 | 07:02 | 06:22 | 112 | 3419 | 12.000000 | EXT | - |  | (c)
75807.040000 | 0.000000 | -0.026000 | -11.230000 | -11.256000 | 1388.000000 | 1504.000000 | 1462.000000 | 1388.000000 |  | 6834 | Смещение кромок | GWAN |  | 08:02 | 08:21 | 08:14 | 0 | 148 | 3.157000 | EXT | Смещение кромок. Вовнутрь. Величина смещения - 3.2 мм. |  | (c)
75807.062000 | 0.022000 | 0.022000 | -11.208000 | -11.208000 | -14.000000 | -12.000000 | 323.000000 | 0.000000 | 22.000000 | 6834 |  | CORR | GENE | 04:16 | 04:16 | 05:10 | 81 | 674 | 13.000000 | EXT | - |  | (c)
75807.152000 | 0.112000 | 0.002000 | -11.118000 | -11.228000 | -1805.000000 | -1495.000000 | -1564.000000 | 1324.000000 | 2.000000 | 6834 |  | CORR | GENE | 11:27 | 00:17 | 00:06 | 110 | 481 | 10.000000 | EXT | - |  | (c)
75828.930000 | 10.660000 | 10.580000 | -0.010000 | -0.090000 | -98.000000 | 401.000000 | 461.000000 | 0.000000 | 3.000000 | 6835 |  | CORR | GENE | 04:34 | 05:54 | 06:04 | 87 | 1119 | 10.000000 | EXT | - |  | (c)
75840.658000 | 0.053000 | 0.004000 | -10.392000 | -10.441000 | -936.000000 | 49.000000 | -411.000000 | 0.000000 | 4.000000 | 6837 |  | CORR | GENE | 02:52 | 05:31 | 04:16 | 69 | 1051 | 10.000000 | EXT | - |  | (c)
75851.051000 | 0.001000 | 0.001000 | -11.549000 | -11.549000 | -469.000000 | -46.000000 | -224.000000 | 21.000000 | 1.000000 | 6838 |  | CORR | СIGR | 11:47 | 00:55 | 00:27 | 16 | 490 | 14.000000 | EXT | - |  | (c)
75851.056000 | 0.006000 | 0.002000 | -11.544000 | -11.548000 | 206.000000 | 675.000000 | 545.000000 | 206.000000 | 2.000000 | 6838 |  | CORR | СIGR | 01:36 | 02:52 | 02:31 | 24 | 677 | 11.000000 | EXT | - |  | (c)
75873.797000 | 11.197000 | 11.105000 | -0.003000 | -0.095000 | 275.000000 | 1111.000000 | 811.000000 | 275.000000 | 3.000000 | 6839 |  | CORR | GENE | 02:25 | 04:40 | 03:52 | 92 | 1071 | 10.000000 | EXT | - |  | (c)
75884.555000 | 0.000000 | -0.046000 | -11.705000 | -11.751000 | -1667.000000 | -1548.000000 | -1542.000000 | 1417.000000 |  | 6841 | Смещение кромок | GWAN |  | 01:49 | 02:08 | 02:09 | 0 | 250 | 4.343000 | EXT | Смещение кромок. Наружу. Величина смещения - 4.3 мм. |  | (c)
75884.566000 | 0.011000 | 0.002000 | -11.694000 | -11.703000 | -1109.000000 | -692.000000 | -438.000000 | 0.000000 | 2.000000 | 6841 |  | CORR | GENE | 03:19 | 04:26 | 05:07 | 115 | 1343 | 13.000000 | EXT | - |  | (c)
75896.392000 | 0.132000 | 0.125000 | -11.438000 | -11.445000 | -373.000000 | -113.000000 | -206.000000 | 38.000000 | 125.000000 | 6842 |  | CORR | GENE | 07:32 | 08:14 | 07:59 | 63 | 335 | 12.000000 | EXT | - |  | (c)
75907.830000 | 0.000000 | -0.046000 | -11.700000 | -11.746000 | 34.000000 | 260.000000 | 175.000000 | 34.000000 |  | 6843 | Смещение кромок | GWAN |  | 01:57 | 02:34 | 02:20 | 0 | 282 | 4.243000 | EXT | Смещение кромок. Вовнутрь. Величина смещения - 4.2 мм. |  | (c)
75907.830000 | 0.000000 | -0.067000 | -11.700000 | -11.767000 | 99.000000 | 253.000000 | 221.000000 | 99.000000 |  | 6843 | Вышлифовка на шве | GWAN |  | 02:08 | 02:33 | 02:28 | 117 | 243 | 10.000000 | EXT | Вышлифовка на шве |  | (c)
75907.830000 | 0.000000 | -0.036000 | -11.700000 | -11.736000 | 371.000000 | 461.000000 | 452.000000 | 371.000000 |  | 6843 | Смещение кромок | GWAN |  | 02:52 | 03:06 | 03:05 | 0 | 163 | 3.574000 | EXT | Смещение кромок. Наружу. Величина смещения - 3.6 мм. |  | (c)
75907.830000 | 0.000000 | -0.031000 | -11.700000 | -11.731000 | 566.000000 | 661.000000 | 779.000000 | 566.000000 |  | 6843 | Смещение кромок | GWAN |  | 03:23 | 03:39 | 03:58 | 0 | 427 | 2.718000 | EXT | Смещение кромок. Вовнутрь. Величина смещения - 2.7 мм. |  | (c)
75907.846000 | 0.016000 | 0.013000 | -11.684000 | -11.687000 | 8.000000 | 445.000000 | 577.000000 | 8.000000 | 13.000000 | 6843 |  | CORR | GENE | 01:53 | 03:04 | 03:25 | 48 | 1138 | 15.000000 | EXT | - |  | (c)
75907.941000 | 0.111000 | 0.059000 | -11.589000 | -11.641000 | -2168.000000 | -1919.000000 | -2008.000000 | 1848.000000 | 59.000000 | 6843 |  | CORR | GENE | 08:02 | 08:42 | 08:28 | 53 | 320 | 12.000000 | EXT | - |  | (c)
75919.987000 | 0.457000 | 0.416000 | -11.228000 | -11.269000 | 222.000000 | 267.000000 | 261.000000 | 222.000000 | 416.000000 | 6844 |  | DENT |  | 00:09 | 00:16 | 00:15 | 108 | 77 | 0.352113 |  | - |  | (c)
75942.946000 | 0.061000 | 0.001000 | -11.604000 | -11.664000 | -283.000000 | 1197.000000 | 721.000000 | 0.000000 | 1.000000 | 6846 |  | CORR | GENE | 11:10 | 03:09 | 01:52 | 138 | 2008 | 10.000000 | EXT | - |  | (c)
75977.920000 | 0.000000 | -0.046000 | -11.385000 | -11.431000 | 90.000000 | 276.000000 | 222.000000 | 90.000000 |  | 6849 | Смещение кромок | GWAN |  | 01:29 | 01:59 | 01:51 | 0 | 264 | 2.764000 | EXT | Смещение кромок. Вовнутрь. Величина смещения - 2.8 мм. |  | (c)
75977.920000 | 0.000000 | -0.026000 | -11.385000 | -11.411000 | 1098.000000 | 1963.000000 | 1596.000000 | 1098.000000 |  | 6849 | Смещение кромок | GWAN |  | 04:12 | 06:32 | 05:32 | 0 | 996 | 4.019000 | EXT | Смещение кромок. Наружу. Величина смещения - 4 мм. |  | (c)
75977.920000 | 0.000000 | -0.036000 | -11.385000 | -11.421000 | -1327.000000 | -1275.000000 | -1260.000000 | 1193.000000 |  | 6849 | Смещение кромок | GWAN |  | 09:40 | 09:49 | 09:51 | 0 | 134 | 2.611000 | EXT | Смещение кромок. Вовнутрь. Величина смещения - 2.6 мм. |  | (c)
75977.920000 | 0.000000 | -0.051000 | -11.385000 | -11.436000 | -569.000000 | -433.000000 | -453.000000 | 337.000000 |  | 6849 | Смещение кромок | GWAN |  | 11:43 | 00:05 | 00:02 | 0 | 232 | 2.717000 | EXT | Смещение кромок. Вовнутрь. Величина смещения - 2.7 мм. |  | (c)
76012.108000 | 0.038000 | 0.001000 | -11.182000 | -11.219000 | 623.000000 | 847.000000 | 814.000000 | 623.000000 | 1.000000 | 6852 |  | CORR | GENE | 03:24 | 04:00 | 03:55 | 119 | 382 | 10.000000 | EXT | - |  | (c)
76046.579000 | 0.059000 | 0.003000 | -11.431000 | -11.487000 | 1023.000000 | -1121.000000 | -1798.000000 | 158.000000 | 3.000000 | 6855 |  | CORR | GENE | 11:09 | 05:23 | 03:34 | 90 | 3280 | 12.000000 | EXT | -. Аномалия находится на отводе. |  | (c)
76081.080000 | 0.000000 | -0.001000 | -11.275000 | -11.276000 | -1321.000000 | -1246.000000 | -1260.000000 | 1199.000000 |  | 6858 | Смещение кромок | GWAN |  | 05:44 | 05:56 | 05:54 | 0 | 122 | 2.703000 | EXT | Смещение кромок. Наружу. Аномалия находится на отводе. Величина смещения - 2.7 мм. |  | (c)
76092.358000 | 0.003000 | 0.002000 | -11.287000 | -11.288000 | 127.000000 | 532.000000 | 553.000000 | 127.000000 | 2.000000 | 6859 |  | CORR | GENE | 03:41 | 04:47 | 04:50 | 129 | 851 | 10.000000 | EXT | -. Аномалия находится на отводе. |  | (c)
76103.646000 | 0.001000 | 0.001000 | -11.684000 | -11.684000 | -1130.000000 | 514.000000 | 1100.000000 | 0.000000 | 1.000000 | 6860 |  | CORR | GENE | 00:14 | 04:39 | 06:14 | 154 | 4461 | 11.000000 | EXT | - |  | (c)
76115.328000 | 11.683000 | 11.539000 | -0.002000 | -0.146000 | 229.000000 | 463.000000 | 1301.000000 | 229.000000 | 2.000000 | 6860 |  | CORR | GENE | 03:53 | 04:31 | 06:46 | 144 | 2145 | 11.000000 | EXT | - |  | (c)
76126.971000 | 11.641000 | 11.558000 | -0.019000 | -0.102000 | -1029.000000 | -653.000000 | -791.000000 | 553.000000 | 9.000000 | 6861 |  | CORR | GENE | 05:36 | 06:37 | 06:15 | 93 | 476 | 10.000000 | EXT | - |  | (c)
76138.673000 | 0.043000 | 0.006000 | -11.667000 | -11.704000 | 840.000000 | 1155.000000 | 1398.000000 | 840.000000 | 6.000000 | 6863 |  | CORR | GENE | 00:42 | 01:33 | 02:12 | 93 | 1116 | 11.000000 | EXT | - |  | (c)
76138.727000 | 0.097000 | 0.001000 | -11.613000 | -11.709000 | -1541.000000 | -761.000000 | -674.000000 | 0.000000 | 1.000000 | 6863 |  | CORR | GENE | 06:18 | 08:24 | 08:38 | 135 | 1734 | 12.000000 | EXT | - |  | (c)
76161.742000 | 11.402000 | 11.297000 | -0.008000 | -0.113000 | 2199.000000 | -2200.000000 | -1020.000000 | 0.000000 | 4.000000 | 6864 |  | CORR | GENE | 03:53 | 04:03 | 07:14 | 109 | 2485 | 10.000000 | EXT | -. Аномалия находится на упругопластическом изгибе: R=299 D, максимальное растяжение на 6.1 час. |  | (c)
76196.125000 | 0.000000 | -0.059000 | -11.440000 | -11.499000 | -1504.000000 | -1082.000000 | -1239.000000 | 973.000000 |  | 6868 | Коррозия на шве | GWAN |  | 05:19 | 06:27 | 06:02 | 123 | 530 | 18.000000 | EXT | Коррозия на шве. Аномалия находится на отводе. |  | (c)
76196.808000 | 0.683000 | 0.582000 | -10.757000 | -10.858000 | -2121.000000 | -1849.000000 | -1860.000000 | 1600.000000 | 582.000000 | 6868 |  | GOUG | GENE | 03:39 | 04:23 | 04:22 | 240 | 521 | 10.000000 | EXT | -. Аномалия находится на отводе. Задир. |  | (c)
76207.474000 | 11.349000 | 11.321000 | -0.091000 | -0.119000 | -1211.000000 | -989.000000 | -1020.000000 | 830.000000 | 41.000000 | 6868 |  | CORR | GENE | 06:06 | 06:42 | 06:37 | 78 | 381 | 10.000000 | EXT | -. Аномалия находится на отводе. |  | (c)
76207.620000 | 0.055000 | 0.043000 | -11.335000 | -11.347000 | -2104.000000 | -2029.000000 | -1631.000000 | 1159.000000 | 43.000000 | 6869 |  | CORR | GENE | 04:46 | 04:58 | 06:02 | 105 | 945 | 11.000000 | EXT | - |  | (c)
76218.955000 | 0.000000 | -0.031000 | -11.380000 | -11.411000 | -1276.000000 | -1158.000000 | -1140.000000 | 1003.000000 |  | 6870 | Смещение кромок | GWAN |  | 00:08 | 00:28 | 00:30 | 0 | 273 | 3.101000 | EXT | Смещение кромок. Наружу. Аномалия находится на отводе. Величина смещения - 3.1 мм. |  | (c)
76218.955000 | 0.000000 | -0.011000 | -11.380000 | -11.391000 | -338.000000 | 268.000000 | 250.000000 | 0.000000 |  | 6870 | Смещение кромок | GWAN |  | 02:40 | 04:18 | 04:15 | 0 | 1176 | 3.064000 | EXT | Смещение кромок. Вовнутрь. Аномалия находится на отводе. Величина смещения - 3.1 мм. |  | (c)
76218.955000 | 0.000000 | -0.031000 | -11.380000 | -11.411000 | -1985.000000 | -1738.000000 | -1712.000000 | 1439.000000 |  | 6870 | Смещение кромок | GWAN |  | 10:14 | 10:54 | 10:58 | 0 | 546 | 2.913000 | EXT | Смещение кромок. Наружу. Аномалия находится на отводе. Величина смещения - 2.9 мм. |  | (c)
76218.970000 | 0.015000 | 0.015000 | -11.365000 | -11.365000 | -549.000000 | -156.000000 | 699.000000 | 0.000000 | 15.000000 | 6870 |  | CORR | GENE | 02:06 | 03:09 | 05:27 | 84 | 2496 | 11.000000 | EXT | -. Аномалия находится на отводе. |  | (c)
76230.312000 | 11.357000 | 11.305000 | -0.023000 | -0.075000 | 18.000000 | 198.000000 | 133.000000 | 18.000000 | 11.000000 | 6870 |  | CORR | GENE | 03:37 | 04:06 | 03:56 | 64 | 231 | 10.000000 | EXT | -. Аномалия находится на отводе. |  | (c)
76241.965000 | 11.630000 | 11.567000 | -0.005000 | -0.068000 | -2018.000000 | -548.000000 | -1283.000000 | 547.000000 | 3.000000 | 6871 |  | CORR | GENE | 02:50 | 06:48 | 04:49 | 65 | 1471 | 11.000000 | EXT | - |  | (c)
76265.185000 | 11.515000 | 11.442000 | -0.085000 | -0.158000 | 6.000000 | 50.000000 | 52.000000 | 6.000000 | 12.000000 | 6873 |  | DENT |  | 04:33 | 04:40 | 04:40 | 146 | 93 | 0.211268 |  | -. Аномалия находится вблизи кольцевого сварного шва. Аномалия находится вблизи продольного шва. |  | (c)
76291.510000 | 3.470000 | 3.408000 | -7.737000 | -7.799000 | -794.000000 | -752.000000 | -757.000000 | 720.000000 | 3408.000000 | 6876а |  | DENT |  | 10:10 | 10:17 | 10:16 | 109 | 74 | 0.352113 |  | - |  | (c)
76334.090000 | 0.000000 | -0.036000 | -11.700000 | -11.736000 | 1200.000000 | 1558.000000 | 1501.000000 | 1200.000000 |  | 6880 | Смещение кромок | GWAN |  | 01:23 | 02:21 | 02:12 | 0 | 601 | 3.994000 | EXT | Смещение кромок. Вовнутрь. Величина смещения - 4 мм. |  | (c)
76334.090000 | 0.000000 | -0.016000 | -11.700000 | -11.716000 | 1982.000000 | -2099.000000 | -1980.000000 | 1480.000000 |  | 6880 | Смещение кромок | GWAN |  | 03:29 | 04:31 | 04:50 | 0 | 999 | 3.080000 | EXT | Смещение кромок. Вовнутрь. Величина смещения - 3.1 мм. |  | (c)
76379.765000 | 11.220000 | 11.172000 | -0.100000 | -0.148000 | 1449.000000 | -1859.000000 | -1227.000000 | 557.000000 | 29.000000 | 6883 |  | CORR | GENE | 08:06 | 11:12 | 00:54 | 119 | 3569 | 10.000000 | EXT | - |  | (c)
76425.956000 | 11.561000 | 11.540000 | -0.134000 | -0.155000 | -1737.000000 | -1624.000000 | -1570.000000 | 1404.000000 | 123.000000 | 6887 |  | CORR | СIGR | 04:42 | 05:00 | 05:09 | 32 | 333 | 11.000000 | EXT | - |  | (c)
76437.225000 | 11.135000 | 11.060000 | -0.030000 | -0.105000 | -135.000000 | 706.000000 | 474.000000 | 0.000000 | 8.000000 | 6888 |  | CORR | GENE | 02:56 | 05:12 | 04:34 | 97 | 1217 | 14.000000 | EXT | - |  | (c)
76494.167000 | 0.052000 | 0.004000 | -11.148000 | -11.196000 | 998.000000 | -1676.000000 | -1699.000000 | 64.000000 | 4.000000 | 6894 |  | CORR | GENE | 03:06 | 07:54 | 07:50 | 58 | 3527 | 11.000000 | EXT | - |  | (c)
76505.305000 | 11.190000 | 11.044000 | -0.010000 | -0.156000 | 1377.000000 | -1776.000000 | 2172.000000 | 1377.000000 | 2.000000 | 6894 |  | CORR | GENE | 04:07 | 07:38 | 06:15 | 154 | 1590 | 14.000000 | EXT | - |  | (c)
76505.387000 | 0.072000 | 0.017000 | -11.248000 | -11.303000 | 2135.000000 | -1867.000000 | -1963.000000 | 1601.000000 | 17.000000 | 6895 |  | CORR | GENE | 06:23 | 07:37 | 07:22 | 55 | 725 | 11.000000 | EXT | - |  | (c)
76507.825000 | 2.510000 | 2.465000 | -8.810000 | -8.855000 | -1068.000000 | -1021.000000 | -1031.000000 | 995.000000 | 2465.000000 | 6895 |  | DENT |  | 09:47 | 09:54 | 09:52 | 97 | 73 | 0.211268 |  | - |  | (c)
76516.621000 | 11.306000 | 11.202000 | -0.014000 | -0.118000 | -171.000000 | -1966.000000 | 2060.000000 | 0.000000 | 2.000000 | 6895 |  | CORR | GENE | 00:11 | 07:21 | 06:11 | 116 | 4461 | 12.000000 | EXT | - |  | (c)
76528.295000 | 0.000000 | -0.016000 | -11.365000 | -11.381000 | -1119.000000 | -1046.000000 | -1045.000000 | 971.000000 |  | 6897 | Смещение кромок | GWAN |  | 06:27 | 06:39 | 06:39 | 0 | 148 | 3.744000 | EXT | Смещение кромок. Наружу. Величина смещения - 3.7 мм. |  | (c)
76528.345000 | 0.050000 | 0.017000 | -11.315000 | -11.348000 | 2163.000000 | -1411.000000 | -1788.000000 | 1278.000000 | 17.000000 | 6897 |  | CORR | GENE | 03:17 | 05:40 | 04:39 | 109 | 1020 | 10.000000 | EXT | - |  | (c)
76550.890000 | 0.020000 | 0.007000 | -11.335000 | -11.348000 | -542.000000 | -119.000000 | -222.000000 | 0.000000 | 7.000000 | 6899 |  | CORR | GENE | 07:08 | 08:16 | 07:59 | 66 | 640 | 13.000000 | EXT | - |  | (c)
76562.251000 | 0.026000 | 0.021000 | -11.489000 | -11.494000 | 747.000000 | 849.000000 | 1268.000000 | 747.000000 | 21.000000 | 6900 |  | CORR | GENE | 06:12 | 06:28 | 07:36 | 108 | 1042 | 13.000000 | EXT | - |  | (c)
76596.419000 | 11.319000 | 11.238000 | -0.036000 | -0.117000 | 258.000000 | 587.000000 | 580.000000 | 258.000000 | 35.000000 | 6902 |  | CORR | GENE | 05:09 | 06:02 | 06:01 | 82 | 645 | 12.000000 | EXT | - |  | (c)
76596.536000 | 0.081000 | 0.016000 | -11.339000 | -11.404000 | 749.000000 | 1171.000000 | 1034.000000 | 749.000000 | 16.000000 | 6903 |  | CORR | GENE | 04:52 | 06:00 | 05:38 | 96 | 569 | 13.000000 | EXT | - |  | (c)
76618.994000 | 0.069000 | 0.049000 | -11.281000 | -11.301000 | -1606.000000 | -944.000000 | -425.000000 | 0.000000 | 49.000000 | 6905 |  | CORR | GENE | 03:53 | 05:40 | 07:04 | 97 | 2362 | 10.000000 | EXT | - |  | (c)
76630.284000 | 0.009000 | 0.009000 | -11.261000 | -11.261000 | 646.000000 | 874.000000 | 825.000000 | 646.000000 | 9.000000 | 6906 |  | CORR | GENE | 04:54 | 05:30 | 05:22 | 85 | 357 | 11.000000 | EXT | - |  | (c)
76630.352000 | 0.077000 | 0.002000 | -11.193000 | -11.268000 | 1164.000000 | -2168.000000 | 1835.000000 | 1164.000000 | 2.000000 | 6906 |  | CORR | GENE | 06:17 | 09:19 | 08:05 | 80 | 1341 | 12.000000 | EXT | - |  | (c)
76652.584000 | 0.064000 | 0.003000 | -10.636000 | -10.697000 | 162.000000 | 519.000000 | -2069.000000 | 0.000000 | 3.000000 | 6908 |  | CORR | GENE | 00:11 | 01:09 | 06:11 | 140 | 4461 | 11.000000 | EXT | - |  | (c)
76663.220000 | 0.000000 | -0.041000 | -11.350000 | -11.391000 | 2022.000000 | -2039.000000 | -2057.000000 | 1675.000000 |  | 6909 | Смещение кромок | GWAN |  | 00:55 | 02:00 | 01:57 | 0 | 764 | 3.270000 | EXT | Смещение кромок. Вовнутрь. Величина смещения - 3.3 мм. |  | (c)
76663.289000 | 0.069000 | 0.031000 | -11.281000 | -11.319000 | -1516.000000 | -890.000000 | -854.000000 | 191.000000 | 31.000000 | 6909 |  | CORR | GENE | 03:24 | 05:05 | 05:11 | 69 | 1325 | 10.000000 | EXT | - |  | (c)
76690.569000 | 4.579000 | 4.407000 | -6.781000 | -6.953000 | 196.000000 | 310.000000 | 332.000000 | 196.000000 | 4407.000000 | 6911 |  | DENT |  | 06:30 | 06:48 | 06:52 | 290 | 273 | 0.352113 |  | - |  | (c)
76697.350000 | 0.000000 | -0.032000 | -11.415000 | -11.447000 | 159.000000 | 175.000000 | 174.000000 | 159.000000 |  | 6912 | Нарушение формы кольцевого шва | GWAN |  | 06:14 | 06:17 | 06:17 | 0 | 29 |  | INT | Нарушение формы кольцевого шва |  | (c)
76846.750000 | 0.040000 | 0.005000 | -11.490000 | -11.525000 | -1363.000000 | 990.000000 | -92.000000 | 0.000000 | 5.000000 | 6925 |  | CORR | GENE | 04:14 | 10:34 | 07:39 | 94 | 2541 | 15.000000 | EXT | - |  | (c)
76858.230000 | 11.520000 | 11.461000 | -0.010000 | -0.069000 | -2088.000000 | -2076.000000 | -940.000000 | 0.000000 | 10.000000 | 6925 |  | CORR | GENE | 02:17 | 02:19 | 05:23 | 59 | 2296 | 11.000000 | EXT | -. Аномалия находится на упругопластическом изгибе: R=413 D, максимальное растяжение на 5.9 час. |  | (c)
76869.539000 | 0.014000 | 0.014000 | -11.641000 | -11.641000 | 1586.000000 | -2209.000000 | 1923.000000 | 1586.000000 | 14.000000 | 6927 |  | CORR | GENE | 07:29 | 09:17 | 08:24 | 91 | 675 | 10.000000 | EXT | -. Аномалия находится на отводе. |  | (c)
76881.180000 | 0.000000 | -0.015000 | -11.390000 | -11.405000 | -1858.000000 | -1853.000000 | -1851.000000 | 1843.000000 |  | 6928 | Нарушение формы кольцевого шва | GWAN |  | 05:52 | 05:53 | 05:54 | 0 | 16 |  | INT | Нарушение формы кольцевого шва. Аномалия находится на отводе. |  | (c)
76906.301000 | 2.796000 | 2.678000 | -8.694000 | -8.812000 | 525.000000 | 695.000000 | 656.000000 | 525.000000 | 2678.000000 | 6930 |  | DENT |  | 05:44 | 06:12 | 06:05 | 263 | 261 | 0.492958 |  | - |  | (c)
76915.038000 | 0.043000 | 0.012000 | -11.647000 | -11.678000 | 390.000000 | 2174.000000 | 1411.000000 | 390.000000 | 12.000000 | 6931 |  | CORR | GENE | 03:58 | 08:46 | 06:42 | 88 | 2042 | 11.000000 | EXT | - |  | (c)
76949.515000 | 11.180000 | 11.097000 | -0.010000 | -0.093000 | 1114.000000 | -1899.000000 | 1894.000000 | 1114.000000 | 10.000000 | 6933 |  | CORR | GENE | 04:03 | 07:57 | 06:09 | 83 | 1559 | 13.000000 | EXT | - |  | (c)
76949.525000 | 0.000000 | -0.046000 | -11.060000 | -11.106000 | -883.000000 | -723.000000 | -666.000000 | 450.000000 |  | 6934 | Смещение кромок | GWAN |  | 11:09 | 11:35 | 11:44 | 0 | 433 | 3.872000 | EXT | Смещение кромок. Вовнутрь. Величина смещения - 3.9 мм. |  | (c)
76960.582000 | 11.057000 | 10.985000 | -0.003000 | -0.075000 | 1045.000000 | -2201.000000 | 1712.000000 | 1045.000000 | 3.000000 | 6934 |  | CORR | GENE | 04:20 | 07:36 | 06:08 | 72 | 1333 | 11.000000 | EXT | -. Аномалия находится на упругопластическом изгибе: R=510 D, максимальное растяжение на 11.9 час. |  | (c)
76971.538000 | 10.953000 | 10.893000 | -0.077000 | -0.137000 | -665.000000 | -447.000000 | 2.000000 | 0.000000 | 32.000000 | 6935 |  | CORR | GENE | 09:46 | 10:21 | 11:33 | 105 | 1334 | 10.000000 | EXT | -. Аномалия находится на упругопластическом изгибе: R=391 D, максимальное растяжение на 0.1 час. |  | (c)
77018.175000 | 0.000000 | -0.036000 | -11.275000 | -11.311000 | -784.000000 | -293.000000 | -239.000000 | 0.000000 |  | 6940 | Смещение кромок | GWAN |  | 00:41 | 02:00 | 02:09 | 0 | 1089 | 3.399000 | EXT | Смещение кромок. Вовнутрь. Величина смещения - 3.4 мм. |  | (c)
77018.190000 | 0.015000 | 0.008000 | -11.260000 | -11.267000 | -602.000000 | 1079.000000 | 931.000000 | 0.000000 | 8.000000 | 6940 |  | CORR | GENE | 01:10 | 05:42 | 05:18 | 86 | 3066 | 11.000000 | EXT | - |  | (c)
77029.445000 | 11.270000 | 11.162000 | -0.005000 | -0.113000 | -977.000000 | -1996.000000 | 1253.000000 | 0.000000 | 3.000000 | 6940 |  | CORR | GENE | 00:10 | 09:25 | 06:10 | 110 | 4461 | 12.000000 | EXT | - |  | (c)
77040.447000 | 0.132000 | 0.025000 | -11.393000 | -11.500000 | -2156.000000 | 1233.000000 | 74.000000 | 0.000000 | 25.000000 | 6942 |  | CORR | GENE | 00:01 | 09:08 | 06:01 | 117 | 4461 | 11.000000 | EXT | - |  | (c)
77051.840000 | 0.000000 | -0.031000 | -11.385000 | -11.416000 | 828.000000 | 1214.000000 | 1133.000000 | 828.000000 |  | 6943 | Смещение кромок | GWAN |  | 08:54 | 09:56 | 09:43 | 0 | 610 | 2.678000 | EXT | Смещение кромок. Вовнутрь. Величина смещения - 2.7 мм. |  | (c)
77063.218000 | 11.378000 | 11.298000 | -0.007000 | -0.087000 | 29.000000 | 34.000000 | 300.000000 | 29.000000 | 7.000000 | 6943 |  | CORR | GENE | 06:45 | 06:45 | 07:28 | 80 | 542 | 11.000000 | EXT | - |  | (c)
77143.297000 | 0.007000 | 0.001000 | -11.413000 | -11.419000 | -207.000000 | -133.000000 | -62.000000 | 0.000000 | 1.000000 | 6951 |  | CORR | СIGR | 10:03 | 10:15 | 10:26 | 40 | 291 | 19.000000 | EXT | - |  | (c)
77177.251000 | 0.066000 | 0.001000 | -11.244000 | -11.309000 | 918.000000 | 1113.000000 | 1731.000000 | 918.000000 | 1.000000 | 6954 |  | CORR | GENE | 01:48 | 02:19 | 03:59 | 89 | 1626 | 13.000000 | EXT | -. Аномалия находится на упругопластическом изгибе: R=893 D, максимальное растяжение на 6.3 час. |  | (c)
77188.557000 | 0.062000 | 0.023000 | -11.143000 | -11.182000 | -457.000000 | 1330.000000 | 1188.000000 | 0.000000 | 23.000000 | 6955 |  | CORR | GENE | 01:21 | 06:10 | 05:47 | 73 | 3289 | 10.000000 | EXT | -. Аномалия находится на упругопластическом изгибе: R=471 D, максимальное растяжение на 6.3 час. |  | (c)
77199.706000 | 0.006000 | 0.006000 | -11.539000 | -11.539000 | 1127.000000 | 1761.000000 | 1600.000000 | 1127.000000 | 6.000000 | 6956 |  | CORR | GENE | 11:17 | 00:59 | 00:33 | 118 | 945 | 10.000000 | EXT | -. Аномалия находится на упругопластическом изгибе: R=711 D, максимальное растяжение на 6.1 час. |  | (c)
77211.232000 | 11.532000 | 11.443000 | -0.013000 | -0.102000 | 1404.000000 | -903.000000 | -826.000000 | 0.000000 | 10.000000 | 6956 |  | CORR | GENE | 00:01 | 05:49 | 06:01 | 92 | 4461 | 10.000000 | EXT | - |  | (c)
77233.855000 | 11.270000 | 11.235000 | -0.010000 | -0.045000 | 304.000000 | 382.000000 | 784.000000 | 304.000000 | 3.000000 | 6958 |  | CORR | СIGR | 05:16 | 05:29 | 06:34 | 42 | 960 | 13.000000 | EXT | - |  | (c)
77245.387000 | 11.522000 | 11.475000 | -0.018000 | -0.065000 | -772.000000 | 118.000000 | 306.000000 | 0.000000 | 4.000000 | 6959 |  | CORR | GENE | 02:55 | 05:19 | 05:49 | 61 | 2156 | 13.000000 | EXT | - |  | (c)
77268.617000 | 0.062000 | 0.005000 | -11.263000 | -11.320000 | -1655.000000 | 1717.000000 | 576.000000 | 0.000000 | 5.000000 | 6962 |  | CORR | GENE | 00:01 | 09:06 | 06:01 | 141 | 4461 | 13.000000 | EXT | - |  | (c)
77302.197000 | 0.067000 | 0.035000 | -11.383000 | -11.415000 | 452.000000 | 1729.000000 | 1392.000000 | 452.000000 | 35.000000 | 6965 |  | CORR | GENE | 05:16 | 08:43 | 07:48 | 104 | 1880 | 12.000000 | EXT | - |  | (c)
77313.580000 | 0.000000 | -0.031000 | -11.415000 | -11.446000 | 346.000000 | 476.000000 | 581.000000 | 346.000000 |  | 6966 | Смещение кромок | GWAN |  | 07:26 | 07:47 | 08:04 | 0 | 471 | 3.319000 | EXT | Смещение кромок. Наружу. Величина смещения - 3.3 мм. |  | (c)
77324.914000 | 11.334000 | 11.257000 | -0.081000 | -0.158000 | -353.000000 | -226.000000 | -13.000000 | 0.000000 | 47.000000 | 6966 |  | CORR | GENE | 05:33 | 05:54 | 06:28 | 111 | 680 | 10.000000 | EXT | - |  | (c)
77325.043000 | 0.048000 | 0.010000 | -11.597000 | -11.635000 | -1272.000000 | -1257.000000 | -1258.000000 | 1245.000000 | 10.000000 | 6967 |  | ARTD | AXGR | 11:19 | 11:22 | 11:22 | 114 | 27 | 10.000000 | EXT | -. Эквивалент потери металла 10%. |  | (c)
77336.603000 | 11.608000 | 11.565000 | -0.037000 | -0.080000 | -1259.000000 | -1241.000000 | -1246.000000 | 1232.000000 | 7.000000 | 6967 |  | ARTD | AXGR | 11:21 | 11:24 | 11:24 | 73 | 27 | 11.000000 | EXT | -. Эквивалент потери металла 11%. |  | (c)
77348.143000 | 11.503000 | 11.323000 | -0.007000 | -0.187000 | -1456.000000 | -1378.000000 | -270.000000 | 0.000000 | 5.000000 | 6968 |  | CORR | GENE | 07:55 | 08:08 | 11:07 | 182 | 2372 | 10.000000 | EXT | - |  | (c)
77348.150000 | 0.000000 | -0.021000 | -11.210000 | -11.231000 | 1313.000000 | 1545.000000 | 1588.000000 | 1313.000000 |  | 6969 | Смещение кромок | GWAN |  | 08:47 | 09:25 | 09:31 | 0 | 549 | 3.449000 | EXT | Смещение кромок. Вовнутрь. Величина смещения - 3.4 мм. |  | (c)
77348.150000 | 0.000000 | -0.026000 | -11.210000 | -11.236000 | -2044.000000 | -1797.000000 | -1819.000000 | 1594.000000 |  | 6969 | Смещение кромок | GWAN |  | 11:45 | 00:25 | 00:22 | 0 | 450 | 4.476000 | EXT | Смещение кромок. Вовнутрь. Величина смещения - 4.5 мм. |  | (c)
77359.402000 | 0.042000 | 0.005000 | -11.213000 | -11.250000 | -182.000000 | 24.000000 | -19.000000 | 0.000000 | 5.000000 | 6970 |  | CORR | GENE | 01:44 | 02:17 | 02:11 | 82 | 326 | 10.000000 | EXT | - |  | (c)
77370.601000 | 11.241000 | 11.174000 | -0.014000 | -0.081000 | 1047.000000 | 1235.000000 | 1150.000000 | 1047.000000 | 14.000000 | 6970 |  | CORR | GENE | 05:03 | 05:33 | 05:19 | 67 | 205 | 10.000000 | EXT | - |  | (c)
77370.667000 | 0.052000 | 0.014000 | -11.643000 | -11.681000 | -40.000000 | 20.000000 | 62.000000 | 0.000000 | 14.000000 | 6971 |  | CORR | GENE | 05:06 | 05:16 | 05:22 | 77 | 203 | 14.000000 | EXT | - |  | (c)
77382.328000 | 0.018000 | 0.017000 | -11.677000 | -11.678000 | -1914.000000 | -1594.000000 | -735.000000 | 0.000000 | 17.000000 | 6972 |  | CORR | GENE | 02:39 | 03:30 | 05:49 | 111 | 2358 | 10.000000 | EXT | - |  | (c)
77393.894000 | 11.584000 | 11.571000 | -0.111000 | -0.124000 | -1022.000000 | -911.000000 | -676.000000 | 330.000000 | 27.000000 | 6972 |  | CORR | GENE | 05:03 | 05:21 | 05:59 | 97 | 692 | 11.000000 | EXT | - |  | (c)
77405.455000 | 0.000000 | -0.041000 | -11.700000 | -11.741000 | -1746.000000 | -1537.000000 | -1573.000000 | 1400.000000 |  | 6974 | Смещение кромок | GWAN |  | 00:25 | 00:58 | 00:52 | 0 | 346 | 4.508000 | EXT | Смещение кромок. Вовнутрь. Аномалия находится на отводе. Величина смещения - 4.5 мм. |  | (c)
77405.455000 | 0.000000 | -0.016000 | -11.700000 | -11.716000 | 298.000000 | 438.000000 | 557.000000 | 298.000000 |  | 6974 | Смещение кромок | GWAN |  | 05:55 | 06:17 | 06:36 | 0 | 517 | 4.005000 | EXT | Смещение кромок. Вовнутрь. Аномалия находится на отводе. Величина смещения - 4 мм. |  | (c)
77417.160000 | 0.005000 | 0.005000 | -11.260000 | -11.260000 | -1335.000000 | -1440.000000 | 895.000000 | 1335.000000 | 5.000000 | 6975 |  | CORR | GENE | 10:54 | 10:37 | 04:54 | 117 | 4461 | 10.000000 | EXT | - |  | (c)
77417.822000 | 0.667000 | 0.631000 | -10.598000 | -10.634000 | 2133.000000 | 2166.000000 | 2164.000000 | 2133.000000 | 631.000000 | 6975 |  | DENT |  | 08:14 | 08:19 | 08:19 | 73 | 63 | 0.422535 |  | - |  | (c)
77464.427000 | 1.997000 | 1.912000 | -9.273000 | -9.358000 | 359.000000 | 475.000000 | 482.000000 | 359.000000 | 1912.000000 | 6979 |  | DENT |  | 05:54 | 06:12 | 06:14 | 211 | 247 | 0.352113 |  | -. Аномалия находится на упругопластическом изгибе. |  | (c)
77473.779000 | 0.079000 | 0.011000 | -11.466000 | -11.534000 | -1303.000000 | -808.000000 | -755.000000 | 206.000000 | 11.000000 | 6980 |  | CORR | GENE | 04:01 | 05:21 | 05:29 | 131 | 1097 | 10.000000 | EXT | -. Аномалия находится на упругопластическом изгибе: R=345 D, максимальное растяжение на 11.9 час. |  | (c)
77485.310000 | 0.065000 | 0.011000 | -11.350000 | -11.404000 | -1590.000000 | -629.000000 | -23.000000 | 0.000000 | 11.000000 | 6981 |  | CORR | GENE | 07:24 | 09:59 | 11:37 | 143 | 3133 | 12.000000 | EXT | -. Аномалия находится на упругопластическом изгибе: R=309 D, максимальное растяжение на 11.8 час. |  | (c)
77507.586000 | 10.926000 | 10.778000 | -0.029000 | -0.177000 | -324.000000 | 290.000000 | 150.000000 | 0.000000 | 19.000000 | 6982 |  | CORR | GENE | 03:01 | 04:41 | 04:18 | 158 | 949 | 10.000000 | EXT | - |  | (c)
77531.073000 | 0.038000 | 0.027000 | -11.447000 | -11.458000 | -677.000000 | 203.000000 | 684.000000 | 0.000000 | 27.000000 | 6985 |  | CORR | GENE | 01:41 | 04:03 | 05:21 | 97 | 2721 | 11.000000 | EXT | - |  | (c)
77542.566000 | 0.046000 | 0.013000 | -11.484000 | -11.517000 | 2107.000000 | -1527.000000 | -1650.000000 | 946.000000 | 13.000000 | 6986 |  | CORR | GENE | 01:39 | 03:53 | 03:33 | 123 | 1408 | 10.000000 | EXT | - |  | (c)
77553.957000 | 11.437000 | 11.432000 | -0.093000 | -0.098000 | 642.000000 | 1231.000000 | -2082.000000 | 345.000000 | 22.000000 | 6986 |  | CORR | GENE | 09:43 | 11:18 | 02:23 | 76 | 3474 | 12.000000 | EXT | - |  | (c)
77565.500000 | 0.000000 | -0.066000 | -11.270000 | -11.336000 | -1274.000000 | -816.000000 | -961.000000 | 647.000000 |  | 6988 | Смещение кромок | GWAN |  | 11:43 | 00:57 | 00:33 | 0 | 627 | 2.699000 | EXT | Смещение кромок. Наружу. Аномалия находится на отводе. Величина смещения - 2.7 мм. |  | (c)
77588.465000 | 0.000000 | -0.066000 | -11.475000 | -11.541000 | 972.000000 | 1105.000000 | 1103.000000 | 972.000000 |  | 6990 | Смещение кромок | GWAN |  | 01:21 | 01:42 | 01:42 | 0 | 261 | 2.575000 | EXT | Смещение кромок. Наружу. Величина смещения - 2.6 мм. |  | (c)
77588.465000 | 0.000000 | -0.046000 | -11.475000 | -11.521000 | 1268.000000 | 1332.000000 | 1332.000000 | 1268.000000 |  | 6990 | Смещение кромок | GWAN |  | 02:09 | 02:19 | 02:19 | 0 | 128 | 4.334000 | EXT | Смещение кромок. Вовнутрь. Величина смещения - 4.3 мм. |  | (c)
77588.465000 | 0.000000 | -0.046000 | -11.475000 | -11.521000 | 1428.000000 | 1538.000000 | 1556.000000 | 1428.000000 |  | 6990 | Смещение кромок | GWAN |  | 02:34 | 02:52 | 02:55 | 0 | 256 | 2.981000 | EXT | Смещение кромок. Наружу. Величина смещения - 3 мм. |  | (c)
77588.560000 | 0.095000 | 0.005000 | -11.380000 | -11.470000 | 506.000000 | -227.000000 | -1725.000000 | 0.000000 | 5.000000 | 6990 |  | CORR | GENE | 00:06 | 10:07 | 06:06 | 91 | 4461 | 10.000000 | EXT | - |  | (c)
77611.660000 | 0.000000 | -0.027000 | -10.188000 | -10.215000 | 1826.000000 | 1912.000000 | 2032.000000 | 1826.000000 |  | 6992а | Нарушение формы кольцевого шва | GWAN |  | 01:17 | 01:31 | 01:51 | 0 | 412 |  | EXT | Нарушение формы кольцевого шва. Аномалия находится на отводе. |  | (c)
77611.660000 | 0.000000 | -0.031000 | -10.188000 | -10.219000 | 532.000000 | 775.000000 | 725.000000 | 532.000000 |  | 6992а | Нарушение формы кольцевого шва | GWAN |  | 09:48 | 10:28 | 10:20 | 0 | 385 |  | EXT | Нарушение формы кольцевого шва. Аномалия находится на отводе. |  | (c)
77612.611000 | 0.951000 | 0.929000 | -9.237000 | -9.259000 | 658.000000 | 772.000000 | 766.000000 | 658.000000 | 929.000000 | 6992а |  | CORR | СIGR | 10:09 | 10:27 | 10:26 | 47 | 216 | 13.000000 | EXT | - |  | (c)
77612.827000 | 1.167000 | 1.133000 | -9.021000 | -9.055000 | -859.000000 | -740.000000 | -762.000000 | 666.000000 | 1133.000000 | 6992а |  | CORR | GENE | 06:04 | 06:23 | 06:20 | 63 | 193 | 15.000000 | EXT | - |  | (c)
77613.536000 | 1.876000 | 1.534000 | -8.312000 | -8.654000 | 683.000000 | 746.000000 | 748.000000 | 683.000000 | 1534.000000 | 6992а |  | CORR | GENE | 10:13 | 10:23 | 10:23 | 586 | 130 | 15.000000 | EXT | - |  | (c)
77613.814000 | 2.154000 | 2.077000 | -8.034000 | -8.111000 | 891.000000 | 903.000000 | 926.000000 | 891.000000 | 2077.000000 | 6992а |  | CORR | GENE | 10:46 | 10:48 | 10:52 | 295 | 70 | 10.000000 | EXT | - |  | (c)
77614.665000 | 3.005000 | 2.553000 | -7.183000 | -7.635000 | -1013.000000 | -934.000000 | -929.000000 | 846.000000 | 2553.000000 | 6992а |  | CORR | GENE | 05:39 | 05:52 | 05:53 | 662 | 167 | 10.000000 | EXT | - |  | (c)
77618.076000 | 6.416000 | 6.061000 | -3.772000 | -4.127000 | -987.000000 | -866.000000 | -926.000000 | 866.000000 | 3772.000000 | 6992а |  | CORR | GENE | 05:43 | 06:03 | 05:53 | 355 | 121 | 14.000000 | EXT | - |  | (c)
77618.162000 | 6.502000 | 6.132000 | -3.686000 | -4.056000 | 1892.000000 | 1913.000000 | 1936.000000 | 1892.000000 | 2886.000000 | 6992а |  | CORR | GENE | 01:28 | 01:31 | 01:35 | 1170 | 88 | 11.000000 | EXT | - |  | (c)
77618.635000 | 6.975000 | 6.923000 | -3.213000 | -3.265000 | -256.000000 | -137.000000 | -134.000000 | 12.000000 | 3164.000000 | 6992а |  | CORR | GENE | 07:41 | 08:00 | 08:01 | 101 | 244 | 12.000000 | EXT | - |  | (c)
77619.764000 | 8.104000 | 7.963000 | -2.084000 | -2.225000 | 1843.000000 | 1888.000000 | 1905.000000 | 1843.000000 | 1788.000000 | 6992а |  | CORR | GENE | 01:20 | 01:27 | 01:30 | 437 | 124 | 10.000000 | EXT | - |  | (c)
77621.532000 | 9.872000 | 9.847000 | -0.316000 | -0.341000 | 1974.000000 | 2119.000000 | 2093.000000 | 1974.000000 | 283.000000 | 6992а |  | CORR | GENE | 01:41 | 02:05 | 02:00 | 58 | 238 | 11.000000 | EXT | - |  | (c)
77627.383000 | 5.535000 | 5.463000 | -0.018000 | -0.090000 | -406.000000 | -282.000000 | -289.000000 | 171.000000 | 18.000000 | 6992б |  | CORR | GENE | 11:40 | 12:00 | 11:59 | 72 | 235 | 11.000000 | EXT | - |  | (c)
77627.401000 | 0.000000 | -0.062000 | -6.954000 | -7.016000 | 981.000000 | 1214.000000 | 1140.000000 | 981.000000 |  | 6993а | Нарушение формы кольцевого шва | GWAN |  | 01:28 | 02:06 | 01:54 | 0 | 317 |  | EXT | Нарушение формы кольцевого шва |  | (c)
77627.404000 | 0.003000 | 0.001000 | -6.951000 | -6.953000 | 250.000000 | 393.000000 | 434.000000 | 250.000000 | 1.000000 | 6993а |  | CORR | GENE | 11:30 | 11:53 | 12:00 | 104 | 368 | 14.000000 | EXT | - |  | (c)
77627.410000 | 0.009000 | 0.008000 | -6.945000 | -6.946000 | 1611.000000 | 1646.000000 | 1714.000000 | 1611.000000 | 8.000000 | 6993а |  | CORR | GENE | 03:10 | 03:15 | 03:26 | 81 | 206 | 14.000000 | EXT | - |  | (c)
77634.322000 | 6.921000 | 6.850000 | -0.033000 | -0.104000 | 1863.000000 | 2179.000000 | -2184.000000 | 1770.000000 | 29.000000 | 6993а |  | CORR | GENE | 03:50 | 04:41 | 04:57 | 75 | 828 | 10.000000 | EXT | - |  | (c)
77645.512000 | 11.157000 | 11.095000 | -0.023000 | -0.085000 | 104.000000 | 277.000000 | 232.000000 | 104.000000 | 18.000000 | 6994 |  | CORR | GENE | 09:38 | 10:06 | 09:58 | 67 | 256 | 12.000000 | EXT | - |  | (c)
77656.825000 | 11.290000 | 11.220000 | -0.080000 | -0.150000 | -85.000000 | 1995.000000 | 1176.000000 | 0.000000 | 35.000000 | 6995 |  | CORR | GENE | 02:38 | 08:14 | 06:02 | 115 | 2522 | 13.000000 | EXT | - |  | (c)
77668.200000 | 0.000000 | -0.033000 | -11.680000 | -11.713000 | 1721.000000 | -1637.000000 | -2187.000000 | 1633.000000 |  | 6997 | Нарушение формы кольцевого шва | GWAN |  | 05:08 | 08:06 | 06:37 | 0 | 1107 |  | EXT | Нарушение формы кольцевого шва |  | (c)
77714.140000 | 0.000000 | -0.020000 | -11.635000 | -11.655000 | 548.000000 | 1181.000000 | 1675.000000 | 548.000000 |  | 7001 |  | GWAN |  | 05:41 | 07:23 | 08:43 | 0 | 2255 |  | EXT | -. Место ремонта. |  | (c)
77737.400000 | 0.000000 | -0.036000 | -11.680000 | -11.716000 | -1026.000000 | -916.000000 | -906.000000 | 785.000000 |  | 7003 | Смещение кромок | GWAN |  | 10:13 | 10:30 | 10:32 | 0 | 241 | 2.723000 | EXT | Смещение кромок. Вовнутрь. Величина смещения - 2.7 мм. |  | (c)
77737.400000 | 0.000000 | -0.036000 | -11.680000 | -11.716000 | -678.000000 | -626.000000 | -554.000000 | 431.000000 |  | 7003 | Смещение кромок | GWAN |  | 11:09 | 11:17 | 11:29 | 0 | 247 | 2.715000 | EXT | Смещение кромок. Вовнутрь. Величина смещения - 2.7 мм. |  | (c)
77783.650000 | 0.000000 | -0.019000 | -11.640000 | -11.659000 | 263.000000 | 638.000000 | 918.000000 | 263.000000 |  | 7007 | Нарушение формы кольцевого шва | GWAN |  | 04:29 | 05:30 | 06:15 | 0 | 1311 |  | EXT | Нарушение формы кольцевого шва |  | (c)
77783.726000 | 0.076000 | 0.073000 | -11.564000 | -11.567000 | 897.000000 | 1367.000000 | 1246.000000 | 897.000000 | 73.000000 | 7007 |  | CORR | СIGR | 06:11 | 07:27 | 07:08 | 44 | 699 | 12.000000 | EXT | - |  | (c)
77806.488000 | 0.063000 | 0.022000 | -11.332000 | -11.373000 | -1399.000000 | -1269.000000 | -1121.000000 | 842.000000 | 22.000000 | 7009 |  | CORR | GENE | 06:41 | 07:02 | 07:26 | 51 | 557 | 12.000000 | EXT | - |  | (c)
77845.855000 | 4.910000 | 4.794000 | -6.400000 | -6.516000 | -366.000000 | -257.000000 | -221.000000 | 76.000000 | 4794.000000 | 7012 |  | DENT |  | 06:42 | 07:00 | 07:06 | 229 | 290 | 0.352113 |  | -. Аномалия находится вблизи продольного шва. |  | (c)
77852.255000 | 0.000000 | -0.011000 | -11.145000 | -11.156000 | -1487.000000 | -1211.000000 | -1191.000000 | 895.000000 |  | 7013 | Смещение кромок | GWAN |  | 04:40 | 05:25 | 05:28 | 0 | 592 | 3.035000 | EXT | Смещение кромок. Наружу. Величина смещения - 3 мм. |  | (c)
77852.255000 | 0.000000 | -0.021000 | -11.145000 | -11.166000 | -288.000000 | -160.000000 | -205.000000 | 122.000000 |  | 7013 | Смещение кромок | GWAN |  | 07:54 | 08:14 | 08:07 | 0 | 166 | 2.644000 | EXT | Смещение кромок. Наружу. Величина смещения - 2.6 мм. |  | (c)
77896.922000 | 10.922000 | 10.896000 | -0.138000 | -0.164000 | 1642.000000 | 1862.000000 | 1989.000000 | 1642.000000 | 76.000000 | 7016 |  | CORR | GENE | 05:15 | 05:51 | 06:11 | 88 | 694 | 12.000000 | EXT | - |  | (c)
77919.665000 | 0.000000 | -0.026000 | -11.670000 | -11.696000 | -1080.000000 | -970.000000 | -969.000000 | 857.000000 |  | 7019 | Смещение кромок | GWAN |  | 04:10 | 04:28 | 04:28 | 0 | 224 | 3.397000 | EXT | Смещение кромок. Вовнутрь. Величина смещения - 3.4 мм. |  | (c)
77965.615000 | 0.000000 | -0.016000 | -11.680000 | -11.696000 | -407.000000 | -311.000000 | -328.000000 | 250.000000 |  | 7023 | Смещение кромок | GWAN |  | 05:59 | 06:15 | 06:12 | 0 | 157 | 3.638000 | EXT | Смещение кромок. Наружу. Величина смещения - 3.6 мм. |  | (c)
77977.295000 | 0.000000 | -0.016000 | -11.585000 | -11.601000 | -517.000000 | -395.000000 | -368.000000 | 220.000000 |  | 7024 | Смещение кромок | GWAN |  | 04:59 | 05:19 | 05:23 | 0 | 296 | 3.047000 | EXT | Смещение кромок. Наружу. Величина смещения - 3 мм. |  | (c)
77992.040000 | 3.160000 | 3.125000 | -8.170000 | -8.205000 | -1823.000000 | -1760.000000 | -1626.000000 | 1429.000000 | 3125.000000 | 7025 |  | GOUG | GENE | 00:23 | 00:34 | 00:55 | 180 | 395 | 7.000000 | EXT | -. Задир. |  | (c)
77992.707000 | 3.827000 | 3.612000 | -7.503000 | -7.718000 | -1272.000000 | -1186.000000 | -1111.000000 | 950.000000 | 3612.000000 | 7025 |  | GOUG | GENE | 01:52 | 02:06 | 02:18 | 1903 | 322 | 9.000000 | EXT | -. Зона задиров. |  | (c)
78023.155000 | 0.000000 | -0.017000 | -11.250000 | -11.267000 | -1553.000000 | -1547.000000 | -1547.000000 | 1542.000000 |  | 7028 | Внутришовный дефект | GWAN |  | 06:33 | 06:34 | 06:34 | 0 | 11 | 10.000000 | INT | Внутришовный дефект |  | (c)
78057.165000 | 0.000000 | -0.021000 | -11.470000 | -11.491000 | -1404.000000 | -1264.000000 | -1232.000000 | 1061.000000 |  | 7031 | Смещение кромок | GWAN |  | 04:21 | 04:43 | 04:49 | 0 | 343 | 3.079000 | EXT | Смещение кромок. Наружу. Величина смещения - 3.1 мм. |  | (c)
78080.092000 | 0.092000 | 0.065000 | -11.403000 | -11.430000 | -637.000000 | -402.000000 | -352.000000 | 67.000000 | 65.000000 | 7033 |  | CORR | GENE | 04:13 | 04:51 | 04:59 | 75 | 570 | 10.000000 | EXT | - |  | (c)
78160.400000 | 0.000000 | -0.031000 | -11.730000 | -11.761000 | 1355.000000 | 1459.000000 | 1569.000000 | 1355.000000 |  | 7040 | Смещение кромок | GWAN |  | 10:54 | 11:10 | 11:28 | 0 | 427 | 3.746000 | EXT | Смещение кромок. Вовнутрь. Величина смещения - 3.7 мм. Аномалия находится на упругопластическом изгибе: R=505 D, максимальное растяжение на 6.3 час. |  | (c)
78167.435000 | 7.035000 | 6.815000 | -4.695000 | -4.915000 | 2217.000000 | -1925.000000 | -1726.000000 | 1208.000000 | 4394.000000 | 7040 |  | WRIN |  | 01:13 | 02:04 | 02:36 | 521 | 1036 | 0.000000 |  | -. Аномалия находится на упругопластическом изгибе. |  | (c)
78278.946000 | 3.546000 | 3.518000 | -7.414000 | -7.442000 | -1441.000000 | -1339.000000 | -1340.000000 | 1238.000000 | 3518.000000 | 7050 |  | ARTD | GENE | 05:15 | 05:31 | 05:31 | 61 | 203 | 11.392662 | EXT | -. Эквивалент потери металла 11%. |  | (c)
78298.045000 | 0.000000 | -0.046000 | -11.690000 | -11.736000 | 1338.000000 | 1416.000000 | 1422.000000 | 1338.000000 |  | 7052 | Смещение кромок | GWAN |  | 09:48 | 10:00 | 10:01 | 0 | 168 | 3.105000 | EXT | Смещение кромок. Вовнутрь. Величина смещения - 3.1 мм. |  | (c)
78367.075000 | 11.675000 | 11.604000 | -0.035000 | -0.106000 | 672.000000 | 1173.000000 | 924.000000 | 672.000000 | 32.000000 | 7057 |  | CORR | GENE | 04:56 | 06:17 | 05:37 | 74 | 504 | 11.000000 | EXT | - |  | (c)
78367.186000 | 0.076000 | 0.023000 | -11.424000 | -11.477000 | 337.000000 | 1044.000000 | 912.000000 | 337.000000 | 23.000000 | 7058 |  | CORR | GENE | 04:23 | 06:17 | 05:55 | 114 | 1150 | 15.000000 | EXT | - |  | (c)
78401.882000 | 11.672000 | 11.612000 | -0.053000 | -0.113000 | 1369.000000 | 1589.000000 | 1641.000000 | 1369.000000 | 41.000000 | 7060 |  | CORR | GENE | 06:43 | 07:19 | 07:27 | 72 | 545 | 10.000000 | EXT | - |  | (c)
78402.004000 | 0.069000 | 0.006000 | -11.636000 | -11.699000 | 707.000000 | 1060.000000 | 984.000000 | 707.000000 | 6.000000 | 7061 |  | CORR | GENE | 06:22 | 07:19 | 07:06 | 79 | 553 | 10.000000 | EXT | - |  | (c)
78402.075000 | 0.140000 | 0.128000 | -11.565000 | -11.577000 | 1201.000000 | 1300.000000 | 1380.000000 | 1201.000000 | 128.000000 | 7061 |  | CORR | СIGR | 07:41 | 07:57 | 08:10 | 24 | 357 | 10.000000 | EXT | - |  | (c)
78424.980000 | 0.000000 | -0.010000 | -11.450000 | -11.460000 | 486.000000 | 623.000000 | 562.000000 | 486.000000 |  | 7063 | Смещение кромок | GWAN |  | 02:26 | 02:48 | 02:38 | 0 | 151 | 1.871000 | EXT | Смещение кромок. Наружу. Величина смещения - 1.9 мм. |  | (c)
78436.265000 | 11.285000 | 11.276000 | -0.165000 | -0.174000 | 2163.000000 | -2141.000000 | -2123.000000 | 1948.000000 | 147.000000 | 7063 |  | CORR | СIGR | 06:57 | 07:22 | 07:25 | 27 | 350 | 10.000000 | EXT | - |  | (c)
78447.705000 | 0.000000 | -0.035000 | -11.380000 | -11.415000 | -400.000000 | -311.000000 | -278.000000 | 156.000000 |  | 7065 | Смещение кромок | GWAN |  | 01:34 | 01:48 | 01:54 | 0 | 244 | 1.895000 | EXT | Смещение кромок. Наружу. Величина смещения - 1.9 мм. |  | (c)
78470.410000 | 0.000000 | -0.031000 | -11.675000 | -11.706000 | -1312.000000 | -1240.000000 | -1213.000000 | 1115.000000 |  | 7067 | Смещение кромок | GWAN |  | 03:32 | 03:44 | 03:48 | 0 | 197 | 3.179000 | EXT | Смещение кромок. Наружу. Величина смещения - 3.2 мм. |  | (c)
78470.410000 | 0.000000 | -0.041000 | -11.675000 | -11.716000 | 1470.000000 | 1836.000000 | 1759.000000 | 1470.000000 |  | 7067 | Смещение кромок | GWAN |  | 11:01 | 00:00 | 11:48 | 0 | 578 | 3.484000 | EXT | Смещение кромок. Вовнутрь. Величина смещения - 3.5 мм. |  | (c)
78489.738000 | 7.653000 | 7.620000 | -3.702000 | -3.735000 | -1565.000000 | -1544.000000 | -1544.000000 | 1523.000000 | 3670.000000 | 7068 |  | DENT |  | 09:11 | 09:15 | 09:15 | 65 | 43 | 0.352113 |  | - |  | (c)
78505.135000 | 0.000000 | -0.041000 | -11.500000 | -11.541000 | -1770.000000 | -1552.000000 | -1433.000000 | 1096.000000 |  | 7070 | Смещение кромок | GWAN |  | 09:24 | 09:59 | 10:18 | 0 | 674 | 2.453000 | EXT | Смещение кромок. Вовнутрь. Величина смещения - 2.5 мм. |  | (c)
78527.971000 | 11.336000 | 11.293000 | -0.104000 | -0.147000 | 850.000000 | 1117.000000 | 1148.000000 | 850.000000 | 62.000000 | 7071 |  | CORR | GENE | 05:12 | 05:55 | 06:00 | 85 | 596 | 12.000000 | EXT | - |  | (c)
78608.582000 | 11.087000 | 11.023000 | -0.043000 | -0.107000 | 152.000000 | 929.000000 | 604.000000 | 152.000000 | 29.000000 | 7078 |  | CORR | GENE | 05:29 | 07:34 | 06:42 | 78 | 904 | 11.000000 | EXT | -. Аномалия находится на упругопластическом изгибе: R=600 D, максимальное растяжение на 6.1 час. |  | (c)
78620.329000 | 11.704000 | 11.667000 | -0.011000 | -0.048000 | 1370.000000 | 1962.000000 | 1686.000000 | 1370.000000 | 3.000000 | 7079 |  | CORR | GENE | 05:28 | 07:04 | 06:19 | 45 | 632 | 11.000000 | EXT | - |  | (c)
78620.340000 | 0.000000 | -0.016000 | -11.705000 | -11.721000 | -664.000000 | -533.000000 | -549.000000 | 434.000000 |  | 7080 | Смещение кромок | GWAN |  | 03:46 | 04:07 | 04:05 | 0 | 229 | 2.333000 | EXT | Смещение кромок. Наружу. Величина смещения - 2.3 мм. |  | (c)
78620.340000 | 0.000000 | -0.041000 | -11.705000 | -11.746000 | 1314.000000 | 1520.000000 | 1550.000000 | 1314.000000 |  | 7080 | Смещение кромок | GWAN |  | 09:05 | 09:39 | 09:43 | 0 | 471 | 3.380000 | EXT | Смещение кромок. Вовнутрь. Величина смещения - 3.4 мм. |  | (c)
78620.353000 | 0.013000 | 0.002000 | -11.692000 | -11.703000 | -123.000000 | 325.000000 | 463.000000 | 0.000000 | 2.000000 | 7080 |  | CORR | СIGR | 05:13 | 06:26 | 06:48 | 34 | 1172 | 13.000000 | EXT | - |  | (c)
78632.056000 | 0.011000 | 0.004000 | -11.449000 | -11.456000 | -1207.000000 | -1086.000000 | -1080.000000 | 953.000000 | 4.000000 | 7081 |  | CORR | СIGR | 07:16 | 07:36 | 07:37 | 22 | 254 | 16.000000 | EXT | - |  | (c)
78643.457000 | 11.412000 | 11.396000 | -0.048000 | -0.064000 | 1952.000000 | -1404.000000 | -1652.000000 | 794.000000 | 22.000000 | 7081 |  | CORR | СIGR | 03:46 | 06:45 | 06:05 | 42 | 1716 | 13.000000 | EXT | - |  | (c)
78643.505000 | 0.000000 | -0.014000 | -11.705000 | -11.719000 | -1492.000000 | -1200.000000 | -783.000000 | 74.000000 |  | 7082 | Нарушение формы кольцевого шва | GWAN |  | 04:28 | 05:15 | 06:23 | 0 | 1418 |  | EXT | Нарушение формы кольцевого шва |  | (c)
78643.505000 | 0.000000 | -0.019000 | -11.705000 | -11.724000 | 835.000000 | 1066.000000 | 1163.000000 | 835.000000 |  | 7082 | Нарушение формы кольцевого шва | GWAN |  | 10:44 | 11:21 | 11:37 | 0 | 655 |  | EXT | Нарушение формы кольцевого шва |  | (c)
78655.210000 | 0.000000 | -0.016000 | -11.475000 | -11.491000 | 224.000000 | 378.000000 | 358.000000 | 224.000000 |  | 7083 | Смещение кромок | GWAN |  | 05:51 | 06:16 | 06:12 | 0 | 267 | 2.951000 | EXT | Смещение кромок. Наружу. Величина смещения - 3 мм. |  | (c)
78655.373000 | 0.163000 | 0.140000 | -11.312000 | -11.335000 | 833.000000 | 954.000000 | 1113.000000 | 833.000000 | 140.000000 | 7083 |  | CORR | СIGR | 07:29 | 07:49 | 08:14 | 27 | 560 | 14.000000 | EXT | - |  | (c)
78666.685000 | 0.000000 | -0.051000 | -11.690000 | -11.741000 | 394.000000 | 472.000000 | 511.000000 | 394.000000 |  | 7084 | Смещение кромок | GWAN |  | 01:03 | 01:16 | 01:22 | 0 | 235 | 2.985000 | EXT | Смещение кромок. Вовнутрь. Величина смещения - 3 мм. |  | (c)
78666.685000 | 0.000000 | -0.026000 | -11.690000 | -11.716000 | 1761.000000 | 1909.000000 | 1905.000000 | 1761.000000 |  | 7084 | Смещение кромок | GWAN |  | 04:44 | 05:08 | 05:07 | 0 | 288 | 2.920000 | EXT | Смещение кромок. Вовнутрь. Величина смещения - 2.9 мм. |  | (c)
78666.685000 | 0.000000 | -0.026000 | -11.690000 | -11.716000 | -1965.000000 | -1561.000000 | -1706.000000 | 1448.000000 |  | 7084 | Смещение кромок | GWAN |  | 06:42 | 07:47 | 07:24 | 0 | 517 | 3.397000 | EXT | Смещение кромок. Наружу. Величина смещения - 3.4 мм. |  | (c)
78679.364000 | 0.989000 | 0.896000 | -10.051000 | -10.144000 | 731.000000 | 844.000000 | 878.000000 | 731.000000 | 896.000000 | 7085 |  | DENT |  | 06:07 | 06:25 | 06:30 | 216 | 293 | 0.352113 |  | - |  | (c)
78723.925000 | 0.000000 | -0.041000 | -11.240000 | -11.281000 | -731.000000 | -235.000000 | -244.000000 | 0.000000 |  | 7089 | Смещение кромок | GWAN |  | 06:29 | 07:49 | 07:48 | 0 | 973 | 3.466000 | EXT | Смещение кромок. Наружу. Аномалия находится на отводе. Величина смещения - 3.5 мм. |  | (c)
78735.165000 | 0.000000 | -0.021000 | -11.470000 | -11.491000 | -1952.000000 | -894.000000 | -1202.000000 | 452.000000 |  | 7090 | Нарушение формы кольцевого шва | GWAN |  | 09:30 | 00:20 | 11:31 | 0 | 1500 |  | EXT | Нарушение формы кольцевого шва. Аномалия находится на отводе. |  | (c)
78735.165000 | 0.000000 | -0.036000 | -11.470000 | -11.506000 | -1688.000000 | -1459.000000 | -1056.000000 | 424.000000 |  | 7090 | Смещение кромок | GWAN |  | 10:12 | 10:49 | 11:54 | 0 | 1263 | 4.478000 | EXT | Смещение кромок. Вовнутрь. Аномалия находится на отводе. Величина смещения - 4.5 мм. |  | (c)
78754.113000 | 7.478000 | 7.073000 | -4.222000 | -4.627000 | -1849.000000 | -1425.000000 | -1228.000000 | 606.000000 | 3689.000000 | 7091 |  | WRIN |  | 04:54 | 06:02 | 06:34 | 938 | 1243 | 1.000000 |  | - |  | (c)
78758.335000 | 0.000000 | -0.026000 | -11.635000 | -11.661000 | 2107.000000 | -1986.000000 | -2102.000000 | 1849.000000 |  | 7092 | Смещение кромок | GWAN |  | 01:47 | 02:46 | 02:28 | 0 | 505 | 2.593000 | EXT | Смещение кромок. Вовнутрь. Величина смещения - 2.6 мм. |  | (c)
78758.335000 | 0.000000 | -0.021000 | -11.635000 | -11.656000 | -1399.000000 | -1306.000000 | -1305.000000 | 1210.000000 |  | 7092 | Смещение кромок | GWAN |  | 04:21 | 04:36 | 04:36 | 0 | 189 | 3.399000 | EXT | Смещение кромок. Вовнутрь. Величина смещения - 3.4 мм. |  | (c)
78769.970000 | 0.000000 | -0.021000 | -11.140000 | -11.161000 | 237.000000 | 355.000000 | 425.000000 | 237.000000 |  | 7093 | Смещение кромок | GWAN |  | 04:44 | 05:03 | 05:14 | 0 | 378 | 2.352000 | EXT | Смещение кромок. Наружу. Величина смещения - 2.4 мм. |  | (c)
78792.086000 | 10.976000 | 10.970000 | -0.139000 | -0.145000 | -595.000000 | -358.000000 | -359.000000 | 124.000000 | 122.000000 | 7094 |  | CORR | СIGR | 08:11 | 08:49 | 08:49 | 23 | 471 | 9.000000 | EXT | - |  | (c)
78803.510000 | 0.000000 | -0.014000 | -11.405000 | -11.419000 | 1243.000000 | 1915.000000 | -1256.000000 | 707.000000 |  | 7096 | Нарушение формы кольцевого шва | GWAN |  | 05:17 | 07:05 | 10:33 | 0 | 3925 |  | INT | Нарушение формы кольцевого шва |  | (c)
78814.915000 | 0.000000 | -0.036000 | -11.455000 | -11.491000 | -1261.000000 | -1061.000000 | -930.000000 | 599.000000 |  | 7097 | Смещение кромок | GWAN |  | 08:33 | 09:06 | 09:27 | 0 | 662 | 3.493000 | EXT | Смещение кромок. Наружу. Величина смещения - 3.5 мм. |  | (c)
78826.370000 | 0.000000 | -0.014000 | -11.250000 | -11.264000 | -641.000000 | 772.000000 | 928.000000 | 0.000000 |  | 7098 | Нарушение формы кольцевого шва | GWAN |  | 08:07 | 11:55 | 00:20 | 0 | 3138 |  | EXT | Нарушение формы кольцевого шва |  | (c)
78837.620000 | 0.000000 | -0.036000 | -11.385000 | -11.421000 | -981.000000 | -897.000000 | -719.000000 | 458.000000 |  | 7099 | Смещение кромок | GWAN |  | 11:24 | 11:37 | 00:06 | 0 | 523 | 3.080000 | EXT | Смещение кромок. Вовнутрь. Величина смещения - 3.1 мм. |  | (c)
78860.420000 | 0.000000 | -0.036000 | -11.075000 | -11.111000 | -1092.000000 | -732.000000 | -556.000000 | 20.000000 |  | 7101 | Смещение кромок | GWAN |  | 10:59 | 11:57 | 00:25 | 0 | 1072 | 4.426000 | EXT | Смещение кромок. Вовнутрь. Аномалия находится на отводе. Величина смещения - 4.4 мм. |  | (c)
78929.578000 | 0.548000 | 0.500000 | -11.122000 | -11.170000 | -1137.000000 | -1090.000000 | -1081.000000 | 1025.000000 | 500.000000 | 7107 |  | DENT |  | 01:24 | 01:31 | 01:33 | 98 | 112 | 0.915493 |  | - |  | (c)
78948.503000 | 7.803000 | 7.477000 | -3.902000 | -4.228000 | 953.000000 | 1493.000000 | 1492.000000 | 953.000000 | 3578.000000 | 7108 |  | WRIN |  | 04:22 | 05:49 | 05:49 | 650 | 1078 | 1.000000 |  | - |  | (c)
79008.725000 | 0.000000 | -0.041000 | -11.010000 | -11.051000 | -305.000000 | 2.000000 | -79.000000 | 0.000000 |  | 7114 | Смещение кромок | GWAN |  | 05:42 | 06:31 | 06:18 | 0 | 453 | 3.994000 | EXT | Смещение кромок. Наружу. Величина смещения - 4 мм. |  | (c)
79077.140000 | 0.000000 | -0.046000 | -11.260000 | -11.306000 | 264.000000 | 482.000000 | 569.000000 | 264.000000 |  | 7120 | Смещение кромок | GWAN |  | 11:18 | 11:53 | 00:07 | 0 | 610 | 3.093000 | EXT | Смещение кромок. Вовнутрь. Величина смещения - 3.1 мм. |  | (c)
79111.055000 | 0.000000 | -0.040000 | -11.495000 | -11.535000 | -1614.000000 | -1489.000000 | -1479.000000 | 1343.000000 |  | 7123 | Смещение кромок | GWAN |  | 03:28 | 03:49 | 03:50 | 0 | 270 | 3.726000 | EXT | Смещение кромок. Наружу. Величина смещения - 3.7 мм. |  | (c)
79156.317000 | 10.752000 | 10.687000 | -0.918000 | -0.983000 | -1025.000000 | -1011.000000 | -1003.000000 | 982.000000 | 863.000000 | 7126 |  | GOUG | AXGR | 11:42 | 11:45 | 11:46 | 120 | 43 | 9.000000 | EXT | -. Задир. |  | (c)
79157.235000 | 0.000000 | -0.026000 | -11.605000 | -11.631000 | -1552.000000 | -1485.000000 | -1469.000000 | 1386.000000 |  | 7127 | Смещение кромок | GWAN |  | 02:26 | 02:37 | 02:40 | 0 | 166 | 3.506000 | EXT | Смещение кромок. Наружу. Величина смещения - 3.5 мм. |  | (c)
79168.840000 | 0.000000 | -0.026000 | -11.550000 | -11.576000 | 146.000000 | 227.000000 | 217.000000 | 146.000000 |  | 7128 | Смещение кромок | GWAN |  | 02:57 | 03:10 | 03:08 | 0 | 142 | 3.651000 | EXT | Смещение кромок. Вовнутрь. Величина смещения - 3.7 мм. |  | (c)
79168.840000 | 0.000000 | -0.041000 | -11.550000 | -11.591000 | -1193.000000 | -1126.000000 | -1070.000000 | 946.000000 |  | 7128 | Смещение кромок | GWAN |  | 11:21 | 11:31 | 11:40 | 0 | 247 | 3.643000 | EXT | Смещение кромок. Вовнутрь. Величина смещения - 3.6 мм. |  | (c)
79268.328000 | 7.558000 | 7.421000 | -4.087000 | -4.224000 | 2101.000000 | -2162.000000 | -2222.000000 | 2085.000000 | 3979.000000 | 7136 |  | DENT |  | 05:55 | 06:27 | 06:17 | 245 | 275 | 0.352113 |  | - |  | (c)
79283.968000 | 11.553000 | 11.535000 | -0.122000 | -0.140000 | -423.000000 | -151.000000 | -88.000000 | 0.000000 | 51.000000 | 7137 |  | CORR | GENE | 03:53 | 04:36 | 04:47 | 89 | 669 | 10.000000 | EXT | -. Аномалия находится на упругопластическом изгибе: R=602 D, максимальное растяжение на 6.2 час. |  | (c)
79284.180000 | 0.090000 | 0.066000 | -11.420000 | -11.444000 | 382.000000 | 576.000000 | 746.000000 | 382.000000 | 66.000000 | 7138 |  | CORR | GENE | 05:09 | 05:41 | 06:08 | 71 | 728 | 13.000000 | EXT | -. Аномалия находится на упругопластическом изгибе: R=602 D, максимальное растяжение на 6.2 час. |  | (c)
79284.197000 | 0.107000 | 0.084000 | -11.403000 | -11.426000 | -193.000000 | 190.000000 | 56.000000 | 0.000000 | 84.000000 | 7138 |  | CORR | СIGR | 03:37 | 04:38 | 04:17 | 34 | 497 | 10.000000 | EXT | -. Аномалия находится на упругопластическом изгибе: R=602 D, максимальное растяжение на 6.2 час. |  | (c)
79318.595000 | 0.000000 | -0.021000 | -11.690000 | -11.711000 | 2079.000000 | 2201.000000 | 2192.000000 | 2079.000000 |  | 7141 | Смещение кромок | GWAN |  | 02:05 | 02:25 | 02:24 | 0 | 227 | 4.354000 | EXT | Смещение кромок. Вовнутрь. Величина смещения - 4.4 мм. |  | (c)
79330.128000 | 11.533000 | 11.516000 | -0.157000 | -0.174000 | -1943.000000 | -1548.000000 | -1598.000000 | 1252.000000 | 136.000000 | 7141 |  | CORR | СIGR | 03:16 | 04:20 | 04:12 | 38 | 691 | 9.000000 | EXT | - |  | (c)
79330.129000 | 11.534000 | 11.518000 | -0.156000 | -0.172000 | -415.000000 | -136.000000 | -116.000000 | 0.000000 | 142.000000 | 7141 |  | CORR | СIGR | 07:23 | 08:08 | 08:11 | 30 | 599 | 10.000000 | EXT | - |  | (c)
79330.285000 | 0.000000 | -0.031000 | -11.470000 | -11.501000 | -1755.000000 | -1587.000000 | -1601.000000 | 1447.000000 |  | 7142 | Смещение кромок | GWAN |  | 01:54 | 02:21 | 02:19 | 0 | 308 | 2.953000 | EXT | Смещение кромок. Наружу. Величина смещения - 3 мм. |  | (c)
79330.285000 | 0.000000 | -0.016000 | -11.470000 | -11.486000 | -495.000000 | -411.000000 | -427.000000 | 358.000000 |  | 7142 | Смещение кромок | GWAN |  | 05:18 | 05:31 | 05:29 | 0 | 137 | 3.747000 | EXT | Смещение кромок. Наружу. Величина смещения - 3.7 мм. |  | (c)
79341.755000 | 0.000000 | -0.024000 | -11.390000 | -11.414000 | -1581.000000 | -1202.000000 | -1103.000000 | 624.000000 |  | 7143 | Нарушение формы кольцевого шва | GWAN |  | 03:26 | 04:27 | 04:43 | 0 | 956 |  | EXT | Нарушение формы кольцевого шва |  | (c)
79353.145000 | 0.000000 | -0.046000 | -11.645000 | -11.691000 | -1621.000000 | -1470.000000 | -1459.000000 | 1296.000000 |  | 7144 | Смещение кромок | GWAN |  | 00:38 | 01:02 | 01:04 | 0 | 325 | 2.730000 | EXT | Смещение кромок. Вовнутрь. Величина смещения - 2.7 мм. |  | (c)
79353.145000 | 0.000000 | -0.026000 | -11.645000 | -11.671000 | -939.000000 | -791.000000 | -776.000000 | 613.000000 |  | 7144 | Смещение кромок | GWAN |  | 02:28 | 02:52 | 02:54 | 0 | 325 | 3.339000 | EXT | Смещение кромок. Вовнутрь. Величина смещения - 3.3 мм. |  | (c)
79353.145000 | 0.000000 | -0.021000 | -11.645000 | -11.666000 | 133.000000 | 281.000000 | 278.000000 | 133.000000 |  | 7144 | Смещение кромок | GWAN |  | 05:21 | 05:45 | 05:44 | 0 | 290 | 2.881000 | EXT | Смещение кромок. Наружу. Величина смещения - 2.9 мм. |  | (c)
79353.145000 | 0.000000 | -0.026000 | -11.645000 | -11.671000 | 746.000000 | 827.000000 | 977.000000 | 746.000000 |  | 7144 | Смещение кромок | GWAN |  | 07:00 | 07:13 | 07:37 | 0 | 462 | 2.785000 | EXT | Смещение кромок. Наружу. Величина смещения - 2.8 мм. |  | (c)
79357.113000 | 3.968000 | 3.935000 | -7.677000 | -7.710000 | -869.000000 | -743.000000 | -734.000000 | 600.000000 | 3935.000000 | 7144 |  | CORR | GENE | 02:39 | 03:00 | 03:01 | 53 | 269 | 11.000000 | EXT | - |  | (c)
79491.154000 | 11.309000 | 11.270000 | -0.056000 | -0.095000 | -1408.000000 | -1259.000000 | -1165.000000 | 922.000000 | 29.000000 | 7155 |  | CORR | GENE | 08:00 | 08:24 | 08:40 | 66 | 486 | 9.000000 | EXT | - |  | (c)
79525.033000 | 0.093000 | 0.025000 | -11.432000 | -11.500000 | -2024.000000 | -1512.000000 | -1650.000000 | 1277.000000 | 25.000000 | 7159 |  | CORR | GENE | 06:47 | 08:09 | 07:47 | 108 | 747 | 11.000000 | EXT | - |  | (c)
79536.465000 | 0.000000 | -0.031000 | -11.445000 | -11.476000 | -369.000000 | -274.000000 | -289.000000 | 209.000000 |  | 7160 | Смещение кромок | GWAN |  | 04:19 | 04:34 | 04:32 | 0 | 160 | 2.882000 | EXT | Смещение кромок. Наружу. Величина смещения - 2.9 мм. |  | (c)
79559.522000 | 0.072000 | 0.037000 | -11.393000 | -11.428000 | 1037.000000 | 1254.000000 | 1428.000000 | 1037.000000 | 37.000000 | 7162 |  | CORR | GENE | 05:31 | 06:06 | 06:34 | 62 | 782 | 15.000000 | EXT | - |  | (c)
79646.052000 | 6.777000 | 6.484000 | -4.573000 | -4.866000 | 770.000000 | 1187.000000 | 1308.000000 | 770.000000 | 4279.000000 | 7169 |  | WRIN |  | 05:10 | 06:18 | 06:37 | 587 | 1075 | 1.000000 |  | - |  | (c)
79650.625000 | 0.000000 | -0.056000 | -11.425000 | -11.481000 | -57.000000 | -19.000000 | 106.000000 | 0.000000 |  | 7170 | Смещение кромок | GWAN |  | 01:23 | 01:29 | 01:49 | 0 | 325 | 2.399000 | EXT | Смещение кромок. Вовнутрь. Величина смещения - 2.4 мм. |  | (c)
79662.044000 | 11.419000 | 11.313000 | -0.006000 | -0.112000 | 581.000000 | 1163.000000 | 1313.000000 | 581.000000 | 5.000000 | 7170 |  | CORR | GENE | 03:06 | 04:40 | 05:04 | 107 | 1465 | 11.000000 | EXT | - |  | (c)
79662.050000 | 0.000000 | -0.026000 | -11.595000 | -11.621000 | -364.000000 | -306.000000 | -307.000000 | 250.000000 |  | 7171 | Смещение кромок | GWAN |  | 03:44 | 03:53 | 03:53 | 0 | 113 | 2.990000 | EXT | Смещение кромок. Вовнутрь. Величина смещения - 3 мм. |  | (c)
79662.050000 | 0.000000 | -0.021000 | -11.595000 | -11.616000 | 423.000000 | 801.000000 | 862.000000 | 423.000000 |  | 7171 | Смещение кромок | GWAN |  | 05:51 | 06:52 | 07:02 | 0 | 877 | 3.204000 | EXT | Смещение кромок. Наружу. Величина смещения - 3.2 мм. |  | (c)
79730.270000 | 0.000000 | -0.046000 | -11.690000 | -11.736000 | -95.000000 | 698.000000 | 455.000000 | 0.000000 |  | 7177 | Смещение кромок | GWAN |  | 00:04 | 02:12 | 01:33 | 0 | 1101 | 3.886000 | EXT | Смещение кромок. Вовнутрь. Величина смещения - 3.9 мм. |  | (c)
79730.358000 | 0.088000 | 0.030000 | -11.602000 | -11.660000 | -2068.000000 | -1566.000000 | -1495.000000 | 922.000000 | 30.000000 | 7177 |  | CORR | GENE | 06:46 | 08:07 | 08:18 | 80 | 1146 | 13.000000 | EXT | - |  | (c)
79765.340000 | 0.000000 | -0.056000 | -11.330000 | -11.386000 | 2088.000000 | 2198.000000 | -2174.000000 | 1975.000000 |  | 7180 | Смещение кромок | GWAN |  | 00:35 | 00:53 | 01:08 | 0 | 398 | 3.510000 | EXT | Смещение кромок. Вовнутрь. Величина смещения - 3.5 мм. |  | (c)
79765.340000 | 0.000000 | -0.026000 | -11.330000 | -11.356000 | -1261.000000 | -1142.000000 | -1120.000000 | 979.000000 |  | 7180 | Смещение кромок | GWAN |  | 03:35 | 03:54 | 03:58 | 0 | 282 | 3.115000 | EXT | Смещение кромок. Наружу. Величина смещения - 3.1 мм. |  | (c)
79765.340000 | 0.000000 | -0.036000 | -11.330000 | -11.366000 | 46.000000 | 342.000000 | 245.000000 | 46.000000 |  | 7180 | Смещение кромок | GWAN |  | 07:06 | 07:54 | 07:38 | 0 | 398 | 4.122000 | EXT | Смещение кромок. Наружу. Величина смещения - 4.1 мм. |  | (c)
79821.490000 | 0.000000 | -0.031000 | -11.360000 | -11.391000 | 195.000000 | 265.000000 | 274.000000 | 195.000000 |  | 7185 | Смещение кромок | GWAN |  | 01:23 | 01:34 | 01:36 | 0 | 157 | 2.384000 | EXT | Смещение кромок. Вовнутрь. Величина смещения - 2.4 мм. |  | (c)
79832.850000 | 0.000000 | -0.026000 | -10.560000 | -10.586000 | 829.000000 | 951.000000 | 921.000000 | 829.000000 |  | 7186 | Смещение кромок | GWAN |  | 01:48 | 02:08 | 02:03 | 0 | 183 | 3.473000 | EXT | Смещение кромок. Вовнутрь. Величина смещения - 3.5 мм. |  | (c)
79832.850000 | 0.000000 | -0.021000 | -10.560000 | -10.581000 | -1924.000000 | -1756.000000 | -1725.000000 | 1526.000000 |  | 7186 | Смещение кромок | GWAN |  | 06:24 | 06:51 | 06:56 | 0 | 398 | 2.492000 | EXT | Смещение кромок. Наружу. Величина смещения - 2.5 мм. |  | (c)
79845.137000 | 1.727000 | 1.695000 | -9.478000 | -9.510000 | -2187.000000 | -2172.000000 | -2175.000000 | 2163.000000 | 1695.000000 | 7187 |  | GOUG | AXGR | 06:57 | 06:59 | 06:59 | 63 | 24 | 11.000000 | EXT | -. Задир. |  | (c)
79878.012000 | 0.062000 | 0.024000 | -11.078000 | -11.116000 | -312.000000 | -300.000000 | -301.000000 | 291.000000 | 24.000000 | 7190 |  | CORR | AXGR | 04:04 | 04:06 | 04:06 | 98 | 21 | 11.000000 | EXT | - |  | (c)
79946.140000 | 0.000000 | -0.026000 | -11.490000 | -11.516000 | 991.000000 | 1420.000000 | 1337.000000 | 991.000000 |  | 7196 | Нарушение формы кольцевого шва | GWAN |  | 07:33 | 08:42 | 08:29 | 0 | 693 |  | EXT | Нарушение формы кольцевого шва. Аномалия находится на упругопластическом изгибе: R=470 D, максимальное растяжение на 5.9 час. |  | (c)
79957.630000 | 0.000000 | -0.016000 | -11.510000 | -11.526000 | 430.000000 | 709.000000 | 642.000000 | 430.000000 |  | 7197 | Смещение кромок | GWAN |  | 04:37 | 05:22 | 05:12 | 0 | 424 | 2.269000 | EXT | Смещение кромок. Наружу. Величина смещения - 2.3 мм. |  | (c)
79969.130000 | 11.500000 | 11.445000 | -0.010000 | -0.065000 | 1338.000000 | 1450.000000 | 1586.000000 | 1338.000000 | 10.000000 | 7197 |  | CORR | GENE | 07:04 | 07:22 | 07:44 | 55 | 497 | 12.000000 | EXT | - |  | (c)
79969.130000 | 11.500000 | 11.483000 | -0.010000 | -0.027000 | 1846.000000 | -2218.000000 | 2069.000000 | 1846.000000 | 8.000000 | 7197 |  | CORR | СIGR | 08:26 | 09:30 | 09:02 | 19 | 446 | 12.000000 | EXT | - |  | (c)
79969.201000 | 0.061000 | 0.003000 | -11.379000 | -11.437000 | -1341.000000 | -1044.000000 | -626.000000 | 0.000000 | 3.000000 | 7198 |  | CORR | GENE | 05:25 | 06:13 | 07:20 | 64 | 1430 | 14.000000 | EXT | - |  | (c)
79980.580000 | 0.000000 | -0.023000 | -11.255000 | -11.278000 | -102.000000 | 2186.000000 | 1137.000000 | 0.000000 |  | 7199 | Нарушение формы кольцевого шва | GWAN |  | 02:59 | 09:08 | 06:19 | 0 | 2478 |  | EXT | Нарушение формы кольцевого шва |  | (c)
79991.835000 | 0.000000 | -0.022000 | -11.395000 | -11.417000 | -1359.000000 | -953.000000 | -941.000000 | 523.000000 |  | 7200 | Смещение кромок | GWAN |  | 05:36 | 06:41 | 06:43 | 0 | 836 | 2.481146 | EXT | Смещение кромок. Наружу. Величина смещения - 2.5 мм. |  | (c)
79991.835000 | 0.000000 | -0.025000 | -11.395000 | -11.420000 | -1304.000000 | -604.000000 | -803.000000 | 302.000000 |  | 7200 | Коррозия на шве | GWAN |  | 05:44 | 07:37 | 07:05 | 43 | 1002 | 25.000000 | EXT | Коррозия на шве |  | (c)
80003.137000 | 11.302000 | 11.234000 | -0.093000 | -0.161000 | -1483.000000 | -22.000000 | -298.000000 | 0.000000 | 88.000000 | 7200 |  | CORR | GENE | 05:16 | 09:11 | 08:27 | 73 | 2370 | 10.000000 | EXT | - |  | (c)
80003.288000 | 0.058000 | 0.035000 | -11.357000 | -11.380000 | 1142.000000 | 1326.000000 | 1265.000000 | 1142.000000 | 35.000000 | 7201 |  | CORR | СIGR | 07:42 | 08:12 | 08:02 | 42 | 247 | 12.000000 | EXT | - |  | (c)
80071.080000 | 10.395000 | 10.374000 | -1.025000 | -1.046000 | -1408.000000 | -1335.000000 | -1315.000000 | 1222.000000 | 1015.000000 | 7206 |  | CORR | СIGR | 09:32 | 09:44 | 09:47 | 31 | 186 | 14.000000 | EXT | -. Аномалия находится на упругопластическом изгибе: R=1002 D, максимальное растяжение на 6.4 час. |  | (c)
80083.937000 | 0.152000 | 0.004000 | -11.053000 | -11.201000 | 1008.000000 | 1024.000000 | 1027.000000 | 1008.000000 | 4.000000 | 7208 | Металлургический дефект | MIAN | AXGR | 10:28 | 10:31 | 10:31 | 217 | 38 | 10.000000 | INT | Металлургический дефект. Эквивалент потери металла 10%. Аномалия находится в зоне сварного шва. Аномалия находится на упругопластическом изгибе: R=393 D, максимальное растяжение на 6.2 час. |  | (c)
80106.159000 | 11.169000 | 11.061000 | -0.021000 | -0.129000 | 1976.000000 | -2187.000000 | -2036.000000 | 1587.000000 | 21.000000 | 7209 |  | CORR | GENE | 02:11 | 02:59 | 03:23 | 108 | 898 | 10.000000 | EXT | - |  | (c)
80106.246000 | 0.066000 | 0.043000 | -11.599000 | -11.622000 | -308.000000 | -57.000000 | 103.000000 | 0.000000 | 43.000000 | 7210 |  | CORR | GENE | 02:18 | 02:59 | 03:24 | 96 | 822 | 11.000000 | EXT | - |  | (c)
80124.468000 | 6.623000 | 6.617000 | -5.042000 | -5.048000 | 2169.000000 | 2229.000000 | 2214.000000 | 2169.000000 | 5020.000000 | 7211 |  | CORR | СIGR | 02:18 | 02:28 | 02:26 | 28 | 90 | 10.000000 | EXT | - |  | (c)
80141.195000 | 0.000000 | -0.016000 | -11.275000 | -11.291000 | 1080.000000 | 1362.000000 | 1469.000000 | 1080.000000 |  | 7213 | Смещение кромок | GWAN |  | 05:18 | 06:03 | 06:21 | 0 | 778 | 3.254000 | EXT | Смещение кромок. Наружу. Величина смещения - 3.3 мм. |  | (c)
80141.195000 | 0.000000 | -0.041000 | -11.275000 | -11.316000 | -1969.000000 | -1874.000000 | -1858.000000 | 1746.000000 |  | 7213 | Смещение кромок | GWAN |  | 09:06 | 09:21 | 09:24 | 0 | 224 | 2.316000 | EXT | Смещение кромок. Наружу. Величина смещения - 2.3 мм. |  | (c)
80174.938000 | 11.268000 | 11.171000 | -0.027000 | -0.124000 | -2137.000000 | -2123.000000 | -2125.000000 | 2112.000000 | 5.000000 | 7215 |  | CORR | AXGR | 06:46 | 06:48 | 06:48 | 119 | 25 | 9.000000 | EXT | - |  | (c)
80232.208000 | 11.363000 | 11.290000 | -0.082000 | -0.155000 | 1952.000000 | 1961.000000 | 1962.000000 | 1952.000000 | 9.000000 | 7220 |  | CORR | AXGR | 02:35 | 02:37 | 02:37 | 146 | 20 | 9.000000 | EXT | - |  | (c)
80232.290000 | 0.000000 | -0.016000 | -11.155000 | -11.171000 | 1627.000000 | 1781.000000 | 1721.000000 | 1627.000000 |  | 7221 | Смещение кромок | GWAN |  | 06:01 | 06:26 | 06:17 | 0 | 189 | 3.646000 | EXT | Смещение кромок. Наружу. Величина смещения - 3.6 мм. |  | (c)
80243.418000 | 11.128000 | 11.074000 | -0.027000 | -0.081000 | 1193.000000 | 1562.000000 | 1593.000000 | 1193.000000 | 13.000000 | 7221 |  | CORR | GENE | 04:51 | 05:51 | 05:56 | 68 | 801 | 15.000000 | EXT | - |  | (c)
80243.445000 | 0.000000 | -0.031000 | -10.900000 | -10.931000 | -2142.000000 | -1698.000000 | -1844.000000 | 1546.000000 |  | 7222 | Смещение кромок | GWAN |  | 10:28 | 11:40 | 11:16 | 0 | 595 | 4.058000 | EXT | Смещение кромок. Вовнутрь. Величина смещения - 4.1 мм. |  | (c)
80254.345000 | 0.000000 | -0.016000 | -11.365000 | -11.381000 | 1464.000000 | 1583.000000 | 1607.000000 | 1464.000000 |  | 7223 | Смещение кромок | GWAN |  | 04:49 | 05:09 | 05:12 | 0 | 285 | 2.876000 | EXT | Смещение кромок. Наружу. Величина смещения - 2.9 мм. |  | (c)
80265.816000 | 0.106000 | 0.053000 | -11.574000 | -11.627000 | -1070.000000 | -391.000000 | -469.000000 | 0.000000 | 53.000000 | 7224 |  | CORR | GENE | 06:38 | 08:28 | 08:15 | 115 | 1201 | 11.000000 | EXT | -. Аномалия находится на упругопластическом изгибе: R=503 D, максимальное растяжение на 0.2 час. |  | (c)
80265.853000 | 0.143000 | 0.098000 | -11.537000 | -11.582000 | 1959.000000 | -1924.000000 | -2179.000000 | 1857.000000 | 98.000000 | 7224 |  | CORR | GENE | 02:47 | 04:20 | 03:39 | 58 | 645 | 10.000000 | EXT | -. Аномалия находится на упругопластическом изгибе: R=504 D, максимальное растяжение на 0.3 час. |  | (c)
80277.407000 | 0.017000 | 0.017000 | -11.423000 | -11.423000 | 955.000000 | 1832.000000 | 1648.000000 | 955.000000 | 17.000000 | 7225 |  | CORR | GENE | 01:49 | 04:10 | 03:41 | 67 | 1385 | 10.000000 | EXT | - |  | (c)
80288.792000 | 11.402000 | 11.316000 | -0.038000 | -0.124000 | -1204.000000 | -1190.000000 | -1192.000000 | 1181.000000 | 5.000000 | 7225 |  | CORR | AXGR | 08:01 | 08:03 | 08:02 | 119 | 23 | 14.000000 | EXT | - |  | (c)
80288.830000 | 0.000000 | -0.016000 | -11.550000 | -11.566000 | -1712.000000 | -1553.000000 | -1564.000000 | 1416.000000 |  | 7226 | Смещение кромок | GWAN |  | 04:21 | 04:47 | 04:45 | 0 | 296 | 2.405000 | EXT | Смещение кромок. Наружу. Величина смещения - 2.4 мм. |  | (c)
80335.000000 | 11.555000 | 11.543000 | -0.145000 | -0.157000 | -1302.000000 | -1002.000000 | -929.000000 | 557.000000 | 133.000000 | 7229 |  | CORR | СIGR | 02:46 | 03:35 | 03:46 | 24 | 745 | 10.000000 | EXT | - |  | (c)
80335.006000 | 11.561000 | 11.546000 | -0.139000 | -0.154000 | 587.000000 | 744.000000 | 784.000000 | 587.000000 | 130.000000 | 7229 |  | CORR | СIGR | 07:51 | 08:16 | 08:23 | 24 | 394 | 10.000000 | EXT | - |  | (c)
80346.426000 | 11.281000 | 11.207000 | -0.024000 | -0.098000 | -680.000000 | -597.000000 | -190.000000 | 0.000000 | 24.000000 | 7230 |  | CORR | GENE | 02:46 | 02:59 | 04:05 | 74 | 979 | 10.000000 | EXT | - |  | (c)
80346.527000 | 0.077000 | 0.024000 | -11.338000 | -11.391000 | -2074.000000 | -1840.000000 | -1789.000000 | 1504.000000 | 24.000000 | 7231 |  | CORR | GENE | 06:28 | 07:06 | 07:14 | 79 | 570 | 15.000000 | EXT | - |  | (c)
80357.839000 | 11.389000 | 11.380000 | -0.026000 | -0.035000 | 1860.000000 | 2018.000000 | 2073.000000 | 1860.000000 | 14.000000 | 7231 |  | CORR | СIGR | 05:03 | 05:29 | 05:38 | 21 | 427 | 11.000000 | EXT | - |  | (c)
80357.881000 | 0.016000 | 0.016000 | -11.259000 | -11.259000 | -717.000000 | 126.000000 | -210.000000 | 0.000000 | 16.000000 | 7232 |  | CORR | GENE | 04:29 | 06:45 | 05:51 | 62 | 1015 | 11.000000 | EXT | - |  | (c)
80379.920000 | 0.000000 | -0.022000 | -11.400000 | -11.422000 | -1672.000000 | -1663.000000 | -1663.000000 | 1654.000000 |  | 7234 | Непровар / утяжина | GWAN |  | 02:26 | 02:27 | 02:27 | 0 | 18 | 10.000000 | INT | Непровар / утяжина |  | (c)
80379.931000 | 0.011000 | 0.006000 | -11.389000 | -11.394000 | -955.000000 | -244.000000 | -268.000000 | 0.000000 | 6.000000 | 7234 |  | CORR | GENE | 04:21 | 06:16 | 06:12 | 51 | 1373 | 12.000000 | EXT | - |  | (c)
80437.285000 | 11.580000 | 11.563000 | -0.155000 | -0.172000 | -2079.000000 | -603.000000 | -1035.000000 | 0.000000 | 140.000000 | 7238 |  | CORR | СIGR | 03:29 | 07:28 | 06:18 | 32 | 2087 | 10.000000 | EXT | -. Аномалия находится на отводе. |  | (c)
80437.380000 | 11.675000 | 11.581000 | -0.060000 | -0.154000 | 981.000000 | 990.000000 | 990.000000 | 981.000000 | 29.000000 | 7238 |  | ARTD | AXGR | 11:43 | 11:45 | 11:45 | 125 | 19 | 13.916561 | EXT | -. Эквивалент потери металла 14%. Аномалия находится на отводе. |  | (c)
80471.882000 | 11.517000 | 11.477000 | -0.068000 | -0.108000 | 1852.000000 | 1867.000000 | 1869.000000 | 1852.000000 | 31.000000 | 7241 |  | CORR | AXGR | 05:06 | 05:08 | 05:08 | 77 | 33 | 10.000000 | EXT | - |  | (c)
80521.370000 | 3.925000 | 3.826000 | -7.490000 | -7.589000 | -1229.000000 | -1177.000000 | -1177.000000 | 1126.000000 | 3826.000000 | 7246 |  | DENT |  | 06:08 | 06:16 | 06:16 | 231 | 103 | 0.352113 |  | - |  | (c)
80621.114000 | 11.404000 | 11.362000 | -0.026000 | -0.068000 | 625.000000 | 720.000000 | 800.000000 | 625.000000 | 18.000000 | 7254 |  | CORR | GENE | 04:50 | 05:06 | 05:19 | 50 | 349 | 12.000000 | EXT | - |  | (c)
80687.034000 | 9.729000 | 9.671000 | -1.636000 | -1.694000 | 399.000000 | 424.000000 | 515.000000 | 399.000000 | 1102.000000 | 7260 |  | GOUG | GENE | 09:27 | 09:31 | 09:46 | 592 | 231 | 11.000000 | EXT | -. Зона задиров. |  | (c)
80722.680000 | 0.000000 | -0.041000 | -10.895000 | -10.936000 | 1182.000000 | 1388.000000 | 1496.000000 | 1182.000000 |  | 7264 | Смещение кромок | GWAN |  | 08:47 | 09:20 | 09:38 | 0 | 627 | 2.577000 | EXT | Смещение кромок. Вовнутрь. Величина смещения - 2.6 мм. |  | (c)
80722.755000 | 0.075000 | 0.049000 | -10.820000 | -10.846000 | 8.000000 | 27.000000 | 28.000000 | 8.000000 | 49.000000 | 7264 |  | LWAN |  | 05:38 | 05:41 | 05:41 | 69 | 40 | 13.467084 | INT | -. Эквивалент потери металла 13%. |  | (c)
80767.645000 | 0.000000 | -0.036000 | -10.750000 | -10.786000 | 1286.000000 | 1777.000000 | 1636.000000 | 1286.000000 |  | 7268 | Смещение кромок | GWAN |  | 07:07 | 08:26 | 08:03 | 0 | 700 | 2.719000 | EXT | Смещение кромок. Наружу. Величина смещения - 2.7 мм. |  | (c)
80767.645000 | 0.000000 | -0.046000 | -10.750000 | -10.796000 | 2210.000000 | -2010.000000 | -1984.000000 | 1717.000000 |  | 7268 | Смещение кромок | GWAN |  | 09:36 | 10:15 | 10:19 | 0 | 534 | 3.845000 | EXT | Смещение кромок. Наружу. Величина смещения - 3.8 мм. |  | (c)
80778.395000 | 0.000000 | -0.026000 | -11.290000 | -11.316000 | -788.000000 | 1178.000000 | 922.000000 | 0.000000 |  | 7269 | Нарушение формы кольцевого шва | GWAN |  | 00:22 | 05:39 | 04:57 | 0 | 3419 |  | EXT | Нарушение формы кольцевого шва |  | (c)
80856.668000 | 10.003000 | 9.865000 | -1.387000 | -1.525000 | 705.000000 | 752.000000 | 834.000000 | 705.000000 | 941.000000 | 7275 |  | GOUG | GENE | 02:40 | 02:48 | 03:01 | 584 | 257 | 9.000000 | EXT | -. Зона задиров. Аномалия находится на упругопластическом изгибе: R=509 D, максимальное растяжение на 0.7 час. |  | (c)
80859.097000 | 1.042000 | 0.773000 | -10.268000 | -10.537000 | -1206.000000 | -814.000000 | -632.000000 | 57.000000 | 773.000000 | 7276 |  | WRIN |  | 05:34 | 06:38 | 07:07 | 564 | 1149 | 1.000000 |  | -. Аномалия находится вблизи продольного шва. Аномалия находится на упругопластическом изгибе. |  | (c)
80914.455000 | 0.000000 | -0.016000 | -11.505000 | -11.521000 | -1419.000000 | -1219.000000 | -1216.000000 | 1013.000000 |  | 7281 | Смещение кромок | GWAN |  | 06:05 | 06:38 | 06:38 | 0 | 407 | 2.544000 | EXT | Смещение кромок. Наружу. Величина смещения - 2.5 мм. Аномалия находится на упругопластическом изгибе: R=678 D, максимальное растяжение на 0.3 час. |  | (c)
80924.781000 | 10.326000 | 10.317000 | -1.179000 | -1.188000 | 2157.000000 | -2219.000000 | -2212.000000 | 2121.000000 | 1163.000000 | 7281 |  | GOUG | СIGR | 03:42 | 03:56 | 03:57 | 25 | 183 | 9.000000 | EXT | -. Задир. |  | (c)
80924.786000 | 10.331000 | 10.283000 | -1.174000 | -1.222000 | 2216.000000 | -2199.000000 | -2184.000000 | 2123.000000 | 1114.000000 | 7281 |  | DENT |  | 03:52 | 03:59 | 04:02 | 108 | 122 | 0.915493 |  | -. Аномалия находится вблизи дефекта потери металла. |  | (c)
80936.975000 | 0.000000 | -0.016000 | -11.300000 | -11.316000 | -1758.000000 | -1668.000000 | -1669.000000 | 1581.000000 |  | 7283 | Смещение кромок | GWAN |  | 04:33 | 04:47 | 04:47 | 0 | 177 | 3.350000 | EXT | Смещение кромок. Наружу. Аномалия находится на отводе. Величина смещения - 3.4 мм. |  | (c)
80948.275000 | 0.000000 | -0.021000 | -11.665000 | -11.686000 | -1783.000000 | -1525.000000 | -1548.000000 | 1313.000000 |  | 7284 | Смещение кромок | GWAN |  | 01:29 | 02:11 | 02:07 | 0 | 471 | 2.446000 | EXT | Смещение кромок. Наружу. Аномалия находится на отводе. Величина смещения - 2.4 мм. |  | (c)
80971.385000 | 0.000000 | -0.036000 | -11.490000 | -11.526000 | 262.000000 | 395.000000 | 429.000000 | 262.000000 |  | 7286 | Смещение кромок | GWAN |  | 09:36 | 09:58 | 10:03 | 0 | 334 | 3.555000 | EXT | Смещение кромок. Наружу. Аномалия находится на отводе. Величина смещения - 3.6 мм. |  | (c)
81028.172000 | 11.102000 | 11.045000 | -0.093000 | -0.150000 | -1642.000000 | -1385.000000 | -1108.000000 | 574.000000 | 22.000000 | 7290 |  | CORR | GENE | 04:12 | 04:53 | 05:38 | 128 | 1068 | 12.000000 | EXT | -. Аномалия находится на отводе. |  | (c)
81028.265000 | 0.000000 | -0.041000 | -11.245000 | -11.286000 | 1521.000000 | 1651.000000 | 1942.000000 | 1521.000000 |  | 7291 | Смещение кромок | GWAN |  | 01:40 | 02:01 | 02:48 | 0 | 842 | 3.578000 | EXT | Смещение кромок. Вовнутрь. Аномалия находится на отводе. Величина смещения - 3.6 мм. |  | (c)
81031.227000 | 2.962000 | 2.927000 | -8.283000 | -8.318000 | 1651.000000 | 1659.000000 | 1658.000000 | 1651.000000 | 2927.000000 | 7291 |  | GOUG | PINH | 02:01 | 02:02 | 02:02 | 67 | 14 | 9.000000 | EXT | -. Задир. |  | (c)
81056.137000 | 5.312000 | 4.974000 | -6.073000 | -6.411000 | 1808.000000 | 1942.000000 | 1922.000000 | 1808.000000 | 4974.000000 | 7293 |  | ARTD | GENE | 08:53 | 09:15 | 09:12 | 441 | 227 |  | EXT | -. Наплавка. |  | (c)
81119.180000 | 0.000000 | -0.021000 | -11.530000 | -11.551000 | 1136.000000 | 1450.000000 | 1341.000000 | 1136.000000 |  | 7299 | Смещение кромок | GWAN |  | 06:01 | 06:52 | 06:34 | 0 | 410 | 2.887000 | EXT | Смещение кромок. Наружу. Аномалия находится на отводе. Величина смещения - 2.9 мм. |  | (c)
81153.991000 | 0.116000 | 0.087000 | -11.269000 | -11.298000 | 1454.000000 | 1733.000000 | 1677.000000 | 1454.000000 | 87.000000 | 7302 |  | CORR | GENE | 07:26 | 08:11 | 08:02 | 86 | 445 | 10.000000 | EXT | -. Аномалия находится на упругопластическом изгибе: R=475 D, максимальное растяжение на 6.2 час. |  | (c)
81183.754000 | 7.209000 | 7.131000 | -4.296000 | -4.374000 | -2006.000000 | -1953.000000 | -1949.000000 | 1893.000000 | 4232.000000 | 7304 |  | DENT |  | 09:00 | 09:08 | 09:09 | 142 | 113 | 0.422535 |  | - |  | (c)
81210.907000 | 0.077000 | 0.054000 | -11.153000 | -11.176000 | -406.000000 | 239.000000 | -80.000000 | 0.000000 | 54.000000 | 7307 |  | CORR | GENE | 05:09 | 06:53 | 06:02 | 71 | 653 | 9.000000 | EXT | - |  | (c)
81324.200000 | 0.000000 | -0.037000 | -11.375000 | -11.412000 | 492.000000 | 662.000000 | 621.000000 | 492.000000 |  | 7317 | Нарушение формы кольцевого шва | GWAN |  | 05:25 | 05:53 | 05:46 | 0 | 259 |  | EXT | Нарушение формы кольцевого шва |  | (c)
81324.200000 | 0.000000 | -0.026000 | -11.375000 | -11.401000 | 1243.000000 | 1339.000000 | 1330.000000 | 1243.000000 |  | 7317 | Смещение кромок | GWAN |  | 07:27 | 07:42 | 07:41 | 0 | 174 | 3.520000 | EXT | Смещение кромок. Наружу. Величина смещения - 3.5 мм. |  | (c)
81344.444000 | 8.869000 | 8.687000 | -2.376000 | -2.558000 | -1690.000000 | -1534.000000 | -1576.000000 | 1462.000000 | 2114.000000 | 7318 |  | GOUG | GENE | 06:44 | 07:09 | 07:02 | 444 | 229 | 7.000000 | EXT | -. Зона задиров. |  | (c)
81392.250000 | 0.000000 | -0.011000 | -11.510000 | -11.521000 | 1936.000000 | 2072.000000 | 2175.000000 | 1936.000000 |  | 7323 | Смещение кромок | GWAN |  | 06:25 | 06:47 | 07:03 | 0 | 479 | 3.600000 | EXT | Смещение кромок. Наружу. Величина смещения - 3.6 мм. |  | (c)
81392.307000 | 0.057000 | 0.019000 | -11.453000 | -11.491000 | 1744.000000 | 1880.000000 | 1904.000000 | 1744.000000 | 19.000000 | 7323 |  | CORR | GENE | 05:54 | 06:16 | 06:20 | 90 | 319 | 10.000000 | EXT | - |  | (c)
81413.470000 | 9.710000 | 9.674000 | -1.515000 | -1.551000 | -1244.000000 | -1213.000000 | -1219.000000 | 1194.000000 | 1476.000000 | 7324 |  | DENT |  | 05:17 | 05:21 | 05:21 | 75 | 50 | 0.352113 |  | - |  | (c)
81472.490000 | 0.000000 | -0.036000 | -11.060000 | -11.096000 | 1707.000000 | 1913.000000 | 1850.000000 | 1707.000000 |  | 7330 | Смещение кромок | GWAN |  | 02:07 | 02:40 | 02:30 | 0 | 288 | 2.958000 | EXT | Смещение кромок. Наружу. Величина смещения - 3 мм. |  | (c)
81483.550000 | 0.000000 | -0.031000 | -11.335000 | -11.366000 | 910.000000 | 1337.000000 | 1170.000000 | 910.000000 |  | 7331 | Смещение кромок | GWAN |  | 02:20 | 03:28 | 03:01 | 0 | 520 | 3.793000 | EXT | Смещение кромок. Наружу. Величина смещения - 3.8 мм. |  | (c)
81501.079000 | 6.194000 | 6.166000 | -5.101000 | -5.129000 | -1841.000000 | -1790.000000 | -1696.000000 | 1550.000000 | 5077.000000 | 7332 |  | GOUG | GENE | 02:55 | 03:03 | 03:18 | 52 | 291 | 14.000000 | EXT | -. Зона задиров. Аномалия находится на упругопластическом изгибе: R=403 D, максимальное растяжение на 6.1 час. |  | (b)
81676.579000 | 0.174000 | 0.111000 | -11.501000 | -11.564000 | -290.000000 | 4.000000 | -98.000000 | 0.000000 | 111.000000 | 7348 |  | CORR | GENE | 03:34 | 04:21 | 04:05 | 85 | 384 | 11.000000 | EXT | - |  | (c)
81679.477000 | 3.072000 | 3.052000 | -8.603000 | -8.623000 | -220.000000 | -46.000000 | -101.000000 | 0.000000 | 3052.000000 | 7348 |  | GOUG | GENE | 03:45 | 04:13 | 04:05 | 179 | 239 | 10.000000 | EXT | -. Зона задиров. |  | (c)
81683.456000 | 7.051000 | 7.028000 | -4.624000 | -4.647000 | 201.000000 | 452.000000 | 343.000000 | 201.000000 | 4481.000000 | 7348 |  | GOUG | GENE | 04:53 | 05:34 | 05:16 | 166 | 285 | 8.000000 | EXT | -. Зона задиров. |  | (c)
81722.306000 | 11.596000 | 11.517000 | -0.039000 | -0.118000 | -1233.000000 | -1224.000000 | -1223.000000 | 1213.000000 | 4.000000 | 7351 |  | ARTD | AXGR | 06:30 | 06:31 | 06:32 | 114 | 21 | 9.953203 | EXT | -. Эквивалент потери металла 10%. Аномалия находится на упругопластическом изгибе: R=297 D, максимальное растяжение на 5.8 час. |  | (c)
81767.120000 | 0.000000 | -0.020000 | -11.700000 | -11.720000 | -919.000000 | -435.000000 | -483.000000 | 47.000000 |  | 7356 | Нарушение формы кольцевого шва | GWAN |  | 10:19 | 11:37 | 11:29 | 0 | 873 |  | EXT | Нарушение формы кольцевого шва. Аномалия находится на упругопластическом изгибе: R=460 D, максимальное растяжение на 0.3 час. |  | (c)
81778.918000 | 0.098000 | 0.035000 | -11.137000 | -11.200000 | 1649.000000 | 1709.000000 | 1711.000000 | 1649.000000 | 35.000000 | 7357 |  | DENT |  | 04:57 | 05:07 | 05:07 | 200 | 124 | 0.352113 |  | -. Аномалия находится вблизи кольцевого сварного шва. Аномалия находится на упругопластическом изгибе. |  | (c)
81790.029000 | 11.209000 | 11.148000 | -0.026000 | -0.087000 | -1283.000000 | -1270.000000 | -1269.000000 | 1254.000000 | 7.000000 | 7357 |  | CORR | AXGR | 09:04 | 09:06 | 09:06 | 80 | 28 | 10.000000 | EXT | -. Аномалия находится на упругопластическом изгибе: R=657 D, максимальное растяжение на 0.2 час. |  | (c)
81812.357000 | 0.052000 | 0.026000 | -11.568000 | -11.594000 | 1431.000000 | 1438.000000 | 1440.000000 | 1431.000000 | 26.000000 | 7360 |  | ARTD | AXGR | 09:35 | 09:36 | 09:37 | 92 | 18 | 9.066160 | EXT | -. Эквивалент потери металла 9%. |  | (c)
81869.325000 | 0.000000 | -0.041000 | -11.315000 | -11.356000 | -1316.000000 | -1194.000000 | -1201.000000 | 1086.000000 |  | 7365 | Смещение кромок | GWAN |  | 09:12 | 09:31 | 09:30 | 0 | 229 | 2.715000 | EXT | Смещение кромок. Вовнутрь. Величина смещения - 2.7 мм. Аномалия находится на упругопластическом изгибе: R=484 D, максимальное растяжение на 6 час. |  | (c)
81880.640000 | 0.000000 | -0.011000 | -11.655000 | -11.666000 | 731.000000 | 789.000000 | 808.000000 | 731.000000 |  | 7366 | Смещение кромок | GWAN |  | 04:39 | 04:49 | 04:52 | 0 | 154 | 2.583000 | EXT | Смещение кромок. Наружу. Величина смещения - 2.6 мм. Аномалия находится на упругопластическом изгибе: R=880 D, максимальное растяжение на 6 час. |  | (c)
81914.425000 | 0.000000 | -0.061000 | -11.035000 | -11.096000 | 1519.000000 | 1731.000000 | 1724.000000 | 1519.000000 |  | 7369 | Смещение кромок | GWAN |  | 11:46 | 00:20 | 00:19 | 0 | 410 | 3.003000 | EXT | Смещение кромок. Вовнутрь. Аномалия находится на отводе. Величина смещения - 3 мм. |  | (c)
81981.860000 | 0.000000 | -0.041000 | -11.700000 | -11.741000 | -468.000000 | -172.000000 | -191.000000 | 87.000000 |  | 7375 | Смещение кромок | GWAN |  | 11:08 | 11:56 | 11:53 | 0 | 555 | 3.140000 | EXT | Смещение кромок. Вовнутрь. Величина смещения - 3.1 мм. |  | (c)
82020.078000 | 3.573000 | 3.537000 | -7.697000 | -7.733000 | 992.000000 | 1004.000000 | 1004.000000 | 992.000000 | 3537.000000 | 7378 |  | GOUG | AXGR | 03:50 | 03:52 | 03:52 | 76 | 23 | 10.000000 | EXT | -. Задир. |  | (c)
82039.005000 | 0.000000 | -0.016000 | -11.375000 | -11.391000 | -1644.000000 | -1238.000000 | -1361.000000 | 1078.000000 |  | 7380 | Смещение кромок | GWAN |  | 04:52 | 05:57 | 05:37 | 0 | 566 | 2.701000 | EXT | Смещение кромок. Наружу. Величина смещения - 2.7 мм. Аномалия находится на упругопластическом изгибе: R=413 D, максимальное растяжение на 5.8 час. |  | (c)
82057.554000 | 7.174000 | 7.131000 | -4.096000 | -4.139000 | -1648.000000 | -1605.000000 | -1609.000000 | 1571.000000 | 4046.000000 | 7381 |  | DENT |  | 03:42 | 03:49 | 03:48 | 93 | 77 | 0.352113 |  | - |  | (c)
82129.890000 | 0.000000 | -0.021000 | -11.405000 | -11.426000 | -375.000000 | -282.000000 | -277.000000 | 180.000000 |  | 7388 | Смещение кромок | GWAN |  | 06:31 | 06:46 | 06:46 | 0 | 195 | 2.891000 | EXT | Смещение кромок. Наружу. Величина смещения - 2.9 мм. |  | (c)
82288.640000 | 0.000000 | -0.036000 | -11.545000 | -11.581000 | 749.000000 | 963.000000 | 1008.000000 | 749.000000 |  | 7402 | Смещение кромок | GWAN |  | 01:56 | 02:31 | 02:38 | 0 | 520 | 3.741000 | EXT | Смещение кромок. Наружу. Величина смещения - 3.7 мм. |  | (c)
82288.640000 | 0.000000 | -0.026000 | -11.545000 | -11.571000 | 1698.000000 | 2087.000000 | 1933.000000 | 1698.000000 |  | 7402 | Смещение кромок | GWAN |  | 04:30 | 05:32 | 05:08 | 0 | 471 | 2.543000 | EXT | Смещение кромок. Наружу. Величина смещения - 2.5 мм. |  | (c)
82288.640000 | 0.000000 | -0.031000 | -11.545000 | -11.576000 | 8.000000 | 150.000000 | 298.000000 | 8.000000 |  | 7402 | Смещение кромок | GWAN |  | 11:57 | 00:20 | 00:44 | 0 | 581 | 3.241000 | EXT | Смещение кромок. Вовнутрь. Величина смещения - 3.2 мм. |  | (c)
82311.860000 | 0.000000 | -0.031000 | -11.575000 | -11.606000 | -61.000000 | 139.000000 | 261.000000 | 0.000000 |  | 7404 | Смещение кромок | GWAN |  | 02:27 | 03:00 | 03:20 | 0 | 645 | 3.860000 | EXT | Смещение кромок. Наружу. Величина смещения - 3.9 мм. |  | (c)
82311.860000 | 0.000000 | -0.021000 | -11.575000 | -11.596000 | 619.000000 | 708.000000 | 825.000000 | 619.000000 |  | 7404 | Смещение кромок | GWAN |  | 04:17 | 04:32 | 04:50 | 0 | 412 | 3.163000 | EXT | Смещение кромок. Наружу. Величина смещения - 3.2 мм. |  | (c)
82323.435000 | 0.000000 | -0.014000 | -11.525000 | -11.539000 | 461.000000 | 2222.000000 | 1999.000000 | 461.000000 |  | 7405 | Нарушение формы кольцевого шва | GWAN |  | 00:33 | 05:17 | 04:41 | 0 | 3076 |  | INT | Нарушение формы кольцевого шва |  | (c)
82392.675000 | 0.000000 | -0.031000 | -11.335000 | -11.366000 | -1138.000000 | -790.000000 | -889.000000 | 639.000000 |  | 7411 | Смещение кромок | GWAN |  | 09:27 | 10:23 | 10:08 | 0 | 500 | 3.132000 | EXT | Смещение кромок. Вовнутрь. Величина смещения - 3.1 мм. |  | (c)
82408.745000 | 4.735000 | 4.659000 | -6.565000 | -6.641000 | 1475.000000 | 1640.000000 | 1648.000000 | 1475.000000 | 4659.000000 | 7412 |  | ARTD | GENE | 04:57 | 05:24 | 05:25 | 189 | 345 |  | EXT | -. Наплавка. Аномалия находится на упругопластическом изгибе: R=500 D, максимальное растяжение на 5.8 час. |  | (c)
82449.445000 | 0.000000 | -0.014000 | -11.510000 | -11.524000 | 707.000000 | 1722.000000 | 1432.000000 | 707.000000 |  | 7416 | Нарушение формы кольцевого шва | GWAN |  | 02:47 | 05:31 | 04:44 | 0 | 1450 |  | EXT | Нарушение формы кольцевого шва |  | (c)
82449.445000 | 0.000000 | -0.015000 | -11.510000 | -11.525000 | -1464.000000 | -1010.000000 | -1188.000000 | 912.000000 |  | 7416 | Нарушение формы кольцевого шва | GWAN |  | 08:57 | 10:10 | 09:41 | 0 | 551 |  | INT | Нарушение формы кольцевого шва |  | (c)
82459.342000 | 9.897000 | 9.813000 | -1.613000 | -1.697000 | 89.000000 | 118.000000 | 122.000000 | 89.000000 | 1531.000000 | 7416 |  | ARTD | GENE | 01:07 | 01:12 | 01:13 | 166 | 66 |  | EXT | -. Наплавка. |  | (c)
82467.502000 | 3.595000 | 3.396000 | -4.603000 | -4.802000 | 538.000000 | 755.000000 | 874.000000 | 538.000000 | 3396.000000 | 7417б |  | WRIN |  | 05:42 | 06:17 | 06:36 | 412 | 671 | 0.000000 |  | - |  | (c)
82468.290000 | 4.383000 | 4.259000 | -3.815000 | -3.939000 | 682.000000 | 798.000000 | 803.000000 | 682.000000 | 3724.000000 | 7417б |  | DENT |  | 06:05 | 06:24 | 06:25 | 215 | 240 | 0.211268 |  | - |  | (c)
82468.833000 | 4.926000 | 4.779000 | -3.272000 | -3.419000 | 416.000000 | 796.000000 | 841.000000 | 416.000000 | 3082.000000 | 7417б |  | WRIN |  | 05:23 | 06:24 | 06:31 | 337 | 850 | 0.000000 |  | - |  | (c)
82472.105000 | 0.000000 | -0.025000 | -11.050000 | -11.075000 | -1571.000000 | -866.000000 | -1008.000000 | 445.000000 |  | 7418 | Нарушение формы кольцевого шва | GWAN |  | 06:57 | 08:51 | 08:28 | 0 | 1125 |  | EXT | Нарушение формы кольцевого шва |  | (c)
82517.640000 | 0.000000 | -0.020000 | -11.160000 | -11.180000 | 1022.000000 | -1650.000000 | -1910.000000 | 382.000000 |  | 7422 | Нарушение формы кольцевого шва | GWAN |  | 07:35 | 00:24 | 11:42 | 0 | 3057 |  | INT | Нарушение формы кольцевого шва |  | (c)
82528.800000 | 0.000000 | -0.031000 | -11.240000 | -11.271000 | 2092.000000 | 2196.000000 | -1911.000000 | 1453.000000 |  | 7423 | Нарушение формы кольцевого шва | GWAN |  | 02:02 | 02:19 | 03:16 | 0 | 915 |  | EXT | Нарушение формы кольцевого шва |  | (c)
82528.800000 | 0.000000 | -0.011000 | -11.240000 | -11.251000 | -868.000000 | -706.000000 | -746.000000 | 624.000000 |  | 7423 | Смещение кромок | GWAN |  | 06:05 | 06:31 | 06:24 | 0 | 244 | 3.854000 | EXT | Смещение кромок. Наружу. Величина смещения - 3.9 мм. |  | (c)
82551.345000 | 0.000000 | -0.027000 | -11.110000 | -11.137000 | -1807.000000 | 284.000000 | -197.000000 | 1413.000000 |  | 7425 | Нарушение формы кольцевого шва | GWAN |  | 09:03 | 02:40 | 01:23 | 0 | 3220 |  | EXT | Нарушение формы кольцевого шва |  | (c)
82585.675000 | 0.000000 | -0.031000 | -11.455000 | -11.486000 | -2184.000000 | -1960.000000 | -1989.000000 | 1795.000000 |  | 7428 | Смещение кромок | GWAN |  | 01:57 | 02:34 | 02:29 | 0 | 389 | 3.447000 | EXT | Смещение кромок. Вовнутрь. Величина смещения - 3.4 мм. |  | (c)
82585.675000 | 0.000000 | -0.041000 | -11.455000 | -11.496000 | -1234.000000 | -1173.000000 | -951.000000 | 668.000000 |  | 7428 | Смещение кромок | GWAN |  | 04:31 | 04:41 | 05:16 | 0 | 566 | 3.705000 | EXT | Смещение кромок. Наружу. Величина смещения - 3.7 мм. |  | (c)
82619.560000 | 0.000000 | -0.026000 | -11.170000 | -11.196000 | -980.000000 | -527.000000 | -698.000000 | 417.000000 |  | 7431 | Смещение кромок | GWAN |  | 04:41 | 05:54 | 05:26 | 0 | 563 | 2.957000 | EXT | Смещение кромок. Наружу. Величина смещения - 3 мм. |  | (c)
82642.070000 | 0.000000 | -0.018000 | -11.655000 | -11.673000 | 1795.000000 | 2203.000000 | -1467.000000 | 267.000000 |  | 7433 | Нарушение формы кольцевого шва | GWAN |  | 10:13 | 11:19 | 01:27 | 0 | 2399 |  | INT | Нарушение формы кольцевого шва. Аномалия находится на отводе. |  | (c)
82653.725000 | 0.000000 | -0.031000 | -11.290000 | -11.321000 | 392.000000 | -2106.000000 | 2214.000000 | 392.000000 |  | 7434 | Нарушение формы кольцевого шва | GWAN |  | 01:57 | 07:14 | 06:51 | 0 | 3644 |  | EXT | Нарушение формы кольцевого шва |  | (c)
82733.720000 | 0.000000 | -0.026000 | -11.635000 | -11.661000 | -874.000000 | -563.000000 | -606.000000 | 339.000000 |  | 7441 | Смещение кромок | GWAN |  | 03:18 | 04:08 | 04:01 | 0 | 534 | 3.758000 | EXT | Смещение кромок. Вовнутрь. Величина смещения - 3.8 мм. |  | (c)
82785.124000 | 5.629000 | 5.343000 | -5.901000 | -6.187000 | -1843.000000 | -1433.000000 | -1349.000000 | 856.000000 | 5343.000000 | 7445 |  | WRIN |  | 05:06 | 06:12 | 06:26 | 554 | 987 | 1.000000 |  | - |  | (c)
82843.022000 | 2.213000 | 1.827000 | -0.807000 | -1.193000 | -1988.000000 | -1940.000000 | -1933.000000 | 1879.000000 | 124.000000 | 7450б |  | CORR | GENE | 01:39 | 01:47 | 01:48 | 1069 | 109 | 11.000000 | EXT | - |  | (c)
82848.255000 | 0.000000 | -0.011000 | -11.120000 | -11.131000 | -281.000000 | -162.000000 | -169.000000 | 58.000000 |  | 7451 | Смещение кромок | GWAN |  | 05:51 | 06:11 | 06:10 | 0 | 224 | 2.675000 | EXT | Смещение кромок. Наружу. Величина смещения - 2.7 мм. |  | (c)
82916.640000 | 0.000000 | -0.036000 | -11.270000 | -11.306000 | 2045.000000 | -1864.000000 | -1758.000000 | 1100.000000 |  | 7457 | Смещение кромок | GWAN |  | 00:20 | 01:49 | 02:06 | 0 | 1316 | 3.598000 | EXT | Смещение кромок. Наружу. Аномалия находится на отводе. Величина смещения - 3.6 мм. |  | (c)
82927.910000 | 0.000000 | -0.011000 | -11.565000 | -11.576000 | -381.000000 | -192.000000 | -229.000000 | 76.000000 |  | 7458 | Смещение кромок | GWAN |  | 05:41 | 06:11 | 06:05 | 0 | 305 | 3.371000 | EXT | Смещение кромок. Наружу. Величина смещения - 3.4 мм. |  | (c)
82960.847000 | 10.117000 | 10.071000 | -1.453000 | -1.499000 | 1472.000000 | 1571.000000 | 1603.000000 | 1472.000000 | 1367.000000 | 7460 |  | ARTD | GENE | 04:19 | 04:35 | 04:40 | 132 | 262 | 11.830435 | EXT | -. Эквивалент потери металла 12%. Аномалия находится на упругопластическом изгибе: R=337 D, максимальное растяжение на 6.3 час. |  | (c)
82984.860000 | 0.000000 | -0.031000 | -11.510000 | -11.541000 | -1124.000000 | -910.000000 | -966.000000 | 808.000000 |  | 7463 | Смещение кромок | GWAN |  | 01:21 | 01:56 | 01:47 | 0 | 317 | 3.100000 | EXT | Смещение кромок. Вовнутрь. Аномалия находится на отводе. Величина смещения - 3.1 мм. |  | (c)
82984.860000 | 0.000000 | -0.031000 | -11.510000 | -11.541000 | -1804.000000 | -1607.000000 | -1605.000000 | 1406.000000 |  | 7463 | Смещение кромок | GWAN |  | 11:32 | 00:03 | 00:04 | 0 | 398 | 3.823000 | EXT | Смещение кромок. Вовнутрь. Аномалия находится на отводе. Величина смещения - 3.8 мм. |  | (c)
83019.614000 | 0.049000 | 0.025000 | -11.626000 | -11.650000 | 897.000000 | 905.000000 | 906.000000 | 897.000000 | 25.000000 | 7466 |  | CORR | AXGR | 06:13 | 06:15 | 06:15 | 148 | 19 | 13.000000 | EXT | - |  | (c)
83019.686000 | 0.121000 | 0.076000 | -11.554000 | -11.599000 | 598.000000 | 762.000000 | 741.000000 | 598.000000 | 76.000000 | 7466 |  | CORR | GENE | 05:25 | 05:52 | 05:48 | 77 | 286 | 13.000000 | EXT | - |  | (c)
83087.910000 | 0.000000 | -0.056000 | -11.655000 | -11.711000 | 2102.000000 | -2220.000000 | -2187.000000 | 2014.000000 |  | 7472 | Смещение кромок | GWAN |  | 00:09 | 00:31 | 00:36 | 0 | 346 | 3.458000 | EXT | Смещение кромок. Вовнутрь. Величина смещения - 3.5 мм. Аномалия находится на упругопластическом изгибе: R=461 D, максимальное растяжение на 11.4 час. |  | (c)
83087.910000 | 0.000000 | -0.041000 | -11.655000 | -11.696000 | -1694.000000 | -1570.000000 | -1427.000000 | 1160.000000 |  | 7472 | Смещение кромок | GWAN |  | 01:56 | 02:16 | 02:39 | 0 | 534 | 3.608000 | EXT | Смещение кромок. Вовнутрь. Величина смещения - 3.6 мм. Аномалия находится на упругопластическом изгибе: R=461 D, максимальное растяжение на 11.4 час. |  | (c)
83168.295000 | 0.000000 | -0.051000 | -11.740000 | -11.791000 | 500.000000 | 1508.000000 | 1065.000000 | 500.000000 |  | 7479 | Смещение кромок | GWAN |  | 04:18 | 07:00 | 05:49 | 0 | 1130 | 4.135000 | EXT | Смещение кромок. Наружу. Аномалия находится на отводе. Величина смещения - 4.1 мм. |  | (c)
83168.295000 | 0.000000 | -0.046000 | -11.740000 | -11.786000 | 1874.000000 | 2103.000000 | 2217.000000 | 1874.000000 |  | 7479 | Смещение кромок | GWAN |  | 08:00 | 08:37 | 08:55 | 0 | 685 | 2.817000 | EXT | Смещение кромок. Вовнутрь. Аномалия находится на отводе. Величина смещения - 2.8 мм. |  | (c)
83192.778000 | 1.408000 | 1.367000 | -10.247000 | -10.288000 | -7.000000 | 19.000000 | 34.000000 | 0.000000 | 1367.000000 | 7481 |  | DENT |  | 07:55 | 07:59 | 08:02 | 92 | 81 | 0.422535 |  | -. Аномалия находится вблизи продольного шва. |  | (c)
83236.625000 | 0.000000 | -0.056000 | -11.435000 | -11.491000 | -1505.000000 | -1355.000000 | -1235.000000 | 965.000000 |  | 7485 | Смещение кромок | GWAN |  | 11:32 | 11:56 | 00:16 | 0 | 540 | 3.509000 | EXT | Смещение кромок. Вовнутрь. Аномалия находится на отводе. Величина смещения - 3.5 мм. |  | (c)
83259.730000 | 0.000000 | -0.021000 | -11.405000 | -11.426000 | -151.000000 | -88.000000 | -84.000000 | 18.000000 |  | 7487 | Смещение кромок | GWAN |  | 05:05 | 05:15 | 05:15 | 0 | 134 | 4.873000 | EXT | Смещение кромок. Вовнутрь. Величина смещения - 4.9 мм. |  | (c)
83271.135000 | 0.000000 | -0.034000 | -11.685000 | -11.719000 | -778.000000 | -720.000000 | -702.000000 | 627.000000 |  | 7488 | Смещение кромок | GWAN |  | 01:03 | 01:12 | 01:15 | 0 | 151 | 3.105512 | EXT | Смещение кромок. Наружу. Величина смещения - 3.1 мм. |  | (c)
83271.135000 | 0.000000 | -0.026000 | -11.685000 | -11.711000 | -573.000000 | -513.000000 | -486.000000 | 399.000000 |  | 7488 | Смещение кромок | GWAN |  | 01:35 | 01:45 | 01:50 | 0 | 174 | 3.002000 | EXT | Смещение кромок. Вовнутрь. Величина смещения - 3 мм. |  | (c)
83271.135000 | 0.000000 | -0.041000 | -11.685000 | -11.726000 | -1456.000000 | -1366.000000 | -1304.000000 | 1151.000000 |  | 7488 | Смещение кромок | GWAN |  | 11:13 | 11:27 | 11:38 | 0 | 305 | 3.478000 | EXT | Смещение кромок. Вовнутрь. Величина смещения - 3.5 мм. |  | (c)
83283.383000 | 0.563000 | 0.532000 | -10.252000 | -10.283000 | 2095.000000 | 2126.000000 | 2124.000000 | 2095.000000 | 532.000000 | 7489 |  | DENT |  | 05:32 | 05:37 | 05:37 | 56 | 58 | 0.281690 |  | - |  | (c)
83335.787000 | 8.157000 | 8.039000 | -2.908000 | -3.026000 | -99.000000 | -79.000000 | -84.000000 | 69.000000 | 2736.000000 | 7493 | Металлургический дефект | MIAN | AXGR | 10:32 | 10:36 | 10:35 | 290 | 29 | 10.000000 | INT | Металлургический дефект. Эквивалент потери металла 10%. |  | (c)
83347.058000 | 8.363000 | 8.330000 | -3.242000 | -3.275000 | -1114.000000 | -1044.000000 | -956.000000 | 797.000000 | 3230.000000 | 7494 |  | GOUG | GENE | 05:25 | 05:37 | 05:51 | 45 | 317 | 12.000000 | EXT | -. Задир. |  | (c)
83373.150000 | 0.000000 | -0.026000 | -11.680000 | -11.706000 | 2228.000000 | -2189.000000 | -2188.000000 | 2143.000000 |  | 7497 | Смещение кромок | GWAN |  | 03:11 | 03:18 | 03:18 | 0 | 90 | 3.306000 | EXT | Смещение кромок. Наружу. Величина смещения - 3.3 мм. |  | (c)
83384.830000 | 0.000000 | -0.031000 | -11.135000 | -11.166000 | 1844.000000 | 1925.000000 | 1930.000000 | 1844.000000 |  | 7498 | Смещение кромок | GWAN |  | 03:22 | 03:35 | 03:36 | 0 | 171 | 4.075000 | EXT | Смещение кромок. Вовнутрь. Величина смещения - 4.1 мм. |  | (c)
83395.965000 | 0.000000 | -0.016000 | -11.460000 | -11.476000 | 2024.000000 | 2146.000000 | 2117.000000 | 2024.000000 |  | 7499 | Смещение кромок | GWAN |  | 03:19 | 03:39 | 03:34 | 0 | 186 | 2.754000 | EXT | Смещение кромок. Наружу. Величина смещения - 2.8 мм. |  | (c)
83395.965000 | 0.000000 | -0.016000 | -11.460000 | -11.476000 | -2106.000000 | -2057.000000 | -1947.000000 | 1787.000000 |  | 7499 | Смещение кромок | GWAN |  | 04:13 | 04:21 | 04:38 | 0 | 319 | 3.868000 | EXT | Смещение кромок. Наружу. Величина смещения - 3.9 мм. |  | (c)
83486.205000 | 0.000000 | -0.029000 | -11.250000 | -11.279000 | -2011.000000 | -1340.000000 | -1257.000000 | 502.000000 |  | 7507 | Нарушение формы кольцевого шва | GWAN |  | 07:53 | 09:42 | 09:55 | 0 | 1509 |  | EXT | Нарушение формы кольцевого шва |  | (c)
83497.455000 | 0.000000 | -0.031000 | -11.370000 | -11.401000 | -2158.000000 | -1945.000000 | -1944.000000 | 1731.000000 |  | 7508 | Нарушение формы кольцевого шва | GWAN |  | 01:44 | 02:18 | 02:18 | 0 | 427 |  | EXT | Нарушение формы кольцевого шва |  | (c)
83497.455000 | 0.000000 | -0.021000 | -11.370000 | -11.391000 | -1482.000000 | -1029.000000 | -1220.000000 | 959.000000 |  | 7508 | Смещение кромок | GWAN |  | 03:33 | 04:46 | 04:15 | 0 | 523 | 2.419000 | EXT | Смещение кромок. Наружу. Величина смещения - 2.4 мм. |  | (c)
83600.320000 | 0.000000 | -0.026000 | -11.355000 | -11.381000 | -414.000000 | -278.000000 | -259.000000 | 104.000000 |  | 7517 | Смещение кромок | GWAN |  | 07:58 | 08:20 | 08:23 | 0 | 311 | 2.787000 | EXT | Смещение кромок. Наружу. Аномалия находится на отводе. Величина смещения - 2.8 мм. |  | (c)
83611.675000 | 0.000000 | -0.021000 | -11.615000 | -11.636000 | 1753.000000 | 2072.000000 | 2019.000000 | 1753.000000 |  | 7518 | Смещение кромок | GWAN |  | 04:37 | 05:29 | 05:20 | 0 | 531 | 2.425000 | EXT | Смещение кромок. Наружу. Аномалия находится на отводе. Величина смещения - 2.4 мм. |  | (c)
83611.675000 | 0.000000 | -0.046000 | -11.615000 | -11.661000 | -51.000000 | 344.000000 | 222.000000 | 0.000000 |  | 7518 | Смещение кромок | GWAN |  | 11:46 | 00:50 | 00:30 | 0 | 546 | 3.228000 | EXT | Смещение кромок. Вовнутрь. Аномалия находится на отводе. Величина смещения - 3.2 мм. |  | (c)
83611.791000 | 0.116000 | 0.104000 | -11.499000 | -11.511000 | 2090.000000 | -2059.000000 | -2139.000000 | 1907.000000 | 104.000000 | 7518 |  | CORR | СIGR | 05:32 | 06:22 | 06:09 | 24 | 464 | 12.000000 | EXT | - |  | (c)
83639.450000 | 4.490000 | 4.404000 | -7.185000 | -7.271000 | 528.000000 | 629.000000 | 704.000000 | 528.000000 | 4404.000000 | 7520 |  | DENT |  | 05:59 | 06:16 | 06:28 | 156 | 353 | 0.352113 |  | - |  | (c)
83760.010000 | 10.445000 | 10.303000 | -1.110000 | -1.252000 | 241.000000 | 663.000000 | 515.000000 | 241.000000 | 1042.000000 | 7530 |  | DENT |  | 10:36 | 11:44 | 11:20 | 210 | 548 | 0.492958 |  | -. Аномалия находится на упругопластическом изгибе. |  | (c)
83784.081000 | 0.036000 | 0.018000 | -11.474000 | -11.492000 | -997.000000 | -997.000000 | -632.000000 | 268.000000 | 18.000000 | 7533 |  | CORR | GENE | 03:02 | 03:02 | 04:01 | 125 | 729 | 11.000000 | EXT | -. Аномалия находится на упругопластическом изгибе: R=909 D, максимальное растяжение на 6.9 час. |  | (c)
83818.539000 | 11.439000 | 11.318000 | -0.026000 | -0.147000 | -641.000000 | -394.000000 | -417.000000 | 193.000000 | 24.000000 | 7535 |  | CORR | GENE | 04:06 | 04:46 | 04:42 | 123 | 448 | 11.000000 | EXT | - |  | (c)
83818.565000 | 0.000000 | -0.031000 | -11.320000 | -11.351000 | 1198.000000 | 1288.000000 | 1347.000000 | 1198.000000 |  | 7536 | Смещение кромок | GWAN |  | 03:26 | 03:40 | 03:50 | 0 | 299 | 3.187000 | EXT | Смещение кромок. Наружу. Величина смещения - 3.2 мм. |  | (c)
83818.578000 | 0.013000 | 0.013000 | -11.307000 | -11.307000 | 2066.000000 | -2168.000000 | -2177.000000 | 1960.000000 | 13.000000 | 7536 |  | CORR | GENE | 05:46 | 06:23 | 06:21 | 113 | 435 | 13.000000 | EXT | - |  | (c)
83818.617000 | 0.052000 | 0.023000 | -11.268000 | -11.297000 | 1550.000000 | 1996.000000 | 1778.000000 | 1550.000000 | 23.000000 | 7536 |  | CORR | GENE | 04:23 | 05:35 | 04:59 | 64 | 455 | 10.000000 | EXT | - |  | (c)
83886.380000 | 0.000000 | -0.031000 | -2.030000 | -2.061000 | 1567.000000 | 1895.000000 | 1972.000000 | 1567.000000 |  | 7542 | Смещение кромок | GWAN |  | 04:58 | 05:51 | 06:03 | 0 | 810 | 4.177000 | EXT | Смещение кромок. Наружу. Аномалия находится на отводе. Величина смещения - 4.2 мм. |  | (c)
83888.410000 | 0.000000 | -0.031000 | -9.505000 | -9.536000 | -1265.000000 | -948.000000 | -1095.000000 | 925.000000 |  | 7543 | Смещение кромок | GWAN |  | 02:15 | 03:06 | 02:43 | 0 | 340 | 3.451000 | EXT | Смещение кромок. Вовнутрь. Аномалия находится на отводе. Величина смещения - 3.5 мм. |  | (c)
83888.410000 | 0.000000 | -0.028000 | -9.505000 | -9.533000 | -552.000000 | -39.000000 | -199.000000 | 0.000000 |  | 7543 | Непровар / утяжина | GWAN |  | 04:10 | 05:33 | 05:07 | 0 | 706 | 14.000000 | INT | Непровар / утяжина. Аномалия находится на отводе. |  | (c)
83920.525000 | 0.000000 | -0.036000 | -11.180000 | -11.216000 | 984.000000 | 1437.000000 | 1273.000000 | 984.000000 |  | 7546 | Смещение кромок | GWAN |  | 05:57 | 07:10 | 06:44 | 0 | 578 | 4.087000 | EXT | Смещение кромок. Наружу. Величина смещения - 4.1 мм. |  | (c)
83920.525000 | 0.000000 | -0.026000 | -11.180000 | -11.206000 | 1739.000000 | 1992.000000 | 1949.000000 | 1739.000000 |  | 7546 | Смещение кромок | GWAN |  | 07:59 | 08:40 | 08:33 | 0 | 418 | 3.399000 | EXT | Смещение кромок. Наружу. Величина смещения - 3.4 мм. |  | (c)
83920.525000 | 0.000000 | -0.031000 | -11.180000 | -11.211000 | -1336.000000 | -950.000000 | -748.000000 | 160.000000 |  | 7546 | Смещение кромок | GWAN |  | 11:42 | 00:45 | 01:17 | 0 | 1176 | 3.813000 | EXT | Смещение кромок. Вовнутрь. Величина смещения - 3.8 мм. |  | (c)
83943.189000 | 0.069000 | 0.055000 | -11.151000 | -11.165000 | 1491.000000 | 1682.000000 | 1648.000000 | 1491.000000 | 55.000000 | 7548 |  | CORR | GENE | 05:25 | 05:56 | 05:50 | 56 | 315 | 11.000000 | EXT | - |  | (c)
83948.321000 | 5.201000 | 5.148000 | -6.019000 | -6.072000 | 1722.000000 | 1815.000000 | 1847.000000 | 1722.000000 | 5148.000000 | 7548 |  | DENT |  | 06:02 | 06:17 | 06:23 | 107 | 249 | 0.492958 |  | - |  | (c)
83989.168000 | 0.063000 | 0.023000 | -11.417000 | -11.457000 | 1939.000000 | 2171.000000 | 2162.000000 | 1939.000000 | 23.000000 | 7552 |  | CORR | GENE | 04:47 | 05:24 | 05:23 | 65 | 445 | 11.000000 | EXT | - |  | (c)
83989.170000 | 0.065000 | 0.011000 | -11.415000 | -11.469000 | 1314.000000 | 1587.000000 | 1528.000000 | 1314.000000 | 11.000000 | 7552 |  | CORR | GENE | 03:06 | 03:50 | 03:41 | 110 | 428 | 11.000000 | EXT | - |  | (c)
84000.593000 | 0.008000 | 0.003000 | -10.612000 | -10.617000 | 793.000000 | 846.000000 | 926.000000 | 793.000000 | 3.000000 | 7553 |  | CORR | GENE | 08:38 | 08:47 | 08:59 | 87 | 267 | 13.000000 | EXT | - |  | (c)
84000.609000 | 0.024000 | 0.015000 | -10.596000 | -10.605000 | 161.000000 | 232.000000 | 250.000000 | 161.000000 | 15.000000 | 7553 |  | CORR | GENE | 06:56 | 07:07 | 07:10 | 75 | 178 | 23.000000 | EXT | - |  | (c)
84001.560000 | 0.975000 | 0.899000 | -9.645000 | -9.721000 | 59.000000 | 150.000000 | 130.000000 | 59.000000 | 899.000000 | 7553 |  | DENT |  | 06:39 | 06:54 | 06:51 | 148 | 142 | 0.281690 |  | -. Аномалия находится вблизи продольного шва. |  | (c)
84011.222000 | 0.017000 | 0.008000 | -11.353000 | -11.362000 | 1705.000000 | 1801.000000 | 1870.000000 | 1705.000000 | 8.000000 | 7554 |  | CORR | GENE | 02:55 | 03:10 | 03:22 | 48 | 330 | 10.000000 | EXT | - |  | (c)
84056.808000 | 0.048000 | 0.008000 | -11.227000 | -11.267000 | 1986.000000 | -2225.000000 | -1942.000000 | 1410.000000 | 8.000000 | 7558 |  | CORR | GENE | 08:37 | 09:17 | 10:03 | 82 | 1065 | 12.000000 | EXT | - |  | (c)
84102.255000 | 0.000000 | -0.046000 | -10.490000 | -10.536000 | -1933.000000 | -1687.000000 | -1746.000000 | 1559.000000 |  | 7562 | Смещение кромок | GWAN |  | 10:14 | 10:53 | 10:44 | 0 | 375 | 2.966000 | EXT | Смещение кромок. Наружу. Величина смещения - 3 мм. |  | (c)
84105.606000 | 3.351000 | 3.333000 | -7.139000 | -7.157000 | 1509.000000 | 1572.000000 | 1566.000000 | 1509.000000 | 3333.000000 | 7562 |  | GOUG | СIGR | 07:29 | 07:39 | 07:38 | 39 | 114 | 12.000000 | EXT | -. Задир. |  | (c)
84107.940000 | 5.685000 | 5.644000 | -4.805000 | -4.846000 | -1510.000000 | -1482.000000 | -1479.000000 | 1449.000000 | 4736.000000 | 7562 |  | DENT |  | 11:22 | 11:26 | 11:27 | 110 | 61 | 0.281690 |  | - |  | (c)
84135.813000 | 0.008000 | 0.003000 | -11.342000 | -11.347000 | 938.000000 | 1458.000000 | 1299.000000 | 938.000000 | 3.000000 | 7565 |  | CORR | СIGR | 03:06 | 04:30 | 04:04 | 19 | 723 | 15.000000 | EXT | - |  | (c)
84141.952000 | 6.147000 | 5.934000 | -5.203000 | -5.416000 | 1420.000000 | 1508.000000 | 1559.000000 | 1420.000000 | 5157.000000 | 7565 |  | GOUG | GENE | 04:24 | 04:38 | 04:46 | 259 | 279 | 9.000000 | EXT | -. Зона задиров. |  | (c)
84166.075000 | 7.285000 | 7.220000 | -4.090000 | -4.155000 | 1755.000000 | 1863.000000 | 1846.000000 | 1755.000000 | 4021.000000 | 7567 |  | DENT |  | 05:34 | 05:52 | 05:49 | 134 | 182 | 0.492958 |  | - |  | (c)
84170.165000 | 0.000000 | -0.017000 | -11.480000 | -11.497000 | 974.000000 | 1311.000000 | 1343.000000 | 974.000000 |  | 7568 | Нарушение формы кольцевого шва | GWAN |  | 08:51 | 09:45 | 09:50 | 0 | 738 |  | EXT | Нарушение формы кольцевого шва |  | (c)
84181.645000 | 0.000000 | -0.036000 | -11.680000 | -11.716000 | -526.000000 | 270.000000 | -21.000000 | 0.000000 |  | 7569 | Нарушение формы кольцевого шва | GWAN |  | 03:45 | 05:54 | 05:07 | 0 | 1011 |  | EXT | Нарушение формы кольцевого шва |  | (c)
84193.325000 | 0.000000 | -0.021000 | -11.350000 | -11.371000 | -1233.000000 | -1070.000000 | -1009.000000 | 785.000000 |  | 7570 | Смещение кромок | GWAN |  | 05:47 | 06:14 | 06:24 | 0 | 447 | 2.660000 | EXT | Смещение кромок. Наружу. Аномалия находится на отводе. Величина смещения - 2.7 мм. |  | (c)
84239.135000 | 0.000000 | -0.021000 | -11.750000 | -11.771000 | -1852.000000 | -1716.000000 | -1620.000000 | 1388.000000 |  | 7574 | Смещение кромок | GWAN |  | 04:06 | 04:28 | 04:43 | 0 | 465 | 2.788000 | EXT | Смещение кромок. Наружу. Аномалия находится на отводе. Величина смещения - 2.8 мм. |  | (c)
84250.980000 | 0.095000 | 0.078000 | -11.010000 | -11.027000 | -1971.000000 | -1953.000000 | -1954.000000 | 1937.000000 | 78.000000 | 7575 |  | DENT |  | 01:43 | 01:46 | 01:46 | 34 | 34 | 0.352113 |  | -. Аномалия находится вблизи кольцевого сварного шва. |  | (c)
84273.660000 | 0.000000 | -0.031000 | -11.430000 | -11.461000 | 1653.000000 | 1964.000000 | 1897.000000 | 1653.000000 |  | 7577 | Смещение кромок | GWAN |  | 07:14 | 08:04 | 07:53 | 0 | 488 | 3.678000 | EXT | Смещение кромок. Наружу. Аномалия находится на отводе. Величина смещения - 3.7 мм. |  | (c)
84331.090000 | 0.000000 | -0.028000 | -11.330000 | -11.358000 | -2102.000000 | -1630.000000 | -1737.000000 | 1373.000000 |  | 7582 | Нарушение формы кольцевого шва | GWAN |  | 05:24 | 06:40 | 06:23 | 0 | 730 |  | EXT | Нарушение формы кольцевого шва |  | (c)
84342.420000 | 0.000000 | -0.042000 | -11.480000 | -11.522000 | -231.000000 | 127.000000 | 181.000000 | 0.000000 |  | 7583 | Нарушение формы кольцевого шва | GWAN |  | 08:48 | 09:45 | 09:54 | 0 | 825 |  | EXT | Нарушение формы кольцевого шва |  | (c)
84365.235000 | 0.000000 | -0.031000 | -11.685000 | -11.716000 | -1746.000000 | -1482.000000 | -1421.000000 | 1096.000000 |  | 7585 | Смещение кромок | GWAN |  | 00:42 | 01:24 | 01:34 | 0 | 651 | 3.712000 | EXT | Смещение кромок. Вовнутрь. Величина смещения - 3.7 мм. |  | (c)
84376.819000 | 11.584000 | 11.552000 | -0.101000 | -0.133000 | 270.000000 | 531.000000 | 504.000000 | 270.000000 | 77.000000 | 7585 |  | CORR | GENE | 06:07 | 06:49 | 06:45 | 56 | 468 | 10.000000 | EXT | - |  | (c)
84388.245000 | 0.000000 | -0.036000 | -11.250000 | -11.286000 | -2095.000000 | -1744.000000 | -1807.000000 | 1520.000000 |  | 7587 | Смещение кромок | GWAN |  | 11:26 | 00:23 | 00:13 | 0 | 575 | 3.704000 | EXT | Смещение кромок. Вовнутрь. Величина смещения - 3.7 мм. |  | (c)
84399.394000 | 11.149000 | 11.091000 | -0.101000 | -0.159000 | -166.000000 | 184.000000 | 210.000000 | 0.000000 | 60.000000 | 7587 |  | CORR | GENE | 04:37 | 05:34 | 05:38 | 99 | 752 | 14.000000 | EXT | - |  | (c)
84399.496000 | 0.001000 | 0.001000 | -11.234000 | -11.234000 | 907.000000 | 1229.000000 | 1457.000000 | 907.000000 | 1.000000 | 7588 |  | CORR | СIGR | 05:04 | 05:56 | 06:33 | 18 | 1099 | 15.000000 | EXT | - |  | (c)
84399.502000 | 0.007000 | 0.001000 | -11.228000 | -11.234000 | -1887.000000 | -1699.000000 | -1265.000000 | 643.000000 | 1.000000 | 7588 |  | CORR | GENE | 09:33 | 10:04 | 11:14 | 76 | 1244 | 13.000000 | EXT | - |  | (c)
84410.741000 | 0.011000 | 0.011000 | -11.404000 | -11.404000 | -892.000000 | -24.000000 | 97.000000 | 0.000000 | 11.000000 | 7589 |  | CORR | GENE | 03:24 | 05:44 | 06:04 | 61 | 1977 | 11.000000 | EXT | - |  | (c)
84422.136000 | 11.406000 | 11.331000 | -0.009000 | -0.084000 | -1246.000000 | -103.000000 | 86.000000 | 0.000000 | 9.000000 | 7589 |  | CORR | GENE | 02:27 | 05:32 | 06:02 | 75 | 2664 | 10.000000 | EXT | - |  | (c)
84525.480000 | 0.040000 | 0.008000 | -11.620000 | -11.652000 | 2046.000000 | -2229.000000 | 2176.000000 | 2046.000000 | 8.000000 | 7599 |  | CORR | GENE | 05:06 | 05:36 | 05:27 | 69 | 259 | 12.000000 | EXT | - |  | (c)
84565.609000 | 5.574000 | 5.505000 | -6.111000 | -6.180000 | 876.000000 | 1109.000000 | 1147.000000 | 876.000000 | 5505.000000 | 7602 |  | DENT |  | 06:00 | 06:37 | 06:43 | 154 | 543 | 0.985915 |  | - |  | (c)
84566.135000 | 6.100000 | 6.041000 | -5.585000 | -5.644000 | 1042.000000 | 1177.000000 | 1204.000000 | 1042.000000 | 5511.000000 | 7602 |  | DENT |  | 06:26 | 06:48 | 06:53 | 133 | 325 | 0.281690 |  | - |  | (c)
84582.790000 | 11.070000 | 11.051000 | -0.010000 | -0.029000 | 1093.000000 | 1620.000000 | 1669.000000 | 1093.000000 | 10.000000 | 7603 |  | CORR | СIGR | 01:17 | 02:42 | 02:50 | 19 | 1153 | 11.000000 | EXT | - |  | (c)
84582.795000 | 11.075000 | 11.051000 | -0.005000 | -0.029000 | -1262.000000 | -889.000000 | -992.000000 | 721.000000 | 2.000000 | 7603 |  | CORR | СIGR | 06:57 | 07:57 | 07:40 | 27 | 541 | 10.000000 | EXT | - |  | (c)
84594.347000 | 11.547000 | 11.538000 | -0.093000 | -0.102000 | -1815.000000 | -1732.000000 | -1600.000000 | 1386.000000 | 33.000000 | 7604 |  | CORR | GENE | 07:17 | 07:30 | 07:52 | 69 | 429 | 13.000000 | EXT | - |  | (c)
84594.420000 | 11.620000 | 11.591000 | -0.020000 | -0.049000 | 1542.000000 | 1671.000000 | 1681.000000 | 1542.000000 | 9.000000 | 7604 |  | CORR | СIGR | 04:19 | 04:39 | 04:41 | 40 | 278 | 12.000000 | EXT | - |  | (c)
84605.646000 | 0.056000 | 0.031000 | -11.564000 | -11.589000 | -1362.000000 | -949.000000 | -1034.000000 | 705.000000 | 31.000000 | 7606 |  | CORR | GENE | 07:59 | 09:06 | 08:52 | 56 | 657 | 12.000000 | EXT | - |  | (c)
84617.191000 | 11.601000 | 11.584000 | -0.019000 | -0.036000 | 1274.000000 | 1501.000000 | 1597.000000 | 1274.000000 | 9.000000 | 7606 |  | CORR | СIGR | 03:05 | 03:42 | 03:57 | 27 | 647 | 11.000000 | EXT | - |  | (c)
84639.143000 | 0.018000 | 0.007000 | -11.292000 | -11.303000 | -1331.000000 | -439.000000 | -713.000000 | 95.000000 | 7.000000 | 7609 |  | CORR | GENE | 04:58 | 07:22 | 06:38 | 116 | 1236 | 14.000000 | EXT | -. Аномалия находится на упругопластическом изгибе: R=686 D, максимальное растяжение на 5.6 час. |  | (c)
84672.161000 | 0.011000 | 0.011000 | -11.179000 | -11.179000 | -467.000000 | 291.000000 | 159.000000 | 0.000000 | 11.000000 | 7612 |  | CORR | GENE | 04:27 | 06:30 | 06:08 | 96 | 1251 | 11.000000 | EXT | -. Аномалия находится на упругопластическом изгибе: R=750 D, максимальное растяжение на 5.2 час. |  | (c)
84684.685000 | 1.345000 | 1.229000 | -10.135000 | -10.251000 | -1453.000000 | -1359.000000 | -1366.000000 | 1278.000000 | 1229.000000 | 7613 |  | DENT |  | 05:47 | 06:02 | 06:01 | 195 | 175 | 0.281690 |  | - |  | (c)
84706.150000 | 0.020000 | 0.003000 | -11.330000 | -11.347000 | 1220.000000 | 1586.000000 | 1587.000000 | 1220.000000 | 3.000000 | 7615 |  | CORR | GENE | 03:26 | 04:25 | 04:25 | 47 | 734 | 12.000000 | EXT | - |  | (c)
84785.479000 | 11.469000 | 11.438000 | -0.006000 | -0.037000 | 1882.000000 | -1953.000000 | -2126.000000 | 1674.000000 | 5.000000 | 7621 |  | CORR | СIGR | 05:09 | 06:50 | 06:22 | 32 | 905 | 15.000000 | EXT | - |  | (c)
84785.542000 | 0.057000 | 0.025000 | -11.443000 | -11.475000 | 1423.000000 | 1692.000000 | 1907.000000 | 1423.000000 | 25.000000 | 7622 |  | CORR | GENE | 05:01 | 05:44 | 06:19 | 51 | 967 | 12.000000 | EXT | - |  | (c)
84788.516000 | 3.031000 | 2.872000 | -8.469000 | -8.628000 | 1693.000000 | 1880.000000 | 2001.000000 | 1693.000000 | 2872.000000 | 7622 |  | DENT |  | 05:44 | 06:15 | 06:34 | 250 | 617 | 0.985915 |  | - |  | (c)
84887.960000 | 0.000000 | -0.017000 | -11.490000 | -11.507000 | -1140.000000 | 1438.000000 | 327.000000 | 1140.000000 |  | 7631 | Нарушение формы кольцевого шва | GWAN |  | 10:09 | 05:05 | 02:06 | 0 | 2934 |  | EXT | Нарушение формы кольцевого шва |  | (c)
84933.004000 | 11.034000 | 11.012000 | -0.026000 | -0.048000 | 1089.000000 | 1422.000000 | 1476.000000 | 1089.000000 | 16.000000 | 7634 |  | CORR | СIGR | 04:35 | 05:29 | 05:38 | 32 | 775 | 13.000000 | EXT | - |  | (c)
84933.037000 | 0.007000 | 0.001000 | -11.553000 | -11.559000 | -507.000000 | 1.000000 | 4.000000 | 0.000000 | 1.000000 | 7635 |  | CORR | GENE | 05:31 | 06:53 | 06:53 | 59 | 1021 | 23.000000 | EXT | - |  | (c)
84956.170000 | 11.580000 | 11.573000 | -0.060000 | -0.067000 | 1732.000000 | -2153.000000 | -2055.000000 | 1381.000000 | 8.000000 | 7636 |  | CORR | GENE | 03:48 | 05:21 | 05:37 | 59 | 1349 | 12.000000 | EXT | - |  | (c)
84956.293000 | 0.063000 | 0.007000 | -11.007000 | -11.063000 | 436.000000 | 984.000000 | 896.000000 | 436.000000 | 7.000000 | 7637 |  | CORR | GENE | 05:02 | 06:31 | 06:16 | 89 | 920 | 14.000000 | EXT | - |  | (c)
84973.388000 | 6.088000 | 6.024000 | -5.597000 | -5.661000 | -1100.000000 | -909.000000 | -876.000000 | 652.000000 | 5544.000000 | 7638 |  | DENT |  | 08:16 | 08:47 | 08:52 | 117 | 448 | 1.056338 |  | - |  | (c)
84978.963000 | 11.663000 | 11.542000 | -0.022000 | -0.143000 | 2051.000000 | -2184.000000 | -2154.000000 | 1897.000000 | 12.000000 | 7638 |  | CORR | GENE | 04:44 | 05:21 | 05:26 | 131 | 512 | 12.000000 | EXT | - |  | (c)
84990.235000 | 11.250000 | 11.233000 | -0.010000 | -0.027000 | 287.000000 | 489.000000 | 423.000000 | 287.000000 | 6.000000 | 7639 |  | CORR | СIGR | 03:58 | 04:30 | 04:20 | 21 | 273 | 13.000000 | EXT | - |  | (c)
85006.447000 | 4.767000 | 4.743000 | -6.608000 | -6.632000 | 1945.000000 | 2047.000000 | 2031.000000 | 1945.000000 | 4743.000000 | 7641 |  | GOUG | СIGR | 09:11 | 09:28 | 09:25 | 43 | 172 | 12.000000 | EXT | -. Задир. |  | (c)
85024.200000 | 0.000000 | -0.016000 | -11.275000 | -11.291000 | -466.000000 | -80.000000 | -179.000000 | 0.000000 |  | 7643 | Смещение кромок | GWAN |  | 04:22 | 05:25 | 05:09 | 0 | 575 | 2.659000 | EXT | Смещение кромок. Наружу. Величина смещения - 2.7 мм. |  | (c)
85024.200000 | 0.000000 | -0.021000 | -11.275000 | -11.296000 | 187.000000 | 326.000000 | 360.000000 | 187.000000 |  | 7643 | Смещение кромок | GWAN |  | 06:08 | 06:30 | 06:36 | 0 | 346 | 3.336000 | EXT | Смещение кромок. Наружу. Величина смещения - 3.3 мм. |  | (c)
85024.200000 | 0.000000 | -0.018000 | -11.275000 | -11.293000 | 1506.000000 | 1989.000000 | 1903.000000 | 1506.000000 |  | 7643 | Нарушение формы кольцевого шва | GWAN |  | 09:41 | 10:58 | 10:45 | 0 | 794 |  | EXT | Нарушение формы кольцевого шва |  | (c)
85035.475000 | 0.000000 | -0.016000 | -11.355000 | -11.371000 | -1375.000000 | -1016.000000 | -938.000000 | 502.000000 |  | 7644 | Нарушение формы кольцевого шва | GWAN |  | 08:58 | 09:56 | 10:08 | 0 | 873 |  | EXT | Нарушение формы кольцевого шва |  | (c)
85058.264000 | 3.104000 | 3.073000 | -0.116000 | -0.147000 | -2215.000000 | -1761.000000 | -1624.000000 | 1032.000000 | 80.000000 | 7645в |  | CORR | GENE | 03:46 | 04:59 | 05:21 | 67 | 1183 | 13.000000 | EXT | - |  | (c)
85058.394000 | 0.014000 | 0.014000 | -11.361000 | -11.361000 | 446.000000 | 518.000000 | 654.000000 | 446.000000 | 14.000000 | 7646 |  | CORR | СIGR | 05:32 | 05:44 | 06:06 | 17 | 417 | 15.000000 | EXT | - |  | (c)
85149.560000 | 0.000000 | -0.026000 | -11.195000 | -11.221000 | 510.000000 | 743.000000 | 791.000000 | 510.000000 |  | 7654 | Нарушение формы кольцевого шва | GWAN |  | 03:07 | 03:45 | 03:53 | 0 | 562 |  | EXT | Нарушение формы кольцевого шва. Аномалия находится на отводе. |  | (c)
85172.088000 | 11.333000 | 11.316000 | -0.032000 | -0.049000 | -260.000000 | -133.000000 | -20.000000 | 0.000000 | 4.000000 | 7655 |  | CORR | GENE | 06:45 | 07:06 | 07:24 | 45 | 481 | 11.000000 | EXT | - |  | (c)
85229.798000 | 0.158000 | 0.127000 | -11.207000 | -11.238000 | 484.000000 | 606.000000 | 786.000000 | 484.000000 | 127.000000 | 7661 |  | CORR | GENE | 07:51 | 08:10 | 08:39 | 48 | 604 | 12.000000 | EXT | - |  | (c)
85234.076000 | 4.436000 | 4.425000 | -6.929000 | -6.940000 | 619.000000 | 682.000000 | 691.000000 | 619.000000 | 4425.000000 | 7661 |  | CORR | СIGR | 08:12 | 08:23 | 08:24 | 24 | 144 | 13.000000 | EXT | - |  | (c)
85234.813000 | 5.173000 | 5.154000 | -6.192000 | -6.211000 | 663.000000 | 712.000000 | 722.000000 | 663.000000 | 5154.000000 | 7661 |  | GOUG | СIGR | 08:20 | 08:28 | 08:29 | 44 | 118 | 11.000000 | EXT | -. Задир. |  | (c)
85263.375000 | 0.000000 | -0.029000 | -11.190000 | -11.219000 | -271.000000 | -111.000000 | 147.000000 | 0.000000 |  | 7664 | Нарушение формы кольцевого шва | GWAN |  | 05:42 | 06:07 | 06:49 | 0 | 837 |  | EXT | Нарушение формы кольцевого шва. Аномалия находится на упругопластическом изгибе: R=441 D, максимальное растяжение на 11.8 час. |  | (c)
85285.915000 | 0.000000 | -0.041000 | -11.695000 | -11.736000 | 808.000000 | 1029.000000 | 1055.000000 | 808.000000 |  | 7666 | Смещение кромок | GWAN |  | 04:57 | 05:32 | 05:37 | 0 | 494 | 4.729000 | EXT | Смещение кромок. Наружу. Аномалия находится на отводе. Величина смещения - 4.7 мм. |  | (c)
85331.686000 | 0.061000 | 0.011000 | -11.404000 | -11.454000 | 1385.000000 | -2128.000000 | 1918.000000 | 1385.000000 | 11.000000 | 7670 |  | CORR | GENE | 05:18 | 07:51 | 06:44 | 65 | 1065 | 13.000000 | EXT | - |  | (c)
85343.090000 | 0.000000 | -0.056000 | -11.725000 | -11.781000 | -165.000000 | 314.000000 | 442.000000 | 0.000000 |  | 7671 | Смещение кромок | GWAN |  | 10:41 | 11:58 | 00:19 | 0 | 1214 | 4.611000 | EXT | Смещение кромок. Вовнутрь. Величина смещения - 4.6 мм. |  | (c)
85377.866000 | 11.641000 | 11.583000 | -0.069000 | -0.127000 | 1760.000000 | 1940.000000 | 1993.000000 | 1760.000000 | 64.000000 | 7673 |  | CORR | GENE | 04:07 | 04:36 | 04:45 | 63 | 465 | 11.000000 | EXT | - |  | (c)
85412.025000 | 0.000000 | -0.006000 | -11.025000 | -11.031000 | 1874.000000 | -2117.000000 | -2033.000000 | 1479.000000 |  | 7677 | Нарушение формы кольцевого шва | GWAN |  | 09:49 | 11:04 | 11:18 | 0 | 1108 |  | EXT | Нарушение формы кольцевого шва |  | (c)
85445.795000 | 0.000000 | -0.004000 | -11.555000 | -11.559000 | 381.000000 | 985.000000 | 838.000000 | 381.000000 |  | 7680 | Нарушение формы кольцевого шва | GWAN |  | 04:22 | 06:00 | 05:36 | 0 | 915 |  | EXT | Нарушение формы кольцевого шва. Аномалия находится на отводе. |  | (c)
85503.577000 | 11.592000 | 11.523000 | -0.018000 | -0.087000 | -248.000000 | 29.000000 | 190.000000 | 0.000000 | 3.000000 | 7684 |  | CORR | GENE | 04:26 | 05:10 | 05:36 | 84 | 876 | 13.000000 | EXT | - |  | (c)
85520.094000 | 5.299000 | 5.237000 | -6.186000 | -6.248000 | -739.000000 | -697.000000 | -670.000000 | 602.000000 | 5237.000000 | 7686 |  | DENT |  | 05:03 | 05:10 | 05:14 | 135 | 137 | 0.281690 |  | - |  | (c)
85601.921000 | 6.461000 | 6.200000 | -4.854000 | -5.115000 | -1531.000000 | -1350.000000 | -1274.000000 | 1017.000000 | 4766.000000 | 7693 |  | DENT |  | 04:51 | 05:20 | 05:33 | 349 | 514 | 0.352113 |  | - |  | (c)
85629.394000 | 11.489000 | 11.376000 | -0.021000 | -0.134000 | -139.000000 | 606.000000 | 378.000000 | 0.000000 | 21.000000 | 7695 |  | CORR | GENE | 04:15 | 06:15 | 05:39 | 113 | 1034 | 10.000000 | EXT | - |  | (c)
85855.945000 | 11.020000 | 10.988000 | -0.035000 | -0.067000 | 1932.000000 | 2024.000000 | 2013.000000 | 1932.000000 | 13.000000 | 7715 |  | CORR | GENE | 06:47 | 07:02 | 07:00 | 54 | 162 | 14.000000 | EXT | - |  | (c)
85855.980000 | 0.000000 | -0.033000 | -11.405000 | -11.438000 | -1541.000000 | -656.000000 | -791.000000 | 42.000000 |  | 7716 | Нарушение формы кольцевого шва | GWAN |  | 07:40 | 10:03 | 09:41 | 0 | 1499 |  | EXT | Нарушение формы кольцевого шва |  | (c)
85856.015000 | 0.035000 | 0.004000 | -11.370000 | -11.401000 | -1894.000000 | -1780.000000 | -1797.000000 | 1700.000000 | 4.000000 | 7716 |  | CORR | GENE | 06:43 | 07:02 | 06:59 | 83 | 194 | 15.000000 | EXT | - |  | (c)
85890.065000 | 0.000000 | -0.017000 | -11.405000 | -11.422000 | -2.000000 | 117.000000 | 95.000000 | 0.000000 |  | 7719 | Нарушение формы кольцевого шва | GWAN |  | 06:07 | 06:26 | 06:22 | 0 | 194 |  | INT | Нарушение формы кольцевого шва |  | (c)
85890.065000 | 0.000000 | -0.021000 | -11.405000 | -11.426000 | 432.000000 | 644.000000 | 615.000000 | 432.000000 |  | 7719 | Смещение кромок | GWAN |  | 07:17 | 07:51 | 07:46 | 0 | 366 | 3.214000 | EXT | Смещение кромок. Наружу. Величина смещения - 3.2 мм. |  | (c)
85910.696000 | 9.226000 | 9.071000 | -2.464000 | -2.619000 | -594.000000 | -476.000000 | -420.000000 | 247.000000 | 2414.000000 | 7720 |  | DENT |  | 06:22 | 06:41 | 06:50 | 205 | 348 | 0.352113 |  | - |  | (c)
85913.036000 | 11.566000 | 11.555000 | -0.124000 | -0.135000 | -1506.000000 | -1444.000000 | -1360.000000 | 1215.000000 | 111.000000 | 7720 |  | CORR | СIGR | 03:55 | 04:05 | 04:18 | 24 | 291 | 13.000000 | EXT | - |  | (c)
85913.276000 | 0.116000 | 0.103000 | -11.569000 | -11.582000 | 1231.000000 | 1298.000000 | 1287.000000 | 1231.000000 | 103.000000 | 7721 |  | CORR | СIGR | 04:17 | 04:28 | 04:26 | 23 | 112 | 10.000000 | EXT | - |  | (c)
85982.041000 | 11.436000 | 11.420000 | -0.044000 | -0.060000 | 1365.000000 | 1498.000000 | 1537.000000 | 1365.000000 | 21.000000 | 7726 |  | CORR | СIGR | 04:54 | 05:15 | 05:22 | 39 | 343 | 11.000000 | EXT | - |  | (c)
85982.085000 | 0.000000 | -0.020000 | -11.260000 | -11.280000 | -623.000000 | -342.000000 | -259.000000 | 0.000000 |  | 7727 | Нарушение формы кольцевого шва | GWAN |  | 06:08 | 06:53 | 07:06 | 0 | 728 |  | EXT | Нарушение формы кольцевого шва |  | (c)
85982.122000 | 0.037000 | 0.023000 | -11.223000 | -11.237000 | -896.000000 | -799.000000 | -794.000000 | 693.000000 | 23.000000 | 7727 |  | CORR | GENE | 05:24 | 05:39 | 05:40 | 77 | 204 | 10.000000 | EXT | - |  | (c)
86015.990000 | 0.000000 | -0.033000 | -11.445000 | -11.478000 | -758.000000 | -508.000000 | -488.000000 | 218.000000 |  | 7730 | Нарушение формы кольцевого шва | GWAN |  | 03:35 | 04:15 | 04:18 | 0 | 541 |  | EXT | Нарушение формы кольцевого шва |  | (c)
86019.050000 | 3.060000 | 2.955000 | -8.385000 | -8.490000 | 234.000000 | 297.000000 | 404.000000 | 234.000000 | 2955.000000 | 7730 |  | DENT |  | 06:15 | 06:25 | 06:42 | 200 | 340 | 0.352113 |  | - |  | (c)
86027.435000 | 0.000000 | -0.025000 | -11.520000 | -11.545000 | -859.000000 | -320.000000 | -327.000000 | 0.000000 |  | 7731 | Нарушение формы кольцевого шва | GWAN |  | 00:35 | 02:02 | 02:00 | 0 | 1064 |  | EXT | Нарушение формы кольцевого шва. Аномалия находится на отводе. |  | (c)
86095.210000 | 0.000000 | -0.015000 | -11.710000 | -11.725000 | 1844.000000 | 2214.000000 | -1929.000000 | 1240.000000 |  | 7737 | Нарушение формы кольцевого шва | GWAN |  | 05:44 | 06:43 | 07:35 | 0 | 1377 |  | EXT | Нарушение формы кольцевого шва |  | (c)
86118.570000 | 0.000000 | -0.022000 | -11.665000 | -11.687000 | -904.000000 | 2184.000000 | 905.000000 | 0.000000 |  | 7739 | Нарушение формы кольцевого шва | GWAN |  | 00:06 | 08:24 | 04:57 | 0 | 3618 |  | EXT | Нарушение формы кольцевого шва. Аномалия находится на отводе. |  | (c)
86164.175000 | 11.280000 | 11.223000 | -0.090000 | -0.147000 | 543.000000 | 1126.000000 | 1090.000000 | 543.000000 | 67.000000 | 7742 |  | CORR | GENE | 04:19 | 05:53 | 05:47 | 80 | 1093 | 11.000000 | EXT | - |  | (c)
86183.929000 | 8.189000 | 8.108000 | -3.266000 | -3.347000 | -1190.000000 | -968.000000 | -935.000000 | 680.000000 | 3174.000000 | 7744 |  | DENT |  | 05:04 | 05:40 | 05:46 | 173 | 511 | 0.774648 |  | - |  | (c)
86187.168000 | 11.428000 | 11.320000 | -0.027000 | -0.135000 | -641.000000 | -56.000000 | -269.000000 | 0.000000 | 27.000000 | 7744 |  | CORR | GENE | 06:33 | 08:07 | 07:33 | 108 | 744 | 12.000000 | EXT | - |  | (c)
86247.627000 | 3.452000 | 3.387000 | -8.003000 | -8.068000 | -1313.000000 | -1205.000000 | -1244.000000 | 1174.000000 | 3387.000000 | 7750 |  | DENT |  | 03:33 | 03:50 | 03:44 | 220 | 139 | 0.281690 |  | - |  | (c)
86251.399000 | 7.224000 | 7.155000 | -4.231000 | -4.300000 | 1812.000000 | -2190.000000 | 2074.000000 | 1812.000000 | 4187.000000 | 7750 |  | GOUG | GENE | 11:57 | 01:11 | 00:39 | 113 | 523 | 6.000000 | EXT | -. Задир. |  | (c)
86251.410000 | 7.235000 | 7.200000 | -4.220000 | -4.255000 | 1832.000000 | 1912.000000 | 1897.000000 | 1832.000000 | 4191.000000 | 7750 |  | DENT |  | 00:00 | 00:13 | 00:11 | 64 | 129 | 0.633803 |  | -. Аномалия находится вблизи дефекта потери металла. |  | (c)
86324.005000 | 0.000000 | -0.020000 | -11.385000 | -11.405000 | -628.000000 | -6.000000 | -19.000000 | 0.000000 |  | 7757 | Нарушение формы кольцевого шва | GWAN |  | 06:06 | 07:47 | 07:44 | 0 | 1219 |  | EXT | Нарушение формы кольцевого шва |  | (c)
86324.063000 | 0.058000 | 0.033000 | -11.327000 | -11.352000 | -961.000000 | -751.000000 | -648.000000 | 336.000000 | 33.000000 | 7757 |  | CORR | GENE | 05:12 | 05:46 | 06:03 | 45 | 625 | 13.000000 | EXT | - |  | (c)
86499.827000 | 3.827000 | 3.767000 | -7.683000 | -7.743000 | 1415.000000 | 1552.000000 | 1582.000000 | 1415.000000 | 3767.000000 | 7772 |  | DENT |  | 11:04 | 11:26 | 11:30 | 132 | 333 | 0.633803 |  | - |  | (c)
86644.255000 | 0.000000 | -0.041000 | -11.375000 | -11.416000 | -693.000000 | 33.000000 | -247.000000 | 0.000000 |  | 7785 | Смещение кромок | GWAN |  | 07:16 | 09:13 | 08:27 | 0 | 892 | 3.138000 | EXT | Смещение кромок. Вовнутрь. Аномалия находится на отводе. Величина смещения - 3.1 мм. |  | (c)
86644.313000 | 0.058000 | 0.013000 | -11.317000 | -11.362000 | -1693.000000 | -1495.000000 | -1418.000000 | 1142.000000 | 13.000000 | 7785 |  | CORR | GENE | 04:34 | 05:06 | 05:19 | 125 | 551 | 14.000000 | EXT | -. Аномалия находится на отводе. |  | (c)
86735.467000 | 11.317000 | 11.253000 | -0.013000 | -0.077000 | -563.000000 | 452.000000 | 178.000000 | 0.000000 | 13.000000 | 7792 |  | CORR | GENE | 03:52 | 06:36 | 05:52 | 64 | 1482 | 10.000000 | EXT | - |  | (c)
86888.850000 | 5.400000 | 5.342000 | -6.290000 | -6.348000 | 1577.000000 | 1710.000000 | 1775.000000 | 1577.000000 | 5342.000000 | 7806 |  | DENT |  | 06:22 | 06:43 | 06:54 | 116 | 397 | 0.563380 |  | - |  | (c)
87147.230000 | 0.000000 | -0.021000 | -10.945000 | -10.966000 | -1487.000000 | -1219.000000 | -1185.000000 | 884.000000 |  | 7829 | Нарушение формы кольцевого шва | GWAN |  | 08:56 | 09:39 | 09:45 | 0 | 603 |  | EXT | Нарушение формы кольцевого шва. Аномалия находится на отводе. |  | (c)
87206.765000 | 2.380000 | 2.370000 | -9.005000 | -9.015000 | -1774.000000 | -1756.000000 | -1756.000000 | 1739.000000 | 2370.000000 | 7834 |  | DENT |  | 02:23 | 02:26 | 02:26 | 26 | 35 | 0.352113 |  | -. Аномалия находится вблизи дефекта потери металла. |  | (b)
87206.768000 | 2.383000 | 2.362000 | -9.002000 | -9.023000 | -1817.000000 | -1743.000000 | -1736.000000 | 1655.000000 | 2362.000000 | 7834 |  | GOUG | GENE | 02:16 | 02:28 | 02:29 | 47 | 162 | 9.000000 | EXT | -. Задир. |  | (b)
87261.973000 | 0.063000 | 0.031000 | -11.522000 | -11.554000 | 1092.000000 | 1937.000000 | 1620.000000 | 1092.000000 | 31.000000 | 7839 |  | CORR | GENE | 06:10 | 08:26 | 07:35 | 90 | 1055 | 10.000000 | EXT | - |  | (c)
87261.991000 | 0.081000 | 0.028000 | -11.504000 | -11.557000 | -472.000000 | -406.000000 | 257.000000 | 0.000000 | 28.000000 | 7839 |  | CORR | GENE | 01:57 | 02:08 | 03:55 | 77 | 1457 | 11.000000 | EXT | - |  | (c)
87296.265000 | 0.000000 | -0.021000 | -11.700000 | -11.721000 | -1882.000000 | -1780.000000 | -1769.000000 | 1655.000000 |  | 7842 | Смещение кромок | GWAN |  | 05:42 | 05:58 | 06:00 | 0 | 227 | 4.631000 | EXT | Смещение кромок. Вовнутрь. Величина смещения - 4.6 мм. |  | (c)
87296.265000 | 0.000000 | -0.026000 | -11.700000 | -11.726000 | -1635.000000 | -1522.000000 | -1446.000000 | 1257.000000 |  | 7842 | Смещение кромок | GWAN |  | 06:22 | 06:40 | 06:52 | 0 | 378 | 3.071000 | EXT | Смещение кромок. Наружу. Величина смещения - 3.1 мм. |  | (c)
87400.375000 | 0.000000 | -0.025000 | -11.420000 | -11.445000 | 865.000000 | 1410.000000 | 1226.000000 | 865.000000 |  | 7851 | Нарушение формы кольцевого шва | GWAN |  | 00:26 | 01:53 | 01:24 | 0 | 722 |  | EXT | Нарушение формы кольцевого шва |  | (c)
87434.605000 | 0.000000 | -0.014000 | -11.235000 | -11.249000 | -242.000000 | 271.000000 | 422.000000 | 242.000000 |  | 7854 | Нарушение формы кольцевого шва | GWAN |  | 11:58 | 01:21 | 01:45 | 0 | 1327 |  | EXT | Нарушение формы кольцевого шва. Аномалия находится на упругопластическом изгибе: R=405 D, максимальное растяжение на 0.1 час. |  | (c)
87457.607000 | 0.102000 | 0.012000 | -10.868000 | -10.958000 | 1112.000000 | 1487.000000 | 1969.000000 | 1112.000000 | 12.000000 | 7856 | Дефект проката | MIAN | GENE | 05:09 | 06:10 | 07:27 | 136 | 1713 | 10.016576 | INT | Дефект проката. Эквивалент потери металла 10%. |  | (c)
87468.396000 | 10.891000 | 10.836000 | -0.079000 | -0.134000 | -316.000000 | -9.000000 | 61.000000 | 0.000000 | 26.000000 | 7856 |  | CORR | GENE | 01:18 | 02:08 | 02:19 | 108 | 755 | 12.000000 | EXT | - |  | (c)
87525.234000 | 11.044000 | 10.997000 | -0.046000 | -0.093000 | -1720.000000 | -947.000000 | -1224.000000 | 727.000000 | 26.000000 | 7861 |  | CORR | GENE | 06:12 | 08:17 | 07:32 | 67 | 993 | 10.000000 | EXT | - |  | (c)
87542.486000 | 5.941000 | 5.904000 | -5.699000 | -5.736000 | 436.000000 | 483.000000 | 550.000000 | 436.000000 | 5648.000000 | 7863 |  | DENT |  | 06:31 | 06:39 | 06:50 | 88 | 228 | 0.422535 |  | - |  | (c)
87559.628000 | 0.118000 | 0.082000 | -11.562000 | -11.598000 | -262.000000 | -107.000000 | -61.000000 | 0.000000 | 82.000000 | 7865 |  | CORR | GENE | 04:43 | 05:08 | 05:15 | 52 | 401 | 10.000000 | EXT | - |  | (c)
87586.474000 | 3.794000 | 3.748000 | -7.881000 | -7.927000 | -567.000000 | -489.000000 | -479.000000 | 390.000000 | 3748.000000 | 7867 |  | DENT |  | 06:17 | 06:29 | 06:31 | 86 | 176 | 0.422535 |  | - |  | (c)
87605.957000 | 0.112000 | 0.077000 | -11.588000 | -11.623000 | 257.000000 | 720.000000 | 559.000000 | 257.000000 | 77.000000 | 7869 |  | CORR | GENE | 05:08 | 06:22 | 05:57 | 56 | 604 | 11.000000 | EXT | - |  | (c)
87640.725000 | 0.000000 | -0.025000 | -11.270000 | -11.295000 | -1650.000000 | -1069.000000 | -973.000000 | 296.000000 |  | 7872 | Нарушение формы кольцевого шва | GWAN |  | 10:56 | 00:30 | 00:45 | 0 | 1354 |  | EXT | Нарушение формы кольцевого шва |  | (c)
87675.047000 | 0.017000 | 0.017000 | -11.223000 | -11.223000 | 2164.000000 | -1715.000000 | -1800.000000 | 1302.000000 | 17.000000 | 7875 |  | CORR | GENE | 05:01 | 06:35 | 06:21 | 115 | 995 | 14.000000 | EXT | -. Аномалия находится на упругопластическом изгибе: R=365 D, максимальное растяжение на 0.1 час. |  | (c)
87777.460000 | 0.000000 | -0.021000 | -11.365000 | -11.386000 | -2061.000000 | -1791.000000 | -1835.000000 | 1608.000000 |  | 7884 | Смещение кромок | GWAN |  | 04:11 | 04:55 | 04:48 | 0 | 453 | 2.676000 | EXT | Смещение кромок. Наружу. Величина смещения - 2.7 мм. |  | (c)
87869.750000 | 1.050000 | 0.998000 | -10.405000 | -10.457000 | -1718.000000 | -1612.000000 | -1570.000000 | 1422.000000 | 998.000000 | 7892 |  | DENT |  | 06:17 | 06:34 | 06:41 | 133 | 296 | 0.492958 |  | - |  | (c)
87948.105000 | 0.000000 | -0.041000 | -11.185000 | -11.226000 | 1762.000000 | 1921.000000 | 1907.000000 | 1762.000000 |  | 7899 | Смещение кромок | GWAN |  | 03:28 | 03:53 | 03:51 | 0 | 290 | 2.916000 | EXT | Смещение кромок. Вовнутрь. Величина смещения - 2.9 мм. |  | (c)
87948.158000 | 0.053000 | 0.025000 | -11.132000 | -11.160000 | 1741.000000 | 1982.000000 | 1899.000000 | 1741.000000 | 25.000000 | 7899 |  | CORR | GENE | 03:24 | 04:03 | 03:50 | 58 | 315 | 10.000000 | EXT | - |  | (c)
87993.493000 | 0.088000 | -0.142000 | -11.572000 | -11.802000 | -2032.000000 | -1829.000000 | -1873.000000 | 1714.000000 |  | 7903 |  | DENT |  | 06:28 | 07:01 | 06:54 | 267 | 319 | 0.633803 |  | -. Аномалия находится вблизи кольцевого сварного шва. Аномалия находится на упругопластическом изгибе. |  | (c)
88007.264000 | 2.199000 | 2.147000 | -8.886000 | -8.938000 | 2013.000000 | 2113.000000 | 2167.000000 | 2013.000000 | 2147.000000 | 7904 |  | DENT |  | 06:01 | 06:17 | 06:25 | 138 | 309 | 0.633803 |  | -. Аномалия находится на упругопластическом изгибе. |  | (c)
88084.279000 | 11.314000 | 11.298000 | -0.086000 | -0.102000 | -1276.000000 | -812.000000 | -801.000000 | 326.000000 | 17.000000 | 7910 |  | CORR | GENE | 04:47 | 06:02 | 06:04 | 85 | 950 | 12.000000 | EXT | - |  | (c)
88186.346000 | 11.601000 | 11.498000 | -0.044000 | -0.147000 | -1125.000000 | -432.000000 | -778.000000 | 431.000000 | 13.000000 | 7919 |  | CORR | GENE | 04:54 | 06:46 | 05:50 | 134 | 694 | 10.000000 | EXT | - |  | (c)
88209.628000 | 0.078000 | 0.011000 | -11.617000 | -11.684000 | -202.000000 | -198.000000 | 401.000000 | 0.000000 | 11.000000 | 7922 |  | CORR | GENE | 10:00 | 10:01 | 11:38 | 130 | 1205 | 11.000000 | EXT | - |  | (c)
88235.459000 | 2.954000 | 2.888000 | -8.346000 | -8.412000 | -1200.000000 | -1099.000000 | -1056.000000 | 912.000000 | 2888.000000 | 7924 |  | DENT |  | 06:18 | 06:35 | 06:41 | 137 | 288 | 0.492958 |  | - |  | (c)
88271.366000 | 4.901000 | 4.632000 | -6.259000 | -6.528000 | 683.000000 | 805.000000 | 819.000000 | 683.000000 | 4632.000000 | 7927 |  | GOUG | GENE | 07:40 | 08:00 | 08:02 | 369 | 271 | 6.000000 | EXT | -. Зона задиров. |  | (c)
88274.130000 | 7.665000 | 7.090000 | -3.495000 | -4.070000 | 1039.000000 | 1228.000000 | 1232.000000 | 1039.000000 | 2884.000000 | 7927 |  | GOUG | GENE | 08:38 | 09:08 | 09:09 | 1186 | 386 | 6.000000 | EXT | -. Зона задиров. |  | (c)
88288.740000 | 0.000000 | -0.026000 | -11.455000 | -11.481000 | -134.000000 | 200.000000 | 129.000000 | 0.000000 |  | 7929 | Смещение кромок | GWAN |  | 06:46 | 07:40 | 07:28 | 0 | 526 | 3.495000 | EXT | Смещение кромок. Наружу. Величина смещения - 3.5 мм. Аномалия находится на упругопластическом изгибе: R=489 D, максимальное растяжение на 0.2 час. |  | (c)
88322.504000 | 10.854000 | 10.838000 | -0.131000 | -0.147000 | -204.000000 | 102.000000 | 153.000000 | 0.000000 | 78.000000 | 7931 |  | CORR | GENE | 06:27 | 07:17 | 07:25 | 69 | 714 | 11.000000 | EXT | - |  | (c)
88322.635000 | 0.000000 | -0.020000 | -11.200000 | -11.220000 | -1481.000000 | -955.000000 | -983.000000 | 484.000000 |  | 7932 | Нарушение формы кольцевого шва | GWAN |  | 05:50 | 07:15 | 07:11 | 0 | 998 |  | EXT | Нарушение формы кольцевого шва |  | (c)
88333.829000 | 11.194000 | 11.098000 | -0.006000 | -0.102000 | -1188.000000 | -1088.000000 | -869.000000 | 550.000000 | 5.000000 | 7932 |  | CORR | GENE | 06:38 | 06:54 | 07:29 | 97 | 638 | 10.000000 | EXT | - |  | (c)
88379.140000 | 0.000000 | -0.041000 | -11.685000 | -11.726000 | -1531.000000 | -1180.000000 | -1158.000000 | 785.000000 |  | 7937 | Смещение кромок | GWAN |  | 07:16 | 08:13 | 08:17 | 0 | 746 | 4.211000 | EXT | Смещение кромок. Наружу. Величина смещения - 4.2 мм. |  | (c)
88448.120000 | 0.000000 | -0.036000 | -11.385000 | -11.421000 | 1580.000000 | 1772.000000 | 1782.000000 | 1580.000000 |  | 7943 | Смещение кромок | GWAN |  | 11:59 | 00:30 | 00:32 | 0 | 404 | 4.835000 | EXT | Смещение кромок. Вовнутрь. Величина смещения - 4.8 мм. Аномалия находится на упругопластическом изгибе: R=417 D, максимальное растяжение на 6 час. |  | (c)
88528.465000 | 0.000000 | -0.021000 | -11.655000 | -11.676000 | -2144.000000 | -1961.000000 | -1929.000000 | 1714.000000 |  | 7950 | Смещение кромок | GWAN |  | 05:15 | 05:44 | 05:50 | 0 | 430 | 2.818000 | EXT | Смещение кромок. Наружу. Аномалия находится на отводе. Величина смещения - 2.8 мм. |  | (c)
88528.465000 | 0.000000 | -0.016000 | -11.655000 | -11.671000 | -1592.000000 | -1444.000000 | -1450.000000 | 1308.000000 |  | 7950 | Смещение кромок | GWAN |  | 06:44 | 07:08 | 07:07 | 0 | 285 | 2.539000 | EXT | Смещение кромок. Наружу. Аномалия находится на отводе. Величина смещения - 2.5 мм. |  | (c)
88574.319000 | 0.074000 | 0.007000 | -11.091000 | -11.158000 | -129.000000 | 484.000000 | 267.000000 | 0.000000 | 7.000000 | 7954 |  | CORR | GENE | 07:41 | 09:20 | 08:45 | 73 | 792 | 11.000000 | EXT | - |  | (c)
88574.321000 | 0.076000 | 0.009000 | -11.089000 | -11.156000 | -1378.000000 | -928.000000 | -959.000000 | 540.000000 | 9.000000 | 7954 |  | CORR | GENE | 04:20 | 05:32 | 05:27 | 82 | 838 | 11.000000 | EXT | - |  | (c)
88619.760000 | 0.000000 | -0.001000 | -11.440000 | -11.441000 | -243.000000 | -113.000000 | -88.000000 | 0.000000 |  | 7958 | Смещение кромок | GWAN |  | 08:08 | 08:29 | 08:33 | 0 | 311 | 3.482000 | EXT | Смещение кромок. Наружу. Аномалия находится на отводе. Величина смещения - 3.5 мм. |  | (c)
88666.040000 | 0.000000 | -0.036000 | -11.425000 | -11.461000 | -2030.000000 | -1862.000000 | -1927.000000 | 1824.000000 |  | 7962 | Смещение кромок | GWAN |  | 07:48 | 08:15 | 08:04 | 0 | 206 | 4.847000 | EXT | Смещение кромок. Наружу. Величина смещения - 4.8 мм. |  | (c)
88666.040000 | 0.000000 | -0.031000 | -11.425000 | -11.456000 | -1522.000000 | -1383.000000 | -1410.000000 | 1299.000000 |  | 7962 | Смещение кромок | GWAN |  | 09:10 | 09:32 | 09:28 | 0 | 224 | 3.484000 | EXT | Смещение кромок. Наружу. Величина смещения - 3.5 мм. |  | (c)
88666.055000 | 0.015000 | 0.007000 | -11.410000 | -11.418000 | -1187.000000 | 586.000000 | -287.000000 | 612.000000 | 7.000000 | 7962 |  | CORR | GENE | 10:04 | 02:50 | 00:29 | 84 | 1799 | 10.000000 | EXT | - |  | (c)
88700.607000 | 0.007000 | 0.004000 | -11.153000 | -11.156000 | -563.000000 | 158.000000 | 121.000000 | 563.000000 | 4.000000 | 7965 |  | CORR | GENE | 11:41 | 01:37 | 01:31 | 106 | 1368 | 10.000000 | EXT | - |  | (c)
88734.070000 | 0.000000 | -0.061000 | -11.500000 | -11.561000 | -2195.000000 | -1934.000000 | -1922.000000 | 1649.000000 |  | 7968 | Смещение кромок | GWAN |  | 00:26 | 01:08 | 01:10 | 0 | 546 | 3.555000 | EXT | Смещение кромок. Наружу. Величина смещения - 3.6 мм. |  | (c)
88734.070000 | 0.000000 | -0.036000 | -11.500000 | -11.536000 | 453.000000 | 590.000000 | 678.000000 | 453.000000 |  | 7968 | Смещение кромок | GWAN |  | 07:34 | 07:56 | 08:10 | 0 | 450 | 4.673000 | EXT | Смещение кромок. Наружу. Величина смещения - 4.7 мм. |  | (c)
88757.219000 | 0.699000 | 0.622000 | -10.591000 | -10.668000 | 267.000000 | 376.000000 | 428.000000 | 267.000000 | 622.000000 | 7970 |  | DENT |  | 06:33 | 06:51 | 06:59 | 160 | 321 | 0.774648 |  | - |  | (c)
88791.000000 | 11.565000 | 11.525000 | -0.090000 | -0.130000 | 205.000000 | 304.000000 | 554.000000 | 205.000000 | 53.000000 | 7972 |  | CORR | GENE | 04:53 | 05:09 | 05:50 | 77 | 698 | 11.000000 | EXT | - |  | (c)
88804.240000 | 1.470000 | 1.462000 | -10.210000 | -10.218000 | -2088.000000 | -2030.000000 | -2022.000000 | 1956.000000 | 1462.000000 | 7974 |  | CORR | СIGR | 09:13 | 09:23 | 09:24 | 22 | 132 | 13.000000 | EXT | - |  | (c)
88826.154000 | 11.704000 | 11.575000 | -0.006000 | -0.135000 | 220.000000 | 731.000000 | 484.000000 | 220.000000 | 6.000000 | 7975 |  | CORR | GENE | 05:09 | 06:32 | 05:52 | 129 | 529 | 11.000000 | EXT | - |  | (c)
88837.884000 | 0.049000 | 0.004000 | -11.406000 | -11.451000 | -1437.000000 | -406.000000 | -837.000000 | 236.000000 | 4.000000 | 7977 |  | CORR | GENE | 02:33 | 05:19 | 04:10 | 78 | 1202 | 12.000000 | EXT | -. Аномалия находится на отводе. |  | (c)
88849.290000 | 0.000000 | -0.041000 | -11.440000 | -11.481000 | -118.000000 | 349.000000 | 230.000000 | 0.000000 |  | 7978 | Смещение кромок | GWAN |  | 01:20 | 02:35 | 02:16 | 0 | 697 | 4.064000 | EXT | Смещение кромок. Наружу. Аномалия находится на отводе. Величина смещения - 4.1 мм. |  | (c)
88849.290000 | 0.000000 | -0.026000 | -11.440000 | -11.466000 | 735.000000 | 895.000000 | 952.000000 | 735.000000 |  | 7978 | Смещение кромок | GWAN |  | 03:38 | 04:03 | 04:13 | 0 | 433 | 2.895000 | EXT | Смещение кромок. Наружу. Аномалия находится на отводе. Величина смещения - 2.9 мм. |  | (c)
88849.290000 | 0.000000 | -0.011000 | -11.440000 | -11.451000 | 1458.000000 | 1522.000000 | 1564.000000 | 1458.000000 |  | 7978 | Смещение кромок | GWAN |  | 05:34 | 05:45 | 05:52 | 0 | 212 | 3.069000 | EXT | Смещение кромок. Наружу. Аномалия находится на отводе. Величина смещения - 3.1 мм. |  | (c)
88849.290000 | 0.000000 | -0.031000 | -11.440000 | -11.471000 | -1744.000000 | -1413.000000 | -1395.000000 | 1045.000000 |  | 7978 | Нарушение формы кольцевого шва | GWAN |  | 08:58 | 09:51 | 09:54 | 0 | 700 |  | EXT | Нарушение формы кольцевого шва. Аномалия находится на отводе. |  | (c)
88860.730000 | 0.000000 | -0.021000 | -11.425000 | -11.446000 | 311.000000 | 502.000000 | 487.000000 | 311.000000 |  | 7979 | Смещение кромок | GWAN |  | 06:58 | 07:29 | 07:26 | 0 | 351 | 3.356000 | EXT | Смещение кромок. Наружу. Аномалия находится на отводе. Величина смещения - 3.4 мм. |  | (c)
88877.504000 | 5.349000 | 5.324000 | -5.896000 | -5.921000 | 331.000000 | 474.000000 | 443.000000 | 331.000000 | 5324.000000 | 7980 |  | CORR | GENE | 10:31 | 10:54 | 10:49 | 48 | 224 | 10.000000 | EXT | - |  | (c)
88883.400000 | 0.000000 | -0.031000 | -11.365000 | -11.396000 | -1895.000000 | -1636.000000 | -1674.000000 | 1453.000000 |  | 7981 | Смещение кромок | GWAN |  | 01:58 | 02:39 | 02:33 | 0 | 441 | 4.480000 | EXT | Смещение кромок. Наружу. Аномалия находится на отводе. Величина смещения - 4.5 мм. |  | (c)
88883.400000 | 0.000000 | -0.031000 | -11.365000 | -11.396000 | 1774.000000 | 2160.000000 | 2070.000000 | 1774.000000 |  | 7981 | Смещение кромок | GWAN |  | 11:50 | 00:52 | 00:37 | 0 | 592 | 4.327000 | EXT | Смещение кромок. Вовнутрь. Аномалия находится на отводе. Величина смещения - 4.3 мм. |  | (c)
88919.670000 | 2.050000 | 1.977000 | -9.425000 | -9.498000 | 568.000000 | 643.000000 | 663.000000 | 568.000000 | 1977.000000 | 7984 |  | DENT |  | 07:24 | 07:36 | 07:39 | 203 | 189 | 0.422535 |  | -. Аномалия находится на отводе. |  | (c)
88938.050000 | 8.955000 | 8.930000 | -2.125000 | -2.150000 | 414.000000 | 467.000000 | 473.000000 | 414.000000 | 2083.000000 | 7985 |  | DENT |  | 08:40 | 08:49 | 08:50 | 67 | 118 | 0.422535 |  | - |  | (c)
88985.860000 | 0.000000 | -0.026000 | -11.220000 | -11.246000 | -1691.000000 | -1491.000000 | -1581.000000 | 1470.000000 |  | 7990 | Смещение кромок | GWAN |  | 10:03 | 10:35 | 10:21 | 0 | 221 | 2.988000 | EXT | Смещение кромок. Наружу. Величина смещения - 3 мм. Аномалия находится на упругопластическом изгибе: R=415 D, максимальное растяжение на 5.9 час. |  | (c)
88985.860000 | 0.000000 | -0.026000 | -11.220000 | -11.246000 | -1421.000000 | -1206.000000 | -1222.000000 | 1023.000000 |  | 7990 | Смещение кромок | GWAN |  | 10:46 | 11:21 | 11:18 | 0 | 398 | 4.075000 | EXT | Смещение кромок. Наружу. Величина смещения - 4.1 мм. Аномалия находится на упругопластическом изгибе: R=415 D, максимальное растяжение на 5.9 час. |  | (c)
88997.080000 | 0.000000 | -0.036000 | -11.690000 | -11.726000 | -1870.000000 | -1676.000000 | -1678.000000 | 1487.000000 |  | 7991 | Смещение кромок | GWAN |  | 09:55 | 10:27 | 10:26 | 0 | 383 | 3.196000 | EXT | Смещение кромок. Вовнутрь. Величина смещения - 3.2 мм. Аномалия находится на упругопластическом изгибе: R=296 D, максимальное растяжение на 6.2 час. |  | (c)
89019.963000 | 0.063000 | 0.005000 | -11.202000 | -11.260000 | -1322.000000 | -1066.000000 | -779.000000 | 236.000000 | 5.000000 | 7993 |  | CORR | GENE | 03:41 | 04:23 | 05:09 | 70 | 1086 | 12.000000 | EXT | - |  | (c)
89054.003000 | 0.043000 | 0.016000 | -11.202000 | -11.229000 | -312.000000 | -78.000000 | -88.000000 | 0.000000 | 16.000000 | 7996 |  | CORR | GENE | 09:15 | 09:53 | 09:52 | 60 | 449 | 14.000000 | EXT | - |  | (c)
89065.158000 | 11.198000 | 11.152000 | -0.047000 | -0.093000 | -1468.000000 | -260.000000 | -514.000000 | 0.000000 | 41.000000 | 7996 |  | CORR | GENE | 06:09 | 09:24 | 08:43 | 52 | 1907 | 10.000000 | EXT | - |  | (c)
89099.270000 | 10.960000 | 10.942000 | -0.005000 | -0.023000 | 1881.000000 | 2124.000000 | -2230.000000 | 1880.000000 | 3.000000 | 7999 |  | CORR | СIGR | 05:06 | 05:45 | 06:02 | 20 | 700 | 30.000000 | EXT | -. Аномалия находится на упругопластическом изгибе: R=346 D, максимальное растяжение на 6.1 час. |  | (c)
89099.300000 | 0.025000 | 0.015000 | -11.245000 | -11.255000 | -2079.000000 | -1934.000000 | -1833.000000 | 1587.000000 | 15.000000 | 8000 |  | CORR | СIGR | 05:12 | 05:35 | 05:51 | 28 | 492 | 21.000000 | EXT | -. Аномалия находится на упругопластическом изгибе: R=343 D, максимальное растяжение на 6.1 час. |  | (c)
89144.057000 | 11.117000 | 11.115000 | -0.078000 | -0.080000 | -1599.000000 | -281.000000 | -602.000000 | 0.000000 | 14.000000 | 8003 |  | CORR | GENE | 03:32 | 07:05 | 06:13 | 66 | 1994 | 11.000000 | EXT | - |  | (c)
89165.329000 | 11.179000 | 11.164000 | -0.136000 | -0.151000 | 529.000000 | 991.000000 | 817.000000 | 529.000000 | 121.000000 | 8005 |  | CORR | СIGR | 06:11 | 07:26 | 06:57 | 30 | 575 | 10.000000 | EXT | - |  | (c)
89174.620000 | 9.155000 | 9.142000 | -2.190000 | -2.203000 | 43.000000 | 57.000000 | 67.000000 | 43.000000 | 2182.000000 | 8006 |  | GOUG | СIGR | 04:58 | 05:00 | 05:02 | 21 | 49 | 7.000000 | EXT | -. Задир. |  | (c)
89257.215000 | 0.000000 | -0.031000 | -11.685000 | -11.716000 | 1094.000000 | 1199.000000 | 1186.000000 | 1094.000000 |  | 8014 | Смещение кромок | GWAN |  | 00:51 | 01:08 | 01:06 | 0 | 183 | 2.254000 | EXT | Смещение кромок. Вовнутрь. Величина смещения - 2.3 мм. |  | (c)
89257.215000 | 0.000000 | -0.031000 | -11.685000 | -11.716000 | 1437.000000 | 1547.000000 | 1581.000000 | 1437.000000 |  | 8014 | Смещение кромок | GWAN |  | 01:46 | 02:04 | 02:09 | 0 | 288 | 3.208000 | EXT | Смещение кромок. Вовнутрь. Величина смещения - 3.2 мм. |  | (c)
89257.215000 | 0.000000 | -0.036000 | -11.685000 | -11.721000 | 275.000000 | 336.000000 | 346.000000 | 275.000000 |  | 8014 | Смещение кромок | GWAN |  | 10:39 | 10:49 | 10:50 | 0 | 142 | 3.027000 | EXT | Смещение кромок. Наружу. Величина смещения - 3 мм. |  | (c)
89291.470000 | 0.000000 | -0.042000 | -11.270000 | -11.312000 | 739.000000 | 760.000000 | 753.000000 | 739.000000 |  | 8017 | Нарушение формы кольцевого шва | GWAN |  | 05:52 | 05:55 | 05:54 | 0 | 29 |  | INT | Нарушение формы кольцевого шва. Аномалия находится на упругопластическом изгибе: R=999 D, максимальное растяжение на 11 час. |  | (c)
89311.302000 | 8.562000 | 8.424000 | -2.723000 | -2.861000 | 68.000000 | 208.000000 | 230.000000 | 68.000000 | 2654.000000 | 8018 |  | DENT |  | 04:50 | 05:13 | 05:16 | 207 | 324 | 0.633803 |  | -. Аномалия находится вблизи продольного шва. |  | (c)
89325.177000 | 11.152000 | 11.058000 | -0.048000 | -0.142000 | -684.000000 | -584.000000 | -551.000000 | 417.000000 | 31.000000 | 8019 |  | CORR | GENE | 04:10 | 04:26 | 04:31 | 111 | 267 | 10.000000 | EXT | - |  | (c)
89325.225000 | 0.000000 | -0.021000 | -11.600000 | -11.621000 | 610.000000 | 623.000000 | 623.000000 | 610.000000 |  | 8020 | Нарушение формы кольцевого шва | GWAN |  | 05:53 | 05:55 | 05:55 | 0 | 28 |  | INT | Нарушение формы кольцевого шва |  | (c)
89325.265000 | 0.040000 | 0.022000 | -11.560000 | -11.578000 | 39.000000 | 54.000000 | 53.000000 | 39.000000 | 22.000000 | 8020 |  | CORR | AXGR | 04:21 | 04:23 | 04:23 | 73 | 28 | 10.000000 | EXT | - |  | (c)
89325.292000 | 0.067000 | 0.017000 | -11.533000 | -11.583000 | 124.000000 | 138.000000 | 136.000000 | 124.000000 | 17.000000 | 8020 |  | CORR | AXGR | 04:34 | 04:37 | 04:36 | 129 | 25 | 9.000000 | EXT | - |  | (c)
89336.825000 | 0.000000 | -0.021000 | -11.640000 | -11.661000 | 119.000000 | 407.000000 | 333.000000 | 119.000000 |  | 8021 | Смещение кромок | GWAN |  | 03:27 | 04:14 | 04:02 | 0 | 427 | 3.485000 | EXT | Смещение кромок. Вовнутрь. Величина смещения - 3.5 мм. |  | (c)
89336.825000 | 0.000000 | -0.006000 | -11.640000 | -11.646000 | 752.000000 | 1188.000000 | 1028.000000 | 752.000000 |  | 8021 | Смещение кромок | GWAN |  | 05:09 | 06:20 | 05:54 | 0 | 552 | 3.442000 | EXT | Смещение кромок. Наружу. Величина смещения - 3.4 мм. |  | (c)
89430.327000 | 2.337000 | 2.267000 | -9.118000 | -9.188000 | -341.000000 | -202.000000 | -271.000000 | 201.000000 | 2267.000000 | 8029 |  | GOUG | GENE | 02:41 | 03:03 | 02:52 | 76 | 140 | 6.000000 | EXT | -. Задир. |  | (c)
89497.160000 | 0.000000 | -0.031000 | -11.730000 | -11.761000 | 1801.000000 | -2176.000000 | 2210.000000 | 1801.000000 |  | 8035 | Смещение кромок | GWAN |  | 01:16 | 02:35 | 02:23 | 0 | 819 | 4.170000 | EXT | Смещение кромок. Вовнутрь. Аномалия находится на отводе. Величина смещения - 4.2 мм. |  | (c)
89497.160000 | 0.000000 | -0.016000 | -11.730000 | -11.746000 | -1798.000000 | -1612.000000 | -1601.000000 | 1403.000000 |  | 8035 | Смещение кромок | GWAN |  | 03:36 | 04:06 | 04:08 | 0 | 395 | 2.627000 | EXT | Смещение кромок. Вовнутрь. Аномалия находится на отводе. Величина смещения - 2.6 мм. |  | (c)
89497.160000 | 0.000000 | -0.021000 | -11.730000 | -11.751000 | -819.000000 | -712.000000 | -739.000000 | 660.000000 |  | 8035 | Смещение кромок | GWAN |  | 06:14 | 06:31 | 06:27 | 0 | 160 | 2.972000 | EXT | Смещение кромок. Наружу. Аномалия находится на отводе. Величина смещения - 3 мм. |  | (c)
89497.160000 | 0.000000 | -0.020000 | -11.730000 | -11.750000 | -743.000000 | -696.000000 | -692.000000 | 641.000000 |  | 8035 | Нарушение формы кольцевого шва | GWAN |  | 06:26 | 06:34 | 06:34 | 0 | 102 |  | INT | Нарушение формы кольцевого шва. Аномалия находится на отводе. |  | (c)
89520.395000 | 0.000000 | -0.056000 | -11.520000 | -11.576000 | 695.000000 | 988.000000 | 1020.000000 | 695.000000 |  | 8037 | Смещение кромок | GWAN |  | 10:40 | 11:27 | 11:32 | 0 | 651 | 2.636000 | EXT | Смещение кромок. Наружу. Аномалия находится на отводе. Величина смещения - 2.6 мм. |  | (c)
89559.407000 | 5.652000 | 5.555000 | -6.013000 | -6.110000 | 696.000000 | 806.000000 | 798.000000 | 696.000000 | 5555.000000 | 8040 |  | DENT |  | 07:05 | 07:23 | 07:22 | 154 | 204 | 0.352113 |  | - |  | (c)
89585.956000 | 8.906000 | 8.863000 | -2.329000 | -2.372000 | -193.000000 | -176.000000 | -175.000000 | 158.000000 | 2284.000000 | 8042 |  | GOUG | AXGR | 02:30 | 02:33 | 02:33 | 88 | 35 | 10.000000 | EXT | - |  | (c)
89713.995000 | 0.000000 | -0.016000 | -11.685000 | -11.701000 | -1803.000000 | -1358.000000 | -1422.000000 | 1042.000000 |  | 8054 | Смещение кромок | GWAN |  | 04:45 | 05:57 | 05:47 | 0 | 761 | 3.215000 | EXT | Смещение кромок. Вовнутрь. Аномалия находится на отводе. Величина смещения - 3.2 мм. |  | (c)
89713.995000 | 0.000000 | -0.016000 | -11.685000 | -11.701000 | -1019.000000 | -865.000000 | -840.000000 | 661.000000 |  | 8054 | Смещение кромок | GWAN |  | 06:52 | 07:17 | 07:21 | 0 | 357 | 2.716000 | EXT | Смещение кромок. Вовнутрь. Аномалия находится на отводе. Величина смещения - 2.7 мм. |  | (c)
89725.578000 | 11.583000 | 11.572000 | -0.102000 | -0.113000 | -1272.000000 | -1207.000000 | -1209.000000 | 1146.000000 | 87.000000 | 8054 |  | CORR | СIGR | 06:11 | 06:21 | 06:21 | 26 | 126 | 10.000000 | EXT | - |  | (c)
89725.580000 | 11.585000 | 11.572000 | -0.100000 | -0.113000 | -1661.000000 | -1562.000000 | -1575.000000 | 1488.000000 | 86.000000 | 8054 |  | CORR | СIGR | 05:08 | 05:24 | 05:22 | 27 | 173 | 10.000000 | EXT | - |  | (c)
89725.680000 | 0.000000 | -0.021000 | -11.330000 | -11.351000 | -1682.000000 | -1598.000000 | -1599.000000 | 1516.000000 |  | 8055 | Смещение кромок | GWAN |  | 04:35 | 04:49 | 04:49 | 0 | 166 | 3.488000 | EXT | Смещение кромок. Наружу. Величина смещения - 3.5 мм. |  | (c)
89725.680000 | 0.000000 | -0.041000 | -11.330000 | -11.371000 | -6.000000 | 40.000000 | 62.000000 | 0.000000 |  | 8055 | Смещение кромок | GWAN |  | 09:06 | 09:13 | 09:17 | 0 | 137 | 2.818000 | EXT | Смещение кромок. Наружу. Величина смещения - 2.8 мм. |  | (c)
89725.802000 | 0.122000 | 0.046000 | -11.208000 | -11.284000 | -1651.000000 | -1509.000000 | -1481.000000 | 1312.000000 | 46.000000 | 8055 |  | CORR | GENE | 04:40 | 05:03 | 05:08 | 90 | 339 | 17.000000 | EXT | - |  | (c)
89737.010000 | 0.000000 | -0.036000 | -11.465000 | -11.501000 | 1423.000000 | 1774.000000 | 1667.000000 | 1423.000000 |  | 8056 | Смещение кромок | GWAN |  | 00:37 | 01:33 | 01:16 | 0 | 488 | 3.418000 | EXT | Смещение кромок. Наружу. Аномалия находится на отводе. Величина смещения - 3.4 мм. |  | (c)
89737.010000 | 0.000000 | -0.016000 | -11.465000 | -11.481000 | -1883.000000 | -1845.000000 | -1842.000000 | 1801.000000 |  | 8056 | Смещение кромок | GWAN |  | 03:43 | 03:49 | 03:50 | 0 | 81 | 2.434000 | EXT | Смещение кромок. Наружу. Аномалия находится на отводе. Величина смещения - 2.4 мм. |  | (c)
89737.010000 | 0.000000 | -0.016000 | -11.465000 | -11.481000 | -1650.000000 | -1572.000000 | -1522.000000 | 1395.000000 |  | 8056 | Смещение кромок | GWAN |  | 04:21 | 04:33 | 04:41 | 0 | 256 | 2.951000 | EXT | Смещение кромок. Наружу. Аномалия находится на отводе. Величина смещения - 3 мм. |  | (c)
89737.010000 | 0.000000 | -0.001000 | -11.465000 | -11.466000 | -1360.000000 | -1258.000000 | -1255.000000 | 1151.000000 |  | 8056 | Смещение кромок | GWAN |  | 05:08 | 05:24 | 05:24 | 0 | 209 | 2.359000 | EXT | Смещение кромок. Наружу. Аномалия находится на отводе. Величина смещения - 2.4 мм. |  | (c)
89737.010000 | 0.000000 | -0.036000 | -11.465000 | -11.501000 | -35.000000 | 98.000000 | 142.000000 | 0.000000 |  | 8056 | Смещение кромок | GWAN |  | 08:41 | 09:03 | 09:10 | 0 | 354 | 3.047000 | EXT | Смещение кромок. Вовнутрь. Аномалия находится на отводе. Величина смещения - 3 мм. |  | (c)
89737.010000 | 0.000000 | -0.036000 | -11.465000 | -11.501000 | 534.000000 | 894.000000 | 731.000000 | 534.000000 |  | 8056 | Смещение кромок | GWAN |  | 10:13 | 11:11 | 10:45 | 0 | 395 | 2.838000 | EXT | Смещение кромок. Вовнутрь. Аномалия находится на отводе. Величина смещения - 2.8 мм. |  | (c)
89740.473000 | 3.463000 | 2.994000 | -8.002000 | -8.471000 | -1201.000000 | -1047.000000 | -969.000000 | 738.000000 | 2994.000000 | 8056 |  | DENT |  | 05:33 | 05:58 | 06:11 | 742 | 463 | 0.845070 |  | -. Аномалия находится на отводе. |  | (c)
89782.840000 | 0.000000 | -0.051000 | -10.995000 | -11.046000 | 1306.000000 | 1776.000000 | 1730.000000 | 1306.000000 |  | 8060 | Смещение кромок | GWAN |  | 00:12 | 01:28 | 01:20 | 0 | 848 | 3.542000 | EXT | Смещение кромок. Вовнутрь. Величина смещения - 3.5 мм. |  | (c)
89782.840000 | 0.000000 | -0.011000 | -10.995000 | -11.006000 | -1297.000000 | -1230.000000 | -1221.000000 | 1146.000000 |  | 8060 | Смещение кромок | GWAN |  | 05:12 | 05:23 | 05:24 | 0 | 151 | 2.605000 | EXT | Смещение кромок. Наружу. Величина смещения - 2.6 мм. |  | (c)
89782.840000 | 0.000000 | -0.021000 | -10.995000 | -11.016000 | -977.000000 | -876.000000 | -887.000000 | 797.000000 |  | 8060 | Смещение кромок | GWAN |  | 06:03 | 06:20 | 06:18 | 0 | 180 | 3.513000 | EXT | Смещение кромок. Наружу. Величина смещения - 3.5 мм. |  | (c)
89782.840000 | 0.000000 | -0.021000 | -10.995000 | -11.016000 | -652.000000 | -579.000000 | -565.000000 | 478.000000 |  | 8060 | Смещение кромок | GWAN |  | 06:56 | 07:08 | 07:10 | 0 | 174 | 3.744000 | EXT | Смещение кромок. Наружу. Величина смещения - 3.7 мм. |  | (c)
89782.863000 | 0.023000 | 0.023000 | -10.972000 | -10.972000 | -1215.000000 | -824.000000 | -883.000000 | 551.000000 | 23.000000 | 8060 |  | CORR | GENE | 05:25 | 06:28 | 06:18 | 64 | 664 | 10.000000 | EXT | - |  | (c)
89817.245000 | 0.000000 | -0.001000 | -11.345000 | -11.346000 | -433.000000 | -314.000000 | -337.000000 | 241.000000 |  | 8063 | Смещение кромок | GWAN |  | 05:24 | 05:43 | 05:40 | 0 | 192 | 3.754000 | EXT | Смещение кромок. Наружу. Величина смещения - 3.8 мм. Аномалия находится на упругопластическом изгибе: R=713 D, максимальное растяжение на 5.5 час. |  | (c)
89870.661000 | 7.411000 | 7.374000 | -4.099000 | -4.136000 | -377.000000 | -212.000000 | -214.000000 | 52.000000 | 4076.000000 | 8067 |  | GOUG | GENE | 06:27 | 06:54 | 06:53 | 60 | 325 | 8.000000 | EXT | -. Зона задиров. |  | (c)
89873.223000 | 9.973000 | 9.967000 | -1.537000 | -1.543000 | -110.000000 | -30.000000 | -25.000000 | 0.000000 | 1524.000000 | 8067 |  | GOUG | СIGR | 07:10 | 07:23 | 07:24 | 19 | 171 | 6.000000 | EXT | -. Задир. |  | (c)
89896.991000 | 10.721000 | 10.648000 | -0.039000 | -0.112000 | 1869.000000 | 2154.000000 | 2127.000000 | 1869.000000 | 27.000000 | 8069 |  | CORR | GENE | 04:57 | 05:43 | 05:39 | 85 | 515 | 11.000000 | EXT | - |  | (c)
89931.070000 | 11.235000 | 11.206000 | -0.050000 | -0.079000 | -1278.000000 | -1247.000000 | -1236.000000 | 1194.000000 | 29.000000 | 8072 |  | CORR | GENE | 05:32 | 05:37 | 05:39 | 50 | 84 | 11.000000 | EXT | - |  | (c)
89931.131000 | 0.011000 | 0.006000 | -11.254000 | -11.259000 | 264.000000 | 562.000000 | 494.000000 | 264.000000 | 6.000000 | 8073 |  | CORR | GENE | 05:31 | 06:19 | 06:08 | 68 | 460 | 10.000000 | EXT | - |  | (c)
89965.130000 | 0.000000 | -0.026000 | -11.160000 | -11.186000 | -2130.000000 | -2069.000000 | -2052.000000 | 1973.000000 |  | 8076 | Смещение кромок | GWAN |  | 03:08 | 03:18 | 03:21 | 0 | 157 | 2.322000 | EXT | Смещение кромок. Вовнутрь. Аномалия находится на отводе. Величина смещения - 2.3 мм. |  | (c)
89976.290000 | 0.000000 | -0.016000 | -11.510000 | -11.526000 | -878.000000 | -721.000000 | -753.000000 | 628.000000 |  | 8077 | Смещение кромок | GWAN |  | 06:04 | 06:29 | 06:24 | 0 | 250 | 3.387000 | EXT | Смещение кромок. Наружу. Аномалия находится на отводе. Величина смещения - 3.4 мм. |  | (c)
90005.568000 | 6.518000 | 6.347000 | -4.942000 | -5.113000 | 994.000000 | 1123.000000 | 1180.000000 | 994.000000 | 4775.000000 | 8079 |  | DENT |  | 06:14 | 06:35 | 06:44 | 338 | 373 | 0.422535 |  | - |  | (c)
90044.690000 | 0.000000 | -0.046000 | -11.695000 | -11.741000 | -1705.000000 | -1290.000000 | -1473.000000 | 1241.000000 |  | 8083 | Смещение кромок | GWAN |  | 11:41 | 00:48 | 00:18 | 0 | 465 | 3.305000 | EXT | Смещение кромок. Вовнутрь. Величина смещения - 3.3 мм. |  | (c)
90056.385000 | 0.000000 | -0.041000 | -11.710000 | -11.751000 | 1065.000000 | 1387.000000 | 1538.000000 | 1065.000000 |  | 8084 | Смещение кромок | GWAN |  | 01:15 | 02:07 | 02:31 | 0 | 947 | 3.105000 | EXT | Смещение кромок. Вовнутрь. Величина смещения - 3.1 мм. |  | (c)
90068.095000 | 0.000000 | -0.011000 | -11.240000 | -11.251000 | 1189.000000 | 1314.000000 | 1298.000000 | 1189.000000 |  | 8085 | Смещение кромок | GWAN |  | 05:07 | 05:27 | 05:24 | 0 | 218 | 2.609000 | EXT | Смещение кромок. Наружу. Величина смещения - 2.6 мм. Аномалия находится на упругопластическом изгибе: R=440 D, максимальное растяжение на 0.3 час. |  | (c)
90068.095000 | 0.000000 | -0.006000 | -11.240000 | -11.246000 | 1407.000000 | 1467.000000 | 1466.000000 | 1407.000000 |  | 8085 | Смещение кромок | GWAN |  | 05:42 | 05:52 | 05:51 | 0 | 119 | 3.882000 | EXT | Смещение кромок. Вовнутрь. Величина смещения - 3.9 мм. Аномалия находится на упругопластическом изгибе: R=440 D, максимальное растяжение на 0.3 час. |  | (c)
90068.095000 | 0.000000 | -0.006000 | -11.240000 | -11.246000 | 1558.000000 | 1584.000000 | 1627.000000 | 1558.000000 |  | 8085 | Смещение кромок | GWAN |  | 06:06 | 06:10 | 06:17 | 0 | 139 | 2.290000 | EXT | Смещение кромок. Наружу. Величина смещения - 2.3 мм. Аномалия находится на упругопластическом изгибе: R=440 D, максимальное растяжение на 0.3 час. |  | (c)
90079.335000 | 0.000000 | -0.021000 | -11.370000 | -11.391000 | -301.000000 | 12.000000 | -30.000000 | 0.000000 |  | 8086 | Смещение кромок | GWAN |  | 04:39 | 05:29 | 05:23 | 0 | 543 | 2.989000 | EXT | Смещение кромок. Вовнутрь. Величина смещения - 3 мм. Аномалия находится на упругопластическом изгибе: R=352 D, максимальное растяжение на 0.3 час. |  | (c)
90124.800000 | 0.000000 | -0.036000 | -11.215000 | -11.251000 | 2139.000000 | 2202.000000 | 2191.000000 | 2139.000000 |  | 8090 | Внутришовный дефект | GWAN |  | 07:45 | 07:56 | 07:54 | 0 | 104 | 10.000000 | INT | Внутришовный дефект. Аномалия находится на отводе. |  | (c)
90136.015000 | 0.000000 | -0.061000 | -11.490000 | -11.551000 | 203.000000 | 333.000000 | 394.000000 | 203.000000 |  | 8091 | Смещение кромок | GWAN |  | 00:24 | 00:45 | 00:55 | 0 | 383 | 3.537000 | EXT | Смещение кромок. Вовнутрь. Аномалия находится на отводе. Величина смещения - 3.5 мм. |  | (c)
90136.015000 | 0.000000 | -0.013000 | -11.490000 | -11.503000 | -1840.000000 | -1828.000000 | -1830.000000 | 1819.000000 |  | 8091 | Нарушение формы кольцевого шва | GWAN |  | 06:54 | 06:56 | 06:56 | 0 | 21 |  | EXT | Нарушение формы кольцевого шва. Аномалия находится на отводе. |  | (c)
90237.663000 | 11.463000 | 11.398000 | -0.052000 | -0.117000 | 1948.000000 | 2229.000000 | -2070.000000 | 1626.000000 | 42.000000 | 8099 |  | CORR | GENE | 07:27 | 08:12 | 08:38 | 75 | 888 | 12.000000 | EXT | - |  | (c)
90237.715000 | 0.000000 | -0.030000 | -11.725000 | -11.755000 | 1844.000000 | 2018.000000 | 2006.000000 | 1844.000000 |  | 8100 | Смещение кромок | GWAN |  | 01:28 | 01:56 | 01:54 | 0 | 325 | 2.849000 | EXT | Смещение кромок. Вовнутрь. Аномалия находится на отводе. Величина смещения - 2.8 мм. |  | (c)
90237.715000 | 0.000000 | -0.015000 | -11.725000 | -11.740000 | -2179.000000 | -1839.000000 | -1883.000000 | 1587.000000 |  | 8100 | Смещение кромок | GWAN |  | 02:39 | 03:33 | 03:26 | 0 | 592 | 3.203000 | EXT | Смещение кромок. Вовнутрь. Аномалия находится на отводе. Величина смещения - 3.2 мм. |  | (c)
90237.715000 | 0.000000 | -0.015000 | -11.725000 | -11.740000 | -1200.000000 | -823.000000 | -879.000000 | 558.000000 |  | 8100 | Смещение кромок | GWAN |  | 05:17 | 06:18 | 06:08 | 0 | 642 | 2.963000 | EXT | Смещение кромок. Вовнутрь. Аномалия находится на отводе. Величина смещения - 3 мм. |  | (c)
90237.715000 | 0.000000 | -0.030000 | -11.725000 | -11.755000 | -335.000000 | -280.000000 | -266.000000 | 198.000000 |  | 8100 | Смещение кромок | GWAN |  | 07:36 | 07:45 | 07:47 | 0 | 137 | 2.909000 | EXT | Смещение кромок. Наружу. Аномалия находится на отводе. Величина смещения - 2.9 мм. |  | (c)
90237.715000 | 0.000000 | -0.035000 | -11.725000 | -11.760000 | -178.000000 | 130.000000 | 74.000000 | 0.000000 |  | 8100 | Смещение кромок | GWAN |  | 08:02 | 08:51 | 08:42 | 0 | 502 | 3.870000 | EXT | Смещение кромок. Вовнутрь. Аномалия находится на отводе. Величина смещения - 3.9 мм. |  | (c)
90432.335000 | 0.000000 | -0.021000 | -11.600000 | -11.621000 | 1665.000000 | 1784.000000 | 1749.000000 | 1665.000000 |  | 8117 | Смещение кромок | GWAN |  | 03:43 | 04:02 | 03:57 | 0 | 168 | 4.395000 | EXT | Смещение кромок. Вовнутрь. Величина смещения - 4.4 мм. |  | (c)
90432.335000 | 0.000000 | -0.021000 | -11.600000 | -11.621000 | 1874.000000 | 1961.000000 | 1989.000000 | 1874.000000 |  | 8117 | Смещение кромок | GWAN |  | 04:17 | 04:31 | 04:36 | 0 | 229 | 3.943000 | EXT | Смещение кромок. Наружу. Величина смещения - 3.9 мм. |  | (c)
90535.355000 | 0.000000 | -0.046000 | -11.445000 | -11.491000 | -247.000000 | -163.000000 | -46.000000 | 0.000000 |  | 8126 | Смещение кромок | GWAN |  | 00:58 | 01:12 | 01:30 | 0 | 401 | 2.782000 | EXT | Смещение кромок. Наружу. Величина смещения - 2.8 мм. |  | (c)
90604.130000 | 0.000000 | -0.026000 | -11.405000 | -11.431000 | 1195.000000 | 1401.000000 | 1322.000000 | 1195.000000 |  | 8132 | Смещение кромок | GWAN |  | 07:24 | 07:58 | 07:45 | 0 | 256 | 2.770000 | EXT | Смещение кромок. Вовнутрь. Величина смещения - 2.8 мм. |  | (c)
90615.582000 | 0.047000 | 0.014000 | -11.228000 | -11.261000 | 1254.000000 | 1264.000000 | 1265.000000 | 1254.000000 | 14.000000 | 8133 |  | ARTD | AXGR | 08:55 | 08:57 | 08:57 | 80 | 21 | 10.000000 | EXT | -. Эквивалент потери металла 10%. |  | (c)
90649.725000 | 0.000000 | -0.011000 | -11.435000 | -11.446000 | -974.000000 | -878.000000 | -888.000000 | 803.000000 |  | 8136 | Смещение кромок | GWAN |  | 04:02 | 04:18 | 04:16 | 0 | 171 | 3.052000 | EXT | Смещение кромок. Наружу. Величина смещения - 3.1 мм. |  | (c)
90672.225000 | 0.000000 | -0.031000 | -11.260000 | -11.291000 | 1420.000000 | 1524.000000 | 1517.000000 | 1420.000000 |  | 8138 | Смещение кромок | GWAN |  | 02:01 | 02:18 | 02:17 | 0 | 195 | 4.452000 | EXT | Смещение кромок. Наружу. Величина смещения - 4.5 мм. |  | (c)
90683.485000 | 0.000000 | -0.016000 | -11.375000 | -11.391000 | 941.000000 | 988.000000 | 1008.000000 | 941.000000 |  | 8139 | Смещение кромок | GWAN |  | 05:22 | 05:30 | 05:33 | 0 | 134 | 3.752000 | EXT | Смещение кромок. Наружу. Величина смещения - 3.8 мм. |  | (c)
90741.030000 | 0.000000 | -0.021000 | -11.455000 | -11.476000 | 1577.000000 | 1701.000000 | 1696.000000 | 1577.000000 |  | 8144 | Смещение кромок | GWAN |  | 03:10 | 03:31 | 03:30 | 0 | 238 | 3.632000 | EXT | Смещение кромок. Вовнутрь. Величина смещения - 3.6 мм. Аномалия находится на упругопластическом изгибе: R=654 D, максимальное растяжение на 0.3 час. |  | (c)
90843.405000 | 0.000000 | -0.031000 | -11.445000 | -11.476000 | -21.000000 | 150.000000 | 126.000000 | 0.000000 |  | 8153 | Смещение кромок | GWAN |  | 03:43 | 04:10 | 04:07 | 0 | 293 | 2.899000 | EXT | Смещение кромок. Наружу. Величина смещения - 2.9 мм. |  | (c)
90877.815000 | 0.000000 | -0.031000 | -11.315000 | -11.346000 | -1370.000000 | -1149.000000 | -1024.000000 | 678.000000 |  | 8156 | Смещение кромок | GWAN |  | 06:37 | 07:13 | 07:33 | 0 | 691 | 3.571000 | EXT | Смещение кромок. Наружу. Величина смещения - 3.6 мм. |  | (c)
90912.210000 | 0.000000 | -0.016000 | -11.525000 | -11.541000 | 68.000000 | 128.000000 | 166.000000 | 68.000000 |  | 8159 | Смещение кромок | GWAN |  | 09:40 | 09:50 | 09:56 | 0 | 197 | 2.613000 | EXT | Смещение кромок. Вовнутрь. Величина смещения - 2.6 мм. |  | (c)
90992.065000 | 0.000000 | -0.016000 | -11.325000 | -11.341000 | 492.000000 | 600.000000 | 609.000000 | 492.000000 |  | 8166 | Смещение кромок | GWAN |  | 04:48 | 05:06 | 05:07 | 0 | 232 | 4.127000 | EXT | Смещение кромок. Наружу. Величина смещения - 4.1 мм. |  | (c)
91048.890000 | 0.000000 | -0.031000 | -11.215000 | -11.246000 | -242.000000 | 8.000000 | 21.000000 | 0.000000 |  | 8171 | Смещение кромок | GWAN |  | 07:18 | 07:58 | 08:00 | 0 | 526 | 4.263000 | EXT | Смещение кромок. Наружу. Величина смещения - 4.3 мм. |  | (c)
91083.095000 | 0.000000 | -0.051000 | -11.095000 | -11.146000 | 826.000000 | 1049.000000 | 974.000000 | 826.000000 |  | 8174 | Смещение кромок | GWAN |  | 00:12 | 00:48 | 00:36 | 0 | 296 | 2.758000 | EXT | Смещение кромок. Вовнутрь. Величина смещения - 2.8 мм. Аномалия находится на упругопластическом изгибе: R=431 D, максимальное растяжение на 5.7 час. |  | (c)
91083.165000 | 0.070000 | 0.016000 | -11.025000 | -11.079000 | -1486.000000 | -1210.000000 | -1199.000000 | 911.000000 | 16.000000 | 8174 |  | CORR | GENE | 05:59 | 06:44 | 06:45 | 82 | 575 | 14.000000 | EXT | -. Аномалия находится на упругопластическом изгибе: R=431 D, максимальное растяжение на 5.7 час. |  | (c)
91083.168000 | 0.073000 | 0.039000 | -11.022000 | -11.056000 | -1914.000000 | -1754.000000 | -1773.000000 | 1631.000000 | 39.000000 | 8174 |  | CORR | GENE | 04:50 | 05:16 | 05:13 | 48 | 283 | 11.000000 | EXT | -. Аномалия находится на упругопластическом изгибе: R=431 D, максимальное растяжение на 5.7 час. |  | (c)
91117.065000 | 0.000000 | -0.031000 | -11.000000 | -11.031000 | 1066.000000 | 1231.000000 | 1239.000000 | 1066.000000 |  | 8177 | Смещение кромок | GWAN |  | 07:12 | 07:39 | 07:40 | 0 | 346 | 3.311000 | EXT | Смещение кромок. Наружу. Величина смещения - 3.3 мм. |  | (c)
91127.984000 | 10.919000 | 10.861000 | -0.081000 | -0.139000 | -196.000000 | 1079.000000 | 487.000000 | 0.000000 | 50.000000 | 8177 |  | CORR | GENE | 03:49 | 07:15 | 05:39 | 89 | 1366 | 10.000000 | EXT | - |  | (c)
91184.705000 | 0.000000 | -0.016000 | -10.930000 | -10.946000 | -927.000000 | -831.000000 | -853.000000 | 779.000000 |  | 8183 | Смещение кромок | GWAN |  | 03:52 | 04:08 | 04:04 | 0 | 148 | 3.314000 | EXT | Смещение кромок. Наружу. Величина смещения - 3.3 мм. |  | (c)
91184.705000 | 0.000000 | -0.026000 | -10.930000 | -10.956000 | 679.000000 | 775.000000 | 779.000000 | 679.000000 |  | 8183 | Смещение кромок | GWAN |  | 08:11 | 08:27 | 08:28 | 0 | 200 | 2.796000 | EXT | Смещение кромок. Наружу. Величина смещения - 2.8 мм. |  | (c)
91223.578000 | 5.123000 | 4.981000 | -6.612000 | -6.754000 | -2016.000000 | -1918.000000 | -1921.000000 | 1826.000000 | 4981.000000 | 8186 |  | DENT |  | 09:22 | 09:37 | 09:37 | 227 | 190 | 0.915493 |  | -. Аномалия находится на отводе. |  | (c)
91241.180000 | 0.000000 | -0.025000 | -11.385000 | -11.410000 | 285.000000 | 602.000000 | 529.000000 | 285.000000 |  | 8188 | Смещение кромок | GWAN |  | 07:11 | 08:02 | 07:50 | 0 | 488 | 3.181000 | EXT | Смещение кромок. Наружу. Величина смещения - 3.2 мм. |  | (c)
91315.263000 | 5.508000 | 5.453000 | -6.172000 | -6.227000 | 914.000000 | 1059.000000 | 1067.000000 | 914.000000 | 5453.000000 | 8194 |  | GOUG | GENE | 07:09 | 07:32 | 07:34 | 163 | 307 | 10.000000 | EXT | -. Зона задиров. |  | (c)
91344.050000 | 0.000000 | -0.046000 | -11.665000 | -11.711000 | 1606.000000 | 1865.000000 | 1769.000000 | 1606.000000 |  | 8197 | Смещение кромок | GWAN |  | 00:02 | 00:44 | 00:28 | 0 | 325 | 2.444000 | EXT | Смещение кромок. Вовнутрь. Величина смещения - 2.4 мм. |  | (c)
91344.050000 | 0.000000 | -0.036000 | -11.665000 | -11.701000 | -229.000000 | 20.000000 | 250.000000 | 0.000000 |  | 8197 | Смещение кромок | GWAN |  | 07:06 | 07:46 | 08:23 | 0 | 958 | 3.183000 | EXT | Смещение кромок. Наружу. Величина смещения - 3.2 мм. |  | (c)
91360.387000 | 4.672000 | 4.630000 | -6.113000 | -6.155000 | 1709.000000 | 1731.000000 | 1732.000000 | 1709.000000 | 4630.000000 | 8198 |  | GOUG | GENE | 09:34 | 09:38 | 09:38 | 90 | 46 | 8.000000 | EXT | -. Задир. |  | (c)
91393.470000 | 0.000000 | -0.034000 | -7.290000 | -7.324000 | -1419.000000 | -1153.000000 | -1243.000000 | 1066.000000 |  | 8201а | Нарушение формы кольцевого шва | GWAN |  | 04:48 | 05:31 | 05:17 | 0 | 353 |  | EXT | Нарушение формы кольцевого шва. Аномалия находится на отводе. |  | (c)
91393.470000 | 0.000000 | -0.021000 | -7.290000 | -7.311000 | -950.000000 | -787.000000 | -820.000000 | 691.000000 |  | 8201а | Нарушение формы кольцевого шва | GWAN |  | 06:04 | 06:30 | 06:25 | 0 | 258 |  | INT | Нарушение формы кольцевого шва. Аномалия находится на отводе. |  | (c)
91404.272000 | 3.512000 | 3.391000 | -8.018000 | -8.139000 | 125.000000 | 360.000000 | 326.000000 | 125.000000 | 3391.000000 | 8202 |  | DENT |  | 08:43 | 09:21 | 09:16 | 216 | 402 | 0.985915 |  | -. Аномалия находится вблизи продольного шва. |  | (c)
91412.290000 | 0.000000 | -0.031000 | -11.415000 | -11.446000 | 1434.000000 | 1606.000000 | 1585.000000 | 1434.000000 |  | 8203 | Смещение кромок | GWAN |  | 07:17 | 07:45 | 07:41 | 0 | 302 | 3.173000 | EXT | Смещение кромок. Наружу. Величина смещения - 3.2 мм. |  | (c)
91435.050000 | 0.000000 | -0.036000 | -11.530000 | -11.566000 | 1642.000000 | 2087.000000 | 1902.000000 | 1642.000000 |  | 8205 | Смещение кромок | GWAN |  | 01:08 | 02:20 | 01:50 | 0 | 520 | 3.484000 | EXT | Смещение кромок. Вовнутрь. Аномалия находится на отводе. Величина смещения - 3.5 мм. |  | (c)
91446.580000 | 0.000000 | -0.056000 | -11.330000 | -11.386000 | -1187.000000 | -1051.000000 | -1071.000000 | 955.000000 |  | 8206 | Смещение кромок | GWAN |  | 00:43 | 01:05 | 01:02 | 0 | 232 | 2.417000 | EXT | Смещение кромок. Наружу. Величина смещения - 2.4 мм. |  | (c)
91446.580000 | 0.000000 | -0.031000 | -11.330000 | -11.361000 | -912.000000 | -813.000000 | -810.000000 | 708.000000 |  | 8206 | Смещение кромок | GWAN |  | 01:28 | 01:44 | 01:44 | 0 | 203 | 2.506000 | EXT | Смещение кромок. Вовнутрь. Величина смещения - 2.5 мм. |  | (c)
91457.910000 | 0.000000 | -0.036000 | -11.430000 | -11.466000 | 2193.000000 | -2010.000000 | -2097.000000 | 1926.000000 |  | 8207 | Смещение кромок | GWAN |  | 00:44 | 01:25 | 01:11 | 0 | 343 | 4.384000 | EXT | Смещение кромок. Вовнутрь. Величина смещения - 4.4 мм. |  | (c)
91469.340000 | 0.000000 | -0.046000 | -11.560000 | -11.606000 | -993.000000 | -926.000000 | -887.000000 | 781.000000 |  | 8208 | Смещение кромок | GWAN |  | 00:50 | 01:01 | 01:07 | 0 | 212 | 3.509000 | EXT | Смещение кромок. Вовнутрь. Величина смещения - 3.5 мм. |  | (c)
91538.240000 | 0.000000 | -0.031000 | -11.450000 | -11.481000 | 894.000000 | 1062.000000 | 1081.000000 | 894.000000 |  | 8214 | Смещение кромок | GWAN |  | 07:12 | 07:39 | 07:42 | 0 | 375 | 3.327000 | EXT | Смещение кромок. Наружу. Величина смещения - 3.3 мм. |  | (c)
91554.145000 | 4.455000 | 4.305000 | -7.085000 | -7.235000 | -707.000000 | -466.000000 | -440.000000 | 172.000000 | 4305.000000 | 8215 |  | DENT |  | 08:14 | 08:53 | 08:58 | 235 | 535 | 1.338028 |  | - |  | (c)
91581.992000 | 9.102000 | 8.998000 | -2.348000 | -2.452000 | 1716.000000 | 1730.000000 | 1730.000000 | 1716.000000 | 2281.000000 | 8217 | Металлургический дефект | MIAN | AXGR | 03:23 | 03:25 | 03:25 | 171 | 28 | 10.000000 | INT | Металлургический дефект. Эквивалент потери металла 10%. |  | (c)
91640.937000 | 11.427000 | 11.367000 | -0.028000 | -0.088000 | -210.000000 | 67.000000 | 105.000000 | 0.000000 | 17.000000 | 8222 |  | CORR | GENE | 04:19 | 05:04 | 05:10 | 71 | 629 | 10.000000 | EXT | -. Аномалия находится на упругопластическом изгибе: R=323 D, максимальное растяжение на 5.9 час. |  | (c)
91663.955000 | 0.000000 | -0.031000 | -11.690000 | -11.721000 | 1167.000000 | 1498.000000 | 1430.000000 | 1167.000000 |  | 8225 | Смещение кромок | GWAN |  | 03:32 | 04:26 | 04:15 | 0 | 526 | 3.955000 | EXT | Смещение кромок. Наружу. Величина смещения - 4 мм. |  | (c)
91686.970000 | 0.000000 | -0.026000 | -11.080000 | -11.106000 | 614.000000 | 1137.000000 | 1051.000000 | 614.000000 |  | 8227 | Смещение кромок | GWAN |  | 02:36 | 04:00 | 03:47 | 0 | 874 | 4.347000 | EXT | Смещение кромок. Наружу. Аномалия находится на отводе. Величина смещения - 4.3 мм. |  | (c)
91698.050000 | 0.000000 | -0.021000 | -11.685000 | -11.706000 | 1076.000000 | 1329.000000 | 1269.000000 | 1076.000000 |  | 8228 | Смещение кромок | GWAN |  | 07:09 | 07:50 | 07:40 | 0 | 386 | 3.354000 | EXT | Смещение кромок. Наружу. Аномалия находится на отводе. Величина смещения - 3.4 мм. |  | (c)
91698.155000 | 0.105000 | 0.037000 | -11.580000 | -11.648000 | -99.000000 | 497.000000 | 228.000000 | 0.000000 | 37.000000 | 8228 |  | CORR | GENE | 04:00 | 05:36 | 04:52 | 82 | 654 | 13.000000 | EXT | - |  | (c)
91709.735000 | 0.000000 | -0.031000 | -11.745000 | -11.776000 | -1327.000000 | -1185.000000 | -1165.000000 | 1004.000000 |  | 8229 | Смещение кромок | GWAN |  | 11:09 | 11:32 | 11:35 | 0 | 322 | 3.948000 | EXT | Смещение кромок. Вовнутрь. Аномалия находится на отводе. Величина смещения - 3.9 мм. |  | (c)
91721.480000 | 0.000000 | -0.016000 | -11.415000 | -11.431000 | 2065.000000 | 2210.000000 | 2226.000000 | 2065.000000 |  | 8230 | Смещение кромок | GWAN |  | 05:11 | 05:35 | 05:37 | 0 | 322 | 2.746000 | EXT | Смещение кромок. Вовнутрь. Аномалия находится на отводе. Величина смещения - 2.7 мм. |  | (c)
91721.480000 | 0.000000 | -0.016000 | -11.415000 | -11.431000 | -1694.000000 | -1377.000000 | -1481.000000 | 1269.000000 |  | 8230 | Смещение кромок | GWAN |  | 07:05 | 07:56 | 07:39 | 0 | 424 | 3.196000 | EXT | Смещение кромок. Наружу. Аномалия находится на отводе. Величина смещения - 3.2 мм. |  | (c)
91755.621000 | 11.201000 | 11.179000 | -0.119000 | -0.141000 | -1901.000000 | -1573.000000 | -1676.000000 | 1451.000000 | 66.000000 | 8232 |  | CORR | GENE | 05:20 | 06:13 | 05:56 | 75 | 450 | 14.000000 | EXT | - |  | (c)
91755.757000 | 0.017000 | 0.008000 | -11.433000 | -11.442000 | -559.000000 | -158.000000 | -302.000000 | 46.000000 | 8.000000 | 8233 |  | CORR | СIGR | 05:44 | 06:49 | 06:25 | 44 | 513 | 10.000000 | EXT | - |  | (c)
91755.869000 | 0.129000 | 0.039000 | -11.321000 | -11.411000 | -740.000000 | -728.000000 | -719.000000 | 699.000000 | 39.000000 | 8233 |  | CORR | AXGR | 05:15 | 05:17 | 05:18 | 130 | 41 | 13.000000 | EXT | - |  | (c)
91772.938000 | 5.748000 | 5.685000 | -5.367000 | -5.430000 | -223.000000 | -74.000000 | -86.000000 | 0.000000 | 5329.000000 | 8234 |  | DENT |  | 01:18 | 01:42 | 01:40 | 101 | 274 | 0.281690 |  | -. Аномалия находится вблизи продольного шва. |  | (c)
91796.164000 | 6.529000 | 6.331000 | -4.946000 | -5.144000 | -1919.000000 | -1762.000000 | -1647.000000 | 1375.000000 | 4826.000000 | 8236 |  | DENT |  | 06:12 | 06:37 | 06:55 | 318 | 544 | 0.704225 |  | - |  | (c)
91812.750000 | 0.000000 | -0.056000 | -11.560000 | -11.616000 | 2123.000000 | -2208.000000 | -2172.000000 | 2007.000000 |  | 8238 | Смещение кромок | GWAN |  | 01:26 | 01:47 | 01:53 | 0 | 331 | 3.383000 | EXT | Смещение кромок. Вовнутрь. Аномалия находится на отводе. Величина смещения - 3.4 мм. |  | (c)
91846.890000 | 0.000000 | -0.026000 | -10.630000 | -10.656000 | -803.000000 | -649.000000 | -636.000000 | 469.000000 |  | 8241 | Смещение кромок | GWAN |  | 07:12 | 07:37 | 07:39 | 0 | 334 | 3.701000 | EXT | Смещение кромок. Наружу. Аномалия находится на отводе. Величина смещения - 3.7 мм. |  | (c)
91869.155000 | 0.130000 | 0.031000 | -11.345000 | -11.444000 | -100.000000 | 11.000000 | 13.000000 | 0.000000 | 31.000000 | 8243 |  | DENT |  | 05:48 | 06:06 | 06:06 | 170 | 225 | 0.352113 |  | -. Аномалия находится вблизи кольцевого сварного шва. Аномалия находится вблизи продольного шва. |  | (c)
91880.500000 | 0.000000 | -0.041000 | -11.600000 | -11.641000 | 1650.000000 | 2170.000000 | 2068.000000 | 1650.000000 |  | 8244 | Смещение кромок | GWAN |  | 05:13 | 06:37 | 06:20 | 0 | 836 | 3.662000 | EXT | Смещение кромок. Наружу. Аномалия находится на отводе. Величина смещения - 3.7 мм. |  | (c)
91903.010000 | 0.000000 | -0.030000 | -11.645000 | -11.675000 | 1340.000000 | 1435.000000 | 1587.000000 | 1340.000000 |  | 8246а | Смещение кромок | GWAN |  | 03:54 | 04:09 | 04:34 | 0 | 494 | 3.803000 | EXT | Смещение кромок. Наружу. Величина смещения - 3.8 мм. |  | (c)
91903.010000 | 0.000000 | -0.020000 | -11.645000 | -11.665000 | 1947.000000 | 2135.000000 | 2185.000000 | 1947.000000 |  | 8246а | Смещение кромок | GWAN |  | 05:32 | 06:02 | 06:10 | 0 | 476 | 2.887000 | EXT | Смещение кромок. Вовнутрь. Величина смещения - 2.9 мм. |  | (c)
91903.010000 | 0.000000 | -0.055000 | -11.645000 | -11.700000 | -1013.000000 | -911.000000 | -917.000000 | 821.000000 |  | 8246а | Смещение кромок | GWAN |  | 09:34 | 09:51 | 09:50 | 0 | 192 | 2.951000 | EXT | Смещение кромок. Наружу. Величина смещения - 3 мм. |  | (c)
91914.048000 | 11.038000 | 10.947000 | -0.607000 | -0.698000 | -2058.000000 | -1789.000000 | -1880.000000 | 1701.000000 | 588.000000 | 8246а |  | CORR | GENE | 06:46 | 07:29 | 07:14 | 110 | 356 | 10.000000 | EXT | - |  | (c)
91914.655000 | 0.000000 | -0.040000 | -1.985000 | -2.025000 | -1445.000000 | -1297.000000 | -1301.000000 | 1157.000000 |  | 8246б | Коррозия на шве | GWAN |  | 05:11 | 05:35 | 05:35 | 93 | 287 | 16.000000 | EXT | Коррозия на шве |  | (c)
91916.545000 | 1.890000 | 1.886000 | -0.095000 | -0.099000 | -1091.000000 | -961.000000 | -1008.000000 | 925.000000 | 76.000000 | 8246б |  | CORR | СIGR | 06:08 | 06:29 | 06:22 | 23 | 166 | 10.000000 | EXT | - |  | (c)
91916.640000 | 0.000000 | -0.001000 | -6.965000 | -6.966000 | -1067.000000 | -931.000000 | -746.000000 | 425.000000 |  | 8247а | Смещение кромок | GWAN |  | 04:29 | 04:51 | 05:20 | 0 | 642 | 2.880000 | EXT | Смещение кромок. Вовнутрь. Величина смещения - 2.9 мм. |  | (c)
91916.640000 | 0.000000 | -0.049000 | -6.965000 | -7.014000 | -413.000000 | -262.000000 | -192.000000 | 0.000000 |  | 8247а | Коррозия на шве | GWAN |  | 06:14 | 06:38 | 06:50 | 64 | 442 | 14.000000 | EXT | Коррозия на шве |  | (c)
91923.605000 | 0.000000 | -0.030000 | -10.290000 | -10.320000 | -1056.000000 | -925.000000 | -742.000000 | 428.000000 |  | 8248а | Смещение кромок | GWAN |  | 07:03 | 07:25 | 07:54 | 0 | 627 | 3.319000 | EXT | Смещение кромок. Вовнутрь. Величина смещения - 3.3 мм. |  | (c)
91938.655000 | 0.000000 | -0.033000 | -5.610000 | -5.643000 | -922.000000 | -720.000000 | -803.000000 | 684.000000 |  | 8249б | Непровар / утяжина | GWAN |  | 05:16 | 05:48 | 05:35 | 0 | 237 | 12.000000 | INT | Непровар / утяжина |  | (c)
91938.695000 | 0.040000 | 0.026000 | -5.570000 | -5.584000 | -1245.000000 | -1154.000000 | -987.000000 | 729.000000 | 26.000000 | 8249б |  | CORR | GENE | 04:24 | 04:38 | 05:05 | 47 | 516 | 12.000000 | EXT | - |  | (c)
91978.315000 | 0.000000 | -0.021000 | -10.790000 | -10.811000 | -1315.000000 | -1257.000000 | -1161.000000 | 1007.000000 |  | 8253 | Смещение кромок | GWAN |  | 03:12 | 03:22 | 03:37 | 0 | 308 | 2.296000 | EXT | Смещение кромок. Наружу. Величина смещения - 2.3 мм. |  | (c)
91978.315000 | 0.000000 | -0.006000 | -10.790000 | -10.796000 | -798.000000 | -566.000000 | -630.000000 | 461.000000 |  | 8253 | Смещение кромок | GWAN |  | 04:36 | 05:13 | 05:03 | 0 | 337 | 2.682000 | EXT | Смещение кромок. Наружу. Величина смещения - 2.7 мм. |  | (c)
91978.315000 | 0.000000 | -0.027000 | -10.790000 | -10.817000 | -387.000000 | -59.000000 | -48.000000 | 0.000000 |  | 8253 | Нарушение формы кольцевого шва | GWAN |  | 05:42 | 06:35 | 06:37 | 0 | 677 |  | EXT | Нарушение формы кольцевого шва |  | (c)
92023.096000 | 11.006000 | 10.952000 | -0.019000 | -0.073000 | 2139.000000 | -2183.000000 | -2174.000000 | 2025.000000 | 13.000000 | 8256 |  | CORR | GENE | 06:35 | 06:57 | 06:59 | 60 | 297 | 14.000000 | EXT | - |  | (c)
92057.269000 | 11.414000 | 11.296000 | -0.016000 | -0.134000 | -1234.000000 | -960.000000 | -915.000000 | 596.000000 | 2.000000 | 8259 |  | CORR | GENE | 04:57 | 05:41 | 05:48 | 132 | 638 | 11.000000 | EXT | - |  | (c)
92057.282000 | 11.427000 | 11.379000 | -0.003000 | -0.051000 | -1964.000000 | -1399.000000 | -1639.000000 | 1314.000000 | 3.000000 | 8259 |  | CORR | GENE | 02:59 | 04:30 | 03:51 | 48 | 650 | 10.000000 | EXT | - |  | (c)
92204.385000 | 0.000000 | -0.058000 | -1.490000 | -1.548000 | 2116.000000 | -2219.000000 | -2121.000000 | 1898.000000 |  | 8273 | Нарушение формы кольцевого шва | GWAN |  | 03:17 | 03:37 | 03:53 | 0 | 447 |  | INT | Нарушение формы кольцевого шва |  | (c)
92204.385000 | 0.000000 | -0.043000 | -1.490000 | -1.533000 | -1167.000000 | 9.000000 | -455.000000 | 0.000000 |  | 8273 | Нарушение формы кольцевого шва | GWAN |  | 06:27 | 09:37 | 08:22 | 0 | 1425 |  | INT | Нарушение формы кольцевого шва |  | (c)
92210.615000 | 0.000000 | -0.031000 | -11.410000 | -11.441000 | 1674.000000 | 1974.000000 | 1860.000000 | 1674.000000 |  | 8278 | Нарушение формы кольцевого шва | GWAN |  | 01:06 | 01:54 | 01:36 | 0 | 371 |  | INT | Нарушение формы кольцевого шва |  | (c)
92210.615000 | 0.000000 | -0.030000 | -11.410000 | -11.440000 | -1330.000000 | -741.000000 | -1035.000000 | 741.000000 |  | 8278 | Нарушение формы кольцевого шва | GWAN |  | 05:01 | 06:36 | 05:48 | 0 | 589 |  | INT | Нарушение формы кольцевого шва |  | (c)
92210.615000 | 0.000000 | -0.043000 | -11.410000 | -11.453000 | 522.000000 | 772.000000 | 1016.000000 | 522.000000 |  | 8278 | Нарушение формы кольцевого шва | GWAN |  | 10:00 | 10:40 | 11:19 | 0 | 987 |  | INT | Нарушение формы кольцевого шва |  | (c)
92301.165000 | 0.000000 | -0.026000 | -11.425000 | -11.451000 | -604.000000 | -465.000000 | -495.000000 | 386.000000 |  | 8286 | Смещение кромок | GWAN |  | 09:01 | 09:24 | 09:19 | 0 | 218 | 3.717000 | EXT | Смещение кромок. Наружу. Величина смещения - 3.7 мм. |  | (c)
92312.487000 | 11.322000 | 11.297000 | -0.103000 | -0.128000 | 1835.000000 | 1949.000000 | 2021.000000 | 1835.000000 | 86.000000 | 8286 |  | CORR | СIGR | 03:35 | 03:53 | 04:05 | 42 | 373 | 12.000000 | EXT | - |  | (c)
92312.648000 | 0.058000 | 0.034000 | -11.302000 | -11.326000 | -874.000000 | -850.000000 | -852.000000 | 830.000000 | 34.000000 | 8287 |  | CORR | AXGR | 03:45 | 03:49 | 03:49 | 124 | 44 | 9.000000 | EXT | - |  | (c)
92381.821000 | 0.576000 | 0.572000 | -11.104000 | -11.108000 | -1139.000000 | -1067.000000 | -1062.000000 | 984.000000 | 572.000000 | 8293 |  | GOUG | GENE | 02:07 | 02:18 | 02:19 | 83 | 155 | 10.000000 | EXT | -. Задир. |  | (c)
92382.148000 | 0.903000 | 0.322000 | -10.777000 | -11.358000 | 135.000000 | 256.000000 | 309.000000 | 135.000000 | 322.000000 | 8293 |  | GOUG | GENE | 05:32 | 05:52 | 06:00 | 1231 | 347 | 10.000000 | EXT | -. Зона задиров. |  | (c)
92416.225000 | 0.000000 | -0.011000 | -11.395000 | -11.406000 | -937.000000 | -641.000000 | -622.000000 | 307.000000 |  | 8296 | Смещение кромок | GWAN |  | 06:03 | 06:51 | 06:54 | 0 | 630 | 4.782000 | EXT | Смещение кромок. Наружу. Величина смещения - 4.8 мм. |  | (c)
92416.225000 | 0.000000 | -0.021000 | -11.395000 | -11.416000 | -48.000000 | 62.000000 | 168.000000 | 0.000000 |  | 8296 | Смещение кромок | GWAN |  | 08:27 | 08:45 | 09:02 | 0 | 433 | 3.271000 | EXT | Смещение кромок. Вовнутрь. Величина смещения - 3.3 мм. |  | (c)
92510.270000 | 0.000000 | -0.036000 | -11.300000 | -11.336000 | -505.000000 | -328.000000 | -356.000000 | 206.000000 |  | 8306 | Смещение кромок | GWAN |  | 07:33 | 08:02 | 07:57 | 0 | 299 | 3.739000 | EXT | Смещение кромок. Наружу. Величина смещения - 3.7 мм. |  | (c)
92638.275000 | 0.000000 | -0.037000 | -11.235000 | -11.272000 | -211.000000 | -192.000000 | -188.000000 | 164.000000 |  | 8318 | Непровар / утяжина | GWAN |  | 06:11 | 06:15 | 06:15 | 0 | 47 | 10.000000 | INT | Непровар / утяжина |  | (c)
92638.275000 | 0.000000 | -0.051000 | -11.235000 | -11.286000 | -55.000000 | -33.000000 | -24.000000 | 0.000000 |  | 8318 | Нарушение формы кольцевого шва | GWAN |  | 06:37 | 06:40 | 06:42 | 0 | 63 |  | INT | Нарушение формы кольцевого шва |  | (c)
92638.275000 | 0.000000 | -0.036000 | -11.235000 | -11.271000 | 932.000000 | 1018.000000 | 1071.000000 | 932.000000 |  | 8318 | Смещение кромок | GWAN |  | 09:16 | 09:30 | 09:38 | 0 | 279 | 3.713000 | EXT | Смещение кромок. Наружу. Величина смещения - 3.7 мм. |  | (c)
92902.845000 | 0.000000 | -0.041000 | -11.385000 | -11.426000 | -2165.000000 | -1547.000000 | -1836.000000 | 1506.000000 |  | 8341 | Смещение кромок | GWAN |  | 11:03 | 00:43 | 11:57 | 0 | 659 | 2.879000 | EXT | Смещение кромок. Вовнутрь. Величина смещения - 2.9 мм. |  | (c)
92983.290000 | 0.000000 | -0.041000 | -11.335000 | -11.376000 | -478.000000 | -324.000000 | -337.000000 | 196.000000 |  | 8348 | Смещение кромок | GWAN |  | 09:22 | 09:47 | 09:45 | 0 | 282 | 3.863000 | EXT | Смещение кромок. Наружу. Аномалия находится на отводе. Величина смещения - 3.9 мм. |  | (c)
93006.244000 | 11.619000 | 11.593000 | -0.071000 | -0.097000 | 492.000000 | 623.000000 | 681.000000 | 492.000000 | 40.000000 | 8349 |  | CORR | GENE | 06:09 | 06:30 | 06:39 | 57 | 377 | 11.000000 | EXT | - |  | (c)
93006.411000 | 0.096000 | 0.065000 | -11.594000 | -11.625000 | 359.000000 | 435.000000 | 454.000000 | 359.000000 | 65.000000 | 8350 |  | CORR | СIGR | 05:33 | 05:46 | 05:49 | 52 | 190 | 12.000000 | EXT | - |  | (c)
93040.888000 | 11.183000 | 11.160000 | -0.142000 | -0.165000 | -1352.000000 | -1229.000000 | -1123.000000 | 894.000000 | 131.000000 | 8352 |  | CORR | СIGR | 03:25 | 03:45 | 04:02 | 34 | 458 | 10.000000 | EXT | - |  | (c)
93040.906000 | 11.201000 | 11.184000 | -0.124000 | -0.141000 | -119.000000 | 31.000000 | 66.000000 | 0.000000 | 83.000000 | 8352 |  | CORR | GENE | 06:44 | 07:08 | 07:14 | 58 | 370 | 10.000000 | EXT | - |  | (c)
93041.057000 | 0.027000 | 0.022000 | -11.393000 | -11.398000 | -807.000000 | -794.000000 | -744.000000 | 681.000000 | 22.000000 | 8353 |  | CORR | GENE | 07:58 | 08:00 | 08:08 | 132 | 125 | 9.000000 | EXT | -. Аномалия находится на отводе. |  | (c)
93094.139000 | 11.229000 | 11.183000 | -0.041000 | -0.087000 | -1543.000000 | -1204.000000 | -1120.000000 | 697.000000 | 26.000000 | 8357 |  | CORR | GENE | 03:42 | 04:37 | 04:50 | 61 | 846 | 12.000000 | EXT | - |  | (c)
93094.180000 | 0.000000 | -0.020000 | -9.405000 | -9.425000 | -25.000000 | 306.000000 | 354.000000 | 0.000000 |  | 8358 | Смещение кромок | GWAN |  | 06:48 | 07:41 | 07:49 | 0 | 758 | 4.038000 | EXT | Смещение кромок. Вовнутрь. Величина смещения - 4 мм. |  | (c)
93103.585000 | 0.000000 | -0.040000 | -11.435000 | -11.475000 | -109.000000 | 291.000000 | 315.000000 | 0.000000 |  | 8359 | Смещение кромок | GWAN |  | 00:11 | 01:16 | 01:20 | 0 | 848 | 3.775000 | EXT | Смещение кромок. Наружу. Величина смещения - 3.8 мм. |  | (c)
93103.585000 | 0.000000 | -0.035000 | -11.435000 | -11.470000 | -1576.000000 | -1393.000000 | -1242.000000 | 908.000000 |  | 8359 | Смещение кромок | GWAN |  | 08:14 | 08:44 | 09:08 | 0 | 668 | 3.599000 | EXT | Смещение кромок. Наружу. Величина смещения - 3.6 мм. |  | (c)
93152.340000 | 0.000000 | -0.036000 | -11.510000 | -11.546000 | -1383.000000 | -1212.000000 | -1161.000000 | 939.000000 |  | 8364 | Смещение кромок | GWAN |  | 01:51 | 02:18 | 02:26 | 0 | 444 | 3.202000 | EXT | Смещение кромок. Наружу. Величина смещения - 3.2 мм. |  | (c)
93175.115000 | 0.000000 | -0.022000 | -11.265000 | -11.287000 | 1782.000000 | 2113.000000 | 2209.000000 | 1782.000000 |  | 8366 | Нарушение формы кольцевого шва | GWAN |  | 05:20 | 06:14 | 06:29 | 0 | 854 |  | EXT | Нарушение формы кольцевого шва. Аномалия находится на отводе. |  | (c)
93200.685000 | 0.000000 | -0.033000 | -0.590000 | -0.623000 | 2119.000000 | -1453.000000 | -702.000000 | 937.000000 |  | 8368б | Нарушение формы кольцевого шва | GWAN |  | 06:00 | 08:23 | 10:24 | 0 | 3279 |  | EXT | Нарушение формы кольцевого шва |  | (c)
93203.933000 | 0.000000 | -0.033000 | -3.687000 | -3.720000 | -1002.000000 | 263.000000 | 48.000000 | 0.000000 |  | 8370а | Нарушение формы кольцевого шва | GWAN |  | 04:36 | 08:00 | 07:25 | 0 | 2100 |  | EXT | Нарушение формы кольцевого шва |  | (c)
93207.620000 | 0.000000 | -0.051000 | -2.050000 | -2.101000 | 1459.000000 | 1973.000000 | 2117.000000 | 1459.000000 |  | 8371 | Смещение кромок | GWAN |  | 03:42 | 05:04 | 05:28 | 0 | 1316 | 4.210000 | EXT | Смещение кромок. Наружу. Величина смещения - 4.2 мм. |  | (c)