## Аномалии
Расстояние, м | От левого шва до точки максимума, м | От левого шва до начала, м | От правого шва до точки максимума, м | От правого шва до начала, м | От продольного шва до точки начала дефекта, мм | От продольного шва до точки максимума, мм | От продольного шва до центра, мм | Минимальное расстояние до продольного шва, мм | Минимальное расстояние до кольцевого шва, мм | Номер трубы | Описание | Характер аббр. | Класс размера аббр. | Ориентация точки начала дефекта, ч:мин | Ориентация точки максимума, ч:мин | Ориентация центра, ч:мин | Длина, мм | Ширина, мм | Глубина, % | Расположение | Комментарий | КБД | Опасность
184.7 | 0 | -0.024 | -11.305 | -11.329 | -1659 | -800 | -1140 | 621 |  | 21 | Нарушение формы кольцевого шва | GWAN |  | 10:00 | 00:19 | 11:24 | 0 | 1038 |  | EXT | Нарушение формы кольцевого шва |  | (c)
187.567 | 2.867 | 2.845 | -8.438 | -8.46 | 2137 | 2215 | 2186 | 2137 | 2845 | 21 |  | CORR | CIGR | 08:13 | 08:26 | 08:21 | 44 | 98 | 12 | EXT |  | 0.89 | (c)
514.485 | 11.54 | 11.525 | -0.1 | -0.115 | 819 | 963 | 899 | 819 | 83 | 49 |  | CORR | CIGR | 05:47 | 06:10 | 06:00 | 32 | 160 | 15 | EXT |  | 0.89 | (c)
699.016 | 2.176 | 2.122 | -8.319 | -8.373 | -863 | -787 | -726 | 589 | 2122 | 66 |  | CORR | GENE | 06:02 | 06:14 | 06:24 | 58 | 274 | 14 | EXT | Аномалия находится на отводе. | 0.89 | (c)
699.179 | 2.339 | 2.299 | -8.156 | -8.196 | -1047 | -969 | -873 | 699 | 2299 | 66 |  | CORR | CIGR | 05:32 | 05:44 | 05:60 | 40 | 348 | 10 | EXT | Аномалия находится на отводе. | 0.89 | (c)
702.163 | 5.323 | 5.259 | -5.172 | -5.236 | -139 | -117 | -121 | 103 | 5021 | 66 |  | CORR | AXGR | 07:58 | 08:02 | 08:01 | 215 | 36 | 10 | EXT | Аномалия находится на отводе. | 0.91 | (c)
913.705 | 0 | -0.026 | -11.315 | -11.341 | -518 | 253 | 511 | 0 |  | 86 | Нарушение формы кольцевого шва | GWAN |  | 08:41 | 10:45 | 11:27 | 0 | 2058 |  | EXT | Нарушение формы кольцевого шва |  | (c)
998.775 | 0 | -0.027 | -11.54 | -11.567 | -1249 | -447 | -784 | 318 |  | 94 | Нарушение формы кольцевого шва | GWAN |  | 04:39 | 06:48 | 05:54 | 0 | 0 |  | EXT | Нарушение формы кольцевого шва |  | (c)
1016.76 | 0 | -0.023 | -0.358 | -0.381 | -59 | 1076 | 661 | 0 |  | 96а | Нарушение формы кольцевого шва | GWAN |  | 04:07 | 07:10 | 06:03 | 0 | 0 |  | INT | Нарушение формы кольцевого шва |  | (c)
1067.519 | 0.114 | 0.063 | -11.051 | -11.102 | -2176 | -1446 | -1578 | 981 | 63 | 107 |  | CORR | GENE | 04:34 | 06:32 | 06:11 | 80 | 1194 | 10 | EXT |  | 0.89 | (c)
1159.25 | 0 | -0.044 | -11.26 | -11.304 | -1136 | -304 | 5 | 0 |  | 115 | Нарушение формы кольцевого шва | GWAN |  | 05:28 | 07:42 | 08:32 | 0 | 2282 |  | EXT | Нарушение формы кольцевого шва |  | (c)
1184.982 | 3.322 | 3.209 | -7.733 | -7.846 | 1431 | 1766 | 1703 | 1431 | 3209 | 117 |  | DENT | GENE | 04:54 | 05:48 | 05:38 | 280 | 545 | 0.5 | N/A | Глубина вмятины: 7 мм (0,5%). Линейка: 28 см в (321 см; 05:48 ч:мин) |  | (c)
1424.22 | 0 | -0.027 | -11.26 | -11.287 | 506 | -1035 | -1917 | 120 |  | 139 | Нарушение формы кольцевого шва | GWAN |  | 05:13 | 01:05 | 10:42 | 0 | 4076 |  | EXT | Нарушение формы кольцевого шва |  | (c)
1468.436 | 11.176 | 11.148 | -0.144 | -0.172 | -463 | 76 | -125 | 0 | 123 | 142 |  | CORR | CIGR | 03:02 | 04:29 | 03:57 | 49 | 676 | 11 | EXT |  | 0.89 | (c)
1694.893 | 0.033 | 0.004 | -11.552 | -11.581 | -1082 | -1061 | -1065 | 1049 | 4 | 163 | Металлургический дефект | MIAN | AXGR | 04:14 | 04:17 | 04:17 | 126 | 34 |  | EXT | Металлургический дефект Эквивалент потери металла 16%. Аномалия находится в зоне сварного шва. |  | (c)
1741.379 | 0.149 | 0.13 | -11.511 | -11.53 | -2059 | -1942 | -1941 | 1823 | 130 | 167 |  | CORR | CIGR | 07:50 | 08:09 | 08:09 | 35 | 236 | 16 | EXT |  | 0.89 | (c)
1741.383 | 0.153 | 0.131 | -11.507 | -11.529 | 656 | 1283 | 1275 | 656 | 131 | 167 |  | CORR | CIGR | 03:08 | 04:49 | 04:48 | 37 | 1239 | 14 | EXT |  | 0.89 | (c)
1752.723 | 11.493 | 11.478 | -0.167 | -0.182 | 1364 | 1579 | 2014 | 1364 | 155 | 167 |  | CORR | CIGR | 05:03 | 05:37 | 06:47 | 27 | 1299 | 12 | EXT |  | 0.89 | (c)
1764.27 | 0.135 | 0.125 | -11.44 | -11.45 | 659 | 817 | 841 | 659 | 125 | 169 |  | CORR | CIGR | 03:57 | 04:23 | 04:27 | 28 | 363 | 9 | EXT |  | 0.89 | (c)
1764.279 | 0.144 | 0.137 | -11.431 | -11.438 | 1244 | 1357 | 1502 | 1244 | 137 | 169 |  | CORR | CIGR | 05:32 | 05:50 | 06:13 | 21 | 515 | 11 | EXT |  | 0.89 | (c)
1809.88 | 11.41 | 11.381 | -0.05 | -0.079 | 154 | 619 | 835 | 154 | 36 | 172 |  | CORR | CIGR | 03:20 | 04:35 | 05:10 | 43 | 1362 | 10 | EXT |  | 0.89 | (c)
1809.93 | 0 | -0.014 | -11.36 | -11.374 | -326 | 174 | 411 | 0 |  | 173 | Нарушение формы кольцевого шва | GWAN |  | 04:36 | 05:57 | 06:35 | 0 | 1475 |  | EXT | Нарушение формы кольцевого шва |  | (c)
1810.047 | 0.117 | 0.098 | -11.243 | -11.262 | -555 | -390 | -413 | 270 | 98 | 173 |  | CORR | CIGR | 03:59 | 04:26 | 04:22 | 38 | 285 | 11 | EXT |  | 0.89 | (c)
1832.593 | 11.303 | 11.252 | -0.027 | -0.078 | 2142 | -2151 | -2123 | 1927 | 12 | 174 |  | CORR | GENE | 04:57 | 05:24 | 05:29 | 66 | 392 | 10 | EXT |  | 0.89 | (c)
1832.769 | 0.149 | 0.138 | -11.266 | -11.277 | 316 | 532 | 571 | 316 | 138 | 175 |  | CORR | CIGR | 07:17 | 07:52 | 07:58 | 22 | 509 | 11 | EXT |  | 0.89 | (c)
1843.89 | 11.27 | 11.252 | -0.145 | -0.163 | -206 | 261 | 186 | 0 | 135 | 175 |  | CORR | CIGR | 05:53 | 07:08 | 06:56 | 28 | 783 | 14 | EXT |  | 0.89 | (c)
1907.148 | 7.218 | 6.963 | -4.012 | -4.267 | 1829 | 2182 | 2102 | 1829 | 3804 | 181 |  | DENT | GENE | 05:12 | 06:09 | 05:56 | 463 | 545 | 0.6 | N/A | Глубина вмятины: 9 мм (0,6%). Линейка: 46 см в (696 см; 06:09 ч:мин) |  | (c)
2239.752 | 11.577 | 11.532 | -0.028 | -0.073 | -2074 | -1845 | -1895 | 1716 | 14 | 210 |  | CORR | GENE | 05:02 | 05:39 | 05:31 | 59 | 358 | 10 | EXT |  | 0.89 | (c)
2239.85 | 0.07 | 0.023 | -10.86 | -10.907 | -2097 | -1840 | -1934 | 1771 | 23 | 211 |  | CORR | GENE | 05:09 | 05:50 | 05:35 | 63 | 326 | 13 | EXT |  | 0.89 | (c)
2502.207 | 0.132 | 0.055 | -11.468 | -11.545 | -620 | -510 | -57 | 0 | 55 | 234 |  | CORR | GENE | 03:38 | 03:56 | 05:09 | 99 | 1125 | 11 | EXT |  | 0.89 | (c)
2502.208 | 0.133 | 0.119 | -11.467 | -11.481 | 524 | 1186 | 968 | 524 | 119 | 234 |  | CORR | CIGR | 06:43 | 08:29 | 07:54 | 40 | 889 | 10 | EXT |  | 0.89 | (c)
2570.299 | 0.154 | 0.142 | -11.256 | -11.268 | 2029 | 2148 | -2218 | 2003 | 142 | 240 |  | CORR | CIGR | 07:34 | 07:54 | 08:09 | 29 | 429 | 15 | EXT |  | 0.89 | (c)
2592.71 | 0 | -0.016 | -11.675 | -11.691 | -1137 | -306 | -511 | 0 |  | 242 | Нарушение формы кольцевого шва | GWAN |  | 00:50 | 03:04 | 02:31 | 0 | 1252 |  | EXT | Нарушение формы кольцевого шва |  | (c)
2592.71 | 0 | -0.023 | -11.675 | -11.698 | 260 | 879 | 705 | 260 |  | 242 | Нарушение формы кольцевого шва | GWAN |  | 04:36 | 06:16 | 05:48 | 0 | 890 |  | EXT | Нарушение формы кольцевого шва |  | (c)
2643.072 | 4.342 | 4.111 | -6.983 | -7.214 | -1128 | -902 | -902 | 677 | 4111 | 246 |  | DENT | GENE | 05:26 | 06:03 | 06:03 | 465 | 451 | 0.7 | N/A | Глубина вмятины: 10 мм (0,7%). Линейка: 47 см в (411 см; 06:03 ч:мин) |  | (c)
2650.055 | 0 | -0.03 | -11.66 | -11.69 | -2224 | -1950 | -1516 | 807 |  | 247 | Нарушение формы кольцевого шва | GWAN |  | 08:31 | 09:15 | 10:25 | 0 | 1417 |  | EXT | Нарушение формы кольцевого шва |  | (c)
2677.228 | 4.323 | 4.285 | -6.697 | -6.735 | -1916 | -1890 | -1882 | 1848 | 4285 | 249 |  | GOUG | GENE | 04:27 | 04:31 | 04:33 | 76 | 68 | 8 | EXT |  |  | (c)
2740.048 | 11.328 | 11.259 | -0.242 | -0.311 | -1893 | -1524 | -1603 | 1312 | 178 | 254 |  | CORR | GENE | 03:47 | 04:46 | 04:34 | 133 | 581 | 12 | EXT | Аномалия находится на отводе. | 0.9 | (c)
2763.37 | 11.48 | 11.447 | -0.15 | -0.183 | 2017 | -2198 | -2083 | 1723 | 127 | 256 |  | CORR | GENE | 05:41 | 06:20 | 06:39 | 56 | 721 | 12 | EXT |  | 0.89 | (c)
3617.715 | 9.17 | 9.089 | -2.43 | -2.511 | -397 | -345 | -324 | 251 | 2341 | 331 |  | ARTD | GENE | 01:10 | 01:19 | 01:22 | 170 | 147 |  | EXT | Наплавка. |  | (c)
3618.8 | 10.255 | 10.187 | -1.345 | -1.413 | -458 | -413 | -417 | 377 | 1297 | 331 |  | ARTD | GENE | 01:00 | 01:08 | 01:07 | 116 | 81 |  | EXT | Наплавка. |  | (c)
3688.86 | 0 | 0 | -11.66 | -11.66 | 299 | 580 | 571 | 299 | 0 | 338 | Смещение кромок | GWAN |  | 05:20 | 06:05 | 06:04 | 0 | 546 | 26 | EXT | Смещение кромок Наружу Величина смещения - 4.1 мм. |  | (c)
3883.03 | 0 | -0.024 | -11.49 | -11.514 | 692 | 889 | 914 | 692 |  | 355 | Нарушение формы кольцевого шва | GWAN |  | 05:55 | 06:27 | 06:31 | 0 | 443 |  | EXT | Нарушение формы кольцевого шва |  | (c)
3904.837 | 10.317 | 10.303 | -1.333 | -1.347 | -1814 | -1760 | -1760 | 1705 | 1315 | 356 |  | CORR | CIGR | 06:27 | 06:36 | 06:36 | 32 | 109 | 12 | EXT |  | 0.89 | (c)
3917.395 | 0 | -0.021 | -11.36 | -11.381 | -609 | -534 | -62 | 0 |  | 358 | Нарушение формы кольцевого шва | GWAN |  | 08:32 | 08:44 | 09:60 | 0 | 1094 |  | EXT | Нарушение формы кольцевого шва |  | (c)
3962.876 | 11.451 | 11.436 | -0.139 | -0.154 | 1126 | 1528 | 1382 | 1126 | 122 | 361 |  | CORR | CIGR | 03:47 | 04:52 | 04:29 | 32 | 511 | 16 | EXT |  | 0.89 | (c)
3996.379 | 10.959 | 10.918 | -0.081 | -0.122 | -2138 | -1989 | -1921 | 1704 | 66 | 364 |  | CORR | GENE | 07:15 | 07:39 | 07:50 | 56 | 434 | 13 | EXT |  | 0.89 | (c)
4235.51 | 0 | -0.042 | -11.245 | -11.287 | 1270 | 1280 | 1285 | 1270 | 0 | 386 | Внутришовный дефект | GWAN |  | 05:37 | 05:39 | 05:39 | 0 | 31 | 12 | MID | Внутришовный дефект |  | (c)
4257.925 | 0 | -0.03 | -11.325 | -11.355 | -1413 | -1154 | -1177 | 940 |  | 388 | Нарушение формы кольцевого шва | GWAN |  | 05:42 | 06:24 | 06:21 | 0 | 473 |  | EXT | Нарушение формы кольцевого шва |  | (c)
4403.881 | 11.341 | 11.332 | -0.144 | -0.153 | -1533 | -1410 | -1445 | 1357 | 129 | 400 |  | CORR | CIGR | 03:55 | 04:15 | 04:09 | 24 | 176 | 12 | EXT |  | 0.89 | (c)
4461.386 | 0.176 | 0.158 | -11.449 | -11.467 | -299 | -187 | -202 | 106 | 158 | 406 |  | CORR | CIGR | 05:20 | 05:38 | 05:36 | 18 | 193 | 10 | EXT |  | 0.89 | (c)
4655.364 | 2.489 | 2.392 | -8.941 | -9.038 | 1824 | 1885 | 1880 | 1824 | 2392 | 423 |  | ARTD | GENE | 00:40 | 00:50 | 00:49 | 161 | 112 |  | EXT | Наплавка. |  | (c)
4664.356 | 0.051 | 0.037 | -11.594 | -11.608 | 1977 | 2081 | 2168 | 1977 | 37 | 424 |  | CORR | GENE | 05:13 | 05:30 | 05:44 | 85 | 383 | 11 | EXT |  | 0.89 | (c)
4664.444 | 0.139 | 0.116 | -11.506 | -11.529 | 1154 | 1585 | 1415 | 1154 | 116 | 424 |  | CORR | CIGR | 03:00 | 04:10 | 03:43 | 39 | 522 | 14 | EXT |  | 0.89 | (c)
4763.906 | 7.936 | 7.908 | -3.664 | -3.692 | 42 | 183 | 203 | 42 | 3648 | 432 |  | CORR | CIGR | 04:11 | 04:34 | 04:37 | 44 | 322 | 10 | EXT |  | 0.89 | (c)
4812.668 | 11.478 | 11.454 | -0.147 | -0.171 | -1508 | -1085 | -1253 | 998 | 131 | 436 |  | CORR | CIGR | 06:53 | 08:01 | 07:34 | 40 | 510 | 10 | EXT |  | 0.89 | (c)
4835.9 | 0 | -0.012 | -10.68 | -10.692 | -717 | -429 | -488 | 258 |  | 439 | Нарушение формы кольцевого шва | GWAN |  | 05:30 | 06:16 | 06:07 | 0 | 459 |  | EXT | Нарушение формы кольцевого шва |  | (c)
4935.135 | 0 | 0 | -11.63 | -11.63 | -1678 | -1652 | -1656 | 1634 | 0 | 448 | Непровар / утяжина | GWAN |  | 04:43 | 04:47 | 04:46 | 0 | 44 | 19 | INT | Непровар / утяжина |  | (c)
4958.491 | 0.161 | 0.144 | -10.769 | -10.786 | 1481 | 1718 | 1921 | 1481 | 144 | 450 |  | CORR | CIGR | 03:08 | 03:46 | 04:19 | 23 | 880 | 11 | EXT |  | 0.89 | (c)
5048.946 | 11.101 | 11.091 | -0.154 | -0.164 | 1092 | 1164 | 1174 | 1092 | 142 | 457 |  | CORR | CIGR | 06:11 | 06:22 | 06:24 | 22 | 162 | 13 | EXT |  | 0.89 | (c)
5048.947 | 11.102 | 11.082 | -0.153 | -0.173 | 1474 | 1558 | 1582 | 1474 | 152 | 457 |  | CORR | CIGR | 07:12 | 07:26 | 07:30 | 21 | 216 | 12 | EXT |  | 0.89 | (c)
5049.1 | 0 | -0.018 | -11.635 | -11.653 | -1914 | -626 | -797 | 0 |  | 458 | Нарушение формы кольцевого шва | GWAN |  | 04:37 | 08:05 | 07:38 | 0 | 2235 |  | EXT | Нарушение формы кольцевого шва |  | (c)
5049.254 | 0.154 | 0.138 | -11.481 | -11.497 | -1515 | -1222 | -1027 | 539 | 138 | 458 |  | CORR | CIGR | 05:42 | 06:29 | 07:01 | 29 | 976 | 10 | EXT |  | 0.89 | (c)
5151.184 | 11.449 | 11.438 | -0.156 | -0.167 | -643 | -538 | -386 | 128 | 135 | 466 |  | CORR | CIGR | 05:29 | 05:46 | 06:10 | 32 | 514 | 13 | EXT |  | 0.89 | (c)
5151.34 | 0 | -0.03 | -11.405 | -11.435 | 738 | 1271 | 1082 | 738 |  | 467 | Нарушение формы кольцевого шва | GWAN |  | 05:28 | 06:54 | 06:23 | 0 | 687 |  | EXT | Нарушение формы кольцевого шва |  | (c)
5230.781 | 0.116 | 0.05 | -11.269 | -11.335 | -1298 | -1120 | -1182 | 1066 | 50 | 474 |  | CORR | GENE | 06:04 | 06:33 | 06:23 | 68 | 232 | 12 | EXT |  | 0.89 | (c)
5253.711 | 0.141 | 0.123 | -11.259 | -11.277 | 1593 | 1732 | 1716 | 1593 | 123 | 476 |  | CORR | CIGR | 06:39 | 07:01 | 06:59 | 38 | 246 | 10 | EXT |  | 0.89 | (c)
5346.101 | 11.521 | 11.509 | -0.144 | -0.156 | 632 | 790 | 808 | 632 | 135 | 483 |  | CORR | CIGR | 04:16 | 04:41 | 04:44 | 21 | 352 | 8 | EXT |  | 0.89 | (c)
5438.072 | 11.032 | 11.003 | -0.128 | -0.157 | 1392 | 1575 | 1541 | 1392 | 117 | 491 |  | CORR | CIGR | 11:57 | 00:27 | 12:21 | 40 | 297 | 11 | EXT |  | 0.89 | (c)
5630.055 | 0 | -0.024 | -11.6 | -11.624 | -1652 | -1172 | -1211 | 770 |  | 509 | Нарушение формы кольцевого шва | GWAN |  | 04:23 | 05:40 | 05:34 | 0 | 882 |  | EXT | Нарушение формы кольцевого шва |  | (c)
6569.664 | 0.289 | 0.206 | -11.381 | -11.464 | -649 | -572 | -575 | 502 | 206 | 592 |  | DENT | GENE | 03:33 | 03:46 | 03:45 | 152 | 147 | 0.8 | N/A | Глубина вмятины: 11 мм (0,8%). Линейка: 15 см в (21 см; 03:46 ч:мин) |  | (c)
6596.098 | 3.658 | 3.543 | -7.937 | -8.052 | 2137 | -2228 | -2218 | 2112 | 3543 | 594 |  | DENT | GENE | 02:35 | 02:51 | 02:53 | 208 | 212 | 1.1 | N/A | Глубина вмятины: 15 мм (1,1%). Линейка: 21 см в (354 см; 02:51 ч:мин) |  | (c)
6603.908 | 11.468 | 11.454 | -0.127 | -0.141 | -1055 | -747 | -868 | 682 | 95 | 594 |  | CORR | CIGR | 06:00 | 06:50 | 06:30 | 46 | 373 | 11 | EXT |  | 0.89 | (c)
6603.96 | 11.52 | 11.483 | -0.075 | -0.112 | -1474 | -1302 | -1315 | 1156 | 62 | 594 |  | CORR | GENE | 04:53 | 05:20 | 05:18 | 50 | 318 | 12 | EXT |  | 0.89 | (c)
6615.49 | 11.455 | 11.447 | -0.155 | -0.163 | 1521 | 1677 | 1694 | 1521 | 144 | 595 |  | CORR | CIGR | 07:38 | 08:03 | 08:06 | 19 | 347 | 13 | EXT |  | 0.89 | (c)
6615.774 | 0.129 | 0.121 | -11.456 | -11.464 | 2011 | 2182 | -2169 | 1887 | 121 | 596 |  | CORR | CIGR | 07:36 | 08:03 | 08:21 | 26 | 563 | 10 | EXT |  | 0.89 | (c)
6627.124 | 11.479 | 11.469 | -0.106 | -0.116 | 1074 | 1377 | 1307 | 1074 | 72 | 596 |  | CORR | CIGR | 05:05 | 05:54 | 05:42 | 44 | 466 | 9 | EXT |  | 0.89 | (c)
6638.723 | 11.493 | 11.486 | -0.132 | -0.139 | 2158 | -1998 | -2011 | 1720 | 64 | 597 |  | CORR | GENE | 05:34 | 06:23 | 06:21 | 75 | 583 | 11 | EXT |  | 0.89 | (c)
7157.661 | 10.651 | 10.536 | -0.969 | -1.084 | -26 | 25 | 9 | 0 | 910 | 643 |  | LWAN | GENE | 04:35 | 04:44 | 04:41 | 174 | 69 |  | INT | Эквивалент потери металла 19%. |  | (c)
7551.767 | 11.387 | 11.371 | -0.153 | -0.169 | 774 | 1762 | 1889 | 774 | 137 | 678 |  | CORR | CIGR | 03:08 | 05:48 | 06:08 | 32 | 2231 | 13 | EXT |  | 0.89 | (c)
7563.092 | 11.172 | 11.13 | -0.028 | -0.07 | -472 | -39 | -146 | 0 | 5 | 679 |  | CORR | GENE | 04:22 | 05:32 | 05:15 | 65 | 651 | 11 | EXT |  | 0.89 | (c)
7563.147 | 0.027 | 0.01 | -10.783 | -10.8 | -2136 | -1691 | -1608 | 1080 | 10 | 680 |  | CORR | GENE | 04:13 | 05:24 | 05:38 | 64 | 1057 | 12 | EXT |  | 0.89 | (c)
7573.885 | 10.765 | 10.749 | -0.045 | -0.061 | -1845 | -1596 | -1518 | 1191 | 9 | 680 |  | CORR | GENE | 04:60 | 05:40 | 05:52 | 52 | 654 | 10 | EXT |  | 0.89 | (c)
7574 | 0.07 | 0.014 | -11.37 | -11.426 | 410 | 1067 | 896 | 410 | 14 | 681 |  | CORR | GENE | 03:53 | 05:39 | 05:12 | 150 | 971 | 10 | EXT |  | 0.9 | (c)
7585.516 | 0.146 | 0.117 | -11.484 | -11.513 | 81 | 209 | 254 | 81 | 117 | 682 |  | CORR | GENE | 03:10 | 03:31 | 03:38 | 51 | 346 | 10 | EXT |  | 0.89 | (c)
7596.857 | 11.487 | 11.474 | -0.143 | -0.156 | 191 | 566 | 690 | 191 | 131 | 682 |  | CORR | CIGR | 03:28 | 04:28 | 04:48 | 25 | 998 | 13 | EXT |  | 0.89 | (c)
7597.144 | 0.144 | 0.12 | -11.291 | -11.315 | 1521 | 2141 | -1955 | 971 | 120 | 683 |  | CORR | CIGR | 03:48 | 05:29 | 06:27 | 35 | 1970 | 16 | EXT |  | 0.89 | (c)
7608.308 | 11.308 | 11.284 | -0.127 | -0.151 | -1697 | -1598 | -1358 | 1018 | 114 | 683 |  | CORR | CIGR | 07:09 | 07:25 | 08:04 | 37 | 679 | 9 | EXT | Аномалия находится на упругопластическом изгибе: R=638 D, максимальное растяжение на 6.6 час. | 0.89 | (c)
7688.53 | 0 | -0.009 | -11.205 | -11.214 | -90 | 541 | 1216 | 0 |  | 691 | Нарушение формы кольцевого шва | GWAN |  | 02:12 | 03:54 | 05:43 | 0 | 2613 |  | EXT | Нарушение формы кольцевого шва |  | (c)
8094.408 | 5.833 | 5.808 | -5.817 | -5.842 | 429 | 532 | 542 | 429 | 5797 | 726 |  | CORR | CIGR | 06:30 | 06:46 | 06:48 | 45 | 226 | 11 | EXT |  | 0.89 | (c)
8581.192 | 0.142 | 0.13 | -11.518 | -11.53 | -2047 | -1861 | -1839 | 1631 | 130 | 769 |  | CORR | CIGR | 06:18 | 06:48 | 06:51 | 28 | 416 | 14 | EXT |  | 0.89 | (c)
8638.221 | 11.221 | 11.202 | -0.059 | -0.078 | 882 | 1031 | 1122 | 882 | 25 | 773 |  | CORR | GENE | 05:55 | 06:19 | 06:34 | 53 | 479 | 12 | EXT |  | 0.89 | (c)
8638.319 | 0.039 | 0.015 | -10.831 | -10.855 | -630 | -243 | -367 | 104 | 15 | 774 |  | CORR | GENE | 05:21 | 06:23 | 06:03 | 50 | 526 | 14 | EXT |  | 0.89 | (c)
8664.798 | 4.873 | 4.118 | -6.417 | -7.172 | 2213 | -2201 | -2195 | 2142 | 4118 | 776 |  | ARTD | GENE | 05:51 | 05:59 | 05:60 | 832 | 107 |  | EXT | Наплавка. |  | (c)
8737.913 | 9.478 | 9.349 | -2.127 | -2.256 | -1731 | -1276 | -1382 | 1033 | 2045 | 782 |  | DENT | GENE | 04:20 | 05:33 | 05:16 | 211 | 698 | 0.4 | N/A | Глубина вмятины: 6 мм (0,4%). Линейка: 21 см в (935 см; 05:33 ч:мин) |  | (c)
8966.607 | 0.571 | 0.549 | -1.783 | -1.805 | 687 | 806 | 813 | 687 | 549 | 802в |  | CORR | CIGR | 10:10 | 10:29 | 10:30 | 50 | 252 | 10 | EXT |  | 0.89 | (c)
8966.878 | 0.842 | 0.821 | -1.512 | -1.533 | 1038 | 1142 | 1172 | 1038 | 821 | 802в |  | CORR | CIGR | 11:07 | 11:23 | 11:28 | 42 | 267 | 11 | EXT |  | 0.89 | (c)
8967.131 | 1.095 | 1.058 | -1.259 | -1.296 | 764 | 850 | 916 | 764 | 1058 | 802в |  | CORR | CIGR | 10:22 | 10:36 | 10:47 | 53 | 302 | 13 | EXT |  | 0.89 | (c)
8967.618 | 1.582 | 1.539 | -0.772 | -0.815 | 716 | 850 | 840 | 716 | 752 | 802в |  | CORR | GENE | 10:15 | 10:36 | 10:35 | 63 | 248 | 11 | EXT |  | 0.89 | (c)
8968.359 | 2.323 | 2.264 | -0.031 | -0.09 | -22 | 96 | 328 | 0 | 6 | 802в |  | CORR | GENE | 08:15 | 08:34 | 09:12 | 84 | 700 | 11 | EXT |  | 0.89 | (c)
9121.167 | 4.377 | 4.353 | -6.963 | -6.987 | 550 | 586 | 583 | 550 | 4353 | 816 |  | ARTD | GENE | 01:40 | 01:46 | 01:45 | 72 | 66 |  | EXT | Наплавка. |  | (c)
9185.703 | 0.538 | 0.53 | -10.932 | -10.94 | 1023 | 1097 | 1071 | 1023 | 530 | 822 |  | GOUG | CISL | 00:24 | 00:36 | 00:32 | 15 | 97 | 8 | EXT | Задир. |  | (c)
9373.83 | 0 | -0.03 | -10.24 | -10.27 | -541 | 65 | 22 | 0 |  | 839 | Нарушение формы кольцевого шва | GWAN |  | 10:10 | 11:48 | 11:41 | 0 | 1127 |  | EXT | Нарушение формы кольцевого шва |  | (c)
9406.27 | 0 | -0.036 | -10.825 | -10.861 | -564 | -262 | -78 | 0 |  | 842 | Нарушение формы кольцевого шва | GWAN |  | 10:24 | 11:13 | 11:42 | 0 | 971 |  | EXT | Нарушение формы кольцевого шва |  | (c)
9439.8 | 0.75 | 0.736 | -10.73 | -10.744 | -1432 | -1255 | -1319 | 1206 | 736 | 845 |  | CORR | CIGR | 05:53 | 06:21 | 06:11 | 42 | 226 | 11 | EXT |  | 0.89 | (c)
9478.439 | 4.759 | 4.749 | -6.856 | -6.866 | -1697 | -1667 | -1682 | 1667 | 4749 | 848 |  | CORR | PITT | 06:45 | 06:50 | 06:48 | 23 | 30 | 15 | EXT |  | 0.89 | (c)
9478.587 | 4.907 | 4.896 | -6.708 | -6.719 | -1961 | -1898 | -1926 | 1891 | 4896 | 848 |  | CORR | CIGR | 06:03 | 06:13 | 06:08 | 16 | 70 | 11 | EXT |  | 0.89 | (c)
9482.802 | 9.122 | 9.084 | -2.493 | -2.531 | -1881 | -1715 | -1722 | 1562 | 2479 | 848 |  | CORR | GENE | 06:16 | 06:43 | 06:41 | 52 | 319 | 9 | EXT |  | 0.89 | (c)
9485.295 | 0 | -0.032 | -11.465 | -11.497 | -1031 | -86 | -330 | 0 |  | 849 | Нарушение формы кольцевого шва | GWAN |  | 03:41 | 06:13 | 05:34 | 0 | 1401 |  | EXT | Нарушение формы кольцевого шва |  | (c)
9488.273 | 2.978 | 2.96 | -8.487 | -8.505 | -283 | -92 | -119 | 0 | 2960 | 849 |  | CORR | CIGR | 05:41 | 06:12 | 06:08 | 38 | 329 | 10 | EXT |  | 0.89 | (c)
9496.76 | 0 | -0.019 | -10.405 | -10.424 | -2177 | -1359 | -1381 | 585 |  | 850 | Нарушение формы кольцевого шва | GWAN |  | 03:32 | 05:44 | 05:41 | 0 | 1593 |  | EXT | Нарушение формы кольцевого шва |  | (c)
9574.087 | 0.042 | 0.008 | -11.153 | -11.187 | -1686 | -1672 | -1672 | 1659 | 8 | 857 | Металлургический дефект | MIAN | AXGR | 06:02 | 06:05 | 06:05 | 157 | 27 |  | EXT | Металлургический дефект Эквивалент потери металла 12%. Аномалия находится в зоне сварного шва. |  | (c)
9610.77 | 3.31 | 3.264 | -7.725 | -7.771 | 270 | 351 | 346 | 270 | 3264 | 860 |  | CORR | GENE | 06:11 | 06:24 | 06:23 | 303 | 151 | 11 | EXT |  | 0.92 | (c)
9652.138 | 0.143 | 0.119 | -10.927 | -10.951 | -97 | -44 | 8 | 0 | 119 | 864 |  | CORR | CIGR | 06:09 | 06:17 | 06:26 | 39 | 211 | 9 | EXT |  | 0.89 | (c)
9674.385 | 0.01 | 0.003 | -10.565 | -10.572 | 1404 | 1516 | 1558 | 1404 | 3 | 866 |  | CORR | CIGR | 05:35 | 05:53 | 05:60 | 33 | 309 | 12 | EXT |  | 0.89 | (c)
9723.032 | 5.992 | 5.961 | -4.463 | -4.494 | 103 | 218 | 198 | 103 | 4451 | 870 |  | CORR | CIGR | 03:54 | 04:12 | 04:09 | 43 | 190 | 12 | EXT |  | 0.89 | (c)
9730.347 | 2.852 | 2.768 | -8.748 | -8.832 | 207 | 440 | 682 | 207 | 2768 | 871 |  | CORR | GENE | 00:51 | 01:29 | 02:08 | 131 | 950 | 13 | EXT |  | 0.9 | (c)
9732.695 | 5.2 | 5.164 | -6.4 | -6.436 | 83 | 263 | 228 | 83 | 5164 | 871 |  | CORR | GENE | 00:31 | 01:01 | 00:55 | 61 | 291 | 10 | EXT |  | 0.89 | (c)
9739.147 | 0.052 | 0.022 | -11.268 | -11.298 | -1875 | -1673 | -1717 | 1559 | 22 | 872 |  | CORR | CIGR | 04:59 | 05:32 | 05:25 | 43 | 316 | 12 | EXT |  | 0.89 | (c)
9755.873 | 5.458 | 5.449 | -5.577 | -5.586 | -2006 | -1946 | -1957 | 1907 | 5449 | 873 |  | CORR | CIGR | 07:34 | 07:43 | 07:42 | 24 | 99 | 15 | EXT |  | 0.89 | (c)
9782.706 | 10.821 | 10.793 | -0.759 | -0.787 | 1622 | 1762 | 1757 | 1622 | 749 | 875 |  | CORR | CIGR | 07:07 | 07:29 | 07:29 | 38 | 270 | 14 | EXT |  | 0.89 | (c)
9800.283 | 5.788 | 5.735 | -5.867 | -5.92 | 1037 | 1067 | 1170 | 1037 | 5735 | 877 |  | CORR | GENE | 04:44 | 04:49 | 05:05 | 62 | 265 | 11 | EXT |  | 0.89 | (c)
9801.314 | 6.819 | 6.718 | -4.836 | -4.937 | 659 | 685 | 672 | 659 | 4752 | 877 |  | CORR | AXGR | 03:43 | 03:47 | 03:45 | 185 | 26 | 11 | EXT |  | 0.91 | (c)
9802.775 | 8.28 | 8.199 | -3.375 | -3.456 | 688 | 720 | 710 | 688 | 3129 | 877 |  | CORR | AXGR | 03:47 | 03:53 | 03:51 | 327 | 43 | 10 | EXT |  | 0.92 | (c)
9844.341 | 4.361 | 4.306 | -7.074 | -7.129 | -495 | -473 | -470 | 446 | 4306 | 881 | Дефект проката | MIAN | GENE | 09:07 | 09:11 | 09:11 | 160 | 49 |  | INT | Дефект проката Эквивалент потери металла 13%. |  | (c)
9851.415 | 0 | -0.023 | -11.36 | -11.383 | 1987 | -1834 | -2036 | 1599 |  | 882 | Нарушение формы кольцевого шва | GWAN |  | 03:01 | 04:45 | 04:12 | 0 | 875 |  | EXT | Нарушение формы кольцевого шва |  | (c)
9855.165 | 3.75 | 3.688 | -7.61 | -7.672 | -1465 | -1281 | -1316 | 1166 | 3688 | 882 |  | CORR | GENE | 05:44 | 06:14 | 06:08 | 92 | 299 | 10 | EXT |  | 0.89 | (c)
9867.847 | 5.072 | 5.021 | -5.223 | -5.274 | 154 | 249 | 212 | 154 | 5021 | 883 |  | CORR | GENE | 04:15 | 04:30 | 04:24 | 56 | 116 | 10 | EXT |  | 0.89 | (c)
9873.016 | 10.241 | 10.221 | -0.054 | -0.074 | 245 | 320 | 407 | 245 | 42 | 883 |  | CORR | CIGR | 04:29 | 04:41 | 04:55 | 32 | 323 | 8 | EXT |  | 0.89 | (c)
9894.92 | 0 | 0 | -11.575 | -11.575 | -524 | -93 | -61 | 0 | 0 | 886 | Смещение кромок | GWAN |  | 08:38 | 09:48 | 09:53 | 0 | 926 | 26 | EXT | Смещение кромок Наружу Величина смещения - 4 мм. |  | (c)
9907.351 | 0.856 | 0.847 | -10.599 | -10.608 | 603 | 785 | 764 | 603 | 847 | 887 |  | CORR | CIGR | 02:60 | 03:29 | 03:26 | 43 | 321 | 12 | EXT |  | 0.89 | (c)
9908.874 | 2.379 | 2.366 | -9.076 | -9.089 | 825 | 949 | 971 | 825 | 2366 | 887 |  | CORR | CIGR | 03:36 | 03:56 | 03:59 | 41 | 292 | 12 | EXT |  | 0.89 | (c)
9924.186 | 6.236 | 5.567 | -5.094 | -5.763 | -688 | -475 | -411 | 135 | 5038 | 888 |  | GOUG | GENE | 03:04 | 03:38 | 03:48 | 725 | 553 | 6 | EXT | Зона задиров. |  | (c)
9948.368 | 7.878 | 7.86 | -3.227 | -3.245 | 792 | 931 | 891 | 792 | 3199 | 890 |  | CORR | CIGR | 05:47 | 06:09 | 06:03 | 46 | 198 | 14 | EXT |  | 0.89 | (c)
9948.586 | 8.096 | 8.071 | -3.009 | -3.034 | 769 | 923 | 891 | 769 | 2976 | 890 |  | CORR | GENE | 05:43 | 06:08 | 06:03 | 58 | 245 | 10 | EXT |  | 0.89 | (c)
9949.968 | 9.478 | 9.433 | -1.627 | -1.672 | -14 | 44 | 190 | 0 | 1619 | 890 |  | CORR | GENE | 03:37 | 03:46 | 04:10 | 53 | 409 | 10 | EXT |  | 0.89 | (c)
9974.703 | 11.473 | 11.45 | -0.072 | -0.095 | -1986 | -1742 | -1853 | 1720 | 54 | 892 |  | CORR | CIGR | 04:10 | 04:50 | 04:32 | 41 | 266 | 13 | EXT |  | 0.89 | (c)
9986.224 | 9.799 | 9.784 | -0.216 | -0.231 | -2181 | -1728 | -1686 | 1191 | 162 | 894 |  | CORR | GENE | 01:48 | 03:01 | 03:08 | 69 | 990 | 12 | EXT |  | 0.89 | (c)
9986.477 | 0.037 | 0.013 | -10.473 | -10.497 | -82 | 297 | 448 | 0 | 13 | 895 |  | CORR | GENE | 00:49 | 01:50 | 02:14 | 102 | 1059 | 12 | EXT |  | 0.89 | (c)
9996.456 | 10.016 | 9.93 | -0.494 | -0.58 | 1495 | 1602 | 1573 | 1495 | 481 | 895 |  | CORR | GENE | 05:03 | 05:20 | 05:16 | 99 | 155 | 10 | EXT |  | 0.89 | (c)
9999.644 | 2.694 | 2.661 | -7.356 | -7.389 | -1372 | -1286 | -1303 | 1234 | 2661 | 896 |  | CORR | GENE | 03:27 | 03:41 | 03:38 | 188 | 138 | 14 | EXT |  | 0.91 | (c)
10000.224 | 3.274 | 3.224 | -6.776 | -6.826 | -818 | -792 | -794 | 770 | 3224 | 896 |  | CORR | GENE | 04:57 | 05:01 | 05:01 | 122 | 48 | 11 | EXT |  | 0.9 | (c)
10000.77 | 3.82 | 3.744 | -6.23 | -6.306 | -888 | -737 | -777 | 665 | 3744 | 896 |  | CORR | GENE | 04:45 | 05:10 | 05:03 | 182 | 223 | 14 | EXT |  | 0.91 | (c)
10002.572 | 5.622 | 5.468 | -4.428 | -4.582 | -34 | -22 | -23 | 11 | 4322 | 896 |  | CORR | AXGR | 07:03 | 07:05 | 07:05 | 260 | 23 | 13 | EXT |  | 0.92 | (c)
10002.769 | 5.819 | 5.754 | -4.231 | -4.296 | 1740 | 1927 | 1897 | 1740 | 4215 | 896 |  | CORR | GENE | 11:49 | 00:20 | 12:15 | 81 | 315 | 11 | EXT |  | 0.89 | (c)
10003.959 | 7.009 | 6.986 | -3.041 | -3.064 | -778 | -661 | -662 | 545 | 3025 | 896 |  | CORR | CIGR | 05:03 | 05:22 | 05:22 | 39 | 233 | 12 | EXT |  | 0.89 | (c)
10005.188 | 8.238 | 8.211 | -1.812 | -1.839 | -335 | -242 | -253 | 170 | 1799 | 896 |  | CORR | CIGR | 06:15 | 06:30 | 06:28 | 40 | 165 | 10 | EXT |  | 0.89 | (c)
10006.781 | 9.831 | 9.796 | -0.219 | -0.254 | 251 | 269 | 268 | 251 | 185 | 896 |  | CORR | AXGR | 07:49 | 07:52 | 07:52 | 69 | 33 | 14 | EXT |  | 0.89 | (c)
10006.934 | 9.984 | 9.964 | -0.066 | -0.086 | -985 | -759 | -836 | 686 | 57 | 896 |  | CORR | CIGR | 04:30 | 05:06 | 04:54 | 29 | 299 | 15 | EXT |  | 0.89 | (c)
10006.935 | 9.985 | 9.899 | -0.065 | -0.151 | 405 | 475 | 625 | 405 | 43 | 896 |  | CORR | GENE | 08:14 | 08:25 | 08:50 | 108 | 440 | 12 | EXT |  | 0.89 | (c)
10006.938 | 9.988 | 9.938 | -0.062 | -0.112 | -166 | 136 | 42 | 0 | 47 | 896 |  | CORR | GENE | 06:42 | 07:31 | 07:16 | 65 | 417 | 12 | EXT |  | 0.89 | (c)
10018.076 | 0.071 | 0.047 | -11.064 | -11.088 | 2156 | -2172 | -2154 | 2003 | 47 | 898 |  | CORR | GENE | 07:08 | 07:30 | 07:33 | 106 | 303 | 9 | EXT |  | 0.89 | (c)
10023.28 | 5.275 | 5.113 | -5.86 | -6.022 | 1269 | 1290 | 1295 | 1269 | 5113 | 898 |  | CORR | GENE | 04:45 | 04:49 | 04:49 | 269 | 52 | 11 | EXT |  | 0.92 | (c)
10052.494 | 0.864 | 0.842 | -10.556 | -10.578 | 1932 | 2013 | 1987 | 1932 | 842 | 901 |  | CORR | CIGR | 06:16 | 06:29 | 06:25 | 28 | 109 | 11 | EXT |  | 0.89 | (c)
10053.232 | 1.602 | 1.553 | -9.818 | -9.867 | 1986 | 2065 | 2041 | 1986 | 1553 | 901 |  | CORR | GENE | 06:24 | 06:37 | 06:33 | 55 | 109 | 11 | EXT |  | 0.89 | (c)
10053.378 | 1.748 | 1.736 | -9.672 | -9.684 | -1830 | -1784 | -1788 | 1746 | 1736 | 901 |  | CORR | CIGR | 08:08 | 08:16 | 08:15 | 27 | 84 | 14 | EXT |  | 0.89 | (c)
10053.608 | 1.978 | 1.92 | -9.442 | -9.5 | 2055 | 2088 | 2072 | 2055 | 1920 | 901 |  | CORR | AXGR | 06:36 | 06:41 | 06:38 | 180 | 33 | 12 | EXT |  | 0.91 | (c)
10053.629 | 1.999 | 1.987 | -9.421 | -9.433 | -1599 | -1547 | -1569 | 1540 | 1987 | 901 |  | CORR | CIGR | 08:46 | 08:54 | 08:51 | 20 | 59 | 13 | EXT |  | 0.89 | (c)
10053.656 | 2.026 | 2.011 | -9.394 | -9.409 | -2074 | -2013 | -1990 | 1906 | 2011 | 901 |  | CORR | GENE | 07:29 | 07:39 | 07:43 | 120 | 168 | 19 | EXT |  | 0.9 | (c)
10071.803 | 8.753 | 8.731 | -2.592 | -2.614 | 765 | 858 | 855 | 765 | 2575 | 902 |  | CORR | CIGR | 02:50 | 03:05 | 03:04 | 39 | 181 | 10 | EXT | Аномалия находится на упругопластическом изгибе: R=565 D, максимальное растяжение на 6.1 час. | 0.89 | (c)
10076.261 | 1.866 | 1.836 | -8.594 | -8.624 | -970 | -864 | -873 | 776 | 1836 | 903 |  | CORR | CIGR | 05:37 | 05:54 | 05:53 | 37 | 194 | 12 | EXT | Аномалия находится на упругопластическом изгибе: R=436 D, максимальное растяжение на 6.3 час. | 0.89 | (c)
10084.918 | 0.063 | 0.035 | -11.112 | -11.14 | -1968 | -1792 | -1772 | 1576 | 35 | 904 |  | CORR | GENE | 03:37 | 04:05 | 04:08 | 65 | 392 | 9 | EXT | Аномалия находится на упругопластическом изгибе: R=423 D, максимальное растяжение на 6.2 час. | 0.89 | (c)
10094.155 | 9.3 | 9.286 | -1.875 | -1.889 | -1402 | -1382 | -1377 | 1352 | 1850 | 904 |  | CORR | PITT | 05:08 | 05:11 | 05:12 | 39 | 50 | 20 | EXT | Аномалия находится на упругопластическом изгибе: R=727 D, максимальное растяжение на 5.8 час. | 0.89 | (c)
10094.887 | 10.032 | 9.85 | -1.143 | -1.325 | -1564 | -1497 | -1505 | 1446 | 1117 | 904 |  | CORR | GENE | 04:42 | 04:53 | 04:51 | 208 | 118 | 10 | EXT | Аномалия находится на упругопластическом изгибе: R=803 D, максимальное растяжение на 5.7 час. | 0.91 | (c)
10119.33 | 0 | -0.016 | -11.16 | -11.176 | -198 | 758 | 604 | 0 |  | 907 | Нарушение формы кольцевого шва | GWAN |  | 04:18 | 06:52 | 06:28 | 0 | 1604 |  | EXT | Нарушение формы кольцевого шва |  | (c)
10179.657 | 4.782 | 4.758 | -6.838 | -6.862 | 2144 | 2219 | -2222 | 2126 | 4758 | 912 |  | CORR | CIGR | 07:50 | 08:02 | 08:05 | 40 | 191 | 11 | EXT |  | 0.89 | (c)
10259.507 | 5.422 | 5.336 | -5.893 | -5.979 | 175 | 202 | 189 | 175 | 5336 | 919 |  | CORR | AXGR | 08:46 | 08:51 | 08:48 | 153 | 28 | 10 | EXT |  | 0.9 | (c)
10302.868 | 4.358 | 4.304 | -6.587 | -6.641 | 2017 | 2094 | 2065 | 2017 | 4304 | 923 |  | CORR | GENE | 04:50 | 05:03 | 04:58 | 254 | 97 | 8 | EXT |  | 0.91 | (c)
10305.293 | 6.783 | 6.721 | -4.162 | -4.224 | 2183 | -2153 | -2184 | 2091 | 4051 | 923 |  | CORR | GENE | 05:17 | 05:37 | 05:32 | 173 | 187 | 11 | EXT |  | 0.9 | (c)
10335 | 2.77 | 2.754 | -8.89 | -8.906 | 654 | 900 | 829 | 654 | 2754 | 926 |  | CORR | CIGR | 05:20 | 05:60 | 05:48 | 46 | 349 | 10 | EXT |  | 0.89 | (c)
10336.076 | 3.846 | 3.828 | -7.814 | -7.832 | 674 | 737 | 744 | 674 | 3828 | 926 |  | CORR | CIGR | 05:23 | 05:34 | 05:35 | 35 | 139 | 10 | EXT |  | 0.89 | (c)
10336.226 | 3.996 | 3.973 | -7.664 | -7.687 | 761 | 866 | 831 | 761 | 3973 | 926 |  | CORR | CIGR | 05:37 | 05:54 | 05:49 | 25 | 140 | 12 | EXT |  | 0.89 | (c)
10336.506 | 4.276 | 4.259 | -7.384 | -7.401 | 665 | 760 | 739 | 665 | 4259 | 926 |  | CORR | CIGR | 05:22 | 05:37 | 05:34 | 30 | 148 | 12 | EXT |  | 0.89 | (c)
10381.973 | 4.548 | 4.493 | -5.797 | -5.852 | 1750 | 1843 | 1812 | 1750 | 4493 | 930 |  | GOUG | GENE | 06:30 | 06:44 | 06:39 | 233 | 123 | 10 | EXT | Зона задиров. |  | (c)
10451.658 | 6.268 | 6.241 | -5.347 | -5.374 | 973 | 1081 | 1030 | 973 | 5341 | 936 |  | CORR | CIGR | 05:51 | 06:08 | 05:60 | 33 | 114 | 11 | EXT |  | 0.89 | (c)
10472.377 | 4.222 | 4.211 | -7.393 | -7.404 | 2169 | -2147 | -2168 | 2044 | 4211 | 938 |  | CORR | GENE | 05:16 | 05:40 | 05:36 | 49 | 248 | 8 | EXT |  | 0.89 | (c)
10490.81 | 0 | -0.022 | -10.88 | -10.902 | -28 | 273 | 354 | 0 |  | 940 | Нарушение формы кольцевого шва | GWAN |  | 07:14 | 08:03 | 08:16 | 0 | 763 |  | EXT | Нарушение формы кольцевого шва |  | (c)
10498.044 | 7.234 | 7.039 | -3.646 | -3.841 | -1 | 16 | 29 | 0 | 3422 | 940 | Дефект проката | MIAN | GENE | 07:19 | 07:21 | 07:23 | 419 | 60 |  | EXT | Дефект проката Эквивалент потери металла 12%. |  | (c)
10501.844 | 0.154 | 0.071 | -9.536 | -9.619 | 1294 | 1463 | 1466 | 1294 | 71 | 941 |  | CORR | GENE | 04:44 | 05:11 | 05:11 | 273 | 343 | 12 | EXT |  | 0.92 | (c)
10502.744 | 1.054 | 0.431 | -8.636 | -9.259 | 1167 | 1202 | 1306 | 1167 | 431 | 941 |  | CORR | GENE | 04:23 | 04:29 | 04:46 | 757 | 278 | 10 | EXT |  | 0.95 | (c)
10503.32 | 1.63 | 1.476 | -8.06 | -8.214 | 1141 | 1218 | 1306 | 1141 | 1476 | 941 |  | CORR | GENE | 04:19 | 04:31 | 04:45 | 162 | 329 | 10 | EXT |  | 0.9 | (c)
10526.78 | 3.82 | 3.706 | -6.81 | -6.924 | 1442 | 1585 | 1542 | 1442 | 3706 | 943 |  | CORR | GENE | 05:40 | 06:03 | 05:56 | 146 | 200 | 10 | EXT |  | 0.9 | (c)
10526.836 | 3.876 | 3.863 | -6.754 | -6.767 | 1730 | 1816 | 1813 | 1730 | 3863 | 943 |  | CORR | CIGR | 06:26 | 06:40 | 06:39 | 27 | 166 | 10 | EXT |  | 0.89 | (c)
10542.027 | 8.437 | 8.367 | -2.703 | -2.773 | 11 | 271 | 190 | 11 | 2691 | 944 |  | CORR | GENE | 05:02 | 05:44 | 05:31 | 82 | 359 | 12 | EXT |  | 0.89 | (c)
10542.949 | 9.359 | 8.587 | -1.781 | -2.553 | 5 | 262 | 263 | 5 | 1721 | 944 |  | CORR | GENE | 05:01 | 05:42 | 05:42 | 832 | 517 | 11 | EXT |  | 0.96 | (c)
10544.65 | 11.06 | 10.946 | -0.08 | -0.194 | 17 | 237 | 226 | 17 | 62 | 944 |  | CORR | GENE | 05:03 | 05:38 | 05:36 | 132 | 418 | 11 | EXT |  | 0.9 | (c)
10566.441 | 10.746 | 10.703 | -0.074 | -0.117 | -1830 | -1666 | -1711 | 1593 | 68 | 946 |  | CORR | GENE | 03:59 | 04:25 | 04:18 | 49 | 237 | 13 | EXT |  | 0.89 | (c)
10588.305 | 10.505 | 10.466 | -0.095 | -0.134 | -1458 | -1402 | -1322 | 1185 | 73 | 948 |  | CORR | GENE | 07:22 | 07:31 | 07:44 | 61 | 273 | 10 | EXT |  | 0.89 | (c)
10609.381 | 10.376 | 10.363 | -0.114 | -0.127 | -683 | -597 | -608 | 533 | 103 | 950 |  | CORR | CIGR | 08:10 | 08:24 | 08:22 | 24 | 150 | 13 | EXT |  | 0.89 | (c)
10726.033 | 6.748 | 6.727 | -4.622 | -4.643 | -683 | -610 | -633 | 583 | 4620 | 961 |  | CORR | CIGR | 07:13 | 07:25 | 07:21 | 23 | 100 | 14 | EXT |  | 0.89 | (c)
10752.775 | 0 | -0.02 | -10.36 | -10.38 | 1868 | 2084 | -1878 | 1164 |  | 964 | Нарушение формы кольцевого шва | GWAN |  | 06:38 | 07:12 | 08:33 | 0 | 1429 |  | EXT | Нарушение формы кольцевого шва |  | (c)
10840.212 | 9.957 | 9.938 | -1.008 | -1.027 | 1341 | 1437 | 1410 | 1341 | 993 | 971 |  | CORR | CIGR | 06:04 | 06:20 | 06:15 | 34 | 137 | 11 | EXT |  | 0.89 | (c)
10841.22 | 0 | 0 | -11.58 | -11.58 | 591 | 1077 | 927 | 591 | 0 | 972 | Смещение кромок | GWAN |  | 07:13 | 08:31 | 08:07 | 0 | 672 | 25 | EXT | Смещение кромок Наружу Величина смещения - 4 мм. |  | (c)
10880.059 | 5.104 | 4.608 | -5.481 | -5.977 | 115 | 416 | 312 | 115 | 4608 | 975 |  | GOUG | GENE | 07:38 | 08:27 | 08:10 | 526 | 395 | 7 | EXT | Зона задиров. |  | (c)
10930.294 | 11.069 | 11.043 | -0.061 | -0.087 | 728 | 826 | 808 | 728 | 58 | 979 |  | CORR | CIGR | 05:28 | 05:44 | 05:41 | 29 | 161 | 15 | EXT |  | 0.89 | (c)
10930.309 | 11.084 | 11.065 | -0.046 | -0.065 | 1030 | 1126 | 1095 | 1030 | 41 | 979 |  | CORR | CIGR | 06:17 | 06:33 | 06:28 | 24 | 131 | 14 | EXT |  | 0.89 | (c)
10930.463 | 0.108 | 0.089 | -11.232 | -11.251 | -848 | -786 | -797 | 747 | 89 | 980 |  | CORR | CIGR | 06:23 | 06:33 | 06:31 | 23 | 101 | 13 | EXT |  | 0.89 | (c)
10941.636 | 11.281 | 11.245 | -0.059 | -0.095 | -889 | -700 | -689 | 490 | 16 | 980 |  | CORR | GENE | 06:16 | 06:47 | 06:48 | 79 | 399 | 14 | EXT |  | 0.89 | (c)
10955.068 | 1.898 | 1.85 | -9.352 | -9.4 | 1067 | 1197 | 1322 | 1067 | 1850 | 982 |  | CORR | GENE | 05:22 | 05:43 | 06:03 | 53 | 510 | 12 | EXT |  | 0.89 | (c)
10955.531 | 2.361 | 2.349 | -8.889 | -8.901 | 1131 | 1270 | 1337 | 1131 | 2349 | 982 |  | CORR | CIGR | 05:33 | 05:55 | 06:06 | 29 | 413 | 11 | EXT |  | 0.89 | (c)
10975.72 | 0 | -0.032 | -10.72 | -10.752 | -862 | -525 | -460 | 58 |  | 984 | Нарушение формы кольцевого шва | GWAN |  | 01:16 | 02:10 | 02:21 | 0 | 804 |  | EXT | Нарушение формы кольцевого шва |  | (c)
11041.594 | 9.224 | 9.007 | -2.421 | -2.638 | 689 | 1164 | 972 | 689 | 2045 | 989 |  | DENT | GENE | 04:39 | 05:55 | 05:24 | 593 | 567 | 0.4 | N/A | Глубина вмятины: 5 мм (0,4%). Линейка: 59 см в (901 см; 05:55 ч:мин) Аномалия находится вблизи дефекта потери металла. |  | (c)
11041.73 | 9.36 | 8.76 | -2.285 | -2.885 | 950 | 1066 | 1016 | 950 | 1910 | 989 |  | SCC | GENE | 05:21 | 05:39 | 05:31 | 975 | 132 | 32 | EXT |  | 1.11 | (a)
11053.432 | 9.417 | 9.22 | -1.688 | -1.885 | 1231 | 1416 | 1442 | 1231 | 1462 | 990 |  | DENT | GENE | 05:30 | 05:59 | 06:04 | 423 | 423 | 0.6 | N/A | Глубина вмятины: 9 мм (0,6%). Линейка: 42 см в (922 см; 05:59 ч:мин) |  | (c)
11055.12 | 0 | -0.018 | -10.805 | -10.823 | -1860 | -1354 | -1304 | 748 |  | 991 | Нарушение формы кольцевого шва | GWAN |  | 05:34 | 06:56 | 07:04 | 0 | 1111 |  | EXT | Нарушение формы кольцевого шва |  | (c)
11100.113 | 0.028 | 0.017 | -10.747 | -10.758 | -586 | -186 | -349 | 111 | 17 | 995 |  | CORR | GENE | 05:46 | 06:51 | 06:25 | 91 | 475 | 11 | EXT |  | 0.89 | (c)
11125.874 | 4.259 | 4.223 | -7.381 | -7.417 | 32 | 130 | 146 | 32 | 4223 | 997 |  | CORR | GENE | 06:15 | 06:31 | 06:33 | 57 | 227 | 10 | EXT |  | 0.89 | (c)
11136.841 | 3.586 | 3.571 | -6.929 | -6.944 | -388 | -282 | -299 | 211 | 3571 | 998 |  | CORR | CIGR | 06:06 | 06:23 | 06:20 | 36 | 177 | 10 | EXT |  | 0.89 | (c)
11154.268 | 10.498 | 10.479 | -0.187 | -0.206 | 1608 | 1822 | 1811 | 1608 | 166 | 999 |  | CORR | CIGR | 05:53 | 06:27 | 06:25 | 40 | 406 | 12 | EXT |  | 0.89 | (c)
11154.455 | 0 | -0.034 | -10.94 | -10.974 | -1656 | -1121 | -1216 | 776 |  | 1000 | Нарушение формы кольцевого шва | GWAN |  | 00:06 | 01:32 | 01:17 | 0 | 880 |  | EXT | Нарушение формы кольцевого шва |  | (c)
11154.455 | 0 | -0.028 | -10.94 | -10.968 | 1148 | 1787 | 1712 | 1148 |  | 1000 | Нарушение формы кольцевого шва | GWAN |  | 07:38 | 09:21 | 09:09 | 0 | 1128 |  | EXT | Нарушение формы кольцевого шва |  | (c)
11165.871 | 0.476 | 0.469 | -10.214 | -10.221 | 1046 | 1137 | 1102 | 1046 | 469 | 1001 |  | CORR | CIGR | 06:11 | 06:26 | 06:20 | 17 | 112 | 13 | EXT |  | 0.89 | (c)
11238.012 | 5.892 | 5.804 | -5.248 | -5.336 | -570 | -510 | -514 | 459 | 5175 | 1007 |  | DENT | GENE | 04:38 | 04:47 | 04:47 | 161 | 111 | 0.8 | N/A | Глубина вмятины: 11 мм (0,8%). Линейка: 16 см в (580 см; 04:47 ч:мин) |  | (c)
11238.476 | 6.356 | 6.07 | -4.784 | -5.07 | -827 | -602 | -668 | 510 | 4253 | 1007 |  | ARTD | GENE | 03:56 | 04:33 | 04:22 | 817 | 318 |  | EXT | Наплавка. |  | (c)
11327.06 | 5.415 | 5.382 | -5.325 | -5.358 | 2114 | 2221 | 2190 | 2114 | 5310 | 1015 |  | GOUG | GENE | 09:33 | 09:51 | 09:45 | 48 | 152 | 8 | EXT | Задир. |  | (c)
11328.875 | 7.23 | 7.214 | -3.51 | -3.526 | -2211 | -2179 | -2165 | 2120 | 3497 | 1015 |  | GOUG | CIGR | 09:55 | 10:00 | 10:03 | 29 | 91 | 10 | EXT | Задир. |  | (c)
11336.408 | 4.023 | 3.973 | -7.617 | -7.667 | 89 | 171 | 161 | 89 | 3973 | 1016 |  | CORR | GENE | 05:04 | 05:17 | 05:16 | 66 | 144 | 11 | EXT |  | 0.89 | (c)
11355.25 | 0 | 0 | -10.82 | -10.82 | 21 | 308 | 393 | 21 | 0 | 1018 | Смещение кромок | GWAN |  | 09:11 | 09:57 | 10:11 | 0 | 743 | 20 | EXT | Смещение кромок Наружу Величина смещения - 3.1 мм. |  | (c)
11369.942 | 3.872 | 3.859 | -7.753 | -7.766 | -280 | -231 | -222 | 164 | 3859 | 1019 |  | CORR | CIGR | 06:04 | 06:11 | 06:13 | 22 | 116 | 10 | EXT |  | 0.89 | (c)
11382.187 | 4.492 | 4.457 | -6.268 | -6.303 | -943 | -656 | -670 | 397 | 4457 | 1020 |  | CORR | GENE | 06:47 | 07:34 | 07:31 | 57 | 546 | 14 | EXT |  | 0.89 | (c)
11391.113 | 2.658 | 2.567 | -8.927 | -9.018 | -2191 | -2151 | -2149 | 2107 | 2567 | 1021 |  | CORR | GENE | 04:18 | 04:24 | 04:25 | 254 | 84 | 9 | EXT |  | 0.91 | (c)
11422.343 | 0.053 | 0.035 | -11.597 | -11.615 | 94 | 309 | 296 | 94 | 35 | 1024 |  | CORR | GENE | 06:37 | 07:12 | 07:09 | 104 | 403 | 10 | EXT |  | 0.89 | (c)
11424.525 | 2.235 | 2.16 | -9.415 | -9.49 | -925 | -684 | -762 | 598 | 2160 | 1024 |  | CORR | GENE | 03:52 | 04:31 | 04:19 | 140 | 327 | 8 | EXT |  | 0.89 | (c)
11433.919 | 11.629 | 11.6 | -0.021 | -0.05 | -307 | -198 | -194 | 81 | 7 | 1024 |  | CORR | CIGR | 05:32 | 05:50 | 05:50 | 43 | 226 | 14 | EXT |  | 0.89 | (c)
11435.005 | 1.065 | 1.023 | -10.555 | -10.597 | 1782 | 2034 | 2048 | 1782 | 1023 | 1025 |  | CORR | GENE | 04:59 | 05:40 | 05:42 | 113 | 533 | 11 | EXT |  | 0.89 | (c)
11490.65 | 0 | 0 | -10.57 | -10.57 | 2207 | -1922 | -1796 | 1338 | 0 | 1030 | Смещение кромок | GWAN |  | 04:35 | 05:28 | 05:49 | 0 | 916 | 19 | EXT | Смещение кромок Наружу Величина смещения - 3 мм. |  | (c)
11738.642 | 3.232 | 3.232 | -7.913 | -7.913 | 2109 | -2119 | -2206 | 2059 | 3232 | 1052 |  | GOUG | GENE | 09:09 | 09:47 | 09:33 | 396 | 293 | 8 | EXT | Зона задиров. |  | (c)
11744.131 | 8.721 | 8.588 | -2.424 | -2.557 | 1447 | 1750 | 1845 | 1447 | 2372 | 1052 |  | GOUG | GENE | 07:22 | 08:11 | 08:26 | 185 | 797 | 7 | EXT | Зона задиров. |  | (c)
11792.16 | 2.22 | 2.198 | -9.06 | -9.082 | 266 | 396 | 356 | 266 | 2198 | 1057 |  | CORR | CIGR | 03:44 | 04:05 | 03:59 | 37 | 180 | 10 | EXT | Аномалия находится на упругопластическом изгибе: R=665 D, максимальное растяжение на 5.6 час. | 0.89 | (c)
11802.443 | 1.223 | 1.19 | -10.087 | -10.12 | 181 | 418 | 357 | 181 | 1190 | 1058 |  | CORR | GENE | 06:10 | 06:48 | 06:38 | 111 | 352 | 10 | EXT | Аномалия находится на упругопластическом изгибе: R=568 D, максимальное растяжение на 6.2 час. | 0.89 | (c)
11805.533 | 4.313 | 4.05 | -6.997 | -7.26 | 81 | 263 | 369 | 81 | 4050 | 1058 |  | CORR | GENE | 05:53 | 06:23 | 06:40 | 291 | 577 | 8 | EXT | Аномалия находится на упругопластическом изгибе: R=735 D, максимальное растяжение на 6.4 час. | 0.91 | (c)
11811.358 | 10.138 | 10.121 | -1.172 | -1.189 | -951 | -890 | -857 | 762 | 1169 | 1058 |  | CORR | CIGR | 03:07 | 03:17 | 03:22 | 20 | 189 | 14 | EXT |  | 0.89 | (c)
11812.53 | 0 | 0 | -11.355 | -11.355 | 1189 | 1519 | 1594 | 1189 | 0 | 1059 | Смещение кромок | GWAN |  | 05:36 | 06:29 | 06:41 | 0 | 809 | 23 | EXT | Смещение кромок Наружу Величина смещения - 3.7 мм. |  | (c)
12013.365 | 0 | -0.032 | -11.33 | -11.362 | -189 | 624 | 333 | 0 |  | 1077 | Нарушение формы кольцевого шва | GWAN |  | 08:55 | 11:07 | 10:20 | 0 | 1045 |  | EXT | Нарушение формы кольцевого шва |  | (c)
12055.488 | 8.508 | 8.492 | -2.052 | -2.068 | -1338 | -1290 | -1291 | 1244 | 2042 | 1080 |  | CORR | CIGR | 06:24 | 06:32 | 06:32 | 26 | 94 | 12 | EXT |  | 0.89 | (c)
12057.54 | 0 | 0 | -11.255 | -11.255 | -128 | 170 | 151 | 0 | 0 | 1081 | Смещение кромок | GWAN |  | 06:51 | 07:39 | 07:36 | 0 | 557 | 25 | EXT | Смещение кромок Наружу Величина смещения - 3.9 мм. |  | (c)
12060.796 | 3.256 | 3.246 | -7.999 | -8.009 | -49 | 27 | 12 | 0 | 3246 | 1081 |  | CORR | CIGR | 07:04 | 07:16 | 07:14 | 29 | 122 | 10 | EXT |  | 0.89 | (c)
12063.024 | 5.484 | 5.395 | -5.771 | -5.86 | -762 | -505 | -506 | 249 | 5395 | 1081 |  | CORR | GENE | 05:09 | 05:50 | 05:50 | 138 | 513 | 11 | EXT |  | 0.9 | (c)
12073.704 | 4.909 | 4.875 | -5.736 | -5.77 | -283 | -167 | -176 | 69 | 4875 | 1082 |  | CORR | CIGR | 06:02 | 06:21 | 06:19 | 45 | 214 | 10 | EXT |  | 0.89 | (c)
12077.471 | 8.676 | 8.323 | -1.969 | -2.322 | 119 | 142 | 146 | 119 | 1902 | 1082 |  | CORR | GENE | 07:07 | 07:11 | 07:11 | 420 | 53 | 10 | EXT |  | 0.93 | (c)
12077.596 | 8.801 | 8.771 | -1.844 | -1.874 | 23 | 121 | 101 | 23 | 1829 | 1082 |  | CORR | CIGR | 06:51 | 07:07 | 07:04 | 45 | 156 | 13 | EXT |  | 0.89 | (c)
12085.208 | 5.768 | 5.701 | -5.517 | -5.584 | -1233 | -1209 | -1215 | 1197 | 5468 | 1083 |  | CORR | AXGR | 05:52 | 05:56 | 05:55 | 116 | 36 | 11 | EXT | Аномалия находится на отводе. | 0.89 | (c)
12085.356 | 5.916 | 5.889 | -5.369 | -5.396 | -1299 | -1157 | -1201 | 1104 | 5363 | 1083 |  | CORR | CIGR | 05:41 | 06:04 | 05:57 | 33 | 195 | 13 | EXT | Аномалия находится на отводе. | 0.89 | (c)
12086.025 | 6.585 | 6.547 | -4.7 | -4.738 | -1290 | -1279 | -1279 | 1268 | 4605 | 1083 |  | CORR | AXGR | 05:43 | 05:45 | 05:45 | 133 | 21 | 8 | EXT | Аномалия находится на отводе. | 0.89 | (c)
12123.055 | 0 | -0.007 | -10.585 | -10.592 | -452 | 31 | 55 | 0 |  | 1087 | Нарушение формы кольцевого шва | GWAN |  | 04:07 | 05:25 | 05:29 | 0 | 1015 |  | EXT | Нарушение формы кольцевого шва |  | (c)
12128.507 | 5.452 | 5.423 | -5.133 | -5.162 | 1189 | 1365 | 1351 | 1189 | 5092 | 1087 |  | CORR | GENE | 08:32 | 09:01 | 08:58 | 70 | 324 | 10 | EXT |  | 0.89 | (c)
12141.545 | 7.905 | 7.876 | -3.485 | -3.514 | 32 | 77 | 97 | 32 | 3468 | 1088 |  | CORR | CIGR | 04:25 | 04:32 | 04:35 | 46 | 129 | 13 | EXT |  | 0.89 | (c)
12143.199 | 9.559 | 9.548 | -1.831 | -1.842 | 343 | 399 | 390 | 343 | 1817 | 1088 |  | CORR | CIGR | 05:15 | 05:24 | 05:23 | 25 | 94 | 13 | EXT |  | 0.89 | (c)
12223.255 | 0 | -0.039 | -11.665 | -11.704 | -382 | -74 | 64 | 0 |  | 1096 | Нарушение формы кольцевого шва | GWAN |  | 09:43 | 10:33 | 10:55 | 0 | 892 |  | EXT | Нарушение формы кольцевого шва |  | (c)
12234.893 | 11.638 | 11.564 | -0.027 | -0.101 | -2121 | -1854 | -1729 | 1337 | 2 | 1096 |  | CORR | GENE | 05:03 | 05:46 | 06:06 | 99 | 784 | 10 | EXT |  | 0.89 | (c)
12335.201 | 10.231 | 10.2 | -0.834 | -0.865 | 1498 | 1513 | 1507 | 1498 | 800 | 1105 |  | GOUG | AXGR | 06:13 | 06:15 | 06:14 | 65 | 19 | 10 | EXT | Задир. |  | (c)
12341.138 | 5.103 | 4.912 | -6.452 | -6.643 | 743 | 1069 | 1040 | 743 | 4912 | 1106 |  | WRIN | GENE | 11:09 | 00:02 | 11:57 | 412 | 594 | 0.9 | N/A | Высота гофр: 13 мм (0,9%). Длина волны: 211 мм Аномалия находится на отводе. |  | (c)
12358.06 | 0 | -0.021 | -11.13 | -11.151 | 492 | 870 | 928 | 492 |  | 1108 | Нарушение формы кольцевого шва | GWAN |  | 04:44 | 05:45 | 05:55 | 0 | 873 |  | EXT | Нарушение формы кольцевого шва |  | (c)
12358.158 | 0.098 | 0.085 | -11.032 | -11.045 | 667 | 865 | 819 | 667 | 85 | 1108 |  | CORR | CIGR | 05:13 | 05:45 | 05:37 | 32 | 303 | 10 | EXT |  | 0.89 | (c)
12358.547 | 0.487 | 0.48 | -10.643 | -10.65 | 599 | 1033 | 846 | 599 | 480 | 1108 |  | CORR | CIGR | 05:02 | 06:12 | 05:42 | 40 | 494 | 11 | EXT |  | 0.89 | (c)
12391.717 | 0.892 | 0.876 | -10.378 | -10.394 | -483 | -143 | -255 | 26 | 876 | 1111 |  | CORR | GENE | 05:52 | 06:47 | 06:29 | 140 | 457 | 10 | EXT |  | 0.9 | (c)
12392.119 | 1.294 | 1.153 | -9.976 | -10.117 | -130 | -95 | -103 | 75 | 1153 | 1111 |  | CORR | GENE | 06:49 | 06:55 | 06:54 | 437 | 55 | 12 | EXT |  | 0.94 | (c)
12392.49 | 1.665 | 1.642 | -9.605 | -9.628 | -750 | -478 | -551 | 352 | 1642 | 1111 |  | CORR | GENE | 05:09 | 05:53 | 05:41 | 66 | 398 | 11 | EXT |  | 0.89 | (c)
12397.903 | 7.078 | 7.016 | -4.192 | -4.254 | -340 | -279 | -276 | 212 | 4154 | 1111 |  | DENT | GENE | 06:15 | 06:25 | 06:26 | 100 | 128 | 0.7 | N/A | Глубина вмятины: 10 мм (0,7%). Линейка: 10 см в (702 см; 06:25 ч:мин) |  | (c)
12405.6 | 3.505 | 3.477 | -8.07 | -8.098 | -888 | -302 | -572 | 257 | 3477 | 1112 |  | CORR | GENE | 05:03 | 06:37 | 05:54 | 83 | 631 | 10 | EXT |  | 0.89 | (c)
12413.609 | 11.514 | 11.488 | -0.061 | -0.087 | -705 | -568 | -564 | 424 | 46 | 1112 |  | CORR | CIGR | 05:32 | 05:55 | 05:55 | 41 | 281 | 12 | EXT |  | 0.89 | (c)
12424.467 | 10.797 | 10.77 | -0.248 | -0.275 | -2181 | -1863 | -1905 | 1630 | 228 | 1113 |  | CORR | CIGR | 05:21 | 06:13 | 06:06 | 47 | 552 | 9 | EXT |  | 0.89 | (c)
12523.864 | 10.764 | 10.741 | -0.861 | -0.884 | -1219 | -1143 | -1126 | 1032 | 852 | 1122 |  | CORR | CIGR | 07:43 | 07:56 | 07:58 | 32 | 187 | 12 | EXT |  | 0.89 | (c)
12524.682 | 11.582 | 11.539 | -0.043 | -0.086 | -1283 | -1192 | -1141 | 999 | 43 | 1122 |  | CORR | CIGR | 07:33 | 07:48 | 07:56 | 43 | 284 | 10 | EXT |  | 0.89 | (c)
12533.767 | 9.042 | 8.96 | -2.368 | -2.45 | 1029 | 1046 | 1063 | 1029 | 2158 | 1123 |  | CORR | GENE | 06:12 | 06:15 | 06:17 | 292 | 67 | 10 | EXT |  | 0.92 | (c)
12552.577 | 5.437 | 5.413 | -4.993 | -5.017 | -872 | -651 | -694 | 515 | 4973 | 1125 |  | CORR | CIGR | 07:28 | 08:04 | 07:57 | 44 | 357 | 11 | EXT |  | 0.89 | (c)
12570 | 1.23 | 0.308 | -8.26 | -9.182 | 448 | 496 | 584 | 448 | 308 | 1127 |  | CORR | GENE | 04:43 | 04:51 | 05:05 | 1163 | 271 | 11 | EXT |  | 0.97 | (c)
12669.19 | 0 | -0.025 | -10.915 | -10.94 | 1078 | 1465 | 1572 | 1078 |  | 1136 | Нарушение формы кольцевого шва | GWAN |  | 01:27 | 02:30 | 02:47 | 0 | 989 |  | EXT | Нарушение формы кольцевого шва |  | (c)
12696.717 | 5.677 | 5.664 | -5.928 | -5.941 | -272 | -16 | -110 | 0 | 5664 | 1138 |  | CORR | CIGR | 07:01 | 07:43 | 07:28 | 33 | 325 | 10 | EXT |  | 0.89 | (c)
12890.575 | 8.235 | 8.181 | -2.22 | -2.274 | -593 | -213 | -313 | 33 | 2185 | 1155 |  | CORR | GENE | 04:34 | 05:36 | 05:20 | 89 | 560 | 11 | EXT | Аномалия находится на упругопластическом изгибе: R=766 D, максимальное растяжение на 5.7 час. | 0.89 | (c)
12891.048 | 8.708 | 8.681 | -1.747 | -1.774 | -229 | -68 | -77 | 0 | 1731 | 1155 |  | CORR | CIGR | 05:33 | 05:59 | 05:58 | 43 | 305 | 11 | EXT | Аномалия находится на упругопластическом изгибе: R=709 D, максимальное растяжение на 5.6 час. | 0.89 | (c)
12946.943 | 8.343 | 8.267 | -2.602 | -2.678 | -62 | -33 | -37 | 12 | 2522 | 1160 |  | CORR | GENE | 06:53 | 06:57 | 06:57 | 156 | 50 | 8 | EXT |  | 0.9 | (c)
12996.326 | 1.086 | 1.03 | -10.334 | -10.39 | -333 | -144 | -214 | 95 | 1030 | 1165 |  | CORR | GENE | 04:28 | 04:58 | 04:47 | 68 | 238 | 10 | EXT |  | 0.89 | (c)
12998.165 | 2.925 | 2.914 | -8.495 | -8.506 | -206 | -110 | -138 | 70 | 2914 | 1165 |  | CORR | CIGR | 04:48 | 05:04 | 04:59 | 29 | 136 | 11 | EXT |  | 0.89 | (c)
12998.688 | 3.448 | 3.422 | -7.972 | -7.998 | -334 | -254 | -236 | 137 | 3422 | 1165 |  | CORR | GENE | 04:27 | 04:40 | 04:43 | 89 | 197 | 12 | EXT |  | 0.89 | (c)
13000.546 | 5.306 | 5.291 | -6.114 | -6.129 | -374 | -295 | -283 | 192 | 5291 | 1165 |  | CORR | CIGR | 04:21 | 04:34 | 04:36 | 34 | 182 | 14 | EXT |  | 0.89 | (c)
13010.503 | 3.843 | 3.831 | -7.662 | -7.674 | 1391 | 1406 | 1460 | 1391 | 3831 | 1166 |  | CORR | CIGR | 08:33 | 08:35 | 08:44 | 23 | 138 | 11 | EXT |  | 0.89 | (c)
13018.222 | 0.057 | 0.039 | -11.128 | -11.146 | -1972 | -1234 | -1467 | 962 | 39 | 1167 |  | CORR | GENE | 06:35 | 08:35 | 07:57 | 111 | 1010 | 12 | EXT |  | 0.89 | (c)
13018.735 | 0.57 | 0.502 | -10.615 | -10.683 | -1718 | -1522 | -1461 | 1203 | 502 | 1167 |  | CORR | GENE | 07:16 | 07:48 | 07:58 | 82 | 515 | 10 | EXT |  | 0.89 | (c)
13051.974 | 11.254 | 11.22 | -0.076 | -0.11 | -1656 | -1534 | -1098 | 540 | 45 | 1169 |  | CORR | GENE | 04:16 | 04:35 | 05:46 | 65 | 1115 | 9 | EXT |  | 0.89 | (c)
13063.278 | 0.073 | 0.052 | -11.427 | -11.448 | -1090 | -960 | -997 | 904 | 52 | 1171 |  | CORR | GENE | 06:23 | 06:43 | 06:38 | 48 | 186 | 15 | EXT |  | 0.89 | (c)
13087.657 | 1.322 | 1.203 | -10.278 | -10.397 | 1202 | 1256 | 1231 | 1202 | 1203 | 1173 |  | CORR | GENE | 06:49 | 06:58 | 06:54 | 194 | 58 | 12 | EXT |  | 0.91 | (c)
13093.381 | 7.046 | 7.033 | -4.554 | -4.567 | 702 | 883 | 818 | 702 | 4540 | 1173 |  | CORR | CIGR | 05:28 | 05:58 | 05:47 | 27 | 232 | 12 | EXT |  | 0.89 | (c)
13118.713 | 9.343 | 9.334 | -2.332 | -2.341 | -1809 | -1767 | -1773 | 1738 | 2321 | 1175 |  | CORR | CIGR | 03:55 | 04:02 | 04:01 | 20 | 70 | 12 | EXT | Аномалия находится на упругопластическом изгибе: R=415 D, максимальное растяжение на 6 час. | 0.89 | (c)
13142.308 | 9.608 | 9.58 | -1.987 | -2.015 | 1964 | 2066 | 2062 | 1964 | 1979 | 1177 |  | CORR | CIGR | 04:21 | 04:37 | 04:37 | 36 | 196 | 13 | EXT | Аномалия находится на упругопластическом изгибе: R=318 D, максимальное растяжение на 11.9 час. | 0.89 | (c)
13189.41 | 0 | 0 | -10.925 | -10.925 | 1410 | 1761 | 1693 | 1410 | 0 | 1182 | Смещение кромок | GWAN |  | 02:24 | 03:20 | 03:10 | 0 | 566 | 21 | EXT | Смещение кромок Наружу Величина смещения - 3.3 мм. Аномалия находится на упругопластическом изгибе: R=321 D, максимальное растяжение на 5.8 час. |  | (c)
13272.499 | 4.409 | 4.387 | -7.026 | -7.048 | 1832 | 1890 | 1957 | 1832 | 4387 | 1189 |  | CORR | CIGR | 05:33 | 05:42 | 05:53 | 31 | 250 | 10 | EXT |  | 0.89 | (c)
13273.127 | 5.037 | 5.029 | -6.398 | -6.406 | 1963 | -2229 | 2138 | 1963 | 5029 | 1189 |  | CORR | CIGR | 05:54 | 06:37 | 06:22 | 24 | 350 | 10 | EXT |  | 0.89 | (c)
13273.948 | 5.858 | 5.841 | -5.577 | -5.594 | 1953 | 2031 | 2101 | 1953 | 5558 | 1189 |  | CORR | CIGR | 05:52 | 06:05 | 06:16 | 36 | 295 | 10 | EXT |  | 0.89 | (c)
13274.18 | 6.09 | 6.057 | -5.345 | -5.378 | 1560 | 1741 | 1659 | 1560 | 5221 | 1189 |  | CORR | GENE | 04:49 | 05:18 | 05:05 | 157 | 198 | 10 | EXT |  | 0.9 | (c)
13331.519 | 9.889 | 9.873 | -1.031 | -1.047 | -116 | -68 | -43 | 0 | 1013 | 1194 |  | CORR | CIGR | 06:54 | 07:02 | 07:06 | 34 | 147 | 10 | EXT | Аномалия находится на упругопластическом изгибе: R=401 D, максимальное растяжение на 6.3 час. | 0.89 | (c)
13331.647 | 10.017 | 9.98 | -0.903 | -0.94 | -603 | -485 | -490 | 377 | 878 | 1194 |  | CORR | GENE | 05:36 | 05:55 | 05:54 | 62 | 226 | 10 | EXT | Аномалия находится на упругопластическом изгибе: R=408 D, максимальное растяжение на 6.3 час. | 0.89 | (c)
13332.209 | 10.579 | 10.568 | -0.341 | -0.352 | -426 | -361 | -348 | 270 | 330 | 1194 |  | CORR | CIGR | 06:04 | 06:15 | 06:17 | 22 | 156 | 15 | EXT | Аномалия находится на упругопластическом изгибе: R=423 D, максимальное растяжение на 6.3 час. | 0.89 | (c)
13332.495 | 10.865 | 10.761 | -0.055 | -0.159 | -714 | -337 | -400 | 86 | 36 | 1194 |  | CORR | GENE | 05:18 | 06:19 | 06:09 | 123 | 628 | 15 | EXT | Аномалия находится на упругопластическом изгибе: R=430 D, максимальное растяжение на 6.3 час. | 0.94 | (c)
13367.398 | 11.648 | 11.55 | -0.072 | -0.17 | -1035 | -1023 | -1021 | 1007 | 9 | 1197 | Металлургический дефект | MIAN | AXGR | 09:28 | 09:30 | 09:30 | 161 | 28 |  | EXT | Металлургический дефект Эквивалент потери металла 16%. Аномалия находится в зоне сварного шва. |  | (c)
13487.589 | 8.759 | 8.733 | -2.171 | -2.197 | 1091 | 1199 | 1178 | 1091 | 2162 | 1208 |  | CORR | CIGR | 05:45 | 06:03 | 05:59 | 35 | 175 | 11 | EXT |  | 0.89 | (c)
13489.824 | 0.064 | 0.014 | -11.576 | -11.626 | 1058 | 1071 | 1070 | 1058 | 14 | 1209 | Металлургический дефект | MIAN | AXGR | 11:49 | 11:51 | 11:51 | 148 | 24 |  | EXT | Металлургический дефект Эквивалент потери металла 11%. Аномалия находится в зоне сварного шва. |  | (c)
13572.376 | 3.536 | 3.524 | -7.009 | -7.021 | 1736 | 1789 | 1836 | 1736 | 3524 | 1216 |  | CORR | CIGR | 07:41 | 07:50 | 07:57 | 24 | 199 | 11 | EXT |  | 0.89 | (c)
13577.272 | 8.432 | 8.257 | -2.113 | -2.288 | 742 | 786 | 978 | 742 | 2066 | 1216 |  | CORR | GENE | 05:01 | 05:08 | 05:39 | 222 | 472 | 10 | EXT |  | 0.91 | (c)
13578.429 | 9.589 | 9.319 | -0.956 | -1.226 | 809 | 877 | 914 | 809 | 492 | 1216 |  | CORR | GENE | 05:11 | 05:23 | 05:29 | 734 | 211 | 13 | EXT |  | 0.97 | (c)
13579.039 | 10.199 | 10.154 | -0.346 | -0.391 | 447 | 705 | 982 | 447 | 191 | 1216 |  | CORR | GENE | 04:13 | 04:55 | 05:39 | 200 | 1070 | 10 | EXT |  | 0.91 | (c)
13583.185 | 3.8 | 3.783 | -7.865 | -7.882 | -233 | -97 | -142 | 50 | 3783 | 1217 |  | CORR | CIGR | 05:12 | 05:34 | 05:26 | 26 | 182 | 10 | EXT |  | 0.89 | (c)
13595.798 | 4.748 | 4.72 | -6.682 | -6.71 | 705 | 977 | 886 | 705 | 4720 | 1218 |  | CORR | GENE | 05:30 | 06:14 | 05:59 | 54 | 362 | 10 | EXT |  | 0.89 | (c)
13596.584 | 5.534 | 5.457 | -5.896 | -5.973 | 564 | 651 | 707 | 564 | 5457 | 1218 |  | CORR | GENE | 05:07 | 05:22 | 05:31 | 91 | 287 | 10 | EXT |  | 0.89 | (c)
13598.235 | 7.185 | 6.734 | -4.245 | -4.696 | 542 | 555 | 593 | 542 | 4169 | 1218 |  | CORR | GENE | 05:04 | 05:06 | 05:12 | 527 | 102 | 10 | EXT |  | 0.94 | (c)
13599.21 | 8.16 | 7.66 | -3.27 | -3.77 | 584 | 672 | 655 | 584 | 2552 | 1218 |  | CORR | GENE | 05:11 | 05:25 | 05:22 | 1218 | 143 | 9 | EXT |  | 0.95 | (c)
13600.634 | 9.584 | 9.346 | -1.846 | -2.084 | 495 | 584 | 557 | 495 | 1358 | 1218 |  | CORR | GENE | 04:56 | 05:11 | 05:06 | 726 | 125 | 13 | EXT |  | 0.97 | (c)
13600.91 | 9.86 | 9.712 | -1.57 | -1.718 | 548 | 781 | 743 | 548 | 1431 | 1218 |  | DENT | GENE | 05:05 | 05:43 | 05:36 | 287 | 390 | 0.4 | N/A | Глубина вмятины: 5 мм (0,4%). Линейка: 29 см в (971 см; 05:43 ч:мин) Аномалия находится вблизи дефекта потери металла. |  | (c)
13613.42 | 0 | -0.036 | -11.385 | -11.421 | -989 | -330 | 69 | 0 |  | 1220 | Нарушение формы кольцевого шва | GWAN |  | 04:39 | 06:25 | 07:30 | 0 | 2116 |  | EXT | Нарушение формы кольцевого шва |  | (c)
13613.628 | 0.208 | 0.101 | -11.177 | -11.284 | -1035 | -1014 | -1009 | 982 | 101 | 1220 |  | CORR | GENE | 04:31 | 04:35 | 04:36 | 211 | 52 | 10 | EXT |  | 0.91 | (c)
13624.234 | 10.814 | 10.813 | -0.571 | -0.572 | -394 | -298 | -243 | 93 | 527 | 1220 |  | CORR | CIGR | 06:15 | 06:30 | 06:39 | 45 | 300 | 9 | EXT |  | 0.89 | (c)
13657.101 | 9.296 | 9.279 | -2.164 | -2.181 | -1508 | -1428 | -1452 | 1395 | 2147 | 1223 |  | CORR | CIGR | 06:39 | 06:52 | 06:48 | 34 | 113 | 12 | EXT |  | 0.89 | (c)
13657.219 | 9.414 | 9.342 | -2.046 | -2.118 | -2098 | -2074 | -2072 | 2046 | 1929 | 1223 |  | CORR | GENE | 05:04 | 05:08 | 05:08 | 189 | 52 | 6 | EXT |  | 0.9 | (c)
13668.578 | 0.018 | 0.013 | -11.167 | -11.172 | -499 | -253 | -161 | 0 | 13 | 1225 |  | CORR | GENE | 04:17 | 04:57 | 05:11 | 129 | 677 | 10 | EXT |  | 0.9 | (c)
13677.016 | 8.456 | 8.419 | -2.729 | -2.766 | 63 | 239 | 220 | 63 | 2695 | 1225 |  | CORR | GENE | 05:48 | 06:16 | 06:13 | 71 | 314 | 8 | EXT |  | 0.89 | (c)
13705.642 | 3.407 | 0.963 | -5.893 | -8.337 | 2189 | -2133 | -2133 | 1994 | 963 | 1228 |  | GOUG | GENE | 02:35 | 02:58 | 02:58 | 3134 | 278 | 7 | EXT | Аномалия находится на отводе. Зона задиров. |  | (c)
13712.481 | 0.946 | 0.926 | -10.064 | -10.084 | 108 | 196 | 184 | 108 | 926 | 1229 |  | CORR | CIGR | 04:10 | 04:25 | 04:23 | 32 | 152 | 13 | EXT |  | 0.89 | (c)
13719.078 | 7.543 | 7.517 | -3.467 | -3.493 | 33 | 163 | 133 | 33 | 3467 | 1229 |  | CORR | CIGR | 03:58 | 04:19 | 04:14 | 26 | 201 | 10 | EXT |  | 0.89 | (c)
13752.191 | 6.856 | 6.816 | -3.694 | -3.734 | -1297 | -1106 | -1137 | 977 | 3576 | 1232 |  | CORR | GENE | 04:38 | 05:09 | 05:04 | 158 | 321 | 7 | EXT |  | 0.89 | (c)
13767.748 | 2.098 | 2.084 | -8.547 | -8.561 | 678 | 812 | 782 | 678 | 2084 | 1234 |  | CORR | CIGR | 05:43 | 06:04 | 05:59 | 32 | 208 | 12 | EXT |  | 0.89 | (c)
13768.17 | 2.52 | 2.512 | -8.125 | -8.133 | 708 | 806 | 796 | 708 | 2512 | 1234 |  | CORR | CIGR | 05:47 | 06:03 | 06:02 | 24 | 176 | 11 | EXT |  | 0.89 | (c)
13799.12 | 0 | -0.033 | -10.705 | -10.738 | -1847 | -915 | -1313 | 780 |  | 1237 | Нарушение формы кольцевого шва | GWAN |  | 08:45 | 11:15 | 10:11 | 0 | 1067 |  | EXT | Нарушение формы кольцевого шва |  | (c)
13811.61 | 1.785 | 1.785 | -8.56 | -8.56 | -222 | -180 | -167 | 113 | 1785 | 1238 |  | CORR | CIGR | 07:33 | 07:40 | 07:42 | 27 | 109 | 11 | EXT |  | 0.89 | (c)
13811.883 | 2.058 | 1.993 | -8.287 | -8.352 | -417 | -338 | -333 | 250 | 1993 | 1238 |  | CORR | GENE | 07:02 | 07:15 | 07:15 | 95 | 167 | 10 | EXT |  | 0.89 | (c)
13876.462 | 11.477 | 11.215 | -0.063 | -0.325 | -752 | -268 | -463 | 174 | 37 | 1243 |  | CORR | GENE | 05:08 | 06:26 | 05:55 | 288 | 578 | 10 | EXT |  | 0.92 | (c)
13907.739 | 8.394 | 8.379 | -2.206 | -2.221 | 2012 | 2095 | 2072 | 2012 | 2185 | 1246 |  | CORR | CIGR | 10:58 | 11:11 | 11:07 | 36 | 121 | 10 | EXT |  | 0.89 | (c)
13917.044 | 7.099 | 6.379 | -2.451 | -3.171 | -752 | -592 | -659 | 567 | 2121 | 1247 |  | CORR | GENE | 05:12 | 05:38 | 05:27 | 1050 | 185 | 10 | EXT |  | 0.96 | (c)
13975.725 | 0 | -0.033 | -11.235 | -11.268 | -738 | -435 | 410 | 0 |  | 1253 | Нарушение формы кольцевого шва | GWAN |  | 02:41 | 03:30 | 05:47 | 0 | 2296 |  | EXT | Нарушение формы кольцевого шва |  | (c)
13994.044 | 7.084 | 7.053 | -3.821 | -3.852 | 115 | 268 | 208 | 115 | 3814 | 1254 |  | CORR | CIGR | 05:29 | 05:54 | 05:44 | 38 | 186 | 10 | EXT |  | 0.89 | (c)
14008.875 | 0 | -0.034 | -11.37 | -11.404 | -1084 | -234 | -558 | 31 |  | 1256 | Нарушение формы кольцевого шва | GWAN |  | 01:28 | 03:45 | 02:53 | 0 | 1053 |  | EXT | Нарушение формы кольцевого шва |  | (c)
14008.875 | 0 | 0 | -11.37 | -11.37 | 122 | 204 | 369 | 122 | 0 | 1256 | Смещение кромок | GWAN |  | 04:43 | 04:56 | 05:22 | 0 | 494 | 21 | EXT | Смещение кромок Наружу Величина смещения - 3.2 мм. |  | (c)
14030.869 | 10.624 | 10.491 | -0.321 | -0.454 | -1593 | -1450 | -1468 | 1342 | 280 | 1257 | Металлургический дефект | MIAN | GENE | 06:25 | 06:49 | 06:46 | 174 | 251 |  | INT | Металлургический дефект Эквивалент потери металла 11%. |  | (c)
14044.332 | 1.762 | 1.741 | -9.043 | -9.064 | -2137 | -2057 | -2080 | 2023 | 1741 | 1259 |  | CORR | CIGR | 03:05 | 03:18 | 03:14 | 35 | 114 | 11 | EXT |  | 0.89 | (c)
14075.915 | 0 | -0.049 | -10.165 | -10.214 | -1192 | -1042 | -868 | 545 |  | 1262 | Нарушение формы кольцевого шва | GWAN |  | 06:40 | 07:05 | 07:33 | 0 | 647 |  | EXT | Нарушение формы кольцевого шва |  | (c)
14097.455 | 0 | -0.036 | -11.275 | -11.311 | -323 | -161 | -199 | 76 | 0 | 1264 | Подгиб кромки со смещением | GWAN |  | 07:05 | 07:31 | 07:25 | 0 | 247 | 24 | EXT | Подгиб кромки со смещением Аномалия находится на отводе. Величина смещения - 3.7 мм. |  | (c)
14131.39 | 0 | -0.034 | -11.295 | -11.329 | 1808 | 1818 | 1816 | 1808 | 0 | 1267 | Внутришовный дефект | GWAN |  | 09:31 | 09:32 | 09:32 | 0 | 17 | 10 | MID | Внутришовный дефект |  | (c)
14131.981 | 0.591 | 0.479 | -10.704 | -10.816 | 229 | 362 | 383 | 229 | 479 | 1267 |  | DENT | GENE | 05:16 | 05:37 | 05:41 | 215 | 309 | 0.4 | N/A | Глубина вмятины: 5 мм (0,4%). Линейка: 22 см в (48 см; 05:37 ч:мин) |  | (c)
14153.725 | 0 | -0.042 | -10.05 | -10.092 | 1133 | 1498 | 1904 | 1133 |  | 1269 | Нарушение формы кольцевого шва | GWAN |  | 07:47 | 08:46 | 09:51 | 0 | 1541 |  | EXT | Нарушение формы кольцевого шва |  | (c)
14208.028 | 0.023 | 0.023 | -11.202 | -11.202 | -1507 | -1273 | -1331 | 1155 | 23 | 1274 |  | CORR | GENE | 11:18 | 11:55 | 11:46 | 145 | 352 | 11 | EXT |  | 0.9 | (c)
14219.184 | 11.179 | 11.016 | -0.046 | -0.209 | 1195 | 1221 | 1220 | 1195 | 31 | 1274 |  | ARTD | GENE | 06:34 | 06:38 | 06:38 | 178 | 51 |  | EXT | Эквивалент потери металла 17%. |  | (c)
14242.249 | 0.669 | 0.645 | -10.581 | -10.605 | -205 | -135 | -147 | 89 | 645 | 1277 |  | CORR | CIGR | 07:03 | 07:14 | 07:13 | 45 | 116 | 10 | EXT | Аномалия находится на упругопластическом изгибе: R=412 D, максимальное растяжение на 6.6 час. | 0.89 | (c)
14242.971 | 1.391 | 1.375 | -9.859 | -9.875 | 116 | 241 | 299 | 116 | 1375 | 1277 |  | CORR | CIGR | 07:55 | 08:15 | 08:24 | 46 | 365 | 11 | EXT | Аномалия находится на упругопластическом изгибе: R=411 D, максимальное растяжение на 6.6 час. | 0.89 | (c)
14244.748 | 3.168 | 3.148 | -8.082 | -8.102 | 120 | 214 | 298 | 120 | 3148 | 1277 |  | CORR | CIGR | 07:56 | 08:11 | 08:24 | 42 | 355 | 14 | EXT | Аномалия находится на упругопластическом изгибе: R=412 D, максимальное растяжение на 6.7 час. | 0.89 | (c)
14246.487 | 4.907 | 4.872 | -6.343 | -6.378 | 99 | 241 | 273 | 99 | 4872 | 1277 |  | CORR | GENE | 07:52 | 08:15 | 08:20 | 56 | 347 | 10 | EXT | Аномалия находится на упругопластическом изгибе: R=421 D, максимальное растяжение на 6.7 час. | 0.89 | (c)
14247.337 | 5.757 | 5.745 | -5.493 | -5.505 | 179 | 248 | 279 | 179 | 5470 | 1277 |  | CORR | CIGR | 08:05 | 08:16 | 08:21 | 35 | 200 | 10 | EXT | Аномалия находится на упругопластическом изгибе: R=427 D, максимальное растяжение на 6.7 час. | 0.89 | (c)
14247.804 | 6.224 | 5.955 | -5.026 | -5.295 | -113 | -84 | -82 | 50 | 4798 | 1277 |  | CORR | GENE | 07:18 | 07:23 | 07:23 | 497 | 62 | 11 | EXT | Аномалия находится на упругопластическом изгибе: R=432 D, максимальное растяжение на 6.7 час. | 0.94 | (c)
14249.936 | 8.356 | 8.341 | -2.894 | -2.909 | 31 | 146 | 158 | 31 | 2869 | 1277 |  | CORR | CIGR | 07:41 | 07:60 | 08:02 | 40 | 253 | 13 | EXT | Аномалия находится на упругопластическом изгибе: R=465 D, максимальное растяжение на 6.7 час. | 0.89 | (c)
14250.609 | 9.029 | 8.509 | -2.221 | -2.741 | -128 | -85 | -88 | 49 | 1706 | 1277 |  | CORR | GENE | 07:16 | 07:22 | 07:22 | 1035 | 80 | 11 | EXT | Аномалия находится на упругопластическом изгибе: R=471 D, максимальное растяжение на 6.7 час. | 0.97 | (c)
14250.898 | 9.318 | 9.304 | -1.932 | -1.946 | 109 | 205 | 258 | 109 | 1906 | 1277 |  | CORR | CIGR | 07:54 | 08:09 | 08:18 | 40 | 297 | 12 | EXT | Аномалия находится на упругопластическом изгибе: R=475 D, максимальное растяжение на 6.7 час. | 0.89 | (c)
14251.681 | 10.101 | 10.084 | -1.149 | -1.166 | 13 | 49 | 149 | 13 | 1120 | 1277 |  | CORR | CIGR | 07:38 | 07:44 | 08:00 | 46 | 271 | 13 | EXT | Аномалия находится на упругопластическом изгибе: R=487 D, максимальное растяжение на 6.7 час. | 0.89 | (c)
14286.948 | 11.348 | 11.329 | -0.277 | -0.296 | 417 | 469 | 564 | 417 | 261 | 1280 |  | CORR | CIGR | 04:18 | 04:26 | 04:41 | 35 | 294 | 12 | EXT |  | 0.89 | (c)
14319.163 | 9.613 | 9.597 | -1.967 | -1.983 | 1780 | 1894 | 1858 | 1780 | 1954 | 1283 |  | CORR | CIGR | 05:04 | 05:22 | 05:17 | 29 | 157 | 13 | EXT |  | 0.89 | (c)
14342.8 | 0 | -0.047 | -11.63 | -11.677 | -2054 | -1867 | -1891 | 1727 | 0 | 1286 | Подгиб кромки со смещением | GWAN |  | 09:05 | 09:35 | 09:31 | 0 | 328 | 30 | EXT | Подгиб кромки со смещением Величина смещения - 4.7 мм. |  | (c)
14360.42 | 5.99 | 5.958 | -5.32 | -5.352 | 434 | 627 | 551 | 434 | 5158 | 1287 |  | CORR | GENE | 04:29 | 04:60 | 04:47 | 194 | 233 | 10 | EXT | Аномалия находится на отводе. | 0.9 | (c)
14361.952 | 7.522 | 7.504 | -3.788 | -3.806 | 757 | 776 | 767 | 757 | 3716 | 1287 |  | CORR | AXGR | 05:21 | 05:24 | 05:22 | 90 | 19 | 12 | EXT | Аномалия находится на отводе. | 0.89 | (c)
14377.38 | 0 | 0 | -10.62 | -10.62 | 2028 | 2171 | 2167 | 2028 | 0 | 1289 | Смещение кромок | GWAN |  | 07:38 | 08:01 | 08:00 | 0 | 279 | 20 | EXT | Смещение кромок Наружу Величина смещения - 3.2 мм. |  | (c)
14416.789 | 6.559 | 6.537 | -5.051 | -5.073 | -233 | -73 | -107 | 0 | 5025 | 1292 |  | CORR | GENE | 05:17 | 05:43 | 05:37 | 48 | 252 | 10 | EXT |  | 0.89 | (c)
14423.962 | 2.122 | 2.095 | -9.193 | -9.22 | -2112 | -1988 | -2045 | 1979 | 2095 | 1293 |  | CORR | CIGR | 08:16 | 08:36 | 08:27 | 42 | 133 | 11 | EXT |  | 0.89 | (c)
14466.98 | 0 | -0.03 | -11.145 | -11.175 | -482 | 40 | 75 | 0 |  | 1297 | Нарушение формы кольцевого шва | GWAN |  | 04:38 | 06:02 | 06:08 | 0 | 1114 |  | EXT | Нарушение формы кольцевого шва |  | (c)
14489.759 | 11.634 | 11.55 | -0.041 | -0.125 | -1206 | -1191 | -1193 | 1179 | 9 | 1298 | Металлургический дефект | MIAN | AXGR | 03:26 | 03:29 | 03:29 | 116 | 27 |  | EXT | Металлургический дефект Эквивалент потери металла 12%. Аномалия находится в зоне сварного шва. |  | (c)
14496.639 | 6.839 | 6.728 | -4.126 | -4.237 | 161 | 211 | 206 | 161 | 4075 | 1299 |  | DENT | GENE | 09:19 | 09:27 | 09:27 | 162 | 91 | 0.3 | N/A | Глубина вмятины: 4 мм (0,3%). Линейка: 16 см в (673 см; 09:27 ч:мин) Аномалия находится вблизи дефекта потери металла. |  | (c)
14496.664 | 6.864 | 6.814 | -4.101 | -4.151 | 211 | 221 | 217 | 211 | 4055 | 1299 |  | GOUG | AXSL | 09:27 | 09:29 | 09:28 | 96 | 13 | 10 | EXT | Задир. |  | (c)
14512.065 | 0 | -0.035 | -11.335 | -11.37 | 1362 | 1604 | 1749 | 1362 |  | 1301 | Нарушение формы кольцевого шва | GWAN |  | 05:11 | 05:50 | 06:14 | 0 | 774 |  | EXT | Нарушение формы кольцевого шва |  | (c)
14539.257 | 4.247 | 4.231 | -6.858 | -6.874 | 1772 | 1789 | 1793 | 1772 | 4231 | 1303 |  | GOUG | PITT | 10:13 | 10:16 | 10:16 | 33 | 43 | 9 | EXT | Задир. |  | (c)
14541.087 | 6.077 | 6.053 | -5.028 | -5.052 | 2034 | 2174 | 2185 | 2034 | 4980 | 1303 |  | CORR | GENE | 10:55 | 11:18 | 11:19 | 72 | 302 | 10 | EXT |  | 0.89 | (c)
14557.765 | 0 | -0.045 | -11.45 | -11.495 | 2083 | -2098 | -2174 | 1971 |  | 1305 | Нарушение формы кольцевого шва | GWAN |  | 11:19 | 00:04 | 11:52 | 0 | 407 |  | EXT | Нарушение формы кольцевого шва |  | (c)
14557.765 | 0 | -0.042 | -11.45 | -11.492 | 127 | 273 | 305 | 127 |  | 1305 | Вышлифовка на шве | GWAN | GENE | 06:04 | 06:27 | 06:32 | 86 | 355 | 14 | EXT | Вышлифовка на шве |  | (c)
14608.185 | 4.4 | 4.364 | -7.105 | -7.141 | -1970 | -1963 | -1959 | 1948 | 4364 | 1309 |  | CORR | AXGR | 03:40 | 03:41 | 03:42 | 76 | 22 | 10 | EXT |  | 0.89 | (c)
14642.698 | 5.328 | 5.31 | -4.662 | -4.68 | 1136 | 1144 | 1145 | 1136 | 4644 | 1312 |  | CORR | AXGR | 04:47 | 04:48 | 04:48 | 36 | 18 | 11 | EXT |  | 0.89 | (c)
14644.422 | 7.052 | 7.023 | -2.938 | -2.967 | -201 | -106 | -87 | 0 | 2921 | 1312 |  | CORR | CIGR | 01:11 | 01:26 | 01:29 | 46 | 229 | 11 | EXT |  | 0.89 | (c)
14646.801 | 9.431 | 9.405 | -0.559 | -0.585 | -178 | -112 | -100 | 22 | 550 | 1312 |  | CORR | CIGR | 01:14 | 01:25 | 01:27 | 35 | 156 | 10 | EXT |  | 0.89 | (c)
14646.92 | 9.55 | 9.507 | -0.44 | -0.483 | 1080 | 1080 | 1094 | 1080 | 388 | 1312 |  | CORR | AXGR | 04:37 | 04:37 | 04:40 | 95 | 28 | 11 | EXT |  | 0.89 | (c)
14659.093 | 0.133 | 0.114 | -10.702 | -10.721 | 1945 | 2048 | 2062 | 1945 | 114 | 1314 |  | CORR | CIGR | 05:18 | 05:34 | 05:36 | 35 | 233 | 12 | EXT |  | 0.89 | (c)
14709.381 | 6.391 | 6.384 | -4.944 | -4.951 | -868 | -682 | -729 | 590 | 4929 | 1318 |  | CORR | CIGR | 05:43 | 06:13 | 06:05 | 22 | 278 | 11 | EXT |  | 0.89 | (c)
14804.288 | 9.823 | 9.78 | -1.607 | -1.65 | 725 | 884 | 887 | 725 | 1588 | 1326 |  | CORR | GENE | 05:53 | 06:19 | 06:20 | 62 | 325 | 11 | EXT | Аномалия находится на упругопластическом изгибе: R=410 D, максимальное растяжение на 5.3 час. | 0.89 | (c)
14805.722 | 11.257 | 11.032 | -0.173 | -0.398 | 1109 | 1148 | 1146 | 1109 | 36 | 1326 |  | CORR | GENE | 06:55 | 07:02 | 07:01 | 362 | 74 | 11 | EXT | Аномалия находится на упругопластическом изгибе: R=414 D, максимальное растяжение на 5.3 час. | 0.93 | (c)
14911.009 | 2.584 | 2.135 | -8.076 | -8.525 | 74 | 474 | 406 | 74 | 2135 | 1336 |  | DENT | GENE | 06:19 | 07:24 | 07:12 | 602 | 663 | 0.5 | N/A | Глубина вмятины: 7 мм (0,5%). Линейка: 60 см в (214 см; 07:24 ч:мин) Аномалия находится вблизи продольного шва. |  | (c)
14940.37 | 0 | -0.024 | -11.595 | -11.619 | 699 | 795 | 1349 | 699 |  | 1339 | Нарушение формы кольцевого шва | GWAN |  | 04:56 | 05:12 | 06:41 | 0 | 1301 |  | EXT | Нарушение формы кольцевого шва |  | (c)
14940.37 | 0 | -0.061 | -11.595 | -11.656 | -2177 | -1249 | -1599 | 1021 |  | 1339 | Нарушение формы кольцевого шва | GWAN |  | 09:12 | 11:42 | 10:45 | 0 | 1157 |  | EXT | Нарушение формы кольцевого шва |  | (c)
14974.85 | 0 | -0.029 | -11.405 | -11.434 | 1587 | 1883 | -2048 | 1222 |  | 1342 | Нарушение формы кольцевого шва | GWAN |  | 02:41 | 03:29 | 04:54 | 0 | 1652 |  | EXT | Нарушение формы кольцевого шва |  | (c)
15008.49 | 0 | 0 | -11.355 | -11.355 | 1128 | 1533 | 1349 | 1128 | 0 | 1345 | Смещение кромок | GWAN |  | 03:49 | 04:54 | 04:24 | 0 | 441 | 20 | EXT | Смещение кромок Наружу Величина смещения - 3.1 мм. Аномалия находится на упругопластическом изгибе: R=862 D, максимальное растяжение на 6.4 час. |  | (c)
15008.49 | 0 | -0.028 | -11.355 | -11.383 | 1996 | 2044 | 2140 | 1996 |  | 1345 | Нарушение формы кольцевого шва | GWAN |  | 06:09 | 06:17 | 06:32 | 0 | 287 |  | EXT | Нарушение формы кольцевого шва Аномалия находится на упругопластическом изгибе: R=862 D, максимальное растяжение на 6.4 час. |  | (c)
15065.036 | 11.516 | 11.366 | -0.119 | -0.269 | 284 | 312 | 313 | 284 | 46 | 1349 |  | ARTD | GENE | 06:49 | 06:53 | 06:53 | 223 | 60 |  | EXT | Эквивалент потери металла 10%. |  | (c)
15131.996 | 9.516 | 9.502 | -2.004 | -2.018 | 1986 | 2059 | 2074 | 1986 | 1982 | 1355 |  | CORR | CIGR | 08:49 | 09:01 | 09:04 | 36 | 175 | 15 | EXT |  | 0.89 | (c)
15135.314 | 1.314 | 0.775 | -9.436 | -9.975 | -1693 | 365 | 537 | 0 |  | 1356 |  | OVAL |  | 00:00 | 05:32 | 06:00 | 1239 |  |  | N/A | Овальность: 0,02 |  | (c)
15135.428 | 1.428 | 1.248 | -9.322 | -9.502 | 245 | 457 | 463 | 245 | 1248 | 1356 |  | DENT | GENE | 05:13 | 05:47 | 05:48 | 328 | 437 | 1.5 | N/A | Глубина вмятины: 22 мм (1,5%). Линейка: 33 см в (125 см; 05:47 ч:мин) |  | (c)
15196.909 | 6.964 | 6.947 | -4.491 | -4.508 | 930 | 1005 | 990 | 930 | 4484 | 1361 |  | CORR | CIGR | 05:25 | 05:37 | 05:35 | 24 | 119 | 12 | EXT |  | 0.89 | (c)
15214.023 | 1.113 | 0.858 | -9.317 | -9.572 | -166 | 293 | 161 | 0 | 858 | 1363 |  | DENT | GENE | 04:15 | 05:29 | 05:08 | 452 | 655 | 0.4 | N/A | Глубина вмятины: 6 мм (0,4%). Линейка: 45 см в (86 см; 05:29 ч:мин) Аномалия находится вблизи продольного шва. |  | (c)
15234.77 | 0 | -0.04 | -11.605 | -11.645 | 978 | 1502 | 1495 | 978 |  | 1365 | Нарушение формы кольцевого шва | GWAN |  | 00:35 | 01:60 | 01:59 | 0 | 1034 |  | EXT | Нарушение формы кольцевого шва |  | (c)
15234.77 | 0 | 0 | -11.605 | -11.605 | -1837 | -974 | -1173 | 508 | 0 | 1365 | Смещение кромок | GWAN |  | 05:01 | 07:20 | 06:48 | 0 | 1329 | 24 | EXT | Смещение кромок Наружу Величина смещения - 3.8 мм. |  | (c)
15238.144 | 3.374 | 3.301 | -8.231 | -8.304 | 659 | 726 | 743 | 659 | 3301 | 1365 |  | DENT | GENE | 11:44 | 11:55 | 11:57 | 146 | 167 | 0.7 | N/A | Глубина вмятины: 10 мм (0,7%). Линейка: 15 см в (330 см; 11:55 ч:мин) |  | (c)
15317.057 | 3.827 | 3.806 | -7.338 | -7.359 | -1953 | -1905 | -1909 | 1864 | 3806 | 1372 |  | CORR | CIGR | 05:16 | 05:24 | 05:23 | 21 | 89 | 12 | EXT |  | 0.89 | (c)
15327.342 | 2.947 | 2.829 | -8.678 | -8.796 | -1266 | -1244 | -1228 | 1189 | 2829 | 1373 |  | CORR | GENE | 04:27 | 04:31 | 04:33 | 469 | 78 | 11 | EXT |  | 0.94 | (c)
15327.607 | 3.212 | 3.185 | -8.413 | -8.44 | -1692 | -1557 | -1567 | 1442 | 3185 | 1373 |  | CORR | CIGR | 03:18 | 03:40 | 03:38 | 46 | 250 | 10 | EXT |  | 0.89 | (c)
15331.538 | 7.143 | 7.103 | -4.482 | -4.522 | -281 | -114 | -128 | 0 | 4456 | 1373 |  | CORR | GENE | 07:06 | 07:33 | 07:31 | 66 | 306 | 11 | EXT |  | 0.89 | (c)
15331.97 | 7.575 | 7.535 | -4.05 | -4.09 | -229 | -115 | -108 | 0 | 4029 | 1373 |  | CORR | GENE | 07:14 | 07:33 | 07:34 | 61 | 242 | 13 | EXT |  | 0.89 | (c)
15332.601 | 8.206 | 8.165 | -3.419 | -3.46 | 1991 | 2113 | 2076 | 1991 | 3401 | 1373 |  | CORR | GENE | 01:13 | 01:32 | 01:26 | 59 | 171 | 10 | EXT |  | 0.89 | (c)
15334.021 | 9.626 | 9.608 | -1.999 | -2.017 | 1989 | 2048 | 2048 | 1989 | 1981 | 1373 |  | CORR | CIGR | 01:12 | 01:22 | 01:22 | 36 | 118 | 12 | EXT |  | 0.89 | (c)
15336.02 | 0 | -0.043 | -10.725 | -10.768 | 335 | 729 | 1241 | 335 |  | 1374 | Нарушение формы кольцевого шва | GWAN |  | 00:46 | 01:49 | 03:12 | 0 | 1811 |  | EXT | Нарушение формы кольцевого шва |  | (c)
15336.545 | 0.525 | 0.182 | -10.2 | -10.543 | 1707 | 1729 | 1748 | 1707 | 182 | 1374 |  | CORR | GENE | 04:27 | 04:31 | 04:34 | 723 | 81 | 10 | EXT |  | 0.95 | (c)
15336.953 | 0.933 | 0.743 | -9.792 | -9.982 | -2126 | -1813 | -1856 | 1587 | 743 | 1374 |  | CORR | GENE | 06:09 | 06:59 | 06:52 | 200 | 539 | 10 | EXT |  | 0.91 | (c)
15338.799 | 2.779 | 2.617 | -7.946 | -8.108 | 1789 | 2139 | 2045 | 1789 | 2617 | 1374 |  | CORR | GENE | 04:41 | 05:37 | 05:22 | 747 | 512 | 10 | EXT |  | 0.95 | (c)
15339.731 | 3.711 | 3.691 | -7.014 | -7.034 | 1985 | 2097 | 2076 | 1985 | 3691 | 1374 |  | CORR | CIGR | 05:12 | 05:30 | 05:27 | 35 | 182 | 11 | EXT |  | 0.89 | (c)
15339.926 | 3.906 | 3.892 | -6.819 | -6.833 | 1916 | 2045 | 2017 | 1916 | 3892 | 1374 |  | CORR | CIGR | 05:01 | 05:22 | 05:17 | 36 | 202 | 11 | EXT |  | 0.89 | (c)
15345.031 | 9.011 | 8.971 | -1.714 | -1.754 | 1924 | 2043 | 2060 | 1924 | 1712 | 1374 |  | CORR | CIGR | 05:02 | 05:22 | 05:24 | 42 | 271 | 11 | EXT | Аномалия находится на упругопластическом изгибе: R=802 D, максимальное растяжение на 6.6 час. | 0.89 | (c)
15346.667 | 10.647 | 10.498 | -0.078 | -0.227 | -2218 | -1890 | -2004 | 1790 | 68 | 1374 |  | CORR | GENE | 05:54 | 06:47 | 06:28 | 159 | 428 | 13 | EXT | Аномалия находится на упругопластическом изгибе: R=624 D, максимальное растяжение на 6.5 час. | 0.9 | (c)
15350.708 | 3.963 | 3.921 | -7.682 | -7.724 | -1330 | -1225 | -1250 | 1170 | 3921 | 1375 |  | CORR | GENE | 04:54 | 05:11 | 05:07 | 99 | 160 | 10 | EXT | Аномалия находится на упругопластическом изгибе: R=489 D, максимальное растяжение на 6.4 час. | 0.89 | (c)
15352.83 | 6.085 | 6.038 | -5.56 | -5.607 | -1290 | -1188 | -1201 | 1112 | 5557 | 1375 |  | CORR | GENE | 05:01 | 05:17 | 05:15 | 50 | 178 | 10 | EXT | Аномалия находится на упругопластическом изгибе: R=533 D, максимальное растяжение на 6.5 час. | 0.89 | (c)
15361.328 | 2.938 | 2.918 | -7.997 | -8.017 | 1006 | 1249 | 1156 | 1006 | 2918 | 1376 |  | CORR | CIGR | 05:37 | 06:16 | 06:01 | 30 | 301 | 14 | EXT |  | 0.89 | (c)
15398.148 | 6.673 | 6.66 | -4.917 | -4.93 | 1908 | 1960 | 1968 | 1908 | 4903 | 1379 |  | CORR | CIGR | 02:17 | 02:25 | 02:27 | 27 | 120 | 11 | EXT | Аномалия находится на отводе. | 0.89 | (c)
15403.218 | 0.153 | 0.035 | -11.417 | -11.535 | -1668 | -1465 | -1483 | 1298 | 35 | 1380 |  | DENT | GENE | 04:45 | 05:18 | 05:15 | 266 | 370 | 0.4 | N/A | Глубина вмятины: 6 мм (0,4%). Линейка: 27 см в (4 см; 05:18 ч:мин) Аномалия находится вблизи кольцевого сварного шва. |  | (c)
15437.909 | 0.354 | 0.312 | -11.241 | -11.283 | 1138 | 1200 | 1359 | 1138 | 312 | 1383 |  | CORR | GENE | 05:39 | 05:49 | 06:15 | 125 | 442 | 12 | EXT |  | 0.9 | (c)
15438.366 | 0.811 | 0.778 | -10.784 | -10.817 | 896 | 978 | 984 | 896 | 778 | 1383 |  | CORR | CIGR | 05:00 | 05:13 | 05:14 | 45 | 177 | 10 | EXT |  | 0.89 | (c)
15442.356 | 4.801 | 4.752 | -6.794 | -6.843 | 1071 | 1147 | 1276 | 1071 | 4752 | 1383 |  | CORR | GENE | 05:28 | 05:41 | 06:01 | 122 | 411 | 10 | EXT |  | 0.89 | (c)
15447.245 | 9.69 | 9.682 | -1.905 | -1.913 | 2077 | 2123 | 2129 | 2077 | 1882 | 1383 |  | CORR | CIGR | 08:11 | 08:18 | 08:19 | 31 | 105 | 10 | EXT |  | 0.89 | (c)
15460.817 | 0.057 | -0.031 | -11.318 | -11.406 | 1917 | 2083 | 2074 | 1917 | 0 | 1385 |  | DENT | GENE | 04:51 | 05:17 | 05:16 | 207 | 314 | 0.5 | N/A | Глубина вмятины: 7 мм (0,5%). Линейка: 21 см в (-2 см; 05:17 ч:мин) Аномалия находится вблизи кольцевого сварного шва. Аномалия находится вблизи продольного шва. |  | (c)
15468.862 | 8.102 | 8.095 | -3.273 | -3.28 | 1946 | 1999 | 2025 | 1946 | 3256 | 1385 |  | CORR | CIGR | 04:55 | 05:04 | 05:08 | 24 | 159 | 11 | EXT |  | 0.89 | (c)
15472.135 | 0 | -0.03 | -11.525 | -11.555 | -35 | 147 | 251 | 0 |  | 1386 | Нарушение формы кольцевого шва | GWAN |  | 03:45 | 04:14 | 04:31 | 0 | 571 |  | EXT | Нарушение формы кольцевого шва |  | (c)
15472.135 | 0 | -0.031 | -11.525 | -11.556 | 664 | 1260 | 1135 | 664 |  | 1386 | Нарушение формы кольцевого шва | GWAN |  | 05:38 | 07:14 | 06:54 | 0 | 941 |  | EXT | Нарушение формы кольцевого шва |  | (c)
15473.54 | 1.405 | 1.398 | -10.12 | -10.127 | 709 | 768 | 782 | 709 | 1398 | 1386 |  | CORR | CIGR | 05:45 | 05:54 | 05:57 | 31 | 145 | 11 | EXT |  | 0.89 | (c)
15474.619 | 2.484 | 2.38 | -9.041 | -9.145 | 61 | 80 | 83 | 61 | 2380 | 1386 |  | CORR | AXGR | 04:00 | 04:03 | 04:04 | 205 | 43 | 12 | EXT |  | 0.91 | (c)
15483.66 | 0 | -0.055 | -11.415 | -11.47 | 1188 | 1377 | 1354 | 1188 |  | 1387 | Нарушение формы кольцевого шва | GWAN |  | 00:07 | 00:37 | 00:33 | 0 | 331 |  | EXT | Нарушение формы кольцевого шва |  | (c)
15569.127 | 8.317 | 8.313 | -2.633 | -2.637 | -1356 | -1003 | -1134 | 913 | 2596 | 1394 |  | CORR | CIGR | 05:11 | 06:07 | 05:46 | 41 | 443 | 10 | EXT |  | 0.89 | (c)
15582.386 | 10.626 | 10.622 | -0.199 | -0.203 | 1740 | 1831 | 1811 | 1740 | 182 | 1395 |  | CORR | CIGR | 05:15 | 05:30 | 05:27 | 21 | 141 | 12 | EXT |  | 0.89 | (c)
15596.238 | 1.933 | 1.886 | -9.432 | -9.479 | -603 | -487 | -531 | 459 | 1886 | 1397 |  | CORR | GENE | 04:50 | 05:09 | 05:01 | 63 | 144 | 11 | EXT | Аномалия находится на упругопластическом изгибе: R=350 D, максимальное растяжение на 5.9 час. | 0.92 | (c)
15596.51 | 2.205 | 2.173 | -9.16 | -9.192 | -549 | -416 | -393 | 236 | 2173 | 1397 |  | CORR | GENE | 04:59 | 05:20 | 05:24 | 164 | 313 | 11 | EXT | Аномалия находится на упругопластическом изгибе: R=350 D, максимальное растяжение на 5.9 час. | 0.97 | (c)
15599.922 | 5.617 | 5.603 | -5.748 | -5.762 | -274 | -186 | -208 | 142 | 5603 | 1397 |  | CORR | CIGR | 05:43 | 05:57 | 05:54 | 35 | 132 | 10 | EXT | Аномалия находится на упругопластическом изгибе: R=358 D, максимальное растяжение на 5.8 час. | 0.94 | (c)
15600.855 | 6.55 | 6.535 | -4.815 | -4.83 | -453 | -347 | -339 | 225 | 4787 | 1397 |  | CORR | CIGR | 05:14 | 05:31 | 05:32 | 43 | 228 | 11 | EXT | Аномалия находится на упругопластическом изгибе: R=350 D, максимальное растяжение на 5.9 час. | 0.95 | (c)
15620.48 | 3.885 | 3.878 | -7.76 | -7.767 | -808 | -742 | -739 | 670 | 3878 | 1399 |  | CORR | CIGR | 05:22 | 05:32 | 05:33 | 23 | 138 | 10 | EXT |  | 0.89 | (c)
15629.57 | 1.33 | 1.251 | -10.31 | -10.389 | 1394 | 1505 | 1528 | 1394 | 1251 | 1400 |  | CORR | GENE | 06:23 | 06:41 | 06:44 | 246 | 268 | 11 | EXT |  | 0.91 | (c)
15629.954 | 1.714 | 1.698 | -9.926 | -9.942 | 1545 | 1608 | 1620 | 1545 | 1698 | 1400 |  | CORR | CIGR | 06:47 | 06:57 | 06:59 | 37 | 150 | 10 | EXT |  | 0.89 | (c)
15658.89 | 7.32 | 7.32 | -4.375 | -4.375 | 1227 | 1310 | 1296 | 1227 | 4354 | 1402 |  | CORR | CIGR | 05:18 | 05:32 | 05:29 | 21 | 137 | 10 | EXT |  | 0.89 | (c)
15663.265 | 0 | 0 | -11.135 | -11.135 | 654 | 732 | 914 | 654 | 0 | 1403 | Смещение кромок | GWAN |  | 09:11 | 09:24 | 09:53 | 0 | 521 | 17 | EXT | Смещение кромок Вовнутрь Величина смещения - 2.7 мм. |  | (c)
15664.274 | 1.009 | 0.98 | -10.126 | -10.155 | -203 | -67 | -116 | 29 | 980 | 1403 |  | CORR | CIGR | 06:53 | 07:15 | 07:07 | 45 | 174 | 10 | EXT |  | 0.89 | (c)
15666.375 | 3.11 | 3.084 | -8.025 | -8.051 | -253 | -92 | -126 | 0 | 3084 | 1403 |  | CORR | CIGR | 06:45 | 07:11 | 07:05 | 41 | 254 | 10 | EXT |  | 0.89 | (c)
15680.008 | 5.608 | 5.591 | -5.397 | -5.414 | -1500 | -1433 | -1459 | 1417 | 5397 | 1404 |  | CORR | CIGR | 05:45 | 05:56 | 05:51 | 17 | 83 | 13 | EXT |  | 0.89 | (c)
15681.306 | 6.906 | 6.876 | -4.099 | -4.129 | -1533 | -1426 | -1453 | 1373 | 4098 | 1404 |  | CORR | CIGR | 05:39 | 05:57 | 05:52 | 31 | 160 | 10 | EXT |  | 0.89 | (c)
15682.166 | 7.766 | 7.706 | -3.239 | -3.299 | -1539 | -1303 | -1311 | 1083 | 3239 | 1404 |  | CORR | GENE | 05:38 | 06:17 | 06:15 | 60 | 456 | 11 | EXT |  | 0.89 | (c)
15708.984 | 1.479 | 1.161 | -10.136 | -10.454 | 1607 | 1643 | 1650 | 1607 | 1161 | 1407 |  | CORR | GENE | 07:43 | 07:48 | 07:49 | 621 | 86 | 10 | EXT |  | 0.95 | (c)
15721.016 | 1.896 | 1.878 | -9.734 | -9.752 | -2135 | -2062 | -2073 | 2010 | 1878 | 1408 |  | CORR | CIGR | 04:16 | 04:28 | 04:26 | 39 | 125 | 13 | EXT |  | 0.89 | (c)
15730.75 | 0 | -0.035 | -11.625 | -11.66 | 1854 | -1811 | -2022 | 1437 |  | 1409 | Нарушение формы кольцевого шва | GWAN |  | 06:10 | 08:19 | 07:44 | 0 | 1170 |  | EXT | Нарушение формы кольцевого шва |  | (c)
15732.952 | 2.202 | 2.18 | -9.423 | -9.445 | -2114 | -2048 | -2043 | 1973 | 2180 | 1409 |  | CORR | CIGR | 07:30 | 07:40 | 07:41 | 34 | 141 | 12 | EXT |  | 0.89 | (c)
15784.611 | 9.321 | 9.292 | -1.739 | -1.768 | 959 | 1048 | 1093 | 959 | 1711 | 1413 |  | CORR | GENE | 05:39 | 05:54 | 06:01 | 57 | 269 | 10 | EXT |  | 0.89 | (c)
15819.93 | 0 | 0 | -10.625 | -10.625 | -380 | -113 | -179 | 0 | 0 | 1417 | Смещение кромок | GWAN |  | 06:02 | 06:45 | 06:34 | 0 | 402 | 22 | EXT | Смещение кромок Наружу Величина смещения - 3.5 мм. |  | (c)
15863.24 | 0 | -0.065 | -11.65 | -11.715 | 1335 | 1582 | 1922 | 1335 |  | 1421 | Нарушение формы кольцевого шва | GWAN |  | 10:22 | 11:01 | 11:56 | 0 | 1175 |  | EXT | Нарушение формы кольцевого шва |  | (c)
15867.356 | 4.116 | 4.076 | -7.534 | -7.574 | -452 | -302 | -342 | 232 | 4076 | 1421 |  | CORR | GENE | 05:33 | 05:57 | 05:51 | 61 | 220 | 11 | EXT |  | 0.89 | (c)
15897.28 | 0 | -0.032 | -11.355 | -11.387 | 1718 | -1570 | -1678 | 612 |  | 1424 | Нарушение формы кольцевого шва | GWAN |  | 02:25 | 05:34 | 05:17 | 0 | 2131 |  | EXT | Нарушение формы кольцевого шва |  | (c)
15918.108 | 9.473 | 9.457 | -2.082 | -2.098 | 376 | 443 | 434 | 376 | 2072 | 1425 |  | GOUG | CIGR | 05:43 | 05:54 | 05:52 | 26 | 115 | 10 | EXT | Задир. |  | (c)
15923.137 | 2.947 | 2.936 | -8.428 | -8.439 | 2017 | 2097 | 2067 | 2017 | 2936 | 1426 |  | CORR | CIGR | 07:13 | 07:25 | 07:21 | 27 | 100 | 11 | EXT |  | 0.89 | (c)
15931.565 | 0 | -0.042 | -11.39 | -11.432 | -461 | -55 | -175 | 0 |  | 1427 | Нарушение формы кольцевого шва | GWAN |  | 03:10 | 04:16 | 03:56 | 0 | 572 |  | EXT | Нарушение формы кольцевого шва |  | (c)
15931.7 | 0.135 | 0.017 | -11.255 | -11.373 | 150 | 167 | 165 | 150 | 17 | 1427 |  | CORR | AXGR | 04:49 | 04:52 | 04:51 | 147 | 29 | 14 | EXT |  | 0.9 | (c)
15942.955 | 0 | -0.04 | -10.79 | -10.83 | -827 | -683 | -674 | 521 | 0 | 1428 | Подгиб кромки со смещением | GWAN |  | 06:27 | 06:51 | 06:52 | 0 | 307 | 26 | EXT | Подгиб кромки со смещением Аномалия находится на отводе. Величина смещения - 4.1 мм. |  | (c)
15997.358 | 9.603 | 7.6 | -1.757 | -3.76 | -552 | 1790 | 1679 | 0 |  | 1432 |  | OVAL |  | 00:00 | 06:18 | 06:00 | 3362 |  |  | N/A | Овальность: 0,02 |  | (c)
15997.475 | 9.72 | 9.151 | -1.64 | -2.209 | 1440 | 1756 | 1740 | 1440 | 1072 | 1432 |  | WRIN | GENE | 05:22 | 06:12 | 06:10 | 1137 | 600 | 1.4 | N/A | Высота гофр: 20 мм (1,4%). Длина волны: 412 мм Аномалия находится на упругопластическом изгибе. |  | (c)
16047.164 | 4.224 | 4.205 | -6.626 | -6.645 | -581 | -430 | -472 | 363 | 4205 | 1437 |  | CORR | CIGR | 05:52 | 06:17 | 06:10 | 34 | 218 | 11 | EXT |  | 0.89 | (c)
16058.632 | 4.842 | 3.907 | -6.568 | -7.503 | 587 | 641 | 661 | 587 | 3907 | 1438 |  | CORR | GENE | 04:39 | 04:47 | 04:51 | 1509 | 148 | 11 | EXT |  | 0.98 | (c)
16071.396 | 6.196 | 6.167 | -5.409 | -5.438 | -211 | -57 | -93 | 0 | 5386 | 1439 |  | CORR | GENE | 09:26 | 09:51 | 09:45 | 52 | 236 | 10 | EXT |  | 0.89 | (c)
16088.204 | 11.399 | 10.104 | -0.231 | -1.526 | 863 | 1063 | 969 | 863 | 92 | 1440 |  | CORR | GENE | 06:52 | 07:24 | 07:09 | 1434 | 211 | 10 | EXT |  | 0.97 | (c)
16099.81 | 0 | -0.039 | -11.635 | -11.674 | -2129 | -1879 | -1796 | 1462 |  | 1442 | Нарушение формы кольцевого шва | GWAN |  | 11:37 | 00:17 | 12:31 | 0 | 668 |  | EXT | Нарушение формы кольцевого шва |  | (c)
16099.81 | 0 | -0.025 | -11.635 | -11.66 | 1415 | 1765 | 1782 | 1415 |  | 1442 | Нарушение формы кольцевого шва | GWAN |  | 09:09 | 10:05 | 10:08 | 0 | 733 |  | EXT | Нарушение формы кольцевого шва |  | (c)
16102.571 | 2.761 | 2.747 | -8.874 | -8.888 | 52 | 164 | 154 | 52 | 2747 | 1442 |  | CORR | CIGR | 05:29 | 05:47 | 05:45 | 36 | 205 | 10 | EXT |  | 0.89 | (c)
16133.905 | 0 | -0.056 | -11.565 | -11.621 | 1479 | -1935 | 2219 | 1479 |  | 1445 | Нарушение формы кольцевого шва | GWAN |  | 11:16 | 02:05 | 13:15 | 0 | 1480 |  | EXT | Нарушение формы кольцевого шва Аномалия находится на упругопластическом изгибе: R=498 D, максимальное растяжение на 6.1 час. |  | (c)
16163.441 | 6.731 | 6.715 | -4.949 | -4.965 | -1031 | -986 | -975 | 919 | 4940 | 1447 |  | GOUG | CIGR | 06:33 | 06:41 | 06:42 | 25 | 112 | 10 | EXT | Задир. Аномалия находится на упругопластическом изгибе: R=807 D, максимальное растяжение на 11.3 час. |  | (c)
16179.1 | 0 | -0.034 | -11.205 | -11.239 | -241 | 441 | 578 | 0 |  | 1449 | Нарушение формы кольцевого шва | GWAN |  | 06:23 | 08:13 | 08:35 | 0 | 1637 |  | EXT | Нарушение формы кольцевого шва Аномалия находится на упругопластическом изгибе: R=574 D, максимальное растяжение на 11.7 час. |  | (c)
16217.765 | 5.085 | 5.07 | -6.52 | -6.535 | 1002 | 1060 | 1050 | 1002 | 5070 | 1452 |  | CORR | CIGR | 06:16 | 06:26 | 06:24 | 31 | 97 | 11 | EXT |  | 0.89 | (c)
16372.448 | 4.833 | 4.802 | -5.877 | -5.908 | -1687 | -1572 | -1594 | 1501 | 4802 | 1466 |  | CORR | CIGR | 05:13 | 05:32 | 05:28 | 39 | 186 | 10 | EXT |  | 0.89 | (c)
16570.596 | 5.816 | 5.786 | -5.834 | -5.864 | -139 | -80 | -89 | 39 | 5786 | 1484 |  | CORR | CIGR | 06:52 | 07:02 | 07:00 | 35 | 100 | 11 | EXT |  | 0.89 | (c)
16593.528 | 5.493 | 5.463 | -5.912 | -5.942 | -967 | -863 | -823 | 679 | 5463 | 1486 |  | CORR | GENE | 06:51 | 07:08 | 07:14 | 48 | 288 | 11 | EXT |  | 0.89 | (c)
16594.237 | 6.202 | 5.89 | -5.203 | -5.515 | -1880 | -1316 | -1429 | 978 | 5108 | 1486 |  | CORR | GENE | 04:24 | 05:55 | 05:37 | 407 | 902 | 10 | EXT |  | 0.93 | (c)
16596.685 | 8.65 | 8.569 | -2.755 | -2.836 | -1895 | -1634 | -1686 | 1477 | 2731 | 1486 |  | CORR | GENE | 04:21 | 05:04 | 04:55 | 105 | 418 | 10 | EXT |  | 0.89 | (c)
16650.919 | 11.164 | 11.143 | -0.046 | -0.067 | 1242 | 1612 | 1546 | 1242 | 18 | 1491 |  | CORR | GENE | 04:15 | 05:15 | 05:04 | 49 | 608 | 11 | EXT |  | 0.89 | (c)
16718.715 | 0 | -0.011 | -11.6 | -11.611 | -69 | 8 | 36 | 0 |  | 1498 | Нарушение формы кольцевого шва | GWAN |  | 05:24 | 05:37 | 05:41 | 0 | 210 |  | EXT | Нарушение формы кольцевого шва |  | (c)
16720.411 | 1.696 | 1.692 | -9.904 | -9.908 | 165 | 216 | 208 | 165 | 1692 | 1498 |  | GOUG | CIGR | 06:02 | 06:10 | 06:09 | 20 | 86 | 10 | EXT | Задир. |  | (c)
16721.066 | 2.351 | 2.336 | -9.249 | -9.264 | 150 | 199 | 200 | 150 | 2336 | 1498 |  | GOUG | CIGR | 05:60 | 06:08 | 06:08 | 27 | 100 | 10 | EXT | Задир. |  | (c)
16773.633 | 0.013 | 0.004 | -11.567 | -11.576 | -1085 | -996 | -947 | 810 | 4 | 1503 |  | CORR | CIGR | 04:38 | 04:52 | 04:60 | 27 | 275 | 10 | EXT |  | 0.89 | (c)
16864.01 | 0 | 0 | -11.51 | -11.51 | -985 | -641 | -693 | 400 | 0 | 1511 | Смещение кромок | GWAN |  | 09:17 | 10:13 | 10:05 | 0 | 584 | 20 | EXT | Смещение кромок Наружу Величина смещения - 3.2 мм. |  | (c)
17015.773 | 4.133 | 4.096 | -5.482 | -5.519 | -567 | -552 | -555 | 543 | 4096 | 1524 |  | GOUG | AXGR | 06:27 | 06:29 | 06:28 | 59 | 24 | 10 | EXT | Задир. Аномалия находится на упругопластическом изгибе: R=822 D, максимальное растяжение на 10.8 час. |  | (c)
17029.987 | 8.732 | 8.719 | -2.298 | -2.311 | 609 | 680 | 675 | 609 | 2285 | 1525 |  | GOUG | CIGR | 01:53 | 02:04 | 02:03 | 26 | 131 | 10 | EXT | Задир. Аномалия находится на упругопластическом изгибе: R=438 D, максимальное растяжение на 10.6 час. |  | (c)
17031.547 | 10.292 | 10.282 | -0.738 | -0.748 | 698 | 774 | 761 | 698 | 726 | 1525 |  | GOUG |  | 02:07 | 02:19 | 02:17 | 0 | 0 | 12 | EXT | Задир. |  | (c)
17049.152 | 5.367 | 4.609 | -6.273 | -7.031 | -1869 | -1077 | -1175 | 481 | 4609 | 1527 |  | WRIN | GENE | 04:29 | 06:36 | 06:21 | 1656 | 1388 | 4.4 | N/A | Высота гофр: 62 мм (4,4%). Длина волны: 777 мм Аномалия находится на упругопластическом изгибе. |  | (a)
17079.599 | 0.989 | 0.905 | -10.631 | -10.715 | -663 | -574 | -598 | 533 | 905 | 1530 |  | DENT | GENE | 02:21 | 02:35 | 02:31 | 162 | 130 | 0.9 | N/A | Глубина вмятины: 13 мм (0,9%). Линейка: 16 см в (91 см; 02:35 ч:мин) |  | (c)
17181.18 | 0 | -0.01 | -11.575 | -11.585 | -1595 | -1021 | -1211 | 827 |  | 1539 | Нарушение формы кольцевого шва | GWAN |  | 07:07 | 08:39 | 08:09 | 0 | 768 |  | EXT | Нарушение формы кольцевого шва |  | (c)
17204.365 | 0 | -0.017 | -10.96 | -10.977 | 1440 | 1831 | 1774 | 1440 |  | 1541 | Нарушение формы кольцевого шва | GWAN |  | 06:27 | 07:31 | 07:21 | 0 | 668 |  | EXT | Нарушение формы кольцевого шва |  | (c)
17387.608 | 2.713 | 2.542 | -7.817 | -7.988 | -1342 | -989 | -1068 | 793 | 2542 | 1557 |  | DENT | GENE | 04:52 | 05:49 | 05:37 | 348 | 550 | 0.5 | N/A | Глубина вмятины: 7 мм (0,5%). Линейка: 35 см в (254 см; 05:49 ч:мин) |  | (c)
17629.13 | 9.01 | 8.968 | -2.39 | -2.432 | 702 | 1169 | 962 | 702 | 1844 | 1578 |  | GOUG | GENE | 08:19 | 09:34 | 09:01 | 588 | 520 | 9 | EXT | Задир. |  | (c)
17632.47 | 0.95 | 0.917 | -10.655 | -10.688 | -337 | -261 | -258 | 179 | 917 | 1579 |  | CORR | GENE | 05:56 | 06:08 | 06:08 | 57 | 158 | 10 | EXT |  | 0.89 | (c)
17688.225 | 11.175 | 11.162 | -0.14 | -0.153 | -855 | -703 | -616 | 377 | 81 | 1583 |  | CORR | GENE | 05:38 | 06:03 | 06:17 | 72 | 478 | 12 | EXT | Аномалия находится на упругопластическом изгибе: R=411 D, максимальное растяжение на 0.3 час. | 0.89 | (c)
17792.377 | 2.567 | 2.524 | -9.083 | -9.126 | -744 | -699 | -697 | 649 | 2524 | 1593 |  | DENT | GENE | 02:54 | 03:01 | 03:02 | 82 | 96 | 0.3 | N/A | Глубина вмятины: 4 мм (0,3%). Линейка: 8 см в (252 см; 03:01 ч:мин) Аномалия находится вблизи дефекта потери металла. |  | (c)
17792.419 | 2.609 | 2.578 | -9.041 | -9.072 | -713 | -701 | -705 | 696 | 2578 | 1593 |  | GOUG | AXGR | 02:59 | 03:01 | 03:01 | 51 | 17 | 10 | EXT | Задир. |  | (c)
17880.48 | 0 | -0.006 | -11.33 | -11.336 | 875 | 1005 | 1097 | 875 | 0 | 1601 | Подгиб кромки со смещением | GWAN |  | 05:41 | 06:02 | 06:17 | 0 | 445 | 26 | EXT | Подгиб кромки со смещением Аномалия находится на отводе. Величина смещения - 4.1 мм. |  | (c)
17903.115 | 0 | 0 | -11.45 | -11.45 | 1590 | 1692 | 1792 | 1590 | 0 | 1603 | Смещение кромок | GWAN |  | 04:59 | 05:15 | 05:32 | 0 | 403 | 16 | EXT | Смещение кромок Наружу Величина смещения - 2.6 мм. |  | (c)
18028.808 | 0.298 | 0.282 | -10.982 | -10.998 | 786 | 878 | 879 | 786 | 282 | 1614 |  | CORR | CIGR | 11:14 | 11:29 | 11:29 | 38 | 186 | 10 | EXT | Аномалия находится на отводе. | 0.89 | (c)
18085.25 | 0 | -0.025 | -11.58 | -11.605 | 817 | 1138 | 1155 | 817 | 0 | 1619 | Подгиб кромки со смещением | GWAN |  | 04:55 | 05:47 | 05:50 | 0 | 676 | 23 | EXT | Подгиб кромки со смещением Величина смещения - 3.6 мм. |  | (c)
18164.36 | 0 | -0.082 | -11.24 | -11.322 | -1279 | -1094 | -1103 | 927 | 0 | 1626 | Подгиб кромки со смещением | GWAN |  | 01:36 | 02:06 | 02:05 | 0 | 352 | 30 | EXT | Подгиб кромки со смещением Величина смещения - 4.8 мм. |  | (c)
18170.5 | 6.14 | 6.125 | -5.1 | -5.115 | -781 | -734 | -730 | 680 | 5084 | 1626 |  | GOUG | CIGR | 02:57 | 03:04 | 03:05 | 31 | 101 | 10 | EXT | Задир. |  | (c)
18290.987 | 1.682 | 1.671 | -9.593 | -9.604 | 419 | 480 | 470 | 419 | 1671 | 1637 |  | GOUG | CIGR | 04:13 | 04:23 | 04:21 | 25 | 101 | 11 | EXT | Задир. |  | (c)
18291.475 | 2.17 | 2.155 | -9.105 | -9.12 | 633 | 702 | 691 | 633 | 2155 | 1637 |  | GOUG | GENE | 04:47 | 04:59 | 04:57 | 50 | 116 | 10 | EXT | Задир. |  | (c)
18660.087 | 6.717 | 6.542 | -4.973 | -5.148 | -1022 | -898 | -836 | 651 | 4777 | 1669 |  | WRIN | GENE | 00:09 | 00:29 | 00:39 | 371 | 371 | 1.2 | N/A | Высота гофр: 17 мм (1,2%). Длина волны: 205 мм Аномалия находится на отводе. |  | (c)
18681.264 | 4.539 | 4.515 | -7.141 | -7.165 | -1718 | -1686 | -1650 | 1581 | 4515 | 1671 |  | CORR | CIGR | 03:47 | 03:52 | 03:58 | 34 | 137 | 11 | EXT | Аномалия находится на упругопластическом изгибе: R=740 D, максимальное растяжение на 4.9 час. | 0.89 | (c)
18710.635 | 11.215 | 11.198 | -0.125 | -0.142 | 498 | 569 | 797 | 498 | 113 | 1673 |  | CORR | CIGR | 04:44 | 04:55 | 05:32 | 29 | 599 | 10 | EXT |  | 0.89 | (c)
18710.867 | 0.107 | 0.069 | -11.513 | -11.551 | -1886 | -1281 | -1411 | 936 | 69 | 1674 |  | CORR | GENE | 05:12 | 06:49 | 06:28 | 68 | 950 | 13 | EXT |  | 0.89 | (c)
18755.335 | 0 | 0 | -11.59 | -11.59 | 1273 | 1389 | 1436 | 1273 | 0 | 1678 | Смещение кромок | GWAN |  | 04:47 | 05:06 | 05:14 | 0 | 327 | 18 | EXT | Смещение кромок Наружу Величина смещения - 2.9 мм. |  | (c)
18789.942 | 0.157 | 0.141 | -11.473 | -11.489 | 1427 | 1540 | 1727 | 1427 | 141 | 1681 |  | CORR | CIGR | 07:41 | 07:59 | 08:29 | 27 | 601 | 15 | EXT |  | 0.89 | (c)
18858.945 | 0 | -0.038 | -10.815 | -10.853 | -1389 | -103 | -275 | 839 |  | 1687 | Нарушение формы кольцевого шва | GWAN |  | 08:51 | 00:18 | 11:51 | 0 | 2228 |  | EXT | Нарушение формы кольцевого шва |  | (c)
19070.301 | 7.596 | 7.563 | -4.054 | -4.087 | 552 | 766 | 717 | 552 | 4042 | 1705 |  | CORR | CIGR | 03:58 | 04:32 | 04:24 | 45 | 331 | 10 | EXT |  | 0.89 | (c)
19107.836 | 10.481 | 10.47 | -1.154 | -1.165 | 1071 | 1150 | 1162 | 1071 | 1138 | 1708 |  | CORR | CIGR | 06:15 | 06:27 | 06:29 | 27 | 183 | 13 | EXT |  | 0.89 | (c)
19131.498 | 11.208 | 11.191 | -0.087 | -0.104 | 8 | 47 | 139 | 8 | 69 | 1710 |  | CORR | CIGR | 06:44 | 06:50 | 07:05 | 35 | 262 | 13 | EXT |  | 0.89 | (c)
19131.585 | 0 | -0.005 | -11.015 | -11.02 | -2094 | -2017 | -1956 | 1817 |  | 1711 | Нарушение формы кольцевого шва | GWAN |  | 06:34 | 06:47 | 06:57 | 0 | 277 |  | EXT | Нарушение формы кольцевого шва |  | (c)
19164.931 | 0.046 | 0.038 | -11.594 | -11.602 | -1074 | -959 | -968 | 862 | 38 | 1714 |  | CORR | CIGR | 04:41 | 04:59 | 04:58 | 34 | 212 | 10 | EXT |  | 0.89 | (c)
19222.186 | 11.481 | 11.469 | -0.119 | -0.131 | -636 | -490 | -460 | 283 | 88 | 1718 |  | CORR | CIGR | 06:35 | 06:59 | 07:03 | 43 | 353 | 13 | EXT |  | 0.89 | (c)
19222.305 | 0 | -0.009 | -11.615 | -11.624 | -327 | -29 | -74 | 0 |  | 1719 | Коррозия на шве | GWAN | CIGR | 05:16 | 06:04 | 05:57 | 41 | 507 | 20 | EXT | Коррозия на шве |  | (c)
19327.134 | 2.214 | 2.015 | -9.121 | -9.32 | -2051 | -1711 | -1804 | 1557 | 2015 | 1728 |  | DENT | GENE | 03:58 | 04:53 | 04:38 | 387 | 493 | 0.4 | N/A | Глубина вмятины: 6 мм (0,4%). Линейка: 39 см в (202 см; 04:53 ч:мин) |  | (c)
19494.405 | 0 | 0 | -10.575 | -10.575 | -2042 | -1816 | -1769 | 1495 | 0 | 1743 | Смещение кромок | GWAN |  | 00:18 | 00:55 | 01:02 | 0 | 547 | 18 | EXT | Смещение кромок Наружу Величина смещения - 2.9 мм. |  | (c)
19664.638 | 3.788 | 3.644 | -7.882 | -8.026 | 961 | 1004 | 1015 | 961 | 3644 | 1758 |  | DENT | GENE | 09:25 | 09:32 | 09:33 | 238 | 106 | 0.3 | N/A | Глубина вмятины: 4 мм (0,3%). Линейка: 24 см в (364 см; 09:32 ч:мин) Аномалия находится на упругопластическом изгибе. |  | (c)
19683.545 | 0 | 0 | -10.54 | -10.54 | -866 | -830 | -816 | 765 | 0 | 1760 | Непровар / утяжина | GWAN |  | 06:21 | 06:26 | 06:29 | 0 | 101 | 11 | INT | Непровар / утяжина Аномалия находится на отводе. Аномалия находится на упругопластическом изгибе: R=464 D, максимальное растяжение на 4.4 час. |  | (c)
19683.545 | 0 | 0 | -10.54 | -10.54 | -602 | -562 | -550 | 498 | 0 | 1760 | Непровар / утяжина | GWAN |  | 07:03 | 07:10 | 07:12 | 0 | 104 | 16 | INT | Непровар / утяжина Аномалия находится на отводе. Аномалия находится на упругопластическом изгибе: R=464 D, максимальное растяжение на 4.4 час. |  | (b)
20039.855 | 0 | 0 | -11.375 | -11.375 | -472 | -347 | -156 | 0 | 0 | 1792 | Смещение кромок | GWAN |  | 07:06 | 07:26 | 07:57 | 0 | 632 | 18 | EXT | Смещение кромок Наружу Величина смещения - 2.9 мм. |  | (c)
20138.505 | 7.72 | 7.471 | -2.345 | -2.594 | -1353 | -1040 | -1146 | 939 | 2295 | 1800 |  | GOUG | GENE | 03:09 | 03:60 | 03:42 | 299 | 414 | 10 | EXT | Зона задиров. |  | (c)
20230.968 | 11.118 | 11.1 | -0.107 | -0.125 | 262 | 413 | 408 | 262 | 80 | 1808 |  | CORR | CIGR | 05:52 | 06:16 | 06:15 | 45 | 292 | 10 | EXT |  | 0.89 | (c)
20231.179 | 0.104 | 0.068 | -11.481 | -11.517 | -833 | -716 | -741 | 649 | 68 | 1809 |  | CORR | GENE | 05:56 | 06:15 | 06:11 | 48 | 184 | 13 | EXT |  | 0.89 | (c)
20419.04 | 7.14 | 7.119 | -4.54 | -4.561 | 128 | 213 | 215 | 128 | 4518 | 1825 |  | CORR | CIGR | 09:58 | 10:12 | 10:12 | 43 | 175 | 11 | EXT |  | 0.89 | (c)
20423.693 | 0.113 | 0.094 | -11.517 | -11.536 | -894 | -814 | -808 | 721 | 94 | 1826 |  | CORR | CIGR | 04:52 | 05:05 | 05:06 | 37 | 173 | 10 | EXT |  | 0.89 | (c)
20765.1 | 0 | 0 | -11.37 | -11.37 | 1753 | 1919 | 1854 | 1753 | 0 | 1856 | Непровар / утяжина | GWAN |  | 07:59 | 08:25 | 08:15 | 0 | 201 | 12 | INT | Непровар / утяжина Аномалия находится на отводе. |  | (c)
20831.259 | 9.889 | 9.874 | -1.411 | -1.426 | 1097 | 1150 | 1137 | 1097 | 1399 | 1861 |  | CORR | CIGR | 03:19 | 03:28 | 03:26 | 27 | 81 | 11 | EXT |  | 0.89 | (c)
20879.035 | 0 | -0.013 | -11.645 | -11.658 | -1077 | -1022 | -744 | 412 | 0 | 1866 | Подгиб кромки со смещением | GWAN |  | 05:18 | 05:27 | 06:12 | 0 | 665 | 26 | EXT | Подгиб кромки со смещением Величина смещения - 4 мм. Аномалия находится на упругопластическом изгибе: R=575 D, максимальное растяжение на 5.3 час. |  | (c)
21093.104 | 6.744 | 6.656 | -4.866 | -4.954 | 216 | 288 | 302 | 216 | 4801 | 1884 |  | DENT | GENE | 04:09 | 04:20 | 04:23 | 153 | 173 | 0.3 | N/A | Глубина вмятины: 4 мм (0,3%). Линейка: 15 см в (666 см; 04:20 ч:мин) |  | (c)
21130.289 | 9.194 | 9.185 | -2.471 | -2.48 | 1060 | 1107 | 1110 | 1060 | 2452 | 1887 |  | GOUG | CIGR | 04:31 | 04:39 | 04:39 | 28 | 101 | 13 | EXT | Задир. |  | (c)
21182.646 | 3.911 | 3.753 | -7.524 | -7.682 | 112 | 152 | 314 | 112 | 3753 | 1892 |  | GOUG | GENE | 03:16 | 03:22 | 03:49 | 193 | 404 | 10 | EXT | Задир. |  | (c)
21211.32 | 0 | 0 | -10.98 | -10.98 | 1208 | 1267 | 1265 | 1208 | 0 | 1895 | Непровар / утяжина | GWAN |  | 05:45 | 05:55 | 05:55 | 0 | 115 | 10 | INT | Непровар / утяжина |  | (c)
21255.972 | 11.457 | 11.346 | -0.193 | -0.304 | -1020 | -898 | -886 | 751 | 121 | 1898 |  | DENT | GENE | 02:27 | 02:47 | 02:49 | 183 | 269 | 0.5 | N/A | Глубина вмятины: 7 мм (0,5%). Линейка: 18 см в (1135 см; 02:47 ч:мин) Аномалия находится вблизи кольцевого сварного шва. |  | (c)
21289.941 | 10.731 | 10.66 | -0.889 | -0.96 | 1823 | 1887 | 1886 | 1823 | 830 | 1901 |  | DENT | GENE | 03:10 | 03:20 | 03:20 | 130 | 126 | 0.4 | N/A | Глубина вмятины: 6 мм (0,4%). Линейка: 13 см в (1066 см; 03:20 ч:мин) |  | (c)
21417.474 | 11.039 | 11.02 | -0.611 | -0.63 | -1260 | -1222 | -1203 | 1146 | 598 | 1912 |  | GOUG | CIGR | 03:49 | 03:55 | 03:58 | 32 | 114 | 13 | EXT | Задир. |  | (c)
21618.562 | 3.562 | 3.488 | -8.108 | -8.182 | 2097 | 2186 | 2199 | 2097 | 3488 | 1930 |  | DENT | GENE | 02:33 | 02:47 | 02:49 | 168 | 204 | 0.4 | N/A | Глубина вмятины: 6 мм (0,4%). Линейка: 17 см в (349 см; 02:47 ч:мин) |  | (c)
21812.501 | 3.861 | 3.731 | -7.299 | -7.429 | -1462 | -1380 | -1377 | 1292 | 3731 | 1947 |  | GOUG | GENE | 02:44 | 02:57 | 02:58 | 130 | 170 | 10 | EXT | Задир. |  | (c)
21883.302 | 6.792 | 6.707 | -4.858 | -4.943 | -1608 | -1491 | -1518 | 1429 | 4786 | 1953 |  | DENT | GENE | 03:23 | 03:42 | 03:38 | 157 | 180 | 0.4 | N/A | Глубина вмятины: 6 мм (0,4%). Линейка: 16 см в (671 см; 03:42 ч:мин) |  | (c)
21888.75 | 0.59 | 0.572 | -11 | -11.018 | 2137 | -2206 | 2228 | 2137 | 572 | 1954 |  | CORR | CIGR | 04:59 | 05:18 | 05:14 | 36 | 182 | 11 | EXT |  | 0.89 | (c)
21912.49 | 1.405 | 1.365 | -10.07 | -10.11 | -1192 | -711 | -863 | 534 | 1365 | 1956 |  | GOUG | GENE | 05:03 | 06:21 | 05:56 | 535 | 658 | 10 | EXT | Зона задиров. |  | (c)
21991.98 | 0 | -0.029 | -10.655 | -10.684 | -1355 | 14 | -592 | 0 |  | 1963 | Нарушение формы кольцевого шва | GWAN |  | 06:14 | 09:55 | 08:18 | 0 | 1526 |  | EXT | Нарушение формы кольцевого шва |  | (c)
22002.635 | 0 | 0 | -10.935 | -10.935 | -2012 | -1090 | -1314 | 616 | 0 | 1964 | Смещение кромок | GWAN |  | 03:51 | 06:20 | 05:44 | 0 | 1396 | 21 | EXT | Смещение кромок Наружу Величина смещения - 3.4 мм. |  | (c)
22002.635 | 0 | -0.049 | -10.935 | -10.984 | -488 | 372 | 18 | 0 |  | 1964 | Нарушение формы кольцевого шва | GWAN |  | 07:57 | 10:16 | 09:19 | 0 | 1013 |  | EXT | Нарушение формы кольцевого шва |  | (c)
22013.57 | 0 | -0.017 | -11.47 | -11.487 | -1246 | -704 | -346 | 0 |  | 1965 | Нарушение формы кольцевого шва | GWAN |  | 01:21 | 02:49 | 03:46 | 0 | 1799 |  | EXT | Нарушение формы кольцевого шва |  | (c)
22059.585 | 0 | -0.027 | -11.55 | -11.577 | 1195 | 2166 | 2162 | 1195 |  | 1969 | Нарушение формы кольцевого шва | GWAN |  | 03:06 | 05:43 | 05:42 | 0 | 1934 |  | EXT | Нарушение формы кольцевого шва |  | (c)
22106.702 | 1.047 | 0.769 | -9.798 | -10.076 | 1565 | 1677 | 1653 | 1565 | 769 | 1973 | Дефект проката | MIAN | GENE | 03:42 | 03:60 | 03:56 | 427 | 176 |  | INT | Дефект проката Эквивалент потери металла 11%. |  | (c)
22129.846 | 1.936 | 1.839 | -9.679 | -9.776 | -1902 | -1807 | -1810 | 1718 | 1839 | 1975 |  | DENT | GENE | 02:48 | 03:03 | 03:02 | 177 | 184 | 0.8 | N/A | Глубина вмятины: 12 мм (0,8%). Линейка: 18 см в (184 см; 03:03 ч:мин) |  | (c)
22307.06 | 0.01 | -0.056 | -11.215 | -11.281 | -504 | -406 | -415 | 325 | 0 | 1991 |  | DENT | GENE | 03:15 | 03:31 | 03:30 | 152 | 179 | 1.1 | N/A | Глубина вмятины: 16 мм (1,1%). Линейка: 15 см в (-5 см; 03:31 ч:мин) Аномалия находится вблизи кольцевого сварного шва. Аномалия находится вблизи продольного шва. |  | (c)
22360.763 | 8.508 | 8.499 | -2.912 | -2.921 | 2132 | 2164 | 2172 | 2132 | 2900 | 1995 |  | GOUG | CIGR | 03:52 | 03:57 | 03:58 | 21 | 80 | 18 | EXT | Задир. |  | (c)
22636.875 | 0 | -0.039 | -11.35 | -11.389 | -1589 | 1582 | 496 | 1589 |  | 2020 | Нарушение формы кольцевого шва | GWAN |  | 11:49 | 08:21 | 17:26 | 0 | 4170 |  | EXT | Нарушение формы кольцевого шва |  | (c)
22943.53 | 11.565 | 11.556 | -0.105 | -0.114 | 1030 | 1097 | 1114 | 1030 | 95 | 2046 |  | CORR | CIGR | 08:28 | 08:39 | 08:41 | 19 | 169 | 12 | EXT |  | 0.89 | (c)
23022.663 | 0.058 | 0.034 | -11.237 | -11.261 | 2098 | -2188 | 2222 | 2098 | 34 | 2054 |  | CORR | GENE | 06:15 | 06:43 | 06:35 | 116 | 248 | 10 | EXT |  | 0.89 | (c)
23191.265 | 0 | -0.019 | -11.335 | -11.354 | -409 | 230 | -16 | 0 |  | 2069 | Нарушение формы кольцевого шва | GWAN |  | 03:05 | 04:48 | 04:08 | 0 | 786 |  | EXT | Нарушение формы кольцевого шва |  | (c)
23202.6 | 0 | -0.015 | -11.65 | -11.665 | 1763 | -2108 | -2051 | 1404 |  | 2070 | Нарушение формы кольцевого шва | GWAN |  | 02:18 | 03:53 | 04:02 | 0 | 1295 |  | EXT | Нарушение формы кольцевого шва |  | (c)
23202.713 | 0.113 | 0.081 | -11.537 | -11.569 | -2185 | -2002 | -2019 | 1853 | 81 | 2070 |  | CORR | CIGR | 03:40 | 04:10 | 04:07 | 56 | 332 | 10 | EXT |  | 0.89 | (c)
23281.386 | 11.476 | 11.376 | -0.014 | -0.114 | 1423 | 1440 | 1449 | 1423 | 6 | 2076 |  | CORR | AXGR | 04:33 | 04:36 | 04:37 | 108 | 52 | 10 | EXT |  | 0.89 | (c)
23281.423 | 0.023 | 0.014 | -11.187 | -11.196 | 59 | 76 | 77 | 59 | 14 | 2077 |  | CORR | AXGR | 04:31 | 04:34 | 04:34 | 89 | 35 | 13 | EXT |  | 0.89 | (c)
23304.069 | 11.459 | 11.428 | -0.016 | -0.047 | 344 | 459 | 459 | 344 | 12 | 2078 |  | CORR | CIGR | 07:52 | 08:11 | 08:11 | 35 | 229 | 15 | EXT |  | 0.89 | (c)
23418.055 | 11.4 | 11.382 | -0.01 | -0.028 | 421 | 774 | 651 | 421 | 6 | 2088 |  | CORR | CIGR | 04:14 | 05:11 | 04:51 | 22 | 460 | 12 | EXT |  | 0.89 | (c)
23429.355 | 0 | -0.035 | -11.56 | -11.595 | 907 | 1422 | 1670 | 907 |  | 2090 | Нарушение формы кольцевого шва | GWAN |  | 10:01 | 11:24 | 12:04 | 0 | 1525 |  | EXT | Нарушение формы кольцевого шва |  | (c)
23738.852 | 2.527 | 2.464 | -7.773 | -7.836 | 1627 | 1903 | 1856 | 1627 | 2464 | 2117 |  | CORR | GENE | 07:34 | 08:19 | 08:11 | 85 | 458 | 12 | EXT |  | 0.89 | (c)
23746.031 | 9.706 | 9.694 | -0.594 | -0.606 | 251 | 338 | 322 | 251 | 580 | 2117 |  | CORR | CIGR | 03:52 | 04:06 | 04:04 | 26 | 142 | 11 | EXT |  | 0.89 | (c)
23772.459 | 4.754 | 4.719 | -6.861 | -6.896 | -1194 | -991 | -1051 | 909 | 4719 | 2121 |  | CORR | CIGR | 02:23 | 02:56 | 02:46 | 50 | 285 | 15 | EXT |  | 0.89 | (c)
23772.954 | 5.249 | 4.982 | -6.366 | -6.633 | -944 | -689 | -781 | 618 | 4982 | 2121 |  | CORR | GENE | 03:04 | 03:45 | 03:30 | 348 | 326 | 13 | EXT |  | 0.94 | (c)
23773.859 | 6.154 | 6.11 | -5.461 | -5.505 | -887 | -505 | -578 | 270 | 5357 | 2121 |  | CORR | GENE | 03:13 | 04:15 | 04:03 | 148 | 617 | 10 | EXT |  | 0.9 | (c)
23773.884 | 6.179 | 6.152 | -5.436 | -5.463 | -107 | 55 | 6 | 0 | 5405 | 2121 |  | CORR | GENE | 05:19 | 05:45 | 05:37 | 58 | 226 | 12 | EXT |  | 0.89 | (c)
23774.503 | 6.798 | 6.647 | -4.817 | -4.968 | -916 | -897 | -894 | 873 | 4237 | 2121 |  | CORR | AXGR | 03:08 | 03:11 | 03:12 | 731 | 43 | 10 | EXT |  | 0.95 | (c)
23775.247 | 7.542 | 7.388 | -4.073 | -4.227 | 417 | 435 | 459 | 417 | 3819 | 2121 |  | CORR | GENE | 06:43 | 06:46 | 06:50 | 408 | 84 | 13 | EXT |  | 0.94 | (c)
23775.359 | 7.654 | 7.431 | -3.961 | -4.184 | 807 | 843 | 832 | 807 | 3830 | 2121 |  | CORR | AXGR | 07:46 | 07:52 | 07:50 | 354 | 49 | 14 | EXT |  | 0.94 | (c)
23775.386 | 7.681 | 7.25 | -3.934 | -4.365 | 313 | 345 | 353 | 313 | 3835 | 2121 |  | CORR | GENE | 06:27 | 06:32 | 06:33 | 530 | 79 | 12 | EXT |  | 0.95 | (c)
23775.569 | 7.864 | 7.812 | -3.751 | -3.803 | -202 | 32 | 354 | 0 | 3686 | 2121 |  | CORR | GENE | 05:04 | 05:41 | 06:33 | 117 | 1111 | 19 | EXT |  | 0.9 | (c)
23775.578 | 7.873 | 7.634 | -3.742 | -3.981 | -905 | -628 | -618 | 332 | 3706 | 2121 |  | CORR | GENE | 03:10 | 03:55 | 03:56 | 275 | 573 | 11 | EXT |  | 0.92 | (c)
23777.831 | 10.126 | 10.076 | -1.489 | -1.539 | -235 | -182 | -170 | 105 | 1449 | 2121 |  | DENT | GENE | 04:58 | 05:07 | 05:09 | 90 | 130 | 0.5 | N/A | Глубина вмятины: 7 мм (0,5%). Линейка: 9 см в (1008 см; 05:07 ч:мин) Аномалия находится вблизи продольного шва. |  | (c)
23778.37 | 10.665 | 10.468 | -0.95 | -1.147 | -466 | -271 | -178 | 0 | 488 | 2121 |  | GOUG | GENE | 04:21 | 04:52 | 05:08 | 659 | 577 | 6 | EXT | Задир. |  | (c)
23779.181 | 11.476 | 11.461 | -0.139 | -0.154 | 800 | 945 | 974 | 800 | 128 | 2121 |  | CORR | CIGR | 07:45 | 08:09 | 08:13 | 26 | 347 | 15 | EXT |  | 0.89 | (c)
23779.459 | 0.139 | 0.123 | -5.716 | -5.732 | -308 | 9 | -103 | 0 | 123 | 2122 |  | CORR | CIGR | 02:38 | 03:30 | 03:12 | 35 | 411 | 15 | EXT |  | 0.89 | (c)
23785.133 | 5.813 | 5.78 | -0.042 | -0.075 | 1274 | 1371 | 1365 | 1274 | 17 | 2122 |  | ARTD | GENE | 06:54 | 07:10 | 07:08 | 58 | 180 |  | EXT | Эквивалент потери металла 14%. |  | (c)
23837.37 | 7.225 | 7.086 | -3.745 | -3.884 | 1925 | 1950 | 1947 | 1925 | 3453 | 2127 |  | CORR | AXGR | 02:48 | 02:52 | 02:52 | 431 | 44 | 14 | EXT |  | 0.95 | (c)
23841.115 | 0 | -0.032 | -11.27 | -11.302 | 227 | 1607 | 1517 | 227 |  | 2128 | Нарушение формы кольцевого шва | GWAN |  | 03:17 | 06:60 | 06:45 | 0 | 2580 |  | EXT | Нарушение формы кольцевого шва Аномалия находится на отводе. |  | (c)
23852.385 | 0 | -0.023 | -11.44 | -11.463 | 2190 | -1395 | -1215 | 160 |  | 2129 | Нарушение формы кольцевого шва | GWAN |  | 02:51 | 05:12 | 05:41 | 0 | 2111 |  | EXT | Нарушение формы кольцевого шва Аномалия находится на отводе. |  | (c)
23904.954 | 7.454 | 7.428 | -3.706 | -3.732 | -2228 | -2024 | -1966 | 1703 | 3631 | 2133 |  | CORR | GENE | 02:50 | 03:23 | 03:32 | 101 | 525 | 10 | EXT | Аномалия находится на отводе. | 0.89 | (c)
23905.473 | 7.973 | 7.429 | -3.187 | -3.731 | -925 | -885 | -878 | 830 | 3181 | 2133 |  | CORR | GENE | 06:20 | 06:27 | 06:28 | 550 | 95 | 15 | EXT | Аномалия находится на отводе. | 0.97 | (c)
23905.622 | 8.122 | 8.084 | -3.038 | -3.076 | -1589 | -1444 | -1313 | 1037 | 2946 | 2133 |  | CORR | GENE | 04:33 | 04:56 | 05:17 | 130 | 552 | 12 | EXT | Аномалия находится на отводе. | 0.9 | (c)
23935.425 | 0 | -0.029 | -7.555 | -7.584 | 2012 | 2202 | 2162 | 2012 |  | 2137 | Нарушение формы кольцевого шва | GWAN |  | 06:02 | 06:32 | 06:26 | 0 | 300 |  | EXT | Нарушение формы кольцевого шва |  | (c)
23944.62 | 0 | 0 | -6.365 | -6.365 | 1581 | 1630 | 1749 | 1581 | 0 | 2139 | Непровар / утяжина | GWAN |  | 08:43 | 08:51 | 09:10 | 0 | 337 | 15 | INT | Непровар / утяжина |  | (c)
23944.62 | 0 | 0 | -6.365 | -6.365 | 2060 | -1967 | -1857 | 1312 | 0 | 2139 | Смещение кромок | GWAN |  | 10:00 | 11:11 | 11:28 | 0 | 1089 | 22 | EXT | Смещение кромок Наружу Величина смещения - 4.1 мм. |  | (c)
24067.303 | 3.503 | 3.34 | -7.957 | -8.12 | 2104 | -2159 | -2195 | 2034 | 3340 | 2150 |  | DENT | GENE | 03:29 | 04:01 | 03:56 | 290 | 323 | 0.6 | N/A | Глубина вмятины: 8 мм (0,6%). Линейка: 29 см в (334 см; 04:01 ч:мин) |  | (c)
24264.195 | 7.745 | 7.71 | -3.43 | -3.465 | -222 | -104 | -122 | 23 | 3409 | 2167 |  | CORR | GENE | 02:00 | 02:19 | 02:16 | 56 | 199 | 15 | EXT |  | 0.89 | (c)
24287.319 | 8.634 | 8.616 | -2.911 | -2.929 | -913 | -778 | -786 | 658 | 2890 | 2169 |  | CORR | CIGR | 08:08 | 08:30 | 08:28 | 39 | 255 | 13 | EXT |  | 0.89 | (c)
24419.109 | 2.959 | 2.801 | -7.911 | -8.069 | -1910 | -1602 | -1645 | 1381 | 2801 | 2181 |  | DENT | GENE | 05:18 | 06:08 | 06:01 | 289 | 529 | 0.6 | N/A | Глубина вмятины: 8 мм (0,6%). Линейка: 29 см в (280 см; 06:08 ч:мин) |  | (c)
24486.426 | 2.091 | 2.032 | -9.214 | -9.273 | -463 | -454 | -430 | 397 | 2032 | 2187 |  | ARTD | GENE | 02:59 | 03:01 | 03:05 | 59 | 65 |  | EXT | Наплавка. |  | (c)
24767.074 | 0.244 | 0.223 | -10.471 | -10.492 | -2102 | -2034 | -2023 | 1943 | 223 | 2212 |  | CORR | CIGR | 01:25 | 01:36 | 01:38 | 42 | 159 | 13 | EXT |  | 0.89 | (c)
24916.356 | 2.596 | 2.533 | -8.864 | -8.927 | -1196 | -964 | -972 | 749 | 2533 | 2225 |  | DENT | GENE | 05:50 | 06:28 | 06:26 | 140 | 447 | 0.6 | N/A | Глубина вмятины: 9 мм (0,6%). Линейка: 14 см в (253 см; 06:28 ч:мин) Аномалия находится на отводе. |  | (c)
24917.016 | 3.256 | 3.178 | -8.204 | -8.282 | -1180 | -971 | -973 | 767 | 3178 | 2225 |  | DENT | GENE | 05:53 | 06:27 | 06:26 | 166 | 413 | 0.8 | N/A | Глубина вмятины: 12 мм (0,8%). Линейка: 17 см в (318 см; 06:27 ч:мин) Аномалия находится на отводе. |  | (c)
24921.132 | 7.372 | 7.31 | -4.088 | -4.15 | -1626 | -1532 | -1533 | 1440 | 4032 | 2225 |  | DENT | GENE | 04:41 | 04:56 | 04:56 | 118 | 187 | 0.6 | N/A | Глубина вмятины: 8 мм (0,6%). Линейка: 12 см в (731 см; 04:56 ч:мин) Аномалия находится на отводе. |  | (c)
24970.025 | 0 | -0.047 | -11.365 | -11.412 | -736 | 336 | 280 | 0 |  | 2230 | Нарушение формы кольцевого шва | GWAN |  | 07:19 | 10:12 | 10:03 | 0 | 2033 |  | EXT | Нарушение формы кольцевого шва |  | (c)
25097.553 | 4.298 | 4.211 | -7.132 | -7.219 | 1780 | 1786 | 1800 | 1780 | 4211 | 2241 |  | GOUG | AXGR | 06:08 | 06:09 | 06:12 | 228 | 40 | 9 | EXT | Задир. |  | (c)
25097.643 | 4.388 | 4.217 | -7.042 | -7.213 | 1376 | 1738 | 1662 | 1376 | 4217 | 2241 |  | DENT | GENE | 05:03 | 06:02 | 05:49 | 262 | 573 | 0.4 | N/A | Глубина вмятины: 6 мм (0,4%). Линейка: 26 см в (422 см; 06:02 ч:мин) Аномалия находится вблизи дефекта потери металла. |  | (c)
25781.733 | 6.293 | 5.96 | -4.892 | -5.225 | 597 | 1272 | 1103 | 597 | 4132 | 2301 |  | GOUG | GENE | 02:51 | 04:40 | 04:13 | 1093 | 1013 | 8 | EXT | Зона задиров. |  | (c)
25782.376 | 6.936 | 6.798 | -4.249 | -4.387 | 728 | 927 | 901 | 728 | 4169 | 2301 |  | DENT | GENE | 03:12 | 03:44 | 03:40 | 218 | 345 | 0.4 | N/A | Глубина вмятины: 5 мм (0,4%). Линейка: 22 см в (680 см; 03:44 ч:мин) Аномалия находится вблизи дефекта потери металла. |  | (c)
26192.695 | 0 | -0.039 | -3.375 | -3.414 | -2112 | -1787 | -1784 | 1457 |  | 2338б | Нарушение формы кольцевого шва | GWAN |  | 10:60 | 11:52 | 11:53 | 0 | 655 |  | EXT | Нарушение формы кольцевого шва |  | (c)
26243.803 | 3.948 | 3.938 | -7.672 | -7.682 | -2181 | -2141 | -2137 | 2093 | 3938 | 2343 |  | CORR | CIGR | 03:33 | 03:39 | 03:40 | 21 | 88 | 10 | EXT |  | 0.89 | (c)
26244.125 | 4.27 | 4.252 | -7.35 | -7.368 | -2195 | -2138 | -2152 | 2108 | 4252 | 2343 |  | CORR | CIGR | 03:30 | 03:40 | 03:37 | 30 | 87 | 11 | EXT |  | 0.89 | (c)
26569.365 | 0 | -0.022 | -11.47 | -11.492 | -1901 | -1765 | -1694 | 1488 |  | 2372 | Нарушение формы кольцевого шва | GWAN |  | 03:49 | 04:11 | 04:22 | 0 | 413 |  | EXT | Нарушение формы кольцевого шва |  | (c)
26569.365 | 0 | -0.047 | -11.47 | -11.517 | -792 | -482 | -534 | 275 |  | 2372 | Нарушение формы кольцевого шва | GWAN |  | 06:48 | 07:38 | 07:30 | 0 | 517 |  | EXT | Нарушение формы кольцевого шва |  | (c)
26592.198 | 0.103 | 0.084 | -11.537 | -11.556 | -1845 | -1773 | -1788 | 1731 | 84 | 2374 |  | CORR | CIGR | 05:42 | 05:54 | 05:51 | 27 | 114 | 13 | EXT |  | 0.89 | (c)
26603.612 | 11.517 | 11.508 | -0.123 | -0.132 | 1827 | 1925 | 1891 | 1827 | 105 | 2374 |  | CORR | CIGR | 03:35 | 03:51 | 03:45 | 27 | 128 | 12 | EXT |  | 0.89 | (c)
26603.648 | 11.553 | 11.505 | -0.087 | -0.135 | -978 | -971 | -963 | 948 | 73 | 2374 |  | CORR | AXGR | 08:02 | 08:03 | 08:05 | 62 | 30 | 11 | EXT |  | 0.89 | (c)
26614.991 | 11.256 | 11.193 | -0.089 | -0.152 | 558 | 704 | 790 | 558 | 78 | 2375 |  | CORR | GENE | 05:32 | 05:56 | 06:10 | 74 | 463 | 13 | EXT |  | 0.89 | (c)
26615.144 | 0.064 | 0.046 | -11.366 | -11.384 | -113 | 82 | 58 | 0 | 46 | 2376 |  | CORR | CIGR | 05:36 | 06:08 | 06:04 | 38 | 342 | 10 | EXT |  | 0.89 | (c)
26626.453 | 11.373 | 11.32 | -0.057 | -0.11 | 547 | 556 | 560 | 547 | 39 | 2376 |  | CORR | AXGR | 07:23 | 07:24 | 07:25 | 71 | 26 | 10 | EXT |  | 0.89 | (c)
26672.395 | 0 | -0.025 | -10.645 | -10.67 | -141 | 94 | 104 | 0 |  | 2381 | Коррозия на шве | GWAN | GENE | 02:27 | 03:05 | 03:07 | 50 | 490 | 17 | N/A | Коррозия на шве |  | (c)
26672.395 | 0 | -0.024 | -10.645 | -10.669 | 1252 | 2183 | 2028 | 1252 |  | 2381 | Коррозия на шве | GWAN | GENE | 06:12 | 08:42 | 08:17 | 49 | 1552 | 30 | N/A | Коррозия на шве |  | (c)
26694.439 | 11.399 | 11.354 | -0.061 | -0.106 | 1237 | 1319 | 1363 | 1237 | 43 | 2382 |  | ARTD | GENE | 09:07 | 09:20 | 09:28 | 63 | 252 |  | EXT | Эквивалент потери металла 14%. |  | (c)
26706.038 | 11.538 | 11.52 | -0.102 | -0.12 | -244 | -181 | -143 | 42 | 88 | 2383 |  | CORR | CIGR | 04:51 | 05:01 | 05:08 | 32 | 202 | 16 | EXT |  | 0.89 | (c)
26763.772 | 1.262 | 1.246 | -10.358 | -10.374 | 186 | 286 | 331 | 186 | 1246 | 2389 |  | CORR | CIGR | 02:45 | 03:01 | 03:08 | 35 | 291 | 11 | EXT |  | 0.89 | (c)
26796.366 | 11.236 | 11.162 | -0.014 | -0.088 | -1996 | -1980 | -1982 | 1967 | 12 | 2391 |  | CORR | AXGR | 03:27 | 03:30 | 03:30 | 76 | 29 | 14 | EXT |  | 0.89 | (c)
26796.44 | 0.06 | 0.031 | -11.585 | -11.614 | 1917 | 1937 | 1936 | 1917 | 31 | 2392 |  | CORR | AXGR | 03:27 | 03:31 | 03:30 | 90 | 37 | 12 | EXT |  | 0.89 | (c)
26808.025 | 0 | -0.027 | -11.32 | -11.347 | -875 | -478 | -570 | 265 |  | 2393 | Нарушение формы кольцевого шва | GWAN |  | 02:14 | 03:19 | 03:04 | 0 | 610 |  | EXT | Нарушение формы кольцевого шва |  | (c)
26808.025 | 0 | -0.026 | -11.32 | -11.346 | 399 | 834 | 1181 | 399 |  | 2393 | Коррозия на шве | GWAN | CIGR | 05:40 | 06:50 | 07:46 | 41 | 1562 | 21 | N/A | Коррозия на шве |  | (c)
26808.104 | 0.079 | 0.055 | -11.241 | -11.265 | -813 | -632 | -690 | 567 | 55 | 2393 |  | CORR | CIGR | 02:24 | 02:54 | 02:44 | 30 | 246 | 12 | EXT |  | 0.89 | (c)
26808.15 | 0.125 | 0.094 | -11.195 | -11.226 | 682 | 879 | 871 | 682 | 94 | 2393 |  | CORR | GENE | 06:26 | 06:58 | 06:56 | 48 | 378 | 25 | EXT |  | 0.89 | (c)
26830.558 | 11.213 | 11.183 | -0.127 | -0.157 | 586 | 933 | 835 | 586 | 97 | 2394 |  | CORR | GENE | 08:03 | 08:59 | 08:43 | 60 | 498 | 14 | EXT |  | 0.89 | (c)
26830.561 | 11.216 | 11.192 | -0.124 | -0.148 | -1256 | -1117 | -1162 | 1068 | 113 | 2394 |  | CORR | CIGR | 03:05 | 03:28 | 03:20 | 35 | 188 | 11 | EXT |  | 0.89 | (c)
26830.577 | 11.232 | 11.177 | -0.108 | -0.163 | -935 | -472 | -628 | 320 | 107 | 2394 |  | CORR | GENE | 03:57 | 05:12 | 04:47 | 56 | 615 | 10 | EXT |  | 0.89 | (c)
26853.468 | 11.393 | 11.322 | -0.042 | -0.113 | -150 | -125 | -126 | 102 | 34 | 2396 |  | CORR | GENE | 07:00 | 07:04 | 07:04 | 79 | 49 | 14 | EXT |  | 0.89 | (c)
26853.624 | 0.114 | 0.085 | -11.241 | -11.27 | 175 | 272 | 274 | 175 | 85 | 2397 |  | CORR | GENE | 05:02 | 05:18 | 05:18 | 61 | 198 | 10 | EXT |  | 0.89 | (c)
26864.825 | 11.315 | 11.296 | -0.04 | -0.059 | -418 | -270 | -271 | 125 | 28 | 2397 |  | CORR | CIGR | 03:27 | 03:51 | 03:50 | 31 | 293 | 11 | EXT |  | 0.89 | (c)
26864.965 | 0.1 | 0.087 | -11.085 | -11.098 | -701 | -647 | -648 | 595 | 87 | 2398 |  | CORR | CIGR | 03:32 | 03:41 | 03:41 | 23 | 106 | 10 | EXT |  | 0.89 | (c)
26876.044 | 11.179 | 11.039 | -0.006 | -0.146 | -903 | -674 | -662 | 422 | 6 | 2398 |  | CORR | GENE | 02:60 | 03:37 | 03:38 | 140 | 481 | 10 | EXT |  | 0.9 | (c)
26887.491 | 11.441 | 11.384 | -0.014 | -0.071 | 714 | 737 | 738 | 714 | 6 | 2399 |  | CORR | GENE | 02:30 | 02:34 | 02:34 | 65 | 48 | 12 | EXT |  | 0.89 | (c)
26887.547 | 0.042 | 0.03 | -11.053 | -11.065 | -1368 | -1325 | -1331 | 1294 | 30 | 2400 |  | CORR | GENE | 02:25 | 02:32 | 02:31 | 93 | 73 | 16 | EXT |  | 0.9 | (c)
26887.597 | 0.092 | 0.051 | -11.003 | -11.044 | -695 | -671 | -671 | 647 | 51 | 2400 |  | CORR | GENE | 04:13 | 04:17 | 04:17 | 130 | 48 | 10 | EXT |  | 0.9 | (c)
26941.283 | 8.638 | 8.569 | -2.597 | -2.666 | 855 | 936 | 1030 | 855 | 2581 | 2404 |  | GOUG | GENE | 03:43 | 03:56 | 04:11 | 85 | 351 | 10 | EXT | Зона задиров. |  | (c)
27786.125 | 0 | -0.033 | -11.355 | -11.388 | 1624 | 1781 | 1971 | 1624 |  | 2479 | Нарушение формы кольцевого шва | GWAN |  | 01:03 | 01:28 | 01:59 | 0 | 694 |  | EXT | Нарушение формы кольцевого шва |  | (c)
28088.455 | 0 | -0.032 | -11.605 | -11.637 | 321 | 1169 | 1047 | 321 |  | 2506 | Нарушение формы кольцевого шва | GWAN |  | 03:31 | 05:48 | 05:28 | 0 | 1452 |  | EXT | Нарушение формы кольцевого шва |  | (c)
28167.956 | 11.316 | 11.243 | -0.034 | -0.107 | -2021 | -1577 | -1442 | 862 | 20 | 2512 |  | CORR | GENE | 03:54 | 05:06 | 05:28 | 87 | 1159 | 13 | EXT | Аномалия находится на отводе. | 0.89 | (c)
28168.069 | 0.079 | 0.051 | -11.451 | -11.479 | -1328 | -1160 | -1005 | 682 | 51 | 2513 |  | CORR | GENE | 05:10 | 05:37 | 06:02 | 51 | 646 | 10 | EXT | Аномалия находится на отводе. | 0.89 | (c)
28222.969 | 9.374 | 9.342 | -2.011 | -2.043 | -602 | -275 | -290 | 0 | 1973 | 2517 |  | CORR | GENE | 07:04 | 07:57 | 07:55 | 70 | 624 | 10 | EXT |  | 0.89 | (c)
28236.015 | 0 | -0.017 | -11.305 | -11.322 | 1174 | 1244 | 1349 | 1174 |  | 2519 | Нарушение формы кольцевого шва | GWAN |  | 03:44 | 03:55 | 04:12 | 0 | 351 |  | EXT | Нарушение формы кольцевого шва |  | (c)
28341.743 | 2.943 | 2.902 | -8.647 | -8.688 | -351 | -205 | -218 | 84 | 2902 | 2528 |  | CORR | GENE | 07:30 | 07:54 | 07:52 | 57 | 267 | 10 | EXT |  | 0.89 | (c)
28785.251 | 3.836 | 3.651 | -7.559 | -7.744 | 1187 | 1608 | 1495 | 1187 | 3651 | 2567 |  | DENT | GENE | 04:51 | 05:59 | 05:40 | 349 | 616 | 0.7 | N/A | Глубина вмятины: 10 мм (0,7%). Линейка: 35 см в (365 см; 05:59 ч:мин) |  | (c)
28942.763 | 11.528 | 11.506 | -0.097 | -0.119 | 1699 | 1772 | 1757 | 1699 | 94 | 2580 |  | CORR | CIGR | 04:22 | 04:34 | 04:32 | 25 | 116 | 10 | EXT |  | 0.89 | (c)
28942.995 | 0.135 | 0.122 | -11.495 | -11.508 | -1610 | -1521 | -1553 | 1496 | 122 | 2581 |  | CORR | CIGR | 09:58 | 10:13 | 10:07 | 21 | 114 | 15 | EXT |  | 0.89 | (c)
28954.469 | 11.609 | 11.528 | -0.021 | -0.102 | 259 | 284 | 277 | 259 | 16 | 2581 |  | CORR | AXGR | 02:60 | 03:04 | 03:03 | 86 | 37 | 19 | EXT |  | 0.9 | (c)
28954.607 | 0.117 | 0.026 | -11.518 | -11.609 | -12 | 185 | 246 | 0 | 26 | 2582 |  | CORR | GENE | 02:25 | 02:57 | 03:07 | 102 | 516 | 23 | EXT |  | 0.9 | (c)
29472.391 | 0.041 | 0.022 | -11.204 | -11.223 | -38 | 190 | 348 | 0 | 22 | 2627 |  | CORR | GENE | 02:33 | 03:10 | 03:35 | 60 | 771 | 11 | EXT |  | 0.89 | (c)
29821.534 | 0.149 | 0.138 | -11.481 | -11.492 | -1852 | -1184 | -1395 | 938 | 138 | 2658 |  | CORR | CIGR | 05:12 | 06:60 | 06:26 | 25 | 914 | 14 | EXT | Аномалия находится на упругопластическом изгибе: R=551 D, максимальное растяжение на 6.8 час. | 0.89 | (c)
30510.45 | 4.685 | 4.653 | -2.82 | -2.852 | -186 | -75 | -93 | 0 | 2808 | 2719 |  | CORR | CIGR | 08:52 | 09:10 | 09:07 | 44 | 187 | 10 | EXT |  | 0.89 | (c)
30511.875 | 6.11 | 6.025 | -1.395 | -1.48 | -1715 | -1648 | -1646 | 1578 | 1111 | 2719 | Металлургический дефект | MIAN | GENE | 04:45 | 04:56 | 04:56 | 369 | 137 |  | INT | Металлургический дефект Эквивалент потери металла 10%. |  | (c)
30541.335 | 0 | -0.022 | -2.015 | -2.037 | 1501 | 1533 | 2031 | 1501 |  | 2723 | Нарушение формы кольцевого шва | GWAN |  | 03:52 | 03:57 | 05:17 | 0 | 1059 |  | EXT | Нарушение формы кольцевого шва |  | (c)
30547.385 | 0 | -0.028 | -11.535 | -11.563 | -1006 | 504 | 20 | 1006 |  | 2726 | Нарушение формы кольцевого шва | GWAN |  | 10:06 | 02:10 | 12:52 | 0 | 2052 |  | EXT | Нарушение формы кольцевого шва |  | (c)
30599.36 | 0 | -0.05 | -2.42 | -2.47 | [5 empty] | 2733 | Нарушение формы кольцевого шва | GWAN |  | 00:22 | 02:29 | 04:24 | 0 | 2999 |  | EXT | Нарушение формы кольцевого шва |  | (c)
30601.78 | 0 | -0.036 | -1.49 | -1.526 | -100 | 459 | 381 | 0 |  | 2734 | Нарушение формы кольцевого шва | GWAN |  | 06:03 | 07:33 | 07:21 | 0 | 962 |  | EXT | Нарушение формы кольцевого шва |  | (c)
30601.78 | 0 | -0.039 | -1.49 | -1.529 | 1313 | 1862 | 2160 | 1313 |  | 2734 | Нарушение формы кольцевого шва | GWAN |  | 09:51 | 11:20 | 12:08 | 0 | 1695 |  | EXT | Нарушение формы кольцевого шва |  | (c)
30611.304 | 7.239 | 6.958 | -4.176 | -4.457 | 635 | 736 | 774 | 635 | 4118 | 2736 |  | GOUG | GENE | 11:39 | 11:55 | 12:01 | 339 | 278 | 12 | EXT | Зона задиров. Аномалия находится на упругопластическом изгибе: R=471 D, максимальное растяжение на 6.6 час. |  | (b)
30615.48 | 0 | -0.045 | -11.39 | -11.435 | -1503 | -642 | -899 | 294 |  | 2737 | Нарушение формы кольцевого шва | GWAN |  | 00:13 | 02:32 | 01:51 | 0 | 1209 |  | EXT | Нарушение формы кольцевого шва Аномалия находится на упругопластическом изгибе: R=410 D, максимальное растяжение на 6.7 час. |  | (c)
30718.95 | 0 | -0.035 | -1.94 | -1.975 | -1458 | -744 | -826 | 194 |  | 2746 | Нарушение формы кольцевого шва | GWAN |  | 03:35 | 05:30 | 05:17 | 0 | 1264 |  | EXT | Нарушение формы кольцевого шва |  | (c)
30745.825 | 0 | -0.025 | -2.7 | -2.725 | -584 | 94 | -99 | 0 |  | 2750б | Нарушение формы кольцевого шва | GWAN |  | 08:27 | 10:16 | 09:45 | 0 | 968 |  | EXT | Нарушение формы кольцевого шва |  | (c)
30960.831 | 5.611 | 5.539 | -5.789 | -5.861 | -1141 | -933 | -948 | 755 | 5539 | 2770 |  | DENT | GENE | 05:43 | 06:16 | 06:14 | 123 | 386 | 0.6 | N/A | Глубина вмятины: 8 мм (0,6%). Линейка: 12 см в (554 см; 06:16 ч:мин) Аномалия находится на отводе. |  | (c)
31019.537 | 7.217 | 7.008 | -3.728 | -3.937 | -1121 | -724 | -840 | 560 | 3578 | 2775 |  | DENT | GENE | 05:18 | 06:22 | 06:03 | 359 | 561 | 0.5 | N/A | Глубина вмятины: 7 мм (0,5%). Линейка: 36 см в (701 см; 06:22 ч:мин) |  | (c)
31072.968 | 4.008 | 3.799 | -7.257 | -7.466 | 2031 | -2215 | 2222 | 2031 | 3799 | 2780 |  | DENT | GENE | 04:01 | 04:36 | 04:32 | 352 | 381 | 0.4 | N/A | Глубина вмятины: 5 мм (0,4%). Линейка: 35 см в (380 см; 04:36 ч:мин) |  | (c)
31076.988 | 8.028 | 7.921 | -3.237 | -3.344 | -1833 | -1467 | -1467 | 1100 | 3110 | 2780 |  | DENT | GENE | 05:37 | 06:36 | 06:36 | 234 | 733 | 0.8 | N/A | Глубина вмятины: 12 мм (0,8%). Линейка: 23 см в (792 см; 06:36 ч:мин) |  | (c)
31125.731 | 11.326 | 11.312 | -0.129 | -0.143 | 684 | 868 | 852 | 684 | 54 | 2784 |  | CORR | GENE | 05:27 | 05:57 | 05:55 | 89 | 337 | 11 | EXT | Аномалия находится на упругопластическом изгибе: R=452 D, максимальное растяжение на 5.8 час. | 0.89 | (c)
31137.178 | 0.098 | 0.044 | -11.532 | -11.586 | 1853 | 1983 | 2042 | 1853 | 44 | 2786 |  | CORR | GENE | 05:25 | 05:46 | 05:55 | 94 | 377 | 12 | EXT | Аномалия находится на упругопластическом изгибе: R=365 D, максимальное растяжение на 5.6 час. | 0.96 | (c)
31558.074 | 11.504 | 11.385 | -0.046 | -0.165 | 1353 | 1372 | 1375 | 1353 | 12 | 2822 | Металлургический дефект | MIAN | AXGR | 11:12 | 11:16 | 11:16 | 153 | 43 |  | EXT | Металлургический дефект Эквивалент потери металла 16%. Аномалия находится в зоне сварного шва. |  | (c)
31615.465 | 0.115 | 0.094 | -11.25 | -11.271 | -357 | -293 | -298 | 238 | 94 | 2828 |  | CORR | CIGR | 05:40 | 05:51 | 05:50 | 31 | 119 | 13 | EXT |  | 0.89 | (c)
31701.662 | 7.762 | 7.681 | -3.923 | -4.004 | 1729 | 1742 | 1748 | 1729 | 3872 | 2835 |  | GOUG | AXGR | 06:33 | 06:35 | 06:36 | 132 | 38 | 17 | EXT | Зона задиров. |  | (c)
31814.17 | 4.8 | 4.758 | -6.77 | -6.812 | 1669 | 1766 | 1777 | 1669 | 4758 | 2845 |  | CORR | GENE | 09:51 | 10:07 | 10:08 | 63 | 217 | 10 | EXT |  | 0.89 | (c)
31829.016 | 8.076 | 7.98 | -3.489 | -3.585 | -762 | -586 | -418 | 74 | 3114 | 2846 |  | DENT | GENE | 04:36 | 05:04 | 05:31 | 471 | 688 | 0.4 | N/A | Глубина вмятины: 6 мм (0,4%). Линейка: 47 см в (798 см; 05:04 ч:мин) Аномалия находится вблизи продольного шва. |  | (c)
31843.765 | 11.26 | 11.131 | -0.235 | -0.364 | 1910 | 2118 | 2078 | 1910 | 120 | 2847 |  | DENT | GENE | 04:23 | 04:56 | 04:50 | 244 | 336 | 0.5 | N/A | Глубина вмятины: 7 мм (0,5%). Линейка: 24 см в (1113 см; 04:56 ч:мин) Аномалия находится вблизи кольцевого сварного шва. |  | (c)
31866.853 | 11.553 | 11.546 | -0.102 | -0.109 | -510 | -464 | -471 | 432 | 91 | 2849 |  | CORR | CIGR | 06:40 | 06:47 | 06:46 | 18 | 78 | 13 | EXT |  | 0.89 | (c)
31913.326 | 0.141 | 0.109 | -11.474 | -11.506 | -1204 | -579 | -744 | 284 | 109 | 2854 |  | CORR | CIGR | 05:06 | 06:47 | 06:20 | 43 | 920 | 12 | EXT |  | 0.89 | (c)
31959.262 | 11.547 | 11.519 | -0.093 | -0.121 | 972 | 1677 | 1478 | 972 | 49 | 2857 |  | CORR | GENE | 05:04 | 06:57 | 06:25 | 72 | 1011 | 10 | EXT |  | 0.89 | (c)
31990.27 | 7.96 | 7.935 | -3.21 | -3.235 | -39 | -10 | 78 | 0 | 3107 | 2860 |  | CORR | GENE | 01:00 | 01:05 | 01:19 | 128 | 233 | 10 | EXT |  | 0.9 | (c)
31992.71 | 10.4 | 10.371 | -0.77 | -0.799 | 2036 | 2122 | 2106 | 2036 | 763 | 2860 |  | CORR | CIGR | 06:35 | 06:49 | 06:46 | 36 | 140 | 10 | EXT |  | 0.89 | (c)
32090.536 | 5.831 | 5.804 | -5.449 | -5.476 | 38 | 165 | 158 | 38 | 5422 | 2869 |  | CORR | GENE | 08:09 | 08:29 | 08:28 | 54 | 240 | 10 | EXT |  | 0.89 | (c)
32211.685 | 11.505 | 11.479 | -0.15 | -0.176 | 1477 | -1943 | -2123 | 1262 | 102 | 2879 |  | CORR | GENE | 03:46 | 06:34 | 06:05 | 74 | 1722 | 12 | EXT |  | 0.89 | (c)
32258.415 | 0.085 | 0.041 | -11.53 | -11.574 | 38 | 259 | 281 | 38 | 41 | 2884 |  | CORR | GENE | 05:30 | 06:05 | 06:09 | 73 | 487 | 15 | EXT |  | 0.89 | (c)
32270.052 | 0.107 | 0.06 | -11.513 | -11.56 | 220 | 350 | 441 | 220 | 60 | 2885 |  | CORR | GENE | 06:34 | 06:55 | 07:10 | 75 | 442 | 10 | EXT |  | 0.89 | (c)
32281.422 | 11.477 | 11.464 | -0.143 | -0.156 | -1110 | -797 | -792 | 474 | 130 | 2885 |  | CORR | CIGR | 02:59 | 03:50 | 03:51 | 26 | 636 | 10 | EXT | Аномалия находится на упругопластическом изгибе: R=641 D, максимальное растяжение на 6.2 час. | 0.89 | (c)
32281.687 | 0.122 | 0.11 | -11.483 | -11.495 | 1193 | 1262 | 1293 | 1193 | 110 | 2886 |  | CORR | CIGR | 07:51 | 08:02 | 08:07 | 29 | 199 | 11 | EXT | Аномалия находится на упругопластическом изгибе: R=626 D, максимальное растяжение на 6.2 час. | 0.89 | (c)
32281.69 | 0.125 | 0.11 | -11.48 | -11.495 | -467 | -1 | -151 | 0 | 110 | 2886 |  | CORR | CIGR | 03:23 | 04:38 | 04:14 | 33 | 632 | 11 | EXT | Аномалия находится на упругопластическом изгибе: R=626 D, максимальное растяжение на 6.2 час. | 0.89 | (c)
32316.18 | 11.495 | 11.486 | -0.15 | -0.159 | -649 | -135 | -293 | 0 | 135 | 2888 |  | CORR | CIGR | 03:29 | 04:52 | 04:27 | 24 | 712 | 12 | EXT |  | 0.89 | (c)
32316.33 | 0 | -0.03 | -11.645 | -11.675 | 153 | 278 | 383 | 153 |  | 2889 | Нарушение формы кольцевого шва | GWAN |  | 01:09 | 01:29 | 01:46 | 0 | 461 |  | EXT | Нарушение формы кольцевого шва |  | (c)
32380.425 | 5.895 | 5.733 | -5.765 | -5.927 | -371 | 42 | -87 | 0 | 5643 | 2894 |  | DENT | GENE | 04:24 | 05:31 | 05:10 | 284 | 568 | 0.7 | N/A | Глубина вмятины: 10 мм (0,7%). Линейка: 28 см в (573 см; 05:31 ч:мин) Аномалия находится вблизи продольного шва. |  | (c)
32648.218 | 0.063 | 0.038 | -11.567 | -11.592 | 1422 | 1860 | 1700 | 1422 | 38 | 2918 |  | CORR | GENE | 04:46 | 05:56 | 05:31 | 93 | 556 | 10 | EXT |  | 0.89 | (c)
32659.67 | 11.515 | 11.498 | -0.115 | -0.132 | 1681 | 2063 | 2062 | 1681 | 70 | 2918 |  | CORR | GENE | 05:28 | 06:29 | 06:29 | 62 | 761 | 10 | EXT |  | 0.89 | (c)
32671.422 | 0.047 | 0.029 | -11.598 | -11.616 | -238 | -106 | -23 | 0 | 29 | 2920 |  | CORR | GENE | 04:32 | 04:53 | 05:07 | 100 | 431 | 10 | EXT |  | 0.89 | (c)
32717.976 | 0.126 | 0.106 | -11.514 | -11.534 | -144 | 1558 | 1122 | 0 | 106 | 2924 |  | CORR | CIGR | 03:04 | 07:39 | 06:28 | 38 | 2531 | 11 | EXT |  | 0.89 | (c)
32729.356 | 11.506 | 11.494 | -0.134 | -0.146 | 372 | 855 | 709 | 372 | 80 | 2924 |  | CORR | GENE | 04:27 | 05:45 | 05:22 | 66 | 674 | 15 | EXT |  | 0.89 | (c)
32752.582 | 11.467 | 11.456 | -0.133 | -0.144 | 285 | 627 | 550 | 285 | 123 | 2926 |  | CORR | CIGR | 03:10 | 04:05 | 03:52 | 21 | 529 | 10 | EXT |  | 0.89 | (c)
32768.53 | 4.205 | 4.128 | -7.39 | -7.467 | -806 | -481 | -569 | 333 | 4128 | 2928 |  | DENT | GENE | 04:42 | 05:35 | 05:21 | 179 | 473 | 0.7 | N/A | Глубина вмятины: 10 мм (0,7%). Линейка: 18 см в (413 см; 05:35 ч:мин) |  | (c)
32889.816 | 11.491 | 11.468 | -0.129 | -0.152 | 96 | 206 | 222 | 96 | 129 | 2938 |  | CORR | CIGR | 04:04 | 04:22 | 04:25 | 23 | 252 | 13 | EXT | Аномалия находится на упругопластическом изгибе: R=400 D, максимальное растяжение на 6.1 час. | 0.89 | (c)
32901.469 | 11.524 | 11.497 | -0.111 | -0.138 | -1524 | -1369 | -1132 | 741 | 95 | 2939 |  | CORR | CIGR | 04:27 | 04:52 | 05:30 | 43 | 783 | 10 | EXT | Аномалия находится на упругопластическом изгибе: R=379 D, максимальное растяжение на 6.2 час. | 0.89 | (c)
32936.322 | 11.442 | 11.349 | -0.058 | -0.151 | -517 | -277 | -57 | 0 | 34 | 2942 |  | CORR | GENE | 04:15 | 04:54 | 05:30 | 117 | 920 | 10 | EXT |  | 0.89 | (c)
33152.784 | 0.154 | 0.146 | -11.461 | -11.469 | -33 | 42 | 74 | 0 | 146 | 2962 |  | CORR | CIGR | 05:38 | 05:50 | 05:55 | 16 | 213 | 14 | EXT |  | 0.89 | (c)
33158.458 | 5.828 | 5.811 | -5.787 | -5.804 | 1641 | 1701 | 1699 | 1641 | 5769 | 2962 |  | GOUG | CIGR | 10:08 | 10:18 | 10:18 | 35 | 116 | 19 | EXT | Задир. |  | (c)
33175.47 | 0 | -0.022 | -11.645 | -11.667 | 1284 | 1671 | 1807 | 1284 |  | 2964 | Нарушение формы кольцевого шва | GWAN |  | 04:37 | 05:40 | 06:02 | 0 | 1045 |  | EXT | Нарушение формы кольцевого шва |  | (c)
33175.47 | 0 | -0.019 | -11.645 | -11.664 | -2030 | -1670 | -903 | 223 |  | 2964 | Нарушение формы кольцевого шва | GWAN |  | 07:43 | 08:41 | 10:44 | 0 | 2253 |  | EXT | Нарушение формы кольцевого шва |  | (c)
33186.666 | 11.196 | 11.085 | -0.449 | -0.56 | 1183 | 1503 | 1425 | 1183 | 328 | 2964 |  | DENT | GENE | 04:21 | 05:13 | 05:00 | 232 | 485 | 0.4 | N/A | Глубина вмятины: 6 мм (0,4%). Линейка: 23 см в (1109 см; 05:13 ч:мин) |  | (c)
33189.962 | 2.847 | 2.707 | -8.708 | -8.848 | 1565 | 1788 | 1715 | 1565 | 2707 | 2965 |  | DENT | GENE | 04:08 | 04:44 | 04:33 | 234 | 300 | 0.5 | N/A | Глубина вмятины: 7 мм (0,5%). Линейка: 23 см в (271 см; 04:44 ч:мин) |  | (c)
33194.213 | 7.098 | 6.961 | -4.457 | -4.594 | 2006 | 2172 | -2221 | 1987 | 4245 | 2965 |  | DENT | GENE | 05:20 | 05:46 | 05:57 | 349 | 469 | 0.5 | N/A | Глубина вмятины: 7 мм (0,5%). Линейка: 35 см в (696 см; 05:46 ч:мин) |  | (c)
33278.775 | 0 | -0.025 | -10.44 | -10.465 | 718 | 1967 | 1568 | 718 |  | 2973 | Нарушение формы кольцевого шва | GWAN |  | 11:32 | 02:53 | 13:49 | 0 | 1701 |  | EXT | Нарушение формы кольцевого шва Аномалия находится на упругопластическом изгибе: R=614 D, максимальное растяжение на 7.2 час. |  | (c)
33278.775 | 0 | -0.02 | -10.44 | -10.46 | -1846 | -1379 | -1466 | 1087 |  | 2973 | Нарушение формы кольцевого шва | GWAN |  | 04:38 | 05:53 | 05:39 | 0 | 759 |  | EXT | Нарушение формы кольцевого шва Аномалия находится на упругопластическом изгибе: R=614 D, максимальное растяжение на 7.2 час. |  | (c)
33278.775 | 0 | -0.02 | -10.44 | -10.46 | -1016 | -943 | -657 | 298 |  | 2973 | Нарушение формы кольцевого шва | GWAN |  | 06:52 | 07:03 | 07:50 | 0 | 718 |  | EXT | Нарушение формы кольцевого шва Аномалия находится на упругопластическом изгибе: R=614 D, максимальное растяжение на 7.2 час. |  | (c)
33289.069 | 10.294 | 10.266 | -0.146 | -0.174 | -1748 | -1528 | -1427 | 1106 | 143 | 2973 |  | CORR | CIGR | 04:54 | 05:29 | 05:45 | 31 | 642 | 14 | EXT | Аномалия находится на упругопластическом изгибе: R=508 D, максимальное растяжение на 9.4 час. | 0.89 | (c)
33308.501 | 7.841 | 7.816 | -3.759 | -3.784 | -260 | -162 | -169 | 78 | 3728 | 2975 |  | CORR | GENE | 01:01 | 01:17 | 01:16 | 56 | 182 | 11 | EXT |  | 0.89 | (c)
33310.577 | 9.917 | 9.623 | -1.683 | -1.977 | 1253 | 1570 | 1620 | 1253 | 1587 | 2975 |  | DENT | GENE | 05:05 | 05:56 | 06:04 | 390 | 734 | 1.1 | N/A | Глубина вмятины: 15 мм (1,1%). Линейка: 39 см в (962 см; 05:56 ч:мин) |  | (c)
33313.427 | 1.167 | 1.029 | -10.338 | -10.476 | -1341 | -1040 | -1114 | 886 | 1029 | 2976 |  | DENT | GENE | 04:45 | 05:33 | 05:22 | 294 | 454 | 0.4 | N/A | Глубина вмятины: 6 мм (0,4%). Линейка: 29 см в (103 см; 05:33 ч:мин) |  | (c)
33357.789 | 0.034 | 0.018 | -11.321 | -11.337 | -806 | -447 | -478 | 150 | 18 | 2980 |  | CORR | GENE | 04:26 | 05:24 | 05:19 | 72 | 656 | 13 | EXT |  | 0.89 | (c)
33426.445 | 0 | -0.008 | -11.525 | -11.533 | -1752 | -1443 | -1207 | 661 |  | 2986 | Нарушение формы кольцевого шва | GWAN |  | 04:50 | 05:39 | 06:18 | 0 | 1090 |  | EXT | Нарушение формы кольцевого шва Аномалия находится на отводе. |  | (c)
33426.445 | 0 | -0.028 | -11.525 | -11.553 | 484 | 840 | 836 | 484 |  | 2986 | Нарушение формы кольцевого шва | GWAN |  | 10:51 | 11:48 | 11:47 | 0 | 702 |  | EXT | Нарушение формы кольцевого шва Аномалия находится на отводе. |  | (c)
33710.073 | 11.478 | 11.456 | -0.137 | -0.159 | -772 | -278 | -357 | 0 | 136 | 3010 |  | CORR | CIGR | 02:28 | 03:47 | 03:35 | 23 | 831 | 10 | EXT |  | 0.89 | (c)
33710.21 | 0 | -0.029 | -11.255 | -11.284 | 1676 | -208 | -864 | 1057 |  | 3011 | Нарушение формы кольцевого шва | GWAN |  | 10:21 | 05:17 | 15:31 | 0 | 3842 |  | EXT | Нарушение формы кольцевого шва |  | (c)
33721.311 | 11.101 | 11.088 | -0.154 | -0.167 | -294 | -3 | -50 | 0 | 132 | 3011 |  | CORR | CIGR | 05:03 | 05:50 | 05:42 | 35 | 489 | 11 | EXT |  | 0.89 | (c)
33721.465 | 0 | -0.014 | -11.465 | -11.479 | -2135 | -1701 | -1620 | 1105 |  | 3012 | Нарушение формы кольцевого шва | GWAN |  | 04:34 | 05:44 | 05:57 | 0 | 1030 |  | EXT | Нарушение формы кольцевого шва |  | (c)
33721.626 | 0.161 | 0.126 | -11.304 | -11.339 | -1854 | -1576 | -1579 | 1305 | 126 | 3012 |  | CORR | CIGR | 05:20 | 06:05 | 06:04 | 44 | 550 | 13 | EXT |  | 0.89 | (c)
33801.905 | 0 | -0.034 | -11.05 | -11.084 | 1485 | 1816 | 1883 | 1485 |  | 3019 | Нарушение формы кольцевого шва | GWAN |  | 10:25 | 11:18 | 11:29 | 0 | 797 |  | EXT | Нарушение формы кольцевого шва |  | (c)
33824.349 | 0.119 | 0.088 | -10.851 | -10.882 | -114 | 249 | 151 | 0 | 88 | 3021а |  | CORR | GENE | 04:10 | 05:09 | 04:53 | 51 | 529 | 12 | EXT |  | 0.89 | (c)
33881.41 | 0 | 0 | -11.315 | -11.315 | 1994 | 2116 | 2085 | 1994 | 0 | 3026 | Смещение кромок | GWAN |  | 11:43 | 00:02 | 11:57 | 0 | 182 | 17 | EXT | Смещение кромок Вовнутрь Аномалия находится на отводе. Величина смещения - 3.2 мм. Аномалия находится на упругопластическом изгибе: R=389 D, максимальное растяжение на 5.3 час. |  | (c)
33972.68 | 0 | 0 | -10.925 | -10.925 | 2024 | 2111 | 2104 | 2024 | 0 | 3034 | Смещение кромок | GWAN |  | 05:57 | 06:11 | 06:10 | 0 | 160 | 20 | EXT | Смещение кромок Наружу Величина смещения - 3.1 мм. |  | (c)
34017.806 | 0.301 | -0.089 | -10.759 | -11.149 | 256 | 409 | 463 | 256 | 0 | 3038 |  | DENT | GENE | 05:33 | 05:57 | 06:06 | 525 | 415 | 1.5 | N/A | Глубина вмятины: 21 мм (1,5%). Линейка: 53 см в (-8 см; 05:57 ч:мин) Аномалия находится вблизи кольцевого сварного шва. Аномалия находится вблизи продольного шва. |  | (c)
34039.934 | 0.044 | 0.019 | -11.606 | -11.631 | -1667 | -1078 | -1285 | 902 | 19 | 3040 |  | CORR | GENE | 04:19 | 05:54 | 05:20 | 72 | 765 | 11 | EXT |  | 0.89 | (c)
34074.706 | 11.546 | 11.517 | -0.114 | -0.143 | 801 | 1421 | 1194 | 801 | 76 | 3042 |  | CORR | GENE | 04:50 | 06:30 | 05:53 | 67 | 787 | 19 | EXT |  | 0.89 | (c)
34074.82 | 0 | -0.029 | -11.49 | -11.519 | 2155 | -2027 | -2084 | 1863 |  | 3043 | Коррозия на шве | GWAN | GENE | 05:41 | 06:26 | 06:16 | 100 | 444 | 10 | N/A | Коррозия на шве |  | (c)
34254.49 | 0 | -0.035 | -11.13 | -11.165 | -845 | -356 | 632 | 0 |  | 3059 | Нарушение формы кольцевого шва | GWAN |  | 03:26 | 04:45 | 07:25 | 0 | 2954 |  | EXT | Нарушение формы кольцевого шва |  | (c)
34321.949 | 11.289 | 11.271 | -0.016 | -0.034 | 1507 | 1747 | 1686 | 1507 | 11 | 3064 |  | CORR | CIGR | 04:53 | 05:32 | 05:22 | 23 | 358 | 12 | EXT |  | 0.89 | (c)
34321.965 | 0 | -0.031 | -11.48 | -11.511 | -1077 | -746 | -685 | 294 |  | 3065 | Нарушение формы кольцевого шва | GWAN |  | 01:49 | 02:43 | 02:52 | 0 | 783 |  | EXT | Нарушение формы кольцевого шва |  | (c)
34389.59 | 0 | -0.018 | -11.35 | -11.368 | 2068 | 580 | -604 | 1185 |  | 3071 | Нарушение формы кольцевого шва | GWAN |  | 11:21 | 07:20 | 16:09 | 0 | 3578 |  | EXT | Нарушение формы кольцевого шва |  | (c)
34400.94 | 0 | -0.025 | -11.425 | -11.45 | 533 | 2179 | 1619 | 533 |  | 3072 | Нарушение формы кольцевого шва | GWAN |  | 11:26 | 03:51 | 14:21 | 0 | 2173 |  | EXT | Нарушение формы кольцевого шва |  | (c)
34412.365 | 0 | -0.023 | -11.67 | -11.693 | 388 | 1018 | 1533 | 388 |  | 3073 | Нарушение формы кольцевого шва | GWAN |  | 07:36 | 09:18 | 10:41 | 0 | 2290 |  | EXT | Нарушение формы кольцевого шва |  | (c)
34503.919 | 0.219 | 0.201 | -10.401 | -10.419 | -635 | -444 | -493 | 351 | 201 | 3081 |  | CORR | GENE | 06:03 | 06:33 | 06:26 | 62 | 284 | 15 | EXT | Аномалия находится на упругопластическом изгибе: R=436 D, максимальное растяжение на 6.2 час. | 0.89 | (c)
34525.675 | 11.355 | 11.239 | -0.205 | -0.321 | 1182 | 1464 | 1363 | 1182 | 40 | 3082 |  | DENT | GENE | 04:17 | 05:03 | 04:46 | 281 | 363 | 0.5 | N/A | Глубина вмятины: 7 мм (0,5%). Линейка: 28 см в (1124 см; 05:03 ч:мин) Аномалия находится вблизи кольцевого сварного шва. |  | (c)
34560.255 | 0 | 0 | -11.47 | -11.47 | -1736 | -1145 | -1380 | 1024 | 0 | 3086 | Смещение кромок | GWAN |  | 04:35 | 06:11 | 05:33 | 0 | 712 | 17 | EXT | Смещение кромок Наружу Величина смещения - 2.6 мм. |  | (c)
34596.231 | 1.266 | 1.252 | -10.299 | -10.313 | -2151 | -2099 | -2095 | 2039 | 1252 | 3089 |  | CORR | CIGR | 02:01 | 02:10 | 02:10 | 41 | 112 | 10 | EXT |  | 0.89 | (c)
34617.79 | 0 | 0 | -11.29 | -11.29 | 84 | 258 | 317 | 84 | 0 | 3091 | Смещение кромок | GWAN |  | 04:31 | 04:59 | 05:09 | 0 | 467 | 17 | EXT | Смещение кромок Наружу Величина смещения - 2.7 мм. |  | (c)
34708.93 | 0 | -0.021 | -11.6 | -11.621 | 1238 | -1280 | -1893 | 563 |  | 3099 | Нарушение формы кольцевого шва | GWAN |  | 03:08 | 08:21 | 06:42 | 0 | 2660 |  | EXT | Нарушение формы кольцевого шва |  | (c)
34834.388 | 1.418 | 1.259 | -9.652 | -9.811 | -2194 | -1945 | -1996 | 1797 | 1259 | 3110 |  | DENT | GENE | 06:15 | 06:55 | 06:47 | 264 | 397 | 1.1 | N/A | Глубина вмятины: 15 мм (1,1%). Линейка: 26 см в (126 см; 06:55 ч:мин) |  | (c)
34834.679 | 1.709 | 1.55 | -9.361 | -9.52 | 1816 | 2109 | 2087 | 1816 | 1550 | 3110 |  | DENT | GENE | 05:02 | 05:49 | 05:46 | 350 | 540 | 0.9 | N/A | Глубина вмятины: 13 мм (0,9%). Линейка: 35 см в (155 см; 05:49 ч:мин) |  | (c)
34973.932 | 5.737 | 5.675 | -5.598 | -5.66 | 90 | 147 | 142 | 90 | 5530 | 3122 | Дефект проката | MIAN | GENE | 05:02 | 05:12 | 05:11 | 130 | 104 |  | INT | Дефект проката Эквивалент потери металла 11%. |  | (c)
34982.29 | 2.76 | 2.6 | -8.33 | -8.49 | 388 | 708 | 615 | 388 | 2600 | 3123 |  | DENT | GENE | 04:26 | 05:17 | 05:02 | 290 | 454 | 0.4 | N/A | Глубина вмятины: 5 мм (0,4%). Линейка: 29 см в (260 см; 05:17 ч:мин) |  | (c)
35080.325 | 0 | -0.031 | -10.98 | -11.011 | -224 | 244 | 243 | 224 |  | 3132 | Нарушение формы кольцевого шва | GWAN |  | 11:53 | 01:09 | 13:09 | 0 | 934 |  | EXT | Нарушение формы кольцевого шва |  | (c)
35080.325 | 0 | -0.033 | -10.98 | -11.013 | -1879 | -1389 | -1208 | 537 |  | 3132 | Нарушение формы кольцевого шва | GWAN |  | 07:26 | 08:45 | 09:15 | 0 | 1342 |  | EXT | Нарушение формы кольцевого шва |  | (c)
35114.195 | 0 | -0.021 | -11.375 | -11.396 | -248 | -1409 | 1551 | 0 |  | 3135 | Нарушение формы кольцевого шва | GWAN |  | 01:58 | 10:50 | 06:48 | 0 | 3599 |  | EXT | Нарушение формы кольцевого шва |  | (c)
35136.565 | 0 | -0.03 | -11.265 | -11.295 | -2125 | -86 | -855 | 415 |  | 3137 | Нарушение формы кольцевого шва | GWAN |  | 09:18 | 02:47 | 12:43 | 0 | 2540 |  | EXT | Нарушение формы кольцевого шва |  | (c)
35193.175 | 0 | 0 | -11.28 | -11.28 | -227 | 94 | 14 | 0 | 0 | 3142 | Смещение кромок | GWAN |  | 06:35 | 07:27 | 07:14 | 0 | 482 | 20 | EXT | Смещение кромок Наружу Величина смещения - 3.1 мм. Аномалия находится на упругопластическом изгибе: R=687 D, максимальное растяжение на 11.8 час. |  | (c)
35278.707 | 6.517 | 6.408 | -4.748 | -4.857 | -5 | 49 | 60 | 0 | 4679 | 3149 |  | DENT | GENE | 01:40 | 01:49 | 01:50 | 178 | 131 | 0.6 | N/A | Глубина вмятины: 8 мм (0,6%). Линейка: 18 см в (641 см; 01:49 ч:мин) Аномалия находится вблизи продольного шва. |  | (c)
35463.87 | 10.965 | 10.818 | -0.38 | -0.527 | -2155 | -2070 | -2074 | 1993 | 355 | 3165 |  | ARTD | GENE | 06:54 | 07:08 | 07:07 | 172 | 162 |  | EXT | Эквивалент потери металла 10%. |  | (c)
35644.75 | 0 | 0 | -11.275 | -11.275 | -448 | 46 | -147 | 0 | 0 | 3182 | Смещение кромок | GWAN |  | 04:05 | 05:25 | 04:54 | 0 | 603 | 18 | EXT | Смещение кромок Наружу Величина смещения - 2.8 мм. |  | (c)
35767.321 | 9.246 | 8.967 | -1.879 | -2.158 | -893 | -467 | -512 | 132 | 1634 | 3192 |  | WRIN | GENE | 05:01 | 06:10 | 06:02 | 524 | 761 | 3.2 | N/A | Высота гофр: 45 мм (3,2%). Длина волны: 421 мм Аномалия находится вблизи продольного шва. Аномалия находится на упругопластическом изгибе. |  | (b)
35767.67 | 9.595 | 7.914 | -1.53 | -3.211 | 1703 | -548 | -527 | 0 |  | 3192 |  | OVAL |  | 00:00 | 05:57 | 06:00 | 2600 |  |  | N/A | Овальность: 0,02 |  | (c)
35769.2 | 0 | -0.028 | -11.155 | -11.183 | 1111 | -680 | -1506 | 0 |  | 3193 | Нарушение формы кольцевого шва | GWAN |  | 02:27 | 09:38 | 07:25 | 0 | 3688 |  | EXT | Нарушение формы кольцевого шва Аномалия находится на упругопластическом изгибе: R=284 D, максимальное растяжение на 11.6 час. |  | (c)
35951.591 | 11.496 | 11.468 | -0.114 | -0.142 | 294 | 641 | 604 | 294 | 88 | 3208 |  | CORR | GENE | 05:35 | 06:31 | 06:25 | 54 | 619 | 13 | EXT | Аномалия находится на упругопластическом изгибе: R=384 D, максимальное растяжение на 11.8 час. | 0.89 | (c)
36243.695 | 0 | 0 | -11.415 | -11.415 | -1811 | -1315 | -1349 | 887 | 0 | 3235 | Смещение кромок | GWAN |  | 02:49 | 04:09 | 04:04 | 0 | 924 | 15 | EXT | Смещение кромок Наружу Величина смещения - 2.4 мм. |  | (c)
36278.157 | 11.542 | 11.498 | -0.008 | -0.052 | -1239 | -1078 | -928 | 617 | 8 | 3237 |  | CORR | CIGR | 06:02 | 06:28 | 06:53 | 44 | 622 | 13 | EXT | Аномалия находится на отводе. | 0.89 | (c)
36278.165 | 0 | 0 | -11.26 | -11.26 | -1448 | -885 | -932 | 416 | 0 | 3238 | Смещение кромок | GWAN |  | 07:54 | 09:25 | 09:18 | 0 | 1032 | 15 | EXT | Смещение кромок Наружу Аномалия находится на отводе. Величина смещения - 2.3 мм. |  | (c)
36278.21 | 0.045 | 0.027 | -11.215 | -11.233 | 1630 | 2009 | 1882 | 1630 | 27 | 3238 |  | CORR | CIGR | 04:11 | 05:12 | 04:52 | 33 | 503 | 15 | EXT |  | 0.89 | (c)
36300.411 | 10.986 | 10.918 | -0.079 | -0.147 | 105 | 266 | 213 | 105 | 46 | 3239 |  | CORR | GENE | 06:51 | 07:17 | 07:09 | 101 | 217 | 10 | EXT |  | 0.89 | (c)
36300.624 | 0.134 | 0.132 | -11.241 | -11.243 | -788 | -705 | -714 | 641 | 132 | 3240 |  | CORR | CIGR | 06:53 | 07:06 | 07:04 | 27 | 147 | 10 | EXT |  | 0.89 | (c)
36323.078 | 11.213 | 11.196 | -0.052 | -0.069 | -797 | -566 | -611 | 424 | 34 | 3241 |  | CORR | CIGR | 06:54 | 07:31 | 07:24 | 35 | 373 | 13 | EXT |  | 0.89 | (c)
36560.13 | 10.865 | 10.714 | -0.735 | -0.886 | -2036 | -1790 | -1702 | 1368 | 625 | 3262 |  | DENT | GENE | 05:22 | 06:02 | 06:16 | 261 | 668 | 1.2 | N/A | Глубина вмятины: 17 мм (1,2%). Линейка: 26 см в (1071 см; 06:02 ч:мин) |  | (c)
36718.575 | 0 | -0.017 | -11.25 | -11.267 | -2025 | -380 | -468 | 1088 |  | 3277 | Нарушение формы кольцевого шва | GWAN |  | 11:35 | 04:01 | 15:47 | 0 | 3113 |  | EXT | Нарушение формы кольцевого шва |  | (c)
36718.641 | 0.066 | 0.054 | -11.184 | -11.196 | 490 | 587 | 565 | 490 | 54 | 3277 |  | CORR | CIGR | 06:21 | 06:37 | 06:33 | 24 | 151 | 13 | EXT |  | 0.89 | (c)
36801.541 | 3.196 | 3.082 | -8.429 | -8.543 | -87 | 205 | 124 | 0 | 3082 | 3284 |  | DENT | GENE | 04:19 | 05:06 | 04:53 | 198 | 420 | 0.8 | N/A | Глубина вмятины: 11 мм (0,8%). Линейка: 20 см в (308 см; 05:06 ч:мин) Аномалия находится вблизи продольного шва. |  | (c)
36803.161 | 4.816 | 4.349 | -6.809 | -7.276 | 188 | 459 | 674 | 188 | 4349 | 3284 |  | WRIN | GENE | 05:03 | 05:47 | 06:22 | 634 | 973 | 3.1 | N/A | Высота гофр: 44 мм (3,1%). Длина волны: 274 мм |  | (b)
36832.655 | 0.135 | 0.117 | -11.105 | -11.123 | 1802 | -1730 | -2139 | 1618 | 117 | 3287 |  | CORR | CIGR | 04:25 | 06:55 | 05:49 | 35 | 1042 | 10 | EXT | Аномалия находится на упругопластическом изгибе: R=418 D, максимальное растяжение на 6.3 час. | 0.92 | (c)
36949.626 | 2.761 | 2.552 | -8.814 | -9.023 | -276 | -120 | -40 | 0 | 2552 | 3297 |  | DENT | GENE | 07:11 | 07:36 | 07:49 | 384 | 473 | 0.4 | N/A | Глубина вмятины: 6 мм (0,4%). Линейка: 38 см в (255 см; 07:36 ч:мин) Аномалия находится вблизи продольного шва. |  | (c)
36971.043 | 1.373 | 0.848 | -9.782 | -10.307 | 811 | 1274 | 1135 | 811 | 848 | 3299 |  | DENT | GENE | 04:34 | 05:48 | 05:26 | 1044 | 646 | 0.7 | N/A | Глубина вмятины: 10 мм (0,7%). Линейка: 104 см в (85 см; 05:48 ч:мин) Аномалия находится на отводе. |  | (c)
37024.363 | 8.558 | 8.471 | -2.732 | -2.819 | 2031 | 2092 | 2099 | 2031 | 2663 | 3303 |  | DENT | GENE | 03:59 | 04:09 | 04:10 | 156 | 137 | 0.6 | N/A | Глубина вмятины: 8 мм (0,6%). Линейка: 16 см в (847 см; 04:09 ч:мин) |  | (c)
37121.385 | 4.55 | 4.528 | -6.775 | -6.797 | 488 | 554 | 536 | 488 | 4528 | 3312 |  | CORR | CIGR | 03:13 | 03:23 | 03:20 | 30 | 96 | 10 | EXT |  | 0.89 | (c)
37124.872 | 8.037 | 6.243 | -3.288 | -5.082 | 320 | 371 | 400 | 320 | 720 | 3312 |  | GOUG | GENE | 02:46 | 02:54 | 02:58 | 4362 | 158 | 10 | EXT | Зона задиров. |  | (c)
37179.895 | 6.805 | 6.706 | -4.815 | -4.914 | -1106 | -1041 | -1045 | 984 | 4750 | 3317 |  | DENT | GENE | 06:11 | 06:21 | 06:21 | 164 | 122 | 0.7 | N/A | Глубина вмятины: 10 мм (0,7%). Линейка: 16 см в (671 см; 06:21 ч:мин) |  | (c)
37242.025 | 0 | -0.022 | -11.44 | -11.462 | -2087 | -1494 | -1516 | 945 |  | 3323 | Нарушение формы кольцевого шва | GWAN |  | 03:23 | 04:59 | 04:55 | 0 | 1142 |  | EXT | Нарушение формы кольцевого шва Аномалия находится на упругопластическом изгибе: R=480 D, максимальное растяжение на 6.5 час. |  | (c)
37242.025 | 0 | -0.026 | -11.44 | -11.466 | -544 | -94 | -163 | 0 |  | 3323 | Нарушение формы кольцевого шва | GWAN |  | 07:32 | 08:45 | 08:34 | 0 | 763 |  | EXT | Нарушение формы кольцевого шва Аномалия находится на упругопластическом изгибе: R=480 D, максимальное растяжение на 6.5 час. |  | (c)
37310.538 | 10.703 | 9.14 | -0.432 | -1.995 | 376 | 419 | 628 | 376 | 46 | 3328 |  | GOUG | GENE | 11:31 | 11:38 | 12:12 | 1949 | 504 | 10 | EXT | Зона задиров. |  | (b)
37313.501 | 2.531 | 2.263 | -9.109 | -9.377 | 337 | 353 | 366 | 337 | 2263 | 3329 |  | GOUG | GENE | 00:40 | 00:43 | 00:45 | 1000 | 58 | 28 | EXT | Зона задиров. |  | (a)
37315.718 | 4.748 | 0.082 | -6.892 | -11.558 | -43 | 370 | 221 | 0 | 82 | 3329 |  | GOUG | GENE | 11:39 | 00:45 | 12:21 | 5706 | 529 | 10 | EXT | Зона задиров. |  | (b)
37325.925 | 3.315 | 3.116 | -8.31 | -8.509 | 1241 | 1533 | 1509 | 1241 | 3116 | 3330 |  | DENT | GENE | 05:02 | 05:49 | 05:45 | 389 | 535 | 0.4 | N/A | Глубина вмятины: 5 мм (0,4%). Линейка: 39 см в (312 см; 05:49 ч:мин) |  | (c)
37659.44 | 0 | 0 | -11.095 | -11.095 | 1683 | -1656 | -1799 | 819 | 0 | 3360 | Смещение кромок | GWAN |  | 03:17 | 06:18 | 05:55 | 0 | 1959 | 17 | EXT | Смещение кромок Наружу Величина смещения - 2.7 мм. |  | (c)
38077.82 | 0 | 0 | -11.24 | -11.24 | -1642 | -1634 | -1632 | 1621 | 0 | 3397 | Непровар / утяжина | GWAN |  | 05:01 | 05:02 | 05:03 | 0 | 22 | 13 | INT | Непровар / утяжина Аномалия находится на упругопластическом изгибе: R=597 D, максимальное растяжение на 6.1 час. |  | (c)
38096.872 | 7.812 | 7.8 | -3.313 | -3.325 | 107 | 226 | 190 | 107 | 3285 | 3398 |  | CORR | CIGR | 00:20 | 00:40 | 00:34 | 40 | 166 | 10 | EXT |  | 0.89 | (c)
38191.25 | 11.525 | 11.492 | -0.08 | -0.113 | 208 | 850 | 656 | 208 | 39 | 3406 |  | CORR | GENE | 05:09 | 06:52 | 06:21 | 74 | 896 | 12 | EXT | Аномалия находится на упругопластическом изгибе: R=873 D, максимальное растяжение на 5.2 час. | 0.89 | (c)
38220.771 | 6.756 | 6.611 | -4.644 | -4.789 | 1766 | 2116 | 2113 | 1766 | 4525 | 3409 |  | DENT | GENE | 05:27 | 06:24 | 06:23 | 264 | 696 | 0.8 | N/A | Глубина вмятины: 11 мм (0,8%). Линейка: 26 см в (661 см; 06:24 ч:мин) |  | (c)
38251.832 | 3.877 | 3.827 | -6.928 | -6.978 | 34 | 109 | 187 | 34 | 3827 | 3412 |  | CORR | GENE | 01:43 | 01:56 | 02:08 | 82 | 307 | 15 | EXT |  | 0.89 | (c)
38409.63 | 2.295 | 2.029 | -9.045 | -9.311 | -1391 | -822 | -1018 | 644 | 2029 | 3426 |  | DENT | GENE | 04:22 | 05:53 | 05:22 | 695 | 747 | 0.6 | N/A | Глубина вмятины: 9 мм (0,6%). Линейка: 70 см в (203 см; 05:53 ч:мин) |  | (c)
38422.448 | 3.773 | 3.671 | -7.612 | -7.714 | -64 | 381 | 224 | 0 | 3671 | 3427 |  | DENT | GENE | 04:28 | 05:39 | 05:14 | 237 | 577 | 0.8 | N/A | Глубина вмятины: 11 мм (0,8%). Линейка: 24 см в (367 см; 05:39 ч:мин) Аномалия находится вблизи продольного шва. |  | (c)
38499.126 | 1.651 | 1.487 | -9.939 | -10.103 | 1760 | 2004 | 1961 | 1760 | 1487 | 3434 |  | DENT | GENE | 03:12 | 03:52 | 03:45 | 283 | 404 | 0.6 | N/A | Глубина вмятины: 8 мм (0,6%). Линейка: 28 см в (149 см; 03:52 ч:мин) |  | (c)
38611.365 | 0 | -0.019 | -11.54 | -11.559 | -562 | -181 | -145 | 0 |  | 3444 | Нарушение формы кольцевого шва | GWAN |  | 05:12 | 06:14 | 06:20 | 0 | 833 |  | EXT | Нарушение формы кольцевого шва |  | (c)
38691.17 | 0 | -0.032 | -11.325 | -11.357 | -630 | 1225 | 594 | 0 |  | 3451 | Нарушение формы кольцевого шва | GWAN |  | 06:41 | 11:41 | 09:59 | 0 | 2448 |  | EXT | Нарушение формы кольцевого шва |  | (c)
38702.658 | 0.163 | 0.144 | -11.507 | -11.526 | 417 | 622 | 642 | 417 | 144 | 3452 |  | CORR | CIGR | 06:29 | 07:02 | 07:05 | 33 | 449 | 10 | EXT |  | 0.89 | (c)
38714.089 | 11.594 | 11.539 | -0.076 | -0.131 | 281 | 482 | 423 | 281 | 59 | 3452 |  | CORR | GENE | 06:07 | 06:39 | 06:30 | 72 | 284 | 11 | EXT |  | 0.89 | (c)
38770.946 | 0.086 | 0.048 | -11.529 | -11.567 | 538 | 662 | 707 | 538 | 48 | 3458 |  | CORR | GENE | 04:42 | 05:02 | 05:09 | 75 | 339 | 10 | EXT |  | 0.89 | (c)
38890.304 | 5.169 | 4.688 | -5.631 | -6.112 | -1535 | -1082 | -1206 | 878 | 4688 | 3468 |  | WRIN | GENE | 04:57 | 06:10 | 05:50 | 628 | 657 | 0.7 | N/A | Высота гофр: 10 мм (0,7%). Длина волны: 504 мм Аномалия находится на отводе. |  | (c)
38985.55 | 0 | 0 | -11.095 | -11.095 | 1470 | 1513 | 1706 | 1470 | 0 | 3477 | Смещение кромок | GWAN |  | 10:00 | 10:07 | 10:38 | 0 | 472 | 18 | EXT | Смещение кромок Наружу Величина смещения - 2.9 мм. Аномалия находится на упругопластическом изгибе: R=586 D, максимальное растяжение на 5.1 час. |  | (c)
39245.127 | 0.137 | 0.127 | -11.458 | -11.468 | 752 | 841 | 857 | 752 | 127 | 3500 |  | CORR | CIGR | 07:08 | 07:23 | 07:25 | 24 | 211 | 10 | EXT | Аномалия находится на упругопластическом изгибе: R=646 D, максимальное растяжение на 6.2 час. | 0.89 | (c)
39256.585 | 0 | -0.017 | -10.985 | -11.002 | 684 | 1930 | 1382 | 684 |  | 3501 | Нарушение формы кольцевого шва | GWAN |  | 06:24 | 09:45 | 08:16 | 0 | 1396 |  | EXT | Нарушение формы кольцевого шва |  | (c)
39256.585 | 0 | -0.025 | -10.985 | -11.01 | -2016 | -1698 | -1656 | 1295 |  | 3501 | Нарушение формы кольцевого шва | GWAN |  | 11:08 | 11:59 | 12:06 | 0 | 721 |  | EXT | Нарушение формы кольцевого шва |  | (c)
39290.515 | 0 | -0.014 | -11.5 | -11.514 | 1831 | 2176 | -2217 | 1805 |  | 3504 | Нарушение формы кольцевого шва | GWAN |  | 11:30 | 00:26 | 12:37 | 0 | 826 |  | EXT | Нарушение формы кольцевого шва |  | (c)
39290.515 | 0 | -0.023 | -11.5 | -11.523 | -1462 | -1168 | -1019 | 576 |  | 3504 | Нарушение формы кольцевого шва | GWAN |  | 02:38 | 03:26 | 03:50 | 0 | 886 |  | EXT | Нарушение формы кольцевого шва |  | (c)
39430.926 | 2.781 | 2.68 | -8.339 | -8.44 | -1006 | -689 | -771 | 536 | 2680 | 3516 |  | DENT | GENE | 04:52 | 05:43 | 05:30 | 234 | 469 | 0.5 | N/A | Глубина вмятины: 7 мм (0,5%). Линейка: 23 см в (268 см; 05:43 ч:мин) Аномалия находится на упругопластическом изгибе. |  | (c)
39437.384 | 9.239 | 9.065 | -1.881 | -2.055 | -987 | -590 | -697 | 407 | 1605 | 3516 |  | DENT | GENE | 04:55 | 05:59 | 05:42 | 450 | 580 | 0.7 | N/A | Глубина вмятины: 10 мм (0,7%). Линейка: 45 см в (907 см; 05:59 ч:мин) Аномалия находится на упругопластическом изгибе. |  | (c)
39554.103 | 11.048 | 11.03 | -0.132 | -0.15 | 2198 | -2075 | -2075 | 1886 | 122 | 3526 |  | CORR | CIGR | 05:06 | 05:37 | 05:37 | 28 | 377 | 10 | EXT |  | 0.89 | (c)
39931.525 | 5.825 | 5.599 | -5.82 | -6.046 | 1143 | 1514 | 1391 | 1143 | 5599 | 3560 |  | DENT | GENE | 05:16 | 06:16 | 05:56 | 384 | 496 | 0.4 | N/A | Глубина вмятины: 6 мм (0,4%). Линейка: 38 см в (560 см; 06:16 ч:мин) |  | (c)
40025.843 | 8.373 | 8.228 | -2.697 | -2.842 | 808 | 1218 | 1116 | 808 | 2483 | 3568 |  | DENT | GENE | 04:35 | 05:41 | 05:24 | 359 | 616 | 1 | N/A | Глубина вмятины: 14 мм (1,0%). Линейка: 36 см в (823 см; 05:41 ч:мин) |  | (c)
40049.518 | 9.353 | 9.234 | -1.732 | -1.851 | -1230 | -1222 | -1121 | 1012 | 1718 | 3570 |  | GOUG | GENE | 03:48 | 03:49 | 04:05 | 133 | 218 | 6 | EXT | Задир. |  | (c)
40203.028 | 5.218 | 5.099 | -6.202 | -6.321 | -1813 | -1520 | -1549 | 1285 | 5099 | 3584 |  | WRIN | GENE | 09:59 | 10:47 | 10:42 | 239 | 528 | 1 | N/A | Высота гофр: 14 мм (1,0%). Длина волны: 202 мм Аномалия находится на отводе. |  | (c)
40203.628 | 5.818 | 5.682 | -5.602 | -5.738 | -1748 | -1484 | -1520 | 1292 | 5471 | 3584 |  | WRIN | GENE | 10:10 | 10:52 | 10:47 | 267 | 456 | 0.7 | N/A | Высота гофр: 10 мм (0,7%). Длина волны: 196 мм Аномалия находится на отводе. |  | (c)
40555.468 | 4.583 | 4.47 | -6.762 | -6.875 | -275 | -206 | -195 | 116 | 4470 | 3615 |  | DENT | GENE | 04:57 | 05:08 | 05:09 | 233 | 159 | 1 | N/A | Глубина вмятины: 14 мм (1,0%). Линейка: 23 см в (447 см; 05:08 ч:мин) Аномалия находится вблизи продольного шва. |  | (c)
40562.323 | 0.093 | 0.073 | -10.827 | -10.847 | 71 | 215 | 196 | 71 | 73 | 3616 |  | CORR | CIGR | 06:09 | 06:32 | 06:29 | 24 | 250 | 13 | EXT |  | 0.89 | (c)
40856.09 | 11.505 | 11.466 | -0.065 | -0.104 | -1091 | -844 | -936 | 781 | 40 | 3641 |  | CORR | GENE | 05:35 | 06:15 | 06:00 | 64 | 310 | 13 | EXT | Аномалия находится на отводе. | 0.89 | (c)
41016.665 | 0 | -0.042 | -11.185 | -11.227 | -416 | -111 | -164 | 0 |  | 3656 | Нарушение формы кольцевого шва | GWAN |  | 09:03 | 09:53 | 09:44 | 0 | 504 |  | EXT | Нарушение формы кольцевого шва Аномалия находится на упругопластическом изгибе: R=732 D, максимальное растяжение на 5.8 час. |  | (c)
41053.504 | 3.659 | 3.51 | -7.521 | -7.67 | 1374 | 1576 | 1685 | 1374 | 3510 | 3659 |  | DENT | GENE | 04:22 | 04:55 | 05:12 | 300 | 621 | 0.4 | N/A | Глубина вмятины: 6 мм (0,4%). Линейка: 30 см в (351 см; 04:55 ч:мин) |  | (c)
41054.727 | 4.882 | 4.769 | -6.298 | -6.411 | 1555 | 1888 | 1874 | 1555 | 4769 | 3659 |  | DENT | GENE | 04:51 | 05:45 | 05:43 | 198 | 637 | 0.8 | N/A | Глубина вмятины: 12 мм (0,8%). Линейка: 20 см в (477 см; 05:45 ч:мин) |  | (c)
41205.36 | 0 | -0.03 | -4.1 | -4.13 | -1783 | -1108 | -1356 | 928 |  | 3672в | Нарушение формы кольцевого шва | GWAN |  | 00:34 | 02:23 | 01:43 | 0 | 856 |  | EXT | Нарушение формы кольцевого шва |  | (c)
41214.026 | 4.566 | 4.394 | -6.824 | -6.996 | -579 | -456 | -476 | 373 | 4394 | 3673 |  | DENT | GENE | 05:18 | 05:38 | 05:34 | 541 | 206 | 0.6 | N/A | Глубина вмятины: 8 мм (0,6%). Линейка: 54 см в (439 см; 05:38 ч:мин) |  | (c)
41698.885 | 0 | -0.031 | -11.1 | -11.131 | 1955 | -2039 | -2109 | 1713 |  | 3716 | Нарушение формы кольцевого шва | GWAN |  | 08:01 | 09:16 | 09:05 | 0 | 792 |  | EXT | Нарушение формы кольцевого шва |  | (c)
41756.975 | 1.135 | 1.116 | -10.095 | -10.114 | -204 | -56 | -104 | 3 | 1116 | 3721 |  | CORR | CIGR | 02:46 | 03:10 | 03:02 | 40 | 201 | 11 | EXT |  | 0.89 | (c)
41840.996 | 5.061 | 4.636 | -6.534 | -6.959 | -2117 | -1349 | -1496 | 876 | 4636 | 3728 |  | WRIN | GENE | 04:00 | 06:04 | 05:40 | 886 | 1241 | 2 | N/A | Высота гофр: 28 мм (2,0%). Длина волны: 192 мм |  | (c)
41934.174 | 7.869 | 7.792 | -3.356 | -3.433 | 1074 | 1193 | 1273 | 1074 | 3260 | 3736 |  | DENT | GENE | 03:32 | 03:51 | 04:04 | 173 | 398 | 0.4 | N/A | Глубина вмятины: 6 мм (0,4%). Линейка: 17 см в (779 см; 03:51 ч:мин) |  | (c)
41963.507 | 3.297 | 3.26 | -8.043 | -8.08 | -218 | -69 | -85 | 47 | 3260 | 3739 | Дефект проката | MIAN | GENE | 11:37 | 00:01 | 11:58 | 65 | 265 |  | INT | Дефект проката Эквивалент потери металла 19%. |  | (c)
41970.345 | 10.135 | 10.102 | -1.205 | -1.238 | 1105 | 1279 | 1270 | 1105 | 1177 | 3739 |  | CORR | GENE | 03:10 | 03:38 | 03:37 | 61 | 331 | 12 | EXT |  | 0.89 | (c)
41994.255 | 0 | -0.019 | -11.485 | -11.504 | -595 | 1531 | 1441 | 0 |  | 3742 | Нарушение формы кольцевого шва | GWAN |  | 06:23 | 00:06 | 11:51 | 0 | 4072 |  | EXT | Нарушение формы кольцевого шва |  | (c)
42085.875 | 0.13 | 0.094 | -11.51 | -11.546 | -1655 | -1425 | -1403 | 1152 | 94 | 3750 |  | CORR | GENE | 05:31 | 06:08 | 06:11 | 51 | 503 | 14 | EXT |  | 0.89 | (c)
42269.476 | 11.156 | 11.073 | -0.029 | -0.112 | -139 | 48 | 82 | 0 | 17 | 3765 |  | CORR | GENE | 05:25 | 05:56 | 06:01 | 95 | 442 | 11 | EXT |  | 0.89 | (c)
42280.994 | 11.489 | 11.464 | -0.106 | -0.131 | -1311 | -1247 | -1209 | 1107 | 84 | 3766 |  | CORR | CIGR | 06:58 | 07:09 | 07:15 | 47 | 204 | 11 | EXT |  | 0.89 | (c)
42281.157 | 0.057 | 0.046 | -11.563 | -11.574 | 1429 | 1598 | 1614 | 1429 | 46 | 3767 |  | CORR | CIGR | 04:13 | 04:40 | 04:43 | 36 | 370 | 15 | EXT |  | 0.89 | (c)
42292.611 | 11.511 | 11.499 | -0.109 | -0.121 | 1165 | 1299 | 1266 | 1165 | 93 | 3767 |  | CORR | CIGR | 03:30 | 03:52 | 03:46 | 28 | 202 | 10 | EXT |  | 0.89 | (c)
42292.848 | 0.128 | 0.093 | -11.397 | -11.432 | -1227 | -833 | -920 | 613 | 93 | 3768 |  | CORR | CIGR | 03:34 | 04:38 | 04:23 | 47 | 614 | 12 | EXT |  | 0.89 | (c)
42487.076 | 11.501 | 11.477 | -0.119 | -0.143 | -298 | -143 | -180 | 62 | 49 | 3784 |  | CORR | GENE | 05:39 | 06:04 | 05:58 | 94 | 236 | 10 | EXT |  | 0.89 | (c)
42510.277 | 11.482 | 11.459 | -0.133 | -0.156 | -849 | -757 | -747 | 644 | 129 | 3786 |  | CORR | CIGR | 06:36 | 06:51 | 06:53 | 27 | 205 | 14 | EXT |  | 0.89 | (c)
42633.86 | 1.115 | 1.057 | -9.97 | -10.028 | 46 | 105 | 126 | 46 | 1057 | 3798 |  | ARTD | GENE | 04:11 | 04:21 | 04:24 | 144 | 160 |  | EXT | Наплавка. Аномалия находится на упругопластическом изгибе: R=569 D, максимальное растяжение на 6 час. |  | (c)
42643.83 | 0 | -0.02 | -11.535 | -11.555 | -1293 | -990 | -1017 | 742 |  | 3799 | Нарушение формы кольцевого шва | GWAN |  | 05:23 | 06:12 | 06:07 | 0 | 550 |  | EXT | Нарушение формы кольцевого шва |  | (c)
42745.755 | 0 | -0.018 | -11.3 | -11.318 | 572 | 793 | 939 | 572 |  | 3808 | Нарушение формы кольцевого шва | GWAN |  | 02:35 | 03:11 | 03:35 | 0 | 734 |  | EXT | Нарушение формы кольцевого шва |  | (c)
42789.925 | 0 | -0.022 | -10.88 | -10.902 | -53 | 392 | 333 | 0 |  | 3812 | Нарушение формы кольцевого шва | GWAN |  | 02:21 | 03:33 | 03:23 | 0 | 771 |  | EXT | Нарушение формы кольцевого шва |  | (c)
42789.925 | 0 | -0.029 | -10.88 | -10.909 | 868 | 1924 | 1782 | 868 |  | 3812 | Нарушение формы кольцевого шва | GWAN |  | 04:49 | 07:40 | 07:17 | 0 | 1828 |  | EXT | Нарушение формы кольцевого шва |  | (c)
42823.3 | 0 | -0.01 | -11.06 | -11.07 | 282 | 861 | 828 | 282 |  | 3815 | Нарушение формы кольцевого шва | GWAN |  | 04:10 | 05:43 | 05:38 | 0 | 1092 |  | EXT | Нарушение формы кольцевого шва |  | (c)
42972.783 | 3.748 | 3.597 | -7.357 | -7.508 | 749 | 966 | 1005 | 749 | 3597 | 3828 |  | DENT | GENE | 05:05 | 05:40 | 05:46 | 339 | 512 | 1.3 | N/A | Глубина вмятины: 19 мм (1,3%). Линейка: 34 см в (360 см; 05:40 ч:мин) Аномалия находится на отводе. |  | (c)
43047.498 | 11.358 | 11.348 | -0.097 | -0.107 | -2068 | -1929 | -1938 | 1808 | 82 | 3834 |  | CORR | CIGR | 06:08 | 06:30 | 06:28 | 25 | 260 | 11 | EXT |  | 0.89 | (c)
43104.875 | 0 | -0.031 | -11.345 | -11.376 | -366 | 381 | 397 | 0 |  | 3840 | Коррозия на шве | GWAN | GENE | 03:17 | 05:18 | 05:20 | 96 | 1525 | 16 | EXT | Коррозия на шве |  | (c)
43127.488 | 11.268 | 11.171 | -0.032 | -0.129 | 1524 | 1556 | 1542 | 1524 | 12 | 3841 |  | CORR | AXGR | 06:54 | 06:59 | 06:57 | 117 | 36 | 10 | EXT |  | 0.89 | (c)
43142.079 | 3.379 | 3.275 | -7.931 | -8.035 | -36 | -8 | -16 | 0 | 3275 | 3843 |  | LWAN | AXGR | 05:55 | 05:60 | 05:58 | 199 | 39 |  | EXT | Эквивалент потери металла 10%. |  | (c)
43142.149 | 3.449 | 3.141 | -7.861 | -8.169 | -489 | 50 | -55 | 0 | 3141 | 3843 |  | WRIN | GENE | 04:42 | 06:09 | 05:52 | 768 | 868 | 1.1 | N/A | Высота гофр: 15 мм (1,1%). Длина волны: 238 мм Аномалия находится вблизи продольного шва. |  | (a)
43218.149 | 11.224 | 11.179 | -0.056 | -0.101 | -376 | -53 | -93 | 0 | 41 | 3849 |  | CORR | GENE | 04:48 | 05:40 | 05:33 | 60 | 566 | 10 | EXT |  | 0.89 | (c)
43353.685 | 0.1 | 0.027 | -11 | -11.073 | 326 | 706 | 598 | 326 | 27 | 3862 |  | CORR | GENE | 05:59 | 07:01 | 06:43 | 95 | 545 | 13 | EXT |  | 0.89 | (c)
43387.544 | 0.149 | 0.116 | -11.491 | -11.524 | 23 | 247 | 424 | 23 | 116 | 3865 |  | CORR | CIGR | 06:14 | 06:50 | 07:19 | 34 | 802 | 10 | EXT |  | 0.89 | (c)
43444.185 | 0 | -0.03 | -10.58 | -10.61 | 199 | -653 | -2219 | 176 |  | 3870 | Нарушение формы кольцевого шва | GWAN |  | 06:18 | 04:00 | 11:48 | 0 | 4086 |  | EXT | Нарушение формы кольцевого шва Аномалия находится на упругопластическом изгибе: R=820 D, максимальное растяжение на 6.5 час. |  | (c)
43614.58 | 0 | -0.019 | -11.43 | -11.449 | -1704 | -968 | 15 | 0 |  | 3885 | Нарушение формы кольцевого шва | GWAN |  | 00:51 | 02:50 | 05:28 | 0 | 3438 |  | EXT | Нарушение формы кольцевого шва |  | (c)
43994.708 | 8.733 | 8.708 | -2.417 | -2.442 | 474 | 529 | 536 | 474 | 2406 | 3918а |  | CORR | CIGR | 06:55 | 07:04 | 07:05 | 36 | 124 | 10 | EXT |  | 0.89 | (c)
43998.62 | 0 | -0.003 | -10.4 | -10.403 | 993 | 1274 | 1942 | 993 |  | 3919а | Нарушение формы кольцевого шва | GWAN |  | 02:21 | 03:07 | 04:55 | 0 | 1899 |  | EXT | Нарушение формы кольцевого шва |  | (c)
44008.896 | 10.276 | 10.247 | -0.124 | -0.153 | 901 | 1160 | 1498 | 901 | 110 | 3919а |  | CORR | CIGR | 02:07 | 02:48 | 03:43 | 43 | 1193 | 10 | EXT |  | 0.89 | (c)
44031.473 | 11.243 | 11.227 | -0.127 | -0.143 | -2187 | -2110 | -2059 | 1931 | 109 | 3921 |  | CORR | CIGR | 05:12 | 05:25 | 05:33 | 34 | 256 | 13 | EXT |  | 0.89 | (c)
44031.593 | 11.363 | 11.304 | -0.007 | -0.066 | 1902 | 2023 | 2057 | 1902 | 7 | 3921 |  | CORR | GENE | 04:12 | 04:32 | 04:37 | 59 | 309 | 10 | EXT |  | 0.89 | (c)
44031.747 | 0.147 | 0.109 | -11.513 | -11.551 | 2053 | 2207 | -2089 | 1769 | 109 | 3922 |  | CORR | CIGR | 04:27 | 04:52 | 05:19 | 51 | 639 | 10 | EXT |  | 0.89 | (c)
44033.253 | 1.653 | 1.629 | -10.007 | -10.031 | 1936 | 2037 | 2024 | 1936 | 1629 | 3922 |  | CORR | CIGR | 04:09 | 04:25 | 04:23 | 53 | 177 | 12 | EXT |  | 0.89 | (c)
44147 | 0 | -0.019 | -11.2 | -11.219 | 2120 | -1967 | -1983 | 1626 |  | 3932 | Нарушение формы кольцевого шва | GWAN |  | 00:41 | 01:41 | 01:38 | 0 | 715 |  | EXT | Нарушение формы кольцевого шва |  | (c)
44147 | 0 | -0.012 | -11.2 | -11.212 | -1017 | -864 | 209 | 0 |  | 3932 | Нарушение формы кольцевого шва | GWAN |  | 04:14 | 04:39 | 07:32 | 0 | 2453 |  | EXT | Нарушение формы кольцевого шва |  | (c)
44163.2 | 5 | 4.984 | -6.495 | -6.511 | 1199 | 1361 | 1438 | 1199 | 4984 | 3933 |  | CORR | GENE | 05:38 | 06:04 | 06:17 | 59 | 477 | 12 | EXT |  | 0.89 | (c)
44169.695 | 0 | -0.02 | -11.615 | -11.635 | -2223 | -1697 | -1676 | 1129 |  | 3934 | Нарушение формы кольцевого шва | GWAN |  | 03:54 | 05:20 | 05:23 | 0 | 1095 |  | EXT | Нарушение формы кольцевого шва |  | (c)
44181.31 | 0 | -0.013 | -11.62 | -11.633 | -921 | -534 | -433 | 0 |  | 3935 | Нарушение формы кольцевого шва | GWAN |  | 03:30 | 04:32 | 04:49 | 0 | 977 |  | EXT | Нарушение формы кольцевого шва |  | (c)
44318.922 | 0.097 | 0.057 | -11.533 | -11.573 | -1810 | -1604 | -1420 | 1030 | 57 | 3947 |  | CORR | GENE | 06:41 | 07:15 | 07:44 | 64 | 780 | 11 | EXT |  | 0.89 | (c)
44330.4 | 11.575 | 11.495 | -0.055 | -0.135 | 2102 | 2199 | -1802 | 1245 | 36 | 3947 |  | CORR | GENE | 05:13 | 05:28 | 06:43 | 99 | 1114 | 13 | EXT |  | 0.89 | (c)
44330.622 | 0.167 | 0.039 | -11.448 | -11.576 | -1497 | -467 | -782 | 66 | 39 | 3948 |  | CORR | GENE | 04:54 | 07:41 | 06:50 | 144 | 1431 | 12 | EXT |  | 0.9 | (c)
44338.298 | 7.843 | 7.828 | -3.772 | -3.787 | -511 | -453 | -455 | 398 | 3749 | 3948 |  | CORR | CIGR | 07:34 | 07:43 | 07:43 | 38 | 113 | 11 | EXT |  | 0.89 | (c)
44421.675 | 0 | -0.027 | -11.6 | -11.627 | 2099 | -2038 | -1936 | 1509 |  | 3956 | Нарушение формы кольцевого шва | GWAN |  | 07:52 | 08:44 | 09:01 | 0 | 853 |  | EXT | Нарушение формы кольцевого шва |  | (c)
44486.635 | 0 | -0.022 | -11.035 | -11.057 | -1608 | -1067 | -981 | 354 |  | 3962 | Нарушение формы кольцевого шва | GWAN |  | 08:38 | 10:05 | 10:19 | 0 | 1254 |  | EXT | Нарушение формы кольцевого шва Аномалия находится на упругопластическом изгибе: R=355 D, максимальное растяжение на 6 час. |  | (c)
44611.365 | 0 | 0 | -11.075 | -11.075 | -1210 | -986 | -955 | 701 | 0 | 3973 | Смещение кромок | GWAN |  | 09:20 | 09:56 | 10:01 | 0 | 509 | 22 | EXT | Смещение кромок Вовнутрь Величина смещения - 3.5 мм. |  | (c)
44689.43 | 0 | -0.016 | -11.295 | -11.311 | -273 | 856 | 504 | 0 |  | 3980 | Нарушение формы кольцевого шва | GWAN |  | 06:06 | 09:08 | 08:12 | 0 | 1553 |  | EXT | Нарушение формы кольцевого шва |  | (c)
44780.437 | 11.492 | 11.444 | -0.028 | -0.076 | 203 | 358 | 305 | 203 | 23 | 3987 |  | CORR | GENE | 05:25 | 05:50 | 05:42 | 53 | 203 | 10 | EXT | Аномалия находится на упругопластическом изгибе: R=416 D, максимальное растяжение на 6.2 час. | 0.89 | (c)
44922.271 | 4.206 | 4.157 | -7.234 | -7.283 | 1873 | 1898 | 1890 | 1873 | 4157 | 4000 |  | GOUG | AXGR | 05:44 | 05:48 | 05:46 | 188 | 34 | 8 | EXT | Задир. |  | (c)
44922.37 | 4.305 | 4.157 | -7.135 | -7.283 | 1421 | 2041 | 1826 | 1421 | 4157 | 4000 |  | DENT | GENE | 04:31 | 06:11 | 05:36 | 259 | 809 | 0.7 | N/A | Глубина вмятины: 10 мм (0,7%). Линейка: 26 см в (416 см; 06:11 ч:мин) Аномалия находится вблизи дефекта потери металла. |  | (c)
44979.963 | 5.493 | 5.469 | -5.867 | -5.891 | 554 | 654 | 642 | 554 | 5469 | 4005 |  | CORR | CIGR | 11:11 | 11:28 | 11:26 | 43 | 176 | 10 | EXT |  | 0.89 | (c)
44999.649 | 2.419 | 2.275 | -9.226 | -9.37 | -1453 | -1217 | -1278 | 1103 | 2275 | 4007 |  | DENT | GENE | 04:20 | 04:58 | 04:48 | 275 | 351 | 0.4 | N/A | Глубина вмятины: 5 мм (0,4%). Линейка: 28 см в (228 см; 04:58 ч:мин) |  | (c)
45076.883 | 0.058 | 0.036 | -11.387 | -11.409 | 1081 | 1191 | 1343 | 1081 | 36 | 4014 |  | CORR | CIGR | 05:00 | 05:18 | 05:43 | 35 | 525 | 11 | EXT |  | 0.89 | (c)
45100.028 | 0.113 | 0.056 | -11.532 | -11.589 | -1099 | -698 | -811 | 522 | 56 | 4016 |  | CORR | GENE | 06:29 | 07:34 | 07:16 | 68 | 577 | 10 | EXT |  | 0.89 | (c)
45111.534 | 11.619 | 11.511 | -0.026 | -0.134 | -464 | -101 | -251 | 39 | 13 | 4016 |  | CORR | GENE | 08:12 | 09:11 | 08:46 | 121 | 425 | 10 | EXT |  | 0.89 | (c)
45111.582 | 0.022 | 0.007 | -11.203 | -11.218 | -1233 | -1076 | -1071 | 909 | 7 | 4017 |  | CORR | GENE | 03:20 | 03:45 | 03:46 | 84 | 324 | 11 | EXT |  | 0.89 | (c)
45111.585 | 0.025 | 0.008 | -11.2 | -11.217 | -1690 | -1546 | -1505 | 1320 | 8 | 4017 |  | CORR | GENE | 02:06 | 02:30 | 02:36 | 78 | 370 | 12 | EXT |  | 0.89 | (c)
45111.613 | 0.053 | 0.022 | -11.172 | -11.203 | -869 | -668 | -669 | 470 | 22 | 4017 |  | CORR | GENE | 04:19 | 04:51 | 04:51 | 75 | 399 | 10 | EXT |  | 0.89 | (c)
45122.835 | 0.05 | 0.031 | -11.13 | -11.149 | 2095 | -2184 | 2210 | 2095 | 31 | 4018 |  | CORR | CIGR | 05:43 | 06:12 | 06:02 | 46 | 230 | 10 | EXT |  | 0.89 | (c)
45133.965 | 0 | -0.024 | -11.54 | -11.564 | 35 | 202 | 498 | 35 |  | 4019 | Коррозия на шве | GWAN | CIGR | 11:53 | 00:20 | 13:08 | 42 | 926 | 18 | N/A | Коррозия на шве Аномалия находится на упругопластическом изгибе: R=824 D, максимальное растяжение на 5.5 час. |  | (c)
45133.975 | 0.01 | 0.004 | -11.53 | -11.536 | 1059 | 1470 | 1336 | 1059 | 4 | 4019 |  | CORR | CIGR | 02:38 | 03:45 | 03:23 | 28 | 554 | 10 | EXT | Аномалия находится на упругопластическом изгибе: R=824 D, максимальное растяжение на 5.5 час. | 0.89 | (c)
45179.173 | 11.178 | 11.163 | -0.122 | -0.137 | 2227 | -1927 | -1940 | 1646 | 53 | 4022 |  | CORR | GENE | 04:60 | 05:49 | 05:47 | 84 | 588 | 10 | EXT |  | 0.89 | (c)
45229.258 | 4.263 | 4.168 | -7.347 | -7.442 | 1367 | 1506 | 1483 | 1367 | 4168 | 4027 |  | DENT | GENE | 05:49 | 06:12 | 06:08 | 198 | 233 | 0.4 | N/A | Глубина вмятины: 5 мм (0,4%). Линейка: 20 см в (417 см; 06:12 ч:мин) |  | (c)
45281.655 | 11.255 | 11.197 | -0.05 | -0.108 | 1386 | 1879 | 1671 | 1386 | 23 | 4031 |  | CORR | GENE | 06:47 | 08:07 | 07:33 | 85 | 571 | 10 | EXT |  | 0.89 | (c)
45281.677 | 11.277 | 11.203 | -0.028 | -0.102 | 645 | 935 | 875 | 645 | 10 | 4031 |  | CORR | GENE | 04:48 | 05:35 | 05:25 | 92 | 460 | 10 | EXT |  | 0.89 | (c)
45292.026 | 10.321 | 10.204 | -1.284 | -1.401 | 976 | 1247 | 1177 | 976 | 1148 | 4032 |  | DENT | GENE | 04:45 | 05:28 | 05:17 | 253 | 402 | 0.4 | N/A | Глубина вмятины: 5 мм (0,4%). Линейка: 25 см в (1020 см; 05:28 ч:мин) |  | (c)
45304.805 | 0.075 | 0.045 | -10.95 | -10.98 | -1143 | 890 | 83 | 0 | 45 | 4034 |  | CORR | GENE | 01:51 | 07:19 | 05:09 | 60 | 2451 | 10 | EXT |  | 0.89 | (c)
45433.264 | 4.214 | 3.097 | -7.451 | -8.568 | 2045 | -1742 | -1812 | 1207 | 3097 | 4045 |  | WRIN | GENE | 04:17 | 06:06 | 05:54 | 2137 | 1209 | 3.7 | N/A | Высота гофр: 52 мм (3,7%). Длина волны: 318 мм Аномалия находится на упругопластическом изгибе. |  | (a)
45433.453 | 4.403 | 2.279 | -7.262 | -9.386 | 453 | -1768 | -1777 | 0 |  | 4045 |  | OVAL |  | 00:00 | 06:01 | 06:00 | 3958 |  |  | N/A | Овальность: 0,02 |  | (c)
45447.116 | 6.401 | 6.292 | -4.714 | -4.823 | -1269 | -972 | -1064 | 860 | 4579 | 4046 |  | DENT | GENE | 04:25 | 05:13 | 04:58 | 244 | 409 | 0.4 | N/A | Глубина вмятины: 6 мм (0,4%). Линейка: 24 см в (629 см; 05:13 ч:мин) |  | (c)
45474.16 | 0 | 0 | -10.98 | -10.98 | -1936 | -1763 | -1726 | 1517 | 0 | 4049 | Смещение кромок | GWAN |  | 09:48 | 10:17 | 10:22 | 0 | 420 | 19 | EXT | Смещение кромок Наружу Аномалия находится на отводе. Величина смещения - 3 мм. |  | (c)
45576.124 | 0.149 | 0.14 | -11.241 | -11.25 | 1022 | 1185 | 1171 | 1022 | 140 | 4058 |  | CORR | CIGR | 05:39 | 06:05 | 06:03 | 22 | 299 | 10 | EXT | Аномалия находится на отводе. | 0.89 | (c)
45587.365 | 0 | 0 | -10.95 | -10.95 | -706 | -430 | -464 | 223 | 0 | 4059 | Смещение кромок | GWAN |  | 08:46 | 09:31 | 09:25 | 0 | 483 | 15 | EXT | Смещение кромок Наружу Аномалия находится на отводе. Величина смещения - 2.4 мм. |  | (c)
45609.76 | 0 | 0 | -11.61 | -11.61 | 1876 | -2045 | -2211 | 1836 | 0 | 4061 | Смещение кромок | GWAN |  | 09:05 | 10:32 | 10:05 | 0 | 749 | 17 | EXT | Смещение кромок Наружу Аномалия находится на отводе. Величина смещения - 2.6 мм. |  | (c)
45712.413 | 0.128 | 0.11 | -11.527 | -11.545 | 1523 | 1779 | 1721 | 1523 | 110 | 4070 |  | CORR | CIGR | 06:28 | 07:09 | 06:60 | 41 | 395 | 12 | EXT |  | 0.89 | (c)
45741.078 | 5.938 | 5.796 | -5.567 | -5.709 | 836 | 1111 | 1020 | 836 | 5420 | 4072 |  | DENT | GENE | 04:18 | 05:02 | 04:48 | 289 | 367 | 0.4 | N/A | Глубина вмятины: 6 мм (0,4%). Линейка: 29 см в (580 см; 05:02 ч:мин) |  | (c)
45827.479 | 0.374 | 0.259 | -11.041 | -11.156 | 219 | 750 | 569 | 219 | 259 | 4080 |  | DENT | GENE | 04:46 | 06:12 | 05:43 | 195 | 699 | 0.4 | N/A | Глубина вмятины: 6 мм (0,4%). Линейка: 20 см в (26 см; 06:12 ч:мин) Аномалия находится на упругопластическом изгибе. |  | (c)
45947.662 | 6.972 | 6.921 | -4.498 | -4.549 | -621 | -574 | -578 | 535 | 4460 | 4090 |  | DENT | GENE | 01:57 | 02:05 | 02:04 | 89 | 86 | 0.4 | N/A | Глубина вмятины: 6 мм (0,4%). Линейка: 9 см в (692 см; 02:05 ч:мин) Аномалия находится на упругопластическом изгибе. |  | (c)
46032.24 | 0 | 0 | -11.54 | -11.54 | 329 | 486 | 507 | 329 | 0 | 4098 | Смещение кромок | GWAN |  | 09:38 | 10:03 | 10:07 | 0 | 356 | 16 | EXT | Смещение кромок Наружу Аномалия находится на отводе. Величина смещения - 2.5 мм. |  | (c)
46096.992 | 7.787 | 7.553 | -3.238 | -3.472 | -697 | -586 | -592 | 486 | 3032 | 4103 |  | GOUG | GENE | 04:33 | 04:51 | 04:50 | 440 | 211 | 10 | EXT | Зона задиров. |  | (c)
46149.295 | 4.53 | 4.416 | -6.805 | -6.919 | 748 | 964 | 918 | 748 | 4416 | 4108 |  | DENT | GENE | 04:27 | 05:02 | 04:54 | 213 | 341 | 0.4 | N/A | Глубина вмятины: 5 мм (0,4%). Линейка: 21 см в (442 см; 05:02 ч:мин) |  | (c)
46400.572 | 4.077 | 3.914 | -7.198 | -7.361 | 973 | 1278 | 1185 | 973 | 3914 | 4130 |  | DENT | GENE | 04:37 | 05:26 | 05:11 | 314 | 422 | 0.4 | N/A | Глубина вмятины: 5 мм (0,4%). Линейка: 31 см в (391 см; 05:26 ч:мин) |  | (c)
46687.208 | 7.493 | 7.385 | -3.892 | -4 | 868 | 1107 | 1044 | 868 | 3768 | 4155 |  | DENT | GENE | 04:40 | 05:19 | 05:09 | 232 | 352 | 0.4 | N/A | Глубина вмятины: 5 мм (0,4%). Линейка: 23 см в (739 см; 05:19 ч:мин) |  | (c)
46692.622 | 1.522 | 1.43 | -9.813 | -9.905 | -366 | -208 | -221 | 75 | 1430 | 4156 |  | DENT | GENE | 04:41 | 05:07 | 05:05 | 217 | 291 | 0.5 | N/A | Глубина вмятины: 7 мм (0,5%). Линейка: 22 см в (143 см; 05:07 ч:мин) Аномалия находится вблизи продольного шва. |  | (c)
46803.191 | 11.561 | 11.548 | -0.064 | -0.077 | 864 | 913 | 922 | 864 | 52 | 4165 |  | CORR | CIGR | 05:37 | 05:45 | 05:46 | 25 | 115 | 12 | EXT | Аномалия находится на упругопластическом изгибе: R=518 D, максимальное растяжение на 5.8 час. | 0.89 | (c)
46803.383 | 0.128 | 0.11 | -11.092 | -11.11 | 698 | 857 | 883 | 698 | 110 | 4166 |  | CORR | CIGR | 06:14 | 06:39 | 06:44 | 27 | 370 | 11 | EXT | Аномалия находится на упругопластическом изгибе: R=518 D, максимальное растяжение на 5.8 час. | 0.89 | (c)
47232.666 | 8.616 | 8.47 | -2.419 | -2.565 | -1878 | -1555 | -1605 | 1332 | 2262 | 4203 |  | DENT | GENE | 04:40 | 05:32 | 05:24 | 303 | 545 | 0.8 | N/A | Глубина вмятины: 11 мм (0,8%). Линейка: 30 см в (847 см; 05:32 ч:мин) Аномалия находится на упругопластическом изгибе. |  | (c)
47237.531 | 2.446 | 2.295 | -8.829 | -8.98 | 1039 | 1234 | 1233 | 1039 | 2295 | 4204 |  | DENT | GENE | 05:27 | 05:58 | 05:58 | 570 | 388 | 0.4 | N/A | Глубина вмятины: 6 мм (0,4%). Линейка: 57 см в (230 см; 05:58 ч:мин) Аномалия находится на упругопластическом изгибе. |  | (c)
47238.168 | 3.083 | 2.959 | -8.192 | -8.316 | 1038 | 1240 | 1220 | 1038 | 2959 | 4204 |  | DENT | GENE | 05:26 | 05:59 | 05:56 | 297 | 364 | 0.4 | N/A | Глубина вмятины: 6 мм (0,4%). Линейка: 30 см в (296 см; 05:59 ч:мин) Аномалия находится на упругопластическом изгибе. |  | (c)
47414.318 | 0.363 | 0.189 | -11.242 | -11.416 | 637 | 1076 | 971 | 637 | 189 | 4220 |  | DENT | GENE | 04:07 | 05:18 | 05:01 | 353 | 669 | 0.8 | N/A | Глубина вмятины: 11 мм (0,8%). Линейка: 35 см в (19 см; 05:18 ч:мин) |  | (c)
47418.662 | 4.707 | 4.564 | -6.898 | -7.041 | 258 | 368 | 356 | 258 | 4564 | 4220 |  | DENT | GENE | 03:06 | 03:24 | 03:22 | 236 | 197 | 1 | N/A | Глубина вмятины: 14 мм (1,0%). Линейка: 24 см в (456 см; 03:24 ч:мин) |  | (c)
47532.988 | 5.618 | 5.609 | -5.857 | -5.866 | 979 | 1023 | 1023 | 979 | 5609 | 4230 |  | GOUG | CIGR | 00:29 | 00:36 | 00:36 | 19 | 88 | 12 | EXT | Задир. |  | (c)
47542.16 | 3.315 | 3.281 | -8.265 | -8.299 | 1749 | 1828 | 1809 | 1749 | 3281 | 4231 |  | GOUG | GENE | 01:26 | 01:39 | 01:36 | 51 | 119 | 7 | EXT | Аномалия находится на отводе. Задир. |  | (c)
47551.843 | 1.418 | 1.285 | -9.652 | -9.785 | -453 | -290 | -301 | 149 | 1285 | 4232 |  | ARTD | GENE | 06:38 | 07:04 | 07:02 | 181 | 304 |  | EXT | Наплавка. |  | (c)
47700.303 | 2.728 | 2.719 | -8.602 | -8.611 | -685 | -680 | -645 | 606 | 2719 | 4245 |  | GOUG | CIGR | 11:32 | 11:33 | 11:38 | 28 | 79 | 6 | EXT | Задир. |  | (c)
47748.325 | 5.345 | 5.212 | -5.635 | -5.768 | -1321 | -1067 | -1103 | 886 | 5212 | 4249 |  | DENT | GENE | 04:29 | 05:10 | 05:04 | 254 | 435 | 0.5 | N/A | Глубина вмятины: 7 мм (0,5%). Линейка: 25 см в (521 см; 05:10 ч:мин) |  | (c)
47750.504 | 7.524 | 7.432 | -3.456 | -3.548 | -1236 | -1076 | -1088 | 941 | 3348 | 4249 |  | DENT | GENE | 04:43 | 05:08 | 05:06 | 200 | 295 | 0.4 | N/A | Глубина вмятины: 5 мм (0,4%). Линейка: 20 см в (743 см; 05:08 ч:мин) |  | (c)
47890.305 | 0 | 0 | -11.11 | -11.11 | 1498 | 1514 | 1513 | 1498 | 0 | 4262 | Непровар / утяжина | GWAN |  | 06:60 | 07:02 | 07:02 | 0 | 30 | 10 | INT | Непровар / утяжина |  | (c)
47911.082 | 9.667 | 9.634 | -1.953 | -1.986 | -457 | -447 | -445 | 433 | 1922 | 4263 |  | GOUG | AXGR | 11:53 | 11:54 | 11:55 | 64 | 24 | 9 | EXT | Задир. |  | (c)
47941.07 | 4.79 | 4.72 | -6.57 | -6.64 | 1747 | 1808 | 1803 | 1747 | 4720 | 4267 |  | DENT | GENE | 06:56 | 07:06 | 07:05 | 166 | 112 | 0.4 | N/A | Глубина вмятины: 6 мм (0,4%). Линейка: 17 см в (472 см; 07:06 ч:мин) |  | (c)
48027.215 | 0 | 0 | -11.61 | -11.61 | 207 | 951 | 759 | 207 | 0 | 4275 | Смещение кромок | GWAN |  | 02:18 | 04:18 | 03:47 | 0 | 1104 | 18 | EXT | Смещение кромок Наружу Величина смещения - 3.3 мм. |  | (c)
48107.375 | 0 | -0.032 | -11.41 | -11.442 | 819 | 1829 | 1906 | 819 |  | 4282 | Нарушение формы кольцевого шва | GWAN |  | 08:28 | 11:11 | 11:23 | 0 | 2173 |  | EXT | Нарушение формы кольцевого шва Аномалия находится на упругопластическом изгибе: R=539 D, максимальное растяжение на 6.7 час. |  | (c)
48118.785 | 0 | -0.033 | -11.295 | -11.328 | -1554 | -1026 | -967 | 380 |  | 4283 | Нарушение формы кольцевого шва | GWAN |  | 10:09 | 11:34 | 11:44 | 0 | 1174 |  | EXT | Нарушение формы кольцевого шва Аномалия находится на упругопластическом изгибе: R=688 D, максимальное растяжение на 6.6 час. |  | (c)
48159.969 | 7.144 | 7.128 | -4.076 | -4.092 | 908 | 956 | 967 | 908 | 4063 | 4286 |  | GOUG | CIGR | 03:44 | 03:51 | 03:53 | 29 | 118 | 18 | EXT | Задир. |  | (c)
48196.1 | 0 | -0.037 | -11.45 | -11.487 | 1912 | -111 | -629 | 0 |  | 4290 | Нарушение формы кольцевого шва | GWAN |  | 00:30 | 07:04 | 05:40 | 0 | 3840 |  | EXT | Нарушение формы кольцевого шва Аномалия находится на упругопластическом изгибе: R=731 D, максимальное растяжение на 0.3 час. |  | (c)
48241.135 | 0 | -0.029 | -11.36 | -11.389 | 960 | 1474 | 1521 | 960 |  | 4294 | Нарушение формы кольцевого шва | GWAN |  | 03:56 | 05:19 | 05:26 | 0 | 1122 |  | EXT | Нарушение формы кольцевого шва |  | (c)
48362.804 | 7.129 | 6.969 | -4.456 | -4.616 | 86 | 159 | 215 | 86 | 4420 | 4305 |  | GOUG | GENE | 02:41 | 02:53 | 03:02 | 196 | 258 | 6 | EXT | Задир. |  | (c)
48486.001 | 3.571 | 3.534 | -7.919 | -7.956 | -29 | 32 | 30 | 0 | 3534 | 4316 |  | ARTD | GENE | 00:43 | 00:53 | 00:52 | 104 | 117 |  | EXT | Наплавка. |  | (c)
48513.465 | 7.93 | 7.712 | -3.615 | -3.833 | 563 | 594 | 596 | 563 | 3450 | 4318 | Дефект проката | MIAN | GENE | 08:47 | 08:52 | 08:53 | 383 | 67 |  | INT | Дефект проката Эквивалент потери металла 10%. Аномалия находится на упругопластическом изгибе: R=388 D, максимальное растяжение на 0.2 час. |  | (c)
48527.154 | 10.074 | 10.064 | -1.586 | -1.596 | 124 | 216 | 200 | 124 | 1565 | 4319 |  | GOUG | CIGR | 02:41 | 02:56 | 02:54 | 31 | 151 | 9 | EXT | Задир. |  | (c)
48527.685 | 10.605 | 10.598 | -1.055 | -1.062 | 110 | 208 | 202 | 110 | 1036 | 4319 |  | GOUG | CIGR | 02:39 | 02:55 | 02:54 | 26 | 184 | 10 | EXT | Задир. |  | (c)
48528.74 | 0 | -0.03 | -11.44 | -11.47 | 1363 | 1816 | 1812 | 1363 |  | 4320 | Нарушение формы кольцевого шва | GWAN |  | 00:22 | 01:35 | 01:34 | 0 | 898 |  | EXT | Нарушение формы кольцевого шва |  | (c)
48533.831 | 5.091 | 5.058 | -6.349 | -6.382 | -1759 | -1571 | -1600 | 1440 | 5058 | 4320 |  | CORR | CIGR | 03:58 | 04:28 | 04:23 | 35 | 319 | 10 | EXT |  | 0.89 | (c)
48533.924 | 5.184 | 5.162 | -6.256 | -6.278 | 2230 | -2073 | -2096 | 1961 | 5162 | 4320 |  | CORR | CIGR | 02:42 | 03:07 | 03:03 | 38 | 270 | 10 | EXT |  | 0.89 | (c)
48591.267 | 5.882 | 5.68 | -5.363 | -5.565 | 1216 | 1708 | 1571 | 1216 | 5186 | 4325 |  | DENT | GENE | 05:53 | 07:13 | 06:50 | 379 | 711 | 1.3 | N/A | Глубина вмятины: 18 мм (1,3%). Линейка: 38 см в (568 см; 07:13 ч:мин) Аномалия находится на отводе. |  | (c)
48602.28 | 5.65 | 5.531 | -5.68 | -5.799 | 2185 | -2124 | -2141 | 2005 | 5531 | 4326 |  | DENT | GENE | 04:35 | 04:60 | 04:57 | 236 | 271 | 0.2 | N/A | Глубина вмятины: 3 мм (0,2%). Линейка: 24 см в (553 см; 04:60 ч:мин) |  | (c)
48602.638 | 6.008 | 5.852 | -5.322 | -5.478 | 2111 | -2064 | -2147 | 1944 | 5197 | 4326 |  | DENT | GENE | 04:23 | 05:09 | 04:56 | 281 | 406 | 0.4 | N/A | Глубина вмятины: 5 мм (0,4%). Линейка: 28 см в (585 см; 05:09 ч:мин) |  | (c)
48604.212 | 7.582 | 7.43 | -3.748 | -3.9 | -1792 | -1612 | -1622 | 1452 | 3510 | 4326 |  | DENT | GENE | 05:53 | 06:22 | 06:21 | 390 | 340 | 0.6 | N/A | Глубина вмятины: 8 мм (0,6%). Линейка: 39 см в (743 см; 06:22 ч:мин) |  | (c)
48649.875 | 7.75 | 7.614 | -3.785 | -3.921 | 1910 | 2047 | 2063 | 1910 | 3693 | 4330 |  | DENT | GENE | 02:53 | 03:15 | 03:17 | 228 | 307 | 0.4 | N/A | Глубина вмятины: 5 мм (0,4%). Линейка: 23 см в (761 см; 03:15 ч:мин) |  | (c)
48699.138 | 11.173 | 10.985 | -0.267 | -0.455 | 1191 | 1488 | 1477 | 1191 | 77 | 4334 |  | DENT | GENE | 05:13 | 06:01 | 05:59 | 378 | 572 | 1 | N/A | Глубина вмятины: 14 мм (1,0%). Линейка: 38 см в (1099 см; 06:01 ч:мин) Аномалия находится вблизи кольцевого сварного шва. |  | (c)
48714.787 | 3.992 | 3.83 | -7.153 | -7.315 | -1422 | -1011 | -1135 | 849 | 3830 | 4336 |  | DENT | GENE | 05:04 | 06:10 | 05:50 | 275 | 573 | 0.8 | N/A | Глубина вмятины: 11 мм (0,8%). Линейка: 28 см в (383 см; 06:10 ч:мин) Аномалия находится на отводе. |  | (c)
48778.23 | 0.19 | 0.183 | -11.425 | -11.432 | 458 | 556 | 538 | 458 | 183 | 4342 |  | CORR | CIGR | 05:57 | 06:12 | 06:10 | 17 | 160 | 19 | EXT |  | 0.89 | (c)
48778.514 | 0.474 | 0.464 | -11.141 | -11.151 | 579 | 658 | 648 | 579 | 464 | 4342 |  | CORR | GENE | 06:16 | 06:29 | 06:27 | 68 | 137 | 10 | EXT |  | 0.89 | (c)
48782.05 | 4.01 | 4.002 | -7.605 | -7.613 | 363 | 406 | 393 | 363 | 4002 | 4342 |  | CORR | CIGR | 05:41 | 05:48 | 05:46 | 16 | 59 | 10 | EXT |  | 0.89 | (c)
48782.078 | 4.038 | 4 | -7.577 | -7.615 | 513 | 535 | 530 | 513 | 4000 | 4342 |  | CORR | AXGR | 06:06 | 06:09 | 06:08 | 99 | 33 | 11 | EXT |  | 0.89 | (c)
48782.299 | 4.259 | 4.245 | -7.356 | -7.37 | 405 | 504 | 470 | 405 | 4245 | 4342 |  | CORR | CIGR | 05:48 | 06:04 | 05:59 | 28 | 129 | 12 | EXT |  | 0.89 | (c)
48783.949 | 5.909 | 5.9 | -5.706 | -5.715 | 53 | 129 | 121 | 53 | 5690 | 4342 |  | CORR | CIGR | 04:51 | 05:03 | 05:02 | 25 | 135 | 14 | EXT |  | 0.89 | (c)
48783.989 | 5.949 | 5.938 | -5.666 | -5.677 | -239 | -161 | -157 | 76 | 5652 | 4342 |  | CORR | CIGR | 04:04 | 04:17 | 04:17 | 25 | 163 | 10 | EXT |  | 0.89 | (c)
48822.41 | 0 | -0.039 | -11.98 | -12.019 | 92 | 529 | 428 | 92 |  | 4345б | Вышлифовка на шве | GWAN | GENE | 00:21 | 01:32 | 01:16 | 73 | 673 | 16 | EXT | Вышлифовка на шве Аномалия находится на отводе. |  | (c)
48822.41 | 0 | -0.046 | -11.98 | -12.026 | -1624 | -1279 | -1174 | 724 |  | 4345б | Вышлифовка на шве | GWAN | GENE | 07:44 | 08:40 | 08:57 | 84 | 901 | 18 | EXT | Вышлифовка на шве Аномалия находится на отводе. |  | (c)
48834.39 | 0 | -0.024 | -11.495 | -11.519 | -2058 | -1719 | -1713 | 1368 |  | 4347а | Вышлифовка на шве | GWAN | GENE | 02:50 | 03:45 | 03:46 | 64 | 690 | 10 | EXT | Вышлифовка на шве Аномалия находится на отводе. |  | (c)
48834.39 | 0 | -0.045 | -11.495 | -11.54 | 239 | 884 | 830 | 239 |  | 4347а | Вышлифовка на шве | GWAN | GENE | 09:01 | 10:45 | 10:36 | 80 | 1182 | 15 | EXT | Вышлифовка на шве Аномалия находится на отводе. |  | (c)
48886.27 | 6.495 | 6.244 | -5.15 | -5.401 | 739 | 1197 | 1155 | 739 | 4877 | 4351 |  | WRIN | GENE | 04:10 | 05:24 | 05:17 | 524 | 831 | 1.1 | N/A | Высота гофр: 16 мм (1,1%). Длина волны: 184 мм Аномалия находится на отводе. |  | (c)
48971.548 | 1.268 | 1.168 | -9.717 | -9.817 | 1283 | 1532 | 1438 | 1283 | 1168 | 4359 |  | DENT | GENE | 03:28 | 04:08 | 03:53 | 257 | 309 | 0.5 | N/A | Глубина вмятины: 7 мм (0,5%). Линейка: 26 см в (117 см; 04:08 ч:мин) |  | (c)
49026.716 | 0.026 | 0.023 | -11.614 | -11.617 | -1447 | -1431 | -1435 | 1422 | 23 | 4364 |  | CORR | AXGR | 06:10 | 06:13 | 06:12 | 81 | 25 | 13 | EXT |  | 0.89 | (c)
49029.13 | 2.44 | 2.353 | -9.2 | -9.287 | 1754 | 1819 | 1817 | 1754 | 2353 | 4364 |  | DENT | GENE | 02:47 | 02:57 | 02:57 | 169 | 124 | 0.6 | N/A | Глубина вмятины: 8 мм (0,6%). Линейка: 17 см в (235 см; 02:57 ч:мин) |  | (c)
49095.216 | 0.041 | 0.003 | -11.269 | -11.307 | -697 | 22 | -231 | 0 | 3 | 4370 |  | CORR | GENE | 02:38 | 04:34 | 03:54 | 145 | 931 | 13 | EXT |  | 0.9 | (c)
49111.465 | 4.98 | 4.97 | -6.64 | -6.65 | -1157 | -1077 | -1096 | 1035 | 4970 | 4371 |  | GOUG | CIGR | 01:26 | 01:39 | 01:35 | 24 | 122 | 13 | EXT | Задир. |  | (c)
49206.171 | 8.161 | 8.052 | -2.994 | -3.103 | 47 | 285 | 220 | 47 | 2869 | 4379 |  | DENT | GENE | 04:24 | 05:03 | 04:52 | 234 | 346 | 0.4 | N/A | Глубина вмятины: 5 мм (0,4%). Линейка: 23 см в (805 см; 05:03 ч:мин) Аномалия находится вблизи продольного шва. |  | (c)
49231.295 | 0 | -0.017 | -11.14 | -11.157 | -1882 | -1591 | -81 | 0 |  | 4382 | Нарушение формы кольцевого шва | GWAN |  | 01:07 | 01:54 | 05:58 | 0 | 3603 |  | EXT | Нарушение формы кольцевого шва |  | (c)
49310.67 | 0 | -0.035 | -11.41 | -11.445 | 1742 | -1269 | -699 | 1320 |  | 4389 | Нарушение формы кольцевого шва | GWAN |  | 11:30 | 03:24 | 16:56 | 0 | 4039 |  | EXT | Нарушение формы кольцевого шва |  | (c)
49322.08 | 0 | -0.04 | -11.375 | -11.415 | 1734 | -1147 | -570 | 1587 |  | 4390 | Нарушение формы кольцевого шва | GWAN |  | 11:37 | 03:52 | 17:26 | 0 | 4314 |  | EXT | Нарушение формы кольцевого шва |  | (c)
49349.671 | 5.236 | 5.157 | -5.844 | -5.923 | -178 | -61 | -101 | 24 | 5157 | 4392 |  | DENT | GENE | 02:23 | 02:42 | 02:35 | 132 | 154 | 0.4 | N/A | Глубина вмятины: 6 мм (0,4%). Линейка: 13 см в (516 см; 02:42 ч:мин) Аномалия находится вблизи продольного шва. |  | (c)
49377.329 | 10.629 | 10.613 | -0.121 | -0.137 | 749 | 855 | 825 | 749 | 117 | 4394 |  | CORR | CIGR | 06:49 | 07:06 | 07:01 | 20 | 153 | 10 | EXT |  | 0.89 | (c)
49377.601 | 0.151 | 0.139 | -11.214 | -11.226 | -593 | -460 | -522 | 451 | 139 | 4395 |  | CORR | CIGR | 06:50 | 07:12 | 07:02 | 17 | 142 | 11 | EXT |  | 0.89 | (c)
49384.74 | 7.29 | 7.146 | -4.075 | -4.219 | -999 | -618 | -739 | 479 | 3950 | 4395 |  | DENT | GENE | 05:45 | 06:46 | 06:27 | 269 | 519 | 0.4 | N/A | Глубина вмятины: 6 мм (0,4%). Линейка: 27 см в (715 см; 06:46 ч:мин) |  | (c)
49398.25 | 9.435 | 9.43 | -1.815 | -1.82 | -1464 | -1378 | -1413 | 1362 | 1796 | 4396 |  | CORR | CIGR | 09:02 | 09:16 | 09:10 | 24 | 102 | 10 | EXT | Аномалия находится на упругопластическом изгибе: R=463 D, максимальное растяжение на 12 час. | 0.89 | (c)
49400.195 | 0.13 | 0.122 | -11.285 | -11.293 | 441 | 831 | 886 | 441 | 122 | 4397 |  | CORR | CIGR | 06:16 | 07:19 | 07:28 | 22 | 890 | 10 | EXT | Аномалия находится на упругопластическом изгибе: R=398 D, максимальное растяжение на 11.8 час. | 0.89 | (c)
49411.612 | 0.132 | 0.101 | -11.398 | -11.429 | -258 | -118 | -142 | 26 | 101 | 4398 |  | CORR | CIGR | 08:42 | 09:04 | 09:01 | 42 | 232 | 10 | EXT | Аномалия находится на упругопластическом изгибе: R=571 D, максимальное растяжение на 11.5 час. | 0.89 | (c)
49422.88 | 11.4 | 11.381 | -0.13 | -0.149 | -1822 | -1439 | -1278 | 734 | 130 | 4398 |  | CORR | CIGR | 04:29 | 05:31 | 05:57 | 19 | 1088 | 11 | EXT |  | 0.89 | (c)
49423.135 | 0.125 | 0.018 | -11.475 | -11.582 | -636 | 497 | 213 | 0 | 18 | 4399 |  | CORR | GENE | 01:19 | 04:22 | 03:36 | 122 | 1697 | 13 | EXT |  | 0.9 | (c)
49513.61 | 0 | -0.022 | -2.235 | -2.257 | 1589 | -976 | -1699 | 525 |  | 4406б | Нарушение формы кольцевого шва | GWAN |  | 00:18 | 05:24 | 03:27 | 0 | 2346 |  | EXT | Нарушение формы кольцевого шва Аномалия находится на отводе. |  | (c)
49515.845 | 0 | -0.044 | -9.285 | -9.329 | -209 | 379 | 561 | 0 |  | 4407а | Вышлифовка на шве | GWAN | GENE | 10:44 | 00:19 | 12:48 | 84 | 1540 | 16 | EXT | Вышлифовка на шве |  | (c)
49515.845 | 0 | -0.032 | -9.285 | -9.317 | -1556 | -1321 | -1327 | 1098 |  | 4407а | Вышлифовка на шве | GWAN | GENE | 07:07 | 07:45 | 07:44 | 49 | 458 | 10 | EXT | Вышлифовка на шве |  | (c)
50036.402 | 3.187 | 3.17 | -8.353 | -8.37 | -210 | -146 | -115 | 20 | 3170 | 4453 |  | CORR | CIGR | 06:43 | 06:54 | 06:59 | 35 | 190 | 13 | EXT |  | 0.89 | (c)
50237.6 | 11.355 | 11.281 | -0.09 | -0.164 | -851 | -707 | -728 | 604 | 49 | 4470 |  | ARTD | GENE | 01:36 | 01:59 | 01:56 | 115 | 247 |  | EXT | Наплавка. |  | (c)
50271.953 | 0.143 | 0.123 | -11.302 | -11.322 | -1101 | 70 | -284 | 0 | 123 | 4474 |  | CORR | CIGR | 03:29 | 06:38 | 05:41 | 26 | 1634 | 10 | EXT |  | 0.89 | (c)
50578.625 | 0 | -0.026 | -11.475 | -11.501 | -230 | 35 | 159 | 0 |  | 4501 | Нарушение формы кольцевого шва | GWAN |  | 05:45 | 06:27 | 06:47 | 0 | 778 |  | EXT | Нарушение формы кольцевого шва |  | (c)
50590.1 | 0 | -0.039 | -11.115 | -11.154 | -1811 | -1444 | -1383 | 955 |  | 4502 | Нарушение формы кольцевого шва | GWAN |  | 06:38 | 07:38 | 07:47 | 0 | 856 |  | EXT | Нарушение формы кольцевого шва |  | (c)
50635.1 | 0 | -0.03 | -11.33 | -11.36 | -1438 | -1086 | -842 | 246 |  | 4506 | Нарушение формы кольцевого шва | GWAN |  | 01:01 | 01:58 | 02:37 | 0 | 1192 |  | EXT | Нарушение формы кольцевого шва |  | (c)
50713.855 | 0 | -0.018 | -11.63 | -11.648 | -727 | -524 | -471 | 215 |  | 4513 | Нарушение формы кольцевого шва | GWAN |  | 05:56 | 06:28 | 06:37 | 0 | 511 |  | EXT | Нарушение формы кольцевого шва |  | (c)
50727.865 | 2.38 | 2.31 | -8.53 | -8.6 | -79 | 13 | -11 | 0 | 2310 | 4514 |  | LWAN | GENE | 00:31 | 00:46 | 00:42 | 108 | 137 |  | EXT | Эквивалент потери металла 10%. |  | (c)
50731.17 | 5.685 | 5.61 | -5.225 | -5.3 | -57 | -30 | -3 | 0 | 5188 | 4514 |  | LWAN | GENE | 00:35 | 00:39 | 00:44 | 112 | 110 |  | EXT | Эквивалент потери металла 10%. |  | (c)
50770.325 | 0 | -0.025 | -11.18 | -11.205 | -1185 | -441 | -602 | 20 |  | 4518 | Нарушение формы кольцевого шва | GWAN |  | 04:40 | 06:40 | 06:14 | 0 | 1165 |  | EXT | Нарушение формы кольцевого шва |  | (c)
50793.11 | 0 | -0.027 | -11.41 | -11.437 | -1306 | 38 | -463 | 0 |  | 4520 | Нарушение формы кольцевого шва | GWAN |  | 02:45 | 06:22 | 05:01 | 0 | 1687 |  | EXT | Нарушение формы кольцевого шва |  | (c)
50816.085 | 0 | -0.053 | -11.295 | -11.348 | 1747 | 1967 | 2185 | 1747 |  | 4522 | Нарушение формы кольцевого шва | GWAN |  | 05:60 | 06:35 | 07:10 | 0 | 876 |  | EXT | Нарушение формы кольцевого шва |  | (c)
50861.665 | 0 | 0 | -11.38 | -11.38 | 1909 | -2073 | -2210 | 1868 | 0 | 4526 | Смещение кромок | GWAN |  | 03:58 | 05:16 | 04:54 | 0 | 684 | 19 | EXT | Смещение кромок Наружу Величина смещения - 3 мм. |  | (c)
50861.665 | 0 | 0 | -11.38 | -11.38 | -1634 | -1398 | -1302 | 970 | 0 | 4526 | Смещение кромок | GWAN |  | 06:27 | 07:05 | 07:20 | 0 | 664 | 19 | EXT | Смещение кромок Наружу Величина смещения - 2.9 мм. |  | (c)
50884.23 | 0 | 0 | -11.43 | -11.43 | -1094 | -976 | -889 | 685 | 0 | 4528 | Смещение кромок | GWAN |  | 01:50 | 02:09 | 02:23 | 0 | 409 | 19 | EXT | Смещение кромок Вовнутрь Величина смещения - 3 мм. |  | (c)
50884.23 | 0 | -0.047 | -11.43 | -11.477 | 1126 | 1430 | 1455 | 1126 |  | 4528 | Нарушение формы кольцевого шва | GWAN |  | 07:48 | 08:37 | 08:42 | 0 | 658 |  | EXT | Нарушение формы кольцевого шва |  | (c)
50941.63 | 0 | -0.02 | -11.38 | -11.4 | -974 | -726 | -598 | 222 |  | 4533 | Нарушение формы кольцевого шва | GWAN |  | 06:03 | 06:43 | 07:03 | 0 | 751 |  | EXT | Нарушение формы кольцевого шва |  | (c)
50975.56 | 0 | -0.03 | -11.475 | -11.505 | -1442 | -1273 | -1088 | 734 |  | 4536 | Нарушение формы кольцевого шва | GWAN |  | 02:07 | 02:34 | 03:04 | 0 | 708 |  | EXT | Нарушение формы кольцевого шва |  | (c)
50988.664 | 1.629 | 1.48 | -9.056 | -9.205 | 775 | 1009 | 998 | 775 | 1480 | 4537 |  | DENT | GENE | 04:35 | 05:13 | 05:12 | 301 | 447 | 0.5 | N/A | Глубина вмятины: 7 мм (0,5%). Линейка: 30 см в (148 см; 05:13 ч:мин) |  | (c)
51077.645 | 0 | -0.031 | -11.505 | -11.536 | -1414 | -1049 | -1145 | 875 |  | 4545 | Нарушение формы кольцевого шва | GWAN |  | 10:43 | 11:42 | 11:27 | 0 | 539 |  | EXT | Нарушение формы кольцевого шва Аномалия находится на отводе. |  | (c)
51100.45 | 0 | -0.043 | -11.525 | -11.568 | -1767 | -1308 | -1263 | 759 |  | 4547 | Нарушение формы кольцевого шва | GWAN |  | 10:16 | 11:29 | 11:37 | 0 | 1008 |  | EXT | Нарушение формы кольцевого шва Аномалия находится на отводе. |  | (c)
51111.975 | 0 | -0.032 | -11.425 | -11.457 | -1511 | 700 | -279 | 953 |  | 4548 | Нарушение формы кольцевого шва | GWAN |  | 09:50 | 03:47 | 13:09 | 0 | 2464 |  | EXT | Нарушение формы кольцевого шва Аномалия находится на отводе. |  | (c)
51134.71 | 0 | -0.032 | -11.47 | -11.502 | -252 | 126 | 57 | 0 |  | 4550 | Нарушение формы кольцевого шва | GWAN |  | 02:17 | 03:18 | 03:07 | 0 | 619 |  | EXT | Нарушение формы кольцевого шва Аномалия находится на отводе. |  | (c)
51146.18 | 0 | -0.034 | -11.135 | -11.169 | -88 | 46 | 162 | 0 |  | 4551 | Нарушение формы кольцевого шва | GWAN |  | 04:32 | 04:54 | 05:13 | 0 | 500 |  | EXT | Нарушение формы кольцевого шва Аномалия находится на отводе. Аномалия находится на упругопластическом изгибе: R=238 D, максимальное растяжение на 0.1 час. |  | (c)
51248.78 | 0 | 0 | -11.155 | -11.155 | -1430 | -982 | -973 | 516 | 0 | 4560 | Смещение кромок | GWAN |  | 08:24 | 09:37 | 09:38 | 0 | 914 | 19 | EXT | Смещение кромок Вовнутрь Аномалия находится на отводе. Величина смещения - 3 мм. |  | (c)
51263.023 | 3.088 | 2.785 | -8.352 | -8.655 | -380 | 103 | 96 | 0 | 2785 | 4561 |  | DENT | GENE | 04:33 | 05:51 | 05:50 | 648 | 953 | 1 | N/A | Глубина вмятины: 14 мм (1,0%). Линейка: 65 см в (279 см; 05:51 ч:мин) Аномалия находится вблизи продольного шва. |  | (c)
51272.897 | 1.522 | 1.421 | -10.078 | -10.179 | 2206 | -2110 | -2093 | 1930 | 1421 | 4562 |  | DENT | GENE | 03:24 | 03:47 | 03:50 | 286 | 325 | 0.6 | N/A | Глубина вмятины: 9 мм (0,6%). Линейка: 29 см в (142 см; 03:47 ч:мин) |  | (c)
51275.393 | 4.018 | 3.721 | -7.582 | -7.879 | -1829 | -1400 | -1462 | 1095 | 3721 | 4562 |  | DENT | GENE | 04:33 | 05:42 | 05:32 | 521 | 735 | 1.1 | N/A | Глубина вмятины: 16 мм (1,1%). Линейка: 52 см в (372 см; 05:42 ч:мин) |  | (c)
51314.883 | 8.668 | 8.662 | -2.867 | -2.873 | -1328 | -1325 | -1277 | 1227 | 2831 | 4565 |  | GOUG | CIGR | 05:35 | 05:35 | 05:43 | 42 | 101 | 6 | EXT | Аномалия находится на отводе. Задир. |  | (c)
51329.07 | 0 | -0.029 | -4.15 | -4.179 | 1267 | 1473 | 1483 | 1267 |  | 4567а | Нарушение формы кольцевого шва | GWAN |  | 01:42 | 02:15 | 02:17 | 0 | 431 |  | EXT | Нарушение формы кольцевого шва |  | (c)
51329.07 | 0 | -0.029 | -4.15 | -4.179 | -2058 | -1862 | -1887 | 1717 |  | 4567а | Нарушение формы кольцевого шва | GWAN |  | 04:46 | 05:17 | 05:13 | 0 | 341 |  | EXT | Нарушение формы кольцевого шва |  | (c)
51329.07 | 0 | -0.034 | -4.15 | -4.184 | -271 | -61 | 1 | 0 |  | 4567а | Нарушение формы кольцевого шва | GWAN |  | 09:34 | 10:08 | 10:18 | 0 | 544 |  | EXT | Нарушение формы кольцевого шва |  | (c)
51333.383 | 0.163 | 0.147 | -10.757 | -10.773 | 435 | 584 | 616 | 435 | 147 | 4567б |  | CORR | CIGR | 04:47 | 05:11 | 05:16 | 16 | 362 | 10 | EXT |  | 0.89 | (c)
51351.655 | 0 | -0.026 | -11.225 | -11.251 | -788 | -472 | -463 | 137 |  | 4569а | Вышлифовка на шве | GWAN | GENE | 04:04 | 04:55 | 04:57 | 72 | 652 | 14 | EXT | Вышлифовка на шве |  | (c)
51351.655 | 0 | -0.031 | -11.225 | -11.256 | 225 | 310 | 441 | 225 |  | 4569а | Нарушение формы кольцевого шва | GWAN |  | 06:48 | 07:01 | 07:22 | 0 | 432 |  | EXT | Нарушение формы кольцевого шва |  | (c)
51362.786 | 11.131 | 11.065 | -0.094 | -0.16 | -357 | -65 | -99 | 0 | 76 | 4569а |  | CORR | GENE | 05:14 | 06:01 | 05:55 | 84 | 516 | 15 | EXT |  | 0.89 | (c)
51363.023 | 0.143 | 0.128 | -11.442 | -11.457 | 2129 | -2135 | -2162 | 1993 | 128 | 4570 |  | CORR | CIGR | 05:29 | 06:01 | 05:56 | 30 | 339 | 9 | EXT |  | 0.89 | (c)
51374.333 | 11.453 | 11.443 | -0.132 | -0.142 | -1378 | -1191 | -1231 | 1084 | 118 | 4570 |  | CORR | CIGR | 08:03 | 08:33 | 08:27 | 24 | 294 | 12 | EXT |  | 0.89 | (c)
51374.35 | 11.47 | 11.428 | -0.115 | -0.157 | 38 | 650 | 629 | 38 | 98 | 4570 |  | CORR | GENE | 11:51 | 01:30 | 13:27 | 59 | 1181 | 10 | EXT |  | 0.89 | (c)
51397.305 | 0 | 0 | -11.585 | -11.585 | -700 | -349 | -483 | 266 | 0 | 4573 | Смещение кромок | GWAN |  | 06:39 | 07:36 | 07:14 | 0 | 434 | 15 | EXT | Смещение кромок Наружу Величина смещения - 2.4 мм. |  | (c)
51397.305 | 0 | 0 | -11.585 | -11.585 | -48 | 203 | 376 | 0 | 0 | 4573 | Смещение кромок | GWAN |  | 08:24 | 09:05 | 09:33 | 0 | 850 | 16 | EXT | Смещение кромок Вовнутрь Величина смещения - 2.4 мм. |  | (c)
51408.89 | 0 | -0.034 | -11.52 | -11.554 | 555 | 918 | 938 | 555 |  | 4574 | Нарушение формы кольцевого шва | GWAN |  | 00:05 | 01:04 | 01:07 | 0 | 766 |  | EXT | Нарушение формы кольцевого шва |  | (c)
51408.89 | 0 | -0.026 | -11.52 | -11.546 | -421 | -198 | -165 | 0 |  | 4574 | Нарушение формы кольцевого шва | GWAN |  | 09:28 | 10:04 | 10:09 | 0 | 513 |  | EXT | Нарушение формы кольцевого шва |  | (c)
51420.41 | 0 | -0.03 | -10.815 | -10.845 | -1313 | -1141 | -784 | 255 |  | 4575 | Нарушение формы кольцевого шва | GWAN |  | 01:41 | 02:09 | 03:06 | 0 | 1058 |  | EXT | Нарушение формы кольцевого шва |  | (c)
51431.225 | 0 | -0.031 | -11.35 | -11.381 | 815 | 1267 | 1449 | 815 |  | 4576 | Нарушение формы кольцевого шва | GWAN |  | 07:41 | 08:54 | 09:24 | 0 | 1267 |  | EXT | Нарушение формы кольцевого шва |  | (c)
51437.092 | 5.867 | 5.559 | -5.483 | -5.791 | -21 | -1 | 0 | 0 | 5407 | 4576 |  | LWAN | AXGR | 05:26 | 05:30 | 05:30 | 384 | 41 |  | INT | Эквивалент потери металла 10%. |  | (c)
51444.821 | 2.246 | 2.084 | -9.114 | -9.276 | 1634 | 1947 | 1890 | 1634 | 2084 | 4577 |  | DENT | GENE | 04:32 | 05:22 | 05:13 | 436 | 512 | 0.4 | N/A | Глубина вмятины: 6 мм (0,4%). Линейка: 44 см в (208 см; 05:22 ч:мин) |  | (c)
51591.155 | 0 | -0.02 | -11.49 | -11.51 | -1308 | -1123 | -1104 | 901 |  | 4590 | Нарушение формы кольцевого шва | GWAN |  | 05:10 | 05:40 | 05:43 | 0 | 407 |  | EXT | Нарушение формы кольцевого шва |  | (c)
51669.709 | 11.184 | 11.163 | -0.131 | -0.152 | 2142 | -2067 | -2118 | 1916 | 106 | 4596 |  | CORR | CIGR | 06:27 | 07:08 | 06:60 | 46 | 404 | 8 | EXT |  | 0.89 | (c)
51681.165 | 0 | -0.027 | -11.485 | -11.512 | 1380 | 1491 | 1615 | 1380 |  | 4598 | Нарушение формы кольцевого шва | GWAN |  | 02:04 | 02:22 | 02:42 | 0 | 470 |  | EXT | Нарушение формы кольцевого шва |  | (c)
51760.545 | 0 | -0.03 | -11.23 | -11.26 | -1347 | -1122 | -972 | 596 |  | 4605 | Нарушение формы кольцевого шва | GWAN |  | 01:05 | 01:41 | 02:05 | 0 | 752 |  | EXT | Нарушение формы кольцевого шва |  | (c)
51760.545 | 0 | -0.03 | -11.23 | -11.26 | 312 | 1199 | 860 | 312 |  | 4605 | Нарушение формы кольцевого шва | GWAN |  | 05:32 | 07:55 | 07:01 | 0 | 1096 |  | EXT | Нарушение формы кольцевого шва |  | (c)
51760.545 | 0 | -0.035 | -11.23 | -11.265 | -1949 | -1853 | -1824 | 1699 |  | 4605 | Нарушение формы кольцевого шва | GWAN |  | 11:27 | 11:43 | 11:48 | 0 | 250 |  | EXT | Нарушение формы кольцевого шва |  | (c)
51963.885 | 0 | 0 | -11.345 | -11.345 | 878 | 968 | 1215 | 878 | 0 | 4623 | Смещение кромок | GWAN |  | 01:38 | 01:52 | 02:32 | 0 | 672 | 15 | EXT | Смещение кромок Вовнутрь Аномалия находится на отводе. Величина смещения - 2.3 мм. |  | (c)
51985.95 | 0 | -0.023 | -11.365 | -11.388 | -1020 | -542 | -746 | 473 |  | 4625 | Нарушение формы кольцевого шва | GWAN |  | 06:55 | 08:13 | 07:40 | 0 | 548 |  | EXT | Нарушение формы кольцевого шва |  | (c)
52109.497 | 11.367 | 11.338 | -0.143 | -0.172 | -2177 | -1977 | -1882 | 1587 | 129 | 4635 |  | CORR | CIGR | 07:54 | 08:26 | 08:42 | 43 | 590 | 11 | EXT |  | 0.89 | (c)
52109.502 | 11.372 | 11.358 | -0.138 | -0.152 | 416 | 602 | 731 | 416 | 125 | 4635 |  | CORR | CIGR | 02:52 | 03:23 | 03:43 | 27 | 630 | 10 | EXT |  | 0.89 | (c)
52120.695 | 11.055 | 11.015 | -0.15 | -0.19 | -97 | 5 | 167 | 0 | 123 | 4636 |  | CORR | GENE | 02:52 | 03:08 | 03:34 | 67 | 527 | 7 | EXT |  | 0.89 | (c)
52150.395 | 0 | -0.034 | -10.66 | -10.694 | 408 | 757 | 822 | 408 |  | 4640 | Нарушение формы кольцевого шва | GWAN |  | 06:15 | 07:11 | 07:21 | 0 | 828 |  | EXT | Нарушение формы кольцевого шва Аномалия находится на отводе. |  | (c)
52154.02 | 3.625 | 3.62 | -7.035 | -7.04 | 312 | 433 | 381 | 312 | 3620 | 4640 |  | CORR | CIGR | 05:59 | 06:19 | 06:10 | 22 | 138 | 10 | EXT | Аномалия находится на отводе. | 0.89 | (c)
52154.442 | 4.047 | 3.891 | -6.613 | -6.769 | 275 | 541 | 462 | 275 | 3891 | 4640 |  | CORR | GENE | 05:53 | 06:36 | 06:23 | 200 | 374 | 11 | EXT | Аномалия находится на отводе. | 0.91 | (c)
52154.664 | 4.269 | 4.096 | -6.391 | -6.564 | 525 | 641 | 590 | 525 | 4096 | 4640 |  | CORR | GENE | 06:33 | 06:52 | 06:44 | 271 | 130 | 11 | EXT | Аномалия находится на отводе. | 0.92 | (c)
52154.782 | 4.387 | 4.387 | -6.273 | -6.273 | -40 | 39 | 14 | 0 | 4387 | 4640 |  | CORR | CIGR | 05:02 | 05:15 | 05:11 | 21 | 108 | 12 | EXT | Аномалия находится на отводе. | 0.89 | (c)
52154.982 | 4.587 | 4.587 | -6.073 | -6.073 | -22 | 37 | 19 | 0 | 4587 | 4640 |  | CORR | CIGR | 05:05 | 05:15 | 05:12 | 22 | 82 | 14 | EXT | Аномалия находится на отводе. | 0.89 | (c)
52155.862 | 5.467 | 5.336 | -5.193 | -5.324 | 1350 | 1534 | 1457 | 1350 | 4962 | 4640 |  | GOUG | GENE | 08:47 | 09:16 | 09:04 | 362 | 214 | 7 | EXT | Аномалия находится на отводе. Задир. |  | (c)
52159.244 | 8.849 | 8.839 | -1.811 | -1.821 | -151 | -99 | -101 | 51 | 1792 | 4640 |  | CORR | CIGR | 04:44 | 04:53 | 04:52 | 29 | 100 | 13 | EXT | Аномалия находится на отводе. | 0.89 | (c)
52167.229 | 6.174 | 6.096 | -5.146 | -5.224 | 1034 | 1227 | 1230 | 1034 | 5102 | 4641 |  | CORR | GENE | 05:10 | 05:41 | 05:42 | 122 | 393 | 11 | EXT |  | 0.9 | (c)
52167.513 | 6.458 | 6.436 | -4.862 | -4.884 | 863 | 1060 | 1156 | 863 | 4614 | 4641 |  | CORR | GENE | 04:42 | 05:14 | 05:30 | 270 | 587 | 12 | EXT |  | 0.92 | (c)
52167.794 | 6.739 | 6.711 | -4.581 | -4.609 | 1476 | 1551 | 1532 | 1476 | 4580 | 4641 |  | CORR | CIGR | 06:21 | 06:34 | 06:30 | 29 | 113 | 13 | EXT |  | 0.89 | (c)
52167.981 | 6.926 | 6.823 | -4.394 | -4.497 | 799 | 1147 | 1299 | 799 | 4183 | 4641 |  | CORR | GENE | 04:32 | 05:28 | 05:53 | 314 | 1001 | 15 | EXT |  | 0.94 | (c)
52168.297 | 7.242 | 7.223 | -4.078 | -4.097 | 1836 | 1912 | 1882 | 1836 | 4071 | 4641 |  | CORR | CIGR | 07:19 | 07:32 | 07:27 | 26 | 92 | 10 | EXT |  | 0.89 | (c)
52168.563 | 7.508 | 7.484 | -3.812 | -3.836 | 1732 | 1812 | 1782 | 1732 | 3805 | 4641 |  | CORR | CIGR | 07:03 | 07:16 | 07:11 | 31 | 101 | 10 | EXT |  | 0.89 | (c)
52169.204 | 8.149 | 8.127 | -3.171 | -3.193 | 1085 | 1269 | 1189 | 1085 | 3152 | 4641 |  | CORR | CIGR | 05:18 | 05:48 | 05:35 | 41 | 209 | 13 | EXT |  | 0.89 | (c)
52169.684 | 8.629 | 8.515 | -2.691 | -2.805 | 1280 | 1405 | 1364 | 1280 | 2635 | 4641 |  | CORR | GENE | 05:50 | 06:10 | 06:03 | 170 | 168 | 14 | EXT |  | 0.91 | (c)
52169.834 | 8.779 | 8.62 | -2.541 | -2.7 | 937 | 1236 | 1102 | 937 | 2511 | 4641 |  | CORR | GENE | 04:54 | 05:43 | 05:21 | 189 | 330 | 10 | EXT |  | 0.9 | (c)
52170.47 | 9.415 | 9.331 | -1.905 | -1.989 | 1327 | 1636 | 1493 | 1327 | 1878 | 4641 |  | CORR | GENE | 05:57 | 06:47 | 06:24 | 111 | 333 | 11 | EXT |  | 0.89 | (c)
52171.112 | 10.057 | 10.037 | -1.263 | -1.283 | 1519 | 1609 | 1584 | 1519 | 1251 | 4641 |  | CORR | CIGR | 06:28 | 06:43 | 06:39 | 32 | 130 | 15 | EXT |  | 0.89 | (c)
52171.365 | 10.31 | 10.28 | -1.01 | -1.04 | 1201 | 1339 | 1327 | 1201 | 958 | 4641 |  | CORR | GENE | 05:37 | 05:59 | 05:57 | 82 | 252 | 15 | EXT |  | 0.89 | (c)
52171.738 | 10.683 | 10.597 | -0.637 | -0.723 | 1160 | 1354 | 1290 | 1160 | 637 | 4641 |  | CORR | GENE | 05:30 | 06:02 | 05:51 | 86 | 261 | 12 | EXT |  | 0.89 | (c)
52173.211 | 0.836 | 0.746 | -8.359 | -8.449 | 875 | 1487 | 1215 | 875 | 746 | 4642а |  | CORR | GENE | 05:06 | 06:45 | 06:01 | 211 | 680 | 13 | EXT |  | 0.91 | (c)
52173.252 | 0.877 | 0.697 | -8.318 | -8.498 | 2212 | -2054 | -2074 | 1899 | 697 | 4642а |  | GOUG | GENE | 08:42 | 09:13 | 09:10 | 467 | 351 | 8 | EXT | Задир. |  | (c)
52173.905 | 1.53 | 1.495 | -7.665 | -7.7 | 1159 | 1253 | 1297 | 1159 | 1495 | 4642а |  | CORR | CIGR | 05:52 | 06:07 | 06:14 | 35 | 275 | 10 | EXT |  | 0.89 | (c)
52174.289 | 1.914 | 1.895 | -7.281 | -7.3 | 1332 | 1425 | 1401 | 1332 | 1895 | 4642а |  | CORR | GENE | 06:20 | 06:35 | 06:31 | 51 | 137 | 10 | EXT |  | 0.89 | (c)
52174.547 | 2.172 | 2.13 | -7.023 | -7.065 | 1083 | 1391 | 1267 | 1083 | 2130 | 4642а |  | CORR | GENE | 05:39 | 06:29 | 06:09 | 63 | 368 | 11 | EXT |  | 0.89 | (c)
52174.786 | 2.411 | 2.344 | -6.784 | -6.851 | 1176 | 1303 | 1302 | 1176 | 2344 | 4642а |  | CORR | GENE | 05:54 | 06:15 | 06:15 | 121 | 251 | 11 | EXT |  | 0.9 | (c)
52175.007 | 2.632 | 2.565 | -6.563 | -6.63 | 1339 | 1439 | 1429 | 1339 | 2565 | 4642а |  | CORR | GENE | 06:21 | 06:37 | 06:35 | 97 | 179 | 10 | EXT |  | 0.89 | (c)
52178.714 | 6.339 | 6.248 | -2.856 | -2.947 | 1591 | 1609 | 1603 | 1591 | 2825 | 4642а |  | CORR | AXGR | 07:01 | 07:04 | 07:03 | 122 | 24 | 12 | EXT |  | 0.9 | (c)
52181.57 | 0 | -0.024 | -2.115 | -2.139 | -1589 | -1393 | -1351 | 1114 |  | 4642б | Нарушение формы кольцевого шва | GWAN |  | 02:18 | 02:50 | 02:56 | 0 | 475 |  | EXT | Нарушение формы кольцевого шва |  | (c)
52181.57 | 0 | 0 | -2.115 | -2.115 | -542 | -92 | -214 | 0 | 0 | 4642б | Непровар / утяжина | GWAN |  | 05:07 | 06:20 | 05:60 | 0 | 656 | 12 | INT | Непровар / утяжина |  | (c)
52183.685 | 0 | 0 | -11.33 | -11.33 | 188 | 418 | 681 | 188 | 0 | 4643а | Непровар / утяжина | GWAN |  | 05:43 | 06:20 | 07:03 | 0 | 985 | 10 | INT | Непровар / утяжина |  | (c)
52186.633 | 2.948 | 2.565 | -8.382 | -8.765 | 1854 | 2073 | 2003 | 1854 | 2565 | 4643а |  | GOUG | GENE | 10:12 | 10:47 | 10:36 | 640 | 298 | 9 | EXT | Задир. |  | (c)
52186.945 | 3.26 | 3.085 | -8.07 | -8.245 | 1255 | 1534 | 1454 | 1255 | 3085 | 4643а |  | GOUG | GENE | 08:35 | 09:20 | 09:08 | 671 | 399 | 9 | EXT | Зона задиров. |  | (c)
52187.672 | 3.987 | 3.983 | -7.343 | -7.347 | 1286 | 1451 | 1385 | 1286 | 3983 | 4643а |  | GOUG | CIGR | 08:40 | 09:07 | 08:56 | 30 | 198 | 13 | EXT | Задир. |  | (c)
52187.798 | 4.113 | 3.719 | -7.217 | -7.611 | 1848 | 2048 | 2035 | 1848 | 3719 | 4643а |  | GOUG | GENE | 10:11 | 10:43 | 10:41 | 935 | 374 | 9 | EXT | Задир. |  | (c)
52245.889 | 4.734 | 4.724 | -5.941 | -5.951 | 1310 | 1384 | 1371 | 1310 | 4724 | 4648 |  | CORR | CIGR | 06:57 | 07:09 | 07:07 | 25 | 121 | 14 | EXT |  | 0.89 | (c)
52247.603 | 6.448 | 6.437 | -4.227 | -4.238 | 545 | 607 | 596 | 545 | 4211 | 4648 |  | CORR | CIGR | 04:53 | 05:03 | 05:02 | 27 | 101 | 10 | EXT |  | 0.89 | (c)
52247.662 | 6.507 | 6.496 | -4.168 | -4.179 | 580 | 653 | 637 | 580 | 4159 | 4648 |  | CORR | CIGR | 04:59 | 05:11 | 05:08 | 20 | 114 | 14 | EXT |  | 0.89 | (c)
52247.806 | 6.651 | 6.619 | -4.024 | -4.056 | 583 | 677 | 649 | 583 | 3691 | 4648 |  | CORR | GENE | 04:60 | 05:15 | 05:10 | 365 | 131 | 10 | EXT |  | 0.93 | (c)
52248.305 | 7.15 | 7.13 | -3.525 | -3.545 | 419 | 524 | 500 | 419 | 3511 | 4648 |  | CORR | CIGR | 04:33 | 04:50 | 04:46 | 34 | 161 | 11 | EXT |  | 0.89 | (c)
52250.037 | 8.882 | 8.817 | -1.793 | -1.858 | 660 | 710 | 727 | 660 | 1778 | 4648 |  | CORR | GENE | 05:12 | 05:20 | 05:23 | 80 | 134 | 11 | EXT |  | 0.89 | (c)
52250.244 | 9.089 | 9.078 | -1.586 | -1.597 | 785 | 848 | 847 | 785 | 1566 | 4648 |  | CORR | CIGR | 05:32 | 05:42 | 05:42 | 31 | 124 | 11 | EXT |  | 0.89 | (c)
52252.134 | 0.304 | 0.292 | -8.631 | -8.643 | 1397 | 1512 | 1488 | 1397 | 292 | 4649а |  | CORR | CIGR | 07:11 | 07:30 | 07:26 | 25 | 181 | 11 | EXT |  | 0.89 | (c)
52252.255 | 0.425 | 0.415 | -8.51 | -8.52 | 1442 | 1616 | 1561 | 1442 | 415 | 4649а |  | CORR | CIGR | 07:19 | 07:47 | 07:38 | 25 | 237 | 13 | EXT |  | 0.89 | (c)
52252.374 | 0.544 | 0.528 | -8.391 | -8.407 | 1173 | 1215 | 1211 | 1173 | 528 | 4649а |  | CORR | CIGR | 06:35 | 06:42 | 06:41 | 34 | 76 | 10 | EXT |  | 0.89 | (c)
52252.535 | 0.705 | 0.692 | -8.23 | -8.243 | 864 | 926 | 915 | 864 | 692 | 4649а |  | CORR | CIGR | 05:45 | 05:55 | 05:54 | 27 | 101 | 10 | EXT |  | 0.89 | (c)
52252.56 | 0.73 | 0.698 | -8.205 | -8.237 | 1140 | 1194 | 1220 | 1140 | 698 | 4649а |  | CORR | CIGR | 06:30 | 06:39 | 06:43 | 32 | 159 | 10 | EXT |  | 0.89 | (c)
52252.625 | 0.795 | 0.59 | -8.14 | -8.345 | 1472 | 1508 | 1499 | 1472 | 590 | 4649а |  | CORR | GENE | 07:23 | 07:29 | 07:28 | 290 | 54 | 8 | EXT |  | 0.91 | (c)
52252.866 | 1.036 | 1.012 | -7.899 | -7.923 | 765 | 821 | 885 | 765 | 1012 | 4649а |  | CORR | GENE | 05:29 | 05:38 | 05:49 | 81 | 239 | 11 | EXT |  | 0.89 | (c)
52253.155 | 1.325 | 1.314 | -7.61 | -7.621 | 860 | 928 | 917 | 860 | 1314 | 4649а |  | CORR | CIGR | 05:45 | 05:56 | 05:54 | 27 | 113 | 15 | EXT |  | 0.89 | (c)
52253.182 | 1.352 | 1.263 | -7.583 | -7.672 | 1267 | 1375 | 1365 | 1267 | 1263 | 4649а |  | CORR | GENE | 06:50 | 07:08 | 07:06 | 115 | 196 | 11 | EXT |  | 0.89 | (c)
52253.231 | 1.401 | 1.387 | -7.534 | -7.548 | 1010 | 1051 | 1054 | 1010 | 1387 | 4649а |  | CORR | CIGR | 06:09 | 06:16 | 06:16 | 31 | 88 | 10 | EXT |  | 0.89 | (c)
52253.29 | 1.46 | 1.458 | -7.475 | -7.477 | 1273 | 1320 | 1321 | 1273 | 1458 | 4649а |  | CORR | CIGR | 06:51 | 06:59 | 06:59 | 20 | 95 | 11 | EXT |  | 0.89 | (c)
52253.69 | 1.86 | 1.852 | -7.075 | -7.083 | 1278 | 1313 | 1323 | 1278 | 1852 | 4649а |  | CORR | CIGR | 06:52 | 06:58 | 06:59 | 40 | 90 | 13 | EXT |  | 0.89 | (c)
52253.712 | 1.882 | 1.873 | -7.053 | -7.062 | 822 | 883 | 872 | 822 | 1873 | 4649а |  | CORR | CIGR | 05:39 | 05:48 | 05:47 | 30 | 99 | 11 | EXT |  | 0.89 | (c)
52254.85 | 3.02 | 3.008 | -5.915 | -5.927 | 1143 | 1193 | 1191 | 1143 | 3008 | 4649а |  | CORR | CIGR | 06:30 | 06:39 | 06:38 | 31 | 95 | 11 | EXT |  | 0.89 | (c)
52256.059 | 4.229 | 4.2 | -4.706 | -4.735 | 848 | 974 | 942 | 848 | 4200 | 4649а |  | CORR | CIGR | 05:43 | 06:03 | 05:58 | 43 | 187 | 12 | EXT |  | 0.89 | (c)
52256.32 | 4.49 | 4.451 | -4.445 | -4.484 | 1127 | 1180 | 1250 | 1127 | 4440 | 4649а |  | CORR | CIGR | 06:28 | 06:36 | 06:48 | 44 | 246 | 15 | EXT |  | 0.89 | (c)
52256.588 | 4.758 | 4.704 | -4.177 | -4.231 | 749 | 900 | 916 | 749 | 4132 | 4649а |  | CORR | GENE | 05:27 | 05:51 | 05:54 | 99 | 334 | 12 | EXT |  | 0.89 | (c)
52256.629 | 4.799 | 4.761 | -4.136 | -4.174 | 1228 | 1292 | 1298 | 1228 | 4111 | 4649а |  | CORR | GENE | 06:44 | 06:54 | 06:55 | 63 | 139 | 10 | EXT |  | 0.89 | (c)
52256.69 | 4.86 | 4.848 | -4.075 | -4.087 | 1532 | 1582 | 1572 | 1532 | 4064 | 4649а |  | CORR | CIGR | 07:33 | 07:41 | 07:40 | 23 | 79 | 10 | EXT |  | 0.89 | (c)
52258.811 | 6.981 | 6.957 | -1.954 | -1.978 | 814 | 850 | 864 | 814 | 1954 | 4649а |  | CORR | CIGR | 05:37 | 05:43 | 05:45 | 24 | 100 | 11 | EXT |  | 0.89 | (c)
52259.7 | 7.87 | 7.419 | -1.065 | -1.516 | 466 | 1260 | 1065 | 466 | 1001 | 4649а |  | CORR | GENE | 04:41 | 06:49 | 06:18 | 515 | 1198 | 11 | EXT |  | 0.94 | (c)
52260.003 | 8.173 | 8.14 | -0.762 | -0.795 | 773 | 788 | 842 | 773 | 725 | 4649а |  | CORR | GENE | 05:31 | 05:33 | 05:42 | 70 | 139 | 11 | EXT |  | 0.89 | (c)
52260.118 | 8.288 | 8.215 | -0.647 | -0.72 | 1331 | 1371 | 1360 | 1331 | 540 | 4649а |  | CORR | GENE | 07:01 | 07:07 | 07:05 | 180 | 57 | 11 | EXT |  | 0.9 | (c)
52260.141 | 8.311 | 8.305 | -0.624 | -0.63 | 1764 | 1792 | 1799 | 1764 | 610 | 4649а |  | CORR | CIGR | 08:11 | 08:15 | 08:16 | 20 | 70 | 12 | EXT |  | 0.89 | (c)
52260.207 | 8.377 | 8.365 | -0.558 | -0.57 | 1641 | 1675 | 1694 | 1641 | 540 | 4649а |  | CORR | CIGR | 07:51 | 07:56 | 07:59 | 30 | 105 | 17 | EXT |  | 0.89 | (c)
52260.336 | 8.506 | 8.49 | -0.429 | -0.445 | 1414 | 1420 | 1470 | 1414 | 410 | 4649а |  | CORR | CIGR | 07:14 | 07:15 | 07:23 | 35 | 113 | 11 | EXT |  | 0.89 | (c)
52260.337 | 8.507 | 8.465 | -0.428 | -0.47 | 847 | 1025 | 969 | 847 | 410 | 4649а |  | CORR | GENE | 05:43 | 06:11 | 06:02 | 60 | 244 | 14 | EXT |  | 0.89 | (c)
52260.382 | 8.552 | 8.545 | -0.383 | -0.39 | 1291 | 1339 | 1330 | 1291 | 365 | 4649а |  | CORR | CIGR | 06:54 | 07:02 | 07:01 | 25 | 78 | 11 | EXT |  | 0.89 | (c)
52260.418 | 8.588 | 8.58 | -0.347 | -0.355 | 768 | 823 | 851 | 768 | 300 | 4649а |  | CORR | GENE | 05:30 | 05:39 | 05:43 | 55 | 166 | 10 | EXT |  | 0.89 | (c)
52260.44 | 8.61 | 8.605 | -0.325 | -0.33 | 1020 | 1073 | 1099 | 1020 | 300 | 4649а |  | CORR | CIGR | 06:11 | 06:19 | 06:23 | 30 | 157 | 15 | EXT |  | 0.89 | (c)
52260.552 | 8.722 | 8.715 | -0.213 | -0.22 | 827 | 882 | 875 | 827 | 195 | 4649а |  | CORR | CIGR | 05:39 | 05:48 | 05:47 | 25 | 96 | 12 | EXT |  | 0.89 | (c)
52260.765 | 0 | -0.045 | -2.185 | -2.23 | 1214 | 1542 | 1518 | 1214 |  | 4649б | Нарушение формы кольцевого шва | GWAN |  | 05:33 | 06:26 | 06:22 | 0 | 608 |  | EXT | Нарушение формы кольцевого шва |  | (c)
52262.95 | 0 | -0.032 | -11.47 | -11.502 | -67 | 37 | 115 | 0 |  | 4650а | Нарушение формы кольцевого шва | GWAN |  | 04:13 | 04:29 | 04:42 | 0 | 365 |  | EXT | Нарушение формы кольцевого шва |  | (c)
52263.086 | 0.136 | 0.118 | -11.334 | -11.352 | 1002 | 1156 | 1096 | 1002 | 118 | 4650а |  | CORR | CIGR | 07:05 | 07:30 | 07:20 | 32 | 188 | 10 | EXT |  | 0.89 | (c)
52263.176 | 0.226 | 0.198 | -11.244 | -11.272 | 1156 | 1285 | 1243 | 1156 | 198 | 4650а |  | CORR | GENE | 07:30 | 07:51 | 07:44 | 393 | 175 | 10 | EXT |  | 0.93 | (c)
52263.265 | 0.315 | 0.293 | -11.155 | -11.177 | 868 | 925 | 927 | 868 | 293 | 4650а |  | CORR | CIGR | 06:43 | 06:53 | 06:53 | 38 | 119 | 10 | EXT |  | 0.89 | (c)
52263.273 | 0.323 | 0.259 | -11.147 | -11.211 | 162 | 182 | 205 | 162 | 259 | 4650а |  | CORR | GENE | 04:50 | 04:53 | 04:56 | 373 | 86 | 10 | EXT |  | 0.93 | (c)
52263.438 | 0.488 | 0.475 | -10.982 | -10.995 | 873 | 909 | 922 | 873 | 475 | 4650а |  | CORR | GENE | 06:44 | 06:50 | 06:52 | 84 | 98 | 10 | EXT |  | 0.89 | (c)
52263.479 | 0.529 | 0.505 | -10.941 | -10.965 | 222 | 457 | 386 | 222 | 505 | 4650а |  | CORR | GENE | 04:59 | 05:37 | 05:26 | 124 | 328 | 10 | EXT |  | 0.89 | (c)
52263.669 | 0.719 | 0.707 | -10.751 | -10.763 | 793 | 862 | 848 | 793 | 707 | 4650а |  | CORR | CIGR | 06:31 | 06:43 | 06:40 | 25 | 111 | 10 | EXT |  | 0.89 | (c)
52263.702 | 0.752 | 0.738 | -10.718 | -10.732 | 485 | 526 | 509 | 485 | 738 | 4650а |  | CORR | CIGR | 05:42 | 05:48 | 05:46 | 17 | 48 | 10 | EXT |  | 0.89 | (c)
52264.185 | 1.235 | 1.228 | -10.235 | -10.242 | 433 | 482 | 466 | 433 | 1228 | 4650а |  | CORR | CIGR | 05:33 | 05:41 | 05:39 | 17 | 66 | 10 | EXT |  | 0.89 | (c)
52264.244 | 1.294 | 1.287 | -10.176 | -10.183 | 909 | 945 | 942 | 909 | 1287 | 4650а |  | CORR | CIGR | 06:50 | 06:56 | 06:55 | 21 | 66 | 12 | EXT |  | 0.89 | (c)
52264.382 | 1.432 | 1.414 | -10.038 | -10.056 | 910 | 976 | 990 | 910 | 1414 | 4650а |  | CORR | GENE | 06:50 | 07:01 | 07:03 | 60 | 161 | 15 | EXT |  | 0.89 | (c)
52264.545 | 1.595 | 1.374 | -9.875 | -10.096 | 237 | 251 | 331 | 237 | 1374 | 4650а |  | CORR | GENE | 05:02 | 05:04 | 05:17 | 1021 | 188 | 14 | EXT |  | 0.99 | (c)
52264.919 | 1.969 | 1.772 | -9.501 | -9.698 | 934 | 967 | 967 | 934 | 1772 | 4650а |  | CORR | GENE | 06:54 | 06:59 | 06:60 | 249 | 67 | 9 | EXT |  | 0.91 | (c)
52267.684 | 4.734 | 4.724 | -6.736 | -6.746 | 155 | 209 | 201 | 155 | 4724 | 4650а |  | CORR | CIGR | 04:48 | 04:57 | 04:56 | 36 | 93 | 11 | EXT |  | 0.89 | (c)
52273.263 | 10.313 | 10.301 | -1.157 | -1.169 | 556 | 616 | 608 | 556 | 1134 | 4650а |  | CORR | CIGR | 05:53 | 06:03 | 06:02 | 35 | 105 | 10 | EXT |  | 0.89 | (c)
52297.278 | 11.483 | 11.475 | -0.127 | -0.135 | 754 | 1008 | 1041 | 754 | 98 | 4652 |  | CORR | CIGR | 03:34 | 04:16 | 04:21 | 37 | 575 | 13 | EXT |  | 0.89 | (c)
52297.301 | 11.506 | 11.474 | -0.104 | -0.136 | 1872 | 2047 | 2195 | 1872 | 83 | 4652 |  | CORR | GENE | 06:35 | 07:03 | 07:27 | 53 | 646 | 10 | EXT |  | 0.89 | (c)
52307.97 | 10.565 | 10.545 | -0.14 | -0.16 | 644 | 679 | 777 | 644 | 95 | 4653 |  | CORR | GENE | 04:52 | 04:58 | 05:14 | 65 | 267 | 12 | EXT |  | 0.89 | (c)
52319.65 | 0 | -0.039 | -11.335 | -11.374 | -382 | 49 | 32 | 0 |  | 4655 | Нарушение формы кольцевого шва | GWAN |  | 04:50 | 05:59 | 05:57 | 0 | 829 |  | EXT | Нарушение формы кольцевого шва |  | (c)
52388.04 | 0 | 0 | -11.625 | -11.625 | 627 | 778 | 839 | 627 | 0 | 4661 | Смещение кромок | GWAN |  | 01:58 | 02:22 | 02:32 | 0 | 425 | 15 | EXT | Смещение кромок Вовнутрь Величина смещения - 2.3 мм. |  | (c)
52418.435 | 7.2 | 7.028 | -3.44 | -3.612 | 549 | 779 | 836 | 549 | 3245 | 4663 |  | DENT | GENE | 04:17 | 04:54 | 05:03 | 367 | 573 | 0.4 | N/A | Глубина вмятины: 5 мм (0,4%). Линейка: 37 см в (703 см; 04:54 ч:мин) |  | (c)
52489.645 | 0 | -0.03 | -11.625 | -11.655 | 311 | 415 | 458 | 311 |  | 4673 | Нарушение формы кольцевого шва | GWAN |  | 10:28 | 10:45 | 10:52 | 0 | 294 |  | EXT | Нарушение формы кольцевого шва Аномалия находится на упругопластическом изгибе: R=728 D, максимальное растяжение на 6.1 час. |  | (c)
52535.555 | 0 | -0.035 | -10.91 | -10.945 | -866 | -686 | -720 | 575 |  | 4677 | Нарушение формы кольцевого шва | GWAN |  | 05:11 | 05:40 | 05:35 | 0 | 291 |  | EXT | Нарушение формы кольцевого шва |  | (c)
52535.555 | 0 | -0.031 | -10.91 | -10.941 | -220 | 28 | 78 | 0 |  | 4677 | Нарушение формы кольцевого шва | GWAN |  | 06:56 | 07:35 | 07:44 | 0 | 595 |  | EXT | Нарушение формы кольцевого шва |  | (c)
52535.555 | 0 | -0.025 | -10.91 | -10.935 | 874 | 1124 | 1060 | 874 |  | 4677 | Нарушение формы кольцевого шва | GWAN |  | 09:52 | 10:32 | 10:22 | 0 | 372 |  | EXT | Нарушение формы кольцевого шва |  | (c)
52535.71 | 0.155 | 0.139 | -10.755 | -10.771 | -779 | -478 | -561 | 343 | 139 | 4677 |  | CORR | CIGR | 05:25 | 06:14 | 06:01 | 20 | 436 | 12 | EXT |  | 0.89 | (c)
52591.835 | 0 | -0.028 | -11.15 | -11.178 | -838 | -163 | -348 | 0 |  | 4682 | Нарушение формы кольцевого шва | GWAN |  | 06:50 | 08:39 | 08:09 | 0 | 979 |  | EXT | Нарушение формы кольцевого шва |  | (c)
52616.694 | 2.199 | 1.974 | -9.086 | -9.311 | 726 | 1274 | 1111 | 726 | 1974 | 4684 |  | DENT | GENE | 04:44 | 06:13 | 05:46 | 408 | 771 | 0.5 | N/A | Глубина вмятины: 7 мм (0,5%). Линейка: 41 см в (197 см; 06:13 ч:мин) |  | (c)
52629.963 | 4.183 | 3.787 | -7.042 | -7.438 | 972 | 1575 | 1345 | 972 | 3787 | 4685 |  | DENT | GENE | 04:28 | 06:05 | 05:28 | 661 | 745 | 0.5 | N/A | Глубина вмятины: 7 мм (0,5%). Линейка: 66 см в (379 см; 06:05 ч:мин) |  | (c)
52665.04 | 5.205 | 3.98 | -6.065 | -7.29 | 1073 | -1447 | -1157 | 0 |  | 4688 |  | OVAL |  | 00:00 | 05:13 | 06:00 | 2961 |  |  | N/A | Овальность: 0,02 |  | (c)
52665.19 | 5.355 | 5.103 | -5.915 | -6.167 | -1665 | -1448 | -1407 | 1149 | 5103 | 4688 |  | DENT | GENE | 04:38 | 05:13 | 05:20 | 482 | 516 | 2.2 | N/A | Глубина вмятины: 31 мм (2,2%). Линейка: 48 см в (510 см; 05:13 ч:мин) Аномалия находится на упругопластическом изгибе. |  | (c)
52779.021 | 6.256 | 5.809 | -5.379 | -5.826 | -1866 | 317 | 365 | 0 |  | 4698 |  | OVAL |  | 00:00 | 05:52 | 06:00 | 1925 |  |  | N/A | Овальность: 0,02 |  | (c)
52779.355 | 6.59 | 6.146 | -5.045 | -5.489 | 93 | 284 | 277 | 93 | 4196 | 4698 |  | DENT | GENE | 05:16 | 05:47 | 05:46 | 1293 | 368 | 0.9 | N/A | Глубина вмятины: 13 мм (0,9%). Линейка: 129 см в (615 см; 05:47 ч:мин) Аномалия находится вблизи продольного шва. |  | (c)
52827.573 | 8.903 | 7.247 | -2.572 | -4.228 | -953 | 1238 | 1277 | 0 |  | 4702 |  | OVAL |  | 00:00 | 05:54 | 06:00 | 6238 |  |  | N/A | Овальность: 0,02 |  | (c)
52830.145 | 0 | -0.04 | -11.635 | -11.675 | -2153 | -1975 | -1847 | 1542 |  | 4703 | Нарушение формы кольцевого шва | GWAN |  | 05:21 | 05:50 | 06:10 | 0 | 611 |  | EXT | Нарушение формы кольцевого шва |  | (c)
52876.295 | 0 | -0.032 | -11.27 | -11.302 | -1459 | -1216 | -1056 | 653 |  | 4707 | Нарушение формы кольцевого шва | GWAN |  | 05:04 | 05:43 | 06:09 | 0 | 806 |  | EXT | Нарушение формы кольцевого шва Аномалия находится на отводе. Аномалия находится на упругопластическом изгибе: R=385 D, максимальное растяжение на 5.5 час. |  | (c)
52898.865 | 0 | -0.022 | -11.12 | -11.142 | -198 | 565 | 381 | 0 |  | 4709 | Нарушение формы кольцевого шва | GWAN |  | 05:23 | 07:27 | 06:57 | 0 | 1159 |  | EXT | Нарушение формы кольцевого шва |  | (c)
52909.985 | 0 | -0.044 | -10.93 | -10.974 | -601 | -147 | 384 | 0 |  | 4710 | Нарушение формы кольцевого шва | GWAN |  | 04:52 | 06:05 | 07:31 | 0 | 1971 |  | EXT | Нарушение формы кольцевого шва |  | (c)
53011.745 | 0 | -0.043 | -11.24 | -11.283 | -1615 | -1499 | -1489 | 1363 |  | 4719 | Нарушение формы кольцевого шва | GWAN |  | 03:13 | 03:32 | 03:34 | 0 | 253 |  | EXT | Нарушение формы кольцевого шва Аномалия находится на отводе. |  | (c)
53011.745 | 0 | 0 | -11.24 | -11.24 | -499 | -185 | -252 | 6 | 0 | 4719 | Непровар / утяжина | GWAN |  | 06:13 | 07:04 | 06:53 | 0 | 493 | 10 | INT | Непровар / утяжина Аномалия находится на отводе. |  | (c)
53043.255 | 8.6 | 8.405 | -2.17 | -2.365 | 426 | 791 | 639 | 426 | 2004 | 4721 |  | DENT | GENE | 04:43 | 05:42 | 05:17 | 361 | 427 | 0.4 | N/A | Глубина вмятины: 6 мм (0,4%). Линейка: 36 см в (841 см; 05:42 ч:мин) |  | (c)
53045.425 | 0 | -0.03 | -11.41 | -11.44 | -680 | -393 | -341 | 2 |  | 4722 | Нарушение формы кольцевого шва | GWAN |  | 05:03 | 05:50 | 05:58 | 0 | 678 |  | EXT | Нарушение формы кольцевого шва |  | (c)
53049.218 | 3.793 | 3.185 | -7.617 | -8.225 | -679 | -421 | -436 | 192 | 3185 | 4722 |  | DENT | GENE | 05:03 | 05:45 | 05:43 | 880 | 487 | 0.6 | N/A | Глубина вмятины: 8 мм (0,6%). Линейка: 88 см в (319 см; 05:45 ч:мин) |  | (c)
53056.835 | 0 | -0.049 | -11.455 | -11.504 | -30 | 559 | 592 | 0 |  | 4723 | Нарушение формы кольцевого шва | GWAN |  | 02:55 | 04:30 | 04:36 | 0 | 1245 |  | EXT | Нарушение формы кольцевого шва |  | (c)
53086.986 | 7.626 | 5.34 | -3.444 | -5.73 | 85 | 351 | 243 | 85 | 2531 | 4725 |  | GOUG | GENE | 08:37 | 09:20 | 09:02 | 3199 | 316 | 10 | EXT | Зона задиров. |  | (c)
53101.853 | 11.423 | 11.402 | -0.132 | -0.153 | 1838 | 2083 | -1807 | 992 | 132 | 4726 |  | CORR | CIGR | 04:08 | 04:48 | 06:20 | 21 | 1631 | 14 | EXT |  | 0.89 | (c)
53102.135 | 0.15 | 0.127 | -11.49 | -11.513 | -271 | -127 | -131 | 0 | 127 | 4727 |  | CORR | CIGR | 08:12 | 08:35 | 08:35 | 25 | 281 | 11 | EXT |  | 0.89 | (c)
53102.142 | 0.157 | 0.027 | -11.483 | -11.613 | -2127 | -1391 | -1410 | 693 | 27 | 4727 |  | CORR | GENE | 03:12 | 05:11 | 05:08 | 130 | 1434 | 14 | EXT |  | 0.9 | (c)
53113.625 | 0 | -0.04 | -11.43 | -11.47 | 1075 | 1271 | 1412 | 1075 |  | 4728 | Нарушение формы кольцевого шва | GWAN |  | 06:11 | 06:42 | 07:05 | 0 | 673 |  | EXT | Нарушение формы кольцевого шва Аномалия находится на отводе. |  | (c)
53127.575 | 2.52 | 2.445 | -8.755 | -8.83 | -1656 | -1471 | -1438 | 1219 | 2445 | 4729 |  | GOUG | GENE | 01:55 | 02:25 | 02:30 | 284 | 436 | 6 | EXT | Зона задиров. |  | (c)
53140.695 | 4.365 | 4.142 | -7.23 | -7.453 | 1131 | 1251 | 1362 | 1131 | 4142 | 4730 |  | GOUG | GENE | 01:29 | 01:48 | 02:06 | 299 | 461 | 9 | EXT | Задир. Аномалия находится на упругопластическом изгибе: R=488 D, максимальное растяжение на 5.2 час. |  | (c)
53228.88 | 1.735 | 1.572 | -9.865 | -10.028 | 623 | 1039 | 887 | 623 | 1572 | 4738 |  | DENT | GENE | 02:19 | 03:27 | 03:02 | 268 | 528 | 1.2 | N/A | Глубина вмятины: 17 мм (1,2%). Линейка: 27 см в (157 см; 03:27 ч:мин) Аномалия находится на упругопластическом изгибе. |  | (c)
53233.881 | 6.736 | 6.506 | -4.864 | -5.094 | 422 | 567 | 553 | 422 | 4778 | 4738 |  | GOUG | GENE | 01:47 | 02:10 | 02:08 | 316 | 262 | 6 | EXT | Задир. Аномалия находится на упругопластическом изгибе: R=375 D, максимальное растяжение на 6.5 час. |  | (c)
53234.921 | 7.776 | 7.723 | -3.824 | -3.877 | 1012 | 1144 | 1138 | 1012 | 3729 | 4738 |  | GOUG | GENE | 03:22 | 03:44 | 03:43 | 148 | 252 | 7 | EXT | Задир. Аномалия находится на упругопластическом изгибе: R=404 D, максимальное растяжение на 6.6 час. |  | (c)
53238.745 | 0 | -0.036 | -11.32 | -11.356 | -227 | 197 | 234 | 0 |  | 4739 | Нарушение формы кольцевого шва | GWAN |  | 04:21 | 05:29 | 05:35 | 0 | 924 |  | EXT | Нарушение формы кольцевого шва Аномалия находится на упругопластическом изгибе: R=539 D, максимальное растяжение на 6.8 час. |  | (c)
53239.946 | 1.201 | 1.085 | -10.119 | -10.235 | -944 | -690 | -776 | 607 | 1085 | 4739 |  | DENT | GENE | 02:25 | 03:06 | 02:52 | 194 | 337 | 0.5 | N/A | Глубина вмятины: 7 мм (0,5%). Линейка: 19 см в (109 см; 03:06 ч:мин) Аномалия находится на упругопластическом изгибе. |  | (c)
53283.995 | 0 | -0.028 | -11.52 | -11.548 | -289 | 78 | 75 | 289 |  | 4743 | Нарушение формы кольцевого шва | GWAN |  | 11:48 | 00:47 | 12:47 | 0 | 728 |  | EXT | Нарушение формы кольцевого шва Аномалия находится на отводе. |  | (c)
53312.237 | 5.112 | 4.773 | -6.268 | -6.607 | -1536 | -1146 | -1244 | 953 | 4773 | 4745 |  | DENT | GENE | 04:23 | 05:25 | 05:10 | 493 | 583 | 0.4 | N/A | Глубина вмятины: 6 мм (0,4%). Линейка: 49 см в (477 см; 05:25 ч:мин) |  | (c)
53341.37 | 0 | -0.033 | -11.13 | -11.163 | 1417 | 1958 | 2066 | 1417 |  | 4748 | Нарушение формы кольцевого шва | GWAN |  | 11:00 | 00:28 | 12:45 | 0 | 1297 |  | EXT | Нарушение формы кольцевого шва Аномалия находится на отводе. |  | (c)
53341.37 | 0 | -0.031 | -11.13 | -11.161 | -870 | -223 | -389 | 0 |  | 4748 | Нарушение формы кольцевого шва | GWAN |  | 04:51 | 06:36 | 06:09 | 0 | 963 |  | EXT | Нарушение формы кольцевого шва Аномалия находится на отводе. |  | (c)
53352.5 | 0 | -0.021 | -11.45 | -11.471 | 1909 | -2063 | -2054 | 1557 |  | 4749 | Нарушение формы кольцевого шва | GWAN |  | 03:27 | 04:45 | 04:47 | 0 | 995 |  | EXT | Нарушение формы кольцевого шва |  | (c)
53386.62 | 0 | -0.04 | -11.195 | -11.235 | 1051 | 2052 | 1779 | 1051 |  | 4752 | Нарушение формы кольцевого шва | GWAN |  | 10:29 | 01:11 | 12:27 | 0 | 1456 |  | EXT | Нарушение формы кольцевого шва |  | (c)
53386.62 | 0 | -0.022 | -11.195 | -11.217 | -1339 | 102 | -424 | 0 |  | 4752 | Нарушение формы кольцевого шва | GWAN |  | 04:03 | 07:56 | 06:31 | 0 | 1830 |  | EXT | Нарушение формы кольцевого шва |  | (c)
53406.46 | 8.645 | 8.479 | -2.83 | -2.996 | -2140 | -1750 | -1914 | 1688 | 2662 | 4753 |  | DENT | GENE | 03:42 | 04:45 | 04:19 | 334 | 452 | 0.3 | N/A | Глубина вмятины: 4 мм (0,3%). Линейка: 33 см в (848 см; 04:45 ч:мин) |  | (c)
53443.261 | 0.556 | 0.368 | -10.554 | -10.742 | 1925 | -2127 | -2167 | 1798 | 368 | 4757 |  | DENT | GENE | 04:51 | 05:57 | 05:51 | 1087 | 738 | 2.7 | N/A | Глубина вмятины: 39 мм (2,7%). Линейка: 109 см в (37 см; 05:57 ч:мин) |  | (c)
53443.341 | 0.636 | -0.868 | -10.474 | -11.978 | 119 | -2123 | -2112 | 0 |  | 4757 |  | OVAL |  | 00:00 | 05:58 | 06:00 | 2809 |  |  | N/A | Овальность: 0,03 |  | (c)
53453.87 | 0.055 | 0.043 | -11.485 | -11.497 | -575 | -261 | -310 | 44 | 43 | 4758 |  | CORR | CIGR | 05:07 | 05:58 | 05:50 | 24 | 531 | 12 | EXT |  | 0.89 | (c)
53465.301 | 11.486 | 11.43 | -0.054 | -0.11 | -880 | -868 | -868 | 856 | 9 | 4758 |  | ARTD | AXGR | 04:18 | 04:20 | 04:20 | 101 | 24 |  | EXT | Эквивалент потери металла 10%. |  | (c)
53465.355 | 0 | -0.032 | -11.43 | -11.462 | 1215 | 2101 | -1835 | 424 |  | 4759 | Нарушение формы кольцевого шва | GWAN |  | 04:30 | 06:53 | 08:18 | 0 | 2823 |  | EXT | Нарушение формы кольцевого шва |  | (c)
53469.708 | 4.353 | 4.162 | -7.077 | -7.268 | 1313 | 1576 | 1521 | 1313 | 4162 | 4759 |  | DENT | GENE | 04:46 | 05:28 | 05:19 | 382 | 416 | 0.5 | N/A | Глубина вмятины: 7 мм (0,5%). Линейка: 38 см в (416 см; 05:28 ч:мин) |  | (c)
53488.285 | 0 | 0 | -11.385 | -11.385 | -353 | 128 | 29 | 0 | 0 | 4761 | Смещение кромок | GWAN |  | 06:04 | 07:22 | 07:06 | 0 | 765 | 17 | EXT | Смещение кромок Наружу Величина смещения - 2.6 мм. |  | (c)
53488.285 | 0 | -0.032 | -11.385 | -11.417 | -1058 | 151 | 761 | 0 |  | 4761 | Нарушение формы кольцевого шва | GWAN |  | 04:10 | 07:25 | 09:04 | 0 | 3637 |  | EXT | Нарушение формы кольцевого шва |  | (c)
53545.731 | 1.351 | 0.874 | -9.229 | -9.706 | -1177 | -968 | -845 | 512 | 874 | 4766 |  | DENT | GENE | 04:17 | 04:51 | 05:11 | 644 | 665 | 0.4 | N/A | Глубина вмятины: 5 мм (0,4%). Линейка: 64 см в (87 см; 04:51 ч:мин) |  | (c)
53618.077 | 6.487 | 6.303 | -4.873 | -5.057 | -127 | 194 | 110 | 0 | 4759 | 4772 |  | DENT | GENE | 04:36 | 05:27 | 05:14 | 298 | 475 | 0.4 | N/A | Глубина вмятины: 6 мм (0,4%). Линейка: 30 см в (630 см; 05:27 ч:мин) Аномалия находится вблизи продольного шва. |  | (c)
53668.17 | 0 | -0.032 | -11.59 | -11.622 | 1892 | 2068 | 2133 | 1892 |  | 4777 | Нарушение формы кольцевого шва | GWAN |  | 08:31 | 08:60 | 09:10 | 0 | 481 |  | EXT | Нарушение формы кольцевого шва |  | (c)
53702.08 | 0 | -0.028 | -11.135 | -11.163 | 1958 | -968 | -544 | 0 |  | 4780 | Нарушение формы кольцевого шва | GWAN |  | 00:44 | 04:52 | 06:00 | 0 | 3917 |  | EXT | Нарушение формы кольцевого шва |  | (c)
53705.554 | 3.474 | 3.447 | -7.661 | -7.688 | 82 | 212 | 207 | 82 | 3447 | 4780 |  | CORR | CIGR | 07:41 | 08:02 | 08:02 | 45 | 251 | 11 | EXT |  | 0.89 | (c)
53735.37 | 11.475 | 11.455 | -0.14 | -0.16 | -1584 | -908 | -1044 | 504 | 112 | 4782 |  | CORR | GENE | 04:29 | 06:18 | 05:56 | 48 | 1080 | 14 | EXT | Аномалия находится на отводе. | 0.89 | (c)
53745.9 | 0 | -0.023 | -11.42 | -11.443 | 1365 | 1847 | 1787 | 1365 |  | 4784 | Нарушение формы кольцевого шва | GWAN |  | 01:04 | 02:22 | 02:12 | 0 | 844 |  | EXT | Нарушение формы кольцевого шва |  | (c)
53745.9 | 0 | -0.009 | -11.42 | -11.429 | -1428 | -1104 | -780 | 132 |  | 4784 | Нарушение формы кольцевого шва | GWAN |  | 05:33 | 06:25 | 07:18 | 0 | 1296 |  | EXT | Нарушение формы кольцевого шва |  | (c)
53745.9 | 0 | -0.02 | -11.42 | -11.44 | 86 | 303 | 647 | 86 |  | 4784 | Нарушение формы кольцевого шва | GWAN |  | 09:38 | 10:12 | 11:08 | 0 | 1123 |  | EXT | Нарушение формы кольцевого шва |  | (c)
53757.32 | 0 | -0.013 | -11.445 | -11.458 | -343 | -84 | -53 | 0 |  | 4785 | Нарушение формы кольцевого шва | GWAN |  | 04:48 | 05:30 | 05:35 | 0 | 579 |  | EXT | Нарушение формы кольцевого шва |  | (c)
53770.471 | 1.706 | 1.232 | -9.444 | -9.918 | -744 | -568 | -556 | 367 | 1232 | 4786 |  | DENT | GENE | 06:09 | 06:37 | 06:39 | 627 | 376 | 0.4 | N/A | Глубина вмятины: 5 мм (0,4%). Линейка: 63 см в (123 см; 06:37 ч:мин) |  | (c)
53770.822 | 2.057 | 1.901 | -9.093 | -9.249 | -934 | -713 | -763 | 592 | 1901 | 4786 |  | DENT | GENE | 05:38 | 06:14 | 06:06 | 405 | 343 | 0.4 | N/A | Глубина вмятины: 6 мм (0,4%). Линейка: 41 см в (190 см; 06:14 ч:мин) |  | (c)
53774.391 | 5.626 | 5.356 | -5.524 | -5.794 | -1412 | -1035 | -1150 | 889 | 5325 | 4786 |  | DENT | GENE | 04:21 | 05:22 | 05:03 | 469 | 523 | 0.4 | N/A | Глубина вмятины: 6 мм (0,4%). Линейка: 47 см в (536 см; 05:22 ч:мин) |  | (c)
53795.645 | 4.405 | 4.273 | -6.315 | -6.447 | -1262 | -1175 | -1123 | 983 | 4273 | 4788 |  | DENT | GENE | 02:60 | 03:14 | 03:22 | 255 | 279 | 1 | N/A | Глубина вмятины: 14 мм (1,0%). Линейка: 26 см в (427 см; 03:14 ч:мин) Аномалия находится вблизи дефекта потери металла. |  | (c)
53795.921 | 4.681 | 4.564 | -6.039 | -6.156 | -1459 | -1339 | -1341 | 1223 | 4564 | 4788 |  | DENT | GENE | 02:28 | 02:47 | 02:47 | 236 | 236 | 0.6 | N/A | Глубина вмятины: 8 мм (0,6%). Линейка: 24 см в (456 см; 02:47 ч:мин) Аномалия находится вблизи дефекта потери металла. |  | (c)
53795.921 | 4.681 | 4.342 | -6.039 | -6.378 | -1491 | -1339 | -1238 | 985 | 4342 | 4788 |  | GOUG | GENE | 02:23 | 02:47 | 03:04 | 366 | 505 | 10 | EXT | Зона задиров. |  | (c)
53868.779 | 11.519 | 11.485 | -0.126 | -0.16 | 1701 | -1670 | -1956 | 1153 | 126 | 4794 |  | CORR | CIGR | 04:09 | 07:04 | 06:18 | 34 | 1607 | 10 | EXT |  | 0.89 | (c)
53920.627 | 6.522 | 6.448 | -5.048 | -5.122 | -40 | -25 | -21 | 1 | 4929 | 4799 |  | LWAN | AXGR | 08:26 | 08:28 | 08:29 | 193 | 39 |  | EXT | Эквивалент потери металла 10%. |  | (c)
54015.921 | 1.456 | 1.346 | -10.159 | -10.269 | 618 | 691 | 725 | 618 | 1346 | 4808 |  | DENT | GENE | 03:47 | 03:59 | 04:05 | 210 | 214 | 0.2 | N/A | Глубина вмятины: 3 мм (0,2%). Линейка: 21 см в (135 см; 03:59 ч:мин) Аномалия находится на упругопластическом изгибе. |  | (c)
54016.903 | 2.438 | 2.325 | -9.177 | -9.29 | 471 | 538 | 542 | 471 | 2325 | 4808 |  | DENT | GENE | 03:23 | 03:34 | 03:35 | 217 | 143 | 0.3 | N/A | Глубина вмятины: 4 мм (0,3%). Линейка: 22 см в (233 см; 03:34 ч:мин) Аномалия находится на упругопластическом изгибе. |  | (c)
54120.994 | 3.954 | 3.545 | -7.251 | -7.66 | -1622 | -1410 | -1419 | 1216 | 3545 | 4817 |  | DENT | GENE | 05:02 | 05:36 | 05:34 | 549 | 406 | 0.3 | N/A | Глубина вмятины: 4 мм (0,3%). Линейка: 55 см в (355 см; 05:36 ч:мин) |  | (c)
54139.485 | 0 | 0 | -11.265 | -11.265 | -1440 | -1348 | -1219 | 998 | 0 | 4819 | Смещение кромок | GWAN |  | 07:26 | 07:41 | 08:02 | 0 | 442 | 15 | EXT | Смещение кромок Наружу Аномалия находится на отводе. Величина смещения - 2.4 мм. Аномалия находится на упругопластическом изгибе: R=813 D, максимальное растяжение на 6 час. |  | (c)
54139.485 | 0 | -0.022 | -11.265 | -11.287 | -854 | -551 | -559 | 265 |  | 4819 | Нарушение формы кольцевого шва | GWAN |  | 09:01 | 09:50 | 09:48 | 0 | 588 |  | EXT | Нарушение формы кольцевого шва Аномалия находится на отводе. Аномалия находится на упругопластическом изгибе: R=813 D, максимальное растяжение на 6 час. |  | (c)
54173.783 | 0.153 | 0.139 | -11.492 | -11.506 | -2174 | -2121 | -2100 | 2026 | 139 | 4822 |  | CORR | CIGR | 05:26 | 05:34 | 05:38 | 25 | 148 | 13 | EXT |  | 0.89 | (c)
54230.17 | 11.24 | 11.225 | -0.045 | -0.06 | 2196 | -2195 | -2181 | 2097 | 36 | 4826 |  | CORR | CIGR | 05:41 | 05:52 | 05:55 | 24 | 168 | 10 | EXT |  | 0.89 | (c)
54252.542 | 10.827 | 10.809 | -0.138 | -0.156 | 582 | 662 | 659 | 582 | 138 | 4828 |  | CORR | CIGR | 06:58 | 07:11 | 07:11 | 18 | 154 | 11 | EXT |  | 0.89 | (c)
54347.779 | 3.369 | 3.269 | -7.826 | -7.926 | 930 | 982 | 1010 | 930 | 3269 | 4837 |  | DENT | GENE | 02:29 | 02:37 | 02:42 | 181 | 161 | 0.4 | N/A | Глубина вмятины: 6 мм (0,4%). Линейка: 18 см в (327 см; 02:37 ч:мин) Аномалия находится вблизи дефекта потери металла. |  | (c)
54347.779 | 3.369 | 3.347 | -7.826 | -7.848 | 937 | 982 | 1046 | 937 | 3347 | 4837 |  | GOUG | CIGR | 02:30 | 02:37 | 02:48 | 43 | 218 | 10 | EXT | Задир. |  | (c)
54446.31 | 0 | -0.015 | -11.15 | -11.165 | -147 | 48 | 168 | 0 |  | 4846 | Нарушение формы кольцевого шва | GWAN |  | 05:46 | 06:17 | 06:37 | 0 | 629 |  | EXT | Нарушение формы кольцевого шва |  | (c)
54446.31 | 0 | -0.03 | -11.15 | -11.18 | 1735 | 1884 | 1862 | 1735 | 0 | 4846 | Внутришовный дефект | GWAN |  | 10:50 | 11:14 | 11:10 | 0 | 253 | 12 | MID | Внутришовный дефект |  | (c)
54536.865 | 0 | -0.021 | -11.35 | -11.371 | 1360 | 1851 | 1880 | 1360 |  | 4854 | Нарушение формы кольцевого шва | GWAN |  | 03:32 | 04:52 | 04:56 | 0 | 1039 |  | EXT | Нарушение формы кольцевого шва Аномалия находится на отводе. |  | (c)
54559.413 | 11.198 | 11.186 | -0.067 | -0.079 | 2046 | 2138 | 2150 | 2046 | 61 | 4855 |  | CORR | CIGR | 05:04 | 05:19 | 05:21 | 18 | 209 | 11 | EXT |  | 0.89 | (c)
54605.015 | 11.27 | 11.247 | -0.15 | -0.173 | 1712 | 1926 | 2053 | 1712 | 147 | 4859 |  | CORR | CIGR | 07:00 | 07:35 | 07:55 | 26 | 683 | 12 | EXT |  | 0.89 | (c)
54605.158 | 11.413 | 11.393 | -0.007 | -0.027 | 1750 | 2112 | 2033 | 1750 | 6 | 4859 |  | CORR | CIGR | 07:06 | 08:05 | 07:52 | 21 | 567 | 13 | EXT |  | 0.89 | (c)
54639.62 | 0 | -0.021 | -10.48 | -10.501 | 265 | 879 | 1058 | 265 |  | 4863 | Нарушение формы кольцевого шва | GWAN |  | 03:15 | 04:55 | 05:24 | 0 | 1587 |  | EXT | Нарушение формы кольцевого шва Аномалия находится на отводе. |  | (c)
54650.1 | 0 | -0.031 | -11.07 | -11.101 | -420 | -202 | -254 | 88 |  | 4864 | Нарушение формы кольцевого шва | GWAN |  | 01:55 | 02:30 | 02:21 | 0 | 332 |  | EXT | Нарушение формы кольцевого шва Аномалия находится на отводе. |  | (c)
54650.1 | 0 | -0.028 | -11.07 | -11.098 | 946 | 1618 | 1442 | 946 |  | 4864 | Коррозия на шве | GWAN | GENE | 05:35 | 07:24 | 06:55 | 72 | 993 | 13 | N/A | Коррозия на шве Аномалия находится на отводе. |  | (c)
54728.088 | 11.283 | 11.264 | -0.047 | -0.066 | -365 | -37 | -100 | 0 | 19 | 4870 |  | CORR | CIGR | 07:42 | 08:35 | 08:25 | 47 | 530 | 10 | EXT |  | 0.89 | (c)
54728.089 | 11.284 | 11.241 | -0.046 | -0.089 | -1912 | -1183 | -1246 | 580 | 17 | 4870 |  | CORR | GENE | 03:33 | 05:30 | 05:20 | 72 | 1332 | 10 | EXT |  | 0.89 | (c)
54739.298 | 11.163 | 11.141 | -0.047 | -0.069 | -1249 | -1098 | -1089 | 929 | 26 | 4871 |  | CORR | CIGR | 05:12 | 05:37 | 05:38 | 43 | 319 | 14 | EXT | Аномалия находится на отводе. | 0.89 | (c)
54744.285 | 4.94 | 4.764 | -6.365 | -6.541 | 2204 | -2044 | -2065 | 1873 | 4764 | 4872 |  | DENT | GENE | 05:25 | 05:59 | 05:56 | 332 | 384 | 0.4 | N/A | Глубина вмятины: 5 мм (0,4%). Линейка: 33 см в (476 см; 05:59 ч:мин) |  | (c)
54750.708 | 0.058 | 0.021 | -11.097 | -11.134 | -1546 | -905 | -1156 | 765 | 21 | 4873 |  | CORR | GENE | 04:45 | 06:29 | 05:48 | 48 | 781 | 10 | EXT | Аномалия находится на отводе. | 0.89 | (c)
54773.188 | 11.383 | 11.334 | -0.097 | -0.146 | 691 | 861 | 867 | 691 | 66 | 4874 |  | CORR | GENE | 05:35 | 06:02 | 06:03 | 80 | 351 | 10 | EXT |  | 0.89 | (c)
54964.94 | 0 | 0 | -11.505 | -11.505 | 1098 | 1182 | 1237 | 1098 | 0 | 4892 | Смещение кромок | GWAN |  | 00:19 | 00:33 | 00:42 | 0 | 278 | 15 | EXT | Смещение кромок Наружу Величина смещения - 2.3 мм. |  | (c)
54964.94 | 0 | -0.026 | -11.505 | -11.531 | 950 | 1361 | 2014 | 950 |  | 4892 | Нарушение формы кольцевого шва | GWAN |  | 11:55 | 01:02 | 14:47 | 0 | 2130 |  | EXT | Нарушение формы кольцевого шва |  | (c)
54964.94 | 0 | -0.035 | -11.505 | -11.54 | -1042 | -592 | -294 | 0 |  | 4892 | Нарушение формы кольцевого шва | GWAN |  | 06:34 | 07:46 | 08:34 | 0 | 1496 |  | EXT | Нарушение формы кольцевого шва |  | (c)
54964.94 | 0 | 0 | -11.505 | -11.505 | -586 | -494 | -491 | 396 | 0 | 4892 | Смещение кромок | GWAN |  | 07:47 | 08:02 | 08:03 | 0 | 190 | 23 | EXT | Смещение кромок Вовнутрь Величина смещения - 3.6 мм. |  | (c)
54976.445 | 0 | -0.016 | -11.62 | -11.636 | 211 | 1537 | 1118 | 211 |  | 4893 | Нарушение формы кольцевого шва | GWAN |  | 00:46 | 04:20 | 03:12 | 0 | 1813 |  | EXT | Нарушение формы кольцевого шва |  | (c)
54976.445 | 0 | -0.02 | -11.62 | -11.64 | -1453 | -1397 | -994 | 536 |  | 4893 | Нарушение формы кольцевого шва | GWAN |  | 08:17 | 08:26 | 09:31 | 0 | 917 |  | EXT | Нарушение формы кольцевого шва |  | (c)
54985.124 | 8.679 | 8.523 | -2.941 | -3.097 | 1526 | 1810 | 1732 | 1526 | 2828 | 4893 |  | DENT | GENE | 04:18 | 05:04 | 04:51 | 269 | 412 | 0.3 | N/A | Глубина вмятины: 4 мм (0,3%). Линейка: 27 см в (852 см; 05:04 ч:мин) |  | (c)
54999.69 | 0 | -0.018 | -11.66 | -11.678 | -372 | 351 | 831 | 0 |  | 4895 | Нарушение формы кольцевого шва | GWAN |  | 04:22 | 06:19 | 07:36 | 0 | 2405 |  | EXT | Нарушение формы кольцевого шва |  | (c)
54999.69 | 0 | 0 | -11.66 | -11.66 | 1349 | 1560 | 1670 | 1349 | 0 | 4895 | Смещение кромок | GWAN |  | 09:00 | 09:34 | 09:52 | 0 | 642 | 22 | EXT | Смещение кромок Наружу Величина смещения - 3.5 мм. |  | (c)
55023.124 | 0.154 | 0.134 | -11.511 | -11.531 | -830 | -472 | -353 | 0 | 134 | 4897 |  | CORR | CIGR | 06:23 | 07:21 | 07:40 | 34 | 954 | 10 | EXT |  | 0.89 | (c)
55034.767 | 0.132 | 0.121 | -11.223 | -11.234 | -18 | 191 | 455 | 0 | 121 | 4898 |  | CORR | CIGR | 02:40 | 03:14 | 03:56 | 29 | 946 | 15 | EXT |  | 0.89 | (c)
55282.825 | 0 | -0.02 | -11.635 | -11.655 | 1305 | 1807 | -1812 | 469 |  | 4920 | Нарушение формы кольцевого шва | GWAN |  | 01:31 | 02:52 | 05:08 | 0 | 2688 |  | EXT | Нарушение формы кольцевого шва |  | (c)
55282.825 | 0 | -0.026 | -11.635 | -11.661 | 211 | 274 | 551 | 211 |  | 4920 | Нарушение формы кольцевого шва | GWAN |  | 10:35 | 10:45 | 11:30 | 0 | 681 |  | EXT | Нарушение формы кольцевого шва |  | (c)
55317.015 | 0 | -0.017 | -11.295 | -11.312 | 323 | 449 | 632 | 323 |  | 4923 | Нарушение формы кольцевого шва | GWAN |  | 01:40 | 02:00 | 02:30 | 0 | 618 |  | EXT | Нарушение формы кольцевого шва |  | (c)
55328.16 | 11.145 | 11.137 | -0.15 | -0.158 | -1961 | -1591 | -1731 | 1501 | 138 | 4923 |  | CORR | CIGR | 07:31 | 08:31 | 08:08 | 20 | 460 | 12 | EXT |  | 0.89 | (c)
55339.575 | 0 | -0.016 | -10.965 | -10.981 | -889 | -847 | -799 | 709 |  | 4925 | Нарушение формы кольцевого шва | GWAN |  | 01:53 | 01:59 | 02:07 | 0 | 180 |  | EXT | Нарушение формы кольцевого шва |  | (c)
55339.575 | 0 | -0.023 | -10.965 | -10.988 | -400 | -290 | -175 | 0 |  | 4925 | Нарушение формы кольцевого шва | GWAN |  | 03:11 | 03:29 | 03:48 | 0 | 450 |  | EXT | Нарушение формы кольцевого шва |  | (c)
55339.575 | 0 | -0.021 | -10.965 | -10.986 | 532 | 700 | 858 | 532 |  | 4925 | Нарушение формы кольцевого шва | GWAN |  | 05:42 | 06:09 | 06:35 | 0 | 652 |  | EXT | Нарушение формы кольцевого шва |  | (c)
55339.575 | 0 | -0.036 | -10.965 | -11.001 | 1487 | 1650 | 1625 | 1487 |  | 4925 | Нарушение формы кольцевого шва | GWAN |  | 08:16 | 08:42 | 08:38 | 0 | 276 |  | EXT | Нарушение формы кольцевого шва |  | (c)
55339.575 | 0 | -0.021 | -10.965 | -10.986 | 2086 | -1961 | -1719 | 1063 |  | 4925 | Нарушение формы кольцевого шва | GWAN |  | 09:53 | 10:60 | 11:39 | 0 | 1312 |  | EXT | Нарушение формы кольцевого шва |  | (c)
55361.325 | 0 | -0.035 | -11.025 | -11.06 | -2103 | -1976 | -1959 | 1814 |  | 4927 | Нарушение формы кольцевого шва | GWAN |  | 11:40 | 00:01 | 12:04 | 0 | 289 |  | EXT | Нарушение формы кольцевого шва |  | (c)
55361.325 | 0 | -0.017 | -11.025 | -11.042 | -29 | 97 | 142 | 0 |  | 4927 | Нарушение формы кольцевого шва | GWAN |  | 05:15 | 05:36 | 05:43 | 0 | 342 |  | EXT | Нарушение формы кольцевого шва |  | (c)
55372.35 | 0 | -0.028 | -11.455 | -11.483 | -1129 | 581 | 1002 | 0 |  | 4928 | Нарушение формы кольцевого шва | GWAN |  | 07:41 | 00:18 | 13:25 | 0 | 4262 |  | EXT | Нарушение формы кольцевого шва |  | (c)
55383.805 | 0 | -0.033 | -11.18 | -11.213 | 1458 | -729 | -1728 | 452 |  | 4929 | Нарушение формы кольцевого шва | GWAN |  | 08:47 | 02:54 | 12:13 | 0 | 2551 |  | EXT | Нарушение формы кольцевого шва |  | (c)
55383.805 | 0 | -0.025 | -11.18 | -11.205 | 304 | 516 | 483 | 304 |  | 4929 | Нарушение формы кольцевого шва | GWAN |  | 05:40 | 06:15 | 06:09 | 0 | 360 |  | EXT | Нарушение формы кольцевого шва |  | (c)
55406.175 | 0 | -0.024 | -11.165 | -11.189 | -1546 | -1104 | -148 | 0 |  | 4931 | Нарушение формы кольцевого шва | GWAN |  | 01:17 | 02:29 | 05:03 | 0 | 2796 |  | EXT | Нарушение формы кольцевого шва |  | (c)
55657.381 | 0.156 | 0.142 | -11.429 | -11.443 | 1706 | 2072 | 1925 | 1706 | 142 | 4953 |  | CORR | CIGR | 02:49 | 03:48 | 03:24 | 17 | 439 | 10 | EXT |  | 0.89 | (c)
55920.706 | 1.926 | 1.829 | -9.404 | -9.501 | 388 | 474 | 473 | 388 | 1829 | 4976 |  | DENT | GENE | 01:12 | 01:26 | 01:26 | 179 | 170 | 0.6 | N/A | Глубина вмятины: 8 мм (0,6%). Линейка: 18 см в (183 см; 01:26 ч:мин) Аномалия находится на упругопластическом изгибе. |  | (c)
55952.82 | 0 | -0.015 | -11.49 | -11.505 | -1283 | -1005 | -935 | 587 |  | 4979 | Нарушение формы кольцевого шва | GWAN |  | 02:20 | 03:05 | 03:17 | 0 | 696 |  | EXT | Нарушение формы кольцевого шва |  | (c)
55952.82 | 0 | -0.014 | -11.49 | -11.504 | -135 | 824 | 548 | 0 |  | 4979 | Нарушение формы кольцевого шва | GWAN |  | 05:26 | 08:00 | 07:16 | 0 | 1366 |  | EXT | Нарушение формы кольцевого шва |  | (c)
55977.632 | 1.997 | 1.902 | -9.443 | -9.538 | 1352 | 1415 | 1451 | 1352 | 1902 | 4981 |  | DENT | GENE | 02:31 | 02:41 | 02:47 | 147 | 197 | 0.5 | N/A | Глубина вмятины: 7 мм (0,5%). Линейка: 15 см в (190 см; 02:41 ч:мин) |  | (c)
56044.671 | 11.476 | 11.414 | -0.074 | -0.136 | 1979 | 1996 | 1997 | 1979 | 14 | 4986 |  | CORR | AXGR | 05:50 | 05:53 | 05:53 | 122 | 37 | 11 | EXT |  | 0.9 | (c)
56078.525 | 0 | -0.036 | -11.225 | -11.261 | -1294 | -825 | -1039 | 783 |  | 4990 | Нарушение формы кольцевого шва | GWAN |  | 11:21 | 00:37 | 12:02 | 0 | 510 |  | EXT | Нарушение формы кольцевого шва |  | (c)
56089.75 | 0 | -0.036 | -11.075 | -11.111 | 2230 | -1942 | -1902 | 1573 |  | 4991 | Нарушение формы кольцевого шва | GWAN |  | 11:07 | 11:54 | 12:00 | 0 | 659 |  | EXT | Нарушение формы кольцевого шва Аномалия находится на отводе. |  | (c)
56132.372 | 8.612 | 8.439 | -2.823 | -2.996 | 482 | 696 | 686 | 482 | 2658 | 4994 |  | DENT | GENE | 04:19 | 04:53 | 04:52 | 338 | 409 | 0.5 | N/A | Глубина вмятины: 7 мм (0,5%). Линейка: 34 см в (844 см; 04:53 ч:мин) Аномалия находится на отводе. |  | (c)
56159.722 | 3.077 | 2.97 | -8.408 | -8.515 | -472 | -412 | -408 | 344 | 2970 | 4997 |  | DENT | GENE | 02:16 | 02:26 | 02:26 | 171 | 128 | 0.4 | N/A | Глубина вмятины: 6 мм (0,4%). Линейка: 17 см в (297 см; 02:26 ч:мин) |  | (c)
56733.229 | 10.859 | 10.848 | -0.151 | -0.162 | 1106 | 1453 | 2010 | 1106 | 137 | 5047 |  | CORR | CIGR | 03:22 | 04:18 | 05:48 | 25 | 1807 | 10 | EXT |  | 0.89 | (c)
56784.415 | 5.425 | 5.211 | -5.86 | -6.074 | -1305 | -970 | -1009 | 713 | 5211 | 5052 |  | WRIN | GENE | 10:25 | 11:19 | 11:12 | 380 | 592 | 1.2 | N/A | Высота гофр: 17 мм (1,2%). Длина волны: 207 мм Аномалия находится на отводе. |  | (c)
56786.217 | 7.227 | 6.816 | -4.058 | -4.469 | 30 | 642 | 373 | 30 | 4006 | 5052 |  | GOUG | GENE | 02:00 | 03:39 | 02:55 | 463 | 686 | 7 | EXT | Аномалия находится на отводе. Задир. |  | (c)
56787.267 | 8.277 | 7.813 | -3.008 | -3.472 | 28 | 594 | 330 | 28 | 2933 | 5052 |  | GOUG | GENE | 01:60 | 03:31 | 02:49 | 539 | 606 | 10 | EXT | Аномалия находится на отводе. Зона задиров. |  | (c)
56824.76 | 0 | -0.033 | -11.54 | -11.573 | -802 | -541 | -634 | 466 |  | 5056 | Нарушение формы кольцевого шва | GWAN |  | 11:31 | 00:13 | 11:58 | 0 | 336 |  | EXT | Нарушение формы кольцевого шва Аномалия находится на отводе. |  | (c)
56824.76 | 0 | -0.038 | -11.54 | -11.578 | -17 | 155 | 153 | 0 |  | 5056 | Нарушение формы кольцевого шва | GWAN |  | 01:38 | 02:06 | 02:05 | 0 | 340 |  | EXT | Нарушение формы кольцевого шва Аномалия находится на отводе. |  | (c)
56824.76 | 0 | -0.016 | -11.54 | -11.556 | 647 | 1953 | 1350 | 647 |  | 5056 | Нарушение формы кольцевого шва | GWAN |  | 03:25 | 06:56 | 05:19 | 0 | 1405 |  | EXT | Нарушение формы кольцевого шва Аномалия находится на отводе. |  | (c)
56824.76 | 0 | 0 | -11.54 | -11.54 | 2070 | -2136 | -2195 | 1999 | 0 | 5056 | Смещение кромок | GWAN |  | 07:15 | 07:56 | 07:47 | 0 | 392 | 17 | EXT | Смещение кромок Наружу Аномалия находится на отводе. Величина смещения - 2.7 мм. |  | (c)
56824.76 | 0 | -0.022 | -11.54 | -11.562 | -1803 | -1529 | -1422 | 1042 |  | 5056 | Нарушение формы кольцевого шва | GWAN |  | 08:50 | 09:34 | 09:51 | 0 | 761 |  | EXT | Нарушение формы кольцевого шва Аномалия находится на отводе. |  | (c)
57151.988 | 9.968 | 9.864 | -1.362 | -1.466 | -1330 | -1247 | -1246 | 1163 | 1288 | 5084 |  | DENT | GENE | 03:12 | 03:26 | 03:26 | 178 | 168 | 0.8 | N/A | Глубина вмятины: 12 мм (0,8%). Линейка: 18 см в (986 см; 03:26 ч:мин) |  | (c)
57198.74 | 0.145 | 0.132 | -11.515 | -11.528 | -1876 | -1283 | -1282 | 687 | 132 | 5089 |  | CORR | CIGR | 05:15 | 06:51 | 06:51 | 23 | 1189 | 10 | EXT |  | 0.89 | (c)
57210.255 | 0 | 0 | -11.245 | -11.245 | 413 | 1776 | 1325 | 413 | 0 | 5090 | Смещение кромок | GWAN |  | 04:06 | 07:46 | 06:33 | 0 | 1825 | 16 | EXT | Смещение кромок Наружу Аномалия находится на отводе. Величина смещения - 2.5 мм. |  | (c)
57313.79 | 0 | 0 | -11.25 | -11.25 | 2126 | -2187 | -2173 | 2011 | 0 | 5099 | Смещение кромок | GWAN |  | 08:46 | 09:10 | 09:12 | 0 | 324 | 18 | EXT | Смещение кромок Наружу Величина смещения - 2.8 мм. |  | (c)
57313.79 | 0 | -0.027 | -11.25 | -11.277 | -1779 | -1372 | -1362 | 945 |  | 5099 | Нарушение формы кольцевого шва | GWAN |  | 10:15 | 11:21 | 11:23 | 0 | 834 |  | EXT | Нарушение формы кольцевого шва |  | (c)
57402.356 | 9.891 | 9.871 | -0.019 | -0.039 | 206 | 316 | 359 | 206 | 7 | 5106 |  | CORR | CIGR | 05:45 | 06:02 | 06:09 | 32 | 305 | 15 | EXT |  | 0.89 | (c)
57402.357 | 9.892 | 9.878 | -0.018 | -0.032 | 713 | 849 | 873 | 713 | 12 | 5106 |  | CORR | CIGR | 07:06 | 07:28 | 07:32 | 20 | 319 | 15 | EXT |  | 0.89 | (c)
57402.439 | 0.064 | 0.02 | -11.336 | -11.38 | -1284 | -1148 | -1174 | 1063 | 20 | 5107 |  | CORR | GENE | 06:09 | 06:31 | 06:27 | 53 | 221 | 10 | EXT |  | 0.89 | (c)
57482.759 | 11.514 | 11.499 | -0.146 | -0.161 | -2167 | -1266 | -1281 | 395 | 141 | 5113 |  | CORR | CIGR | 04:47 | 07:13 | 07:10 | 20 | 1772 | 10 | EXT | Аномалия находится на упругопластическом изгибе: R=492 D, максимальное растяжение на 5.9 час. | 0.89 | (c)
57483.058 | 0.153 | 0.137 | -11.502 | -11.518 | 276 | 693 | 1262 | 276 | 137 | 5114 |  | CORR | CIGR | 04:10 | 05:17 | 06:49 | 23 | 1973 | 10 | EXT | Аномалия находится на упругопластическом изгибе: R=487 D, максимальное растяжение на 5.9 час. | 0.92 | (c)
57755.7 | 0 | -0.046 | -9.7 | -9.746 | 1608 | 1694 | 1699 | 1608 | 0 | 5138 | Подгиб кромки со смещением | GWAN |  | 07:60 | 08:14 | 08:14 | 0 | 182 | 24 | EXT | Подгиб кромки со смещением Величина смещения - 3.7 мм. |  | (c)
57788.287 | 11.492 | 11.477 | -0.143 | -0.158 | -1261 | -1083 | -1135 | 1009 | 131 | 5140 |  | CORR | CIGR | 05:28 | 05:57 | 05:49 | 27 | 252 | 12 | EXT |  | 0.89 | (c)
57788.557 | 0.127 | 0.118 | -11.493 | -11.502 | 356 | 486 | 453 | 356 | 118 | 5141 |  | CORR | CIGR | 05:41 | 06:01 | 05:56 | 25 | 195 | 10 | EXT |  | 0.89 | (c)
57857.425 | 0 | 0 | -10.425 | -10.425 | -883 | -493 | -430 | 0 | 0 | 5147 | Смещение кромок | GWAN |  | 06:15 | 07:18 | 07:28 | 0 | 905 | 15 | EXT | Смещение кромок Наружу Величина смещения - 2.4 мм. Аномалия находится на упругопластическом изгибе: R=533 D, максимальное растяжение на 6.4 час. |  | (c)
57857.425 | 0 | 0 | -10.425 | -10.425 | 186 | 578 | 644 | 186 | 0 | 5147 | Смещение кромок | GWAN |  | 09:08 | 10:11 | 10:21 | 0 | 915 | 22 | EXT | Смещение кромок Наружу Величина смещения - 3.5 мм. Аномалия находится на упругопластическом изгибе: R=533 D, максимальное растяжение на 6.4 час. |  | (c)
57879.608 | 0.143 | 0.128 | -11.487 | -11.502 | 936 | 1055 | 1138 | 936 | 128 | 5149 |  | CORR | CIGR | 07:55 | 08:15 | 08:28 | 30 | 403 | 11 | EXT |  | 0.89 | (c)
57898.493 | 7.398 | 7.313 | -4.242 | -4.327 | -1183 | -1090 | -1111 | 1039 | 4187 | 5150 |  | DENT | GENE | 00:12 | 00:27 | 00:24 | 140 | 144 | 0.4 | N/A | Глубина вмятины: 6 мм (0,4%). Линейка: 14 см в (731 см; 00:27 ч:мин) |  | (c)
58060.03 | 0 | 0 | -11.15 | -11.15 | -1817 | -1670 | -1697 | 1577 | 0 | 5165 | Смещение кромок | GWAN |  | 04:29 | 04:52 | 04:48 | 0 | 240 | 19 | EXT | Смещение кромок Наружу Величина смещения - 3 мм. |  | (c)
58060.03 | 0 | 0 | -11.15 | -11.15 | -1323 | -1133 | -896 | 468 | 0 | 5165 | Смещение кромок | GWAN |  | 05:48 | 06:19 | 06:57 | 0 | 855 | 15 | EXT | Смещение кромок Наружу Величина смещения - 2.4 мм. |  | (c)
58094.915 | 3.105 | 2.995 | -8.54 | -8.65 | 2179 | -1991 | -2072 | 1861 | 2995 | 5168 |  | DENT | GENE | 04:54 | 05:41 | 05:28 | 231 | 421 | 0.6 | N/A | Глубина вмятины: 8 мм (0,6%). Линейка: 23 см в (300 см; 05:41 ч:мин) |  | (c)
58191.669 | 11.114 | 11.103 | -0.016 | -0.027 | -2203 | -2070 | -2102 | 2002 | 7 | 5176 |  | CORR | CIGR | 07:52 | 08:13 | 08:08 | 20 | 202 | 13 | EXT |  | 0.89 | (c)
58191.847 | 0.162 | 0.144 | -11.453 | -11.471 | 697 | 848 | 900 | 697 | 144 | 5177а |  | CORR | CIGR | 07:36 | 08:01 | 08:09 | 28 | 407 | 11 | EXT |  | 0.89 | (c)
58203.246 | 11.561 | 11.53 | -0.054 | -0.085 | -149 | 5 | 22 | 0 | 49 | 5177а |  | CORR | CIGR | 05:20 | 05:45 | 05:47 | 36 | 343 | 12 | EXT |  | 0.89 | (c)
58203.3 | 0 | -0.022 | -2.075 | -2.097 | 1835 | 2059 | 2042 | 1835 |  | 5177б | Вышлифовка на шве | GWAN | GENE | 06:15 | 06:51 | 06:48 | 62 | 414 | 18 | EXT | Вышлифовка на шве |  | (c)
58203.3 | 0 | -0.036 | -2.075 | -2.111 | -882 | -738 | -757 | 631 |  | 5177б | Нарушение формы кольцевого шва | GWAN |  | 10:56 | 11:19 | 11:16 | 0 | 252 |  | EXT | Нарушение формы кольцевого шва |  | (c)
58205.375 | 0 | -0.019 | -9.19 | -9.209 | -1887 | -1818 | -1811 | 1734 |  | 5178а | Нарушение формы кольцевого шва | GWAN |  | 05:58 | 06:09 | 06:10 | 0 | 153 |  | INT | Нарушение формы кольцевого шва |  | (c)
58205.375 | 0 | -0.014 | -9.19 | -9.204 | -521 | -338 | -189 | 0 |  | 5178а | Вышлифовка на шве | GWAN | GENE | 09:39 | 10:08 | 10:32 | 48 | 665 | 10 | EXT | Вышлифовка на шве |  | (c)
58277.749 | 6.129 | 6.039 | -5.496 | -5.586 | 377 | 446 | 443 | 377 | 5435 | 5184 |  | DENT | GENE | 05:10 | 05:21 | 05:21 | 151 | 132 | 0.6 | N/A | Глубина вмятины: 9 мм (0,6%). Линейка: 15 см в (604 см; 05:21 ч:мин) |  | (c)
58306.415 | 0 | -0.017 | -10.24 | -10.257 | -957 | -950 | -950 | 942 | 0 | 5187 | Внутришовный дефект | GWAN |  | 06:38 | 06:39 | 06:39 | 0 | 15 | 10 | MID | Внутришовный дефект |  | (c)
58306.578 | 0.163 | 0.138 | -10.077 | -10.102 | -1969 | -1165 | -1357 | 744 | 138 | 5187 |  | CORR | CIGR | 03:54 | 06:04 | 05:33 | 27 | 1225 | 10 | EXT |  | 0.89 | (c)
58316.506 | 10.091 | 10.074 | -0.149 | -0.166 | -1319 | -1032 | -1020 | 720 | 138 | 5187 |  | CORR | CIGR | 05:39 | 06:25 | 06:27 | 28 | 599 | 10 | EXT |  | 0.89 | (c)
58429.018 | 9.708 | 9.553 | -1.817 | -1.972 | -2024 | -1926 | -1864 | 1704 | 1711 | 5197 |  | DENT | GENE | 02:57 | 03:12 | 03:22 | 261 | 320 | 0.6 | N/A | Глубина вмятины: 8 мм (0,6%). Линейка: 26 см в (955 см; 03:12 ч:мин) Аномалия находится на отводе. |  | (c)
58429.068 | 9.758 | 9.682 | -1.767 | -1.843 | -1641 | -1599 | -1581 | 1522 | 1681 | 5197 |  | DENT | GENE | 03:58 | 04:05 | 04:08 | 162 | 119 | 0.3 | N/A | Глубина вмятины: 4 мм (0,3%). Линейка: 16 см в (968 см; 04:05 ч:мин) Аномалия находится на отводе. |  | (c)
58487.33 | 0 | -0.042 | -11.415 | -11.457 | 307 | 570 | 505 | 307 | 0 | 5203 | Подгиб кромки со смещением | GWAN |  | 09:27 | 10:10 | 09:59 | 0 | 396 | 17 | EXT | Подгиб кромки со смещением Величина смещения - 2.7 мм. |  | (c)
58498.745 | 0 | -0.052 | -11.56 | -11.612 | 905 | 1047 | 1024 | 905 | 0 | 5204 | Подгиб кромки со смещением | GWAN |  | 09:06 | 09:29 | 09:25 | 0 | 239 | 28 | EXT | Подгиб кромки со смещением Величина смещения - 4.4 мм. |  | (c)
58521.834 | 0.154 | 0.143 | -11.506 | -11.517 | -1955 | -1770 | -1787 | 1619 | 143 | 5206 |  | CORR | CIGR | 05:53 | 06:23 | 06:20 | 23 | 336 | 12 | EXT |  | 0.89 | (c)
58556.465 | 0 | -0.036 | -11.195 | -11.231 | 51 | 345 | 428 | 51 |  | 5209 | Нарушение формы кольцевого шва | GWAN |  | 01:16 | 02:04 | 02:17 | 0 | 754 |  | EXT | Нарушение формы кольцевого шва |  | (c)
58556.465 | 0 | -0.031 | -11.195 | -11.226 | 1112 | 1291 | 1264 | 1112 |  | 5209 | Нарушение формы кольцевого шва | GWAN |  | 04:07 | 04:36 | 04:32 | 0 | 305 |  | EXT | Нарушение формы кольцевого шва |  | (c)
58556.465 | 0 | -0.013 | -11.195 | -11.208 | 1571 | 2090 | -2230 | 1569 |  | 5209 | Нарушение формы кольцевого шва | GWAN |  | 05:22 | 06:45 | 07:08 | 0 | 1321 |  | EXT | Нарушение формы кольцевого шва |  | (c)
58556.465 | 0 | -0.027 | -11.195 | -11.222 | -1431 | -505 | -862 | 293 |  | 5209 | Нарушение формы кольцевого шва | GWAN |  | 09:17 | 11:47 | 10:49 | 0 | 1139 |  | EXT | Нарушение формы кольцевого шва |  | (c)
58641.112 | 5.567 | 5.547 | -5.668 | -5.688 | -1745 | -1666 | -1676 | 1607 | 5547 | 5216 |  | GOUG | CIGR | 04:33 | 04:45 | 04:44 | 39 | 138 | 8 | EXT | Аномалия находится на отводе. Задир. |  | (c)
58715.139 | 0.154 | 0.125 | -11.351 | -11.38 | -1189 | 97 | -20 | 0 | 125 | 5223 |  | CORR | CIGR | 02:55 | 06:23 | 06:04 | 44 | 2338 | 10 | EXT |  | 0.89 | (c)
58794.167 | 10.967 | 10.675 | -0.188 | -0.48 | 599 | 927 | 910 | 599 | 38 | 5229 |  | DENT | GENE | 04:46 | 05:39 | 05:36 | 442 | 621 | 0.8 | N/A | Глубина вмятины: 11 мм (0,8%). Линейка: 44 см в (1068 см; 05:39 ч:мин) Аномалия находится вблизи кольцевого сварного шва. |  | (c)
58794.355 | 0 | -0.008 | -11.57 | -11.578 | -1774 | -1520 | -1382 | 989 |  | 5230 | Нарушение формы кольцевого шва | GWAN |  | 01:59 | 02:40 | 03:02 | 0 | 785 |  | EXT | Нарушение формы кольцевого шва |  | (c)
58845.398 | 4.973 | 4.96 | -6.672 | -6.685 | -787 | -704 | -710 | 633 | 4960 | 5234 |  | GOUG | CIGR | 03:21 | 03:35 | 03:34 | 27 | 155 | 8 | EXT | Задир. |  | (c)
58949.302 | 5.647 | 5.647 | -4.358 | -4.358 | 643 | 673 | 681 | 643 | 4341 | 5243 |  | CORR | CIGR | 00:50 | 00:55 | 00:56 | 17 | 76 | 10 | EXT |  | 0.89 | (c)
58950.223 | 6.568 | 6.553 | -3.437 | -3.452 | 1668 | 1675 | 1678 | 1668 | 3398 | 5243 |  | CORR | AXGR | 03:35 | 03:36 | 03:37 | 54 | 20 | 11 | EXT |  | 0.89 | (c)
58950.993 | 7.338 | 7.338 | -2.667 | -2.667 | 642 | 658 | 673 | 642 | 2648 | 5243 |  | CORR | CIGR | 00:50 | 00:52 | 00:55 | 19 | 63 | 11 | EXT |  | 0.89 | (c)
58962.304 | 8.644 | 8.631 | -2.531 | -2.544 | -174 | -134 | -125 | 75 | 2511 | 5244 |  | GOUG | CIGR | 02:27 | 02:33 | 02:35 | 33 | 99 | 8 | EXT | Аномалия находится на отводе. Задир. |  | (c)
58997.51 | 0 | 0 | -11.61 | -11.61 | -523 | -418 | -414 | 305 | 0 | 5248 | Непровар / утяжина | GWAN |  | 06:10 | 06:27 | 06:27 | 0 | 217 | 13 | INT | Непровар / утяжина Аномалия находится на отводе. |  | (c)
58997.51 | 0 | 0 | -11.61 | -11.61 | 66 | 251 | 449 | 66 | 0 | 5248 | Смещение кромок | GWAN |  | 07:45 | 08:15 | 08:47 | 0 | 765 | 15 | EXT | Смещение кромок Наружу Аномалия находится на отводе. Величина смещения - 2.3 мм. |  | (c)
59032.303 | 11.538 | 11.522 | -0.137 | -0.153 | 1040 | 1706 | 2076 | 1040 | 18 | 5250 |  | CORR | GENE | 03:12 | 04:59 | 05:59 | 135 | 2072 | 10 | EXT |  | 0.9 | (c)
59188.478 | 0.148 | 0.136 | -11.457 | -11.469 | -1018 | -413 | -545 | 73 | 136 | 5265 |  | CORR | CIGR | 03:30 | 05:07 | 04:46 | 33 | 945 | 12 | EXT | Аномалия находится на упругопластическом изгибе: R=378 D, максимальное растяжение на 5.9 час. | 0.96 | (c)
59274.645 | 0 | -0.032 | -5.19 | -5.222 | 570 | 621 | 648 | 570 |  | 5272б | Нарушение формы кольцевого шва | GWAN |  | 00:17 | 00:25 | 00:29 | 0 | 156 |  | EXT | Нарушение формы кольцевого шва |  | (c)
59274.645 | 0 | -0.027 | -5.19 | -5.217 | 1037 | 1317 | 1225 | 1037 |  | 5272б | Нарушение формы кольцевого шва | GWAN |  | 01:32 | 02:17 | 02:02 | 0 | 377 |  | EXT | Нарушение формы кольцевого шва |  | (c)
59274.645 | 0 | 0 | -5.19 | -5.19 | -2223 | -1896 | -1912 | 1601 | 0 | 5272б | Непровар / утяжина | GWAN |  | 04:46 | 05:39 | 05:36 | 0 | 0 | 16 | INT | Непровар / утяжина |  | (c)
59274.645 | 0 | -0.041 | -5.19 | -5.231 | -553 | -226 | -251 | 0 |  | 5272б | Нарушение формы кольцевого шва | GWAN |  | 09:16 | 10:08 | 10:04 | 0 | 604 |  | EXT | Нарушение формы кольцевого шва |  | (c)
59279.835 | 0 | -0.03 | -2.39 | -2.42 | 1819 | 2025 | 2064 | 1819 |  | 5273а | Нарушение формы кольцевого шва | GWAN |  | 01:59 | 02:32 | 02:39 | 0 | 490 |  | EXT | Нарушение формы кольцевого шва |  | (c)
59279.835 | 0 | -0.02 | -2.39 | -2.41 | -307 | 53 | 26 | 0 |  | 5273а | Нарушение формы кольцевого шва | GWAN |  | 08:16 | 09:14 | 09:10 | 0 | 665 |  | EXT | Нарушение формы кольцевого шва |  | (c)
59279.835 | 0 | -0.05 | -2.39 | -2.44 | 484 | 617 | 678 | 484 |  | 5273а | Нарушение формы кольцевого шва | GWAN |  | 10:24 | 10:45 | 10:55 | 0 | 389 |  | EXT | Нарушение формы кольцевого шва |  | (c)
59282.225 | 0 | 0 | -8.665 | -8.665 | -1144 | -731 | -903 | 662 | 0 | 5273б | Непровар / утяжина | GWAN |  | 04:19 | 05:26 | 04:58 | 0 | 482 | 13 | INT | Непровар / утяжина |  | (c)
59330.837 | 6.067 | 5.768 | -5.448 | -5.747 | -38 | -28 | -26 | 13 | 5335 | 5277 |  | LWAN | AXGR | 08:59 | 09:00 | 09:01 | 412 | 25 |  | EXT | Эквивалент потери металла 10%. |  | (c)
59336.285 | 0 | 0 | -11.565 | -11.565 | -838 | -670 | -680 | 522 | 0 | 5278 | Смещение кромок | GWAN |  | 06:58 | 07:25 | 07:24 | 0 | 316 | 15 | EXT | Смещение кромок Вовнутрь Аномалия находится на отводе. Величина смещения - 2.3 мм. |  | (c)
59336.285 | 0 | -0.036 | -11.565 | -11.601 | -509 | -397 | -401 | 293 | 0 | 5278 | Подгиб кромки со смещением | GWAN |  | 07:52 | 08:10 | 08:09 | 0 | 215 | 22 | EXT | Подгиб кромки со смещением Аномалия находится на отводе. Величина смещения - 3.5 мм. |  | (c)
59425.927 | 11.432 | 11.416 | -0.138 | -0.154 | 412 | 517 | 656 | 412 | 131 | 5285 |  | CORR | CIGR | 06:19 | 06:36 | 06:58 | 23 | 488 | 10 | EXT |  | 0.89 | (c)
59640.85 | 0 | 0 | -11.655 | -11.655 | 1711 | 1963 | 1948 | 1711 | 0 | 5305 | Смещение кромок | GWAN |  | 01:20 | 02:01 | 01:58 | 0 | 474 | 15 | EXT | Смещение кромок Вовнутрь Аномалия находится на отводе. Величина смещения - 2.4 мм. |  | (c)
59732.689 | 0.034 | 0.012 | -11.086 | -11.108 | -140 | -10 | 218 | 0 | 12 | 5313 |  | CORR | GENE | 06:24 | 06:45 | 07:21 | 119 | 716 | 10 | EXT |  | 0.89 | (c)
59755.44 | 0 | 0 | -11.465 | -11.465 | -1893 | -1730 | -1323 | 752 | 0 | 5315 | Смещение кромок | GWAN |  | 08:51 | 09:18 | 10:23 | 0 | 1141 | 16 | EXT | Смещение кромок Наружу Аномалия находится на отводе. Величина смещения - 2.5 мм. |  | (c)
59876.585 | 0 | -0.028 | -3.985 | -4.013 | -165 | 590 | 349 | 0 |  | 5325б | Вышлифовка на шве | GWAN | GENE | 01:32 | 03:34 | 02:55 | 62 | 1028 | 14 | EXT | Вышлифовка на шве |  | (c)
59876.585 | 0 | -0.036 | -3.985 | -4.021 | -1841 | -1349 | -1361 | 881 |  | 5325б | Вышлифовка на шве | GWAN | GENE | 09:02 | 10:21 | 10:19 | 83 | 959 | 11 | EXT | Вышлифовка на шве |  | (c)
59948.668 | 11.353 | 11.32 | -0.072 | -0.105 | -1555 | -1479 | -1362 | 1170 | 56 | 5331 |  | CORR | GENE | 07:30 | 07:42 | 08:01 | 49 | 385 | 10 | EXT |  | 0.89 | (c)
59982.785 | 0 | -0.031 | -11.625 | -11.656 | -398 | -214 | -95 | 0 |  | 5335 | Нарушение формы кольцевого шва | GWAN |  | 02:48 | 03:18 | 03:37 | 0 | 607 |  | EXT | Нарушение формы кольцевого шва Аномалия находится на упругопластическом изгибе: R=558 D, максимальное растяжение на 6 час. |  | (c)
59982.785 | 0 | -0.021 | -11.625 | -11.646 | 367 | 632 | 727 | 367 |  | 5335 | Нарушение формы кольцевого шва | GWAN |  | 04:51 | 05:34 | 05:50 | 0 | 721 |  | EXT | Нарушение формы кольцевого шва Аномалия находится на упругопластическом изгибе: R=558 D, максимальное растяжение на 6 час. |  | (c)
59982.785 | 0 | -0.022 | -11.625 | -11.647 | 1348 | 2027 | 1792 | 1348 |  | 5335 | Нарушение формы кольцевого шва | GWAN |  | 07:30 | 09:19 | 08:41 | 0 | 887 |  | EXT | Нарушение формы кольцевого шва Аномалия находится на упругопластическом изгибе: R=558 D, максимальное растяжение на 6 час. |  | (c)
60005.465 | 11.055 | 10.988 | -0.025 | -0.092 | 606 | 883 | 795 | 606 | 24 | 5336а |  | CORR | GENE | 04:51 | 05:36 | 05:22 | 68 | 378 | 10 | EXT | Аномалия находится на упругопластическом изгибе: R=381 D, максимальное растяжение на 5.3 час. | 0.93 | (c)
60005.49 | 0 | -0.026 | -2.275 | -2.301 | 1575 | -2128 | 2009 | 1575 |  | 5336б | Вышлифовка на шве | GWAN | GENE | 02:11 | 04:13 | 03:21 | 59 | 867 | 12 | EXT | Вышлифовка на шве Аномалия находится на упругопластическом изгибе: R=381 D, максимальное растяжение на 5.3 час. |  | (c)
60005.49 | 0 | -0.032 | -2.275 | -2.307 | 53 | 241 | 318 | 53 |  | 5336б | Вышлифовка на шве | GWAN | GENE | 10:05 | 10:35 | 10:48 | 60 | 531 | 11 | EXT | Вышлифовка на шве Аномалия находится на упругопластическом изгибе: R=381 D, максимальное растяжение на 5.3 час. |  | (c)
60040.414 | 0.099 | 0.037 | -11.536 | -11.598 | -97 | 604 | 385 | 0 | 37 | 5340 |  | CORR | GENE | 08:01 | 09:54 | 09:19 | 116 | 964 | 10 | EXT | Аномалия находится на упругопластическом изгибе: R=304 D, максимальное растяжение на 12 час. | 0.89 | (c)
60051.816 | 11.501 | 11.483 | -0.134 | -0.152 | -1808 | -1671 | -1703 | 1598 | 123 | 5340 |  | CORR | CIGR | 03:25 | 03:47 | 03:42 | 29 | 210 | 11 | EXT |  | 0.89 | (c)
60052.068 | 0.118 | 0.094 | -11.502 | -11.526 | -2104 | -2035 | -2020 | 1937 | 94 | 5341 |  | CORR | CIGR | 03:32 | 03:43 | 03:46 | 29 | 167 | 10 | EXT | Аномалия находится на отводе. | 0.89 | (c)
60063.481 | 11.531 | 11.483 | -0.089 | -0.137 | -1804 | -1283 | -1234 | 665 | 16 | 5341 |  | CORR | GENE | 04:20 | 05:45 | 05:52 | 121 | 1139 | 10 | EXT | Аномалия находится на отводе. | 0.89 | (c)
60063.724 | 0.154 | 0.123 | -11.271 | -11.302 | 1109 | 1704 | 1437 | 1109 | 123 | 5342 |  | CORR | CIGR | 05:24 | 07:00 | 06:17 | 39 | 655 | 10 | EXT |  | 0.89 | (c)
60132.59 | 0.15 | 0.141 | -11.4 | -11.409 | -1473 | -1119 | -1249 | 1024 | 141 | 5348 |  | CORR | CIGR | 07:15 | 08:12 | 07:51 | 22 | 450 | 12 | EXT |  | 0.89 | (c)
60281.405 | 0 | -0.031 | -2.73 | -2.761 | -325 | -158 | 424 | 0 |  | 5360б | Вышлифовка на шве | GWAN | GENE | 01:22 | 01:49 | 03:23 | 51 | 1497 | 9 | EXT | Вышлифовка на шве |  | (c)
60281.405 | 0 | -0.033 | -2.73 | -2.763 | 1920 | 2095 | 2184 | 1920 |  | 5360б | Нарушение формы кольцевого шва | GWAN |  | 07:25 | 07:53 | 08:07 | 0 | 528 |  | EXT | Нарушение формы кольцевого шва |  | (c)
60281.405 | 0 | -0.026 | -2.73 | -2.756 | -1733 | -1631 | -1582 | 1431 |  | 5360б | Нарушение формы кольцевого шва | GWAN |  | 09:35 | 09:51 | 09:59 | 0 | 303 |  | EXT | Нарушение формы кольцевого шва |  | (c)
60292.946 | 8.811 | 8.788 | -0.149 | -0.172 | -1961 | -1778 | -1684 | 1408 | 126 | 5361а |  | CORR | CIGR | 03:26 | 03:56 | 04:11 | 46 | 553 | 11 | EXT |  | 0.89 | (c)
60315.99 | 0 | -0.013 | -11.615 | -11.628 | -1684 | -1302 | -1278 | 872 |  | 5364 | Нарушение формы кольцевого шва | GWAN |  | 04:03 | 05:04 | 05:08 | 0 | 812 |  | EXT | Нарушение формы кольцевого шва |  | (c)
60315.99 | 0 | -0.014 | -11.615 | -11.629 | 356 | 660 | 624 | 356 |  | 5364 | Нарушение формы кольцевого шва | GWAN |  | 09:32 | 10:21 | 10:15 | 0 | 535 |  | EXT | Нарушение формы кольцевого шва |  | (c)
60339.21 | 0.145 | 0.132 | -11.42 | -11.433 | -2130 | -400 | -1022 | 0 | 132 | 5366 |  | CORR | CIGR | 03:31 | 08:10 | 06:30 | 24 | 2216 | 11 | EXT |  | 0.89 | (c)
60375.624 | 2.519 | 2.499 | -8.876 | -8.896 | 830 | 1236 | 1095 | 830 | 2499 | 5369 |  | GOUG | GENE | 11:46 | 00:52 | 12:29 | 94 | 530 | 13 | EXT | Аномалия находится на отводе. Задир. |  | (c)
60376.188 | 3.083 | 2.611 | -8.312 | -8.784 | 586 | 808 | 783 | 586 | 2611 | 5369 |  | GOUG | GENE | 11:07 | 11:43 | 11:39 | 631 | 393 | 8 | EXT | Аномалия находится на отводе. Зона задиров. |  | (c)
60561.09 | 7.285 | 7.224 | -3.635 | -3.696 | -1620 | -1567 | -1570 | 1520 | 3584 | 5385 |  | DENT | GENE | 10:14 | 10:22 | 10:22 | 112 | 100 | 0.8 | N/A | Глубина вмятины: 11 мм (0,8%). Линейка: 11 см в (722 см; 10:22 ч:мин) Аномалия находится на упругопластическом изгибе. |  | (c)
60689.585 | 10.86 | 10.853 | -0.735 | -0.742 | -1881 | -1818 | -1832 | 1783 | 721 | 5396 |  | GOUG | CIGR | 03:56 | 04:07 | 04:04 | 21 | 98 | 7 | EXT | Задир. |  | (c)
60713.01 | 11.365 | 11.317 | -0.125 | -0.173 | 1167 | 1248 | 1220 | 1167 | 15 | 5398 |  | CORR | GENE | 05:37 | 05:50 | 05:45 | 158 | 106 | 10 | EXT |  | 0.9 | (c)
60757.891 | 10.996 | 10.981 | -0.149 | -0.164 | -1653 | -1559 | -1593 | 1534 | 146 | 5402 |  | CORR | CIGR | 08:16 | 08:31 | 08:26 | 18 | 119 | 12 | EXT |  | 0.89 | (c)
60757.892 | 10.997 | 10.988 | -0.148 | -0.157 | 1021 | 1217 | 1711 | 1021 | 139 | 5402 |  | CORR | CIGR | 03:28 | 03:59 | 05:19 | 18 | 1380 | 10 | EXT |  | 0.89 | (c)
61006.79 | 0 | 0 | -11.53 | -11.53 | -1725 | -1413 | -1383 | 1041 | 0 | 5425 | Смещение кромок | GWAN |  | 06:17 | 07:08 | 07:13 | 0 | 684 | 19 | EXT | Смещение кромок Наружу Аномалия находится на отводе. Величина смещения - 2.9 мм. |  | (c)
61176.575 | 0 | -0.02 | -11.635 | -11.655 | -1549 | -1079 | -1196 | 844 |  | 5440 | Нарушение формы кольцевого шва | GWAN |  | 04:22 | 05:38 | 05:19 | 0 | 705 |  | EXT | Нарушение формы кольцевого шва |  | (c)
61256.515 | 0 | 0 | -11.44 | -11.44 | -209 | 1249 | 632 | 0 | 0 | 5448 |  | GWAN |  | 03:45 | 07:40 | 06:01 | 0 | 1683 |  | EXT | Место ремонта. |  | (c)
61343.765 | 0 | -0.017 | -11.645 | -11.662 | 2015 | -1791 | -2043 | 1641 |  | 5461 | Нарушение формы кольцевого шва | GWAN |  | 03:43 | 05:28 | 04:48 | 0 | 805 |  | EXT | Нарушение формы кольцевого шва |  | (c)
61367.025 | 0 | -0.025 | -11.25 | -11.275 | 1762 | 2049 | 1964 | 1762 |  | 5463 | Вышлифовка на шве | GWAN | GENE | 02:24 | 03:10 | 02:56 | 63 | 405 | 14 | EXT | Вышлифовка на шве |  | (c)
61604.71 | 0 | -0.034 | -11.42 | -11.454 | 1984 | -1983 | -2062 | 1647 |  | 5485 | Нарушение формы кольцевого шва | GWAN |  | 02:17 | 03:37 | 03:24 | 0 | 830 |  | EXT | Нарушение формы кольцевого шва |  | (c)
61604.71 | 0 | 0 | -11.42 | -11.42 | -1425 | -1090 | -1121 | 817 | 0 | 5485 | Смещение кромок | GWAN |  | 05:07 | 06:01 | 05:56 | 0 | 608 | 18 | EXT | Смещение кромок Наружу Величина смещения - 2.8 мм. |  | (c)
61604.71 | 0 | -0.029 | -11.42 | -11.449 | -663 | -452 | -304 | 0 |  | 5485 | Нарушение формы кольцевого шва | GWAN |  | 07:10 | 07:44 | 08:08 | 0 | 718 |  | EXT | Нарушение формы кольцевого шва |  | (c)
61761.315 | 0.165 | 0.148 | -11.385 | -11.402 | -1282 | -1101 | -894 | 506 | 148 | 5499 |  | CORR | CIGR | 04:46 | 05:15 | 05:48 | 32 | 776 | 11 | EXT |  | 0.89 | (c)
61795.445 | 0 | -0.04 | -11.415 | -11.455 | -162 | -677 | 1835 | 0 |  | 5502 | Нарушение формы кольцевого шва | GWAN |  | 00:32 | 11:09 | 05:54 | 0 | 3995 |  | EXT | Нарушение формы кольцевого шва Аномалия находится на упругопластическом изгибе: R=337 D, максимальное растяжение на 6.1 час. |  | (c)
61852.07 | 0 | 0 | -11.605 | -11.605 | -1062 | -667 | -726 | 390 | 0 | 5507 | Смещение кромок | GWAN |  | 05:25 | 06:29 | 06:20 | 0 | 672 | 17 | EXT | Смещение кромок Наружу Величина смещения - 2.7 мм. |  | (c)
61863.675 | 0 | -0.02 | -11.1 | -11.12 | -325 | -12 | -15 | 0 |  | 5508 | Нарушение формы кольцевого шва | GWAN |  | 04:59 | 05:50 | 05:49 | 0 | 621 |  | EXT | Нарушение формы кольцевого шва |  | (c)
61954.028 | 0.133 | 0.122 | -11.442 | -11.453 | -1350 | -1270 | -1262 | 1173 | 122 | 5516 |  | CORR | CIGR | 04:52 | 05:05 | 05:06 | 24 | 177 | 11 | EXT | Аномалия находится на упругопластическом изгибе: R=582 D, максимальное растяжение на 5.8 час. | 0.89 | (c)
61973.66 | 0 | -0.033 | -11.57 | -11.603 | 1883 | 2084 | 2073 | 1883 | 0 | 5519 | Подгиб кромки со смещением | GWAN |  | 04:59 | 05:32 | 05:30 | 0 | 0 | 27 | EXT | Подгиб кромки со смещением Величина смещения - 4.3 мм. |  | (c)
62169.23 | 0 | 0 | -11.155 | -11.155 | -1687 | -1561 | -1465 | 1243 | 0 | 5536 | Смещение кромок | GWAN |  | 10:02 | 10:22 | 10:38 | 0 | 444 | 21 | EXT | Смещение кромок Вовнутрь Аномалия находится на отводе. Величина смещения - 3.3 мм. |  | (c)
62268.815 | 8.735 | 8.478 | -2.885 | -3.142 | -980 | -647 | -782 | 583 | 2746 | 5544 |  | DENT | GENE | 04:26 | 05:20 | 04:58 | 396 | 397 | 0.3 | N/A | Глубина вмятины: 4 мм (0,3%). Линейка: 40 см в (848 см; 05:20 ч:мин) |  | (c)
62275.484 | 3.784 | 3.651 | -7.741 | -7.874 | -464 | -81 | -148 | 0 | 3651 | 5545 |  | DENT | GENE | 05:29 | 06:31 | 06:20 | 240 | 633 | 0.9 | N/A | Глубина вмятины: 13 мм (0,9%). Линейка: 24 см в (365 см; 06:31 ч:мин) Аномалия находится вблизи продольного шва. |  | (c)
62342.012 | 1.522 | 1.267 | -9.703 | -9.958 | 495 | 712 | 655 | 495 | 1267 | 5551 |  | DENT | GENE | 04:32 | 05:07 | 04:58 | 392 | 320 | 0.4 | N/A | Глубина вмятины: 5 мм (0,4%). Линейка: 39 см в (127 см; 05:07 ч:мин) Аномалия находится на упругопластическом изгибе. |  | (c)
62431.004 | 11.209 | 11.181 | -0.041 | -0.069 | 2125 | -1997 | -1515 | 693 | 7 | 5558 |  | CORR | GENE | 04:44 | 05:39 | 06:57 | 62 | 1643 | 15 | EXT |  | 0.89 | (c)
62510.262 | 11.102 | 11.071 | -0.043 | -0.074 | 180 | 619 | 477 | 180 | 8 | 5565 |  | CORR | GENE | 04:49 | 05:59 | 05:37 | 66 | 594 | 13 | EXT |  | 0.89 | (c)
62588.915 | 0 | -0.033 | -11.315 | -11.348 | -1447 | -1052 | -1023 | 598 |  | 5573 | Нарушение формы кольцевого шва | GWAN |  | 02:24 | 03:28 | 03:32 | 0 | 848 |  | EXT | Нарушение формы кольцевого шва |  | (c)
62690.715 | 0 | 0 | -11.38 | -11.38 | 609 | 1194 | 1042 | 609 | 0 | 5582 | Смещение кромок | GWAN |  | 10:28 | 00:02 | 11:37 | 0 | 865 | 16 | EXT | Смещение кромок Наружу Аномалия находится на отводе. Величина смещения - 2.5 мм. |  | (c)
62838.855 | 0 | 0 | -11.26 | -11.26 | 920 | 1208 | 1127 | 920 | 0 | 5595 | Смещение кромок | GWAN |  | 01:50 | 02:37 | 02:24 | 0 | 414 | 17 | EXT | Смещение кромок Вовнутрь Величина смещения - 2.7 мм. |  | (c)
62861.392 | 0.077 | 0.047 | -11.023 | -11.053 | 1473 | 1688 | 1643 | 1473 | 47 | 5597 |  | CORR | GENE | 05:05 | 05:39 | 05:32 | 53 | 340 | 10 | EXT |  | 0.89 | (c)
62938.072 | 8.572 | 8.472 | -2.983 | -3.083 | 1256 | 1497 | 1433 | 1256 | 2881 | 5603 |  | DENT | GENE | 05:19 | 05:58 | 05:48 | 202 | 354 | 0.4 | N/A | Глубина вмятины: 6 мм (0,4%). Линейка: 20 см в (847 см; 05:58 ч:мин) |  | (c)
62965.051 | 1.376 | 1.365 | -9.864 | -9.875 | -1691 | -1606 | -1636 | 1581 | 1365 | 5606 |  | CORR | CIGR | 06:60 | 07:14 | 07:09 | 30 | 110 | 11 | EXT |  | 0.89 | (c)
63246.88 | 0 | 0 | -11.63 | -11.63 | 1246 | 1425 | 1391 | 1246 | 0 | 5631 | Смещение кромок | GWAN |  | 05:12 | 05:40 | 05:35 | 0 | 289 | 20 | EXT | Смещение кромок Вовнутрь Величина смещения - 3.1 мм. |  | (c)
63304.241 | 11.111 | 11.102 | -0.149 | -0.158 | -868 | -805 | -830 | 792 | 140 | 5635 |  | CORR | CIGR | 05:20 | 05:30 | 05:26 | 18 | 76 | 13 | EXT |  | 0.89 | (c)
63315.625 | 0 | -0.032 | -10.74 | -10.772 | -219 | 2015 | 1247 | 219 |  | 5637 | Нарушение формы кольцевого шва | GWAN |  | 11:47 | 05:48 | 15:44 | 0 | 2931 |  | EXT | Нарушение формы кольцевого шва |  | (c)
63348.936 | 11.146 | 10.959 | -0.154 | -0.341 | -5 | 23 | 17 | 0 | 14 | 5639 |  | LWAN | AXGR | 06:50 | 06:54 | 06:53 | 327 | 45 |  | INT | Эквивалент потери металла 15%. |  | (c)
63386.297 | 3.367 | 3.228 | -7.243 | -7.382 | 1761 | 2013 | 1972 | 1761 | 3228 | 5643 |  | DENT | GENE | 04:32 | 05:13 | 05:06 | 524 | 423 | 0.3 | N/A | Глубина вмятины: 4 мм (0,3%). Линейка: 52 см в (323 см; 05:13 ч:мин) |  | (c)
63568.038 | 6.358 | 6.213 | -5.102 | -5.247 | 995 | 1236 | 1160 | 995 | 4759 | 5659 |  | DENT | GENE | 05:25 | 06:04 | 05:52 | 488 | 330 | 0.4 | N/A | Глубина вмятины: 6 мм (0,4%). Линейка: 49 см в (621 см; 06:04 ч:мин) |  | (c)
63629.65 | 0 | -0.035 | -11.62 | -11.655 | -1485 | -1051 | -1034 | 584 |  | 5665 | Нарушение формы кольцевого шва | GWAN |  | 01:14 | 02:24 | 02:27 | 0 | 901 |  | EXT | Нарушение формы кольцевого шва Аномалия находится на упругопластическом изгибе: R=339 D, максимальное растяжение на 6.1 час. |  | (c)
63629.65 | 0 | -0.038 | -11.62 | -11.658 | 807 | 1413 | 1217 | 807 |  | 5665 | Нарушение формы кольцевого шва | GWAN |  | 07:24 | 09:02 | 08:30 | 0 | 820 |  | EXT | Нарушение формы кольцевого шва Аномалия находится на упругопластическом изгибе: R=339 D, максимальное растяжение на 6.1 час. |  | (c)
63629.804 | 0.154 | 0.131 | -11.466 | -11.489 | -739 | -44 | -265 | 0 | 131 | 5665 |  | CORR | CIGR | 03:14 | 05:07 | 04:31 | 27 | 948 | 10 | EXT | Аномалия находится на упругопластическом изгибе: R=339 D, максимальное растяжение на 6.1 час. | 0.96 | (c)
63675.459 | 0.039 | 0.023 | -11.296 | -11.312 | -493 | -422 | -350 | 206 | 23 | 5669 |  | CORR | CIGR | 05:37 | 05:48 | 05:60 | 30 | 287 | 10 | EXT |  | 0.89 | (c)
63686.755 | 0 | -0.028 | -11.3 | -11.328 | 1877 | -2004 | -2220 | 1857 |  | 5670 | Нарушение формы кольцевого шва | GWAN |  | 04:53 | 06:26 | 05:51 | 0 | 727 |  | EXT | Нарушение формы кольцевого шва Аномалия находится на упругопластическом изгибе: R=416 D, максимальное растяжение на 6.2 час. |  | (c)
63877.375 | 11.16 | 11.148 | -0.135 | -0.147 | 649 | 811 | 1028 | 649 | 97 | 5686 |  | CORR | GENE | 02:04 | 02:30 | 03:05 | 50 | 759 | 10 | EXT |  | 0.89 | (c)
64280.559 | 7.464 | 7.27 | -4.131 | -4.325 | 1534 | 1701 | 1686 | 1534 | 3978 | 5722 |  | DENT | GENE | 05:10 | 05:37 | 05:35 | 347 | 303 | 0.4 | N/A | Глубина вмятины: 6 мм (0,4%). Линейка: 35 см в (727 см; 05:37 ч:мин) |  | (c)
64293.409 | 8.719 | 8.654 | -2.636 | -2.701 | -651 | -606 | -601 | 551 | 2584 | 5723 |  | DENT | GENE | 06:59 | 07:06 | 07:07 | 117 | 99 | 0.4 | N/A | Глубина вмятины: 5 мм (0,4%). Линейка: 12 см в (865 см; 07:06 ч:мин) Аномалия находится вблизи дефекта потери металла. |  | (c)
64293.41 | 8.72 | 8.685 | -2.635 | -2.67 | -641 | -634 | -626 | 611 | 2600 | 5723 |  | GOUG | AXGR | 07:00 | 07:02 | 07:03 | 70 | 30 | 13 | EXT | Задир. |  | (c)
64333.279 | 2.994 | 2.822 | -8.236 | -8.408 | 2101 | -2008 | -2140 | 1920 | 2822 | 5727 |  | DENT | GENE | 04:13 | 05:10 | 04:49 | 310 | 440 | 0.6 | N/A | Глубина вмятины: 8 мм (0,6%). Линейка: 31 см в (282 см; 05:10 ч:мин) |  | (c)
64373.615 | 0 | -0.028 | -11.36 | -11.388 | -1871 | -1628 | -1495 | 1119 |  | 5731 | Нарушение формы кольцевого шва | GWAN |  | 11:57 | 00:36 | 12:58 | 0 | 752 |  | EXT | Нарушение формы кольцевого шва Аномалия находится на отводе. |  | (c)
64485.905 | 0 | -0.028 | -11.64 | -11.668 | -128 | -36 | 176 | 0 |  | 5741 | Нарушение формы кольцевого шва | GWAN |  | 11:04 | 11:19 | 11:53 | 0 | 607 |  | EXT | Нарушение формы кольцевого шва Аномалия находится на упругопластическом изгибе: R=341 D, максимальное растяжение на 5.4 час. |  | (c)
64497.545 | 0 | 0 | -9.705 | -9.705 | 1313 | 1440 | 1451 | 1313 | 0 | 5742 | Смещение кромок | GWAN |  | 06:48 | 07:09 | 07:10 | 0 | 275 | 18 | EXT | Смещение кромок Наружу Величина смещения - 2.8 мм. Аномалия находится на упругопластическом изгибе: R=308 D, максимальное растяжение на 5.5 час. |  | (c)
64705.954 | 5.299 | 5.256 | -5.641 | -5.684 | -1148 | -1089 | -1089 | 1030 | 5256 | 5760 |  | GOUG | GENE | 08:38 | 08:48 | 08:47 | 61 | 117 | 10 | EXT | Задир. |  | (c)
64710.787 | 10.132 | 9.788 | -0.808 | -1.152 | 1762 | 2021 | 2125 | 1762 | 207 | 5760 |  | GOUG | GENE | 04:28 | 05:09 | 05:26 | 945 | 725 | 10 | EXT | Зона задиров. |  | (c)
64775.964 | 8.319 | 7.615 | -3.311 | -4.015 | -1067 | -1009 | -874 | 681 | 3199 | 5766 |  | GOUG | GENE | 04:26 | 04:35 | 04:57 | 816 | 386 | 10 | EXT | Зона задиров. |  | (c)
64779.275 | 0 | -0.039 | -11.645 | -11.684 | 1151 | 1392 | 1484 | 1151 |  | 5767 | Нарушение формы кольцевого шва | GWAN |  | 08:09 | 08:48 | 09:03 | 0 | 666 |  | EXT | Нарушение формы кольцевого шва |  | (c)
64871.63 | 1.615 | 1.549 | -9.68 | -9.746 | 782 | 838 | 832 | 782 | 1549 | 5775 |  | DENT | GENE | 01:08 | 01:17 | 01:16 | 123 | 99 | 0.2 | N/A | Глубина вмятины: 3 мм (0,2%). Линейка: 12 см в (155 см; 01:17 ч:мин) |  | (c)
64890.621 | 9.311 | 9.27 | -1.489 | -1.53 | -1413 | -1370 | -1376 | 1339 | 1452 | 5776 |  | DENT | GENE | 09:58 | 10:05 | 10:04 | 78 | 75 | 0.3 | N/A | Глубина вмятины: 4 мм (0,3%). Линейка: 8 см в (927 см; 10:05 ч:мин) Аномалия находится на упругопластическом изгибе. |  | (c)
64994.14 | 0 | -0.016 | -11.53 | -11.546 | -1172 | -1008 | -943 | 714 |  | 5786 | Нарушение формы кольцевого шва | GWAN |  | 08:48 | 09:15 | 09:25 | 0 | 459 |  | EXT | Нарушение формы кольцевого шва |  | (c)
65016.9 | 0 | 0 | -11.58 | -11.58 | -1946 | -1818 | -1796 | 1647 | 0 | 5788 | Смещение кромок | GWAN |  | 05:57 | 06:18 | 06:21 | 0 | 299 | 19 | EXT | Смещение кромок Наружу Величина смещения - 3.1 мм. |  | (c)
65111.095 | 3.475 | 3.373 | -8.12 | -8.222 | 1507 | 1863 | 1729 | 1507 | 3373 | 5796 |  | DENT | GENE | 04:48 | 05:46 | 05:24 | 189 | 444 | 0.5 | N/A | Глубина вмятины: 7 мм (0,5%). Линейка: 19 см в (337 см; 05:46 ч:мин) |  | (c)
65130.875 | 0 | -0.041 | -11.09 | -11.131 | 719 | 1684 | 1271 | 719 |  | 5798 | Нарушение формы кольцевого шва | GWAN |  | 00:36 | 03:12 | 02:05 | 0 | 1104 |  | EXT | Нарушение формы кольцевого шва |  | (c)
65244.195 | 0 | 0 | -11.265 | -11.265 | -2200 | -1821 | -1792 | 1384 | 0 | 5808 | Смещение кромок | GWAN |  | 04:31 | 05:33 | 05:37 | 0 | 816 | 16 | EXT | Смещение кромок Наружу Величина смещения - 2.5 мм. Аномалия находится на упругопластическом изгибе: R=449 D, максимальное растяжение на 5.2 час. |  | (c)
65244.195 | 0 | 0 | -11.265 | -11.265 | -138 | 199 | 172 | 0 | 0 | 5808 | Смещение кромок | GWAN |  | 10:04 | 10:59 | 10:54 | 0 | 621 | 17 | EXT | Смещение кромок Вовнутрь Величина смещения - 2.6 мм. Аномалия находится на упругопластическом изгибе: R=449 D, максимальное растяжение на 5.2 час. |  | (c)
65251.532 | 7.337 | 7.226 | -3.928 | -4.039 | -2016 | -1791 | -1864 | 1711 | 3815 | 5808 |  | DENT | GENE | 05:01 | 05:37 | 05:26 | 224 | 305 | 0.5 | N/A | Глубина вмятины: 7 мм (0,5%). Линейка: 22 см в (723 см; 05:37 ч:мин) |  | (c)
65267.138 | 0.043 | 0.002 | -11.002 | -11.043 | 815 | 826 | 829 | 815 | 2 | 5810 |  | ARTD | AXGR | 07:09 | 07:11 | 07:12 | 92 | 29 |  | EXT | Эквивалент потери металла 11%. |  | (c)
65278.14 | 0 | -0.018 | -11.305 | -11.323 | -1257 | -1041 | -1022 | 787 |  | 5811 | Нарушение формы кольцевого шва | GWAN |  | 03:27 | 04:02 | 04:05 | 0 | 470 |  | EXT | Нарушение формы кольцевого шва |  | (c)
65447.728 | 10.358 | 10.266 | -0.817 | -0.909 | 539 | 782 | 700 | 539 | 731 | 5825 |  | DENT | GENE | 04:01 | 04:40 | 04:26 | 178 | 321 | 0.7 | N/A | Глубина вмятины: 10 мм (0,7%). Линейка: 18 см в (1027 см; 04:40 ч:мин) |  | (c)
65448.545 | 0 | -0.02 | -11.195 | -11.215 | 249 | 1021 | 707 | 249 |  | 5826 | Нарушение формы кольцевого шва | GWAN |  | 03:12 | 05:16 | 04:25 | 0 | 916 |  | EXT | Нарушение формы кольцевого шва |  | (c)
65527.32 | 11.385 | 11.36 | -0.145 | -0.17 | 1935 | -1022 | -1584 | 641 | 141 | 5832 |  | CORR | CIGR | 03:16 | 07:19 | 05:49 | 29 | 1885 | 10 | EXT | Аномалия находится на упругопластическом изгибе: R=827 D, максимальное растяжение на 6.6 час. | 0.89 | (c)
65676.195 | 0 | -0.025 | -11.005 | -11.03 | -702 | 65 | 380 | 0 |  | 5846 | Нарушение формы кольцевого шва | GWAN |  | 02:19 | 04:23 | 05:13 | 0 | 2162 |  | EXT | Нарушение формы кольцевого шва |  | (c)
65745.02 | 0.025 | 0.025 | -11.59 | -11.59 | -2038 | -2038 | -2028 | 2018 | 25 | 5852 |  | CORR | AXGR | 03:55 | 03:55 | 03:57 | 119 | 20 | 15 | EXT |  | 0.9 | (c)
65745.039 | 0.044 | 0.002 | -11.571 | -11.613 | -1552 | -1537 | -1538 | 1523 | 2 | 5852 |  | ARTD | AXGR | 05:13 | 05:16 | 05:16 | 180 | 29 |  | EXT | Эквивалент потери металла 24%. |  | (c)
65756.534 | 11.539 | 11.524 | -0.076 | -0.091 | -1149 | -1070 | -1086 | 1023 | 43 | 5852 |  | CORR | GENE | 06:18 | 06:31 | 06:29 | 48 | 126 | 13 | EXT |  | 0.89 | (c)
65768.167 | 11.557 | 11.518 | -0.053 | -0.092 | 452 | 536 | 541 | 452 | 43 | 5853 |  | CORR | GENE | 05:13 | 05:27 | 05:28 | 49 | 178 | 10 | EXT |  | 0.89 | (c)
65768.35 | 0.13 | 0.115 | -10.985 | -11 | -1363 | -1320 | -1310 | 1257 | 115 | 5854 |  | CORR | CIGR | 05:22 | 05:29 | 05:30 | 23 | 106 | 14 | EXT |  | 0.89 | (c)
65857.838 | 0.148 | 0.14 | -8.902 | -8.91 | 361 | 676 | 907 | 361 | 140 | 5862 |  | CORR | CIGR | 06:12 | 07:03 | 07:40 | 30 | 1092 | 10 | EXT | Аномалия находится на отводе. | 0.89 | (c)
65922.57 | 0 | -0.027 | -11.37 | -11.397 | -1542 | -1217 | -1281 | 1020 |  | 5868 | Нарушение формы кольцевого шва | GWAN |  | 08:59 | 09:51 | 09:41 | 0 | 522 |  | EXT | Нарушение формы кольцевого шва |  | (c)
66068.225 | 0 | 0 | -11.34 | -11.34 | -1069 | -760 | -821 | 573 | 0 | 5881 | Смещение кромок | GWAN |  | 03:53 | 04:43 | 04:33 | 0 | 496 | 15 | EXT | Смещение кромок Наружу Аномалия находится на отводе. Величина смещения - 2.3 мм. |  | (c)
66306.05 | 0 | 0 | -11.065 | -11.065 | 2215 | -2161 | -2118 | 1990 | 0 | 5902 | Смещение кромок | GWAN |  | 05:17 | 05:31 | 05:38 | 0 | 256 | 20 | EXT | Смещение кромок Вовнутрь Величина смещения - 3.2 мм. |  | (c)
66373.475 | 0 | -0.01 | -11.355 | -11.365 | 279 | 1010 | 972 | 279 |  | 5908 | Нарушение формы кольцевого шва | GWAN |  | 03:43 | 05:41 | 05:34 | 0 | 1386 |  | EXT | Нарушение формы кольцевого шва Аномалия находится на отводе. |  | (c)
66537.456 | 8.646 | 8.511 | -2.769 | -2.904 | 452 | 652 | 586 | 452 | 2648 | 5922 |  | DENT | GENE | 04:54 | 05:26 | 05:16 | 256 | 267 | 0.4 | N/A | Глубина вмятины: 5 мм (0,4%). Линейка: 26 см в (851 см; 05:26 ч:мин) |  | (c)
66584.069 | 9.924 | 9.807 | -1.331 | -1.448 | -1242 | -827 | -992 | 742 | 1236 | 5926 |  | DENT | GENE | 04:28 | 05:35 | 05:09 | 212 | 499 | 0.4 | N/A | Глубина вмятины: 5 мм (0,4%). Линейка: 21 см в (981 см; 05:35 ч:мин) |  | (c)
66592.933 | 7.533 | 7.323 | -2.512 | -2.722 | 5 | 55 | 40 | 5 | 2394 | 5927 |  | LWAN | GENE | 05:57 | 06:05 | 06:03 | 328 | 68 |  | INT | Эквивалент потери металла 13%. |  | (c)
66800.815 | 0 | -0.021 | -11.38 | -11.401 | -823 | -105 | 219 | 0 |  | 5946 | Нарушение формы кольцевого шва | GWAN |  | 03:29 | 05:25 | 06:18 | 0 | 2084 |  | EXT | Нарушение формы кольцевого шва Аномалия находится на отводе. |  | (c)
66949.332 | 2.072 | 1.746 | -9.443 | -9.769 | -995 | -810 | -826 | 658 | 1746 | 5959 |  | DENT | GENE | 05:24 | 05:53 | 05:51 | 479 | 337 | 0.4 | N/A | Глубина вмятины: 5 мм (0,4%). Линейка: 48 см в (175 см; 05:53 ч:мин) |  | (c)
66974.668 | 4.278 | 4.23 | -7.332 | -7.38 | 2121 | 2161 | 2155 | 2121 | 4230 | 5961 |  | DENT | GENE | 11:55 | 00:02 | 12:01 | 87 | 68 | 0.3 | N/A | Глубина вмятины: 4 мм (0,3%). Линейка: 9 см в (423 см; 00:02 ч:мин) |  | (c)
67158.611 | 6.506 | 6.456 | -5.044 | -5.094 | -893 | -852 | -857 | 820 | 4999 | 5977 |  | DENT | GENE | 07:43 | 07:49 | 07:48 | 95 | 73 | 0.3 | N/A | Глубина вмятины: 4 мм (0,3%). Линейка: 10 см в (646 см; 07:49 ч:мин) |  | (c)
67346.575 | 0 | -0.057 | -11.615 | -11.672 | -981 | -944 | -920 | 859 |  | 5994 | Нарушение формы кольцевого шва | GWAN |  | 11:38 | 11:44 | 11:48 | 0 | 122 |  | EXT | Нарушение формы кольцевого шва |  | (c)
67397.429 | 5.174 | 5.066 | -5.601 | -5.709 | -1942 | -1546 | -1675 | 1408 | 5066 | 5998 |  | DENT | GENE | 04:56 | 05:60 | 05:39 | 190 | 533 | 0.6 | N/A | Глубина вмятины: 9 мм (0,6%). Линейка: 19 см в (507 см; 05:60 ч:мин) |  | (c)
67399.317 | 7.062 | 6.918 | -3.713 | -3.857 | -1803 | -1620 | -1690 | 1577 | 3591 | 5998 |  | DENT | GENE | 05:18 | 05:48 | 05:36 | 266 | 226 | 0.3 | N/A | Глубина вмятины: 4 мм (0,3%). Линейка: 27 см в (692 см; 05:48 ч:мин) |  | (c)
67403.934 | 0.904 | 0.785 | -10.471 | -10.59 | 1810 | 2202 | 2040 | 1810 | 785 | 5999 |  | DENT | GENE | 04:27 | 05:31 | 05:05 | 188 | 461 | 0.7 | N/A | Глубина вмятины: 10 мм (0,7%). Линейка: 19 см в (79 см; 05:31 ч:мин) |  | (c)
67408.272 | 5.242 | 4.972 | -6.133 | -6.403 | 1911 | -2095 | 2158 | 1911 | 4972 | 5999 |  | DENT | GENE | 04:44 | 05:57 | 05:24 | 315 | 493 | 0.4 | N/A | Глубина вмятины: 6 мм (0,4%). Линейка: 32 см в (497 см; 05:57 ч:мин) |  | (c)
67436.925 | 0 | -0.038 | -11.3 | -11.338 | 1878 | -2198 | 2211 | 1878 |  | 6002 | Нарушение формы кольцевого шва | GWAN |  | 00:32 | 01:34 | 01:26 | 0 | 665 |  | EXT | Нарушение формы кольцевого шва Аномалия находится на отводе. Аномалия находится на упругопластическом изгибе: R=268 D, максимальное растяжение на 5.7 час. |  | (c)
67452.435 | 4.21 | 4.064 | -6.815 | -6.961 | 751 | 848 | 834 | 751 | 4064 | 6003 |  | DENT | GENE | 03:51 | 04:07 | 04:05 | 238 | 166 | 0.4 | N/A | Глубина вмятины: 5 мм (0,4%). Линейка: 24 см в (406 см; 04:07 ч:мин) Аномалия находится на упругопластическом изгибе. |  | (c)
67459.25 | 0 | -0.022 | -11.375 | -11.397 | 456 | 617 | 607 | 456 |  | 6004 | Нарушение формы кольцевого шва | GWAN |  | 04:47 | 05:13 | 05:11 | 0 | 303 |  | EXT | Нарушение формы кольцевого шва Аномалия находится на упругопластическом изгибе: R=289 D, максимальное растяжение на 5.7 час. |  | (c)
67490.231 | 9.036 | 8.812 | -2.619 | -2.843 | -1862 | -1712 | -1729 | 1596 | 2496 | 6006 |  | DENT | GENE | 06:13 | 06:37 | 06:35 | 347 | 266 | 0.3 | N/A | Глубина вмятины: 4 мм (0,3%). Линейка: 35 см в (881 см; 06:37 ч:мин) |  | (c)
67504.045 | 0 | -0.029 | -11.4 | -11.429 | 520 | 908 | 1084 | 520 |  | 6008 | Нарушение формы кольцевого шва | GWAN |  | 00:09 | 01:12 | 01:40 | 0 | 1127 |  | EXT | Нарушение формы кольцевого шва |  | (c)
67515.445 | 0 | 0 | -11.635 | -11.635 | 1731 | 1843 | 1873 | 1731 | 0 | 6009 | Смещение кромок | GWAN |  | 01:11 | 01:29 | 01:34 | 0 | 283 | 16 | EXT | Смещение кромок Наружу Аномалия находится на отводе. Величина смещения - 2.6 мм. |  | (c)
67543.238 | 4.783 | 4.533 | -6.852 | -7.102 | 1820 | 2133 | 2054 | 1820 | 4533 | 6011 |  | DENT | GENE | 04:40 | 05:31 | 05:18 | 330 | 468 | 0.4 | N/A | Глубина вмятины: 6 мм (0,4%). Линейка: 33 см в (453 см; 05:31 ч:мин) |  | (c)
67547.822 | 9.367 | 9.249 | -2.268 | -2.386 | 1867 | -2192 | 2094 | 1867 | 2044 | 6011 |  | DENT | GENE | 04:48 | 05:53 | 05:24 | 342 | 454 | 0.4 | N/A | Глубина вмятины: 6 мм (0,4%). Линейка: 34 см в (925 см; 05:53 ч:мин) |  | (c)
67606.35 | 0 | -0.031 | -11.625 | -11.656 | 1635 | 1983 | 1933 | 1635 |  | 6017 | Нарушение формы кольцевого шва | GWAN |  | 00:25 | 01:22 | 01:13 | 0 | 596 |  | EXT | Нарушение формы кольцевого шва Аномалия находится на упругопластическом изгибе: R=363 D, максимальное растяжение на 6.2 час. |  | (c)
67629.6 | 0 | -0.031 | -11.61 | -11.641 | 1285 | 1551 | 1781 | 1285 |  | 6019 | Нарушение формы кольцевого шва | GWAN |  | 06:58 | 07:41 | 08:18 | 0 | 993 |  | EXT | Нарушение формы кольцевого шва |  | (c)
67639.022 | 9.422 | 9.248 | -2.188 | -2.362 | 357 | 725 | 613 | 357 | 1846 | 6019 |  | DENT | GENE | 04:28 | 05:27 | 05:10 | 516 | 514 | 0.4 | N/A | Глубина вмятины: 5 мм (0,4%). Линейка: 52 см в (925 см; 05:27 ч:мин) |  | (c)
67641.477 | 0.267 | 0.129 | -11.368 | -11.506 | 1723 | 1947 | 1938 | 1723 | 129 | 6020 |  | DENT | GENE | 04:25 | 05:02 | 05:00 | 193 | 431 | 0.3 | N/A | Глубина вмятины: 4 мм (0,3%). Линейка: 19 см в (13 см; 05:02 ч:мин) Аномалия находится вблизи кольцевого сварного шва. |  | (c)
67687.175 | 0 | -0.033 | -11.105 | -11.138 | 976 | 1123 | 1118 | 976 |  | 6024 | Нарушение формы кольцевого шва | GWAN |  | 09:13 | 09:37 | 09:37 | 0 | 286 |  | EXT | Нарушение формы кольцевого шва Аномалия находится на упругопластическом изгибе: R=403 D, максимальное растяжение на 5.9 час. |  | (c)
67687.242 | 0.067 | 0.035 | -11.038 | -11.07 | -589 | -362 | -321 | 54 | 35 | 6024 |  | CORR | CIGR | 05:01 | 05:38 | 05:44 | 39 | 535 | 10 | EXT | Аномалия находится на упругопластическом изгибе: R=405 D, максимальное растяжение на 5.8 час. | 0.92 | (c)
67740.762 | 7.847 | 7.618 | -3.483 | -3.712 | 1189 | 1437 | 1471 | 1189 | 3315 | 6028 |  | DENT | GENE | 05:33 | 06:13 | 06:18 | 397 | 564 | 0.8 | N/A | Глубина вмятины: 11 мм (0,8%). Линейка: 40 см в (762 см; 06:13 ч:мин) |  | (c)
67744.245 | 0 | -0.016 | -11.045 | -11.061 | -1293 | -1174 | -1080 | 867 |  | 6029 | Нарушение формы кольцевого шва | GWAN |  | 04:04 | 04:23 | 04:38 | 0 | 427 |  | EXT | Нарушение формы кольцевого шва |  | (c)
67744.245 | 0 | -0.04 | -11.045 | -11.085 | 560 | 909 | 807 | 560 |  | 6029 | Нарушение формы кольцевого шва | GWAN |  | 09:03 | 09:59 | 09:43 | 0 | 494 |  | EXT | Нарушение формы кольцевого шва |  | (c)
67751.537 | 7.292 | 7.124 | -3.753 | -3.921 | -1089 | -901 | -887 | 685 | 3518 | 6029 |  | DENT | GENE | 04:37 | 05:07 | 05:09 | 403 | 404 | 0.4 | N/A | Глубина вмятины: 5 мм (0,4%). Линейка: 40 см в (712 см; 05:07 ч:мин) |  | (c)
67755.29 | 0 | 0 | -11.36 | -11.36 | -80 | 307 | 273 | 0 | 0 | 6030 | Смещение кромок | GWAN |  | 04:09 | 05:12 | 05:06 | 0 | 706 | 27 | EXT | Смещение кромок Наружу Величина смещения - 4.3 мм. |  | (c)
67755.354 | 0.064 | 0.064 | -11.296 | -11.296 | 39 | 323 | 313 | 39 | 64 | 6030 |  | DENT | GENE | 04:28 | 05:14 | 05:13 | 204 | 548 | 0.6 | N/A | Глубина вмятины: 9 мм (0,6%). Линейка: 20 см в (6 см; 05:14 ч:мин) Аномалия находится вблизи кольцевого сварного шва. Аномалия находится вблизи продольного шва. |  | (c)
67789.48 | 0 | -0.026 | -11.495 | -11.521 | -1945 | -1831 | -1178 | 410 |  | 6033 | Нарушение формы кольцевого шва | GWAN |  | 04:15 | 04:34 | 06:19 | 0 | 1535 |  | EXT | Нарушение формы кольцевого шва Аномалия находится на отводе. |  | (c)
67800.975 | 0 | -0.032 | -9.6 | -9.632 | -624 | 56 | 288 | 0 |  | 6034 | Нарушение формы кольцевого шва | GWAN |  | 03:60 | 05:50 | 06:27 | 0 | 1825 |  | EXT | Нарушение формы кольцевого шва |  | (c)
67890.455 | 0 | -0.029 | -11.62 | -11.649 | 1745 | -902 | -1623 | 530 |  | 6042 | Нарушение формы кольцевого шва | GWAN |  | 03:17 | 08:10 | 06:13 | 0 | 2186 |  | EXT | Нарушение формы кольцевого шва |  | (c)
67936.81 | 0 | -0.025 | -11.635 | -11.66 | -1567 | -982 | -1006 | 444 |  | 6046 | Нарушение формы кольцевого шва | GWAN |  | 02:16 | 03:50 | 03:46 | 0 | 1123 |  | EXT | Нарушение формы кольцевого шва Аномалия находится на упругопластическом изгибе: R=455 D, максимальное растяжение на 6 час. |  | (c)
68064.196 | 4.051 | 3.916 | -6.989 | -7.124 | 1176 | 1391 | 1388 | 1176 | 3916 | 6057 |  | DENT | GENE | 04:39 | 05:14 | 05:13 | 294 | 426 | 0.6 | N/A | Глубина вмятины: 9 мм (0,6%). Линейка: 29 см в (392 см; 05:14 ч:мин) |  | (c)
68069.663 | 9.518 | 9.244 | -1.522 | -1.796 | 1068 | 1462 | 1355 | 1068 | 1404 | 6057 |  | DENT | GENE | 04:22 | 05:25 | 05:08 | 392 | 575 | 0.5 | N/A | Глубина вмятины: 7 мм (0,5%). Линейка: 39 см в (924 см; 05:25 ч:мин) |  | (c)
68071.185 | 0 | 0 | -11.37 | -11.37 | -1001 | -632 | -435 | 0 | 0 | 6058 | Смещение кромок | GWAN |  | 08:13 | 09:13 | 09:45 | 0 | 1132 | 15 | EXT | Смещение кромок Вовнутрь Величина смещения - 2.3 мм. |  | (c)
68078.464 | 7.279 | 7.206 | -4.091 | -4.164 | 1425 | 1703 | 1607 | 1425 | 3995 | 6058 |  | GOUG | GENE | 02:45 | 03:30 | 03:14 | 169 | 365 | 6 | EXT | Задир. |  | (c)
68127.23 | 0 | -0.035 | -11.635 | -11.67 | -298 | 383 | 1047 | 0 |  | 6063 | Нарушение формы кольцевого шва | GWAN |  | 01:06 | 02:56 | 04:43 | 0 | 2690 |  | EXT | Нарушение формы кольцевого шва |  | (c)
68263.182 | 10.757 | 10.58 | -0.578 | -0.755 | -34 | -20 | -18 | 3 | 425 | 6074 |  | LWAN | AXGR | 07:14 | 07:17 | 07:17 | 330 | 31 |  | INT | Эквивалент потери металла 10%. |  | (c)
68296.02 | 0 | -0.03 | -1.91 | -1.94 | 1735 | 2000 | 2046 | 1735 |  | 6078а | Нарушение формы кольцевого шва | GWAN |  | 02:50 | 03:33 | 03:40 | 0 | 622 |  | EXT | Нарушение формы кольцевого шва Аномалия находится на отводе. |  | (c)
68297.93 | 0 | 0 | -1.445 | -1.445 | -850 | -264 | -83 | 0 | 0 | 6078б | Смещение кромок | GWAN |  | 03:46 | 05:20 | 05:50 | 0 | 1535 | 17 | EXT | Смещение кромок Наружу Аномалия находится на отводе. Величина смещения - 2.6 мм. |  | (c)
68309.635 | 0 | 0 | -10.495 | -10.495 | 890 | 1160 | 1277 | 890 | 0 | 6080 | Смещение кромок | GWAN |  | 08:14 | 08:58 | 09:17 | 0 | 773 | 22 | EXT | Смещение кромок Вовнутрь Аномалия находится на отводе. Величина смещения - 3.5 мм. |  | (c)
68331.544 | 11.414 | 11.401 | -0.151 | -0.164 | 2010 | 2106 | -2187 | 1923 | 143 | 6081 |  | CORR | CIGR | 03:10 | 03:26 | 03:53 | 21 | 528 | 10 | EXT | Аномалия находится на отводе. | 0.89 | (c)
68340.778 | 9.083 | 8.877 | -2.222 | -2.428 | -1780 | -1349 | -1450 | 1120 | 2012 | 6082 |  | DENT | GENE | 04:48 | 05:58 | 05:41 | 416 | 660 | 1 | N/A | Глубина вмятины: 14 мм (1,0%). Линейка: 42 см в (888 см; 05:58 ч:мин) |  | (c)
68350.072 | 7.072 | 7.055 | -4.078 | -4.095 | 189 | 258 | 248 | 189 | 4064 | 6083 |  | CORR | CIGR | 02:42 | 02:53 | 02:52 | 31 | 118 | 10 | EXT |  | 0.89 | (c)
68410.05 | 0 | 0 | -11.045 | -11.045 | -532 | -410 | -323 | 114 | 0 | 6089 | Смещение кромок | GWAN |  | 01:18 | 01:38 | 01:52 | 0 | 418 | 15 | EXT | Смещение кромок Вовнутрь Аномалия находится на отводе. Величина смещения - 2.4 мм. |  | (c)
68410.05 | 0 | -0.041 | -11.045 | -11.086 | -1993 | -1597 | -1518 | 1044 |  | 6089 | Нарушение формы кольцевого шва | GWAN |  | 09:23 | 10:27 | 10:39 | 0 | 949 |  | EXT | Нарушение формы кольцевого шва Аномалия находится на отводе. |  | (c)
68454.511 | 11.536 | 11.456 | -0.064 | -0.144 | 73 | 154 | 297 | 73 | 19 | 6092 |  | CORR | GENE | 05:30 | 05:43 | 06:06 | 125 | 447 | 10 | EXT | Аномалия находится на упругопластическом изгибе: R=374 D, максимальное растяжение на 0.2 час. | 0.89 | (c)
68466.225 | 0 | -0.03 | -11.13 | -11.16 | -118 | 96 | 909 | 0 |  | 6094 | Нарушение формы кольцевого шва | GWAN |  | 03:53 | 04:28 | 06:39 | 0 | 2052 |  | EXT | Нарушение формы кольцевого шва Аномалия находится на упругопластическом изгибе: R=493 D, максимальное растяжение на 0.1 час. |  | (c)
68488.985 | 0 | -0.024 | -10.995 | -11.019 | -2144 | -1439 | -1649 | 1153 |  | 6096 | Нарушение формы кольцевого шва | GWAN |  | 03:42 | 05:36 | 05:02 | 0 | 991 |  | EXT | Нарушение формы кольцевого шва |  | (c)
68522.135 | 0 | -0.014 | -11.575 | -11.589 | 842 | 974 | 943 | 842 |  | 6099 | Нарушение формы кольцевого шва | GWAN |  | 06:35 | 06:57 | 06:52 | 0 | 203 |  | EXT | Нарушение формы кольцевого шва Аномалия находится на упругопластическом изгибе: R=591 D, максимальное растяжение на 6.4 час. |  | (c)
68545.3 | 0 | 0 | -11.64 | -11.64 | -34 | 228 | 296 | 0 | 0 | 6101 | Смещение кромок | GWAN |  | 07:02 | 07:44 | 07:55 | 0 | 660 | 15 | EXT | Смещение кромок Наружу Величина смещения - 2.4 мм. |  | (c)
68556.94 | 0 | -0.028 | -11.495 | -11.523 | -1706 | 152 | -55 | 0 |  | 6102 | Нарушение формы кольцевого шва | GWAN |  | 03:59 | 08:59 | 08:26 | 0 | 3301 |  | EXT | Нарушение формы кольцевого шва |  | (c)
68591.495 | 0 | -0.037 | -10.66 | -10.697 | 1374 | 2033 | 1837 | 1374 |  | 6105 | Нарушение формы кольцевого шва | GWAN |  | 01:09 | 02:55 | 02:23 | 0 | 926 |  | EXT | Нарушение формы кольцевого шва |  | (c)
68591.495 | 0 | 0 | -10.66 | -10.66 | -1086 | -833 | -704 | 323 | 0 | 6105 | Смещение кромок | GWAN |  | 06:32 | 07:12 | 07:33 | 0 | 762 | 15 | EXT | Смещение кромок Вовнутрь Величина смещения - 2.4 мм. |  | (c)
68602.155 | 0 | -0.028 | -9.925 | -9.953 | 1133 | 1446 | 1440 | 1133 |  | 6106 | Нарушение формы кольцевого шва | GWAN |  | 08:14 | 09:04 | 09:03 | 0 | 612 |  | EXT | Нарушение формы кольцевого шва Аномалия находится на отводе. |  | (c)
68622.95 | 0 | -0.05 | -1.635 | -1.685 | 1748 | 1919 | 1913 | 1748 |  | 6108 | Нарушение формы кольцевого шва | GWAN |  | 05:59 | 06:26 | 06:25 | 0 | 329 |  | EXT | Нарушение формы кольцевого шва Аномалия находится на отводе. |  | (c)
68622.95 | 0 | -0.037 | -1.635 | -1.672 | -1395 | -1113 | -907 | 420 |  | 6108 | Нарушение формы кольцевого шва | GWAN |  | 09:31 | 10:17 | 10:50 | 0 | 976 |  | EXT | Нарушение формы кольцевого шва Аномалия находится на отводе. |  | (c)
68624.585 | 0 | 0 | -11.44 | -11.44 | 241 | 324 | 344 | 241 | 0 | 6109 | Непровар / утяжина | GWAN |  | 05:39 | 05:52 | 05:55 | 0 | 206 | 10 | INT | Непровар / утяжина Аномалия находится на отводе. |  | (c)
68658.755 | 0 | -0.037 | -11.29 | -11.327 | -1337 | -148 | -434 | 0 |  | 6112 | Нарушение формы кольцевого шва | GWAN |  | 06:55 | 10:07 | 09:20 | 0 | 1806 |  | EXT | Нарушение формы кольцевого шва |  | (c)
68670.045 | 0 | -0.031 | -11.62 | -11.651 | -1131 | -764 | -836 | 541 |  | 6113 | Нарушение формы кольцевого шва | GWAN |  | 09:36 | 10:35 | 10:23 | 0 | 589 |  | EXT | Нарушение формы кольцевого шва |  | (c)
68693.03 | 0 | -0.023 | -11.59 | -11.613 | -1964 | -1074 | -1245 | 526 |  | 6115 | Нарушение формы кольцевого шва | GWAN |  | 02:28 | 04:52 | 04:24 | 0 | 1438 |  | EXT | Нарушение формы кольцевого шва |  | (c)
68814.103 | 7.228 | 7.197 | -4.327 | -4.358 | -1837 | -1704 | -1673 | 1509 | 4313 | 6125 |  | ARTD | CIGR | 08:58 | 09:19 | 09:24 | 45 | 328 |  | EXT | Эквивалент потери металла 13%. Аномалия находится на упругопластическом изгибе: R=293 D, максимальное растяжение на 7 час. |  | (c)
68830.025 | 0 | 0 | -11.7 | -11.7 | -1328 | -1178 | -1154 | 980 | 0 | 6127 | Непровар / утяжина | GWAN |  | 05:44 | 06:08 | 06:12 | 0 | 0 | 20 | INT | Непровар / утяжина Толщины: 15,7 / 18,7 мм |  | (b)
68853.165 | 0 | -0.065 | -11.535 | -11.6 | -553 | -437 | -272 | 0 |  | 6129 | Нарушение формы кольцевого шва | GWAN |  | 10:12 | 10:31 | 10:57 | 0 | 563 |  | EXT | Нарушение формы кольцевого шва Аномалия находится на упругопластическом изгибе: R=325 D, максимальное растяжение на 6.8 час. |  | (c)
68887.69 | 0 | -0.027 | -10.98 | -11.007 | 1328 | 1772 | -1969 | 805 |  | 6132 | Нарушение формы кольцевого шва | GWAN |  | 03:28 | 04:40 | 06:36 | 0 | 2327 |  | EXT | Нарушение формы кольцевого шва |  | (c)
68887.69 | 0 | -0.033 | -10.98 | -11.013 | -127 | -24 | 63 | 0 |  | 6132 | Нарушение формы кольцевого шва | GWAN |  | 11:33 | 11:50 | 12:04 | 0 | 380 |  | EXT | Нарушение формы кольцевого шва |  | (c)
68895.816 | 8.126 | 7.99 | -2.854 | -2.99 | 1909 | 2223 | 2152 | 1909 | 2677 | 6132 |  | DENT | GENE | 05:02 | 05:52 | 05:41 | 313 | 487 | 0.7 | N/A | Глубина вмятины: 10 мм (0,7%). Линейка: 31 см в (799 см; 05:52 ч:мин) |  | (c)
68909.7 | 0 | -0.039 | -11.52 | -11.559 | 541 | 1249 | 982 | 541 |  | 6134 | Нарушение формы кольцевого шва | GWAN |  | 10:03 | 11:58 | 11:14 | 0 | 882 |  | EXT | Нарушение формы кольцевого шва Аномалия находится на отводе. |  | (c)
68943.61 | 0 | -0.041 | -11.65 | -11.691 | -2066 | -1843 | -1912 | 1757 |  | 6137 | Нарушение формы кольцевого шва | GWAN |  | 11:36 | 00:12 | 12:01 | 0 | 309 |  | EXT | Нарушение формы кольцевого шва |  | (c)
68943.61 | 0 | -0.021 | -11.65 | -11.671 | -833 | -522 | -570 | 306 |  | 6137 | Нарушение формы кольцевого шва | GWAN |  | 02:55 | 03:46 | 03:38 | 0 | 527 |  | EXT | Нарушение формы кольцевого шва |  | (c)
68943.61 | 0 | -0.036 | -11.65 | -11.686 | 1389 | 1722 | 1677 | 1389 |  | 6137 | Нарушение формы кольцевого шва | GWAN |  | 08:54 | 09:48 | 09:41 | 0 | 575 |  | EXT | Нарушение формы кольцевого шва |  | (c)
68955.26 | 0 | -0.024 | -11.26 | -11.284 | -304 | -21 | 46 | 0 |  | 6138 | Нарушение формы кольцевого шва | GWAN |  | 02:46 | 03:32 | 03:42 | 0 | 699 |  | EXT | Нарушение формы кольцевого шва |  | (c)
68966.52 | 0 | -0.042 | -11.62 | -11.662 | 881 | 1248 | 1229 | 881 |  | 6139 | Нарушение формы кольцевого шва | GWAN |  | 09:29 | 10:28 | 10:25 | 0 | 697 |  | EXT | Нарушение формы кольцевого шва |  | (c)
69098.736 | 7.701 | 7.619 | -3.144 | -3.226 | -2214 | -2146 | -2147 | 2080 | 3098 | 6150 |  | DENT | GENE | 09:03 | 09:14 | 09:14 | 128 | 134 | 0.6 | N/A | Глубина вмятины: 9 мм (0,6%). Линейка: 13 см в (762 см; 09:14 ч:мин) |  | (c)
69113.385 | 11.505 | 11.489 | -0.135 | -0.151 | -880 | -595 | -718 | 557 | 35 | 6151 |  | CORR | GENE | 05:39 | 06:25 | 06:05 | 116 | 323 | 10 | EXT | Аномалия находится на отводе. | 0.89 | (c)
69124.585 | 0 | -0.018 | -11.065 | -11.083 | 655 | 870 | 840 | 655 |  | 6153 | Нарушение формы кольцевого шва | GWAN |  | 05:23 | 05:58 | 05:53 | 0 | 370 |  | EXT | Нарушение формы кольцевого шва |  | (c)
69135.65 | 0 | -0.025 | -11.135 | -11.16 | -1953 | -1780 | -1699 | 1444 |  | 6154 | Нарушение формы кольцевого шва | GWAN |  | 07:02 | 07:30 | 07:43 | 0 | 509 |  | EXT | Нарушение формы кольцевого шва |  | (c)
69204.72 | 0 | -0.026 | -11.255 | -11.281 | 2165 | -2019 | -1997 | 1699 |  | 6160 | Нарушение формы кольцевого шва | GWAN |  | 03:50 | 04:34 | 04:38 | 0 | 597 |  | EXT | Нарушение формы кольцевого шва Аномалия находится на отводе. Аномалия находится на упругопластическом изгибе: R=326 D, максимальное растяжение на 6.2 час. |  | (c)
69272.945 | 0 | -0.028 | -11.1 | -11.128 | -70 | 245 | 182 | 0 |  | 6166 | Нарушение формы кольцевого шва | GWAN |  | 01:14 | 02:05 | 01:55 | 0 | 505 |  | EXT | Нарушение формы кольцевого шва |  | (c)
69598.73 | 0 | -0.049 | -11.295 | -11.344 | -93 | 56 | 575 | 0 |  | 6195 | Нарушение формы кольцевого шва | GWAN |  | 09:46 | 10:10 | 11:34 | 0 | 1337 |  | EXT | Нарушение формы кольцевого шва |  | (c)
69621.11 | 0 | -0.021 | -10.955 | -10.976 | 2045 | -1980 | -1877 | 1337 |  | 6197 | Нарушение формы кольцевого шва | GWAN |  | 05:52 | 07:02 | 07:19 | 0 | 1079 |  | EXT | Нарушение формы кольцевого шва |  | (c)
69662.203 | 7.153 | 6.833 | -4.507 | -4.827 | -368 | -223 | -138 | 0 | 4351 | 6200 |  | DENT | GENE | 02:36 | 02:60 | 03:13 | 476 | 459 | 0.4 | N/A | Глубина вмятины: 5 мм (0,4%). Линейка: 48 см в (683 см; 02:60 ч:мин) Аномалия находится на отводе. Аномалия находится вблизи продольного шва. |  | (c)
69712.025 | 0 | 0 | -11.435 | -11.435 | 47 | 709 | 478 | 47 | 0 | 6205 | Смещение кромок | GWAN |  | 02:42 | 04:29 | 03:52 | 0 | 861 | 16 | EXT | Смещение кромок Вовнутрь Величина смещения - 2.5 мм. |  | (c)
69734.78 | 0 | -0.023 | -11.42 | -11.443 | -1338 | -761 | -856 | 375 |  | 6207 | Нарушение формы кольцевого шва | GWAN |  | 05:54 | 07:27 | 07:12 | 0 | 963 |  | EXT | Нарушение формы кольцевого шва Аномалия находится на отводе. |  | (c)
69746.2 | 0 | -0.024 | -11.295 | -11.319 | 1669 | 1935 | 1872 | 1669 |  | 6208 | Нарушение формы кольцевого шва | GWAN |  | 05:14 | 05:57 | 05:46 | 0 | 406 |  | EXT | Нарушение формы кольцевого шва Аномалия находится на отводе. |  | (c)
69779.785 | 0 | -0.032 | -11.48 | -11.512 | -722 | -485 | -519 | 316 |  | 6211 | Нарушение формы кольцевого шва | GWAN |  | 06:33 | 07:11 | 07:06 | 0 | 406 |  | EXT | Нарушение формы кольцевого шва Аномалия находится на отводе. |  | (c)
69793.433 | 2.168 | 2.148 | -9.157 | -9.177 | -223 | -213 | -207 | 191 | 2148 | 6212 |  | GOUG | AXGR | 11:16 | 11:18 | 11:19 | 75 | 32 | 16 | EXT | Задир. |  | (c)
69900.305 | 5.665 | 5.233 | -5.86 | -6.292 | -579 | -352 | -305 | 31 | 5233 | 6221 |  | DENT | GENE | 05:05 | 05:42 | 05:49 | 674 | 548 | 0.5 | N/A | Глубина вмятины: 7 мм (0,5%). Линейка: 67 см в (523 см; 05:42 ч:мин) Аномалия находится вблизи продольного шва. |  | (c)
69928.68 | 0 | -0.039 | -11.41 | -11.449 | 539 | 684 | 831 | 539 |  | 6224 | Нарушение формы кольцевого шва | GWAN |  | 11:03 | 11:26 | 11:50 | 0 | 584 |  | EXT | Нарушение формы кольцевого шва Аномалия находится на упругопластическом изгибе: R=476 D, максимальное растяжение на 6.3 час. |  | (c)
69962.96 | 0 | -0.024 | -10.535 | -10.559 | -1531 | -1397 | -1237 | 942 |  | 6227 | Нарушение формы кольцевого шва | GWAN |  | 06:27 | 06:49 | 07:15 | 0 | 589 |  | EXT | Нарушение формы кольцевого шва |  | (c)
69993.293 | 8.308 | 8.104 | -1.897 | -2.101 | -76 | -33 | -27 | 0 | 1771 | 6229 |  | CORR | GENE | 05:31 | 05:38 | 05:39 | 330 | 97 | 11 | EXT |  | 0.93 | (c)
69995.352 | 0.162 | 0.142 | -11.463 | -11.483 | -905 | -737 | -648 | 391 | 142 | 6230 |  | CORR | CIGR | 05:17 | 05:44 | 05:59 | 23 | 514 | 12 | EXT |  | 0.89 | (c)
70029.495 | 0 | 0 | -11.365 | -11.365 | -1025 | -752 | -582 | 139 | 0 | 6233 | Смещение кромок | GWAN |  | 06:27 | 07:11 | 07:38 | 0 | 887 | 15 | EXT | Смещение кромок Вовнутрь Аномалия находится на отводе. Величина смещения - 2.3 мм. |  | (c)
70052.47 | 0 | -0.033 | -10.315 | -10.348 | -1190 | 367 | -350 | 0 |  | 6235 | Нарушение формы кольцевого шва | GWAN |  | 05:39 | 09:51 | 07:55 | 0 | 1679 |  | EXT | Нарушение формы кольцевого шва |  | (c)
70052.47 | 0 | -0.039 | -10.315 | -10.354 | 825 | 1068 | 1072 | 825 |  | 6235 | Нарушение формы кольцевого шва | GWAN |  | 11:05 | 11:44 | 11:44 | 0 | 495 |  | EXT | Нарушение формы кольцевого шва |  | (c)
70108.165 | 0 | 0 | -11.645 | -11.645 | 545 | 982 | 1032 | 545 | 0 | 6240 | Смещение кромок | GWAN |  | 04:43 | 05:54 | 06:02 | 0 | 973 | 16 | EXT | Смещение кромок Вовнутрь Величина смещения - 2.5 мм. |  | (c)
70119.634 | 11.469 | 11.458 | -0.176 | -0.187 | 922 | 1935 | 1572 | 922 | 166 | 6240 |  | CORR | CIGR | 05:44 | 08:28 | 07:29 | 21 | 1300 | 10 | EXT |  | 0.89 | (c)
70119.639 | 11.474 | 11.46 | -0.171 | -0.185 | -257 | 276 | 102 | 0 | 167 | 6240 |  | CORR | CIGR | 02:34 | 03:60 | 03:32 | 18 | 717 | 10 | EXT |  | 0.89 | (c)
70131.308 | 11.498 | 11.467 | -0.157 | -0.188 | 842 | 1035 | 1182 | 842 | 128 | 6241 |  | CORR | GENE | 07:06 | 07:38 | 08:01 | 60 | 680 | 12 | EXT |  | 0.89 | (c)
70131.465 | 0 | -0.03 | -11.24 | -11.27 | -691 | -655 | -478 | 266 |  | 6242 | Нарушение формы кольцевого шва | GWAN |  | 04:54 | 05:00 | 05:29 | 0 | 425 |  | EXT | Нарушение формы кольцевого шва |  | (c)
70131.465 | 0 | -0.041 | -11.24 | -11.281 | 271 | 598 | 492 | 271 |  | 6242 | Нарушение формы кольцевого шва | GWAN |  | 07:30 | 08:22 | 08:05 | 0 | 442 |  | EXT | Нарушение формы кольцевого шва |  | (c)
70186.05 | 0 | -0.036 | -11.47 | -11.506 | 599 | 1043 | 1065 | 599 |  | 6247 | Нарушение формы кольцевого шва | GWAN |  | 08:21 | 09:33 | 09:36 | 0 | 933 |  | EXT | Нарушение формы кольцевого шва |  | (c)
70231.285 | 0 | -0.036 | -11.375 | -11.411 | 1420 | 1806 | 1827 | 1420 |  | 6251 | Нарушение формы кольцевого шва | GWAN |  | 08:47 | 09:49 | 09:53 | 0 | 815 |  | EXT | Нарушение формы кольцевого шва |  | (c)
70287.025 | 0 | -0.028 | -11.43 | -11.458 | 1797 | 1980 | 2120 | 1797 |  | 6256 | Нарушение формы кольцевого шва | GWAN |  | 04:27 | 04:56 | 05:19 | 0 | 646 |  | EXT | Нарушение формы кольцевого шва |  | (c)
70366.465 | 0 | -0.04 | -11.675 | -11.715 | 1790 | 1952 | 2018 | 1790 |  | 6263 | Нарушение формы кольцевого шва | GWAN |  | 07:58 | 08:24 | 08:35 | 0 | 456 |  | EXT | Нарушение формы кольцевого шва Аномалия находится на отводе. |  | (c)
70565.064 | 5.159 | 5.128 | -6.516 | -6.547 | 7 | 114 | 145 | 7 | 5128 | 6280 | Металлургический дефект | MIAN | CIGR | 09:29 | 09:46 | 09:51 | 44 | 275 |  | INT | Металлургический дефект Эквивалент потери металла 10%. Аномалия находится на отводе. Аномалия находится в зоне сварного шва. |  | (c)
70565.771 | 5.866 | 5.855 | -5.809 | -5.82 | 22 | 103 | 129 | 22 | 5796 | 6280 | Металлургический дефект | MIAN | CIGR | 09:31 | 09:44 | 09:49 | 24 | 213 |  | INT | Металлургический дефект Эквивалент потери металла 10%. Аномалия находится на отводе. Аномалия находится в зоне сварного шва. |  | (c)
70583.044 | 11.464 | 11.43 | -0.031 | -0.065 | 866 | 1265 | 1299 | 866 | 13 | 6281 |  | CORR | GENE | 05:11 | 06:15 | 06:20 | 52 | 866 | 12 | EXT | Аномалия находится на отводе. | 0.89 | (c)
70594.235 | 0 | 0 | -11.14 | -11.14 | -1902 | -1760 | -1541 | 1180 | 0 | 6283 | Смещение кромок | GWAN |  | 09:31 | 09:55 | 10:30 | 0 | 722 | 22 | EXT | Смещение кромок Наружу Аномалия находится на отводе. Величина смещения - 3.4 мм. |  | (c)
70637.316 | 11.216 | 11.125 | -0.004 | -0.095 | 2213 | -1890 | -1473 | 699 | 4 | 6286 |  | CORR | GENE | 02:59 | 03:57 | 05:04 | 91 | 1549 | 11 | EXT | Аномалия находится на отводе. | 0.89 | (c)
70637.438 | 0.118 | 0.101 | -11.512 | -11.529 | 2106 | -1925 | -2110 | 1864 | 101 | 6287 |  | CORR | CIGR | 05:02 | 06:11 | 05:41 | 28 | 491 | 10 | EXT |  | 0.89 | (c)
70648.843 | 11.523 | 11.466 | -0.107 | -0.164 | -2029 | -1460 | -1641 | 1252 | 63 | 6287 |  | CORR | GENE | 05:55 | 07:26 | 06:57 | 101 | 776 | 12 | EXT |  | 0.89 | (c)
70648.95 | 0 | -0.031 | -11.065 | -11.096 | -1403 | 768 | 7 | 1403 |  | 6288 | Нарушение формы кольцевого шва | GWAN |  | 09:23 | 03:13 | 13:10 | 0 | 2819 |  | EXT | Нарушение формы кольцевого шва |  | (c)
70728.264 | 0.837 | 0.755 | -1.88 | -1.962 | 1107 | 1126 | 1135 | 1107 | 755 | 6294б |  | ARTD | GENE | 10:12 | 10:15 | 10:17 | 199 | 56 |  | EXT | Эквивалент потери металла 13%. |  | (c)
70748.615 | 0 | -0.02 | -11.615 | -11.635 | 1031 | 1266 | 1722 | 1031 |  | 6297 | Нарушение формы кольцевого шва | GWAN |  | 03:56 | 04:34 | 05:48 | 0 | 1381 |  | EXT | Нарушение формы кольцевого шва Аномалия находится на отводе. |  | (c)
70748.766 | 0.151 | 0.144 | -11.464 | -11.471 | 1865 | -1930 | -2078 | 1559 | 144 | 6297 |  | CORR | CIGR | 06:11 | 07:58 | 07:34 | 22 | 1037 | 12 | EXT |  | 0.89 | (c)
70760.07 | 11.455 | 11.438 | -0.16 | -0.177 | 1051 | -2073 | 2046 | 1051 | 145 | 6297 |  | CORR | CIGR | 03:59 | 07:35 | 06:40 | 32 | 1990 | 12 | EXT |  | 0.89 | (c)
70794.59 | 0 | -0.011 | -11.4 | -11.411 | -1585 | -1363 | -1365 | 1146 |  | 6301 | Нарушение формы кольцевого шва | GWAN |  | 04:37 | 05:13 | 05:13 | 0 | 439 |  | EXT | Нарушение формы кольцевого шва |  | (c)
70814.549 | 8.559 | 8.147 | -2.466 | -2.878 | -82 | -23 | -47 | 12 | 2383 | 6302 |  | LWAN | GENE | 04:31 | 04:40 | 04:36 | 495 | 69 |  | INT | Эквивалент потери металла 11%. |  | (c)
70817.015 | 0 | -0.031 | -11.11 | -11.141 | -342 | -156 | -30 | 0 |  | 6303 | Нарушение формы кольцевого шва | GWAN |  | 01:59 | 02:29 | 02:49 | 0 | 624 |  | EXT | Нарушение формы кольцевого шва |  | (c)
70861.65 | 0 | -0.022 | -11.62 | -11.642 | 153 | 321 | 351 | 153 |  | 6307 | Нарушение формы кольцевого шва | GWAN |  | 03:06 | 03:33 | 03:38 | 0 | 395 |  | EXT | Нарушение формы кольцевого шва Аномалия находится на отводе. |  | (c)
70896.51 | 0 | -0.03 | -11.4 | -11.43 | 1089 | 1225 | 1304 | 1089 |  | 6310 | Нарушение формы кольцевого шва | GWAN |  | 03:41 | 04:03 | 04:16 | 0 | 430 |  | EXT | Нарушение формы кольцевого шва |  | (c)
70996.345 | 0 | 0 | -11.305 | -11.305 | 945 | 1505 | 1448 | 945 | 0 | 6319 | Смещение кромок | GWAN |  | 06:47 | 08:17 | 08:08 | 0 | 1006 | 15 | EXT | Смещение кромок Наружу Величина смещения - 2.3 мм. |  | (c)
70996.345 | 0 | -0.038 | -11.305 | -11.343 | -1922 | -1731 | -1602 | 1282 |  | 6319 | Нарушение формы кольцевого шва | GWAN |  | 11:04 | 11:35 | 11:56 | 0 | 640 |  | EXT | Нарушение формы кольцевого шва |  | (c)
71007.65 | 0 | -0.024 | -11.29 | -11.314 | -1226 | -1052 | -711 | 195 |  | 6320 | Нарушение формы кольцевого шва | GWAN |  | 02:52 | 03:20 | 04:15 | 0 | 1031 |  | EXT | Нарушение формы кольцевого шва |  | (c)
71018.823 | 11.173 | 11.14 | -0.117 | -0.15 | -470 | 162 | -51 | 0 | 20 | 6320 |  | CORR | GENE | 04:54 | 06:36 | 06:02 | 130 | 838 | 10 | EXT |  | 0.9 | (c)
71019.041 | 0.101 | 0.007 | -11.529 | -11.623 | 716 | 1066 | 967 | 716 | 7 | 6321 |  | CORR | GENE | 05:14 | 06:10 | 05:55 | 124 | 503 | 10 | EXT |  | 0.89 | (c)
71019.078 | 0.138 | 0.126 | -11.492 | -11.504 | -170 | 261 | 141 | 0 | 126 | 6321 |  | CORR | CIGR | 02:51 | 04:01 | 03:41 | 20 | 622 | 10 | EXT |  | 0.89 | (c)
71071.406 | 6.741 | 6.18 | -4.899 | -5.46 | 314 | 373 | 367 | 314 | 4689 | 6325 |  | GOUG | GENE | 01:19 | 01:29 | 01:28 | 771 | 107 | 10 | EXT | Задир. |  | (c)
71076.21 | 11.545 | 11.532 | -0.095 | -0.108 | 1687 | 1713 | 1709 | 1687 | 13 | 6325 |  | CORR | AXGR | 05:01 | 05:05 | 05:04 | 95 | 44 | 10 | EXT |  | 0.89 | (c)
71166.99 | 0 | -0.031 | -11.44 | -11.471 | -254 | 20 | 280 | 0 |  | 6334 | Нарушение формы кольцевого шва | GWAN |  | 01:40 | 02:24 | 03:06 | 0 | 1069 |  | EXT | Нарушение формы кольцевого шва |  | (c)
71166.99 | 0 | -0.018 | -11.44 | -11.458 | 1143 | 1564 | 1600 | 1143 |  | 6334 | Нарушение формы кольцевого шва | GWAN |  | 05:25 | 06:33 | 06:39 | 0 | 914 |  | EXT | Нарушение формы кольцевого шва |  | (c)
71178.594 | 0.164 | 0.152 | -11.471 | -11.483 | -1576 | -1485 | -1433 | 1291 | 152 | 6335 |  | CORR | CIGR | 04:05 | 04:20 | 04:28 | 23 | 285 | 10 | EXT |  | 0.89 | (c)
71195.796 | 5.731 | 5.333 | -5.854 | -6.252 | -1478 | -1128 | -1232 | 987 | 5333 | 6336 |  | DENT | GENE | 04:41 | 05:38 | 05:21 | 555 | 490 | 0.6 | N/A | Глубина вмятины: 8 мм (0,6%). Линейка: 56 см в (533 см; 05:38 ч:мин) |  | (c)
71292.67 | 0 | -0.023 | -11.235 | -11.258 | 1238 | 1852 | 1721 | 1238 |  | 6345 | Нарушение формы кольцевого шва | GWAN |  | 04:58 | 06:37 | 06:16 | 0 | 967 |  | EXT | Нарушение формы кольцевого шва |  | (c)
71322.148 | 8.538 | 8.316 | -3.092 | -3.314 | -1546 | -1266 | -1312 | 1079 | 2949 | 6347 |  | DENT | GENE | 04:23 | 05:08 | 05:01 | 365 | 466 | 0.5 | N/A | Глубина вмятины: 7 мм (0,5%). Линейка: 37 см в (832 см; 05:08 ч:мин) |  | (c)
71359.695 | 0 | -0.042 | -11.38 | -11.422 | -1616 | -1373 | -1260 | 904 |  | 6351 | Нарушение формы кольцевого шва | GWAN |  | 01:41 | 02:20 | 02:38 | 0 | 712 |  | EXT | Нарушение формы кольцевого шва |  | (c)
71495.345 | 0 | 0 | -11.365 | -11.365 | -137 | 291 | 143 | 0 | 0 | 6363 | Смещение кромок | GWAN |  | 01:04 | 02:13 | 01:49 | 0 | 560 | 15 | EXT | Смещение кромок Вовнутрь Величина смещения - 2.3 мм. |  | (c)
71506.71 | 0 | -0.037 | -9.13 | -9.167 | -1031 | -53 | -470 | 91 |  | 6364 | Нарушение формы кольцевого шва | GWAN |  | 11:58 | 02:36 | 13:29 | 0 | 1122 |  | EXT | Нарушение формы кольцевого шва |  | (c)
71513.609 | 6.899 | 6.776 | -2.231 | -2.354 | 2152 | -2215 | -2187 | 2065 | 2164 | 6364 |  | ARTD | GENE | 08:32 | 08:47 | 08:52 | 190 | 244 |  | EXT | Эквивалент потери металла 10%. |  | (c)
71527.19 | 0 | -0.031 | -11.37 | -11.401 | 1262 | 1286 | 1743 | 1262 |  | 6366 | Нарушение формы кольцевого шва | GWAN |  | 02:02 | 02:06 | 03:20 | 0 | 961 |  | EXT | Нарушение формы кольцевого шва |  | (c)
71538.56 | 0 | 0 | -11.115 | -11.115 | 247 | 647 | 568 | 247 | 0 | 6367 | Смещение кромок | GWAN |  | 01:11 | 02:16 | 02:03 | 0 | 643 | 18 | EXT | Смещение кромок Вовнутрь Величина смещения - 2.8 мм. |  | (c)
71594.61 | 0 | -0.027 | -10.975 | -11.002 | 1887 | -1557 | -1857 | 1140 |  | 6372 | Нарушение формы кольцевого шва | GWAN |  | 05:36 | 08:20 | 07:32 | 0 | 1434 |  | EXT | Нарушение формы кольцевого шва |  | (c)
71639.1 | 0 | -0.042 | -11.495 | -11.537 | -1113 | -520 | 286 | 1113 |  | 6376 | Нарушение формы кольцевого шва | GWAN |  | 11:51 | 01:26 | 15:36 | 0 | 2799 |  | EXT | Нарушение формы кольцевого шва |  | (c)
71700.169 | 4.104 | 3.981 | -7.176 | -7.299 | -2026 | -1897 | -1928 | 1830 | 3981 | 6381 |  | DENT | GENE | 03:38 | 03:59 | 03:54 | 425 | 195 | 0.3 | N/A | Глубина вмятины: 4 мм (0,3%). Линейка: 43 см в (398 см; 03:59 ч:мин) |  | (c)
71711.965 | 4.62 | 4.565 | -6.76 | -6.815 | 2198 | -2222 | -2213 | 2164 | 4565 | 6382 |  | DENT | GENE | 01:38 | 01:45 | 01:46 | 143 | 99 | 0.4 | N/A | Глубина вмятины: 5 мм (0,4%). Линейка: 14 см в (457 см; 01:45 ч:мин) |  | (c)
71725.857 | 7.132 | 6.84 | -4.093 | -4.385 | 696 | 1194 | 1016 | 696 | 3876 | 6383 |  | DENT | GENE | 04:27 | 05:47 | 05:19 | 509 | 639 | 0.4 | N/A | Глубина вмятины: 6 мм (0,4%). Линейка: 51 см в (684 см; 05:47 ч:мин) |  | (c)
71798.43 | 0 | -0.035 | -11.07 | -11.105 | 42 | 322 | 323 | 42 |  | 6390 | Нарушение формы кольцевого шва | GWAN |  | 01:24 | 02:09 | 02:09 | 0 | 563 |  | EXT | Нарушение формы кольцевого шва |  | (c)
71843.118 | 10.953 | 10.853 | -0.652 | -0.752 | -3 | 4 | 4 | 0 | 206 | 6393 |  | LWAN | AXSL | 03:09 | 03:10 | 03:10 | 546 | 15 |  | EXT | Эквивалент потери металла 10%. |  | (c)
71877.59 | 0 | -0.032 | -11.395 | -11.427 | -2017 | -1592 | -1374 | 731 |  | 6397 | Нарушение формы кольцевого шва | GWAN |  | 03:35 | 04:44 | 05:19 | 0 | 1287 |  | EXT | Нарушение формы кольцевого шва |  | (c)
71945.59 | 0 | -0.023 | -11.175 | -11.198 | 1970 | -2032 | -2089 | 1687 |  | 6403 | Нарушение формы кольцевого шва | GWAN |  | 06:35 | 07:49 | 07:40 | 0 | 804 |  | EXT | Нарушение формы кольцевого шва |  | (c)
71945.59 | 0 | -0.025 | -11.175 | -11.2 | -1106 | -778 | -813 | 519 |  | 6403 | Нарушение формы кольцевого шва | GWAN |  | 10:18 | 11:11 | 11:06 | 0 | 587 |  | EXT | Нарушение формы кольцевого шва |  | (c)
71967.83 | 0 | -0.012 | -11.275 | -11.287 | 1751 | 1867 | 1941 | 1751 | 0 | 6405 | Подгиб кромки со смещением | GWAN |  | 05:56 | 06:15 | 06:27 | 0 | 380 | 25 | EXT | Подгиб кромки со смещением Величина смещения - 3.9 мм. |  | (c)
72024.895 | 0 | -0.034 | -11.61 | -11.644 | 498 | 717 | 734 | 498 |  | 6410 | Нарушение формы кольцевого шва | GWAN |  | 06:54 | 07:30 | 07:33 | 0 | 472 |  | EXT | Нарушение формы кольцевого шва |  | (c)
72024.895 | 0 | -0.048 | -11.61 | -11.658 | 1184 | 1407 | 1382 | 1184 |  | 6410 | Нарушение формы кольцевого шва | GWAN |  | 08:45 | 09:21 | 09:17 | 0 | 397 |  | EXT | Нарушение формы кольцевого шва |  | (c)
72036.505 | 0 | -0.028 | -11.495 | -11.523 | -791 | -604 | -529 | 266 |  | 6411 | Нарушение формы кольцевого шва | GWAN |  | 06:26 | 06:56 | 07:08 | 0 | 524 |  | EXT | Нарушение формы кольцевого шва |  | (c)
72139.745 | 0 | -0.019 | -11.395 | -11.414 | -2060 | -1258 | -1306 | 551 |  | 6420 | Нарушение формы кольцевого шва | GWAN |  | 04:59 | 07:09 | 07:01 | 0 | 1510 |  | EXT | Нарушение формы кольцевого шва |  | (c)
72151.14 | 0 | -0.035 | -11.475 | -11.51 | -1452 | -810 | -1077 | 702 |  | 6421 | Нарушение формы кольцевого шва | GWAN |  | 07:30 | 09:13 | 08:30 | 0 | 750 |  | EXT | Нарушение формы кольцевого шва |  | (c)
72162.615 | 0 | -0.031 | -11.5 | -11.531 | -1257 | -1101 | -1018 | 778 |  | 6422 | Нарушение формы кольцевого шва | GWAN |  | 04:13 | 04:38 | 04:52 | 0 | 479 |  | EXT | Нарушение формы кольцевого шва |  | (c)
72287.27 | 0 | -0.037 | -11.295 | -11.332 | -600 | 491 | 296 | 600 |  | 6433 | Нарушение формы кольцевого шва | GWAN |  | 10:29 | 01:26 | 12:54 | 0 | 1794 |  | EXT | Нарушение формы кольцевого шва |  | (c)
72382.339 | 3.704 | 3.364 | -7.836 | -8.176 | 1151 | 1509 | 1376 | 1151 | 3364 | 6441 |  | DENT | GENE | 04:36 | 05:34 | 05:13 | 506 | 448 | 0.3 | N/A | Глубина вмятины: 4 мм (0,3%). Линейка: 51 см в (336 см; 05:34 ч:мин) |  | (c)
72479.88 | 0 | -0.034 | -11.665 | -11.699 | -792 | -509 | -400 | 8 |  | 6450 | Нарушение формы кольцевого шва | GWAN |  | 02:03 | 02:49 | 03:06 | 0 | 785 |  | EXT | Нарушение формы кольцевого шва |  | (c)
72558.055 | 0 | -0.03 | -10.525 | -10.555 | -978 | -765 | -382 | 0 |  | 6457 | Нарушение формы кольцевого шва | GWAN |  | 00:54 | 01:28 | 02:30 | 0 | 1190 |  | EXT | Нарушение формы кольцевого шва |  | (c)
72591.135 | 0 | -0.032 | -11.575 | -11.607 | 706 | 1140 | 1027 | 706 |  | 6460 | Нарушение формы кольцевого шва | GWAN |  | 05:56 | 07:06 | 06:48 | 0 | 643 |  | EXT | Нарушение формы кольцевого шва |  | (c)
72602.71 | 0 | -0.029 | -11.01 | -11.039 | -750 | 774 | 164 | 0 |  | 6461 | Нарушение формы кольцевого шва | GWAN |  | 03:29 | 07:35 | 05:56 | 0 | 1828 |  | EXT | Нарушение формы кольцевого шва |  | (c)
72625.11 | 0 | -0.045 | -11.375 | -11.42 | -1039 | -716 | -494 | 0 |  | 6463 | Нарушение формы кольцевого шва | GWAN |  | 04:31 | 05:23 | 05:59 | 0 | 1091 |  | EXT | Нарушение формы кольцевого шва |  | (c)
72682.26 | 0 | -0.013 | -11.55 | -11.563 | -124 | 225 | 171 | 0 |  | 6468 | Нарушение формы кольцевого шва | GWAN |  | 05:22 | 06:18 | 06:10 | 0 | 590 |  | EXT | Нарушение формы кольцевого шва |  | (c)
72687.361 | 5.101 | 4.831 | -6.449 | -6.719 | -40 | 16 | 7 | 0 | 4831 | 6468 |  | LWAN | GENE | 05:36 | 05:45 | 05:43 | 487 | 94 |  | INT | Эквивалент потери металла 10%. |  | (c)
72705.335 | 0 | -0.03 | -10.84 | -10.87 | 669 | 785 | 1407 | 669 |  | 6470 | Нарушение формы кольцевого шва | GWAN |  | 07:48 | 08:06 | 09:47 | 0 | 1476 |  | EXT | Нарушение формы кольцевого шва Аномалия находится на упругопластическом изгибе: R=272 D, максимальное растяжение на 6.1 час. |  | (c)
72727.51 | 0 | -0.028 | -11.595 | -11.623 | -932 | 312 | 102 | 0 |  | 6472 | Нарушение формы кольцевого шва | GWAN |  | 08:32 | 11:53 | 11:19 | 0 | 2068 |  | EXT | Нарушение формы кольцевого шва Аномалия находится на упругопластическом изгибе: R=523 D, максимальное растяжение на 5.5 час. |  | (c)
72750.225 | 0 | -0.019 | -11.14 | -11.159 | -223 | -13 | 269 | 0 |  | 6474 | Нарушение формы кольцевого шва | GWAN |  | 03:13 | 03:47 | 04:33 | 0 | 984 |  | EXT | Нарушение формы кольцевого шва |  | (c)
72750.225 | 0 | -0.024 | -11.14 | -11.164 | 1060 | 1542 | 1721 | 1060 |  | 6474 | Нарушение формы кольцевого шва | GWAN |  | 06:40 | 07:58 | 08:27 | 0 | 1322 |  | EXT | Нарушение формы кольцевого шва |  | (c)
72755.319 | 5.094 | 4.81 | -6.046 | -6.33 | 644 | 863 | 891 | 644 | 4810 | 6474 |  | DENT | GENE | 05:33 | 06:08 | 06:13 | 426 | 494 | 0.6 | N/A | Глубина вмятины: 8 мм (0,6%). Линейка: 43 см в (481 см; 06:08 ч:мин) |  | (c)
72761.365 | 0 | -0.03 | -11.57 | -11.6 | -1723 | -1259 | -1235 | 747 |  | 6475 | Нарушение формы кольцевого шва | GWAN |  | 01:45 | 03:00 | 03:04 | 0 | 975 |  | EXT | Нарушение формы кольцевого шва |  | (c)
72770.981 | 9.616 | 9.361 | -1.954 | -2.209 | 662 | 759 | 819 | 662 | 1553 | 6475 |  | GOUG | GENE | 08:10 | 08:26 | 08:35 | 656 | 314 | 9 | EXT | Задир. |  | (c)
72784.09 | 0 | -0.039 | -11.62 | -11.659 | -2198 | -1973 | -1866 | 1534 |  | 6477 | Нарушение формы кольцевого шва | GWAN |  | 00:10 | 00:46 | 01:03 | 0 | 664 |  | EXT | Нарушение формы кольцевого шва |  | (c)
72841.34 | 0 | -0.045 | -11.435 | -11.48 | 1457 | 1620 | 1746 | 1457 |  | 6482 | Нарушение формы кольцевого шва | GWAN |  | 05:18 | 05:44 | 06:05 | 0 | 579 |  | EXT | Нарушение формы кольцевого шва |  | (c)
72864.185 | 0 | -0.04 | -11.625 | -11.665 | -1417 | -954 | -1079 | 742 |  | 6484 | Нарушение формы кольцевого шва | GWAN |  | 00:41 | 01:55 | 01:35 | 0 | 675 |  | EXT | Нарушение формы кольцевого шва |  | (c)
72932.82 | 0 | -0.022 | -11.34 | -11.362 | -1804 | -1368 | -1540 | 1276 |  | 6490 | Нарушение формы кольцевого шва | GWAN |  | 04:54 | 06:04 | 05:37 | 0 | 527 |  | EXT | Нарушение формы кольцевого шва |  | (c)
72935.875 | 3.055 | 2.83 | -8.285 | -8.51 | -1992 | -1584 | -1710 | 1428 | 2830 | 6490 |  | DENT | GENE | 04:24 | 05:30 | 05:09 | 395 | 564 | 0.6 | N/A | Глубина вмятины: 8 мм (0,6%). Линейка: 40 см в (283 см; 05:30 ч:мин) |  | (c)
72944.16 | 0 | -0.024 | -11.69 | -11.714 | -1576 | -1428 | -1356 | 1135 |  | 6491 | Нарушение формы кольцевого шва | GWAN |  | 04:50 | 05:14 | 05:26 | 0 | 440 |  | EXT | Нарушение формы кольцевого шва Аномалия находится на отводе. |  | (c)
72944.16 | 0 | 0 | -11.69 | -11.69 | -1120 | -1109 | -1108 | 1095 | 0 | 6491 | Непровар / утяжина | GWAN |  | 06:04 | 06:06 | 06:06 | 0 | 25 | 11 | INT | Непровар / утяжина Аномалия находится на отводе. |  | (c)
72978.58 | 0 | 0 | -11.585 | -11.585 | -1584 | -1135 | -1019 | 454 | 0 | 6494 | Смещение кромок | GWAN |  | 05:56 | 07:08 | 07:27 | 0 | 1130 | 16 | EXT | Смещение кромок Наружу Аномалия находится на отводе. Величина смещения - 2.4 мм. |  | (c)
72990.165 | 0 | -0.019 | -11.545 | -11.564 | 1859 | 1954 | 2032 | 1859 |  | 6495 | Нарушение формы кольцевого шва | GWAN |  | 03:49 | 04:04 | 04:17 | 0 | 347 |  | EXT | Нарушение формы кольцевого шва |  | (c)
72990.165 | 0 | -0.029 | -11.545 | -11.574 | -1519 | -1117 | -968 | 417 |  | 6495 | Нарушение формы кольцевого шва | GWAN |  | 06:44 | 07:49 | 08:13 | 0 | 1102 |  | EXT | Нарушение формы кольцевого шва |  | (c)
73035.93 | 0 | 0 | -11.105 | -11.105 | -565 | -344 | 190 | 0 | 0 | 6499 | Смещение кромок | GWAN |  | 05:40 | 06:16 | 07:42 | 0 | 1510 | 18 | EXT | Смещение кромок Наружу Аномалия находится на отводе. Величина смещения - 2.9 мм. |  | (c)
73159.86 | 0 | -0.03 | -11.225 | -11.255 | 1200 | 1782 | 1649 | 1200 |  | 6510 | Нарушение формы кольцевого шва | GWAN |  | 08:56 | 10:30 | 10:09 | 0 | 900 |  | EXT | Нарушение формы кольцевого шва |  | (c)
73165.64 | 5.78 | 5.591 | -5.445 | -5.634 | -554 | -285 | -373 | 192 | 5074 | 6510 |  | DENT | GENE | 04:13 | 04:57 | 04:42 | 560 | 362 | 0.3 | N/A | Глубина вмятины: 4 мм (0,3%). Линейка: 56 см в (559 см; 04:57 ч:мин) |  | (c)
73180.915 | 0 | 0 | -9.77 | -9.77 | 774 | 1434 | 1579 | 774 | 0 | 6512 | Смещение кромок | GWAN |  | 06:11 | 07:58 | 08:21 | 0 | 1610 | 15 | EXT | Смещение кромок Вовнутрь Аномалия находится на отводе. Величина смещения - 2.3 мм. |  | (c)
73304.445 | 0 | -0.021 | -11.085 | -11.106 | -620 | -381 | 845 | 0 |  | 6523 | Нарушение формы кольцевого шва | GWAN |  | 03:41 | 04:20 | 07:37 | 0 | 2929 |  | EXT | Нарушение формы кольцевого шва |  | (c)
73509.396 | 11.471 | 11.46 | -0.149 | -0.16 | 2143 | -2129 | -2185 | 2052 | 137 | 6540 |  | CORR | CIGR | 01:16 | 01:46 | 01:37 | 23 | 266 | 11 | EXT |  | 0.89 | (c)
73509.402 | 11.477 | 11.472 | -0.143 | -0.148 | -39 | 54 | 31 | 0 | 129 | 6540 |  | CORR | CIGR | 07:24 | 07:39 | 07:35 | 19 | 140 | 11 | EXT |  | 0.89 | (c)
73509.54 | 11.615 | 11.481 | -0.005 | -0.139 | -921 | -726 | -625 | 329 | 5 | 6540 |  | ARTD | GENE | 05:01 | 05:33 | 05:49 | 134 | 592 |  | EXT | Эквивалент потери металла 10%. |  | (c)
73509.691 | 0.146 | 0.139 | -11.409 | -11.416 | 1760 | 1841 | 1966 | 1760 | 139 | 6541 |  | CORR | CIGR | 06:48 | 07:01 | 07:22 | 27 | 411 | 10 | EXT |  | 0.89 | (c)
73520.931 | 11.386 | 11.371 | -0.169 | -0.184 | 40 | 320 | 246 | 40 | 159 | 6541 |  | CORR | CIGR | 02:11 | 02:56 | 02:44 | 25 | 413 | 20 | EXT |  | 0.89 | (c)
73567.01 | 0 | -0.019 | -11.28 | -11.299 | 1498 | 1960 | -1169 | 626 |  | 6546 | Нарушение формы кольцевого шва | GWAN |  | 04:20 | 05:35 | 09:10 | 0 | 3589 |  | EXT | Нарушение формы кольцевого шва |  | (c)
73715.205 | 0 | -0.006 | -11.36 | -11.366 | -13 | 82 | 90 | 0 |  | 6559 | Нарушение формы кольцевого шва | GWAN |  | 06:20 | 06:35 | 06:37 | 0 | 206 |  | EXT | Нарушение формы кольцевого шва |  | (c)
73722.302 | 7.097 | 7.079 | -4.263 | -4.281 | -193 | -114 | -127 | 60 | 4255 | 6559 |  | GOUG | CIGR | 05:51 | 06:04 | 06:02 | 26 | 133 | 10 | EXT | Задир. |  | (c)
73723.899 | 8.694 | 8.68 | -2.666 | -2.68 | -55 | -17 | -5 | 0 | 2648 | 6559 |  | GOUG | CIGR | 06:13 | 06:19 | 06:21 | 32 | 99 | 10 | EXT | Задир. |  | (c)
73737.975 | 0 | -0.024 | -10.925 | -10.949 | 862 | 1352 | 1160 | 862 |  | 6561 | Нарушение формы кольцевого шва | GWAN |  | 00:22 | 01:41 | 01:10 | 0 | 596 |  | EXT | Нарушение формы кольцевого шва |  | (c)
73737.975 | 0 | -0.01 | -10.925 | -10.935 | -1743 | -1290 | -1310 | 876 |  | 6561 | Нарушение формы кольцевого шва | GWAN |  | 05:21 | 06:34 | 06:31 | 0 | 867 |  | EXT | Нарушение формы кольцевого шва |  | (c)
73737.975 | 0 | 0 | -10.925 | -10.925 | -681 | -468 | -451 | 222 | 0 | 6561 | Смещение кромок | GWAN |  | 08:13 | 08:47 | 08:50 | 0 | 458 | 15 | EXT | Смещение кромок Вовнутрь Величина смещения - 2.4 мм. |  | (c)
73770.17 | 9.875 | 9.654 | -1.7 | -1.921 | 1488 | 1732 | 1666 | 1488 | 1565 | 6563 |  | DENT | GENE | 04:23 | 05:03 | 04:52 | 356 | 357 | 0.3 | N/A | Глубина вмятины: 4 мм (0,3%). Линейка: 36 см в (965 см; 05:03 ч:мин) |  | (c)
73794.297 | 11.362 | 11.347 | -0.143 | -0.158 | -2173 | -1934 | -1794 | 1416 | 137 | 6565 |  | CORR | CIGR | 07:40 | 08:19 | 08:41 | 21 | 757 | 10 | EXT |  | 0.89 | (c)
73817.486 | 11.446 | 11.429 | -0.154 | -0.171 | -1305 | -1117 | -1086 | 866 | 140 | 6567 |  | CORR | CIGR | 06:22 | 06:53 | 06:58 | 31 | 439 | 13 | EXT |  | 0.89 | (c)
73829.03 | 0 | -0.023 | -11.535 | -11.558 | 2095 | -1060 | -1259 | 151 |  | 6569 | Нарушение формы кольцевого шва | GWAN |  | 04:04 | 07:35 | 07:03 | 0 | 2215 |  | EXT | Нарушение формы кольцевого шва |  | (c)
73840.565 | 0 | -0.016 | -11.035 | -11.051 | -24 | 1078 | 612 | 0 |  | 6570 | Нарушение формы кольцевого шва | GWAN |  | 05:57 | 08:54 | 07:39 | 0 | 1271 |  | EXT | Нарушение формы кольцевого шва |  | (c)
73840.565 | 0 | -0.03 | -11.035 | -11.065 | 1568 | 2059 | -1579 | 266 |  | 6570 | Нарушение формы кольцевого шва | GWAN |  | 10:14 | 11:33 | 13:46 | 0 | 2627 |  | EXT | Нарушение формы кольцевого шва |  | (c)
73863.1 | 0 | -0.025 | -11.355 | -11.38 | -1676 | 28 | -475 | 0 |  | 6572 | Нарушение формы кольцевого шва | GWAN |  | 00:05 | 04:40 | 03:19 | 0 | 2401 |  | EXT | Нарушение формы кольцевого шва |  | (c)
73908.502 | 11.447 | 11.43 | -0.088 | -0.105 | 1877 | 1951 | 2024 | 1877 | 72 | 6575 |  | CORR | CIGR | 07:11 | 07:23 | 07:35 | 33 | 295 | 10 | EXT |  | 0.89 | (c)
73953.358 | 11.358 | 11.347 | -0.157 | -0.168 | -110 | 21 | 31 | 0 | 143 | 6579 |  | CORR | CIGR | 08:16 | 08:37 | 08:39 | 25 | 281 | 10 | EXT |  | 0.89 | (c)
74009.235 | 10.765 | 10.723 | -0.03 | -0.072 | 937 | 1139 | 1349 | 937 | 11 | 6584 |  | CORR | GENE | 05:03 | 05:36 | 06:10 | 61 | 823 | 12 | EXT |  | 0.89 | (c)
74043.576 | 11.491 | 11.459 | -0.104 | -0.136 | 272 | 521 | 486 | 272 | 50 | 6587 |  | CORR | GENE | 06:35 | 07:16 | 07:10 | 86 | 427 | 11 | EXT | Аномалия находится на упругопластическом изгибе: R=447 D, максимальное растяжение на 0.3 час. | 0.89 | (c)
74058.437 | 3.242 | 2.973 | -7.793 | -8.062 | -1069 | -665 | -800 | 530 | 2973 | 6589 |  | DENT | GENE | 04:23 | 05:28 | 05:07 | 454 | 539 | 0.4 | N/A | Глубина вмятины: 5 мм (0,4%). Линейка: 45 см в (297 см; 05:28 ч:мин) |  | (c)
74084.383 | 7.128 | 7.021 | -4.532 | -4.639 | 114 | 178 | 186 | 114 | 4437 | 6591 |  | DENT | GENE | 05:29 | 05:40 | 05:41 | 202 | 143 | 0.4 | N/A | Глубина вмятины: 6 мм (0,4%). Линейка: 20 см в (702 см; 05:40 ч:мин) Аномалия находится вблизи продольного шва. |  | (c)
74100.04 | 0 | -0.031 | -11.18 | -11.211 | -1325 | -552 | -76 | 0 |  | 6593 | Нарушение формы кольцевого шва | GWAN |  | 01:31 | 03:36 | 04:53 | 0 | 2497 |  | EXT | Нарушение формы кольцевого шва |  | (c)
74110.689 | 10.649 | 10.48 | -0.531 | -0.7 | -207 | 79 | 47 | 0 | 357 | 6593 |  | DENT | GENE | 04:31 | 05:18 | 05:12 | 343 | 507 | 0.5 | N/A | Глубина вмятины: 7 мм (0,5%). Линейка: 34 см в (1048 см; 05:18 ч:мин) Аномалия находится вблизи продольного шва. |  | (c)
74129.362 | 6.852 | 6.841 | -4.398 | -4.409 | 691 | 756 | 782 | 691 | 4382 | 6595 |  | GOUG | CIGR | 09:48 | 09:59 | 10:03 | 27 | 181 | 10 | EXT | Задир. |  | (c)
74218.214 | 4.454 | 4.208 | -6.871 | -7.117 | -1573 | -1223 | -1326 | 1078 | 4208 | 6603 |  | DENT | GENE | 04:48 | 05:44 | 05:27 | 489 | 495 | 0.5 | N/A | Глубина вмятины: 7 мм (0,5%). Линейка: 49 см в (421 см; 05:44 ч:мин) |  | (c)
74225.043 | 11.283 | 11.224 | -0.042 | -0.101 | -1457 | -1354 | -1261 | 1065 | 22 | 6603 |  | CORR | GENE | 05:06 | 05:23 | 05:38 | 79 | 392 | 10 | EXT |  | 0.89 | (c)
74225.123 | 0.038 | 0.02 | -11.197 | -11.215 | -1694 | -1572 | -1538 | 1382 | 20 | 6604 |  | CORR | CIGR | 05:03 | 05:23 | 05:28 | 34 | 312 | 14 | EXT |  | 0.89 | (c)
74241.312 | 4.992 | 4.872 | -6.193 | -6.313 | -1509 | -1342 | -1343 | 1176 | 4872 | 6605 |  | DENT | GENE | 04:55 | 05:22 | 05:22 | 217 | 334 | 0.4 | N/A | Глубина вмятины: 5 мм (0,4%). Линейка: 22 см в (487 см; 05:22 ч:мин) |  | (c)
74293.743 | 11.568 | 11.485 | -0.007 | -0.09 | 904 | 1385 | 1181 | 904 | 7 | 6609 |  | CORR | GENE | 05:33 | 06:51 | 06:18 | 83 | 554 | 12 | EXT |  | 0.89 | (c)
74325.594 | 8.964 | 8.79 | -2.466 | -2.64 | 1021 | 1196 | 1196 | 1021 | 2313 | 6612 |  | DENT | GENE | 05:09 | 05:37 | 05:37 | 327 | 350 | 0.3 | N/A | Глубина вмятины: 4 мм (0,3%). Линейка: 33 см в (879 см; 05:37 ч:мин) |  | (c)
74335.661 | 7.601 | 7.506 | -3.939 | -4.034 | -957 | -894 | -883 | 810 | 3854 | 6613 |  | DENT | GENE | 11:48 | 11:58 | 11:59 | 180 | 147 | 0.7 | N/A | Глубина вмятины: 10 мм (0,7%). Линейка: 18 см в (751 см; 11:58 ч:мин) |  | (c)
74366.753 | 4.838 | 4.623 | -6.802 | -7.017 | 408 | 646 | 585 | 408 | 4623 | 6616 |  | DENT | GENE | 04:60 | 05:38 | 05:28 | 344 | 354 | 0.2 | N/A | Глубина вмятины: 3 мм (0,2%). Линейка: 34 см в (462 см; 05:38 ч:мин) |  | (c)
74373.69 | 0.135 | 0.119 | -11.305 | -11.321 | 760 | 1496 | 1254 | 760 | 119 | 6617 |  | CORR | CIGR | 05:18 | 07:16 | 06:38 | 22 | 988 | 10 | EXT |  | 0.89 | (c)
74384.863 | 11.308 | 11.289 | -0.132 | -0.151 | 374 | 564 | 554 | 374 | 131 | 6617 |  | CORR | CIGR | 04:15 | 04:46 | 04:45 | 20 | 360 | 10 | EXT |  | 0.89 | (c)
74384.926 | 11.371 | 11.327 | -0.069 | -0.113 | 860 | 1478 | 1199 | 860 | 43 | 6617 |  | CORR | GENE | 05:34 | 07:14 | 06:29 | 70 | 678 | 13 | EXT |  | 0.89 | (c)
74385.005 | 0.01 | 0.009 | -11.535 | -11.536 | 761 | 979 | 1083 | 761 | 9 | 6618 |  | CORR | GENE | 06:03 | 06:38 | 06:55 | 142 | 645 | 10 | EXT |  | 0.9 | (c)
74385.146 | 0.151 | 0.133 | -11.394 | -11.412 | -47 | 416 | 247 | 0 | 133 | 6618 |  | CORR | CIGR | 03:53 | 05:07 | 04:40 | 30 | 587 | 12 | EXT |  | 0.89 | (c)
74396.67 | 0.13 | 0.125 | -11.335 | -11.34 | -1680 | -1585 | -1614 | 1548 | 125 | 6619 |  | CORR | CIGR | 07:10 | 07:26 | 07:21 | 18 | 132 | 11 | EXT |  | 0.89 | (c)
74408.027 | 0.022 | 0.004 | -11.448 | -11.466 | 253 | 539 | 489 | 253 | 4 | 6620 |  | CORR | GENE | 03:25 | 04:11 | 04:03 | 64 | 472 | 12 | EXT | Аномалия находится на отводе. | 0.89 | (c)
74412.133 | 4.128 | 4.057 | -7.342 | -7.413 | 262 | 295 | 295 | 262 | 4057 | 6620 |  | DENT | GENE | 03:26 | 03:32 | 03:32 | 116 | 67 | 0.3 | N/A | Глубина вмятины: 4 мм (0,3%). Линейка: 12 см в (406 см; 03:32 ч:мин) Аномалия находится на отводе. |  | (c)
74419.452 | 11.447 | 11.407 | -0.023 | -0.063 | 927 | 1255 | 1222 | 927 | 4 | 6620 |  | CORR | GENE | 05:14 | 06:06 | 06:01 | 59 | 591 | 10 | EXT | Аномалия находится на отводе. | 0.89 | (c)
74419.488 | 0.013 | 0.008 | -10.917 | -10.922 | -793 | -427 | -350 | 0 | 8 | 6621 |  | CORR | GENE | 05:07 | 06:07 | 06:19 | 134 | 886 | 12 | EXT |  | 0.9 | (c)
74453.064 | 0.164 | 0.152 | -10.966 | -10.978 | 1065 | 1575 | 1372 | 1065 | 152 | 6624 |  | CORR | CIGR | 06:37 | 07:59 | 07:27 | 22 | 614 | 11 | EXT |  | 0.89 | (c)
74463.447 | 10.547 | 10.37 | -0.583 | -0.76 | 506 | 815 | 743 | 506 | 469 | 6624 |  | DENT | GENE | 05:07 | 05:57 | 05:45 | 291 | 475 | 0.5 | N/A | Глубина вмятины: 7 мм (0,5%). Линейка: 29 см в (1037 см; 05:57 ч:мин) |  | (c)
74464.03 | 0 | -0.008 | -11.27 | -11.278 | 260 | 560 | 483 | 260 | 0 | 6625 | Внутришовный дефект | GWAN |  | 02:38 | 03:26 | 03:14 | 0 | 447 | 14 | MID | Внутришовный дефект |  | (c)
74464.03 | 0 | -0.019 | -11.27 | -11.289 | -108 | 581 | 594 | 0 |  | 6625 | Нарушение формы кольцевого шва | GWAN |  | 01:38 | 03:30 | 03:32 | 0 | 1403 |  | EXT | Нарушение формы кольцевого шва |  | (c)
74464.03 | 0 | -0.025 | -11.27 | -11.295 | 1570 | 1945 | -1689 | 487 |  | 6625 | Нарушение формы кольцевого шва | GWAN |  | 06:09 | 07:10 | 09:23 | 0 | 2403 |  | EXT | Нарушение формы кольцевого шва |  | (c)
74473.673 | 9.643 | 9.495 | -1.627 | -1.775 | 1044 | 1262 | 1251 | 1044 | 1505 | 6625 |  | DENT | GENE | 04:44 | 05:20 | 05:18 | 270 | 415 | 0.3 | N/A | Глубина вмятины: 4 мм (0,3%). Линейка: 27 см в (950 см; 05:20 ч:мин) |  | (c)
74475.697 | 0.397 | 0.225 | -10.608 | -10.78 | -2117 | -1905 | -1940 | 1763 | 225 | 6626 |  | DENT | GENE | 05:48 | 06:23 | 06:17 | 300 | 354 | 0.5 | N/A | Глубина вмятины: 7 мм (0,5%). Линейка: 30 см в (23 см; 06:23 ч:мин) |  | (c)
74490.973 | 4.668 | 4.526 | -6.562 | -6.704 | -412 | -268 | -271 | 130 | 4526 | 6627 |  | DENT | GENE | 05:10 | 05:34 | 05:33 | 260 | 282 | 0.3 | N/A | Глубина вмятины: 4 мм (0,3%). Линейка: 26 см в (453 см; 05:34 ч:мин) Аномалия находится вблизи продольного шва. |  | (c)
74542.665 | 0 | -0.033 | -11.31 | -11.343 | -1581 | -163 | 431 | 0 |  | 6632 | Нарушение формы кольцевого шва | GWAN |  | 00:39 | 04:28 | 06:04 | 0 | 4024 |  | EXT | Нарушение формы кольцевого шва Аномалия находится на упругопластическом изгибе: R=580 D, максимальное растяжение на 6 час. |  | (c)
74593.417 | 4.517 | 4.411 | -6.633 | -6.739 | -1905 | -1844 | -1846 | 1787 | 4411 | 6636 |  | DENT | GENE | 03:20 | 03:30 | 03:29 | 177 | 118 | 0.4 | N/A | Глубина вмятины: 5 мм (0,4%). Линейка: 18 см в (441 см; 03:30 ч:мин) |  | (c)
74735.805 | 0.29 | 0.134 | -11.34 | -11.496 | 1108 | 1412 | 1362 | 1108 | 134 | 6649 |  | DENT | GENE | 04:52 | 05:41 | 05:33 | 309 | 508 | 0.7 | N/A | Глубина вмятины: 10 мм (0,7%). Линейка: 31 см в (13 см; 05:41 ч:мин) Аномалия находится вблизи кольцевого сварного шва. |  | (c)
74764.1 | 6.045 | 5.827 | -5.39 | -5.608 | 1919 | 2220 | 2172 | 1919 | 5236 | 6651 |  | DENT | GENE | 04:30 | 05:19 | 05:11 | 372 | 506 | 0.6 | N/A | Глубина вмятины: 8 мм (0,6%). Линейка: 37 см в (583 см; 05:19 ч:мин) |  | (c)
74827.312 | 0.367 | 0.177 | -11.008 | -11.198 | 798 | 1114 | 1040 | 798 | 177 | 6657 |  | DENT | GENE | 04:52 | 05:43 | 05:31 | 327 | 485 | 0.5 | N/A | Глубина вмятины: 7 мм (0,5%). Линейка: 33 см в (18 см; 05:43 ч:мин) |  | (c)
74844.828 | 6.508 | 6.323 | -4.882 | -5.067 | -1098 | -847 | -917 | 736 | 4695 | 6658 |  | DENT | GENE | 04:27 | 05:07 | 04:56 | 372 | 362 | 0.4 | N/A | Глубина вмятины: 5 мм (0,4%). Линейка: 37 см в (632 см; 05:07 ч:мин) |  | (c)
74928.434 | 11.424 | 11.327 | -0.016 | -0.113 | -692 | -370 | -334 | 0 | 6 | 6665 |  | CORR | GENE | 04:10 | 05:02 | 05:07 | 107 | 716 | 14 | EXT |  | 0.9 | (c)
74950.648 | 0.018 | 0.004 | -11.467 | -11.481 | 832 | 1636 | 1504 | 832 | 4 | 6668 |  | CORR | CIGR | 04:40 | 06:50 | 06:29 | 45 | 1343 | 11 | EXT |  | 0.89 | (c)
74962.044 | 11.414 | 11.265 | -0.071 | -0.22 | 833 | 1080 | 1005 | 833 | 0 | 6668 |  | DENT | GENE | 04:40 | 05:20 | 05:08 | 229 | 343 | 0.4 | N/A | Глубина вмятины: 6 мм (0,4%). Линейка: 23 см в (1127 см; 05:20 ч:мин) Аномалия находится вблизи кольцевого сварного шва. |  | (c)
74984.275 | 0 | 0 | -11.265 | -11.265 | -1388 | -872 | -1076 | 765 | 0 | 6671 | Смещение кромок | GWAN |  | 04:08 | 05:31 | 04:58 | 0 | 623 | 17 | EXT | Смещение кромок Наружу Величина смещения - 2.6 мм. |  | (c)
74984.275 | 0 | 0 | -11.265 | -11.265 | -345 | -24 | -69 | 0 | 0 | 6671 | Смещение кромок | GWAN |  | 06:56 | 07:48 | 07:41 | 0 | 552 | 21 | EXT | Смещение кромок Наружу Величина смещения - 3.3 мм. |  | (c)
75154.685 | 0 | -0.049 | -11.405 | -11.454 | 713 | 842 | 894 | 713 | 0 | 6686 | Подгиб кромки со смещением | GWAN |  | 00:26 | 00:47 | 00:55 | 0 | 363 | 40 | EXT | Подгиб кромки со смещением Величина смещения - 6.3 мм. |  | (c)
75154.685 | 0 | -0.034 | -11.405 | -11.439 | -45 | 442 | 291 | 0 |  | 6686 | Нарушение формы кольцевого шва | GWAN |  | 10:24 | 11:42 | 11:18 | 0 | 674 |  | EXT | Нарушение формы кольцевого шва |  | (c)
75167.562 | 1.472 | 1.251 | -9.068 | -9.289 | 265 | 531 | 443 | 265 | 1251 | 6687 |  | DENT | GENE | 04:27 | 05:10 | 04:55 | 435 | 356 | 0.3 | N/A | Глубина вмятины: 4 мм (0,3%). Линейка: 44 см в (125 см; 05:10 ч:мин) Аномалия находится на упругопластическом изгибе. |  | (c)
75244.765 | 0 | -0.026 | -11.56 | -11.586 | -1185 | -1045 | -538 | 0 |  | 6694 | Коррозия на шве | GWAN | GENE | 05:03 | 05:26 | 06:48 | 67 | 1294 | 19 | N/A | Коррозия на шве |  | (c)
75244.765 | 0 | 0 | -11.56 | -11.56 | 777 | 1146 | 1025 | 777 | 0 | 6694 | Смещение кромок | GWAN |  | 10:20 | 11:20 | 11:00 | 0 | 495 | 15 | EXT | Смещение кромок Наружу Величина смещения - 2.4 мм. |  | (c)
75278.815 | 0 | -0.028 | -11.25 | -11.278 | -1352 | -1179 | -1184 | 1015 |  | 6697 | Коррозия на шве | GWAN | GENE | 05:58 | 06:26 | 06:26 | 66 | 337 | 14 | N/A | Коррозия на шве |  | (c)
75290.166 | 0.101 | 0.025 | -11.244 | -11.32 | -795 | -352 | -489 | 183 | 25 | 6698 |  | CORR | GENE | 05:18 | 06:29 | 06:07 | 133 | 612 | 15 | EXT |  | 0.9 | (c)
75369.345 | 0 | -0.027 | -11.38 | -11.407 | -1129 | 711 | 798 | 0 |  | 6705 | Нарушение формы кольцевого шва | GWAN |  | 05:23 | 10:20 | 10:34 | 0 | 3852 |  | EXT | Нарушение формы кольцевого шва |  | (c)
75379.653 | 10.308 | 10.078 | -1.072 | -1.302 | -1440 | -1076 | -1192 | 944 | 866 | 6705 |  | DENT | GENE | 04:33 | 05:32 | 05:13 | 436 | 496 | 0.6 | N/A | Глубина вмятины: 8 мм (0,6%). Линейка: 44 см в (1008 см; 05:32 ч:мин) |  | (c)
75380.725 | 0 | -0.014 | -10.875 | -10.889 | -1297 | -970 | -983 | 669 |  | 6706 | Нарушение формы кольцевого шва | GWAN |  | 06:49 | 07:42 | 07:40 | 0 | 628 |  | EXT | Нарушение формы кольцевого шва |  | (c)
75380.725 | 0 | -0.015 | -10.875 | -10.89 | -324 | -123 | -85 | 0 |  | 6706 | Нарушение формы кольцевого шва | GWAN |  | 09:26 | 09:58 | 10:05 | 0 | 477 |  | EXT | Нарушение формы кольцевого шва |  | (c)
75447.917 | 10.877 | 10.74 | -0.278 | -0.415 | 2091 | -2092 | -2171 | 1972 | 160 | 6711 |  | DENT | GENE | 04:26 | 05:11 | 04:58 | 255 | 398 | 0.3 | N/A | Глубина вмятины: 4 мм (0,3%). Линейка: 26 см в (1074 см; 05:11 ч:мин) Аномалия находится на упругопластическом изгибе. |  | (c)
75481.885 | 0 | -0.029 | -11.245 | -11.274 | -1674 | -1243 | -138 | 0 |  | 6715 | Нарушение формы кольцевого шва | GWAN |  | 01:30 | 02:40 | 05:38 | 0 | 3071 |  | EXT | Нарушение формы кольцевого шва |  | (c)
75503.943 | 10.813 | 10.765 | -0.007 | -0.055 | 1741 | -2115 | 2166 | 1741 | 4 | 6716 |  | CORR | GENE | 04:52 | 06:30 | 06:01 | 51 | 851 | 10 | EXT |  | 0.89 | (c)
75504.011 | 0.061 | 0.01 | -11.554 | -11.605 | -782 | -346 | -378 | 0 | 10 | 6717 |  | CORR | GENE | 04:57 | 06:08 | 06:03 | 125 | 809 | 14 | EXT |  | 0.9 | (c)
75538.535 | 11.485 | 11.468 | -0.135 | -0.152 | -1114 | -416 | -674 | 234 | 125 | 6719 |  | CORR | CIGR | 06:49 | 08:42 | 08:00 | 27 | 880 | 11 | EXT | Аномалия находится на упругопластическом изгибе: R=475 D, максимальное растяжение на 6.1 час. | 0.89 | (c)
75538.537 | 11.487 | 11.472 | -0.133 | -0.148 | 1957 | -2086 | -2067 | 1629 | 119 | 6719 |  | CORR | CIGR | 03:05 | 04:13 | 04:16 | 29 | 876 | 13 | EXT | Аномалия находится на упругопластическом изгибе: R=475 D, максимальное растяжение на 6.1 час. | 0.89 | (c)
75550.166 | 11.496 | 11.477 | -0.109 | -0.128 | 1828 | 2113 | 2091 | 1828 | 47 | 6720 |  | CORR | GENE | 05:37 | 06:24 | 06:20 | 81 | 527 | 10 | EXT | Аномалия находится на упругопластическом изгибе: R=564 D, максимальное растяжение на 6.6 час. | 0.89 | (c)
75550.312 | 0.037 | 0.006 | -11.263 | -11.294 | 266 | 508 | 604 | 266 | 6 | 6721 |  | CORR | GENE | 05:20 | 05:59 | 06:15 | 91 | 676 | 10 | EXT | Аномалия находится на упругопластическом изгибе: R=589 D, максимальное растяжение на 6.6 час. | 0.89 | (c)
75561.543 | 11.268 | 11.217 | -0.032 | -0.083 | 470 | 864 | 746 | 470 | 11 | 6721 |  | CORR | GENE | 05:53 | 06:57 | 06:38 | 72 | 553 | 11 | EXT |  | 0.89 | (c)
75571.681 | 10.106 | 9.936 | -1.504 | -1.674 | -1994 | -1883 | -1840 | 1686 | 1305 | 6722 |  | DENT | GENE | 05:52 | 06:10 | 06:17 | 369 | 308 | 0.4 | N/A | Глубина вмятины: 5 мм (0,4%). Линейка: 37 см в (994 см; 06:10 ч:мин) |  | (c)
75668.699 | 3.769 | 3.707 | -7.841 | -7.903 | 1620 | 1670 | 1675 | 1620 | 3707 | 6731 |  | DENT | GENE | 07:25 | 07:33 | 07:34 | 104 | 111 | 0.4 | N/A | Глубина вмятины: 6 мм (0,4%). Линейка: 10 см в (371 см; 07:33 ч:мин) Аномалия находится на отводе. |  | (c)
75745.515 | 0.13 | 0.018 | -11.41 | -11.522 | -999 | -145 | -350 | 0 | 18 | 6738 |  | CORR | GENE | 05:07 | 07:25 | 06:51 | 131 | 1298 | 10 | EXT |  | 0.9 | (c)
75779.92 | 0 | -0.015 | -11.175 | -11.19 | 1004 | 1288 | 1258 | 1004 |  | 6741 | Нарушение формы кольцевого шва | GWAN |  | 05:13 | 05:59 | 05:54 | 0 | 508 |  | EXT | Нарушение формы кольцевого шва |  | (c)
75802.353 | 0.128 | 0.115 | -11.492 | -11.505 | 739 | 914 | 877 | 739 | 115 | 6743 |  | CORR | GENE | 05:42 | 06:10 | 06:04 | 53 | 276 | 11 | EXT | Аномалия находится на упругопластическом изгибе: R=460 D, максимальное растяжение на 5.8 час. | 0.89 | (c)
75855.916 | 7.776 | 7.619 | -3.269 | -3.426 | -615 | -428 | -417 | 219 | 3128 | 6747 |  | DENT | GENE | 05:54 | 06:24 | 06:26 | 298 | 396 | 0.3 | N/A | Глубина вмятины: 4 мм (0,3%). Линейка: 30 см в (762 см; 06:24 ч:мин) |  | (c)
75856.586 | 8.446 | 7.939 | -2.599 | -3.106 | -833 | -437 | -540 | 246 | 2414 | 6747 |  | DENT | GENE | 05:19 | 06:23 | 06:06 | 692 | 588 | 0.4 | N/A | Глубина вмятины: 6 мм (0,4%). Линейка: 69 см в (794 см; 06:23 ч:мин) |  | (c)
75886.128 | 3.643 | 3.518 | -7.582 | -7.707 | -173 | -48 | -85 | 0 | 3518 | 6750 |  | DENT | GENE | 03:52 | 04:13 | 04:07 | 209 | 177 | 0.5 | N/A | Глубина вмятины: 7 мм (0,5%). Линейка: 21 см в (352 см; 04:13 ч:мин) Аномалия находится вблизи продольного шва. |  | (c)
75927.81 | 0 | -0.003 | -11.23 | -11.233 | -290 | 325 | 367 | 0 |  | 6754 | Нарушение формы кольцевого шва | GWAN |  | 04:12 | 05:51 | 05:58 | 0 | 1315 |  | EXT | Нарушение формы кольцевого шва |  | (c)
76175.974 | 11.244 | 11.169 | -0.071 | -0.146 | 584 | 865 | 833 | 584 | 21 | 6775 |  | CORR | GENE | 05:13 | 05:58 | 05:53 | 125 | 497 | 12 | EXT |  | 0.9 | (c)
76187.818 | 0.153 | 0.142 | -11.457 | -11.468 | 747 | 1100 | 960 | 747 | 142 | 6777 |  | CORR | CIGR | 05:24 | 06:21 | 05:59 | 27 | 427 | 12 | EXT | Аномалия находится на отводе. | 0.89 | (c)
76256.185 | 0 | -0.031 | -11.59 | -11.621 | -1417 | -1241 | -899 | 381 |  | 6783 | Нарушение формы кольцевого шва | GWAN |  | 00:11 | 00:40 | 01:35 | 0 | 1036 |  | EXT | Нарушение формы кольцевого шва Аномалия находится на отводе. |  | (c)
76256.185 | 0 | -0.014 | -11.59 | -11.604 | 244 | 407 | 614 | 244 |  | 6783 | Нарушение формы кольцевого шва | GWAN |  | 04:40 | 05:06 | 05:39 | 0 | 741 |  | EXT | Нарушение формы кольцевого шва Аномалия находится на отводе. |  | (c)
76256.227 | 0.042 | 0.023 | -11.548 | -11.567 | 826 | 925 | 941 | 826 | 23 | 6783 |  | CORR | CIGR | 06:14 | 06:30 | 06:32 | 39 | 228 | 10 | EXT |  | 0.89 | (c)
76355.913 | 8.853 | 8.687 | -2.437 | -2.603 | -1651 | -1257 | -1350 | 1049 | 2291 | 6791 |  | DENT | GENE | 04:20 | 05:24 | 05:09 | 312 | 603 | 0.9 | N/A | Глубина вмятины: 13 мм (0,9%). Линейка: 31 см в (869 см; 05:24 ч:мин) |  | (c)
76443.437 | 5.867 | 5.631 | -5.203 | -5.439 | 1977 | 2190 | 2142 | 1977 | 5077 | 6799 |  | DENT | GENE | 04:49 | 05:23 | 05:15 | 362 | 331 | 0.4 | N/A | Глубина вмятины: 5 мм (0,4%). Линейка: 36 см в (563 см; 05:23 ч:мин) |  | (c)
76448.566 | 10.996 | 10.943 | -0.074 | -0.127 | -2033 | -1650 | -1826 | 1619 | 24 | 6799 |  | CORR | GENE | 06:02 | 07:03 | 06:35 | 103 | 414 | 10 | EXT |  | 0.89 | (c)
76448.64 | 0 | -0.026 | -11.16 | -11.186 | -904 | -715 | -401 | 0 |  | 6800 | Нарушение формы кольцевого шва | GWAN |  | 02:02 | 02:33 | 03:23 | 0 | 1006 |  | EXT | Нарушение формы кольцевого шва |  | (c)
76448.64 | 0 | -0.028 | -11.16 | -11.188 | 1057 | 1375 | 1474 | 1057 |  | 6800 | Нарушение формы кольцевого шва | GWAN |  | 07:19 | 08:10 | 08:26 | 0 | 834 |  | EXT | Нарушение формы кольцевого шва |  | (c)
76448.653 | 0.013 | 0.004 | -11.147 | -11.156 | 187 | 404 | 558 | 187 | 4 | 6800 |  | CORR | GENE | 04:58 | 05:33 | 05:58 | 65 | 742 | 10 | EXT |  | 0.89 | (c)
76508.533 | 3.118 | 2.934 | -7.907 | -8.091 | 1702 | 2040 | 1967 | 1702 | 2934 | 6805 |  | DENT | GENE | 04:20 | 05:14 | 05:03 | 318 | 530 | 0.5 | N/A | Глубина вмятины: 7 мм (0,5%). Линейка: 32 см в (293 см; 05:14 ч:мин) |  | (c)
76585.892 | 2.137 | 1.89 | -9.318 | -9.565 | 479 | 746 | 692 | 479 | 1890 | 6812 |  | DENT | GENE | 04:21 | 05:05 | 04:56 | 483 | 426 | 0.4 | N/A | Глубина вмятины: 5 мм (0,4%). Линейка: 48 см в (189 см; 05:05 ч:мин) |  | (c)
76703.456 | 5.891 | 5.733 | -5.539 | -5.697 | 81 | 369 | 294 | 81 | 5311 | 6822 |  | DENT | GENE | 04:35 | 05:21 | 05:09 | 386 | 426 | 0.3 | N/A | Глубина вмятины: 4 мм (0,3%). Линейка: 39 см в (573 см; 05:21 ч:мин) Аномалия находится вблизи продольного шва. |  | (c)
76704.031 | 6.466 | 6.262 | -4.964 | -5.168 | 81 | 361 | 299 | 81 | 4811 | 6822 |  | DENT | GENE | 04:35 | 05:20 | 05:10 | 357 | 435 | 0.3 | N/A | Глубина вмятины: 4 мм (0,3%). Линейка: 36 см в (626 см; 05:20 ч:мин) Аномалия находится вблизи продольного шва. |  | (c)
76809.26 | 0 | -0.026 | -11.56 | -11.586 | -594 | 721 | 342 | 0 |  | 6832 | Нарушение формы кольцевого шва | GWAN |  | 03:12 | 06:44 | 05:43 | 0 | 1871 |  | EXT | Нарушение формы кольцевого шва |  | (c)
76831.91 | 0 | 0 | -11.185 | -11.185 | 506 | 715 | 729 | 506 | 0 | 6834 | Смещение кромок | GWAN |  | 10:31 | 11:04 | 11:07 | 0 | 447 | 18 | EXT | Смещение кромок Вовнутрь Аномалия находится на отводе. Величина смещения - 2.8 мм. |  | (c)
76854.655 | 0 | 0 | -11.55 | -11.55 | 482 | 1052 | 881 | 482 | 0 | 6836 | Смещение кромок | GWAN |  | 04:58 | 06:30 | 06:02 | 0 | 798 | 20 | EXT | Смещение кромок Наружу Величина смещения - 3.1 мм. |  | (c)
77037.933 | 11.458 | 11.447 | -0.147 | -0.158 | 1992 | -798 | -1419 | 370 | 135 | 6851 |  | CORR | CIGR | 03:42 | 08:12 | 06:32 | 23 | 2099 | 12 | EXT |  | 0.89 | (c)
77072.254 | 0.024 | 0.013 | -11.406 | -11.417 | 1003 | 1210 | 1131 | 1003 | 13 | 6855 |  | CORR | CIGR | 04:43 | 05:17 | 05:04 | 16 | 256 | 10 | EXT |  | 0.89 | (c)
77095.444 | 0.139 | 0.125 | -11.481 | -11.495 | 1787 | 2198 | 2065 | 1787 | 125 | 6857 |  | CORR | CIGR | 06:52 | 07:58 | 07:37 | 28 | 555 | 14 | EXT |  | 0.89 | (c)
77118.3 | 11.375 | 11.369 | -0.155 | -0.161 | -1765 | -1602 | -1664 | 1563 | 145 | 6858 |  | CORR | CIGR | 04:45 | 05:12 | 05:02 | 16 | 202 | 12 | EXT |  | 0.89 | (c)
77118.304 | 11.379 | 11.363 | -0.151 | -0.167 | -1375 | -1125 | -1068 | 762 | 144 | 6858 |  | CORR | CIGR | 05:48 | 06:29 | 06:38 | 23 | 613 | 13 | EXT |  | 0.89 | (c)
77129.983 | 0.143 | 0.13 | -11.502 | -11.515 | -530 | -229 | -254 | 0 | 130 | 6860 |  | CORR | CIGR | 02:58 | 03:47 | 03:43 | 24 | 551 | 13 | EXT |  | 0.89 | (c)
77266.405 | 0 | -0.021 | -11.32 | -11.341 | 1897 | -765 | -1102 | 360 |  | 6872 | Нарушение формы кольцевого шва | GWAN |  | 05:38 | 10:28 | 09:34 | 0 | 2924 |  | EXT | Нарушение формы кольцевого шва |  | (c)
77505.985 | 0 | -0.029 | -11.595 | -11.624 | -928 | -836 | -811 | 695 |  | 6893 | Коррозия на шве | GWAN | GENE | 04:01 | 04:16 | 04:20 | 51 | 233 | 11 | N/A | Коррозия на шве Аномалия находится на упругопластическом изгибе: R=766 D, максимальное растяжение на 5.6 час. |  | (c)
77506.066 | 0.081 | 0.067 | -11.514 | -11.528 | -895 | -792 | -829 | 762 | 67 | 6893 |  | CORR | CIGR | 04:06 | 04:23 | 04:17 | 34 | 133 | 10 | EXT | Аномалия находится на упругопластическом изгибе: R=755 D, максимальное растяжение на 5.6 час. | 0.89 | (c)
77529.027 | 11.447 | 11.43 | -0.138 | -0.155 | 1929 | -2218 | -2190 | 1849 | 129 | 6894 |  | CORR | CIGR | 06:54 | 07:45 | 07:49 | 26 | 683 | 11 | EXT | Аномалия находится на упругопластическом изгибе: R=589 D, максимальное растяжение на 5.8 час. | 0.89 | (c)
77529.287 | 0.122 | 0.083 | -11.028 | -11.067 | -1765 | -1680 | -1694 | 1624 | 83 | 6895 |  | CORR | GENE | 04:32 | 04:45 | 04:43 | 56 | 141 | 10 | EXT | Аномалия находится на упругопластическом изгибе: R=600 D, максимальное растяжение на 5.8 час. | 0.89 | (c)
77609.242 | 0.092 | 0.03 | -11.458 | -11.52 | 1877 | 2117 | 2219 | 1877 | 30 | 6902 |  | CORR | GENE | 05:52 | 06:31 | 06:47 | 125 | 683 | 10 | EXT |  | 0.89 | (c)
77845.984 | 11.504 | 11.492 | -0.151 | -0.163 | -79 | 34 | 8 | 0 | 141 | 6922 |  | CORR | CIGR | 06:35 | 06:53 | 06:49 | 22 | 173 | 12 | EXT |  | 0.89 | (c)
77846.03 | 11.55 | 11.523 | -0.105 | -0.132 | -399 | -351 | -311 | 222 | 102 | 6922 |  | CORR | CIGR | 05:43 | 05:51 | 05:57 | 30 | 177 | 10 | EXT |  | 0.89 | (c)
77846.17 | 0.035 | 0.026 | -11.625 | -11.634 | 1968 | 2058 | 2031 | 1968 | 26 | 6923 |  | CORR | CIGR | 04:53 | 05:07 | 05:03 | 29 | 126 | 10 | EXT |  | 0.89 | (c)
77857.812 | 0.017 | 0.015 | -10.933 | -10.935 | -844 | -259 | -425 | 5 | 15 | 6924 |  | CORR | GENE | 04:45 | 06:19 | 05:52 | 74 | 839 | 10 | EXT |  | 0.89 | (c)
77868.121 | 10.326 | 10.13 | -0.624 | -0.82 | -844 | -559 | -631 | 418 | 491 | 6924 |  | DENT | GENE | 04:45 | 05:31 | 05:19 | 329 | 426 | 0.4 | N/A | Глубина вмятины: 6 мм (0,4%). Линейка: 33 см в (1013 см; 05:31 ч:мин) |  | (c)
77889.011 | 8.886 | 8.759 | -2.144 | -2.271 | 694 | 1087 | 985 | 694 | 2042 | 6926 |  | DENT | GENE | 04:15 | 05:18 | 05:02 | 229 | 582 | 0.8 | N/A | Глубина вмятины: 12 мм (0,8%). Линейка: 23 см в (876 см; 05:18 ч:мин) |  | (c)
77895.859 | 4.704 | 4.461 | -6.671 | -6.914 | 1807 | 2159 | 2077 | 1807 | 4461 | 6927 |  | DENT | GENE | 04:35 | 05:32 | 05:18 | 388 | 541 | 0.5 | N/A | Глубина вмятины: 7 мм (0,5%). Линейка: 39 см в (446 см; 05:32 ч:мин) |  | (c)
77936.462 | 0.077 | 0.058 | -11.528 | -11.547 | -1982 | -1864 | -1893 | 1804 | 58 | 6931 |  | CORR | GENE | 06:02 | 06:21 | 06:16 | 70 | 178 | 12 | EXT |  | 0.89 | (c)
78104.676 | 9.706 | 9.546 | -1.734 | -1.894 | 1811 | 2022 | 2003 | 1811 | 1591 | 6945 |  | DENT | GENE | 04:42 | 05:16 | 05:13 | 303 | 384 | 0.4 | N/A | Глубина вмятины: 6 мм (0,4%). Линейка: 30 см в (955 см; 05:16 ч:мин) |  | (c)
78151.819 | 0.039 | 0.005 | -11.411 | -11.445 | -1466 | -1446 | -1448 | 1430 | 5 | 6950 |  | ARTD | AXGR | 05:37 | 05:41 | 05:40 | 149 | 36 |  | EXT | Эквивалент потери металла 14%. |  | (c)
78166.364 | 3.134 | 3.116 | -8.156 | -8.174 | -204 | -107 | -140 | 75 | 3116 | 6951 |  | CORR | CIGR | 08:44 | 08:60 | 08:55 | 35 | 129 | 12 | EXT |  | 0.89 | (c)
78169.722 | 6.492 | 6.48 | -4.798 | -4.81 | -222 | -62 | -102 | 0 | 4772 | 6951 |  | CORR | CIGR | 08:41 | 09:07 | 09:01 | 38 | 241 | 10 | EXT |  | 0.89 | (c)
78209.085 | 0 | -0.034 | -11.225 | -11.259 | 2210 | -2139 | -2106 | 1962 |  | 6955 | Нарушение формы кольцевого шва | GWAN |  | 01:36 | 01:54 | 01:59 | 0 | 288 |  | EXT | Нарушение формы кольцевого шва Аномалия находится на упругопластическом изгибе: R=503 D, максимальное растяжение на 5.8 час. |  | (c)
78209.085 | 0 | -0.017 | -11.225 | -11.242 | -1439 | -1132 | -1213 | 987 |  | 6955 | Нарушение формы кольцевого шва | GWAN |  | 03:47 | 04:36 | 04:23 | 0 | 452 |  | EXT | Нарушение формы кольцевого шва Аномалия находится на упругопластическом изгибе: R=503 D, максимальное растяжение на 5.8 час. |  | (c)
78209.085 | 0 | -0.03 | -11.225 | -11.255 | -147 | 68 | 209 | 0 |  | 6955 | Нарушение формы кольцевого шва | GWAN |  | 07:15 | 07:50 | 08:13 | 0 | 711 |  | EXT | Нарушение формы кольцевого шва Аномалия находится на упругопластическом изгибе: R=503 D, максимальное растяжение на 5.8 час. |  | (c)
78209.085 | 0 | -0.036 | -11.225 | -11.261 | 1021 | 1188 | 1395 | 1021 |  | 6955 | Нарушение формы кольцевого шва | GWAN |  | 10:24 | 10:51 | 11:24 | 0 | 749 |  | EXT | Нарушение формы кольцевого шва Аномалия находится на упругопластическом изгибе: R=503 D, максимальное растяжение на 5.8 час. |  | (c)
78220.31 | 0 | -0.028 | -11.13 | -11.158 | 1576 | 2017 | 2039 | 1576 |  | 6956 | Нарушение формы кольцевого шва | GWAN |  | 01:11 | 02:23 | 02:26 | 0 | 926 |  | EXT | Нарушение формы кольцевого шва Аномалия находится на отводе. Аномалия находится на упругопластическом изгибе: R=404 D, максимальное растяжение на 5.5 час. |  | (c)
78220.31 | 0 | -0.025 | -11.13 | -11.155 | -1048 | -64 | -202 | 0 |  | 6956 | Нарушение формы кольцевого шва | GWAN |  | 06:08 | 08:47 | 08:24 | 0 | 1691 |  | EXT | Нарушение формы кольцевого шва Аномалия находится на отводе. Аномалия находится на упругопластическом изгибе: R=404 D, максимальное растяжение на 5.5 час. |  | (c)
78242.26 | 10.82 | 10.805 | -0.155 | -0.17 | -1889 | -1709 | -1732 | 1575 | 142 | 6957 |  | CORR | CIGR | 03:27 | 03:56 | 03:52 | 28 | 314 | 11 | EXT | Аномалия находится на упругопластическом изгибе: R=395 D, максимальное растяжение на 5.5 час. | 0.89 | (c)
78270.187 | 5.202 | 4.946 | -6.433 | -6.689 | 322 | 607 | 540 | 322 | 4946 | 6960 |  | DENT | GENE | 05:19 | 06:05 | 05:55 | 395 | 437 | 0.4 | N/A | Глубина вмятины: 6 мм (0,4%). Линейка: 40 см в (495 см; 06:05 ч:мин) |  | (c)
78276.476 | 11.491 | 11.472 | -0.144 | -0.163 | -522 | -365 | -344 | 166 | 135 | 6960 |  | CORR | CIGR | 03:03 | 03:29 | 03:32 | 28 | 356 | 13 | EXT |  | 0.89 | (c)
78276.772 | 0.152 | 0.139 | -11.308 | -11.321 | 1321 | 1794 | 2208 | 1321 | 139 | 6961 |  | CORR | CIGR | 03:18 | 04:34 | 05:41 | 18 | 1773 | 11 | EXT |  | 0.89 | (c)
78311.412 | 0.077 | 0.026 | -11.583 | -11.634 | -1162 | -706 | -879 | 596 | 26 | 6964 |  | CORR | GENE | 05:43 | 06:56 | 06:28 | 105 | 567 | 13 | EXT | Аномалия находится на отводе. | 0.89 | (c)
78414.419 | 0.149 | 0.072 | -11.471 | -11.548 | 668 | 794 | 955 | 668 | 72 | 6973 |  | CORR | GENE | 06:48 | 07:09 | 07:35 | 93 | 575 | 10 | EXT |  | 0.89 | (c)
78448.35 | 0 | -0.033 | -11.605 | -11.638 | 541 | 1162 | 1137 | 541 |  | 6976 | Нарушение формы кольцевого шва | GWAN |  | 11:44 | 01:25 | 13:21 | 0 | 1191 |  | EXT | Нарушение формы кольцевого шва |  | (c)
78459.796 | 11.446 | 11.431 | -0.159 | -0.174 | 1723 | 2215 | 2201 | 1723 | 141 | 6976 |  | CORR | CIGR | 02:55 | 04:15 | 04:12 | 33 | 957 | 11 | EXT |  | 0.89 | (c)
78459.805 | 11.455 | 11.434 | -0.15 | -0.171 | -1182 | -726 | -684 | 187 | 136 | 6976 |  | CORR | CIGR | 07:06 | 08:20 | 08:27 | 35 | 995 | 11 | EXT |  | 0.89 | (c)
78460.09 | 0.135 | 0.117 | -11.48 | -11.498 | -137 | 98 | 124 | 0 | 117 | 6977 |  | CORR | CIGR | 02:43 | 03:21 | 03:25 | 32 | 522 | 10 | EXT |  | 0.89 | (c)
78460.1 | 0.145 | 0.113 | -11.47 | -11.502 | 1592 | 1876 | 1979 | 1592 | 113 | 6977 |  | CORR | CIGR | 07:22 | 08:08 | 08:24 | 45 | 774 | 10 | EXT |  | 0.89 | (c)
78493.12 | 0 | -0.014 | -10.995 | -11.009 | 1949 | -1031 | -1691 | 869 |  | 6980 | Нарушение формы кольцевого шва | GWAN |  | 08:46 | 00:46 | 10:59 | 0 | 1643 |  | EXT | Нарушение формы кольцевого шва |  | (c)
78493.184 | 0.064 | 0.019 | -10.931 | -10.976 | 75 | 780 | 855 | 75 | 19 | 6980 |  | CORR | GENE | 03:44 | 05:38 | 05:50 | 122 | 1558 | 12 | EXT |  | 0.9 | (c)
78504.115 | 0 | -0.025 | -11.375 | -11.4 | 1562 | 1828 | 1965 | 1562 |  | 6981 | Коррозия на шве | GWAN | GENE | 07:29 | 08:12 | 08:34 | 57 | 808 | 16 | N/A | Коррозия на шве Аномалия находится на отводе. |  | (c)
78504.275 | 0.16 | 0.152 | -11.215 | -11.223 | 1636 | 1759 | 2007 | 1636 | 152 | 6981 |  | CORR | CIGR | 07:41 | 08:01 | 08:41 | 21 | 742 | 11 | EXT | Аномалия находится на отводе. | 0.89 | (c)
78572.26 | 0 | -0.009 | -11.625 | -11.634 | -609 | -554 | -458 | 307 |  | 6987 | Нарушение формы кольцевого шва | GWAN |  | 06:43 | 06:52 | 07:08 | 0 | 302 |  | EXT | Нарушение формы кольцевого шва Аномалия находится на отводе. |  | (c)
78577.511 | 5.251 | 5.067 | -6.374 | -6.558 | -1448 | -1126 | -1208 | 968 | 5067 | 6987 |  | DENT | GENE | 04:28 | 05:20 | 05:07 | 348 | 479 | 0.4 | N/A | Глубина вмятины: 6 мм (0,4%). Линейка: 35 см в (507 см; 05:20 ч:мин) |  | (c)
78662.856 | 0.156 | 0.144 | -11.374 | -11.386 | -1795 | -1558 | -1610 | 1425 | 144 | 6995 |  | CORR | CIGR | 06:55 | 07:33 | 07:25 | 22 | 370 | 10 | EXT | Аномалия находится на упругопластическом изгибе: R=548 D, максимальное растяжение на 4.9 час. | 0.89 | (c)
78666.897 | 4.197 | 4.149 | -7.333 | -7.381 | -241 | 403 | 130 | 0 | 4149 | 6995 |  | GOUG | GENE | 11:06 | 00:50 | 12:06 | 63 | 742 | 10 | EXT | Зона задиров. Аномалия находится на упругопластическом изгибе: R=461 D, максимальное растяжение на 4.9 час. |  | (c)
78933.203 | 11.438 | 11.429 | -0.152 | -0.161 | -1998 | -1764 | -1751 | 1504 | 138 | 7018 |  | CORR | CIGR | 07:47 | 08:24 | 08:26 | 23 | 494 | 15 | EXT |  | 0.89 | (c)
78944.72 | 0 | 0 | -11.27 | -11.27 | 786 | 1064 | 1014 | 786 | 0 | 7020 | Смещение кромок | GWAN |  | 01:25 | 02:10 | 02:02 | 0 | 456 | 17 | EXT | Смещение кромок Вовнутрь Величина смещения - 2.6 мм. |  | (c)
78944.72 | 0 | -0.062 | -11.27 | -11.332 | 1317 | 1398 | 1376 | 1317 | 0 | 7020 | Подгиб кромки со смещением | GWAN |  | 02:51 | 03:04 | 03:00 | 0 | 119 | 20 | EXT | Подгиб кромки со смещением Величина смещения - 3.1 мм. |  | (c)
78944.72 | 0 | 0 | -11.27 | -11.27 | 1493 | 1685 | 1746 | 1493 | 0 | 7020 | Смещение кромок | GWAN |  | 03:19 | 03:50 | 03:60 | 0 | 506 | 15 | EXT | Смещение кромок Вовнутрь Величина смещения - 2.4 мм. |  | (c)
78956.047 | 0.057 | 0.018 | -11.388 | -11.427 | -717 | -227 | -271 | 0 | 18 | 7021 |  | CORR | GENE | 03:58 | 05:17 | 05:10 | 58 | 893 | 10 | EXT |  | 0.89 | (c)
79005.041 | 3.091 | 2.89 | -8.249 | -8.45 | 1948 | -2108 | -2203 | 1894 | 2890 | 7025 |  | DENT | GENE | 04:34 | 05:40 | 05:24 | 341 | 619 | 0.8 | N/A | Глубина вмятины: 11 мм (0,8%). Линейка: 34 см в (289 см; 05:40 ч:мин) |  | (c)
79047.175 | 0 | -0.05 | -11.17 | -11.22 | 264 | 569 | 710 | 264 |  | 7029 | Нарушение формы кольцевого шва | GWAN |  | 11:45 | 00:34 | 12:57 | 0 | 892 |  | EXT | Нарушение формы кольцевого шва |  | (c)
79047.324 | 0.149 | 0.138 | -11.021 | -11.032 | -1914 | -1409 | -1528 | 1143 | 138 | 7029 |  | CORR | CIGR | 05:53 | 07:15 | 06:55 | 26 | 771 | 12 | EXT |  | 0.89 | (c)
79080.867 | 11.127 | 11.112 | -0.078 | -0.093 | -1505 | -1411 | -1414 | 1324 | 65 | 7031 |  | CORR | CIGR | 04:38 | 04:53 | 04:53 | 28 | 181 | 15 | EXT |  | 0.89 | (c)
79080.93 | 11.19 | 11.179 | -0.015 | -0.026 | -1369 | -1234 | -1215 | 1061 | 4 | 7031 |  | CORR | CIGR | 05:00 | 05:22 | 05:25 | 22 | 308 | 12 | EXT |  | 0.89 | (c)
79103.06 | 0.155 | 0.148 | -11.1 | -11.107 | 1795 | 1884 | 1889 | 1795 | 148 | 7034 |  | CORR | CIGR | 06:13 | 06:28 | 06:29 | 16 | 190 | 13 | EXT |  | 0.89 | (c)
79114.16 | 0 | 0 | -10.93 | -10.93 | -1352 | -880 | -436 | 0 | 0 | 7035 |  | GWAN |  | 03:49 | 05:05 | 06:16 | 0 | 1833 |  | EXT | Место ремонта. Наплавка/вышлифовка 19%. |  | (c)
79114.16 | 0 | 0 | -10.93 | -10.93 | 1023 | 1353 | 1559 | 1023 | 0 | 7035 |  | GWAN |  | 10:12 | 11:05 | 11:38 | 0 | 1073 |  | EXT | Место ремонта. |  | (c)
79125.113 | 0.023 | 0.007 | -11.307 | -11.323 | 266 | 784 | 561 | 266 | 7 | 7036 |  | CORR | GENE | 03:22 | 04:46 | 04:10 | 116 | 590 | 11 | EXT |  | 0.89 | (c)
79136.411 | 11.321 | 11.286 | -0.009 | -0.044 | 367 | 815 | 698 | 367 | 5 | 7036 |  | CORR | CIGR | 03:38 | 04:51 | 04:32 | 39 | 663 | 20 | EXT |  | 0.89 | (c)
79148.025 | 0 | -0.043 | -11.46 | -11.503 | 87 | 786 | 892 | 87 |  | 7038 | Нарушение формы кольцевого шва | GWAN |  | 03:27 | 05:20 | 05:37 | 0 | 1611 |  | EXT | Нарушение формы кольцевого шва |  | (c)
79159.457 | 11.432 | 11.385 | -0.028 | -0.075 | 285 | 487 | 466 | 285 | 16 | 7038 |  | CORR | GENE | 03:59 | 04:32 | 04:29 | 59 | 362 | 11 | EXT |  | 0.89 | (c)
79159.485 | 0 | 0 | -11.49 | -11.49 | -1843 | -1834 | -1833 | 1822 | 0 | 7039 | Непровар / утяжина | GWAN |  | 04:46 | 04:47 | 04:47 | 0 | 21 | 15 | INT | Непровар / утяжина |  | (c)
79159.495 | 0.01 | 0.002 | -11.48 | -11.488 | -1994 | -1848 | -1845 | 1696 | 2 | 7039 |  | CORR | CIGR | 04:21 | 04:45 | 04:45 | 35 | 298 | 10 | EXT |  | 0.89 | (c)
79352.325 | 11.05 | 11.034 | -0.13 | -0.146 | -354 | 5 | -167 | 0 | 112 | 7055 |  | CORR | CIGR | 07:03 | 08:01 | 07:33 | 34 | 374 | 10 | EXT |  | 0.89 | (c)
79352.594 | 0.139 | 0.107 | -11.001 | -11.033 | 308 | 402 | 393 | 308 | 107 | 7056 |  | CORR | CIGR | 06:13 | 06:28 | 06:27 | 36 | 169 | 10 | EXT |  | 0.89 | (c)
79363.449 | 10.994 | 10.986 | -0.146 | -0.154 | 721 | 854 | 848 | 721 | 132 | 7056 |  | CORR | CIGR | 07:20 | 07:41 | 07:40 | 22 | 255 | 11 | EXT |  | 0.89 | (c)
79396.255 | 0.15 | 0.137 | -10.86 | -10.873 | 1029 | 1328 | 1274 | 1029 | 137 | 7060 |  | CORR | CIGR | 07:33 | 08:21 | 08:12 | 42 | 491 | 13 | EXT |  | 0.89 | (c)
79450.87 | 0 | -0.044 | -11.165 | -11.209 | -484 | -14 | 377 | 0 |  | 7065 | Вышлифовка на шве | GWAN | GENE | 03:57 | 05:13 | 06:16 | 91 | 1722 | 13 | EXT | Вышлифовка на шве |  | (c)
79450.87 | 0 | 0 | -11.165 | -11.165 | -181 | 31 | -14 | 0 | 0 | 7065 | Смещение кромок | GWAN |  | 04:46 | 05:21 | 05:13 | 0 | 334 | 16 | EXT | Смещение кромок Наружу Величина смещения - 2.5 мм. |  | (c)
79683.188 | 7.058 | 6.814 | -4.127 | -4.371 | -629 | -512 | -371 | 114 | 3999 | 7085 |  | GOUG | GENE | 08:16 | 08:34 | 08:57 | 372 | 515 | 10 | EXT | Задир. |  | (c)
79694.266 | 6.951 | 6.868 | -4.304 | -4.387 | 1848 | 1882 | 1889 | 1848 | 4242 | 7086 |  | GOUG | GENE | 01:44 | 01:49 | 01:50 | 145 | 82 | 10 | EXT | Аномалия находится на отводе. Задир. |  | (c)
79766.595 | 11.49 | 11.472 | -0.145 | -0.163 | 1414 | 1947 | 1823 | 1414 | 135 | 7092 |  | CORR | CIGR | 03:28 | 04:54 | 04:34 | 28 | 818 | 12 | EXT |  | 0.89 | (c)
79778.071 | 11.331 | 11.316 | -0.114 | -0.129 | -33 | 377 | 326 | 0 | 104 | 7093 |  | CORR | CIGR | 05:45 | 06:51 | 06:43 | 25 | 718 | 12 | EXT |  | 0.89 | (c)
79834.215 | 0.135 | 0.122 | -11.445 | -11.458 | 969 | 1752 | 1473 | 969 | 122 | 7099 |  | CORR | CIGR | 02:08 | 04:15 | 03:29 | 30 | 1007 | 12 | EXT |  | 0.89 | (c)
79867.408 | 11.408 | 11.38 | -0.137 | -0.165 | -443 | -320 | 9 | 0 | 134 | 7101 |  | CORR | CIGR | 06:30 | 06:50 | 07:43 | 31 | 904 | 10 | EXT |  | 0.89 | (c)
79878.944 | 0.134 | 0.091 | -10.961 | -11.004 | 229 | 378 | 414 | 229 | 91 | 7103 |  | CORR | GENE | 06:32 | 06:56 | 07:02 | 55 | 371 | 10 | EXT |  | 0.89 | (c)
79923.72 | 0 | 0 | -11.055 | -11.055 | 214 | 479 | 557 | 214 | 0 | 7107 | Смещение кромок | GWAN |  | 10:16 | 10:59 | 11:12 | 0 | 686 | 15 | EXT | Смещение кромок Наружу Величина смещения - 2.4 мм. |  | (c)
80060.595 | 11.47 | 11.459 | -0.145 | -0.156 | -272 | -194 | -150 | 28 | 136 | 7118 |  | CORR | CIGR | 04:45 | 04:58 | 05:05 | 20 | 244 | 10 | EXT |  | 0.89 | (c)
80197.645 | 0.155 | 0.135 | -11.505 | -11.525 | 2197 | -1797 | -1587 | 910 | 135 | 7131 |  | CORR | CIGR | 06:01 | 07:17 | 07:51 | 32 | 1354 | 15 | EXT |  | 0.89 | (c)
80335.374 | 11.559 | 11.511 | -0.051 | -0.099 | -1664 | -1425 | -1326 | 988 | 5 | 7142 |  | CORR | GENE | 04:43 | 05:22 | 05:38 | 94 | 676 | 13 | EXT |  | 0.89 | (c)
80335.59 | 0.165 | 0.149 | -11.47 | -11.486 | -951 | 215 | 116 | 0 | 149 | 7143 |  | CORR | CIGR | 02:58 | 06:07 | 05:50 | 31 | 2134 | 15 | EXT |  | 0.89 | (c)
80370.147 | 11.472 | 11.455 | -0.138 | -0.155 | 1888 | 2128 | -2210 | 1848 | 125 | 7145 |  | CORR | CIGR | 02:04 | 02:43 | 03:03 | 30 | 725 | 12 | EXT |  | 0.89 | (c)
80370.16 | 11.485 | 11.473 | -0.125 | -0.137 | -1551 | -1218 | -1131 | 712 | 106 | 7145 |  | CORR | CIGR | 04:49 | 05:43 | 05:57 | 31 | 839 | 10 | EXT |  | 0.89 | (c)
80370.163 | 11.488 | 11.476 | -0.122 | -0.134 | -186 | -103 | -30 | 0 | 108 | 7145 |  | CORR | CIGR | 08:29 | 08:43 | 08:54 | 26 | 310 | 13 | EXT |  | 0.89 | (c)
80370.393 | 0.108 | 0.096 | -11.502 | -11.514 | 149 | 217 | 226 | 149 | 96 | 7146 |  | CORR | CIGR | 03:39 | 03:50 | 03:52 | 26 | 154 | 10 | EXT |  | 0.89 | (c)
80370.418 | 0.133 | 0.119 | -11.477 | -11.491 | 800 | 916 | 1282 | 800 | 119 | 7146 |  | CORR | CIGR | 05:24 | 05:43 | 06:42 | 24 | 964 | 13 | EXT |  | 0.89 | (c)
80381.802 | 11.517 | 11.483 | -0.093 | -0.127 | 668 | 1402 | 1244 | 668 | 77 | 7146 |  | CORR | GENE | 05:03 | 07:01 | 06:36 | 50 | 1153 | 11 | EXT |  | 0.89 | (c)
80382.014 | 0.119 | 0.104 | -11.276 | -11.291 | 1430 | 1638 | 1664 | 1430 | 104 | 7147 |  | CORR | CIGR | 05:59 | 06:32 | 06:36 | 29 | 468 | 11 | EXT |  | 0.89 | (c)
80459.101 | 11.496 | 11.486 | -0.149 | -0.159 | -2068 | -1531 | -1742 | 1415 | 140 | 7153 |  | CORR | CIGR | 07:17 | 08:44 | 08:10 | 19 | 654 | 15 | EXT |  | 0.89 | (c)
80492.823 | 0.103 | 0.047 | -11.532 | -11.588 | -435 | 89 | -68 | 0 | 47 | 7157 |  | CORR | GENE | 03:37 | 05:02 | 04:36 | 73 | 734 | 10 | EXT | Аномалия находится на упругопластическом изгибе: R=396 D, максимальное растяжение на 5.9 час. | 0.9 | (c)
80539.206 | 11.601 | 11.547 | -0.059 | -0.113 | 153 | 427 | 660 | 153 | 12 | 7160 |  | CORR | GENE | 06:40 | 07:24 | 08:02 | 101 | 1013 | 10 | EXT |  | 0.89 | (c)
80777.859 | 11.109 | 11.077 | -0.036 | -0.068 | -699 | -195 | -304 | 0 | 6 | 7181 |  | CORR | GENE | 04:10 | 05:31 | 05:14 | 62 | 791 | 11 | EXT |  | 0.89 | (c)
80789.506 | 0.121 | 0.111 | -11.519 | -11.529 | 2202 | -2045 | -2128 | 1998 | 111 | 7183 |  | CORR | CIGR | 06:34 | 07:09 | 06:55 | 26 | 261 | 12 | EXT |  | 0.89 | (c)
80831.175 | 7.515 | 7.224 | -3.845 | -4.136 | -170 | 313 | 199 | 0 | 3557 | 7186 |  | WRIN | GENE | 04:37 | 05:55 | 05:37 | 579 | 738 | 2.7 | N/A | Высота гофр: 38 мм (2,7%). Длина волны: 409 мм Аномалия находится вблизи продольного шва. |  | (a)
80839.99 | 4.97 | 4.722 | -6.32 | -6.568 | -99 | 615 | 509 | 0 | 4722 | 7187 |  | WRIN | GENE | 03:60 | 05:55 | 05:38 | 448 | 1215 | 2.3 | N/A | Высота гофр: 32 мм (2,3%). Длина волны: 402 мм Аномалия находится вблизи продольного шва. |  | (a)
81016.534 | 0.094 | 0.082 | -11.516 | -11.528 | -1097 | -937 | -980 | 862 | 82 | 7203 |  | CORR | CIGR | 05:49 | 06:15 | 06:08 | 37 | 235 | 11 | EXT |  | 0.89 | (c)
81016.591 | 0.151 | 0.139 | -11.459 | -11.471 | -1616 | -1537 | -1548 | 1480 | 139 | 7203 |  | CORR | CIGR | 04:25 | 04:38 | 04:36 | 23 | 136 | 15 | EXT |  | 0.89 | (c)
81016.592 | 0.152 | 0.135 | -11.458 | -11.475 | -1218 | -1116 | -1124 | 1031 | 135 | 7203 |  | CORR | CIGR | 05:29 | 05:46 | 05:45 | 33 | 187 | 10 | EXT |  | 0.89 | (c)
81028.208 | 0.158 | 0.145 | -10.257 | -10.27 | -1192 | -958 | -1011 | 831 | 145 | 7204 |  | CORR | CIGR | 05:32 | 06:10 | 06:01 | 24 | 361 | 13 | EXT |  | 0.89 | (c)
81045.109 | 6.644 | 6.624 | -4.636 | -4.656 | -340 | 557 | 152 | 0 | 4462 | 7205 |  | GOUG | GENE | 10:26 | 00:51 | 11:45 | 194 | 985 | 11 | EXT | Задир. |  | (c)
81174.351 | 10.991 | 10.973 | -0.154 | -0.172 | 112 | 329 | 572 | 112 | 140 | 7216 |  | CORR | CIGR | 02:25 | 02:60 | 03:39 | 32 | 921 | 10 | EXT |  | 0.89 | (c)
81174.648 | 0.143 | 0.129 | -11.497 | -11.511 | 991 | 1317 | 1324 | 991 | 129 | 7217 |  | CORR | CIGR | 02:49 | 03:41 | 03:42 | 24 | 666 | 14 | EXT |  | 0.89 | (c)
81186.169 | 0.024 | 0.01 | -10.746 | -10.76 | -1025 | -902 | -892 | 758 | 10 | 7218 |  | CORR | CIGR | 07:42 | 08:02 | 08:03 | 26 | 267 | 11 | EXT |  | 0.89 | (c)
81186.29 | 0.145 | 0.131 | -10.625 | -10.639 | 1591 | 2147 | 1955 | 1591 | 131 | 7218 |  | CORR | CIGR | 02:44 | 04:14 | 03:43 | 26 | 728 | 15 | EXT |  | 0.89 | (c)
81208.686 | 0.156 | 0.145 | -11.269 | -11.28 | -1382 | -1258 | -1171 | 961 | 145 | 7220 |  | CORR | CIGR | 07:59 | 08:19 | 08:33 | 27 | 421 | 10 | EXT |  | 0.89 | (c)
81276.63 | 0 | -0.063 | -10.255 | -10.318 | 1357 | 1583 | 1531 | 1357 |  | 7226 | Нарушение формы кольцевого шва | GWAN |  | 02:31 | 03:08 | 02:59 | 0 | 349 |  | EXT | Нарушение формы кольцевого шва Аномалия находится на упругопластическом изгибе: R=430 D, максимальное растяжение на 6.1 час. |  | (c)
81276.63 | 0 | -0.036 | -10.255 | -10.291 | -391 | -213 | 235 | 0 |  | 7226 | Нарушение формы кольцевого шва | GWAN |  | 09:49 | 10:18 | 11:30 | 0 | 1252 |  | EXT | Нарушение формы кольцевого шва Аномалия находится на упругопластическом изгибе: R=430 D, максимальное растяжение на 6.1 час. |  | (c)
81523 | 11.49 | 11.477 | -0.14 | -0.153 | -124 | -8 | -25 | 0 | 128 | 7247 |  | CORR | CIGR | 08:15 | 08:34 | 08:31 | 25 | 198 | 11 | EXT |  | 0.89 | (c)
81649.338 | 1.008 | 0.814 | -10.037 | -10.231 | 705 | 1186 | 1048 | 705 | 814 | 7259 |  | DENT | GENE | 04:29 | 05:46 | 05:24 | 591 | 685 | 0.6 | N/A | Глубина вмятины: 9 мм (0,6%). Линейка: 59 см в (81 см; 05:46 ч:мин) |  | (c)
81704.945 | 0 | -0.039 | -11.125 | -11.164 | 1083 | -1778 | 2030 | 1083 |  | 7264 | Нарушение формы кольцевого шва | GWAN |  | 06:02 | 10:21 | 08:35 | 0 | 1895 |  | EXT | Нарушение формы кольцевого шва Аномалия находится на упругопластическом изгибе: R=673 D, максимальное растяжение на 3.9 час. |  | (c)
81705.052 | 0.107 | 0.03 | -11.018 | -11.095 | -279 | -75 | 171 | 0 | 30 | 7264 |  | CORR | GENE | 02:23 | 02:56 | 03:35 | 92 | 900 | 10 | EXT | Аномалия находится на упругопластическом изгибе: R=673 D, максимальное растяжение на 3.9 час. | 0.89 | (c)
81715.962 | 11.017 | 10.996 | -0.108 | -0.129 | 94 | 181 | 346 | 94 | 71 | 7264 |  | CORR | GENE | 03:23 | 03:37 | 04:03 | 58 | 505 | 10 | EXT |  | 0.89 | (c)
81716.139 | 0.069 | 0.016 | -11.571 | -11.624 | 1733 | -1623 | -1951 | 1174 | 16 | 7265 |  | CORR | GENE | 05:38 | 08:36 | 07:43 | 108 | 1554 | 13 | EXT |  | 0.9 | (c)
81716.183 | 0.113 | 0.075 | -11.527 | -11.565 | 1059 | 1247 | 1283 | 1059 | 75 | 7265 |  | CORR | CIGR | 03:49 | 04:20 | 04:25 | 51 | 448 | 10 | EXT |  | 0.89 | (c)
81727.599 | 11.529 | 11.509 | -0.111 | -0.131 | 969 | 1135 | 1232 | 969 | 39 | 7265 |  | CORR | GENE | 03:35 | 04:01 | 04:17 | 92 | 527 | 11 | EXT |  | 0.89 | (c)
81727.71 | 0 | -0.029 | -9.205 | -9.234 | 1713 | -2098 | 2206 | 1713 |  | 7266 | Нарушение формы кольцевого шва | GWAN |  | 01:43 | 03:28 | 03:02 | 0 | 985 |  | EXT | Нарушение формы кольцевого шва |  | (c)
81747.578 | 10.663 | 10.648 | -0.132 | -0.147 | -1816 | -1744 | -1609 | 1403 | 124 | 7267 |  | CORR | CIGR | 02:58 | 03:10 | 03:32 | 23 | 413 | 10 | EXT |  | 0.89 | (c)
81894.805 | 0 | -0.048 | -11.63 | -11.678 | -1997 | -1102 | -445 | 0 |  | 7281 | Нарушение формы кольцевого шва | GWAN |  | 02:12 | 04:37 | 06:22 | 0 | 3103 |  | EXT | Нарушение формы кольцевого шва |  | (c)
81929.34 | 0 | -0.042 | -11.635 | -11.677 | 557 | 1380 | 1344 | 557 |  | 7284 | Нарушение формы кольцевого шва | GWAN |  | 01:08 | 03:21 | 03:15 | 0 | 1575 |  | EXT | Нарушение формы кольцевого шва Аномалия находится на упругопластическом изгибе: R=776 D, максимальное растяжение на 6.4 час. |  | (c)
81934.232 | 4.892 | 3.919 | -6.743 | -7.716 | 1380 | 1496 | 1496 | 1380 | 3919 | 7284 |  | ARTD | GENE | 03:21 | 03:40 | 03:40 | 2672 | 233 |  | EXT | Эквивалент потери металла 10%. Аномалия находится на упругопластическом изгибе: R=530 D, максимальное растяжение на 6.4 час. |  | (c)
81952.568 | 0.138 | 0.125 | -11.037 | -11.05 | -1845 | -1505 | -1359 | 874 | 125 | 7286 |  | CORR | CIGR | 06:33 | 07:28 | 07:52 | 26 | 971 | 11 | EXT | Аномалия находится на упругопластическом изгибе: R=503 D, максимальное растяжение на 5.9 час. | 0.89 | (c)
81952.574 | 0.144 | 0.132 | -11.031 | -11.043 | 1243 | 1565 | 1839 | 1243 | 132 | 7286 |  | CORR | CIGR | 02:52 | 03:44 | 04:28 | 27 | 1193 | 10 | EXT | Аномалия находится на упругопластическом изгибе: R=503 D, максимальное растяжение на 5.9 час. | 0.89 | (c)
82005.984 | 8.909 | 8.784 | -2.461 | -2.586 | 557 | 757 | 717 | 557 | 2342 | 7290 |  | DENT | GENE | 02:25 | 02:57 | 02:51 | 244 | 320 | 1.3 | N/A | Глубина вмятины: 19 мм (1,3%). Линейка: 24 см в (878 см; 02:57 ч:мин) |  | (c)
82021.705 | 1.755 | 1.642 | -9.87 | -9.983 | 1959 | 2181 | 2130 | 1959 | 1642 | 7292 |  | DENT | GENE | 02:36 | 03:12 | 03:03 | 396 | 342 | 0.6 | N/A | Глубина вмятины: 9 мм (0,6%). Линейка: 40 см в (164 см; 03:12 ч:мин) |  | (c)
82322.281 | 6.296 | 6.102 | -5.289 | -5.483 | 1500 | 1873 | 1787 | 1500 | 5087 | 7318 |  | DENT | GENE | 04:51 | 05:52 | 05:38 | 396 | 576 | 0.6 | N/A | Глубина вмятины: 8 мм (0,6%). Линейка: 40 см в (610 см; 05:52 ч:мин) |  | (c)
82407.601 | 0.101 | 0.027 | -11.524 | -11.598 | -890 | 711 | 397 | 0 | 27 | 7326 |  | CORR | GENE | 01:38 | 05:56 | 05:06 | 125 | 2574 | 11 | EXT |  | 0.9 | (c)
82475.696 | 11.236 | 11.183 | -0.019 | -0.072 | -1584 | -1212 | -877 | 170 | 7 | 7331 |  | CORR | GENE | 04:25 | 05:25 | 06:19 | 65 | 1415 | 11 | EXT |  | 0.89 | (c)
82793.359 | 0.039 | 0.004 | -11.316 | -11.351 | -479 | -458 | -457 | 436 | 4 | 7360 |  | ARTD | AXGR | 11:01 | 11:04 | 11:04 | 163 | 43 |  | EXT | Эквивалент потери металла 12%. |  | (c)
82918.315 | 11.115 | 11.104 | -0.145 | -0.156 | 751 | 1394 | 1272 | 751 | 129 | 7370 |  | CORR | CIGR | 07:04 | 08:48 | 08:28 | 27 | 1042 | 11 | EXT |  | 0.89 | (c)
82964.576 | 11.486 | 11.426 | -0.009 | -0.069 | 963 | 1284 | 1393 | 963 | 4 | 7374 |  | CORR | GENE | 05:15 | 06:06 | 06:24 | 65 | 859 | 10 | EXT | Аномалия находится на отводе. | 0.89 | (c)
82998.379 | 11.164 | 11.158 | -0.131 | -0.137 | 923 | 981 | 987 | 923 | 121 | 7377 |  | CORR | CIGR | 07:59 | 08:09 | 08:10 | 16 | 127 | 13 | EXT |  | 0.89 | (c)
83009.982 | 11.472 | 11.463 | -0.148 | -0.157 | -708 | -422 | -479 | 251 | 137 | 7378 |  | CORR | CIGR | 07:29 | 08:16 | 08:06 | 20 | 458 | 12 | EXT |  | 0.89 | (c)
83159.541 | 0.076 | 0.022 | -11.494 | -11.548 | -227 | 486 | 214 | 0 | 22 | 7392 |  | CORR | GENE | 03:27 | 05:22 | 04:38 | 124 | 883 | 11 | EXT |  | 0.9 | (c)
83170.964 | 11.499 | 11.455 | -0.071 | -0.115 | 973 | 1249 | 1185 | 973 | 50 | 7392 |  | CORR | GENE | 06:40 | 07:25 | 07:15 | 65 | 424 | 11 | EXT |  | 0.89 | (c)
83171.163 | 0.128 | 0.115 | -11.167 | -11.18 | -1603 | -1487 | -1448 | 1293 | 115 | 7393 |  | CORR | CIGR | 06:22 | 06:41 | 06:47 | 23 | 310 | 13 | EXT |  | 0.89 | (c)
83375.073 | 0.048 | 0.031 | -11.587 | -11.604 | -737 | -638 | -561 | 386 | 31 | 7411 |  | CORR | GENE | 06:14 | 06:30 | 06:42 | 56 | 351 | 11 | EXT |  | 0.89 | (c)
83448.192 | 4.492 | 4.381 | -7.098 | -7.209 | 1817 | 1968 | 1943 | 1817 | 4381 | 7417 |  | ARTD | GENE | 02:07 | 02:31 | 02:27 | 209 | 253 |  | EXT | Эквивалент потери металла 10%. |  | (c)
83451.605 | 7.905 | 7.811 | -3.685 | -3.779 | -2096 | -1968 | -1999 | 1901 | 3614 | 7417 |  | ARTD | GENE | 03:35 | 03:56 | 03:51 | 165 | 195 |  | EXT | Эквивалент потери металла 10%. |  | (c)
83487.832 | 11.347 | 11.304 | -0.018 | -0.061 | 374 | 1204 | 939 | 374 | 6 | 7420 |  | CORR | GENE | 04:55 | 07:09 | 06:27 | 55 | 1131 | 13 | EXT |  | 0.89 | (c)
83498.988 | 0.093 | 0.087 | -11.297 | -11.303 | 289 | 446 | 440 | 289 | 87 | 7422 |  | CORR | CIGR | 01:49 | 02:15 | 02:14 | 34 | 302 | 10 | EXT |  | 0.89 | (c)
83620.323 | 7.198 | 7.17 | -3.667 | -3.695 | 140 | 212 | 280 | 140 | 3640 | 7432 |  | CORR | GENE | 05:29 | 05:41 | 05:52 | 55 | 280 | 11 | EXT |  | 0.89 | (c)
83620.734 | 7.609 | 7.574 | -3.256 | -3.291 | 289 | 447 | 434 | 289 | 3243 | 7432 |  | CORR | GENE | 05:53 | 06:18 | 06:16 | 48 | 291 | 12 | EXT |  | 0.89 | (c)
83692.946 | 0.041 | 0.024 | -11.389 | -11.406 | -1086 | -322 | -408 | 0 | 24 | 7439 |  | CORR | GENE | 03:46 | 05:49 | 05:35 | 59 | 1354 | 11 | EXT |  | 0.89 | (c)
83749.355 | 0.05 | 0.023 | -11.235 | -11.262 | 1048 | 1202 | 1244 | 1048 | 23 | 7444 |  | CORR | GENE | 03:31 | 03:56 | 04:02 | 55 | 391 | 12 | EXT |  | 0.89 | (c)
83839.202 | 11.227 | 11.213 | -0.048 | -0.062 | 27 | 112 | 219 | 27 | 35 | 7451 |  | CORR | CIGR | 05:39 | 05:53 | 06:10 | 27 | 384 | 10 | EXT |  | 0.89 | (c)
83850.715 | 11.465 | 11.423 | -0.05 | -0.092 | -881 | -457 | -476 | 71 | 41 | 7452 |  | CORR | GENE | 05:28 | 06:36 | 06:33 | 51 | 810 | 10 | EXT |  | 0.89 | (c)
83952.058 | 0.028 | 0.014 | -11.257 | -11.271 | -45 | 339 | 233 | 0 | 14 | 7462 |  | CORR | GENE | 04:42 | 05:44 | 05:27 | 81 | 556 | 11 | EXT |  | 0.89 | (c)
84312.854 | 10.479 | 10.391 | -0.056 | -0.144 | 219 | 813 | 915 | 219 | 35 | 7493 |  | CORR | GENE | 03:46 | 05:22 | 05:38 | 109 | 1391 | 12 | EXT | Аномалия находится на отводе. | 0.89 | (c)
84347.724 | 11.594 | 11.518 | -0.046 | -0.122 | -1771 | -1185 | -1186 | 602 | 12 | 7496 |  | CORR | GENE | 02:41 | 04:15 | 04:15 | 110 | 1169 | 13 | EXT |  | 0.9 | (c)
84359.214 | 11.444 | 11.423 | -0.141 | -0.162 | 1971 | -2198 | 2182 | 1971 | 121 | 7497 |  | CORR | CIGR | 03:11 | 03:58 | 03:45 | 41 | 423 | 10 | EXT |  | 0.89 | (c)
84370.558 | 11.203 | 11.163 | -0.032 | -0.072 | -2165 | -1874 | -1949 | 1733 | 23 | 7498 |  | CORR | GENE | 00:02 | 00:49 | 00:37 | 49 | 432 | 11 | EXT |  | 0.89 | (c)
84442.706 | 6.301 | 6.258 | -4.999 | -5.042 | -1586 | -1548 | -1546 | 1507 | 4960 | 7505 |  | DENT | GENE | 01:18 | 01:24 | 01:24 | 82 | 78 | 0.1 | N/A | Глубина вмятины: 2 мм (0,1%). Линейка: 8 см в (626 см; 01:24 ч:мин) Аномалия находится вблизи дефекта потери металла. |  | (c)
84442.726 | 6.321 | 6.289 | -4.979 | -5.011 | -1527 | -1512 | -1519 | 1510 | 4940 | 7505 |  | GOUG | AXGR | 01:28 | 01:30 | 01:29 | 71 | 16 | 7 | EXT | Задир. |  | (c)
84502.527 | 0.012 | 0.008 | -11.313 | -11.317 | -157 | 206 | 50 | 0 | 8 | 7511 |  | CORR | GENE | 07:46 | 08:45 | 08:20 | 54 | 416 | 11 | EXT |  | 0.89 | (c)
84513.921 | 0.081 | 0.031 | -11.044 | -11.094 | -396 | -160 | -200 | 5 | 31 | 7512 |  | CORR | GENE | 03:02 | 03:40 | 03:34 | 76 | 390 | 12 | EXT |  | 0.89 | (c)
84536.135 | 0 | -0.038 | -11.505 | -11.543 | -632 | -308 | -295 | 0 |  | 7514 | Нарушение формы кольцевого шва | GWAN |  | 02:34 | 03:26 | 03:28 | 0 | 674 |  | EXT | Нарушение формы кольцевого шва |  | (c)
84536.135 | 0 | -0.022 | -11.505 | -11.527 | 317 | 734 | 691 | 317 |  | 7514 | Нарушение формы кольцевого шва | GWAN |  | 05:07 | 06:14 | 06:07 | 0 | 749 |  | EXT | Нарушение формы кольцевого шва |  | (c)
84604.605 | 11.48 | 11.463 | -0.145 | -0.162 | -1250 | -663 | -921 | 591 | 133 | 7519 |  | CORR | CIGR | 02:20 | 03:55 | 03:14 | 29 | 659 | 13 | EXT |  | 0.89 | (c)
84604.607 | 11.482 | 11.464 | -0.143 | -0.161 | 568 | 656 | 780 | 568 | 131 | 7519 |  | CORR | CIGR | 07:14 | 07:28 | 07:48 | 30 | 424 | 9 | EXT |  | 0.89 | (c)
84678.933 | 6.138 | 5.976 | -5.487 | -5.649 | -935 | -671 | -762 | 590 | 5375 | 7526 |  | DENT | GENE | 04:02 | 04:45 | 04:30 | 274 | 345 | 0.4 | N/A | Глубина вмятины: 5 мм (0,4%). Линейка: 27 см в (598 см; 04:45 ч:мин) |  | (c)
84718.965 | 0 | -0.036 | -9.91 | -9.946 | -418 | 1173 | 595 | 0 |  | 7530 | Коррозия на шве | GWAN | GENE | 02:58 | 07:14 | 05:41 | 59 | 2025 | 14 | N/A | Коррозия на шве |  | (c)
84736.196 | 7.321 | 7.199 | -3.784 | -3.906 | 1209 | 1551 | 1425 | 1209 | 3704 | 7531 |  | DENT | GENE | 05:12 | 06:07 | 05:47 | 202 | 432 | 0.4 | N/A | Глубина вмятины: 5 мм (0,4%). Линейка: 20 см в (720 см; 06:07 ч:мин) |  | (c)
84751.472 | 11.492 | 11.481 | -0.153 | -0.164 | 1811 | 1902 | 2030 | 1811 | 145 | 7532 |  | CORR | CIGR | 08:28 | 08:43 | 09:03 | 19 | 439 | 12 | EXT | Аномалия находится на отводе. | 0.89 | (c)
84751.477 | 11.497 | 11.485 | -0.148 | -0.16 | 139 | 368 | 311 | 139 | 137 | 7532 |  | CORR | CIGR | 03:58 | 04:35 | 04:26 | 23 | 344 | 11 | EXT | Аномалия находится на отводе. | 0.89 | (c)
84796.605 | 0 | -0.04 | -11.36 | -11.4 | -692 | -512 | -494 | 296 |  | 7537 | Нарушение формы кольцевого шва | GWAN |  | 03:54 | 04:23 | 04:26 | 0 | 396 |  | EXT | Нарушение формы кольцевого шва |  | (c)
84796.605 | 0 | -0.03 | -11.36 | -11.39 | -106 | 96 | 74 | 0 | 0 | 7537 | Подгиб кромки со смещением | GWAN |  | 05:29 | 06:02 | 05:58 | 0 | 361 | 27 | EXT | Подгиб кромки со смещением Величина смещения - 4.2 мм. |  | (c)
84796.605 | 0 | -0.043 | -11.36 | -11.403 | 277 | 448 | 399 | 277 |  | 7537 | Нарушение формы кольцевого шва | GWAN |  | 06:31 | 06:58 | 06:51 | 0 | 246 |  | EXT | Нарушение формы кольцевого шва |  | (c)
84853.615 | 11.49 | 11.472 | -0.14 | -0.158 | 1862 | 2046 | 1956 | 1862 | 138 | 7541 |  | CORR | CIGR | 05:51 | 06:20 | 06:06 | 20 | 189 | 15 | EXT |  | 0.89 | (c)
84853.77 | 0.015 | 0.015 | -11.495 | -11.495 | -1258 | -847 | -1009 | 760 | 15 | 7542 |  | CORR | CIGR | 05:17 | 06:23 | 05:57 | 42 | 498 | 15 | EXT | Аномалия находится на отводе. | 0.89 | (c)
84989.789 | 0.029 | 0.005 | -11.156 | -11.18 | -1176 | -32 | -256 | 0 | 5 | 7554 |  | CORR | GENE | 03:35 | 06:39 | 06:03 | 75 | 1841 | 14 | EXT |  | 0.89 | (c)
85088.688 | 8.898 | 8.718 | -2.557 | -2.737 | 1886 | -2221 | 2114 | 1886 | 2431 | 7562 |  | DENT | GENE | 04:51 | 05:48 | 05:28 | 306 | 455 | 0.4 | N/A | Глубина вмятины: 5 мм (0,4%). Линейка: 31 см в (872 см; 05:48 ч:мин) |  | (c)
85188.453 | 5.973 | 5.804 | -5.322 | -5.491 | -396 | -230 | -268 | 141 | 5188 | 7571 |  | DENT | GENE | 05:32 | 05:59 | 05:52 | 303 | 255 | 0.4 | N/A | Глубина вмятины: 6 мм (0,4%). Линейка: 30 см в (580 см; 05:59 ч:мин) Аномалия находится вблизи продольного шва. |  | (c)
85197.153 | 3.378 | 3.063 | -7.077 | -7.392 | 528 | 785 | 693 | 528 | 3063 | 7572 |  | DENT | GENE | 05:33 | 06:14 | 05:59 | 667 | 330 | 0.8 | N/A | Глубина вмятины: 11 мм (0,8%). Линейка: 67 см в (306 см; 06:14 ч:мин) |  | (c)
85210.481 | 6.251 | 6.131 | -5.304 | -5.424 | -1820 | -1616 | -1670 | 1521 | 5199 | 7573 |  | DENT | GENE | 04:21 | 04:54 | 04:45 | 225 | 299 | 0.3 | N/A | Глубина вмятины: 4 мм (0,3%). Линейка: 23 см в (613 см; 04:54 ч:мин) |  | (c)
85260.97 | 11.545 | 11.515 | -0.11 | -0.14 | 326 | 783 | 659 | 326 | 48 | 7577 |  | CORR | GENE | 05:11 | 06:24 | 06:04 | 92 | 665 | 11 | EXT |  | 0.89 | (c)
85306.24 | 0 | -0.048 | -11.59 | -11.638 | -460 | 170 | 120 | 0 |  | 7582 | Нарушение формы кольцевого шва | GWAN |  | 07:37 | 09:19 | 09:11 | 0 | 1160 |  | EXT | Нарушение формы кольцевого шва |  | (c)
85396.144 | 11.089 | 11.065 | -0.046 | -0.07 | 472 | 588 | 566 | 472 | 19 | 7589 |  | CORR | GENE | 08:49 | 09:08 | 09:04 | 51 | 189 | 15 | EXT |  | 0.89 | (c)
85396.19 | 0 | -0.039 | -10.77 | -10.809 | 972 | 1110 | 1078 | 972 |  | 7590 | Коррозия на шве | GWAN | GENE | 07:48 | 08:10 | 08:05 | 76 | 213 | 20 | N/A | Коррозия на шве |  | (c)
85407.106 | 0.146 | 0.107 | -10.624 | -10.663 | 1219 | 1264 | 1332 | 1219 | 107 | 7591 |  | CORR | CIGR | 06:21 | 06:29 | 06:39 | 44 | 226 | 20 | EXT | Аномалия находится на отводе. | 0.89 | (c)
85407.108 | 0.148 | 0.139 | -10.622 | -10.631 | 1495 | 1569 | 1550 | 1495 | 139 | 7591 |  | CORR | CIGR | 07:06 | 07:18 | 07:15 | 22 | 110 | 9 | EXT | Аномалия находится на отводе. | 0.89 | (c)
85486.877 | 0.082 | 0.054 | -11.583 | -11.611 | -221 | 11 | -39 | 0 | 54 | 7598 |  | CORR | GENE | 07:27 | 08:05 | 07:56 | 88 | 363 | 9 | EXT |  | 0.89 | (c)
85486.906 | 0.111 | 0.096 | -11.554 | -11.569 | -1767 | -1653 | -1686 | 1605 | 96 | 7598 |  | CORR | CIGR | 03:18 | 03:36 | 03:31 | 28 | 162 | 13 | EXT |  | 0.89 | (c)
85498.331 | 11.536 | 11.505 | -0.129 | -0.16 | -369 | 33 | -108 | 0 | 91 | 7598 |  | CORR | GENE | 07:03 | 08:08 | 07:45 | 69 | 521 | 11 | EXT |  | 0.89 | (c)
85533.149 | 11.384 | 11.37 | -0.156 | -0.17 | 706 | 888 | 960 | 706 | 138 | 7601 |  | CORR | CIGR | 07:52 | 08:21 | 08:33 | 32 | 508 | 9 | EXT |  | 0.89 | (c)
85533.155 | 11.39 | 11.374 | -0.15 | -0.166 | -1054 | -919 | -754 | 453 | 134 | 7601 |  | CORR | CIGR | 03:08 | 03:30 | 03:56 | 32 | 601 | 13 | EXT |  | 0.89 | (c)
85533.428 | 0.123 | 0.083 | -11.492 | -11.532 | -1801 | -1717 | -1699 | 1596 | 83 | 7602 |  | CORR | GENE | 03:04 | 03:18 | 03:21 | 53 | 205 | 14 | EXT |  | 0.89 | (c)
85544.909 | 11.604 | 11.561 | -0.011 | -0.054 | -906 | -762 | -773 | 640 | 8 | 7602 |  | CORR | CIGR | 05:29 | 05:52 | 05:50 | 46 | 266 | 13 | EXT |  | 0.89 | (c)
85544.92 | 0 | -0.025 | -11.45 | -11.475 | 1013 | 1072 | 1077 | 1013 |  | 7603 | Коррозия на шве | GWAN | GENE | 04:52 | 05:02 | 05:02 | 74 | 127 | 11 | EXT | Коррозия на шве |  | (c)
85544.92 | 0 | -0.02 | -11.45 | -11.47 | 1454 | 1787 | 1778 | 1454 |  | 7603 | Коррозия на шве | GWAN | CIGR | 06:03 | 06:57 | 06:55 | 47 | 647 | 12 | N/A | Коррозия на шве |  | (c)
85545.028 | 0.108 | 0.081 | -11.342 | -11.369 | 1111 | 1545 | 1448 | 1111 | 81 | 7603 |  | CORR | GENE | 05:08 | 06:18 | 06:02 | 56 | 674 | 10 | EXT |  | 0.89 | (c)
85562.106 | 5.736 | 5.472 | -5.889 | -6.153 | 309 | 703 | 546 | 309 | 5472 | 7604 |  | DENT | GENE | 04:32 | 05:36 | 05:11 | 621 | 473 | 0.3 | N/A | Глубина вмятины: 4 мм (0,3%). Линейка: 62 см в (547 см; 05:36 ч:мин) |  | (c)
85567.995 | 0 | -0.023 | -11.655 | -11.678 | -1650 | -894 | -1178 | 707 |  | 7605 | Коррозия на шве | GWAN | GENE | 02:05 | 04:07 | 03:21 | 54 | 943 | 14 | N/A | Коррозия на шве |  | (c)
85579.507 | 11.512 | 11.497 | -0.143 | -0.158 | -296 | 610 | 435 | 0 | 122 | 7605 |  | CORR | CIGR | 05:44 | 08:10 | 07:41 | 36 | 1461 | 13 | EXT |  | 0.89 | (c)
85579.65 | 0 | -0.033 | -11.28 | -11.313 | 428 | 777 | 719 | 428 |  | 7606 | Коррозия на шве | GWAN | GENE | 06:40 | 07:37 | 07:27 | 68 | 582 | 14 | N/A | Коррозия на шве |  | (c)
85579.65 | 0 | -0.03 | -11.28 | -11.31 | 1433 | 1618 | 1543 | 1433 |  | 7606 | Нарушение формы кольцевого шва | GWAN |  | 09:23 | 09:52 | 09:40 | 0 | 218 |  | EXT | Нарушение формы кольцевого шва |  | (c)
85603.96 | 1.695 | 0.015 | -9.305 | -10.985 | -1218 | 992 | 1013 | 0 |  | 7608 |  | OVAL |  | 00:00 | 05:57 | 06:00 | 4422 |  |  | N/A | Овальность: 0,01 |  | (c)
85604.536 | 2.271 | 2.085 | -8.729 | -8.915 | 422 | 1014 | 907 | 422 | 2085 | 7608 |  | WRIN | GENE | 04:25 | 06:00 | 05:43 | 351 | 969 | 1.7 | N/A | Высота гофр: 24 мм (1,7%). Длина волны: 332 мм |  | (b)
85633.418 | 8.518 | 8.379 | -2.947 | -3.086 | 215 | 450 | 372 | 215 | 2834 | 7610 |  | DENT | GENE | 04:30 | 05:08 | 04:56 | 252 | 312 | 0.4 | N/A | Глубина вмятины: 5 мм (0,4%). Линейка: 25 см в (838 см; 05:08 ч:мин) |  | (c)
85662.247 | 3.212 | 3.077 | -7.813 | -7.948 | -307 | 39 | -95 | 0 | 3077 | 7613 |  | DENT | GENE | 04:48 | 05:44 | 05:22 | 740 | 424 | 0.4 | N/A | Глубина вмятины: 5 мм (0,4%). Линейка: 74 см в (308 см; 05:44 ч:мин) Аномалия находится вблизи продольного шва. |  | (c)
85669.936 | 10.901 | 10.885 | -0.124 | -0.14 | 37 | 115 | 85 | 37 | 107 | 7613 |  | CORR | CIGR | 05:43 | 05:56 | 05:51 | 33 | 96 | 12 | EXT |  | 0.89 | (c)
85669.997 | 10.962 | 10.929 | -0.063 | -0.096 | 231 | 266 | 540 | 231 | 15 | 7613 |  | CORR | GENE | 06:15 | 06:20 | 07:05 | 81 | 617 | 9 | EXT |  | 0.89 | (c)
85704.11 | 0 | -0.037 | -11.435 | -11.472 | 2100 | 2189 | 2177 | 2100 |  | 7617 | Коррозия на шве | GWAN | GENE | 01:12 | 01:26 | 01:24 | 77 | 153 | 19 | N/A | Коррозия на шве |  | (c)
85704.11 | 0 | 0 | -11.435 | -11.435 | -900 | -90 | -6 | 0 | 0 | 7617 | Смещение кромок | GWAN |  | 05:08 | 07:19 | 07:32 | 0 | 1789 | 15 | EXT | Смещение кромок Наружу Величина смещения - 2.4 мм. |  | (c)
85783.88 | 11.51 | 11.46 | -0.015 | -0.065 | -1204 | -1063 | -961 | 717 | 4 | 7623 |  | CORR | GENE | 04:49 | 05:12 | 05:29 | 61 | 486 | 14 | EXT |  | 0.89 | (c)
85795.256 | 11.361 | 11.346 | -0.059 | -0.074 | -1353 | -1242 | -1269 | 1185 | 32 | 7624 |  | CORR | CIGR | 05:02 | 05:20 | 05:16 | 42 | 168 | 15 | EXT | Аномалия находится на отводе. | 0.89 | (c)
85795.372 | 0.057 | 0.022 | -9.793 | -9.828 | 1629 | 2037 | 1927 | 1629 | 22 | 7625 |  | CORR | GENE | 04:18 | 05:24 | 05:06 | 51 | 596 | 15 | EXT |  | 0.89 | (c)
85805.108 | 9.793 | 9.761 | -0.057 | -0.089 | -1715 | -1445 | -1421 | 1126 | 23 | 7625 |  | CORR | GENE | 07:18 | 08:02 | 08:06 | 66 | 590 | 9 | EXT |  | 0.89 | (c)
85805.165 | 0 | -0.058 | -9.36 | -9.418 | 2204 | -1958 | -1914 | 1571 |  | 7626а | Коррозия на шве | GWAN | GENE | 03:16 | 04:04 | 04:11 | 102 | 687 | 10 | N/A | Коррозия на шве Аномалия находится на отводе. |  | (c)
85814.525 | 0 | -0.034 | -2.119 | -2.153 | -1764 | -1459 | -1445 | 1126 |  | 7626б | Нарушение формы кольцевого шва | GWAN |  | 01:06 | 01:55 | 01:57 | 0 | 638 |  | EXT | Нарушение формы кольцевого шва Аномалия находится на отводе. |  | (c)
85814.791 | 0.266 | 0.085 | -1.853 | -2.034 | -205 | -96 | -141 | 78 | 85 | 7626б |  | CORR | GENE | 05:17 | 05:35 | 05:28 | 495 | 127 | 9 | EXT |  | 0.93 | (c)
85815.265 | 0.74 | 0.662 | -1.379 | -1.457 | 16 | 256 | 227 | 16 | 662 | 7626б |  | CORR | GENE | 05:53 | 06:32 | 06:27 | 417 | 422 | 11 | EXT |  | 0.94 | (c)
85815.331 | 0.806 | 0.611 | -1.313 | -1.508 | -530 | -440 | -290 | 49 | 611 | 7626б |  | CORR | GENE | 04:25 | 04:39 | 05:04 | 335 | 481 | 10 | EXT |  | 0.92 | (c)
85815.98 | 1.455 | 1.41 | -0.664 | -0.709 | -601 | 174 | -53 | 0 | 436 | 7626б |  | CORR | GENE | 04:13 | 06:19 | 05:42 | 273 | 1097 | 10 | EXT |  | 0.92 | (c)
85816.411 | 1.886 | 1.723 | -0.233 | -0.396 | -542 | -389 | -62 | 0 | 121 | 7626б |  | CORR | GENE | 04:23 | 04:48 | 05:40 | 275 | 959 | 13 | EXT |  | 0.93 | (c)
85816.644 | 0 | -0.035 | -11.251 | -11.286 | 2024 | 766 | -231 | 1976 |  | 7627а | Нарушение формы кольцевого шва | GWAN |  | 08:57 | 05:34 | 14:53 | 0 | 4413 |  | EXT | Нарушение формы кольцевого шва |  | (c)
85918.546 | 0.056 | 0.023 | -11.124 | -11.157 | -160 | 92 | 197 | 0 | 23 | 7636 |  | CORR | CIGR | 03:44 | 04:25 | 04:41 | 46 | 714 | 10 | EXT | Аномалия находится на упругопластическом изгибе: R=887 D, максимальное растяжение на 4.8 час. | 0.89 | (c)
85929.629 | 11.139 | 11.097 | -0.041 | -0.083 | -410 | 14 | -80 | 0 | 19 | 7636 |  | CORR | GENE | 03:04 | 04:12 | 03:57 | 64 | 661 | 14 | EXT |  | 0.89 | (c)
85929.638 | 11.148 | 11.106 | -0.032 | -0.074 | 427 | 581 | 878 | 427 | 11 | 7636 |  | CORR | GENE | 05:19 | 05:43 | 06:31 | 63 | 903 | 9 | EXT |  | 0.89 | (c)
85987.055 | 0 | -0.037 | -11.15 | -11.187 | 658 | 1354 | 1277 | 658 |  | 7642 | Нарушение формы кольцевого шва | GWAN |  | 05:58 | 07:51 | 07:38 | 0 | 1238 |  | EXT | Нарушение формы кольцевого шва Аномалия находится на упругопластическом изгибе: R=291 D, максимальное растяжение на 11.8 час. |  | (c)
86020.82 | 0 | -0.026 | -11.495 | -11.521 | -1482 | -1343 | -1314 | 1146 |  | 7645 | Нарушение формы кольцевого шва | GWAN |  | 01:25 | 01:48 | 01:52 | 0 | 336 |  | EXT | Нарушение формы кольцевого шва |  | (c)
86020.82 | 0 | -0.051 | -11.495 | -11.546 | -606 | 480 | 305 | 0 |  | 7645 | Нарушение формы кольцевого шва | GWAN |  | 03:47 | 06:42 | 06:14 | 0 | 1822 |  | EXT | Нарушение формы кольцевого шва |  | (c)
86032.315 | 0 | -0.041 | -11.405 | -11.446 | 2121 | -492 | -339 | 1662 |  | 7646 | Нарушение формы кольцевого шва | GWAN |  | 10:51 | 03:50 | 16:14 | 0 | 4002 |  | EXT | Нарушение формы кольцевого шва |  | (c)
86066.817 | 11.492 | 11.475 | -0.143 | -0.16 | -2183 | -1742 | -1856 | 1528 | 126 | 7648 |  | CORR | CIGR | 02:21 | 03:32 | 03:14 | 34 | 655 | 13 | EXT |  | 0.89 | (c)
86078.198 | 11.238 | 11.225 | -0.152 | -0.165 | -841 | 0 | -213 | 0 | 128 | 7649 |  | CORR | CIGR | 06:17 | 08:33 | 07:59 | 37 | 1257 | 11 | EXT |  | 0.89 | (c)
86078.204 | 11.244 | 11.231 | -0.146 | -0.159 | -1701 | -1371 | -1399 | 1096 | 135 | 7649 |  | CORR | CIGR | 03:59 | 04:52 | 04:47 | 24 | 605 | 15 | EXT |  | 0.89 | (c)
86236.8 | 0 | 0 | -10.645 | -10.645 | 828 | 1042 | 1178 | 828 | 0 | 7664 | Смещение кромок | GWAN |  | 09:20 | 09:54 | 10:16 | 0 | 701 | 17 | EXT | Смещение кромок Вовнутрь Величина смещения - 2.7 мм. |  | (c)
86238.474 | 1.674 | 1.555 | -8.971 | -9.09 | -803 | -694 | -708 | 613 | 1555 | 7664 |  | DENT | GENE | 04:57 | 05:14 | 05:12 | 236 | 190 | 0.3 | N/A | Глубина вмятины: 4 мм (0,3%). Линейка: 24 см в (156 см; 05:14 ч:мин) |  | (c)
86241.824 | 5.024 | 4.824 | -5.621 | -5.821 | -1009 | -685 | -800 | 590 | 4824 | 7664 |  | DENT | GENE | 04:23 | 05:16 | 04:57 | 348 | 419 | 0.4 | N/A | Глубина вмятины: 6 мм (0,4%). Линейка: 35 см в (482 см; 05:16 ч:мин) |  | (c)
86277.335 | 10.025 | 9.882 | -1.295 | -1.438 | 1195 | 1549 | 1412 | 1195 | 1172 | 7667 |  | DENT | GENE | 04:36 | 05:33 | 05:11 | 266 | 434 | 0.4 | N/A | Глубина вмятины: 6 мм (0,4%). Линейка: 27 см в (988 см; 05:33 ч:мин) |  | (c)
86379.928 | 10.553 | 10.226 | -1.017 | -1.344 | 2133 | -1999 | -2061 | 1794 | 859 | 7676 |  | DENT | GENE | 04:20 | 05:13 | 05:03 | 485 | 534 | 0.6 | N/A | Глубина вмятины: 8 мм (0,6%). Линейка: 49 см в (1023 см; 05:13 ч:мин) |  | (c)
86392.55 | 0 | -0.036 | -11.165 | -11.201 | 595 | -2221 | -2037 | 208 |  | 7678 | Нарушение формы кольцевого шва | GWAN |  | 11:54 | 04:19 | 16:49 | 0 | 3658 |  | EXT | Нарушение формы кольцевого шва |  | (c)
86403.715 | 0 | -0.051 | -11.205 | -11.256 | -935 | -791 | -782 | 628 | 0 | 7679 | Подгиб кромки со смещением | GWAN |  | 04:31 | 04:54 | 04:56 | 0 | 307 | 18 | EXT | Подгиб кромки со смещением Величина смещения - 2.8 мм. |  | (c)
86455.832 | 6.947 | 6.94 | -4.548 | -4.555 | -983 | -935 | -936 | 888 | 4534 | 7683 |  | CORR | CIGR | 08:33 | 08:41 | 08:41 | 21 | 95 | 11 | EXT |  | 0.89 | (c)
86471.735 | 0.04 | 0.018 | -11.23 | -11.252 | -883 | -392 | -599 | 316 | 18 | 7685 |  | CORR | GENE | 04:38 | 05:57 | 05:24 | 126 | 568 | 14 | EXT |  | 0.9 | (c)
86505.698 | 11.208 | 11.149 | -0.062 | -0.121 | -250 | 152 | -8 | 0 | 31 | 7687 |  | CORR | GENE | 10:57 | 00:02 | 11:36 | 90 | 485 | 11 | EXT |  | 0.89 | (c)
86544.806 | 5.766 | 5.746 | -5.499 | -5.519 | -525 | -468 | -484 | 443 | 5475 | 7691 |  | ARTD | PITT | 05:08 | 05:17 | 05:14 | 44 | 83 |  | EXT | Эквивалент потери металла 9%. |  | (c)
86550.447 | 0.142 | 0.128 | -11.443 | -11.457 | 1137 | 1996 | 1874 | 1137 | 128 | 7692 |  | CORR | CIGR | 04:51 | 07:10 | 06:50 | 30 | 1473 | 13 | EXT |  | 0.89 | (c)
86640.688 | 11.388 | 11.34 | -0.122 | -0.17 | -1585 | -1431 | -1457 | 1330 | 113 | 7699 |  | CORR | GENE | 05:29 | 05:54 | 05:49 | 57 | 255 | 10 | EXT |  | 0.89 | (c)
86640.825 | 0.015 | 0.002 | -11.55 | -11.563 | 1615 | 1853 | 1790 | 1615 | 2 | 7700 |  | CORR | CIGR | 05:33 | 06:11 | 06:01 | 28 | 351 | 12 | EXT |  | 0.89 | (c)
86640.848 | 0.038 | 0.011 | -11.527 | -11.554 | 867 | 1157 | 1063 | 867 | 11 | 7700 |  | CORR | GENE | 03:32 | 04:19 | 04:04 | 114 | 393 | 10 | EXT |  | 0.89 | (c)
86640.95 | 0.14 | 0.107 | -11.425 | -11.458 | 1366 | 1705 | 1958 | 1366 | 107 | 7700 |  | CORR | CIGR | 04:53 | 05:48 | 06:28 | 46 | 1183 | 10 | EXT |  | 0.89 | (c)
86686.759 | 11.489 | 11.474 | -0.141 | -0.156 | -507 | 7 | -115 | 0 | 130 | 7703 |  | CORR | CIGR | 07:14 | 08:37 | 08:18 | 26 | 783 | 9 | EXT |  | 0.89 | (c)
86835.182 | 11.182 | 11.152 | -0.038 | -0.068 | -739 | -569 | -557 | 376 | 14 | 7716 |  | CORR | GENE | 05:33 | 06:00 | 06:02 | 54 | 363 | 10 | EXT |  | 0.89 | (c)
86843.203 | 7.983 | 7.958 | -3.187 | -3.212 | -24 | 15 | 19 | 0 | 3110 | 7717 |  | LWAN | GENE | 09:34 | 09:41 | 09:41 | 102 | 87 |  | INT | Эквивалент потери металла 7%. |  | (c)
86868.002 | 0.022 | 0.015 | -11.493 | -11.5 | -2199 | -1980 | -1912 | 1626 | 15 | 7720 |  | CORR | GENE | 04:49 | 05:24 | 05:35 | 96 | 574 | 12 | EXT |  | 0.89 | (c)
86890.561 | 0.026 | 0.01 | -10.899 | -10.915 | -1852 | -1753 | -1710 | 1568 | 10 | 7722 |  | CORR | CIGR | 06:54 | 07:10 | 07:17 | 31 | 283 | 12 | EXT |  | 0.89 | (c)
86912.842 | 0.027 | 0.015 | -10.408 | -10.42 | 1448 | 1538 | 1541 | 1448 | 15 | 7724 |  | CORR | GENE | 07:27 | 07:42 | 07:43 | 55 | 188 | 12 | EXT |  | 0.89 | (c)
86934.64 | 0 | -0.056 | -11.24 | -11.296 | 1085 | 1802 | 1512 | 1085 |  | 7726 | Коррозия на шве | GWAN | GENE | 06:27 | 08:23 | 07:36 | 107 | 854 | 15 | N/A | Коррозия на шве |  | (c)
86980.071 | 11.101 | 11.081 | -0.329 | -0.349 | -1852 | -1824 | -1819 | 1787 | 309 | 7729 |  | GOUG | PITT | 02:49 | 02:53 | 02:54 | 40 | 65 | 10 | EXT | Задир. |  | (c)
86991.79 | 0.125 | 0.11 | -11.515 | -11.53 | 1851 | 1869 | 1871 | 1851 | 110 | 7731 |  | CORR | PITT | 07:49 | 07:52 | 07:53 | 29 | 40 | 15 | EXT |  | 0.89 | (c)
86991.793 | 0.128 | 0.12 | -11.512 | -11.52 | 509 | 590 | 570 | 509 | 120 | 7731 |  | CORR | CIGR | 04:13 | 04:26 | 04:23 | 24 | 122 | 12 | EXT |  | 0.89 | (c)
86991.796 | 0.131 | 0.115 | -11.509 | -11.525 | 829 | 914 | 989 | 829 | 115 | 7731 |  | CORR | CIGR | 05:04 | 05:18 | 05:30 | 43 | 320 | 13 | EXT |  | 0.89 | (c)
87003.149 | 11.484 | 11.471 | -0.156 | -0.169 | 621 | 835 | 780 | 621 | 134 | 7731 |  | CORR | CIGR | 04:31 | 05:05 | 04:56 | 35 | 317 | 10 | EXT |  | 0.89 | (c)
87003.188 | 11.523 | 11.471 | -0.117 | -0.169 | 976 | 1430 | 1340 | 976 | 76 | 7731 |  | CORR | GENE | 05:28 | 06:41 | 06:27 | 93 | 727 | 15 | EXT |  | 0.89 | (c)
87003.305 | 0 | -0.048 | -11.65 | -11.698 | 820 | 1108 | 1082 | 820 | 0 | 7732 | Подгиб кромки со смещением | GWAN |  | 11:24 | 00:11 | 12:07 | 0 | 524 | 24 | EXT | Подгиб кромки со смещением Величина смещения - 3.7 мм. |  | (c)
87003.305 | 0 | -0.022 | -11.65 | -11.672 | -637 | -533 | -556 | 475 | 0 | 7732 | Подгиб кромки со смещением | GWAN |  | 07:29 | 07:46 | 07:42 | 0 | 162 | 15 | EXT | Подгиб кромки со смещением Величина смещения - 2.3 мм. |  | (c)
87003.431 | 0.126 | 0.115 | -11.524 | -11.535 | -557 | -498 | -429 | 300 | 115 | 7732 |  | CORR | CIGR | 07:42 | 07:52 | 08:03 | 24 | 257 | 15 | EXT |  | 0.89 | (c)
87003.439 | 0.134 | 0.123 | -11.516 | -11.527 | -1486 | -924 | -1084 | 682 | 123 | 7732 |  | CORR | CIGR | 05:12 | 06:43 | 06:17 | 34 | 804 | 12 | EXT |  | 0.89 | (c)
87003.443 | 0.138 | 0.122 | -11.512 | -11.528 | 1996 | 2148 | -2005 | 1546 | 122 | 7732 |  | CORR | CIGR | 02:34 | 02:59 | 03:49 | 33 | 919 | 15 | EXT |  | 0.89 | (c)
87049.088 | 0.148 | 0.132 | -11.262 | -11.278 | -453 | -182 | -193 | 0 | 132 | 7736 |  | CORR | CIGR | 07:27 | 08:11 | 08:09 | 29 | 519 | 14 | EXT |  | 0.89 | (c)
87060.5 | 0.15 | 0.135 | -11.36 | -11.375 | -1688 | -1640 | -1600 | 1513 | 135 | 7737 |  | CORR | CIGR | 08:32 | 08:40 | 08:46 | 27 | 175 | 11 | EXT |  | 0.89 | (c)
87163.315 | 0 | -0.039 | -11.33 | -11.369 | 1252 | 1352 | 1353 | 1252 |  | 7746 | Нарушение формы кольцевого шва | GWAN |  | 10:43 | 10:59 | 10:59 | 0 | 202 |  | EXT | Нарушение формы кольцевого шва Аномалия находится на упругопластическом изгибе: R=617 D, максимальное растяжение на 6.7 час. |  | (c)
87174.645 | 0 | -0.035 | -11.64 | -11.675 | 1536 | 1791 | 1998 | 1536 |  | 7747 | Нарушение формы кольцевого шва | GWAN |  | 07:05 | 07:46 | 08:20 | 0 | 924 |  | EXT | Нарушение формы кольцевого шва Аномалия находится на упругопластическом изгибе: R=507 D, максимальное растяжение на 6.2 час. |  | (c)
87194.947 | 8.662 | 8.541 | -2.863 | -2.984 | 1011 | 1234 | 1168 | 1011 | 2709 | 7748 |  | DENT | GENE | 04:43 | 05:18 | 05:08 | 275 | 314 | 0.4 | N/A | Глубина вмятины: 5 мм (0,4%). Линейка: 28 см в (854 см; 05:18 ч:мин) |  | (c)
87209.238 | 0.138 | 0.13 | -11.482 | -11.49 | 340 | 540 | 826 | 340 | 130 | 7750 |  | CORR | CIGR | 02:40 | 03:12 | 03:58 | 28 | 973 | 12 | EXT |  | 0.89 | (c)
87266.75 | 11.315 | 11.284 | -0.135 | -0.166 | -1302 | -1254 | -605 | 0 | 122 | 7754 |  | CORR | CIGR | 06:06 | 06:14 | 07:58 | 44 | 1394 | 9 | EXT |  | 0.89 | (c)
87266.803 | 11.368 | 11.355 | -0.082 | -0.095 | -1386 | -1287 | -1290 | 1193 | 51 | 7754 |  | CORR | CIGR | 05:52 | 06:08 | 06:08 | 44 | 193 | 14 | EXT |  | 0.89 | (c)
87271.441 | 4.556 | 4.53 | -6.354 | -6.38 | 444 | 520 | 541 | 444 | 4530 | 7755 |  | ARTD | CIGR | 06:32 | 06:44 | 06:48 | 46 | 194 |  | EXT | Эквивалент потери металла 14%. |  | (c)
87347.232 | 1.227 | 1.044 | -9.913 | -10.096 | 1749 | 2032 | 1993 | 1749 | 1044 | 7762 |  | DENT | GENE | 04:46 | 05:32 | 05:26 | 319 | 488 | 0.3 | N/A | Глубина вмятины: 4 мм (0,3%). Линейка: 32 см в (104 см; 05:32 ч:мин) |  | (c)
87347.626 | 1.621 | 1.446 | -9.519 | -9.694 | 1770 | 2128 | 2059 | 1770 | 1446 | 7762 |  | DENT | GENE | 04:50 | 05:48 | 05:36 | 289 | 579 | 0.6 | N/A | Глубина вмятины: 8 мм (0,6%). Линейка: 29 см в (145 см; 05:48 ч:мин) |  | (c)
87380.28 | 0 | -0.027 | -11.6 | -11.627 | 524 | 906 | 889 | 524 |  | 7765 | Коррозия на шве | GWAN | GENE | 02:44 | 03:46 | 03:43 | 81 | 729 | 14 | N/A | Коррозия на шве |  | (c)
87410.225 | 6.885 | 6.794 | -3.985 | -4.076 | -404 | -336 | -336 | 269 | 3953 | 7767 |  | ARTD | GENE | 03:42 | 03:53 | 03:53 | 123 | 134 |  | EXT | Наплавка. |  | (c)
87414.21 | 0 | -0.059 | -11.56 | -11.619 | -763 | -422 | -378 | 0 |  | 7768 | Коррозия на шве | GWAN | GENE | 06:26 | 07:21 | 07:28 | 98 | 770 | 16 | N/A | Коррозия на шве |  | (c)
87539.775 | 0 | -0.027 | -11.41 | -11.437 | -1764 | -920 | -778 | 209 |  | 7779 | Нарушение формы кольцевого шва | GWAN |  | 11:09 | 01:25 | 13:48 | 0 | 1973 |  | EXT | Нарушение формы кольцевого шва |  | (c)
87539.775 | 0 | -0.026 | -11.41 | -11.436 | 242 | 1969 | 1150 | 242 |  | 7779 | Нарушение формы кольцевого шва | GWAN |  | 04:33 | 09:11 | 06:59 | 0 | 1815 |  | EXT | Нарушение формы кольцевого шва |  | (c)
87619.021 | 11.211 | 11.04 | -0.119 | -0.29 | -819 | -761 | -776 | 734 | 36 | 7785 |  | CORR | GENE | 09:09 | 09:18 | 09:16 | 254 | 84 | 9 | EXT |  | 0.91 | (c)
87619.089 | 11.279 | 11.239 | -0.051 | -0.091 | -1321 | -1191 | -1178 | 1036 | 24 | 7785 |  | CORR | GENE | 07:48 | 08:09 | 08:11 | 67 | 284 | 9 | EXT |  | 0.89 | (c)
87642.19 | 0 | 0 | -11.5 | -11.5 | -1953 | -1878 | -1843 | 1734 | 0 | 7788 | Смещение кромок | GWAN |  | 08:56 | 09:08 | 09:13 | 0 | 218 | 17 | EXT | Смещение кромок Вовнутрь Величина смещения - 2.6 мм. |  | (c)
87679.302 | 2.337 | 2.204 | -9.298 | -9.431 | -445 | -347 | -334 | 222 | 2204 | 7791 |  | DENT | GENE | 05:28 | 05:43 | 05:46 | 257 | 223 | 0.3 | N/A | Глубина вмятины: 4 мм (0,3%). Линейка: 26 см в (220 см; 05:43 ч:мин) |  | (c)
87798.016 | 6.701 | 6.613 | -4.514 | -4.602 | 895 | 1103 | 1028 | 895 | 4400 | 7801 |  | DENT | GENE | 04:48 | 05:22 | 05:10 | 202 | 265 | 0.4 | N/A | Глубина вмятины: 5 мм (0,4%). Линейка: 20 см в (661 см; 05:22 ч:мин) |  | (c)
87800.338 | 9.023 | 8.904 | -2.192 | -2.311 | 800 | 953 | 942 | 800 | 1973 | 7801 |  | DENT | GENE | 04:33 | 04:57 | 04:56 | 338 | 285 | 0.2 | N/A | Глубина вмятины: 3 мм (0,2%). Линейка: 34 см в (890 см; 04:57 ч:мин) |  | (c)
87835.132 | 9.497 | 9.351 | -1.713 | -1.859 | 903 | 1122 | 1082 | 903 | 1557 | 7804 |  | DENT | GENE | 05:34 | 06:09 | 06:03 | 302 | 359 | 0.4 | N/A | Глубина вмятины: 5 мм (0,4%). Линейка: 30 см в (935 см; 06:09 ч:мин) |  | (c)
87859.46 | 0.04 | 0.003 | -11.43 | -11.467 | -2104 | -1547 | -1773 | 1443 | 3 | 7807 |  | CORR | GENE | 06:46 | 08:16 | 07:39 | 63 | 661 | 12 | EXT |  | 0.89 | (c)
87927.577 | 0.117 | 0.037 | -11.478 | -11.558 | -2207 | -1967 | -2014 | 1821 | 37 | 7813 |  | CORR | GENE | 05:35 | 06:14 | 06:06 | 80 | 386 | 15 | EXT |  | 0.89 | (c)
88174.572 | 0.287 | 0.128 | -10.778 | -10.937 | 705 | 936 | 906 | 705 | 128 | 7835 |  | DENT | GENE | 04:09 | 04:46 | 04:41 | 320 | 402 | 0.5 | N/A | Глубина вмятины: 7 мм (0,5%). Линейка: 32 см в (13 см; 04:46 ч:мин) Аномалия находится вблизи кольцевого сварного шва. |  | (c)
88287.52 | 0 | -0.048 | -11.46 | -11.508 | 1778 | 2124 | 2013 | 1778 |  | 7845 | Коррозия на шве | GWAN | GENE | 07:44 | 08:40 | 08:22 | 101 | 469 | 14 | N/A | Коррозия на шве |  | (c)
88377.629 | 3.674 | 3.604 | -7.621 | -7.691 | -957 | -927 | -919 | 881 | 3604 | 7853 |  | DENT | GENE | 01:39 | 01:43 | 01:45 | 132 | 76 | 0.2 | N/A | Глубина вмятины: 3 мм (0,2%). Линейка: 13 см в (360 см; 01:43 ч:мин) |  | (c)
88385.328 | 0.078 | 0.04 | -10.637 | -10.675 | -466 | -346 | -377 | 287 | 40 | 7854 |  | CORR | CIGR | 05:43 | 06:03 | 05:58 | 44 | 179 | 10 | EXT |  | 0.89 | (c)
88418.493 | 0.038 | 0.006 | -11.367 | -11.399 | 2206 | -2011 | -1986 | 1717 | 6 | 7857 |  | CORR | GENE | 07:58 | 08:38 | 08:42 | 60 | 538 | 11 | EXT |  | 0.89 | (c)
88441.335 | 11.475 | 11.461 | -0.145 | -0.159 | -1049 | -841 | -667 | 285 | 102 | 7858 |  | CORR | GENE | 03:07 | 03:40 | 04:08 | 57 | 764 | 10 | EXT |  | 0.89 | (c)
88441.341 | 11.481 | 11.462 | -0.139 | -0.158 | -64 | 45 | 603 | 0 | 127 | 7858 |  | CORR | CIGR | 05:46 | 06:03 | 07:33 | 31 | 1334 | 10 | EXT |  | 0.89 | (c)
88441.48 | 0 | -0.021 | -11.46 | -11.481 | -938 | 609 | -52 | 0 |  | 7859 | Коррозия на шве | GWAN | CIGR | 02:44 | 06:54 | 05:07 | 46 | 1772 | 14 | N/A | Коррозия на шве |  | (c)
88441.48 | 0 | -0.025 | -11.46 | -11.485 | 1025 | 1145 | 1196 | 1025 |  | 7859 | Коррозия на шве | GWAN | GENE | 08:01 | 08:20 | 08:28 | 49 | 342 | 10 | EXT | Коррозия на шве |  | (c)
88441.48 | 0 | -0.032 | -11.46 | -11.492 | 1535 | 1742 | 1691 | 1535 |  | 7859 | Коррозия на шве | GWAN | GENE | 09:23 | 09:56 | 09:48 | 64 | 310 | 12 | EXT | Коррозия на шве |  | (c)
88441.622 | 0.142 | 0.13 | -11.318 | -11.33 | 184 | 972 | 744 | 184 | 130 | 7859 |  | CORR | CIGR | 05:45 | 07:52 | 07:15 | 30 | 1120 | 15 | EXT |  | 0.89 | (c)
88452.834 | 11.354 | 11.315 | -0.106 | -0.145 | 546 | 596 | 657 | 546 | 96 | 7859 |  | CORR | GENE | 06:43 | 06:51 | 07:01 | 49 | 222 | 13 | EXT |  | 0.89 | (c)
88452.94 | 0 | -0.062 | -11.465 | -11.527 | 1735 | 2114 | 1984 | 1735 |  | 7860 | Коррозия на шве | GWAN | GENE | 04:31 | 05:32 | 05:11 | 127 | 499 | 20 | N/A | Коррозия на шве |  | (c)
88453.109 | 0.169 | 0.15 | -11.296 | -11.315 | -1374 | -1218 | -1261 | 1148 | 150 | 7860 |  | CORR | CIGR | 08:09 | 08:34 | 08:27 | 29 | 227 | 10 | EXT |  | 0.89 | (c)
88461.541 | 8.601 | 8.44 | -2.864 | -3.025 | 1591 | 1851 | 1779 | 1591 | 2749 | 7860 |  | DENT | GENE | 04:07 | 04:49 | 04:38 | 276 | 376 | 0.5 | N/A | Глубина вмятины: 7 мм (0,5%). Линейка: 28 см в (844 см; 04:49 ч:мин) |  | (c)
88464.235 | 11.295 | 11.287 | -0.17 | -0.178 | -1638 | -1471 | -1506 | 1374 | 159 | 7860 |  | CORR | CIGR | 07:26 | 07:53 | 07:48 | 19 | 264 | 15 | EXT |  | 0.89 | (c)
88464.548 | 0.143 | 0.134 | -11.152 | -11.161 | -1092 | -984 | -916 | 740 | 134 | 7861 |  | CORR | CIGR | 07:23 | 07:41 | 07:52 | 21 | 352 | 9 | EXT |  | 0.89 | (c)
88464.553 | 0.148 | 0.134 | -11.147 | -11.161 | 1950 | 2202 | 2097 | 1950 | 134 | 7861 |  | CORR | CIGR | 03:34 | 04:15 | 03:58 | 27 | 293 | 12 | EXT |  | 0.89 | (c)
88475.851 | 0.151 | 0.14 | -10.569 | -10.58 | -653 | -563 | -542 | 430 | 140 | 7862 |  | CORR | CIGR | 06:33 | 06:47 | 06:51 | 18 | 223 | 15 | EXT |  | 0.89 | (c)
88475.852 | 0.152 | 0.14 | -10.568 | -10.58 | -1704 | -1559 | -1619 | 1534 | 140 | 7862 |  | CORR | CIGR | 03:43 | 04:07 | 03:57 | 19 | 170 | 14 | EXT |  | 0.89 | (c)
88486.27 | 10.57 | 10.558 | -0.15 | -0.162 | -1283 | -440 | -767 | 251 | 109 | 7862 |  | CORR | GENE | 04:51 | 07:07 | 06:14 | 53 | 1032 | 15 | EXT |  | 0.89 | (c)
88486.271 | 10.571 | 10.559 | -0.149 | -0.161 | -1999 | -1550 | -1715 | 1430 | 139 | 7862 |  | CORR | CIGR | 02:55 | 04:08 | 03:41 | 22 | 569 | 10 | EXT |  | 0.89 | (c)
88486.335 | 10.635 | 10.623 | -0.085 | -0.097 | -1209 | -851 | -939 | 669 | 30 | 7862 |  | CORR | GENE | 05:03 | 06:01 | 05:47 | 67 | 540 | 15 | EXT |  | 0.89 | (c)
88486.42 | 0 | -0.023 | -11.02 | -11.043 | -1471 | -474 | -760 | 49 |  | 7863 | Коррозия на шве | GWAN | GENE | 03:47 | 06:27 | 05:41 | 56 | 1423 | 15 | N/A | Коррозия на шве |  | (c)
88497.424 | 11.004 | 10.96 | -0.016 | -0.06 | -1243 | -69 | -413 | 0 | 6 | 7863 |  | CORR | GENE | 04:23 | 07:33 | 06:37 | 54 | 1660 | 21 | EXT |  | 0.89 | (c)
88497.44 | 0 | -0.026 | -11.225 | -11.251 | -1830 | -1767 | -1760 | 1690 |  | 7864 | Нарушение формы кольцевого шва | GWAN |  | 03:21 | 03:32 | 03:33 | 0 | 140 |  | EXT | Нарушение формы кольцевого шва |  | (c)
88497.44 | 0 | -0.011 | -11.225 | -11.236 | -1419 | -514 | -892 | 364 |  | 7864 | Коррозия на шве | GWAN | GENE | 04:28 | 06:54 | 05:53 | 80 | 1055 | 20 | EXT | Коррозия на шве |  | (c)
88497.555 | 0.115 | 0.053 | -11.11 | -11.172 | -1402 | -567 | -693 | 0 | 53 | 7864 |  | CORR | GENE | 04:30 | 06:45 | 06:25 | 99 | 1418 | 15 | EXT |  | 0.9 | (c)
88498.412 | 0.972 | 0.8 | -10.253 | -10.425 | -1342 | -1129 | -1190 | 1039 | 800 | 7864 |  | DENT | GENE | 04:40 | 05:15 | 05:05 | 332 | 303 | 0.3 | N/A | Глубина вмятины: 4 мм (0,3%). Линейка: 33 см в (80 см; 05:15 ч:мин) |  | (c)
88520.041 | 11.376 | 11.291 | -0.054 | -0.139 | -1628 | -1371 | -1354 | 1080 | 9 | 7865 |  | CORR | GENE | 04:33 | 05:14 | 05:17 | 130 | 547 | 15 | EXT |  | 0.9 | (c)
88520.077 | 11.412 | 11.321 | -0.018 | -0.109 | -1866 | -1825 | -1771 | 1676 | 10 | 7865 |  | CORR | GENE | 03:54 | 04:01 | 04:10 | 99 | 190 | 13 | EXT |  | 0.89 | (c)
88520.095 | 0 | 0 | -11.625 | -11.625 | 2 | 291 | 228 | 2 | 0 | 7866 | Смещение кромок | GWAN |  | 07:08 | 07:55 | 07:45 | 0 | 452 | 18 | EXT | Смещение кромок Наружу Величина смещения - 2.8 мм. |  | (c)
88520.124 | 0.029 | 0.011 | -11.596 | -11.614 | -981 | -766 | -816 | 651 | 11 | 7866 |  | CORR | CIGR | 04:30 | 05:05 | 04:57 | 33 | 329 | 15 | EXT |  | 0.89 | (c)
88520.147 | 0.052 | 0.02 | -11.573 | -11.605 | -1059 | -1025 | -1035 | 1011 | 20 | 7866 |  | CORR | GENE | 04:17 | 04:23 | 04:21 | 107 | 48 | 14 | EXT |  | 0.9 | (c)
88520.239 | 0.144 | 0.144 | -11.481 | -11.481 | -719 | -585 | -642 | 565 | 144 | 7866 |  | CORR | CIGR | 05:12 | 05:34 | 05:25 | 31 | 154 | 11 | EXT |  | 0.89 | (c)
88531.555 | 11.46 | 11.445 | -0.165 | -0.18 | -1428 | -995 | -1112 | 795 | 143 | 7866 |  | CORR | CIGR | 03:18 | 04:28 | 04:09 | 37 | 633 | 14 | EXT |  | 0.89 | (c)
88531.745 | 0.025 | 0.012 | -10.595 | -10.608 | -151 | -70 | -81 | 11 | 12 | 7867 |  | CORR | CIGR | 04:31 | 04:44 | 04:42 | 38 | 140 | 11 | EXT |  | 0.89 | (c)
88539.112 | 7.392 | 7.373 | -3.228 | -3.247 | 130 | 213 | 194 | 130 | 3211 | 7867 |  | CORR | CIGR | 05:16 | 05:29 | 05:26 | 36 | 128 | 10 | EXT |  | 0.89 | (c)
88553.832 | 11.492 | 11.481 | -0.163 | -0.174 | -937 | -740 | -820 | 704 | 148 | 7868 |  | CORR | CIGR | 07:22 | 07:54 | 07:41 | 26 | 233 | 9 | EXT |  | 0.89 | (c)
88564.362 | 10.367 | 10.354 | -0.158 | -0.171 | -1883 | -1685 | -1748 | 1613 | 145 | 7869 |  | CORR | CIGR | 04:28 | 05:00 | 04:50 | 26 | 270 | 11 | EXT |  | 0.89 | (c)
88590.084 | 3.914 | 3.759 | -7.581 | -7.736 | -734 | -433 | -558 | 382 | 3759 | 7872 |  | DENT | GENE | 04:16 | 05:04 | 04:44 | 412 | 352 | 0.3 | N/A | Глубина вмятины: 4 мм (0,3%). Линейка: 41 см в (376 см; 05:04 ч:мин) |  | (c)
88608.722 | 0.057 | 0.024 | -11.478 | -11.511 | 167 | 357 | 361 | 167 | 24 | 7874 |  | CORR | GENE | 07:23 | 07:53 | 07:54 | 50 | 390 | 9 | EXT |  | 0.89 | (c)
88611.717 | 3.052 | 2.923 | -8.483 | -8.612 | -815 | -506 | -618 | 421 | 2923 | 7874 |  | DENT | GENE | 04:44 | 05:34 | 05:16 | 279 | 394 | 0.3 | N/A | Глубина вмятины: 4 мм (0,3%). Линейка: 28 см в (292 см; 05:34 ч:мин) |  | (c)
88615.033 | 6.368 | 6.271 | -5.167 | -5.264 | -640 | -506 | -532 | 424 | 5049 | 7874 |  | DENT | GENE | 05:12 | 05:34 | 05:30 | 215 | 216 | 0.3 | N/A | Глубина вмятины: 4 мм (0,3%). Линейка: 22 см в (627 см; 05:34 ч:мин) |  | (c)
88654.41 | 0 | -0.032 | -10.915 | -10.947 | -2090 | -1696 | -686 | 0 |  | 7878 | Нарушение формы кольцевого шва | GWAN |  | 01:31 | 02:34 | 05:17 | 0 | 2809 |  | EXT | Нарушение формы кольцевого шва |  | (c)
88656.841 | 2.431 | 2.008 | -8.484 | -8.907 | -713 | -607 | -607 | 500 | 2008 | 7878 |  | DENT | GENE | 05:13 | 05:30 | 05:30 | 511 | 213 | 0.3 | N/A | Глубина вмятины: 4 мм (0,3%). Линейка: 51 см в (201 см; 05:30 ч:мин) |  | (c)
88665.325 | 0 | 0 | -11.215 | -11.215 | 50 | 127 | 277 | 50 | 0 | 7879 | Смещение кромок | GWAN |  | 04:10 | 04:23 | 04:47 | 0 | 453 | 24 | EXT | Смещение кромок Наружу Величина смещения - 3.7 мм. |  | (c)
88687.785 | 0 | -0.041 | -11.225 | -11.266 | 782 | 1282 | 1538 | 782 |  | 7881 | Нарушение формы кольцевого шва | GWAN |  | 00:08 | 01:28 | 02:10 | 0 | 1512 |  | EXT | Нарушение формы кольцевого шва Аномалия находится на упругопластическом изгибе: R=261 D, максимальное растяжение на 6.2 час. |  | (c)
88699.01 | 0 | -0.039 | -11.455 | -11.494 | -1716 | 76 | -373 | 969 |  | 7882 | Нарушение формы кольцевого шва | GWAN |  | 10:01 | 02:50 | 13:37 | 0 | 2685 |  | EXT | Нарушение формы кольцевого шва Аномалия находится на упругопластическом изгибе: R=225 D, максимальное растяжение на 6.1 час. |  | (c)
88699.01 | 0 | -0.038 | -11.455 | -11.493 | 1458 | 1466 | 1466 | 1458 | 0 | 7882 | Внутришовный дефект | GWAN |  | 06:33 | 06:34 | 06:34 | 0 | 17 | 17 | MID | Внутришовный дефект Аномалия находится на упругопластическом изгибе: R=225 D, максимальное растяжение на 6.1 час. |  | (a)
88710.465 | 0 | -0.042 | -11.585 | -11.627 | -71 | 108 | 151 | 0 | 0 | 7883 | Подгиб кромки со смещением | GWAN |  | 09:28 | 09:57 | 10:04 | 0 | 445 | 28 | EXT | Подгиб кромки со смещением Величина смещения - 4.3 мм. Аномалия находится на упругопластическом изгибе: R=939 D, максимальное растяжение на 6 час. |  | (c)
88751.394 | 6.844 | 6.58 | -4.711 | -4.975 | 683 | 741 | 741 | 683 | 4576 | 7886 |  | DENT | GENE | 02:60 | 03:09 | 03:09 | 399 | 117 | 0.4 | N/A | Глубина вмятины: 5 мм (0,4%). Линейка: 40 см в (658 см; 03:09 ч:мин) Аномалия находится на упругопластическом изгибе. |  | (c)
88756.105 | 0 | -0.034 | -11.09 | -11.124 | -1684 | -1019 | -607 | 469 |  | 7887 | Нарушение формы кольцевого шва | GWAN |  | 11:44 | 01:32 | 14:38 | 0 | 2153 |  | EXT | Нарушение формы кольцевого шва Аномалия находится на упругопластическом изгибе: R=605 D, максимальное растяжение на 5.1 час. |  | (c)
88772.289 | 5.094 | 4.971 | -6.211 | -6.334 | -1699 | -1463 | -1530 | 1360 | 4971 | 7888 |  | DENT | GENE | 04:24 | 05:03 | 04:52 | 230 | 339 | 0.4 | N/A | Глубина вмятины: 6 мм (0,4%). Линейка: 23 см в (497 см; 05:03 ч:мин) Аномалия находится на упругопластическом изгибе. |  | (c)
88779.365 | 0.865 | 0.723 | -10.18 | -10.322 | 1849 | 1954 | 1970 | 1849 | 723 | 7889 |  | DENT | GENE | 04:44 | 05:01 | 05:03 | 260 | 242 | 0.4 | N/A | Глубина вмятины: 5 мм (0,4%). Линейка: 26 см в (72 см; 05:01 ч:мин) |  | (c)
88782.077 | 3.577 | 3.452 | -7.468 | -7.593 | 1892 | -2165 | 2169 | 1892 | 3452 | 7889 |  | DENT | GENE | 04:51 | 05:56 | 05:36 | 377 | 554 | 0.6 | N/A | Глубина вмятины: 8 мм (0,6%). Линейка: 38 см в (345 см; 05:56 ч:мин) |  | (c)
88845.764 | 0.044 | 0.006 | -11.146 | -11.184 | 68 | 318 | 242 | 68 | 6 | 7895 |  | CORR | GENE | 08:51 | 09:31 | 09:19 | 69 | 348 | 12 | EXT |  | 0.89 | (c)
88914.082 | 1.112 | 0.994 | -10.378 | -10.496 | -882 | -713 | -752 | 622 | 994 | 7901 |  | DENT | GENE | 05:09 | 05:36 | 05:30 | 257 | 260 | 0.4 | N/A | Глубина вмятины: 6 мм (0,4%). Линейка: 26 см в (99 см; 05:36 ч:мин) |  | (c)
89015.885 | 0 | -0.015 | -10.425 | -10.44 | 717 | 917 | 852 | 717 |  | 7910 | Коррозия на шве | GWAN | CIGR | 05:01 | 05:34 | 05:23 | 46 | 269 | 16 | N/A | Коррозия на шве |  | (c)
89024.793 | 8.908 | 8.801 | -1.517 | -1.624 | 1051 | 1221 | 1167 | 1051 | 1387 | 7910 |  | DENT | GENE | 05:55 | 06:23 | 06:14 | 237 | 231 | 0.4 | N/A | Глубина вмятины: 6 мм (0,4%). Линейка: 24 см в (880 см; 06:23 ч:мин) |  | (c)
89025.195 | 9.31 | 9.248 | -1.115 | -1.177 | 918 | 955 | 982 | 918 | 1035 | 7910 |  | DENT | GENE | 05:34 | 05:40 | 05:44 | 142 | 127 | 0.4 | N/A | Глубина вмятины: 5 мм (0,4%). Линейка: 14 см в (925 см; 05:40 ч:мин) Аномалия находится вблизи дефекта потери металла. |  | (c)
89025.216 | 9.331 | 9.284 | -1.094 | -1.141 | 942 | 970 | 966 | 942 | 1044 | 7910 |  | GOUG | AXGR | 05:38 | 05:42 | 05:41 | 97 | 47 | 13 | EXT | Задир. |  | (c)
89072.045 | 0 | 0 | -11.61 | -11.61 | 1785 | 1794 | 1794 | 1785 | 0 | 7915 | Непровар / утяжина | GWAN |  | 05:39 | 05:41 | 05:41 | 0 | 19 | 10 | INT | Непровар / утяжина |  | (c)
89090.814 | 7.159 | 7.11 | -4.481 | -4.53 | -2151 | -2124 | -2124 | 2097 | 4429 | 7916 |  | DENT | GENE | 07:54 | 07:58 | 07:58 | 101 | 54 | 0.3 | N/A | Глубина вмятины: 4 мм (0,3%). Линейка: 10 см в (711 см; 07:58 ч:мин) |  | (c)
89218.802 | 9.332 | 9.181 | -1.808 | -1.959 | -2020 | -1684 | -1797 | 1574 | 1409 | 7927 |  | DENT | GENE | 05:01 | 05:55 | 05:37 | 550 | 446 | 0.3 | N/A | Глубина вмятины: 4 мм (0,3%). Линейка: 55 см в (918 см; 05:55 ч:мин) |  | (c)
89279.834 | 2.234 | -1.165 | -9.111 | -12.51 | -744 | 1446 | 1487 | 0 |  | 7933 |  | OVAL |  | 00:00 | 05:53 | 06:00 | 6181 |  |  | N/A | Овальность: 0,01 |  | (c)
89367.779 | 10.929 | 10.89 | -0.106 | -0.145 | -109 | 135 | 206 | 0 | 27 | 7940 |  | CORR | GENE | 04:20 | 04:60 | 05:11 | 118 | 631 | 13 | EXT |  | 0.9 | (c)
89393.905 | 4.54 | 4.402 | -6.65 | -6.788 | 1206 | 1322 | 1325 | 1206 | 4402 | 7943 |  | DENT | GENE | 04:45 | 05:04 | 05:04 | 233 | 239 | 0.3 | N/A | Глубина вмятины: 4 мм (0,3%). Линейка: 23 см в (440 см; 05:04 ч:мин) |  | (c)
89490.093 | 0.093 | 0.05 | -11.537 | -11.58 | -329 | -200 | -133 | 0 | 50 | 7952 |  | CORR | GENE | 07:14 | 07:35 | 07:46 | 123 | 393 | 10 | EXT |  | 0.89 | (c)
89534.975 | 0 | -0.037 | -10.12 | -10.157 | 260 | 354 | 630 | 260 |  | 7956 | Нарушение формы кольцевого шва | GWAN |  | 03:34 | 03:49 | 04:34 | 0 | 740 |  | EXT | Нарушение формы кольцевого шва Аномалия находится на отводе. |  | (c)
89623.384 | 0.209 | 0.015 | -10.996 | -11.19 | -1522 | -1216 | -1317 | 1112 | 15 | 7964 |  | DENT | GENE | 04:34 | 05:24 | 05:07 | 413 | 410 | 0.3 | N/A | Глубина вмятины: 4 мм (0,3%). Линейка: 41 см в (2 см; 05:24 ч:мин) Аномалия находится вблизи кольцевого сварного шва. |  | (c)
89695.13 | 4.86 | 4.709 | -6.135 | -6.286 | -225 | -34 | -62 | 0 | 4709 | 7970 |  | DENT | GENE | 04:36 | 05:07 | 05:02 | 256 | 326 | 0.3 | N/A | Глубина вмятины: 4 мм (0,3%). Линейка: 26 см в (471 см; 05:07 ч:мин) Аномалия находится вблизи продольного шва. |  | (c)
89773.906 | 4.041 | 3.894 | -7.504 | -7.651 | 1911 | 2006 | 1978 | 1911 | 3894 | 7977 |  | GOUG | GENE | 08:16 | 08:31 | 08:27 | 215 | 134 | 7 | EXT | Задир. |  | (c)
89779.684 | 9.819 | 9.098 | -1.726 | -2.447 | 295 | 1867 | 2079 | 295 | 759 | 7977 |  | GOUG | GENE | 03:55 | 08:09 | 08:43 | 1688 | 3567 | 7 | EXT | Зона задиров. |  | (c)
89856.042 | 6.097 | 5.96 | -5.038 | -5.175 | -1408 | -1111 | -1166 | 925 | 4921 | 7984 |  | DENT | GENE | 04:23 | 05:11 | 05:02 | 254 | 484 | 0.5 | N/A | Глубина вмятины: 7 мм (0,5%). Линейка: 25 см в (596 см; 05:11 ч:мин) |  | (c)
89856.815 | 6.87 | 6.819 | -4.265 | -4.316 | -324 | -287 | -292 | 260 | 4218 | 7984 |  | DENT | GENE | 07:18 | 07:24 | 07:23 | 98 | 64 | 0.4 | N/A | Глубина вмятины: 5 мм (0,4%). Линейка: 10 см в (682 см; 07:24 ч:мин) |  | (c)
89918.861 | 0.141 | 0.128 | -11.264 | -11.277 | -1857 | -1699 | -1327 | 798 | 128 | 7990 |  | CORR | CIGR | 04:12 | 04:38 | 05:38 | 25 | 1060 | 11 | EXT |  | 0.89 | (c)
89952.16 | 0 | -0.044 | -11.29 | -11.334 | 1097 | -2196 | 1820 | 1097 |  | 7993 | Нарушение формы кольцевого шва | GWAN |  | 00:05 | 03:13 | 02:02 | 0 | 1445 |  | EXT | Нарушение формы кольцевого шва Аномалия находится на упругопластическом изгибе: R=404 D, максимальное растяжение на 5.7 час. |  | (c)
90031.765 | 0 | -0.057 | -11.135 | -11.192 | -1139 | -502 | -689 | 238 |  | 8000 | Нарушение формы кольцевого шва | GWAN |  | 00:49 | 02:32 | 02:02 | 0 | 901 |  | EXT | Нарушение формы кольцевого шва |  | (c)
90031.765 | 0 | -0.044 | -11.135 | -11.179 | 1030 | 1315 | 1312 | 1030 |  | 8000 | Нарушение формы кольцевого шва | GWAN |  | 06:39 | 07:25 | 07:24 | 0 | 562 |  | EXT | Нарушение формы кольцевого шва |  | (c)
90144.025 | 0 | 0 | -11.195 | -11.195 | 2125 | -2178 | -2078 | 1820 | 0 | 8010 | Смещение кромок | GWAN |  | 06:41 | 07:06 | 07:23 | 0 | 516 | 15 | EXT | Смещение кромок Наружу Величина смещения - 2.3 мм. |  | (c)
90269.06 | 0 | -0.017 | -11.295 | -11.312 | -2200 | -2143 | -1996 | 1793 |  | 8021 | Нарушение формы кольцевого шва | GWAN |  | 04:43 | 04:52 | 05:16 | 0 | 408 |  | EXT | Нарушение формы кольцевого шва |  | (c)
90316.153 | 1.608 | 1.543 | -9.802 | -9.867 | -1166 | -1132 | -1119 | 1072 | 1543 | 8025 |  | GOUG | GENE | 09:02 | 09:07 | 09:09 | 79 | 95 | 6 | EXT | Задир. |  | (c)
90394.388 | 1.133 | 1.081 | -10.377 | -10.429 | -2044 | -2003 | -1976 | 1908 | 1081 | 8032 |  | ARTD | GENE | 07:41 | 07:48 | 07:52 | 145 | 136 |  | EXT | Эквивалент потери металла 14%. |  | (c)
90427.905 | 0 | -0.028 | -11.29 | -11.318 | -1209 | -795 | 19 | 0 |  | 8035 | Нарушение формы кольцевого шва | GWAN |  | 02:15 | 03:22 | 05:34 | 0 | 2457 |  | EXT | Нарушение формы кольцевого шва Аномалия находится на упругопластическом изгибе: R=413 D, максимальное растяжение на 0 час. |  | (c)
90654.085 | 0 | 0 | -11.63 | -11.63 | -392 | -168 | -189 | 0 | 0 | 8055 | Смещение кромок | GWAN |  | 03:03 | 03:39 | 03:35 | 0 | 407 | 21 | EXT | Смещение кромок Наружу Величина смещения - 3.3 мм. |  | (c)
90707.312 | 7.497 | 7.482 | -3.643 | -3.658 | -799 | -668 | -718 | 636 | 3564 | 8059 |  | GOUG | GENE | 09:49 | 10:11 | 10:03 | 94 | 163 | 6 | EXT | Задир. |  | (c)
90757.077 | 11.602 | 11.538 | -0.043 | -0.107 | -134 | 154 | 185 | 0 | 17 | 8063 |  | CORR | GENE | 05:21 | 06:08 | 06:13 | 90 | 639 | 13 | EXT |  | 0.89 | (c)
90914.505 | 0 | 0 | -11.67 | -11.67 | -1969 | -1863 | -1837 | 1705 | 0 | 8078 | Непровар / утяжина | GWAN |  | 05:02 | 05:19 | 05:23 | 0 | 264 | 11 | INT | Непровар / утяжина Аномалия находится на упругопластическом изгибе: R=474 D, максимальное растяжение на 6.6 час. |  | (c)
90995.24 | 0 | -0.045 | -11.15 | -11.195 | -680 | -450 | -461 | 243 |  | 8085 | Нарушение формы кольцевого шва | GWAN |  | 05:03 | 05:40 | 05:38 | 0 | 437 |  | EXT | Нарушение формы кольцевого шва Аномалия находится на упругопластическом изгибе: R=432 D, максимальное растяжение на 5.5 час. |  | (c)
91020.414 | 2.369 | 2.208 | -9.296 | -9.457 | 1095 | 1175 | 1176 | 1095 | 2208 | 8087 |  | DENT | GENE | 05:43 | 05:56 | 05:56 | 293 | 162 | 0.3 | N/A | Глубина вмятины: 4 мм (0,3%). Линейка: 29 см в (221 см; 05:56 ч:мин) Аномалия находится на отводе. |  | (c)
91053.235 | 0.33 | 0.315 | -11.22 | -11.235 | 1070 | 1093 | 1111 | 1070 | 315 | 8090 |  | GOUG | GENE | 06:02 | 06:06 | 06:09 | 190 | 82 | 7 | EXT | Задир. |  | (c)
91064.455 | 0 | -0.048 | -11.265 | -11.313 | 851 | 1170 | 1300 | 851 |  | 8091 | Нарушение формы кольцевого шва | GWAN |  | 04:24 | 05:16 | 05:37 | 0 | 896 |  | EXT | Нарушение формы кольцевого шва |  | (c)
91098.18 | 11.09 | 10.946 | -0.145 | -0.289 | 1126 | 1352 | 1301 | 1126 | 44 | 8093 |  | DENT | GENE | 04:45 | 05:22 | 05:14 | 245 | 351 | 0.4 | N/A | Глубина вмятины: 6 мм (0,4%). Линейка: 25 см в (1095 см; 05:22 ч:мин) Аномалия находится вблизи кольцевого сварного шва. |  | (c)
91130.804 | 10.174 | 10.021 | -0.941 | -1.094 | 1891 | 2114 | 2095 | 1891 | 820 | 8096 |  | DENT | GENE | 03:41 | 04:17 | 04:14 | 274 | 409 | 0.5 | N/A | Глубина вмятины: 7 мм (0,5%). Линейка: 27 см в (1002 см; 04:17 ч:мин) |  | (c)
91161.97 | 8.01 | 7.869 | -3.295 | -3.436 | 1873 | 1942 | 1952 | 1873 | 3154 | 8099 |  | DENT | GENE | 03:22 | 03:33 | 03:34 | 282 | 158 | 1 | N/A | Глубина вмятины: 14 мм (1,0%). Линейка: 28 см в (787 см; 03:33 ч:мин) |  | (c)
91267.165 | 0 | 0 | -11.24 | -11.24 | -1431 | -1166 | -1143 | 855 | 0 | 8109 | Смещение кромок | GWAN |  | 04:41 | 05:24 | 05:28 | 0 | 576 | 18 | EXT | Смещение кромок Наружу Величина смещения - 2.8 мм. |  | (c)
91297.752 | 8.052 | 7.876 | -2.848 | -3.024 | 2191 | -2121 | -2080 | 1891 | 2626 | 8111 |  | DENT | GENE | 11:30 | 11:54 | 12:01 | 398 | 379 | 0.6 | N/A | Глубина вмятины: 8 мм (0,6%). Линейка: 40 см в (788 см; 11:54 ч:мин) |  | (c)
91316.211 | 4.436 | 4.329 | -7.189 | -7.296 | -1925 | -1461 | -1572 | 1219 | 4329 | 8113 |  | DENT | GENE | 04:25 | 05:40 | 05:22 | 282 | 706 | 0.8 | N/A | Глубина вмятины: 12 мм (0,8%). Линейка: 28 см в (433 см; 05:40 ч:мин) |  | (c)
91458.683 | 11.273 | 11.178 | -0.067 | -0.162 | -1041 | -1028 | -1027 | 1013 | 12 | 8125 |  | CORR | AXGR | 06:60 | 07:02 | 07:02 | 150 | 28 | 10 | EXT |  | 0.9 | (c)
91492.929 | 0.109 | 0.036 | -11.331 | -11.404 | 1887 | 2121 | 2075 | 1887 | 36 | 8129 |  | DENT | GENE | 04:17 | 04:55 | 04:47 | 184 | 376 | 0.4 | N/A | Глубина вмятины: 5 мм (0,4%). Линейка: 18 см в (4 см; 04:55 ч:мин) Аномалия находится вблизи кольцевого сварного шва. |  | (c)
91503.139 | 10.319 | 9.347 | -1.121 | -2.093 | 1813 | 2149 | -1785 | 923 | 787 | 8129 |  | GOUG | GENE | 04:05 | 04:59 | 06:24 | 1306 | 1725 | 9 | EXT | Зона задиров. |  | (c)
91590.6 | 0 | -0.03 | -1.485 | -1.515 | -987 | 1094 | 810 | 987 |  | 8142 | Нарушение формы кольцевого шва | GWAN |  | 11:53 | 05:29 | 16:43 | 0 | 3594 |  | EXT | Нарушение формы кольцевого шва |  | (c)
91695.974 | 11.109 | 11.07 | -0.026 | -0.065 | 451 | 901 | 819 | 451 | 13 | 8152 |  | CORR | GENE | 03:59 | 05:11 | 04:58 | 52 | 735 | 10 | EXT | Аномалия находится на упругопластическом изгибе: R=409 D, максимальное растяжение на 5.8 час. | 0.91 | (c)
91696.04 | 0.04 | 0.021 | -11.465 | -11.484 | -1087 | -682 | -732 | 376 | 21 | 8153 |  | CORR | GENE | 03:49 | 04:54 | 04:46 | 65 | 711 | 14 | EXT | Аномалия находится на упругопластическом изгибе: R=409 D, максимальное растяжение на 5.8 час. | 0.91 | (c)
91707.384 | 11.384 | 11.359 | -0.121 | -0.146 | -1183 | -1099 | -1109 | 1036 | 110 | 8153 |  | CORR | CIGR | 03:34 | 03:47 | 03:46 | 36 | 147 | 11 | EXT | Аномалия находится на упругопластическом изгибе: R=535 D, максимальное растяжение на 5.9 час. | 0.89 | (c)
91707.4 | 11.4 | 11.372 | -0.105 | -0.133 | -355 | -153 | -213 | 71 | 105 | 8153 |  | CORR | CIGR | 05:47 | 06:20 | 06:10 | 28 | 284 | 10 | EXT | Аномалия находится на упругопластическом изгибе: R=535 D, максимальное растяжение на 5.9 час. | 0.89 | (c)
91707.536 | 0.031 | 0.006 | -11.444 | -11.469 | -753 | -70 | -144 | 0 | 6 | 8154 |  | CORR | GENE | 06:03 | 07:54 | 07:42 | 59 | 1218 | 11 | EXT | Аномалия находится на упругопластическом изгибе: R=535 D, максимальное растяжение на 5.9 час. | 0.89 | (c)
91707.633 | 0.128 | 0.1 | -11.347 | -11.375 | 210 | 318 | 303 | 210 | 100 | 8154 |  | CORR | CIGR | 08:39 | 08:56 | 08:54 | 34 | 186 | 10 | EXT | Аномалия находится на упругопластическом изгибе: R=549 D, максимальное растяжение на 5.9 час. | 0.89 | (c)
91718.949 | 11.444 | 11.359 | -0.031 | -0.116 | -414 | 56 | 80 | 0 | 24 | 8154 |  | CORR | GENE | 06:58 | 08:14 | 08:18 | 92 | 989 | 12 | EXT |  | 0.89 | (c)
91719.04 | 0.06 | 0.018 | -11.145 | -11.187 | 780 | 1279 | 1192 | 780 | 18 | 8155 |  | CORR | GENE | 07:32 | 08:53 | 08:39 | 115 | 825 | 14 | EXT |  | 0.9 | (c)
91730.128 | 11.148 | 11.088 | -0.057 | -0.117 | -661 | -537 | -456 | 251 | 57 | 8155 |  | CORR | GENE | 03:39 | 03:59 | 04:13 | 60 | 410 | 12 | EXT |  | 0.89 | (c)
91730.185 | 0 | -0.011 | -11.085 | -11.096 | 965 | 1221 | 2071 | 965 |  | 8156 | Нарушение формы кольцевого шва | GWAN |  | 10:52 | 11:33 | 13:50 | 0 | 2210 |  | EXT | Нарушение формы кольцевого шва |  | (c)
91730.328 | 0.143 | 0.12 | -10.942 | -10.965 | -1626 | -1490 | -1499 | 1373 | 120 | 8156 |  | CORR | CIGR | 03:53 | 04:15 | 04:14 | 26 | 253 | 10 | EXT |  | 0.89 | (c)
91741.27 | 0 | -0.046 | -2.88 | -2.926 | 378 | 509 | 515 | 378 |  | 8157 | Нарушение формы кольцевого шва | GWAN |  | 09:42 | 10:03 | 10:04 | 0 | 273 |  | EXT | Нарушение формы кольцевого шва |  | (c)
91751.842 | 2.732 | 2.474 | -0.653 | -0.911 | 787 | 955 | 999 | 787 | 155 | 8160 |  | ARTD | GENE | 01:29 | 01:56 | 02:03 | 756 | 424 |  | EXT | Эквивалент потери металла 12%. |  | (c)
91763.733 | 11.238 | 11.21 | -0.107 | -0.135 | 764 | 1859 | 1410 | 764 | 52 | 8161 |  | CORR | GENE | 06:15 | 09:12 | 07:59 | 83 | 1292 | 10 | EXT |  | 0.89 | (c)
91786.715 | 11.47 | 11.45 | -0.145 | -0.165 | 412 | 590 | 794 | 412 | 129 | 8163 |  | CORR | CIGR | 02:11 | 02:40 | 03:13 | 36 | 763 | 10 | EXT |  | 0.89 | (c)
91796.164 | 9.304 | 8.962 | -2.311 | -2.653 | 1572 | 1674 | -2189 | 1490 | 1419 | 8164 |  | GOUG | GENE | 06:24 | 06:41 | 08:17 | 1234 | 1399 | 6 | EXT | Зона задиров. |  | (c)
91801.905 | 3.43 | 3.365 | -8.19 | -8.255 | -1827 | -1550 | -1616 | 1406 | 3365 | 8165 |  | DENT | GENE | 04:42 | 05:26 | 05:16 | 225 | 421 | 0.8 | N/A | Глубина вмятины: 12 мм (0,8%). Линейка: 23 см в (337 см; 05:26 ч:мин) |  | (c)
91810.242 | 0.147 | 0.129 | -11.208 | -11.226 | -1405 | -647 | -600 | 0 | 129 | 8166 |  | CORR | GENE | 05:00 | 07:02 | 07:10 | 67 | 1610 | 15 | EXT |  | 0.89 | (c)
91821.295 | 11.2 | 11.187 | -0.155 | -0.168 | -411 | 7 | -119 | 0 | 117 | 8166 |  | CORR | GENE | 07:41 | 08:48 | 08:28 | 51 | 583 | 11 | EXT |  | 0.89 | (c)
91843.955 | 0 | -0.013 | -10.77 | -10.783 | 1652 | 1705 | 1799 | 1652 | 0 | 8169 | Внутришовный дефект | GWAN |  | 05:10 | 05:19 | 05:34 | 0 | 293 | 20 | MID | Внутришовный дефект |  | (c)
91877.115 | 0 | -0.041 | -11.56 | -11.601 | -1850 | -1232 | -961 | 72 |  | 8172 | Нарушение формы кольцевого шва | GWAN |  | 11:50 | 01:29 | 14:13 | 0 | 1778 |  | EXT | Нарушение формы кольцевого шва Аномалия находится на упругопластическом изгибе: R=474 D, максимальное растяжение на 6.1 час. |  | (c)
91877.115 | 0 | -0.043 | -11.56 | -11.603 | 1000 | 1832 | 1599 | 1000 |  | 8172 | Нарушение формы кольцевого шва | GWAN |  | 07:30 | 09:44 | 09:06 | 0 | 1198 |  | EXT | Нарушение формы кольцевого шва Аномалия находится на упругопластическом изгибе: R=474 D, максимальное растяжение на 6.1 час. |  | (c)
92264.633 | 0.018 | 0.018 | -11.547 | -11.547 | 99 | 221 | 329 | 99 | 18 | 8206 |  | CORR | GENE | 03:38 | 03:58 | 04:15 | 58 | 459 | 10 | EXT |  | 0.89 | (c)
92276.18 | 0 | -0.027 | -10.845 | -10.872 | -1230 | -819 | -761 | 292 |  | 8207 | Нарушение формы кольцевого шва | GWAN |  | 05:48 | 06:55 | 07:04 | 0 | 938 |  | EXT | Нарушение формы кольцевого шва Аномалия находится на отводе. |  | (c)
92320.99 | 0.09 | 0.073 | -11.415 | -11.432 | 1234 | 1284 | 1282 | 1234 | 73 | 8211 |  | CORR | CIGR | 08:57 | 09:05 | 09:04 | 35 | 95 | 13 | EXT |  | 0.89 | (c)
92332.405 | 0 | -0.044 | -11.645 | -11.689 | 308 | 893 | 780 | 308 |  | 8212 | Нарушение формы кольцевого шва | GWAN |  | 11:35 | 01:09 | 12:51 | 0 | 943 |  | EXT | Нарушение формы кольцевого шва |  | (c)
92366.247 | 0 | -0.042 | -2.011 | -2.053 | -538 | -345 | -190 | 0 |  | 8214б | Нарушение формы кольцевого шва | GWAN |  | 06:02 | 06:33 | 06:58 | 0 | 694 |  | EXT | Нарушение формы кольцевого шва |  | (c)
92366.247 | 0 | -0.079 | -2.011 | -2.09 | 1282 | 1397 | 1378 | 1282 |  | 8214б | Нарушение формы кольцевого шва | GWAN |  | 10:55 | 11:14 | 11:11 | 0 | 192 |  | EXT | Нарушение формы кольцевого шва |  | (c)
92368.258 | 0 | -0.01 | -9.812 | -9.822 | -135 | -15 | 591 | 0 |  | 8216а | Нарушение формы кольцевого шва | GWAN |  | 06:10 | 06:29 | 08:07 | 0 | 1452 |  | EXT | Нарушение формы кольцевого шва |  | (c)
92400.625 | 0 | -0.022 | -10.875 | -10.897 | -1177 | -1111 | -443 | 291 |  | 8219 | Нарушение формы кольцевого шва | GWAN |  | 11:55 | 00:06 | 13:53 | 0 | 1467 |  | EXT | Нарушение формы кольцевого шва |  | (c)
92400.625 | 0 | -0.03 | -10.875 | -10.905 | -2019 | -1670 | -1771 | 1524 |  | 8219 | Нарушение формы кольцевого шва | GWAN |  | 09:39 | 10:35 | 10:19 | 0 | 495 |  | EXT | Нарушение формы кольцевого шва |  | (c)
92494.574 | 2.379 | 2.295 | -9.161 | -9.245 | -1652 | -1396 | -1492 | 1332 | 2295 | 8227 |  | CORR | GENE | 06:52 | 07:33 | 07:18 | 132 | 320 | 15 | EXT |  | 0.9 | (c)
92494.962 | 2.767 | 2.748 | -8.773 | -8.792 | 1803 | 1910 | 1887 | 1803 | 2748 | 8227 |  | CORR | CIGR | 04:10 | 04:27 | 04:23 | 49 | 167 | 10 | EXT |  | 0.89 | (c)
92549.915 | 0 | -0.038 | -11.5 | -11.538 | 264 | -432 | -2151 | 105 |  | 8232 | Нарушение формы кольцевого шва | GWAN |  | 06:42 | 04:50 | 12:12 | 0 | 4092 |  | EXT | Нарушение формы кольцевого шва |  | (c)
92595.72 | 0 | -0.037 | -11.32 | -11.357 | 2182 | 344 | -654 | 971 |  | 8236 | Нарушение формы кольцевого шва | GWAN |  | 08:20 | 03:24 | 12:42 | 0 | 3251 |  | EXT | Нарушение формы кольцевого шва |  | (c)
92638.716 | 0 | -0.056 | -6.433 | -6.489 | 174 | 1192 | 836 | 174 |  | 8239б | Нарушение формы кольцевого шва | GWAN |  | 06:17 | 09:02 | 08:04 | 0 | 1324 |  | EXT | Нарушение формы кольцевого шва |  | (c)
92654.766 | 0 | -0.044 | -10.849 | -10.893 | -841 | -715 | -634 | 427 |  | 8242а | Нарушение формы кольцевого шва | GWAN |  | 11:54 | 00:15 | 12:28 | 0 | 414 |  | EXT | Нарушение формы кольцевого шва |  | (c)
92657.468 | 2.702 | 2.599 | -8.147 | -8.25 | -37 | 8 | -8 | 0 | 2599 | 8242а |  | LWAN | AXGR | 02:04 | 02:11 | 02:09 | 203 | 58 |  | INT | Эквивалент потери металла 14%. |  | (c)
92661.726 | 6.96 | 6.822 | -3.889 | -4.027 | -53 | -26 | -17 | 0 | 3835 | 8242а |  | LWAN | GENE | 02:01 | 02:06 | 02:07 | 192 | 71 |  | INT | Эквивалент потери металла 14%. |  | (c)
92662.616 | 7.85 | 7.711 | -2.999 | -3.138 | -46 | 0 | -15 | 0 | 2886 | 8242а |  | LWAN | AXGR | 02:03 | 02:10 | 02:08 | 252 | 62 |  | INT | Эквивалент потери металла 18%. |  | (c)