## Аномалии
Расстояние, м | От левого шва до точки максимума, м | От левого шва до начала, м | От правого шва до точки максимума, м | От правого шва до начала, м | От продольного шва до точки начала дефекта, мм | От продольного шва до точки максимума, мм | От продольного шва до центра, мм | Минимальное расстояние до продольного шва, мм | Минимальное расстояние до кольцевого шва, мм | Номер трубы | Описание | Характер аббр. | Класс размера аббр. | Ориентация точки начала дефекта, ч:мин | Ориентация точки максимума, ч:мин | Ориентация центра, ч:мин | Длина, мм | Ширина, мм | Глубина, % | Расположение | Комментарий | КБД | Опасность
7.82 | 0 | -0.046 | -0.51 | -0.556 | -1960 | 38 | 69 | 0 |  | 4 | Нарушение формы кольцевого шва | GWAN |  | 00:01 | 05:23 | 05:28 | 0 | 4058 |  | EXT | Нарушение формы кольцевого шва |  | (c)
22.229 | 5.539 | 5.453 | -5.316 | -5.402 | 554 | 575 | 571 | 554 | 5258 | 6 |  | SCC | AXGR | 03:20 | 03:23 | 03:23 | 144 | 35 | 19 | EXT | Аномалия находится на упругопластическом изгибе: R=485 D, максимальное растяжение на 10.7 час. | 1 | (b)
27.545 | 0 | -0.039 | -11.34 | -11.379 | -753 | 128 | -84 | 586 |  | 7 | Нарушение формы кольцевого шва | GWAN |  | 10:43 | 01:05 | 12:31 | 0 | 1339 |  | EXT | Нарушение формы кольцевого шва Аномалия находится на упругопластическом изгибе: R=730 D, максимальное растяжение на 10.8 час. |  | (c)
44.528 | 5.643 | 5.63 | -5.857 | -5.87 | 882 | 1052 | 994 | 882 | 5630 | 8 |  | CORR | GENE | 05:09 | 05:36 | 05:27 | 110 | 224 | 15 | EXT |  | 0.9 | (c)
91.353 | 6.813 | 6.514 | -4.677 | -4.976 | -2211 | -2203 | -2199 | 20 | 4522 | 12 |  | LWAN | AXGR | 06:38 | 06:39 | 06:40 | 454 | 24 |  | EXT | Эквивалент потери металла 11%. |  | (c)
92.997 | 8.457 | 8.254 | -3.033 | -3.236 | 2192 | 2218 | 2210 | 3 | 2922 | 12 |  | CORR | AXGR | 06:28 | 06:32 | 06:31 | 314 | 35 | 11 | EXT |  | 0.92 | (c)
93.761 | 9.221 | 9.207 | -2.269 | -2.283 | 1787 | 1848 | 1853 | 311 | 2252 | 12 |  | CORR | CIGR | 05:23 | 05:33 | 05:34 | 31 | 133 | 13 | EXT |  | 0.89 | (c)
107.395 | 0 | -0.039 | -11.41 | -11.449 | 832 | 1396 | 1395 | 273 |  | 14 | Нарушение формы кольцевого шва | GWAN |  | 11:55 | 01:26 | 13:26 | 0 | 1125 |  | EXT | Нарушение формы кольцевого шва |  | (c)
125.62 | 6.815 | 6.803 | -4.59 | -4.602 | -1782 | -1723 | -1721 | 448 | 4569 | 15 |  | CORR | CIGR | 08:35 | 08:45 | 08:45 | 33 | 122 | 15 | EXT |  | 0.89 | (c)
128.477 | 9.672 | 9.649 | -1.733 | -1.756 | 1284 | 1498 | 1449 | 617 | 1683 | 15 |  | CORR | GENE | 04:50 | 05:24 | 05:17 | 73 | 330 | 11 | EXT |  | 0.89 | (c)
146.318 | 5.198 | 5.159 | -6.282 | -6.321 | 752 | 923 | 865 | 752 | 5159 | 17 |  | CORR | GENE | 04:18 | 04:46 | 04:37 | 143 | 226 | 10 | EXT |  | 0.9 | (c)
160.454 | 7.854 | 7.837 | -3.841 | -3.858 | 1672 | 1922 | 1843 | 1672 | 3797 | 18 |  | CORR | GENE | 05:36 | 06:16 | 06:03 | 61 | 342 | 10 | EXT |  | 0.89 | (c)
161.273 | 8.673 | 8.657 | -3.022 | -3.038 | 1621 | 1963 | 1852 | 1621 | 2943 | 18 |  | CORR | GENE | 05:27 | 06:22 | 06:05 | 95 | 463 | 11 | EXT |  | 0.89 | (c)
162.492 | 9.892 | 9.857 | -1.803 | -1.838 | 1532 | 1622 | 1619 | 1532 | 1740 | 18 |  | CORR | GENE | 05:13 | 05:27 | 05:27 | 98 | 175 | 11 | EXT |  | 0.89 | (c)
162.551 | 9.951 | 9.94 | -1.744 | -1.755 | 1735 | 1765 | 1779 | 1735 | 1732 | 18 |  | CORR | CIGR | 05:46 | 05:50 | 05:53 | 23 | 88 | 10 | EXT |  | 0.89 | (c)
164.295 | 0 | -0.067 | -11.69 | -11.757 | -1457 | -878 | -567 | 323 |  | 19 | Нарушение формы кольцевого шва | GWAN |  | 09:15 | 10:48 | 11:39 | 0 | 1780 |  | EXT | Нарушение формы кольцевого шва |  | (c)
199.575 | 1.245 | 1.22 | -10.3 | -10.325 | -442 | -248 | -283 | 124 | 1220 | 22 |  | CORR | CIGR | 07:58 | 08:30 | 08:24 | 55 | 318 | 10 | EXT |  | 0.89 | (c)
232.781 | 0 | -0.056 | -10.849 | -10.905 | -1302 | -672 | -732 | 163 |  | 25а | Нарушение формы кольцевого шва | GWAN |  | 09:54 | 11:36 | 11:26 | 0 | 1139 |  | EXT | Нарушение формы кольцевого шва |  | (c)
253.065 | 9.435 | 9.096 | -1.64 | -1.979 | 201 | 500 | 566 | 201 | 1481 | 26 |  | ARTD | GENE | 06:05 | 06:53 | 07:04 | 498 | 731 |  | EXT | Эквивалент потери металла 29%. |  | (c)
366.653 | 10.663 | 10.585 | -0.767 | -0.845 | 775 | 1026 | 965 | 775 | 705 | 36 |  | CORR | GENE | 04:42 | 05:22 | 05:13 | 140 | 379 | 10 | EXT |  | 0.9 | (c)
391.258 | 1.953 | 1.945 | -8.577 | -8.585 | 157 | 206 | 205 | 157 | 1945 | 39 |  | CORR | CIGR | 04:08 | 04:15 | 04:15 | 23 | 95 | 10 | EXT |  | 0.89 | (c)
405.005 | 5.17 | 5.154 | -6.54 | -6.556 | 1372 | 1466 | 1457 | 1372 | 5154 | 40 |  | CORR | CIGR | 06:38 | 06:53 | 06:51 | 37 | 169 | 10 | EXT |  | 0.89 | (c)
422.511 | 10.966 | 10.951 | -0.479 | -0.494 | 1748 | 1823 | 1820 | 1748 | 466 | 41 |  | CORR | CIGR | 05:55 | 06:07 | 06:06 | 28 | 144 | 10 | EXT |  | 0.89 | (c)
434.49 | 0 | -0.044 | -11.06 | -11.104 | -410 | -104 | -125 | 0 |  | 43 | Нарушение формы кольцевого шва | GWAN |  | 09:05 | 09:54 | 09:51 | 0 | 571 |  | EXT | Нарушение формы кольцевого шва |  | (c)
624.175 | 0 | 0 | -11.135 | -11.135 | -2151 | -1297 | -1519 | 887 | 0 | 60 | Смещение кромок | GWAN |  | 06:25 | 08:43 | 08:07 | 0 | 1264 | 16 | EXT | Смещение кромок Наружу Величина смещения - 2.9 мм. Аномалия находится на упругопластическом изгибе: R=385 D, максимальное растяжение на 11.7 час. |  | (c)
688.687 | 8.362 | 8.216 | -3.328 | -3.474 | 1574 | 1592 | 1604 | 1574 | 3080 | 65 |  | CORR | GENE | 04:58 | 05:01 | 05:03 | 394 | 62 | 12 | EXT |  | 0.94 | (c)
689.565 | 9.24 | 9.06 | -2.45 | -2.63 | 1513 | 1568 | 1551 | 1513 | 2051 | 65 |  | CORR | GENE | 04:48 | 04:57 | 04:55 | 579 | 77 | 12 | EXT |  | 0.95 | (c)
690.424 | 10.099 | 9.847 | -1.591 | -1.843 | 1501 | 1529 | 1531 | 1501 | 1476 | 65 |  | CORR | GENE | 04:46 | 04:51 | 04:51 | 367 | 60 | 11 | EXT |  | 0.93 | (c)
692.015 | 0 | -0.062 | -11.38 | -11.442 | 1767 | 2179 | 2091 | 1767 |  | 66 | Нарушение формы кольцевого шва | GWAN |  | 10:04 | 11:11 | 10:57 | 0 | 649 |  | EXT | Нарушение формы кольцевого шва |  | (c)
692.843 | 0.828 | 0.799 | -10.552 | -10.581 | -591 | -384 | -452 | 312 | 799 | 66 |  | CORR | CIGR | 03:44 | 04:17 | 04:06 | 44 | 279 | 10 | EXT |  | 0.89 | (c)
693.748 | 1.733 | 1.7 | -9.647 | -9.68 | -704 | -576 | -580 | 456 | 1700 | 66 |  | CORR | GENE | 03:25 | 03:46 | 03:45 | 78 | 248 | 10 | EXT |  | 0.89 | (c)
717.098 | 2.378 | 1.971 | -9.277 | -9.684 | -982 | -962 | -955 | 928 | 1971 | 68 |  | CORR | AXGR | 05:24 | 05:28 | 05:29 | 989 | 54 | 13 | EXT |  | 0.98 | (c)
724.379 | 9.659 | 9.65 | -1.996 | -2.005 | -1109 | -1023 | -1031 | 953 | 1977 | 68 |  | CORR | CIGR | 05:04 | 05:18 | 05:16 | 28 | 156 | 12 | EXT |  | 0.89 | (c)
743.815 | 5.73 | 5.225 | -5.35 | -5.855 | -1344 | -1130 | -1155 | 967 | 4866 | 70 |  | DENT | GENE | 05:28 | 06:03 | 05:59 | 989 | 377 | 0.6 | N/A | Глубина вмятины: 8 мм (0,6%). Линейка: 99 см в (523 см; 06:03 ч:мин) |  | (c)
850.835 | 0 | 0 | -11.1 | -11.1 | 741 | 1407 | 1163 | 645 | 0 | 80 | Смещение кромок | GWAN |  | 04:54 | 06:42 | 06:02 | 0 | 844 | 18 | EXT | Смещение кромок Наружу Величина смещения - 3.3 мм. |  | (c)
850.835 | 0 | -0.026 | -11.1 | -11.126 | -1412 | -1274 | -1274 | 818 |  | 80 | Нарушение формы кольцевого шва | GWAN |  | 11:07 | 11:29 | 11:29 | 0 | 276 |  | EXT | Нарушение формы кольцевого шва |  | (c)
896.62 | 1.075 | 1.06 | -10.235 | -10.25 | -2164 | -2117 | -2092 | 66 | 1060 | 84 |  | CORR | CIGR | 04:39 | 04:46 | 04:50 | 32 | 145 | 10 | EXT |  | 0.89 | (c)
906.855 | 0 | -0.033 | -11.54 | -11.573 | -468 | 1079 | 391 | 0 |  | 85 | Нарушение формы кольцевого шва | GWAN |  | 08:09 | 00:19 | 10:28 | 0 | 1717 |  | EXT | Нарушение формы кольцевого шва Аномалия находится на упругопластическом изгибе: R=490 D, максимальное растяжение на 5.8 час. |  | (c)
906.855 | 0 | 0 | -11.54 | -11.54 | -1875 | -1681 | -1600 | 1325 | 0 | 85 | Смещение кромок | GWAN |  | 04:22 | 04:53 | 05:06 | 0 | 550 | 15 | EXT | Смещение кромок Вовнутрь Величина смещения - 2.8 мм. Аномалия находится на упругопластическом изгибе: R=490 D, максимальное растяжение на 5.8 час. |  | (c)
1012.442 | 4.362 | 4.224 | -7.273 | -7.411 | 674 | 725 | 716 | 674 | 4224 | 94 |  | CORR | GENE | 05:20 | 05:28 | 05:27 | 257 | 84 | 11 | EXT |  | 0.91 | (c)
1042.145 | 0 | -0.059 | -11.685 | -11.744 | -1948 | -1294 | -1529 | 1111 |  | 97 | Нарушение формы кольцевого шва | GWAN |  | 06:20 | 08:06 | 07:28 | 0 | 837 |  | EXT | Нарушение формы кольцевого шва |  | (c)
1042.145 | 0 | -0.055 | -11.685 | -11.74 | -38 | 47 | 410 | 0 |  | 97 | Нарушение формы кольцевого шва | GWAN |  | 11:28 | 11:42 | 12:41 | 0 | 896 |  | EXT | Нарушение формы кольцевого шва |  | (c)
1106.227 | 6.102 | 6.079 | -5.163 | -5.186 | 1196 | 1263 | 1271 | 1196 | 5145 | 102 |  | CORR | CIGR | 05:48 | 05:59 | 05:60 | 41 | 151 | 10 | EXT |  | 0.89 | (c)
1109.42 | 9.295 | 9.276 | -1.97 | -1.989 | 1201 | 1292 | 1282 | 1201 | 1948 | 102 |  | CORR | CIGR | 05:49 | 06:03 | 06:02 | 41 | 163 | 10 | EXT |  | 0.89 | (c)
1190.936 | 0.361 | 0.336 | -10.344 | -10.369 | -269 | -116 | -156 | 43 | 336 | 110 |  | CORR | CIGR | 08:37 | 09:02 | 08:56 | 51 | 226 | 11 | EXT |  | 0.89 | (c)
1192.49 | 1.915 | 1.889 | -8.79 | -8.816 | -232 | -121 | -135 | 39 | 1889 | 110 |  | CORR | GENE | 08:43 | 09:01 | 08:59 | 84 | 193 | 12 | EXT |  | 0.89 | (c)
1193.663 | 3.088 | 3.027 | -7.617 | -7.678 | -321 | -226 | -193 | 65 | 3027 | 110 |  | CORR | GENE | 08:29 | 08:44 | 08:50 | 90 | 256 | 11 | EXT |  | 0.89 | (c)
1325.697 | 8.777 | 8.755 | -2.008 | -2.03 | -75 | 10 | 28 | 0 | 1979 | 125 |  | CORR | CIGR | 05:33 | 05:47 | 05:50 | 51 | 206 | 11 | EXT |  | 0.89 | (c)
1325.895 | 8.975 | 8.963 | -1.81 | -1.822 | 204 | 263 | 274 | 204 | 1795 | 125 |  | CORR | CIGR | 06:18 | 06:28 | 06:29 | 27 | 141 | 10 | EXT |  | 0.89 | (c)
1326.175 | 9.255 | 9.056 | -1.53 | -1.729 | 51 | 63 | 90 | 51 | 1276 | 125 |  | CORR | GENE | 05:53 | 05:55 | 05:60 | 453 | 78 | 10 | EXT |  | 0.93 | (c)
1326.278 | 9.358 | 9.346 | -1.427 | -1.439 | 219 | 271 | 283 | 219 | 1405 | 125 |  | CORR | CIGR | 06:20 | 06:29 | 06:31 | 34 | 128 | 11 | EXT |  | 0.89 | (c)
1327.781 | 0.076 | 0.037 | -11.304 | -11.343 | 304 | 559 | 520 | 304 | 37 | 126 |  | CORR | GENE | 06:54 | 07:35 | 07:29 | 73 | 430 | 11 | EXT |  | 0.89 | (c)
1330.55 | 2.845 | 2.826 | -8.535 | -8.554 | 322 | 377 | 393 | 322 | 2826 | 126 |  | CORR | CIGR | 06:57 | 07:06 | 07:08 | 51 | 143 | 10 | EXT |  | 0.89 | (c)
1334.126 | 6.421 | 6.408 | -4.959 | -4.972 | 447 | 485 | 494 | 447 | 4936 | 126 |  | CORR | CIGR | 07:17 | 07:23 | 07:24 | 36 | 95 | 11 | EXT |  | 0.89 | (c)
1340.092 | 1.007 | 0.973 | -2.638 | -2.672 | 126 | 324 | 249 | 126 | 973 | 127 |  | CORR | GENE | 03:32 | 04:04 | 03:52 | 79 | 247 | 10 | EXT |  | 0.89 | (c)
1340.191 | 1.106 | 1.094 | -2.539 | -2.551 | 539 | 608 | 637 | 539 | 1094 | 127 |  | CORR | CIGR | 04:38 | 04:49 | 04:54 | 42 | 196 | 11 | EXT |  | 0.89 | (c)
1341.227 | 2.142 | 2.129 | -1.503 | -1.516 | 1610 | 1662 | 1664 | 1610 | 1484 | 127 |  | CORR | CIGR | 07:31 | 07:40 | 07:40 | 32 | 107 | 10 | EXT |  | 0.89 | (c)
1341.324 | 2.239 | 2.169 | -1.406 | -1.476 | 1014 | 1092 | 1121 | 1014 | 1387 | 127 |  | CORR | GENE | 05:55 | 06:08 | 06:12 | 89 | 214 | 14 | EXT |  | 0.89 | (c)
1343.24 | 0 | -0.091 | -2.105 | -2.196 | -174 | 574 | 504 | 0 |  | 129 | Нарушение формы кольцевого шва | GWAN |  | 07:57 | 09:57 | 09:46 | 0 | 1354 |  | EXT | Нарушение формы кольцевого шва |  | (c)
1345.345 | 0 | -0.037 | -0.505 | -0.542 | 1383 | 1765 | 1727 | 1383 |  | 130 | Нарушение формы кольцевого шва | GWAN |  | 07:55 | 08:56 | 08:50 | 0 | 687 |  | EXT | Нарушение формы кольцевого шва |  | (c)
1348.238 | 2.388 | 2.376 | -0.522 | -0.534 | -173 | -127 | -123 | 73 | 508 | 131 |  | CORR | CIGR | 06:44 | 06:51 | 06:52 | 26 | 100 | 13 | EXT |  | 0.89 | (c)
1350.688 | 1.928 | 1.918 | -9.292 | -9.302 | -1430 | -1302 | -1334 | 801 | 1918 | 132 |  | CORR | CIGR | 05:46 | 06:06 | 06:01 | 45 | 191 | 11 | EXT |  | 0.89 | (c)
1352.157 | 3.397 | 3.383 | -7.823 | -7.837 | -1235 | -1177 | -1184 | 996 | 3383 | 132 |  | CORR | CIGR | 06:17 | 06:27 | 06:25 | 35 | 102 | 10 | EXT |  | 0.89 | (c)
1392.665 | 0 | -0.039 | -2.11 | -2.149 | [5 empty] | 139 | Нарушение формы кольцевого шва | GWAN |  | 01:41 | 07:49 | 06:10 | 0 | 3342 |  | INT | Нарушение формы кольцевого шва |  | (c)
1394.775 | 0 | -0.051 | -0.47 | -0.521 | -353 | -1665 | 1822 | 0 |  | 140 | Нарушение формы кольцевого шва | GWAN |  | 01:27 | 09:55 | 07:18 | 0 | 4349 |  | INT | Нарушение формы кольцевого шва |  | (c)
1437.915 | 1.95 | 1.668 | -9.445 | -9.727 | 2202 | 2212 | 2213 | 6 | 1668 | 146 |  | LWAN | AXGR | 05:48 | 05:49 | 05:50 | 436 | 22 |  | EXT | Эквивалент потери металла 10%. |  | (c)
1467.366 | 2.431 | 2.419 | -3.904 | -3.916 | 2052 | 2097 | 2101 | 81 | 2419 | 150 |  | CORR | CIGR | 07:09 | 07:16 | 07:16 | 37 | 97 | 10 | EXT |  | 0.89 | (c)
1527.26 | 0 | 0 | -11.445 | -11.445 | -939 | -446 | -528 | 117 | 0 | 156 | Смещение кромок | GWAN |  | 10:45 | 00:04 | 11:51 | 0 | 822 | 18 | EXT | Смещение кромок Наружу Величина смещения - 3.3 мм. |  | (c)
1527.26 | 0 | 0 | -11.445 | -11.445 | 758 | 1110 | 1466 | 57 | 0 | 156 | Смещение кромок | GWAN |  | 03:19 | 04:15 | 05:13 | 0 | 1416 | 15 | EXT | Смещение кромок Наружу Величина смещения - 2.8 мм. |  | (c)
1527.26 | 0 | -0.039 | -11.445 | -11.484 | -1966 | -1321 | -1561 | 264 |  | 156 | Нарушение формы кольцевого шва | GWAN |  | 07:59 | 09:43 | 09:04 | 0 | 811 |  | EXT | Нарушение формы кольцевого шва |  | (c)
1561.97 | 0 | -0.052 | -11.68 | -11.732 | 1323 | 1816 | 1881 | 1323 |  | 159 | Нарушение формы кольцевого шва | GWAN |  | 05:16 | 06:36 | 06:46 | 0 | 1116 |  | EXT | Нарушение формы кольцевого шва |  | (c)
1566.014 | 4.044 | 3.329 | -7.636 | -8.351 | 1319 | 1462 | 1502 | 1319 | 3329 | 159 |  | DENT | GENE | 05:15 | 05:38 | 05:45 | 1057 | 366 | 0.4 | N/A | Глубина вмятины: 6 мм (0,4%). Линейка: 106 см в (333 см; 05:38 ч:мин) |  | (c)
1573.037 | 11.067 | 11.032 | -0.613 | -0.648 | 863 | 879 | 879 | 863 | 561 | 159 |  | CORR | AXGR | 04:02 | 04:04 | 04:04 | 87 | 33 | 12 | EXT |  | 0.89 | (c)
1663.525 | 0 | -0.036 | -11.3 | -11.336 | -18 | 521 | 514 | 0 |  | 168 | Нарушение формы кольцевого шва | GWAN |  | 00:52 | 02:19 | 02:18 | 0 | 1065 |  | EXT | Нарушение формы кольцевого шва |  | (c)
1663.525 | 0 | -0.037 | -11.3 | -11.337 | 2158 | -1948 | -1898 | 1493 |  | 168 | Нарушение формы кольцевого шва | GWAN |  | 06:44 | 07:41 | 07:49 | 0 | 810 |  | EXT | Нарушение формы кольцевого шва |  | (c)
1695.283 | 9.123 | 6.988 | -1.452 | -3.587 | -1357 | -1264 | -1285 | 1213 | 884 | 170 |  | CORR | GENE | 06:47 | 07:02 | 06:59 | 2703 | 144 | 10 | EXT |  | 0.97 | (c)
1733.688 | 1.998 | 1.848 | -9.572 | -9.722 | -30 | -16 | -19 | 7 | 1848 | 174 |  | LWAN | AXGR | 04:39 | 04:41 | 04:41 | 270 | 23 |  | EXT | Эквивалент потери металла 10%. |  | (c)
1765.95 | 11.005 | 10.89 | -0.26 | -0.375 | 2100 | 2117 | 2125 | 2100 | 217 | 176 |  | CORR | GENE | 09:13 | 09:16 | 09:17 | 158 | 49 | 13 | EXT |  | 0.9 | (c)
1961.479 | 3.769 | 3.734 | -7.186 | -7.221 | -2152 | -2141 | -2136 | 2121 | 3734 | 194 | Металлургический дефект | MIAN | AXGR | 09:49 | 09:51 | 09:51 | 100 | 32 |  | INT | Металлургический дефект Эквивалент потери металла 17%. |  | (c)
1982.404 | 2.044 | 2.01 | -9.631 | -9.665 | -1685 | -1391 | -1512 | 1338 | 2010 | 196 |  | GOUG | CIGR | 04:15 | 05:02 | 04:43 | 38 | 347 | 11 | EXT | Аномалия находится на отводе. Задир. |  | (c)
1983.672 | 3.312 | 3.281 | -8.363 | -8.394 | -1732 | -1520 | -1576 | 1420 | 3281 | 196 |  | GOUG | CIGR | 04:07 | 04:41 | 04:32 | 34 | 312 | 10 | EXT | Аномалия находится на отводе. Задир. |  | (c)
2071.94 | 0 | -0.039 | -11.585 | -11.624 | 382 | 658 | 664 | 382 |  | 204 | Нарушение формы кольцевого шва | GWAN |  | 03:05 | 03:49 | 03:50 | 0 | 563 |  | EXT | Нарушение формы кольцевого шва |  | (c)
2071.94 | 0 | -0.041 | -11.585 | -11.626 | 1979 | -1108 | -1519 | 556 |  | 204 | Нарушение формы кольцевого шва | GWAN |  | 07:22 | 11:04 | 09:58 | 0 | 1927 |  | EXT | Нарушение формы кольцевого шва |  | (c)
2081.69 | 9.75 | 9.706 | -1.835 | -1.879 | 1538 | 1632 | 1699 | 1538 | 1811 | 204 |  | CORR | GENE | 06:11 | 06:26 | 06:37 | 68 | 321 | 12 | EXT |  | 0.89 | (c)
2114.747 | 8.767 | 8.743 | -2.693 | -2.717 | 222 | 353 | 327 | 222 | 2680 | 207 |  | CORR | CIGR | 08:41 | 09:02 | 08:58 | 37 | 210 | 14 | EXT |  | 0.89 | (c)
2143.437 | 2.712 | 2.476 | -8.853 | -9.089 | 2228 | -2214 | -2201 | 2169 | 2476 | 210 |  | CORR | GENE | 03:31 | 03:34 | 03:36 | 312 | 64 | 10 | EXT |  | 0.92 | (c)
2181.998 | 6.503 | 6.391 | -5.022 | -5.134 | 1255 | 1506 | 1619 | 248 | 4918 | 213 |  | CORR | GENE | 06:20 | 07:00 | 07:18 | 216 | 728 | 12 | EXT | Аномалия находится на отводе. | 0.91 | (c)
2191.392 | 4.372 | 4.232 | -6.748 | -6.888 | -1694 | -1457 | -1434 | 536 | 4232 | 214 |  | CORR | GENE | 05:54 | 06:32 | 06:36 | 251 | 521 | 10 | EXT |  | 0.91 | (c)
2198.14 | 0 | 0 | -11.69 | -11.69 | 89 | 261 | 320 | 89 | 0 | 215 | Смещение кромок | GWAN |  | 02:43 | 03:11 | 03:20 | 0 | 461 | 15 | EXT | Смещение кромок Толщины: 16,8 / 15,7 мм Наружу Величина смещения - 2.4 мм. |  | (c)
2198.14 | 0 | -0.045 | -11.69 | -11.735 | 1123 | 1566 | 1687 | 1123 |  | 215 | Нарушение формы кольцевого шва | GWAN |  | 05:30 | 06:41 | 07:01 | 0 | 1128 |  | EXT | Нарушение формы кольцевого шва |  | (c)
2241.857 | 9.602 | 9.591 | -1.353 | -1.364 | 1457 | 1573 | 1557 | 1457 | 1320 | 218 |  | CORR | CIGR | 03:34 | 03:53 | 03:50 | 44 | 200 | 11 | EXT |  | 0.89 | (c)
2246.95 | 3.74 | 3.506 | -7.935 | -8.169 | 2187 | 2206 | 2214 | 2187 | 3506 | 219 |  | CORR | GENE | 07:22 | 07:25 | 07:26 | 526 | 53 | 14 | EXT |  | 0.96 | (c)
2247.912 | 4.702 | 4.064 | -6.973 | -7.611 | 2087 | 2175 | 2175 | 2087 | 4064 | 219 |  | CORR | GENE | 07:06 | 07:20 | 07:20 | 947 | 176 | 11 | EXT |  | 0.97 | (c)
2249.308 | 6.098 | 5.167 | -5.577 | -6.508 | 2154 | 2187 | -2220 | 2133 | 5167 | 219 |  | CORR | GENE | 07:16 | 07:22 | 07:30 | 1082 | 175 | 11 | EXT |  | 0.97 | (c)
2288.71 | 0 | 0 | -11.525 | -11.525 | 1743 | -1782 | -1936 | 1155 | 0 | 223 | Смещение кромок | GWAN |  | 05:25 | 07:56 | 07:31 | 0 | 1563 | 19 | EXT | Смещение кромок Наружу Величина смещения - 3 мм. Аномалия находится на упругопластическом изгибе: R=418 D, максимальное растяжение на 11.9 час. |  | (c)
2381.638 | 1.538 | 1.503 | -9.602 | -9.637 | 1693 | 1803 | 1879 | 165 | 1503 | 231 |  | CORR | GENE | 06:19 | 06:37 | 06:50 | 92 | 373 | 11 | EXT |  | 0.89 | (c)
2381.772 | 1.672 | 1.597 | -9.468 | -9.543 | 1117 | 1361 | 1297 | 754 | 1597 | 231 |  | CORR | GENE | 04:46 | 05:26 | 05:16 | 109 | 360 | 10 | EXT |  | 0.89 | (c)
2382.219 | 2.119 | 2.05 | -9.021 | -9.09 | 1650 | 1766 | 1767 | 346 | 2050 | 231 |  | CORR | GENE | 06:13 | 06:31 | 06:31 | 70 | 235 | 10 | EXT |  | 0.89 | (c)
2382.263 | 2.163 | 2.129 | -8.977 | -9.011 | 1169 | 1417 | 1340 | 720 | 2129 | 231 |  | CORR | GENE | 04:55 | 05:35 | 05:22 | 91 | 342 | 14 | EXT |  | 0.89 | (c)
2382.812 | 2.712 | 2.644 | -8.428 | -8.496 | 1198 | 1279 | 1421 | 586 | 2644 | 231 |  | CORR | GENE | 04:60 | 05:13 | 05:36 | 82 | 447 | 10 | EXT |  | 0.89 | (c)
2382.839 | 2.739 | 2.71 | -8.401 | -8.43 | -1594 | -1562 | -1554 | 636 | 2710 | 231 |  | ARTD | GENE | 09:29 | 09:34 | 09:35 | 61 | 80 |  | EXT | Эквивалент потери металла 10%. |  | (c)
2385.138 | 5.038 | 4.993 | -6.102 | -6.147 | 1829 | 1879 | 1880 | 299 | 4993 | 231 |  | DENT | GENE | 06:41 | 06:49 | 06:50 | 101 | 102 | 0.5 | N/A | Глубина вмятины: 7 мм (0,5%). Линейка: 10 см в (499 см; 06:49 ч:мин) |  | (c)
2393.516 | 2.276 | 2.264 | -9.379 | -9.391 | -1195 | -1135 | -1124 | 1053 | 2264 | 232 |  | CORR | CIGR | 03:51 | 04:01 | 04:02 | 27 | 142 | 10 | EXT |  | 0.89 | (c)
2402.895 | 0 | -0.036 | -11.32 | -11.356 | -208 | 365 | 180 | 0 |  | 233 | Нарушение формы кольцевого шва | GWAN |  | 07:03 | 08:35 | 08:05 | 0 | 776 |  | EXT | Нарушение формы кольцевого шва |  | (c)
2412.636 | 9.741 | 9.731 | -1.579 | -1.589 | -1124 | -1064 | -1069 | 1014 | 1561 | 233 |  | CORR | CIGR | 04:35 | 04:44 | 04:44 | 28 | 110 | 10 | EXT |  | 0.89 | (c)
2414.215 | 0 | -0.069 | -11.34 | -11.409 | 1201 | 1528 | 1560 | 1201 |  | 234 | Нарушение формы кольцевого шва | GWAN |  | 00:32 | 01:25 | 01:30 | 0 | 718 |  | EXT | Нарушение формы кольцевого шва |  | (c)
2414.215 | 0 | -0.047 | -11.34 | -11.387 | -778 | -609 | -424 | 71 |  | 234 | Нарушение формы кольцевого шва | GWAN |  | 07:13 | 07:40 | 08:10 | 0 | 707 |  | EXT | Нарушение формы кольцевого шва |  | (c)
2418.564 | 4.349 | 4.307 | -6.991 | -7.033 | -1790 | -1081 | -1170 | 550 | 4307 | 234 |  | CORR | GENE | 04:29 | 06:24 | 06:09 | 65 | 1240 | 10 | EXT |  | 0.89 | (c)
2444.198 | 5.158 | 4.974 | -6.402 | -6.586 | 1740 | 1774 | 1827 | 1740 | 4974 | 237 |  | GOUG | GENE | 11:26 | 11:32 | 11:40 | 217 | 173 | 8 | EXT | Зона задиров. |  | (c)
2444.406 | 5.366 | 5.353 | -6.194 | -6.207 | 1222 | 1584 | 1424 | 1222 | 5353 | 237 |  | GOUG | GENE | 10:03 | 11:01 | 10:35 | 556 | 404 | 9 | EXT | Зона задиров. |  | (c)
2447.968 | 8.928 | 8.916 | -2.632 | -2.644 | 1985 | 2075 | 2060 | 1985 | 2612 | 237 |  | CORR | CIGR | 00:06 | 00:21 | 00:18 | 32 | 150 | 10 | EXT |  | 0.89 | (c)
2551.707 | 0 | 0 | -2.106 | -2.106 | -1333 | -1250 | -1111 | 889 | 0 | 246а | Непровар / утяжина | GWAN |  | 04:25 | 04:39 | 05:01 | 0 | 444 | 13 | INT | Непровар / утяжина |  | (c)
2563.025 | 0 | -0.031 | -11.072 | -11.103 | [5 empty] | 247б | Нарушение формы кольцевого шва | GWAN |  | 11:39 | 00:12 | 12:09 | 0 | 379 |  | EXT | Нарушение формы кольцевого шва Аномалия находится на упругопластическом изгибе: R=469 D, максимальное растяжение на 6.1 час. |  | (c)
2722.07 | 0 | -0.033 | -11.555 | -11.588 | -1399 | -1264 | -1295 | 1191 |  | 262 | Нарушение формы кольцевого шва | GWAN |  | 11:59 | 00:21 | 12:16 | 0 | 208 |  | EXT | Нарушение формы кольцевого шва |  | (c)
2722.07 | 0 | 0 | -11.555 | -11.555 | 188 | 424 | 409 | 188 | 0 | 262 | Смещение кромок | GWAN |  | 04:15 | 04:53 | 04:51 | 0 | 442 | 18 | EXT | Смещение кромок Наружу Величина смещения - 2.8 мм. |  | (c)
2722.07 | 0 | -0.035 | -11.555 | -11.59 | 973 | 1138 | 1211 | 973 |  | 262 | Нарушение формы кольцевого шва | GWAN |  | 06:22 | 06:48 | 06:60 | 0 | 477 |  | EXT | Нарушение формы кольцевого шва |  | (c)
2722.07 | 0 | -0.042 | -11.555 | -11.597 | 1920 | 2199 | -2166 | 1790 |  | 262 | Нарушение формы кольцевого шва | GWAN |  | 08:54 | 09:39 | 09:55 | 0 | 751 |  | EXT | Нарушение формы кольцевого шва |  | (c)
2727.199 | 5.129 | 5.09 | -6.426 | -6.465 | 1739 | 1753 | 1760 | 1739 | 5090 | 262 |  | CORR | AXGR | 08:25 | 08:27 | 08:29 | 294 | 43 | 12 | EXT |  | 0.93 | (c)
2733.625 | 0 | -0.039 | -11.44 | -11.479 | 688 | -241 | -1650 | 0 |  | 263 | Нарушение формы кольцевого шва | GWAN |  | 00:14 | 09:44 | 05:56 | 0 | 4245 |  | EXT | Нарушение формы кольцевого шва |  | (c)
2733.961 | 0.336 | 0.308 | -11.104 | -11.132 | 1263 | 1339 | 1356 | 1263 | 308 | 263 |  | CORR | GENE | 01:47 | 01:59 | 02:02 | 60 | 185 | 11 | EXT |  | 0.89 | (c)
2756.24 | 0 | -0.055 | -11.17 | -11.225 | 1424 | 1902 | 1882 | 0 |  | 265 | Нарушение формы кольцевого шва | GWAN |  | 03:09 | 04:26 | 04:22 | 0 | 916 |  | EXT | Нарушение формы кольцевого шва |  | (c)
2756.24 | 0 | 0 | -11.17 | -11.17 | -1921 | -312 | -882 | 0 | 0 | 265 | Смещение кромок | GWAN |  | 06:09 | 10:28 | 08:56 | 0 | 2079 | 17 | EXT | Смещение кромок Наружу Величина смещения - 2.6 мм. |  | (c)
2764.549 | 8.309 | 8.242 | -2.861 | -2.928 | 966 | 1019 | 1017 | 966 | 2798 | 265 |  | DENT | GENE | 01:55 | 02:03 | 02:03 | 130 | 102 | 0.4 | N/A | Глубина вмятины: 6 мм (0,4%). Линейка: 13 см в (824 см; 02:03 ч:мин) |  | (c)
2790.46 | 0 | -0.04 | -11.58 | -11.62 | -1517 | -416 | -842 | 166 |  | 268 | Нарушение формы кольцевого шва | GWAN |  | 05:13 | 08:11 | 07:02 | 0 | 1352 |  | EXT | Нарушение формы кольцевого шва |  | (c)
2802.04 | 0 | -0.034 | -10.85 | -10.884 | -350 | -213 | -200 | 49 |  | 269 | Нарушение формы кольцевого шва | GWAN |  | 00:22 | 00:44 | 00:46 | 0 | 302 |  | EXT | Нарушение формы кольцевого шва Аномалия находится на упругопластическом изгибе: R=492 D, максимальное растяжение на 6.2 час. |  | (c)
2867.703 | 8.833 | 8.38 | -2.812 | -3.265 | -1276 | -1265 | -1230 | 1183 | 2775 | 274 |  | CORR | GENE | 05:37 | 05:38 | 05:44 | 490 | 93 | 10 | EXT |  | 0.94 | (c)
2884.214 | 2.529 | 2.509 | -8.956 | -8.976 | 1023 | 1062 | 1071 | 1023 | 2509 | 276 |  | CORR | CIGR | 05:35 | 05:41 | 05:43 | 31 | 97 | 10 | EXT | Аномалия находится на отводе. | 0.89 | (c)
2957.228 | 8.653 | 8.592 | -2.642 | -2.703 | 669 | 772 | 889 | 669 | 2619 | 282 |  | CORR | GENE | 05:31 | 05:47 | 06:06 | 84 | 440 | 10 | EXT |  | 0.89 | (c)
2957.601 | 9.026 | 9.02 | -2.269 | -2.275 | 620 | 939 | 815 | 620 | 2201 | 282 |  | CORR | GENE | 05:23 | 06:14 | 05:54 | 74 | 390 | 10 | EXT |  | 0.89 | (c)
2957.966 | 9.391 | 9.35 | -1.904 | -1.945 | 770 | 1039 | 1042 | 770 | 1839 | 282 |  | CORR | GENE | 05:47 | 06:30 | 06:31 | 106 | 543 | 12 | EXT |  | 0.89 | (c)
2962.293 | 2.423 | 2.37 | -8.317 | -8.37 | 1184 | 1333 | 1329 | 1184 | 2370 | 283 |  | CORR | GENE | 05:30 | 05:54 | 05:53 | 74 | 290 | 11 | EXT |  | 0.89 | (c)
2962.346 | 2.476 | 2.45 | -8.264 | -8.29 | 842 | 1054 | 987 | 842 | 2450 | 283 |  | CORR | GENE | 04:35 | 05:09 | 04:58 | 50 | 289 | 11 | EXT |  | 0.89 | (c)
2989.345 | 7.405 | 7.392 | -4.035 | -4.048 | 1934 | 2162 | 2080 | 4 | 4029 | 285 |  | CORR | CIGR | 07:12 | 07:49 | 07:35 | 19 | 292 | 11 | EXT |  | 0.88 | (c)
3037.77 | 0 | 0 | -11.615 | -11.615 | -1694 | -1208 | -1381 | 1069 | 0 | 289б | Смещение кромок | GWAN |  | 07:20 | 08:38 | 08:10 | 0 | 625 | 18 | EXT | Смещение кромок Наружу Аномалия находится на отводе. Величина смещения - 2.8 мм. |  | (c)
3088.288 | 4.273 | 4.255 | -6.987 | -7.005 | -392 | -332 | -304 | 217 | 4255 | 294 |  | CORR | GENE | 03:25 | 03:35 | 03:40 | 86 | 175 | 10 | EXT |  | 0.89 | (c)
3095.275 | 0 | 0 | -11.69 | -11.69 | -1857 | -1204 | -443 | 0 | 0 | 295 | Смещение кромок | GWAN |  | 01:00 | 02:46 | 04:48 | 0 | 2828 | 18 | EXT | Смещение кромок Наружу Аномалия находится на отводе. Величина смещения - 2.8 мм. |  | (c)
3129.735 | 0 | 0 | -11.555 | -11.555 | 1036 | 2060 | 1725 | 0 | 0 | 298 | Смещение кромок | GWAN |  | 04:16 | 07:01 | 06:07 | 0 | 1379 | 19 | EXT | Смещение кромок Наружу Аномалия находится на отводе. Величина смещения - 3 мм. |  | (c)
3137.602 | 7.867 | 7.644 | -3.688 | -3.911 | 1950 | 1983 | 1968 | 244 | 3572 | 298 | Дефект проката | MIAN | AXGR | 06:43 | 06:49 | 06:46 | 339 | 37 |  | EXT | Дефект проката Эквивалент потери металла 10%. Аномалия находится на отводе. |  | (c)
3141.786 | 0.496 | 0.474 | -10.454 | -10.476 | -670 | -573 | -589 | 507 | 474 | 299 |  | CORR | CIGR | 11:25 | 11:41 | 11:38 | 26 | 163 | 15 | EXT |  | 0.89 | (c)
3157.979 | 5.739 | 5.497 | -5.961 | -6.203 | -452 | -288 | -295 | 137 | 5497 | 300 |  | DENT | GENE | 05:22 | 05:48 | 05:47 | 359 | 315 | 0.4 | N/A | Глубина вмятины: 6 мм (0,4%). Линейка: 36 см в (550 см; 05:48 ч:мин) Аномалия находится вблизи продольного шва. |  | (c)
3256.998 | 1.818 | 0.622 | -9.697 | -10.893 | 973 | 1209 | 1182 | 973 | 622 | 309 |  | DENT | GENE | 05:22 | 06:00 | 05:56 | 1702 | 417 | 0.5 | N/A | Глубина вмятины: 7 мм (0,5%). Линейка: 170 см в (62 см; 06:00 ч:мин) |  | (c)
3307.417 | 6.872 | 6.857 | -4.813 | -4.828 | 2114 | 2165 | 2168 | 2114 | 4791 | 313 |  | CORR | CIGR | 03:52 | 03:60 | 04:00 | 37 | 107 | 10 | EXT |  | 0.89 | (c)
3358.956 | 1.271 | 1.271 | -10.409 | -10.409 | -782 | -610 | -651 | 520 | 1271 | 318 |  | CORR | CIGR | 06:03 | 06:31 | 06:24 | 19 | 262 | 12 | EXT |  | 0.89 | (c)
3438.24 | 0 | 0 | -11.1 | -11.1 | -1076 | -886 | -444 | 0 | 0 | 325а | Смещение кромок | GWAN |  | 02:26 | 02:57 | 04:08 | 0 | 1264 | 20 | EXT | Смещение кромок Наружу Величина смещения - 3.1 мм. |  | (c)
3438.24 | 0 | -0.036 | -11.1 | -11.136 | 1215 | 1543 | 1423 | 1215 |  | 325а | Нарушение формы кольцевого шва | GWAN |  | 08:36 | 09:29 | 09:09 | 0 | 415 |  | EXT | Нарушение формы кольцевого шва |  | (c)
3501.911 | 4.811 | 4.8 | -4.424 | -4.435 | -633 | -477 | -537 | 440 | 4399 | 330а |  | CORR | CIGR | 06:36 | 07:02 | 06:52 | 36 | 193 | 10 | EXT |  | 0.89 | (c)
3514.579 | 8.244 | 7.894 | -3.086 | -3.436 | -93 | -63 | -66 | 39 | 3016 | 331 |  | CORR | GENE | 06:30 | 06:35 | 06:34 | 420 | 54 | 10 | EXT |  | 0.93 | (c)
3516.796 | 10.461 | 10.188 | -0.869 | -1.142 | -85 | -51 | -56 | 26 | 765 | 331 |  | CORR | GENE | 06:31 | 06:37 | 06:36 | 377 | 59 | 10 | EXT |  | 0.93 | (c)
3523.083 | 5.418 | 5.392 | -5.887 | -5.913 | -1670 | -1562 | -1584 | 1498 | 5392 | 332 |  | CORR | CIGR | 08:19 | 08:36 | 08:33 | 41 | 173 | 10 | EXT |  | 0.89 | (c)
3530.353 | 1.383 | 1.359 | -10.207 | -10.231 | 2167 | -2214 | -2230 | 0 | 1359 | 333 |  | CORR | CIGR | 07:28 | 07:41 | 07:38 | 30 | 130 | 15 | EXT |  | 0.89 | (c)
3531.446 | 2.476 | 2.46 | -9.114 | -9.13 | 2061 | 2111 | 2129 | 32 | 2460 | 333 |  | CORR | CIGR | 07:11 | 07:19 | 07:22 | 28 | 138 | 14 | EXT |  | 0.89 | (c)
3531.863 | 2.893 | 2.879 | -8.697 | -8.711 | 1822 | 1886 | 1881 | 290 | 2879 | 333 |  | CORR | CIGR | 06:32 | 06:43 | 06:42 | 27 | 118 | 11 | EXT |  | 0.89 | (c)
3534.15 | 5.18 | 5.148 | -6.41 | -6.442 | 959 | 1106 | 1056 | 959 | 5148 | 333 |  | CORR | CIGR | 04:13 | 04:37 | 04:29 | 44 | 194 | 10 | EXT |  | 0.89 | (c)
3540.56 | 0 | -0.059 | -11.51 | -11.569 | -1392 | -938 | -1122 | 838 |  | 334 | Нарушение формы кольцевого шва | GWAN |  | 10:17 | 11:31 | 11:01 | 0 | 541 |  | EXT | Нарушение формы кольцевого шва Аномалия находится на упругопластическом изгибе: R=467 D, максимальное растяжение на 6.4 час. |  | (c)
3541.709 | 1.149 | 1.123 | -10.361 | -10.387 | 2202 | -2173 | -2173 | 0 | 1123 | 334 |  | CORR | CIGR | 07:58 | 08:12 | 08:11 | 44 | 172 | 15 | EXT | Аномалия находится на упругопластическом изгибе: R=396 D, максимальное растяжение на 6.3 час. | 0.89 | (c)
3543.211 | 2.651 | 2.564 | -8.859 | -8.946 | 2144 | 2158 | 2158 | 58 | 2564 | 334 |  | CORR | AXGR | 07:48 | 07:51 | 07:51 | 169 | 28 | 11 | EXT | Аномалия находится на упругопластическом изгибе: R=342 D, максимальное растяжение на 6.1 час. | 0.9 | (c)
3552.07 | 0 | -0.059 | -11.53 | -11.589 | 1070 | 1525 | 1413 | 475 |  | 335 | Нарушение формы кольцевого шва | GWAN |  | 01:33 | 02:47 | 02:29 | 0 | 685 |  | EXT | Нарушение формы кольцевого шва Аномалия находится на упругопластическом изгибе: R=638 D, максимальное растяжение на 6.2 час. |  | (c)
3558.028 | 5.958 | 5.949 | -5.572 | -5.581 | -1750 | -1703 | -1700 | 480 | 5557 | 335 |  | GOUG | CIGR | 05:58 | 06:06 | 06:06 | 24 | 100 | 9 | EXT | Задир. |  | (c)
3563.6 | 0 | -0.031 | -11.37 | -11.401 | 789 | 1378 | 1235 | 789 |  | 336 | Нарушение формы кольцевого шва | GWAN |  | 03:07 | 04:42 | 04:19 | 0 | 892 |  | EXT | Нарушение формы кольцевого шва |  | (c)
3586.56 | 0 | -0.025 | -11.265 | -11.29 | 884 | 1087 | 1765 | 884 |  | 338 | Нарушение формы кольцевого шва | GWAN |  | 01:13 | 01:46 | 03:35 | 0 | 1760 |  | EXT | Нарушение формы кольцевого шва |  | (c)
3586.56 | 0 | -0.036 | -11.265 | -11.301 | -1451 | -1360 | -1324 | 1196 |  | 338 | Нарушение формы кольцевого шва | GWAN |  | 06:56 | 07:11 | 07:16 | 0 | 255 |  | EXT | Нарушение формы кольцевого шва |  | (c)
3601.185 | 3.36 | 3.343 | -8 | -8.017 | 1655 | 1741 | 1719 | 1655 | 3343 | 339 |  | CORR | CIGR | 04:12 | 04:26 | 04:23 | 34 | 128 | 10 | EXT |  | 0.89 | (c)
3602.478 | 4.653 | 4.625 | -6.707 | -6.735 | 1767 | 1914 | 1909 | 1767 | 4625 | 339 |  | CORR | GENE | 04:30 | 04:54 | 04:53 | 61 | 284 | 21 | EXT |  | 0.89 | (c)
3641.249 | 9.369 | 9.268 | -1.931 | -2.032 | -1560 | -1486 | -1485 | 1410 | 1921 | 342 |  | CORR | GENE | 06:46 | 06:58 | 06:58 | 111 | 150 | 13 | EXT |  | 0.9 | (c)
3667.175 | 0.485 | 0.411 | -10.86 | -10.934 | -715 | -705 | -693 | 672 | 411 | 346 |  | CORR | AXGR | 04:56 | 04:58 | 04:60 | 297 | 43 | 11 | EXT |  | 0.92 | (c)
3667.768 | 1.078 | 1.05 | -10.267 | -10.295 | -667 | -354 | -441 | 216 | 1050 | 346 |  | CORR | GENE | 05:04 | 05:55 | 05:40 | 87 | 451 | 12 | EXT |  | 0.89 | (c)
3668.679 | 1.989 | 1.957 | -9.356 | -9.388 | -870 | -764 | -740 | 610 | 1957 | 346 |  | CORR | CIGR | 04:31 | 04:48 | 04:52 | 33 | 260 | 15 | EXT |  | 0.89 | (c)
3669.66 | 2.97 | 2.368 | -8.375 | -8.977 | -970 | -893 | -930 | 890 | 2368 | 346 |  | CORR | GENE | 04:15 | 04:27 | 04:22 | 1196 | 80 | 14 | EXT |  | 1 | (c)
3674.071 | 7.381 | 7.354 | -3.964 | -3.991 | -995 | -829 | -879 | 763 | 3954 | 346 |  | CORR | CIGR | 04:11 | 04:38 | 04:30 | 37 | 232 | 14 | EXT |  | 0.89 | (c)
3678.087 | 0.052 | 0.014 | -11.183 | -11.221 | -1346 | -1335 | -1333 | 1320 | 14 | 347 |  | CORR | AXGR | 04:40 | 04:42 | 04:42 | 98 | 26 | 10 | EXT |  | 0.89 | (c)
3692.868 | 3.598 | 3.39 | -6.957 | -7.165 | -145 | -128 | -116 | 88 | 3390 | 348 |  | CORR | GENE | 07:25 | 07:28 | 07:30 | 342 | 57 | 10 | EXT |  | 0.92 | (c)
3736.795 | 2.44 | 2.359 | -9.07 | -9.151 | 1806 | 1824 | 1821 | 1806 | 2359 | 352 |  | CORR | AXGR | 07:09 | 07:12 | 07:11 | 156 | 29 | 11 | EXT |  | 0.9 | (c)
3756.828 | 0.028 | 0.016 | -11.422 | -11.434 | -1392 | -1316 | -1318 | 1245 | 16 | 354а |  | CORR | CIGR | 08:22 | 08:34 | 08:34 | 27 | 147 | 12 | EXT |  | 0.89 | (c)
3768.202 | 11.402 | 11.334 | -0.048 | -0.116 | 1947 | 2057 | 2081 | 1947 | 14 | 354а |  | CORR | GENE | 05:21 | 05:39 | 05:43 | 102 | 267 | 15 | EXT |  | 0.9 | (c)
3844.525 | 0 | -0.051 | -12.06 | -12.111 | 1144 | 1253 | 1426 | 1144 |  | 361б | Нарушение формы кольцевого шва | GWAN |  | 03:09 | 03:26 | 03:54 | 0 | 563 |  | EXT | Нарушение формы кольцевого шва |  | (c)
3844.525 | 0 | 0 | -12.06 | -12.06 | 1939 | -2200 | 2213 | 1939 | 0 | 361б | Непровар / утяжина | GWAN |  | 05:17 | 06:09 | 06:01 | 0 | 547 | 21 | INT | Непровар / утяжина |  | (b)
3856.585 | 0 | -0.055 | -11.92 | -11.975 | 1170 | 1492 | 1421 | 1170 |  | 362а | Вышлифовка на шве | GWAN | GENE | 09:32 | 10:24 | 10:12 | 85 | 501 | 14 | EXT | Вышлифовка на шве |  | (c)
3905.304 | 0 | -0.042 | -10.79 | -10.832 | 1664 | 1808 | 1814 | 1664 |  | 367ба | Нарушение формы кольцевого шва | GWAN |  | 10:55 | 11:18 | 11:19 | 0 | 301 |  | EXT | Нарушение формы кольцевого шва |  | (c)
3936.769 | 0 | -0.041 | -11.665 | -11.706 | -1692 | -1061 | -888 | 84 |  | 370 | Нарушение формы кольцевого шва | GWAN |  | 04:06 | 05:48 | 06:15 | 0 | 1609 |  | EXT | Нарушение формы кольцевого шва |  | (c)
3948.434 | 0 | 0 | -11.64 | -11.64 | -1762 | -1367 | -1206 | 650 | 0 | 371 | Смещение кромок | GWAN |  | 04:09 | 05:12 | 05:38 | 0 | 1112 | 25 | EXT | Смещение кромок Наружу Величина смещения - 3.9 мм. |  | (c)
3991.148 | 8.419 | 8.405 | -2.791 | -2.805 | 1226 | 1289 | 1297 | 1226 | 2774 | 374 |  | CORR | CIGR | 04:06 | 04:17 | 04:18 | 31 | 141 | 10 | EXT |  | 0.89 | (c)
4006.414 | 0.835 | 0.822 | -10.82 | -10.833 | -217 | -165 | -168 | 118 | 822 | 376 |  | CORR | CIGR | 07:00 | 07:09 | 07:08 | 27 | 100 | 11 | EXT |  | 0.89 | (c)
4023.111 | 5.877 | 5.839 | -5.683 | -5.721 | 377 | 404 | 402 | 377 | 5627 | 377 |  | CORR | GENE | 05:10 | 05:14 | 05:14 | 94 | 50 | 14 | EXT | Аномалия находится на упругопластическом изгибе: R=502 D, максимальное растяжение на 11.7 час. | 0.89 | (c)
4024.461 | 7.227 | 7.219 | -4.333 | -4.341 | 437 | 479 | 480 | 437 | 4320 | 377 |  | CORR | CIGR | 05:19 | 05:26 | 05:27 | 21 | 88 | 11 | EXT | Аномалия находится на упругопластическом изгибе: R=442 D, максимальное растяжение на 11.7 час. | 0.89 | (c)
4040.294 | 0 | -0.059 | -4.001 | -4.06 | -1692 | -1392 | -1373 | 538 |  | 379а | Нарушение формы кольцевого шва | GWAN |  | 05:26 | 06:14 | 06:17 | 0 | 639 |  | EXT | Нарушение формы кольцевого шва Аномалия находится на упругопластическом изгибе: R=507 D, максимальное растяжение на 11.6 час. |  | (c)
4040.294 | 0 | 0 | -4.001 | -4.001 | -720 | -546 | -491 | 262 | 0 | 379а | Смещение кромок | GWAN |  | 08:03 | 08:31 | 08:40 | 0 | 458 | 16 | EXT | Смещение кромок Наружу Величина смещения - 2.6 мм. Аномалия находится на упругопластическом изгибе: R=507 D, максимальное растяжение на 11.6 час. |  | (c)
4044.295 | 0 | -0.035 | -8.138 | -8.173 | -318 | 86 | -28 | 0 |  | 379б | Нарушение формы кольцевого шва | GWAN |  | 01:02 | 02:08 | 01:49 | 0 | 580 |  | EXT | Нарушение формы кольцевого шва |  | (c)
4044.295 | 0 | -0.03 | -8.138 | -8.168 | 853 | 1034 | 994 | 853 |  | 379б | Нарушение формы кольцевого шва | GWAN |  | 04:11 | 04:41 | 04:34 | 0 | 282 |  | EXT | Нарушение формы кольцевого шва |  | (c)
4045.023 | 0.728 | 0.707 | -7.41 | -7.431 | 432 | 1071 | 890 | 432 | 707 | 379б |  | CORR | GENE | 03:04 | 04:47 | 04:17 | 60 | 916 | 12 | EXT |  | 0.89 | (c)
4050.706 | 6.411 | 6.391 | -1.727 | -1.747 | -1714 | -1632 | -1645 | 1575 | 1711 | 379б |  | CORR | CIGR | 09:17 | 09:30 | 09:28 | 36 | 139 | 10 | EXT | Аномалия находится на упругопластическом изгибе: R=579 D, максимальное растяжение на 5.4 час. | 0.89 | (c)
4057.304 | 4.871 | 4.853 | -6.423 | -6.441 | 2085 | 2146 | 2142 | 2085 | 4853 | 380а |  | CORR | CIGR | 05:28 | 05:38 | 05:37 | 40 | 114 | 10 | EXT | Аномалия находится на упругопластическом изгибе: R=506 D, максимальное растяжение на 5.9 час. | 0.74 | (c)
4061.375 | 8.942 | 8.93 | -2.352 | -2.364 | 2029 | 2097 | 2092 | 2029 | 2333 | 380а |  | CORR | CIGR | 05:19 | 05:30 | 05:29 | 31 | 126 | 11 | EXT | Аномалия находится на упругопластическом изгибе: R=380 D, максимальное растяжение на 6.5 час. | 0.74 | (c)
4063.727 | 0 | -0.046 | -11.144 | -11.19 | -172 | 1481 | 844 | 0 |  | 381а | Нарушение формы кольцевого шва | GWAN |  | 08:36 | 01:03 | 11:20 | 0 | 2033 |  | EXT | Нарушение формы кольцевого шва Аномалия находится на упругопластическом изгибе: R=348 D, максимальное растяжение на 6.5 час. |  | (c)
4073.066 | 9.339 | 9.295 | -1.805 | -1.849 | -432 | -277 | -234 | 35 | 1770 | 381а |  | CORR | GENE | 07:54 | 08:19 | 08:26 | 79 | 397 | 13 | EXT | Аномалия находится на упругопластическом изгибе: R=480 D, максимальное растяжение на 6.7 час. | 0.89 | (c)
4074.871 | 0 | 0 | -11.133 | -11.133 | 1063 | 1257 | 1273 | 748 | 0 | 382а | Смещение кромок | GWAN |  | 03:35 | 04:06 | 04:09 | 0 | 419 | 19 | EXT | Смещение кромок Наружу Величина смещения - 3 мм. Аномалия находится на упругопластическом изгибе: R=592 D, максимальное растяжение на 7 час. |  | (c)
4074.871 | 0 | 0 | -11.133 | -11.133 | 2054 | 2191 | -2073 | 0 | 0 | 382а | Смещение кромок | GWAN |  | 06:15 | 06:37 | 07:09 | 0 | 670 | 19 | EXT | Смещение кромок Наружу Величина смещения - 3 мм. Аномалия находится на упругопластическом изгибе: R=592 D, максимальное растяжение на 7 час. |  | (c)
4078.218 | 3.347 | 3.245 | -7.786 | -7.888 | 2220 | -2184 | -2207 | 0 | 3245 | 382а |  | LWAN | GENE | 06:41 | 06:51 | 06:47 | 219 | 69 |  | INT | Эквивалент потери металла 13%. |  | (c)
4078.893 | 4.022 | 4.011 | -7.111 | -7.122 | 1187 | 1550 | 1405 | 607 | 4011 | 382а |  | CORR | GENE | 03:55 | 04:53 | 04:30 | 85 | 437 | 10 | EXT |  | 0.89 | (c)
4100.49 | 3.056 | 3.03 | -8.374 | -8.4 | -1616 | -1528 | -1546 | 614 | 3030 | 384 |  | CORR | GENE | 07:34 | 07:48 | 07:46 | 54 | 141 | 10 | EXT |  | 0.89 | (c)
4289.049 | 0 | 0 | -1.999 | -1.999 | 1203 | 1362 | 1659 | 115 | 0 | 400а | Смещение кромок | GWAN |  | 00:31 | 00:57 | 01:45 | 0 | 913 | 17 | EXT | Смещение кромок Вовнутрь Величина смещения - 2.7 мм. |  | (c)
4289.049 | 0 | 0 | -1.999 | -1.999 | -782 | -326 | -414 | 47 | 0 | 400а | Смещение кромок | GWAN |  | 07:11 | 08:24 | 08:10 | 0 | 735 | 18 | EXT | Смещение кромок Наружу Величина смещения - 2.8 мм. |  | (c)
4289.049 | 0 | 0 | -1.999 | -1.999 | 141 | 285 | 359 | 141 | 0 | 400а | Смещение кромок | GWAN |  | 09:40 | 10:03 | 10:15 | 0 | 437 | 17 | EXT | Смещение кромок Вовнутрь Величина смещения - 2.7 мм. |  | (c)
4289.049 | 0 | -0.034 | -1.999 | -2.033 | 763 | 871 | 890 | 763 |  | 400а | Нарушение формы кольцевого шва | GWAN |  | 11:20 | 11:38 | 11:41 | 0 | 254 |  | EXT | Нарушение формы кольцевого шва |  | (c)
4291.048 | 0 | -0.042 | -11.001 | -11.043 | -17 | 707 | 735 | 0 |  | 401а | Нарушение формы кольцевого шва | GWAN |  | 10:20 | 00:17 | 12:21 | 0 | 1506 |  | EXT | Нарушение формы кольцевого шва |  | (c)
4302.049 | 0 | -0.032 | -11.33 | -11.362 | 748 | 956 | 1124 | 730 |  | 402 | Нарушение формы кольцевого шва | GWAN |  | 02:21 | 02:55 | 03:22 | 0 | 752 |  | EXT | Нарушение формы кольцевого шва |  | (c)
4302.049 | 0 | -0.025 | -11.33 | -11.355 | 1660 | -1374 | -1930 | 0 |  | 402 | Нарушение формы кольцевого шва | GWAN |  | 04:48 | 08:39 | 07:09 | 0 | 1741 |  | EXT | Нарушение формы кольцевого шва |  | (c)
4308.947 | 6.898 | 6.629 | -4.432 | -4.701 | -1785 | -1766 | -1714 | 446 | 4333 | 402 |  | SCC | GENE | 07:32 | 07:36 | 07:44 | 368 | 140 | 27 | EXT |  | 1 | (b)
4462.139 | 0 | -0.047 | -11.47 | -11.517 | -1836 | -1305 | -1136 | 437 |  | 416 | Нарушение формы кольцевого шва | GWAN |  | 07:50 | 09:15 | 09:43 | 0 | 1399 |  | EXT | Нарушение формы кольцевого шва |  | (c)
4462.355 | 0.216 | 0.197 | -11.254 | -11.273 | -1206 | -1116 | -1131 | 1057 | 197 | 416 |  | CORR | CIGR | 09:32 | 09:46 | 09:44 | 26 | 149 | 11 | EXT |  | 0.89 | (c)
4473.609 | 0 | -0.041 | -11.55 | -11.591 | 733 | 1788 | 1581 | 0 |  | 417 | Нарушение формы кольцевого шва | GWAN |  | 04:01 | 06:51 | 06:18 | 0 | 1696 |  | EXT | Нарушение формы кольцевого шва |  | (c)
4483.166 | 9.557 | 9.549 | -1.993 | -2.001 | 1025 | 1420 | 1281 | 694 | 1918 | 417 |  | CORR | GENE | 04:48 | 05:52 | 05:29 | 83 | 512 | 12 | EXT |  | 0.89 | (c)
4484.036 | 10.427 | 10.346 | -1.123 | -1.204 | 888 | 1141 | 1233 | 652 | 1079 | 417 |  | CORR | GENE | 04:26 | 05:07 | 05:21 | 125 | 691 | 11 | EXT |  | 0.89 | (c)
4484.817 | 11.208 | 11.152 | -0.342 | -0.398 | 1022 | 1258 | 1338 | 576 | 302 | 417 |  | CORR | GENE | 04:47 | 05:25 | 05:38 | 96 | 633 | 10 | EXT |  | 0.89 | (c)
4485.159 | 0 | -0.052 | -11.26 | -11.312 | 1674 | 1964 | -2076 | 1364 |  | 418 | Нарушение формы кольцевого шва | GWAN |  | 04:11 | 04:58 | 06:06 | 0 | 1424 |  | EXT | Нарушение формы кольцевого шва |  | (c)
4485.73 | 0.571 | 0.559 | -10.689 | -10.701 | 1443 | 1713 | 1617 | 1443 | 559 | 418 |  | CORR | GENE | 03:34 | 04:17 | 04:02 | 58 | 347 | 13 | EXT |  | 0.89 | (c)
4486.343 | 1.184 | 1.168 | -10.076 | -10.092 | -1872 | -1807 | -1807 | 1743 | 1168 | 418 |  | CORR | CIGR | 06:39 | 06:49 | 06:49 | 33 | 128 | 11 | EXT |  | 0.89 | (c)
4486.733 | 1.574 | 1.54 | -9.686 | -9.72 | 1786 | 2149 | 2070 | 1786 | 1540 | 418 |  | CORR | GENE | 04:29 | 05:27 | 05:15 | 103 | 568 | 10 | EXT |  | 0.89 | (c)
4487.227 | 2.068 | 2.059 | -9.192 | -9.201 | -2073 | -1974 | -1916 | 1759 | 2059 | 418 |  | CORR | CIGR | 06:06 | 06:22 | 06:31 | 37 | 314 | 10 | EXT |  | 0.89 | (c)
4487.596 | 2.437 | 2.411 | -8.823 | -8.849 | 1682 | 1823 | 1814 | 1682 | 2411 | 418 |  | CORR | CIGR | 04:12 | 04:35 | 04:33 | 43 | 264 | 10 | EXT |  | 0.89 | (c)
4491.733 | 6.574 | 6.564 | -4.686 | -4.696 | 1918 | 2023 | 2001 | 1918 | 4674 | 418 |  | CORR | CIGR | 04:50 | 05:07 | 05:04 | 22 | 165 | 13 | EXT |  | 0.89 | (c)
4492.286 | 7.127 | 7.116 | -4.133 | -4.144 | 2054 | 2082 | 2086 | 2054 | 4120 | 418 |  | CORR | CIGR | 05:12 | 05:17 | 05:17 | 24 | 64 | 10 | EXT |  | 0.89 | (c)
4500.225 | 3.806 | 3.793 | -7.639 | -7.652 | 582 | 677 | 678 | 582 | 3793 | 419 |  | CORR | CIGR | 05:04 | 05:19 | 05:19 | 27 | 193 | 15 | EXT |  | 0.89 | (c)
4507.864 | 0 | 0 | -11.705 | -11.705 | -1648 | -1049 | -827 | 6 | 0 | 420 | Смещение кромок | GWAN |  | 03:23 | 04:60 | 05:35 | 0 | 1642 | 26 | EXT | Смещение кромок Наружу Величина смещения - 4 мм. |  | (c)
4517.578 | 9.714 | 9.703 | -1.991 | -2.002 | -261 | -219 | -213 | 165 | 1982 | 420 |  | CORR | CIGR | 07:07 | 07:14 | 07:15 | 20 | 95 | 10 | EXT |  | 0.89 | (c)
4621.382 | 10.463 | 10.354 | -1.012 | -1.121 | 783 | 811 | 812 | 783 | 843 | 429 |  | CORR | GENE | 05:28 | 05:33 | 05:33 | 278 | 57 | 12 | EXT |  | 0.92 | (c)
4621.653 | 10.734 | 10.696 | -0.741 | -0.779 | 818 | 1495 | 1214 | 818 | 628 | 429 |  | CORR | GENE | 05:34 | 07:23 | 06:38 | 151 | 793 | 11 | EXT |  | 0.9 | (c)
4622.394 | 0 | -0.023 | -11.455 | -11.478 | 2129 | -1756 | -1392 | 451 |  | 430 | Нарушение формы кольцевого шва | GWAN |  | 04:09 | 05:42 | 06:41 | 0 | 1881 |  | EXT | Нарушение формы кольцевого шва |  | (c)
4655.362 | 10.003 | 9.929 | -1.417 | -1.491 | -1267 | -1246 | -1244 | 1220 | 1356 | 432 |  | CORR | AXGR | 06:44 | 06:47 | 06:47 | 135 | 47 | 12 | EXT |  | 0.9 | (c)
4658.864 | 0 | -0.032 | -9.49 | -9.522 | -422 | 371 | 48 | 0 |  | 434 | Нарушение формы кольцевого шва | GWAN |  | 03:58 | 06:06 | 05:14 | 0 | 940 |  | EXT | Нарушение формы кольцевого шва |  | (c)
4658.963 | 0.099 | 0.085 | -9.391 | -9.405 | -95 | 62 | 33 | 0 | 85 | 434 |  | CORR | GENE | 04:51 | 05:16 | 05:11 | 50 | 257 | 13 | EXT |  | 0.89 | (c)
4659.152 | 0.288 | 0.263 | -9.202 | -9.227 | 126 | 416 | 320 | 126 | 263 | 434 |  | CORR | GENE | 05:26 | 06:13 | 05:58 | 92 | 388 | 11 | EXT |  | 0.89 | (c)
4669.818 | 1.464 | 1.464 | -10.156 | -10.156 | 1236 | 1359 | 1326 | 1236 | 1464 | 435 |  | GOUG | CIGR | 11:46 | 00:06 | 12:01 | 35 | 179 | 11 | EXT | Задир. |  | (c)
4669.834 | 1.48 | 1.48 | -10.14 | -10.14 | 979 | 1077 | 1036 | 979 | 1480 | 435 |  | GOUG | CIGR | 11:05 | 11:21 | 11:14 | 20 | 114 | 8 | EXT | Задир. |  | (c)
4679.974 | 0 | 0 | -11.55 | -11.55 | 1602 | -2158 | -2226 | 1592 | 0 | 436 | Смещение кромок | GWAN |  | 01:49 | 03:42 | 03:31 | 0 | 1267 | 20 | EXT | Смещение кромок Наружу Величина смещения - 3.2 мм. |  | (c)
4679.974 | 0 | 0 | -11.55 | -11.55 | -1153 | -1114 | -372 | 0 | 0 | 436 | Смещение кромок | GWAN |  | 06:24 | 06:31 | 08:30 | 0 | 1561 | 25 | EXT | Смещение кромок Наружу Величина смещения - 3.9 мм. |  | (c)
4691.524 | 0 | -0.039 | -11.28 | -11.319 | -2230 | -2091 | -1114 | 0 |  | 437 | Нарушение формы кольцевого шва | GWAN |  | 03:10 | 03:33 | 06:10 | 0 | 2232 |  | EXT | Нарушение формы кольцевого шва |  | (c)
4708.487 | 5.683 | 5.551 | -5.872 | -6.004 | 2174 | 2191 | 2215 | 0 | 5551 | 438 |  | LWAN | GENE | 05:42 | 05:45 | 05:49 | 213 | 83 |  | EXT | Эквивалент потери металла 16%. |  | (c)
4715.183 | 0.824 | 0.792 | -10.724 | -10.756 | 1252 | 1491 | 1436 | 610 | 792 | 439а |  | CORR | GENE | 05:11 | 05:49 | 05:40 | 85 | 368 | 16 | EXT |  | 0.89 | (c)
4716.777 | 2.418 | 2.393 | -9.13 | -9.155 | 1703 | 1887 | 1838 | 257 | 2393 | 439а |  | CORR | GENE | 06:23 | 06:53 | 06:45 | 80 | 270 | 15 | EXT |  | 0.89 | (c)
4719.496 | 5.137 | 5.051 | -6.411 | -6.497 | 648 | 694 | 896 | 648 | 5051 | 439а |  | CORR | GENE | 03:33 | 03:41 | 04:13 | 88 | 496 | 11 | EXT |  | 0.89 | (c)
4725.907 | 0 | -0.045 | -11.436 | -11.481 | 1215 | 1397 | 1402 | 641 |  | 439б | Нарушение формы кольцевого шва | GWAN |  | 02:11 | 02:40 | 02:41 | 0 | 374 |  | EXT | Нарушение формы кольцевого шва |  | (c)
4759.569 | 0 | -0.055 | -9.715 | -9.77 | -1629 | -1482 | -1434 | 1238 |  | 443 | Нарушение формы кольцевого шва | GWAN |  | 01:52 | 02:16 | 02:23 | 0 | 391 |  | EXT | Нарушение формы кольцевого шва |  | (c)
4759.569 | 0 | -0.058 | -9.715 | -9.773 | 1180 | 1595 | 1475 | 1180 |  | 443 | Нарушение формы кольцевого шва | GWAN |  | 09:25 | 10:32 | 10:13 | 0 | 590 |  | EXT | Нарушение формы кольцевого шва |  | (c)
4789.214 | 0 | -0.051 | -6.26 | -6.311 | -2023 | -1863 | -1873 | 207 |  | 446 | Нарушение формы кольцевого шва | GWAN |  | 06:20 | 06:46 | 06:45 | 0 | 302 |  | EXT | Нарушение формы кольцевого шва |  | (c)
4789.214 | 0 | -0.072 | -6.26 | -6.332 | -916 | -724 | -714 | 513 |  | 446 | Нарушение формы кольцевого шва | GWAN |  | 09:19 | 09:50 | 09:52 | 0 | 402 |  | EXT | Нарушение формы кольцевого шва |  | (c)
4798.407 | 2.933 | 2.918 | -7.132 | -7.147 | 819 | 926 | 904 | 819 | 2918 | 447 |  | CORR | CIGR | 06:38 | 06:55 | 06:52 | 43 | 170 | 10 | EXT |  | 0.89 | (c)
4803.437 | 7.963 | 7.953 | -2.102 | -2.112 | -211 | -158 | -137 | 63 | 2085 | 447 |  | CORR | CIGR | 03:52 | 04:01 | 04:04 | 27 | 148 | 11 | EXT |  | 0.89 | (c)
4803.467 | 7.993 | 7.985 | -2.072 | -2.08 | -350 | -309 | -307 | 264 | 2059 | 447 |  | CORR | CIGR | 03:30 | 03:36 | 03:36 | 21 | 86 | 10 | EXT |  | 0.89 | (c)
4819.653 | 2.864 | 2.849 | -8.476 | -8.491 | -674 | -610 | -602 | 529 | 2849 | 449 |  | CORR | CIGR | 07:57 | 08:07 | 08:08 | 29 | 145 | 14 | EXT |  | 0.89 | (c)
4863.563 | 2.129 | 2.115 | -9.101 | -9.115 | -121 | -44 | -42 | 0 | 2115 | 453 |  | CORR | CIGR | 06:41 | 06:54 | 06:54 | 33 | 159 | 13 | EXT |  | 0.89 | (c)
4864.139 | 2.705 | 2.683 | -8.525 | -8.547 | -220 | -95 | -129 | 38 | 2683 | 453 |  | CORR | CIGR | 06:25 | 06:45 | 06:40 | 38 | 182 | 13 | EXT |  | 0.89 | (c)
4865.693 | 4.259 | 4.249 | -6.971 | -6.981 | -168 | -105 | -112 | 55 | 4249 | 453 |  | CORR | CIGR | 06:34 | 06:44 | 06:43 | 29 | 113 | 11 | EXT |  | 0.89 | (c)
4872.664 | 0 | 0 | -11.44 | -11.44 | -192 | 37 | 36 | 0 | 0 | 454 |  | GWCR |  | 06:33 | 07:10 | 07:10 | 0 | 456 | 25 | INT | Вдоль оси шва. |  | (a)
4943.289 | 2.485 | 2.39 | -9.085 | -9.18 | 1179 | 1200 | 1200 | 1179 | 2390 | 460 |  | CORR | AXGR | 06:41 | 06:44 | 06:44 | 177 | 41 | 14 | EXT |  | 0.91 | (c)
4948.302 | 7.498 | 7.478 | -4.072 | -4.092 | 665 | 697 | 713 | 665 | 4059 | 460 |  | CORR | CIGR | 05:18 | 05:23 | 05:26 | 33 | 97 | 11 | EXT |  | 0.89 | (c)
4951.551 | 10.747 | 10.734 | -0.823 | -0.836 | 483 | 524 | 526 | 483 | 811 | 460 |  | CORR | CIGR | 04:48 | 04:55 | 04:55 | 25 | 86 | 11 | EXT |  | 0.89 | (c)
4986.424 | 0 | 0 | -11.165 | -11.165 | 1380 | 1607 | 1775 | 60 | 0 | 464 | Смещение кромок | GWAN |  | 01:20 | 01:57 | 02:24 | 0 | 791 | 19 | EXT | Смещение кромок Наружу Величина смещения - 3.2 мм. |  | (c)
4986.424 | 0 | 0 | -11.165 | -11.165 | -1556 | -1303 | -962 | 367 | 0 | 464 | Смещение кромок | GWAN |  | 05:27 | 06:07 | 07:03 | 0 | 1188 | 25 | EXT | Смещение кромок Наружу Величина смещения - 4.2 мм. |  | (c)
5025.906 | 5.212 | 5.16 | -6.418 | -6.47 | -282 | -229 | -160 | 38 | 5160 | 467 |  | CORR | GENE | 07:38 | 07:47 | 07:58 | 66 | 244 | 14 | EXT |  | 0.89 | (c)
5027.349 | 6.655 | 6.607 | -4.975 | -5.023 | -79 | -72 | -68 | 57 | 4912 | 467 |  | CORR | AXGR | 08:11 | 08:12 | 08:13 | 111 | 22 | 11 | EXT |  | 0.89 | (c)
5029.145 | 8.451 | 8.436 | -3.179 | -3.194 | -661 | -202 | -378 | 94 | 3098 | 467 |  | CORR | GENE | 06:37 | 07:51 | 07:23 | 96 | 567 | 11 | EXT |  | 0.89 | (c)
5030.418 | 9.724 | 9.71 | -1.906 | -1.92 | -212 | -119 | -128 | 45 | 1877 | 467 |  | CORR | CIGR | 07:49 | 08:04 | 08:03 | 43 | 167 | 13 | EXT |  | 0.89 | (c)
5030.478 | 9.784 | 9.762 | -1.846 | -1.868 | -581 | -503 | -426 | 270 | 1807 | 467 |  | CORR | GENE | 06:50 | 07:02 | 07:15 | 61 | 311 | 10 | EXT |  | 0.89 | (c)
5030.818 | 10.124 | 10.111 | -1.506 | -1.519 | -271 | -137 | -186 | 100 | 1469 | 467 |  | CORR | GENE | 07:40 | 08:02 | 07:54 | 50 | 171 | 10 | EXT |  | 0.89 | (c)
5031.352 | 10.658 | 10.648 | -0.972 | -0.982 | -138 | -77 | -84 | 31 | 959 | 467 |  | CORR | CIGR | 08:01 | 08:11 | 08:10 | 23 | 107 | 11 | EXT |  | 0.89 | (c)
5031.421 | 10.727 | 10.709 | -0.903 | -0.921 | -497 | -434 | -442 | 387 | 882 | 467 |  | CORR | CIGR | 07:03 | 07:14 | 07:12 | 39 | 110 | 11 | EXT |  | 0.89 | (c)
5031.538 | 10.844 | 10.834 | -0.786 | -0.796 | -536 | -90 | -301 | 65 | 730 | 467 |  | CORR | GENE | 06:57 | 08:09 | 07:35 | 66 | 471 | 14 | EXT |  | 0.89 | (c)
5031.941 | 11.247 | 11.219 | -0.383 | -0.411 | -145 | -77 | -42 | 0 | 233 | 467 |  | CORR | GENE | 08:00 | 08:11 | 08:17 | 178 | 207 | 13 | EXT |  | 0.91 | (c)
5032.324 | 0 | 0 | -10.28 | -10.28 | -1759 | -1504 | -1466 | 472 | 0 | 468 | Смещение кромок | GWAN |  | 04:41 | 05:22 | 05:29 | 0 | 586 | 23 | EXT | Смещение кромок Наружу Величина смещения - 3.6 мм. |  | (c)
5032.324 | 0 | -0.05 | -10.28 | -10.33 | -1178 | -402 | -696 | 214 |  | 468 | Нарушение формы кольцевого шва | GWAN |  | 06:15 | 08:20 | 07:33 | 0 | 964 |  | EXT | Нарушение формы кольцевого шва |  | (c)
5054.109 | 0 | -0.042 | -11.2 | -11.242 | 812 | 1156 | 1087 | 812 |  | 470 | Нарушение формы кольцевого шва | GWAN |  | 11:39 | 00:35 | 12:24 | 0 | 550 |  | EXT | Нарушение формы кольцевого шва |  | (c)
5054.109 | 0 | 0 | -11.2 | -11.2 | 1575 | 1690 | 1744 | 317 | 0 | 470 | Смещение кромок | GWAN |  | 01:42 | 02:01 | 02:10 | 0 | 339 | 22 | EXT | Смещение кромок Вовнутрь Величина смещения - 3.5 мм. |  | (c)
5054.109 | 0 | 0 | -11.2 | -11.2 | -1349 | -1207 | -712 | 74 | 0 | 470 | Смещение кромок | GWAN |  | 05:50 | 06:13 | 07:33 | 0 | 1275 | 19 | EXT | Смещение кромок Наружу Величина смещения - 2.9 мм. |  | (c)
5090.491 | 2.682 | 2.521 | -8.543 | -8.704 | -2204 | -2186 | -2183 | 27 | 2521 | 473 |  | CORR | AXGR | 04:15 | 04:18 | 04:18 | 265 | 41 | 13 | EXT |  | 0.92 | (c)
5177.809 | 0 | -0.049 | -2.125 | -2.174 | 1387 | 1913 | 2034 | 0 |  | 481 | Нарушение формы кольцевого шва | GWAN |  | 05:14 | 06:39 | 06:59 | 0 | 1294 |  | EXT | Нарушение формы кольцевого шва |  | (c)
5179.934 | 0 | -0.033 | -11.46 | -11.493 | 2038 | 2183 | -2074 | 0 |  | 482 | Нарушение формы кольцевого шва | GWAN |  | 02:34 | 02:58 | 03:31 | 0 | 698 |  | EXT | Нарушение формы кольцевого шва |  | (c)
5179.934 | 0 | -0.043 | -11.46 | -11.503 | -625 | -532 | -497 | 369 |  | 482 | Нарушение формы кольцевого шва | GWAN |  | 07:24 | 07:39 | 07:45 | 0 | 256 |  | EXT | Нарушение формы кольцевого шва |  | (c)
5459.214 | 3.71 | 3.697 | -7.91 | -7.923 | 1777 | 1815 | 1824 | 1777 | 3697 | 508 |  | CORR | CIGR | 03:52 | 03:58 | 03:60 | 24 | 94 | 11 | EXT |  | 0.89 | (c)
5478.974 | 0.385 | 0.344 | -11.27 | -11.311 | -405 | -265 | -220 | 36 | 344 | 510 |  | CORR | GENE | 02:43 | 03:06 | 03:13 | 61 | 368 | 13 | EXT |  | 0.89 | (c)
5536.089 | 0 | -0.034 | -11.585 | -11.619 | -1701 | -1551 | -1514 | 1326 |  | 515 | Нарушение формы кольцевого шва | GWAN |  | 00:40 | 01:05 | 01:11 | 0 | 375 |  | EXT | Нарушение формы кольцевого шва |  | (c)
5536.089 | 0 | -0.019 | -11.585 | -11.604 | -794 | -532 | -211 | 0 |  | 515 | Нарушение формы кольцевого шва | GWAN |  | 03:07 | 03:49 | 04:41 | 0 | 1166 |  | EXT | Нарушение формы кольцевого шва |  | (c)
5536.089 | 0 | -0.032 | -11.585 | -11.617 | 1217 | 1803 | 1761 | 1217 |  | 515 | Нарушение формы кольцевого шва | GWAN |  | 08:31 | 10:06 | 09:59 | 0 | 1087 |  | EXT | Нарушение формы кольцевого шва |  | (c)
5547.674 | 0 | 0 | -11.234 | -11.234 | -1261 | -1129 | -1014 | 768 | 0 | 516а | Смещение кромок | GWAN |  | 07:25 | 07:46 | 08:05 | 0 | 493 | 23 | EXT | Смещение кромок Наружу Величина смещения - 3.7 мм. |  | (c)
5558.908 | 0 | 0 | -2.339 | -2.339 | 1170 | 1453 | 1547 | 306 | 0 | 516б | Непровар / утяжина | GWAN |  | 05:19 | 06:05 | 06:20 | 0 | 754 | 10 | INT | Непровар / утяжина |  | (c)
5558.908 | 0 | 0 | -2.339 | -2.339 | 1477 | 1655 | 1688 | 331 | 0 | 516б | Смещение кромок | GWAN |  | 06:09 | 06:37 | 06:43 | 0 | 422 | 20 | EXT | Смещение кромок Наружу Величина смещения - 3.2 мм. |  | (c)
5559.932 | 1.024 | 0.959 | -1.315 | -1.38 | 1304 | 1369 | 1409 | 716 | 959 | 516б |  | CORR | GENE | 05:41 | 05:51 | 05:58 | 85 | 210 | 12 | EXT |  | 0.89 | (c)
5560.21 | 1.302 | 1.274 | -1.037 | -1.065 | 1338 | 1449 | 1430 | 708 | 1008 | 516б |  | CORR | GENE | 05:46 | 06:04 | 06:01 | 57 | 185 | 12 | EXT |  | 0.89 | (c)
5560.54 | 1.632 | 1.45 | -0.707 | -0.889 | 1480 | 1513 | 1521 | 668 | 294 | 516б |  | CORR | GENE | 06:09 | 06:14 | 06:16 | 595 | 83 | 11 | EXT |  | 0.95 | (c)
5561.23 | 2.322 | 2.227 | -0.017 | -0.112 | 1399 | 1664 | 1533 | 563 | 17 | 516б |  | CORR | GENE | 05:56 | 06:39 | 06:18 | 95 | 269 | 11 | EXT |  | 0.89 | (c)
5562.254 | 1.007 | 0.972 | -9.83 | -9.865 | 2154 | -2082 | -1999 | 1691 | 972 | 517а |  | CORR | GENE | 05:04 | 05:41 | 05:54 | 59 | 616 | 10 | EXT |  | 0.89 | (c)
5571.063 | 9.816 | 9.792 | -1.021 | -1.045 | -1350 | -1276 | -1277 | 1203 | 990 | 517а |  | CORR | GENE | 07:39 | 07:51 | 07:51 | 55 | 147 | 11 | EXT |  | 0.89 | (c)
5571.711 | 10.464 | 10.433 | -0.373 | -0.404 | -2136 | -1980 | -2022 | 1909 | 336 | 517а |  | CORR | GENE | 05:32 | 05:57 | 05:50 | 68 | 227 | 10 | EXT |  | 0.89 | (c)
5571.895 | 10.648 | 10.576 | -0.189 | -0.261 | -2066 | -1856 | -1918 | 1770 | 164 | 517а |  | CORR | GENE | 05:43 | 06:17 | 06:07 | 97 | 296 | 10 | EXT |  | 0.89 | (c)
5572.024 | 10.777 | 10.718 | -0.06 | -0.119 | 2193 | -2097 | -2136 | 2005 | 50 | 517а |  | CORR | GENE | 05:11 | 05:38 | 05:32 | 69 | 263 | 11 | EXT |  | 0.89 | (c)
5575.947 | 3.863 | 3.744 | -6.913 | -7.032 | -538 | -317 | -329 | 120 | 3744 | 518а |  | CORR | GENE | 11:51 | 00:27 | 12:25 | 140 | 418 | 10 | EXT |  | 0.9 | (c)
5576.922 | 4.838 | 4.803 | -5.938 | -5.973 | 1944 | 2116 | 2095 | 0 | 4803 | 518а |  | CORR | CIGR | 06:32 | 06:60 | 06:56 | 47 | 303 | 14 | EXT |  | 0.89 | (c)
5577.939 | 5.855 | 5.832 | -4.921 | -4.944 | -98 | -95 | -65 | 32 | 4076 | 518а |  | CORR | GENE | 01:02 | 01:03 | 01:08 | 868 | 66 | 10 | EXT |  | 0.95 | (c)
5579.759 | 7.675 | 7.659 | -3.101 | -3.117 | -361 | -273 | -303 | 244 | 3092 | 518а |  | CORR | CIGR | 00:20 | 00:34 | 00:29 | 25 | 117 | 10 | EXT |  | 0.88 | (c)
5580.049 | 7.965 | 7.929 | -2.811 | -2.847 | -734 | -564 | -533 | 332 | 2771 | 518а |  | CORR | GENE | 11:20 | 11:47 | 11:52 | 76 | 402 | 10 | EXT |  | 0.89 | (c)
5581.556 | 9.472 | 9.443 | -1.304 | -1.333 | -520 | -309 | -359 | 198 | 1193 | 518а |  | CORR | GENE | 11:54 | 00:28 | 12:20 | 140 | 322 | 10 | EXT |  | 0.9 | (c)
5582.86 | 0 | -0.012 | -11.184 | -11.196 | 1023 | -1318 | -1636 | 0 |  | 519а | Нарушение формы кольцевого шва | GWAN |  | 00:53 | 06:36 | 05:44 | 0 | 3605 |  | EXT | Нарушение формы кольцевого шва |  | (c)
5597.836 | 3.792 | 3.745 | -7.502 | -7.549 | -2175 | -1921 | -1938 | 1702 | 3745 | 520а |  | CORR | GENE | 04:50 | 05:31 | 05:28 | 143 | 473 | 11 | EXT |  | 0.9 | (c)
5598.199 | 4.155 | 4.147 | -7.139 | -7.147 | -1894 | -1820 | -1807 | 1720 | 4147 | 520а |  | CORR | CIGR | 05:35 | 05:47 | 05:49 | 25 | 174 | 11 | EXT |  | 0.89 | (c)
5598.207 | 4.163 | 4.147 | -7.131 | -7.147 | -2173 | -2065 | -2081 | 1990 | 4147 | 520а |  | CORR | CIGR | 04:50 | 05:07 | 05:05 | 35 | 183 | 13 | EXT |  | 0.89 | (c)
5598.749 | 4.705 | 4.669 | -6.589 | -6.625 | 2143 | -2168 | -2183 | 2048 | 4669 | 520а |  | CORR | CIGR | 04:26 | 04:51 | 04:48 | 51 | 270 | 15 | EXT |  | 0.89 | (c)
5598.946 | 4.902 | 4.891 | -6.392 | -6.403 | 2123 | 2182 | 2189 | 2123 | 4891 | 520а |  | CORR | CIGR | 04:23 | 04:33 | 04:34 | 25 | 131 | 14 | EXT |  | 0.89 | (c)
5599.692 | 5.648 | 5.644 | -5.646 | -5.65 | -1815 | -1754 | -1758 | 1701 | 5629 | 520а |  | CORR | CIGR | 05:48 | 05:58 | 05:57 | 21 | 113 | 15 | EXT |  | 0.89 | (c)
5605.179 | 11.135 | 11.052 | -0.159 | -0.242 | 2035 | 2220 | 2171 | 2035 | 139 | 520а |  | CORR | GENE | 04:09 | 04:39 | 04:31 | 103 | 271 | 13 | EXT |  | 0.89 | (c)
5605.338 | 0 | -0.031 | -10.751 | -10.782 | -2136 | -1860 | -1607 | 1078 |  | 521а | Нарушение формы кольцевого шва | GWAN |  | 11:46 | 00:30 | 13:11 | 0 | 1058 |  | EXT | Нарушение формы кольцевого шва |  | (c)
5605.338 | 0 | 0 | -10.751 | -10.751 | -757 | -168 | -189 | 0 | 0 | 521а | Смещение кромок | GWAN |  | 03:28 | 05:03 | 05:00 | 0 | 1137 | 25 | EXT | Смещение кромок Вовнутрь Величина смещения - 4.6 мм. |  | (c)
5605.338 | 0 | -0.026 | -10.751 | -10.777 | 578 | 1919 | 1335 | 578 |  | 521а | Нарушение формы кольцевого шва | GWAN |  | 07:04 | 10:40 | 09:06 | 0 | 1514 |  | EXT | Нарушение формы кольцевого шва |  | (c)
5605.419 | 0.081 | 0.06 | -10.67 | -10.691 | -160 | -73 | -43 | 0 | 60 | 521а |  | CORR | CIGR | 05:05 | 05:19 | 05:24 | 49 | 233 | 13 | EXT |  | 0.89 | (c)
5616.089 | 0 | -0.031 | -11.255 | -11.286 | -2009 | -1847 | -1820 | 1630 |  | 522 | Нарушение формы кольцевого шва | GWAN |  | 01:39 | 02:05 | 02:09 | 0 | 379 |  | EXT | Нарушение формы кольцевого шва |  | (c)
5627.344 | 0 | -0.034 | -11.71 | -11.744 | 1454 | 5 | -1002 | 0 |  | 523 | Нарушение формы кольцевого шва | GWAN |  | 01:49 | 09:55 | 07:12 | 0 | 4011 |  | EXT | Нарушение формы кольцевого шва |  | (c)
5653.374 | 3.03 | 3.013 | -8.55 | -8.567 | -547 | -474 | -475 | 402 | 3013 | 525 |  | CORR | CIGR | 03:54 | 04:05 | 04:05 | 37 | 145 | 10 | EXT |  | 0.89 | (c)
5684.664 | 0 | 0 | -11.485 | -11.485 | 1333 | 1710 | 1727 | 110 | 0 | 528 | Смещение кромок | GWAN |  | 02:23 | 03:24 | 03:27 | 0 | 787 | 19 | EXT | Смещение кромок Наружу Величина смещения - 3.6 мм. |  | (c)
5696.149 | 0 | -0.014 | -11.215 | -11.229 | -1985 | -1838 | -1349 | 245 |  | 529 | Нарушение формы кольцевого шва | GWAN |  | 04:43 | 05:07 | 06:26 | 0 | 1272 |  | EXT | Нарушение формы кольцевого шва |  | (c)
5705.277 | 9.128 | 9.095 | -2.087 | -2.12 | 1654 | 2087 | 1971 | 0 | 2049 | 529 |  | CORR | GENE | 02:30 | 03:40 | 03:22 | 71 | 635 | 10 | EXT |  | 0.89 | (c)
5706.026 | 9.877 | 9.87 | -1.338 | -1.345 | 2046 | -2198 | 2174 | 0 | 1304 | 529 |  | CORR | CIGR | 03:34 | 04:09 | 03:54 | 41 | 257 | 11 | EXT |  | 0.89 | (c)
5706.661 | 10.512 | 10.41 | -0.703 | -0.805 | -2230 | -2217 | -2216 | 1 | 632 | 529 |  | LWAN | AXGR | 04:03 | 04:05 | 04:06 | 173 | 28 |  | INT | Эквивалент потери металла 15%. |  | (c)
5729.524 | 0 | -0.037 | -11.645 | -11.682 | -908 | 395 | 42 | 0 |  | 532 | Нарушение формы кольцевого шва | GWAN |  | 08:42 | 00:12 | 11:15 | 0 | 1901 |  | EXT | Нарушение формы кольцевого шва |  | (c)
5840.93 | 0 | 0 | -1.965 | -1.965 | 1363 | 1452 | 1446 | 702 | 0 | 543а | Непровар / утяжина | GWAN |  | 05:34 | 05:48 | 05:47 | 0 | 166 | 23 | INT | Непровар / утяжина |  | (b)
5842.895 | 0 | 0 | -8.47 | -8.47 | 945 | 1015 | 1088 | 945 | 0 | 544а | Непровар / утяжина | GWAN |  | 05:27 | 05:38 | 05:50 | 0 | 287 | 21 | INT | Непровар / утяжина |  | (b)
5842.895 | 0 | -0.022 | -8.47 | -8.492 | 1384 | 1475 | 1456 | 703 |  | 544а | Нарушение формы кольцевого шва | GWAN |  | 06:38 | 06:53 | 06:49 | 0 | 144 |  | INT | Нарушение формы кольцевого шва |  | (c)
5848.676 | 5.781 | 5.77 | -2.689 | -2.7 | 453 | 514 | 516 | 453 | 2658 | 544а |  | CORR | CIGR | 04:08 | 04:17 | 04:18 | 42 | 127 | 10 | EXT |  | 0.89 | (c)
5851.365 | 0 | -0.037 | -11.473 | -11.51 | 341 | 471 | 469 | 341 |  | 545а | Нарушение формы кольцевого шва | GWAN |  | 09:18 | 09:39 | 09:39 | 0 | 256 |  | EXT | Нарушение формы кольцевого шва |  | (c)
5860.552 | 9.187 | 9.172 | -2.286 | -2.301 | -1195 | -1101 | -1089 | 983 | 2269 | 545а |  | CORR | CIGR | 05:10 | 05:26 | 05:27 | 32 | 212 | 10 | EXT |  | 0.89 | (c)
5869.833 | 6.995 | 6.982 | -4.509 | -4.522 | 401 | 452 | 451 | 401 | 4493 | 546а |  | CORR | CIGR | 03:45 | 03:53 | 03:53 | 29 | 100 | 10 | EXT |  | 0.89 | (c)
5871.953 | 9.115 | 9.099 | -2.389 | -2.405 | 405 | 457 | 471 | 405 | 2378 | 546а |  | CORR | CIGR | 03:46 | 03:54 | 03:56 | 27 | 131 | 13 | EXT |  | 0.89 | (c)
6022.879 | 0 | -0.042 | -11.415 | -11.457 | -1327 | -393 | -394 | 539 |  | 560 | Нарушение формы кольцевого шва | GWAN |  | 09:59 | 00:29 | 12:29 | 0 | 1866 |  | EXT | Нарушение формы кольцевого шва |  | (c)
6022.879 | 0 | -0.034 | -11.415 | -11.449 | 1810 | 1898 | -2204 | 0 |  | 560 | Нарушение формы кольцевого шва | GWAN |  | 06:25 | 06:39 | 07:37 | 0 | 894 |  | EXT | Нарушение формы кольцевого шва |  | (c)
6056.869 | 0 | -0.04 | -11.695 | -11.735 | 1272 | 1391 | 1432 | 1272 |  | 563 | Нарушение формы кольцевого шва | GWAN |  | 10:44 | 11:04 | 11:10 | 0 | 320 |  | EXT | Нарушение формы кольцевого шва |  | (c)
6080.234 | 0 | -0.015 | -11.705 | -11.72 | -96 | 85 | 61 | 0 |  | 565 | Нарушение формы кольцевого шва | GWAN |  | 05:49 | 06:19 | 06:15 | 0 | 316 |  | EXT | Нарушение формы кольцевого шва |  | (c)
6111.053 | 7.924 | 7.793 | -3.231 | -3.362 | 1265 | 1301 | 1306 | 1265 | 3216 | 567 |  | CORR | GENE | 08:19 | 08:25 | 08:26 | 146 | 84 | 10 | EXT | Аномалия находится на упругопластическом изгибе: R=604 D, максимальное растяжение на 8.1 час. | 0.9 | (c)
6116.904 | 2.62 | 2.525 | -9.03 | -9.125 | 542 | 599 | 620 | 542 | 2525 | 568 |  | DENT | GENE | 07:39 | 07:48 | 07:52 | 210 | 157 | 0.4 | N/A | Глубина вмятины: 5 мм (0,4%). Линейка: 21 см в (253 см; 07:48 ч:мин) Аномалия находится на упругопластическом изгибе. |  | (c)
6125.934 | 0 | -0.02 | -11.415 | -11.435 | 2202 | -2037 | -2093 | 0 |  | 569 | Нарушение формы кольцевого шва | GWAN |  | 03:03 | 03:39 | 03:30 | 0 | 332 |  | EXT | Нарушение формы кольцевого шва Аномалия находится на отводе. |  | (c)
6148.854 | 0 | -0.031 | -11.425 | -11.456 | -1304 | -540 | -737 | 170 |  | 571 | Нарушение формы кольцевого шва | GWAN |  | 09:47 | 11:51 | 11:19 | 0 | 1134 |  | EXT | Нарушение формы кольцевого шва |  | (c)
6182.534 | 0 | -0.031 | -11.49 | -11.521 | -1048 | -873 | -722 | 396 |  | 574 | Нарушение формы кольцевого шва | GWAN |  | 00:09 | 00:37 | 01:01 | 0 | 652 |  | EXT | Нарушение формы кольцевого шва |  | (c)
6182.534 | 0 | 0 | -11.49 | -11.49 | -133 | 55 | 43 | 0 | 0 | 574 | Смещение кромок | GWAN |  | 02:36 | 03:07 | 03:05 | 0 | 353 | 26 | EXT | Смещение кромок Вовнутрь Величина смещения - 4 мм. |  | (c)
6182.534 | 0 | 0 | -11.49 | -11.49 | 1359 | 1663 | 1785 | 20 | 0 | 574 | Смещение кромок | GWAN |  | 06:37 | 07:26 | 07:46 | 0 | 852 | 22 | EXT | Смещение кромок Вовнутрь Величина смещения - 3.4 мм. |  | (c)
6205.549 | 0 | -0.027 | -11.325 | -11.352 | -2156 | -2050 | -2048 | 75 |  | 576 | Нарушение формы кольцевого шва | GWAN |  | 06:21 | 06:38 | 06:39 | 0 | 215 |  | EXT | Нарушение формы кольцевого шва |  | (c)
6213.043 | 7.494 | 7.382 | -3.831 | -3.943 | 2200 | 2214 | -2223 | 0 | 3795 | 576 |  | LWAN | GENE | 06:04 | 06:06 | 06:10 | 148 | 74 |  | EXT | Эквивалент потери металла 13%. |  | (c)
6285.294 | 0.08 | 0.029 | -11.32 | -11.371 | 1977 | -2209 | 2181 | 0 | 29 | 584 |  | CORR | GENE | 06:27 | 07:11 | 06:60 | 79 | 409 | 13 | EXT |  | 0.89 | (c)
6398.654 | 0 | -0.021 | -10.05 | -10.071 | 1348 | -2047 | -978 | 0 |  | 594 | Нарушение формы кольцевого шва | GWAN |  | 01:03 | 03:55 | 06:48 | 0 | 4271 |  | EXT | Нарушение формы кольцевого шва |  | (c)
6408.704 | 0 | -0.022 | -1.615 | -1.637 | 871 | 1189 | 1257 | 871 |  | 595 | Нарушение формы кольцевого шва | GWAN |  | 02:29 | 03:20 | 03:31 | 0 | 772 |  | EXT | Нарушение формы кольцевого шва |  | (c)
6408.704 | 0 | 0 | -1.615 | -1.615 | 2138 | -2164 | -2079 | 1834 | 0 | 595 | Непровар / утяжина | GWAN |  | 05:53 | 06:19 | 06:33 | 0 | 488 | 15 | INT | Непровар / утяжина |  | (c)
6408.704 | 0 | -0.017 | -1.615 | -1.632 | -1719 | -1129 | -1272 | 825 |  | 595 | Нарушение формы кольцевого шва | GWAN |  | 07:31 | 09:06 | 08:43 | 0 | 895 |  | EXT | Нарушение формы кольцевого шва |  | (c)
6422.667 | 1.088 | 0.98 | -10.458 | -10.566 |  |  |  |  | 980 | 596б |  | SWAN | GENE | 08:40 | 09:26 | 09:17 | 177 | 459 |  | EXT | Эквивалент потери металла 19%. |  | (c)
6536.179 | 0 | -0.016 | -10.51 | -10.526 | 375 | 578 | 2124 | 0 |  | 607 | Нарушение формы кольцевого шва | GWAN |  | 03:43 | 04:16 | 08:25 | 0 | 3497 |  | EXT | Нарушение формы кольцевого шва |  | (c)
6555.912 | 9.223 | 9.129 | -2.162 | -2.256 | -2227 | -2209 | -2211 | 3 | 2094 | 608 |  | LWAN | AXGR | 07:55 | 07:58 | 07:58 | 162 | 32 |  | EXT | Эквивалент потери металла 12%. |  | (c)
6580.514 | 0 | -0.046 | -11.42 | -11.466 | -1570 | -939 | -702 | 166 |  | 611 | Нарушение формы кольцевого шва | GWAN |  | 09:13 | 10:55 | 11:34 | 0 | 1736 |  | EXT | Нарушение формы кольцевого шва |  | (c)
6602.353 | 10.419 | 10.354 | -0.541 | -0.606 | -1656 | -1579 | -1557 | 574 | 514 | 612 |  | CORR | GENE | 05:06 | 05:19 | 05:22 | 92 | 199 | 11 | EXT |  | 0.89 | (c)
6685.243 | 3.534 | 3.514 | -7.471 | -7.491 | 1742 | 1818 | 1853 | 266 | 3514 | 622 |  | CORR | CIGR | 04:56 | 05:08 | 05:13 | 35 | 222 | 10 | EXT |  | 0.89 | (c)
6689.647 | 7.938 | 7.908 | -3.067 | -3.097 | 1906 | 2067 | 2006 | 125 | 3053 | 622 |  | CORR | CIGR | 05:22 | 05:48 | 05:38 | 44 | 199 | 10 | EXT |  | 0.89 | (c)
6694.2 | 1.486 | 1.476 | -9.964 | -9.974 | -1965 | -1877 | -1890 | 265 | 1476 | 623 |  | CORR | CIGR | 06:48 | 07:02 | 06:60 | 21 | 149 | 11 | EXT |  | 0.88 | (c)
6749.144 | 0 | -0.027 | -11.355 | -11.382 | -701 | -476 | -551 | 400 |  | 628 | Нарушение формы кольцевого шва | GWAN |  | 00:37 | 01:13 | 01:01 | 0 | 300 |  | EXT | Нарушение формы кольцевого шва |  | (c)
6772.039 | 0 | -0.022 | -11.565 | -11.587 | -2182 | -1207 | -570 | 48 |  | 630 | Нарушение формы кольцевого шва | GWAN |  | 07:10 | 09:48 | 11:30 | 0 | 3225 |  | EXT | Нарушение формы кольцевого шва |  | (c)
6803.138 | 8.254 | 8.249 | -3.236 | -3.241 | -760 | -613 | -661 | 563 | 3201 | 632 |  | CORR | CIGR | 03:43 | 04:07 | 03:59 | 40 | 197 | 11 | EXT |  | 0.89 | (c)
6812.748 | 6.374 | 6.208 | -5.326 | -5.492 | 1292 | 1358 | 1361 | 1292 | 5283 | 633 |  | CORR | GENE | 02:48 | 02:59 | 02:59 | 209 | 136 | 10 | EXT |  | 0.91 | (c)
6852.267 | 0.339 | 0.318 | -10.902 | -10.923 | 1574 | 1797 | 1749 | 306 | 318 | 637а |  | CORR | GENE | 03:50 | 04:26 | 04:19 | 59 | 351 | 10 | EXT |  | 0.89 | (c)
6855.127 | 3.199 | 3.185 | -8.042 | -8.056 | -998 | -782 | -856 | 713 | 3185 | 637а |  | CORR | CIGR | 08:55 | 09:30 | 09:18 | 32 | 285 | 10 | EXT |  | 0.89 | (c)
6855.792 | 3.864 | 3.858 | -7.377 | -7.383 | -1781 | -1656 | -1701 | 449 | 3858 | 637а |  | CORR | CIGR | 06:49 | 07:09 | 07:02 | 33 | 160 | 10 | EXT |  | 0.89 | (c)
6857.668 | 5.74 | 5.612 | -5.501 | -5.629 | -1418 | -1418 | -1386 | 812 | 5408 | 637а |  | CORR | GENE | 07:47 | 07:47 | 07:53 | 221 | 65 | 10 | EXT |  | 0.91 | (c)
6857.786 | 5.858 | 5.847 | -5.383 | -5.394 | -1411 | -1354 | -1255 | 819 | 5321 | 637а |  | CORR | GENE | 07:49 | 07:58 | 08:14 | 73 | 313 | 10 | EXT |  | 0.89 | (c)
6875.989 | 1.225 | 1.19 | -10.235 | -10.27 | -991 | -815 | -815 | 639 | 1190 | 639 |  | CORR | GENE | 06:21 | 06:49 | 06:49 | 79 | 352 | 10 | EXT |  | 0.89 | (c)
6880.963 | 6.199 | 6.175 | -5.261 | -5.285 | -190 | -48 | -51 | 0 | 5248 | 639 |  | CORR | CIGR | 08:30 | 08:53 | 08:53 | 37 | 276 | 11 | EXT |  | 0.89 | (c)
6885.783 | 11.019 | 10.957 | -0.441 | -0.503 | -203 | 78 | 70 | 0 | 373 | 639 |  | ARTD | GENE | 08:28 | 09:13 | 09:12 | 130 | 546 |  | EXT | Наплавка. |  | (c)
6885.912 | 11.148 | 11.04 | -0.312 | -0.42 | -740 | -695 | -718 | 695 | 250 | 639 |  | ARTD | AXGR | 07:01 | 07:09 | 07:05 | 170 | 45 |  | EXT | Наплавка. |  | (c)
6886.182 | 11.418 | 10.92 | -0.042 | -0.54 | -2213 | -2132 | -2173 | 18 | 42 | 639 |  | ARTD | GENE | 03:04 | 03:17 | 03:10 | 498 | 81 |  | EXT | Наплавка. |  | (c)
6886.224 | 0 | -0.045 | -11.035 | -11.08 | 1197 | -2131 | 2055 | 0 |  | 640 | Нарушение формы кольцевого шва | GWAN |  | 04:17 | 07:19 | 06:35 | 0 | 1716 |  | EXT | Нарушение формы кольцевого шва |  | (c)
6886.699 | 0.475 | 0.3 | -10.56 | -10.735 | 794 | 942 | 930 | 794 | 300 | 640 |  | CORR | GENE | 03:11 | 03:35 | 03:33 | 231 | 273 | 10 | EXT |  | 0.91 | (c)
6887.165 | 0.941 | 0.628 | -10.094 | -10.407 | 2184 | 2224 | 2207 | 0 | 628 | 640 | Дефект проката | MIAN | AXGR | 06:56 | 07:02 | 06:60 | 335 | 46 |  | INT | Дефект проката Эквивалент потери металла 10%. |  | (c)
6935.04 | 4.131 | 3.98 | -6.564 | -6.715 | 2197 | 2206 | 2211 | 5 | 3980 | 644 |  | CORR | AXGR | 08:05 | 08:07 | 08:07 | 281 | 29 | 14 | EXT |  | 0.93 | (c)
6975.789 | 0 | -0.031 | -11.33 | -11.361 | 645 | -2065 | 1915 | 0 |  | 648 | Нарушение формы кольцевого шва | GWAN |  | 00:17 | 05:00 | 03:42 | 0 | 2541 |  | EXT | Нарушение формы кольцевого шва |  | (c)
6987.119 | 0 | -0.045 | -11.519 | -11.564 | -449 | -323 | 326 | 0 |  | 649а | Нарушение формы кольцевого шва | GWAN |  | 10:40 | 10:60 | 12:45 | 0 | 1550 |  | EXT | Нарушение формы кольцевого шва |  | (c)
7046.116 | 0.042 | 0.008 | -9.848 | -9.882 | 1727 | -1957 | -1518 | 0 | 8 | 654а |  | CORR | GENE | 02:40 | 04:45 | 05:56 | 125 | 2432 | 14 | EXT |  | 0.9 | (c)
7070.561 | 3.082 | 2.971 | -8.608 | -8.719 | -516 | -161 | -268 | 20 | 2971 | 656 |  | CORR | GENE | 03:25 | 04:22 | 04:05 | 215 | 496 | 11 | EXT | Аномалия находится на упругопластическом изгибе: R=355 D, максимальное растяжение на 5.9 час. | 0.91 | (c)
7070.664 | 3.185 | 3.098 | -8.505 | -8.592 | 525 | 620 | 656 | 525 | 3098 | 656 |  | CORR | GENE | 06:13 | 06:28 | 06:34 | 103 | 262 | 12 | EXT | Аномалия находится на упругопластическом изгибе: R=355 D, максимальное растяжение на 5.9 час. | 0.95 | (c)
7071.005 | 3.526 | 3.418 | -8.164 | -8.272 | -340 | -239 | -191 | 42 | 3418 | 656 |  | CORR | GENE | 03:53 | 04:10 | 04:17 | 136 | 298 | 14 | EXT | Аномалия находится на упругопластическом изгибе: R=349 D, максимальное растяжение на 5.9 час. | 0.9 | (c)
7076.706 | 9.227 | 9.199 | -2.463 | -2.491 | -361 | -159 | -176 | 0 | 2451 | 656 |  | CORR | CIGR | 03:50 | 04:23 | 04:20 | 40 | 370 | 24 | EXT | Аномалия находится на упругопластическом изгибе: R=438 D, максимальное растяжение на 5.9 час. | 0.89 | (c)
7076.989 | 9.51 | 9.329 | -2.18 | -2.361 | 133 | 171 | 186 | 133 | 2076 | 656 |  | CORR | GENE | 05:10 | 05:16 | 05:18 | 285 | 106 | 10 | EXT | Аномалия находится на упругопластическом изгибе: R=446 D, максимальное растяжение на 5.9 час. | 0.92 | (c)
7077.409 | 9.93 | 9.851 | -1.76 | -1.839 | 38 | 47 | 51 | 38 | 1682 | 656 |  | CORR | AXGR | 04:54 | 04:56 | 04:56 | 157 | 26 | 10 | EXT | Аномалия находится на упругопластическом изгибе: R=465 D, максимальное растяжение на 5.9 час. | 0.9 | (c)
7078.75 | 11.271 | 11.248 | -0.419 | -0.442 | -255 | -136 | -136 | 17 | 413 | 656 |  | CORR | CIGR | 04:07 | 04:26 | 04:26 | 29 | 238 | 33 | EXT | Аномалия находится на упругопластическом изгибе: R=526 D, максимальное растяжение на 5.9 час. | 0.89 | (c)
7078.848 | 11.369 | 11.306 | -0.321 | -0.384 | -328 | -275 | -284 | 239 | 174 | 656 |  | CORR | GENE | 03:55 | 04:04 | 04:02 | 210 | 89 | 13 | EXT | Аномалия находится на упругопластическом изгибе: R=544 D, максимальное растяжение на 6 час. | 0.91 | (c)
7079.843 | 0.674 | 0.638 | -10.966 | -11.002 | 117 | 209 | 219 | 117 | 638 | 657 |  | CORR | GENE | 03:59 | 04:14 | 04:16 | 63 | 205 | 15 | EXT | Аномалия находится на упругопластическом изгибе: R=647 D, максимальное растяжение на 6.1 час. | 0.89 | (c)
7080.321 | 1.152 | 1.088 | -10.488 | -10.552 | 170 | 348 | 334 | 170 | 1088 | 657 |  | CORR | GENE | 04:08 | 04:37 | 04:34 | 127 | 328 | 11 | EXT | Аномалия находится на упругопластическом изгибе: R=724 D, максимальное растяжение на 6.1 час. | 0.9 | (c)
7098.218 | 7.409 | 7.331 | -3.921 | -3.999 | -663 | -657 | -643 | 623 | 3873 | 658 |  | CORR | AXGR | 07:34 | 07:35 | 07:37 | 126 | 40 | 13 | EXT |  | 0.9 | (c)
7099.08 | 8.271 | 6.791 | -3.059 | -4.539 | -536 | -427 | -450 | 364 | 2584 | 658 |  | CORR | GENE | 07:54 | 08:12 | 08:08 | 1955 | 172 | 10 | EXT |  | 0.97 | (c)
7100.643 | 9.834 | 9.177 | -1.496 | -2.153 | -577 | -478 | -491 | 405 | 670 | 658 |  | CORR | GENE | 07:48 | 08:04 | 08:01 | 1483 | 172 | 11 | EXT |  | 0.97 | (c)
7125.061 | 0.062 | 0.04 | -11.364 | -11.386 | 1634 | 1949 | 1920 | 23 | 40 | 661а |  | CORR | GENE | 05:52 | 06:43 | 06:39 | 83 | 573 | 13 | EXT |  | 0.89 | (c)
7136.425 | 0 | -0.036 | -9.072 | -9.108 | -279 | -72 | 51 | 0 |  | 661б | Нарушение формы кольцевого шва | GWAN |  | 01:36 | 02:09 | 02:29 | 0 | 660 |  | EXT | Нарушение формы кольцевого шва |  | (c)
7136.425 | 0 | -0.028 | -9.072 | -9.1 | 1369 | -2199 | 2158 | 1369 |  | 661б | Нарушение формы кольцевого шва | GWAN |  | 06:02 | 08:26 | 08:09 | 0 | 1580 |  | EXT | Нарушение формы кольцевого шва |  | (c)
7148.468 | 0 | -0.032 | -10.051 | -10.083 | 10 | -1092 | 2210 | 0 |  | 663а | Нарушение формы кольцевого шва | GWAN |  | 00:06 | 09:08 | 06:01 | 0 | 4400 |  | EXT | Нарушение формы кольцевого шва |  | (c)
7153.003 | 4.535 | 4.006 | -5.516 | -6.045 | 1856 | 2106 | 2001 | 84 | 4006 | 663а |  | GOUG | GENE | 05:04 | 05:45 | 05:28 | 571 | 290 | 6 | EXT | Задир. |  | (c)
7158.519 | 0 | -0.027 | -11.16 | -11.187 | -211 | 1415 | 1199 | 0 |  | 664 | Нарушение формы кольцевого шва | GWAN |  | 10:24 | 02:46 | 14:12 | 0 | 2820 |  | EXT | Нарушение формы кольцевого шва |  | (c)
7173.69 | 4.011 | 3.933 | -7.679 | -7.757 | -1862 | -1771 | -1794 | 1726 | 3933 | 665 |  | ARTD | GENE | 09:34 | 09:48 | 09:45 | 118 | 135 |  | EXT | Наплавка. |  | (c)
7193.136 | 0.272 | 0.049 | -11.338 | -11.561 | 760 | 931 | 997 | 760 | 49 | 667 |  | CORR | GENE | 05:31 | 05:59 | 06:09 | 273 | 474 | 10 | EXT |  | 0.92 | (c)
7199.254 | 6.39 | 6.172 | -5.22 | -5.438 | 1018 | 1029 | 1062 | 1018 | 5073 | 667 |  | CORR | GENE | 06:13 | 06:15 | 06:20 | 365 | 88 | 13 | EXT |  | 0.94 | (c)
7204.008 | 11.144 | 11.113 | -0.466 | -0.497 | 845 | 953 | 942 | 845 | 443 | 667 |  | CORR | GENE | 05:45 | 06:02 | 06:00 | 54 | 194 | 12 | EXT |  | 0.89 | (c)
7204.593 | 0.119 | 0.102 | -11.211 | -11.228 | 705 | 793 | 802 | 705 | 102 | 668 |  | CORR | GENE | 05:48 | 06:03 | 06:04 | 51 | 194 | 11 | EXT |  | 0.89 | (c)
7215.676 | 11.202 | 11.18 | -0.128 | -0.15 | 597 | 674 | 681 | 597 | 80 | 668 |  | CORR | GENE | 05:31 | 05:43 | 05:45 | 70 | 167 | 14 | EXT |  | 0.89 | (c)
7274.044 | 0 | -0.026 | -11.255 | -11.281 | 2167 | -1404 | -737 | 0 |  | 674 | Нарушение формы кольцевого шва | GWAN |  | 07:35 | 09:59 | 11:46 | 0 | 3114 |  | EXT | Нарушение формы кольцевого шва |  | (c)
7296.889 | 0 | -0.05 | -11.32 | -11.37 | 342 | 1249 | 1091 | 342 |  | 676 | Нарушение формы кольцевого шва | GWAN |  | 09:59 | 00:25 | 11:60 | 0 | 1498 |  | EXT | Нарушение формы кольцевого шва |  | (c)
7331.035 | 11.371 | 11.335 | -0.029 | -0.065 | -2018 | -1499 | -1268 | 212 | 15 | 678 |  | CORR | GENE | 04:22 | 05:46 | 06:23 | 50 | 1500 | 16 | EXT |  | 0.89 | (c)
7331.064 | 0 | -0.023 | -11.565 | -11.588 | -1135 | -885 | -811 | 486 |  | 679 | Нарушение формы кольцевого шва | GWAN |  | 09:12 | 09:53 | 10:05 | 0 | 648 |  | EXT | Нарушение формы кольцевого шва |  | (c)
7353.746 | 11.117 | 11.107 | -0.458 | -0.468 | 2120 | 2182 | 2166 | 18 | 449 | 680 |  | GOUG | CIGR | 05:02 | 05:12 | 05:10 | 19 | 93 | 15 | EXT | Задир. |  | (b)
7354.092 | 11.463 | 11.432 | -0.112 | -0.143 | 2147 | -2030 | -2102 | 0 | 56 | 680 |  | CORR | GENE | 05:07 | 05:52 | 05:41 | 87 | 425 | 12 | EXT |  | 0.89 | (c)
7354.186 | 11.557 | 11.533 | -0.018 | -0.042 | 1371 | 1685 | 1673 | 256 | 10 | 680 |  | CORR | CIGR | 03:01 | 03:52 | 03:50 | 32 | 604 | 21 | EXT |  | 0.89 | (c)
7374.398 | 8.534 | 8.474 | -3.026 | -3.086 | -1722 | -1716 | -1708 | 509 | 2720 | 682 |  | CORR | AXGR | 06:07 | 06:08 | 06:09 | 366 | 28 | 14 | EXT |  | 0.94 | (c)
7422.561 | 11.047 | 11.021 | -0.017 | -0.043 |  |  |  |  | 8 | 685а |  | CORR | CIGR | 06:02 | 06:27 | 06:28 | 35 | 324 | 12 | EXT |  | 0.89 | (c)
7469.037 | 0.067 | 0.045 | -11.41 | -11.432 | 2123 | -2074 | -2046 | 0 | 45 | 691а |  | CORR | GENE | 03:29 | 04:12 | 04:16 | 67 | 584 | 11 | EXT |  | 0.89 | (c)
7503.461 | 0 | 0 | -10.978 | -10.978 | -2120 | -1835 | -1838 | 110 | 0 | 695а | Непровар / утяжина | GWAN |  | 05:51 | 06:37 | 06:37 | 0 | 564 | 24 | INT | Непровар / утяжина |  | (b)
7504.805 | 1.344 | 1.334 | -9.634 | -9.644 | -1764 | -1706 | -1699 | 466 | 1334 | 695а |  | CORR | CIGR | 06:49 | 06:58 | 06:59 | 20 | 130 | 12 | EXT |  | 0.88 | (c)
7504.848 | 1.387 | 1.376 | -9.591 | -9.602 | -1860 | -1772 | -1793 | 370 | 1376 | 695а |  | CORR | CIGR | 06:33 | 06:47 | 06:44 | 23 | 134 | 14 | EXT |  | 0.89 | (c)
7505.102 | 1.641 | 1.63 | -9.337 | -9.348 | 2145 | 2153 | 2154 | 67 | 1630 | 695а |  | CORR | PITT | 05:19 | 05:21 | 05:21 | 22 | 19 | 15 | EXT |  | 0.89 | (c)
7506.139 | 2.678 | 2.67 | -8.3 | -8.308 | 2162 | 2212 | 2211 | 0 | 2670 | 695а |  | CORR | CIGR | 05:22 | 05:30 | 05:30 | 20 | 97 | 13 | EXT |  | 0.88 | (c)
7509.5 | 6.039 | 5.776 | -4.939 | -5.202 | 1978 | 2006 | 2031 | 147 | 4391 | 695а |  | SCC | GENE | 04:53 | 04:57 | 05:01 | 811 | 105 | 15 | EXT |  | 1 | (b)
7543.814 | 6.275 | 6.155 | -4.755 | -4.875 | 766 | 1163 | 1056 | 766 | 4700 | 698 |  | CORR | GENE | 04:29 | 05:33 | 05:16 | 175 | 581 | 10 | EXT |  | 0.9 | (c)
7612.782 | 6.633 | 6.617 | -4.777 | -4.793 | 1499 | 1998 | 1828 | 73 | 4670 | 704 |  | CORR | GENE | 04:60 | 06:20 | 05:53 | 123 | 659 | 10 | EXT |  | 0.89 | (c)
7613.216 | 7.067 | 7.01 | -4.343 | -4.4 | 1691 | 1808 | 1827 | 266 | 4323 | 704 |  | CORR | GENE | 05:31 | 05:50 | 05:53 | 77 | 273 | 15 | EXT |  | 0.89 | (c)
7613.519 | 7.37 | 7.357 | -4.04 | -4.053 | 1641 | 1752 | 1723 | 427 | 4023 | 704 |  | CORR | CIGR | 05:23 | 05:40 | 05:36 | 30 | 162 | 13 | EXT |  | 0.89 | (c)
7613.869 | 7.72 | 7.574 | -3.69 | -3.836 | 1692 | 1692 | 1733 | 457 | 3566 | 704 |  | CORR | GENE | 05:31 | 05:31 | 05:37 | 270 | 82 | 11 | EXT |  | 0.92 | (c)
7613.964 | 7.815 | 7.772 | -3.595 | -3.638 | 2092 | 2096 | 2122 | 79 | 3065 | 704 |  | CORR | GENE | 06:35 | 06:36 | 06:40 | 573 | 60 | 10 | EXT |  | 0.94 | (c)
7614.495 | 8.346 | 7.955 | -3.064 | -3.455 | 1589 | 1608 | 1624 | 571 | 3064 | 704 |  | CORR | GENE | 05:14 | 05:17 | 05:20 | 391 | 71 | 10 | EXT |  | 0.93 | (c)
7614.596 | 8.447 | 8.402 | -2.963 | -3.008 | 1105 | 1532 | 1388 | 559 | 2936 | 704 |  | CORR | GENE | 03:56 | 05:05 | 04:42 | 72 | 567 | 11 | EXT |  | 0.89 | (c)
7640.82 | 0.626 | 0.472 | -10.559 | -10.713 | -1636 | -1603 | -1609 | 595 | 472 | 707 |  | SCC | GENE | 04:37 | 04:42 | 04:41 | 237 | 53 | 26 | EXT |  | 1 | (b)
7641.905 | 1.711 | 1.654 | -9.474 | -9.531 | -1405 | -1367 | -1379 | 825 | 1654 | 707 |  | SCC | GENE | 05:14 | 05:20 | 05:18 | 199 | 52 | 15 | EXT |  | 1 | (b)
7642.584 | 2.39 | 2.301 | -8.795 | -8.884 | -1339 | -1326 | -1287 | 892 | 2301 | 707 |  | SCC | GENE | 05:25 | 05:27 | 05:33 | 166 | 103 | 33 | EXT |  | 1 | (b)
7645.436 | 5.242 | 5.227 | -5.943 | -5.958 | -1205 | -1137 | -1142 | 1026 | 5227 | 707 |  | CORR | CIGR | 05:47 | 05:58 | 05:57 | 27 | 125 | 10 | EXT |  | 0.89 | (c)
7645.835 | 5.641 | 5.633 | -5.544 | -5.552 | -1170 | -1116 | -1111 | 1052 | 5532 | 707 |  | CORR | CIGR | 05:52 | 06:01 | 06:02 | 20 | 118 | 10 | EXT |  | 0.88 | (c)
7646.614 | 6.42 | 6.353 | -4.765 | -4.832 | -1291 | -1027 | -1096 | 901 | 4684 | 707 |  | CORR | GENE | 05:33 | 06:15 | 06:04 | 148 | 390 | 10 | EXT |  | 0.9 | (c)
7651.379 | 0 | -0.045 | -11.45 | -11.495 | -1342 | -1175 | -1171 | 888 |  | 708 | Нарушение формы кольцевого шва | GWAN |  | 09:39 | 10:06 | 10:06 | 0 | 343 |  | EXT | Нарушение формы кольцевого шва |  | (c)
7685.059 | 0 | -0.037 | -11.017 | -11.054 | -26 | 220 | 383 | 0 |  | 710б | Нарушение формы кольцевого шва | GWAN |  | 08:31 | 09:10 | 09:37 | 0 | 817 |  | EXT | Нарушение формы кольцевого шва Аномалия находится на упругопластическом изгибе: R=751 D, максимальное растяжение на 4.4 час. |  | (c)
7708.296 | 0 | -0.016 | -11.046 | -11.062 | 1624 | 1871 | 2122 | 0 |  | 713аа | Нарушение формы кольцевого шва | GWAN |  | 03:52 | 04:32 | 05:13 | 0 | 995 |  | EXT | Нарушение формы кольцевого шва |  | (c)
7708.296 | 0 | -0.016 | -11.046 | -11.062 | -1727 | -1578 | -1523 | 503 |  | 713аа | Нарушение формы кольцевого шва | GWAN |  | 06:51 | 07:15 | 07:24 | 0 | 408 |  | EXT | Нарушение формы кольцевого шва |  | (c)
7708.296 | 0 | -0.026 | -11.046 | -11.072 | -832 | -674 | -467 | 103 |  | 713аа | Нарушение формы кольцевого шва | GWAN |  | 09:16 | 09:41 | 10:15 | 0 | 729 |  | EXT | Нарушение формы кольцевого шва |  | (c)
7742.89 | 0 | -0.002 | -10.834 | -10.836 | -1900 | -1669 | -1761 | 1622 |  | 716а | Нарушение формы кольцевого шва | GWAN |  | 03:50 | 04:27 | 04:12 | 0 | 277 |  | INT | Нарушение формы кольцевого шва |  | (c)
7742.89 | 0 | 0 | -10.834 | -10.834 | -1563 | -1212 | -1326 | 1089 | 0 | 716а | Непровар / утяжина | GWAN |  | 04:44 | 05:41 | 05:23 | 0 | 474 | 18 | INT | Непровар / утяжина |  | (b)
7742.89 | 0 | 0 | -10.834 | -10.834 | -968 | -795 | -859 | 750 | 0 | 716а | Непровар / утяжина | GWAN |  | 06:20 | 06:48 | 06:38 | 0 | 218 | 15 | INT | Непровар / утяжина |  | (c)
7764.449 | 10.725 | 10.704 | -0.49 | -0.511 | -1518 | -1338 | -1403 | 1288 | 470 | 717 |  | CORR | CIGR | 05:09 | 05:38 | 05:28 | 41 | 230 | 11 | EXT |  | 0.89 | (c)
7785.441 | 9.227 | 9.097 | -2.473 | -2.603 | -1392 | -1279 | -994 | 596 | 2393 | 719 |  | CORR | GENE | 04:54 | 05:12 | 05:58 | 210 | 796 | 10 | EXT |  | 0.91 | (c)
7785.954 | 9.74 | 9.602 | -1.96 | -2.098 | -1469 | -1206 | -1064 | 660 | 1689 | 719 |  | CORR | GENE | 04:41 | 05:24 | 05:47 | 409 | 810 | 10 | EXT |  | 0.93 | (c)
7786.893 | 10.679 | 10.665 | -1.021 | -1.035 | -915 | -876 | -757 | 599 | 925 | 719 |  | CORR | GENE | 06:11 | 06:17 | 06:36 | 110 | 316 | 12 | EXT |  | 0.9 | (c)
7787.025 | 10.811 | 10.738 | -0.889 | -0.962 | -978 | -960 | -960 | 942 | 617 | 719 |  | CORR | AXGR | 06:01 | 06:04 | 06:04 | 345 | 36 | 11 | EXT |  | 0.93 | (c)
7787.588 | 11.374 | 11.226 | -0.326 | -0.474 | -1393 | -1109 | -1016 | 639 | 220 | 719 |  | CORR | GENE | 04:54 | 05:40 | 05:55 | 254 | 754 | 14 | EXT |  | 0.93 | (c)
7787.791 | 11.577 | 11.512 | -0.123 | -0.188 | -1344 | -842 | -938 | 531 | 83 | 719 |  | CORR | GENE | 05:02 | 06:23 | 06:07 | 105 | 813 | 10 | EXT |  | 0.89 | (c)
7787.914 | 0 | 0 | -11.69 | -11.69 | -900 | -728 | -613 | 326 | 0 | 720 | Смещение кромок | GWAN |  | 07:08 | 07:36 | 07:54 | 0 | 574 | 25 | EXT | Смещение кромок Наружу Величина смещения - 3.9 мм. |  | (c)
7788.452 | 0.538 | 0.509 | -11.152 | -11.181 | -1241 | -1198 | -1191 | 1141 | 509 | 720 |  | CORR | CIGR | 06:13 | 06:20 | 06:21 | 30 | 100 | 12 | EXT |  | 0.89 | (c)
7844.954 | 0 | -0.024 | -11.385 | -11.409 | -64 | 204 | 134 | 0 |  | 725 | Нарушение формы кольцевого шва | GWAN |  | 00:38 | 01:21 | 01:10 | 0 | 395 |  | EXT | Нарушение формы кольцевого шва |  | (c)
7845.31 | 0.356 | 0.045 | -11.029 | -11.34 | 1643 | 1751 | 1699 | 475 | 45 | 725 |  | CORR | GENE | 05:13 | 05:31 | 05:22 | 433 | 113 | 11 | EXT |  | 0.94 | (c)
8009.101 | 0 | -0.031 | -10.675 | -10.706 | [5 empty] | 741а | Нарушение формы кольцевого шва | GWAN |  | 07:02 | 07:36 | 07:39 | 0 | 460 |  | EXT | Нарушение формы кольцевого шва |  | (c)
8031.857 | 0 | -0.014 | -5.547 | -5.561 | 1591 | 2179 | 2070 | 0 |  | 743б | Нарушение формы кольцевого шва | GWAN |  | 03:42 | 05:17 | 04:59 | 0 | 956 |  | EXT | Нарушение формы кольцевого шва |  | (c)
8048.859 | 0 | -0.029 | -11.285 | -11.314 | 832 | 1097 | 1138 | 787 |  | 745 | Нарушение формы кольцевого шва | GWAN |  | 04:45 | 05:27 | 05:34 | 0 | 612 |  | EXT | Нарушение формы кольцевого шва |  | (c)
8082.969 | 0 | -0.024 | -11.595 | -11.619 | -1552 | -348 | -710 | 132 |  | 748 | Нарушение формы кольцевого шва | GWAN |  | 09:09 | 00:24 | 11:25 | 0 | 1684 |  | EXT | Нарушение формы кольцевого шва Аномалия находится на упругопластическом изгибе: R=485 D, максимальное растяжение на 6.7 час. |  | (c)
8117.079 | 0 | -0.045 | -11.445 | -11.49 | 1990 | -1956 | -2024 | 0 |  | 751 | Нарушение формы кольцевого шва | GWAN |  | 06:40 | 08:03 | 07:52 | 0 | 893 |  | EXT | Нарушение формы кольцевого шва |  | (c)
8179.013 | 5.014 | 5.003 | -5.981 | -5.992 | -1824 | -1760 | -1781 | 406 | 5003 | 756 |  | CORR | CIGR | 06:08 | 06:19 | 06:15 | 20 | 86 | 11 | EXT |  | 0.88 | (c)
8179.52 | 5.521 | 5.506 | -5.474 | -5.489 | -1801 | -1698 | -1738 | 429 | 5461 | 756 |  | CORR | CIGR | 06:12 | 06:29 | 06:22 | 28 | 127 | 10 | EXT |  | 0.89 | (c)
8179.854 | 5.855 | 5.841 | -5.14 | -5.154 | -1734 | -1695 | -1693 | 497 | 5130 | 756 |  | CORR | CIGR | 06:23 | 06:29 | 06:30 | 24 | 80 | 10 | EXT |  | 0.88 | (c)
8207.32 | 11.276 | 10.935 | -0.314 | -0.655 | -1590 | -1062 | -1027 | 464 | 275 | 758 |  | CORR | GENE | 04:30 | 05:56 | 06:01 | 380 | 1126 | 11 | EXT |  | 0.93 | (c)
8207.548 | 11.504 | 11.459 | -0.086 | -0.131 | -1512 | -1089 | -1058 | 604 | 50 | 758 |  | CORR | GENE | 04:43 | 05:51 | 05:56 | 81 | 908 | 13 | EXT |  | 0.89 | (c)
8276.214 | 0 | 0 | -11.205 | -11.205 | 116 | 726 | 579 | 116 | 0 | 765 | Смещение кромок | GWAN |  | 10:35 | 00:14 | 11:50 | 0 | 926 | 25 | EXT | Смещение кромок Наружу Величина смещения - 3.9 мм. |  | (c)
8276.214 | 0 | -0.01 | -11.205 | -11.215 | -1440 | -964 | -977 | 514 |  | 765 | Нарушение формы кольцевого шва | GWAN |  | 06:24 | 07:41 | 07:39 | 0 | 926 |  | EXT | Нарушение формы кольцевого шва |  | (c)
8290.679 | 3.26 | 3.245 | -7 | -7.015 | -1835 | -1659 | -1731 | 1628 | 3245 | 766 |  | CORR | CIGR | 05:31 | 05:59 | 05:48 | 38 | 207 | 11 | EXT |  | 0.89 | (c)
8291.098 | 3.679 | 3.652 | -6.581 | -6.608 | -1867 | -1731 | -1777 | 1688 | 3652 | 766 |  | CORR | GENE | 05:26 | 05:48 | 05:40 | 50 | 179 | 10 | EXT |  | 0.89 | (c)
8388.934 | 0 | -0.021 | -11.57 | -11.591 | -2086 | -1619 | -1284 | 144 |  | 775 | Нарушение формы кольцевого шва | GWAN |  | 04:36 | 05:51 | 06:45 | 0 | 1604 |  | EXT | Нарушение формы кольцевого шва |  | (c)
8400.504 | 0 | -0.021 | -11.52 | -11.541 | 213 | 1028 | 858 | 213 |  | 776 | Нарушение формы кольцевого шва | GWAN |  | 00:53 | 03:04 | 02:37 | 0 | 1290 |  | EXT | Нарушение формы кольцевого шва |  | (c)
8400.504 | 0 | -0.037 | -11.52 | -11.557 | 2130 | -1251 | -1471 | 0 |  | 776 | Нарушение формы кольцевого шва | GWAN |  | 06:02 | 08:57 | 08:21 | 0 | 1720 |  | EXT | Нарушение формы кольцевого шва |  | (c)
8467.914 | 0 | -0.023 | -11.555 | -11.578 | -40 | 1399 | 1051 | 0 |  | 782 | Нарушение формы кольцевого шва | GWAN |  | 00:01 | 03:54 | 02:57 | 0 | 2183 |  | EXT | Нарушение формы кольцевого шва |  | (c)
8467.914 | 0 | -0.022 | -11.555 | -11.577 | -1477 | -980 | -985 | 493 |  | 782 | Нарушение формы кольцевого шва | GWAN |  | 08:09 | 09:30 | 09:29 | 0 | 984 |  | EXT | Нарушение формы кольцевого шва |  | (c)
8478.998 | 11.084 | 11.036 | -0.471 | -0.519 | 1771 | -2126 | 2137 | 0 | 371 | 782 |  | CORR | GENE | 04:54 | 06:25 | 05:53 | 148 | 733 | 11 | EXT | Аномалия находится на упругопластическом изгибе: R=434 D, максимальное растяжение на 6.4 час. | 0.95 | (c)
8490.989 | 0 | -0.041 | -11.395 | -11.436 | -851 | -661 | -625 | 399 |  | 784 | Нарушение формы кольцевого шва | GWAN |  | 00:15 | 00:46 | 00:51 | 0 | 453 |  | EXT | Нарушение формы кольцевого шва |  | (c)
8524.764 | 0 | -0.012 | -11.6 | -11.612 | -2157 | -1609 | -1642 | 73 |  | 787 | Нарушение формы кольцевого шва | GWAN |  | 05:16 | 06:44 | 06:39 | 0 | 1030 |  | EXT | Нарушение формы кольцевого шва |  | (c)
8547.949 | 0 | -0.018 | -11.475 | -11.493 | 2205 | -1631 | -891 | 0 |  | 789 | Нарушение формы кольцевого шва | GWAN |  | 06:42 | 08:22 | 10:22 | 0 | 2729 |  | EXT | Нарушение формы кольцевого шва Аномалия находится на упругопластическом изгибе: R=567 D, максимальное растяжение на 6.5 час. |  | (c)
8551.091 | 3.142 | 2.97 | -8.333 | -8.505 | 1990 | 2008 | 2041 | 139 | 2970 | 789 |  | CORR | GENE | 06:07 | 06:10 | 06:15 | 424 | 101 | 11 | EXT | Аномалия находится на упругопластическом изгибе: R=564 D, максимальное растяжение на 5.9 час. | 0.93 | (c)
8571.024 | 0 | -0.023 | -11.4 | -11.423 | -1 | -1226 | 2192 | 0 |  | 791 | Нарушение формы кольцевого шва | GWAN |  | 00:21 | 09:03 | 06:15 | 0 | 4386 |  | EXT | Нарушение формы кольцевого шва |  | (c)
8684.234 | 0 | -0.025 | -11.65 | -11.675 | 1379 | 2102 | 1936 | 0 |  | 801 | Нарушение формы кольцевого шва | GWAN |  | 01:19 | 03:16 | 02:49 | 0 | 1114 |  | EXT | Нарушение формы кольцевого шва |  | (c)
8684.234 | 0 | -0.015 | -11.65 | -11.665 | -1649 | -914 | -881 | 114 |  | 801 | Нарушение формы кольцевого шва | GWAN |  | 05:11 | 07:09 | 07:15 | 0 | 1534 |  | EXT | Нарушение формы кольцевого шва |  | (c)
8730.324 | 0 | -0.01 | -11.595 | -11.605 | 2016 | 2196 | -1535 | 0 |  | 805 | Нарушение формы кольцевого шва | GWAN |  | 03:19 | 03:48 | 05:46 | 0 | 1819 |  | EXT | Нарушение формы кольцевого шва |  | (c)
8741.919 | 0 | -0.035 | -11.445 | -11.48 | 268 | 826 | 985 | 268 |  | 806 | Нарушение формы кольцевого шва | GWAN |  | 10:45 | 00:15 | 12:40 | 0 | 1434 |  | EXT | Нарушение формы кольцевого шва |  | (c)
8753.364 | 0 | -0.028 | -11.37 | -11.398 | 865 | 1368 | 1437 | 221 |  | 807 | Нарушение формы кольцевого шва | GWAN |  | 00:18 | 01:40 | 01:51 | 0 | 1145 |  | EXT | Нарушение формы кольцевого шва |  | (c)
8772.876 | 8.142 | 8.107 | -3.308 | -3.343 | -1529 | -1465 | -1336 | 701 | 3236 | 808 |  | CORR | GENE | 05:26 | 05:36 | 05:57 | 107 | 385 | 11 | EXT |  | 0.89 | (c)
8816.852 | 5.908 | 5.814 | -5.527 | -5.621 | -1087 | -1013 | -1012 | 936 | 5460 | 812 |  | DENT | GENE | 07:08 | 07:20 | 07:21 | 161 | 151 | 0.7 | N/A | Глубина вмятины: 10 мм (0,7%). Линейка: 16 см в (581 см; 07:20 ч:мин) |  | (c)
8822.379 | 0 | -0.01 | -1.8 | -1.81 | 2197 | -2005 | -1422 | 0 |  | 813 | Нарушение формы кольцевого шва | GWAN |  | 02:59 | 03:41 | 05:15 | 0 | 1684 |  | EXT | Нарушение формы кольцевого шва |  | (c)
8824.179 | 0 | -0.032 | -9.865 | -9.897 | 1053 | 1287 | 1327 | 629 |  | 814 | Нарушение формы кольцевого шва | GWAN |  | 01:50 | 02:28 | 02:35 | 0 | 548 |  | EXT | Нарушение формы кольцевого шва |  | (c)
8824.179 | 0 | -0.028 | -9.865 | -9.893 | 2196 | -2164 | -1744 | 0 |  | 814 | Нарушение формы кольцевого шва | GWAN |  | 04:55 | 05:11 | 06:19 | 0 | 1042 |  | EXT | Нарушение формы кольцевого шва |  | (c)
8833.97 | 9.791 | 9.776 | -0.074 | -0.089 | 1177 | 1243 | 1344 | 719 | 55 | 814 |  | CORR | CIGR | 02:10 | 02:21 | 02:37 | 34 | 335 | 11 | EXT |  | 0.89 | (c)
8845.236 | 0 | 0 | -1.708 | -1.708 | -481 | -93 | -228 | 0 | 0 | 815б | Непровар / утяжина | GWAN |  | 06:09 | 07:12 | 06:50 | 0 | 507 | 20 | INT | Непровар / утяжина |  | (b)
8847.039 | 0.095 | 0.059 | -10.225 | -10.261 | 103 | 196 | 180 | 103 | 59 | 816а |  | CORR | GENE | 05:35 | 05:50 | 05:47 | 70 | 154 | 11 | EXT |  | 0.89 | (c)
8847.855 | 0.911 | 0.888 | -9.409 | -9.432 | 102 | 185 | 270 | 102 | 888 | 816а |  | CORR | GENE | 05:35 | 05:48 | 06:02 | 49 | 336 | 13 | EXT |  | 0.89 | (c)
8914.929 | 0 | -0.05 | -11.6 | -11.65 | -794 | -186 | -425 | 56 |  | 822 | Нарушение формы кольцевого шва | GWAN |  | 11:14 | 00:52 | 12:14 | 0 | 737 |  | EXT | Нарушение формы кольцевого шва Аномалия находится на упругопластическом изгибе: R=357 D, максимальное растяжение на 1 час. |  | (c)
8914.929 | 0 | -0.023 | -11.6 | -11.623 | 1436 | 1743 | 1703 | 261 |  | 822 | Нарушение формы кольцевого шва | GWAN |  | 05:14 | 06:04 | 05:57 | 0 | 534 |  | EXT | Нарушение формы кольцевого шва Аномалия находится на упругопластическом изгибе: R=357 D, максимальное растяжение на 1 час. |  | (c)
8914.929 | 0 | -0.043 | -11.6 | -11.643 | -1709 | -1558 | -1394 | 521 |  | 822 | Нарушение формы кольцевого шва | GWAN |  | 08:47 | 09:11 | 09:37 | 0 | 630 |  | EXT | Нарушение формы кольцевого шва Аномалия находится на упругопластическом изгибе: R=357 D, максимальное растяжение на 1 час. |  | (c)
8926.529 | 0 | -0.031 | -11.405 | -11.436 | -1650 | -1330 | -1408 | 581 |  | 823 | Нарушение формы кольцевого шва | GWAN |  | 08:51 | 09:43 | 09:30 | 0 | 484 |  | EXT | Нарушение формы кольцевого шва Аномалия находится на упругопластическом изгибе: R=360 D, максимальное растяжение на 0.3 час. |  | (c)
8972.316 | 11.592 | 11.533 | -0.063 | -0.122 | -586 | -397 | -391 | 197 | 33 | 826 |  | CORR | GENE | 06:32 | 07:02 | 07:03 | 89 | 389 | 10 | EXT |  | 0.89 | (c)
9007.646 | 0.282 | 0.043 | -11.363 | -11.602 | -1209 | -1117 | -1148 | 1021 | 43 | 830 |  | CORR | GENE | 05:49 | 06:04 | 05:59 | 640 | 123 | 13 | EXT |  | 0.96 | (c)
9019.009 | 0 | -0.024 | -11.385 | -11.409 | 103 | -1871 | 1889 | 103 |  | 831 | Нарушение формы кольцевого шва | GWAN |  | 11:39 | 06:20 | 16:27 | 0 | 3571 |  | EXT | Нарушение формы кольцевого шва |  | (c)
9030.394 | 0 | -0.013 | -10.72 | -10.733 | -1022 | 118 | 853 | 496 |  | 832 | Нарушение формы кольцевого шва | GWAN |  | 10:13 | 01:17 | 15:15 | 0 | 3748 |  | EXT | Нарушение формы кольцевого шва |  | (c)
9041.114 | 0 | -0.026 | -11.33 | -11.356 | -941 | -682 | -579 | 217 |  | 833 | Нарушение формы кольцевого шва | GWAN |  | 09:11 | 09:53 | 10:09 | 0 | 724 |  | EXT | Нарушение формы кольцевого шва |  | (c)
9091.341 | 4.987 | 4.976 | -6.503 | -6.514 | -1003 | -281 | -613 | 223 | 4976 | 837 |  | CORR | GENE | 05:09 | 07:06 | 06:12 | 145 | 780 | 14 | EXT |  | 0.9 | (c)
9094.726 | 8.372 | 8.35 | -3.118 | -3.14 | -1136 | -971 | -941 | 745 | 3094 | 837 |  | CORR | CIGR | 04:48 | 05:14 | 05:19 | 46 | 391 | 13 | EXT |  | 0.89 | (c)
9095.401 | 9.047 | 9.004 | -2.443 | -2.486 | -306 | -152 | -189 | 71 | 2404 | 837 |  | CORR | GENE | 07:02 | 07:27 | 07:21 | 82 | 235 | 10 | EXT |  | 0.89 | (c)
9111.071 | 1.707 | 1.662 | -10.003 | -10.048 | 426 | 526 | 555 | 426 | 1662 | 839 |  | CORR | GENE | 05:14 | 05:30 | 05:35 | 59 | 257 | 12 | EXT |  | 0.89 | (c)
9146.583 | 2.539 | 2.505 | -9.006 | -9.04 | -1180 | -822 | -986 | 792 | 2505 | 842 |  | CORR | GENE | 07:03 | 08:01 | 07:34 | 74 | 388 | 11 | EXT |  | 0.89 | (c)
9155.589 | 0 | -0.009 | -11.335 | -11.344 | 922 | 1690 | 1741 | 0 |  | 843 | Нарушение формы кольцевого шва | GWAN |  | 01:42 | 03:46 | 03:55 | 0 | 1638 |  | EXT | Нарушение формы кольцевого шва |  | (c)
9166.389 | 10.8 | 10.787 | -0.535 | -0.548 | -532 | -475 | -477 | 421 | 525 | 843 |  | CORR | CIGR | 09:48 | 09:57 | 09:57 | 23 | 111 | 11 | EXT |  | 0.89 | (c)
9166.924 | 0 | -0.038 | -11.595 | -11.633 | -66 | 65 | 102 | 0 |  | 844 | Нарушение формы кольцевого шва | GWAN |  | 00:56 | 01:17 | 01:23 | 0 | 336 |  | EXT | Нарушение формы кольцевого шва |  | (c)
9166.924 | 0 | 0 | -11.595 | -11.595 | 896 | 1133 | 1639 | 0 | 0 | 844 | Смещение кромок | GWAN |  | 03:31 | 04:10 | 05:31 | 0 | 1485 | 17 | EXT | Смещение кромок Толщины: 16,8 / 15,7 мм Наружу Величина смещения - 2.6 мм. |  | (c)
9178.519 | 0 | -0.018 | -10.73 | -10.748 | 1346 | 1638 | 1885 | 1346 |  | 845 | Нарушение формы кольцевого шва | GWAN |  | 00:46 | 01:33 | 02:13 | 0 | 1077 |  | EXT | Нарушение формы кольцевого шва |  | (c)
9178.519 | 0 | -0.035 | -10.73 | -10.765 | 371 | 575 | 703 | 371 |  | 845 | Нарушение формы кольцевого шва | GWAN |  | 10:09 | 10:42 | 11:02 | 0 | 664 |  | EXT | Нарушение формы кольцевого шва |  | (c)
9269.774 | 0 | -0.033 | -11.304 | -11.337 | -1518 | 58 | -341 | 0 |  | 852б | Нарушение формы кольцевого шва | GWAN |  | 06:04 | 10:18 | 09:14 | 0 | 2353 |  | EXT | Нарушение формы кольцевого шва |  | (c)
9288.488 | 7.41 | 7.386 | -3.507 | -3.531 | -568 | -383 | -474 | 380 | 3472 | 853а |  | GOUG | GENE | 07:08 | 07:38 | 07:24 | 59 | 188 | 6 | EXT | Задир. Аномалия находится на упругопластическом изгибе: R=402 D, максимальное растяжение на 7.3 час. |  | (c)
9301.389 | 9.394 | 9.375 | -0.795 | -0.814 | -921 | -713 | -691 | 462 | 697 | 854а |  | GOUG | GENE | 03:43 | 04:16 | 04:20 | 117 | 459 | 9 | EXT | Зона задиров. |  | (c)
9336.216 | 9.307 | 9.298 | -2.008 | -2.017 | -452 | -218 | -251 | 50 | 1985 | 858 |  | CORR | CIGR | 05:50 | 06:28 | 06:23 | 32 | 402 | 12 | EXT |  | 0.89 | (c)
9402.964 | 8.65 | 8.641 | -3.035 | -3.044 | 2000 | -2220 | 2147 | 2000 | 2983 | 864 |  | CORR | GENE | 07:45 | 08:24 | 08:09 | 61 | 294 | 12 | EXT |  | 0.89 | (c)
9420.655 | 3.406 | 3.331 | -7.749 | -7.824 | 2131 | -2222 | -2181 | 2033 | 3331 | 866 |  | CORR | GENE | 03:07 | 03:24 | 03:30 | 134 | 296 | 10 | EXT |  | 0.9 | (c)
9423.169 | 5.92 | 5.907 | -5.235 | -5.248 | -2101 | -2067 | -2052 | 2003 | 5226 | 866 |  | CORR | CIGR | 03:43 | 03:49 | 03:51 | 22 | 98 | 11 | EXT |  | 0.89 | (c)
9483.417 | 9.368 | 9.235 | -1.887 | -2.02 | 1812 | 1902 | 1899 | 1812 | 1835 | 871 |  | DENT | GENE | 01:27 | 01:41 | 01:40 | 185 | 173 | 0.5 | N/A | Глубина вмятины: 7 мм (0,5%). Линейка: 19 см в (924 см; 01:41 ч:мин) |  | (c)
9542.364 | 0 | -0.012 | -11.29 | -11.302 | 117 | 1126 | 1177 | 0 |  | 877 | Нарушение формы кольцевого шва | GWAN |  | 02:52 | 05:35 | 05:43 | 0 | 2120 |  | EXT | Нарушение формы кольцевого шва Аномалия находится на упругопластическом изгибе: R=977 D, максимальное растяжение на 6.7 час. |  | (c)
9542.364 | 0 | -0.035 | -11.29 | -11.325 | -1720 | -1460 | -1485 | 510 |  | 877 | Нарушение формы кольцевого шва | GWAN |  | 09:56 | 10:38 | 10:34 | 0 | 472 |  | EXT | Нарушение формы кольцевого шва Аномалия находится на упругопластическом изгибе: R=977 D, максимальное растяжение на 6.7 час. |  | (c)
9553.654 | 0 | 0 | -10.8 | -10.8 | 1922 | 2040 | 2116 | 0 | 0 | 878 | Смещение кромок | GWAN |  | 06:00 | 06:19 | 06:32 | 0 | 386 | 17 | EXT | Смещение кромок Вовнутрь Величина смещения - 3.2 мм. Аномалия находится на упругопластическом изгибе: R=485 D, максимальное растяжение на 6.9 час. |  | (c)
9553.654 | 0 | 0 | -10.8 | -10.8 | -1986 | -1864 | -1616 | 245 | 0 | 878 | Смещение кромок | GWAN |  | 07:30 | 07:49 | 08:29 | 0 | 740 | 15 | EXT | Смещение кромок Наружу Величина смещения - 2.8 мм. Аномалия находится на упругопластическом изгибе: R=485 D, максимальное растяжение на 6.9 час. |  | (c)
9553.654 | 0 | 0 | -10.8 | -10.8 | -1192 | -989 | -848 | 504 | 0 | 878 | Смещение кромок | GWAN |  | 09:38 | 10:11 | 10:33 | 0 | 689 | 26 | EXT | Смещение кромок Вовнутрь Величина смещения - 4.8 мм. Аномалия находится на упругопластическом изгибе: R=485 D, максимальное растяжение на 6.9 час. |  | (c)
9654.874 | 0 | 0 | -11.54 | -11.54 | -438 | 234 | 87 | 0 | 0 | 887 | Смещение кромок | GWAN |  | 05:01 | 06:49 | 06:26 | 0 | 1050 | 22 | EXT | Смещение кромок Наружу Величина смещения - 4.1 мм. |  | (c)
9663.41 | 8.536 | 8.41 | -3.004 | -3.13 | -1256 | -1171 | -1120 | 984 | 2993 | 887 |  | CORR | GENE | 02:49 | 03:03 | 03:11 | 137 | 272 | 10 | EXT |  | 0.9 | (c)
9721.359 | 0 | -0.012 | -11.2 | -11.212 | -1546 | 1912 | 557 | 429 |  | 893 | Нарушение формы кольцевого шва | GWAN |  | 07:57 | 05:15 | 13:36 | 0 | 4206 |  | EXT | Нарушение формы кольцевого шва |  | (c)
9728.657 | 7.298 | 7.275 | -3.902 | -3.925 | 1304 | 1444 | 1435 | 664 | 3876 | 893 |  | CORR | CIGR | 03:37 | 03:59 | 03:58 | 49 | 262 | 12 | EXT |  | 0.89 | (c)
9748.902 | 4.838 | 4.827 | -6.572 | -6.583 | 2167 | -2183 | -2217 | 0 | 4827 | 895 |  | CORR | CIGR | 03:26 | 03:44 | 03:39 | 26 | 154 | 15 | EXT |  | 0.89 | (c)
9800.704 | 0 | -0.045 | -1.5 | -1.545 | 1251 | -699 | -1615 | 0 |  | 900 | Нарушение формы кольцевого шва | GWAN |  | 05:46 | 00:32 | 10:04 | 0 | 3191 |  | EXT | Нарушение формы кольцевого шва |  | (c)
9807.149 | 4.945 | 4.814 | -4.465 | -4.596 | -821 | -724 | -724 | 628 | 4358 | 901 |  | DENT | GENE | 00:36 | 00:51 | 00:51 | 238 | 193 | 0.5 | N/A | Глубина вмятины: 7 мм (0,5%). Линейка: 24 см в (481 см; 00:51 ч:мин) Аномалия находится на отводе. |  | (c)
9846.174 | 0 | -0.028 | -11.645 | -11.673 | -1395 | -859 | -890 | 385 |  | 905 | Нарушение формы кольцевого шва | GWAN |  | 11:09 | 00:35 | 12:30 | 0 | 1010 |  | EXT | Нарушение формы кольцевого шва |  | (c)
9846.174 | 0 | 0 | -11.645 | -11.645 | 226 | 389 | 634 | 226 | 0 | 905 | Смещение кромок | GWAN |  | 03:30 | 03:57 | 04:36 | 0 | 816 | 22 | EXT | Смещение кромок Наружу Величина смещения - 3.6 мм. |  | (c)
9846.174 | 0 | -0.017 | -11.645 | -11.662 | 1341 | -2005 | 2142 | 0 |  | 905 | Нарушение формы кольцевого шва | GWAN |  | 06:30 | 09:30 | 08:39 | 0 | 1601 |  | EXT | Нарушение формы кольцевого шва |  | (c)
9857.819 | 0 | -0.035 | -11.49 | -11.525 | 335 | 479 | 513 | 335 |  | 906 | Нарушение формы кольцевого шва | GWAN |  | 11:52 | 00:15 | 12:21 | 0 | 357 |  | EXT | Нарушение формы кольцевого шва |  | (c)
9880.589 | 0 | -0.015 | -11.495 | -11.51 | 902 | 1088 | 1944 | 0 |  | 908 | Нарушение формы кольцевого шва | GWAN |  | 01:22 | 01:52 | 04:10 | 0 | 2084 |  | EXT | Нарушение формы кольцевого шва Аномалия находится на отводе. |  | (c)
9880.805 | 0.216 | 0.101 | -11.279 | -11.394 | -726 | -700 | -711 | 696 | 101 | 908 |  | CORR | AXGR | 08:59 | 09:03 | 09:02 | 208 | 30 | 11 | EXT |  | 0.91 | (c)
9880.843 | 0.254 | 0.114 | -11.241 | -11.381 | 2114 | 2177 | 2155 | 34 | 114 | 908 |  | CORR | GENE | 04:38 | 04:48 | 04:44 | 641 | 82 | 14 | EXT |  | 0.97 | (c)
9887.269 | 6.68 | 6.609 | -4.815 | -4.886 | 1971 | 2047 | 2103 | 0 | 4798 | 908 |  | CORR | GENE | 04:14 | 04:27 | 04:36 | 88 | 265 | 10 | EXT | Аномалия находится на упругопластическом изгибе: R=351 D, максимальное растяжение на 0.6 час. | 0.89 | (c)
9914.197 | 10.743 | 10.711 | -0.817 | -0.849 | 1114 | 1474 | 1402 | 540 | 772 | 910 |  | CORR | GENE | 04:15 | 05:13 | 05:02 | 77 | 577 | 23 | EXT |  | 0.89 | (c)
9937.372 | 11.038 | 10.9 | -0.397 | -0.535 | 2032 | 2057 | 2056 | 152 | 184 | 912 |  | CORR | AXGR | 07:25 | 07:29 | 07:29 | 351 | 47 | 10 | EXT |  | 0.92 | (c)
9937.769 | 0 | -0.02 | -11.655 | -11.675 | -738 | -546 | -548 | 358 |  | 913 | Нарушение формы кольцевого шва | GWAN |  | 00:18 | 00:49 | 00:49 | 0 | 379 |  | EXT | Нарушение формы кольцевого шва |  | (c)
9950.966 | 1.542 | 1.522 | -9.968 | -9.988 | -974 | -868 | -889 | 805 | 1522 | 914 |  | CORR | CIGR | 11:50 | 00:07 | 12:03 | 43 | 169 | 13 | EXT |  | 0.89 | (c)
9972.594 | 0.09 | 0.048 | -11.405 | -11.447 | 1199 | 1740 | 2027 | 0 | 48 | 916 |  | CORR | GENE | 03:32 | 04:60 | 05:46 | 124 | 1654 | 13 | EXT |  | 0.9 | (c)
9984.032 | 0.033 | 0.014 | -11.182 | -11.201 | -1260 | -1047 | 11 | 0 | 14 | 917 |  | CORR | GENE | 02:10 | 02:45 | 05:35 | 103 | 2541 | 13 | EXT |  | 0.89 | (c)
9984.334 | 0.335 | 0.274 | -10.88 | -10.941 | -998 | -674 | -749 | 500 | 274 | 917 |  | CORR | GENE | 02:53 | 03:45 | 03:33 | 156 | 498 | 12 | EXT |  | 0.9 | (c)
9985.509 | 1.51 | 1.479 | -9.705 | -9.736 | 712 | 1115 | 975 | 712 | 1479 | 917 |  | CORR | GENE | 07:29 | 08:34 | 08:11 | 116 | 526 | 15 | EXT |  | 0.9 | (c)
9995.782 | 0.568 | 0.519 | -10.572 | -10.621 | -580 | -380 | -469 | 358 | 519 | 918 |  | CORR | GENE | 07:26 | 07:58 | 07:44 | 65 | 222 | 10 | EXT |  | 0.89 | (c)
9996.192 | 0.978 | 0.898 | -10.162 | -10.242 | -709 | -318 | -416 | 123 | 898 | 918 |  | CORR | GENE | 07:05 | 08:08 | 07:52 | 100 | 586 | 10 | EXT |  | 0.89 | (c)
10021.401 | 0.467 | 0.411 | -9.05 | -9.106 | 1768 | 1839 | 1809 | 1768 | 411 | 920а |  | DENT | GENE | 01:03 | 01:15 | 01:10 | 78 | 82 | 0.3 | N/A | Глубина вмятины: 4 мм (0,3%). Линейка: 8 см в (41 см; 01:15 ч:мин) |  | (c)
10024.918 | 3.984 | 3.938 | -5.533 | -5.579 | 95 | 170 | 210 | 95 | 3938 | 920а |  | CORR | GENE | 08:33 | 08:45 | 08:52 | 66 | 229 | 14 | EXT |  | 0.89 | (c)
10030.451 | 0 | -0.036 | -9.341 | -9.377 | -1705 | -972 | -1134 | 562 |  | 921а | Нарушение формы кольцевого шва | GWAN |  | 00:25 | 02:24 | 01:58 | 0 | 1143 |  | EXT | Нарушение формы кольцевого шва |  | (c)
10031.808 | 1.357 | 1.33 | -7.984 | -8.011 | -1837 | -1732 | -1620 | 1402 | 1330 | 921а |  | CORR | GENE | 00:04 | 00:21 | 00:39 | 68 | 435 | 10 | EXT |  | 0.74 | (c)
10039.792 | 0 | -0.032 | -10.997 | -11.029 | -847 | 1450 | 528 | 0 |  | 922а | Нарушение формы кольцевого шва | GWAN |  | 08:31 | 02:41 | 12:13 | 0 | 2749 |  | EXT | Нарушение формы кольцевого шва |  | (c)
10040.375 | 0.583 | 0.583 | -10.414 | -10.414 | -357 | -48 | -176 | 0 | 583 | 922а |  | CORR | GENE | 09:50 | 10:40 | 10:19 | 64 | 363 | 10 | EXT |  | 0.89 | (c)
10041.914 | 2.122 | 2.122 | -8.875 | -8.875 | -361 | -180 | -166 | 0 | 2122 | 922а |  | CORR | CIGR | 09:49 | 10:18 | 10:21 | 42 | 390 | 13 | EXT |  | 0.89 | (c)
10043.299 | 3.507 | 3.479 | -7.49 | -7.518 | -425 | -278 | -235 | 44 | 3479 | 922а |  | CORR | GENE | 09:39 | 10:03 | 10:10 | 75 | 381 | 12 | EXT |  | 0.89 | (c)
10058.515 | 7.726 | 7.716 | -3.444 | -3.454 | 982 | 1035 | 1036 | 982 | 3434 | 923а |  | GOUG | CIGR | 05:19 | 05:28 | 05:28 | 20 | 108 | 12 | EXT | Задир. |  | (c)
10085.074 | 0 | -0.025 | -11.55 | -11.575 | -547 | -38 | 16 | 0 |  | 926 | Нарушение формы кольцевого шва | GWAN |  | 08:49 | 10:11 | 10:20 | 0 | 1125 |  | EXT | Нарушение формы кольцевого шва Аномалия находится на упругопластическом изгибе: R=525 D, максимальное растяжение на 5.9 час. |  | (c)
10101.465 | 4.841 | 4.821 | -6.689 | -6.709 | -1963 | -1873 | -1909 | 268 | 4821 | 927 |  | GOUG | CIGR | 07:10 | 07:25 | 07:19 | 34 | 107 | 12 | EXT | Аномалия находится на отводе. Задир. |  | (c)
10115.693 | 7.539 | 7.49 | -2.603 | -2.652 | 1786 | 1884 | 1848 | 320 | 2516 | 928а |  | DENT | GENE | 04:53 | 05:08 | 05:03 | 136 | 124 | 0.8 | N/A | Глубина вмятины: 11 мм (0,8%). Линейка: 14 см в (749 см; 05:08 ч:мин) Аномалия находится на отводе. Аномалия находится вблизи дефекта потери металла. |  | (c)
10115.716 | 7.562 | 7.526 | -2.58 | -2.616 | 1778 | 1918 | 1877 | 254 | 2579 | 928а |  | GOUG | CIGR | 04:51 | 05:14 | 05:07 | 37 | 198 | 7 | EXT | Аномалия находится на отводе. Задир. |  | (c)
10142.31 | 11.845 | 11.798 | -0.023 | -0.07 | 185 | 283 | 463 | 185 | 18 | 929а |  | ARTD | GENE | 10:04 | 10:20 | 10:49 | 52 | 555 |  | EXT | Эквивалент потери металла 19%. |  | (c)
10175.954 | 0 | -0.02 | -11.43 | -11.45 | 647 | 1075 | 2024 | 0 |  | 934а | Нарушение формы кольцевого шва | GWAN |  | 01:09 | 02:18 | 04:51 | 0 | 2753 |  | EXT | Нарушение формы кольцевого шва Аномалия находится на упругопластическом изгибе: R=856 D, максимальное растяжение на 7.4 час. |  | (c)
10198.969 | 0 | -0.014 | -10.68 | -10.694 | 1080 | -1582 | -1774 | 167 |  | 936 | Нарушение формы кольцевого шва | GWAN |  | 01:26 | 06:16 | 05:45 | 0 | 3214 |  | EXT | Нарушение формы кольцевого шва |  | (c)
10209.649 | 0 | -0.013 | -11.305 | -11.318 | 1840 | -1528 | -1166 | 0 |  | 937 | Нарушение формы кольцевого шва | GWAN |  | 03:09 | 06:05 | 07:04 | 0 | 2911 |  | EXT | Нарушение формы кольцевого шва |  | (c)
10232.144 | 0 | -0.03 | -11.375 | -11.405 | -918 | -233 | -261 | 395 |  | 939 | Нарушение формы кольцевого шва | GWAN |  | 10:36 | 00:26 | 12:22 | 0 | 1313 |  | EXT | Нарушение формы кольцевого шва |  | (c)
10232.144 | 0 | -0.023 | -11.375 | -11.398 | 551 | 2073 | 1779 | 551 |  | 939 | Нарушение формы кольцевого шва | GWAN |  | 02:33 | 06:38 | 05:51 | 0 | 2456 |  | EXT | Нарушение формы кольцевого шва |  | (c)
10309.506 | 0 | -0.02 | -11.536 | -11.556 | [5 empty] | 945а | Нарушение формы кольцевого шва | GWAN |  | 10:57 | 00:19 | 11:49 | 0 | 644 |  | EXT | Нарушение формы кольцевого шва |  | (c)
10428.466 | 2.585 | 2.581 | -8.74 | -8.744 | 2057 | 2146 | 2144 | 0 | 2581 | 956 |  | CORR | CIGR | 07:58 | 08:12 | 08:12 | 41 | 175 | 12 | EXT |  | 0.89 | (c)
10429.317 | 3.436 | 3.342 | -7.889 | -7.983 | 1709 | 1742 | 1743 | 453 | 3342 | 956 |  | CORR | GENE | 07:01 | 07:07 | 07:07 | 216 | 69 | 12 | EXT |  | 0.91 | (c)
10436.68 | 10.799 | 10.783 | -0.526 | -0.542 | 2004 | 2101 | 2097 | 40 | 503 | 956 |  | CORR | CIGR | 07:49 | 08:05 | 08:04 | 39 | 187 | 14 | EXT |  | 0.89 | (c)
10442.103 | 4.897 | 4.892 | -6.768 | -6.773 | -1242 | -950 | -1062 | 883 | 4892 | 957 |  | CORR | GENE | 06:14 | 07:01 | 06:43 | 62 | 359 | 10 | EXT |  | 0.89 | (c)
10442.943 | 5.737 | 5.723 | -5.928 | -5.942 | -1345 | -1082 | -1180 | 1015 | 5723 | 957 |  | CORR | GENE | 05:57 | 06:40 | 06:24 | 81 | 330 | 10 | EXT |  | 0.89 | (c)
10444.619 | 7.413 | 7.322 | -4.252 | -4.343 | -1115 | -999 | -822 | 530 | 4224 | 957 |  | CORR | GENE | 06:34 | 06:53 | 07:22 | 119 | 585 | 12 | EXT |  | 0.9 | (c)
10449.416 | 0.545 | 0.263 | -11.145 | -11.427 | -1887 | -1867 | -1846 | 1804 | 263 | 958 |  | CORR | GENE | 06:52 | 06:55 | 06:59 | 512 | 83 | 14 | EXT |  | 0.96 | (c)
10450.107 | 1.236 | 0.967 | -10.454 | -10.723 | -2028 | -1947 | -1963 | 1898 | 967 | 958 |  | CORR | GENE | 06:29 | 06:43 | 06:40 | 766 | 130 | 11 | EXT |  | 0.96 | (c)
10451.55 | 2.679 | 2.323 | -9.011 | -9.367 | 2039 | 2098 | 2132 | 2039 | 2323 | 958 |  | CORR | GENE | 05:26 | 05:35 | 05:41 | 1019 | 187 | 10 | EXT |  | 0.96 | (c)
10451.701 | 2.83 | 2.807 | -8.86 | -8.883 | 1850 | 1950 | 1918 | 1850 | 2807 | 958 |  | CORR | CIGR | 04:55 | 05:12 | 05:06 | 29 | 136 | 10 | EXT |  | 0.89 | (c)
10452.011 | 3.14 | 3.121 | -8.55 | -8.569 | -2103 | -2043 | -2005 | 1906 | 3121 | 958 |  | CORR | GENE | 06:17 | 06:27 | 06:33 | 141 | 197 | 12 | EXT |  | 0.9 | (c)
10456.261 | 7.39 | 7.372 | -4.3 | -4.318 | -2159 | -1980 | -2040 | 1920 | 4293 | 958 |  | CORR | CIGR | 06:08 | 06:37 | 06:28 | 25 | 239 | 11 | EXT |  | 0.89 | (c)
10456.363 | 7.492 | 7.266 | -4.198 | -4.424 | -1850 | -1820 | -1832 | 1813 | 4030 | 958 |  | CORR | AXGR | 06:58 | 07:03 | 07:01 | 394 | 37 | 12 | EXT |  | 0.94 | (c)
10496.804 | 1.818 | 1.802 | -9.782 | -9.798 | 2075 | 2184 | 2162 | 2075 | 1802 | 962а |  | CORR | GENE | 05:01 | 05:19 | 05:15 | 65 | 173 | 10 | EXT |  | 0.89 | (c)
10498.47 | 3.484 | 3.442 | -8.116 | -8.158 | 2118 | -2059 | -2177 | 2011 | 3442 | 962а |  | GOUG | GENE | 05:08 | 05:54 | 05:35 | 54 | 332 | 10 | EXT | Зона задиров. |  | (c)
10510.47 | 0.609 | 0.596 | -7.555 | -7.568 | 739 | 1859 | 1696 | 739 | 596 | 963а |  | CORR | CIGR | 05:12 | 08:13 | 07:47 | 24 | 1915 | 14 | EXT |  | 0.89 | (c)
10521.562 | 3.537 | 3.373 | -7.675 | -7.839 | 1452 | -1838 | -1792 | 576 | 3373 | 964а |  | ARTD | GENE | 02:15 | 05:24 | 05:31 | 890 | 2433 |  | EXT | Вышлифовка глубиной 10%. От изолировочной машины. |  | (c)
10542.561 | 2.222 | 2.22 | -9.065 | -9.067 | -555 | -490 | -487 | 419 | 2220 | 966а |  | CORR | CIGR | 03:31 | 03:41 | 03:42 | 22 | 136 | 11 | EXT |  | 0.89 | (c)
10542.647 | 2.308 | 2.282 | -8.979 | -9.005 | -404 | -325 | -229 | 54 | 2282 | 966а |  | CORR | CIGR | 03:55 | 04:08 | 04:23 | 41 | 349 | 10 | EXT |  | 0.89 | (c)
10543.048 | 2.709 | 2.66 | -8.578 | -8.627 | -419 | 120 | -66 | 0 | 2660 | 966а |  | CORR | GENE | 03:53 | 05:20 | 04:50 | 96 | 706 | 15 | EXT |  | 0.9 | (c)
10549.428 | 9.089 | 9.072 | -2.198 | -2.215 | 1061 | 1125 | 1120 | 1061 | 2184 | 966а |  | CORR | CIGR | 07:52 | 08:02 | 08:01 | 31 | 117 | 10 | EXT |  | 0.89 | (c)
10559.046 | 7.42 | 7.396 | -3.855 | -3.879 | -47 | 61 | 50 | 0 | 3854 | 967 |  | CORR | CIGR | 08:23 | 08:41 | 08:39 | 25 | 194 | 15 | EXT |  | 0.89 | (c)
10592.262 | 0.701 | 0.685 | -5.419 | -5.435 | 1000 | 1041 | 1045 | 1000 | 685 | 972 |  | CORR | CIGR | 04:27 | 04:34 | 04:34 | 30 | 90 | 11 | EXT |  | 0.89 | (c)
10593.843 | 2.282 | 2.256 | -3.838 | -3.864 | -2136 | -2047 | -2035 | 1934 | 2256 | 972 |  | CORR | GENE | 08:01 | 08:15 | 08:17 | 53 | 202 | 10 | EXT |  | 0.89 | (c)
10594.033 | 2.472 | 2.423 | -3.648 | -3.697 | 1956 | 2080 | 2034 | 1956 | 2423 | 972 |  | CORR | GENE | 07:01 | 07:21 | 07:14 | 57 | 155 | 11 | EXT |  | 0.89 | (c)
10597.656 | 6.095 | 5.932 | -0.025 | -0.188 | 985 | 1036 | 1025 | 985 | 9 | 972 |  | CORR | GENE | 04:25 | 04:33 | 04:31 | 179 | 80 | 13 | EXT |  | 0.91 | (c)
10598.099 | 0.418 | 0.056 | -10.802 | -11.164 | -933 | -828 | -864 | 795 | 56 | 973 |  | CORR | GENE | 04:25 | 04:41 | 04:36 | 543 | 138 | 15 | EXT |  | 0.97 | (c)
10601.734 | 4.053 | 3.795 | -7.167 | -7.425 | -1179 | -1077 | -1100 | 1022 | 3795 | 973 |  | CORR | GENE | 03:45 | 04:01 | 03:57 | 572 | 157 | 14 | EXT |  | 0.97 | (c)
10601.782 | 4.101 | 4.067 | -7.119 | -7.153 | 123 | 243 | 314 | 123 | 4067 | 973 |  | CORR | GENE | 07:15 | 07:34 | 07:46 | 85 | 382 | 21 | EXT |  | 0.9 | (c)
10601.891 | 4.21 | 4.154 | -7.01 | -7.066 | -844 | -719 | -719 | 594 | 4154 | 973 |  | CORR | GENE | 04:39 | 04:59 | 04:59 | 89 | 250 | 10 | EXT |  | 0.89 | (c)
10607.719 | 10.038 | 9.891 | -1.182 | -1.329 | -786 | -614 | -421 | 56 | 1141 | 973 |  | CORR | GENE | 04:48 | 05:16 | 05:47 | 188 | 730 | 10 | EXT |  | 0.9 | (c)
10608.546 | 10.865 | 10.765 | -0.355 | -0.455 | -940 | -617 | -520 | 100 | 342 | 973 |  | CORR | GENE | 04:23 | 05:16 | 05:31 | 113 | 840 | 12 | EXT |  | 0.9 | (c)
10608.619 | 10.938 | 10.92 | -0.282 | -0.3 | -1245 | -1145 | -1162 | 1080 | 274 | 973 |  | CORR | CIGR | 03:34 | 03:50 | 03:47 | 26 | 165 | 33 | EXT |  | 0.89 | (c)
10608.671 | 10.99 | 10.941 | -0.23 | -0.279 | -1262 | -1262 | -1248 | 1235 | 155 | 973 |  | CORR | AXGR | 03:31 | 03:31 | 03:34 | 124 | 27 | 10 | EXT |  | 0.9 | (c)
10608.698 | 11.017 | 10.961 | -0.203 | -0.259 | -1119 | -1107 | -1096 | 1074 | 63 | 973 |  | CORR | AXGR | 03:55 | 03:56 | 03:58 | 196 | 45 | 14 | EXT |  | 0.91 | (c)
10608.901 | 0 | -0.037 | -10.815 | -10.852 | 1845 | -2120 | -2143 | 1670 |  | 974 | Коррозия на шве | GWAN | GENE | 03:18 | 04:38 | 04:34 | 84 | 946 | 30 | N/A | Коррозия на шве | 0.9 | (c)
10609.564 | 0.663 | 0.619 | -10.152 | -10.196 | -1329 | -1189 | -1127 | 925 | 619 | 974 |  | CORR | GENE | 06:46 | 07:08 | 07:18 | 66 | 404 | 10 | EXT |  | 0.89 | (c)
10610.344 | 1.443 | 1.161 | -9.372 | -9.654 | -895 | -882 | -825 | 755 | 1161 | 974 |  | CORR | GENE | 07:56 | 07:58 | 08:07 | 653 | 140 | 14 | EXT |  | 0.98 | (c)
10610.855 | 1.954 | 1.851 | -8.861 | -8.964 | -816 | -804 | -792 | 767 | 1851 | 974 |  | CORR | GENE | 08:09 | 08:11 | 08:13 | 196 | 49 | 10 | EXT |  | 0.9 | (c)
10610.977 | 2.076 | 1.885 | -8.739 | -8.93 | 2122 | -1788 | -1657 | 975 | 1885 | 974 |  | CORR | GENE | 04:03 | 05:32 | 05:53 | 317 | 1364 | 14 | EXT |  | 0.94 | (c)
10610.998 | 2.097 | 1.849 | -8.718 | -8.966 | -957 | -956 | -938 | 919 | 1849 | 974 |  | CORR | AXGR | 07:46 | 07:46 | 07:49 | 406 | 38 | 15 | EXT |  | 0.96 | (c)
10611.137 | 2.236 | 2.076 | -8.579 | -8.739 | 2030 | 2059 | 2072 | 2030 | 2076 | 974 |  | CORR | GENE | 03:48 | 03:53 | 03:55 | 234 | 84 | 12 | EXT |  | 0.92 | (c)
10611.207 | 2.306 | 2.254 | -8.509 | -8.561 | 2223 | -2178 | -2156 | 2073 | 2254 | 974 |  | CORR | GENE | 04:19 | 04:29 | 04:32 | 65 | 165 | 11 | EXT |  | 0.89 | (c)
10611.278 | 2.377 | 2.286 | -8.438 | -8.529 | -1516 | -1434 | -1368 | 1219 | 2286 | 974 |  | CORR | GENE | 06:16 | 06:29 | 06:40 | 110 | 297 | 10 | EXT |  | 0.89 | (c)
10611.661 | 2.76 | 2.687 | -8.055 | -8.128 | -1218 | -953 | -972 | 726 | 2687 | 974 |  | CORR | GENE | 07:04 | 07:46 | 07:43 | 102 | 492 | 13 | EXT |  | 0.89 | (c)
10611.961 | 3.06 | 3.011 | -7.755 | -7.804 | -959 | -845 | -765 | 571 | 3011 | 974 |  | CORR | GENE | 07:45 | 08:04 | 08:17 | 76 | 388 | 14 | EXT |  | 0.89 | (c)
10612.635 | 3.734 | 3.637 | -7.081 | -7.178 | -2048 | -1815 | -1680 | 1311 | 3637 | 974 |  | CORR | GENE | 04:50 | 05:27 | 05:49 | 125 | 737 | 14 | EXT |  | 0.9 | (c)
10612.763 | 3.862 | 3.821 | -6.953 | -6.994 | -1195 | -784 | -905 | 615 | 3821 | 974 |  | CORR | GENE | 07:07 | 08:14 | 07:54 | 137 | 580 | 12 | EXT |  | 0.9 | (c)
10612.884 | 3.983 | 3.932 | -6.832 | -6.883 | -2045 | -1981 | -1917 | 1788 | 3932 | 974 |  | CORR | GENE | 04:50 | 05:01 | 05:11 | 68 | 257 | 11 | EXT |  | 0.89 | (c)
10612.926 | 4.025 | 3.988 | -6.79 | -6.827 | -1604 | -1516 | -1475 | 1345 | 3988 | 974 |  | CORR | GENE | 06:01 | 06:16 | 06:22 | 59 | 259 | 10 | EXT |  | 0.89 | (c)
10612.955 | 4.054 | 4.002 | -6.761 | -6.813 | 2012 | 2115 | 2181 | 2012 | 4002 | 974 |  | CORR | GENE | 03:45 | 04:02 | 04:12 | 74 | 338 | 13 | EXT |  | 0.89 | (c)
10613.513 | 4.612 | 4.546 | -6.203 | -6.269 | 2086 | -2151 | -2122 | 1869 | 4546 | 974 |  | CORR | GENE | 03:57 | 04:33 | 04:38 | 90 | 506 | 11 | EXT |  | 0.89 | (c)
10613.534 | 4.633 | 4.585 | -6.182 | -6.23 | 1976 | 2058 | 2020 | 1976 | 4585 | 974 |  | CORR | GENE | 03:39 | 03:52 | 03:46 | 255 | 90 | 11 | EXT |  | 0.92 | (c)
10615.965 | 7.064 | 7.052 | -3.751 | -3.763 | -1010 | -803 | -879 | 748 | 3719 | 974 |  | CORR | CIGR | 07:37 | 08:11 | 07:58 | 44 | 262 | 20 | EXT |  | 0.89 | (c)
10617.357 | 8.456 | 8.406 | -2.359 | -2.409 | -1055 | -1015 | -1010 | 965 | 2209 | 974 |  | CORR | GENE | 07:30 | 07:37 | 07:37 | 200 | 90 | 10 | EXT |  | 0.91 | (c)
10622.878 | 3.162 | 3.014 | -8.488 | -8.636 | 14 | 28 | 38 | 14 | 3014 | 975 |  | LWAN | GENE | 02:20 | 02:22 | 02:24 | 3160 | 49 |  | INT | Эквивалент потери металла 12%. |  | (c)
10624.82 | 5.104 | 5.05 | -6.546 | -6.6 | 585 | 724 | 766 | 585 | 5050 | 975 |  | GOUG | GENE | 03:52 | 04:14 | 04:21 | 144 | 361 | 7 | EXT | Задир. |  | (c)
10647.183 | 4.142 | 4.131 | -6.813 | -6.824 | 2214 | -2193 | -2194 | 0 | 4131 | 977 |  | CORR | CIGR | 04:12 | 04:20 | 04:20 | 25 | 106 | 10 | EXT | Аномалия находится на упругопластическом изгибе: R=447 D, максимальное растяжение на 0.7 час. | 0.88 | (c)
10653.468 | 10.427 | 10.413 | -0.528 | -0.542 | -2033 | -1996 | -1977 | 197 | 515 | 977 |  | CORR | CIGR | 04:46 | 04:52 | 04:55 | 27 | 112 | 10 | EXT | Аномалия находится на упругопластическом изгибе: R=820 D, максимальное растяжение на 0.4 час. | 0.89 | (c)
10653.643 | 10.602 | 10.572 | -0.353 | -0.383 | -854 | -746 | -773 | 691 | 347 | 977 |  | CORR | CIGR | 07:56 | 08:14 | 08:10 | 36 | 163 | 10 | EXT | Аномалия находится на упругопластическом изгибе: R=820 D, максимальное растяжение на 0.4 час. | 0.89 | (c)
10657.42 | 3.424 | 3.374 | -8.036 | -8.086 | 1284 | 1722 | 1558 | 398 | 3374 | 978 |  | CORR | GENE | 05:47 | 06:58 | 06:32 | 89 | 549 | 10 | EXT |  | 0.89 | (c)
10657.968 | 3.972 | 3.907 | -7.488 | -7.553 | 2079 | 2210 | 2173 | 0 | 3907 | 978 |  | CORR | GENE | 07:56 | 08:17 | 08:11 | 66 | 188 | 12 | EXT |  | 0.89 | (c)
10658.191 | 4.195 | 4.137 | -7.265 | -7.323 | 1602 | 1794 | 1800 | 233 | 4137 | 978 |  | CORR | GENE | 06:39 | 07:10 | 07:11 | 91 | 396 | 11 | EXT |  | 0.89 | (c)
10660.698 | 6.702 | 6.689 | -4.758 | -4.771 | 2114 | 2152 | 2162 | 20 | 4736 | 978 |  | CORR | CIGR | 08:01 | 08:07 | 08:09 | 35 | 97 | 13 | EXT |  | 0.89 | (c)
10665.456 | 0 | -0.009 | -11.245 | -11.254 | 761 | 1213 | 1058 | 761 |  | 979 | Нарушение формы кольцевого шва | GWAN |  | 04:20 | 05:33 | 05:08 | 0 | 594 |  | EXT | Нарушение формы кольцевого шва |  | (c)
10665.456 | 0 | 0 | -11.245 | -11.245 | 2047 | -2086 | -2178 | 0 | 0 | 979 | Смещение кромок | GWAN |  | 07:47 | 08:40 | 08:25 | 0 | 473 | 27 | EXT | Смещение кромок Наружу Величина смещения - 4.2 мм. |  | (c)
10665.456 | 0 | -0.028 | -11.245 | -11.273 | -1812 | -1203 | -1335 | 418 |  | 979 | Нарушение формы кольцевого шва | GWAN |  | 09:24 | 11:03 | 10:41 | 0 | 955 |  | EXT | Нарушение формы кольцевого шва |  | (c)
10665.505 | 0.049 | 0.029 | -11.196 | -11.216 | 462 | 496 | 488 | 462 | 29 | 979 |  | CORR | GENE | 03:31 | 03:37 | 03:36 | 94 | 53 | 11 | EXT |  | 0.89 | (c)
10669.75 | 4.294 | 4.282 | -6.951 | -6.963 | 779 | 905 | 891 | 779 | 4282 | 979 |  | CORR | GENE | 04:22 | 04:43 | 04:41 | 103 | 225 | 10 | EXT |  | 0.89 | (c)
10673.074 | 7.618 | 7.599 | -3.627 | -3.646 | 615 | 704 | 795 | 615 | 3493 | 979 |  | CORR | GENE | 03:56 | 04:10 | 04:25 | 153 | 360 | 10 | EXT |  | 0.9 | (c)
10676.701 | 0 | -0.031 | -11.495 | -11.526 | -1584 | -1448 | -863 | 142 |  | 980 | Нарушение формы кольцевого шва | GWAN |  | 07:24 | 07:46 | 09:20 | 0 | 1442 |  | EXT | Нарушение формы кольцевого шва |  | (c)
10681.787 | 5.086 | 4.915 | -6.409 | -6.58 | -162 | -10 | -40 | 0 | 4915 | 980 |  | DENT | GENE | 11:14 | 11:38 | 11:33 | 291 | 243 | 0.5 | N/A | Глубина вмятины: 7 мм (0,5%). Линейка: 29 см в (492 см; 11:38 ч:мин) Аномалия находится вблизи продольного шва. |  | (c)
10696.268 | 8.072 | 8.061 | -3.133 | -3.144 | 818 | 888 | 892 | 818 | 3119 | 981 |  | CORR | CIGR | 05:11 | 05:22 | 05:23 | 25 | 147 | 10 | EXT | Аномалия находится на отводе. | 0.89 | (c)
10701.746 | 0.065 | 0.026 | -4.065 | -4.104 | 1153 | -1554 | -2096 | 884 | 26 | 983 |  | CORR | GENE | 02:55 | 07:38 | 06:10 | 108 | 2424 | 10 | EXT |  | 0.89 | (c)
10702.328 | 0.647 | 0.629 | -3.483 | -3.501 | -1713 | -1557 | -1607 | 1501 | 629 | 983 |  | CORR | CIGR | 07:12 | 07:37 | 07:29 | 29 | 212 | 10 | EXT |  | 0.89 | (c)
10713.369 | 7.558 | 7.53 | -3.802 | -3.83 | 215 | 317 | 306 | 215 | 3790 | 984 |  | CORR | CIGR | 04:31 | 04:47 | 04:45 | 40 | 183 | 11 | EXT |  | 0.89 | (c)
10723.459 | 6.288 | 6.284 | -4.992 | -4.996 | -2179 | -1989 | -2026 | 51 | 4942 | 985 |  | CORR | GENE | 04:36 | 05:07 | 05:01 | 54 | 306 | 10 | EXT |  | 0.89 | (c)
10724.491 | 7.32 | 7.29 | -3.96 | -3.99 | -1366 | -1229 | -1250 | 864 | 3922 | 985 |  | CORR | GENE | 06:47 | 07:09 | 07:06 | 68 | 233 | 12 | EXT |  | 0.89 | (c)
10724.781 | 7.61 | 7.6 | -3.67 | -3.68 | -1604 | -1547 | -1553 | 626 | 3653 | 985 |  | CORR | CIGR | 06:09 | 06:18 | 06:17 | 27 | 102 | 11 | EXT |  | 0.89 | (c)
10728.697 | 0.246 | 0.23 | -11.149 | -11.165 | -1647 | -1583 | -1593 | 583 | 230 | 986 |  | GOUG | CIGR | 05:17 | 05:27 | 05:25 | 25 | 108 | 18 | EXT | Задир. |  | (c)
10737.112 | 8.661 | 8.636 | -2.734 | -2.759 | -1724 | -1652 | -1662 | 506 | 2734 | 986 |  | GOUG | CIGR | 05:04 | 05:16 | 05:14 | 25 | 124 | 14 | EXT | Задир. |  | (c)
10739.382 | 10.931 | 10.914 | -0.464 | -0.481 | -1292 | -993 | -1087 | 882 | 402 | 986 |  | CORR | GENE | 06:14 | 07:02 | 06:47 | 79 | 410 | 10 | EXT |  | 0.89 | (c)
10762.806 | 0 | 0 | -7.36 | -7.36 | -758 | 7 | -209 | 340 | 0 | 989 | Смещение кромок | GWAN |  | 10:49 | 00:53 | 12:18 | 0 | 1097 | 24 | EXT | Смещение кромок Толщины: 16,8 / 15,7 мм Вовнутрь Величина смещения - 3.8 мм. |  | (c)
10763.97 | 1.164 | 1.144 | -6.196 | -6.216 | 1046 | 1177 | 1153 | 971 | 1144 | 989 |  | CORR | CIGR | 03:40 | 04:02 | 03:58 | 42 | 213 | 14 | EXT |  | 0.89 | (c)
10770.151 | 7.345 | 7.235 | -0.015 | -0.125 | 1816 | 1873 | 2073 | 0 | 12 | 989 |  | CORR | GENE | 05:45 | 05:54 | 06:26 | 113 | 515 | 12 | EXT |  | 0.89 | (c)
10779.871 | 0 | -0.032 | -11.455 | -11.487 | 472 | 1325 | 1181 | 341 |  | 991 | Нарушение формы кольцевого шва | GWAN |  | 11:34 | 01:51 | 13:28 | 0 | 1418 |  | EXT | Нарушение формы кольцевого шва |  | (c)
10781.608 | 1.737 | 1.724 | -9.718 | -9.731 | -1760 | -1726 | -1715 | 471 | 1724 | 991 |  | CORR | CIGR | 05:34 | 05:39 | 05:41 | 32 | 90 | 10 | EXT |  | 0.89 | (c)
10782.242 | 2.371 | 2.339 | -9.084 | -9.116 | -2123 | -1645 | -1759 | 108 | 2339 | 991 |  | CORR | GENE | 04:35 | 05:52 | 05:34 | 100 | 727 | 20 | EXT |  | 0.9 | (c)
10784.697 | 4.826 | 4.737 | -6.629 | -6.718 | -2183 | -1761 | -1757 | 48 | 4737 | 991 |  | CORR | GENE | 04:25 | 05:33 | 05:34 | 145 | 851 | 18 | EXT |  | 0.91 | (c)
10801.115 | 9.789 | 9.704 | -1.716 | -1.801 | 2204 | 2215 | 2213 | 8 | 1584 | 992 |  | LWAN | AXGR | 06:21 | 06:23 | 06:22 | 217 | 19 |  | INT | Эквивалент потери металла 11%. |  | (c)
10806.87 | 4.039 | 4.006 | -6.651 | -6.684 | -487 | -379 | -367 | 247 | 4006 | 993 |  | CORR | CIGR | 07:54 | 08:12 | 08:14 | 43 | 240 | 10 | EXT |  | 0.89 | (c)
10834.837 | 9.916 | 9.882 | -1.504 | -1.538 | 1474 | 1621 | 1601 | 503 | 1490 | 995 |  | CORR | CIGR | 05:55 | 06:19 | 06:16 | 48 | 254 | 15 | EXT |  | 0.89 | (c)
10835.323 | 10.402 | 10.378 | -1.018 | -1.042 | 1582 | 1643 | 1647 | 519 | 1017 | 995 |  | CORR | CIGR | 06:13 | 06:23 | 06:23 | 25 | 130 | 10 | EXT |  | 0.89 | (c)
10835.732 | 10.811 | 10.756 | -0.609 | -0.664 | 1332 | 1415 | 1435 | 692 | 494 | 995 |  | CORR | GENE | 05:32 | 05:46 | 05:49 | 170 | 207 | 11 | EXT |  | 0.9 | (c)
10836.341 | 0 | -0.037 | -10.91 | -10.947 | -713 | -365 | -453 | 192 |  | 996 | Нарушение формы кольцевого шва | GWAN |  | 00:31 | 01:28 | 01:14 | 0 | 521 |  | EXT | Нарушение формы кольцевого шва |  | (c)
10836.341 | 0 | -0.028 | -10.91 | -10.938 | 1430 | 1873 | 2164 | 1430 |  | 996 | Нарушение формы кольцевого шва | GWAN |  | 06:17 | 07:29 | 08:16 | 0 | 1469 |  | EXT | Нарушение формы кольцевого шва |  | (c)
10887.844 | 6.443 | 6.435 | -5.237 | -5.245 | -1374 | -1340 | -1322 | 1270 | 5225 | 1000 |  | CORR | CIGR | 05:32 | 05:38 | 05:41 | 20 | 105 | 10 | EXT | Аномалия находится на упругопластическом изгибе: R=461 D, максимальное растяжение на 6 час. | 0.89 | (c)
10888.025 | 6.624 | 6.616 | -5.056 | -5.064 | -714 | -683 | -683 | 653 | 5044 | 1000 |  | CORR | CIGR | 07:19 | 07:24 | 07:24 | 20 | 61 | 10 | EXT | Аномалия находится на упругопластическом изгибе: R=458 D, максимальное растяжение на 6.1 час. | 0.89 | (c)
10888.38 | 6.979 | 6.958 | -4.701 | -4.722 | -412 | -270 | -316 | 220 | 4682 | 1000 |  | CORR | CIGR | 08:07 | 08:30 | 08:23 | 40 | 192 | 10 | EXT | Аномалия находится на упругопластическом изгибе: R=454 D, максимальное растяжение на 6.1 час. | 0.89 | (c)
10888.521 | 7.12 | 7.098 | -4.56 | -4.582 | -1075 | -1022 | -1010 | 945 | 4546 | 1000 |  | CORR | CIGR | 06:20 | 06:29 | 06:31 | 36 | 131 | 10 | EXT | Аномалия находится на упругопластическом изгибе: R=453 D, максимальное растяжение на 6.1 час. | 0.89 | (c)
10888.617 | 7.216 | 7.199 | -4.464 | -4.481 | -1329 | -1283 | -1255 | 1181 | 4446 | 1000 |  | CORR | CIGR | 05:39 | 05:47 | 05:51 | 35 | 148 | 11 | EXT | Аномалия находится на упругопластическом изгибе: R=453 D, максимальное растяжение на 6.1 час. | 0.89 | (c)
10888.84 | 7.439 | 7.405 | -4.241 | -4.275 | -1618 | -1488 | -1475 | 1331 | 4195 | 1000 |  | CORR | GENE | 04:53 | 05:14 | 05:16 | 80 | 288 | 13 | EXT | Аномалия находится на упругопластическом изгибе: R=452 D, максимальное растяжение на 6.2 час. | 0.89 | (c)
10888.904 | 7.503 | 7.49 | -4.177 | -4.19 | -1541 | -1416 | -1436 | 1332 | 4150 | 1000 |  | CORR | CIGR | 05:05 | 05:25 | 05:22 | 40 | 209 | 13 | EXT | Аномалия находится на упругопластическом изгибе: R=452 D, максимальное растяжение на 6.2 час. | 0.89 | (c)
10889.023 | 7.622 | 7.606 | -4.058 | -4.074 | -1620 | -1551 | -1555 | 1490 | 4024 | 1000 |  | CORR | GENE | 04:52 | 05:04 | 05:03 | 50 | 131 | 11 | EXT | Аномалия находится на упругопластическом изгибе: R=454 D, максимальное растяжение на 6.2 час. | 0.89 | (c)
10910.83 | 6.049 | 5.953 | -5.476 | -5.572 | 2162 | 2175 | 2175 | 43 | 5411 | 1002 |  | CORR | AXGR | 05:55 | 05:57 | 05:57 | 161 | 25 | 10 | EXT |  | 0.9 | (c)
10912.432 | 7.651 | 7.609 | -3.874 | -3.916 | 2158 | -2142 | -2135 | 0 | 3836 | 1002 |  | CORR | GENE | 05:54 | 06:20 | 06:21 | 80 | 338 | 13 | EXT |  | 0.89 | (c)
10914.971 | 10.19 | 10.14 | -1.335 | -1.385 | 1627 | 2118 | 2053 | 0 | 1255 | 1002 |  | CORR | GENE | 04:28 | 05:47 | 05:37 | 130 | 852 | 12 | EXT |  | 0.9 | (c)
10915.648 | 10.867 | 10.81 | -0.658 | -0.715 | -1575 | -1470 | -1391 | 656 | 650 | 1002 |  | CORR | GENE | 07:51 | 08:08 | 08:21 | 65 | 367 | 11 | EXT |  | 0.89 | (c)
10918.351 | 2.045 | 1.181 | -9.47 | -10.334 | 2149 | 2198 | 2182 | 16 | 1181 | 1003 |  | CORR | GENE | 04:34 | 04:42 | 04:39 | 899 | 66 | 10 | EXT |  | 0.95 | (c)
10920.084 | 3.778 | 2.56 | -7.737 | -8.955 | -1615 | -1495 | -1505 | 616 | 2560 | 1003 |  | SCC | GENE | 06:26 | 06:46 | 06:44 | 1562 | 219 | 23 | EXT |  | 1 | (b)
10923.944 | 7.638 | 7.611 | -3.877 | -3.904 | -1164 | -798 | -884 | 604 | 3731 | 1003 |  | CORR | GENE | 07:39 | 08:38 | 08:24 | 173 | 560 | 13 | EXT |  | 0.9 | (c)
10962.071 | 0 | 0 | -11.54 | -11.54 | 1396 | 1540 | 1543 | 540 | 0 | 1007 | Смещение кромок | GWAN |  | 05:13 | 05:36 | 05:37 | 0 | 294 | 20 | EXT | Смещение кромок Наружу Величина смещения - 3.1 мм. |  | (c)
10962.071 | 0 | 0 | -11.54 | -11.54 | 1940 | -1954 | -2129 | 0 | 0 | 1007 | Смещение кромок | GWAN |  | 06:41 | 08:12 | 07:44 | 0 | 785 | 21 | EXT | Смещение кромок Наружу Величина смещения - 3.2 мм. |  | (c)
10983.027 | 9.416 | 9.322 | -2.069 | -2.163 | -2213 | -2201 | -2203 | 17 | 1952 | 1008 |  | CORR | AXGR | 04:00 | 04:02 | 04:02 | 211 | 22 | 12 | EXT |  | 0.91 | (c)
10985.486 | 0.39 | 0.379 | -11.065 | -11.076 | 2208 | -2116 | -2165 | 0 | 379 | 1009 |  | CORR | GENE | 04:19 | 04:41 | 04:33 | 54 | 177 | 10 | EXT |  | 0.89 | (c)
10986.056 | 0.96 | 0.792 | -10.495 | -10.663 | 2124 | 2144 | 2166 | 23 | 792 | 1009 |  | CORR | GENE | 04:05 | 04:09 | 04:12 | 232 | 84 | 12 | EXT |  | 0.91 | (c)
10986.42 | 1.324 | 1.161 | -10.131 | -10.294 | 2204 | 2220 | 2218 | 0 | 1161 | 1009 |  | CORR | AXGR | 04:19 | 04:21 | 04:21 | 355 | 27 | 13 | EXT |  | 0.94 | (c)
10986.832 | 1.736 | 1.596 | -9.719 | -9.859 | 1954 | 2085 | 2092 | 0 | 1596 | 1009 |  | CORR | GENE | 03:38 | 03:59 | 04:00 | 155 | 276 | 14 | EXT |  | 0.9 | (c)
10987.182 | 2.086 | 2.007 | -9.369 | -9.448 | 1667 | 2033 | 1960 | 0 | 2007 | 1009 |  | CORR | GENE | 02:52 | 03:51 | 03:39 | 140 | 586 | 12 | EXT |  | 0.9 | (c)
10987.333 | 2.237 | 2.161 | -9.218 | -9.294 | -2211 | -2205 | -2202 | 19 | 2161 | 1009 |  | CORR | AXGR | 04:26 | 04:27 | 04:27 | 143 | 18 | 11 | EXT |  | 0.9 | (c)
10987.656 | 2.56 | 2.477 | -8.895 | -8.978 | -2214 | -2204 | -2200 | 16 | 2477 | 1009 |  | CORR | AXGR | 04:25 | 04:27 | 04:28 | 168 | 28 | 15 | EXT |  | 0.91 | (c)
10987.957 | 2.861 | 2.74 | -8.594 | -8.715 | -2213 | -2206 | -2201 | 17 | 2740 | 1009 |  | CORR | AXGR | 04:26 | 04:27 | 04:28 | 185 | 25 | 16 | EXT |  | 0.91 | (c)
10988.177 | 3.081 | 2.917 | -8.374 | -8.538 | 2174 | 2184 | 2197 | 11 | 2917 | 1009 |  | CORR | AXGR | 04:14 | 04:15 | 04:17 | 216 | 46 | 11 | EXT |  | 0.91 | (c)
10990.488 | 5.392 | 5.373 | -6.063 | -6.082 | 1931 | 2090 | 2076 | 9 | 5373 | 1009 |  | CORR | GENE | 03:34 | 04:00 | 03:58 | 51 | 291 | 11 | EXT |  | 0.89 | (c)
10990.674 | 5.578 | 5.299 | -5.877 | -6.156 | -2205 | -2204 | -2197 | 25 | 5299 | 1009 |  | CORR | AXGR | 04:27 | 04:27 | 04:28 | 504 | 16 | 12 | EXT |  | 0.95 | (c)
10991.336 | 6.24 | 6.188 | -5.215 | -5.267 | 1862 | 2014 | 2048 | 0 | 5169 | 1009 |  | CORR | GENE | 03:23 | 03:48 | 03:53 | 98 | 373 | 10 | EXT |  | 0.89 | (c)
10991.813 | 6.717 | 6.68 | -4.738 | -4.775 | 1990 | 2178 | 2115 | 0 | 4723 | 1009 |  | CORR | GENE | 03:44 | 04:14 | 04:04 | 52 | 251 | 11 | EXT |  | 0.89 | (c)
10992.04 | 6.944 | 6.922 | -4.511 | -4.533 | 1705 | 1826 | 1839 | 257 | 4481 | 1009 |  | CORR | GENE | 02:58 | 03:17 | 03:20 | 52 | 269 | 15 | EXT |  | 0.89 | (c)
10992.12 | 7.024 | 6.82 | -4.431 | -4.635 | -2209 | -2200 | -2195 | 21 | 4275 | 1009 |  | CORR | AXGR | 04:26 | 04:28 | 04:28 | 360 | 28 | 12 | EXT |  | 0.93 | (c)
10992.131 | 7.035 | 7.023 | -4.42 | -4.432 | 2128 | 2218 | 2228 | 0 | 4374 | 1009 |  | CORR | GENE | 04:06 | 04:21 | 04:22 | 58 | 202 | 18 | EXT |  | 0.89 | (c)
10992.982 | 7.886 | 7.816 | -3.569 | -3.639 | 2195 | -2206 | -2227 | 0 | 3161 | 1009 |  | CORR | GENE | 04:17 | 04:27 | 04:23 | 478 | 78 | 12 | EXT |  | 0.95 | (c)
10993.444 | 8.348 | 8.328 | -3.107 | -3.127 | 1849 | 2204 | 2060 | 0 | 3049 | 1009 |  | CORR | GENE | 03:21 | 04:18 | 03:55 | 78 | 423 | 14 | EXT |  | 0.89 | (c)
10993.829 | 8.733 | 8.54 | -2.722 | -2.915 | -2203 | -2198 | -2191 | 27 | 2434 | 1009 |  | CORR | AXGR | 04:27 | 04:28 | 04:29 | 481 | 24 | 13 | EXT |  | 0.95 | (c)
10994.781 | 9.685 | 9.19 | -1.77 | -2.265 | -2201 | -2198 | -2186 | 29 | 1381 | 1009 |  | CORR | AXGR | 04:27 | 04:28 | 04:30 | 884 | 30 | 15 | EXT |  | 1 | (c)
10996.369 | 11.273 | 11.172 | -0.182 | -0.283 | 2179 | 2220 | 2216 | 0 | 41 | 1009 |  | CORR | GENE | 04:14 | 04:21 | 04:20 | 242 | 73 | 12 | EXT |  | 0.92 | (c)
10996.671 | 0.12 | 0.103 | -11.48 | -11.497 | 79 | 118 | 124 | 79 | 103 | 1010 |  | CORR | CIGR | 03:01 | 03:07 | 03:08 | 30 | 90 | 10 | EXT |  | 0.89 | (c)
10996.709 | 0.158 | 0.032 | -11.442 | -11.568 | 339 | 370 | 390 | 339 | 32 | 1010 |  | CORR | GENE | 03:43 | 03:48 | 03:51 | 243 | 103 | 11 | EXT |  | 0.91 | (c)
10996.839 | 0.288 | 0.279 | -11.312 | -11.321 | 241 | 430 | 383 | 241 | 279 | 1010 |  | CORR | CIGR | 03:27 | 03:58 | 03:50 | 45 | 284 | 13 | EXT |  | 0.89 | (c)
11004.387 | 7.836 | 7.815 | -3.764 | -3.785 | 1802 | 2105 | 2031 | 0 | 3679 | 1010 |  | CORR | GENE | 07:39 | 08:28 | 08:16 | 106 | 458 | 14 | EXT |  | 0.89 | (c)
11005.303 | 8.752 | 8.653 | -2.848 | -2.947 | 2222 | -2201 | -2215 | 0 | 2407 | 1010 |  | CORR | GENE | 08:47 | 08:53 | 08:51 | 540 | 48 | 12 | EXT |  | 0.95 | (c)
11005.524 | 8.973 | 8.945 | -2.627 | -2.655 | 265 | 464 | 421 | 265 | 2579 | 1010 |  | CORR | GENE | 03:31 | 04:03 | 03:56 | 76 | 313 | 10 | EXT |  | 0.89 | (c)
11009.253 | 1.102 | 1.09 | -10.423 | -10.435 | -2125 | -2075 | -2068 | 106 | 1090 | 1011 |  | CORR | CIGR | 04:52 | 05:00 | 05:02 | 27 | 114 | 11 | EXT |  | 0.89 | (c)
11010.487 | 2.336 | 2.317 | -9.189 | -9.208 | 1964 | 2145 | 2077 | 41 | 2317 | 1011 |  | CORR | GENE | 03:52 | 04:22 | 04:10 | 51 | 226 | 11 | EXT |  | 0.89 | (c)
11020.274 | 0.598 | 0.551 | -10.777 | -10.824 | -2156 | -2075 | -2032 | 75 | 551 | 1012 |  | CORR | GENE | 08:14 | 08:27 | 08:34 | 51 | 247 | 14 | EXT |  | 0.89 | (c)
11020.484 | 0.808 | 0.625 | -10.567 | -10.75 | -2207 | -2202 | -2188 | 24 | 625 | 1012 |  | CORR | AXGR | 08:06 | 08:07 | 08:09 | 368 | 37 | 13 | EXT |  | 0.94 | (c)
11020.81 | 1.134 | 1.017 | -10.241 | -10.358 | 2173 | 2203 | 2201 | 2 | 1017 | 1012 |  | CORR | GENE | 07:53 | 07:58 | 07:57 | 325 | 56 | 10 | EXT |  | 0.92 | (c)
11028.749 | 9.073 | 9.015 | -2.302 | -2.36 | 2051 | 2116 | 2147 | 0 | 2286 | 1012 |  | CORR | GENE | 07:33 | 07:44 | 07:49 | 74 | 192 | 12 | EXT |  | 0.89 | (c)
11028.864 | 9.188 | 9.06 | -2.187 | -2.315 | 1997 | 2013 | 2022 | 184 | 1956 | 1012 |  | CORR | GENE | 07:25 | 07:27 | 07:29 | 359 | 49 | 11 | EXT |  | 0.93 | (c)
11028.955 | 9.279 | 9.055 | -2.096 | -2.32 | -2202 | -2201 | -2193 | 29 | 1935 | 1012 |  | CORR | AXGR | 08:07 | 08:07 | 08:08 | 385 | 17 | 14 | EXT |  | 0.95 | (c)
11029.439 | 9.763 | 9.746 | -1.612 | -1.629 | 702 | 802 | 801 | 702 | 1588 | 1012 |  | CORR | CIGR | 03:56 | 04:12 | 04:12 | 41 | 197 | 12 | EXT |  | 0.89 | (c)
11029.58 | 9.904 | 9.885 | -1.471 | -1.49 | 2085 | 2170 | 2168 | 0 | 1452 | 1012 |  | CORR | CIGR | 07:39 | 07:53 | 07:52 | 38 | 166 | 17 | EXT |  | 0.89 | (c)
11029.709 | 10.033 | 9.82 | -1.342 | -1.555 | 2007 | 2030 | 2036 | 165 | 1101 | 1012 |  | CORR | GENE | 07:26 | 07:30 | 07:31 | 454 | 58 | 10 | EXT |  | 0.93 | (c)
11029.734 | 10.058 | 10.045 | -1.317 | -1.33 | 728 | 993 | 880 | 728 | 1240 | 1012 |  | CORR | GENE | 03:60 | 04:43 | 04:24 | 90 | 303 | 12 | EXT |  | 0.89 | (c)
11030.275 | 10.599 | 10.139 | -0.776 | -1.236 | 622 | 714 | 748 | 622 | 57 | 1012 |  | CORR | GENE | 03:43 | 03:57 | 04:03 | 1179 | 251 | 13 | EXT |  | 0.99 | (c)
11031.051 | 0 | -0.023 | -11.56 | -11.583 | -982 | -370 | 1182 | 0 |  | 1013 | Нарушение формы кольцевого шва | GWAN |  | 08:45 | 10:23 | 14:34 | 0 | 4328 |  | EXT | Нарушение формы кольцевого шва |  | (c)
11031.102 | 0.051 | 0.022 | -11.509 | -11.538 | 1152 | 1171 | 1186 | 1009 | 22 | 1013 |  | ARTD | GENE | 02:29 | 02:32 | 02:35 | 240 | 70 |  | EXT | Эквивалент потери металла 10%. |  | (c)
11053.806 | 11.195 | 10.72 | -0.24 | -0.715 | -2224 | -2196 | -2203 | 6 | 186 | 1014 |  | LWAN | AXGR | 05:46 | 05:50 | 05:49 | 529 | 42 |  | EXT | Эквивалент потери металла 10%. |  | (c)
11068.475 | 2.984 | 2.964 | -7.866 | -7.886 | 2162 | 2209 | 2201 | 0 | 2964 | 1016 |  | CORR | CIGR | 04:40 | 04:48 | 04:47 | 34 | 80 | 10 | EXT |  | 0.89 | (c)
11083.018 | 6.677 | 6.662 | -2.113 | -2.128 | 1710 | 1888 | 1806 | 329 | 2091 | 1017 |  | CORR | CIGR | 04:10 | 04:39 | 04:26 | 37 | 192 | 10 | EXT |  | 0.89 | (c)
11084.829 | 8.488 | 8.457 | -0.302 | -0.333 | 139 | 176 | 178 | 139 | 256 | 1017 |  | ARTD | GENE | 11:57 | 00:03 | 12:03 | 77 | 79 |  | EXT | Наплавка. |  | (c)
11106.585 | 7.322 | 7.299 | -3.636 | -3.659 | -2180 | -2067 | -2066 | 50 | 3611 | 1020а |  | CORR | GENE | 04:59 | 05:18 | 05:18 | 48 | 229 | 15 | EXT |  | 0.89 | (c)
11106.988 | 7.725 | 7.721 | -3.233 | -3.237 | -2152 | -2007 | -2033 | 78 | 3210 | 1020а |  | CORR | CIGR | 05:04 | 05:27 | 05:23 | 27 | 238 | 11 | EXT |  | 0.89 | (c)
11107.134 | 7.871 | 7.384 | -3.087 | -3.574 | -2200 | -2194 | -2188 | 30 | 3040 | 1020а |  | CORR | AXGR | 04:56 | 04:57 | 04:58 | 534 | 25 | 12 | EXT |  | 0.95 | (c)
11154.384 | 9.583 | 9.568 | -1.822 | -1.837 | 971 | 1259 | 1178 | 846 | 1761 | 1024 |  | CORR | GENE | 04:55 | 05:42 | 05:29 | 76 | 413 | 11 | EXT |  | 0.89 | (c)
11155.175 | 10.374 | 10.315 | -1.031 | -1.09 | 1197 | 1415 | 1428 | 572 | 1001 | 1024 |  | CORR | GENE | 05:32 | 06:07 | 06:09 | 89 | 461 | 10 | EXT |  | 0.89 | (c)
11156.023 | 11.222 | 11.163 | -0.183 | -0.242 | 1475 | 1720 | 1701 | 303 | 138 | 1024 |  | CORR | GENE | 06:17 | 06:56 | 06:53 | 104 | 452 | 10 | EXT |  | 0.89 | (c)
11156.184 | 11.383 | 11.336 | -0.022 | -0.069 | 367 | 988 | 1070 | 367 | 11 | 1024 |  | CORR | GENE | 03:18 | 04:58 | 05:11 | 58 | 1406 | 10 | EXT |  | 0.89 | (c)
11156.206 | 0 | 0 | -9.637 | -9.637 | -2130 | -1850 | -1904 | 100 | 0 | 1025а | Смещение кромок | GWAN |  | 07:34 | 08:19 | 08:10 | 0 | 454 | 17 | EXT | Смещение кромок Наружу Аномалия находится на отводе. Величина смещения - 2.9 мм. |  | (c)
11156.229 | 0.023 | 0.016 | -9.614 | -9.621 | 1897 | 2082 | 2050 | 27 | 16 | 1025а |  | CORR | CIGR | 06:24 | 06:53 | 06:48 | 24 | 306 | 15 | EXT | Аномалия находится на отводе. | 0.89 | (c)
11156.458 | 0.252 | 0.217 | -9.385 | -9.42 | 1903 | 1982 | 2023 | 89 | 217 | 1025а |  | CORR | CIGR | 06:25 | 06:37 | 06:44 | 48 | 239 | 10 | EXT | Аномалия находится на отводе. | 0.89 | (c)
11156.895 | 0.689 | 0.452 | -8.948 | -9.185 | 2129 | 2171 | 2153 | 53 | 452 | 1025а |  | CORR | AXGR | 07:01 | 07:08 | 07:05 | 397 | 48 | 10 | EXT | Аномалия находится на отводе. | 0.93 | (c)
11158.331 | 2.125 | 1.755 | -7.512 | -7.882 | -2228 | -2214 | -2210 | 3 | 1755 | 1025а |  | CORR | AXGR | 07:18 | 07:20 | 07:21 | 721 | 36 | 10 | EXT | Аномалия находится на отводе. | 0.95 | (c)
11160.283 | 4.077 | 4.049 | -5.56 | -5.588 | 779 | 1051 | 962 | 779 | 4049 | 1025а |  | CORR | GENE | 03:23 | 04:07 | 03:53 | 70 | 364 | 11 | EXT | Аномалия находится на отводе. | 0.89 | (c)
11160.877 | 4.671 | 4.63 | -4.966 | -5.007 | 2224 | -1977 | -2040 | 0 | 4630 | 1025а |  | CORR | GENE | 07:16 | 07:58 | 07:48 | 75 | 393 | 10 | EXT | Аномалия находится на отводе. | 0.89 | (c)
11161.723 | 5.517 | 5.493 | -4.12 | -4.144 | 2136 | -2062 | -2141 | 0 | 4047 | 1025а |  | CORR | GENE | 07:02 | 07:45 | 07:32 | 97 | 367 | 12 | EXT | Аномалия находится на отводе. | 0.89 | (c)
11162.02 | 5.814 | 5.661 | -3.823 | -3.976 | -2222 | -2214 | -2207 | 8 | 3115 | 1025а |  | CORR | AXGR | 07:19 | 07:20 | 07:21 | 861 | 31 | 14 | EXT | Аномалия находится на отводе. | 0.98 | (c)
11162.544 | 6.338 | 6.293 | -3.299 | -3.344 | -2093 | -2033 | -2004 | 138 | 3279 | 1025а |  | CORR | GENE | 07:40 | 07:49 | 07:54 | 65 | 178 | 10 | EXT | Аномалия находится на отводе. | 0.89 | (c)
11162.595 | 6.389 | 6.353 | -3.248 | -3.284 | 2020 | 2117 | 2118 | 15 | 3248 | 1025а |  | CORR | CIGR | 06:43 | 06:59 | 06:59 | 36 | 195 | 10 | EXT | Аномалия находится на отводе. | 0.89 | (c)
11163.074 | 6.868 | 6.839 | -2.769 | -2.798 | 2043 | 2136 | 2108 | 57 | 2765 | 1025а |  | CORR | CIGR | 06:47 | 07:02 | 06:58 | 33 | 130 | 13 | EXT | Аномалия находится на отводе. | 0.89 | (c)
11164.25 | 8.044 | 7.861 | -1.593 | -1.776 | 2174 | 2199 | 2195 | 15 | 1434 | 1025а |  | CORR | AXGR | 07:08 | 07:12 | 07:12 | 342 | 41 | 11 | EXT | Аномалия находится на отводе. | 0.93 | (c)
11167.167 | 1.324 | 1.3 | -0.887 | -0.911 | 2037 | 2187 | 2160 | 2037 | 854 | 1025б |  | CORR | GENE | 05:16 | 05:40 | 05:36 | 57 | 247 | 12 | EXT | Аномалия находится на отводе. | 0.89 | (c)
11167.694 | 1.851 | 1.826 | -0.36 | -0.385 | -2108 | -1812 | -1911 | 1714 | 325 | 1025б |  | CORR | GENE | 06:07 | 06:55 | 06:39 | 60 | 394 | 13 | EXT | Аномалия находится на отводе. | 0.89 | (c)
11190.853 | 0.498 | 0.393 | -10.968 | -11.073 | 2189 | 2199 | 2205 | 9 | 393 | 1028а |  | CORR | AXGR | 07:23 | 07:25 | 07:26 | 217 | 32 | 10 | EXT |  | 0.91 | (c)
11193.095 | 2.74 | 2.726 | -8.726 | -8.74 | -2107 | -2021 | -2019 | 124 | 2726 | 1028а |  | CORR | CIGR | 07:50 | 08:04 | 08:04 | 33 | 175 | 10 | EXT |  | 0.89 | (c)
11206.747 | 4.926 | 4.906 | -6.664 | -6.684 | -1334 | -1226 | -1240 | 896 | 4906 | 1029 |  | CORR | CIGR | 06:00 | 06:18 | 06:15 | 47 | 188 | 10 | EXT |  | 0.89 | (c)
11208.958 | 7.137 | 7.119 | -4.453 | -4.471 | -2188 | -2143 | -2126 | 42 | 4436 | 1029 |  | CORR | CIGR | 03:42 | 03:50 | 03:52 | 35 | 124 | 10 | EXT |  | 0.89 | (c)
11223.53 | 10.119 | 10.106 | -0.611 | -0.624 | 1650 | 1706 | 1707 | 466 | 598 | 1030 |  | CORR | CIGR | 02:34 | 02:43 | 02:43 | 26 | 114 | 10 | EXT |  | 0.88 | (c)
11247.201 | 0 | -0.044 | -11.56 | -11.604 | 737 | 969 | 1098 | 737 |  | 1033 | Вышлифовка на шве | GWAN | GENE | 11:44 | 00:21 | 12:42 | 51 | 722 | 15 | EXT | Вышлифовка на шве |  | (c)
11258.347 | 11.146 | 11.091 | -0.414 | -0.469 | -898 | -814 | -773 | 648 | 402 | 1033 |  | CORR | GENE | 07:20 | 07:33 | 07:40 | 67 | 250 | 15 | EXT |  | 0.89 | (c)
11258.761 | 0 | 0 | -6.507 | -6.507 | 1441 | 1565 | 1563 | 545 | 0 | 1034а | Смещение кромок | GWAN |  | 02:01 | 02:21 | 02:21 | 0 | 245 | 15 | EXT | Смещение кромок Вовнутрь Величина смещения - 2.4 мм. |  | (c)
11258.761 | 0 | 0 | -6.507 | -6.507 | 1705 | 1855 | 1817 | 302 | 0 | 1034а | Смещение кромок | GWAN |  | 02:44 | 03:08 | 03:02 | 0 | 224 | 18 | EXT | Смещение кромок Наружу Величина смещения - 2.8 мм. |  | (c)
11258.761 | 0 | 0 | -6.507 | -6.507 | 1963 | 2037 | 2022 | 149 | 0 | 1034а | Смещение кромок | GWAN |  | 03:26 | 03:38 | 03:35 | 0 | 118 | 21 | EXT | Смещение кромок Вовнутрь Величина смещения - 3.3 мм. |  | (c)
11258.761 | 0 | 0 | -6.507 | -6.507 | 2098 | -2194 | -2190 | 0 | 0 | 1034а | Смещение кромок | GWAN |  | 03:47 | 04:15 | 04:15 | 0 | 346 | 21 | EXT | Смещение кромок Наружу Величина смещения - 3.3 мм. |  | (c)
11258.761 | 0 | 0 | -6.507 | -6.507 | -530 | -158 | -313 | 95 | 0 | 1034а | Смещение кромок | GWAN |  | 08:43 | 09:43 | 09:18 | 0 | 435 | 17 | EXT | Смещение кромок Вовнутрь Величина смещения - 2.7 мм. |  | (c)
11258.761 | 0 | 0 | -6.507 | -6.507 | -24 | 178 | 160 | 0 | 0 | 1034а | Смещение кромок | GWAN |  | 10:05 | 10:37 | 10:35 | 0 | 368 | 20 | EXT | Смещение кромок Наружу Величина смещения - 3.1 мм. |  | (c)
11258.761 | 0 | 0 | -6.507 | -6.507 | 373 | 623 | 827 | 373 | 0 | 1034а | Смещение кромок | GWAN |  | 11:09 | 11:49 | 12:22 | 0 | 907 | 16 | EXT | Смещение кромок Вовнутрь Величина смещения - 2.5 мм. |  | (c)
11259.012 | 0.251 | 0.196 | -6.256 | -6.311 | -2213 | -2168 | -2181 | 17 | 196 | 1034а |  | SCC | GENE | 04:12 | 04:19 | 04:17 | 283 | 64 | 21 | EXT | Аномалия находится в зоне сварного шва. | 1 | (b)
11259.991 | 1.23 | 0.896 | -5.277 | -5.611 | -2227 | -2211 | -2167 | 3 | 896 | 1034а |  | SCC | GENE | 04:09 | 04:12 | 04:19 | 1074 | 120 | 15 | EXT | Аномалия находится в зоне сварного шва. | 1 | (b)
11262.687 | 3.926 | 3.763 | -2.581 | -2.744 | -2114 | -2096 | -2077 | 117 | 2487 | 1034а |  | SCC | GENE | 04:28 | 04:31 | 04:34 | 257 | 72 | 25 | EXT |  | 1 | (b)
11265.268 | 0 | 0 | -2.147 | -2.147 | 1466 | 1715 | 1640 | 416 | 0 | 1034б | Смещение кромок | GWAN |  | 05:12 | 05:52 | 05:40 | 0 | 348 | 17 | EXT | Смещение кромок Наружу Величина смещения - 2.7 мм. |  | (c)
11265.268 | 0 | 0 | -2.147 | -2.147 | 1706 | 1888 | 1894 | 148 | 0 | 1034б | Непровар / утяжина | GWAN |  | 05:51 | 06:20 | 06:21 | 0 | 376 | 10 | INT | Непровар / утяжина |  | (c)
11265.268 | 0 | 0 | -2.147 | -2.147 | -1437 | -1322 | -1114 | 791 | 0 | 1034б | Смещение кромок | GWAN |  | 09:24 | 09:42 | 10:16 | 0 | 646 | 15 | EXT | Смещение кромок Вовнутрь Величина смещения - 2.4 мм. |  | (c)
11267.415 | 0 | 0 | -11.677 | -11.677 | 1251 | 1430 | 1473 | 535 | 0 | 1034в | Непровар / утяжина | GWAN |  | 05:58 | 06:27 | 06:33 | 0 | 444 | 10 | INT | Непровар / утяжина |  | (c)
11300.64 | 11.249 | 11.043 | -0.316 | -0.522 | -1661 | -1621 | -1619 | 1577 | 78 | 1037 |  | CORR | GENE | 07:05 | 07:11 | 07:12 | 444 | 84 | 11 | EXT |  | 0.94 | (c)
11303.074 | 2.118 | 1.1 | -8.932 | -9.95 | -110 | -47 | -67 | 23 | 1100 | 1038 |  | CORR | GENE | 07:17 | 07:27 | 07:24 | 1335 | 87 | 10 | EXT |  | 0.97 | (c)
11319.859 | 7.853 | 7.815 | -3.622 | -3.66 | 1523 | 1529 | 1537 | 680 | 3546 | 1039 |  | CORR | AXGR | 06:54 | 06:55 | 06:57 | 114 | 28 | 13 | EXT |  | 0.9 | (c)
11319.996 | 7.99 | 7.97 | -3.485 | -3.505 | 2011 | 2110 | 2091 | 60 | 3473 | 1039 |  | CORR | CIGR | 08:13 | 08:29 | 08:26 | 32 | 159 | 14 | EXT |  | 0.89 | (c)
11320.115 | 8.109 | 8.088 | -3.366 | -3.387 | 1506 | 1575 | 1589 | 558 | 3351 | 1039 |  | CORR | CIGR | 06:52 | 07:03 | 07:05 | 36 | 167 | 17 | EXT |  | 0.89 | (c)
11336.507 | 1.516 | 1.391 | -9.539 | -9.664 | -1250 | -1239 | -1226 | 980 | 1391 | 1041 | Дефект проката | MIAN | GENE | 10:31 | 10:33 | 10:35 | 279 | 48 |  | INT | Дефект проката Эквивалент потери металла 10%. |  | (c)
11381.498 | 1.327 | 1.302 | -10.133 | -10.158 | 1062 | 1168 | 1150 | 1062 | 1302 | 1045 |  | CORR | CIGR | 05:41 | 05:58 | 05:55 | 30 | 175 | 10 | EXT |  | 0.89 | (c)
11383.438 | 3.267 | 3.239 | -8.193 | -8.221 | 1641 | 1797 | 1787 | 1641 | 3239 | 1045 |  | CORR | GENE | 07:14 | 07:40 | 07:38 | 51 | 291 | 10 | EXT |  | 0.89 | (c)
11383.553 | 3.382 | 3.268 | -8.078 | -8.192 | 1256 | 1281 | 1294 | 1256 | 3268 | 1045 |  | CORR | GENE | 06:12 | 06:16 | 06:19 | 632 | 76 | 12 | EXT |  | 0.96 | (c)
11385.188 | 5.017 | 5.005 | -6.443 | -6.455 | 309 | 346 | 358 | 309 | 5005 | 1045 |  | CORR | CIGR | 03:39 | 03:45 | 03:47 | 29 | 98 | 11 | EXT |  | 0.89 | (c)
11414.051 | 0 | -0.037 | -11.095 | -11.132 | 55 | 202 | 199 | 55 |  | 1048 | Вышлифовка на шве | GWAN | GENE | 01:43 | 02:07 | 02:06 | 67 | 288 | 10 | EXT | Вышлифовка на шве |  | (c)
11414.051 | 0 | -0.029 | -11.095 | -11.124 | 1334 | 1572 | 1560 | 444 |  | 1048 | Вышлифовка на шве | GWAN | GENE | 05:10 | 05:48 | 05:46 | 62 | 452 | 13 | EXT | Вышлифовка на шве |  | (c)
11443.438 | 6.727 | 6.716 | -4.973 | -4.984 | -2211 | -2154 | -2151 | 20 | 4961 | 1050 |  | CORR | CIGR | 05:13 | 05:22 | 05:23 | 23 | 119 | 11 | EXT |  | 0.89 | (c)
11445.169 | 8.458 | 8.445 | -3.242 | -3.255 | 1900 | 1947 | 1947 | 237 | 3228 | 1050 |  | CORR | CIGR | 04:17 | 04:24 | 04:24 | 27 | 93 | 12 | EXT |  | 0.89 | (c)
11448.411 | 0 | -0.024 | -11.58 | -11.604 | 1438 | -1844 | -2212 | 1402 |  | 1051 | Нарушение формы кольцевого шва | GWAN |  | 01:02 | 04:13 | 03:13 | 0 | 1621 |  | EXT | Нарушение формы кольцевого шва |  | (c)
11486.963 | 3.977 | 3.953 | -7.693 | -7.717 | -194 | -84 | -108 | 21 | 3953 | 1054 |  | CORR | GENE | 07:27 | 07:45 | 07:41 | 49 | 174 | 10 | EXT |  | 0.89 | (c)
11517.596 | 0 | -0.019 | -11.385 | -11.404 | 2019 | -1862 | -1959 | 0 |  | 1057 | Нарушение формы кольцевого шва | GWAN |  | 04:40 | 06:13 | 05:58 | 0 | 966 |  | EXT | Нарушение формы кольцевого шва |  | (c)
11530.726 | 1.745 | 1.73 | -9.805 | -9.82 | -1308 | -1235 | -1235 | 923 | 1730 | 1058 |  | CORR | CIGR | 05:49 | 06:01 | 06:01 | 31 | 145 | 13 | EXT |  | 0.89 | (c)
11572.793 | 9.202 | 9.057 | -1.993 | -2.138 | 2145 | 2162 | 2162 | 52 | 1874 | 1061 |  | CORR | AXGR | 06:26 | 06:28 | 06:28 | 264 | 34 | 13 | EXT |  | 0.92 | (c)
11581.356 | 6.57 | 6.557 | -4.77 | -4.783 | -119 | -54 | -47 | 0 | 4752 | 1062 |  | CORR | CIGR | 09:48 | 09:58 | 09:60 | 31 | 144 | 10 | EXT |  | 0.89 | (c)
11586.126 | 0 | -0.025 | -11.655 | -11.68 | -1506 | -810 | -798 | 90 |  | 1063 | Нарушение формы кольцевого шва | GWAN |  | 07:35 | 09:27 | 09:29 | 0 | 1415 |  | EXT | Нарушение формы кольцевого шва |  | (c)
11586.126 | 0 | -0.031 | -11.655 | -11.686 | -592 | -510 | -508 | 424 |  | 1063 | Вышлифовка на шве | GWAN | CIGR | 10:02 | 10:16 | 10:16 | 46 | 168 | 9 | EXT | Вышлифовка на шве |  | (c)
11609.302 | 0.071 | 0.016 | -11.579 | -11.634 | -954 | -917 | -922 | 891 | 16 | 1065 |  | ARTD | GENE | 00:07 | 00:13 | 00:12 | 200 | 63 |  | EXT | Эквивалент потери металла 11%. |  | (c)
11619.314 | 10.083 | 10.077 | -1.567 | -1.573 | 1125 | 1228 | 1199 | 958 | 1509 | 1065 |  | CORR | GENE | 05:43 | 05:59 | 05:55 | 64 | 148 | 11 | EXT |  | 0.89 | (c)
11620.763 | 11.532 | 11.457 | -0.118 | -0.193 | -932 | -903 | -904 | 877 | 21 | 1065 |  | ARTD | GENE | 00:11 | 00:15 | 00:15 | 172 | 54 |  | EXT | Эквивалент потери металла 10%. |  | (c)
11620.935 | 0.054 | 0.034 | -11.106 | -11.126 | 2089 | 2162 | 2166 | 0 | 34 | 1066 |  | CORR | CIGR | 05:58 | 06:10 | 06:11 | 35 | 154 | 11 | EXT |  | 0.89 | (c)
11633.384 | 1.343 | 0.104 | -9.702 | -10.941 | -1146 | -1078 | -1081 | 1016 | 104 | 1067 | Дефект проката | MIAN | GENE | 10:07 | 10:18 | 10:17 | 1371 | 130 |  | INT | Дефект проката Эквивалент потери металла 10%. |  | (c)
11640.455 | 8.414 | 8.163 | -2.631 | -2.882 | -1143 | -1063 | -1080 | 1017 | 1539 | 1067 | Дефект проката | MIAN | GENE | 10:07 | 10:20 | 10:17 | 1343 | 125 |  | INT | Дефект проката Эквивалент потери металла 10%. |  | (c)
11644.595 | 1.509 | 1.394 | -9.936 | -10.051 | 1524 | 1632 | 1693 | 369 | 1394 | 1068 |  | CORR | GENE | 06:53 | 07:10 | 07:20 | 135 | 338 | 11 | EXT |  | 0.9 | (c)
11645.546 | 2.46 | 2.302 | -8.985 | -9.143 | 286 | 383 | 355 | 286 | 2302 | 1068 | Дефект проката | MIAN | GENE | 03:33 | 03:49 | 03:44 | 808 | 138 |  | INT | Дефект проката Эквивалент потери металла 10%. |  | (c)
11646.705 | 3.619 | 3.6 | -7.826 | -7.845 | 1606 | 1856 | 1761 | 314 | 3600 | 1068 |  | CORR | GENE | 07:06 | 07:46 | 07:31 | 74 | 311 | 10 | EXT |  | 0.89 | (c)
11647.89 | 4.804 | 4.782 | -6.641 | -6.663 | 1364 | 1631 | 1600 | 395 | 4782 | 1068 |  | CORR | GENE | 06:27 | 07:10 | 07:05 | 86 | 471 | 15 | EXT |  | 0.89 | (c)
11649.583 | 6.497 | 6.477 | -4.948 | -4.968 | 1214 | 1488 | 1398 | 649 | 4891 | 1068 |  | CORR | GENE | 06:03 | 06:47 | 06:33 | 77 | 367 | 11 | EXT |  | 0.89 | (c)
11651.161 | 8.075 | 8.054 | -3.37 | -3.391 | 1511 | 1827 | 1717 | 307 | 3307 | 1068 |  | CORR | GENE | 06:51 | 07:42 | 07:24 | 84 | 413 | 16 | EXT |  | 0.89 | (c)
11653.435 | 10.349 | 10.176 | -1.096 | -1.269 | 315 | 353 | 356 | 315 | 924 | 1068 | Дефект проката | MIAN | GENE | 03:38 | 03:44 | 03:44 | 345 | 83 |  | INT | Дефект проката Эквивалент потери металла 10%. |  | (c)
11654.583 | 0.052 | 0.03 | -11.258 | -11.28 | -1575 | -1111 | -1170 | 656 | 30 | 1069 |  | CORR | GENE | 05:13 | 06:28 | 06:18 | 94 | 809 | 12 | EXT |  | 0.89 | (c)
11669.489 | 3.648 | 3.621 | -7.402 | -7.429 | -1568 | -1262 | -1354 | 1139 | 3621 | 1070 |  | CORR | GENE | 07:08 | 07:57 | 07:42 | 127 | 429 | 14 | EXT |  | 0.9 | (c)
11669.732 | 3.891 | 3.801 | -7.159 | -7.249 | -2156 | -2019 | -1921 | 1686 | 3801 | 1070 |  | CORR | GENE | 05:33 | 05:55 | 06:11 | 108 | 471 | 15 | EXT |  | 0.9 | (c)
11681.819 | 4.928 | 4.854 | -6.597 | -6.671 | -56 | -38 | -41 | 27 | 4854 | 1071 |  | CORR | AXGR | 07:22 | 07:25 | 07:25 | 208 | 28 | 10 | EXT |  | 0.91 | (c)
11683.687 | 6.796 | 5.721 | -4.729 | -5.804 | -78 | -48 | -54 | 29 | 4258 | 1071 |  | CORR | GENE | 07:19 | 07:23 | 07:23 | 1546 | 48 | 11 | EXT |  | 0.98 | (c)
11688.399 | 11.508 | 11.446 | -0.017 | -0.079 | -325 | -126 | -5 | 0 | 8 | 1071 |  | CORR | GENE | 06:39 | 07:11 | 07:30 | 71 | 640 | 11 | EXT |  | 0.89 | (c)
11948.521 | 0 | -0.021 | -11.47 | -11.491 | 295 | 1618 | 1528 | 0 |  | 1095 | Нарушение формы кольцевого шва | GWAN |  | 01:49 | 05:23 | 05:08 | 0 | 2466 |  | EXT | Нарушение формы кольцевого шва |  | (c)
11959.991 | 0 | -0.031 | -10.85 | -10.881 | 1099 | 1869 | 1689 | 0 |  | 1096 | Нарушение формы кольцевого шва | GWAN |  | 04:09 | 06:13 | 05:44 | 0 | 1180 |  | EXT | Нарушение формы кольцевого шва |  | (c)
12037.904 | 0.118 | 0.012 | -11.287 | -11.393 | 1331 | 1361 | 1365 | 832 | 12 | 1103 |  | ARTD | GENE | 01:08 | 01:13 | 01:13 | 272 | 68 |  | EXT | Эквивалент потери металла 10%. |  | (c)
12053.271 | 4.08 | 3.964 | -6.965 | -7.081 | -1708 | -1673 | -1649 | 522 | 3964 | 1104 | Металлургический дефект | MIAN | GENE | 09:35 | 09:41 | 09:45 | 169 | 118 |  | INT | Металлургический дефект Эквивалент потери металла 16%. |  | (c)
12105.756 | 0 | 0 | -11.6 | -11.6 | 1275 | 1476 | 1550 | 406 | 0 | 1109 | Смещение кромок | GWAN |  | 01:54 | 02:27 | 02:38 | 0 | 550 | 24 | EXT | Смещение кромок Вовнутрь Величина смещения - 4 мм. Аномалия находится на упругопластическом изгибе: R=568 D, максимальное растяжение на 5.7 час. |  | (c)
12105.756 | 0 | -0.037 | -11.6 | -11.637 | -1503 | 1516 | 463 | 0 |  | 1109 | Нарушение формы кольцевого шва | GWAN |  | 06:26 | 02:33 | 11:43 | 0 | 3933 |  | EXT | Нарушение формы кольцевого шва Аномалия находится на упругопластическом изгибе: R=568 D, максимальное растяжение на 5.7 час. |  | (c)
12105.756 | 0 | 0 | -11.6 | -11.6 | -1558 | -1069 | -915 | 272 | 0 | 1109 | Смещение кромок | GWAN |  | 06:17 | 07:36 | 08:01 | 0 | 1286 | 15 | EXT | Смещение кромок Наружу Величина смещения - 2.6 мм. Аномалия находится на упругопластическом изгибе: R=568 D, максимальное растяжение на 5.7 час. |  | (c)
12128.931 | 0 | 0 | -11.58 | -11.58 | 1566 | 1961 | 1835 | 127 | 0 | 1111 | Смещение кромок | GWAN |  | 03:43 | 04:47 | 04:26 | 0 | 538 | 20 | EXT | Смещение кромок Наружу Величина смещения - 3.1 мм. |  | (c)
12128.931 | 0 | 0 | -11.58 | -11.58 | -2221 | -2054 | -2112 | 9 | 0 | 1111 | Смещение кромок | GWAN |  | 05:32 | 05:59 | 05:49 | 0 | 219 | 16 | EXT | Смещение кромок Наружу Величина смещения - 2.5 мм. |  | (c)
12128.931 | 0 | 0 | -11.58 | -11.58 | -1610 | -1239 | -1075 | 539 | 0 | 1111 | Смещение кромок | GWAN |  | 07:10 | 08:10 | 08:37 | 0 | 1071 | 19 | EXT | Смещение кромок Наружу Величина смещения - 3 мм. |  | (c)
12161.097 | 7.261 | 7.187 | -0.484 | -0.558 | -1655 | -1605 | -1616 | 575 | 242 | 1114 |  | SCC | GENE | 06:43 | 06:51 | 06:49 | 316 | 79 | 30 | EXT |  | 1 | (b)
12185.686 | 1.215 | 0.976 | -10.25 | -10.489 | 2123 | 2154 | 2151 | 52 | 976 | 1117 |  | SCC | GENE | 05:30 | 05:35 | 05:35 | 311 | 56 | 22 | EXT | Аномалия находится в зоне сварного шва. | 1 | (b)
12186.114 | 1.643 | 1.569 | -9.822 | -9.896 | 2193 | 2213 | 2213 | 0 | 1569 | 1117 |  | LWAN | AXGR | 05:42 | 05:45 | 05:45 | 141 | 41 |  | INT | Эквивалент потери металла 10%. |  | (c)
12194.017 | 9.546 | 9.185 | -1.919 | -2.28 | 2009 | 2166 | 2095 | 50 | 1553 | 1117 |  | SCC | GENE | 05:12 | 05:38 | 05:26 | 727 | 172 | 14 | EXT | Аномалия находится в зоне сварного шва. | 1 | (b)
12195.138 | 10.667 | 10.605 | -0.798 | -0.86 | 1963 | 1974 | 1981 | 232 | 605 | 1117 |  | SCC | AXGR | 05:05 | 05:07 | 05:08 | 255 | 36 | 10 | EXT |  | 1 | (b)
12229.901 | 0 | 0 | -11.71 | -11.71 | 404 | 694 | 691 | 404 | 0 | 1121 | Смещение кромок | GWAN |  | 00:36 | 01:23 | 01:23 | 0 | 573 | 21 | EXT | Смещение кромок Вовнутрь Величина смещения - 3.3 мм. |  | (c)
12229.901 | 0 | 0 | -11.71 | -11.71 | 1168 | 1627 | 1510 | 1168 | 0 | 1121 | Смещение кромок | GWAN |  | 02:40 | 03:54 | 03:35 | 0 | 683 | 17 | EXT | Смещение кромок Вовнутрь Величина смещения - 2.6 мм. |  | (c)
12229.901 | 0 | 0 | -11.71 | -11.71 | -856 | -573 | -685 | 515 | 0 | 1121 | Смещение кромок | GWAN |  | 09:13 | 09:59 | 09:40 | 0 | 342 | 19 | EXT | Смещение кромок Наружу Величина смещения - 3 мм. |  | (c)
12240.953 | 11.052 | 11.028 | -0.658 | -0.682 | -1956 | -1905 | -1871 | 1786 | 655 | 1121 |  | CORR | CIGR | 06:15 | 06:24 | 06:29 | 27 | 169 | 10 | EXT |  | 0.89 | (c)
12259.258 | 5.957 | 5.934 | -5.713 | -5.736 | 1917 | 2037 | 2030 | 87 | 5615 | 1123 | Дефект проката | MIAN | GENE | 03:26 | 03:45 | 03:44 | 121 | 226 |  | INT | Дефект проката Эквивалент потери металла 10%. |  | (c)
12259.756 | 6.455 | 6.445 | -5.215 | -5.225 | 2034 | 2129 | 2117 | 31 | 5185 | 1123 | Дефект проката | MIAN | CIGR | 03:45 | 04:00 | 03:58 | 40 | 166 |  | INT | Дефект проката Эквивалент потери металла 11%. |  | (c)
12287.971 | 0 | -0.022 | -11.52 | -11.542 | 1312 | -1218 | -1440 | 0 |  | 1126 | Нарушение формы кольцевого шва | GWAN |  | 03:26 | 08:38 | 08:02 | 0 | 3418 |  | EXT | Нарушение формы кольцевого шва |  | (c)
12310.556 | 0 | 0 | -11.285 | -11.285 | -1719 | -1476 | -1589 | 511 | 0 | 1128 | Смещение кромок | GWAN |  | 07:41 | 08:20 | 08:01 | 0 | 259 | 19 | EXT | Смещение кромок Наружу Величина смещения - 3.1 мм. Аномалия находится на упругопластическом изгибе: R=700 D, максимальное растяжение на 6.3 час. |  | (c)
12310.556 | 0 | 0 | -11.285 | -11.285 | -1349 | -586 | -941 | 532 | 0 | 1128 | Смещение кромок | GWAN |  | 08:40 | 10:43 | 09:46 | 0 | 817 | 20 | EXT | Смещение кромок Вовнутрь Величина смещения - 3.1 мм. Аномалия находится на упругопластическом изгибе: R=700 D, максимальное растяжение на 6.3 час. |  | (c)
12345.151 | 0 | 0 | -11.515 | -11.515 | 601 | 623 | 864 | 601 | 0 | 1131 | Смещение кромок | GWAN |  | 11:59 | 00:02 | 12:41 | 0 | 526 | 19 | EXT | Смещение кромок Наружу Величина смещения - 3.1 мм. |  | (c)
12345.151 | 0 | -0.019 | -11.515 | -11.534 | 373 | -1500 | -1980 | 127 |  | 1131 | Нарушение формы кольцевого шва | GWAN |  | 11:22 | 06:19 | 17:02 | 0 | 4215 |  | EXT | Нарушение формы кольцевого шва |  | (c)
12345.151 | 0 | 0 | -11.515 | -11.515 | -1887 | -874 | -1341 | 343 | 0 | 1131 | Смещение кромок | GWAN |  | 05:17 | 08:00 | 06:45 | 0 | 1094 | 22 | EXT | Смещение кромок Наружу Величина смещения - 3.7 мм. |  | (c)
12345.151 | 0 | 0 | -11.515 | -11.515 | -769 | -582 | -611 | 453 | 0 | 1131 | Смещение кромок | GWAN |  | 08:18 | 08:48 | 08:43 | 0 | 316 | 16 | EXT | Смещение кромок Вовнутрь Величина смещения - 2.6 мм. |  | (c)
12356.666 | 0 | -0.028 | -11.285 | -11.313 | -1607 | 915 | 335 | 0 |  | 1132 | Нарушение формы кольцевого шва | GWAN |  | 04:59 | 11:46 | 10:12 | 0 | 3884 |  | EXT | Нарушение формы кольцевого шва |  | (c)
12379.446 | 0 | 0 | -11.155 | -11.155 | 358 | 710 | 606 | 358 | 0 | 1134 | Смещение кромок | GWAN |  | 00:26 | 01:23 | 01:06 | 0 | 495 | 17 | EXT | Смещение кромок Вовнутрь Величина смещения - 2.6 мм. |  | (c)
12379.446 | 0 | 0 | -11.155 | -11.155 | -752 | -488 | -406 | 61 | 0 | 1134 | Смещение кромок | GWAN |  | 09:27 | 10:10 | 10:23 | 0 | 691 | 20 | EXT | Смещение кромок Вовнутрь Величина смещения - 3.1 мм. |  | (c)
12413.62 | 11.504 | 11.469 | -0.061 | -0.096 | -1490 | -1369 | -1231 | 741 | 14 | 1136 |  | CORR | GENE | 05:10 | 05:30 | 05:52 | 82 | 518 | 10 | EXT |  | 0.89 | (c)
12436.701 | 0 | -0.02 | -11.635 | -11.655 | 892 | 1056 | 1242 | 640 |  | 1139 | Нарушение формы кольцевого шва | GWAN |  | 03:21 | 03:47 | 04:17 | 0 | 698 |  | EXT | Нарушение формы кольцевого шва |  | (c)
12436.701 | 0 | -0.025 | -11.635 | -11.66 | -2168 | -1416 | -1037 | 62 |  | 1139 | Нарушение формы кольцевого шва | GWAN |  | 07:07 | 09:08 | 10:09 | 0 | 2263 |  | EXT | Нарушение формы кольцевого шва |  | (c)
12481.861 | 0 | 0 | -11.525 | -11.525 | 1862 | -2065 | -2082 | 0 | 0 | 1143 | Смещение кромок | GWAN |  | 02:35 | 04:02 | 03:59 | 0 | 1035 | 17 | EXT | Смещение кромок Наружу Величина смещения - 2.9 мм. |  | (c)
12481.861 | 0 | 0 | -11.525 | -11.525 | -1484 | -1191 | -1283 | 746 | 0 | 1143 | Смещение кромок | GWAN |  | 05:35 | 06:23 | 06:08 | 0 | 402 | 18 | EXT | Смещение кромок Вовнутрь Величина смещения - 3 мм. |  | (c)
12481.861 | 0 | -0.024 | -11.525 | -11.549 | -1000 | -653 | -503 | 6 |  | 1143 | Нарушение формы кольцевого шва | GWAN |  | 06:54 | 07:50 | 08:14 | 0 | 994 |  | EXT | Нарушение формы кольцевого шва |  | (c)
12493.386 | 0 | -0.027 | -11.665 | -11.692 | -749 | 958 | 517 | 0 |  | 1144 | Нарушение формы кольцевого шва | GWAN |  | 07:40 | 00:15 | 11:04 | 0 | 2530 |  | EXT | Нарушение формы кольцевого шва Аномалия находится на упругопластическом изгибе: R=407 D, максимальное растяжение на 5.9 час. |  | (c)
12554.316 | 5.18 | 5.052 | -6.395 | -6.523 | 760 | 825 | 819 | 760 | 5052 | 1149 |  | GOUG | GENE | 03:54 | 04:04 | 04:03 | 321 | 118 | 10 | EXT | Задир. |  | (c)
12559.601 | 10.465 | 10.439 | -1.11 | -1.136 | -2199 | -2123 | -2133 | 2068 | 1094 | 1149 |  | CORR | CIGR | 07:56 | 08:09 | 08:07 | 42 | 131 | 15 | EXT |  | 0.89 | (c)
12594.501 | 0 | -0.03 | -2.878 | -2.908 | 1168 | 1594 | 1408 | 1168 |  | 1153б | Нарушение формы кольцевого шва | GWAN |  | 11:04 | 00:13 | 11:43 | 0 | 481 |  | EXT | Нарушение формы кольцевого шва |  | (c)
12594.501 | 0 | -0.02 | -2.878 | -2.898 | -1000 | -930 | -879 | 758 |  | 1153б | Нарушение формы кольцевого шва | GWAN |  | 05:14 | 05:25 | 05:34 | 0 | 242 |  | EXT | Нарушение формы кольцевого шва |  | (c)
12604.058 | 6.679 | 6.65 | -3.083 | -3.112 | 236 | 1126 | 1335 | 236 | 3049 | 1154а |  | ARTD | GENE | 06:02 | 08:25 | 08:59 | 63 | 2196 |  | EXT | Эквивалент потери металла 23%. От изолировочной машины. |  | (c)
12611.79 | 4.649 | 4.473 | -6.099 | -6.275 | 348 | 666 | 557 | 348 | 4473 | 1155а |  | GOUG | GENE | 04:28 | 05:19 | 05:01 | 667 | 417 | 8 | EXT | Зона задиров. |  | (c)
12636.01 | 7.031 | 6.967 | -3.717 | -3.781 | -1092 | -887 | -819 | 546 | 3597 | 1156б |  | CORR | GENE | 07:37 | 08:10 | 08:21 | 184 | 546 | 14 | EXT |  | 0.91 | (c)
12639.727 | 0 | -0.028 | -11.524 | -11.552 | 1589 | 2056 | 2050 | 0 |  | 1158а | Нарушение формы кольцевого шва | GWAN |  | 07:12 | 08:28 | 08:27 | 0 | 921 |  | EXT | Нарушение формы кольцевого шва Аномалия находится на отводе. |  | (c)
12639.727 | 0 | 0 | -11.524 | -11.524 | -1841 | -1758 | -1510 | 389 | 0 | 1158а | Смещение кромок | GWAN |  | 09:58 | 10:12 | 10:52 | 0 | 662 | 19 | EXT | Смещение кромок Толщины: 15,7 / 16,8 мм Наружу Аномалия находится на отводе. Величина смещения - 3 мм. |  | (c)
12642.391 | 2.664 | 2.553 | -8.86 | -8.971 | 520 | 574 | 565 | 520 | 2553 | 1158а | Дефект проката | MIAN | GENE | 04:20 | 04:28 | 04:27 | 845 | 89 |  | INT | Дефект проката Эквивалент потери металла 13%. Аномалия находится на отводе. |  | (c)
12651.251 | 0 | -0.028 | -11.28 | -11.308 | -1801 | -1096 | -1053 | 305 |  | 1159 | Нарушение формы кольцевого шва | GWAN |  | 05:06 | 06:60 | 07:06 | 0 | 1496 |  | EXT | Нарушение формы кольцевого шва Аномалия находится на отводе. |  | (c)
12685.431 | 0.405 | 0.177 | -1.705 | -1.933 | -2217 | -2200 | -2199 | 14 | 177 | 1162 |  | SCC | AXGR | 07:16 | 07:18 | 07:19 | 534 | 36 | 32 | EXT | Аномалия находится в зоне сварного шва. | 1.02 | (a)
12685.816 | 0.79 | 0.694 | -1.32 | -1.416 | -2144 | -2130 | -2129 | 86 | 694 | 1162 |  | SCC | AXGR | 07:27 | 07:30 | 07:30 | 170 | 31 | 19 | EXT | Аномалия находится в зоне сварного шва. | 1 | (b)
12687.136 | 0 | 0 | -9.505 | -9.505 | -2053 | -2044 | -2042 | 2031 | 0 | 1163 | Непровар / утяжина | GWAN |  | 05:41 | 05:43 | 05:43 | 0 | 22 | 10 | INT | Непровар / утяжина |  | (c)
12900.841 | 0.85 | 0.811 | -10.65 | -10.689 | -1997 | -1982 | -1984 | 234 | 811 | 1182 |  | SCC | AXGR | 07:06 | 07:08 | 07:08 | 76 | 25 | 32 | EXT |  | 1 | (b)
12904.693 | 4.702 | 4.41 | -6.798 | -7.09 | 1569 | 1619 | 1605 | 589 | 4410 | 1182 |  | CORR | GENE | 04:41 | 04:50 | 04:47 | 774 | 73 | 10 | EXT |  | 0.95 | (c)
12904.695 | 4.704 | 4.436 | -6.796 | -7.064 | 1563 | 1619 | 1603 | 588 | 4436 | 1182 |  | SCC | GENE | 04:41 | 04:50 | 04:47 | 758 | 80 | 15 | EXT |  | 1 | (b)
12905.921 | 5.93 | 5.839 | -5.57 | -5.661 | 1579 | 1603 | 1602 | 606 | 5499 | 1182 |  | SCC | AXGR | 04:43 | 04:47 | 04:47 | 162 | 46 | 30 | EXT |  | 1 | (b)
12920.052 | 8.561 | 8.451 | -2.944 | -3.054 | 1688 | 1824 | 1956 | 6 | 2922 | 1183 |  | CORR | GENE | 05:17 | 05:39 | 06:01 | 132 | 537 | 10 | EXT |  | 0.89 | (c)
12922.953 | 11.462 | 11.396 | -0.043 | -0.109 | 1054 | 1601 | 1451 | 382 | 22 | 1183 |  | CORR | GENE | 03:35 | 05:03 | 04:39 | 87 | 795 | 10 | EXT |  | 0.89 | (c)
12923.085 | 0.089 | 0.075 | -11.131 | -11.145 | 504 | 547 | 536 | 504 | 75 | 1184 |  | CORR | GENE | 04:18 | 04:25 | 04:23 | 493 | 63 | 11 | EXT |  | 0.94 | (c)
12932.958 | 9.962 | 9.928 | -1.258 | -1.292 | 1261 | 1314 | 1369 | 754 | 1223 | 1184 |  | CORR | GENE | 06:20 | 06:29 | 06:38 | 69 | 216 | 12 | EXT |  | 0.89 | (c)
12947.524 | 1.818 | 1.724 | -9.752 | -9.846 | -2222 | -2212 | -2213 | 9 | 1724 | 1186 |  | CORR | AXGR | 04:42 | 04:44 | 04:44 | 228 | 18 | 10 | EXT |  | 0.91 | (c)
12947.526 | 1.82 | 1.71 | -9.75 | -9.86 | -2223 | -2212 | -2211 | 8 | 1710 | 1186 |  | SCC | AXGR | 04:42 | 04:44 | 04:44 | 229 | 23 | 20 | EXT | Аномалия находится в зоне сварного шва. | 1 | (b)
12947.892 | 2.186 | 2.16 | -9.384 | -9.41 | 2006 | 2154 | 2124 | 0 | 2160 | 1186 |  | CORR | GENE | 04:05 | 04:29 | 04:24 | 54 | 237 | 10 | EXT |  | 0.89 | (c)
12948.704 | 2.998 | 2.693 | -8.572 | -8.877 | -2225 | -2217 | -2215 | 5 | 2693 | 1186 |  | SCC | AXGR | 04:42 | 04:43 | 04:44 | 579 | 20 | 20 | EXT | Аномалия находится в зоне сварного шва. | 1 | (b)
12948.705 | 2.999 | 2.701 | -8.571 | -8.869 | -2227 | -2217 | -2217 | 4 | 2701 | 1186 |  | CORR | AXGR | 04:42 | 04:43 | 04:43 | 585 | 20 | 11 | EXT |  | 0.95 | (c)
12954.665 | 8.959 | 8.943 | -2.611 | -2.627 | 2183 | -2155 | -2190 | 0 | 2602 | 1186 |  | CORR | CIGR | 04:33 | 04:53 | 04:48 | 25 | 177 | 14 | EXT |  | 0.89 | (c)
12968.586 | 0 | -0.042 | -11.54 | -11.582 | 885 | 1046 | 1176 | 885 |  | 1188 | Нарушение формы кольцевого шва | GWAN |  | 00:10 | 00:36 | 00:57 | 0 | 582 |  | EXT | Нарушение формы кольцевого шва |  | (c)
12968.586 | 0 | -0.029 | -11.54 | -11.569 | -2069 | -1976 | -1927 | 1784 |  | 1188 | Нарушение формы кольцевого шва | GWAN |  | 04:14 | 04:29 | 04:37 | 0 | 285 |  | EXT | Нарушение формы кольцевого шва |  | (c)
12968.807 | 0.221 | 0.122 | -11.319 | -11.418 | -784 | -598 | -632 | 480 | 122 | 1188 |  | CORR | GENE | 07:41 | 08:11 | 08:06 | 132 | 303 | 10 | EXT |  | 0.9 | (c)
12994.707 | 3.026 | 3.002 | -8.644 | -8.668 | -491 | -433 | -439 | 387 | 3002 | 1190 |  | ARTD | GENE | 09:20 | 09:30 | 09:29 | 127 | 105 |  | EXT | Наплавка. |  | (c)
13103.774 | 9.013 | 8.855 | -2.537 | -2.695 | -1583 | -1286 | -1366 | 647 | 1610 | 1199 | Дефект проката | MIAN | GENE | 10:17 | 11:05 | 10:52 | 1085 | 434 |  | INT | Дефект проката Эквивалент потери металла 10%. Аномалия находится на упругопластическом изгибе: R=363 D, максимальное растяжение на 6.5 час. |  | (c)
13111.065 | 4.754 | 4.746 | -6.786 | -6.794 | 675 | 760 | 826 | 675 | 4746 | 1200 |  | CORR | CIGR | 04:34 | 04:48 | 04:59 | 42 | 302 | 10 | EXT | Аномалия находится на упругопластическом изгибе: R=656 D, максимальное растяжение на 6.1 час. | 0.89 | (c)
13159.223 | 7.252 | 7.148 | -3.628 | -3.732 | 2208 | 2224 | 2227 | 0 | 3464 | 1204 |  | LWAN | AXGR | 08:13 | 08:16 | 08:16 | 268 | 37 |  | EXT | Эквивалент потери металла 10%. |  | (c)
13173.941 | 0 | -0.025 | -11.515 | -11.54 | 2226 | -2043 | -1035 | 0 |  | 1206 | Нарушение формы кольцевого шва | GWAN |  | 07:27 | 07:58 | 10:41 | 0 | 2402 |  | EXT | Нарушение формы кольцевого шва Аномалия находится на упругопластическом изгибе: R=341 D, максимальное растяжение на 6.4 час. |  | (c)
13185.456 | 0 | -0.027 | -11.095 | -11.122 | -1522 | 444 | 22 | 0 |  | 1207 | Нарушение формы кольцевого шва | GWAN |  | 05:13 | 10:31 | 09:23 | 0 | 3087 |  | EXT | Нарушение формы кольцевого шва Аномалия находится на упругопластическом изгибе: R=644 D, максимальное растяжение на 6.8 час. |  | (c)
13207.991 | 0 | 0 | -11.7 | -11.7 | -103 | 170 | 63 | 103 | 0 | 1209 | Смещение кромок | GWAN |  | 11:45 | 00:29 | 12:12 | 0 | 331 | 20 | EXT | Смещение кромок Вовнутрь Величина смещения - 3.1 мм. |  | (c)
13207.991 | 0 | 0 | -11.7 | -11.7 | 232 | 319 | 362 | 232 | 0 | 1209 | Смещение кромок | GWAN |  | 00:39 | 00:53 | 00:60 | 0 | 260 | 15 | EXT | Смещение кромок Наружу Величина смещения - 2.4 мм. |  | (c)
13207.991 | 0 | 0 | -11.7 | -11.7 | 931 | 1874 | 1536 | 931 | 0 | 1209 | Смещение кромок | GWAN |  | 02:32 | 05:04 | 04:09 | 0 | 1210 | 17 | EXT | Смещение кромок Наружу Величина смещения - 2.7 мм. |  | (c)
13207.991 | 0 | 0 | -11.7 | -11.7 | -474 | -372 | -332 | 190 | 0 | 1209 | Смещение кромок | GWAN |  | 10:45 | 11:01 | 11:08 | 0 | 284 | 16 | EXT | Смещение кромок Наружу Величина смещения - 2.5 мм. |  | (c)
13231.656 | 0.31 | 0.165 | -11.05 | -11.195 | -116 | -63 | -73 | 31 | 165 | 1211 | Дефект проката | MIAN | GENE | 10:09 | 10:17 | 10:15 | 349 | 85 |  | INT | Дефект проката Эквивалент потери металла 10%. Аномалия находится на упругопластическом изгибе: R=288 D, максимальное растяжение на 6 час. |  | (c)
13265.611 | 0 | -0.027 | -11.47 | -11.497 | -1027 | -763 | 183 | 0 |  | 1214 | Нарушение формы кольцевого шва | GWAN |  | 04:52 | 05:35 | 08:07 | 0 | 2422 |  | EXT | Нарушение формы кольцевого шва Аномалия находится на упругопластическом изгибе: R=307 D, максимальное растяжение на 11.4 час. |  | (c)
13333.098 | 10.197 | 10.181 | -0.393 | -0.409 | -849 | -789 | -813 | 776 | 388 | 1219 |  | GOUG | CIGR | 05:13 | 05:23 | 05:19 | 21 | 73 | 10 | EXT | Задир. |  | (c)
13355.204 | 10.418 | 10.385 | -0.762 | -0.795 | -1757 | -1749 | -1748 | 1739 | 750 | 1221 | Заварка технологического отверстия | ARTD | AXGR | 02:10 | 02:11 | 02:12 | 45 | 18 |  | EXT | Заварка технологического отверстия Эквивалент потери металла 25%. |  | (c)
13390.943 | 0 | 0 | -11.602 | -11.602 | -920 | -789 | -702 | 483 | 0 | 1225б | Смещение кромок | GWAN |  | 04:27 | 04:49 | 05:03 | 0 | 438 | 19 | EXT | Смещение кромок Наружу Величина смещения - 3 мм. |  | (c)
13390.943 | 0 | 0 | -11.602 | -11.602 | -369 | -294 | -290 | 210 | 0 | 1225б | Непровар / утяжина | GWAN |  | 05:57 | 06:09 | 06:09 | 0 | 158 | 14 | INT | Непровар / утяжина |  | (c)
13390.943 | 0 | 0 | -11.602 | -11.602 | -151 | 303 | 184 | 0 | 0 | 1225б | Смещение кромок | GWAN |  | 06:32 | 07:45 | 07:26 | 0 | 670 | 16 | EXT | Смещение кромок Наружу Величина смещения - 2.5 мм. |  | (c)
13402.545 | 0 | 0 | -11.146 | -11.146 | -437 | -221 | -132 | 0 | 0 | 1226а | Смещение кромок | GWAN |  | 08:46 | 09:21 | 09:35 | 0 | 612 | 24 | EXT | Смещение кромок Вовнутрь Величина смещения - 3.7 мм. |  | (c)
13425.308 | 0 | -0.024 | -11.343 | -11.367 | -384 | -1035 | 1595 | 0 |  | 1229а | Нарушение формы кольцевого шва | GWAN |  | 10:34 | 08:49 | 15:54 | 0 | 3958 |  | EXT | Нарушение формы кольцевого шва |  | (c)
13470.651 | 0 | -0.022 | -11.72 | -11.742 | -2027 | -1681 | -1716 | 1404 |  | 1233 | Нарушение формы кольцевого шва | GWAN |  | 01:13 | 02:09 | 02:03 | 0 | 623 |  | EXT | Нарушение формы кольцевого шва |  | (c)
13470.651 | 0 | 0 | -11.72 | -11.72 | -1336 | -1175 | -1006 | 676 | 0 | 1233 | Смещение кромок | GWAN |  | 03:04 | 03:30 | 03:58 | 0 | 660 | 28 | EXT | Смещение кромок Наружу Величина смещения - 4.5 мм. |  | (c)
13470.651 | 0 | 0 | -11.72 | -11.72 | 523 | 632 | 873 | 523 | 0 | 1233 | Смещение кромок | GWAN |  | 08:04 | 08:22 | 09:01 | 0 | 699 | 17 | EXT | Смещение кромок Наружу Величина смещения - 2.7 мм. |  | (c)
13470.651 | 0 | 0 | -11.72 | -11.72 | 1528 | 1694 | 1668 | 1528 | 0 | 1233 | Смещение кромок | GWAN |  | 10:47 | 11:13 | 11:09 | 0 | 280 | 28 | EXT | Смещение кромок Наружу Величина смещения - 4.4 мм. |  | (c)
13493.756 | 0 | -0.031 | -11.46 | -11.491 | 1614 | -514 | -1155 | 0 |  | 1235 | Нарушение формы кольцевого шва | GWAN |  | 06:04 | 00:21 | 10:37 | 0 | 3384 |  | EXT | Нарушение формы кольцевого шва Аномалия находится на упругопластическом изгибе: R=471 D, максимальное растяжение на 5.4 час. |  | (c)
13533.564 | 5.288 | 5.017 | -4.152 | -4.423 | 288 | 307 | 480 | 288 | 3838 | 1238 |  | GOUG | GENE | 02:27 | 02:30 | 02:58 | 585 | 384 | 7 | EXT | Задир. |  | (c)
13537.608 | 9.332 | 8.429 | -0.108 | -1.011 | 1314 | 1371 | 1436 | 673 | 59 | 1238 | Дефект проката | MIAN | GENE | 05:13 | 05:22 | 05:33 | 952 | 244 |  | INT | Дефект проката Эквивалент потери металла 10%. |  | (c)
13546.661 | 7.41 | 7.395 | -4.12 | -4.135 | -2015 | -1928 | -1943 | 215 | 4106 | 1240 |  | CORR | CIGR | 04:24 | 04:38 | 04:36 | 29 | 144 | 15 | EXT |  | 0.89 | (c)
13550.868 | 0.087 | 0.041 | -10.953 | -10.999 | -412 | -324 | -316 | 219 | 41 | 1241 |  | CORR | GENE | 08:02 | 08:16 | 08:18 | 62 | 194 | 13 | EXT |  | 0.89 | (c)
13551.062 | 0.281 | 0.241 | -10.759 | -10.799 | -927 | -704 | -611 | 296 | 241 | 1241 |  | CORR | GENE | 06:39 | 07:15 | 07:30 | 153 | 631 | 14 | EXT |  | 0.9 | (c)
13551.21 | 0.429 | 0.39 | -10.611 | -10.65 | -1651 | -1513 | -1456 | 579 | 390 | 1241 |  | CORR | GENE | 04:42 | 05:04 | 05:13 | 64 | 391 | 24 | EXT |  | 0.89 | (c)
13551.308 | 0.527 | 0.508 | -10.513 | -10.532 | -964 | -718 | -804 | 644 | 508 | 1241 |  | CORR | GENE | 06:33 | 07:13 | 06:59 | 69 | 320 | 15 | EXT |  | 0.89 | (c)
13551.828 | 1.047 | 0.991 | -9.993 | -10.049 | -796 | -383 | -452 | 108 | 991 | 1241 |  | CORR | GENE | 07:00 | 08:07 | 07:55 | 135 | 688 | 18 | EXT |  | 0.9 | (c)
13552.209 | 1.428 | 1.404 | -9.612 | -9.636 | -511 | -366 | -376 | 241 | 1404 | 1241 |  | CORR | CIGR | 07:46 | 08:09 | 08:08 | 47 | 270 | 29 | EXT |  | 0.89 | (c)
13552.524 | 1.743 | 1.549 | -9.297 | -9.491 | -488 | -302 | -336 | 184 | 1549 | 1241 |  | CORR | GENE | 07:50 | 08:20 | 08:14 | 263 | 304 | 11 | EXT |  | 0.91 | (c)
13555.468 | 4.687 | 4.607 | -6.353 | -6.433 | -1194 | -688 | -899 | 605 | 4607 | 1241 |  | CORR | GENE | 05:56 | 07:17 | 06:43 | 173 | 589 | 14 | EXT |  | 0.91 | (c)
13555.615 | 4.834 | 4.286 | -6.206 | -6.754 | -1616 | -1312 | -1435 | 614 | 4286 | 1241 |  | CORR | GENE | 04:48 | 05:37 | 05:17 | 848 | 363 | 13 | EXT |  | 0.98 | (c)
13555.624 | 4.843 | 4.833 | -6.197 | -6.207 | -2009 | -1940 | -1911 | 222 | 4833 | 1241 |  | CORR | CIGR | 03:44 | 03:55 | 03:60 | 38 | 195 | 10 | EXT |  | 0.89 | (c)
13555.858 | 5.077 | 5.044 | -5.963 | -5.996 | -1098 | -854 | -887 | 677 | 5044 | 1241 |  | CORR | GENE | 06:11 | 06:51 | 06:45 | 87 | 421 | 15 | EXT |  | 0.89 | (c)
13556.047 | 5.266 | 5.221 | -5.774 | -5.819 | -1719 | -1466 | -1194 | 511 | 5221 | 1241 |  | CORR | GENE | 04:31 | 05:12 | 05:56 | 147 | 1052 | 20 | EXT |  | 0.91 | (c)
13556.394 | 5.613 | 5.501 | -5.427 | -5.539 | -1838 | -1489 | -1367 | 392 | 5374 | 1241 |  | CORR | GENE | 04:12 | 05:08 | 05:28 | 165 | 942 | 23 | EXT |  | 0.92 | (c)
13556.559 | 5.778 | 5.764 | -5.262 | -5.276 | -716 | -574 | -609 | 502 | 5136 | 1241 |  | CORR | GENE | 07:13 | 07:36 | 07:30 | 140 | 214 | 11 | EXT |  | 0.9 | (c)
13556.716 | 5.935 | 5.819 | -5.105 | -5.221 | -150 | -122 | -126 | 101 | 5000 | 1241 |  | CORR | AXGR | 08:44 | 08:49 | 08:48 | 221 | 49 | 15 | EXT |  | 0.92 | (c)
13556.905 | 6.124 | 6.082 | -4.916 | -4.958 | -652 | -257 | -329 | 6 | 4839 | 1241 |  | CORR | GENE | 07:23 | 08:27 | 08:15 | 119 | 646 | 24 | EXT |  | 0.91 | (c)
13557.795 | 7.014 | 6.746 | -4.026 | -4.294 | -422 | -405 | -397 | 372 | 3994 | 1241 |  | CORR | AXGR | 08:00 | 08:03 | 08:04 | 300 | 50 | 14 | EXT |  | 0.93 | (c)
13557.886 | 7.105 | 7.073 | -3.935 | -3.967 | -557 | -419 | -389 | 221 | 3909 | 1241 |  | CORR | GENE | 07:39 | 08:01 | 08:06 | 58 | 335 | 22 | EXT |  | 0.89 | (c)
13558.244 | 7.463 | 7.436 | -3.577 | -3.604 | -529 | -439 | -419 | 310 | 3535 | 1241 |  | CORR | GENE | 07:43 | 07:58 | 08:01 | 69 | 220 | 15 | EXT |  | 0.89 | (c)
13558.479 | 7.698 | 7.644 | -3.342 | -3.396 | -1561 | -1492 | -1490 | 670 | 3317 | 1241 |  | CORR | GENE | 04:57 | 05:08 | 05:08 | 79 | 141 | 13 | EXT |  | 0.89 | (c)
13558.585 | 7.804 | 7.778 | -3.236 | -3.262 | -361 | -267 | -267 | 173 | 3193 | 1241 |  | CORR | GENE | 08:10 | 08:25 | 08:25 | 69 | 188 | 15 | EXT |  | 0.89 | (c)
13558.593 | 7.812 | 7.791 | -3.228 | -3.249 | -1590 | -1505 | -1513 | 641 | 3190 | 1241 |  | CORR | GENE | 04:52 | 05:06 | 05:04 | 59 | 153 | 16 | EXT |  | 0.89 | (c)
13561.338 | 10.557 | 10.285 | -0.483 | -0.755 | -2151 | -2138 | -2129 | 80 | 326 | 1241 |  | CORR | AXGR | 03:21 | 03:23 | 03:25 | 429 | 45 | 12 | EXT |  | 0.94 | (c)
13561.821 | 0 | -0.022 | -10.905 | -10.927 | 297 | 1122 | 1118 | 297 |  | 1242 | Нарушение формы кольцевого шва | GWAN |  | 03:49 | 06:02 | 06:01 | 0 | 1641 |  | EXT | Нарушение формы кольцевого шва Аномалия находится на отводе. |  | (c)
13561.821 | 0 | -0.035 | -10.905 | -10.94 | -1687 | -1297 | -991 | 294 |  | 1242 | Нарушение формы кольцевого шва | GWAN |  | 10:29 | 11:32 | 12:21 | 0 | 1393 |  | EXT | Нарушение формы кольцевого шва Аномалия находится на отводе. |  | (c)
13575.023 | 2.297 | 2.256 | -8.758 | -8.799 | 70 | 174 | 212 | 70 | 2256 | 1243 |  | CORR | GENE | 02:54 | 03:10 | 03:17 | 67 | 285 | 13 | EXT |  | 0.89 | (c)
13577.711 | 4.985 | 4.918 | -6.07 | -6.137 | 901 | 1227 | 1215 | 901 | 4918 | 1243 |  | CORR | GENE | 05:08 | 06:00 | 05:59 | 125 | 628 | 13 | EXT |  | 0.9 | (c)
13578.311 | 5.585 | 5.542 | -5.47 | -5.513 | -2182 | -1770 | -1895 | 1608 | 5387 | 1243 |  | CORR | GENE | 08:50 | 09:57 | 09:37 | 126 | 574 | 18 | EXT |  | 0.9 | (c)
13578.604 | 5.878 | 5.829 | -5.177 | -5.226 | 1777 | -2137 | -2160 | 1636 | 4927 | 1243 |  | CORR | GENE | 07:29 | 08:57 | 08:54 | 299 | 1049 | 18 | EXT |  | 0.95 | (c)
13578.947 | 6.221 | 6.145 | -4.834 | -4.91 | 125 | 995 | 815 | 125 | 4629 | 1243 |  | CORR | GENE | 03:03 | 05:23 | 04:54 | 281 | 1380 | 16 | EXT |  | 0.93 | (c)
13579.179 | 6.453 | 6.439 | -4.602 | -4.616 | 2117 | -1919 | -2091 | 1838 | 4557 | 1243 |  | CORR | GENE | 08:24 | 09:33 | 09:05 | 59 | 505 | 15 | EXT |  | 0.89 | (c)
13579.413 | 6.687 | 6.607 | -4.368 | -4.448 | -201 | -171 | -174 | 146 | 4177 | 1243 |  | CORR | AXGR | 02:10 | 02:15 | 02:14 | 271 | 55 | 10 | EXT |  | 0.91 | (c)
13579.52 | 6.794 | 6.752 | -4.261 | -4.303 | 1974 | -1866 | -2113 | 1738 | 4136 | 1243 |  | CORR | GENE | 08:01 | 09:41 | 09:01 | 167 | 749 | 15 | EXT |  | 0.91 | (c)
13579.728 | 7.002 | 6.985 | -4.053 | -4.07 | 1325 | 1509 | 1548 | 1325 | 3956 | 1243 |  | CORR | GENE | 06:16 | 06:46 | 06:52 | 114 | 445 | 12 | EXT |  | 0.89 | (c)
13579.774 | 7.048 | 7.029 | -4.007 | -4.026 | -148 | -60 | -58 | 0 | 3945 | 1243 |  | CORR | GENE | 02:19 | 02:33 | 02:33 | 81 | 179 | 13 | EXT |  | 0.89 | (c)
13584.648 | 0.867 | 0.839 | -10.303 | -10.331 | -1937 | -1768 | -1805 | 293 | 839 | 1244 |  | CORR | GENE | 08:36 | 09:03 | 08:57 | 57 | 266 | 10 | EXT |  | 0.89 | (c)
13586.693 | 2.912 | 2.89 | -8.258 | -8.28 | 423 | 576 | 553 | 423 | 2890 | 1244 |  | CORR | CIGR | 02:57 | 03:22 | 03:18 | 38 | 260 | 11 | EXT |  | 0.89 | (c)
13588.408 | 4.627 | 4.583 | -6.543 | -6.587 | -2209 | -2094 | -2066 | 22 | 4583 | 1244 |  | CORR | GENE | 07:52 | 08:11 | 08:15 | 80 | 286 | 10 | EXT |  | 0.89 | (c)
13589.22 | 5.439 | 5.332 | -5.731 | -5.838 | 2197 | -1986 | -1846 | 0 | 5332 | 1244 |  | CORR | GENE | 07:43 | 08:28 | 08:51 | 162 | 836 | 13 | EXT |  | 0.9 | (c)
13589.928 | 6.147 | 6.138 | -5.023 | -5.032 | -1626 | -1364 | -1459 | 605 | 4981 | 1244 |  | CORR | CIGR | 09:26 | 10:08 | 09:53 | 51 | 333 | 10 | EXT |  | 0.89 | (c)
13591.605 | 7.824 | 7.789 | -3.346 | -3.381 | -1697 | -1474 | -1515 | 533 | 3289 | 1244 |  | CORR | GENE | 09:15 | 09:51 | 09:44 | 92 | 365 | 11 | EXT |  | 0.89 | (c)
13592.461 | 8.68 | 8.655 | -2.49 | -2.515 | -2109 | -1577 | -1739 | 122 | 2382 | 1244 |  | CORR | GENE | 08:08 | 09:34 | 09:08 | 133 | 739 | 14 | EXT |  | 0.9 | (c)
13594.068 | 10.287 | 10.124 | -0.883 | -1.046 | -1618 | -1595 | -1587 | 612 | 663 | 1244 |  | CORR | GENE | 09:27 | 09:31 | 09:32 | 383 | 63 | 13 | EXT |  | 0.94 | (c)
13594.118 | 10.337 | 10.319 | -0.833 | -0.851 | -1857 | -1613 | -1686 | 374 | 788 | 1244 |  | CORR | GENE | 08:49 | 09:28 | 09:17 | 63 | 342 | 11 | EXT |  | 0.89 | (c)
13594.538 | 10.757 | 10.726 | -0.413 | -0.444 | -2047 | -1784 | -1865 | 184 | 378 | 1244 |  | CORR | GENE | 08:18 | 09:01 | 08:48 | 66 | 364 | 13 | EXT |  | 0.89 | (c)
13594.917 | 11.136 | 11.118 | -0.034 | -0.052 | -1554 | -1451 | -1381 | 677 | 24 | 1244 |  | CORR | CIGR | 09:38 | 09:54 | 10:06 | 28 | 345 | 15 | EXT |  | 0.89 | (c)
13594.974 | 0.023 | 0.011 | -11.307 | -11.319 | -398 | -315 | -282 | 165 | 11 | 1245 |  | CORR | GENE | 09:56 | 10:10 | 10:15 | 72 | 233 | 11 | EXT |  | 0.89 | (c)
13595.381 | 0.43 | 0.415 | -10.9 | -10.915 | -484 | -379 | -393 | 302 | 415 | 1245 |  | CORR | CIGR | 09:42 | 09:59 | 09:57 | 35 | 182 | 10 | EXT |  | 0.89 | (c)
13595.796 | 0.845 | 0.796 | -10.485 | -10.534 | -1184 | -637 | -761 | 337 | 796 | 1245 |  | CORR | GENE | 07:49 | 09:18 | 08:58 | 149 | 847 | 11 | EXT |  | 0.9 | (c)
13596.04 | 1.089 | 1.031 | -10.241 | -10.299 | -883 | -722 | -718 | 552 | 1031 | 1245 |  | CORR | GENE | 08:38 | 09:04 | 09:05 | 97 | 331 | 14 | EXT |  | 0.89 | (c)
13596.076 | 1.125 | 1.074 | -10.205 | -10.256 | 1288 | 1433 | 1484 | 550 | 1074 | 1245 |  | CORR | GENE | 02:28 | 02:52 | 03:00 | 68 | 393 | 12 | EXT |  | 0.89 | (c)
13596.652 | 1.701 | 1.614 | -9.629 | -9.716 | -1155 | -824 | -777 | 399 | 1614 | 1245 |  | CORR | GENE | 07:54 | 08:48 | 08:55 | 154 | 756 | 15 | EXT |  | 0.9 | (c)
13597.083 | 2.132 | 2.103 | -9.198 | -9.227 | -710 | -533 | -533 | 355 | 2103 | 1245 |  | CORR | GENE | 09:06 | 09:34 | 09:35 | 64 | 354 | 10 | EXT |  | 0.89 | (c)
13597.399 | 2.448 | 2.429 | -8.882 | -8.901 | -1177 | -365 | -718 | 260 | 2429 | 1245 |  | CORR | GENE | 07:50 | 10:02 | 09:05 | 168 | 917 | 11 | EXT |  | 0.9 | (c)
13598.279 | 3.328 | 3.296 | -8.002 | -8.034 | -807 | -540 | -604 | 401 | 3296 | 1245 |  | CORR | GENE | 08:50 | 09:33 | 09:23 | 74 | 406 | 19 | EXT |  | 0.89 | (c)
13598.413 | 3.462 | 3.375 | -7.868 | -7.955 | 1165 | 1350 | 1466 | 463 | 3375 | 1245 |  | CORR | GENE | 02:09 | 02:38 | 02:57 | 122 | 602 | 14 | EXT |  | 0.9 | (c)
13598.413 | 3.462 | 3.441 | -7.868 | -7.889 | -1321 | -1252 | -1220 | 909 | 3441 | 1245 |  | CORR | CIGR | 07:27 | 07:38 | 07:44 | 53 | 202 | 10 | EXT |  | 0.89 | (c)
13598.675 | 3.724 | 3.706 | -7.606 | -7.624 | 1539 | 1625 | 1627 | 517 | 3706 | 1245 |  | CORR | CIGR | 03:09 | 03:23 | 03:23 | 53 | 174 | 12 | EXT |  | 0.89 | (c)
13599.156 | 4.205 | 4.178 | -7.125 | -7.152 | -1313 | -770 | -999 | 685 | 4178 | 1245 |  | CORR | GENE | 07:29 | 08:56 | 08:19 | 152 | 628 | 15 | EXT |  | 0.9 | (c)
13599.895 | 4.944 | 4.902 | -6.386 | -6.428 | -1124 | -384 | -643 | 162 | 4902 | 1245 |  | CORR | GENE | 07:59 | 09:58 | 09:17 | 178 | 962 | 11 | EXT |  | 0.9 | (c)
13600.113 | 5.162 | 5.14 | -6.168 | -6.19 | -324 | -246 | -246 | 168 | 5140 | 1245 |  | CORR | CIGR | 10:08 | 10:21 | 10:21 | 38 | 156 | 10 | EXT |  | 0.89 | (c)
13600.292 | 5.341 | 5.324 | -5.989 | -6.006 | -1074 | -477 | -704 | 333 | 5324 | 1245 |  | CORR | GENE | 08:07 | 09:43 | 09:07 | 129 | 741 | 15 | EXT |  | 0.9 | (c)
13600.743 | 5.792 | 5.726 | -5.538 | -5.604 | -510 | -436 | -325 | 139 | 5520 | 1245 |  | CORR | GENE | 09:38 | 09:50 | 10:08 | 84 | 371 | 14 | EXT |  | 0.89 | (c)
13600.941 | 5.99 | 5.959 | -5.34 | -5.371 | 1550 | 2063 | 1896 | 0 | 5254 | 1245 |  | CORR | GENE | 03:11 | 04:33 | 04:07 | 117 | 693 | 10 | EXT |  | 0.89 | (c)
13601.348 | 6.397 | 6.365 | -4.933 | -4.965 | 1550 | 2048 | 1876 | 29 | 4839 | 1245 |  | CORR | GENE | 03:11 | 04:31 | 04:03 | 126 | 651 | 11 | EXT |  | 0.89 | (c)
13601.642 | 6.691 | 6.658 | -4.639 | -4.672 | 1055 | 1190 | 1183 | 919 | 4619 | 1245 |  | CORR | CIGR | 01:51 | 02:13 | 02:11 | 53 | 256 | 11 | EXT |  | 0.89 | (c)
13601.741 | 6.79 | 6.581 | -4.54 | -4.749 | -1530 | -1307 | -905 | 280 | 4492 | 1245 |  | CORR | GENE | 06:53 | 07:30 | 08:34 | 257 | 1250 | 15 | EXT |  | 0.92 | (c)
13601.872 | 6.921 | 6.902 | -4.409 | -4.428 | 1124 | 1212 | 1262 | 830 | 4387 | 1245 |  | CORR | CIGR | 02:02 | 02:16 | 02:24 | 41 | 277 | 14 | EXT |  | 0.89 | (c)
13601.97 | 7.019 | 7.003 | -4.311 | -4.327 | 1239 | 1817 | 1565 | 338 | 4224 | 1245 |  | CORR | GENE | 02:20 | 03:54 | 03:13 | 103 | 653 | 13 | EXT |  | 0.89 | (c)
13602.124 | 7.173 | 7.146 | -4.157 | -4.184 | -848 | -720 | -715 | 583 | 4124 | 1245 |  | CORR | GENE | 08:44 | 09:04 | 09:05 | 60 | 265 | 10 | EXT |  | 0.89 | (c)
13602.218 | 7.267 | 7.171 | -4.063 | -4.159 | 1636 | 1825 | 1963 | 0 | 4045 | 1245 |  | CORR | GENE | 03:24 | 03:55 | 04:17 | 114 | 655 | 12 | EXT |  | 0.89 | (c)
13602.471 | 7.52 | 7.468 | -3.81 | -3.862 | -1261 | -804 | -888 | 514 | 3731 | 1245 |  | CORR | GENE | 07:37 | 08:51 | 08:37 | 131 | 746 | 15 | EXT |  | 0.9 | (c)
13602.557 | 7.606 | 7.448 | -3.724 | -3.882 | 1031 | 1403 | 1627 | 7 | 3652 | 1245 |  | CORR | GENE | 01:47 | 02:47 | 03:23 | 230 | 1193 | 10 | EXT |  | 0.91 | (c)
13602.82 | 7.869 | 7.837 | -3.461 | -3.493 | 1243 | 1700 | 1557 | 360 | 3374 | 1245 |  | CORR | GENE | 02:21 | 03:35 | 03:12 | 119 | 627 | 13 | EXT |  | 0.89 | (c)
13603.096 | 8.145 | 8.078 | -3.185 | -3.252 | 1319 | 1556 | 1593 | 363 | 3156 | 1245 |  | CORR | GENE | 02:33 | 03:12 | 03:18 | 96 | 549 | 14 | EXT |  | 0.89 | (c)
13603.259 | 8.308 | 8.275 | -3.022 | -3.055 | -772 | -571 | -589 | 406 | 2964 | 1245 |  | CORR | GENE | 08:56 | 09:28 | 09:25 | 91 | 366 | 10 | EXT |  | 0.89 | (c)
13603.387 | 8.436 | 8.337 | -2.894 | -2.993 | 1140 | 1438 | 1515 | 341 | 2787 | 1245 |  | CORR | GENE | 02:04 | 02:53 | 03:05 | 206 | 749 | 12 | EXT |  | 0.91 | (c)
13603.706 | 8.755 | 8.667 | -2.575 | -2.663 | 1190 | 1265 | 1395 | 630 | 2542 | 1245 |  | CORR | GENE | 02:12 | 02:25 | 02:46 | 121 | 411 | 13 | EXT |  | 0.9 | (c)
13604.136 | 9.185 | 9.106 | -2.145 | -2.224 | -865 | -780 | -628 | 391 | 2134 | 1245 |  | CORR | GENE | 08:41 | 08:55 | 09:19 | 90 | 475 | 12 | EXT |  | 0.89 | (c)
13604.174 | 9.223 | 9.186 | -2.107 | -2.144 | 1126 | 1449 | 1408 | 540 | 2032 | 1245 |  | CORR | GENE | 02:02 | 02:54 | 02:48 | 112 | 565 | 11 | EXT |  | 0.89 | (c)
13604.178 | 9.227 | 9.151 | -2.103 | -2.179 | -794 | -776 | -763 | 733 | 1878 | 1245 |  | CORR | GENE | 08:52 | 08:55 | 08:57 | 301 | 61 | 11 | EXT |  | 0.92 | (c)
13604.374 | 9.423 | 9.363 | -1.907 | -1.967 | 1129 | 1419 | 1478 | 404 | 1854 | 1245 |  | CORR | GENE | 02:03 | 02:49 | 02:59 | 113 | 698 | 15 | EXT |  | 0.9 | (c)
13604.692 | 9.741 | 9.675 | -1.589 | -1.655 | 1468 | 1795 | 1813 | 72 | 1498 | 1245 |  | CORR | GENE | 02:57 | 03:50 | 03:53 | 157 | 690 | 15 | EXT |  | 0.9 | (c)
13604.991 | 10.04 | 9.954 | -1.29 | -1.376 | -1286 | -927 | -925 | 563 | 1199 | 1245 |  | CORR | GENE | 07:33 | 08:31 | 08:31 | 177 | 723 | 15 | EXT |  | 0.91 | (c)
13605.247 | 10.296 | 10.248 | -1.034 | -1.082 | 1695 | 2210 | 1960 | 5 | 984 | 1245 |  | CORR | GENE | 03:34 | 04:57 | 04:17 | 98 | 531 | 12 | EXT |  | 0.89 | (c)
13605.503 | 10.552 | 10.506 | -0.778 | -0.824 | 1767 | 2023 | 1974 | 50 | 750 | 1245 |  | CORR | GENE | 03:46 | 04:27 | 04:19 | 74 | 414 | 10 | EXT |  | 0.89 | (c)
13605.819 | 10.868 | 10.777 | -0.462 | -0.553 | -1216 | -942 | -841 | 466 | 404 | 1245 |  | CORR | GENE | 07:44 | 08:28 | 08:45 | 149 | 751 | 15 | EXT |  | 0.9 | (c)
13606.005 | 11.054 | 10.93 | -0.276 | -0.4 | 1387 | 1675 | 1833 | 0 | 268 | 1245 |  | CORR | GENE | 02:44 | 03:31 | 03:56 | 132 | 892 | 13 | EXT |  | 0.9 | (c)
13606.565 | 0.284 | 0.282 | -10.931 | -10.933 | 1491 | 1570 | 1722 | 278 | 282 | 1246 |  | CORR | GENE | 02:40 | 02:53 | 03:18 | 126 | 462 | 13 | EXT |  | 0.9 | (c)
13606.644 | 0.363 | 0.309 | -10.852 | -10.906 | -1157 | -749 | -792 | 427 | 309 | 1246 |  | CORR | GENE | 07:33 | 08:39 | 08:32 | 125 | 730 | 12 | EXT |  | 0.89 | (c)
13606.754 | 0.473 | 0.356 | -10.742 | -10.859 | 2158 | 2174 | 2188 | 13 | 356 | 1246 |  | CORR | GENE | 04:28 | 04:31 | 04:33 | 472 | 60 | 11 | EXT |  | 0.94 | (c)
13606.934 | 0.653 | 0.608 | -10.562 | -10.607 | 1789 | 2095 | 1955 | 111 | 608 | 1246 |  | CORR | GENE | 03:28 | 04:18 | 03:55 | 67 | 331 | 10 | EXT |  | 0.89 | (c)
13607.182 | 0.901 | 0.867 | -10.314 | -10.348 | 1545 | 1652 | 1634 | 507 | 867 | 1246 |  | CORR | GENE | 02:49 | 03:06 | 03:03 | 75 | 179 | 12 | EXT |  | 0.89 | (c)
13607.48 | 1.199 | 1.093 | -10.016 | -10.122 | -1701 | -832 | -995 | 289 | 1093 | 1246 |  | CORR | GENE | 06:05 | 08:25 | 07:59 | 261 | 1413 | 14 | EXT |  | 0.92 | (c)
13607.499 | 1.218 | 1.201 | -9.997 | -10.014 | 1279 | 1556 | 1508 | 495 | 1201 | 1246 |  | CORR | GENE | 02:06 | 02:51 | 02:43 | 79 | 457 | 10 | EXT |  | 0.89 | (c)
13608.057 | 1.776 | 1.697 | -9.439 | -9.518 | 1402 | 1512 | 1507 | 619 | 1697 | 1246 |  | CORR | GENE | 02:26 | 02:44 | 02:43 | 119 | 209 | 13 | EXT |  | 0.89 | (c)
13608.219 | 1.938 | 1.916 | -9.277 | -9.299 | 1564 | 1674 | 1904 | 0 | 1916 | 1246 |  | CORR | GENE | 02:52 | 03:10 | 03:47 | 135 | 681 | 14 | EXT |  | 0.9 | (c)
13608.3 | 2.019 | 1.932 | -9.196 | -9.283 | -1198 | -724 | -739 | 281 | 1932 | 1246 |  | CORR | GENE | 07:26 | 08:43 | 08:40 | 171 | 917 | 16 | EXT |  | 0.91 | (c)
13608.601 | 2.32 | 2.238 | -8.895 | -8.977 | 1744 | 2066 | 2036 | 0 | 2238 | 1246 |  | CORR | GENE | 03:21 | 04:13 | 04:08 | 116 | 584 | 13 | EXT |  | 0.89 | (c)
13608.767 | 2.486 | 2.405 | -8.729 | -8.81 | 2149 | 2199 | 2179 | 20 | 2405 | 1246 |  | CORR | GENE | 04:26 | 04:35 | 04:31 | 329 | 61 | 15 | EXT |  | 0.94 | (c)
13609.129 | 2.848 | 2.792 | -8.367 | -8.423 | -1035 | -690 | -752 | 469 | 2792 | 1246 |  | CORR | GENE | 07:53 | 08:48 | 08:38 | 137 | 566 | 13 | EXT |  | 0.9 | (c)
13609.312 | 3.031 | 2.962 | -8.184 | -8.253 | 1577 | 1895 | 1898 | 11 | 2962 | 1246 |  | CORR | GENE | 02:54 | 03:46 | 03:46 | 129 | 642 | 14 | EXT |  | 0.9 | (c)
13609.999 | 3.718 | 3.588 | -7.497 | -7.627 | -1106 | -858 | -638 | 171 | 3588 | 1246 |  | CORR | GENE | 07:41 | 08:21 | 08:57 | 172 | 934 | 15 | EXT |  | 0.91 | (c)
13610.125 | 3.844 | 3.794 | -7.371 | -7.421 | 1778 | 1923 | 2042 | 0 | 3794 | 1246 |  | CORR | GENE | 03:27 | 03:50 | 04:09 | 70 | 528 | 10 | EXT |  | 0.89 | (c)
13610.328 | 4.047 | 3.987 | -7.168 | -7.228 | 1779 | 1820 | 1962 | 86 | 3987 | 1246 |  | CORR | GENE | 03:27 | 03:33 | 03:56 | 81 | 366 | 14 | EXT |  | 0.89 | (c)
13610.434 | 4.153 | 4.024 | -7.062 | -7.191 | -843 | -511 | -566 | 289 | 4024 | 1246 |  | CORR | GENE | 08:24 | 09:17 | 09:08 | 174 | 555 | 13 | EXT |  | 0.9 | (c)
13610.833 | 4.552 | 4.432 | -6.663 | -6.783 | -1309 | -871 | -779 | 250 | 4432 | 1246 |  | CORR | GENE | 07:08 | 08:19 | 08:34 | 197 | 1059 | 16 | EXT |  | 0.91 | (c)
13610.857 | 4.576 | 4.498 | -6.639 | -6.717 | 1325 | 1530 | 1589 | 378 | 4498 | 1246 |  | CORR | GENE | 02:13 | 02:46 | 02:56 | 110 | 527 | 10 | EXT |  | 0.89 | (c)
13611.079 | 4.798 | 4.644 | -6.417 | -6.571 | -552 | -412 | -369 | 186 | 4644 | 1246 |  | CORR | GENE | 09:11 | 09:33 | 09:40 | 401 | 365 | 15 | EXT |  | 0.95 | (c)
13611.396 | 5.115 | 4.969 | -6.1 | -6.246 | 1317 | 1596 | 1750 | 47 | 4969 | 1246 |  | CORR | GENE | 02:12 | 02:57 | 03:22 | 225 | 867 | 11 | EXT |  | 0.91 | (c)
13611.68 | 5.399 | 5.374 | -5.816 | -5.841 | 1264 | 1584 | 1533 | 429 | 5374 | 1246 |  | CORR | GENE | 02:04 | 02:55 | 02:47 | 105 | 538 | 13 | EXT |  | 0.89 | (c)
13612.019 | 5.738 | 5.671 | -5.477 | -5.544 | -1223 | -754 | -815 | 408 | 5403 | 1246 |  | CORR | GENE | 07:22 | 08:38 | 08:28 | 141 | 815 | 12 | EXT |  | 0.9 | (c)
13612.062 | 5.781 | 5.746 | -5.434 | -5.469 | 1169 | 1471 | 1425 | 551 | 5389 | 1246 |  | CORR | GENE | 01:48 | 02:37 | 02:30 | 80 | 510 | 12 | EXT |  | 0.89 | (c)
13612.489 | 6.208 | 6.104 | -5.007 | -5.111 | -1155 | -724 | -683 | 212 | 4921 | 1246 |  | CORR | GENE | 07:33 | 08:43 | 08:49 | 190 | 943 | 15 | EXT |  | 0.91 | (c)
13612.869 | 6.588 | 6.564 | -4.627 | -4.651 | -904 | -763 | -782 | 660 | 4587 | 1246 |  | CORR | GENE | 08:14 | 08:37 | 08:33 | 64 | 244 | 14 | EXT |  | 0.89 | (c)
13613.337 | 7.056 | 7.016 | -4.159 | -4.199 | -1215 | -761 | -755 | 295 | 3760 | 1246 |  | CORR | GENE | 07:24 | 08:37 | 08:38 | 439 | 920 | 19 | EXT |  | 0.98 | (c)
13613.911 | 7.63 | 7.508 | -3.585 | -3.707 | 1671 | 1703 | 1704 | 493 | 3396 | 1246 |  | CORR | GENE | 03:09 | 03:15 | 03:15 | 311 | 66 | 13 | EXT |  | 0.93 | (c)
13614.049 | 7.768 | 7.679 | -3.447 | -3.536 | -1099 | -1038 | -640 | 181 | 3374 | 1246 |  | CORR | GENE | 07:42 | 07:52 | 08:56 | 162 | 918 | 13 | EXT |  | 0.9 | (c)
13614.398 | 8.117 | 8.085 | -3.098 | -3.13 | 1831 | 1935 | 1984 | 95 | 3065 | 1246 |  | CORR | GENE | 03:35 | 03:52 | 03:60 | 65 | 305 | 12 | EXT |  | 0.89 | (c)
13614.915 | 8.634 | 8.527 | -2.581 | -2.688 | -1036 | -767 | -633 | 229 | 2528 | 1246 |  | CORR | GENE | 07:52 | 08:36 | 08:58 | 160 | 807 | 10 | EXT |  | 0.9 | (c)
13615.792 | 9.511 | 9.488 | -1.704 | -1.727 | 1415 | 1526 | 1575 | 496 | 1665 | 1246 |  | CORR | GENE | 02:28 | 02:46 | 02:54 | 62 | 319 | 11 | EXT |  | 0.89 | (c)
13616.491 | 10.21 | 10.156 | -1.005 | -1.059 | -562 | -381 | -375 | 189 | 975 | 1246 |  | CORR | GENE | 09:09 | 09:38 | 09:39 | 84 | 372 | 13 | EXT |  | 0.89 | (c)
13616.671 | 10.39 | 10.374 | -0.825 | -0.841 | 1424 | 1819 | 1704 | 246 | 771 | 1246 |  | CORR | GENE | 02:29 | 03:33 | 03:15 | 70 | 560 | 15 | EXT |  | 0.89 | (c)
13618.163 | 0.667 | 0.611 | -10.643 | -10.699 | 1777 | 1933 | 2001 | 1777 | 611 | 1247 |  | CORR | GENE | 08:15 | 08:40 | 08:51 | 112 | 447 | 10 | EXT |  | 0.89 | (c)
13618.681 | 1.185 | 1.098 | -10.125 | -10.212 | -660 | -563 | -368 | 76 | 1098 | 1247 |  | CORR | GENE | 01:41 | 01:57 | 02:28 | 126 | 584 | 15 | EXT |  | 0.9 | (c)
13618.799 | 1.303 | 1.173 | -10.007 | -10.137 | 1816 | 1852 | 2122 | 1816 | 1173 | 1247 |  | CORR | GENE | 08:21 | 08:27 | 09:10 | 221 | 612 | 10 | EXT |  | 0.91 | (c)
13618.878 | 1.382 | 1.279 | -9.928 | -10.031 | 616 | 1052 | 1142 | 616 | 1279 | 1247 |  | CORR | GENE | 05:07 | 06:17 | 06:32 | 139 | 1053 | 14 | EXT |  | 0.9 | (c)
13619.083 | 1.587 | 1.507 | -9.723 | -9.803 | 330 | 1846 | 1269 | 330 | 1507 | 1247 |  | CORR | GENE | 04:21 | 08:26 | 06:52 | 345 | 1878 | 12 | EXT |  | 0.93 | (c)
13619.084 | 1.588 | 1.546 | -9.722 | -9.764 | -566 | -222 | -294 | 23 | 1546 | 1247 |  | CORR | GENE | 01:56 | 02:52 | 02:40 | 92 | 543 | 10 | EXT |  | 0.89 | (c)
13619.529 | 2.033 | 1.974 | -9.277 | -9.336 | -846 | -633 | -602 | 358 | 1974 | 1247 |  | CORR | GENE | 01:11 | 01:46 | 01:50 | 101 | 488 | 10 | EXT |  | 0.89 | (c)
13619.922 | 2.426 | 2.387 | -8.884 | -8.923 | -598 | -505 | -391 | 184 | 2387 | 1247 |  | CORR | GENE | 01:51 | 02:06 | 02:25 | 59 | 414 | 11 | EXT |  | 0.89 | (c)
13620.164 | 2.668 | 2.377 | -8.642 | -8.933 | -99 | -55 | -72 | 45 | 2377 | 1247 |  | CORR | AXGR | 03:12 | 03:19 | 03:16 | 406 | 54 | 11 | EXT |  | 0.93 | (c)
13620.345 | 2.849 | 2.835 | -8.461 | -8.475 | -555 | -513 | -459 | 363 | 2835 | 1247 |  | CORR | CIGR | 01:58 | 02:05 | 02:14 | 40 | 192 | 12 | EXT |  | 0.89 | (c)
13620.452 | 2.956 | 2.819 | -8.354 | -8.491 | 2192 | -2127 | -2108 | 1948 | 2819 | 1247 |  | CORR | GENE | 09:22 | 09:44 | 09:47 | 255 | 321 | 11 | EXT |  | 0.91 | (c)
13620.543 | 3.047 | 2.964 | -8.263 | -8.346 | 661 | 1012 | 1166 | 661 | 2964 | 1247 |  | CORR | GENE | 05:14 | 06:11 | 06:36 | 114 | 1010 | 12 | EXT |  | 0.89 | (c)
13620.642 | 3.146 | 3.133 | -8.164 | -8.177 | -360 | -109 | -207 | 54 | 3133 | 1247 |  | CORR | GENE | 02:30 | 03:10 | 02:54 | 106 | 306 | 11 | EXT |  | 0.89 | (c)
13620.787 | 3.291 | 3.228 | -8.019 | -8.082 | 1336 | 1633 | 1852 | 1336 | 3228 | 1247 |  | CORR | GENE | 07:03 | 07:51 | 08:26 | 146 | 1030 | 16 | EXT |  | 0.9 | (c)
13621.17 | 3.674 | 3.484 | -7.636 | -7.826 | 1088 | 1744 | 1704 | 1088 | 3484 | 1247 |  | CORR | GENE | 06:23 | 08:09 | 08:03 | 216 | 1232 | 13 | EXT |  | 0.91 | (c)
13621.361 | 3.865 | 3.844 | -7.445 | -7.466 | 1018 | 1873 | 1520 | 1018 | 3844 | 1247 |  | CORR | GENE | 06:12 | 08:30 | 07:33 | 157 | 1006 | 15 | EXT |  | 0.91 | (c)
13621.592 | 4.096 | 4.079 | -7.214 | -7.231 | 803 | 1430 | 1198 | 803 | 4079 | 1247 |  | CORR | GENE | 05:37 | 07:18 | 06:41 | 205 | 790 | 12 | EXT |  | 0.91 | (c)
13624.985 | 7.489 | 7.375 | -3.821 | -3.935 | 1337 | 1471 | 1678 | 1337 | 3795 | 1247 |  | CORR | GENE | 07:04 | 07:25 | 07:59 | 140 | 682 | 10 | EXT |  | 0.9 | (c)
13629.031 | 0.225 | 0.14 | -11.45 | -11.535 | 1983 | 2124 | -2066 | 1655 | 140 | 1248 |  | CORR | GENE | 02:55 | 03:17 | 04:01 | 103 | 823 | 12 | EXT |  | 0.89 | (c)
13629.164 | 0.358 | 0.311 | -11.317 | -11.364 | -734 | -509 | -540 | 347 | 311 | 1248 |  | CORR | GENE | 07:36 | 08:12 | 08:07 | 83 | 387 | 11 | EXT |  | 0.89 | (c)
13629.517 | 0.711 | 0.69 | -10.964 | -10.985 | -488 | -323 | -354 | 220 | 690 | 1248 |  | CORR | CIGR | 08:16 | 08:42 | 08:37 | 43 | 268 | 11 | EXT |  | 0.89 | (c)
13629.935 | 1.129 | 1.024 | -10.546 | -10.651 | -568 | -454 | -417 | 267 | 1024 | 1248 |  | CORR | GENE | 08:03 | 08:21 | 08:27 | 129 | 301 | 14 | EXT |  | 0.9 | (c)
13633.631 | 4.825 | 4.794 | -6.85 | -6.881 | 2058 | 2228 | 2211 | 2058 | 4794 | 1248 |  | CORR | CIGR | 03:07 | 03:34 | 03:31 | 54 | 305 | 12 | EXT |  | 0.89 | (c)
13634.933 | 6.127 | 6.017 | -5.548 | -5.658 | -612 | -588 | -583 | 554 | 5180 | 1248 |  | CORR | GENE | 07:56 | 07:60 | 08:00 | 478 | 58 | 13 | EXT |  | 0.95 | (c)
13635.41 | 6.604 | 6.569 | -5.071 | -5.106 | -532 | -199 | -281 | 30 | 5035 | 1248 |  | CORR | GENE | 08:09 | 09:02 | 08:49 | 71 | 502 | 10 | EXT |  | 0.89 | (c)
13636.211 | 7.405 | 6.91 | -4.27 | -4.765 | -643 | -592 | -609 | 576 | 4269 | 1248 |  | CORR | GENE | 07:51 | 07:59 | 07:56 | 496 | 67 | 14 | EXT |  | 0.96 | (c)
13636.334 | 7.528 | 7.457 | -4.147 | -4.218 | -793 | -642 | -456 | 119 | 4111 | 1248 |  | CORR | GENE | 07:27 | 07:51 | 08:21 | 107 | 674 | 10 | EXT |  | 0.89 | (c)
13636.408 | 7.602 | 7.551 | -4.073 | -4.124 | -1472 | -1306 | -1302 | 1132 | 4023 | 1248 |  | CORR | GENE | 05:37 | 06:04 | 06:04 | 101 | 339 | 15 | EXT |  | 0.9 | (c)
13636.778 | 7.972 | 7.929 | -3.703 | -3.746 | -976 | -838 | -858 | 739 | 3662 | 1248 |  | CORR | GENE | 06:57 | 07:19 | 07:16 | 84 | 236 | 12 | EXT |  | 0.89 | (c)
13637.371 | 8.565 | 8.541 | -3.11 | -3.134 | 2048 | -2033 | -2164 | 1915 | 3078 | 1248 |  | CORR | CIGR | 03:05 | 04:06 | 03:45 | 56 | 498 | 14 | EXT |  | 0.89 | (c)
13637.913 | 9.107 | 9.059 | -2.568 | -2.616 | -718 | -232 | -344 | 0 | 2480 | 1248 |  | CORR | GENE | 07:39 | 08:57 | 08:39 | 136 | 747 | 10 | EXT |  | 0.9 | (c)
13638.126 | 9.32 | 9.274 | -2.355 | -2.401 | -2069 | -1796 | -1830 | 1591 | 2299 | 1248 |  | CORR | GENE | 04:01 | 04:45 | 04:39 | 102 | 478 | 10 | EXT |  | 0.89 | (c)
13638.415 | 9.609 | 9.579 | -2.066 | -2.096 | -1313 | -1155 | -1178 | 1043 | 2033 | 1248 |  | CORR | GENE | 06:03 | 06:28 | 06:24 | 63 | 270 | 10 | EXT |  | 0.89 | (c)
13639.161 | 10.355 | 10.246 | -1.32 | -1.429 | -1015 | -655 | -595 | 175 | 1263 | 1248 |  | CORR | GENE | 06:51 | 07:49 | 07:59 | 166 | 840 | 12 | EXT |  | 0.9 | (c)
13639.542 | 10.736 | 10.513 | -0.939 | -1.162 | -2068 | -2054 | -2036 | 2005 | 633 | 1248 |  | CORR | GENE | 04:01 | 04:03 | 04:06 | 529 | 63 | 13 | EXT |  | 0.95 | (c)
13640.525 | 0.044 | 0.031 | -11.596 | -11.609 | 1157 | 1513 | 1655 | 1157 | 31 | 1249 |  | CORR | GENE | 07:13 | 08:10 | 08:33 | 80 | 997 | 10 | EXT |  | 0.89 | (c)
13642.9 | 2.419 | 2.172 | -9.221 | -9.468 | -480 | -447 | -449 | 419 | 2172 | 1249 |  | CORR | GENE | 02:49 | 02:54 | 02:54 | 629 | 61 | 12 | EXT |  | 0.96 | (c)
13645.263 | 4.782 | 4.758 | -6.858 | -6.882 | -541 | -334 | -378 | 216 | 4758 | 1249 |  | CORR | GENE | 02:39 | 03:12 | 03:05 | 61 | 325 | 15 | EXT |  | 0.89 | (c)
13645.296 | 4.815 | 4.776 | -6.825 | -6.864 | 1535 | 1736 | 1698 | 1535 | 4776 | 1249 |  | CORR | GENE | 08:14 | 08:46 | 08:40 | 85 | 325 | 10 | EXT |  | 0.89 | (c)
13646.447 | 5.966 | 5.944 | -5.674 | -5.696 | 1956 | 2104 | 2067 | 1956 | 5598 | 1249 |  | CORR | GENE | 09:22 | 09:46 | 09:40 | 98 | 221 | 11 | EXT |  | 0.89 | (c)
13647.791 | 7.31 | 7.259 | -4.33 | -4.381 | -297 | -204 | -130 | 0 | 4313 | 1249 |  | CORR | GENE | 03:18 | 03:33 | 03:45 | 68 | 334 | 13 | EXT |  | 0.89 | (c)
13648.221 | 7.74 | 7.676 | -3.9 | -3.964 | 1442 | 1544 | 1568 | 1442 | 3882 | 1249 |  | CORR | GENE | 07:59 | 08:15 | 08:19 | 82 | 252 | 13 | EXT |  | 0.89 | (c)
13650.206 | 9.725 | 9.706 | -1.915 | -1.934 | -278 | -213 | -206 | 135 | 1903 | 1249 |  | CORR | CIGR | 03:21 | 03:32 | 03:33 | 31 | 143 | 13 | EXT |  | 0.89 | (c)
13650.653 | 10.172 | 10.139 | -1.468 | -1.501 | -447 | -362 | -322 | 197 | 1454 | 1249 |  | CORR | CIGR | 02:54 | 03:08 | 03:14 | 47 | 251 | 10 | EXT |  | 0.89 | (c)
13654.265 | 2.144 | 2.097 | -8.896 | -8.943 | -557 | -100 | -195 | 0 | 2097 | 1250 |  | CORR | GENE | 02:45 | 03:59 | 03:43 | 223 | 724 | 11 | EXT |  | 0.91 | (c)
13655.207 | 3.086 | 3.059 | -7.954 | -7.981 | -390 | -111 | -174 | 0 | 3059 | 1250 |  | CORR | GENE | 03:12 | 03:57 | 03:47 | 70 | 433 | 10 | EXT |  | 0.89 | (c)
13656.665 | 4.544 | 4.528 | -6.496 | -6.512 | 973 | 1030 | 1032 | 973 | 4528 | 1250 |  | CORR | CIGR | 06:52 | 07:01 | 07:01 | 31 | 118 | 10 | EXT |  | 0.89 | (c)
13659.495 | 7.374 | 7.327 | -3.666 | -3.713 | 391 | 590 | 566 | 391 | 3648 | 1250 |  | CORR | GENE | 05:18 | 05:50 | 05:46 | 65 | 351 | 10 | EXT |  | 0.89 | (c)
13660.184 | 8.063 | 8.026 | -2.977 | -3.014 | -145 | -66 | -74 | 3 | 2949 | 1250 |  | CORR | GENE | 03:51 | 04:04 | 04:03 | 65 | 142 | 10 | EXT |  | 0.89 | (c)
13660.201 | 8.08 | 8.048 | -2.96 | -2.992 | 497 | 608 | 663 | 497 | 2908 | 1250 |  | CORR | GENE | 05:35 | 05:53 | 06:02 | 84 | 332 | 12 | EXT |  | 0.89 | (c)
13660.598 | 8.477 | 8.455 | -2.563 | -2.585 | -242 | -114 | -127 | 12 | 2553 | 1250 |  | CORR | CIGR | 03:36 | 03:56 | 03:54 | 32 | 230 | 11 | EXT |  | 0.89 | (c)
13661.04 | 8.919 | 8.898 | -2.121 | -2.142 | -391 | -311 | -299 | 206 | 2103 | 1250 |  | CORR | CIGR | 03:12 | 03:25 | 03:27 | 39 | 185 | 10 | EXT |  | 0.89 | (c)
13665.884 | 2.723 | 2.651 | -8.202 | -8.274 | -858 | -848 | -837 | 816 | 2651 | 1251 |  | CORR | AXGR | 08:53 | 08:54 | 08:56 | 131 | 42 | 13 | EXT |  | 0.9 | (c)
13666.144 | 2.983 | 2.935 | -7.942 | -7.99 | -1039 | -964 | -959 | 878 | 2935 | 1251 |  | CORR | GENE | 08:23 | 08:36 | 08:36 | 72 | 161 | 14 | EXT |  | 0.89 | (c)
13668.166 | 5.005 | 4.986 | -5.92 | -5.939 | -698 | -609 | -608 | 519 | 4986 | 1251 |  | CORR | CIGR | 09:18 | 09:33 | 09:33 | 35 | 179 | 10 | EXT |  | 0.89 | (c)
13674.465 | 0.379 | 0.16 | -10.481 | -10.7 | -66 | -48 | -47 | 29 | 160 | 1252 |  | CORR | AXGR | 08:09 | 08:12 | 08:12 | 501 | 38 | 12 | EXT |  | 0.95 | (c)
13674.705 | 0.619 | 0.537 | -10.241 | -10.323 | -669 | -481 | -384 | 98 | 537 | 1252 |  | CORR | GENE | 06:32 | 07:02 | 07:18 | 110 | 571 | 15 | EXT |  | 0.9 | (c)
13675.297 | 1.211 | 0.959 | -9.649 | -9.901 | -77 | -50 | -53 | 28 | 959 | 1252 |  | CORR | AXGR | 08:07 | 08:11 | 08:11 | 541 | 49 | 12 | EXT |  | 0.95 | (c)
13675.938 | 1.852 | 1.77 | -9.008 | -9.09 | -62 | -41 | -46 | 30 | 1770 | 1252 |  | CORR | AXGR | 08:10 | 08:13 | 08:12 | 366 | 32 | 10 | EXT |  | 0.92 | (c)
13677.473 | 3.387 | 3.338 | -7.473 | -7.522 | -1897 | -1811 | -1762 | 1627 | 3338 | 1252 |  | CORR | GENE | 03:13 | 03:27 | 03:35 | 61 | 270 | 11 | EXT |  | 0.89 | (c)
13679.174 | 5.088 | 5.05 | -5.772 | -5.81 | 2173 | -1955 | -2013 | 1738 | 5050 | 1252 |  | CORR | GENE | 02:10 | 03:04 | 02:55 | 94 | 551 | 11 | EXT |  | 0.89 | (c)
13681.739 | 7.653 | 7.601 | -3.207 | -3.259 | -121 | -53 | -23 | 0 | 3196 | 1252 |  | CORR | GENE | 07:60 | 08:11 | 08:16 | 63 | 196 | 10 | EXT |  | 0.89 | (c)
13682.546 | 8.46 | 8.435 | -2.4 | -2.425 | 1 | 100 | 106 | 1 | 2380 | 1252 |  | CORR | CIGR | 08:20 | 08:36 | 08:37 | 45 | 209 | 11 | EXT |  | 0.89 | (c)
13719.091 | 0 | -0.04 | -11.325 | -11.365 | -1582 | -5 | 261 | 0 |  | 1256 | Нарушение формы кольцевого шва | GWAN |  | 01:34 | 05:48 | 06:31 | 0 | 3685 |  | EXT | Нарушение формы кольцевого шва |  | (c)
13736.365 | 5.949 | 5.815 | -5.326 | -5.46 | -68 | -47 | -49 | 30 | 5214 | 1257 |  | CORR | AXGR | 08:01 | 08:04 | 08:04 | 246 | 38 | 13 | EXT |  | 0.92 | (c)
13737.144 | 6.728 | 6.626 | -4.547 | -4.649 | -83 | -66 | -64 | 46 | 4313 | 1257 |  | CORR | AXGR | 07:59 | 08:01 | 08:02 | 336 | 36 | 10 | EXT |  | 0.92 | (c)
13742.929 | 1.238 | 1.216 | -10.207 | -10.229 | -1328 | -1182 | -1207 | 1087 | 1216 | 1258 |  | CORR | GENE | 07:09 | 07:33 | 07:29 | 53 | 241 | 12 | EXT |  | 0.89 | (c)
13754.994 | 1.858 | 1.218 | -9.267 | -9.907 | -84 | -49 | -49 | 13 | 1218 | 1259 |  | CORR | GENE | 08:09 | 08:15 | 08:15 | 1791 | 70 | 10 | EXT |  | 0.97 | (c)
13796.551 | 0 | 0 | -11.31 | -11.31 | 1472 | 1719 | 1761 | 1472 | 0 | 1263 | Смещение кромок | GWAN |  | 03:15 | 03:55 | 04:01 | 0 | 576 | 21 | EXT | Смещение кромок Наружу Величина смещения - 3.4 мм. |  | (c)
13796.551 | 0 | 0 | -11.31 | -11.31 | -2079 | -1830 | -1866 | 1654 | 0 | 1263 | Смещение кромок | GWAN |  | 05:42 | 06:22 | 06:16 | 0 | 425 | 17 | EXT | Смещение кромок Вовнутрь Величина смещения - 2.7 мм. |  | (c)
13796.551 | 0 | 0 | -11.31 | -11.31 | -1537 | -1154 | -1240 | 943 | 0 | 1263 | Смещение кромок | GWAN |  | 07:09 | 08:11 | 07:57 | 0 | 594 | 18 | EXT | Смещение кромок Наружу Величина смещения - 2.8 мм. |  | (c)
13807.861 | 0 | 0 | -11.48 | -11.48 | -1267 | -862 | -895 | 522 | 0 | 1264 | Смещение кромок | GWAN |  | 00:53 | 01:58 | 01:53 | 0 | 746 | 20 | EXT | Смещение кромок Вовнутрь Величина смещения - 3.1 мм. |  | (c)
13807.861 | 0 | 0 | -11.48 | -11.48 | 1171 | 1812 | 1688 | 1171 | 0 | 1264 | Смещение кромок | GWAN |  | 07:26 | 09:10 | 08:50 | 0 | 1035 | 21 | EXT | Смещение кромок Вовнутрь Величина смещения - 3.3 мм. |  | (c)
13816.398 | 8.537 | 8.515 | -2.943 | -2.965 | 1414 | 1480 | 1493 | 1414 | 2926 | 1264 |  | CORR | CIGR | 08:05 | 08:16 | 08:18 | 39 | 158 | 11 | EXT |  | 0.89 | (c)
13842.096 | 0 | -0.026 | -11.35 | -11.376 | -1197 | -604 | 265 | 0 |  | 1267 | Нарушение формы кольцевого шва | GWAN |  | 01:10 | 02:45 | 05:06 | 0 | 2924 |  | EXT | Нарушение формы кольцевого шва |  | (c)
13863.427 | 9.981 | 9.962 | -1.504 | -1.523 | -1109 | -949 | -961 | 813 | 1475 | 1268 |  | CORR | CIGR | 08:03 | 08:28 | 08:26 | 48 | 296 | 11 | EXT |  | 0.89 | (c)
13902.552 | 3.956 | 3.945 | -7.729 | -7.74 | -505 | -342 | -268 | 30 | 3945 | 1272 |  | CORR | GENE | 07:26 | 07:52 | 08:04 | 104 | 475 | 14 | EXT |  | 0.9 | (c)
13933.006 | 0 | 0 | -11.695 | -11.695 | -1053 | -734 | -683 | 314 | 0 | 1275 | Смещение кромок | GWAN |  | 11:40 | 00:31 | 12:39 | 0 | 739 | 16 | EXT | Смещение кромок Вовнутрь Величина смещения - 2.4 мм. Аномалия находится на упругопластическом изгибе: R=550 D, максимальное растяжение на 6.6 час. |  | (c)
13933.006 | 0 | 0 | -11.695 | -11.695 | -2147 | -1870 | -1877 | 1607 | 0 | 1275 | Смещение кромок | GWAN |  | 08:43 | 09:28 | 09:26 | 0 | 540 | 22 | EXT | Смещение кромок Наружу Величина смещения - 3.5 мм. Аномалия находится на упругопластическом изгибе: R=550 D, максимальное растяжение на 6.6 час. |  | (c)
13933.006 | 0 | 0 | -11.695 | -11.695 | -1598 | -1505 | -1485 | 1372 | 0 | 1275 | Смещение кромок | GWAN |  | 10:12 | 10:27 | 10:30 | 0 | 226 | 25 | EXT | Смещение кромок Вовнутрь Величина смещения - 3.9 мм. Аномалия находится на упругопластическом изгибе: R=550 D, максимальное растяжение на 6.6 час. |  | (c)
13956.593 | 0.792 | 0.772 | -10.728 | -10.748 | 1677 | 1687 | 1690 | 528 | 772 | 1277 | Заварка технологического отверстия | ARTD | PITT | 02:13 | 02:15 | 02:15 | 31 | 25 |  | EXT | Заварка технологического отверстия Эквивалент потери металла 25%. Аномалия находится на упругопластическом изгибе: R=611 D, максимальное растяжение на 6.6 час. |  | (c)
13966.257 | 10.456 | 10.443 | -1.064 | -1.077 | -1945 | -1893 | -1885 | 285 | 1050 | 1277 |  | CORR | CIGR | 04:28 | 04:37 | 04:38 | 27 | 121 | 11 | EXT | Аномалия находится на упругопластическом изгибе: R=955 D, максимальное растяжение на 5.9 час. | 0.89 | (c)
13967.321 | 0 | 0 | -11.275 | -11.275 | 1604 | 2016 | 1905 | 25 | 0 | 1278 | Смещение кромок | GWAN |  | 03:09 | 04:16 | 03:58 | 0 | 601 | 22 | EXT | Смещение кромок Наружу Величина смещения - 3.6 мм. |  | (c)
13967.321 | 0 | 0 | -11.275 | -11.275 | -974 | -365 | -491 | 8 | 0 | 1278 | Смещение кромок | GWAN |  | 08:13 | 09:52 | 09:31 | 0 | 966 | 17 | EXT | Смещение кромок Наружу Величина смещения - 2.9 мм. |  | (c)
14011.341 | 0 | -0.009 | -11.545 | -11.554 | -1917 | -1675 | -1676 | 314 |  | 1282 | Нарушение формы кольцевого шва | GWAN |  | 03:55 | 04:34 | 04:34 | 0 | 482 |  | EXT | Нарушение формы кольцевого шва |  | (c)
14011.341 | 0 | -0.03 | -11.545 | -11.575 | -902 | 706 | 551 | 0 |  | 1282 | Нарушение формы кольцевого шва | GWAN |  | 06:38 | 10:58 | 10:33 | 0 | 2907 |  | EXT | Нарушение формы кольцевого шва |  | (c)
14033.625 | 10.739 | 10.642 | -0.876 | -0.973 | 2030 | 2046 | 2049 | 161 | 822 | 1283 |  | CORR | AXGR | 06:42 | 06:44 | 06:45 | 151 | 39 | 10 | EXT |  | 0.9 | (c)
14035.048 | 0.547 | 0.479 | -10.903 | -10.971 | -2209 | -2192 | -2192 | 22 | 479 | 1284 |  | CORR | AXGR | 04:02 | 04:05 | 04:05 | 644 | 33 | 10 | EXT |  | 0.94 | (c)
14039.525 | 5.024 | 4.924 | -6.426 | -6.526 | -2199 | -2192 | -2190 | 31 | 4924 | 1284 |  | CORR | AXGR | 04:04 | 04:05 | 04:05 | 173 | 19 | 10 | EXT |  | 0.9 | (c)
14057.473 | 0 | -0.045 | -11.005 | -11.05 | 499 | 1276 | 1963 | 499 |  | 1285б | Нарушение формы кольцевого шва | GWAN |  | 04:47 | 06:53 | 08:43 | 0 | 2927 |  | EXT | Нарушение формы кольцевого шва |  | (c)
14068.478 | 0 | -0.046 | -9.042 | -9.088 | 1522 | 1633 | 1729 | 1522 |  | 1286а | Вышлифовка на шве | GWAN | GENE | 09:55 | 10:13 | 10:29 | 72 | 415 | 11 | EXT | Вышлифовка на шве |  | (c)
14070.689 | 2.211 | 2.186 | -6.831 | -6.856 | -979 | 463 | 270 | 0 | 2186 | 1286а |  | ARTD | GENE | 03:12 | 07:04 | 06:33 | 49 | 2498 |  | EXT | Эквивалент потери металла 10%. От изолировочной машины. |  | (c)
14077.52 | 0 | 0 | -3.685 | -3.685 | 1077 | 1487 | 1491 | 1077 | 0 | 1287а | Смещение кромок | GWAN |  | 05:09 | 06:15 | 06:15 | 0 | 827 | 17 | EXT | Смещение кромок Наружу Аномалия находится на отводе. Величина смещения - 2.7 мм. |  | (c)
14087.993 | 6.788 | 6.731 | -3.192 | -3.249 | 1705 | 1782 | 1895 | 1705 | 3071 | 1288а |  | ARTD | GENE | 05:52 | 06:04 | 06:22 | 178 | 381 |  | EXT | Аномалия находится на отводе. Наплавка/вышлифовка 10%. |  | (c)
14091.185 | 0 | -0.028 | -11.511 | -11.539 | 818 | -1619 | -1888 | 0 |  | 1289а | Нарушение формы кольцевого шва | GWAN |  | 00:42 | 06:08 | 05:25 | 0 | 3511 |  | EXT | Нарушение формы кольцевого шва Аномалия находится на отводе. |  | (c)
14114.366 | 0.29 | 0.181 | -11.19 | -11.299 | -2206 | -2175 | -2183 | 25 | 181 | 1291 |  | SCC | AXGR | 06:29 | 06:34 | 06:33 | 347 | 45 | 18 | EXT | Аномалия находится в зоне сварного шва. Аномалия находится на упругопластическом изгибе: R=341 D, максимальное растяжение на 0.2 час. | 1 | (b)
14132.379 | 6.823 | 6.807 | -4.512 | -4.528 | -105 | -69 | -64 | 24 | 4503 | 1292 |  | CORR | CIGR | 05:49 | 05:55 | 05:56 | 25 | 81 | 13 | EXT | Аномалия находится на упругопластическом изгибе: R=550 D, максимальное растяжение на 6.8 час. | 0.89 | (c)
14222.107 | 4.391 | 4.355 | -7.114 | -7.15 | 1236 | 1401 | 1450 | 1236 | 4355 | 1300 | Дефект проката | MIAN | GENE | 00:20 | 00:47 | 00:55 | 82 | 428 |  | INT | Дефект проката Эквивалент потери металла 10%. Аномалия находится на упругопластическом изгибе: R=472 D, максимальное растяжение на 11.7 час. |  | (c)
14229.304 | 0.083 | 0.053 | -11.342 | -11.372 | -325 | -259 | -247 | 169 | 53 | 1301 |  | CORR | GENE | 08:50 | 09:01 | 09:03 | 50 | 156 | 13 | EXT | Аномалия находится на отводе. | 0.89 | (c)
14240.646 | 0 | 0 | -11.025 | -11.025 | 1129 | 1713 | 1522 | 316 | 0 | 1302 | Смещение кромок | GWAN |  | 01:37 | 03:12 | 02:41 | 0 | 786 | 21 | EXT | Смещение кромок Наружу Аномалия находится на отводе. Величина смещения - 3.3 мм. |  | (c)
14240.646 | 0 | 0 | -11.025 | -11.025 | -2107 | -1810 | -1891 | 124 | 0 | 1302 | Смещение кромок | GWAN |  | 04:55 | 05:43 | 05:30 | 0 | 431 | 21 | EXT | Смещение кромок Наружу Аномалия находится на отводе. Величина смещения - 3.4 мм. |  | (c)
14240.646 | 0 | 0 | -11.025 | -11.025 | -1048 | -827 | -860 | 672 | 0 | 1302 | Смещение кромок | GWAN |  | 07:46 | 08:22 | 08:16 | 0 | 376 | 21 | EXT | Смещение кромок Вовнутрь Аномалия находится на отводе. Величина смещения - 3.3 мм. |  | (c)
14240.646 | 0 | 0 | -11.025 | -11.025 | -567 | -376 | -239 | 0 | 0 | 1302 | Смещение кромок | GWAN |  | 09:04 | 09:34 | 09:57 | 0 | 657 | 19 | EXT | Смещение кромок Наружу Аномалия находится на отводе. Величина смещения - 3 мм. |  | (c)
14240.646 | 0 | 0 | -11.025 | -11.025 | 269 | 370 | 485 | 269 | 0 | 1302 | Смещение кромок | GWAN |  | 11:19 | 11:35 | 11:53 | 0 | 431 | 19 | EXT | Смещение кромок Наружу Аномалия находится на отводе. Величина смещения - 3 мм. |  | (c)
14263.116 | 0 | 0 | -11.505 | -11.505 | 1205 | 1656 | 1475 | 485 | 0 | 1304 | Смещение кромок | GWAN |  | 03:47 | 04:60 | 04:30 | 0 | 541 | 17 | EXT | Смещение кромок Наружу Аномалия находится на отводе. Величина смещения - 2.6 мм. |  | (c)
14276.543 | 1.922 | 0.561 | -9.768 | -11.129 | -5 | 8 | 17 | 0 | 561 | 1305 |  | LWAN | AXGR | 00:49 | 00:51 | 00:52 | 1452 | 44 |  | INT | Эквивалент потери металла 10%. |  | (c)
14277.05 | 2.429 | 2.389 | -9.261 | -9.301 | -12 | 4 | 11 | 0 | 2389 | 1305 |  | LWAN | AXGR | 00:48 | 00:50 | 00:51 | 544 | 46 |  | INT | Эквивалент потери металла 15%. |  | (c)
14320.62 | 0.209 | 0.144 | -10.776 | -10.841 | -720 | -354 | -482 | 244 | 144 | 1309 |  | CORR | GENE | 05:33 | 06:32 | 06:11 | 246 | 476 | 10 | EXT |  | 0.91 | (c)
14320.902 | 0.491 | 0.442 | -10.494 | -10.543 | -467 | -325 | -364 | 261 | 442 | 1309 |  | CORR | GENE | 06:13 | 06:36 | 06:30 | 247 | 206 | 12 | EXT |  | 0.92 | (c)
14342.743 | 11.347 | 11.326 | -0.038 | -0.059 | -1512 | -1467 | -1446 | 1380 | 24 | 1310 |  | CORR | CIGR | 06:06 | 06:14 | 06:17 | 35 | 132 | 11 | EXT |  | 0.89 | (c)
14343.642 | 0.861 | 0.853 | -10.554 | -10.562 | 734 | 779 | 777 | 734 | 853 | 1311 |  | CORR | CIGR | 04:56 | 05:04 | 05:03 | 26 | 87 | 10 | EXT | Аномалия находится на отводе. | 0.88 | (c)
14351.49 | 8.709 | 8.439 | -2.706 | -2.976 | 1114 | 1183 | 1164 | 1017 | 2582 | 1311 | Дефект проката | MIAN | GENE | 05:58 | 06:09 | 06:06 | 394 | 99 |  | INT | Дефект проката Эквивалент потери металла 10%. Аномалия находится на отводе. |  | (c)
14353.104 | 10.323 | 10.194 | -1.092 | -1.221 | 1227 | 1266 | 1264 | 930 | 957 | 1311 | Дефект проката | MIAN | GENE | 06:16 | 06:22 | 06:22 | 264 | 73 |  | INT | Дефект проката Эквивалент потери металла 10%. Аномалия находится на отводе. |  | (c)
14358.877 | 4.681 | 4.571 | -6.174 | -6.284 | -2054 | -1822 | -1822 | 177 | 4571 | 1312 |  | CORR | GENE | 06:16 | 06:54 | 06:54 | 141 | 463 | 15 | EXT |  | 0.9 | (c)
14359.006 | 4.81 | 4.794 | -6.045 | -6.061 | -2187 | -2112 | -2080 | 44 | 4794 | 1312 |  | CORR | GENE | 05:55 | 06:07 | 06:12 | 155 | 214 | 10 | EXT |  | 0.9 | (c)
14359.323 | 5.127 | 5.074 | -5.728 | -5.781 | 1762 | 1943 | 1984 | 25 | 5074 | 1312 |  | CORR | GENE | 04:32 | 05:01 | 05:08 | 59 | 444 | 14 | EXT |  | 0.89 | (c)
14364.217 | 10.021 | 9.985 | -0.834 | -0.87 | 2149 | 2191 | 2192 | 0 | 818 | 1312 |  | CORR | GENE | 05:35 | 05:41 | 05:41 | 52 | 86 | 11 | EXT |  | 0.89 | (c)
14365.051 | 0 | -0.024 | -11.57 | -11.594 | -364 | 1444 | 1432 | 0 |  | 1313 | Нарушение формы кольцевого шва | GWAN |  | 00:55 | 05:46 | 05:44 | 0 | 3592 |  | EXT | Нарушение формы кольцевого шва |  | (c)
14376.621 | 0 | -0.028 | -10.92 | -10.948 | -514 | -1217 | 1654 | 514 |  | 1314а | Нарушение формы кольцевого шва | GWAN |  | 11:09 | 09:16 | 16:59 | 0 | 4337 |  | EXT | Нарушение формы кольцевого шва |  | (c)
14387.541 | 0 | -0.031 | -11.95 | -11.981 | -358 | -77 | -65 | 0 |  | 1314б | Вышлифовка на шве | GWAN | GENE | 02:53 | 03:39 | 03:41 | 69 | 587 | 10 | EXT | Вышлифовка на шве |  | (c)
14529.093 | 4.607 | 4.593 | -6.953 | -6.967 | 1876 | 1992 | 2006 | 1876 | 4593 | 1328 |  | CORR | CIGR | 06:23 | 06:42 | 06:44 | 32 | 261 | 10 | EXT |  | 0.89 | (c)
14662.186 | 0 | 0 | -11.45 | -11.45 | -637 | -514 | -485 | 333 | 0 | 1340 | Смещение кромок | GWAN |  | 00:24 | 00:44 | 00:49 | 0 | 304 | 18 | EXT | Смещение кромок Наружу Аномалия находится на отводе. Величина смещения - 2.8 мм. |  | (c)
14662.186 | 0 | 0 | -11.45 | -11.45 | -2109 | -1524 | -1678 | 122 | 0 | 1340 | Смещение кромок | GWAN |  | 08:27 | 10:01 | 09:36 | 0 | 861 | 17 | EXT | Смещение кромок Наружу Аномалия находится на отводе. Величина смещения - 2.7 мм. |  | (c)
14662.186 | 0 | 0 | -11.45 | -11.45 | -1083 | -920 | -937 | 791 | 0 | 1340 | Смещение кромок | GWAN |  | 11:13 | 11:39 | 11:36 | 0 | 292 | 22 | EXT | Смещение кромок Наружу Аномалия находится на отводе. Величина смещения - 3.5 мм. |  | (c)
14667.076 | 4.89 | 4.874 | -6.56 | -6.576 | -95 | -50 | -53 | 10 | 4874 | 1340 |  | GOUG | CIGR | 01:52 | 01:59 | 01:59 | 33 | 86 | 14 | EXT | Аномалия находится на отводе. Задир. |  | (b)
14667.249 | 5.063 | 4.913 | -6.387 | -6.537 | 2065 | 2079 | 2082 | 132 | 4913 | 1340 | Дефект проката | MIAN | AXGR | 07:41 | 07:43 | 07:43 | 345 | 33 |  | EXT | Дефект проката Эквивалент потери металла 10%. Аномалия находится на отводе. |  | (c)
14672.48 | 10.294 | 10.275 | -1.156 | -1.175 | 2024 | 2075 | 2075 | 104 | 1139 | 1340 |  | CORR | CIGR | 07:34 | 07:42 | 07:42 | 36 | 102 | 18 | EXT | Аномалия находится на отводе. | 0.89 | (c)
14697.006 | 0.95 | 0.718 | -10.33 | -10.562 | -308 | -173 | -171 | 34 | 718 | 1343 |  | DENT | GENE | 05:26 | 05:48 | 05:48 | 536 | 274 | 0.4 | N/A | Глубина вмятины: 5 мм (0,4%). Линейка: 54 см в (72 см; 05:48 ч:мин) Аномалия находится вблизи продольного шва. |  | (c)
14763.128 | 9.987 | 9.885 | -1.593 | -1.695 | 2012 | 2034 | 2036 | 170 | 1500 | 1348 | Дефект проката | MIAN | AXGR | 06:34 | 06:38 | 06:38 | 195 | 49 |  | EXT | Дефект проката Эквивалент потери металла 10%. |  | (c)
14764.426 | 11.285 | 11.178 | -0.295 | -0.402 | 2200 | 2216 | 2216 | 0 | 186 | 1348 |  | LWAN | AXGR | 07:05 | 07:07 | 07:07 | 216 | 33 |  | EXT | Эквивалент потери металла 10%. |  | (c)
14776.256 | 0 | -0.032 | -11.555 | -11.587 | 2150 | -1853 | -1790 | 0 |  | 1350 | Нарушение формы кольцевого шва | GWAN |  | 03:04 | 04:18 | 04:29 | 0 | 1043 |  | EXT | Нарушение формы кольцевого шва |  | (c)
14776.256 | 0 | -0.022 | -11.555 | -11.577 | -1010 | -804 | -660 | 309 |  | 1350 | Нарушение формы кольцевого шва | GWAN |  | 06:34 | 07:08 | 07:31 | 0 | 701 |  | EXT | Нарушение формы кольцевого шва |  | (c)
14776.256 | 0 | -0.038 | -11.555 | -11.593 | 570 | 620 | 984 | 570 |  | 1350 | Нарушение формы кольцевого шва | GWAN |  | 10:49 | 10:57 | 11:56 | 0 | 827 |  | EXT | Нарушение формы кольцевого шва |  | (c)
14799.466 | 0 | 0 | -11.375 | -11.375 | -627 | -467 | -318 | 10 | 0 | 1352 | Смещение кромок | GWAN |  | 11:59 | 00:24 | 12:48 | 0 | 616 | 17 | EXT | Смещение кромок Вовнутрь Величина смещения - 2.7 мм. |  | (c)
14799.466 | 0 | 0 | -11.375 | -11.375 | 1412 | 1716 | 2069 | 1412 | 0 | 1352 | Смещение кромок | GWAN |  | 05:28 | 06:17 | 07:14 | 0 | 1316 | 22 | EXT | Смещение кромок Наружу Величина смещения - 3.4 мм. |  | (c)
14821.896 | 0 | -0.025 | -11.205 | -11.23 | 1325 | 1746 | 1695 | 165 |  | 1354 | Нарушение формы кольцевого шва | GWAN |  | 01:44 | 02:52 | 02:44 | 0 | 740 |  | EXT | Нарушение формы кольцевого шва |  | (c)
14821.896 | 0 | -0.014 | -11.205 | -11.219 | -2189 | -2011 | -1661 | 41 |  | 1354 | Нарушение формы кольцевого шва | GWAN |  | 04:17 | 04:46 | 05:42 | 0 | 1057 |  | EXT | Нарушение формы кольцевого шва |  | (c)
14822.977 | 1.081 | 0.928 | -10.124 | -10.277 | -1406 | -1323 | -1344 | 825 | 928 | 1354 |  | SCC | GENE | 06:23 | 06:37 | 06:33 | 510 | 124 | 15 | EXT |  | 1 | (b)
14843.266 | 0 | 0 | -11.42 | -11.42 | -930 | -578 | -624 | 319 | 0 | 1356 | Смещение кромок | GWAN |  | 11:54 | 00:51 | 12:44 | 0 | 612 | 16 | EXT | Смещение кромок Толщины: 16,8 / 15,7 мм Наружу Величина смещения - 2.5 мм. Аномалия находится на упругопластическом изгибе: R=511 D, максимальное растяжение на 6 час. |  | (c)
14843.266 | 0 | 0 | -11.42 | -11.42 | 467 | 1774 | 1220 | 257 | 0 | 1356 | Смещение кромок | GWAN |  | 03:40 | 07:11 | 05:41 | 0 | 1506 | 16 | EXT | Смещение кромок Толщины: 16,8 / 15,7 мм Наружу Величина смещения - 2.5 мм. Аномалия находится на упругопластическом изгибе: R=511 D, максимальное растяжение на 6 час. |  | (c)
14843.266 | 0 | 0 | -11.42 | -11.42 | -1872 | -1691 | -1686 | 358 | 0 | 1356 | Смещение кромок | GWAN |  | 09:22 | 09:52 | 09:52 | 0 | 372 | 18 | EXT | Смещение кромок Толщины: 16,8 / 15,7 мм Наружу Величина смещения - 2.8 мм. Аномалия находится на упругопластическом изгибе: R=511 D, максимальное растяжение на 6 час. |  | (c)
14865.896 | 0 | 0 | -11.61 | -11.61 | -656 | -359 | -394 | 132 | 0 | 1358 | Смещение кромок | GWAN |  | 00:46 | 01:34 | 01:28 | 0 | 524 | 21 | EXT | Смещение кромок Вовнутрь Величина смещения - 3.5 мм. |  | (c)
14865.896 | 0 | 0 | -11.61 | -11.61 | 368 | 624 | 574 | 368 | 0 | 1358 | Смещение кромок | GWAN |  | 03:31 | 04:12 | 04:04 | 0 | 413 | 19 | EXT | Смещение кромок Наружу Величина смещения - 3.2 мм. |  | (c)
14865.896 | 0 | 0 | -11.61 | -11.61 | 872 | 1125 | 1416 | 270 | 0 | 1358 | Смещение кромок | GWAN |  | 04:52 | 05:33 | 06:20 | 0 | 1088 | 19 | EXT | Смещение кромок Наружу Величина смещения - 3.2 мм. |  | (c)
14877.506 | 0 | -0.029 | -11.41 | -11.439 | 1389 | -595 | -1725 | 0 |  | 1359 | Нарушение формы кольцевого шва | GWAN |  | 02:03 | 08:43 | 05:40 | 0 | 2695 |  | EXT | Нарушение формы кольцевого шва |  | (c)
14888.916 | 0 | -0.026 | -11.12 | -11.146 | 712 | -2166 | 1809 | 712 |  | 1360 | Нарушение формы кольцевого шва | GWAN |  | 08:20 | 00:35 | 11:17 | 0 | 2193 |  | EXT | Нарушение формы кольцевого шва |  | (c)
14934.323 | 0.092 | 0.055 | -11.268 | -11.305 | 706 | 908 | 878 | 706 | 55 | 1365 | Дефект проката | MIAN | GENE | 11:04 | 11:37 | 11:32 | 74 | 345 |  | INT | Дефект проката Эквивалент потери металла 12%. Аномалия находится на отводе. |  | (c)
14938.968 | 4.737 | 4.726 | -6.623 | -6.634 | -104 | -52 | -58 | 11 | 4726 | 1365 |  | CORR | CIGR | 08:53 | 09:02 | 09:01 | 26 | 94 | 10 | EXT | Аномалия находится на отводе. | 0.88 | (c)
14945.591 | 0 | 0 | -11.545 | -11.545 | 1616 | 1650 | 1793 | 1616 | 0 | 1366 | Смещение кромок | GWAN |  | 00:42 | 00:48 | 01:11 | 0 | 354 | 18 | EXT | Смещение кромок Вовнутрь Аномалия находится на отводе. Величина смещения - 2.8 мм. |  | (c)
14945.591 | 0 | 0 | -11.545 | -11.545 | -1248 | -929 | -991 | 734 | 0 | 1366 | Смещение кромок | GWAN |  | 05:00 | 05:52 | 05:42 | 0 | 514 | 15 | EXT | Смещение кромок Вовнутрь Аномалия находится на отводе. Величина смещения - 2.4 мм. |  | (c)
14945.591 | 0 | 0 | -11.545 | -11.545 | -430 | -321 | -310 | 190 | 0 | 1366 | Смещение кромок | GWAN |  | 07:12 | 07:30 | 07:32 | 0 | 241 | 23 | EXT | Смещение кромок Вовнутрь Аномалия находится на отводе. Величина смещения - 3.6 мм. |  | (c)
14945.591 | 0 | 0 | -11.545 | -11.545 | 153 | 376 | 367 | 153 | 0 | 1366 | Смещение кромок | GWAN |  | 08:46 | 09:22 | 09:21 | 0 | 427 | 15 | EXT | Смещение кромок Наружу Аномалия находится на отводе. Величина смещения - 2.4 мм. |  | (c)
15129.266 | 0 | 0 | -11.495 | -11.495 | -42 | 174 | 220 | 0 | 0 | 1382 | Смещение кромок | GWAN |  | 01:11 | 01:46 | 01:54 | 0 | 524 | 19 | EXT | Смещение кромок Наружу Величина смещения - 2.9 мм. |  | (c)
15129.266 | 0 | 0 | -11.495 | -11.495 | 614 | 834 | 793 | 614 | 0 | 1382 | Смещение кромок | GWAN |  | 02:57 | 03:33 | 03:26 | 0 | 357 | 16 | EXT | Смещение кромок Наружу Величина смещения - 2.5 мм. |  | (c)
15129.266 | 0 | 0 | -11.495 | -11.495 | 1723 | 1872 | 1903 | 147 | 0 | 1382 | Смещение кромок | GWAN |  | 05:56 | 06:20 | 06:25 | 0 | 360 | 21 | EXT | Смещение кромок Наружу Величина смещения - 3.3 мм. |  | (c)
15129.266 | 0 | 0 | -11.495 | -11.495 | 2176 | -2083 | -1936 | 0 | 0 | 1382 | Смещение кромок | GWAN |  | 07:09 | 07:42 | 08:06 | 0 | 696 | 17 | EXT | Смещение кромок Вовнутрь Величина смещения - 2.7 мм. |  | (c)
15152.211 | 0 | 0 | -11.595 | -11.595 | 141 | 731 | 696 | 141 | 0 | 1384 | Смещение кромок | GWAN |  | 02:04 | 03:39 | 03:33 | 0 | 1109 | 20 | EXT | Смещение кромок Наружу Величина смещения - 3.3 мм. Аномалия находится на упругопластическом изгибе: R=485 D, максимальное растяжение на 11.2 час. |  | (c)
15152.211 | 0 | -0.029 | -11.595 | -11.624 | -1253 | 771 | 661 | 345 |  | 1384 | Нарушение формы кольцевого шва | GWAN |  | 10:19 | 03:45 | 15:28 | 0 | 3829 |  | EXT | Нарушение формы кольцевого шва Аномалия находится на упругопластическом изгибе: R=485 D, максимальное растяжение на 11.2 час. |  | (c)
15163.806 | 0 | -0.03 | -11.625 | -11.655 | 670 | 1136 | 1307 | 287 |  | 1385 | Нарушение формы кольцевого шва | GWAN |  | 01:36 | 02:51 | 03:19 | 0 | 1273 |  | EXT | Нарушение формы кольцевого шва Аномалия находится на упругопластическом изгибе: R=330 D, максимальное растяжение на 11.2 час. |  | (c)
15163.806 | 0 | 0 | -11.625 | -11.625 | -1288 | -810 | -963 | 637 | 0 | 1385 | Смещение кромок | GWAN |  | 08:20 | 09:37 | 09:12 | 0 | 651 | 17 | EXT | Смещение кромок Наружу Величина смещения - 2.9 мм. Аномалия находится на упругопластическом изгибе: R=330 D, максимальное растяжение на 11.2 час. |  | (c)
15163.806 | 0 | -0.032 | -11.625 | -11.657 | -1086 | -786 | -537 | 0 |  | 1385 | Нарушение формы кольцевого шва | GWAN |  | 08:52 | 09:41 | 10:21 | 0 | 1098 |  | EXT | Нарушение формы кольцевого шва Аномалия находится на упругопластическом изгибе: R=330 D, максимальное растяжение на 11.2 час. |  | (c)
15199.063 | 0.852 | 0.629 | -10.823 | -11.046 | -41 | -19 | -25 | 10 | 629 | 1388 | Дефект проката | MIAN | AXGR | 07:02 | 07:05 | 07:04 | 704 | 31 |  | INT | Дефект проката Эквивалент потери металла 10%. Аномалия находится на упругопластическом изгибе: R=262 D, максимальное растяжение на 5.5 час. |  | (c)
15235.512 | 2.296 | 2.264 | -9.404 | -9.436 | -713 | -636 | -665 | 616 | 2264 | 1391 |  | CORR | GENE | 06:46 | 06:58 | 06:54 | 49 | 97 | 13 | EXT | Аномалия находится на упругопластическом изгибе: R=469 D, максимальное растяжение на 5 час. | 0.89 | (c)
15237.056 | 3.84 | 3.804 | -7.86 | -7.896 | -663 | -495 | -514 | 365 | 3804 | 1391 |  | CORR | GENE | 06:54 | 07:21 | 07:18 | 66 | 298 | 14 | EXT | Аномалия находится на упругопластическом изгибе: R=528 D, максимальное растяжение на 4.8 час. | 0.89 | (c)
15242.087 | 8.871 | 8.833 | -2.829 | -2.867 | -673 | -395 | -505 | 338 | 2755 | 1391 |  | CORR | GENE | 06:52 | 07:37 | 07:19 | 112 | 335 | 10 | EXT | Аномалия находится на упругопластическом изгибе: R=522 D, максимальное растяжение на 3.7 час. | 0.89 | (c)
15242.269 | 9.053 | 8.946 | -2.647 | -2.754 | -178 | -168 | -163 | 148 | 2614 | 1391 |  | CORR | AXGR | 08:12 | 08:14 | 08:15 | 140 | 30 | 10 | EXT | Аномалия находится на упругопластическом изгибе: R=529 D, максимальное растяжение на 3.7 час. | 0.9 | (c)
15244.824 | 11.608 | 11.548 | -0.092 | -0.152 | -640 | -532 | -531 | 421 | 60 | 1391 |  | CORR | GENE | 06:58 | 07:15 | 07:15 | 92 | 219 | 11 | EXT | Аномалия находится на упругопластическом изгибе: R=695 D, максимальное растяжение на 3.6 час. | 0.89 | (c)
15247.014 | 2.098 | 2.084 | -6.292 | -6.306 | -2116 | -1954 | -2016 | 114 | 2084 | 1392 |  | CORR | CIGR | 06:18 | 06:45 | 06:35 | 32 | 201 | 12 | EXT |  | 0.89 | (c)
15251.656 | 6.74 | 6.519 | -1.65 | -1.871 | -944 | -886 | -890 | 835 | 1414 | 1392 | Дефект проката | MIAN | GENE | 09:28 | 09:37 | 09:36 | 457 | 109 |  | INT | Дефект проката Эквивалент потери металла 12%. |  | (c)
15253.357 | 0.051 | 0.03 | -1.999 | -2.02 | 138 | 337 | 498 | 138 | 30 | 1393 |  | CORR | GENE | 05:53 | 06:25 | 06:51 | 66 | 719 | 15 | EXT |  | 0.89 | (c)
15254.639 | 1.333 | 1.186 | -0.717 | -0.864 | 692 | 712 | 714 | 692 | 670 | 1393 |  | CORR | AXGR | 07:22 | 07:25 | 07:26 | 194 | 45 | 13 | EXT |  | 0.91 | (c)
15255.328 | 2.022 | 1.99 | -0.028 | -0.06 | -835 | -597 | -536 | 237 | 8 | 1393 |  | CORR | GENE | 03:16 | 03:54 | 04:04 | 52 | 598 | 15 | EXT |  | 0.89 | (c)
15255.339 | 2.033 | 1.999 | -0.017 | -0.051 | 781 | 867 | 996 | 781 | 8 | 1393 |  | CORR | CIGR | 07:36 | 07:50 | 08:11 | 43 | 429 | 11 | EXT |  | 0.89 | (c)
15255.395 | 0.039 | 0.017 | -10.666 | -10.688 | 1814 | 1829 | 1836 | 372 | 17 | 1394 |  | CORR | AXGR | 04:28 | 04:30 | 04:31 | 261 | 45 | 14 | EXT |  | 0.92 | (c)
15256.239 | 0.883 | 0.852 | -9.822 | -9.853 | -1651 | -1620 | -1583 | 580 | 852 | 1394 |  | CORR | GENE | 07:09 | 07:13 | 07:19 | 165 | 135 | 11 | EXT |  | 0.9 | (c)
15278.549 | 0.923 | 0.895 | -9.682 | -9.71 | 1827 | 1905 | 1902 | 1827 | 895 | 1396 |  | CORR | CIGR | 06:45 | 06:58 | 06:57 | 43 | 149 | 10 | EXT |  | 0.89 | (c)
15299.498 | 11.267 | 11.243 | -0.078 | -0.102 | 575 | 780 | 809 | 575 | 47 | 1397 |  | CORR | GENE | 04:17 | 04:50 | 04:55 | 55 | 467 | 10 | EXT |  | 0.89 | (c)
15310.727 | 11.151 | 9.442 | -0.539 | -2.248 | -1 | 16 | 50 | 0 | 225 | 1398 | Дефект проката | MIAN | GENE | 06:45 | 06:48 | 06:53 | 2023 | 103 |  | INT | Дефект проката Эквивалент потери металла 10%. |  | (c)
15313.637 | 2.371 | 2.298 | -8.954 | -9.027 | -2197 | -2191 | -2186 | 33 | 2298 | 1399 |  | CORR | AXGR | 04:29 | 04:30 | 04:31 | 163 | 22 | 11 | EXT |  | 0.9 | (c)
15322.591 | 0 | -0.04 | -11.545 | -11.585 | 2039 | -245 | -409 | 0 |  | 1400 | Нарушение формы кольцевого шва | GWAN |  | 07:26 | 01:18 | 12:51 | 0 | 4026 |  | EXT | Нарушение формы кольцевого шва |  | (c)
15322.591 | 0 | 0 | -11.545 | -11.545 | -439 | -237 | -260 | 81 | 0 | 1400 | Смещение кромок | GWAN |  | 00:47 | 01:19 | 01:15 | 0 | 357 | 21 | EXT | Смещение кромок Наружу Величина смещения - 3.4 мм. |  | (c)
15322.591 | 0 | 0 | -11.545 | -11.545 | -2013 | -1843 | -1872 | 218 | 0 | 1400 | Смещение кромок | GWAN |  | 08:33 | 08:60 | 08:55 | 0 | 282 | 15 | EXT | Смещение кромок Наружу Величина смещения - 2.5 мм. |  | (c)
15344.147 | 10.011 | 9.995 | -1.559 | -1.575 | -2135 | -2048 | -2069 | 96 | 1548 | 1401 |  | CORR | CIGR | 05:09 | 05:23 | 05:20 | 27 | 132 | 14 | EXT |  | 0.89 | (c)
15357.146 | 11.44 | 11.431 | -0.04 | -0.049 | -1819 | -1774 | -1768 | 412 | 28 | 1402 |  | CORR | CIGR | 05:22 | 05:29 | 05:30 | 21 | 101 | 14 | EXT |  | 0.89 | (c)
15357.186 | 0 | -0.024 | -11.585 | -11.609 | -17 | 43 | 41 | 0 |  | 1403 | Вышлифовка на шве | GWAN | CIGR | 02:38 | 02:48 | 02:47 | 48 | 115 | 10 | EXT | Вышлифовка на шве |  | (c)
15357.186 | 0 | 0 | -11.585 | -11.585 | 1199 | 1851 | 1769 | 0 | 0 | 1403 | Смещение кромок | GWAN |  | 05:54 | 07:40 | 07:26 | 0 | 1140 | 19 | EXT | Смещение кромок Наружу Величина смещения - 3.2 мм. |  | (c)
15357.186 | 0 | 0 | -11.585 | -11.585 | -1910 | -1504 | -1686 | 320 | 0 | 1403 | Смещение кромок | GWAN |  | 09:33 | 10:38 | 10:09 | 0 | 449 | 21 | EXT | Смещение кромок Наружу Величина смещения - 3.6 мм. |  | (c)
15357.285 | 0.099 | 0.07 | -11.486 | -11.515 | 976 | 1087 | 1157 | 892 | 70 | 1403 |  | CORR | GENE | 05:19 | 05:36 | 05:48 | 58 | 362 | 10 | EXT |  | 0.89 | (c)
15384.289 | 2.423 | 2.405 | -7.812 | -7.83 | 837 | 960 | 940 | 837 | 2405 | 1406 |  | GOUG | CIGR | 04:09 | 04:28 | 04:25 | 32 | 206 | 13 | EXT | Задир. |  | (c)
15388.043 | 6.177 | 6.096 | -4.058 | -4.139 | -1491 | -1404 | -1400 | 1310 | 3976 | 1406 |  | DENT | GENE | 09:53 | 10:07 | 10:07 | 163 | 181 | 0.6 | N/A | Глубина вмятины: 8 мм (0,6%). Линейка: 16 см в (610 см; 10:07 ч:мин) |  | (c)
15403.021 | 10.92 | 10.894 | -0.68 | -0.706 | -1809 | -1382 | -1503 | 1197 | 619 | 1407а |  | CORR | GENE | 05:03 | 06:12 | 05:53 | 87 | 612 | 13 | EXT |  | 0.89 | (c)
15462.22 | 1.494 | 1.25 | -9.932 | -10.176 | -2204 | -2141 | -2160 | 2116 | 1250 | 1413а |  | CORR | GENE | 04:52 | 05:02 | 04:59 | 391 | 88 | 10 | EXT | Аномалия находится на упругопластическом изгибе: R=313 D, максимальное растяжение на 12 час. | 0.93 | (c)
15463.55 | 2.824 | 2.794 | -8.602 | -8.632 | 2054 | 2166 | 2155 | 2054 | 2794 | 1413а |  | CORR | CIGR | 04:19 | 04:37 | 04:36 | 46 | 203 | 12 | EXT | Аномалия находится на упругопластическом изгибе: R=322 D, максимальное растяжение на 0 час. | 0.89 | (c)
15472.152 | 0 | 0 | -10.854 | -10.854 | 260 | 408 | 452 | 260 | 0 | 1413б | Смещение кромок | GWAN |  | 02:44 | 03:08 | 03:15 | 0 | 384 | 17 | EXT | Смещение кромок Наружу Величина смещения - 2.6 мм. Аномалия находится на упругопластическом изгибе: R=874 D, максимальное растяжение на 3.4 час. |  | (c)
15472.152 | 0 | 0 | -10.854 | -10.854 | 1385 | 1536 | 1586 | 1385 | 0 | 1413б | Смещение кромок | GWAN |  | 05:45 | 06:10 | 06:18 | 0 | 402 | 18 | EXT | Смещение кромок Наружу Величина смещения - 2.8 мм. Аномалия находится на упругопластическом изгибе: R=874 D, максимальное растяжение на 3.4 час. |  | (c)
15483.006 | 0 | 0 | -7.92 | -7.92 | 432 | 625 | 634 | 432 | 0 | 1414а | Смещение кромок | GWAN |  | 06:13 | 06:44 | 06:45 | 0 | 404 | 16 | EXT | Смещение кромок Вовнутрь Величина смещения - 2.6 мм. Аномалия находится на упругопластическом изгибе: R=323 D, максимальное растяжение на 5.9 час. |  | (c)
15494.974 | 0 | 0 | -11.447 | -11.447 | 1474 | 1896 | 1722 | 261 | 0 | 1416а | Непровар / утяжина | GWAN |  | 06:00 | 07:08 | 06:40 | 0 | 495 | 10 | INT | Непровар / утяжина Толщины: 15,7 / 16,8 мм Аномалия находится на упругопластическом изгибе: R=645 D, максимальное растяжение на 5.5 час. |  | (c)
15506.421 | 0 | -0.028 | -11.65 | -11.678 | 324 | 1572 | 1646 | 0 |  | 1417 | Нарушение формы кольцевого шва | GWAN |  | 01:58 | 05:19 | 05:31 | 0 | 2643 |  | EXT | Нарушение формы кольцевого шва |  | (c)
15518.071 | 0 | -0.041 | -11.495 | -11.536 | -1616 | 13 | -642 | 333 |  | 1418 | Нарушение формы кольцевого шва | GWAN |  | 08:46 | 01:09 | 11:23 | 0 | 1949 |  | EXT | Нарушение формы кольцевого шва |  | (c)
15518.071 | 0 | -0.028 | -11.495 | -11.523 | 1042 | 1306 | 1704 | 0 |  | 1418 | Нарушение формы кольцевого шва | GWAN |  | 03:55 | 04:38 | 05:42 | 0 | 1325 |  | EXT | Нарушение формы кольцевого шва |  | (c)
15521.329 | 3.258 | 3.241 | -8.237 | -8.254 | 1015 | 1067 | 1066 | 1015 | 3241 | 1418 |  | CORR | CIGR | 03:51 | 03:59 | 03:59 | 33 | 103 | 11 | EXT |  | 0.89 | (c)
15575.861 | 0 | -0.031 | -11.485 | -11.516 | 944 | 1093 | 1205 | 765 |  | 1423 | Вышлифовка на шве | GWAN | GENE | 00:11 | 00:35 | 00:53 | 62 | 521 | 15 | EXT | Вышлифовка на шве Аномалия находится на упругопластическом изгибе: R=425 D, максимальное растяжение на 6.1 час. |  | (c)
15575.879 | 0.018 | 0.018 | -11.467 | -11.467 | -1692 | -1547 | -735 | 0 | 18 | 1423 |  | CORR | GENE | 05:05 | 05:29 | 07:40 | 87 | 1914 | 12 | EXT | Аномалия находится на упругопластическом изгибе: R=425 D, максимальное растяжение на 6.1 час. | 1.03 | (b)
15635.448 | 2.352 | 2.343 | -8.698 | -8.707 | -1848 | -1814 | -1805 | 383 | 2343 | 1428 |  | CORR | CIGR | 09:05 | 09:10 | 09:12 | 22 | 86 | 10 | EXT |  | 0.88 | (c)
15644.086 | 10.99 | 10.892 | -0.06 | -0.158 | 1152 | 1994 | 1767 | 0 | 28 | 1428 |  | CORR | GENE | 05:09 | 07:25 | 06:48 | 130 | 1230 | 10 | EXT |  | 0.89 | (c)
15660.113 | 4.477 | 4.45 | -6.553 | -6.58 | 2230 | -2152 | -2142 | 0 | 4450 | 1430 |  | CORR | GENE | 06:56 | 07:09 | 07:10 | 137 | 178 | 12 | EXT |  | 0.9 | (c)
15660.261 | 4.625 | 4.606 | -6.405 | -6.424 | 1569 | 1714 | 1681 | 437 | 4606 | 1430 |  | CORR | CIGR | 05:09 | 05:33 | 05:27 | 49 | 225 | 10 | EXT |  | 0.89 | (c)
15678.271 | 0 | -0.041 | -11.375 | -11.416 | -1586 | -678 | -320 | 645 |  | 1432 | Нарушение формы кольцевого шва | GWAN |  | 08:59 | 11:25 | 12:23 | 0 | 2532 |  | EXT | Нарушение формы кольцевого шва Аномалия находится на упругопластическом изгибе: R=468 D, максимальное растяжение на 7.2 час. |  | (c)
15698.584 | 8.938 | 8.903 | -2.322 | -2.357 | -1775 | -1707 | -1691 | 456 | 2314 | 1433 |  | CORR | CIGR | 05:48 | 05:59 | 06:01 | 43 | 168 | 10 | EXT |  | 0.89 | (c)
15705.75 | 4.844 | 4.647 | -6.646 | -6.843 | 1290 | 1562 | 1532 | 456 | 4647 | 1434 |  | DENT | GENE | 05:58 | 06:42 | 06:37 | 359 | 484 | 0.6 | N/A | Глубина вмятины: 9 мм (0,6%). Линейка: 36 см в (465 см; 06:42 ч:мин) |  | (c)
15722.326 | 0 | -0.029 | -1.58 | -1.609 | 2181 | -700 | -150 | 0 |  | 1436 | Нарушение формы кольцевого шва | GWAN |  | 03:48 | 08:03 | 09:31 | 0 | 4261 |  | EXT | Нарушение формы кольцевого шва |  | (c)
15796.329 | 3.788 | 2.713 | -7.902 | -8.977 | 147 | 354 | 795 | 147 | 2713 | 1443 | Дефект проката | MIAN | GENE | 06:40 | 07:13 | 08:24 | 4858 | 1295 |  | INT | Дефект проката Эквивалент потери металла 14%. |  | (c)
15802.732 | 10.191 | 10.124 | -1.499 | -1.566 | 318 | 725 | 790 | 318 | 38 | 1443 | Дефект проката | MIAN | GENE | 07:07 | 08:13 | 08:23 | 1528 | 945 |  | INT | Дефект проката Эквивалент потери металла 18%. |  | (c)
15849.911 | 0 | -0.023 | -11.43 | -11.453 | 628 | 1152 | 1220 | 419 |  | 1448 | Нарушение формы кольцевого шва | GWAN |  | 04:10 | 05:35 | 05:46 | 0 | 1184 |  | EXT | Нарушение формы кольцевого шва |  | (c)
15917.631 | 0 | -0.017 | -11.45 | -11.467 | 598 | -2153 | 2063 | 0 |  | 1454 | Нарушение формы кольцевого шва | GWAN |  | 02:06 | 06:42 | 06:02 | 0 | 2931 |  | EXT | Нарушение формы кольцевого шва |  | (c)
15919.222 | 1.591 | 1.353 | -9.859 | -10.097 | 1426 | 1451 | 1466 | 726 | 1353 | 1454 | Дефект проката | MIAN | GENE | 04:20 | 04:24 | 04:26 | 312 | 78 |  | INT | Дефект проката Эквивалент потери металла 10%. |  | (c)
15929.081 | 0 | -0.029 | -9.95 | -9.979 | 786 | 1467 | -1975 | 0 |  | 1455 | Нарушение формы кольцевого шва | GWAN |  | 01:25 | 03:15 | 05:60 | 0 | 3401 |  | EXT | Нарушение формы кольцевого шва |  | (c)
16076.258 | 0.687 | 0.431 | -10.633 | -10.889 | -1633 | -1597 | -1592 | 597 | 431 | 1468 | Дефект проката | MIAN | GENE | 07:45 | 07:51 | 07:52 | 734 | 83 |  | INT | Дефект проката Эквивалент потери металла 13%. |  | (c)
16109.716 | 0 | 0 | -11.27 | -11.27 | -713 | -412 | -491 | 270 | 0 | 1471 | Смещение кромок | GWAN |  | 00:33 | 01:21 | 01:08 | 0 | 443 | 23 | EXT | Смещение кромок Вовнутрь Величина смещения - 3.9 мм. |  | (c)
16109.716 | 0 | -0.024 | -11.27 | -11.294 | 633 | 1607 | 1297 | 269 |  | 1471 | Нарушение формы кольцевого шва | GWAN |  | 04:10 | 06:47 | 05:57 | 0 | 1329 |  | EXT | Нарушение формы кольцевого шва |  | (c)
16109.716 | 0 | 0 | -11.27 | -11.27 | -1258 | -1079 | -1040 | 821 | 0 | 1471 | Смещение кромок | GWAN |  | 11:05 | 11:33 | 11:40 | 0 | 436 | 22 | EXT | Смещение кромок Вовнутрь Величина смещения - 3.6 мм. |  | (c)
16120.986 | 0 | 0 | -11.11 | -11.11 | 1065 | 1185 | 1453 | 390 | 0 | 1472 | Смещение кромок | GWAN |  | 01:26 | 01:46 | 02:29 | 0 | 775 | 24 | EXT | Смещение кромок Наружу Величина смещения - 4 мм. |  | (c)
16120.986 | 0 | -0.014 | -11.11 | -11.124 | -1814 | -1502 | -1195 | 417 |  | 1472 | Нарушение формы кольцевого шва | GWAN |  | 05:42 | 06:32 | 07:22 | 0 | 1237 |  | EXT | Нарушение формы кольцевого шва |  | (c)
16126.308 | 5.322 | 5.225 | -5.788 | -5.885 | 2168 | 2182 | 2183 | 32 | 5225 | 1472 |  | CORR | AXGR | 04:24 | 04:27 | 04:27 | 188 | 31 | 10 | EXT |  | 0.9 | (c)
16127.372 | 6.386 | 6.361 | -4.724 | -4.749 | -1607 | -1541 | -1490 | 624 | 4685 | 1472 |  | CORR | GENE | 06:15 | 06:26 | 06:34 | 64 | 234 | 13 | EXT |  | 0.89 | (c)
16176.265 | 0 | 0 | -3.004 | -3.004 | 940 | 1681 | 1367 | 940 | 0 | 1476б | Непровар / утяжина | GWAN |  | 04:19 | 06:18 | 05:28 | 0 | 854 | 14 | INT | Непровар / утяжина Толщины: 15,7 / 18,7 мм Аномалия находится на отводе. |  | (c)
16176.265 | 0 | -0.068 | -3.004 | -3.072 | -1093 | -866 | -825 | 557 |  | 1476б | Вышлифовка на шве | GWAN | GENE | 10:51 | 11:27 | 11:34 | 116 | 535 | 12 | EXT | Вышлифовка на шве Аномалия находится на отводе. |  | (c)
16212.218 | 0 | -0.026 | -11.351 | -11.377 | [5 empty] | 1479а | Нарушение формы кольцевого шва | GWAN |  | 00:17 | 01:03 | 01:21 | 0 | 793 |  | EXT | Нарушение формы кольцевого шва |  | (c)
16223.569 | 0 | -0.026 | -11.437 | -11.463 | -149 | 145 | 85 | 0 |  | 1481а | Вышлифовка на шве | GWAN | GENE | 01:12 | 01:59 | 01:49 | 66 | 467 | 19 | EXT | Вышлифовка на шве |  | (c)
16223.569 | 0 | -0.016 | -11.437 | -11.453 | 750 | 1423 | 1448 | 85 |  | 1481а | Нарушение формы кольцевого шва | GWAN |  | 03:37 | 05:25 | 05:29 | 0 | 1396 |  | EXT | Нарушение формы кольцевого шва |  | (c)
16225.871 | 2.302 | 2.268 | -9.135 | -9.169 | -1654 | -1476 | -1499 | 577 | 2268 | 1481а |  | CORR | GENE | 09:09 | 09:37 | 09:34 | 132 | 310 | 11 | EXT |  | 0.9 | (c)
16232.187 | 8.618 | 8.608 | -2.819 | -2.829 | 1442 | 1570 | 1637 | 399 | 2768 | 1481а |  | CORR | GENE | 05:28 | 05:49 | 05:60 | 61 | 389 | 13 | EXT |  | 0.89 | (c)
16235.006 | 0 | -0.04 | -11.38 | -11.42 | -697 | -513 | 101 | 0 |  | 1482 | Нарушение формы кольцевого шва | GWAN |  | 09:10 | 09:40 | 11:19 | 0 | 1597 |  | EXT | Нарушение формы кольцевого шва |  | (c)
16236.215 | 1.209 | 1.189 | -10.171 | -10.191 | -2195 | -2125 | -2139 | 36 | 1189 | 1482 |  | CORR | CIGR | 05:09 | 05:20 | 05:18 | 27 | 112 | 10 | EXT |  | 0.89 | (c)
16238.13 | 3.124 | 3.019 | -8.256 | -8.361 | -2227 | -2153 | -2090 | 4 | 3019 | 1482 |  | CORR | GENE | 05:04 | 05:16 | 05:26 | 138 | 274 | 10 | EXT |  | 0.9 | (c)
16278.363 | 10.142 | 10.115 | -1.333 | -1.36 | -736 | -646 | -660 | 583 | 1325 | 1485 |  | CORR | CIGR | 09:25 | 09:40 | 09:38 | 35 | 153 | 14 | EXT |  | 0.89 | (c)
16293.538 | 2.932 | 2.776 | -8.568 | -8.724 | -1717 | -1618 | -1638 | 513 | 2776 | 1487 |  | DENT | GENE | 06:10 | 06:26 | 06:23 | 615 | 158 | 0.4 | N/A | Глубина вмятины: 5 мм (0,4%). Линейка: 62 см в (278 см; 06:26 ч:мин) |  | (c)
16296.655 | 6.049 | 6.036 | -5.451 | -5.464 | -2118 | -2106 | -2103 | 113 | 5439 | 1487 |  | CORR | PITT | 05:05 | 05:07 | 05:08 | 25 | 30 | 11 | EXT |  | 0.89 | (c)
16297.143 | 6.537 | 6.478 | -4.963 | -5.022 | -1688 | -1613 | -1589 | 543 | 4899 | 1487 |  | DENT | GENE | 06:15 | 06:27 | 06:31 | 123 | 197 | 0.4 | N/A | Глубина вмятины: 5 мм (0,4%). Линейка: 12 см в (648 см; 06:27 ч:мин) |  | (c)
16301.195 | 10.589 | 10.568 | -0.911 | -0.932 | -1494 | -1401 | -1417 | 737 | 906 | 1487 |  | CORR | CIGR | 06:46 | 07:01 | 06:58 | 26 | 153 | 12 | EXT |  | 0.89 | (c)
16318.13 | 4.744 | 4.715 | -6.641 | -6.67 | -934 | -757 | -790 | 646 | 4715 | 1489 |  | CORR | CIGR | 05:46 | 06:14 | 06:09 | 46 | 288 | 10 | EXT | Аномалия находится на упругопластическом изгибе: R=635 D, максимальное растяжение на 5.9 час. | 0.89 | (c)
16324.771 | 0 | 0 | -11.69 | -11.69 | -1276 | -885 | -1003 | 729 | 0 | 1490 | Смещение кромок | GWAN |  | 01:36 | 02:39 | 02:20 | 0 | 547 | 20 | EXT | Смещение кромок Наружу Величина смещения - 3.2 мм. Аномалия находится на упругопластическом изгибе: R=443 D, максимальное растяжение на 6 час. |  | (c)
16427.666 | 0 | -0.031 | -10.555 | -10.586 | 1092 | -1712 | 1937 | 1092 |  | 1499 | Нарушение формы кольцевого шва | GWAN |  | 05:41 | 10:09 | 07:58 | 0 | 1689 |  | EXT | Нарушение формы кольцевого шва |  | (c)
16438.221 | 0 | 0 | -10.99 | -10.99 | 1092 | 1355 | 1315 | 1092 | 0 | 1500 | Смещение кромок | GWAN |  | 00:52 | 01:35 | 01:29 | 0 | 447 | 17 | EXT | Смещение кромок Вовнутрь Величина смещения - 2.6 мм. |  | (c)
16438.221 | 0 | 0 | -10.99 | -10.99 | -1865 | -1336 | -1486 | 1106 | 0 | 1500 | Смещение кромок | GWAN |  | 04:55 | 06:21 | 05:56 | 0 | 759 | 20 | EXT | Смещение кромок Наружу Величина смещения - 3.2 мм. |  | (c)
16483.751 | 0 | 0 | -11.245 | -11.245 | -1885 | -1029 | -1335 | 346 | 0 | 1504 | Смещение кромок | GWAN |  | 09:55 | 00:13 | 11:24 | 0 | 1098 | 18 | EXT | Смещение кромок Наружу Аномалия находится на отводе. Величина смещения - 2.8 мм. |  | (c)
16483.751 | 0 | 0 | -11.245 | -11.245 | 774 | 1238 | 1090 | 774 | 0 | 1504 | Смещение кромок | GWAN |  | 05:04 | 06:19 | 05:55 | 0 | 633 | 17 | EXT | Смещение кромок Вовнутрь Аномалия находится на отводе. Величина смещения - 2.7 мм. |  | (c)
16486.383 | 2.632 | 2.573 | -8.613 | -8.672 | 1147 | 1267 | 1297 | 782 | 2573 | 1504 |  | CORR | GENE | 06:04 | 06:24 | 06:29 | 92 | 301 | 11 | EXT | Аномалия находится на отводе. | 0.89 | (c)
16506.036 | 0 | -0.023 | -11.605 | -11.628 | 340 | 1353 | 1267 | 37 |  | 1506 | Нарушение формы кольцевого шва | GWAN |  | 03:15 | 05:58 | 05:44 | 0 | 1853 |  | EXT | Нарушение формы кольцевого шва |  | (c)
16509.961 | 3.925 | 3.887 | -7.68 | -7.718 | 1157 | 1529 | 1396 | 596 | 3887 | 1506 |  | CORR | GENE | 05:27 | 06:27 | 06:05 | 87 | 478 | 12 | EXT |  | 0.89 | (c)
16540.056 | 0 | -0.03 | -11.455 | -11.485 | -1449 | -1242 | -1122 | 782 |  | 1509 | Нарушение формы кольцевого шва | GWAN |  | 10:24 | 10:57 | 11:16 | 0 | 653 |  | EXT | Нарушение формы кольцевого шва |  | (c)
16560.188 | 8.677 | 8.658 | -2.783 | -2.802 | 1113 | 1179 | 1194 | 956 | 2741 | 1510 |  | CORR | GENE | 05:27 | 05:37 | 05:40 | 61 | 161 | 12 | EXT |  | 0.89 | (c)
16574.586 | 0 | 0 | -11.485 | -11.485 | 1176 | 1363 | 1333 | 740 | 0 | 1512 | Смещение кромок | GWAN |  | 04:31 | 05:01 | 04:57 | 0 | 315 | 23 | EXT | Смещение кромок Наружу Величина смещения - 3.6 мм. |  | (c)
16596.607 | 10.536 | 10.511 | -0.644 | -0.669 | 2088 | 2147 | 2163 | 0 | 635 | 1513 |  | CORR | CIGR | 04:04 | 04:14 | 04:16 | 34 | 149 | 10 | EXT |  | 0.89 | (c)
16603.558 | 6.307 | 6.298 | -5.058 | -5.067 | 2067 | 2177 | 2133 | 32 | 5028 | 1514 |  | CORR | CIGR | 05:23 | 05:41 | 05:34 | 39 | 132 | 10 | EXT | Аномалия находится на упругопластическом изгибе: R=602 D, максимальное растяжение на 4.1 час. | 0.89 | (c)
16603.867 | 6.616 | 6.592 | -4.749 | -4.773 | -2178 | -2002 | -2028 | 52 | 4727 | 1514 |  | CORR | CIGR | 05:58 | 06:26 | 06:22 | 46 | 300 | 10 | EXT | Аномалия находится на упругопластическом изгибе: R=593 D, максимальное растяжение на 4.2 час. | 0.89 | (c)
16634.63 | 4.319 | 4.297 | -6.586 | -6.608 | 2084 | 2190 | 2164 | 0 | 4297 | 1518 |  | CORR | CIGR | 06:21 | 06:38 | 06:34 | 34 | 160 | 10 | EXT |  | 0.89 | (c)
16637.655 | 7.344 | 7.296 | -3.561 | -3.609 | 1781 | 1955 | 1912 | 187 | 3548 | 1518 |  | CORR | GENE | 05:32 | 06:00 | 05:53 | 61 | 263 | 10 | EXT |  | 0.89 | (c)
16638.693 | 8.382 | 8.338 | -2.523 | -2.567 | 1877 | 2068 | 2010 | 88 | 2515 | 1518 |  | CORR | GENE | 05:47 | 06:18 | 06:09 | 52 | 266 | 10 | EXT |  | 0.89 | (c)
16639.277 | 8.966 | 8.868 | -1.939 | -2.037 | 2152 | -2119 | -2179 | 0 | 1924 | 1518 |  | CORR | GENE | 06:32 | 07:03 | 06:53 | 113 | 260 | 12 | EXT |  | 0.89 | (c)
16639.459 | 9.148 | 9.081 | -1.757 | -1.824 | 1238 | 1332 | 1390 | 688 | 1748 | 1518 |  | CORR | GENE | 04:04 | 04:19 | 04:29 | 76 | 304 | 10 | EXT |  | 0.89 | (c)
16641.045 | 10.734 | 10.645 | -0.171 | -0.26 | -2005 | -1988 | -1991 | 226 | 105 | 1518 | Дефект проката | MIAN | AXGR | 07:21 | 07:24 | 07:23 | 155 | 26 |  | INT | Дефект проката Эквивалент потери металла 10%. |  | (c)
16675.376 | 0 | -0.028 | -11.355 | -11.383 | 264 | 961 | 993 | 264 |  | 1522 | Нарушение формы кольцевого шва | GWAN |  | 01:47 | 03:39 | 03:45 | 0 | 1459 |  | EXT | Нарушение формы кольцевого шва |  | (c)
16732.216 | 0 | -0.025 | -10.825 | -10.85 | -27 | -1568 | 2163 | 0 |  | 1527 | Нарушение формы кольцевого шва | GWAN |  | 09:24 | 05:16 | 15:18 | 0 | 4381 |  | EXT | Нарушение формы кольцевого шва Аномалия находится на упругопластическом изгибе: R=813 D, максимальное растяжение на 6.4 час. |  | (c)
16743.041 | 0 | -0.024 | -11.35 | -11.374 | -2174 | -1789 | -1869 | 57 |  | 1528 | Нарушение формы кольцевого шва | GWAN |  | 08:29 | 09:31 | 09:18 | 0 | 611 |  | EXT | Нарушение формы кольцевого шва Аномалия находится на упругопластическом изгибе: R=305 D, максимальное растяжение на 5.8 час. |  | (c)
16799.911 | 0 | -0.034 | -11.705 | -11.739 | -818 | -672 | -142 | 533 |  | 1533 | Нарушение формы кольцевого шва | GWAN |  | 11:60 | 00:24 | 13:49 | 0 | 1351 |  | EXT | Нарушение формы кольцевого шва |  | (c)
16833.991 | 0 | 0 | -1.48 | -1.48 | -356 | 51 | -67 | 0 | 0 | 1536 | Непровар / утяжина | GWAN |  | 10:39 | 11:45 | 11:26 | 0 | 577 | 14 | INT | Непровар / утяжина |  | (c)
16847.026 | 0 | -0.035 | -11.03 | -11.065 | -662 | -182 | -274 | 115 |  | 1538 | Вышлифовка на шве | GWAN | GENE | 10:57 | 00:15 | 12:00 | 54 | 777 | 16 | EXT | Вышлифовка на шве |  | (c)
16869.316 | 0 | -0.041 | -8.25 | -8.291 | -254 | 355 | 564 | 0 |  | 1540 | Нарушение формы кольцевого шва | GWAN |  | 09:35 | 11:13 | 11:47 | 0 | 1637 |  | EXT | Нарушение формы кольцевого шва |  | (c)
16869.797 | 0.481 | 0.394 | -7.769 | -7.856 | 2197 | -2217 | 2228 | 0 | 394 | 1540 |  | LWAN | GENE | 04:10 | 04:18 | 04:15 | 331 | 63 |  | INT | Эквивалент потери металла 18%. |  | (c)
16892.111 | 0 | -0.04 | -11.5 | -11.54 | 63 | 676 | 488 | 63 |  | 1543 | Нарушение формы кольцевого шва | GWAN |  | 11:10 | 00:50 | 12:19 | 0 | 850 |  | EXT | Нарушение формы кольцевого шва |  | (c)
16903.611 | 0 | -0.015 | -11.49 | -11.505 | -192 | 27 | 7 | 0 |  | 1544 | Нарушение формы кольцевого шва | GWAN |  | 01:04 | 01:39 | 01:36 | 0 | 399 |  | EXT | Нарушение формы кольцевого шва |  | (c)
16903.611 | 0 | -0.027 | -11.49 | -11.517 | 796 | 1340 | 1766 | 0 |  | 1544 | Нарушение формы кольцевого шва | GWAN |  | 03:43 | 05:11 | 06:20 | 0 | 1940 |  | EXT | Нарушение формы кольцевого шва |  | (c)
16915.101 | 0 | -0.039 | -9.595 | -9.634 | -1430 | -1071 | -1026 | 623 |  | 1545 | Нарушение формы кольцевого шва | GWAN |  | 09:23 | 10:21 | 10:28 | 0 | 807 |  | EXT | Нарушение формы кольцевого шва |  | (c)
16936.091 | 0 | -0.014 | -10.945 | -10.959 | -1373 | -765 | -762 | 151 |  | 1547 | Нарушение формы кольцевого шва | GWAN |  | 11:14 | 00:52 | 12:52 | 0 | 1222 |  | EXT | Нарушение формы кольцевого шва Аномалия находится на упругопластическом изгибе: R=540 D, максимальное растяжение на 6.1 час. |  | (c)
16936.091 | 0 | -0.018 | -10.945 | -10.963 | 2096 | -2187 | -1959 | 0 |  | 1547 | Нарушение формы кольцевого шва | GWAN |  | 08:33 | 09:02 | 09:39 | 0 | 813 |  | EXT | Нарушение формы кольцевого шва Аномалия находится на упругопластическом изгибе: R=540 D, максимальное растяжение на 6.1 час. |  | (c)
16969.771 | 0 | -0.036 | -11.235 | -11.271 | 1908 | -2205 | -1405 | 0 |  | 1550 | Нарушение формы кольцевого шва | GWAN |  | 07:53 | 08:49 | 10:58 | 0 | 2296 |  | EXT | Нарушение формы кольцевого шва Аномалия находится на упругопластическом изгибе: R=675 D, максимальное растяжение на 6 час. |  | (c)
17015.736 | 0 | 0 | -11.645 | -11.645 | 740 | 1526 | 1368 | 235 | 0 | 1554 | Смещение кромок | GWAN |  | 02:16 | 04:23 | 03:57 | 0 | 1255 | 18 | EXT | Смещение кромок Наружу Величина смещения - 2.9 мм. Аномалия находится на упругопластическом изгибе: R=517 D, максимальное растяжение на 7.7 час. |  | (c)
17038.531 | 0 | -0.039 | -1.815 | -1.854 | 275 | 1274 | 1243 | 21 |  | 1556 | Нарушение формы кольцевого шва | GWAN |  | 00:51 | 03:33 | 03:28 | 0 | 1935 |  | EXT | Нарушение формы кольцевого шва |  | (c)
17038.531 | 0 | -0.046 | -1.815 | -1.861 | -1863 | -1350 | -1505 | 368 |  | 1556 | Нарушение формы кольцевого шва | GWAN |  | 07:06 | 08:29 | 08:04 | 0 | 715 |  | EXT | Нарушение формы кольцевого шва |  | (c)
17127.701 | 0 | -0.017 | -11.45 | -11.467 | -1962 | -569 | -869 | 0 |  | 1565 | Нарушение формы кольцевого шва | GWAN |  | 04:55 | 08:40 | 07:51 | 0 | 2185 |  | EXT | Нарушение формы кольцевого шва |  | (c)
17139.151 | 0 | -0.031 | -11.69 | -11.721 | -366 | 114 | 16 | 0 |  | 1566 | Нарушение формы кольцевого шва | GWAN |  | 00:47 | 02:05 | 01:49 | 0 | 764 |  | EXT | Нарушение формы кольцевого шва |  | (c)
17139.151 | 0 | -0.026 | -11.69 | -11.716 | 784 | 1797 | 1398 | 219 |  | 1566 | Нарушение формы кольцевого шва | GWAN |  | 03:53 | 06:36 | 05:32 | 0 | 1227 |  | EXT | Нарушение формы кольцевого шва |  | (c)
17139.151 | 0 | -0.019 | -11.69 | -11.709 | 2174 | -1413 | -1606 | 0 |  | 1566 | Нарушение формы кольцевого шва | GWAN |  | 07:37 | 09:58 | 09:27 | 0 | 1363 |  | EXT | Нарушение формы кольцевого шва |  | (c)
17150.841 | 0 | -0.025 | -11.69 | -11.715 | 930 | -1794 | -2135 | 0 |  | 1567 | Нарушение формы кольцевого шва | GWAN |  | 01:53 | 06:34 | 05:39 | 0 | 2791 |  | EXT | Нарушение формы кольцевого шва Аномалия находится на упругопластическом изгибе: R=428 D, максимальное растяжение на 5.3 час. |  | (c)
17173.891 | 0 | -0.031 | -11.545 | -11.576 | 533 | 1105 | 1504 | 0 |  | 1569 | Нарушение формы кольцевого шва | GWAN |  | 04:24 | 05:56 | 07:01 | 0 | 1940 |  | EXT | Нарушение формы кольцевого шва |  | (c)
17185.436 | 0 | -0.023 | -11.535 | -11.558 | -1021 | -374 | -482 | 57 |  | 1570 | Нарушение формы кольцевого шва | GWAN |  | 11:56 | 01:40 | 13:23 | 0 | 1078 |  | EXT | Нарушение формы кольцевого шва |  | (c)
17185.436 | 0 | -0.017 | -11.535 | -11.552 | 443 | 1122 | 1253 | 167 |  | 1570 | Нарушение формы кольцевого шва | GWAN |  | 03:52 | 05:42 | 06:03 | 0 | 1621 |  | EXT | Нарушение формы кольцевого шва |  | (c)
17208.356 | 0 | -0.029 | -11.265 | -11.294 | -1059 | -743 | -657 | 254 |  | 1572 | Нарушение формы кольцевого шва | GWAN |  | 08:09 | 08:60 | 09:13 | 0 | 804 |  | EXT | Нарушение формы кольцевого шва |  | (c)
17230.791 | 0 | -0.034 | -11.395 | -11.429 | 1209 | 2071 | 1913 | 0 |  | 1574 | Нарушение формы кольцевого шва | GWAN |  | 04:21 | 06:40 | 06:15 | 0 | 1407 |  | EXT | Нарушение формы кольцевого шва |  | (c)
17230.791 | 0 | -0.022 | -11.395 | -11.417 | -1092 | -945 | -444 | 203 |  | 1574 | Нарушение формы кольцевого шва | GWAN |  | 10:10 | 10:34 | 11:54 | 0 | 1295 |  | EXT | Нарушение формы кольцевого шва |  | (c)
17242.186 | 0 | -0.037 | -11.57 | -11.607 | 983 | 1454 | 1829 | 0 |  | 1575 | Нарушение формы кольцевого шва | GWAN |  | 00:06 | 01:22 | 02:23 | 0 | 1691 |  | EXT | Нарушение формы кольцевого шва |  | (c)
17249.157 | 6.971 | 6.92 | -4.599 | -4.65 | -1125 | -917 | -952 | 780 | 4556 | 1575 |  | CORR | GENE | 06:26 | 06:59 | 06:54 | 94 | 345 | 12 | EXT |  | 0.89 | (c)
17253.756 | 0 | -0.02 | -11.655 | -11.675 | -501 | 870 | 588 | 0 |  | 1576 | Нарушение формы кольцевого шва | GWAN |  | 08:37 | 00:18 | 11:33 | 0 | 2178 |  | EXT | Нарушение формы кольцевого шва |  | (c)
17253.784 | 0.028 | 0.028 | -11.627 | -11.627 | 1961 | -1929 | -1544 | 587 | 28 | 1576 |  | CORR | GENE | 03:14 | 04:46 | 05:49 | 92 | 1913 | 11 | EXT |  | 0.89 | (c)
17288.681 | 0 | -0.039 | -11.215 | -11.254 | -1491 | -1358 | -890 | 290 |  | 1579 | Нарушение формы кольцевого шва | GWAN |  | 05:34 | 05:55 | 07:11 | 0 | 1202 |  | EXT | Нарушение формы кольцевого шва |  | (c)
17356.701 | 0 | -0.03 | -11.515 | -11.545 | 230 | 1093 | 853 | 230 |  | 1585 | Нарушение формы кольцевого шва | GWAN |  | 00:17 | 02:37 | 01:58 | 0 | 1246 |  | EXT | Нарушение формы кольцевого шва Аномалия находится на упругопластическом изгибе: R=431 D, максимальное растяжение на 6.2 час. |  | (c)
17368.216 | 0 | -0.033 | -11.54 | -11.573 | 2198 | -1665 | -1863 | 0 |  | 1586 | Нарушение формы кольцевого шва | GWAN |  | 04:44 | 06:21 | 05:49 | 0 | 800 |  | EXT | Нарушение формы кольцевого шва Аномалия находится на упругопластическом изгибе: R=432 D, максимальное растяжение на 5.7 час. |  | (c)
17368.216 | 0 | -0.034 | -11.54 | -11.574 | -1301 | -419 | -565 | 0 |  | 1586 | Нарушение формы кольцевого шва | GWAN |  | 07:19 | 09:42 | 09:18 | 0 | 1472 |  | EXT | Нарушение формы кольцевого шва Аномалия находится на упругопластическом изгибе: R=432 D, максимальное растяжение на 5.7 час. |  | (c)
17391.116 | 0 | -0.04 | -11.47 | -11.51 | 7 | 766 | 436 | 7 |  | 1588 | Нарушение формы кольцевого шва | GWAN |  | 11:46 | 01:48 | 12:55 | 0 | 858 |  | EXT | Нарушение формы кольцевого шва |  | (c)
17391.116 | 0 | -0.036 | -11.47 | -11.506 | 1370 | 1411 | 2024 | 1370 |  | 1588 | Нарушение формы кольцевого шва | GWAN |  | 03:26 | 03:32 | 05:11 | 0 | 1309 |  | EXT | Нарушение формы кольцевого шва |  | (c)
17391.116 | 0 | -0.034 | -11.47 | -11.504 | -1145 | -803 | -701 | 258 |  | 1588 | Нарушение формы кольцевого шва | GWAN |  | 08:40 | 09:35 | 09:51 | 0 | 887 |  | EXT | Нарушение формы кольцевого шва |  | (c)
17402.586 | 0 | -0.03 | -10.905 | -10.935 | -469 | 212 | 22 | 0 |  | 1589 | Нарушение формы кольцевого шва | GWAN |  | 01:06 | 02:55 | 02:25 | 0 | 982 |  | EXT | Нарушение формы кольцевого шва |  | (c)
17402.586 | 0 | -0.023 | -10.905 | -10.928 | 1809 | 2128 | -2054 | 1456 |  | 1589 | Нарушение формы кольцевого шва | GWAN |  | 07:13 | 08:05 | 08:50 | 0 | 1197 |  | EXT | Нарушение формы кольцевого шва |  | (c)
17413.491 | 0 | -0.024 | -11.5 | -11.524 | 1578 | -1521 | -2050 | 1217 |  | 1590 | Нарушение формы кольцевого шва | GWAN |  | 10:34 | 02:14 | 12:48 | 0 | 1665 |  | EXT | Нарушение формы кольцевого шва |  | (c)
17424.991 | 0 | -0.026 | -11.13 | -11.156 | -726 | -486 | -550 | 374 |  | 1591 | Нарушение формы кольцевого шва | GWAN |  | 08:22 | 09:00 | 08:50 | 0 | 352 |  | EXT | Нарушение формы кольцевого шва |  | (c)
17447.201 | 0 | -0.025 | -11.695 | -11.72 | -276 | 309 | 321 | 0 |  | 1593 | Нарушение формы кольцевого шва | GWAN |  | 04:16 | 05:50 | 05:52 | 0 | 1193 |  | EXT | Нарушение формы кольцевого шва Аномалия находится на отводе. |  | (c)
17504.611 | 0 | -0.033 | -11.485 | -11.518 | 376 | 1230 | 1264 | 78 |  | 1598 | Нарушение формы кольцевого шва | GWAN |  | 03:06 | 05:24 | 05:30 | 0 | 1777 |  | EXT | Нарушение формы кольцевого шва |  | (c)
17504.611 | 0 | -0.03 | -11.485 | -11.515 | -2153 | -1494 | -936 | 77 |  | 1598 | Нарушение формы кольцевого шва | GWAN |  | 08:18 | 10:05 | 11:35 | 0 | 2434 |  | EXT | Нарушение формы кольцевого шва |  | (c)
17529.872 | 2.341 | 2.098 | -8.829 | -9.072 | 1016 | 1059 | 1080 | 1016 | 2098 | 1600 | Дефект проката | MIAN | GENE | 04:00 | 04:07 | 04:11 | 364 | 128 |  | INT | Дефект проката Эквивалент потери металла 12%. |  | (c)
17538.701 | 0 | -0.043 | -11.47 | -11.513 | 1525 | -1866 | -2033 | 0 |  | 1601 | Нарушение формы кольцевого шва | GWAN |  | 01:52 | 04:45 | 04:18 | 0 | 1807 |  | EXT | Нарушение формы кольцевого шва |  | (c)
17538.701 | 0 | -0.027 | -11.47 | -11.497 | -923 | -709 | -451 | 0 |  | 1601 | Нарушение формы кольцевого шва | GWAN |  | 07:17 | 07:52 | 08:33 | 0 | 944 |  | EXT | Нарушение формы кольцевого шва |  | (c)
17549.161 | 10.46 | 10.442 | -1.01 | -1.028 | -1562 | -1516 | -1490 | 668 | 996 | 1601 | Металлургический дефект | MIAN | CIGR | 05:34 | 05:41 | 05:46 | 32 | 145 |  | INT | Металлургический дефект Эквивалент потери металла 11%. |  | (c)
17550.171 | 0 | -0.031 | -1.61 | -1.641 | 825 | 1018 | 1151 | 755 |  | 1602 | Нарушение формы кольцевого шва | GWAN |  | 03:47 | 04:18 | 04:40 | 0 | 650 |  | EXT | Нарушение формы кольцевого шва |  | (c)
17561.766 | 0 | -0.029 | -11.575 | -11.604 | 867 | -1069 | -2003 | 0 |  | 1604 | Нарушение формы кольцевого шва | GWAN |  | 00:03 | 06:50 | 04:19 | 0 | 3181 |  | EXT | Нарушение формы кольцевого шва |  | (c)
17573.341 | 0 | -0.024 | -11.61 | -11.634 | -64 | 2163 | 1173 | 0 |  | 1605 | Нарушение формы кольцевого шва | GWAN |  | 10:51 | 04:50 | 14:10 | 0 | 2472 |  | EXT | Нарушение формы кольцевого шва |  | (c)
17607.516 | 0 | -0.024 | -11.1 | -11.124 | 284 | 1675 | 1136 | 242 |  | 1608 | Нарушение формы кольцевого шва | GWAN |  | 03:08 | 06:53 | 05:26 | 0 | 1704 |  | EXT | Нарушение формы кольцевого шва Аномалия находится на отводе. |  | (c)
17618.616 | 0 | -0.031 | -11.37 | -11.401 | -27 | 435 | 330 | 0 |  | 1609 | Нарушение формы кольцевого шва | GWAN |  | 10:59 | 00:13 | 11:56 | 0 | 714 |  | EXT | Нарушение формы кольцевого шва Аномалия находится на упругопластическом изгибе: R=448 D, максимальное растяжение на 6.1 час. |  | (c)
17618.616 | 0 | -0.022 | -11.37 | -11.392 | 1040 | 1408 | 1556 | 158 |  | 1609 | Нарушение формы кольцевого шва | GWAN |  | 01:51 | 02:50 | 03:14 | 0 | 1033 |  | EXT | Нарушение формы кольцевого шва Аномалия находится на упругопластическом изгибе: R=448 D, максимальное растяжение на 6.1 час. |  | (c)
17618.616 | 0 | -0.035 | -11.37 | -11.405 | -1791 | -1472 | -1191 | 439 |  | 1609 | Нарушение формы кольцевого шва | GWAN |  | 06:14 | 07:06 | 07:51 | 0 | 1200 |  | EXT | Нарушение формы кольцевого шва Аномалия находится на упругопластическом изгибе: R=448 D, максимальное растяжение на 6.1 час. |  | (c)
17629.986 | 0 | -0.027 | -11.35 | -11.377 | -450 | -145 | 856 | 0 |  | 1610 | Нарушение формы кольцевого шва | GWAN |  | 09:50 | 10:39 | 13:21 | 0 | 2612 |  | EXT | Нарушение формы кольцевого шва Аномалия находится на упругопластическом изгибе: R=837 D, максимальное растяжение на 5.5 час. |  | (c)
17641.336 | 0 | 0 | -11.365 | -11.365 | -525 | -318 | -294 | 62 | 0 | 1611 |  | GWAN |  | 11:43 | 00:16 | 12:20 | 0 | 463 |  | EXT | Толщины: 16,8 / 15,7 мм Место ремонта. |  | (c)
17641.336 | 0 | -0.029 | -11.365 | -11.394 | 1808 | -1402 | -1827 | 0 |  | 1611 | Нарушение формы кольцевого шва | GWAN |  | 05:59 | 09:21 | 08:13 | 0 | 1651 |  | EXT | Нарушение формы кольцевого шва |  | (c)
17675.831 | 0 | -0.04 | -11.69 | -11.73 | -820 | -453 | -402 | 0 |  | 1614 | Вышлифовка на шве | GWAN | GENE | 00:44 | 01:43 | 01:51 | 73 | 836 | 13 | EXT | Вышлифовка на шве |  | (c)
17675.831 | 0 | -0.035 | -11.69 | -11.725 | -1770 | -1364 | -1373 | 975 |  | 1614 | Нарушение формы кольцевого шва | GWAN |  | 10:10 | 11:16 | 11:14 | 0 | 794 |  | EXT | Нарушение формы кольцевого шва |  | (c)
17699.221 | 0 | -0.029 | -11.165 | -11.194 | 1008 | 2199 | 1874 | 0 |  | 1616 | Нарушение формы кольцевого шва | GWAN |  | 00:03 | 03:15 | 02:22 | 0 | 1731 |  | EXT | Нарушение формы кольцевого шва Аномалия находится на отводе. |  | (c)
17745.031 | 0 | -0.042 | -11.575 | -11.617 | 189 | 547 | 577 | 189 |  | 1620 | Нарушение формы кольцевого шва | GWAN |  | 10:38 | 11:35 | 11:40 | 0 | 776 |  | EXT | Нарушение формы кольцевого шва |  | (c)
17756.606 | 0 | -0.025 | -11.44 | -11.465 | -18 | 449 | 372 | 0 |  | 1621 | Вышлифовка на шве | GWAN | CIGR | 00:02 | 01:18 | 01:05 | 46 | 780 | 11 | EXT | Вышлифовка на шве |  | (c)
17847.656 | 0 | -0.022 | -11.56 | -11.582 | -1214 | -360 | 125 | 1214 |  | 1629 | Нарушение формы кольцевого шва | GWAN |  | 10:34 | 00:52 | 14:10 | 0 | 2678 |  | EXT | Нарушение формы кольцевого шва Аномалия находится на упругопластическом изгибе: R=406 D, максимальное растяжение на 5.8 час. |  | (c)
17882.406 | 0 | -0.03 | -11.18 | -11.21 | -1377 | -1243 | -1228 | 1078 |  | 1632 | Нарушение формы кольцевого шва | GWAN |  | 10:16 | 10:38 | 10:41 | 0 | 299 |  | EXT | Нарушение формы кольцевого шва |  | (c)
17905.251 | 0 | -0.041 | -11.145 | -11.186 | -57 | 1001 | 686 | 0 |  | 1634 | Нарушение формы кольцевого шва | GWAN |  | 02:06 | 04:57 | 04:06 | 0 | 1486 |  | EXT | Нарушение формы кольцевого шва |  | (c)
17916.396 | 0 | -0.029 | -11.54 | -11.569 | -2152 | -1552 | -1197 | 79 |  | 1635 | Нарушение формы кольцевого шва | GWAN |  | 07:38 | 09:15 | 10:12 | 0 | 1910 |  | EXT | Нарушение формы кольцевого шва |  | (c)
18029.077 | 0.916 | 0.894 | -0.762 | -0.784 | -2186 | -2085 | -2129 | 45 | 758 | 1645а |  | CORR | CIGR | 04:42 | 04:59 | 04:51 | 26 | 114 | 10 | EXT |  | 0.88 | (c)
18063.856 | 0 | -0.016 | -11.35 | -11.366 | -1769 | -926 | -923 | 78 |  | 1649 | Нарушение формы кольцевого шва | GWAN |  | 07:47 | 10:03 | 10:03 | 0 | 1691 |  | EXT | Нарушение формы кольцевого шва Аномалия находится на упругопластическом изгибе: R=370 D, максимальное растяжение на 5.9 час. |  | (c)
18097.691 | 0 | -0.028 | -11.485 | -11.513 | 1688 | -1973 | -1969 | 1164 |  | 1652 | Нарушение формы кольцевого шва | GWAN |  | 04:13 | 06:22 | 06:23 | 0 | 1609 |  | EXT | Нарушение формы кольцевого шва |  | (c)
18124.35 | 3.904 | 3.89 | -7.316 | -7.33 | 140 | 237 | 208 | 140 | 3890 | 1654 |  | CORR | CIGR | 05:26 | 05:42 | 05:37 | 33 | 136 | 10 | EXT |  | 0.89 | (c)
18143.176 | 0 | -0.033 | -11.745 | -11.778 | 1285 | 1804 | 1711 | 1285 |  | 1656 | Нарушение формы кольцевого шва | GWAN |  | 02:04 | 03:28 | 03:13 | 0 | 853 |  | EXT | Нарушение формы кольцевого шва |  | (c)
18212.521 | 0 | -0.027 | -11.66 | -11.687 | 444 | 1919 | 1320 | 35 |  | 1662 | Нарушение формы кольцевого шва | GWAN |  | 00:12 | 04:10 | 02:33 | 0 | 1751 |  | EXT | Нарушение формы кольцевого шва |  | (c)
18217.947 | 5.426 | 5.368 | -6.234 | -6.292 | 2217 | -2218 | -2221 | 0 | 5368 | 1662 |  | CORR | AXGR | 04:58 | 05:02 | 05:02 | 133 | 46 | 15 | EXT |  | 0.9 | (c)
18223.795 | 11.274 | 11.255 | -0.386 | -0.405 | 1504 | 1615 | 1583 | 568 | 377 | 1662 |  | CORR | CIGR | 03:03 | 03:21 | 03:16 | 28 | 159 | 11 | EXT |  | 0.89 | (c)
18224.181 | 0 | 0 | -11.075 | -11.075 | -356 | -88 | -95 | 165 | 0 | 1663 | Смещение кромок | GWAN |  | 11:37 | 00:20 | 12:19 | 0 | 521 | 32 | EXT | Смещение кромок Толщины: 16,8 / 15,7 мм Вовнутрь Величина смещения - 5.1 мм. |  | (c)
18224.181 | 0 | 0 | -11.075 | -11.075 | 1129 | 1292 | 1357 | 644 | 0 | 1663 | Смещение кромок | GWAN |  | 03:36 | 04:03 | 04:13 | 0 | 457 | 17 | EXT | Смещение кромок Толщины: 16,8 / 15,7 мм Наружу Величина смещения - 2.6 мм. |  | (c)
18279.026 | 8.47 | 8.451 | -1.445 | -1.464 | -626 | -554 | -576 | 525 | 1433 | 1668 |  | CORR | CIGR | 10:35 | 10:47 | 10:43 | 31 | 101 | 11 | EXT |  | 0.89 | (c)
18304.343 | 1.457 | 1.457 | -6.708 | -6.708 | 981 | 1054 | 1040 | 981 | 1457 | 1671 |  | CORR | CIGR | 05:02 | 05:14 | 05:12 | 29 | 119 | 14 | EXT |  | 0.89 | (c)
18305.718 | 2.832 | 2.832 | -5.333 | -5.333 | 960 | 1037 | 1027 | 960 | 2832 | 1671 |  | CORR | CIGR | 04:59 | 05:11 | 05:10 | 28 | 134 | 13 | EXT |  | 0.89 | (c)
18305.781 | 2.895 | 2.895 | -5.27 | -5.27 | 934 | 999 | 974 | 934 | 2895 | 1671 |  | CORR | CIGR | 04:55 | 05:05 | 05:01 | 19 | 81 | 10 | EXT |  | 0.88 | (c)
18322.633 | 0.422 | 0.41 | -10.753 | -10.765 | 1133 | 1311 | 1250 | 864 | 410 | 1673 |  | CORR | GENE | 04:34 | 05:02 | 04:53 | 54 | 234 | 10 | EXT |  | 0.89 | (c)
18323.01 | 0.799 | 0.671 | -10.376 | -10.504 | 1448 | 1530 | 1773 | 134 | 671 | 1673 |  | CORR | GENE | 05:25 | 05:38 | 06:17 | 153 | 649 | 10 | EXT |  | 0.9 | (c)
18323.163 | 0.952 | 0.924 | -10.223 | -10.251 | 739 | 893 | 874 | 739 | 924 | 1673 |  | CORR | GENE | 03:30 | 03:55 | 03:52 | 59 | 270 | 10 | EXT |  | 0.89 | (c)
18324.841 | 2.63 | 1.8 | -8.545 | -9.375 | 1119 | 1199 | 1169 | 1012 | 1800 | 1673 |  | CORR | GENE | 04:31 | 04:44 | 04:40 | 1128 | 100 | 16 | EXT |  | 1.01 | (b)
18327.089 | 4.878 | 4.857 | -6.297 | -6.318 | 821 | 916 | 910 | 821 | 4857 | 1673 |  | CORR | CIGR | 03:43 | 03:59 | 03:58 | 35 | 178 | 11 | EXT |  | 0.89 | (c)
18328.605 | 6.394 | 6.375 | -4.781 | -4.8 | 695 | 784 | 810 | 695 | 4752 | 1673 |  | CORR | GENE | 03:23 | 03:37 | 03:42 | 48 | 229 | 10 | EXT |  | 0.89 | (c)
18328.976 | 6.765 | 6.758 | -4.41 | -4.417 | 721 | 1044 | 949 | 721 | 4352 | 1673 |  | CORR | GENE | 03:27 | 04:19 | 04:04 | 65 | 455 | 11 | EXT |  | 0.89 | (c)
18333.386 | 0 | 0 | -11.36 | -11.36 | 1378 | 1621 | 1630 | 349 | 0 | 1674а | Смещение кромок | GWAN |  | 03:44 | 04:24 | 04:25 | 0 | 504 | 26 | EXT | Смещение кромок Наружу Величина смещения - 4.1 мм. |  | (c)
18340.883 | 7.497 | 7.483 | -3.863 | -3.877 | -2202 | -2112 | -2135 | 29 | 3845 | 1674а |  | CORR | CIGR | 06:07 | 06:21 | 06:17 | 32 | 134 | 10 | EXT |  | 0.89 | (c)
18353.723 | 8.977 | 8.929 | -2.063 | -2.111 | 351 | 770 | 757 | 351 | 1969 | 1674б |  | CORR | GENE | 03:34 | 04:42 | 04:40 | 142 | 812 | 10 | EXT |  | 0.9 | (c)
18354.518 | 9.772 | 9.745 | -1.268 | -1.295 | 559 | 742 | 735 | 559 | 1232 | 1674б |  | CORR | GENE | 04:08 | 04:38 | 04:36 | 63 | 351 | 10 | EXT |  | 0.89 | (c)
18366.926 | 0 | -0.048 | -11.06 | -11.108 | [5 empty] | 1676а | Коррозия на шве | GWAN | GENE | 04:23 | 05:09 | 05:36 | 74 | 899 | 22 | N/A | Коррозия на шве |  | (c)
18377.986 | 0 | 0 | -11.08 | -11.08 | -1678 | -1464 | -1427 | 553 | 0 | 1678а | Непровар / утяжина | GWAN |  | 05:23 | 05:58 | 06:04 | 0 | 502 | 13 | INT | Непровар / утяжина |  | (c)
18379.897 | 1.911 | 0.145 | -9.169 | -10.935 | -2209 | -2209 | -2154 | 22 | 145 | 1678а |  | CORR | GENE | 03:57 | 03:57 | 04:06 | 2339 | 110 | 12 | EXT |  | 0.99 | (c)
18380.507 | 2.521 | 2.494 | -8.559 | -8.586 | -1977 | -1925 | -1906 | 253 | 2494 | 1678а |  | CORR | CIGR | 04:35 | 04:43 | 04:46 | 42 | 142 | 10 | EXT |  | 0.89 | (c)
18382.201 | 4.215 | 3.469 | -6.865 | -7.611 | -2202 | -2185 | -2181 | 28 | 3469 | 1678а |  | CORR | AXGR | 03:58 | 04:01 | 04:02 | 1730 | 43 | 10 | EXT |  | 0.97 | (c)
18402.469 | 2.423 | 2.357 | -9.007 | -9.073 | 1899 | 1905 | 1917 | 295 | 2357 | 1681 |  | CORR | AXGR | 05:36 | 05:37 | 05:39 | 148 | 36 | 10 | EXT | Аномалия находится на упругопластическом изгибе: R=615 D, максимальное растяжение на 7.4 час. | 0.9 | (c)
18411.476 | 0 | -0.045 | -11.415 | -11.46 | -1922 | -919 | -1328 | 309 |  | 1682 | Нарушение формы кольцевого шва | GWAN |  | 04:02 | 06:44 | 05:38 | 0 | 1188 |  | EXT | Нарушение формы кольцевого шва Аномалия находится на упругопластическом изгибе: R=409 D, максимальное растяжение на 6.9 час. |  | (c)
18411.476 | 0 | -0.038 | -11.415 | -11.453 | -238 | 28 | 124 | 0 |  | 1682 | Нарушение формы кольцевого шва | GWAN |  | 08:34 | 09:17 | 09:32 | 0 | 725 |  | EXT | Нарушение формы кольцевого шва Аномалия находится на упругопластическом изгибе: R=409 D, максимальное растяжение на 6.9 час. |  | (c)
18422.335 | 10.859 | 10.791 | -0.556 | -0.624 | -633 | -432 | -371 | 108 | 544 | 1682 |  | CORR | GENE | 07:30 | 08:03 | 08:13 | 80 | 525 | 10 | EXT | Аномалия находится на упругопластическом изгибе: R=729 D, максимальное растяжение на 6.2 час. | 0.89 | (c)
18422.891 | 0 | -0.028 | -11.175 | -11.203 | 1965 | -2201 | 2205 | 0 |  | 1683 | Нарушение формы кольцевого шва | GWAN |  | 08:08 | 08:56 | 08:47 | 0 | 480 |  | EXT | Нарушение формы кольцевого шва Аномалия находится на упругопластическом изгибе: R=783 D, максимальное растяжение на 6.2 час. |  | (c)
18491.311 | 0 | -0.031 | -11.505 | -11.536 | 1771 | 2202 | 2074 | 0 |  | 1689 | Нарушение формы кольцевого шва | GWAN |  | 05:41 | 06:51 | 06:30 | 0 | 607 |  | EXT | Нарушение формы кольцевого шва |  | (c)
18513.083 | 10.267 | 10.229 | -1.323 | -1.361 | 871 | 1509 | 1269 | 563 | 1198 | 1690 |  | CORR | GENE | 04:50 | 06:33 | 05:54 | 163 | 797 | 10 | EXT | Аномалия находится на отводе. | 0.9 | (c)
18554.682 | 5.961 | 5.908 | -5.489 | -5.542 | 1599 | 1616 | 1608 | 614 | 5444 | 1694 |  | CORR | AXGR | 06:49 | 06:52 | 06:50 | 98 | 17 | 10 | EXT |  | 0.89 | (c)
18582.536 | 0 | -0.025 | -11.145 | -11.17 | 1544 | 1975 | 2103 | 0 |  | 1697 | Нарушение формы кольцевого шва | GWAN |  | 02:52 | 04:01 | 04:22 | 0 | 1118 |  | EXT | Нарушение формы кольцевого шва |  | (c)
18582.536 | 0 | -0.024 | -11.145 | -11.169 | -1788 | -1554 | -1431 | 443 |  | 1697 | Нарушение формы кольцевого шва | GWAN |  | 05:54 | 06:31 | 06:51 | 0 | 714 |  | EXT | Нарушение формы кольцевого шва |  | (c)
18620.198 | 4.762 | 4.637 | -6.598 | -6.723 | -2180 | -2166 | -2164 | 50 | 4637 | 1700 |  | CORR | AXGR | 06:05 | 06:07 | 06:07 | 168 | 32 | 10 | EXT |  | 0.9 | (c)
18626.796 | 0 | 0 | -10.17 | -10.17 | -1213 | -889 | -890 | 566 | 0 | 1701 | Непровар / утяжина | GWAN |  | 09:11 | 10:03 | 10:03 | 0 | 647 | 10 | INT | Непровар / утяжина |  | (c)
18671.191 | 0 | -0.025 | -11.045 | -11.07 | 813 | 1435 | 1321 | 402 |  | 1705 | Нарушение формы кольцевого шва | GWAN |  | 00:36 | 02:17 | 01:58 | 0 | 1015 |  | EXT | Нарушение формы кольцевого шва |  | (c)
18693.596 | 0 | -0.029 | -9.835 | -9.864 | -1650 | -1212 | -1028 | 405 |  | 1707 | Нарушение формы кольцевого шва | GWAN |  | 05:50 | 07:01 | 07:30 | 0 | 1245 |  | EXT | Нарушение формы кольцевого шва |  | (c)
18725.796 | 0 | 0 | -11.705 | -11.705 | -1240 | -535 | -722 | 205 | 0 | 1710 | Смещение кромок | GWAN |  | 11:15 | 01:09 | 12:38 | 0 | 1035 | 19 | EXT | Смещение кромок Вовнутрь Величина смещения - 2.9 мм. Аномалия находится на упругопластическом изгибе: R=453 D, максимальное растяжение на 5.5 час. |  | (c)
18748.671 | 0 | -0.03 | -11.73 | -11.76 | -1237 | -374 | -683 | 129 |  | 1712 | Нарушение формы кольцевого шва | GWAN |  | 08:04 | 10:23 | 09:33 | 0 | 1108 |  | EXT | Нарушение формы кольцевого шва Аномалия находится на упругопластическом изгибе: R=595 D, максимальное растяжение на 0.4 час. |  | (c)
18771.736 | 0 | -0.033 | -11.58 | -11.613 | 1192 | 1502 | 1609 | 204 |  | 1714 | Нарушение формы кольцевого шва | GWAN |  | 00:54 | 01:44 | 02:01 | 0 | 834 |  | EXT | Нарушение формы кольцевого шва Аномалия находится на упругопластическом изгибе: R=448 D, максимальное растяжение на 12 час. |  | (c)
18783.316 | 0 | 0 | -11.445 | -11.445 | -2194 | -1782 | -1833 | 36 | 0 | 1715 | Смещение кромок | GWAN |  | 03:07 | 04:13 | 04:05 | 0 | 723 | 24 | EXT | Смещение кромок Наружу Величина смещения - 3.7 мм. Аномалия находится на упругопластическом изгибе: R=454 D, максимальное растяжение на 0.4 час. |  | (c)
18783.316 | 0 | 0 | -11.445 | -11.445 | -1029 | -458 | -686 | 343 | 0 | 1715 | Смещение кромок | GWAN |  | 06:15 | 07:47 | 07:10 | 0 | 686 | 21 | EXT | Смещение кромок Наружу Величина смещения - 3.4 мм. Аномалия находится на упругопластическом изгибе: R=454 D, максимальное растяжение на 0.4 час. |  | (c)
18783.573 | 0.257 | 0.163 | -11.188 | -11.282 | 2217 | 2228 | 2226 | 0 | 163 | 1715 |  | LWAN | AXGR | 02:59 | 03:00 | 03:00 | 230 | 17 |  | INT | Эквивалент потери металла 10%. Аномалия находится на упругопластическом изгибе: R=466 D, максимальное растяжение на 0.4 час. |  | (c)
18796.569 | 1.808 | 1.792 | -9.372 | -9.388 | 1101 | 1144 | 1142 | 1048 | 1792 | 1716 |  | GOUG | CIGR | 05:13 | 05:20 | 05:20 | 31 | 82 | 10 | EXT | Задир. |  | (c)
18796.637 | 1.876 | 1.839 | -9.304 | -9.341 | 837 | 969 | 927 | 837 | 1839 | 1716 |  | GOUG | CIGR | 04:31 | 04:52 | 04:45 | 37 | 181 | 11 | EXT | Задир. |  | (c)
18798.846 | 4.085 | 4.07 | -7.095 | -7.11 | 761 | 811 | 806 | 761 | 4070 | 1716 |  | GOUG | CIGR | 04:18 | 04:26 | 04:26 | 29 | 90 | 10 | EXT | Задир. Аномалия находится на упругопластическом изгибе: R=635 D, максимальное растяжение на 6.2 час. |  | (c)
18800.164 | 5.403 | 5.383 | -5.777 | -5.797 | 740 | 804 | 810 | 740 | 5383 | 1716 |  | GOUG | GENE | 04:15 | 04:25 | 04:26 | 49 | 138 | 10 | EXT | Задир. Аномалия находится на упругопластическом изгибе: R=582 D, максимальное растяжение на 6.1 час. |  | (c)
18801.264 | 6.503 | 6.487 | -4.677 | -4.693 | 1366 | 1385 | 1385 | 826 | 4657 | 1716 |  | ARTD | PITT | 05:56 | 05:59 | 05:59 | 36 | 38 |  | EXT | Наплавка. Аномалия находится на упругопластическом изгибе: R=540 D, максимальное растяжение на 6 час. |  | (c)
18839.731 | 0 | -0.026 | -11.545 | -11.571 | 1501 | -1614 | -2098 | 0 |  | 1720 | Нарушение формы кольцевого шва | GWAN |  | 02:22 | 05:59 | 04:41 | 0 | 1723 |  | EXT | Нарушение формы кольцевого шва |  | (c)
18839.731 | 0 | -0.037 | -11.545 | -11.582 | -1059 | -461 | -439 | 0 |  | 1720 | Нарушение формы кольцевого шва | GWAN |  | 07:28 | 09:05 | 09:08 | 0 | 1239 |  | EXT | Нарушение формы кольцевого шва |  | (c)
18851.276 | 0 | -0.037 | -11 | -11.037 | -204 | 1 | 669 | 204 |  | 1721 | Нарушение формы кольцевого шва | GWAN |  | 11:54 | 00:27 | 14:15 | 0 | 1745 |  | EXT | Нарушение формы кольцевого шва Аномалия находится на упругопластическом изгибе: R=413 D, максимальное растяжение на 5.3 час. |  | (c)
18873.161 | 0 | -0.024 | -11.356 | -11.38 | -1871 | -1584 | -1498 | 359 |  | 1723а | Нарушение формы кольцевого шва | GWAN |  | 04:46 | 05:33 | 05:46 | 0 | 746 |  | EXT | Нарушение формы кольцевого шва |  | (c)
18884.517 | 0 | 0 | -7.921 | -7.921 | -602 | -368 | -418 | 234 | 0 | 1723б | Смещение кромок | GWAN |  | 03:29 | 04:07 | 03:59 | 0 | 368 | 21 | EXT | Смещение кромок Наружу Величина смещения - 3.3 мм. |  | (c)
18884.517 | 0 | 0 | -7.921 | -7.921 | 217 | 509 | 567 | 217 | 0 | 1723б | Смещение кромок | GWAN |  | 05:41 | 06:29 | 06:38 | 0 | 700 | 23 | EXT | Смещение кромок Наружу Величина смещения - 3.6 мм. |  | (c)
18884.517 | 0 | 0 | -7.921 | -7.921 | 1155 | 1446 | 1409 | 1155 | 0 | 1723б | Смещение кромок | GWAN |  | 08:13 | 08:60 | 08:54 | 0 | 508 | 18 | EXT | Смещение кромок Вовнутрь Величина смещения - 2.8 мм. |  | (c)
18884.517 | 0 | -0.017 | -7.921 | -7.938 | 1892 | -2051 | -2138 | 1706 |  | 1723б | Нарушение формы кольцевого шва | GWAN |  | 10:12 | 11:36 | 11:21 | 0 | 863 |  | EXT | Нарушение формы кольцевого шва |  | (c)
18892.438 | 0 | 0 | -10.818 | -10.818 | -772 | -295 | -429 | 86 | 0 | 1724а | Непровар / утяжина | GWAN |  | 04:23 | 05:40 | 05:19 | 0 | 686 | 17 | INT | Непровар / утяжина Аномалия находится на отводе. |  | (c)
18903.256 | 0 | 0 | -3.214 | -3.214 | 1383 | 1498 | 1674 | 1383 | 0 | 1726а | Непровар / утяжина | GWAN |  | 05:26 | 05:45 | 06:13 | 0 | 582 | 12 | INT | Непровар / утяжина Аномалия находится на отводе. |  | (c)
18906.47 | 0 | -0.029 | -11.3 | -11.329 | 562 | 1145 | 1177 | 562 |  | 1727а | Нарушение формы кольцевого шва | GWAN |  | 08:36 | 10:10 | 10:16 | 0 | 1229 |  | EXT | Нарушение формы кольцевого шва Аномалия находится на отводе. |  | (c)
18910.565 | 4.095 | 3.811 | -7.205 | -7.489 | 1585 | 2184 | 1932 | 1585 | 3811 | 1727а |  | GOUG | GENE | 11:21 | 00:58 | 12:17 | 439 | 693 | 10 | EXT | Зона задиров. |  | (c)
18917.77 | 0 | -0.017 | -11.23 | -11.247 | -292 | 717 | 606 | 0 |  | 1728а | Нарушение формы кольцевого шва | GWAN |  | 01:51 | 04:34 | 04:16 | 0 | 1795 |  | EXT | Нарушение формы кольцевого шва |  | (c)
18929.376 | 0.376 | 0.351 | -11.115 | -11.14 | -361 | -272 | -288 | 214 | 351 | 1728б |  | CORR | CIGR | 09:60 | 10:14 | 10:12 | 35 | 147 | 15 | EXT |  | 0.74 | (c)
18947.11 | 6.619 | 6.601 | -4.772 | -4.79 | -1413 | -1371 | -1360 | 1307 | 4735 | 1730а |  | GOUG | GENE | 08:55 | 09:02 | 09:04 | 55 | 106 | 10 | EXT | Задир. |  | (c)
18960.956 | 9.074 | 9.053 | -2.19 | -2.211 | 1660 | 1767 | 1728 | 435 | 2184 | 1731а |  | CORR | CIGR | 06:07 | 06:24 | 06:17 | 27 | 135 | 10 | EXT |  | 0.89 | (c)
18961.753 | 9.871 | 9.85 | -1.393 | -1.414 | 1711 | 1829 | 1799 | 343 | 1380 | 1731а |  | CORR | CIGR | 06:15 | 06:34 | 06:29 | 34 | 176 | 10 | EXT |  | 0.89 | (c)
18963.146 | 0 | -0.03 | -11.12 | -11.15 | -1864 | -706 | -1170 | 366 |  | 1732 | Нарушение формы кольцевого шва | GWAN |  | 06:38 | 09:44 | 08:30 | 0 | 1388 |  | EXT | Нарушение формы кольцевого шва |  | (c)
18996.556 | 0 | -0.032 | -11.23 | -11.262 | -2056 | -1250 | -1479 | 903 |  | 1735 | Нарушение формы кольцевого шва | GWAN |  | 02:21 | 04:31 | 03:54 | 0 | 1153 |  | EXT | Нарушение формы кольцевого шва |  | (c)
18996.556 | 0 | -0.032 | -11.23 | -11.262 | -827 | -463 | -83 | 0 |  | 1735 | Нарушение формы кольцевого шва | GWAN |  | 05:39 | 06:38 | 07:39 | 0 | 1489 |  | EXT | Нарушение формы кольцевого шва |  | (c)
19041.612 | 0.106 | 0.075 | -11.229 | -11.26 | -2145 | -2143 | -2122 | 86 | 75 | 1739 |  | CORR | AXGR | 06:45 | 06:45 | 06:49 | 94 | 45 | 10 | EXT |  | 0.89 | (c)
19051.599 | 10.093 | 10.075 | -1.242 | -1.26 | -2200 | -2128 | -2144 | 31 | 1233 | 1739 |  | CORR | CIGR | 06:36 | 06:48 | 06:45 | 27 | 112 | 11 | EXT | Аномалия находится на упругопластическом изгибе: R=547 D, максимальное растяжение на 6.1 час. | 0.89 | (c)
19052.841 | 0 | 0 | -11.32 | -11.32 | -1595 | -1484 | -1381 | 635 | 0 | 1740 | Смещение кромок | GWAN |  | 06:34 | 06:52 | 07:08 | 0 | 428 | 20 | EXT | Смещение кромок Наружу Величина смещения - 3.2 мм. Аномалия находится на упругопластическом изгибе: R=447 D, максимальное растяжение на 6 час. |  | (c)
19087.121 | 0 | -0.023 | -11.56 | -11.583 | -252 | -77 | 323 | 0 |  | 1743 | Нарушение формы кольцевого шва | GWAN |  | 10:07 | 10:36 | 11:40 | 0 | 1151 |  | EXT | Нарушение формы кольцевого шва |  | (c)
19102.259 | 3.578 | 3.442 | -7.742 | -7.878 | -2007 | -1984 | -1775 | 224 | 3442 | 1744 |  | GOUG | GENE | 07:14 | 07:18 | 07:52 | 168 | 463 | 10 | EXT | Зона задиров. |  | (c)
19102.924 | 4.243 | 3.442 | -7.077 | -7.878 | 201 | 763 | 570 | 201 | 3442 | 1744 |  | GOUG | GENE | 01:11 | 02:41 | 02:10 | 1489 | 736 | 10 | EXT | Зона задиров. |  | (c)
19110.001 | 0 | -0.025 | -11.555 | -11.58 | -1557 | -1163 | -1099 | 641 |  | 1745 | Нарушение формы кольцевого шва | GWAN |  | 05:05 | 06:09 | 06:19 | 0 | 916 |  | EXT | Нарушение формы кольцевого шва Аномалия находится на отводе. |  | (c)
19122.264 | 0.708 | 0.681 | -10.752 | -10.779 | -1665 | -1506 | -1515 | 566 | 681 | 1746 |  | CORR | GENE | 05:06 | 05:31 | 05:30 | 58 | 300 | 10 | EXT | Аномалия находится на упругопластическом изгибе: R=415 D, максимальное растяжение на 6.1 час. | 0.9 | (c)
19144.346 | 0 | -0.018 | -11.26 | -11.278 | 815 | 1255 | 1239 | 567 |  | 1748 | Нарушение формы кольцевого шва | GWAN |  | 02:06 | 03:17 | 03:14 | 0 | 849 |  | EXT | Нарушение формы кольцевого шва |  | (c)
19144.346 | 0 | -0.016 | -11.26 | -11.276 | -2128 | -1537 | -1500 | 102 |  | 1748 | Нарушение формы кольцевого шва | GWAN |  | 06:11 | 07:46 | 07:52 | 0 | 1257 |  | EXT | Нарушение формы кольцевого шва |  | (c)
19144.346 | 0 | -0.03 | -11.26 | -11.29 | -619 | -381 | -234 | 0 |  | 1748 | Нарушение формы кольцевого шва | GWAN |  | 10:14 | 10:53 | 11:16 | 0 | 770 |  | EXT | Нарушение формы кольцевого шва |  | (c)
19167.026 | 0 | 0 | -11.595 | -11.595 | -1532 | -806 | -1037 | 541 | 0 | 1750 | Смещение кромок | GWAN |  | 05:01 | 06:58 | 06:21 | 0 | 991 | 15 | EXT | Смещение кромок Наружу Аномалия находится на отводе. Величина смещения - 2.4 мм. |  | (c)
19213.63 | 1.554 | 1.486 | -10.111 | -10.179 | -1406 | -1395 | -1324 | 1241 | 1486 | 1754 |  | GOUG | GENE | 11:53 | 11:54 | 12:06 | 79 | 165 | 10 | EXT | Задир. |  | (c)
19303.332 | 0.016 | 0.012 | -11.644 | -11.648 | 51 | 1783 | 1590 | 51 | 12 | 1762 |  | CORR | GENE | 02:04 | 06:44 | 06:13 | 77 | 3078 | 12 | EXT | Аномалия находится на упругопластическом изгибе: R=305 D, максимальное растяжение на 6 час. | 1.27 | (a)
19314.976 | 0 | -0.037 | -11.555 | -11.592 | 102 | 335 | 331 | 102 |  | 1763 | Нарушение формы кольцевого шва | GWAN |  | 11:31 | 00:08 | 12:07 | 0 | 457 |  | EXT | Нарушение формы кольцевого шва Аномалия находится на упругопластическом изгибе: R=659 D, максимальное растяжение на 6.3 час. |  | (c)
19314.976 | 0 | -0.021 | -11.555 | -11.576 | 1094 | -1944 | -2197 | 1027 |  | 1763 | Нарушение формы кольцевого шва | GWAN |  | 02:11 | 06:00 | 05:19 | 0 | 2340 |  | EXT | Нарушение формы кольцевого шва Аномалия находится на упругопластическом изгибе: R=659 D, максимальное растяжение на 6.3 час. |  | (c)
19331.075 | 4.544 | 2.472 | -7.161 | -9.233 | 1136 | 1199 | 1183 | 1136 | 2472 | 1764 |  | CORR | GENE | 03:50 | 04:00 | 03:58 | 2619 | 93 | 10 | EXT |  | 0.97 | (c)
19356.733 | 9.282 | 9.26 | -2.433 | -2.455 | -1554 | -1475 | -1444 | 1334 | 2421 | 1766 |  | CORR | CIGR | 04:01 | 04:14 | 04:19 | 34 | 220 | 11 | EXT |  | 0.89 | (c)
19359.166 | 0 | -0.024 | -11.4 | -11.424 | 1994 | -1401 | -1733 | 0 |  | 1767 | Нарушение формы кольцевого шва | GWAN |  | 05:31 | 08:23 | 07:29 | 0 | 1469 |  | EXT | Нарушение формы кольцевого шва |  | (c)
19382.116 | 0 | -0.032 | -11.31 | -11.342 | -555 | 96 | -91 | 0 |  | 1769 | Нарушение формы кольцевого шва | GWAN |  | 00:48 | 02:33 | 02:03 | 0 | 927 |  | EXT | Нарушение формы кольцевого шва Аномалия находится на упругопластическом изгибе: R=563 D, максимальное растяжение на 5.2 час. |  | (c)
19416.296 | 0 | -0.037 | -11.49 | -11.527 | -1155 | -1008 | -837 | 519 |  | 1772 | Нарушение формы кольцевого шва | GWAN |  | 02:10 | 02:33 | 03:01 | 0 | 636 |  | EXT | Нарушение формы кольцевого шва |  | (c)
19427.786 | 0 | 0 | -11.5 | -11.5 | -1422 | -924 | -858 | 294 | 0 | 1773 | Смещение кромок | GWAN |  | 03:13 | 04:33 | 04:44 | 0 | 1128 | 17 | EXT | Смещение кромок Наружу Величина смещения - 2.6 мм. |  | (c)
19432.601 | 4.815 | 4.795 | -6.685 | -6.705 | -643 | -546 | -562 | 482 | 4795 | 1773 |  | CORR | CIGR | 05:19 | 05:34 | 05:32 | 25 | 161 | 10 | EXT |  | 0.89 | (c)
19439.286 | 0 | 0 | -11.37 | -11.37 | -1596 | -1399 | -1467 | 1338 | 0 | 1774 | Смещение кромок | GWAN |  | 06:10 | 06:42 | 06:31 | 0 | 258 | 15 | EXT | Смещение кромок Наружу Величина смещения - 2.4 мм. |  | (c)
19442.722 | 3.436 | 3.371 | -7.934 | -7.999 | 2099 | 2111 | 2126 | 2099 | 3371 | 1774 |  | CORR | GENE | 04:06 | 04:08 | 04:11 | 216 | 54 | 10 | EXT |  | 0.91 | (c)
19450.656 | 0 | -0.038 | -9.82 | -9.858 | 808 | 1319 | 1191 | 808 |  | 1775 | Нарушение формы кольцевого шва | GWAN |  | 04:50 | 06:12 | 05:52 | 0 | 767 |  | EXT | Нарушение формы кольцевого шва |  | (c)
19460.476 | 0 | -0.029 | -1.34 | -1.369 | -2170 | -1683 | -1555 | 940 |  | 1776 | Нарушение формы кольцевого шва | GWAN |  | 05:40 | 06:59 | 07:19 | 0 | 1230 |  | EXT | Нарушение формы кольцевого шва |  | (c)
19473.201 | 0 | -0.036 | -11.475 | -11.511 | -722 | 492 | 442 | 0 |  | 1778 | Нарушение формы кольцевого шва | GWAN |  | 06:50 | 10:06 | 09:58 | 0 | 2327 |  | EXT | Нарушение формы кольцевого шва |  | (c)
19484.676 | 0 | -0.027 | -11.355 | -11.382 | -624 | -147 | 147 | 0 |  | 1779 | Нарушение формы кольцевого шва | GWAN |  | 00:05 | 01:22 | 02:10 | 0 | 1542 |  | EXT | Нарушение формы кольцевого шва |  | (c)
19502.531 | 6.5 | 6.419 | -5.19 | -5.271 | -146 | 144 | 95 | 0 | 4735 | 1780 |  | GOUG | GENE | 06:52 | 07:39 | 07:31 | 536 | 481 | 10 | EXT | Задир. |  | (c)
19576.536 | 0 | -0.042 | -11.36 | -11.402 | -72 | 795 | 367 | 0 |  | 1788 | Нарушение формы кольцевого шва | GWAN |  | 07:18 | 09:38 | 08:29 | 0 | 878 |  | EXT | Нарушение формы кольцевого шва Аномалия находится на упругопластическом изгибе: R=484 D, максимальное растяжение на 5.9 час. |  | (c)
19587.896 | 0 | -0.034 | -11.135 | -11.169 | -1063 | -646 | -743 | 423 |  | 1789 | Нарушение формы кольцевого шва | GWAN |  | 03:14 | 04:22 | 04:06 | 0 | 640 |  | EXT | Нарушение формы кольцевого шва |  | (c)
19610.528 | 11.497 | 11.443 | -0.078 | -0.132 | 1270 | 1282 | 1283 | 935 | 69 | 1790 | Металлургический дефект | MIAN | AXGR | 05:52 | 05:54 | 05:55 | 63 | 26 |  | INT | Металлургический дефект Эквивалент потери металла 10%. |  | (c)
19633.216 | 0 | 0 | -11.095 | -11.095 | 1671 | 1835 | -2023 | 1255 | 0 | 1793 | Смещение кромок | GWAN |  | 04:25 | 04:52 | 06:29 | 0 | 1535 | 15 | EXT | Смещение кромок Толщины: 16,8 / 15,7 мм Наружу Величина смещения - 2.4 мм. |  | (c)
19643.108 | 9.892 | 9.874 | -1.203 | -1.221 | 1742 | 1842 | 1818 | 1742 | 1190 | 1793 |  | GOUG | CIGR | 04:37 | 04:53 | 04:49 | 31 | 153 | 10 | EXT | Задир. |  | (c)
19643.155 | 9.939 | 9.853 | -1.156 | -1.242 | 1742 | 1867 | 1837 | 1742 | 1101 | 1793 |  | DENT | GENE | 04:37 | 04:57 | 04:52 | 141 | 190 | 0.4 | N/A | Глубина вмятины: 6 мм (0,4%). Линейка: 14 см в (985 см; 04:57 ч:мин) Аномалия находится вблизи дефекта потери металла. |  | (c)
19644.311 | 0 | -0.036 | -11.67 | -11.706 | -734 | -105 | -258 | 0 |  | 1794 | Нарушение формы кольцевого шва | GWAN |  | 04:14 | 05:56 | 05:31 | 0 | 953 |  | EXT | Нарушение формы кольцевого шва |  | (c)
19653.753 | 9.442 | 9.344 | -2.228 | -2.326 | -25 | -14 | -15 | 4 | 2099 | 1794 |  | LWAN | AXGR | 06:09 | 06:11 | 06:10 | 227 | 20 |  | INT | Эквивалент потери металла 10%. |  | (c)
19667.376 | 0 | -0.022 | -11.48 | -11.502 | -1675 | -1273 | -968 | 260 |  | 1796 | Нарушение формы кольцевого шва | GWAN |  | 05:47 | 06:52 | 07:42 | 0 | 1415 |  | EXT | Нарушение формы кольцевого шва |  | (c)
19701.821 | 0 | -0.041 | -11.27 | -11.311 | 966 | 1234 | 1276 | 966 |  | 1799 | Нарушение формы кольцевого шва | GWAN |  | 02:18 | 03:01 | 03:08 | 0 | 621 |  | EXT | Нарушение формы кольцевого шва |  | (c)
19734.476 | 0 | -0.038 | -2.1 | -2.138 | 593 | 772 | 907 | 593 |  | 1802 | Нарушение формы кольцевого шва | GWAN |  | 00:15 | 00:44 | 01:05 | 0 | 629 |  | EXT | Нарушение формы кольцевого шва |  | (c)
19734.476 | 0 | -0.04 | -2.1 | -2.14 | -36 | 139 | 238 | 0 |  | 1802 | Нарушение формы кольцевого шва | GWAN |  | 10:33 | 11:02 | 11:18 | 0 | 548 |  | EXT | Нарушение формы кольцевого шва |  | (c)
19736.576 | 0 | -0.035 | -11.615 | -11.65 | -1063 | -195 | -429 | 0 |  | 1803 | Нарушение формы кольцевого шва | GWAN |  | 02:29 | 04:49 | 04:12 | 0 | 1266 |  | EXT | Нарушение формы кольцевого шва |  | (c)
19812.515 | 7.644 | 7.599 | -3.781 | -3.826 | 1673 | 1704 | 1745 | 1673 | 3741 | 1809 |  | GOUG | GENE | 09:12 | 09:17 | 09:23 | 85 | 144 | 10 | EXT | Задир. |  | (c)
19813.268 | 8.397 | 8.219 | -3.028 | -3.206 | 1650 | 1822 | 1776 | 1650 | 2658 | 1809 |  | GOUG | GENE | 09:08 | 09:36 | 09:28 | 548 | 252 | 10 | EXT | Зона задиров. |  | (c)
19918.461 | 0 | -0.035 | -11.245 | -11.28 | -1650 | -1188 | -1264 | 878 |  | 1820 | Вышлифовка на шве | GWAN | GENE | 08:54 | 10:08 | 09:56 | 64 | 772 | 12 | EXT | Вышлифовка на шве Аномалия находится на отводе. |  | (c)
19965.217 | 3.621 | 3.572 | -7.719 | -7.768 | 1249 | 1295 | 1347 | 1249 | 3572 | 1824 |  | GOUG | GENE | 08:48 | 08:56 | 09:04 | 118 | 196 | 10 | EXT | Задир. |  | (c)
19984.206 | 0 | -0.02 | -11.515 | -11.535 | -801 | -292 | -316 | 0 |  | 1826 | Нарушение формы кольцевого шва | GWAN |  | 06:51 | 08:13 | 08:09 | 0 | 969 |  | EXT | Нарушение формы кольцевого шва |  | (c)
20052.176 | 0 | -0.034 | -11.52 | -11.554 | -1062 | -525 | -564 | 67 |  | 1832 | Нарушение формы кольцевого шва | GWAN |  | 00:14 | 01:41 | 01:34 | 0 | 995 |  | EXT | Нарушение формы кольцевого шва |  | (c)
20052.176 | 0 | -0.029 | -11.52 | -11.549 | -24 | 319 | 540 | 0 |  | 1832 | Нарушение формы кольцевого шва | GWAN |  | 03:02 | 03:57 | 04:33 | 0 | 1128 |  | EXT | Нарушение формы кольцевого шва |  | (c)
20067.671 | 3.975 | 3.93 | -7.235 | -7.28 | 1539 | 1738 | 1690 | 1539 | 3930 | 1833 |  | CORR | GENE | 01:19 | 01:51 | 01:43 | 69 | 302 | 11 | EXT |  | 0.89 | (c)
20086.336 | 0 | 0 | -11.76 | -11.76 | 1432 | -2186 | 2174 | 1432 | 0 | 1835 | Смещение кромок | GWAN |  | 04:30 | 06:46 | 06:30 | 0 | 1485 | 18 | EXT | Смещение кромок Наружу Величина смещения - 2.8 мм. Аномалия находится на упругопластическом изгибе: R=606 D, максимальное растяжение на 6.5 час. |  | (c)
20166.47 | 10.939 | 10.828 | -0.226 | -0.337 | 2228 | -2220 | -2218 | 0 | 146 | 1841 |  | LWAN | AXGR | 06:13 | 06:15 | 06:15 | 191 | 30 |  | EXT | Эквивалент потери металла 13%. Аномалия находится на отводе. |  | (c)
20237.756 | 2.4 | 2.363 | -8.74 | -8.777 | 1423 | 1429 | 1490 | 1423 | 2363 | 1848 |  | GOUG | GENE | 06:52 | 06:53 | 07:02 | 68 | 135 | 10 | EXT | Задир. |  | (c)
20246.496 | 0 | -0.024 | -11.285 | -11.309 | -687 | -356 | -363 | 40 |  | 1849 | Нарушение формы кольцевого шва | GWAN |  | 01:10 | 02:03 | 02:02 | 0 | 647 |  | EXT | Нарушение формы кольцевого шва |  | (c)
20306.773 | 2.987 | 2.859 | -8.243 | -8.371 | -653 | -596 | -536 | 419 | 2859 | 1854 |  | GOUG | GENE | 04:29 | 04:38 | 04:48 | 166 | 234 | 10 | EXT | Задир. |  | (c)
20326.577 | 0.081 | 0.073 | -10.999 | -11.007 | 2043 | 2178 | 2227 | 2043 | 73 | 1856 |  | CORR | CIGR | 02:17 | 02:38 | 02:46 | 44 | 367 | 11 | EXT |  | 0.89 | (c)
20416.676 | 0 | 0 | -11.15 | -11.15 | 419 | 870 | 769 | 419 | 0 | 1864 | Смещение кромок | GWAN |  | 03:59 | 05:12 | 04:56 | 0 | 700 | 18 | EXT | Смещение кромок Наружу Аномалия находится на отводе. Величина смещения - 2.9 мм. |  | (c)
20473.941 | 0 | -0.036 | -11.505 | -11.541 | -904 | -610 | -627 | 351 |  | 1869 | Нарушение формы кольцевого шва | GWAN |  | 00:13 | 01:00 | 00:57 | 0 | 553 |  | EXT | Нарушение формы кольцевого шва |  | (c)
20473.941 | 0 | -0.032 | -11.505 | -11.537 | 256 | 1647 | 1099 | 256 |  | 1869 | Нарушение формы кольцевого шва | GWAN |  | 03:20 | 07:04 | 05:36 | 0 | 1687 |  | EXT | Нарушение формы кольцевого шва |  | (c)
20485.446 | 0 | -0.023 | -11.355 | -11.378 | -1138 | -904 | -783 | 427 |  | 1870 | Нарушение формы кольцевого шва | GWAN |  | 11:56 | 00:34 | 12:54 | 0 | 711 |  | EXT | Нарушение формы кольцевого шва |  | (c)
20485.446 | 0 | -0.022 | -11.355 | -11.377 | 73 | 1388 | 1001 | 73 |  | 1870 | Нарушение формы кольцевого шва | GWAN |  | 03:12 | 06:44 | 05:42 | 0 | 1857 |  | EXT | Нарушение формы кольцевого шва |  | (c)
20507.124 | 10.323 | 10.291 | -1.172 | -1.204 | -1325 | -1056 | -1146 | 905 | 1156 | 1871 |  | CORR | CIGR | 07:45 | 08:29 | 08:14 | 48 | 358 | 12 | EXT |  | 0.89 | (c)
20508.296 | 0 | 0 | -11.52 | -11.52 | -2188 | -1822 | -1868 | 43 | 0 | 1872 | Смещение кромок | GWAN |  | 06:20 | 07:19 | 07:11 | 0 | 638 | 15 | EXT | Смещение кромок Толщины: 16,8 / 15,7 мм Наружу Величина смещения - 2.4 мм. |  | (c)
20508.296 | 0 | 0 | -11.52 | -11.52 | -1456 | -983 | -1001 | 546 | 0 | 1872 | Смещение кромок | GWAN |  | 08:18 | 09:34 | 09:31 | 0 | 910 | 20 | EXT | Смещение кромок Толщины: 16,8 / 15,7 мм Наружу Величина смещения - 3.2 мм. |  | (c)
20509.731 | 1.435 | 1.404 | -10.085 | -10.116 | 1715 | 1990 | 1878 | 189 | 1404 | 1872 |  | CORR | GENE | 04:50 | 05:34 | 05:16 | 100 | 327 | 10 | EXT |  | 0.89 | (c)
20515.868 | 7.572 | 7.559 | -3.948 | -3.961 | -1778 | -1668 | -1671 | 453 | 3930 | 1872 |  | CORR | CIGR | 07:26 | 07:44 | 07:43 | 31 | 213 | 13 | EXT |  | 0.89 | (c)
20517.435 | 9.139 | 8.978 | -2.381 | -2.542 | -1512 | -1497 | -1449 | 718 | 1433 | 1872 |  | SCC | GENE | 08:09 | 08:11 | 08:19 | 1109 | 126 | 22 | EXT |  | 1 | (b)
20520.6 | 0.784 | 0.664 | -10.156 | -10.276 | 58 | 84 | 92 | 58 | 664 | 1873 |  | SCC | GENE | 02:58 | 03:02 | 03:03 | 232 | 67 | 11 | EXT | Аномалия находится на отводе. Аномалия находится в зоне сварного шва. | 1 | (b)
20538.309 | 7.553 | 6.912 | -3.837 | -4.478 | -125 | -107 | -71 | 18 | 3496 | 1874 |  | CORR | GENE | 08:40 | 08:43 | 08:49 | 982 | 107 | 10 | EXT | Аномалия находится на отводе. | 0.96 | (c)
20538.864 | 8.108 | 8.02 | -3.282 | -3.37 | 36 | 36 | 54 | 36 | 3079 | 1874 |  | CORR | AXGR | 09:06 | 09:06 | 09:09 | 291 | 36 | 11 | EXT | Аномалия находится на отводе. | 0.92 | (c)
20545.681 | 3.535 | 3.413 | -6.39 | -6.512 | -2176 | -2137 | -2134 | 55 | 3413 | 1875 |  | CORR | GENE | 03:10 | 03:17 | 03:17 | 738 | 84 | 12 | EXT |  | 0.96 | (c)
20596.399 | 10.378 | 10.288 | -1.167 | -1.257 | -712 | -700 | -690 | 668 | 1153 | 1879 |  | GOUG | AXGR | 10:03 | 10:05 | 10:07 | 104 | 44 | 10 | EXT | Задир. |  | (c)
20631.851 | 0 | -0.048 | -9.455 | -9.503 | 1954 | 2175 | 2189 | 1954 |  | 1883 | Нарушение формы кольцевого шва | GWAN |  | 03:29 | 04:05 | 04:07 | 0 | 471 |  | EXT | Нарушение формы кольцевого шва Аномалия находится на отводе. |  | (c)
20679.117 | 3.691 | 3.593 | -7.744 | -7.842 | -346 | -256 | -290 | 234 | 3593 | 1887 |  | GOUG | GENE | 11:59 | 00:13 | 12:08 | 130 | 113 | 10 | EXT | Задир. |  | (c)
20734.192 | 2.886 | 2.867 | -8.489 | -8.508 | 524 | 587 | 572 | 524 | 2867 | 1892 |  | CORR | CIGR | 05:29 | 05:39 | 05:37 | 34 | 97 | 10 | EXT |  | 0.89 | (c)
20812.325 | 0 | 0 | -10.467 | -10.467 | 21 | 377 | 403 | 21 | 0 | 1899а | Смещение кромок | GWAN |  | 02:14 | 03:12 | 03:16 | 0 | 764 | 19 | EXT | Смещение кромок Наружу Аномалия находится на отводе. Величина смещения - 3 мм. Аномалия находится на упругопластическом изгибе: R=472 D, максимальное растяжение на 6.1 час. |  | (c)
20812.325 | 0 | 0 | -10.467 | -10.467 | 1792 | 2228 | -2187 | 0 | 0 | 1899а | Смещение кромок | GWAN |  | 06:60 | 08:10 | 08:18 | 0 | 964 | 22 | EXT | Смещение кромок Наружу Аномалия находится на отводе. Величина смещения - 3.4 мм. Аномалия находится на упругопластическом изгибе: R=472 D, максимальное растяжение на 6.1 час. |  | (c)
20820.371 | 8.046 | 7.957 | -2.421 | -2.51 | 26 | 44 | 42 | 26 | 2357 | 1899а |  | LWAN | AXGR | 02:15 | 02:18 | 02:18 | 153 | 32 |  | INT | Эквивалент потери металла 10%. Аномалия находится на отводе. |  | (c)
20850.206 | 4.15 | 4.089 | -7.335 | -7.396 | -963 | -784 | -749 | 535 | 4089 | 1904 |  | CORR | GENE | 10:23 | 10:52 | 10:58 | 104 | 428 | 10 | EXT |  | 0.89 | (c)
20867.526 | 0 | -0.021 | -10.465 | -10.486 | 1642 | 1909 | 2020 | 0 |  | 1907 | Нарушение формы кольцевого шва | GWAN |  | 03:44 | 04:27 | 04:45 | 0 | 756 |  | EXT | Нарушение формы кольцевого шва |  | (c)
20875.327 | 7.801 | 7.087 | -2.664 | -3.378 | -2150 | -2096 | -2095 | 80 | 2448 | 1907 |  | CORR | GENE | 05:32 | 05:40 | 05:41 | 930 | 111 | 10 | EXT |  | 0.96 | (c)
20876.374 | 8.848 | 8.835 | -1.617 | -1.63 | 1622 | 1713 | 1712 | 428 | 1597 | 1907 |  | CORR | CIGR | 03:40 | 03:55 | 03:55 | 33 | 181 | 10 | EXT |  | 0.89 | (c)
20912.016 | 0 | 0 | -11.485 | -11.485 | -947 | -368 | -547 | 147 | 0 | 1911 | Непровар / утяжина | GWAN |  | 09:10 | 10:43 | 10:14 | 0 | 800 | 10 | INT | Непровар / утяжина Аномалия находится на упругопластическом изгибе: R=465 D, максимальное растяжение на 6 час. |  | (c)
20934.951 | 0 | -0.046 | -11.165 | -11.211 | 2091 | 2200 | -1938 | 1505 |  | 1913 | Нарушение формы кольцевого шва | GWAN |  | 11:55 | 00:13 | 13:05 | 0 | 865 |  | EXT | Нарушение формы кольцевого шва |  | (c)
20934.951 | 0 | -0.032 | -11.165 | -11.197 | -442 | -293 | -321 | 200 |  | 1913 | Нарушение формы кольцевого шва | GWAN |  | 05:06 | 05:30 | 05:26 | 0 | 241 |  | EXT | Нарушение формы кольцевого шва |  | (c)
20957.781 | 0 | -0.038 | -11.525 | -11.563 | 785 | 1532 | 1466 | 85 |  | 1915 | Нарушение формы кольцевого шва | GWAN |  | 04:36 | 06:37 | 06:26 | 0 | 1361 |  | EXT | Нарушение формы кольцевого шва |  | (c)
20957.781 | 0 | -0.03 | -11.525 | -11.555 | -1664 | -942 | -834 | 4 |  | 1915 | Нарушение формы кольцевого шва | GWAN |  | 10:01 | 11:57 | 12:15 | 0 | 1659 |  | EXT | Нарушение формы кольцевого шва |  | (c)
21028.048 | 1.317 | 1.312 | -10.318 | -10.323 | -244 | -146 | -155 | 65 | 1312 | 1921 |  | CORR | CIGR | 03:34 | 03:50 | 03:48 | 24 | 179 | 10 | EXT |  | 0.89 | (c)
21028.092 | 1.361 | 1.353 | -10.274 | -10.282 | -59 | -11 | 14 | 0 | 1353 | 1921 |  | CORR | CIGR | 04:04 | 04:11 | 04:15 | 29 | 147 | 10 | EXT |  | 0.89 | (c)
21072.946 | 0 | -0.05 | -11.16 | -11.21 | -145 | 395 | 1083 | 0 |  | 1925 | Нарушение формы кольцевого шва | GWAN |  | 08:40 | 10:07 | 11:58 | 0 | 2457 |  | EXT | Нарушение формы кольцевого шва |  | (c)
21084.106 | 0 | -0.023 | -11.58 | -11.603 | 2023 | -2063 | -2001 | 1565 |  | 1926 | Нарушение формы кольцевого шва | GWAN |  | 09:27 | 10:27 | 10:37 | 0 | 873 |  | EXT | Нарушение формы кольцевого шва |  | (c)
21106.764 | 0.118 | 0.075 | -11.297 | -11.34 | 1291 | 1608 | 1572 | 1291 | 75 | 1928 |  | CORR | GENE | 05:16 | 06:07 | 06:02 | 85 | 562 | 11 | EXT |  | 0.89 | (c)
21111.246 | 4.6 | 4.554 | -6.815 | -6.861 | 1763 | 1908 | 1927 | 1763 | 4554 | 1928 |  | CORR | GENE | 06:32 | 06:56 | 06:59 | 75 | 327 | 13 | EXT |  | 0.89 | (c)
21112.386 | 5.74 | 5.699 | -5.675 | -5.716 | -2154 | -2036 | -2051 | 1947 | 5670 | 1928 |  | CORR | CIGR | 08:00 | 08:19 | 08:17 | 46 | 207 | 13 | EXT |  | 0.89 | (c)
21112.491 | 5.845 | 5.816 | -5.57 | -5.599 | 2112 | 2186 | 2220 | 2112 | 5567 | 1928 |  | CORR | CIGR | 07:29 | 07:41 | 07:46 | 32 | 216 | 12 | EXT |  | 0.89 | (c)
21113.704 | 7.058 | 6.977 | -4.357 | -4.438 | 2218 | -2077 | -2121 | 1999 | 4313 | 1928 |  | CORR | GENE | 07:46 | 08:13 | 08:05 | 125 | 244 | 12 | EXT |  | 0.9 | (c)
21116.663 | 10.017 | 9.994 | -1.398 | -1.421 | -2037 | -1931 | -1965 | 1892 | 1394 | 1928 |  | CORR | CIGR | 08:19 | 08:36 | 08:31 | 27 | 145 | 10 | EXT |  | 0.89 | (c)
21117.413 | 10.767 | 10.719 | -0.648 | -0.696 | 1590 | 1731 | 1781 | 1590 | 609 | 1928 |  | CORR | GENE | 06:04 | 06:27 | 06:35 | 87 | 382 | 11 | EXT |  | 0.89 | (c)
21117.957 | 11.311 | 11.228 | -0.104 | -0.187 | 1565 | 1677 | 1667 | 1565 | 73 | 1928 |  | CORR | GENE | 06:00 | 06:19 | 06:17 | 114 | 206 | 11 | EXT |  | 0.89 | (c)
21118.061 | 0 | -0.023 | -11.165 | -11.188 | 775 | 896 | 1478 | 49 |  | 1929 | Нарушение формы кольцевого шва | GWAN |  | 00:26 | 00:46 | 02:19 | 0 | 1406 |  | EXT | Нарушение формы кольцевого шва |  | (c)
21120.138 | 2.077 | 1.964 | -9.088 | -9.201 | 2035 | 2053 | 2052 | 161 | 1964 | 1929 |  | SCC | AXGR | 03:49 | 03:52 | 03:52 | 245 | 34 | 30 | EXT |  | 1 | (b)
21121.203 | 3.142 | 3.01 | -8.023 | -8.155 | 2214 | -2219 | -2229 | 0 | 3010 | 1929 |  | LWAN | AXGR | 04:18 | 04:23 | 04:21 | 421 | 37 |  | INT | Эквивалент потери металла 10%. |  | (c)
21122.943 | 4.882 | 4.87 | -6.283 | -6.295 | -1029 | -984 | -982 | 935 | 4870 | 1929 |  | CORR | CIGR | 07:35 | 07:42 | 07:42 | 29 | 93 | 13 | EXT |  | 0.89 | (c)
21123.797 | 5.736 | 5.727 | -5.429 | -5.438 | -1977 | -1924 | -1913 | 254 | 5414 | 1929 |  | CORR | CIGR | 05:02 | 05:10 | 05:12 | 24 | 127 | 10 | EXT |  | 0.88 | (c)
21125.691 | 7.63 | 7.45 | -3.535 | -3.715 | -1520 | -1470 | -1480 | 711 | 3247 | 1929 |  | SCC | GENE | 06:16 | 06:24 | 06:22 | 468 | 79 | 30 | EXT |  | 1 | (a)
21126.191 | 8.13 | 7.892 | -3.035 | -3.273 | -2072 | -1975 | -1933 | 158 | 3018 | 1929 |  | CORR | GENE | 04:46 | 05:02 | 05:09 | 255 | 279 | 11 | EXT |  | 0.91 | (c)
21126.49 | 8.429 | 8.415 | -2.736 | -2.75 | -1204 | -1162 | -1161 | 1027 | 2715 | 1929 |  | CORR | CIGR | 07:07 | 07:13 | 07:14 | 35 | 86 | 12 | EXT |  | 0.89 | (c)
21127.555 | 9.494 | 9.397 | -1.671 | -1.768 | -1634 | -1577 | -1587 | 597 | 1450 | 1929 |  | SCC | GENE | 05:57 | 06:06 | 06:05 | 318 | 93 | 33 | EXT |  | 1 | (a)
21127.93 | 9.869 | 9.85 | -1.296 | -1.315 | -1927 | -1721 | -1747 | 303 | 1267 | 1929 |  | CORR | GENE | 05:10 | 05:43 | 05:39 | 48 | 361 | 11 | EXT |  | 0.89 | (c)
21138.172 | 8.946 | 8.921 | -2.514 | -2.539 | 1485 | 1621 | 1620 | 476 | 2508 | 1930 |  | CORR | CIGR | 04:31 | 04:53 | 04:53 | 31 | 269 | 10 | EXT |  | 0.89 | (c)
21138.982 | 9.756 | 9.734 | -1.704 | -1.726 | 1493 | 1612 | 1606 | 512 | 1700 | 1930 |  | CORR | CIGR | 04:32 | 04:51 | 04:50 | 26 | 225 | 12 | EXT |  | 0.89 | (c)
21140.899 | 0.213 | 0.116 | -11.267 | -11.364 | 2209 | -2201 | -2200 | 0 | 116 | 1931 |  | CORR | GENE | 03:11 | 03:19 | 03:19 | 130 | 105 | 11 | EXT |  | 0.9 | (c)
21181.635 | 6.854 | 6.837 | -4.851 | -4.868 | -1030 | -965 | -971 | 912 | 4842 | 1934 |  | CORR | CIGR | 04:06 | 04:16 | 04:15 | 26 | 118 | 11 | EXT |  | 0.89 | (c)
21191.904 | 5.418 | 5.404 | -6.262 | -6.276 | -555 | -442 | -484 | 414 | 5404 | 1935 |  | CORR | CIGR | 05:07 | 05:25 | 05:18 | 24 | 141 | 11 | EXT |  | 0.89 | (c)
21198.84 | 0.674 | 0.539 | -10.761 | -10.896 | -305 | -277 | -276 | 248 | 539 | 1936 |  | CORR | GENE | 02:43 | 02:47 | 02:47 | 270 | 57 | 12 | EXT |  | 0.92 | (c)
21231.176 | 5.305 | 5.291 | -0.515 | -0.529 | 884 | 1024 | 997 | 884 | 504 | 1939 |  | GOUG | CIGR | 04:49 | 05:12 | 05:07 | 25 | 227 | 13 | EXT | Задир. Аномалия находится на упругопластическом изгибе: R=330 D, максимальное растяжение на 6.2 час. |  | (b)
21242.876 | 0 | -0.026 | -11.36 | -11.386 | -385 | 1367 | 1210 | 0 |  | 1941 | Нарушение формы кольцевого шва | GWAN |  | 08:42 | 01:25 | 12:60 | 0 | 3191 |  | EXT | Нарушение формы кольцевого шва Аномалия находится на упругопластическом изгибе: R=424 D, максимальное растяжение на 6.6 час. |  | (c)
21242.876 | 0 | 0 | -11.36 | -11.36 | -2168 | -1898 | -1962 | 63 | 0 | 1941 | Смещение кромок | GWAN |  | 03:55 | 04:38 | 04:28 | 0 | 411 | 18 | EXT | Смещение кромок Вовнутрь Величина смещения - 2.8 мм. Аномалия находится на упругопластическом изгибе: R=424 D, максимальное растяжение на 6.6 час. |  | (c)
21242.876 | 0 | 0 | -11.36 | -11.36 | -308 | -148 | -40 | 0 | 0 | 1941 | Смещение кромок | GWAN |  | 08:55 | 09:21 | 09:38 | 0 | 535 | 18 | EXT | Смещение кромок Наружу Величина смещения - 2.8 мм. Аномалия находится на упругопластическом изгибе: R=424 D, максимальное растяжение на 6.6 час. |  | (c)
21242.876 | 0 | 0 | -11.36 | -11.36 | 386 | 727 | 628 | 386 | 0 | 1941 | Смещение кромок | GWAN |  | 10:47 | 11:42 | 11:26 | 0 | 485 | 20 | EXT | Смещение кромок Вовнутрь Величина смещения - 3.1 мм. Аномалия находится на упругопластическом изгибе: R=424 D, максимальное растяжение на 6.6 час. |  | (c)
21244.121 | 1.245 | 0.267 | -10.115 | -11.093 | -1642 | -1545 | -1511 | 588 | 267 | 1941 |  | SCC | GENE | 05:19 | 05:35 | 05:40 | 1188 | 261 | 10 | EXT | Аномалия находится на упругопластическом изгибе: R=466 D, максимальное растяжение на 6.7 час. | 1 | (b)
21245.569 | 2.693 | 2.587 | -8.667 | -8.773 | -1577 | -1555 | -1486 | 654 | 2587 | 1941 |  | SCC | GENE | 05:30 | 05:33 | 05:45 | 384 | 182 | 15 | EXT | Аномалия находится на упругопластическом изгибе: R=499 D, максимальное растяжение на 6.9 час. | 1 | (b)
21246.239 | 3.363 | 3.305 | -7.997 | -8.055 | -1472 | -1434 | -1439 | 759 | 3305 | 1941 |  | SCC | GENE | 05:47 | 05:53 | 05:52 | 348 | 65 | 19 | EXT | Аномалия находится на упругопластическом изгибе: R=508 D, максимальное растяжение на 6.9 час. | 1 | (b)
21246.301 | 3.425 | 3.358 | -7.935 | -8.002 | -1160 | -1149 | -1147 | 1070 | 3358 | 1941 |  | SCC | AXGR | 06:37 | 06:39 | 06:39 | 190 | 26 | 34 | EXT | Аномалия находится на упругопластическом изгибе: R=513 D, максимальное растяжение на 6.9 час. | 1 | (b)
21246.841 | 3.965 | 3.754 | -7.395 | -7.606 | -1163 | -1111 | -1104 | 1045 | 3754 | 1941 |  | SCC | GENE | 06:37 | 06:45 | 06:46 | 626 | 118 | 22 | EXT | Аномалия находится на упругопластическом изгибе: R=527 D, максимальное растяжение на 6.9 час. | 1 | (b)
21253.056 | 10.18 | 10.166 | -1.18 | -1.194 | -828 | -788 | -782 | 736 | 1130 | 1941 |  | CORR | GENE | 07:31 | 07:37 | 07:38 | 64 | 92 | 10 | EXT |  | 0.89 | (c)
21254.236 | 0 | -0.036 | -11.31 | -11.346 | -1433 | -1196 | -1173 | 914 |  | 1942 | Нарушение формы кольцевого шва | GWAN |  | 02:28 | 03:07 | 03:10 | 0 | 519 |  | EXT | Нарушение формы кольцевого шва |  | (c)
21254.236 | 0 | -0.038 | -11.31 | -11.348 | 437 | 761 | 665 | 437 |  | 1942 | Нарушение формы кольцевого шва | GWAN |  | 07:30 | 08:23 | 08:07 | 0 | 455 |  | EXT | Нарушение формы кольцевого шва |  | (c)
21276.811 | 0 | -0.021 | -11.175 | -11.196 | -1328 | -887 | -376 | 576 |  | 1944 | Нарушение формы кольцевого шва | GWAN |  | 11:25 | 00:36 | 13:59 | 0 | 1903 |  | EXT | Нарушение формы кольцевого шва |  | (c)
21276.811 | 0 | -0.03 | -11.175 | -11.205 | 1458 | 2180 | 1989 | 1458 |  | 1944 | Нарушение формы кольцевого шва | GWAN |  | 06:55 | 08:51 | 08:20 | 0 | 1062 |  | EXT | Нарушение формы кольцевого шва |  | (c)
21297.209 | 9.223 | 9.182 | -2.097 | -2.138 | -2170 | -1685 | -1858 | 60 | 2047 | 1945 |  | CORR | GENE | 03:21 | 04:39 | 04:12 | 91 | 624 | 11 | EXT |  | 0.89 | (c)
21299.306 | 0 | -0.02 | -11.44 | -11.46 | -1239 | -436 | -715 | 192 |  | 1946 | Нарушение формы кольцевого шва | GWAN |  | 09:51 | 00:00 | 11:15 | 0 | 1048 |  | EXT | Нарушение формы кольцевого шва |  | (c)
21299.306 | 0 | -0.034 | -11.44 | -11.474 | 369 | 772 | 1159 | 282 |  | 1946 | Нарушение формы кольцевого шва | GWAN |  | 02:10 | 03:15 | 04:18 | 0 | 1579 |  | EXT | Нарушение формы кольцевого шва |  | (c)
21309.136 | 9.83 | 9.819 | -1.61 | -1.621 | 1967 | 2112 | 2083 | 31 | 1589 | 1946 |  | CORR | CIGR | 06:28 | 06:52 | 06:47 | 32 | 232 | 10 | EXT |  | 0.89 | (c)
21310.805 | 0.059 | 0.013 | -11.421 | -11.467 | 1560 | 1839 | 1905 | 0 | 13 | 1947 |  | CORR | GENE | 05:34 | 06:19 | 06:30 | 119 | 691 | 10 | EXT |  | 0.89 | (c)
21312.839 | 2.093 | 2.061 | -9.387 | -9.419 | 2139 | 2193 | 2179 | 12 | 2061 | 1947 |  | CORR | GENE | 07:07 | 07:16 | 07:14 | 176 | 80 | 10 | EXT |  | 0.9 | (c)
21313.358 | 2.612 | 2.557 | -8.868 | -8.923 | -2173 | -2170 | -2127 | 57 | 2557 | 1947 |  | CORR | GENE | 07:31 | 07:32 | 07:39 | 1118 | 92 | 10 | EXT |  | 0.96 | (c)
21313.66 | 2.914 | 2.89 | -8.566 | -8.59 | -2015 | -1983 | -1939 | 215 | 2890 | 1947 |  | CORR | GENE | 07:57 | 08:02 | 08:09 | 49 | 152 | 11 | EXT |  | 0.89 | (c)
21313.663 | 2.917 | 2.702 | -8.563 | -8.778 | 1985 | 2047 | 2043 | 130 | 2702 | 1947 |  | CORR | GENE | 06:42 | 06:52 | 06:52 | 555 | 116 | 12 | EXT |  | 0.95 | (c)
21315.594 | 4.848 | 4.821 | -6.632 | -6.659 | 1988 | 2106 | 2094 | 31 | 4821 | 1947 |  | CORR | GENE | 06:43 | 07:02 | 06:60 | 54 | 212 | 10 | EXT |  | 0.89 | (c)
21316.498 | 5.752 | 5.732 | -5.728 | -5.748 | 1918 | 2002 | 2023 | 103 | 5708 | 1947 |  | CORR | CIGR | 06:32 | 06:45 | 06:48 | 40 | 210 | 10 | EXT |  | 0.89 | (c)
21322.226 | 0 | -0.027 | -10.95 | -10.977 | -1815 | -1375 | -1374 | 416 |  | 1948 | Нарушение формы кольцевого шва | GWAN |  | 04:60 | 06:11 | 06:11 | 0 | 882 |  | EXT | Нарушение формы кольцевого шва |  | (c)
21355.471 | 0 | -0.03 | -11.355 | -11.385 | 623 | 1305 | 1422 | 623 |  | 1951 | Нарушение формы кольцевого шва | GWAN |  | 04:11 | 06:01 | 06:20 | 0 | 1597 |  | EXT | Нарушение формы кольцевого шва Аномалия находится на упругопластическом изгибе: R=800 D, максимальное растяжение на 5.7 час. |  | (c)
21389.486 | 0 | 0 | -11.1 | -11.1 | 1072 | 1379 | 1498 | 306 | 0 | 1954 | Смещение кромок | GWAN |  | 02:23 | 03:12 | 03:31 | 0 | 852 | 15 | EXT | Смещение кромок Вовнутрь Величина смещения - 2.3 мм. Аномалия находится на упругопластическом изгибе: R=391 D, максимальное растяжение на 5.4 час. |  | (c)
21411.886 | 0 | 0 | -11.755 | -11.755 | 2074 | -2172 | -2104 | 1821 | 0 | 1956 | Смещение кромок | GWAN |  | 00:42 | 01:17 | 01:28 | 0 | 566 | 17 | EXT | Смещение кромок Наружу Аномалия находится на отводе. Величина смещения - 2.6 мм. |  | (c)
21411.886 | 0 | 0 | -11.755 | -11.755 | -1567 | -564 | -775 | 0 | 0 | 1956 | Смещение кромок | GWAN |  | 02:54 | 05:36 | 05:02 | 0 | 1584 | 20 | EXT | Смещение кромок Вовнутрь Аномалия находится на отводе. Величина смещения - 3.2 мм. |  | (c)
21446.621 | 0 | -0.032 | -11.565 | -11.597 | -933 | -613 | -587 | 240 |  | 1959 | Нарушение формы кольцевого шва | GWAN |  | 11:35 | 00:27 | 12:31 | 0 | 693 |  | EXT | Нарушение формы кольцевого шва Аномалия находится на упругопластическом изгибе: R=259 D, максимальное растяжение на 12 час. |  | (c)
21446.621 | 0 | -0.018 | -11.565 | -11.583 | 798 | 1647 | 1524 | 0 |  | 1959 | Нарушение формы кольцевого шва | GWAN |  | 04:15 | 06:32 | 06:12 | 0 | 1451 |  | EXT | Нарушение формы кольцевого шва Аномалия находится на упругопластическом изгибе: R=259 D, максимальное растяжение на 12 час. |  | (c)
21447.111 | 0.49 | -3.835 | -11.075 | -15.4 | -779 | 1579 | 1451 | 0 |  | 1959 |  | OVAL |  | 00:00 | 06:21 | 06:00 | 6520 |  |  | N/A | Овальность: 0,02 |  | (c)
21447.332 | 0.711 | 0.302 | -10.854 | -11.263 | 1076 | 1647 | 1516 | 276 | 302 | 1959 |  | DENT | GENE | 04:60 | 06:32 | 06:10 | 628 | 879 | 1.2 | N/A | Глубина вмятины: 17 мм (1,2%). Линейка: 63 см в (30 см; 06:32 ч:мин) Аномалия находится на упругопластическом изгибе. |  | (c)
21452.315 | 5.694 | 5.65 | -5.871 | -5.915 | 1996 | 2113 | 2097 | 32 | 5650 | 1959 |  | CORR | CIGR | 07:28 | 07:47 | 07:44 | 49 | 203 | 10 | EXT | Аномалия находится на упругопластическом изгибе: R=416 D, максимальное растяжение на 12 час. | 0.89 | (c)
21452.665 | 6.044 | 6.007 | -5.521 | -5.558 | 2005 | 2087 | 2109 | 17 | 5516 | 1959 |  | CORR | CIGR | 07:29 | 07:43 | 07:46 | 42 | 209 | 13 | EXT | Аномалия находится на упругопластическом изгибе: R=448 D, максимальное растяжение на 12 час. | 0.89 | (c)
21479.022 | 9.731 | 9.72 | -1.634 | -1.645 | -1569 | -1512 | -1525 | 661 | 1625 | 1961 |  | CORR | CIGR | 05:49 | 05:59 | 05:57 | 20 | 88 | 13 | EXT |  | 0.89 | (c)
21480.656 | 0 | 0 | -11.565 | -11.565 | 1820 | 2031 | 2082 | 0 | 0 | 1962 | Смещение кромок | GWAN |  | 06:10 | 06:44 | 06:53 | 0 | 523 | 17 | EXT | Смещение кромок Наружу Величина смещения - 2.9 мм. |  | (c)
21480.951 | 0.295 | 0.289 | -11.27 | -11.276 | 524 | 532 | 530 | 524 | 289 | 1962 | Заварка технологического отверстия | ARTD | PINH | 02:41 | 02:43 | 02:42 | 11 | 12 |  | EXT | Заварка технологического отверстия |  | (c)
21483.512 | 2.856 | 2.767 | -8.709 | -8.798 | 1152 | 1281 | 1298 | 786 | 2767 | 1962 |  | GOUG | GENE | 04:23 | 04:43 | 04:46 | 135 | 292 | 10 | EXT | Задир. |  | (c)
21492.221 | 0 | -0.024 | -11.105 | -11.129 | -1710 | -594 | -1035 | 360 |  | 1963 | Нарушение формы кольцевого шва | GWAN |  | 10:22 | 01:22 | 12:11 | 0 | 1351 |  | EXT | Нарушение формы кольцевого шва |  | (c)
21492.221 | 0 | 0 | -11.105 | -11.105 | -86 | 32 | 138 | 0 | 0 | 1963 | Смещение кромок | GWAN |  | 02:44 | 03:03 | 03:20 | 0 | 447 | 19 | EXT | Смещение кромок Наружу Величина смещения - 3.3 мм. |  | (c)
21492.221 | 0 | -0.021 | -11.105 | -11.126 | 627 | 962 | 999 | 627 |  | 1963 | Нарушение формы кольцевого шва | GWAN |  | 04:39 | 05:33 | 05:39 | 0 | 745 |  | EXT | Нарушение формы кольцевого шва |  | (c)
21492.221 | 0 | -0.026 | -11.105 | -11.131 | 1528 | -2211 | 2055 | 0 |  | 1963 | Нарушение формы кольцевого шва | GWAN |  | 07:05 | 09:01 | 08:30 | 0 | 1053 |  | EXT | Нарушение формы кольцевого шва |  | (c)
21503.326 | 0 | 0 | -1.55 | -1.55 | 55 | 207 | 294 | 55 | 0 | 1964 | Смещение кромок | GWAN |  | 00:37 | 01:02 | 01:16 | 0 | 477 | 26 | EXT | Смещение кромок Наружу Величина смещения - 4.3 мм. |  | (c)
21505.956 | 1.08 | 1.051 | -9.25 | -9.279 | -1608 | -1563 | -1533 | 622 | 1051 | 1965 |  | CORR | CIGR | 06:10 | 06:18 | 06:22 | 31 | 150 | 11 | EXT |  | 0.89 | (c)
21515.206 | 0 | -0.03 | -11.495 | -11.525 | -864 | 570 | 318 | 0 |  | 1966 | Нарушение формы кольцевого шва | GWAN |  | 08:02 | 11:53 | 11:12 | 0 | 2363 |  | EXT | Нарушение формы кольцевого шва |  | (c)
21584.616 | 0 | 0 | -11.545 | -11.545 | -1996 | -1409 | -1505 | 1015 | 0 | 1972 | Смещение кромок | GWAN |  | 09:46 | 11:21 | 11:05 | 0 | 981 | 19 | EXT | Смещение кромок Наружу Аномалия находится на отводе. Величина смещения - 3 мм. |  | (c)
21616.938 | 9.282 | 9.253 | -1.818 | -1.847 | -1312 | -1224 | -1184 | 918 | 1788 | 1974 |  | CORR | GENE | 06:23 | 06:37 | 06:44 | 59 | 256 | 11 | EXT |  | 0.89 | (c)
21630.181 | 0 | -0.037 | -10.545 | -10.582 | 448 | 1246 | 1105 | 448 |  | 1976 | Нарушение формы кольцевого шва | GWAN |  | 03:32 | 05:41 | 05:18 | 0 | 1315 |  | EXT | Нарушение формы кольцевого шва |  | (c)
21630.181 | 0 | -0.033 | -10.545 | -10.578 | -1622 | -883 | -772 | 79 |  | 1976 | Нарушение формы кольцевого шва | GWAN |  | 09:58 | 11:57 | 12:15 | 0 | 1700 |  | EXT | Нарушение формы кольцевого шва |  | (c)
21640.726 | 0 | -0.033 | -1.38 | -1.413 | 241 | 1142 | 808 | 241 |  | 1977 | Нарушение формы кольцевого шва | GWAN |  | 00:16 | 02:41 | 01:47 | 0 | 1135 |  | EXT | Нарушение формы кольцевого шва |  | (c)
21665.156 | 0 | -0.012 | -10.915 | -10.927 | -2112 | -1568 | -1398 | 685 |  | 1980 | Нарушение формы кольцевого шва | GWAN |  | 04:52 | 06:19 | 06:47 | 0 | 1427 |  | EXT | Нарушение формы кольцевого шва |  | (c)
21707.505 | 8.499 | 8.458 | -2.051 | -2.092 | -2190 | -2090 | -2133 | 2076 | 2051 | 1983 |  | CORR | CIGR | 06:00 | 06:16 | 06:09 | 41 | 114 | 10 | EXT | Аномалия находится на отводе. | 0.89 | (c)
21721.191 | 0 | -0.029 | -10.605 | -10.634 | 1243 | 1361 | 1428 | 1243 |  | 1985 | Нарушение формы кольцевого шва | GWAN |  | 10:37 | 10:56 | 11:07 | 0 | 371 |  | EXT | Нарушение формы кольцевого шва |  | (c)
21767.543 | 0.807 | 0.06 | -10.688 | -11.435 | -33 | -33 | -22 | 11 | 60 | 1989 |  | LWAN | AXGR | 07:02 | 07:02 | 07:04 | 1278 | 22 |  | INT | Эквивалент потери металла 10%. |  | (c)
21813.61 | 1.284 | 1.258 | -10.171 | -10.197 | 1954 | 2148 | 2097 | 0 | 1258 | 1993 |  | CORR | GENE | 05:22 | 05:54 | 05:45 | 68 | 287 | 10 | EXT |  | 0.89 | (c)
21818.092 | 5.766 | 5.675 | -5.689 | -5.78 | -2037 | -2021 | -2022 | 194 | 5577 | 1993 |  | SCC | AXGR | 06:38 | 06:41 | 06:41 | 203 | 30 | 22 | EXT |  | 1 | (b)
21823.781 | 0 | -0.01 | -11.4 | -11.41 | -895 | -224 | -100 | 0 |  | 1994 | Нарушение формы кольцевого шва | GWAN |  | 00:33 | 02:22 | 02:42 | 0 | 1590 |  | EXT | Нарушение формы кольцевого шва Аномалия находится на отводе. |  | (c)
21849.991 | 3.435 | 2.946 | -8.22 | -8.709 | -2072 | -2035 | -2002 | 158 | 2946 | 1996 |  | SCC | GENE | 06:59 | 07:05 | 07:11 | 696 | 141 | 18 | EXT | Аномалия находится на упругопластическом изгибе: R=474 D, максимальное растяжение на 10.7 час. | 1 | (b)
21850.746 | 4.19 | 4.072 | -7.465 | -7.583 | -2087 | -2071 | -2066 | 143 | 4072 | 1996 |  | SCC | AXGR | 06:57 | 06:60 | 07:00 | 250 | 43 | 15 | EXT | Аномалия находится на упругопластическом изгибе: R=450 D, максимальное растяжение на 10.8 час. | 1 | (b)
21852.958 | 6.402 | 5.535 | -5.253 | -6.12 | -2096 | -2019 | -2036 | 134 | 4998 | 1996 |  | SCC | GENE | 06:56 | 07:08 | 07:05 | 1122 | 120 | 15 | EXT | Аномалия находится на упругопластическом изгибе: R=431 D, максимальное растяжение на 10.9 час. | 1 | (b)
21853.138 | 6.582 | 6.56 | -5.073 | -5.095 | 2116 | 2230 | 2191 | 0 | 5063 | 1996 |  | CORR | CIGR | 06:15 | 06:34 | 06:28 | 32 | 150 | 10 | EXT | Аномалия находится на упругопластическом изгибе: R=431 D, максимальное растяжение на 10.9 час. | 0.89 | (c)
21950.691 | 0 | -0.019 | -11.67 | -11.689 | -647 | 39 | 252 | 0 |  | 2005 | Нарушение формы кольцевого шва | GWAN |  | 06:58 | 08:49 | 09:23 | 0 | 1797 |  | EXT | Нарушение формы кольцевого шва |  | (c)
22008.171 | 0 | -0.017 | -11.328 | -11.345 | 2198 | -1726 | -1951 | 0 |  | 2010а | Нарушение формы кольцевого шва | GWAN |  | 05:35 | 07:01 | 06:25 | 0 | 623 |  | EXT | Нарушение формы кольцевого шва |  | (c)
22017.759 | 9.588 | 9.068 | -1.74 | -2.26 | -2225 | -2180 | -2168 | 5 | 1010 | 2010а |  | CORR | GENE | 05:41 | 05:48 | 05:50 | 1250 | 115 | 10 | EXT |  | 0.96 | (c)
22017.76 | 9.589 | 9.06 | -1.739 | -2.268 | -2217 | -2180 | -2158 | 14 | 326 | 2010а |  | SCC | GENE | 05:42 | 05:48 | 05:52 | 1942 | 118 | 15 | EXT | Аномалия находится в зоне сварного шва. | 1 | (b)
22019.499 | 0 | 0 | -11.505 | -11.505 | 1705 | 1914 | 1948 | 39 | 0 | 2010б | Непровар / утяжина | GWAN |  | 05:17 | 05:51 | 05:56 | 0 | 487 | 16 | INT | Непровар / утяжина |  | (c)
22031.004 | 0 | -0.026 | -2.137 | -2.163 | -12 | 542 | 467 | 0 |  | 2012а | Нарушение формы кольцевого шва | GWAN |  | 09:13 | 10:43 | 10:30 | 0 | 959 |  | EXT | Нарушение формы кольцевого шва |  | (c)
22040.29 | 7.149 | 7.12 | -1.341 | -1.37 | -2071 | -1880 | -1936 | 159 | 1312 | 2013 |  | CORR | GENE | 03:39 | 04:10 | 04:01 | 58 | 270 | 10 | EXT |  | 0.89 | (c)
22041.631 | 0 | -0.031 | -11.32 | -11.351 | -1287 | -528 | -368 | 551 |  | 2014 | Нарушение формы кольцевого шва | GWAN |  | 08:51 | 10:54 | 11:19 | 0 | 1838 |  | EXT | Нарушение формы кольцевого шва |  | (c)
22052.817 | 11.186 | 10.315 | -0.134 | -1.005 | 1357 | 1379 | 1446 | 696 | 74 | 2014 |  | CORR | GENE | 03:58 | 04:01 | 04:12 | 931 | 177 | 11 | EXT |  | 0.96 | (c)
22068.278 | 3.732 | 3.282 | -7.758 | -8.208 | 2199 | 2213 | 2210 | 9 | 3282 | 2016 |  | LWAN | AXGR | 06:32 | 06:35 | 06:34 | 845 | 22 |  | INT | Эквивалент потери металла 16%. |  | (c)
22069.972 | 5.426 | 5.314 | -6.064 | -6.176 | 2194 | 2208 | 2208 | 8 | 5314 | 2016 |  | LWAN | AXGR | 06:32 | 06:34 | 06:34 | 316 | 29 |  | INT | Эквивалент потери металла 15%. |  | (c)
22072.138 | 7.592 | 7.559 | -3.898 | -3.931 | 1469 | 1648 | 1651 | 398 | 3857 | 2016 |  | CORR | GENE | 04:35 | 05:04 | 05:04 | 74 | 364 | 11 | EXT |  | 0.89 | (c)
22098.361 | 0 | -0.021 | -5.915 | -5.936 | 1029 | -2078 | 1937 | 0 |  | 2019 | Нарушение формы кольцевого шва | GWAN |  | 02:04 | 05:42 | 04:30 | 0 | 1815 |  | EXT | Нарушение формы кольцевого шва |  | (c)
22109.396 | 0 | -0.023 | -10.965 | -10.988 | -352 | 284 | 133 | 0 |  | 2021 | Нарушение формы кольцевого шва | GWAN |  | 09:20 | 11:02 | 10:38 | 0 | 970 |  | EXT | Нарушение формы кольцевого шва |  | (c)
22120.361 | 0 | -0.035 | -11.235 | -11.27 | -192 | 257 | 159 | 0 |  | 2022 | Нарушение формы кольцевого шва | GWAN |  | 02:28 | 03:40 | 03:25 | 0 | 703 |  | EXT | Нарушение формы кольцевого шва |  | (c)
22120.361 | 0 | -0.024 | -11.235 | -11.259 | 1064 | 1355 | 1730 | 0 |  | 2022 | Нарушение формы кольцевого шва | GWAN |  | 05:51 | 06:38 | 07:38 | 0 | 1331 |  | EXT | Нарушение формы кольцевого шва |  | (c)
22189.836 | 1.92 | 1.874 | -9.585 | -9.631 | 734 | 839 | 813 | 734 | 1874 | 2028 |  | GOUG | GENE | 03:02 | 03:19 | 03:15 | 66 | 158 | 8 | EXT | Задир. |  | (c)
22231.039 | 8.803 | 8.561 | -2.212 | -2.454 | 2175 | 2222 | 2207 | 0 | 2065 | 2031 |  | LWAN | GENE | 08:31 | 08:39 | 08:36 | 389 | 63 |  | INT | Эквивалент потери металла 14%. Аномалия находится на упругопластическом изгибе: R=362 D, максимальное растяжение на 5.9 час. |  | (c)
22240.431 | 7.18 | 6.947 | -4.205 | -4.438 | -1058 | -883 | -748 | 439 | 4126 | 2032 | Дефект проката | MIAN | GENE | 07:01 | 07:29 | 07:51 | 312 | 619 |  | INT | Дефект проката Эквивалент потери металла 13%. |  | (c)
22244.636 | 0 | -0.032 | -11.34 | -11.372 | -446 | 277 | 225 | 0 |  | 2033 | Нарушение формы кольцевого шва | GWAN |  | 10:20 | 00:16 | 12:08 | 0 | 1342 |  | EXT | Нарушение формы кольцевого шва |  | (c)
22245.866 | 1.23 | 1.226 | -10.11 | -10.114 | -1968 | -1919 | -1914 | 1860 | 1226 | 2033 |  | GOUG | CIGR | 06:14 | 06:22 | 06:23 | 23 | 108 | 11 | EXT | Задир. |  | (c)
22247.388 | 2.752 | 2.735 | -8.588 | -8.605 | -1995 | -1949 | -1948 | 1900 | 2735 | 2033 |  | GOUG | CIGR | 06:10 | 06:17 | 06:17 | 37 | 95 | 20 | EXT | Задир. |  | (c)
22267.346 | 0 | -0.038 | -11.27 | -11.308 | -2095 | -1047 | -1439 | 784 |  | 2035 | Нарушение формы кольцевого шва | GWAN |  | 02:05 | 04:54 | 03:51 | 0 | 1311 |  | EXT | Нарушение формы кольцевого шва |  | (c)
22267.346 | 0 | -0.026 | -11.27 | -11.296 | -400 | 71 | 523 | 0 |  | 2035 | Нарушение формы кольцевого шва | GWAN |  | 06:39 | 07:55 | 09:08 | 0 | 1846 |  | EXT | Нарушение формы кольцевого шва |  | (c)
22290.211 | 0 | -0.043 | -11.015 | -11.058 | -1735 | 2020 | 341 | 0 |  | 2037 | Нарушение формы кольцевого шва | GWAN |  | 06:40 | 04:46 | 12:15 | 0 | 4153 |  | EXT | Нарушение формы кольцевого шва |  | (c)
22301.226 | 0 | -0.03 | -10.95 | -10.98 | -1292 | -2022 | 759 | 0 |  | 2038 | Нарушение формы кольцевого шва | GWAN |  | 06:38 | 04:40 | 12:09 | 0 | 4103 |  | EXT | Нарушение формы кольцевого шва |  | (c)
22312.176 | 0 | -0.044 | -11.635 | -11.679 | -1754 | -1473 | -1441 | 476 |  | 2039 | Нарушение формы кольцевого шва | GWAN |  | 09:27 | 10:12 | 10:18 | 0 | 627 |  | EXT | Нарушение формы кольцевого шва |  | (c)
22313.764 | 1.588 | 1.555 | -10.047 | -10.08 | 1364 | 1469 | 1435 | 725 | 1555 | 2039 |  | CORR | CIGR | 05:50 | 06:07 | 06:02 | 38 | 142 | 10 | EXT |  | 0.89 | (c)
22315.58 | 3.404 | 3.361 | -8.231 | -8.274 | 1593 | 1721 | 1711 | 402 | 3361 | 2039 |  | CORR | CIGR | 06:27 | 06:48 | 06:46 | 45 | 236 | 12 | EXT |  | 0.89 | (c)
22315.648 | 3.472 | 3.434 | -8.163 | -8.201 | 1269 | 1359 | 1342 | 815 | 3434 | 2039 |  | CORR | CIGR | 05:35 | 05:50 | 05:47 | 41 | 147 | 14 | EXT |  | 0.89 | (c)
22323.811 | 0 | 0 | -11.66 | -11.66 | -1316 | -1157 | -1165 | 914 | 0 | 2040 | Непровар / утяжина | GWAN |  | 06:58 | 07:23 | 07:22 | 0 | 302 | 14 | INT | Непровар / утяжина |  | (c)
22323.811 | 0 | -0.024 | -11.66 | -11.684 | -927 | -474 | -262 | 0 |  | 2040 | Нарушение формы кольцевого шва | GWAN |  | 08:01 | 09:14 | 09:48 | 0 | 1330 |  | EXT | Нарушение формы кольцевого шва |  | (c)
22335.471 | 0 | -0.038 | -11.105 | -11.143 | -1881 | -1139 | -1206 | 349 |  | 2041 | Нарушение формы кольцевого шва | GWAN |  | 06:48 | 08:47 | 08:37 | 0 | 1350 |  | EXT | Нарушение формы кольцевого шва |  | (c)
22346.576 | 0 | -0.024 | -11.72 | -11.744 | -614 | 121 | 38 | 614 |  | 2042 | Нарушение формы кольцевого шва | GWAN |  | 11:53 | 01:51 | 13:38 | 0 | 1303 |  | EXT | Нарушение формы кольцевого шва |  | (c)
22369.911 | 0 | -0.036 | -11.765 | -11.801 | 506 | 1145 | 1016 | 506 |  | 2044 | Нарушение формы кольцевого шва | GWAN |  | 06:28 | 08:11 | 07:50 | 0 | 1018 |  | EXT | Нарушение формы кольцевого шва |  | (c)
22404.531 | 0 | -0.039 | -11.525 | -11.564 | 800 | -1538 | 2076 | 0 |  | 2047 | Нарушение формы кольцевого шва | GWAN |  | 05:08 | 10:50 | 08:34 | 0 | 2553 |  | EXT | Нарушение формы кольцевого шва |  | (c)
22427.731 | 0 | 0 | -11.675 | -11.675 | -368 | -164 | -57 | 0 | 0 | 2049 | Смещение кромок | GWAN |  | 07:57 | 08:29 | 08:47 | 0 | 622 | 21 | EXT | Смещение кромок Наружу Величина смещения - 3.2 мм. |  | (c)
22428.35 | 0.619 | 0.588 | -11.056 | -11.087 | -2108 | -2022 | -2017 | 1926 | 588 | 2049 |  | CORR | CIGR | 03:16 | 03:29 | 03:30 | 46 | 182 | 10 | EXT |  | 0.89 | (c)
22429.629 | 1.898 | 1.82 | -9.777 | -9.855 | -892 | -810 | -648 | 403 | 1820 | 2049 |  | CORR | GENE | 06:32 | 06:45 | 07:11 | 110 | 489 | 10 | EXT |  | 0.89 | (c)
22431.311 | 3.58 | 3.518 | -8.095 | -8.157 | -349 | -131 | -184 | 19 | 3518 | 2049 |  | CORR | GENE | 07:60 | 08:35 | 08:26 | 87 | 330 | 10 | EXT |  | 0.89 | (c)
22432.175 | 4.444 | 4.442 | -7.231 | -7.233 | -1682 | -1682 | -1667 | 1651 | 4442 | 2049 |  | CORR | AXGR | 04:24 | 04:24 | 04:27 | 103 | 31 | 11 | EXT |  | 0.89 | (c)
22432.407 | 4.676 | 4.552 | -6.999 | -7.123 | -1970 | -1834 | -1753 | 1536 | 4552 | 2049 |  | CORR | GENE | 03:38 | 03:60 | 04:13 | 233 | 434 | 10 | EXT |  | 0.91 | (c)
22432.899 | 5.168 | 5.145 | -6.507 | -6.53 | -403 | -320 | -336 | 268 | 5145 | 2049 |  | CORR | CIGR | 07:51 | 08:04 | 08:02 | 33 | 135 | 12 | EXT |  | 0.89 | (c)
22433.207 | 5.476 | 5.415 | -6.199 | -6.26 | -2057 | -1662 | -1724 | 1391 | 5415 | 2049 |  | CORR | GENE | 03:24 | 04:28 | 04:18 | 127 | 666 | 10 | EXT |  | 0.9 | (c)
22433.952 | 6.221 | 6.174 | -5.454 | -5.501 | -769 | -314 | -435 | 100 | 5411 | 2049 |  | CORR | GENE | 06:52 | 08:05 | 07:46 | 90 | 669 | 10 | EXT |  | 0.89 | (c)
22434.789 | 7.058 | 6.871 | -4.617 | -4.804 | -1278 | -1098 | -885 | 491 | 4603 | 2049 |  | CORR | GENE | 05:30 | 05:59 | 06:33 | 201 | 787 | 10 | EXT |  | 0.91 | (c)
22435.06 | 7.329 | 7.244 | -4.346 | -4.431 | -1013 | -955 | -960 | 907 | 4072 | 2049 |  | CORR | GENE | 06:12 | 06:22 | 06:21 | 359 | 107 | 11 | EXT |  | 0.93 | (c)
22435.51 | 7.779 | 7.757 | -3.896 | -3.918 | -1196 | -592 | -876 | 555 | 3781 | 2049 |  | CORR | GENE | 05:43 | 07:20 | 06:35 | 137 | 641 | 10 | EXT |  | 0.9 | (c)
22436.559 | 8.828 | 8.757 | -2.847 | -2.918 | -1381 | -1377 | -1357 | 1333 | 2744 | 2049 |  | CORR | GENE | 05:13 | 05:14 | 05:17 | 174 | 48 | 10 | EXT |  | 0.9 | (c)
22436.724 | 8.993 | 8.981 | -2.682 | -2.694 | -1912 | -1819 | -1838 | 1764 | 2644 | 2049 |  | CORR | GENE | 03:47 | 04:02 | 03:59 | 50 | 149 | 11 | EXT |  | 0.89 | (c)
22439.014 | 11.283 | 11.085 | -0.392 | -0.59 | -1739 | -661 | -1144 | 549 | 272 | 2049 |  | CORR | GENE | 04:15 | 07:09 | 05:51 | 318 | 1190 | 12 | EXT |  | 0.93 | (c)
22439.343 | 11.612 | 11.599 | -0.063 | -0.076 | -289 | -95 | -153 | 17 | 49 | 2049 |  | CORR | CIGR | 08:09 | 08:41 | 08:31 | 27 | 272 | 15 | EXT |  | 0.89 | (c)
22439.406 | 0 | -0.017 | -11.7 | -11.717 | -285 | 12 | 85 | 0 |  | 2050 | Вышлифовка на шве | GWAN | GENE | 03:44 | 04:32 | 04:44 | 55 | 739 | 14 | EXT | Вышлифовка на шве |  | (c)
22439.848 | 0.442 | 0.376 | -11.258 | -11.324 | -1072 | -949 | -890 | 708 | 376 | 2050 |  | CORR | GENE | 01:37 | 01:57 | 02:07 | 100 | 364 | 15 | EXT |  | 0.9 | (c)
22439.916 | 0.51 | 0.493 | -11.19 | -11.207 | -311 | -246 | -212 | 112 | 493 | 2050 |  | CORR | CIGR | 03:40 | 03:51 | 03:56 | 40 | 200 | 10 | EXT |  | 0.89 | (c)
22440.084 | 0.678 | 0.248 | -11.022 | -11.452 | 16 | 17 | 44 | 16 | 248 | 2050 |  | CORR | GENE | 04:33 | 04:33 | 04:38 | 699 | 56 | 10 | EXT |  | 0.95 | (c)
22440.294 | 0.888 | 0.784 | -10.812 | -10.916 | -400 | 7 | -189 | 0 | 784 | 2050 |  | CORR | GENE | 03:26 | 04:32 | 03:60 | 118 | 422 | 10 | EXT |  | 0.89 | (c)
22440.537 | 1.131 | 1.108 | -10.569 | -10.592 | -596 | -87 | -195 | 0 | 1108 | 2050 |  | CORR | GENE | 02:54 | 04:16 | 03:59 | 217 | 801 | 10 | EXT |  | 0.91 | (c)
22440.617 | 1.211 | 0.962 | -10.489 | -10.738 | 750 | 1303 | 1276 | 750 | 962 | 2050 |  | CORR | GENE | 06:32 | 08:01 | 07:56 | 356 | 1052 | 12 | EXT |  | 0.93 | (c)
22440.937 | 1.531 | 1.495 | -10.169 | -10.205 | -637 | -68 | -286 | 0 | 1495 | 2050 |  | CORR | GENE | 02:48 | 04:19 | 03:44 | 55 | 702 | 13 | EXT |  | 0.89 | (c)
22441.126 | 1.72 | 1.678 | -9.98 | -10.022 | -112 | 0 | 11 | 0 | 1678 | 2050 |  | CORR | GENE | 04:12 | 04:30 | 04:32 | 67 | 245 | 11 | EXT |  | 0.89 | (c)
22441.316 | 1.91 | 1.854 | -9.79 | -9.846 | 1196 | 1564 | 1467 | 1196 | 1854 | 2050 |  | CORR | GENE | 07:44 | 08:43 | 08:27 | 113 | 541 | 15 | EXT |  | 0.9 | (c)
22441.339 | 1.933 | 1.919 | -9.767 | -9.781 | 793 | 984 | 931 | 793 | 1919 | 2050 |  | CORR | CIGR | 06:38 | 07:09 | 07:01 | 33 | 276 | 15 | EXT |  | 0.89 | (c)
22441.346 | 1.94 | 1.921 | -9.76 | -9.779 | -283 | -139 | -122 | 0 | 1921 | 2050 |  | CORR | CIGR | 03:45 | 04:08 | 04:11 | 36 | 321 | 13 | EXT |  | 0.89 | (c)
22441.444 | 2.038 | 1.99 | -9.662 | -9.71 | -256 | 14 | 87 | 0 | 1990 | 2050 |  | CORR | GENE | 03:49 | 04:33 | 04:44 | 89 | 686 | 10 | EXT |  | 0.89 | (c)
22441.462 | 2.056 | 1.983 | -9.644 | -9.717 | -567 | -436 | -471 | 376 | 1983 | 2050 |  | CORR | GENE | 02:59 | 03:20 | 03:14 | 94 | 191 | 10 | EXT |  | 0.89 | (c)
22441.755 | 2.349 | 2.329 | -9.351 | -9.371 | 735 | 1095 | 1146 | 735 | 2329 | 2050 |  | CORR | GENE | 06:29 | 07:27 | 07:35 | 150 | 821 | 16 | EXT |  | 0.91 | (c)
22441.759 | 2.353 | 2.259 | -9.347 | -9.441 | -400 | -113 | -215 | 30 | 2259 | 2050 |  | CORR | GENE | 03:26 | 04:12 | 03:56 | 117 | 370 | 10 | EXT |  | 0.89 | (c)
22442.143 | 2.737 | 2.699 | -8.963 | -9.001 | -321 | -99 | -150 | 0 | 2699 | 2050 |  | CORR | GENE | 03:39 | 04:15 | 04:06 | 74 | 341 | 13 | EXT |  | 0.89 | (c)
22442.323 | 2.917 | 2.715 | -8.783 | -8.985 | 843 | 1091 | 1038 | 843 | 2715 | 2050 |  | CORR | GENE | 06:47 | 07:26 | 07:18 | 247 | 389 | 14 | EXT |  | 0.92 | (c)
22442.4 | 2.994 | 2.948 | -8.706 | -8.752 | -86 | 23 | 170 | 0 | 2948 | 2050 |  | CORR | GENE | 04:17 | 04:34 | 04:58 | 151 | 512 | 10 | EXT |  | 0.9 | (c)
22443.052 | 3.646 | 3.547 | -8.054 | -8.153 | 1047 | 1514 | 1388 | 1047 | 3547 | 2050 |  | CORR | GENE | 07:19 | 08:35 | 08:15 | 174 | 682 | 10 | EXT |  | 0.9 | (c)
22443.266 | 3.86 | 3.662 | -7.84 | -8.038 | -231 | -129 | 32 | 0 | 3662 | 2050 |  | CORR | GENE | 03:53 | 04:10 | 04:36 | 220 | 528 | 15 | EXT |  | 0.92 | (c)
22443.385 | 3.979 | 3.893 | -7.721 | -7.807 | -488 | -214 | -8 | 0 | 3893 | 2050 |  | CORR | GENE | 03:12 | 03:56 | 04:29 | 161 | 960 | 10 | EXT |  | 0.9 | (c)
22443.678 | 4.272 | 4.205 | -7.428 | -7.495 | 204 | 275 | 636 | 204 | 4205 | 2050 |  | CORR | GENE | 05:03 | 05:15 | 06:13 | 157 | 865 | 10 | EXT |  | 0.9 | (c)
22443.695 | 4.289 | 4.213 | -7.411 | -7.487 | -405 | -270 | -235 | 65 | 4213 | 2050 |  | CORR | GENE | 03:25 | 03:47 | 03:53 | 107 | 340 | 11 | EXT |  | 0.89 | (c)
22443.838 | 4.432 | 4.406 | -7.268 | -7.294 | 711 | 929 | 922 | 711 | 4406 | 2050 |  | CORR | CIGR | 06:25 | 07:00 | 06:59 | 32 | 421 | 15 | EXT |  | 0.89 | (c)
22444.276 | 4.87 | 4.762 | -6.83 | -6.938 | -262 | -103 | 110 | 0 | 4762 | 2050 |  | CORR | GENE | 03:48 | 04:14 | 04:48 | 133 | 745 | 11 | EXT |  | 0.9 | (c)
22445.007 | 5.601 | 5.439 | -6.099 | -6.261 | 65 | 255 | 222 | 65 | 5439 | 2050 |  | CORR | GENE | 04:41 | 05:12 | 05:06 | 223 | 315 | 11 | EXT |  | 0.91 | (c)
22445.145 | 5.739 | 5.713 | -5.961 | -5.987 | 1169 | 1300 | 1271 | 1169 | 5713 | 2050 |  | CORR | CIGR | 07:39 | 08:00 | 07:56 | 43 | 203 | 10 | EXT |  | 0.89 | (c)
22446.066 | 6.66 | 6.646 | -5.04 | -5.054 | -88 | 156 | 224 | 0 | 4948 | 2050 |  | CORR | GENE | 04:16 | 04:56 | 05:07 | 106 | 625 | 10 | EXT |  | 0.89 | (c)
22446.378 | 6.972 | 6.927 | -4.728 | -4.773 | -671 | 38 | -249 | 0 | 4589 | 2050 |  | CORR | GENE | 02:42 | 04:37 | 03:50 | 184 | 844 | 10 | EXT |  | 0.9 | (c)
22446.512 | 7.106 | 6.641 | -4.594 | -5.059 | 687 | 1298 | 1199 | 687 | 4536 | 2050 |  | CORR | GENE | 06:21 | 08:00 | 07:44 | 523 | 1024 | 15 | EXT |  | 0.97 | (c)
22446.758 | 7.352 | 7.242 | -4.348 | -4.458 | -565 | 2 | -204 | 0 | 4278 | 2050 |  | CORR | GENE | 02:59 | 04:31 | 03:58 | 180 | 722 | 10 | EXT |  | 0.9 | (c)
22447.066 | 7.66 | 7.534 | -4.04 | -4.166 | 1714 | 1776 | 1771 | 1714 | 3848 | 2050 |  | CORR | GENE | 09:07 | 09:17 | 09:16 | 318 | 114 | 11 | EXT |  | 0.92 | (c)
22447.256 | 7.85 | 7.613 | -3.85 | -4.087 | -584 | -504 | 300 | 0 | 3795 | 2050 |  | CORR | GENE | 02:56 | 03:09 | 05:19 | 292 | 1768 | 10 | EXT |  | 0.92 | (c)
22447.908 | 8.502 | 8.117 | -3.198 | -3.583 | 25 | 52 | 82 | 25 | 2848 | 2050 |  | CORR | GENE | 04:35 | 04:39 | 04:44 | 735 | 114 | 10 | EXT |  | 0.95 | (c)
22447.971 | 8.565 | 8.513 | -3.135 | -3.187 | 576 | 912 | 870 | 576 | 2809 | 2050 |  | CORR | GENE | 06:03 | 06:58 | 06:51 | 378 | 588 | 11 | EXT |  | 0.93 | (c)
22448.27 | 8.864 | 8.768 | -2.836 | -2.932 | -633 | -497 | -352 | 71 | 2827 | 2050 |  | CORR | GENE | 02:48 | 03:10 | 03:34 | 105 | 562 | 11 | EXT |  | 0.89 | (c)
22448.546 | 9.14 | 9.068 | -2.56 | -2.632 | -846 | -655 | -512 | 178 | 2545 | 2050 |  | CORR | GENE | 02:14 | 02:45 | 03:08 | 87 | 668 | 11 | EXT |  | 0.89 | (c)
22448.731 | 9.325 | 9.264 | -2.375 | -2.436 | 765 | 958 | 894 | 765 | 2373 | 2050 |  | CORR | GENE | 06:34 | 07:05 | 06:55 | 63 | 257 | 12 | EXT |  | 0.89 | (c)
22448.829 | 9.423 | 9.343 | -2.277 | -2.357 | -535 | 10 | -193 | 0 | 2245 | 2050 |  | CORR | GENE | 03:04 | 04:32 | 03:59 | 112 | 685 | 10 | EXT |  | 0.89 | (c)
22449.093 | 9.687 | 9.593 | -2.013 | -2.107 | 680 | 913 | 1007 | 680 | 1994 | 2050 |  | CORR | GENE | 06:20 | 06:58 | 07:13 | 113 | 653 | 14 | EXT |  | 0.9 | (c)
22449.639 | 10.233 | 10.193 | -1.467 | -1.507 | 1042 | 1521 | 1388 | 1042 | 1370 | 2050 |  | CORR | GENE | 07:19 | 08:36 | 08:14 | 137 | 691 | 13 | EXT |  | 0.9 | (c)
22450.668 | 11.262 | 11.173 | -0.438 | -0.527 | 1116 | 1311 | 1396 | 1116 | 407 | 2050 |  | CORR | GENE | 07:31 | 08:02 | 08:16 | 120 | 560 | 12 | EXT |  | 0.9 | (c)
22450.753 | 11.347 | 11.25 | -0.353 | -0.45 | -731 | 118 | -225 | 0 | 234 | 2050 |  | CORR | GENE | 02:33 | 04:50 | 03:54 | 216 | 1012 | 14 | EXT |  | 0.92 | (c)
22451.071 | 11.665 | 11.575 | -0.035 | -0.125 | 655 | 994 | 1418 | 655 | 35 | 2050 |  | CORR | GENE | 06:16 | 07:11 | 08:19 | 90 | 1525 | 12 | EXT |  | 0.89 | (c)
22451.106 | 0 | -0.029 | -11.305 | -11.334 | -142 | 743 | 1187 | 0 |  | 2051 | Нарушение формы кольцевого шва | GWAN |  | 01:33 | 03:56 | 05:07 | 0 | 2658 |  | EXT | Нарушение формы кольцевого шва |  | (c)
22452.421 | 1.315 | 1.28 | -9.99 | -10.025 | 1545 | 1762 | 1714 | 348 | 1280 | 2051 |  | CORR | GENE | 06:05 | 06:40 | 06:32 | 70 | 337 | 11 | EXT |  | 0.89 | (c)
22454.038 | 2.932 | 2.888 | -8.373 | -8.417 | 940 | 1335 | 1180 | 810 | 2888 | 2051 |  | CORR | GENE | 04:28 | 05:31 | 05:06 | 144 | 480 | 13 | EXT |  | 0.9 | (c)
22455.054 | 3.948 | 3.923 | -7.357 | -7.382 | 1041 | 1173 | 1142 | 988 | 3923 | 2051 |  | CORR | CIGR | 04:44 | 05:05 | 05:00 | 30 | 201 | 11 | EXT |  | 0.89 | (c)
22455.706 | 4.6 | 4.546 | -6.705 | -6.759 | 1763 | 1975 | 1996 | 2 | 4546 | 2051 |  | CORR | GENE | 06:40 | 07:15 | 07:18 | 86 | 465 | 11 | EXT |  | 0.89 | (c)
22455.854 | 4.748 | 4.684 | -6.557 | -6.621 | 636 | 1187 | 986 | 636 | 4684 | 2051 |  | CORR | GENE | 03:39 | 05:07 | 04:35 | 138 | 699 | 13 | EXT |  | 0.9 | (c)
22458.087 | 6.981 | 6.943 | -4.324 | -4.362 | 1720 | 1902 | 1870 | 211 | 4276 | 2051 |  | CORR | GENE | 06:33 | 07:03 | 06:58 | 86 | 299 | 11 | EXT |  | 0.89 | (c)
22458.967 | 7.861 | 7.837 | -3.444 | -3.468 | -2144 | -2076 | -2012 | 87 | 3420 | 2051 |  | CORR | CIGR | 08:10 | 08:21 | 08:31 | 48 | 264 | 11 | EXT |  | 0.89 | (c)
22460.061 | 8.955 | 8.883 | -2.35 | -2.422 | 337 | 723 | 601 | 337 | 2282 | 2051 |  | CORR | GENE | 02:50 | 03:52 | 03:33 | 140 | 527 | 10 | EXT |  | 0.89 | (c)
22462.411 | 0 | -0.038 | -10.875 | -10.913 | 1282 | 1754 | 2213 | 1282 |  | 2052 | Нарушение формы кольцевого шва | GWAN |  | 08:12 | 09:28 | 10:42 | 0 | 1862 |  | EXT | Нарушение формы кольцевого шва |  | (c)
22473.286 | 0 | -0.023 | -9.83 | -9.853 | 233 | 1829 | 1239 | 0 |  | 2053 | Нарушение формы кольцевого шва | GWAN |  | 00:39 | 04:56 | 03:21 | 0 | 2013 |  | EXT | Нарушение формы кольцевого шва |  | (c)
22496.026 | 0 | -0.05 | -11.475 | -11.525 | -1628 | -791 | -704 | 0 |  | 2056 | Нарушение формы кольцевого шва | GWAN |  | 06:23 | 08:38 | 08:52 | 0 | 1847 |  | EXT | Нарушение формы кольцевого шва |  | (c)
22496.332 | 0.306 | 0.288 | -11.169 | -11.187 | 1583 | 1728 | 1713 | 386 | 288 | 2056 |  | CORR | CIGR | 03:01 | 03:24 | 03:22 | 47 | 262 | 12 | EXT |  | 0.89 | (c)
22496.442 | 0.416 | 0.403 | -11.059 | -11.072 | -1636 | -1345 | -1351 | 595 | 403 | 2056 |  | CORR | CIGR | 06:21 | 07:08 | 07:07 | 26 | 569 | 12 | EXT |  | 0.89 | (c)
22496.7 | 0.674 | 0.635 | -10.801 | -10.84 | -1780 | -1142 | -1271 | 451 | 635 | 2056 |  | CORR | GENE | 05:58 | 07:41 | 07:20 | 63 | 1017 | 12 | EXT |  | 0.89 | (c)
22497.388 | 1.362 | 1.223 | -10.113 | -10.252 | -1589 | -1241 | -1006 | 422 | 1223 | 2056 |  | CORR | GENE | 06:29 | 07:25 | 08:03 | 162 | 1167 | 11 | EXT |  | 0.9 | (c)
22500.998 | 4.972 | 4.957 | -6.503 | -6.518 | -707 | -649 | -650 | 592 | 4957 | 2056 |  | CORR | CIGR | 08:51 | 09:01 | 09:00 | 29 | 115 | 11 | EXT |  | 0.89 | (c)
22503.754 | 7.728 | 7.711 | -3.747 | -3.764 | 1586 | 1663 | 1656 | 504 | 3729 | 2056 |  | CORR | CIGR | 03:01 | 03:14 | 03:13 | 35 | 141 | 11 | EXT |  | 0.89 | (c)
22508.116 | 0.615 | 0.599 | -10.415 | -10.431 | 741 | 1101 | 1005 | 741 | 599 | 2057 |  | CORR | GENE | 08:01 | 08:59 | 08:43 | 84 | 527 | 11 | EXT |  | 0.89 | (c)
22512.176 | 4.675 | 4.525 | -6.355 | -6.505 | 100 | 444 | 717 | 100 | 4525 | 2057 |  | CORR | GENE | 06:18 | 07:13 | 07:57 | 161 | 1233 | 11 | EXT |  | 0.9 | (c)
22529.431 | 0 | -0.042 | -11.165 | -11.207 | -2228 | -1453 | -1746 | 3 |  | 2059 | Нарушение формы кольцевого шва | GWAN |  | 06:03 | 08:08 | 07:21 | 0 | 964 |  | EXT | Нарушение формы кольцевого шва |  | (c)
22540.596 | 0 | -0.038 | -11.4 | -11.438 | -46 | 687 | 475 | 0 |  | 2060 | Нарушение формы кольцевого шва | GWAN |  | 00:35 | 02:33 | 01:59 | 0 | 1042 |  | EXT | Нарушение формы кольцевого шва |  | (c)
22549.256 | 8.66 | 8.633 | -2.74 | -2.767 | 1850 | 2106 | 2013 | 54 | 2677 | 2060 |  | CORR | GENE | 05:41 | 06:22 | 06:07 | 90 | 326 | 10 | EXT |  | 0.89 | (c)
22550.658 | 10.062 | 10.035 | -1.338 | -1.365 | 1776 | 1900 | 1960 | 87 | 1323 | 2060 |  | CORR | CIGR | 05:29 | 05:49 | 05:58 | 42 | 367 | 14 | EXT |  | 0.89 | (c)
22580.599 | 6.483 | 6.465 | -4.642 | -4.66 | -2006 | -1902 | -1916 | 1826 | 4626 | 2063 |  | GOUG | CIGR | 08:38 | 08:55 | 08:53 | 34 | 180 | 11 | EXT | Задир. |  | (c)
22596.806 | 0 | -0.028 | -11.39 | -11.418 | 530 | 1131 | 923 | 530 |  | 2065 | Нарушение формы кольцевого шва | GWAN |  | 07:25 | 09:02 | 08:29 | 0 | 787 |  | EXT | Нарушение формы кольцевого шва |  | (c)
22619.541 | 0 | -0.024 | -11.565 | -11.589 | -1780 | -1170 | -694 | 391 |  | 2067 | Нарушение формы кольцевого шва | GWAN |  | 08:19 | 09:57 | 11:14 | 0 | 2170 |  | EXT | Нарушение формы кольцевого шва |  | (c)
22631.106 | 0 | -0.03 | -11.695 | -11.725 | -1657 | -1186 | -1100 | 543 |  | 2068 | Нарушение формы кольцевого шва | GWAN |  | 08:09 | 09:25 | 09:39 | 0 | 1113 |  | EXT | Нарушение формы кольцевого шва |  | (c)
22642.801 | 0 | -0.03 | -11.16 | -11.19 | -1479 | -1182 | -1179 | 879 |  | 2069 | Нарушение формы кольцевого шва | GWAN |  | 11:26 | 00:13 | 12:14 | 0 | 599 |  | EXT | Нарушение формы кольцевого шва |  | (c)
22653.961 | 0 | -0.033 | -11.535 | -11.568 | -1360 | -1092 | -831 | 301 |  | 2070 | Нарушение формы кольцевого шва | GWAN |  | 01:33 | 02:16 | 02:58 | 0 | 1059 |  | EXT | Нарушение формы кольцевого шва |  | (c)
22655.622 | 1.661 | 1.576 | -9.874 | -9.959 | 728 | 890 | 964 | 728 | 1576 | 2070 |  | CORR | GENE | 07:10 | 07:36 | 07:48 | 113 | 471 | 11 | EXT |  | 0.89 | (c)
22665.051 | 11.09 | 11.04 | -0.445 | -0.495 | 89 | 228 | 364 | 89 | 402 | 2070 |  | CORR | GENE | 05:27 | 05:49 | 06:11 | 93 | 550 | 11 | EXT |  | 0.89 | (c)
22665.496 | 0 | -0.048 | -10.79 | -10.838 | -74 | 2017 | 1166 | 0 |  | 2071 | Нарушение формы кольцевого шва | GWAN |  | 07:44 | 01:22 | 11:04 | 0 | 2479 |  | EXT | Нарушение формы кольцевого шва |  | (c)
22676.286 | 0 | -0.033 | -11.47 | -11.503 | 2206 | -2025 | -2050 | 0 |  | 2072 | Вышлифовка на шве | GWAN | GENE | 07:33 | 08:10 | 08:06 | 57 | 411 | 10 | EXT | Вышлифовка на шве |  | (c)
22676.286 | 0 | -0.028 | -11.47 | -11.498 | -1612 | -1288 | -1282 | 618 |  | 2072 | Вышлифовка на шве | GWAN | GENE | 09:17 | 10:09 | 10:10 | 60 | 661 | 13 | EXT | Вышлифовка на шве |  | (c)
22687.756 | 0 | 0 | -11.53 | -11.53 | 825 | 1222 | 1297 | 463 | 0 | 2073 | Непровар / утяжина | GWAN |  | 04:53 | 05:57 | 06:09 | 0 | 942 | 14 | INT | Непровар / утяжина |  | (c)
22699.286 | 0 | -0.03 | -11.49 | -11.52 | -1708 | -1243 | -1335 | 522 |  | 2074 | Нарушение формы кольцевого шва | GWAN |  | 06:50 | 08:05 | 07:50 | 0 | 747 |  | EXT | Нарушение формы кольцевого шва |  | (c)
22699.286 | 0 | -0.044 | -11.49 | -11.534 | -872 | 14 | 733 | 0 |  | 2074 | Нарушение формы кольцевого шва | GWAN |  | 09:05 | 11:28 | 13:24 | 0 | 3211 |  | EXT | Нарушение формы кольцевого шва |  | (c)
22710.776 | 0 | -0.026 | -11.375 | -11.401 | -1400 | -1063 | -990 | 581 |  | 2075 | Нарушение формы кольцевого шва | GWAN |  | 08:52 | 09:46 | 09:58 | 0 | 819 |  | EXT | Нарушение формы кольцевого шва |  | (c)
22710.776 | 0 | -0.031 | -11.375 | -11.406 | -524 | -264 | -211 | 101 |  | 2075 | Нарушение формы кольцевого шва | GWAN |  | 11:13 | 11:55 | 12:04 | 0 | 626 |  | EXT | Нарушение формы кольцевого шва |  | (c)
22733.596 | 0 | -0.05 | -11.245 | -11.295 | -1914 | -1585 | -1361 | 808 |  | 2077 | Вышлифовка на шве | GWAN | GENE | 09:57 | 10:50 | 11:26 | 95 | 1106 | 17 | EXT | Вышлифовка на шве Аномалия находится на отводе. |  | (c)
22744.276 | 10.68 | 10.627 | -0.565 | -0.618 | 1411 | 1745 | 1722 | 1411 | 503 | 2077 |  | CORR | GENE | 06:53 | 07:47 | 07:44 | 115 | 623 | 10 | EXT |  | 0.89 | (c)
22744.495 | 10.899 | 10.862 | -0.346 | -0.383 | 133 | 537 | 391 | 133 | 296 | 2077 |  | CORR | GENE | 03:27 | 04:32 | 04:09 | 87 | 516 | 11 | EXT |  | 0.89 | (c)
22747.251 | 2.41 | 2.388 | -9.075 | -9.097 | 1808 | -2015 | -2133 | 1614 | 2388 | 2078 |  | CORR | GENE | 06:05 | 07:48 | 07:29 | 113 | 1039 | 10 | EXT |  | 0.89 | (c)
22747.66 | 2.819 | 2.794 | -8.666 | -8.691 | 999 | 1457 | 1255 | 999 | 2794 | 2078 |  | CORR | GENE | 03:54 | 05:08 | 04:36 | 121 | 512 | 12 | EXT |  | 0.9 | (c)
22748.082 | 3.241 | 3.206 | -8.244 | -8.279 | 1755 | 1928 | 1913 | 1755 | 3206 | 2078 |  | CORR | GENE | 05:56 | 06:24 | 06:22 | 77 | 316 | 10 | EXT |  | 0.89 | (c)
22749.094 | 4.253 | 4.223 | -7.232 | -7.262 | 2076 | 2200 | 2205 | 2076 | 4223 | 2078 |  | CORR | CIGR | 06:48 | 07:08 | 07:09 | 31 | 257 | 11 | EXT |  | 0.89 | (c)
22779.336 | 0 | -0.026 | -11.07 | -11.096 | -2177 | 1179 | 16 | 22 |  | 2081 | Нарушение формы кольцевого шва | GWAN |  | 06:10 | 03:11 | 12:04 | 0 | 4386 |  | EXT | Нарушение формы кольцевого шва |  | (c)
22788.851 | 9.515 | 9.481 | -1.555 | -1.589 | -1247 | -1097 | -1060 | 873 | 1529 | 2081 |  | CORR | GENE | 08:40 | 09:04 | 09:10 | 60 | 374 | 10 | EXT |  | 0.89 | (c)
22790.406 | 0 | -0.039 | -11.41 | -11.449 | 1170 | 40 | -1414 | 0 |  | 2082 | Нарушение формы кольцевого шва | GWAN |  | 00:56 | 09:54 | 05:59 | 0 | 3756 |  | EXT | Нарушение формы кольцевого шва |  | (c)
22801.816 | 0 | -0.043 | -11.275 | -11.318 | 574 | 1271 | 1209 | 386 |  | 2083 | Нарушение формы кольцевого шва | GWAN |  | 11:50 | 01:43 | 13:33 | 0 | 1271 |  | EXT | Нарушение формы кольцевого шва |  | (c)
22801.816 | 0 | -0.04 | -11.275 | -11.315 | -444 | 77 | 19 | 0 |  | 2083 | Нарушение формы кольцевого шва | GWAN |  | 09:06 | 10:30 | 10:20 | 0 | 924 |  | EXT | Нарушение формы кольцевого шва |  | (c)
22815.251 | 2.16 | 2.127 | -8.62 | -8.653 | 404 | 754 | 642 | 404 | 2127 | 2084 |  | CORR | GENE | 03:52 | 04:48 | 04:30 | 145 | 475 | 12 | EXT | Аномалия находится на отводе. | 0.9 | (c)
22823.871 | 0 | -0.026 | -11.65 | -11.676 | 1820 | 2111 | -643 | 0 |  | 2085 | Нарушение формы кольцевого шва | GWAN |  | 05:14 | 06:01 | 10:37 | 0 | 3997 |  | EXT | Нарушение формы кольцевого шва Аномалия находится на отводе. |  | (c)
22835.521 | 0 | -0.056 | -11.41 | -11.466 | -1183 | -962 | 991 | 0 |  | 2086 | Нарушение формы кольцевого шва | GWAN |  | 06:34 | 07:10 | 12:25 | 0 | 4348 |  | EXT | Нарушение формы кольцевого шва |  | (c)
22846.767 | 11.246 | 11.225 | -0.164 | -0.185 | -1518 | -1459 | -1464 | 713 | 148 | 2086 |  | GOUG | CIGR | 05:40 | 05:49 | 05:49 | 37 | 107 | 11 | EXT | Задир. |  | (c)
22846.931 | 0 | -0.028 | -11.615 | -11.643 | 1812 | -1316 | -1728 | 0 |  | 2087 | Нарушение формы кольцевого шва | GWAN |  | 06:10 | 09:45 | 08:39 | 0 | 1843 |  | EXT | Нарушение формы кольцевого шва |  | (c)
22870.251 | 0 | 0 | -11.325 | -11.325 | 233 | 898 | 638 | 233 | 0 | 2089 | Смещение кромок | GWAN |  | 01:57 | 03:45 | 03:03 | 0 | 809 | 20 | EXT | Смещение кромок Вовнутрь Величина смещения - 3.1 мм. |  | (c)
22870.251 | 0 | 0 | -11.325 | -11.325 | 1078 | 1296 | 1307 | 1078 | 0 | 2089 | Смещение кромок | GWAN |  | 04:14 | 04:49 | 04:51 | 0 | 457 | 22 | EXT | Смещение кромок Наружу Величина смещения - 3.5 мм. |  | (c)
22870.251 | 0 | -0.025 | -11.325 | -11.35 | -1834 | -1445 | -1167 | 499 |  | 2089 | Нарушение формы кольцевого шва | GWAN |  | 08:24 | 09:26 | 10:11 | 0 | 1334 |  | EXT | Нарушение формы кольцевого шва |  | (c)
22881.576 | 0 | -0.03 | -11.335 | -11.365 | -157 | 312 | 896 | 0 |  | 2090 | Нарушение формы кольцевого шва | GWAN |  | 07:45 | 09:01 | 10:35 | 0 | 2105 |  | EXT | Нарушение формы кольцевого шва |  | (c)
22899.966 | 7.055 | 7.036 | -3.825 | -3.844 | -600 | -537 | -496 | 391 | 3784 | 2091 |  | CORR | GENE | 08:25 | 08:35 | 08:42 | 60 | 210 | 12 | EXT |  | 0.89 | (c)
22909.193 | 5.402 | 5.15 | -5.298 | -5.55 | 1771 | 1783 | 1802 | 1771 | 5150 | 2092 |  | CORR | GENE | 04:18 | 04:20 | 04:23 | 336 | 62 | 11 | EXT |  | 0.93 | (c)
22959.021 | 0 | -0.027 | -10.96 | -10.987 | 472 | 2092 | 1710 | 0 |  | 2097 | Нарушение формы кольцевого шва | GWAN |  | 02:40 | 07:01 | 05:60 | 0 | 2476 |  | EXT | Нарушение формы кольцевого шва |  | (c)
22959.021 | 0 | -0.023 | -10.96 | -10.983 | -1352 | -1093 | -711 | 69 |  | 2097 | Нарушение формы кольцевого шва | GWAN |  | 09:45 | 10:27 | 11:29 | 0 | 1283 |  | EXT | Нарушение формы кольцевого шва |  | (c)
23075.556 | 2.148 | 2.111 | -8.276 | -8.313 | -544 | -442 | -435 | 327 | 2111 | 2106б |  | CORR | GENE | 08:33 | 08:49 | 08:50 | 73 | 217 | 10 | EXT |  | 0.74 | (c)
23094.367 | 10.535 | 10.519 | -0.322 | -0.338 | -120 | 192 | 80 | 0 | 243 | 2107а |  | CORR | GENE | 08:30 | 09:21 | 09:03 | 95 | 399 | 11 | EXT |  | 0.89 | (c)
23094.628 | 10.796 | 10.732 | -0.061 | -0.125 | -393 | -319 | -188 | 0 | 33 | 2107а |  | CORR | GENE | 07:46 | 07:58 | 08:20 | 92 | 412 | 11 | EXT |  | 0.89 | (c)
23094.689 | 0 | 0 | -2.045 | -2.045 | -1774 | -1645 | -1639 | 1504 | 0 | 2108а | Непровар / утяжина | GWAN |  | 05:55 | 06:16 | 06:17 | 0 | 271 | 10 | INT | Непровар / утяжина |  | (c)
23094.689 | 0 | 0 | -2.045 | -2.045 | -368 | 33 | 116 | 0 | 0 | 2108а | Смещение кромок | GWAN |  | 09:42 | 10:47 | 11:01 | 0 | 968 | 17 | EXT | Смещение кромок Вовнутрь Величина смещения - 2.7 мм. |  | (c)
23153.656 | 0 | 0 | -11.45 | -11.45 | -1683 | -1352 | -1298 | 548 | 0 | 2114 | Смещение кромок | GWAN |  | 07:11 | 08:04 | 08:13 | 0 | 770 | 20 | EXT | Смещение кромок Вовнутрь Величина смещения - 3.3 мм. |  | (c)
23153.656 | 0 | -0.024 | -11.45 | -11.474 | -858 | -487 | 538 | 0 |  | 2114 | Нарушение формы кольцевого шва | GWAN |  | 09:24 | 10:24 | 13:09 | 0 | 2793 |  | EXT | Нарушение формы кольцевого шва |  | (c)
23165.106 | 0 | -0.021 | -11.69 | -11.711 | -1758 | -969 | 187 | 0 |  | 2115 | Нарушение формы кольцевого шва | GWAN |  | 05:18 | 07:26 | 10:32 | 0 | 3890 |  | EXT | Нарушение формы кольцевого шва |  | (c)
23176.539 | 11.433 | 11.409 | -0.257 | -0.281 | -661 | -457 | -370 | 79 | 229 | 2115 |  | CORR | GENE | 08:15 | 08:48 | 09:02 | 52 | 582 | 10 | EXT |  | 0.89 | (c)
23253.906 | 11.005 | 10.958 | -0.665 | -0.712 | 1589 | 1761 | 1749 | 322 | 630 | 2122 |  | CORR | GENE | 07:00 | 07:28 | 07:26 | 82 | 320 | 10 | EXT |  | 0.89 | (c)
23265.836 | 0 | -0.038 | -11.59 | -11.628 | -1604 | -990 | -1123 | 627 |  | 2124 | Нарушение формы кольцевого шва | GWAN |  | 09:08 | 10:47 | 10:26 | 0 | 962 |  | EXT | Нарушение формы кольцевого шва |  | (c)
23300.336 | 0 | -0.03 | -11.27 | -11.3 | -1915 | -1373 | -915 | 85 |  | 2127 | Нарушение формы кольцевого шва | GWAN |  | 09:14 | 10:41 | 11:55 | 0 | 2000 |  | EXT | Нарушение формы кольцевого шва |  | (c)
23356.223 | 10.242 | 10.24 | -1.068 | -1.07 | -1968 | -1593 | -1690 | 262 | 954 | 2131 |  | CORR | GENE | 04:19 | 05:19 | 05:04 | 116 | 556 | 11 | EXT |  | 0.89 | (c)
23365.204 | 7.913 | 7.884 | -3.367 | -3.396 | -1699 | -1607 | -1626 | 532 | 3361 | 2132 |  | CORR | CIGR | 04:37 | 04:52 | 04:49 | 35 | 146 | 11 | EXT |  | 0.89 | (c)
23506.006 | 0 | -0.015 | -11.335 | -11.35 | 1070 | 1196 | 2185 | 0 |  | 2145 | Нарушение формы кольцевого шва | GWAN |  | 01:12 | 01:32 | 04:12 | 0 | 2230 |  | EXT | Нарушение формы кольцевого шва |  | (c)
23518.849 | 1.508 | 1.477 | -9.802 | -9.833 | -1410 | -1308 | -1328 | 820 | 1477 | 2146 |  | CORR | CIGR | 06:12 | 06:29 | 06:25 | 31 | 165 | 12 | EXT |  | 0.89 | (c)
23539.084 | 10.433 | 10.375 | -0.727 | -0.785 | 2045 | -1980 | -2054 | 0 | 584 | 2147 |  | CORR | GENE | 04:50 | 06:00 | 05:48 | 201 | 723 | 13 | EXT |  | 0.91 | (c)
23539.412 | 10.761 | 10.579 | -0.399 | -0.581 | -2129 | -2129 | -2086 | 101 | 119 | 2147 |  | CORR | GENE | 05:36 | 05:36 | 05:43 | 462 | 87 | 11 | EXT |  | 0.94 | (c)
23539.774 | 11.123 | 11.065 | -0.037 | -0.095 | 1908 | 2176 | 2102 | 0 | 10 | 2147 |  | CORR | GENE | 04:28 | 05:11 | 04:59 | 85 | 388 | 12 | EXT |  | 0.89 | (c)
23539.836 | 0.025 | 0.013 | -2.295 | -2.307 | 1554 | 1599 | 1730 | 1554 | 13 | 2148 |  | CORR | GENE | 04:39 | 04:47 | 05:08 | 57 | 352 | 13 | EXT |  | 0.89 | (c)
23540.352 | 0.541 | 0.489 | -1.779 | -1.831 | 1674 | 1831 | 1875 | 1674 | 489 | 2148 |  | CORR | GENE | 04:59 | 05:24 | 05:31 | 70 | 401 | 14 | EXT |  | 0.89 | (c)
23540.567 | 0.756 | 0.735 | -1.564 | -1.585 | 1893 | 2003 | 1992 | 1893 | 735 | 2148 |  | CORR | CIGR | 05:34 | 05:52 | 05:50 | 54 | 197 | 10 | EXT |  | 0.89 | (c)
23541.424 | 1.613 | 1.603 | -0.707 | -0.717 | -1688 | -1601 | -1604 | 1519 | 674 | 2148 |  | GOUG | CIGR | 07:56 | 08:10 | 08:10 | 43 | 169 | 7 | EXT | Задир. |  | (c)
23543.247 | 1.116 | 1.061 | -10.269 | -10.324 | 1027 | 1293 | 1273 | 1027 | 1061 | 2149 |  | CORR | GENE | 05:04 | 05:47 | 05:43 | 95 | 492 | 10 | EXT |  | 0.89 | (c)
23553.516 | 0 | -0.039 | -11.44 | -11.479 | 1286 | -2169 | -1962 | 748 |  | 2150 | Нарушение формы кольцевого шва | GWAN |  | 05:13 | 07:55 | 08:28 | 0 | 2427 |  | EXT | Нарушение формы кольцевого шва Аномалия находится на отводе. |  | (c)
23560.628 | 7.112 | 7.098 | -4.328 | -4.342 | 1826 | 1908 | 1892 | 1826 | 4321 | 2150 |  | CORR | CIGR | 06:40 | 06:53 | 06:50 | 21 | 131 | 14 | EXT | Аномалия находится на отводе. | 0.89 | (c)
23561.215 | 7.699 | 7.692 | -3.741 | -3.748 | 1815 | 1908 | 1878 | 1815 | 3692 | 2150 |  | CORR | CIGR | 06:38 | 06:53 | 06:48 | 56 | 126 | 11 | EXT | Аномалия находится на отводе. | 0.89 | (c)
23561.24 | 7.724 | 7.708 | -3.716 | -3.732 | 1293 | 1371 | 1356 | 1293 | 3711 | 2150 |  | CORR | CIGR | 05:14 | 05:26 | 05:24 | 21 | 126 | 13 | EXT | Аномалия находится на отводе. | 0.89 | (c)
23564.956 | 0 | -0.04 | -11.7 | -11.74 | -2130 | -1843 | -1437 | 743 |  | 2151 | Нарушение формы кольцевого шва | GWAN |  | 09:33 | 10:19 | 11:25 | 0 | 1387 |  | EXT | Нарушение формы кольцевого шва Аномалия находится на отводе. |  | (c)
23576.656 | 0 | -0.04 | -10.87 | -10.91 | 2010 | -2153 | -1917 | 1383 |  | 2152 | Нарушение формы кольцевого шва | GWAN |  | 06:52 | 07:40 | 08:18 | 0 | 1068 |  | EXT | Нарушение формы кольцевого шва Аномалия находится на отводе. |  | (c)
23587.526 | 0 | -0.033 | -10.51 | -10.543 | 1475 | 1866 | 2098 | 1475 |  | 2153 | Нарушение формы кольцевого шва | GWAN |  | 10:01 | 11:05 | 11:42 | 0 | 1247 |  | EXT | Нарушение формы кольцевого шва Аномалия находится на отводе. |  | (c)
23609.726 | 0 | -0.023 | -11.47 | -11.493 | -109 | -1006 | 1853 | 0 |  | 2155 | Нарушение формы кольцевого шва | GWAN |  | 07:14 | 04:50 | 12:31 | 0 | 3923 |  | EXT | Нарушение формы кольцевого шва Аномалия находится на упругопластическом изгибе: R=421 D, максимальное растяжение на 6.3 час. |  | (c)
23675.274 | 9.038 | 8.436 | -2.302 | -2.904 | 469 | 529 | 547 | 469 | 1821 | 2160 |  | CORR | GENE | 07:53 | 08:03 | 08:05 | 1083 | 156 | 11 | EXT | Аномалия находится на упругопластическом изгибе: R=353 D, максимальное растяжение на 6.2 час. | 0.97 | (c)
23803.002 | 3.031 | 3.006 | -8.699 | -8.724 | 1455 | 1641 | 1630 | 1455 | 3006 | 2174 |  | CORR | CIGR | 01:21 | 01:51 | 01:49 | 29 | 349 | 10 | EXT |  | 0.89 | (c)
23829.594 | 6.528 | 6.482 | -4.482 | -4.528 | 1395 | 1996 | 1750 | 125 | 4413 | 2176 |  | CORR | GENE | 04:54 | 06:31 | 05:51 | 115 | 711 | 10 | EXT | Аномалия находится на упругопластическом изгибе: R=450 D, максимальное растяжение на 5.7 час. | 0.89 | (c)
23837.349 | 3.273 | 3.261 | -8.347 | -8.359 | 425 | 553 | 516 | 425 | 3261 | 2177 |  | CORR | CIGR | 03:47 | 04:07 | 04:01 | 29 | 183 | 11 | EXT | Аномалия находится на упругопластическом изгибе: R=700 D, максимальное растяжение на 4.7 час. | 0.89 | (c)
23837.938 | 3.862 | 3.843 | -7.758 | -7.777 | 711 | 885 | 826 | 711 | 3843 | 2177 |  | CORR | CIGR | 04:33 | 05:01 | 04:51 | 54 | 231 | 13 | EXT | Аномалия находится на упругопластическом изгибе: R=733 D, максимальное растяжение на 4.6 час. | 0.89 | (c)
23852.558 | 6.862 | 6.061 | -4.428 | -5.229 | -1644 | -1523 | -1546 | 1447 | 4259 | 2178 |  | CORR | GENE | 03:52 | 04:11 | 04:08 | 970 | 197 | 10 | EXT | Аномалия находится на упругопластическом изгибе: R=469 D, максимальное растяжение на 0.2 час. | 0.96 | (c)
23854.576 | 8.88 | 8.846 | -2.41 | -2.444 | -1047 | -959 | -952 | 857 | 2386 | 2178 |  | CORR | GENE | 05:28 | 05:42 | 05:43 | 58 | 190 | 11 | EXT | Аномалия находится на упругопластическом изгибе: R=430 D, максимальное растяжение на 0.2 час. | 0.89 | (c)
23872.317 | 3.901 | 3.809 | -7.819 | -7.911 | -2131 | -1939 | -2002 | 1872 | 3809 | 2180 |  | CORR | GENE | 06:40 | 07:11 | 07:01 | 121 | 259 | 10 | EXT | Аномалия находится на упругопластическом изгибе: R=480 D, максимальное растяжение на 1.6 час. | 0.89 | (c)
23872.467 | 4.051 | 4.013 | -7.669 | -7.707 | 999 | 1676 | 1367 | 999 | 4013 | 2180 |  | CORR | GENE | 03:05 | 04:55 | 04:05 | 125 | 736 | 11 | EXT | Аномалия находится на упругопластическом изгибе: R=480 D, максимальное растяжение на 1.6 час. | 0.9 | (c)
23872.848 | 4.432 | 4.416 | -7.288 | -7.304 | 1482 | 1536 | 1534 | 1482 | 4416 | 2180 |  | CORR | CIGR | 04:23 | 04:32 | 04:32 | 26 | 105 | 10 | EXT | Аномалия находится на упругопластическом изгибе: R=488 D, максимальное растяжение на 1.6 час. | 0.89 | (c)
23873.089 | 4.673 | 4.639 | -7.047 | -7.081 | 1175 | 1233 | 1510 | 1175 | 4639 | 2180 |  | CORR | GENE | 03:34 | 03:43 | 04:28 | 116 | 671 | 13 | EXT | Аномалия находится на упругопластическом изгибе: R=496 D, максимальное растяжение на 1.6 час. | 0.9 | (c)
23873.245 | 4.829 | 4.775 | -6.891 | -6.945 | 2112 | -1701 | -1939 | 1529 | 4775 | 2180 |  | CORR | GENE | 06:05 | 07:49 | 07:11 | 113 | 820 | 11 | EXT | Аномалия находится на упругопластическом изгибе: R=496 D, максимальное растяжение на 1.6 час. | 0.89 | (c)
23873.282 | 4.866 | 4.847 | -6.854 | -6.873 | 1525 | 1645 | 1767 | 1525 | 4847 | 2180 |  | CORR | GENE | 04:30 | 04:50 | 05:09 | 65 | 483 | 11 | EXT | Аномалия находится на упругопластическом изгибе: R=504 D, максимальное растяжение на 1.6 час. | 0.89 | (c)
23873.486 | 5.07 | 4.992 | -6.65 | -6.728 | 1202 | 1529 | 1380 | 1202 | 4992 | 2180 |  | CORR | GENE | 03:38 | 04:31 | 04:07 | 121 | 357 | 13 | EXT | Аномалия находится на упругопластическом изгибе: R=504 D, максимальное растяжение на 1.6 час. | 0.9 | (c)
23873.53 | 5.114 | 4.659 | -6.606 | -7.061 | 889 | 1051 | 1008 | 889 | 4659 | 2180 |  | CORR | GENE | 02:48 | 03:14 | 03:07 | 532 | 237 | 12 | EXT | Аномалия находится на упругопластическом изгибе: R=513 D, максимальное растяжение на 1.6 час. | 0.95 | (c)
23873.59 | 5.174 | 5.065 | -6.546 | -6.655 | 1705 | 1716 | 1729 | 1705 | 5065 | 2180 |  | CORR | AXGR | 04:59 | 05:01 | 05:03 | 252 | 49 | 10 | EXT | Аномалия находится на упругопластическом изгибе: R=513 D, максимальное растяжение на 1.6 час. | 0.91 | (c)
23874.473 | 6.057 | 5.859 | -5.663 | -5.861 | 1179 | 1197 | 1221 | 1179 | 5144 | 2180 |  | CORR | GENE | 03:34 | 03:37 | 03:41 | 717 | 85 | 10 | EXT | Аномалия находится на упругопластическом изгибе: R=543 D, максимальное растяжение на 1.7 час. | 0.95 | (c)
23874.988 | 6.572 | 6.557 | -5.148 | -5.163 | 1010 | 1131 | 1084 | 1010 | 5128 | 2180 |  | CORR | CIGR | 03:07 | 03:27 | 03:19 | 35 | 148 | 12 | EXT | Аномалия находится на упругопластическом изгибе: R=566 D, максимальное растяжение на 1.7 час. | 0.89 | (c)
23875.161 | 6.745 | 6.716 | -4.975 | -5.004 | 888 | 1125 | 1079 | 888 | 4933 | 2180 |  | CORR | GENE | 02:47 | 03:26 | 03:18 | 71 | 383 | 12 | EXT | Аномалия находится на упругопластическом изгибе: R=580 D, максимальное растяжение на 1.8 час. | 0.89 | (c)
23875.308 | 6.892 | 6.859 | -4.828 | -4.861 | 1263 | 1377 | 1380 | 1263 | 4800 | 2180 |  | CORR | GENE | 03:48 | 04:06 | 04:07 | 61 | 235 | 10 | EXT | Аномалия находится на упругопластическом изгибе: R=593 D, максимальное растяжение на 1.8 час. | 0.89 | (c)
23882.627 | 2.491 | 2.385 | -8.844 | -8.95 | -1566 | -1310 | -1249 | 665 | 2385 | 2181 |  | CORR | GENE | 07:17 | 07:59 | 08:09 | 184 | 634 | 10 | EXT | Аномалия находится на упругопластическом изгибе: R=729 D, максимальное растяжение на 4.1 час. | 0.9 | (c)
23909.802 | 6.891 | 6.846 | -4.679 | -4.724 | 1148 | 1309 | 1341 | 1148 | 4662 | 2183 |  | CORR | GENE | 04:34 | 04:60 | 05:05 | 62 | 387 | 12 | EXT | Аномалия находится на упругопластическом изгибе: R=741 D, максимальное растяжение на 5.8 час. | 0.89 | (c)
23910.999 | 8.088 | 8.029 | -3.482 | -3.541 | 1118 | 1225 | 1270 | 1118 | 3482 | 2183 |  | CORR | GENE | 04:29 | 04:46 | 04:54 | 59 | 304 | 11 | EXT |  | 0.89 | (c)
23911.399 | 8.488 | 8.393 | -3.082 | -3.177 | 820 | 1294 | 1301 | 820 | 3005 | 2183 |  | CORR | GENE | 03:41 | 04:57 | 04:59 | 172 | 962 | 11 | EXT |  | 0.9 | (c)
23916.171 | 1.69 | 1.626 | -9.65 | -9.714 | 1769 | 1833 | 1976 | 1769 | 1626 | 2184 |  | CORR | GENE | 02:29 | 02:39 | 03:03 | 109 | 415 | 11 | EXT |  | 0.89 | (c)
23916.825 | 2.344 | 2.295 | -8.996 | -9.045 | 1960 | -1880 | -2148 | 1795 | 2295 | 2184 |  | CORR | GENE | 02:60 | 04:40 | 03:57 | 92 | 706 | 11 | EXT |  | 0.89 | (c)
23918.714 | 4.233 | 4.082 | -7.107 | -7.258 | -2002 | -1766 | -1641 | 1280 | 4082 | 2184 |  | CORR | GENE | 04:20 | 04:59 | 05:19 | 231 | 722 | 10 | EXT |  | 0.91 | (c)
23921.838 | 7.357 | 7.302 | -3.983 | -4.038 | -2117 | -1857 | -1776 | 1434 | 3748 | 2184 |  | CORR | GENE | 04:02 | 04:44 | 04:57 | 290 | 683 | 10 | EXT |  | 0.92 | (c)
23959.636 | 0 | -0.041 | -11.015 | -11.056 | 1534 | 2105 | -2209 | 0 |  | 2188 | Нарушение формы кольцевого шва | GWAN |  | 04:26 | 05:59 | 06:22 | 0 | 1437 |  | EXT | Нарушение формы кольцевого шва |  | (c)
23979.159 | 0 | 0 | -2.015 | -2.015 | 311 | 875 | 1287 | 311 | 0 | 2189б | Непровар / утяжина | GWAN |  | 05:25 | 06:56 | 08:03 | 0 | 1951 | 12 | INT | Непровар / утяжина |  | (c)
23981.174 | 0 | -0.051 | -10.151 | -10.202 | -786 | -575 | -554 | 322 |  | 2190а | Нарушение формы кольцевого шва | GWAN |  | 01:29 | 02:03 | 02:06 | 0 | 465 |  | EXT | Нарушение формы кольцевого шва |  | (c)
23991.325 | 0 | -0.035 | -11.031 | -11.066 | 133 | 1207 | 1116 | 133 |  | 2191а | Нарушение формы кольцевого шва | GWAN |  | 01:20 | 04:13 | 03:59 | 0 | 1966 |  | EXT | Нарушение формы кольцевого шва Аномалия находится на упругопластическом изгибе: R=329 D, максимальное растяжение на 6.2 час. |  | (c)
23991.325 | 0 | -0.021 | -11.031 | -11.052 | -1463 | -471 | -761 | 59 |  | 2191а | Нарушение формы кольцевого шва | GWAN |  | 09:02 | 11:43 | 10:56 | 0 | 1405 |  | EXT | Нарушение формы кольцевого шва Аномалия находится на упругопластическом изгибе: R=329 D, максимальное растяжение на 6.2 час. |  | (c)
24002.356 | 0 | 0 | -10.9 | -10.9 | 555 | 1124 | 972 | 555 | 0 | 2192а | Смещение кромок | GWAN |  | 03:57 | 05:29 | 05:04 | 0 | 833 | 16 | EXT | Смещение кромок Наружу Величина смещения - 2.6 мм. Аномалия находится на упругопластическом изгибе: R=739 D, максимальное растяжение на 5.8 час. |  | (c)
24005.624 | 3.268 | 3.258 | -7.632 | -7.642 | 1796 | 1889 | 1873 | 1796 | 3258 | 2192а |  | CORR | CIGR | 07:17 | 07:32 | 07:30 | 33 | 153 | 12 | EXT |  | 0.89 | (c)
24005.63 | 3.274 | 3.117 | -7.626 | -7.783 | 1999 | 2021 | 2024 | 1999 | 3117 | 2192а |  | CORR | GENE | 07:50 | 07:54 | 07:54 | 332 | 50 | 13 | EXT |  | 0.94 | (c)
24006.063 | 3.707 | 3.707 | -7.193 | -7.193 | 1912 | 1990 | 1997 | 1912 | 3707 | 2192а |  | CORR | CIGR | 07:36 | 07:48 | 07:50 | 29 | 170 | 12 | EXT |  | 0.89 | (c)
24006.601 | 4.245 | 4.231 | -6.655 | -6.669 | 1725 | 1806 | 1901 | 1725 | 4231 | 2192а |  | CORR | CIGR | 07:06 | 07:19 | 07:34 | 44 | 351 | 10 | EXT |  | 0.89 | (c)
24024.626 | 0 | -0.028 | -11.505 | -11.533 | 2151 | -1956 | -1619 | 927 |  | 2194 | Нарушение формы кольцевого шва | GWAN |  | 02:12 | 03:09 | 04:03 | 0 | 1384 |  | EXT | Нарушение формы кольцевого шва |  | (c)
24036.131 | 0 | 0 | -5.02 | -5.02 | 1826 | 2176 | 2182 | 1826 | 0 | 2195 | Непровар / утяжина | GWAN |  | 05:18 | 06:15 | 06:16 | 0 | 711 | 11 | INT | Непровар / утяжина |  | (c)
24052.426 | 0 | -0.031 | -10.955 | -10.986 | 229 | 563 | 943 | 229 |  | 2197 | Нарушение формы кольцевого шва | GWAN |  | 04:40 | 05:34 | 06:35 | 0 | 1426 |  | EXT | Нарушение формы кольцевого шва |  | (c)
24052.426 | 0 | -0.055 | -10.955 | -11.01 | 1912 | -2228 | -2161 | 1774 |  | 2197 | Нарушение формы кольцевого шва | GWAN |  | 09:12 | 10:03 | 10:14 | 0 | 775 |  | EXT | Нарушение формы кольцевого шва |  | (c)
24059.478 | 7.052 | 6.904 | -3.903 | -4.051 | 152 | 228 | 289 | 152 | 3860 | 2197 |  | CORR | GENE | 04:27 | 04:40 | 04:50 | 191 | 274 | 13 | EXT | Аномалия находится на упругопластическом изгибе: R=534 D, максимальное растяжение на 0.4 час. | 0.91 | (c)
24063.381 | 0 | -0.021 | -11.68 | -11.701 | -146 | 75 | 986 | 0 |  | 2198 | Нарушение формы кольцевого шва | GWAN |  | 00:09 | 00:45 | 03:12 | 0 | 2264 |  | EXT | Нарушение формы кольцевого шва Аномалия находится на упругопластическом изгибе: R=476 D, максимальное растяжение на 0.1 час. |  | (c)
24079.062 | 4.001 | 3.983 | -7.284 | -7.302 | -150 | 743 | 419 | 0 | 3983 | 2199 |  | CORR | GENE | 04:51 | 07:15 | 06:23 | 84 | 1137 | 10 | EXT |  | 0.89 | (c)
24080.795 | 5.734 | 5.729 | -5.551 | -5.556 | -792 | -551 | -537 | 282 | 5511 | 2199 |  | CORR | CIGR | 03:07 | 03:46 | 03:49 | 45 | 510 | 10 | EXT |  | 0.89 | (c)
24130.161 | 0 | -0.027 | -11.19 | -11.217 | -552 | 141 | 421 | 0 |  | 2204 | Нарушение формы кольцевого шва | GWAN |  | 01:41 | 03:33 | 04:18 | 0 | 1947 |  | EXT | Нарушение формы кольцевого шва |  | (c)
24148.355 | 7.004 | 6.968 | -4.136 | -4.172 | -1079 | -912 | -890 | 700 | 4097 | 2205 |  | CORR | GENE | 07:19 | 07:46 | 07:50 | 75 | 379 | 10 | EXT | Аномалия находится на упругопластическом изгибе: R=623 D, максимальное растяжение на 0.9 час. | 0.89 | (c)
24198.644 | 0.588 | 0.532 | -10.097 | -10.153 | 740 | 923 | 954 | 740 | 532 | 2210 |  | CORR | GENE | 07:12 | 07:42 | 07:47 | 82 | 427 | 11 | EXT | Аномалия находится на упругопластическом изгибе: R=498 D, максимальное растяжение на 6.3 час. | 0.89 | (c)
24289.186 | 0 | -0.029 | -11.47 | -11.499 | 1739 | -1199 | -943 | 0 |  | 2218 | Нарушение формы кольцевого шва | GWAN |  | 07:02 | 11:08 | 11:49 | 0 | 3558 |  | EXT | Нарушение формы кольцевого шва |  | (c)
24312.311 | 0 | -0.03 | -11.33 | -11.36 | -199 | 55 | 172 | 0 |  | 2220 | Нарушение формы кольцевого шва | GWAN |  | 07:15 | 07:56 | 08:15 | 0 | 742 |  | EXT | Нарушение формы кольцевого шва |  | (c)
24323.641 | 0 | 0 | -11.685 | -11.685 | 1404 | 1769 | 1787 | 1404 | 0 | 2221 | Смещение кромок | GWAN |  | 05:14 | 06:13 | 06:16 | 0 | 766 | 15 | EXT | Смещение кромок Наружу Величина смещения - 2.4 мм. |  | (c)
24323.641 | 0 | -0.04 | -11.685 | -11.725 | -2222 | -1538 | -1515 | 809 |  | 2221 | Нарушение формы кольцевого шва | GWAN |  | 07:29 | 09:19 | 09:23 | 0 | 1413 |  | EXT | Нарушение формы кольцевого шва |  | (c)
24327.441 | 3.8 | 3.67 | -7.885 | -8.015 | 802 | 972 | 903 | 802 | 3670 | 2221 |  | CORR | GENE | 03:37 | 04:04 | 03:53 | 413 | 203 | 14 | EXT |  | 0.95 | (c)
24346.946 | 0 | -0.032 | -11.675 | -11.707 | -777 | 119 | -213 | 0 |  | 2223 | Нарушение формы кольцевого шва | GWAN |  | 06:52 | 09:16 | 08:23 | 0 | 1127 |  | EXT | Нарушение формы кольцевого шва |  | (c)
24358.621 | 0 | -0.042 | -11.07 | -11.112 | -25 | 369 | 305 | 0 |  | 2224 | Нарушение формы кольцевого шва | GWAN |  | 02:16 | 03:20 | 03:10 | 0 | 660 |  | EXT | Нарушение формы кольцевого шва |  | (c)
24401.966 | 0 | -0.039 | -1.457 | -1.496 | 477 | 619 | 638 | 477 |  | 2228а | Нарушение формы кольцевого шва | GWAN |  | 02:30 | 02:53 | 02:56 | 0 | 322 |  | EXT | Нарушение формы кольцевого шва |  | (c)
24414.375 | 0 | 0 | -10.682 | -10.682 | -1243 | -889 | -768 | 292 | 0 | 2228бб | Смещение кромок | GWAN |  | 03:12 | 04:09 | 04:28 | 0 | 951 | 22 | EXT | Смещение кромок Наружу Аномалия находится на отводе. Величина смещения - 3.4 мм. |  | (c)
24435.591 | 0.075 | 0.03 | -11.32 | -11.365 | -1173 | -1073 | -1011 | 848 | 30 | 2232 |  | CORR | GENE | 05:53 | 06:10 | 06:20 | 50 | 325 | 14 | EXT |  | 0.89 | (c)
24452.166 | 5.255 | 5.161 | -6.145 | -6.239 | 1926 | 1941 | 1944 | 268 | 5161 | 2233 |  | SCC | AXGR | 04:60 | 05:02 | 05:03 | 157 | 36 | 15 | EXT |  | 1 | (b)
24476.559 | 6.833 | 6.822 | -4.547 | -4.558 | 1873 | 1990 | 1974 | 1873 | 4531 | 2235 |  | GOUG | CIGR | 07:10 | 07:29 | 07:26 | 27 | 202 | 7 | EXT | Аномалия находится на отводе. Задир. |  | (c)
24494.712 | 2.436 | 2.402 | -8.974 | -9.008 | 1376 | 1475 | 1444 | 718 | 2402 | 2237 |  | CORR | CIGR | 03:38 | 03:54 | 03:49 | 46 | 136 | 12 | EXT |  | 0.89 | (c)
24496.414 | 4.138 | 4.086 | -7.272 | -7.324 | 1832 | 1918 | 2032 | 0 | 4086 | 2237 |  | CORR | GENE | 04:51 | 05:05 | 05:24 | 58 | 400 | 10 | EXT |  | 0.89 | (c)
24502.529 | 10.253 | 10.204 | -1.157 | -1.206 | 1560 | 1614 | 1642 | 506 | 1157 | 2237 |  | CORR | GENE | 04:07 | 04:16 | 04:21 | 49 | 164 | 10 | EXT |  | 0.89 | (c)
24502.903 | 10.627 | 10.604 | -0.783 | -0.806 | 1660 | 1799 | 1784 | 322 | 768 | 2237 |  | CORR | CIGR | 04:24 | 04:46 | 04:44 | 38 | 248 | 10 | EXT |  | 0.89 | (c)
24515.236 | 0 | -0.033 | -11.55 | -11.583 | 401 | 1654 | 1184 | 263 |  | 2239 | Нарушение формы кольцевого шва | GWAN |  | 10:48 | 02:10 | 12:54 | 0 | 1567 |  | EXT | Нарушение формы кольцевого шва Аномалия находится на упругопластическом изгибе: R=582 D, максимальное растяжение на 0.3 час. |  | (c)
24515.236 | 0 | -0.036 | -11.55 | -11.586 | -1274 | -1037 | -857 | 440 |  | 2239 | Нарушение формы кольцевого шва | GWAN |  | 06:18 | 06:56 | 07:25 | 0 | 834 |  | EXT | Нарушение формы кольцевого шва Аномалия находится на упругопластическом изгибе: R=582 D, максимальное растяжение на 0.3 час. |  | (c)
24533.042 | 6.256 | 5.599 | -5.449 | -6.106 | -1403 | -1388 | -1290 | 1177 | 5127 | 2240 |  | SCC | GENE | 04:17 | 04:19 | 04:35 | 979 | 227 | 18 | EXT | Аномалия находится на отводе. | 1 | (b)
24534.02 | 7.234 | 7.172 | -4.471 | -4.533 | -1308 | -1233 | -1186 | 1064 | 4454 | 2240 |  | CORR | GENE | 04:32 | 04:45 | 04:52 | 79 | 244 | 12 | EXT | Аномалия находится на отводе. | 0.89 | (c)
24548.606 | 0 | -0.029 | -10.57 | -10.599 | 1430 | 1882 | -2032 | 0 |  | 2242 | Нарушение формы кольцевого шва | GWAN |  | 02:56 | 04:09 | 05:38 | 0 | 1997 |  | EXT | Нарушение формы кольцевого шва |  | (c)
24570.569 | 0 | -0.03 | -2.836 | -2.866 | -232 | 88 | 811 | 0 |  | 2243б | Нарушение формы кольцевого шва | GWAN |  | 05:26 | 06:18 | 08:15 | 0 | 2086 |  | EXT | Нарушение формы кольцевого шва Аномалия находится на упругопластическом изгибе: R=347 D, максимальное растяжение на 5.4 час. |  | (c)
24589.683 | 5.311 | 5.293 | -5.61 | -5.628 | -1219 | -910 | -1021 | 823 | 5293 | 2245а |  | GOUG | GENE | 06:14 | 07:04 | 06:46 | 83 | 396 | 9 | EXT | Зона задиров. |  | (c)
24606.963 | 0.468 | 0.445 | -9.455 | -9.478 | -499 | -194 | -299 | 100 | 445 | 2247а |  | CORR | GENE | 07:04 | 07:54 | 07:37 | 94 | 399 | 10 | EXT |  | 0.75 | (c)
24607.136 | 0.641 | 0.604 | -9.282 | -9.319 | -666 | -538 | -582 | 498 | 604 | 2247а |  | CORR | CIGR | 06:37 | 06:58 | 06:51 | 46 | 168 | 15 | EXT |  | 0.74 | (c)
24608.409 | 1.914 | 1.888 | -8.009 | -8.035 | -2128 | -1969 | -2001 | 1874 | 1888 | 2247а |  | CORR | CIGR | 02:41 | 03:07 | 03:02 | 32 | 254 | 10 | EXT |  | 0.74 | (c)
24609.701 | 3.206 | 3.181 | -6.717 | -6.742 | 2225 | -2138 | -2149 | 2061 | 3181 | 2247а |  | CORR | CIGR | 02:24 | 02:40 | 02:38 | 33 | 175 | 15 | EXT |  | 0.74 | (c)
24614.314 | 7.819 | 7.799 | -2.104 | -2.124 | 1935 | 2013 | 2072 | 1935 | 2077 | 2247а |  | CORR | CIGR | 01:37 | 01:50 | 01:59 | 47 | 275 | 14 | EXT | Аномалия находится на упругопластическом изгибе: R=648 D, максимальное растяжение на 5 час. | 0.74 | (c)
24616.138 | 9.643 | 9.591 | -0.28 | -0.332 | -586 | -414 | -361 | 136 | 231 | 2247а |  | CORR | GENE | 06:50 | 07:18 | 07:27 | 101 | 450 | 13 | EXT | Аномалия находится на упругопластическом изгибе: R=660 D, максимальное растяжение на 4.6 час. | 0.75 | (c)
24639.036 | 0 | -0.031 | -10.7 | -10.731 | 2075 | -1810 | -1628 | 0 |  | 2250 | Нарушение формы кольцевого шва | GWAN |  | 06:26 | 07:59 | 08:28 | 0 | 1515 |  | EXT | Нарушение формы кольцевого шва Аномалия находится на упругопластическом изгибе: R=208 D, максимальное растяжение на 0.6 час. |  | (c)
24661.171 | 0 | -0.039 | -11.72 | -11.759 | 2166 | -1943 | -1944 | 1594 |  | 2252 | Нарушение формы кольцевого шва | GWAN |  | 11:36 | 00:33 | 12:33 | 0 | 701 |  | EXT | Нарушение формы кольцевого шва Аномалия находится на отводе. |  | (c)
24673.011 | 0.12 | 0.103 | -11.485 | -11.502 | 2078 | 2187 | 2154 | 2078 | 103 | 2253 |  | CORR | CIGR | 04:31 | 04:49 | 04:43 | 34 | 151 | 10 | EXT | Аномалия находится на отводе. | 0.89 | (c)
24677.018 | 4.127 | 4.113 | -7.478 | -7.492 | -1463 | -1339 | -1360 | 1257 | 4113 | 2253 |  | CORR | GENE | 06:60 | 07:20 | 07:16 | 48 | 206 | 10 | EXT | Аномалия находится на отводе. | 0.89 | (c)
24725.623 | 7.292 | 7.195 | -3.703 | -3.8 | 285 | 309 | 312 | 285 | 3511 | 2257 |  | CORR | GENE | 06:55 | 06:59 | 06:59 | 289 | 53 | 10 | EXT | Аномалия находится на отводе. | 0.92 | (c)
24725.933 | 7.602 | 7.551 | -3.393 | -3.444 | 244 | 299 | 286 | 244 | 3361 | 2257 |  | CORR | GENE | 06:48 | 06:57 | 06:55 | 83 | 83 | 11 | EXT | Аномалия находится на отводе. | 0.89 | (c)
24729.428 | 0.102 | 0.036 | -11.333 | -11.399 | -2045 | -1759 | -1864 | 1682 | 36 | 2258 |  | CORR | GENE | 06:05 | 06:51 | 06:34 | 82 | 362 | 10 | EXT | Аномалия находится на отводе. | 0.89 | (c)
24729.809 | 0.483 | 0.451 | -10.952 | -10.984 | -1924 | -1781 | -1791 | 1657 | 451 | 2258 |  | CORR | CIGR | 06:24 | 06:47 | 06:46 | 45 | 267 | 11 | EXT | Аномалия находится на отводе. | 0.89 | (c)
24788.023 | 1.667 | 1.634 | -9.803 | -9.836 | 1402 | 1464 | 1465 | 1402 | 1634 | 2263 |  | CORR | CIGR | 06:21 | 06:30 | 06:31 | 34 | 126 | 10 | EXT | Аномалия находится на упругопластическом изгибе: R=300 D, максимальное растяжение на 4.7 час. | 0.89 | (c)
24788.082 | 1.726 | 1.7 | -9.744 | -9.77 | 1204 | 1321 | 1265 | 1204 | 1700 | 2263 |  | CORR | CIGR | 05:49 | 06:07 | 05:58 | 45 | 122 | 11 | EXT | Аномалия находится на упругопластическом изгибе: R=300 D, максимальное растяжение на 4.7 час. | 0.9 | (c)
24788.633 | 2.277 | 2.251 | -9.193 | -9.219 | 897 | 1004 | 958 | 897 | 2251 | 2263 |  | CORR | CIGR | 04:59 | 05:16 | 05:09 | 33 | 122 | 11 | EXT | Аномалия находится на упругопластическом изгибе: R=300 D, максимальное растяжение на 4.8 час. | 1.02 | (b)
24789.377 | 3.021 | 2.992 | -8.449 | -8.478 | 968 | 1470 | 1284 | 968 | 2992 | 2263 |  | CORR | GENE | 05:10 | 06:32 | 06:01 | 201 | 632 | 10 | EXT | Аномалия находится на упругопластическом изгибе: R=302 D, максимальное растяжение на 4.9 час. | 0.91 | (c)
24789.902 | 3.546 | 3.506 | -7.924 | -7.964 | 968 | 1095 | 1055 | 968 | 3506 | 2263 |  | CORR | GENE | 05:11 | 05:31 | 05:24 | 50 | 173 | 11 | EXT | Аномалия находится на упругопластическом изгибе: R=304 D, максимальное растяжение на 4.9 час. | 1.01 | (b)
24819.036 | 0 | -0.018 | -2.27 | -2.288 | 832 | 1400 | 1211 | 639 |  | 2266 | Нарушение формы кольцевого шва | GWAN |  | 00:32 | 02:04 | 01:33 | 0 | 760 |  | EXT | Нарушение формы кольцевого шва Аномалия находится на упругопластическом изгибе: R=339 D, максимальное растяжение на 3.8 час. |  | (c)
24819.036 | 0 | -0.029 | -2.27 | -2.299 | -736 | -41 | -168 | 0 |  | 2266 | Нарушение формы кольцевого шва | GWAN |  | 08:19 | 10:11 | 09:51 | 0 | 1137 |  | EXT | Нарушение формы кольцевого шва Аномалия находится на упругопластическом изгибе: R=339 D, максимальное растяжение на 3.8 час. |  | (c)
24821.306 | 0 | 0 | -11.55 | -11.55 | -958 | -138 | -182 | 0 | 0 | 2267 | Смещение кромок | GWAN |  | 04:23 | 06:35 | 06:28 | 0 | 1552 | 15 | EXT | Смещение кромок Наружу Величина смещения - 2.4 мм. Аномалия находится на упругопластическом изгибе: R=385 D, максимальное растяжение на 3.4 час. |  | (c)
24844.066 | 0 | 0 | -11.505 | -11.505 | -1899 | -1667 | -1663 | 1427 | 0 | 2269 | Смещение кромок | GWAN |  | 10:48 | 11:25 | 11:26 | 0 | 472 | 15 | EXT | Смещение кромок Вовнутрь Величина смещения - 2.4 мм. Аномалия находится на упругопластическом изгибе: R=526 D, максимальное растяжение на 3 час. |  | (c)
24848.364 | 4.298 | 4.286 | -7.207 | -7.219 | 246 | 289 | 294 | 246 | 4286 | 2269 |  | CORR | CIGR | 04:34 | 04:41 | 04:42 | 26 | 95 | 10 | EXT | Аномалия находится на упругопластическом изгибе: R=452 D, максимальное растяжение на 2.8 час. | 0.89 | (c)
24855.571 | 0 | -0.013 | -11.105 | -11.118 | 404 | 1669 | 1229 | 176 |  | 2270 | Нарушение формы кольцевого шва | GWAN |  | 03:47 | 07:11 | 06:00 | 0 | 1650 |  | EXT | Нарушение формы кольцевого шва Аномалия находится на упругопластическом изгибе: R=507 D, максимальное растяжение на 2 час. |  | (c)
24874.898 | 8.222 | 8.21 | -3.058 | -3.07 | 1403 | 1471 | 1463 | 707 | 3043 | 2271 |  | GOUG | CIGR | 05:54 | 06:05 | 06:04 | 27 | 120 | 11 | EXT | Задир. |  | (c)
24877.956 | 0 | -0.038 | -11.267 | -11.305 | -466 | -172 | -200 | 0 |  | 2272а | Нарушение формы кольцевого шва | GWAN |  | 10:18 | 11:06 | 11:01 | 0 | 533 |  | EXT | Нарушение формы кольцевого шва |  | (c)
24891.217 | 0 | 0 | -10.443 | -10.443 | 1632 | 1769 | 1763 | 1632 | 0 | 2273а | Непровар / утяжина | GWAN |  | 05:29 | 05:51 | 05:50 | 0 | 263 | 15 | INT | Непровар / утяжина Аномалия находится на упругопластическом изгибе: R=818 D, максимальное растяжение на 2.6 час. |  | (c)
24902.12 | 0.46 | 0.453 | -10.093 | -10.1 | -1040 | -708 | -837 | 633 | 453 | 2274а |  | CORR | GENE | 04:38 | 05:32 | 05:11 | 50 | 407 | 12 | EXT | Аномалия находится на упругопластическом изгибе: R=471 D, максимальное растяжение на 5 час. | 0.89 | (c)
24907.187 | 5.527 | 5.522 | -5.026 | -5.031 | -1354 | -1197 | -1236 | 1117 | 4990 | 2274а |  | CORR | CIGR | 03:48 | 04:13 | 04:07 | 41 | 237 | 11 | EXT | Аномалия находится на упругопластическом изгибе: R=426 D, максимальное растяжение на 5 час. | 0.89 | (c)
24946.702 | 0.826 | 0.826 | -10.494 | -10.494 | -592 | -592 | -584 | 576 | 826 | 2278 | Заварка технологического отверстия | ARTD | CISL | 02:12 | 02:12 | 02:13 | 8 | 16 |  | EXT | Заварка технологического отверстия Аномалия находится на упругопластическом изгибе: R=448 D, максимальное растяжение на 0 час. |  | (c)
24992.226 | 0 | -0.044 | -11.59 | -11.634 | 274 | 501 | 665 | 274 |  | 2282 | Нарушение формы кольцевого шва | GWAN |  | 09:18 | 09:55 | 10:22 | 0 | 782 |  | EXT | Нарушение формы кольцевого шва |  | (c)
25004.272 | 0.456 | 0.036 | -11.059 | -11.479 | -29 | -28 | -10 | 0 | 36 | 2283 |  | CORR | AXGR | 10:07 | 10:07 | 10:10 | 630 | 39 | 10 | EXT |  | 0.95 | (c)
25038.091 | 0 | -0.026 | -11.165 | -11.191 | 1966 | -936 | -1274 | 0 |  | 2286 | Нарушение формы кольцевого шва | GWAN |  | 02:45 | 06:57 | 06:02 | 0 | 2442 |  | EXT | Нарушение формы кольцевого шва |  | (c)
25072.461 | 0 | -0.028 | -11.59 | -11.618 | -1282 | 959 | 211 | 528 |  | 2289 | Нарушение формы кольцевого шва | GWAN |  | 10:25 | 04:26 | 14:25 | 0 | 2985 |  | EXT | Нарушение формы кольцевого шва Аномалия находится на упругопластическом изгибе: R=397 D, максимальное растяжение на 6.1 час. |  | (c)
25084.051 | 0 | -0.037 | -11.535 | -11.572 | -810 | -490 | 536 | 0 |  | 2290 | Нарушение формы кольцевого шва | GWAN |  | 09:46 | 10:38 | 13:23 | 0 | 2691 |  | EXT | Нарушение формы кольцевого шва Аномалия находится на упругопластическом изгибе: R=727 D, максимальное растяжение на 7.1 час. |  | (c)
25095.586 | 0 | -0.03 | -11.685 | -11.715 | -2166 | -1432 | -1290 | 414 |  | 2291 | Нарушение формы кольцевого шва | GWAN |  | 00:28 | 02:26 | 02:49 | 0 | 1752 |  | EXT | Нарушение формы кольцевого шва Аномалия находится на упругопластическом изгибе: R=462 D, максимальное растяжение на 6.2 час. |  | (c)
25095.586 | 0 | -0.036 | -11.685 | -11.721 | 1646 | 1886 | 1871 | 1646 |  | 2291 | Нарушение формы кольцевого шва | GWAN |  | 10:43 | 11:22 | 11:19 | 0 | 449 |  | EXT | Нарушение формы кольцевого шва Аномалия находится на упругопластическом изгибе: R=462 D, максимальное растяжение на 6.2 час. |  | (c)
25107.271 | 0 | -0.045 | -11.395 | -11.44 | -759 | 400 | -25 | 708 |  | 2292 | Нарушение формы кольцевого шва | GWAN |  | 10:45 | 01:52 | 12:43 | 0 | 1467 |  | EXT | Нарушение формы кольцевого шва Аномалия находится на упругопластическом изгибе: R=702 D, максимальное растяжение на 5.9 час. |  | (c)
25107.271 | 0 | -0.032 | -11.395 | -11.427 | 1135 | 1339 | 1966 | 0 |  | 2292 | Нарушение формы кольцевого шва | GWAN |  | 03:50 | 04:23 | 06:05 | 0 | 1662 |  | EXT | Нарушение формы кольцевого шва Аномалия находится на упругопластическом изгибе: R=702 D, максимальное растяжение на 5.9 час. |  | (c)
25118.666 | 0 | -0.028 | -11.25 | -11.278 | -1829 | -1301 | -1464 | 401 |  | 2293 | Нарушение формы кольцевого шва | GWAN |  | 09:24 | 10:49 | 10:23 | 0 | 730 |  | EXT | Нарушение формы кольцевого шва |  | (c)
25132.809 | 2.893 | 2.735 | -7.682 | -7.84 | -2131 | -2099 | -2090 | 2049 | 2735 | 2294 |  | CORR | GENE | 04:51 | 04:56 | 04:58 | 341 | 81 | 15 | EXT | Аномалия находится на упругопластическом изгибе: R=439 D, максимальное растяжение на 0.9 час. | 0.95 | (c)
25159.935 | 7.889 | 7.774 | -3.681 | -3.796 | 963 | 1033 | 1069 | 963 | 3594 | 2296 |  | CORR | GENE | 04:16 | 04:27 | 04:33 | 202 | 211 | 11 | EXT |  | 0.91 | (c)
25160.998 | 8.952 | 8.89 | -2.618 | -2.68 | -2141 | -2091 | -2035 | 1928 | 2588 | 2296 |  | CORR | GENE | 07:55 | 08:03 | 08:12 | 92 | 213 | 11 | EXT |  | 0.89 | (c)
25168.454 | 4.838 | 4.838 | -6.332 | -6.332 | 1273 | 1330 | 1324 | 1273 | 4838 | 2297 |  | CORR | CIGR | 04:25 | 04:35 | 04:34 | 32 | 103 | 10 | EXT |  | 0.89 | (c)
25185.805 | 0.094 | 0.075 | -10.891 | -10.91 | 1302 | 1412 | 1713 | 1302 | 75 | 2299 |  | CORR | GENE | 02:39 | 02:56 | 03:45 | 61 | 822 | 10 | EXT |  | 0.89 | (c)
25196.696 | 0 | -0.041 | -11.445 | -11.486 | 1370 | 1648 | 1626 | 349 |  | 2300 | Нарушение формы кольцевого шва | GWAN |  | 04:54 | 05:39 | 05:36 | 0 | 512 |  | EXT | Нарушение формы кольцевого шва |  | (c)
25197.141 | 0.445 | 0.425 | -11 | -11.02 | 1304 | 1726 | 1553 | 428 | 425 | 2300 |  | CORR | GENE | 04:44 | 05:52 | 05:24 | 222 | 499 | 10 | EXT |  | 0.91 | (c)
25203.295 | 6.599 | 6.571 | -4.846 | -4.874 | 1039 | 1463 | 1355 | 560 | 4744 | 2300 |  | CORR | GENE | 04:01 | 05:09 | 04:52 | 130 | 631 | 11 | EXT |  | 0.9 | (c)
25208.141 | 0 | -0.031 | -11.404 | -11.435 | -888 | -454 | -413 | 0 |  | 2301а | Нарушение формы кольцевого шва | GWAN |  | 07:43 | 08:53 | 08:60 | 0 | 950 |  | EXT | Нарушение формы кольцевого шва |  | (c)
25211.462 | 3.321 | 3.29 | -8.083 | -8.114 | -579 | -149 | -299 | 19 | 3290 | 2301а |  | CORR | GENE | 08:33 | 09:42 | 09:18 | 79 | 560 | 10 | EXT |  | 0.89 | (c)
25215.618 | 7.477 | 7.446 | -3.927 | -3.958 | 1664 | 1801 | 1784 | 327 | 3926 | 2301а |  | CORR | CIGR | 02:35 | 02:57 | 02:54 | 32 | 239 | 10 | EXT | Аномалия находится на упругопластическом изгибе: R=488 D, максимальное растяжение на 6.8 час. | 0.89 | (c)
25220.818 | 1.273 | 1.256 | -8.767 | -8.784 | -297 | -83 | -117 | 0 | 1256 | 2301б |  | CORR | CIGR | 07:23 | 07:58 | 07:52 | 41 | 359 | 12 | EXT | Аномалия находится на упругопластическом изгибе: R=474 D, максимальное растяжение на 6.9 час. | 0.89 | (c)
25223.873 | 4.328 | 4.267 | -5.712 | -5.773 | -639 | -357 | -360 | 81 | 4267 | 2301б |  | CORR | GENE | 06:28 | 07:14 | 07:13 | 494 | 558 | 14 | EXT | Аномалия находится на упругопластическом изгибе: R=561 D, максимальное растяжение на 6.7 час. | 0.96 | (c)
25228.037 | 8.492 | 8.472 | -1.548 | -1.568 | -1219 | -1126 | -1091 | 964 | 1522 | 2301б |  | CORR | CIGR | 04:55 | 05:09 | 05:15 | 46 | 255 | 11 | EXT |  | 0.89 | (c)
25228.233 | 8.688 | 8.238 | -1.352 | -1.802 | -2045 | -1508 | -1681 | 1316 | 1042 | 2301б |  | CORR | GENE | 02:41 | 04:08 | 03:40 | 760 | 729 | 13 | EXT |  | 0.97 | (c)
25230.386 | 0.801 | 0.744 | -1.217 | -1.274 | -335 | -224 | 17 | 0 | 744 | 2302а |  | CORR | GENE | 03:22 | 03:40 | 04:19 | 171 | 703 | 10 | EXT |  | 0.9 | (c)
25230.866 | 1.281 | 1.26 | -0.737 | -0.758 | -318 | -44 | -18 | 0 | 670 | 2302а |  | CORR | GENE | 03:25 | 04:09 | 04:14 | 88 | 600 | 14 | EXT |  | 0.89 | (c)
25231.035 | 1.45 | 1.405 | -0.568 | -0.613 | -98 | 73 | 214 | 0 | 524 | 2302а |  | CORR | GENE | 04:01 | 04:28 | 04:51 | 89 | 625 | 13 | EXT |  | 0.89 | (c)
25231.427 | 1.842 | 1.823 | -0.176 | -0.195 | -33 | 123 | 164 | 0 | 137 | 2302а |  | CORR | GENE | 04:11 | 04:36 | 04:43 | 58 | 394 | 10 | EXT |  | 0.89 | (c)
25231.555 | 1.97 | 1.91 | -0.048 | -0.108 | -179 | 1152 | 588 | 0 | 24 | 2302а |  | CORR | GENE | 03:48 | 07:22 | 05:51 | 84 | 1534 | 13 | EXT |  | 0.89 | (c)
25231.603 | 0 | -0.029 | -11.253 | -11.282 | -2065 | -1566 | -1599 | 1132 |  | 2303а | Нарушение формы кольцевого шва | GWAN |  | 05:50 | 07:11 | 07:06 | 0 | 933 |  | EXT | Нарушение формы кольцевого шва |  | (c)
25231.835 | 0.232 | 0.209 | -11.021 | -11.044 | 1868 | 2228 | -2031 | 1469 | 209 | 2303а |  | CORR | GENE | 04:25 | 05:23 | 05:56 | 134 | 1124 | 11 | EXT |  | 0.9 | (c)
25232.174 | 0.571 | 0.556 | -10.682 | -10.697 | 1868 | 1951 | 1984 | 1868 | 556 | 2303а |  | CORR | CIGR | 04:25 | 04:39 | 04:44 | 43 | 232 | 10 | EXT |  | 0.89 | (c)
25241.676 | 10.073 | 9.955 | -1.18 | -1.298 | 1808 | 1853 | 1848 | 1808 | 972 | 2303а |  | CORR | GENE | 04:15 | 04:23 | 04:22 | 326 | 79 | 10 | EXT |  | 0.92 | (c)
25243.182 | 0.326 | 0.171 | -10.939 | -11.094 | -73 | -59 | -46 | 19 | 171 | 2304 |  | CORR | GENE | 03:51 | 03:53 | 03:55 | 266 | 54 | 11 | EXT |  | 0.92 | (c)
25244.125 | 1.269 | 1.141 | -9.996 | -10.124 | 33 | 47 | 40 | 33 | 1141 | 2304 |  | CORR | AXSL | 04:08 | 04:10 | 04:09 | 185 | 15 | 15 | EXT |  | 0.91 | (c)
25246.52 | 3.664 | 3.487 | -7.601 | -7.778 | -112 | -63 | -80 | 47 | 3487 | 2304 |  | CORR | GENE | 03:44 | 03:52 | 03:50 | 306 | 65 | 11 | EXT |  | 0.92 | (c)
25246.686 | 3.83 | 3.801 | -7.435 | -7.464 | 1842 | 2171 | 2085 | 1842 | 3801 | 2304 |  | CORR | GENE | 08:60 | 09:53 | 09:39 | 99 | 486 | 10 | EXT |  | 0.89 | (c)
25248.8 | 5.944 | 5.931 | -5.321 | -5.334 | 1312 | 1377 | 1380 | 1312 | 5308 | 2304 |  | CORR | CIGR | 07:34 | 07:45 | 07:45 | 26 | 137 | 11 | EXT |  | 0.89 | (c)
25248.835 | 5.979 | 5.858 | -5.286 | -5.407 | -135 | -69 | -85 | 35 | 4883 | 2304 |  | CORR | GENE | 03:41 | 03:51 | 03:49 | 524 | 100 | 12 | EXT |  | 0.95 | (c)
25248.895 | 6.039 | 6.028 | -5.226 | -5.237 | 1309 | 1394 | 1397 | 1309 | 5208 | 2304 |  | CORR | CIGR | 07:34 | 07:47 | 07:48 | 29 | 176 | 11 | EXT |  | 0.89 | (c)
25248.986 | 6.13 | 6.122 | -5.135 | -5.143 | 11 | 101 | 111 | 11 | 5118 | 2304 |  | CORR | CIGR | 04:04 | 04:19 | 04:20 | 25 | 201 | 12 | EXT |  | 0.89 | (c)
25249.277 | 6.421 | 6.315 | -4.844 | -4.95 | 8 | 12 | 13 | 8 | 4769 | 2304 |  | CORR | AXSL | 04:04 | 04:04 | 04:05 | 181 | 11 | 12 | EXT |  | 0.91 | (c)
25250.413 | 7.557 | 7.472 | -3.708 | -3.793 | 17 | 88 | 210 | 17 | 3690 | 2304 |  | CORR | GENE | 04:05 | 04:17 | 04:36 | 103 | 385 | 12 | EXT |  | 0.89 | (c)
25251.41 | 8.554 | 8.486 | -2.711 | -2.779 | -536 | 121 | -84 | 0 | 2578 | 2304 |  | CORR | GENE | 02:36 | 04:22 | 03:49 | 201 | 904 | 10 | EXT |  | 0.91 | (c)
25251.863 | 9.007 | 8.97 | -2.258 | -2.295 | -218 | -85 | -101 | 0 | 2258 | 2304 |  | CORR | CIGR | 03:27 | 03:49 | 03:46 | 37 | 234 | 13 | EXT |  | 0.89 | (c)
25252.879 | 10.023 | 9.984 | -1.242 | -1.281 | -543 | -446 | -367 | 192 | 1225 | 2304 |  | CORR | GENE | 02:35 | 02:51 | 03:03 | 56 | 351 | 11 | EXT |  | 0.89 | (c)
25253.678 | 10.822 | 10.803 | -0.443 | -0.462 | -555 | -455 | -454 | 352 | 417 | 2304 |  | CORR | CIGR | 02:33 | 02:49 | 02:49 | 45 | 203 | 13 | EXT |  | 0.89 | (c)
25254.121 | 0 | -0.045 | -11.1 | -11.145 | 1026 | 1829 | 1737 | 1026 |  | 2305 | Коррозия на шве | GWAN | GENE | 02:01 | 04:11 | 03:56 | 66 | 1421 | 18 | N/A | Коррозия на шве |  | (c)
25255.359 | 1.238 | 0.948 | -9.862 | -10.152 | 1349 | 1515 | 1629 | 1349 | 948 | 2305 |  | CORR | GENE | 02:53 | 03:20 | 03:39 | 409 | 559 | 10 | EXT |  | 0.93 | (c)
25255.69 | 1.569 | 1.548 | -9.531 | -9.552 | 1645 | 1694 | 1706 | 1645 | 1548 | 2305 |  | CORR | GENE | 03:41 | 03:49 | 03:51 | 344 | 122 | 11 | EXT |  | 0.93 | (c)
25261.39 | 7.269 | 7.242 | -3.831 | -3.858 | 1505 | 1567 | 1576 | 1505 | 3804 | 2305 |  | CORR | GENE | 03:19 | 03:29 | 03:30 | 54 | 141 | 10 | EXT |  | 0.89 | (c)
25263.882 | 9.761 | 9.75 | -1.339 | -1.35 | 1745 | 1942 | 1909 | 1745 | 1238 | 2305 |  | CORR | GENE | 03:57 | 04:29 | 04:24 | 112 | 327 | 11 | EXT |  | 0.89 | (c)
25264.356 | 10.235 | 10.171 | -0.865 | -0.929 | -1572 | -1318 | -1369 | 1166 | 649 | 2305 |  | CORR | GENE | 07:02 | 07:43 | 07:35 | 280 | 406 | 13 | EXT |  | 0.93 | (c)
25265.069 | 10.948 | 10.914 | -0.152 | -0.186 | 1374 | 1529 | 1568 | 1374 | 65 | 2305 |  | CORR | GENE | 02:58 | 03:22 | 03:29 | 121 | 388 | 10 | EXT |  | 0.89 | (c)
25265.221 | 0 | -0.033 | -11.695 | -11.728 | 497 | 1555 | 1352 | 497 |  | 2306 | Коррозия на шве | GWAN | GENE | 04:23 | 07:14 | 06:41 | 53 | 1709 | 26 | N/A | Коррозия на шве |  | (c)
25265.346 | 0.125 | 0.047 | -11.57 | -11.648 | -194 | 41 | 133 | 0 | 47 | 2306 |  | CORR | GENE | 02:32 | 03:10 | 03:25 | 121 | 654 | 10 | EXT |  | 0.89 | (c)
25266.614 | 1.393 | 1.365 | -10.302 | -10.33 | 1837 | 1918 | 1967 | 1837 | 1365 | 2306 |  | CORR | GENE | 07:60 | 08:13 | 08:21 | 50 | 258 | 11 | EXT |  | 0.89 | (c)
25271.133 | 5.912 | 5.844 | -5.783 | -5.851 | 1546 | 1743 | 1811 | 1546 | 5735 | 2306 |  | CORR | GENE | 07:13 | 07:45 | 07:55 | 116 | 529 | 12 | EXT |  | 0.9 | (c)
25273.879 | 8.658 | 8.596 | -3.037 | -3.099 | 442 | 521 | 637 | 442 | 3033 | 2306 |  | CORR | GENE | 04:15 | 04:27 | 04:46 | 66 | 390 | 11 | EXT |  | 0.89 | (c)
25274.755 | 9.534 | 9.469 | -2.161 | -2.226 | 222 | 415 | 446 | 222 | 2140 | 2306 |  | CORR | GENE | 03:39 | 04:10 | 04:15 | 86 | 449 | 11 | EXT |  | 0.89 | (c)
25287.369 | 10.453 | 10.436 | -0.987 | -1.004 | -1695 | -1646 | -1634 | 1572 | 968 | 2307 |  | GOUG | CIGR | 07:10 | 07:18 | 07:20 | 36 | 123 | 12 | EXT | Задир. |  | (c)
25294.419 | 6.063 | 6.062 | -5.637 | -5.638 | 1459 | 1673 | 1596 | 1459 | 5595 | 2308 |  | CORR | CIGR | 03:39 | 04:14 | 04:02 | 43 | 274 | 10 | EXT |  | 0.89 | (c)
25295.274 | 6.918 | 6.917 | -4.782 | -4.783 | 1807 | 1975 | 1948 | 1807 | 4741 | 2308 |  | CORR | CIGR | 04:36 | 05:03 | 04:58 | 42 | 282 | 11 | EXT |  | 0.89 | (c)
25297.709 | 9.353 | 9.347 | -2.347 | -2.353 | 1925 | 2013 | 1987 | 1925 | 2336 | 2308 |  | CORR | CIGR | 04:55 | 05:09 | 05:05 | 17 | 123 | 10 | EXT |  | 0.89 | (c)
25300.056 | 0 | -0.039 | -11.265 | -11.304 | -689 | -421 | -130 | 0 |  | 2309 | Нарушение формы кольцевого шва | GWAN |  | 02:40 | 03:24 | 04:11 | 0 | 1119 |  | EXT | Нарушение формы кольцевого шва |  | (c)
25306.176 | 6.12 | 6.084 | -5.145 | -5.181 | -442 | -157 | -197 | 0 | 5086 | 2309 |  | CORR | GENE | 03:20 | 04:06 | 03:60 | 95 | 490 | 10 | EXT |  | 0.89 | (c)
25343.126 | 10.02 | 9.991 | -1.56 | -1.589 | 1503 | 1732 | 1734 | 266 | 1524 | 2312 |  | CORR | GENE | 03:27 | 04:04 | 04:04 | 65 | 461 | 10 | EXT | Аномалия находится на упругопластическом изгибе: R=504 D, максимальное растяжение на 11.6 час. | 0.89 | (c)
25344.599 | 11.493 | 11.451 | -0.087 | -0.129 | 1523 | 1715 | 1733 | 288 | 67 | 2312 |  | CORR | GENE | 03:30 | 04:01 | 04:04 | 62 | 419 | 12 | EXT | Аномалия находится на упругопластическом изгибе: R=449 D, максимальное растяжение на 11.7 час. | 0.89 | (c)
25344.686 | 0 | -0.03 | -11.463 | -11.493 | -992 | -672 | -637 | 283 |  | 2313а | Нарушение формы кольцевого шва | GWAN |  | 11:47 | 00:39 | 12:45 | 0 | 710 |  | EXT | Нарушение формы кольцевого шва Аномалия находится на упругопластическом изгибе: R=441 D, максимальное растяжение на 11.7 час. |  | (c)
25344.686 | 0 | -0.027 | -11.463 | -11.49 | 1438 | 2052 | 2189 | 0 |  | 2313а | Нарушение формы кольцевого шва | GWAN |  | 06:20 | 07:59 | 08:21 | 0 | 1501 |  | EXT | Нарушение формы кольцевого шва Аномалия находится на упругопластическом изгибе: R=441 D, максимальное растяжение на 11.7 час. |  | (c)
25345.833 | 1.147 | 1.087 | -10.316 | -10.376 | 1106 | 1113 | 1116 | 1105 | 1087 | 2313а |  | CORR | AXGR | 05:26 | 05:27 | 05:28 | 80 | 19 | 12 | EXT | Аномалия находится на упругопластическом изгибе: R=418 D, максимальное растяжение на 11.7 час. | 0.89 | (c)
25349.407 | 4.721 | 4.629 | -6.742 | -6.834 | 1187 | 1786 | 1688 | 41 | 4629 | 2313а |  | CORR | GENE | 05:39 | 07:16 | 06:60 | 194 | 1002 | 10 | EXT | Аномалия находится на упругопластическом изгибе: R=431 D, максимальное растяжение на 11.7 час. | 0.9 | (c)
25354.351 | 9.665 | 9.576 | -1.798 | -1.887 | 1673 | 2137 | 2135 | 0 | 1729 | 2313а |  | CORR | GENE | 06:58 | 08:12 | 08:12 | 158 | 923 | 11 | EXT | Аномалия находится на упругопластическом изгибе: R=720 D, максимальное растяжение на 0.6 час. | 0.9 | (c)
25355.178 | 10.492 | 10.151 | -0.971 | -1.312 | 1444 | 1646 | 2008 | 0 | 752 | 2313а |  | CORR | GENE | 06:20 | 06:53 | 07:52 | 560 | 1128 | 11 | EXT | Аномалия находится на упругопластическом изгибе: R=778 D, максимальное растяжение на 0.7 час. | 0.95 | (c)
25355.729 | 11.043 | 10.983 | -0.42 | -0.48 | 2182 | -2022 | -2050 | 0 | 362 | 2313а |  | CORR | GENE | 08:20 | 09:01 | 08:57 | 118 | 457 | 11 | EXT | Аномалия находится на упругопластическом изгибе: R=859 D, максимальное растяжение на 0.8 час. | 0.89 | (c)
25355.952 | 11.266 | 11.132 | -0.197 | -0.331 | 1901 | 2073 | 2044 | 43 | 158 | 2313а |  | CORR | GENE | 07:34 | 08:02 | 07:57 | 173 | 286 | 11 | EXT | Аномалия находится на упругопластическом изгибе: R=859 D, максимальное растяжение на 0.8 час. | 0.9 | (c)
25356.142 | 11.456 | 11.335 | -0.007 | -0.128 | 1822 | 1875 | 1855 | 342 | 4 | 2313а |  | CORR | GENE | 07:22 | 07:30 | 07:27 | 124 | 66 | 14 | EXT | Аномалия находится на упругопластическом изгибе: R=889 D, максимальное растяжение на 0.9 час. | 0.9 | (c)
25356.149 | 0 | -0.028 | -10.713 | -10.741 | [5 empty] | 2313б | Нарушение формы кольцевого шва | GWAN |  | 04:36 | 05:03 | 05:49 | 0 | 902 |  | EXT | Нарушение формы кольцевого шва Аномалия находится на упругопластическом изгибе: R=889 D, максимальное растяжение на 0.9 час. |  | (c)
25378.311 | 0.736 | 0.724 | -10.847 | -10.859 |  |  |  |  | 724 | 2315а |  | SWAN | CIGR | 07:36 | 07:53 | 07:50 | 32 | 171 |  | EXT | Эквивалент потери металла 14%. Аномалия находится на отводе. |  | (c)
25389.158 | 0 | 0 | -0.81 | -0.81 | 1766 | 2153 | 2066 | 0 | 0 | 2316а | Смещение кромок | GWAN |  | 06:56 | 07:58 | 07:44 | 0 | 601 | 27 | EXT | Смещение кромок Вовнутрь Аномалия находится на отводе. Величина смещения - 4.2 мм. |  | (c)
25389.968 | 0 | 0 | -1.433 | -1.433 | -276 | 31 | 151 | 0 | 0 | 2316б | Смещение кромок | GWAN |  | 10:16 | 11:06 | 11:25 | 0 | 854 | 18 | EXT | Смещение кромок Вовнутрь Аномалия находится на отводе. Величина смещения - 2.8 мм. |  | (c)
25391.401 | 0 | 0 | -10.935 | -10.935 | -1492 | -1025 | -1164 | 836 | 0 | 2317а | Непровар / утяжина | GWAN |  | 02:22 | 03:37 | 03:15 | 0 | 656 | 18 | INT | Непровар / утяжина |  | (b)
25391.401 | 0 | -0.033 | -10.935 | -10.968 | -284 | -242 | -239 | 194 |  | 2317а | Нарушение формы кольцевого шва | GWAN |  | 05:37 | 05:44 | 05:44 | 0 | 90 |  | INT | Нарушение формы кольцевого шва |  | (c)
25391.401 | 0 | -0.061 | -10.935 | -10.996 | 1744 | 1920 | 1945 | 1744 |  | 2317а | Коррозия на шве | GWAN | GENE | 11:04 | 11:33 | 11:37 | 92 | 403 | 17 | N/A | Коррозия на шве |  | (c)
25413.996 | 0 | -0.015 | -11.495 | -11.51 | 2149 | -1948 | -1963 | 1613 |  | 2319а | Нарушение формы кольцевого шва | GWAN |  | 03:33 | 04:32 | 04:29 | 0 | 698 |  | EXT | Нарушение формы кольцевого шва |  | (c)
25482.806 | 0 | -0.037 | -11.199 | -11.236 | -219 | 757 | 420 | 0 |  | 2325б | Нарушение формы кольцевого шва | GWAN |  | 09:25 | 00:02 | 11:08 | 0 | 1277 |  | EXT | Нарушение формы кольцевого шва |  | (c)
25482.806 | 0 | 0 | -11.199 | -11.199 | 2160 | -1188 | -1638 | 975 | 0 | 2325б | Смещение кромок | GWAN |  | 03:49 | 06:48 | 05:36 | 0 | 1327 | 17 | EXT | Смещение кромок Толщины: 16,8 / 15,7 мм Наружу Величина смещения - 2.7 мм. |  | (c)
25503.827 | 0 | -0.019 | -2.041 | -2.06 | 966 | 1587 | 1343 | 966 |  | 2327а | Нарушение формы кольцевого шва | GWAN |  | 10:00 | 11:40 | 11:01 | 0 | 754 |  | EXT | Нарушение формы кольцевого шва Аномалия находится на упругопластическом изгибе: R=384 D, максимальное растяжение на 4.1 час. |  | (c)
25505.868 | 0 | 0 | -10.938 | -10.938 | 630 | 1011 | 972 | 630 | 0 | 2328а | Смещение кромок | GWAN |  | 06:33 | 07:34 | 07:28 | 0 | 684 | 19 | EXT | Смещение кромок Наружу Величина смещения - 3 мм. Аномалия находится на упругопластическом изгибе: R=434 D, максимальное растяжение на 3.9 час. |  | (c)
25511.46 | 5.592 | 5.583 | -5.346 | -5.355 | -386 | -303 | -234 | 82 | 5318 | 2328а |  | CORR | CIGR | 03:49 | 04:02 | 04:13 | 37 | 304 | 13 | EXT |  | 0.89 | (c)
25521.354 | 4.548 | 4.543 | -6.832 | -6.837 | -631 | -571 | -578 | 525 | 4543 | 2329 |  | CORR | CIGR | 04:05 | 04:15 | 04:14 | 23 | 106 | 11 | EXT |  | 0.89 | (c)
25524.636 | 7.83 | 7.745 | -3.55 | -3.635 | 969 | 1032 | 1024 | 969 | 3501 | 2329 |  | DENT | GENE | 08:23 | 08:34 | 08:32 | 134 | 110 | 0.4 | N/A | Глубина вмятины: 6 мм (0,4%). Линейка: 13 см в (775 см; 08:34 ч:мин) |  | (c)
25528.807 | 0.621 | 0.584 | -11.049 | -11.086 | -445 | -319 | -281 | 116 | 584 | 2330 |  | CORR | GENE | 10:20 | 10:40 | 10:47 | 66 | 329 | 15 | EXT |  | 0.89 | (c)
25536.78 | 8.594 | 8.513 | -3.076 | -3.157 | 2076 | 2194 | 2230 | 2076 | 3066 | 2330 |  | CORR | GENE | 05:07 | 05:26 | 05:32 | 91 | 308 | 10 | EXT |  | 0.89 | (c)
25537.144 | 8.958 | 8.934 | -2.712 | -2.736 | 2158 | 2227 | -2215 | 2127 | 2701 | 2330 |  | CORR | CIGR | 05:20 | 05:31 | 05:34 | 35 | 176 | 11 | EXT |  | 0.89 | (c)
25537.202 | 9.016 | 8.997 | -2.654 | -2.673 | 2230 | -2155 | -2150 | 2069 | 2642 | 2330 |  | CORR | CIGR | 05:32 | 05:44 | 05:45 | 31 | 162 | 11 | EXT |  | 0.89 | (c)
25566.255 | 3.679 | 3.613 | -7.856 | -7.922 | -1285 | -867 | -968 | 650 | 3613 | 2333 |  | GOUG | GENE | 08:35 | 09:43 | 09:26 | 131 | 635 | 8 | EXT | Зона задиров. |  | (c)
25570.325 | 7.749 | 7.694 | -3.786 | -3.841 | 1287 | 1437 | 1469 | 579 | 3761 | 2333 |  | CORR | GENE | 03:30 | 03:54 | 03:60 | 80 | 365 | 11 | EXT |  | 0.89 | (c)
25585.706 | 0 | -0.024 | -11.46 | -11.484 | 1375 | -1395 | -1685 | 0 |  | 2335 | Нарушение формы кольцевого шва | GWAN |  | 05:45 | 10:18 | 09:31 | 0 | 2801 |  | EXT | Нарушение формы кольцевого шва |  | (c)
25596.98 | 11.274 | 11.069 | -0.186 | -0.391 | -2224 | -2213 | -2215 | 7 | 140 | 2335 |  | LWAN | AXGR | 08:04 | 08:06 | 08:05 | 251 | 17 |  | EXT | Эквивалент потери металла 12%. |  | (c)
25597.166 | 0 | -0.027 | -11.37 | -11.397 | 1480 | 2085 | -1422 | 0 |  | 2336 | Нарушение формы кольцевого шва | GWAN |  | 01:01 | 02:38 | 05:12 | 0 | 3117 |  | EXT | Нарушение формы кольцевого шва |  | (c)
25724.496 | 0 | 0 | -9.335 | -9.335 | -404 | 283 | 18 | 404 | 0 | 2347 | Непровар / утяжина | GWAN |  | 11:54 | 01:45 | 13:02 | 0 | 845 | 10 | INT | Непровар / утяжина |  | (c)
25733.831 | 0 | 0 | -1.795 | -1.795 | 2187 | -1997 | -2093 | 0 | 0 | 2348 | Смещение кромок | GWAN |  | 04:47 | 05:32 | 05:17 | 0 | 361 | 19 | EXT | Смещение кромок Наружу Величина смещения - 3.1 мм. |  | (c)
25733.831 | 0 | -0.021 | -1.795 | -1.816 | -694 | -307 | -335 | 0 |  | 2348 | Нарушение формы кольцевого шва | GWAN |  | 09:02 | 10:05 | 10:00 | 0 | 718 |  | EXT | Нарушение формы кольцевого шва |  | (c)
25735.626 | 0 | -0.025 | -11.14 | -11.165 | -1599 | -846 | -1136 | 632 |  | 2349 | Вышлифовка на шве | GWAN | GENE | 07:31 | 09:33 | 08:46 | 66 | 925 | 17 | EXT | Вышлифовка на шве |  | (c)
25770.016 | 0 | -0.043 | -10.21 | -10.253 | -1906 | -1672 | -1665 | 1425 |  | 2352а | Вышлифовка на шве | GWAN | GENE | 00:18 | 00:56 | 00:57 | 67 | 482 | 10 | EXT | Вышлифовка на шве |  | (c)
25770.624 | 0.608 | 0.591 | -9.602 | -9.619 | 1405 | 1478 | 1467 | 1405 | 591 | 2352а |  | CORR | CIGR | 09:12 | 09:24 | 09:22 | 43 | 122 | 14 | EXT |  | 0.89 | (c)
25780.261 | 0.035 | 0.015 | -11.225 | -11.245 | -879 | -566 | -633 | 387 | 15 | 2353 |  | CORR | GENE | 08:08 | 08:59 | 08:48 | 53 | 492 | 11 | EXT |  | 0.89 | (c)
25825.551 | 0 | 0 | -10.945 | -10.945 | 948 | 1440 | 1386 | 406 | 0 | 2357 | Смещение кромок | GWAN |  | 00:38 | 01:57 | 01:48 | 0 | 876 | 18 | EXT | Смещение кромок Наружу Величина смещения - 2.8 мм. |  | (c)
25825.551 | 0 | 0 | -10.945 | -10.945 | -1682 | -1305 | -1318 | 549 | 0 | 2357 | Смещение кромок | GWAN |  | 05:33 | 06:34 | 06:32 | 0 | 728 | 21 | EXT | Смещение кромок Наружу Величина смещения - 3.3 мм. |  | (c)
25825.551 | 0 | 0 | -10.945 | -10.945 | -945 | -940 | -831 | 717 | 0 | 2357 | Смещение кромок | GWAN |  | 07:32 | 07:33 | 07:50 | 0 | 228 | 19 | EXT | Смещение кромок Вовнутрь Величина смещения - 2.9 мм. |  | (c)
25825.704 | 0.153 | 0.136 | -10.792 | -10.809 | 2208 | -2046 | -2110 | 0 | 136 | 2357 |  | CORR | GENE | 04:01 | 04:34 | 04:24 | 51 | 287 | 13 | EXT |  | 0.89 | (c)
25828.97 | 3.419 | 3.394 | -7.526 | -7.551 | -1635 | -1554 | -1565 | 595 | 3394 | 2357 |  | CORR | CIGR | 05:41 | 05:54 | 05:52 | 43 | 139 | 10 | EXT |  | 0.89 | (c)
25833.243 | 7.692 | 7.679 | -3.253 | -3.266 | -1802 | -1767 | -1769 | 429 | 3242 | 2357 |  | CORR | CIGR | 05:14 | 05:19 | 05:19 | 24 | 66 | 14 | EXT |  | 0.89 | (c)
25836.231 | 10.68 | 10.541 | -0.265 | -0.404 | -1917 | -1902 | -1897 | 314 | 219 | 2357 |  | SCC | AXGR | 04:55 | 04:58 | 04:59 | 185 | 40 | 19 | EXT |  | 1 | (b)
25838.709 | 2.213 | 2.194 | -9.132 | -9.151 | -2008 | -1949 | -1946 | 222 | 2194 | 2358 |  | CORR | CIGR | 04:22 | 04:32 | 04:32 | 35 | 124 | 10 | EXT |  | 0.89 | (c)
25859.174 | 11.333 | 11.298 | -0.217 | -0.252 | 2192 | -2193 | -2095 | 0 | 197 | 2359 |  | CORR | GENE | 03:39 | 03:51 | 04:07 | 55 | 347 | 15 | EXT |  | 0.89 | (c)
25859.391 | 0 | 0 | -10.975 | -10.975 | 1847 | -1454 | -1595 | 0 | 0 | 2360 | Смещение кромок | GWAN |  | 04:00 | 07:08 | 06:45 | 0 | 2037 | 19 | EXT | Смещение кромок Наружу Величина смещения - 3 мм. |  | (c)
25863.085 | 3.694 | 3.655 | -7.281 | -7.32 | 1633 | 1792 | 1844 | 176 | 3655 | 2360 |  | CORR | GENE | 03:26 | 03:52 | 03:60 | 85 | 422 | 10 | EXT |  | 0.89 | (c)
25867.383 | 7.992 | 7.611 | -2.983 | -3.364 | -1663 | -1478 | -1422 | 567 | 2961 | 2360 |  | GOUG | GENE | 06:34 | 07:04 | 07:13 | 403 | 483 | 13 | EXT | Зона задиров. |  | (c)
25867.58 | 8.189 | 8.132 | -2.786 | -2.843 | 1596 | 1665 | 1824 | 179 | 2763 | 2360 |  | CORR | GENE | 03:20 | 03:31 | 03:57 | 80 | 456 | 11 | EXT |  | 0.89 | (c)
25869.25 | 9.859 | 9.807 | -1.116 | -1.168 | 1462 | 1768 | 1798 | 97 | 1054 | 2360 |  | CORR | GENE | 02:58 | 03:48 | 03:52 | 114 | 672 | 10 | EXT |  | 0.89 | (c)
25871.571 | 1.205 | 1.164 | -10.055 | -10.096 | 1241 | 1419 | 1471 | 529 | 1164 | 2361 |  | CORR | GENE | 03:45 | 04:14 | 04:22 | 107 | 461 | 12 | EXT |  | 0.89 | (c)
25881.626 | 0 | -0.032 | -11.385 | -11.417 | 1255 | 1759 | 1838 | 1255 |  | 2362 | Нарушение формы кольцевого шва | GWAN |  | 00:43 | 02:04 | 02:17 | 0 | 1165 |  | EXT | Нарушение формы кольцевого шва |  | (c)
25889.722 | 8.096 | 8.074 | -3.289 | -3.311 | -1728 | -1638 | -1654 | 1579 | 3278 | 2362 |  | CORR | CIGR | 04:41 | 04:56 | 04:53 | 33 | 149 | 15 | EXT |  | 0.89 | (c)
25916.361 | 0 | 0 | -10.45 | -10.45 | 1117 | 1383 | -2167 | 0 | 0 | 2365 | Смещение кромок | GWAN |  | 03:03 | 03:46 | 06:13 | 0 | 2355 | 21 | EXT | Смещение кромок Наружу Величина смещения - 3.3 мм. |  | (c)
25916.361 | 0 | -0.019 | -10.45 | -10.469 | 1690 | 1981 | 1869 | 182 |  | 2365 | Нарушение формы кольцевого шва | GWAN |  | 04:36 | 05:23 | 05:05 | 0 | 359 |  | EXT | Нарушение формы кольцевого шва |  | (c)
25916.384 | 0.023 | 0.016 | -10.427 | -10.434 | 985 | 1175 | 1114 | 985 | 16 | 2365 | Дефект проката | MIAN | GENE | 02:42 | 03:12 | 03:03 | 52 | 258 |  | INT | Дефект проката Эквивалент потери металла 10%. |  | (c)
25925.234 | 8.873 | 8.785 | -1.577 | -1.665 | 2197 | -2227 | 2222 | 0 | 1135 | 2365 |  | LWAN | GENE | 05:57 | 06:03 | 06:02 | 530 | 51 |  | INT | Эквивалент потери металла 10%. |  | (c)
25925.425 | 9.064 | 8.92 | -1.386 | -1.53 | 1724 | 1747 | 1748 | 459 | 1283 | 2365 |  | SCC | GENE | 04:41 | 04:45 | 04:45 | 247 | 48 | 24 | EXT |  | 1 | (b)
25926.811 | 0 | -0.024 | -11.31 | -11.334 | 1765 | 2223 | -2219 | 1742 |  | 2366 | Нарушение формы кольцевого шва | GWAN |  | 00:02 | 01:16 | 01:19 | 0 | 954 |  | EXT | Нарушение формы кольцевого шва |  | (c)
25926.811 | 0 | -0.029 | -11.31 | -11.339 | 392 | 1524 | 1059 | 392 |  | 2366 | Нарушение формы кольцевого шва | GWAN |  | 08:21 | 11:23 | 10:09 | 0 | 1335 |  | EXT | Нарушение формы кольцевого шва |  | (c)
25939.341 | 1.22 | 1.202 | -10.21 | -10.228 | -908 | -812 | -797 | 686 | 1202 | 2367 |  | CORR | CIGR | 02:56 | 03:12 | 03:14 | 34 | 223 | 10 | EXT |  | 0.89 | (c)
25984.241 | 0 | -0.021 | -11.17 | -11.191 | -352 | 152 | 858 | 0 |  | 2371 | Нарушение формы кольцевого шва | GWAN |  | 02:16 | 03:38 | 05:32 | 0 | 2419 |  | EXT | Нарушение формы кольцевого шва |  | (c)
26029.816 | 0 | -0.027 | -11.615 | -11.642 | -428 | 374 | 76 | 0 |  | 2375 | Нарушение формы кольцевого шва | GWAN |  | 00:42 | 02:51 | 02:03 | 0 | 1008 |  | EXT | Нарушение формы кольцевого шва |  | (c)
26029.816 | 0 | -0.029 | -11.615 | -11.644 | 691 | 1575 | 1337 | 691 |  | 2375 | Нарушение формы кольцевого шва | GWAN |  | 03:42 | 06:05 | 05:27 | 0 | 1291 |  | EXT | Нарушение формы кольцевого шва |  | (c)
26040.637 | 10.821 | 10.804 | -0.794 | -0.811 | -1506 | -1426 | -1416 | 1327 | 771 | 2375 |  | CORR | CIGR | 09:48 | 10:01 | 10:02 | 40 | 179 | 12 | EXT |  | 0.89 | (c)
26041.431 | 0 | -0.045 | -11.615 | -11.66 | -2194 | -1327 | -1592 | 990 |  | 2376 | Нарушение формы кольцевого шва | GWAN |  | 06:37 | 08:56 | 08:14 | 0 | 1204 |  | EXT | Нарушение формы кольцевого шва |  | (c)
26042.51 | 1.079 | 1.069 | -10.536 | -10.546 | -2094 | -1980 | -1978 | 1863 | 1069 | 2376 |  | CORR | CIGR | 06:53 | 07:11 | 07:11 | 31 | 231 | 10 | EXT |  | 0.89 | (c)
26049.509 | 8.078 | 8.043 | -3.537 | -3.572 | 1321 | 1427 | 1418 | 1321 | 3476 | 2376 |  | CORR | GENE | 04:04 | 04:21 | 04:19 | 96 | 193 | 10 | EXT |  | 0.89 | (c)
26051.692 | 10.261 | 10.226 | -1.354 | -1.389 | 1265 | 1375 | 1380 | 1265 | 1334 | 2376 |  | CORR | CIGR | 03:55 | 04:13 | 04:13 | 55 | 229 | 11 | EXT |  | 0.89 | (c)
26052.026 | 10.595 | 10.564 | -1.02 | -1.051 | 1301 | 1442 | 1413 | 1301 | 987 | 2376 |  | CORR | GENE | 04:01 | 04:23 | 04:19 | 64 | 224 | 10 | EXT |  | 0.89 | (c)
26052.638 | 11.207 | 10.779 | -0.408 | -0.836 | 1448 | 1489 | 1506 | 1448 | 17 | 2376 |  | CORR | GENE | 04:24 | 04:31 | 04:34 | 819 | 115 | 12 | EXT |  | 0.97 | (c)
26053.506 | 0.46 | 0.047 | -10.955 | -11.368 | 1240 | 1268 | 1281 | 909 | 47 | 2377 |  | CORR | GENE | 04:14 | 04:18 | 04:20 | 734 | 81 | 13 | EXT |  | 0.97 | (c)
26055.402 | 2.356 | 1.88 | -9.059 | -9.535 | 1248 | 1281 | 1311 | 856 | 1880 | 2377 |  | CORR | GENE | 04:15 | 04:20 | 04:25 | 1040 | 126 | 10 | EXT |  | 0.96 | (c)
26069.716 | 5.255 | 5.24 | -6.005 | -6.02 | 1519 | 2164 | 1889 | 0 | 5240 | 2378 |  | CORR | GENE | 05:08 | 06:52 | 06:07 | 81 | 740 | 10 | EXT |  | 0.89 | (c)
26098.97 | 0.134 | 0.085 | -11.556 | -11.605 | -2092 | -2023 | -1945 | 1799 | 85 | 2381 |  | CORR | GENE | 04:13 | 04:24 | 04:37 | 68 | 293 | 11 | EXT |  | 0.89 | (c)
26099.263 | 0.427 | 0.363 | -11.263 | -11.327 | 2215 | -2067 | -2021 | 1797 | 363 | 2381 |  | CORR | GENE | 03:49 | 04:17 | 04:25 | 86 | 449 | 13 | EXT |  | 0.89 | (c)
26110.526 | 0 | -0.032 | -11.345 | -11.377 | -452 | -41 | 85 | 0 |  | 2382 | Нарушение формы кольцевого шва | GWAN |  | 02:28 | 03:34 | 03:54 | 0 | 1074 |  | EXT | Нарушение формы кольцевого шва |  | (c)
26133.436 | 0 | -0.027 | -11.68 | -11.707 | 634 | 1940 | 1404 | 634 |  | 2384 | Нарушение формы кольцевого шва | GWAN |  | 11:52 | 03:23 | 13:56 | 0 | 1540 |  | EXT | Нарушение формы кольцевого шва |  | (c)
26133.436 | 0 | -0.04 | -11.68 | -11.72 | -2189 | -1603 | -1513 | 838 |  | 2384 | Нарушение формы кольцевого шва | GWAN |  | 04:17 | 05:51 | 06:06 | 0 | 1351 |  | EXT | Нарушение формы кольцевого шва |  | (c)
26145.116 | 0 | -0.032 | -11.695 | -11.727 | 1411 | -1832 | -849 | 1353 |  | 2385 | Нарушение формы кольцевого шва | GWAN |  | 11:11 | 02:27 | 17:06 | 0 | 4403 |  | EXT | Нарушение формы кольцевого шва |  | (c)
26148.096 | 2.98 | 2.912 | -8.715 | -8.783 | -1220 | -1070 | -1044 | 868 | 2912 | 2385 |  | CORR | GENE | 04:06 | 04:30 | 04:34 | 102 | 352 | 12 | EXT |  | 0.89 | (c)
26156.811 | 0 | -0.034 | -11.695 | -11.729 | 821 | 1381 | 1538 | 821 |  | 2386 | Нарушение формы кольцевого шва | GWAN |  | 02:52 | 04:22 | 04:48 | 0 | 1434 |  | EXT | Нарушение формы кольцевого шва |  | (c)
26157.273 | 0.462 | 0.454 | -11.233 | -11.241 | 879 | 1202 | 1058 | 879 | 454 | 2386 |  | CORR | GENE | 03:01 | 03:53 | 03:30 | 71 | 357 | 12 | EXT |  | 0.89 | (c)
26157.425 | 0.614 | 0.1 | -11.081 | -11.595 | 1281 | 1316 | 1333 | 1281 | 100 | 2386 |  | CORR | GENE | 04:06 | 04:12 | 04:15 | 1168 | 103 | 15 | EXT |  | 1.01 | (b)
26157.625 | 0.814 | 0.789 | -10.881 | -10.906 | 1113 | 1264 | 1207 | 1113 | 789 | 2386 |  | CORR | CIGR | 03:39 | 04:03 | 03:54 | 37 | 187 | 13 | EXT |  | 0.89 | (c)
26157.765 | 0.954 | 0.927 | -10.741 | -10.768 | 25 | 138 | 159 | 25 | 927 | 2386 |  | CORR | GENE | 00:43 | 01:02 | 01:05 | 70 | 269 | 11 | EXT |  | 0.89 | (c)
26159.989 | 3.178 | 3.124 | -8.517 | -8.571 | 1511 | 1740 | 1740 | 1511 | 3124 | 2386 |  | CORR | GENE | 04:43 | 05:20 | 05:20 | 86 | 457 | 10 | EXT |  | 0.89 | (c)
26168.506 | 0 | -0.022 | -11.3 | -11.322 | -844 | -684 | 1349 | 844 |  | 2387 | Нарушение формы кольцевого шва | GWAN |  | 10:40 | 11:06 | 16:34 | 0 | 4387 |  | EXT | Нарушение формы кольцевого шва |  | (c)
26170.517 | 2.011 | 1.958 | -9.289 | -9.342 | 592 | 744 | 775 | 592 | 1958 | 2387 |  | CORR | GENE | 02:32 | 02:56 | 03:02 | 77 | 367 | 11 | EXT |  | 0.89 | (c)
26200.92 | 9.389 | 9.366 | -1.506 | -1.529 | 28 | 139 | 116 | 28 | 1493 | 2389 |  | CORR | CIGR | 08:47 | 09:05 | 09:01 | 36 | 175 | 10 | EXT |  | 0.89 | (c)
26202.426 | 0 | -0.031 | -11.17 | -11.201 | 1239 | -2002 | 2138 | 1239 |  | 2390 | Нарушение формы кольцевого шва | GWAN |  | 00:07 | 03:24 | 02:32 | 0 | 1798 |  | EXT | Нарушение формы кольцевого шва |  | (c)
26203.89 | 1.464 | 1.439 | -9.706 | -9.731 | -2037 | -1711 | -1788 | 1538 | 1439 | 2390 |  | CORR | GENE | 03:18 | 04:11 | 03:58 | 91 | 499 | 11 | EXT |  | 0.89 | (c)
26213.596 | 0 | -0.037 | -11.085 | -11.122 | -2211 | -1210 | -1292 | 373 |  | 2391 | Нарушение формы кольцевого шва | GWAN |  | 11:50 | 02:31 | 14:18 | 0 | 1838 |  | EXT | Нарушение формы кольцевого шва |  | (c)
26213.652 | 0.056 | 0.007 | -11.029 | -11.078 | -1060 | -1026 | -1035 | 1010 | 7 | 2391 |  | ARTD | AXGR | 02:56 | 03:01 | 02:60 | 179 | 50 |  | EXT | Эквивалент потери металла 13%. |  | (c)
26223.484 | 9.888 | 9.826 | -1.197 | -1.259 | -997 | -985 | -986 | 975 | 1144 | 2391 |  | CORR | AXGR | 03:06 | 03:08 | 03:08 | 115 | 22 | 10 | EXT |  | 0.89 | (c)
26242.321 | 5.97 | 5.948 | -5.715 | -5.737 | 813 | 936 | 907 | 813 | 5638 | 2393 |  | GOUG | GENE | 07:53 | 08:13 | 08:08 | 99 | 188 | 11 | EXT | Задир. |  | (c)
26273.62 | 3.254 | 3.242 | -8.141 | -8.153 | -2076 | -1744 | -1880 | 155 | 3242 | 2396 |  | CORR | GENE | 07:44 | 08:37 | 08:15 | 74 | 391 | 10 | EXT |  | 0.89 | (c)
26281.585 | 11.219 | 11.205 | -0.176 | -0.19 | -1472 | -1286 | -1335 | 759 | 148 | 2396 |  | CORR | CIGR | 09:21 | 09:51 | 09:43 | 42 | 274 | 15 | EXT |  | 0.89 | (c)
26285.534 | 3.773 | 3.726 | -7.517 | -7.564 | 1686 | 2024 | 1998 | 0 | 3726 | 2397 |  | CORR | GENE | 03:10 | 04:04 | 04:00 | 269 | 625 | 10 | EXT |  | 0.91 | (c)
26289.758 | 7.997 | 7.997 | -3.293 | -3.293 | 1601 | 1912 | 1786 | 260 | 3227 | 2397 |  | CORR | GENE | 02:56 | 03:46 | 03:26 | 66 | 370 | 10 | EXT |  | 0.89 | (c)
26293.635 | 0.584 | 0.438 | -10.626 | -10.772 | 1106 | 1202 | 1323 | 691 | 438 | 2398 |  | CORR | GENE | 05:44 | 05:60 | 06:19 | 164 | 434 | 13 | EXT |  | 0.9 | (c)
26296.148 | 3.097 | 2.787 | -8.113 | -8.423 | 46 | 94 | 95 | 46 | 2787 | 2398 |  | CORR | GENE | 02:53 | 03:01 | 03:01 | 1231 | 99 | 11 | EXT |  | 0.97 | (c)
26297.111 | 4.06 | 3.949 | -7.15 | -7.261 | 2062 | 2229 | -1978 | 0 | 3949 | 2398 |  | CORR | GENE | 08:18 | 08:45 | 09:26 | 124 | 842 | 11 | EXT |  | 0.89 | (c)
26298.307 | 5.256 | 4.937 | -5.954 | -6.273 | 75 | 91 | 94 | 75 | 4937 | 2398 |  | CORR | AXGR | 02:58 | 03:00 | 03:01 | 430 | 38 | 11 | EXT |  | 0.94 | (c)
26299.245 | 6.194 | 5.642 | -5.016 | -5.568 | 11 | 15 | 20 | 11 | 4868 | 2398 |  | CORR | AXGR | 02:47 | 02:48 | 02:49 | 700 | 19 | 11 | EXT |  | 0.95 | (c)
26299.837 | 6.786 | 6.673 | -4.424 | -4.537 | 177 | 260 | 499 | 177 | 4403 | 2398 |  | CORR | GENE | 03:14 | 03:28 | 04:06 | 134 | 645 | 10 | EXT |  | 0.89 | (c)
26299.876 | 6.825 | 6.4 | -4.385 | -4.81 | 49 | 92 | 77 | 49 | 4154 | 2398 |  | CORR | GENE | 02:54 | 03:00 | 02:58 | 656 | 56 | 12 | EXT |  | 0.96 | (c)
26302.097 | 9.046 | 7.196 | -2.164 | -4.014 | 2158 | 2201 | 2184 | 22 | 468 | 2398 |  | CORR | GENE | 08:34 | 08:41 | 08:38 | 3546 | 50 | 11 | EXT |  | 0.99 | (c)
26302.267 | 9.216 | 9.198 | -1.994 | -2.012 | 1019 | 1469 | 1318 | 614 | 1920 | 2398 |  | CORR | GENE | 05:30 | 06:43 | 06:18 | 92 | 598 | 10 | EXT |  | 0.89 | (c)
26304.13 | 11.079 | 11.047 | -0.131 | -0.163 | 1443 | 1552 | 1545 | 584 | 115 | 2398 |  | CORR | GENE | 06:39 | 06:56 | 06:55 | 48 | 203 | 11 | EXT |  | 0.89 | (c)
26304.261 | 0 | -0.022 | -11.405 | -11.427 | 1141 | -930 | -1384 | 0 |  | 2399 | Нарушение формы кольцевого шва | GWAN |  | 05:59 | 00:24 | 11:11 | 0 | 3873 |  | EXT | Нарушение формы кольцевого шва |  | (c)
26305.002 | 0.741 | 0.314 | -10.664 | -11.091 | 28 | 36 | 43 | 28 | 314 | 2399 |  | CORR | AXGR | 02:59 | 03:00 | 03:01 | 1196 | 31 | 10 | EXT |  | 0.96 | (c)
26306.506 | 2.245 | 1.954 | -9.16 | -9.451 | 23 | 30 | 43 | 23 | 1954 | 2399 |  | CORR | AXGR | 02:58 | 02:59 | 03:01 | 577 | 40 | 11 | EXT |  | 0.95 | (c)
26307.133 | 2.872 | 2.78 | -8.533 | -8.625 | 21 | 27 | 30 | 21 | 2780 | 2399 |  | CORR | AXGR | 02:58 | 02:59 | 02:59 | 222 | 18 | 11 | EXT |  | 0.91 | (c)
26307.769 | 3.508 | 3.477 | -7.897 | -7.928 | 142 | 476 | 411 | 142 | 3477 | 2399 |  | CORR | GENE | 03:17 | 04:11 | 04:01 | 91 | 539 | 10 | EXT |  | 0.89 | (c)
26308.889 | 4.628 | 4.551 | -6.777 | -6.854 | 1386 | 1475 | 1437 | 742 | 4551 | 2399 |  | DENT | GENE | 06:38 | 06:52 | 06:46 | 171 | 103 | 0.4 | N/A | Глубина вмятины: 6 мм (0,4%). Линейка: 17 см в (455 см; 06:52 ч:мин) |  | (c)
26309.473 | 5.212 | 5.094 | -6.193 | -6.311 | -26 | 105 | 304 | 0 | 5094 | 2399 |  | CORR | GENE | 02:50 | 03:11 | 03:43 | 163 | 660 | 10 | EXT |  | 0.9 | (c)
26332.896 | 5.62 | 5.276 | -6.065 | -6.409 | 23 | 30 | 51 | 23 | 5276 | 2401 |  | CORR | GENE | 05:35 | 05:36 | 05:40 | 790 | 56 | 10 | EXT |  | 0.95 | (c)
26349.984 | 11.023 | 10.92 | -0.152 | -0.255 | 1847 | 1876 | 1870 | 1847 | 102 | 2402 | Металлургический дефект | MIAN | AXGR | 05:52 | 05:57 | 05:56 | 153 | 46 |  | INT | Металлургический дефект Эквивалент потери металла 10%. |  | (c)
26405.991 | 0 | -0.042 | -10.92 | -10.962 | 253 | 1796 | -2021 | 0 |  | 2409 | Нарушение формы кольцевого шва | GWAN |  | 02:46 | 06:55 | 08:39 | 0 | 4374 |  | EXT | Нарушение формы кольцевого шва |  | (c)
26482.178 | 8.072 | 8.049 | -3.588 | -3.611 | 1854 | 1956 | 1935 | 1854 | 3574 | 2415 |  | CORR | CIGR | 04:49 | 05:06 | 05:02 | 37 | 163 | 10 | EXT |  | 0.89 | (c)
26521.037 | 1.251 | 1.203 | -9.654 | -9.702 | -136 | -120 | -121 | 105 | 1203 | 2419 |  | CORR | AXGR | 06:50 | 06:53 | 06:53 | 204 | 31 | 10 | EXT |  | 0.91 | (c)
26530.691 | 0 | -0.029 | -11.495 | -11.524 | 738 | 848 | 1151 | 738 |  | 2420 | Нарушение формы кольцевого шва | GWAN |  | 06:37 | 06:55 | 07:44 | 0 | 826 |  | EXT | Нарушение формы кольцевого шва |  | (c)
26688.121 | 0 | -0.03 | -11.425 | -11.455 | 360 | 1102 | 951 | 360 |  | 2434 | Нарушение формы кольцевого шва | GWAN |  | 03:08 | 05:07 | 04:43 | 0 | 1182 |  | EXT | Нарушение формы кольцевого шва Аномалия находится на отводе. |  | (c)
26721.221 | 10.365 | 10.297 | -1.305 | -1.373 | 1535 | 1708 | 1804 | 1535 | 1270 | 2436 |  | CORR | GENE | 05:00 | 05:28 | 05:44 | 103 | 538 | 14 | EXT |  | 0.9 | (c)
26767.576 | 11.1 | 10.702 | -0.055 | -0.453 | 44 | 60 | 71 | 44 | 55 | 2440 |  | CORR | GENE | 03:32 | 03:34 | 03:36 | 398 | 55 | 15 | EXT |  | 0.95 | (c)
26785.156 | 6.025 | 5.971 | -5.25 | -5.304 | 115 | 552 | 420 | 115 | 5190 | 2442 |  | CORR | GENE | 02:32 | 03:43 | 03:21 | 114 | 609 | 10 | EXT |  | 0.89 | (c)
26790.406 | 0 | -0.021 | -11.4 | -11.421 | -463 | 7 | 49 | 0 |  | 2443 | Нарушение формы кольцевого шва | GWAN |  | 01:15 | 02:31 | 02:38 | 0 | 1026 |  | EXT | Нарушение формы кольцевого шва Аномалия находится на отводе. |  | (c)
26801.789 | 11.383 | 11.144 | -0.017 | -0.256 | 841 | 853 | 878 | 841 | 2 | 2443 |  | CORR | GENE | 04:46 | 04:48 | 04:52 | 254 | 75 | 10 | EXT | Аномалия находится на отводе. | 0.91 | (c)
26801.837 | 0.031 | 0.001 | -11.619 | -11.649 | -337 | -322 | -323 | 309 | 1 | 2444 |  | CORR | AXGR | 04:46 | 04:48 | 04:48 | 84 | 28 | 10 | EXT |  | 0.89 | (c)
26803.404 | 1.598 | 1.566 | -10.052 | -10.084 | 720 | 1081 | 957 | 720 | 1566 | 2444 |  | CORR | GENE | 07:36 | 08:35 | 08:15 | 118 | 474 | 10 | EXT |  | 0.89 | (c)
26806.089 | 4.283 | 4.217 | -7.367 | -7.433 | -1153 | -1020 | -1028 | 904 | 4217 | 2444 |  | CORR | GENE | 02:34 | 02:55 | 02:54 | 96 | 249 | 10 | EXT | Аномалия находится на упругопластическом изгибе: R=603 D, максимальное растяжение на 0 час. | 0.89 | (c)
26807.641 | 5.835 | 5.806 | -5.815 | -5.844 | 656 | 790 | 910 | 656 | 5780 | 2444 |  | CORR | GENE | 07:26 | 07:48 | 08:07 | 64 | 507 | 10 | EXT | Аномалия находится на упругопластическом изгибе: R=495 D, максимальное растяжение на 0.2 час. | 0.89 | (c)
26810.154 | 8.348 | 8.199 | -3.302 | -3.451 | -516 | -487 | -471 | 426 | 2950 | 2444 |  | CORR | GENE | 04:17 | 04:21 | 04:24 | 501 | 90 | 10 | EXT | Аномалия находится на упругопластическом изгибе: R=508 D, максимальное растяжение на 0.4 час. | 0.94 | (c)
26811.092 | 9.286 | 9.198 | -2.364 | -2.452 | -993 | -679 | -790 | 588 | 2343 | 2444 |  | CORR | GENE | 02:60 | 03:51 | 03:32 | 109 | 405 | 11 | EXT | Аномалия находится на упругопластическом изгибе: R=548 D, максимальное растяжение на 0.4 час. | 0.89 | (c)
26817.558 | 4.102 | 3.893 | -2.123 | -2.332 | -379 | -257 | -211 | 43 | 1491 | 2445а |  | GOUG | GENE | 08:07 | 08:27 | 08:34 | 841 | 336 | 8 | EXT | Зона задиров. Аномалия находится на упругопластическом изгибе: R=353 D, максимальное растяжение на 1.2 час. |  | (c)
26819.681 | 0 | -0.03 | -5.075 | -5.105 | -1874 | -1538 | -1593 | 1312 |  | 2445б | Вышлифовка на шве | GWAN | GENE | 00:06 | 01:00 | 00:52 | 77 | 562 | 10 | EXT | Вышлифовка на шве Аномалия находится на упругопластическом изгибе: R=299 D, максимальное растяжение на 0.3 час. |  | (c)
26824.756 | 0 | 0 | -11.925 | -11.925 | 93 | 318 | 422 | 93 | 0 | 2446аа | Смещение кромок | GWAN |  | 00:16 | 00:53 | 01:09 | 0 | 658 | 16 | EXT | Смещение кромок Вовнутрь Величина смещения - 2.4 мм. Аномалия находится на упругопластическом изгибе: R=315 D, максимальное растяжение на 11.1 час. |  | (c)
26824.756 | 0 | 0 | -11.925 | -11.925 | 907 | 1385 | 1244 | 650 | 0 | 2446аа | Смещение кромок | GWAN |  | 02:28 | 03:45 | 03:22 | 0 | 674 | 15 | EXT | Смещение кромок Наружу Величина смещения - 2.4 мм. Аномалия находится на упругопластическом изгибе: R=315 D, максимальное растяжение на 11.1 час. |  | (c)
26836.681 | 0 | -0.014 | -8.57 | -8.584 | -491 | 7 | -71 | 0 |  | 2446ба | Нарушение формы кольцевого шва | GWAN |  | 01:10 | 02:30 | 02:18 | 0 | 840 |  | EXT | Нарушение формы кольцевого шва |  | (c)
26836.681 | 0 | 0 | -8.57 | -8.57 | 1351 | 1882 | 1781 | 1351 | 0 | 2446ба | Смещение кромок | GWAN |  | 06:07 | 07:33 | 07:17 | 0 | 860 | 16 | EXT | Смещение кромок Наружу Величина смещения - 2.5 мм. |  | (c)
26838.158 | 1.477 | 1.458 | -7.093 | -7.112 | 680 | 1163 | 996 | 680 | 1458 | 2446ба |  | CORR | GENE | 04:19 | 05:37 | 05:10 | 58 | 631 | 13 | EXT |  | 0.89 | (c)
26840.862 | 4.181 | 2.806 | -4.389 | -5.764 | 1928 | 1967 | 1989 | 1928 | 2806 | 2446ба |  | ARTD | GENE | 07:41 | 07:47 | 07:50 | 2055 | 122 |  | EXT | Эквивалент потери металла 14%. |  | (c)
26845.301 | 0.05 | 0.047 | -7.981 | -7.984 | 1206 | 1429 | 1371 | 1206 | 47 | 2447а |  | CORR | CIGR | 02:28 | 03:04 | 02:55 | 42 | 329 | 14 | EXT |  | 0.89 | (c)
26847.185 | 1.934 | 1.896 | -6.097 | -6.135 | 1228 | 1409 | 1380 | 1228 | 1896 | 2447а |  | CORR | GENE | 02:32 | 03:01 | 02:56 | 49 | 303 | 10 | EXT |  | 0.89 | (c)
26852.591 | 7.34 | 7.17 | -0.691 | -0.861 | -1560 | -1288 | -1242 | 924 | 455 | 2447а |  | CORR | GENE | 07:02 | 07:46 | 07:53 | 406 | 636 | 10 | EXT |  | 0.93 | (c)
26852.93 | 7.679 | 7.642 | -0.352 | -0.389 | 964 | 965 | 987 | 964 | 133 | 2447а |  | CORR | AXGR | 01:49 | 01:49 | 01:53 | 256 | 45 | 11 | EXT |  | 0.92 | (c)
26876.002 | 5.735 | 5.706 | -5.565 | -5.594 | 1215 | 1323 | 1391 | 664 | 5515 | 2450 |  | CORR | GENE | 03:26 | 03:44 | 03:55 | 79 | 351 | 11 | EXT |  | 0.89 | (c)
26888.381 | 6.814 | 6.792 | -4.491 | -4.513 | 464 | 780 | 677 | 464 | 4426 | 2451 |  | CORR | GENE | 03:18 | 04:09 | 03:52 | 87 | 426 | 10 | EXT |  | 0.89 | (c)
26905.343 | 1.161 | 1.137 | -10.164 | -10.188 | 1532 | 1673 | 1670 | 1532 | 1137 | 2453 |  | CORR | CIGR | 04:16 | 04:39 | 04:38 | 38 | 276 | 10 | EXT |  | 0.89 | (c)
26940.923 | 2.551 | 2.523 | -8.864 | -8.892 | -1940 | -1666 | -1446 | 290 | 2523 | 2456 |  | CORR | GENE | 05:04 | 05:49 | 06:24 | 140 | 987 | 10 | EXT |  | 0.9 | (c)
26983.642 | 0 | -0.037 | -11.495 | -11.532 | 824 | 1353 | 1274 | 506 |  | 2460 | Нарушение формы кольцевого шва | GWAN |  | 02:06 | 03:32 | 03:19 | 0 | 901 |  | EXT | Нарушение формы кольцевого шва |  | (c)
26995.137 | 0 | -0.039 | -11.465 | -11.504 | 1700 | -1213 | -1379 | 0 |  | 2461 | Нарушение формы кольцевого шва | GWAN |  | 02:19 | 06:28 | 06:02 | 0 | 2764 |  | EXT | Нарушение формы кольцевого шва |  | (c)
26995.137 | 0 | -0.036 | -11.465 | -11.501 | 308 | 533 | 646 | 308 |  | 2461 | Нарушение формы кольцевого шва | GWAN |  | 10:34 | 11:10 | 11:28 | 0 | 676 |  | EXT | Нарушение формы кольцевого шва |  | (c)
26996.728 | 1.591 | 1.555 | -9.874 | -9.91 | -1798 | -1769 | -1750 | 432 | 1555 | 2461 |  | CORR | GENE | 04:54 | 04:59 | 05:02 | 56 | 96 | 12 | EXT |  | 0.89 | (c)
26997.514 | 2.377 | 2.355 | -9.088 | -9.11 | -1996 | -1801 | -1854 | 235 | 2355 | 2461 |  | CORR | GENE | 04:22 | 04:54 | 04:45 | 66 | 284 | 10 | EXT |  | 0.89 | (c)
26998.085 | 2.948 | 2.924 | -8.517 | -8.541 | -1829 | -1762 | -1750 | 402 | 2924 | 2461 |  | CORR | CIGR | 04:49 | 04:60 | 05:02 | 36 | 158 | 10 | EXT |  | 0.89 | (c)
26998.373 | 3.236 | 3.172 | -8.229 | -8.293 | -2062 | -1953 | -1877 | 169 | 3172 | 2461 |  | CORR | GENE | 04:11 | 04:29 | 04:41 | 88 | 369 | 11 | EXT |  | 0.89 | (c)
27072.939 | 10.817 | 10.582 | -0.483 | -0.718 | 1450 | 1686 | 1583 | 1450 | 221 | 2467 |  | CORR | GENE | 07:02 | 07:40 | 07:23 | 497 | 265 | 10 | EXT |  | 0.94 | (c)
27180.547 | 3.81 | 3.701 | -6.795 | -6.904 | -2085 | -2039 | -1586 | 1087 | 3701 | 2477 |  | CORR | GENE | 04:11 | 04:19 | 05:32 | 147 | 998 | 10 | EXT | Аномалия находится на упругопластическом изгибе: R=692 D, максимальное растяжение на 9.2 час. | 0.9 | (c)
27182.906 | 6.169 | 6.088 | -4.436 | -4.517 | -1584 | -1126 | -1069 | 554 | 4378 | 2477 |  | CORR | GENE | 05:32 | 06:46 | 06:55 | 139 | 1030 | 11 | EXT | Аномалия находится на упругопластическом изгибе: R=642 D, максимальное растяжение на 9.1 час. | 0.9 | (c)
27193.006 | 5.664 | 5.611 | -5.646 | -5.699 | -843 | -417 | -515 | 187 | 5595 | 2478 |  | CORR | GENE | 05:36 | 06:44 | 06:29 | 104 | 656 | 10 | EXT | Аномалия находится на упругопластическом изгибе: R=637 D, максимальное растяжение на 9.5 час. | 0.89 | (c)
27194.02 | 6.678 | 6.631 | -4.632 | -4.679 | -1076 | -836 | -935 | 793 | 4612 | 2478 |  | CORR | GENE | 04:58 | 05:37 | 05:21 | 67 | 283 | 11 | EXT | Аномалия находится на упругопластическом изгибе: R=604 D, максимальное растяжение на 9.7 час. | 0.89 | (c)
27200.795 | 2.143 | 2.052 | -9.552 | -9.643 | -31 | -28 | -19 | 8 | 2052 | 2479 |  | CORR | AXGR | 08:21 | 08:22 | 08:23 | 228 | 23 | 13 | EXT | Аномалия находится на упругопластическом изгибе: R=678 D, максимальное растяжение на 9.8 час. | 0.92 | (c)
27218.513 | 8.166 | 8.025 | -3.509 | -3.65 | 0 | 9 | 19 | 0 | 3320 | 2480 |  | LWAN | AXGR | 08:29 | 08:31 | 08:32 | 330 | 38 |  | INT | Эквивалент потери металла 10%. |  | (c)
27227.533 | 5.511 | 5.497 | -6.149 | -6.163 | 989 | 1174 | 1095 | 989 | 5497 | 2481 |  | CORR | CIGR | 04:45 | 05:15 | 05:02 | 29 | 212 | 13 | EXT |  | 0.89 | (c)
27241.376 | 7.694 | 7.66 | -2.971 | -3.005 | 1968 | 2140 | 2121 | 1968 | 2968 | 2482 |  | CORR | CIGR | 04:25 | 04:53 | 04:50 | 37 | 307 | 10 | EXT |  | 0.89 | (c)
27242.908 | 9.226 | 9.208 | -1.439 | -1.457 | 1854 | 2040 | 2019 | 1854 | 1406 | 2482 |  | CORR | GENE | 04:07 | 04:37 | 04:33 | 51 | 330 | 10 | EXT |  | 0.89 | (c)
27275.449 | 7.807 | 7.77 | -3.763 | -3.8 | -1093 | -840 | -936 | 778 | 3739 | 2485 |  | CORR | GENE | 04:42 | 05:23 | 05:08 | 61 | 315 | 10 | EXT |  | 0.89 | (c)
27287.403 | 8.191 | 8.156 | -3.324 | -3.359 | 1510 | 1604 | 1618 | 1510 | 3323 | 2486 |  | CORR | CIGR | 04:11 | 04:26 | 04:28 | 36 | 215 | 13 | EXT |  | 0.89 | (c)
27312.862 | 1.18 | 0.993 | -0.395 | -0.582 | -454 | -399 | -420 | 387 | 194 | 2490 |  | CORR | GENE | 01:22 | 01:31 | 01:27 | 388 | 67 | 11 | EXT | Аномалия находится на упругопластическом изгибе: R=363 D, максимальное растяжение на 6.2 час. | 0.93 | (c)
27369.792 | 0 | -0.022 | -11.245 | -11.267 | 1061 | 1991 | 1781 | 0 |  | 2496 | Нарушение формы кольцевого шва | GWAN |  | 04:27 | 06:57 | 06:23 | 0 | 1440 |  | EXT | Нарушение формы кольцевого шва Аномалия находится на упругопластическом изгибе: R=392 D, максимальное растяжение на 0.2 час. |  | (c)
27376.586 | 6.794 | 6.663 | -4.451 | -4.582 | 1675 | 1782 | 1800 | 306 | 4375 | 2496 |  | DENT | GENE | 06:06 | 06:23 | 06:26 | 207 | 249 | 0.4 | N/A | Глубина вмятины: 5 мм (0,4%). Линейка: 21 см в (666 см; 06:23 ч:мин) Аномалия находится на упругопластическом изгибе. |  | (c)
27385.634 | 4.597 | 4.567 | -6.913 | -6.943 | -1822 | -1736 | -1759 | 409 | 4567 | 2497 |  | CORR | CIGR | 05:16 | 05:30 | 05:26 | 30 | 126 | 11 | EXT |  | 0.89 | (c)
27415.142 | 0.67 | 0.645 | -10.97 | -10.995 | 1969 | 2012 | 2049 | 1969 | 645 | 2500 |  | CORR | CIGR | 06:17 | 06:24 | 06:30 | 38 | 159 | 11 | EXT |  | 0.89 | (c)
27490.982 | 7.755 | 7.732 | -3.43 | -3.453 | -2180 | -2042 | -2051 | 50 | 3409 | 2508 |  | CORR | CIGR | 06:52 | 07:14 | 07:13 | 44 | 259 | 11 | EXT | Аномалия находится на упругопластическом изгибе: R=383 D, максимальное растяжение на 5.6 час. | 0.89 | (c)
27503.585 | 9.173 | 9.11 | -2.202 | -2.265 | 1312 | 1418 | 1497 | 548 | 2020 | 2509 |  | CORR | GENE | 05:08 | 05:25 | 05:37 | 245 | 370 | 10 | EXT |  | 0.91 | (c)
27504.575 | 10.163 | 10.123 | -1.212 | -1.252 | 1594 | 1760 | 1683 | 459 | 1201 | 2509 |  | CORR | GENE | 05:53 | 06:20 | 06:07 | 51 | 177 | 10 | EXT |  | 0.89 | (c)
27504.979 | 10.567 | 10.529 | -0.808 | -0.846 | 1410 | 1643 | 1569 | 503 | 801 | 2509 |  | CORR | CIGR | 05:23 | 06:01 | 05:49 | 45 | 317 | 10 | EXT |  | 0.89 | (c)
27599.52 | 4.823 | 4.821 | -6.577 | -6.579 | -1907 | -1791 | -1815 | 324 | 4821 | 2518 |  | CORR | CIGR | 09:27 | 09:46 | 09:42 | 32 | 184 | 13 | EXT | Аномалия находится на отводе. | 0.89 | (c)
27604.477 | 9.78 | 9.691 | -1.62 | -1.709 | 159 | 166 | 172 | 159 | 1560 | 2518 |  | CORR | AXGR | 03:01 | 03:02 | 03:03 | 149 | 26 | 10 | EXT | Аномалия находится на отводе. | 0.9 | (c)
27604.556 | 9.859 | 9.783 | -1.541 | -1.617 | 288 | 406 | 474 | 288 | 1501 | 2518 |  | CORR | GENE | 03:22 | 03:41 | 03:52 | 116 | 374 | 10 | EXT | Аномалия находится на отводе. | 0.89 | (c)
27616.711 | 0.144 | 0.069 | -11.406 | -11.481 | 915 | 948 | 951 | 915 | 69 | 2520 |  | CORR | GENE | 04:26 | 04:32 | 04:32 | 269 | 72 | 11 | EXT |  | 0.92 | (c)
27643.023 | 3.496 | 3.412 | -7.994 | -8.078 | 1523 | 1704 | 1738 | 278 | 3412 | 2522 |  | CORR | GENE | 03:21 | 03:50 | 03:56 | 122 | 429 | 11 | EXT |  | 0.89 | (c)
27651.017 | 0 | -0.019 | -11.485 | -11.504 | -121 | 13 | 30 | 0 |  | 2523 | Нарушение формы кольцевого шва | GWAN |  | 02:15 | 02:37 | 02:40 | 0 | 303 |  | EXT | Нарушение формы кольцевого шва |  | (c)
27651.017 | 0 | -0.019 | -11.485 | -11.504 | 898 | -2170 | 1852 | 898 |  | 2523 | Нарушение формы кольцевого шва | GWAN |  | 04:60 | 08:45 | 07:34 | 0 | 1907 |  | EXT | Нарушение формы кольцевого шва |  | (c)
27685.362 | 0 | -0.022 | -11.345 | -11.367 | -1997 | 1451 | 228 | 0 |  | 2526 | Нарушение формы кольцевого шва | GWAN |  | 06:13 | 03:29 | 12:12 | 0 | 4450 |  | EXT | Нарушение формы кольцевого шва |  | (c)
27694.725 | 9.363 | 9.318 | -1.982 | -2.027 | 1638 | 1751 | 1734 | 1638 | 1941 | 2526 |  | CORR | GENE | 03:60 | 04:18 | 04:15 | 86 | 192 | 10 | EXT |  | 0.89 | (c)
27720.082 | 0 | -0.033 | -11.555 | -11.588 | -1510 | 1086 | 387 | 0 |  | 2529 | Нарушение формы кольцевого шва | GWAN |  | 07:32 | 02:31 | 12:38 | 0 | 3795 |  | EXT | Нарушение формы кольцевого шва |  | (c)
27720.082 | 0 | -0.013 | -11.555 | -11.568 | -1988 | -1866 | -1869 | 242 |  | 2529 | Нарушение формы кольцевого шва | GWAN |  | 06:15 | 06:35 | 06:34 | 0 | 238 |  | EXT | Нарушение формы кольцевого шва |  | (c)
27731.433 | 11.351 | 9.709 | -0.204 | -1.846 | -2202 | -2201 | -2149 | 29 | 204 | 2529 |  | CORR | GENE | 05:41 | 05:41 | 05:49 | 1642 | 105 | 13 | EXT |  | 1 | (c)
27856.384 | 11.532 | 11.515 | -0.153 | -0.17 | -173 | 46 | -48 | 0 | 128 | 2540 |  | CORR | CIGR | 02:02 | 02:37 | 02:22 | 42 | 249 | 10 | EXT |  | 0.89 | (c)
27886.014 | 3.912 | 3.761 | -7.698 | -7.849 | 2 | 16 | 22 | 2 | 3761 | 2544 |  | LWAN | AXGR | 00:24 | 00:27 | 00:28 | 267 | 41 |  | EXT | Эквивалент потери металла 10%. |  | (c)
27886.364 | 4.262 | 4.174 | -7.348 | -7.436 | 302 | 740 | 549 | 302 | 4174 | 2544 |  | GOUG | GENE | 01:13 | 02:24 | 01:53 | 523 | 495 | 7 | EXT | Зона задиров. |  | (c)
27950.852 | 0 | -0.005 | -11.36 | -11.365 | 422 | 428 | 441 | 422 |  | 2550 | Нарушение формы кольцевого шва | GWAN |  | 04:58 | 04:59 | 05:01 | 0 | 38 |  | INT | Нарушение формы кольцевого шва Аномалия находится на упругопластическом изгибе: R=497 D, максимальное растяжение на 6.1 час. |  | (c)
27962.06 | 11.208 | 11.158 | -0.152 | -0.202 | 624 | 745 | 756 | 624 | 130 | 2550 |  | CORR | GENE | 05:30 | 05:50 | 05:52 | 72 | 264 | 15 | EXT | Аномалия находится на упругопластическом изгибе: R=673 D, максимальное растяжение на 6.4 час. | 0.89 | (c)
27962.161 | 11.309 | 11.252 | -0.051 | -0.108 | 643 | 643 | 670 | 643 | 13 | 2550 |  | CORR | GENE | 05:33 | 05:34 | 05:38 | 95 | 54 | 15 | EXT | Аномалия находится на упругопластическом изгибе: R=673 D, максимальное растяжение на 6.4 час. | 0.89 | (c)
27962.509 | 0.297 | 0.185 | -11.253 | -11.365 | 1392 | 1415 | 1405 | 1392 | 185 | 2551 |  | CORR | AXGR | 02:13 | 02:16 | 02:15 | 139 | 26 | 10 | EXT | Аномалия находится на упругопластическом изгибе: R=678 D, максимальное растяжение на 6.3 час. | 0.9 | (c)
28090.442 | 2.39 | 2.388 | -8.805 | -8.807 | 18 | 62 | 40 | 18 | 2388 | 2562 |  | LWAN | AXGR | 02:19 | 02:26 | 02:22 | 355 | 44 |  | INT | Эквивалент потери металла 10%. |  | (c)
28175.786 | 8.219 | 8.204 | -3.221 | -3.236 | 1515 | 1741 | 1663 | 420 | 3167 | 2569 |  | CORR | GENE | 04:11 | 04:48 | 04:35 | 69 | 296 | 10 | EXT | Аномалия находится на отводе. | 0.89 | (c)
28179.802 | 0.795 | 0.772 | -10.28 | -10.303 | -2225 | -2174 | -2159 | 6 | 772 | 2570 |  | CORR | CIGR | 04:44 | 04:52 | 04:55 | 37 | 132 | 14 | EXT |  | 0.89 | (c)
28180.359 | 1.352 | 1.334 | -9.723 | -9.741 | -2160 | -2123 | -2122 | 70 | 1334 | 2570 |  | CORR | CIGR | 04:54 | 05:00 | 05:01 | 32 | 77 | 10 | EXT |  | 0.89 | (c)
28187.95 | 8.943 | 8.932 | -2.132 | -2.143 | -1991 | -1951 | -1949 | 239 | 2122 | 2570 |  | CORR | CIGR | 05:22 | 05:28 | 05:28 | 21 | 83 | 11 | EXT |  | 0.88 | (c)
28190.044 | 11.037 | 10.993 | -0.038 | -0.082 | -1766 | -1740 | -1749 | 464 | 3 | 2570 |  | CORR | AXGR | 05:58 | 06:02 | 06:01 | 79 | 34 | 11 | EXT |  | 0.89 | (c)
28190.106 | 0.024 | 0.001 | -11.036 | -11.059 | -834 | -812 | -808 | 782 | 1 | 2571 |  | CORR | GENE | 05:53 | 05:57 | 05:58 | 63 | 52 | 10 | EXT |  | 0.89 | (c)
28256.017 | 0.06 | 0.043 | -11.21 | -11.227 | 1104 | 1185 | 1235 | 1104 | 43 | 2577 |  | CORR | CIGR | 04:50 | 05:03 | 05:11 | 45 | 263 | 12 | EXT |  | 0.89 | (c)
28384.767 | 2.54 | 2.529 | -9.145 | -9.156 | -375 | -285 | -309 | 244 | 2529 | 2588 |  | CORR | CIGR | 07:28 | 07:42 | 07:38 | 16 | 131 | 14 | EXT |  | 0.89 | (c)
29114.832 | 11.19 | 11.142 | -0.515 | -0.563 | -1281 | -748 | -942 | 602 | 463 | 2651 |  | CORR | GENE | 02:52 | 04:18 | 03:47 | 100 | 679 | 17 | EXT |  | 0.9 | (c)
29115.46 | 0.113 | 0.097 | -11.122 | -11.138 | -422 | -307 | -311 | 199 | 97 | 2652 |  | CORR | CIGR | 07:07 | 07:26 | 07:25 | 37 | 223 | 10 | EXT |  | 0.89 | (c)
29117.488 | 2.141 | 2.078 | -9.094 | -9.157 | 120 | 313 | 313 | 120 | 2078 | 2652 |  | CORR | GENE | 08:35 | 09:06 | 09:06 | 133 | 387 | 12 | EXT |  | 0.9 | (c)
29117.635 | 2.288 | 2.224 | -8.947 | -9.011 | 2186 | -2063 | -2072 | 1868 | 2224 | 2652 |  | CORR | GENE | 02:08 | 02:42 | 02:41 | 116 | 407 | 10 | EXT |  | 0.89 | (c)
29212.017 | 4.97 | 4.845 | -6.75 | -6.875 | 2020 | -2000 | -1882 | 1324 | 4845 | 2660 |  | CORR | GENE | 04:32 | 05:43 | 06:02 | 223 | 1117 | 11 | EXT |  | 0.91 | (c)
29212.305 | 5.258 | 5.25 | -6.462 | -6.47 | 1508 | 1702 | 1681 | 1508 | 5250 | 2660 |  | CORR | GENE | 03:09 | 03:40 | 03:37 | 69 | 345 | 10 | EXT |  | 0.89 | (c)
29216.92 | 9.873 | 9.789 | -1.847 | -1.931 | 1515 | 1695 | 1844 | 1515 | 1814 | 2660 |  | CORR | GENE | 03:10 | 03:39 | 04:03 | 117 | 657 | 11 | EXT |  | 0.9 | (c)
29216.986 | 9.939 | 9.906 | -1.781 | -1.814 | 1120 | 1236 | 1258 | 1120 | 1726 | 2660 |  | CORR | GENE | 02:06 | 02:25 | 02:29 | 88 | 277 | 11 | EXT |  | 0.89 | (c)
29217.112 | 10.065 | 10.03 | -1.655 | -1.69 | 1169 | 1403 | 1315 | 1169 | 1637 | 2660 |  | CORR | GENE | 02:14 | 02:52 | 02:38 | 53 | 292 | 11 | EXT |  | 0.89 | (c)
29220.987 | 2.22 | 2.198 | -8.73 | -8.752 | 486 | 624 | 582 | 486 | 2198 | 2661 |  | CORR | CIGR | 03:02 | 03:24 | 03:17 | 47 | 192 | 12 | EXT |  | 0.89 | (c)
29254.2 | 1.683 | 1.661 | -10.037 | -10.059 | 78 | 168 | 232 | 78 | 1661 | 2664 |  | CORR | CIGR | 03:16 | 03:31 | 03:41 | 47 | 309 | 10 | EXT |  | 0.89 | (c)
29255.15 | 2.633 | 2.612 | -9.087 | -9.108 | 74 | 289 | 233 | 74 | 2612 | 2664 |  | CORR | GENE | 03:16 | 03:50 | 03:41 | 88 | 319 | 10 | EXT |  | 0.89 | (c)
29321.047 | 0 | 0 | -11.505 | -11.505 | 563 | 835 | 913 | 563 | 0 | 2670 | Смещение кромок | GWAN |  | 01:05 | 01:49 | 02:01 | 0 | 699 | 15 | EXT | Смещение кромок Наружу Аномалия находится на отводе. Величина смещения - 2.4 мм. |  | (c)
29321.047 | 0 | -0.04 | -11.505 | -11.545 | -1334 | -1145 | -1106 | 878 |  | 2670 | Нарушение формы кольцевого шва | GWAN |  | 07:59 | 08:29 | 08:36 | 0 | 456 |  | EXT | Нарушение формы кольцевого шва Аномалия находится на отводе. |  | (c)
29760.702 | 7.41 | 7.384 | -3.24 | -3.266 | -391 | -151 | -218 | 45 | 3200 | 2708 |  | CORR | GENE | 01:37 | 02:16 | 02:05 | 66 | 347 | 10 | EXT |  | 0.89 | (c)
29825.111 | 4.844 | 4.819 | -6.831 | -6.856 | 1504 | 1602 | 1624 | 1504 | 4819 | 2714 |  | CORR | CIGR | 04:40 | 04:55 | 04:59 | 43 | 240 | 15 | EXT |  | 0.89 | (c)
29833.22 | 1.278 | 1.235 | -9.472 | -9.515 | -2003 | -1998 | -1940 | 1876 | 1235 | 2715 |  | CORR | GENE | 07:60 | 08:01 | 08:10 | 635 | 127 | 11 | EXT |  | 0.95 | (c)
29871.641 | 5.894 | 5.877 | -5.531 | -5.548 | -21 | 31 | 48 | 0 | 5523 | 2718 |  | CORR | CIGR | 03:58 | 04:06 | 04:09 | 25 | 138 | 10 | EXT |  | 0.89 | (c)
29957.208 | 0.736 | 0.719 | -10.979 | -10.996 | -2115 | -2047 | -2028 | 1940 | 719 | 2726 |  | CORR | CIGR | 08:32 | 08:43 | 08:46 | 31 | 175 | 12 | EXT |  | 0.89 | (c)
29970.196 | 2.009 | 1.997 | -9.486 | -9.498 | 2077 | -2216 | 2213 | 2077 | 1997 | 2727 |  | CORR | GENE | 03:30 | 03:57 | 03:52 | 61 | 272 | 11 | EXT |  | 0.89 | (c)
29970.748 | 2.561 | 2.554 | -8.934 | -8.941 | -1053 | -968 | -967 | 881 | 2554 | 2727 |  | CORR | CIGR | 07:05 | 07:19 | 07:19 | 28 | 172 | 10 | EXT |  | 0.89 | (c)
29973.752 | 5.565 | 5.538 | -5.93 | -5.957 | -2198 | -2065 | -2103 | 2007 | 5538 | 2727 |  | CORR | CIGR | 04:00 | 04:22 | 04:16 | 42 | 191 | 13 | EXT |  | 0.89 | (c)
29974.473 | 6.286 | 6.263 | -5.209 | -5.232 | 2055 | 2152 | 2131 | 2055 | 5199 | 2727 |  | CORR | CIGR | 03:27 | 03:42 | 03:39 | 33 | 153 | 11 | EXT |  | 0.89 | (c)
29974.62 | 6.433 | 6.408 | -5.062 | -5.087 | -2216 | -2131 | -2141 | 2065 | 5051 | 2727 |  | CORR | CIGR | 03:57 | 04:11 | 04:09 | 36 | 151 | 12 | EXT |  | 0.89 | (c)
29974.994 | 6.807 | 6.795 | -4.688 | -4.7 | 2163 | -2216 | 2225 | 2163 | 4672 | 2727 |  | CORR | CIGR | 03:44 | 03:57 | 03:54 | 28 | 125 | 12 | EXT |  | 0.89 | (c)
30038.398 | 1.456 | 1.441 | -10.179 | -10.194 | 404 | 491 | 506 | 404 | 1441 | 2733 |  | CORR | CIGR | 02:28 | 02:42 | 02:44 | 28 | 204 | 11 | EXT |  | 0.89 | (c)
30093.567 | 0 | -0.03 | -11.47 | -11.5 | 483 | 1871 | 1348 | 18 |  | 2739 | Нарушение формы кольцевого шва | GWAN |  | 11:42 | 03:26 | 14:02 | 0 | 1729 |  | EXT | Нарушение формы кольцевого шва |  | (c)
30093.567 | 0 | -0.016 | -11.47 | -11.486 | 2216 | -2002 | -2017 | 0 |  | 2739 | Нарушение формы кольцевого шва | GWAN |  | 04:22 | 05:01 | 04:59 | 0 | 457 |  | EXT | Нарушение формы кольцевого шва |  | (c)
30093.567 | 0 | -0.024 | -11.47 | -11.494 | -1418 | 17 | -461 | 0 |  | 2739 | Нарушение формы кольцевого шва | GWAN |  | 06:35 | 10:27 | 09:10 | 0 | 1915 |  | EXT | Нарушение формы кольцевого шва |  | (c)
30093.929 | 0.362 | 0.284 | -11.108 | -11.186 | -1790 | -1527 | -1621 | 441 | 284 | 2739 |  | CORR | GENE | 05:35 | 06:18 | 06:03 | 90 | 339 | 10 | EXT |  | 0.89 | (c)
30094.236 | 0.669 | 0.584 | -10.801 | -10.886 | -1783 | -1624 | -1644 | 447 | 584 | 2739 |  | CORR | GENE | 05:36 | 06:02 | 05:59 | 153 | 278 | 11 | EXT |  | 0.9 | (c)
30131.671 | 3.399 | 3.224 | -8.001 | -8.176 | -368 | -230 | -287 | 207 | 3224 | 2742 |  | CORR | GENE | 07:10 | 07:33 | 07:23 | 536 | 161 | 12 | EXT |  | 0.95 | (c)
30173.532 | 0 | 0 | -11.505 | -11.505 | 1789 | 2067 | -2229 | 0 | 0 | 2746 | Смещение кромок | GWAN |  | 05:51 | 06:36 | 07:03 | 0 | 887 | 21 | EXT | Смещение кромок Наружу Аномалия находится на отводе. Величина смещения - 3.3 мм. |  | (c)
30231.092 | 0 | -0.023 | -11.585 | -11.608 | 294 | 584 | 595 | 294 |  | 2751 | Вышлифовка на шве | GWAN | GENE | 02:43 | 03:30 | 03:31 | 66 | 601 | 12 | EXT | Вышлифовка на шве |  | (c)
30231.092 | 0 | 0 | -11.585 | -11.585 | 1006 | 1224 | 1525 | 1006 | 0 | 2751 | Смещение кромок | GWAN |  | 04:38 | 05:13 | 06:02 | 0 | 1038 | 16 | EXT | Смещение кромок Толщины: 16,8 / 15,7 мм Наружу Величина смещения - 2.6 мм. |  | (c)
30322.067 | 0 | 0 | -11.45 | -11.45 | 1748 | -2087 | -1875 | 0 | 0 | 2759 | Смещение кромок | GWAN |  | 03:30 | 05:11 | 05:45 | 0 | 1674 | 16 | EXT | Смещение кромок Наружу Аномалия находится на отводе. Величина смещения - 2.6 мм. |  | (c)
30344.807 | 0 | -0.023 | -11.305 | -11.328 | -1761 | 2095 | 355 | 0 |  | 2761 | Нарушение формы кольцевого шва | GWAN |  | 05:08 | 03:30 | 10:49 | 0 | 4231 |  | EXT | Нарушение формы кольцевого шва Аномалия находится на упругопластическом изгибе: R=355 D, максимальное растяжение на 12 час. |  | (c)
30356.112 | 0 | 0 | -11.375 | -11.375 | 1222 | 2176 | 1823 | 0 | 0 | 2762 | Смещение кромок | GWAN |  | 02:58 | 05:32 | 04:35 | 0 | 1201 | 18 | EXT | Смещение кромок Вовнутрь Величина смещения - 2.8 мм. Аномалия находится на упругопластическом изгибе: R=364 D, максимальное растяжение на 0.8 час. |  | (c)
30356.112 | 0 | 0 | -11.375 | -11.375 | -2052 | -1964 | -1935 | 179 | 0 | 2762 | Смещение кромок | GWAN |  | 06:09 | 06:23 | 06:28 | 0 | 234 | 22 | EXT | Смещение кромок Наружу Величина смещения - 3.4 мм. Аномалия находится на упругопластическом изгибе: R=364 D, максимальное растяжение на 0.8 час. |  | (c)
30368.155 | 0.668 | 0.636 | -10.472 | -10.504 | 2083 | 2088 | 2100 | 113 | 636 | 2763 |  | CORR | AXGR | 08:01 | 08:02 | 08:04 | 213 | 35 | 10 | EXT | Аномалия находится на отводе. | 0.91 | (c)
30478.85 | 11.038 | 10.987 | -0.052 | -0.103 | -1298 | -867 | -888 | 478 | 11 | 2772 |  | ARTD | GENE | 03:16 | 04:25 | 04:22 | 92 | 819 |  | EXT | Эквивалент потери металла 12%. |  | (c)
30481.109 | 0 | 0 | -2.937 | -2.937 | -889 | -559 | -603 | 317 | 0 | 2773б | Смещение кромок | GWAN |  | 07:29 | 08:22 | 08:15 | 0 | 573 | 15 | EXT | Смещение кромок Вовнутрь Аномалия находится на отводе. Величина смещения - 2.3 мм. |  | (c)
30481.109 | 0 | 0 | -2.937 | -2.937 | -216 | 17 | 27 | 0 | 0 | 2773б | Смещение кромок | GWAN |  | 09:18 | 09:55 | 09:57 | 0 | 484 | 19 | EXT | Смещение кромок Наружу Аномалия находится на отводе. Величина смещения - 3 мм. |  | (c)
30484.046 | 0 | 0 | -8.736 | -8.736 | 549 | 1057 | 1163 | 549 | 0 | 2774а | Смещение кромок | GWAN |  | 04:05 | 05:27 | 05:45 | 0 | 1229 | 21 | EXT | Смещение кромок Вовнутрь Аномалия находится на отводе. Величина смещения - 3.4 мм. |  | (c)
30540.479 | 2.907 | 2.493 | -8.548 | -8.962 | -601 | -496 | -481 | 361 | 2493 | 2779 |  | CORR | GENE | 03:44 | 04:01 | 04:03 | 849 | 240 | 10 | EXT |  | 0.95 | (c)
30541.541 | 3.969 | 3.897 | -7.486 | -7.558 | -621 | -609 | -596 | 572 | 3897 | 2779 |  | CORR | GENE | 03:40 | 03:42 | 03:44 | 562 | 49 | 10 | EXT |  | 0.94 | (c)
30583.477 | 0 | 0 | -11 | -11 | -2149 | -2020 | -1972 | 82 | 0 | 2783 | Смещение кромок | GWAN |  | 06:57 | 07:18 | 07:26 | 0 | 353 | 16 | EXT | Смещение кромок Наружу Аномалия находится на отводе. Величина смещения - 2.6 мм. |  | (c)
30617.536 | 11.684 | 11.673 | -0.016 | -0.027 | 2172 | -2161 | -2122 | 1955 | 9 | 2785 |  | CORR | CIGR | 04:41 | 05:01 | 05:08 | 18 | 334 | 14 | EXT |  | 0.89 | (c)
30625.475 | 7.923 | 7.757 | -3.777 | -3.943 | 176 | 572 | 723 | 176 | 3712 | 2786 |  | CORR | GENE | 04:27 | 05:31 | 05:55 | 231 | 1094 | 10 | EXT |  | 0.91 | (c)
30626.586 | 9.034 | 8.622 | -2.666 | -3.078 | 195 | 266 | 692 | 195 | 2641 | 2786 |  | CORR | GENE | 04:30 | 04:41 | 05:50 | 437 | 994 | 11 | EXT |  | 0.94 | (c)
30627.173 | 9.621 | 9.395 | -2.079 | -2.305 | 151 | 442 | 732 | 151 | 2047 | 2786 |  | CORR | GENE | 04:23 | 05:10 | 05:57 | 258 | 1162 | 11 | EXT |  | 0.92 | (c)
30627.36 | 9.808 | 9.695 | -1.892 | -2.005 | 487 | 545 | 839 | 487 | 1875 | 2786 |  | CORR | GENE | 05:17 | 05:26 | 06:14 | 130 | 704 | 10 | EXT |  | 0.9 | (c)
30627.993 | 10.441 | 10.295 | -1.259 | -1.405 | 346 | 415 | 802 | 346 | 1006 | 2786 |  | CORR | GENE | 04:54 | 05:05 | 06:08 | 399 | 911 | 10 | EXT |  | 0.93 | (c)
30630.069 | 0.817 | 0.759 | -10.883 | -10.941 | 2143 | 2228 | -2199 | 2080 | 759 | 2787 |  | CORR | GENE | 04:57 | 05:10 | 05:16 | 67 | 238 | 10 | EXT |  | 0.89 | (c)
30657.02 | 5.258 | 5.16 | -6.167 | -6.265 | -694 | -637 | -629 | 564 | 5160 | 2789 |  | DENT | GENE | 11:44 | 11:53 | 11:55 | 166 | 130 | 0.4 | N/A | Глубина вмятины: 6 мм (0,4%). Линейка: 17 см в (516 см; 11:53 ч:мин) |  | (c)
30660.457 | 8.695 | 8.68 | -2.73 | -2.745 | 402 | 534 | 511 | 402 | 2725 | 2789 |  | GOUG | CIGR | 02:41 | 03:02 | 02:59 | 20 | 217 | 12 | EXT | Задир. |  | (c)
30660.53 | 8.768 | 8.756 | -2.657 | -2.669 | 160 | 245 | 237 | 160 | 2648 | 2789 |  | GOUG | CIGR | 02:02 | 02:16 | 02:14 | 21 | 154 | 11 | EXT | Задир. |  | (c)
30660.73 | 8.968 | 8.934 | -2.457 | -2.491 | 451 | 549 | 640 | 451 | 2443 | 2789 |  | GOUG | GENE | 02:49 | 03:05 | 03:19 | 48 | 378 | 17 | EXT | Зона задиров. |  | (c)
30686.077 | 0 | -0.009 | -11.945 | -11.954 | -1771 | -1722 | -1626 | 1481 |  | 2791б | Нарушение формы кольцевого шва | GWAN |  | 06:12 | 06:19 | 06:35 | 0 | 290 |  | INT | Нарушение формы кольцевого шва Аномалия находится на упругопластическом изгибе: R=546 D, максимальное растяжение на 6.3 час. |  | (c)
30742.927 | 0.005 | 0.002 | -11.105 | -11.108 | 193 | 295 | 280 | 193 | 2 | 2797 |  | CORR | CIGR | 01:28 | 01:45 | 01:42 | 16 | 175 | 16 | EXT | Аномалия находится на упругопластическом изгибе: R=462 D, максимальное растяжение на 11.6 час. | 0.88 | (c)
30765.492 | 0 | -0.033 | -11.18 | -11.213 | 53 | 177 | 229 | 53 |  | 2799 | Вышлифовка на шве | GWAN | GENE | 02:43 | 03:03 | 03:11 | 76 | 352 | 9 | EXT | Вышлифовка на шве |  | (c)
30765.492 | 0 | -0.035 | -11.18 | -11.215 | 1918 | 2138 | 2178 | 0 |  | 2799 | Вышлифовка на шве | GWAN | GENE | 07:44 | 08:19 | 08:26 | 81 | 520 | 15 | EXT | Вышлифовка на шве |  | (c)
30765.492 | 0 | -0.035 | -11.18 | -11.215 | -1586 | -1061 | -1149 | 645 |  | 2799 | Вышлифовка на шве | GWAN | GENE | 10:18 | 11:43 | 11:29 | 77 | 874 | 14 | EXT | Вышлифовка на шве |  | (c)
30783.538 | 6.866 | 6.848 | -2.984 | -3.002 | 1205 | 1358 | 1308 | 819 | 2967 | 2800 |  | CORR | CIGR | 04:21 | 04:46 | 04:38 | 35 | 207 | 13 | EXT |  | 0.89 | (c)
30821.641 | 1.189 | 1.089 | -9.836 | -9.936 | -1110 | -1043 | -1038 | 965 | 1089 | 2804 |  | CORR | GENE | 06:30 | 06:41 | 06:41 | 139 | 145 | 13 | EXT |  | 0.9 | (c)
30843.877 | 1.43 | 0.878 | -10.19 | -10.742 | -66 | -48 | -28 | 0 | 878 | 2806 |  | LWAN | GENE | 02:56 | 02:59 | 03:02 | 649 | 76 |  | INT | Эквивалент потери металла 11%. |  | (c)
30865.665 | 11.598 | 11.571 | -0.097 | -0.124 | -272 | -171 | -156 | 40 | 77 | 2807 |  | CORR | CIGR | 02:19 | 02:35 | 02:38 | 47 | 232 | 15 | EXT |  | 0.89 | (c)
30888.234 | 0.107 | 0.088 | -10.648 | -10.667 | -236 | -165 | -81 | 0 | 88 | 2810 |  | CORR | GENE | 07:18 | 07:30 | 07:43 | 48 | 310 | 12 | EXT |  | 0.89 | (c)
30888.237 | 0.11 | 0.089 | -10.645 | -10.666 | -1135 | -593 | -757 | 379 | 89 | 2810 |  | CORR | GENE | 04:53 | 06:21 | 05:54 | 76 | 756 | 11 | EXT |  | 0.89 | (c)
30910.267 | 0 | -0.023 | -11.195 | -11.218 | 1218 | -120 | -1497 | 248 |  | 2812 | Нарушение формы кольцевого шва | GWAN |  | 10:40 | 07:03 | 15:21 | 0 | 3491 |  | EXT | Нарушение формы кольцевого шва |  | (c)
30910.267 | 0 | -0.032 | -11.195 | -11.227 | 168 | 605 | 655 | 168 |  | 2812 | Нарушение формы кольцевого шва | GWAN |  | 07:50 | 09:00 | 09:09 | 0 | 974 |  | EXT | Нарушение формы кольцевого шва |  | (c)
30921.462 | 0 | -0.014 | -11.46 | -11.474 | -224 | 5 | 911 | 0 |  | 2813 | Нарушение формы кольцевого шва | GWAN |  | 00:29 | 01:06 | 03:32 | 0 | 2271 |  | EXT | Нарушение формы кольцевого шва |  | (c)
30921.462 | 0 | -0.012 | -11.46 | -11.472 | -1808 | -1144 | -1018 | 228 |  | 2813 | Нарушение формы кольцевого шва | GWAN |  | 08:14 | 10:01 | 10:21 | 0 | 1580 |  | EXT | Нарушение формы кольцевого шва |  | (c)
30948.755 | 4.308 | 4.29 | -7.007 | -7.025 | -1016 | -916 | -923 | 830 | 4290 | 2815 |  | CORR | CIGR | 06:08 | 06:24 | 06:23 | 36 | 186 | 13 | EXT |  | 0.89 | (c)
30955.762 | 0 | -0.021 | -11.725 | -11.746 | -437 | 1443 | 814 | 0 |  | 2816 | Нарушение формы кольцевого шва | GWAN |  | 09:54 | 02:57 | 13:16 | 0 | 2502 |  | EXT | Нарушение формы кольцевого шва |  | (c)
30955.762 | 0 | -0.017 | -11.725 | -11.742 | -1709 | -1479 | -1083 | 456 |  | 2816 | Нарушение формы кольцевого шва | GWAN |  | 06:28 | 07:06 | 08:10 | 0 | 1253 |  | EXT | Нарушение формы кольцевого шва |  | (c)
31078.142 | 8.415 | 8.404 | -3.015 | -3.026 | -380 | -322 | -320 | 260 | 2997 | 2826 |  | CORR | CIGR | 08:14 | 08:23 | 08:24 | 29 | 120 | 11 | EXT | Аномалия находится на отводе. | 0.89 | (c)
31126.997 | 0 | -0.026 | -11.695 | -11.721 | 552 | 1115 | 1241 | 552 |  | 2831 | Нарушение формы кольцевого шва | GWAN |  | 01:47 | 03:18 | 03:39 | 0 | 1379 |  | EXT | Нарушение формы кольцевого шва Аномалия находится на упругопластическом изгибе: R=716 D, максимальное растяжение на 6 час. |  | (c)
31126.997 | 0 | 0 | -11.695 | -11.695 | -1775 | -1177 | -1262 | 750 | 0 | 2831 | Смещение кромок | GWAN |  | 07:32 | 09:08 | 08:55 | 0 | 1025 | 17 | EXT | Смещение кромок Наружу Величина смещения - 2.7 мм. Аномалия находится на упругопластическом изгибе: R=716 D, максимальное растяжение на 6 час. |  | (c)
31142.484 | 3.792 | 3.789 | -7.533 | -7.536 | -51 | 49 | 25 | 0 | 3789 | 2832 |  | CORR | CIGR | 09:27 | 09:44 | 09:40 | 24 | 152 | 13 | EXT | Аномалия находится на упругопластическом изгибе: R=541 D, максимальное растяжение на 6.6 час. | 0.89 | (c)
31178.087 | 5.29 | 5.27 | -4.78 | -4.8 | 2125 | 2187 | 2184 | 0 | 4770 | 2835 |  | CORR | CIGR | 03:45 | 03:56 | 03:55 | 30 | 118 | 12 | EXT |  | 0.89 | (c)
31205.952 | 0 | -0.038 | -11.215 | -11.253 | 2016 | -209 | -1192 | 61 |  | 2838 | Нарушение формы кольцевого шва | GWAN |  | 09:44 | 03:45 | 13:06 | 0 | 2506 |  | EXT | Нарушение формы кольцевого шва |  | (c)
31205.952 | 0 | -0.02 | -11.215 | -11.235 | 101 | 266 | 378 | 101 |  | 2838 | Нарушение формы кольцевого шва | GWAN |  | 04:35 | 05:01 | 05:19 | 0 | 553 |  | EXT | Нарушение формы кольцевого шва |  | (c)
31205.952 | 0 | -0.029 | -11.215 | -11.244 | 722 | 1307 | 1347 | 722 |  | 2838 | Нарушение формы кольцевого шва | GWAN |  | 06:15 | 07:49 | 07:56 | 0 | 1251 |  | EXT | Нарушение формы кольцевого шва |  | (c)
31217.167 | 0 | -0.056 | -11.305 | -11.361 | -1465 | -1282 | -1233 | 766 |  | 2839 | Вышлифовка на шве | GWAN | GENE | 09:43 | 10:13 | 10:20 | 80 | 463 | 9 | EXT | Вышлифовка на шве |  | (c)
31219.104 | 1.937 | 1.894 | -9.368 | -9.411 | 900 | 973 | 1037 | 900 | 1894 | 2839 |  | CORR | GENE | 04:05 | 04:17 | 04:27 | 61 | 274 | 12 | EXT |  | 0.89 | (c)
31219.124 | 1.957 | 1.904 | -9.348 | -9.401 | 843 | 860 | 857 | 843 | 1904 | 2839 |  | CORR | AXGR | 03:56 | 03:58 | 03:58 | 299 | 28 | 10 | EXT |  | 0.92 | (c)
31222.63 | 5.463 | 5.28 | -5.842 | -6.025 | 960 | 964 | 982 | 960 | 5280 | 2839 |  | CORR | AXGR | 04:15 | 04:15 | 04:18 | 367 | 44 | 11 | EXT |  | 0.93 | (c)
31228.472 | 0 | -0.02 | -11.53 | -11.55 | 418 | 1232 | 1203 | 242 |  | 2840 | Нарушение формы кольцевого шва | GWAN |  | 01:48 | 03:59 | 03:55 | 0 | 1570 |  | EXT | Нарушение формы кольцевого шва |  | (c)
31228.472 | 0 | -0.028 | -11.53 | -11.558 | -1999 | -1123 | -1200 | 231 |  | 2840 | Нарушение формы кольцевого шва | GWAN |  | 07:18 | 09:39 | 09:27 | 0 | 1599 |  | EXT | Нарушение формы кольцевого шва |  | (c)
31240.002 | 0 | -0.036 | -11.425 | -11.461 | 1734 | 160 | -550 | 0 |  | 2841 | Нарушение формы кольцевого шва | GWAN |  | 06:56 | 02:42 | 12:47 | 0 | 4355 |  | EXT | Нарушение формы кольцевого шва |  | (c)
31297.002 | 0 | -0.019 | -11.585 | -11.604 | 564 | 1517 | 1341 | 112 |  | 2846 | Нарушение формы кольцевого шва | GWAN |  | 00:57 | 03:31 | 03:03 | 0 | 1554 |  | EXT | Нарушение формы кольцевого шва |  | (c)
31297.002 | 0 | -0.02 | -11.585 | -11.605 | -1976 | -1675 | -773 | 0 |  | 2846 | Нарушение формы кольцевого шва | GWAN |  | 06:07 | 06:56 | 09:21 | 0 | 2407 |  | EXT | Нарушение формы кольцевого шва |  | (c)
31304.3 | 7.298 | 7.274 | -4.287 | -4.311 | 2014 | 2146 | 2119 | 8 | 4231 | 2846 |  | CORR | GENE | 04:51 | 05:12 | 05:08 | 80 | 208 | 11 | EXT |  | 0.89 | (c)
31380.548 | 4.241 | 4.2 | -6.874 | -6.915 | -247 | -71 | -88 | 0 | 4200 | 2853 |  | CORR | GENE | 08:21 | 08:49 | 08:46 | 60 | 319 | 10 | EXT | Аномалия находится на отводе. | 0.89 | (c)
31445.141 | 1.389 | 1.355 | -10.021 | -10.055 | -703 | -568 | -607 | 511 | 1355 | 2859 |  | CORR | GENE | 07:33 | 07:54 | 07:48 | 64 | 192 | 10 | EXT | Аномалия находится на упругопластическом изгибе: R=420 D, максимальное растяжение на 6.8 час. | 0.89 | (c)
31446.928 | 3.176 | 3.163 | -8.234 | -8.247 | -900 | -473 | -656 | 413 | 3163 | 2859 |  | CORR | GENE | 07:01 | 08:10 | 07:40 | 92 | 487 | 14 | EXT | Аномалия находится на упругопластическом изгибе: R=427 D, максимальное растяжение на 6.7 час. | 0.89 | (c)
31447.419 | 3.667 | 3.608 | -7.743 | -7.802 | -973 | -739 | -698 | 424 | 3608 | 2859 |  | CORR | GENE | 06:49 | 07:27 | 07:33 | 93 | 549 | 10 | EXT | Аномалия находится на упругопластическом изгибе: R=427 D, максимальное растяжение на 6.7 час. | 0.91 | (c)
31448.099 | 4.347 | 4.329 | -7.063 | -7.081 | -857 | -769 | -695 | 534 | 4329 | 2859 |  | CORR | CIGR | 07:08 | 07:22 | 07:34 | 39 | 323 | 10 | EXT | Аномалия находится на упругопластическом изгибе: R=426 D, максимальное растяжение на 6.7 час. | 0.9 | (c)
31448.746 | 4.994 | 4.944 | -6.416 | -6.466 | -2066 | -1985 | -1872 | 165 | 4944 | 2859 |  | CORR | GENE | 03:53 | 04:06 | 04:24 | 62 | 388 | 10 | EXT | Аномалия находится на упругопластическом изгибе: R=420 D, максимальное растяжение на 6.7 час. | 0.89 | (c)
31448.88 | 5.128 | 5.031 | -6.282 | -6.379 | 897 | 965 | 960 | 897 | 5031 | 2859 |  | DENT | GENE | 11:51 | 00:02 | 12:01 | 156 | 125 | 0.5 | N/A | Глубина вмятины: 7 мм (0,5%). Линейка: 16 см в (503 см; 00:02 ч:мин) Аномалия находится вблизи дефекта потери металла. Аномалия находится на упругопластическом изгибе. |  | (c)
31448.902 | 5.15 | 5.131 | -6.26 | -6.279 | 903 | 993 | 979 | 903 | 5131 | 2859 |  | GOUG | CIGR | 11:52 | 00:06 | 12:04 | 47 | 152 | 7 | EXT | Задир. Аномалия находится на упругопластическом изгибе: R=415 D, максимальное растяжение на 6.7 час. |  | (c)
31450.74 | 6.988 | 6.921 | -4.422 | -4.489 | -1606 | -1474 | -1351 | 625 | 4401 | 2859 |  | CORR | GENE | 05:07 | 05:28 | 05:48 | 88 | 509 | 10 | EXT | Аномалия находится на упругопластическом изгибе: R=375 D, максимальное растяжение на 7 час. | 0.89 | (c)
31464.959 | 9.797 | 9.766 | -1.643 | -1.674 | 1945 | 2094 | 2047 | 81 | 1640 | 2860 |  | CORR | CIGR | 04:33 | 04:57 | 04:49 | 34 | 204 | 12 | EXT |  | 0.89 | (c)
31475.141 | 8.539 | 8.5 | -2.986 | -3.025 | 1584 | 2015 | 1832 | 150 | 2916 | 2861 |  | CORR | GENE | 04:04 | 05:13 | 04:44 | 109 | 496 | 11 | EXT | Аномалия находится на упругопластическом изгибе: R=604 D, максимальное растяжение на 7.8 час. | 0.89 | (c)
31487.509 | 9.382 | 9.363 | -2.168 | -2.187 | 1960 | 2154 | 2096 | 0 | 2151 | 2862 |  | CORR | CIGR | 05:44 | 06:15 | 06:06 | 36 | 271 | 12 | EXT | Аномалия находится на упругопластическом изгибе: R=574 D, максимальное растяжение на 9.5 час. | 0.89 | (c)
31517.685 | 4.858 | 4.836 | -6.277 | -6.299 | 1607 | 1812 | 1820 | 198 | 4836 | 2865 |  | CORR | GENE | 07:03 | 07:36 | 07:37 | 87 | 426 | 10 | EXT | Аномалия находится на отводе. | 0.89 | (c)
31519.418 | 6.591 | 6.494 | -4.544 | -4.641 | 719 | 936 | 1080 | 719 | 4501 | 2865 |  | CORR | GENE | 04:40 | 05:14 | 05:38 | 140 | 721 | 10 | EXT | Аномалия находится на отводе. | 0.9 | (c)
31521.719 | 8.892 | 8.892 | -2.243 | -2.243 | 1264 | 1549 | 1479 | 537 | 2144 | 2865 |  | CORR | GENE | 06:07 | 06:54 | 06:42 | 99 | 429 | 10 | EXT | Аномалия находится на отводе. | 0.89 | (c)
31538.639 | 3.387 | 3.383 | -7.018 | -7.022 | -512 | -427 | -438 | 364 | 3383 | 2867 |  | CORR | CIGR | 08:00 | 08:14 | 08:12 | 30 | 148 | 15 | EXT | Аномалия находится на отводе. | 0.89 | (c)
31543.164 | 7.912 | 7.089 | -2.493 | -3.316 | -2100 | -2086 | -2057 | 130 | 2009 | 2867 |  | CORR | GENE | 03:44 | 03:46 | 03:51 | 1307 | 87 | 11 | EXT | Аномалия находится на отводе. | 0.97 | (c)
31546.034 | 0.377 | 0.365 | -7.218 | -7.23 | -778 | -728 | -694 | 610 | 365 | 2868 |  | CORR | CIGR | 08:01 | 08:09 | 08:14 | 24 | 168 | 11 | EXT |  | 0.88 | (c)
31549.546 | 3.889 | 3.889 | -3.706 | -3.706 | -964 | -893 | -907 | 849 | 3683 | 2868 |  | CORR | CIGR | 07:31 | 07:42 | 07:40 | 23 | 115 | 12 | EXT |  | 0.88 | (c)
31552.652 | 6.995 | 6.995 | -0.6 | -0.6 | -756 | -656 | -669 | 582 | 574 | 2868 |  | CORR | CIGR | 08:04 | 08:20 | 08:18 | 26 | 174 | 11 | EXT |  | 0.89 | (c)
31553.186 | 7.529 | 7.446 | -0.066 | -0.149 | -1223 | -837 | -1010 | 797 | 17 | 2868 |  | CORR | GENE | 06:49 | 07:51 | 07:23 | 132 | 426 | 10 | EXT |  | 0.89 | (c)
31554.105 | 0.853 | 0.713 | -1.707 | -1.847 | -2117 | -2020 | -1948 | 113 | 713 | 2869 |  | CORR | GENE | 04:24 | 04:40 | 04:52 | 326 | 339 | 10 | EXT |  | 0.92 | (c)
31565.685 | 9.873 | 9.832 | -1.642 | -1.683 | 1516 | 1840 | 1717 | 312 | 1604 | 2870 |  | CORR | GENE | 06:10 | 07:02 | 06:43 | 79 | 402 | 10 | EXT | Аномалия находится на упругопластическом изгибе: R=680 D, максимальное растяжение на 0.8 час. | 0.89 | (c)
31574.176 | 6.849 | 6.588 | -4.706 | -4.967 | 1936 | 1951 | 1989 | 189 | 4391 | 2871 |  | CORR | GENE | 04:54 | 04:56 | 05:02 | 576 | 105 | 10 | EXT | Аномалия находится на упругопластическом изгибе: R=504 D, максимальное растяжение на 0.8 час. | 0.94 | (c)
31576.931 | 9.604 | 8.995 | -1.951 | -2.56 | 2068 | 2178 | 2145 | 9 | 1668 | 2871 |  | CORR | GENE | 05:15 | 05:33 | 05:27 | 892 | 153 | 11 | EXT | Аномалия находится на упругопластическом изгибе: R=455 D, максимальное растяжение на 1.2 час. | 0.96 | (c)
31593.176 | 2.674 | 2.646 | -8.536 | -8.564 | 481 | 647 | 656 | 481 | 2646 | 2873а |  | CSCC | CIGR | 03:44 | 04:10 | 04:12 | 40 | 349 | 35 | EXT | Аномалия находится на отводе. | 1 | (b)
31593.346 | 2.844 | 2.811 | -8.366 | -8.399 | -2208 | -2060 | -2085 | 23 | 2811 | 2873а |  | CSCC | GENE | 08:30 | 08:54 | 08:50 | 49 | 246 | 28 | EXT | Аномалия находится на отводе. Аномалия находится в зоне сварного шва. | 1 | (b)
31594.334 | 3.832 | 3.715 | -7.378 | -7.495 | 402 | 719 | 608 | 402 | 3715 | 2873а |  | ARTD | GENE | 03:31 | 04:22 | 04:04 | 462 | 412 |  | EXT | Аномалия находится на отводе. Наплавка. |  | (c)
31595.476 | 4.974 | 3.732 | -6.236 | -7.478 | 1668 | 1840 | 1931 | 37 | 3732 | 2873а |  | ARTD | GENE | 06:55 | 07:23 | 07:38 | 1909 | 526 |  | EXT | Аномалия находится на отводе. Наплавка/вышлифовка 10%. |  | (c)
31595.882 | 5.38 | 5.36 | -5.83 | -5.85 | 568 | 710 | 742 | 568 | 5360 | 2873а |  | CSCC | CIGR | 03:58 | 04:21 | 04:26 | 37 | 348 | 30 | EXT | Аномалия находится на отводе. | 1 | (b)
31597.075 | 6.573 | 6.561 | -4.637 | -4.649 | 967 | 1166 | 1237 | 724 | 4601 | 2873а |  | CSCC | GENE | 05:02 | 05:34 | 05:46 | 48 | 539 | 29 | EXT | Аномалия находится на отводе. | 1 | (b)
31598.917 | 8.415 | 8.4 | -2.795 | -2.81 | 365 | 377 | 378 | 365 | 2783 | 2873а |  | CORR | PITT | 03:25 | 03:27 | 03:27 | 27 | 26 | 19 | EXT | Аномалия находится на отводе. | 0.89 | (c)
31601.662 | 11.16 | 11.095 | -0.05 | -0.115 | 340 | 592 | 516 | 340 | 32 | 2873а |  | CORR | GENE | 03:21 | 04:02 | 03:49 | 83 | 353 | 10 | EXT | Аномалия находится на отводе. | 0.89 | (c)
31601.712 | 0 | -0.014 | -11.81 | -11.824 | 1961 | 2118 | -2195 | 1890 |  | 2873б | Нарушение формы кольцевого шва | GWAN |  | 00:23 | 00:48 | 01:12 | 0 | 610 |  | EXT | Нарушение формы кольцевого шва Аномалия находится на отводе. |  | (c)
31601.712 | 0 | 0 | -11.81 | -11.81 | 242 | 379 | 598 | 242 | 0 | 2873б | Смещение кромок | GWAN |  | 07:45 | 08:07 | 08:42 | 0 | 711 | 24 | EXT | Смещение кромок Наружу Аномалия находится на отводе. Величина смещения - 3.8 мм. |  | (c)
31635.437 | 0 | -0.023 | -11.645 | -11.668 | 1068 | 1813 | 1691 | 0 |  | 2877 | Нарушение формы кольцевого шва | GWAN |  | 01:34 | 03:34 | 03:15 | 0 | 1246 |  | EXT | Нарушение формы кольцевого шва |  | (c)
31635.437 | 0 | -0.012 | -11.645 | -11.657 | -2053 | -1965 | -1608 | 177 |  | 2877 | Нарушение формы кольцевого шва | GWAN |  | 05:10 | 05:25 | 06:22 | 0 | 890 |  | EXT | Нарушение формы кольцевого шва |  | (c)
31635.437 | 0 | 0 | -11.645 | -11.645 | -1134 | -44 | -328 | 0 | 0 | 2877 | Смещение кромок | GWAN |  | 07:39 | 10:35 | 09:49 | 0 | 1610 | 19 | EXT | Смещение кромок Наружу Величина смещения - 3 мм. |  | (c)
31681.149 | 0.052 | 0.036 | -11.418 | -11.434 | -1568 | -1279 | -1298 | 662 | 36 | 2881 |  | CORR | GENE | 06:25 | 07:11 | 07:08 | 86 | 540 | 12 | EXT |  | 0.89 | (c)
31682.819 | 1.722 | 1.701 | -9.748 | -9.769 | -2209 | -2016 | -2048 | 21 | 1701 | 2881 |  | CORR | GENE | 04:41 | 05:12 | 05:07 | 133 | 322 | 12 | EXT |  | 0.9 | (c)
31683.254 | 2.157 | 2.127 | -9.313 | -9.343 | -2155 | -1883 | -1971 | 76 | 2127 | 2881 |  | CORR | GENE | 04:50 | 05:34 | 05:20 | 92 | 367 | 11 | EXT |  | 0.89 | (c)
31683.432 | 2.335 | 2.324 | -9.135 | -9.146 | -2131 | -1955 | -1986 | 99 | 2324 | 2881 |  | CORR | GENE | 04:54 | 05:22 | 05:17 | 49 | 291 | 12 | EXT |  | 0.89 | (c)
31683.667 | 2.57 | 2.539 | -8.9 | -8.931 | -2005 | -1781 | -1858 | 225 | 2539 | 2881 |  | CORR | GENE | 05:14 | 05:50 | 05:38 | 58 | 294 | 10 | EXT |  | 0.89 | (c)
31683.961 | 2.864 | 2.82 | -8.606 | -8.65 | -2158 | -1954 | -2020 | 72 | 2820 | 2881 |  | CORR | GENE | 04:49 | 05:22 | 05:12 | 59 | 276 | 11 | EXT |  | 0.89 | (c)
31684.129 | 3.032 | 2.987 | -8.438 | -8.483 | -2189 | -2038 | -1969 | 41 | 2987 | 2881 |  | CORR | GENE | 04:44 | 05:09 | 05:20 | 59 | 441 | 15 | EXT |  | 0.89 | (c)
31685.03 | 3.933 | 3.915 | -7.537 | -7.555 | -2211 | -2141 | -2138 | 19 | 3915 | 2881 |  | CORR | CIGR | 04:41 | 04:52 | 04:53 | 26 | 147 | 11 | EXT |  | 0.89 | (c)
31685.243 | 4.146 | 4.13 | -7.324 | -7.34 | -2186 | -2091 | -2087 | 44 | 4130 | 2881 |  | CORR | GENE | 04:45 | 05:00 | 05:01 | 61 | 198 | 10 | EXT |  | 0.89 | (c)
31685.452 | 4.355 | 4.318 | -7.115 | -7.152 | -2111 | -2046 | -1968 | 120 | 4318 | 2881 |  | CORR | GENE | 04:57 | 05:07 | 05:20 | 89 | 286 | 11 | EXT |  | 0.89 | (c)
31685.918 | 4.821 | 4.779 | -6.649 | -6.691 | -2199 | -2073 | -2011 | 31 | 4779 | 2881 |  | CORR | GENE | 04:43 | 05:03 | 05:13 | 74 | 376 | 12 | EXT |  | 0.89 | (c)
31686.184 | 5.087 | 5.066 | -6.383 | -6.404 | -1380 | -1199 | -1233 | 850 | 5066 | 2881 |  | CORR | CIGR | 06:55 | 07:24 | 07:19 | 44 | 295 | 10 | EXT |  | 0.89 | (c)
31686.36 | 5.263 | 5.24 | -6.207 | -6.23 | 2151 | -2173 | -2172 | 0 | 5240 | 2881 |  | CORR | GENE | 04:25 | 04:47 | 04:47 | 54 | 276 | 11 | EXT |  | 0.89 | (c)
31688.079 | 6.982 | 6.959 | -4.488 | -4.511 | -2228 | -2143 | -1962 | 2 | 4430 | 2881 |  | CORR | GENE | 04:38 | 04:52 | 05:21 | 81 | 533 | 12 | EXT |  | 0.89 | (c)
31688.521 | 7.424 | 7.38 | -4.046 | -4.09 | -2180 | -2071 | -2023 | 50 | 4031 | 2881 |  | CORR | GENE | 04:46 | 05:03 | 05:11 | 59 | 314 | 10 | EXT |  | 0.89 | (c)
31692.516 | 11.419 | 11.271 | -0.051 | -0.199 | 2074 | -2210 | -1837 | 0 | 39 | 2881 |  | CORR | GENE | 04:12 | 04:41 | 05:41 | 160 | 1101 | 13 | EXT |  | 0.9 | (c)
31693.624 | 1.057 | 1.026 | -10.146 | -10.177 | 1361 | 1713 | 1596 | 399 | 1026 | 2882а |  | CORR | GENE | 06:02 | 06:59 | 06:40 | 52 | 471 | 11 | EXT | Аномалия находится на отводе. | 0.89 | (c)
31696.276 | 3.709 | 3.698 | -7.494 | -7.505 | 1254 | 1359 | 1323 | 839 | 3698 | 2882а |  | CORR | CIGR | 05:45 | 06:02 | 05:56 | 31 | 137 | 11 | EXT | Аномалия находится на отводе. | 0.89 | (c)
31696.397 | 3.83 | 3.816 | -7.373 | -7.387 | 1813 | 1979 | 1929 | 186 | 3816 | 2882а |  | CORR | CIGR | 07:15 | 07:42 | 07:33 | 37 | 231 | 10 | EXT | Аномалия находится на отводе. | 0.89 | (c)
31696.795 | 4.228 | 4.172 | -6.975 | -7.031 | 872 | 973 | 1012 | 872 | 4172 | 2882а |  | CORR | GENE | 04:43 | 04:59 | 05:06 | 63 | 280 | 11 | EXT | Аномалия находится на отводе. | 0.89 | (c)
31698.605 | 6.038 | 5.993 | -5.165 | -5.21 | 1139 | 1262 | 1308 | 753 | 5124 | 2882а |  | CORR | GENE | 05:26 | 05:46 | 05:53 | 86 | 338 | 11 | EXT | Аномалия находится на отводе. | 0.89 | (c)
31700.862 | 8.295 | 8.286 | -2.908 | -2.917 | 1399 | 1461 | 1471 | 688 | 2896 | 2882а |  | CORR | CIGR | 06:08 | 06:18 | 06:20 | 21 | 144 | 10 | EXT | Аномалия находится на отводе. | 0.88 | (c)
31709.904 | 6.134 | 6.102 | -2.812 | -2.844 | 977 | 1089 | 1069 | 977 | 2802 | 2882б |  | CORR | CIGR | 03:49 | 04:07 | 04:04 | 42 | 184 | 10 | EXT |  | 0.89 | (c)
31712.716 | 0 | 0 | -2.946 | -2.946 | 1771 | -2193 | 2167 | 1771 | 0 | 2883а | Смещение кромок | GWAN |  | 00:10 | 01:30 | 01:14 | 0 | 792 | 19 | EXT | Смещение кромок Наружу Величина смещения - 3 мм. |  | (c)
31712.716 | 0 | 0 | -2.946 | -2.946 | -1484 | -1360 | -1260 | 1035 | 0 | 2883а | Смещение кромок | GWAN |  | 03:25 | 03:45 | 04:01 | 0 | 449 | 22 | EXT | Смещение кромок Наружу Величина смещения - 3.5 мм. |  | (c)
31712.716 | 0 | -0.008 | -2.946 | -2.954 | -714 | -645 | -559 | 404 |  | 2883а | Нарушение формы кольцевого шва | GWAN |  | 05:29 | 05:40 | 05:54 | 0 | 310 |  | INT | Нарушение формы кольцевого шва |  | (c)
31712.716 | 0 | -0.009 | -2.946 | -2.955 | 1039 | 1179 | 1267 | 1039 |  | 2883а | Нарушение формы кольцевого шва | GWAN |  | 10:12 | 10:34 | 10:49 | 0 | 458 |  | EXT | Нарушение формы кольцевого шва |  | (c)
31713.018 | 0.302 | 0.285 | -2.644 | -2.661 | -1103 | -870 | -924 | 744 | 285 | 2883а |  | CORR | GENE | 04:26 | 05:04 | 04:55 | 53 | 359 | 14 | EXT |  | 0.89 | (c)
31713.889 | 1.173 | 1.143 | -1.773 | -1.803 | -1084 | -966 | -994 | 903 | 1143 | 2883а |  | CORR | CIGR | 04:29 | 04:48 | 04:44 | 44 | 181 | 14 | EXT |  | 0.89 | (c)
31716.457 | 0.795 | 0.786 | -10.775 | -10.784 | -1793 | -1755 | -1742 | 1691 | 786 | 2884 |  | CORR | CIGR | 08:26 | 08:32 | 08:34 | 19 | 102 | 12 | EXT |  | 0.89 | (c)
31737.989 | 10.757 | 10.751 | -0.383 | -0.389 | -2013 | -2008 | -2006 | 2000 | 377 | 2885 | Заварка технологического отверстия | ARTD | PINH | 09:24 | 09:25 | 09:25 | 12 | 13 |  | EXT | Заварка технологического отверстия |  | (c)
31738.372 | 0 | -0.026 | -8.46 | -8.486 | -738 | -730 | -466 | 194 |  | 2886 | Нарушение формы кольцевого шва | GWAN |  | 00:19 | 00:20 | 01:03 | 0 | 544 |  | EXT | Нарушение формы кольцевого шва |  | (c)
31738.372 | 0 | -0.041 | -8.46 | -8.501 | -25 | 190 | 107 | 0 |  | 2886 | Нарушение формы кольцевого шва | GWAN |  | 02:14 | 02:49 | 02:35 | 0 | 265 |  | EXT | Нарушение формы кольцевого шва |  | (c)
31738.372 | 0 | 0 | -8.46 | -8.46 | 301 | 621 | 567 | 301 | 0 | 2886 | Смещение кромок | GWAN |  | 03:06 | 03:58 | 03:50 | 0 | 534 | 18 | EXT | Смещение кромок Наружу Величина смещения - 2.9 мм. |  | (c)
31738.372 | 0 | 0 | -8.46 | -8.46 | 1181 | 1192 | 1190 | 1033 | 0 | 2886 | Непровар / утяжина | GWAN |  | 05:29 | 05:30 | 05:30 | 0 | 16 | 16 | INT | Непровар / утяжина |  | (c)
31738.372 | 0 | 0 | -8.46 | -8.46 | 1053 | 1289 | 1251 | 782 | 0 | 2886 | Смещение кромок | GWAN |  | 05:08 | 05:46 | 05:40 | 0 | 395 | 24 | EXT | Смещение кромок Наружу Величина смещения - 3.7 мм. |  | (c)
31738.372 | 0 | 0 | -8.46 | -8.46 | 1966 | -1376 | -1699 | 0 | 0 | 2886 | Смещение кромок | GWAN |  | 07:35 | 10:36 | 09:44 | 0 | 1592 | 15 | EXT | Смещение кромок Наружу Величина смещения - 2.3 мм. |  | (c)
31795.157 | 0 | -0.009 | -11.66 | -11.669 | 1733 | -1348 | -1706 | 685 |  | 2893 | Нарушение формы кольцевого шва | GWAN |  | 02:26 | 06:09 | 05:11 | 0 | 2043 |  | EXT | Нарушение формы кольцевого шва Аномалия находится на упругопластическом изгибе: R=556 D, максимальное растяжение на 11.6 час. |  | (c)
31820.66 | 2.623 | 2.61 | -6.467 | -6.48 | 512 | 573 | 579 | 512 | 2610 | 2895а |  | CORR | CIGR | 08:25 | 08:35 | 08:36 | 32 | 134 | 12 | EXT |  | 0.89 | (c)
31889.397 | 0 | -0.023 | -9.12 | -9.143 | -1569 | -1530 | -1242 | 915 |  | 2908 | Вышлифовка на шве | GWAN | CIGR | 10:51 | 10:57 | 11:43 | 56 | 654 | 12 | EXT | Вышлифовка на шве |  | (c)
31985.206 | 5.764 | 5.673 | -5.911 | -6.002 | 136 | 148 | 148 | 136 | 5673 | 2916 |  | CORR | AXGR | 04:16 | 04:18 | 04:18 | 129 | 24 | 13 | EXT |  | 0.9 | (c)
32093.307 | 0 | -0.029 | -11.305 | -11.334 | 2044 | 2198 | -1768 | 1119 |  | 2933 | Нарушение формы кольцевого шва | GWAN |  | 01:39 | 02:03 | 03:23 | 0 | 1297 |  | EXT | Нарушение формы кольцевого шва |  | (c)
32093.307 | 0 | -0.026 | -11.305 | -11.331 | -705 | 11 | 481 | 0 |  | 2933 | Нарушение формы кольцевого шва | GWAN |  | 06:15 | 08:10 | 09:26 | 0 | 2372 |  | EXT | Нарушение формы кольцевого шва |  | (c)
32094.687 | 1.38 | 1.092 | -9.925 | -10.213 | -1247 | -1170 | -1181 | 1116 | 1092 | 2933 |  | CORR | GENE | 04:47 | 04:60 | 04:58 | 375 | 131 | 10 | EXT |  | 0.92 | (c)
32095.951 | 2.644 | 2.432 | -8.661 | -8.873 | 62 | 99 | 108 | 62 | 2432 | 2933 | Дефект проката | MIAN | GENE | 08:19 | 08:25 | 08:26 | 367 | 92 |  | INT | Дефект проката Эквивалент потери металла 10%. |  | (c)
32096.243 | 2.936 | 2.844 | -8.369 | -8.461 | -1125 | -951 | -965 | 805 | 2844 | 2933 |  | CORR | GENE | 05:07 | 05:35 | 05:33 | 172 | 320 | 12 | EXT |  | 0.9 | (c)
32096.818 | 3.511 | 3.337 | -7.794 | -7.968 | -291 | -223 | -235 | 179 | 3337 | 2933 |  | CORR | GENE | 07:22 | 07:33 | 07:31 | 1668 | 112 | 10 | EXT |  | 0.97 | (c)
32097.393 | 4.086 | 3.073 | -7.219 | -8.232 | -1396 | -1361 | -1328 | 1260 | 3073 | 2933 |  | CORR | GENE | 04:23 | 04:29 | 04:34 | 1632 | 136 | 10 | EXT |  | 0.97 | (c)
32098.579 | 5.272 | 4.919 | -6.033 | -6.386 | -1394 | -1295 | -1326 | 1259 | 4919 | 2933 |  | CORR | GENE | 04:24 | 04:40 | 04:35 | 797 | 135 | 10 | EXT |  | 0.95 | (c)
32099.709 | 6.402 | 5.971 | -4.903 | -5.334 | -1462 | -1434 | -1397 | 1332 | 4111 | 2933 |  | CORR | GENE | 04:13 | 04:17 | 04:23 | 1223 | 130 | 11 | EXT |  | 0.97 | (c)
32247.116 | 7.249 | 7.232 | -4.421 | -4.438 | 344 | 431 | 407 | 344 | 4402 | 2954 |  | CORR | CIGR | 09:47 | 10:01 | 09:57 | 36 | 125 | 13 | EXT |  | 0.89 | (c)
32365.542 | 0 | 0 | -11.465 | -11.465 | 1979 | 2061 | 2108 | 1979 | 0 | 2965 | Смещение кромок | GWAN |  | 02:06 | 02:20 | 02:27 | 0 | 258 | 16 | EXT | Смещение кромок Наружу Аномалия находится на отводе. Величина смещения - 2.5 мм. |  | (c)
32365.542 | 0 | -0.009 | -11.465 | -11.474 | -1361 | -1235 | -1014 | 667 |  | 2965 | Нарушение формы кольцевого шва | GWAN |  | 05:07 | 05:28 | 06:03 | 0 | 694 |  | EXT | Нарушение формы кольцевого шва Аномалия находится на отводе. |  | (c)
32365.542 | 0 | 0 | -11.465 | -11.465 | 37 | 303 | 207 | 37 | 0 | 2965 | Смещение кромок | GWAN |  | 08:53 | 09:36 | 09:20 | 0 | 340 | 16 | EXT | Смещение кромок Наружу Аномалия находится на отводе. Величина смещения - 2.5 мм. |  | (c)
32371.955 | 6.413 | 6.24 | -5.052 | -5.225 | -1054 | -995 | -1004 | 955 | 4813 | 2965 |  | CORR | GENE | 05:57 | 06:06 | 06:05 | 412 | 100 | 11 | EXT | Аномалия находится на отводе. | 0.94 | (c)
32372.466 | 6.924 | 6.779 | -4.541 | -4.686 | -1300 | -1094 | -1084 | 868 | 4487 | 2965 |  | CORR | GENE | 05:17 | 05:50 | 05:52 | 199 | 432 | 12 | EXT | Аномалия находится на отводе. | 0.91 | (c)
32372.7 | 7.158 | 6.256 | -4.307 | -5.209 | -858 | -777 | -800 | 742 | 3810 | 2965 |  | CORR | GENE | 06:28 | 06:41 | 06:38 | 1399 | 116 | 12 | EXT | Аномалия находится на отводе. | 0.98 | (c)
32374.137 | 8.595 | 8.286 | -2.87 | -3.179 | -1402 | -1167 | -1111 | 820 | 2834 | 2965 |  | CORR | GENE | 05:01 | 05:39 | 05:47 | 345 | 582 | 10 | EXT | Аномалия находится на отводе. | 0.92 | (c)
32374.884 | 9.342 | 8.993 | -2.123 | -2.472 | -755 | -722 | -703 | 651 | 1704 | 2965 |  | CORR | GENE | 06:45 | 06:50 | 06:53 | 768 | 104 | 11 | EXT | Аномалия находится на отводе. | 0.96 | (c)
32375.009 | 9.467 | 9.091 | -1.998 | -2.374 | -1059 | -927 | -935 | 811 | 1699 | 2965 |  | CORR | GENE | 05:56 | 06:17 | 06:16 | 675 | 248 | 14 | EXT | Аномалия находится на отводе. | 0.98 | (c)
32375.635 | 10.093 | 9.906 | -1.372 | -1.559 | -1063 | -1061 | -936 | 808 | 941 | 2965 |  | CORR | GENE | 05:55 | 05:56 | 06:16 | 618 | 255 | 13 | EXT | Аномалия находится на отводе. | 0.97 | (c)
32388.362 | 0 | 0 | -10.2 | -10.2 | 231 | 335 | 369 | 231 | 0 | 2967 | Смещение кромок | GWAN |  | 02:39 | 02:56 | 03:01 | 0 | 276 | 26 | EXT | Смещение кромок Наружу Величина смещения - 4.1 мм. Аномалия находится на упругопластическом изгибе: R=373 D, максимальное растяжение на 11.2 час. |  | (c)
32388.362 | 0 | 0 | -10.2 | -10.2 | 593 | 679 | 845 | 593 | 0 | 2967 | Смещение кромок | GWAN |  | 03:38 | 03:51 | 04:18 | 0 | 504 | 17 | EXT | Смещение кромок Наружу Величина смещения - 2.7 мм. Аномалия находится на упругопластическом изгибе: R=373 D, максимальное растяжение на 11.2 час. |  | (c)
32388.362 | 0 | 0 | -10.2 | -10.2 | 1322 | 1348 | 1657 | 1322 | 0 | 2967 | Смещение кромок | GWAN |  | 05:35 | 05:40 | 06:29 | 0 | 671 | 18 | EXT | Смещение кромок Наружу Величина смещения - 2.8 мм. Аномалия находится на упругопластическом изгибе: R=373 D, максимальное растяжение на 11.2 час. |  | (c)
32388.426 | 0.064 | 0.018 | -10.136 | -10.182 | 993 | 997 | 1011 | 993 | 18 | 2967 |  | CORR | AXGR | 04:42 | 04:43 | 04:45 | 147 | 36 | 11 | EXT | Аномалия находится на упругопластическом изгибе: R=379 D, максимальное растяжение на 11.2 час. | 0.9 | (c)
32399.757 | 1.195 | 1.143 | -9.185 | -9.237 | 900 | 939 | 933 | 900 | 1143 | 2968 |  | CORR | GENE | 05:38 | 05:45 | 05:43 | 221 | 66 | 11 | EXT | Аномалия находится на отводе. | 0.91 | (c)
32403.774 | 5.212 | 5.189 | -5.168 | -5.191 | 989 | 1055 | 1080 | 989 | 5155 | 2968 |  | CORR | CIGR | 05:52 | 06:03 | 06:07 | 36 | 182 | 10 | EXT | Аномалия находится на отводе. | 0.89 | (c)
32404.637 | 6.075 | 6.057 | -4.305 | -4.323 | 1037 | 1114 | 1102 | 1037 | 4301 | 2968 |  | CORR | CIGR | 06:00 | 06:13 | 06:11 | 22 | 131 | 11 | EXT | Аномалия находится на отводе. | 0.89 | (c)
32408.942 | 0 | 0 | -11.131 | -11.131 | -895 | -513 | -384 | 0 | 0 | 2969а | Смещение кромок | GWAN |  | 04:38 | 05:39 | 06:00 | 0 | 1021 | 18 | EXT | Смещение кромок Вовнутрь Аномалия находится на отводе. Величина смещения - 2.8 мм. |  | (c)
32408.942 | 0 | 0 | -11.131 | -11.131 | 175 | 329 | 333 | 175 | 0 | 2969а | Смещение кромок | GWAN |  | 07:30 | 07:55 | 07:56 | 0 | 317 | 17 | EXT | Смещение кромок Наружу Аномалия находится на отводе. Величина смещения - 2.6 мм. |  | (c)
32409.902 | 0.96 | 0.328 | -10.171 | -10.803 | -1125 | -1083 | -979 | 832 | 328 | 2969а |  | CORR | GENE | 04:01 | 04:07 | 04:24 | 954 | 294 | 11 | EXT |  | 0.97 | (c)
32438.083 | 6.695 | 6.682 | -4.785 | -4.798 | 1687 | 1746 | 1750 | 1687 | 4773 | 2971аа |  | GOUG | CIGR | 08:41 | 08:51 | 08:51 | 25 | 126 | 10 | EXT | Задир. |  | (c)
32454.621 | 0.118 | 0.064 | -11.412 | -11.466 | 1343 | 1442 | 1485 | 1343 | 64 | 2973 |  | CORR | GENE | 05:20 | 05:36 | 05:43 | 88 | 284 | 12 | EXT |  | 0.89 | (c)
32477.748 | 0.06 | 0.049 | -11.58 | -11.591 | 1114 | 1190 | 1195 | 1114 | 49 | 2975 |  | CORR | CIGR | 05:38 | 05:51 | 05:51 | 32 | 161 | 12 | EXT |  | 0.89 | (c)
32513.039 | 0.486 | 0.475 | -10.624 | -10.635 | -991 | -927 | -940 | 888 | 475 | 2978 |  | CORR | CIGR | 04:11 | 04:21 | 04:19 | 24 | 104 | 12 | EXT |  | 0.89 | (c)
32535.143 | 0 | -0.024 | -11.38 | -11.404 | 1190 | 1331 | 1359 | 1190 |  | 2980 | Нарушение формы кольцевого шва | GWAN |  | 05:10 | 05:33 | 05:37 | 0 | 338 |  | EXT | Нарушение формы кольцевого шва Аномалия находится на отводе. |  | (c)
32584.237 | 3.289 | 3.269 | -7.291 | -7.311 | 94 | 432 | 366 | 94 | 3269 | 2984 |  | CORR | GENE | 04:44 | 05:38 | 05:28 | 111 | 544 | 10 | EXT |  | 0.89 | (c)
32625.363 | 0 | 0 | -1.875 | -1.875 | 2051 | -1169 | -1610 | 0 | 0 | 2988 | Смещение кромок | GWAN |  | 03:48 | 07:08 | 05:57 | 0 | 1599 | 15 | EXT | Смещение кромок Толщины: 15,7 / 16,8 мм Вовнутрь Аномалия находится на отводе. Величина смещения - 2.4 мм. |  | (c)
32671.203 | 0 | -0.014 | -11.68 | -11.694 | -558 | -333 | -316 | 74 |  | 2993 | Нарушение формы кольцевого шва | GWAN |  | 01:25 | 02:01 | 02:04 | 0 | 484 |  | EXT | Нарушение формы кольцевого шва Аномалия находится на отводе. |  | (c)
32671.203 | 0 | 0 | -11.68 | -11.68 | 58 | 1022 | 711 | 58 | 0 | 2993 | Смещение кромок | GWAN |  | 03:04 | 05:40 | 04:49 | 0 | 1305 | 18 | EXT | Смещение кромок Наружу Аномалия находится на отводе. Величина смещения - 2.8 мм. |  | (c)
32734.031 | 5.788 | 5.768 | -5.642 | -5.662 | 1080 | 1250 | 1238 | 836 | 5619 | 2998 |  | CORR | CIGR | 05:26 | 05:54 | 05:52 | 43 | 315 | 10 | EXT |  | 0.89 | (c)
32743.316 | 3.643 | 3.542 | -7.342 | -7.443 | 1023 | 1202 | 1155 | 944 | 3542 | 2999 |  | CORR | GENE | 05:22 | 05:50 | 05:43 | 218 | 264 | 10 | EXT | Аномалия находится на отводе. | 0.91 | (c)
32979.173 | 0 | -0.028 | -11.01 | -11.038 | 2127 | -2210 | -2075 | 1815 |  | 3021 | Нарушение формы кольцевого шва | GWAN |  | 01:27 | 01:47 | 02:09 | 0 | 519 |  | EXT | Нарушение формы кольцевого шва Аномалия находится на отводе. |  | (c)
33034.55 | 10.752 | 10.728 | -0.823 | -0.847 | 496 | 560 | 566 | 496 | 807 | 3025 |  | CORR | CIGR | 04:51 | 05:01 | 05:02 | 40 | 140 | 11 | EXT |  | 0.89 | (c)
33035.373 | 0 | -0.024 | -11 | -11.024 | -353 | -107 | -112 | 0 |  | 3026 | Вышлифовка на шве | GWAN | GENE | 09:25 | 10:04 | 10:03 | 74 | 482 | 13 | EXT | Вышлифовка на шве |  | (c)
33045.189 | 9.816 | 9.804 | -1.184 | -1.196 | -1846 | -1753 | -1773 | 385 | 1171 | 3026 |  | CORR | CIGR | 05:24 | 05:39 | 05:35 | 25 | 146 | 10 | EXT | Аномалия находится на упругопластическом изгибе: R=359 D, максимальное растяжение на 6.5 час. | 0.92 | (c)
33078.678 | 0 | -0.041 | -11.945 | -11.986 | 81 | 379 | 422 | 81 |  | 3029б | Вышлифовка на шве | GWAN | GENE | 00:58 | 01:46 | 01:53 | 75 | 682 | 10 | EXT | Вышлифовка на шве |  | (c)
33078.678 | 0 | -0.021 | -11.945 | -11.966 | 947 | 1442 | 1363 | 451 |  | 3029б | Вышлифовка на шве | GWAN | GENE | 03:18 | 04:38 | 04:25 | 59 | 832 | 13 | EXT | Вышлифовка на шве |  | (c)
33102.588 | 0 | 0 | -11.415 | -11.415 | -1104 | -930 | -656 | 208 | 0 | 3032а | Смещение кромок | GWAN |  | 05:40 | 06:08 | 06:52 | 0 | 896 | 16 | EXT | Смещение кромок Наружу Аномалия находится на отводе. Величина смещения - 2.6 мм. |  | (c)
33102.588 | 0 | 0 | -11.415 | -11.415 | -17 | 156 | 385 | 0 | 0 | 3032а | Смещение кромок | GWAN |  | 08:35 | 09:03 | 09:40 | 0 | 804 | 15 | EXT | Смещение кромок Вовнутрь Аномалия находится на отводе. Величина смещения - 2.3 мм. |  | (c)
33143.906 | 7.553 | 7.296 | -4.132 | -4.389 | 1008 | 1198 | 1115 | 1008 | 3486 | 3035 |  | GOUG | GENE | 02:22 | 02:52 | 02:39 | 903 | 214 | 7 | EXT | Зона задиров. |  | (c)
33145.477 | 9.124 | 8.93 | -2.561 | -2.755 | 950 | 1144 | 1089 | 950 | 1910 | 3035 |  | GOUG | GENE | 02:12 | 02:44 | 02:35 | 845 | 280 | 6 | EXT | Зона задиров. |  | (c)
33145.787 | 9.434 | 9.411 | -2.251 | -2.274 | -1501 | -1413 | -1398 | 1294 | 2085 | 3035 |  | CORR | GENE | 07:37 | 07:51 | 07:53 | 189 | 207 | 10 | EXT |  | 0.9 | (c)
33179.518 | 8.69 | 8.661 | -2.65 | -2.679 | 1588 | 1685 | 1687 | 446 | 2616 | 3038 |  | CORR | GENE | 06:38 | 06:54 | 06:54 | 63 | 197 | 11 | EXT |  | 0.89 | (c)
33228.673 | 0 | -0.05 | -11.175 | -11.225 | -588 | -244 | -270 | 0 |  | 3043 | Вышлифовка на шве | GWAN | GENE | 09:14 | 10:09 | 10:05 | 118 | 636 | 11 | EXT | Вышлифовка на шве |  | (c)
33232.79 | 4.117 | 4.095 | -7.058 | -7.08 | -1750 | -1623 | -1642 | 1533 | 4095 | 3043 |  | CORR | CIGR | 06:06 | 06:27 | 06:24 | 34 | 217 | 11 | EXT |  | 0.89 | (c)
33233.309 | 4.636 | 4.636 | -6.539 | -6.539 | 1437 | 1652 | 1579 | 1437 | 4636 | 3043 |  | GOUG | CIGR | 02:41 | 03:15 | 03:03 | 39 | 283 | 6 | EXT | Задир. |  | (c)
33233.466 | 4.793 | 4.531 | -6.382 | -6.644 | -2225 | -1936 | -2015 | 1805 | 4531 | 3043 |  | CORR | GENE | 04:50 | 05:36 | 05:23 | 270 | 420 | 11 | EXT |  | 0.92 | (c)
33245.355 | 5.507 | 5.484 | -6.016 | -6.039 | 1549 | 1733 | 1686 | 1549 | 5484 | 3044а |  | CORR | GENE | 05:09 | 05:39 | 05:31 | 48 | 273 | 11 | EXT |  | 0.89 | (c)
33251.371 | 0 | 0 | -11.624 | -11.624 |  |  |  |  | 0 | 3044б | Смещение кромок | GWAN |  | 00:20 | 01:01 | 01:07 | 0 | 584 | 17 | EXT | Смещение кромок Вовнутрь Величина смещения - 2.7 мм. Аномалия находится на упругопластическом изгибе: R=514 D, максимальное растяжение на 6.3 час. |  | (c)
33275.196 | 0 | -0.052 | -10.702 | -10.754 | -2072 | -1778 | -1769 | 158 |  | 3047а | Вышлифовка на шве | GWAN | GENE | 05:41 | 06:29 | 06:30 | 125 | 608 | 12 | EXT | Вышлифовка на шве |  | (c)
33284.263 | 9.067 | 8.929 | -1.635 | -1.773 | -1787 | -1450 | -1549 | 443 | 1621 | 3047а |  | CORR | GENE | 06:27 | 07:22 | 07:06 | 152 | 477 | 11 | EXT |  | 0.9 | (c)
33284.466 | 9.27 | 8.974 | -1.432 | -1.728 | -2133 | -2114 | -2098 | 97 | 1312 | 3047а |  | CORR | GENE | 05:31 | 05:34 | 05:37 | 416 | 69 | 10 | EXT |  | 0.93 | (c)
33284.667 | 9.471 | 9.445 | -1.231 | -1.257 | -1750 | -1682 | -1578 | 480 | 1170 | 3047а |  | CORR | GENE | 06:33 | 06:44 | 07:01 | 87 | 344 | 13 | EXT |  | 0.89 | (c)
33284.845 | 9.649 | 9.262 | -1.053 | -1.44 | -1163 | -1129 | -1130 | 1068 | 1041 | 3047а |  | CORR | GENE | 08:08 | 08:13 | 08:13 | 399 | 66 | 10 | EXT |  | 0.93 | (c)
33284.975 | 9.779 | 9.76 | -0.923 | -0.942 | -1459 | -1164 | -1288 | 771 | 879 | 3047а |  | CORR | GENE | 07:20 | 08:08 | 07:48 | 63 | 343 | 10 | EXT |  | 0.89 | (c)
33285.033 | 9.837 | 9.769 | -0.865 | -0.933 | 2103 | 2123 | 2138 | 57 | 348 | 3047а |  | CORR | GENE | 04:55 | 04:58 | 05:01 | 585 | 71 | 14 | EXT |  | 0.97 | (c)
33286.337 | 0.439 | 0.411 | -10.861 | -10.889 | 1684 | 1786 | 1753 | 409 | 411 | 3048 |  | CORR | CIGR | 04:49 | 05:05 | 05:00 | 47 | 138 | 15 | EXT |  | 0.89 | (c)
33314.958 | 6.075 | 5.92 | -5.55 | -5.705 | 2085 | 2211 | -2100 | 1824 | 5537 | 3050 |  | CORR | GENE | 05:29 | 05:49 | 06:13 | 168 | 551 | 10 | EXT |  | 0.9 | (c)
33354.322 | 0.364 | 0.336 | -11.091 | -11.119 | -1610 | -1539 | -1507 | 620 | 336 | 3054 |  | CORR | CIGR | 06:14 | 06:26 | 06:31 | 40 | 207 | 12 | EXT |  | 0.89 | (c)
33355.391 | 1.433 | 1.421 | -10.022 | -10.034 | -1018 | -925 | -944 | 871 | 1421 | 3054 |  | CORR | GENE | 07:50 | 08:05 | 08:02 | 61 | 147 | 10 | EXT |  | 0.89 | (c)
33356.735 | 2.777 | 2.533 | -8.678 | -8.922 | -1088 | -1061 | -1066 | 1044 | 2533 | 3054 |  | CORR | AXGR | 07:39 | 07:43 | 07:42 | 322 | 44 | 10 | EXT |  | 0.92 | (c)
33361.964 | 8.006 | 7.509 | -3.449 | -3.946 | -1230 | -1189 | -1192 | 1000 | 3318 | 3054 |  | CORR | GENE | 07:16 | 07:23 | 07:22 | 628 | 77 | 10 | EXT |  | 0.94 | (c)
33363.587 | 9.629 | 9.387 | -1.826 | -2.068 | -1337 | -1301 | -1319 | 893 | 1800 | 3054 |  | CORR | AXGR | 06:59 | 07:04 | 07:01 | 268 | 36 | 10 | EXT |  | 0.91 | (c)
33367.869 | 2.456 | 2.447 | -2.454 | -2.463 | 1955 | 2043 | 2063 | 59 | 2432 | 3055 |  | CORR | CIGR | 07:08 | 07:23 | 07:26 | 31 | 216 | 10 | EXT |  | 0.89 | (c)
33367.878 | 2.465 | 2.448 | -2.445 | -2.462 | 1141 | 1285 | 1271 | 830 | 2422 | 3055 |  | CORR | CIGR | 04:57 | 05:20 | 05:18 | 40 | 259 | 11 | EXT |  | 0.89 | (c)
33383.111 | 7.088 | 7.088 | -4.172 | -4.172 | -1909 | -1298 | -1544 | 321 | 4035 | 3057а |  | CORR | GENE | 06:46 | 08:25 | 07:45 | 137 | 730 | 10 | EXT |  | 0.9 | (c)
33398.643 | 0 | -0.018 | -1.996 | -2.014 | 816 | 1218 | 1207 | 631 |  | 3058а | Нарушение формы кольцевого шва | GWAN |  | 04:47 | 05:52 | 05:50 | 0 | 783 |  | EXT | Нарушение формы кольцевого шва |  | (c)
33398.643 | 0 | -0.032 | -1.996 | -2.028 | 1891 | 2196 | -2100 | 0 |  | 3058а | Нарушение формы кольцевого шва | GWAN |  | 07:40 | 08:30 | 08:56 | 0 | 941 |  | EXT | Нарушение формы кольцевого шва |  | (c)
33420.338 | 0 | -0.017 | -11.37 | -11.387 | 778 | 1692 | 1560 | 0 |  | 3061 | Нарушение формы кольцевого шва | GWAN |  | 00:54 | 03:22 | 03:00 | 0 | 1564 |  | EXT | Нарушение формы кольцевого шва |  | (c)
33420.338 | 0 | -0.014 | -11.37 | -11.384 | -2029 | -1745 | -1310 | 201 |  | 3061 | Нарушение формы кольцевого шва | GWAN |  | 05:21 | 06:07 | 07:17 | 0 | 1438 |  | EXT | Нарушение формы кольцевого шва |  | (c)
33567.398 | 0 | -0.016 | -11.37 | -11.386 | -1937 | -1778 | -1700 | 293 |  | 3074 | Нарушение формы кольцевого шва | GWAN |  | 06:20 | 06:46 | 06:58 | 0 | 474 |  | EXT | Нарушение формы кольцевого шва |  | (c)
33570.879 | 3.481 | 3.38 | -7.889 | -7.99 | -1238 | -1230 | -1225 | 993 | 3380 | 3074 |  | CORR | AXGR | 08:13 | 08:14 | 08:15 | 169 | 26 | 12 | EXT |  | 0.9 | (c)
33583.669 | 4.901 | 4.882 | -6.774 | -6.793 | 1414 | 1544 | 1577 | 489 | 4882 | 3075 |  | CORR | GENE | 06:09 | 06:30 | 06:35 | 55 | 327 | 12 | EXT |  | 0.89 | (c)
33658.496 | 0 | 0 | -11.337 | -11.337 | -1823 | -1658 | -1372 | 920 | 0 | 3083а | Смещение кромок | GWAN |  | 06:43 | 07:10 | 07:56 | 0 | 903 | 15 | EXT | Смещение кромок Вовнутрь Величина смещения - 2.3 мм. Аномалия находится на упругопластическом изгибе: R=464 D, максимальное растяжение на 7.2 час. |  | (c)
33660.656 | 2.16 | 1.128 | -9.177 | -10.209 | -1586 | -1174 | -1377 | 1168 | 1128 | 3083а |  | GOUG | GENE | 07:22 | 08:28 | 07:55 | 1783 | 418 | 8 | EXT | Зона задиров. Аномалия находится на упругопластическом изгибе: R=707 D, максимальное растяжение на 8.3 час. |  | (c)
33668.634 | 10.138 | 10.117 | -1.199 | -1.22 | -1728 | -1709 | -1716 | 1705 | 1155 | 3083а |  | CORR | AXGR | 06:59 | 07:02 | 07:01 | 65 | 23 | 13 | EXT |  | 0.89 | (c)
33693.068 | 0 | 0 | -11.295 | -11.295 | -75 | 370 | 266 | 0 | 0 | 3086а | Смещение кромок | GWAN |  | 02:52 | 04:04 | 03:47 | 0 | 680 | 18 | EXT | Смещение кромок Вовнутрь Аномалия находится на отводе. Величина смещения - 2.8 мм. |  | (c)
33704.363 | 0 | 0 | -2.339 | -2.339 | -1324 | -1190 | -1039 | 754 | 0 | 3086б | Смещение кромок | GWAN |  | 00:26 | 00:47 | 01:12 | 0 | 571 | 18 | EXT | Смещение кромок Вовнутрь Аномалия находится на отводе. Величина смещения - 2.8 мм. |  | (c)
33704.363 | 0 | -0.029 | -2.339 | -2.368 | -671 | -558 | -526 | 382 |  | 3086б | Нарушение формы кольцевого шва | GWAN |  | 02:11 | 02:29 | 02:35 | 0 | 289 |  | EXT | Нарушение формы кольцевого шва Аномалия находится на отводе. |  | (c)
33704.363 | 0 | 0 | -2.339 | -2.339 | -328 | 37 | -64 | 0 | 0 | 3086б | Смещение кромок | GWAN |  | 03:06 | 04:05 | 03:49 | 0 | 528 | 18 | EXT | Смещение кромок Вовнутрь Аномалия находится на отводе. Величина смещения - 2.8 мм. |  | (c)
33704.363 | 0 | 0 | -2.339 | -2.339 | 598 | 971 | 1014 | 598 | 0 | 3086б | Смещение кромок | GWAN |  | 05:36 | 06:36 | 06:43 | 0 | 831 | 15 | EXT | Смещение кромок Наружу Аномалия находится на отводе. Величина смещения - 2.3 мм. |  | (c)
33704.363 | 0 | 0 | -2.339 | -2.339 | 1596 | 1929 | 1952 | 1596 | 0 | 3086б | Смещение кромок | GWAN |  | 08:17 | 09:11 | 09:15 | 0 | 713 | 18 | EXT | Смещение кромок Вовнутрь Аномалия находится на отводе. Величина смещения - 2.8 мм. |  | (c)
33709.377 | 2.675 | 2.629 | -6.441 | -6.487 | 167 | 253 | 271 | 167 | 2629 | 3087а |  | GOUG | GENE | 00:16 | 00:30 | 00:33 | 78 | 208 | 6 | EXT | Задир. |  | (c)
33715.526 | 8.824 | 8.748 | -0.292 | -0.368 | 2048 | 2165 | 2212 | 2048 | 287 | 3087а |  | CORR | GENE | 05:20 | 05:39 | 05:46 | 81 | 327 | 15 | EXT | Аномалия находится на упругопластическом изгибе: R=849 D, максимальное растяжение на 6.9 час. | 0.89 | (c)
33717.988 | 2.17 | 2.153 | -9.355 | -9.372 | -1416 | -1406 | -1405 | 815 | 2153 | 3088 |  | CORR | PITT | 06:10 | 06:12 | 06:12 | 36 | 21 | 10 | EXT | Аномалия находится на упругопластическом изгибе: R=635 D, максимальное растяжение на 6.9 час. | 0.89 | (c)
33739.038 | 0 | 0 | -11.41 | -11.41 | 904 | 1214 | 1310 | 515 | 0 | 3090 | Смещение кромок | GWAN |  | 11:58 | 00:48 | 13:04 | 0 | 811 | 16 | EXT | Смещение кромок Вовнутрь Величина смещения - 2.7 мм. Аномалия находится на упругопластическом изгибе: R=723 D, максимальное растяжение на 6.5 час. |  | (c)
33739.038 | 0 | -0.029 | -11.41 | -11.439 | 51 | 374 | 449 | 51 |  | 3090 | Нарушение формы кольцевого шва | GWAN |  | 09:41 | 10:33 | 10:45 | 0 | 795 |  | EXT | Нарушение формы кольцевого шва Аномалия находится на упругопластическом изгибе: R=723 D, максимальное растяжение на 6.5 час. |  | (c)
33767.745 | 6.172 | 5.878 | -5.378 | -5.672 | -40 | -15 | -16 | 0 | 5282 | 3092 |  | CORR | AXGR | 06:08 | 06:12 | 06:12 | 390 | 47 | 12 | EXT |  | 0.94 | (c)
33768.828 | 7.255 | 7.205 | -4.295 | -4.345 | -153 | -44 | -49 | 0 | 4252 | 3092 |  | CORR | GENE | 05:50 | 06:07 | 06:07 | 93 | 208 | 10 | EXT | Аномалия находится на упругопластическом изгибе: R=648 D, максимальное растяжение на 11.6 час. | 0.89 | (c)
33773.123 | 0 | 0 | -6.35 | -6.35 | 1723 | 1829 | 1830 | 294 | 0 | 3093 | Смещение кромок | GWAN |  | 05:25 | 05:42 | 05:42 | 0 | 214 | 17 | EXT | Смещение кромок Наружу Величина смещения - 2.6 мм. Аномалия находится на упругопластическом изгибе: R=457 D, максимальное растяжение на 11.8 час. |  | (c)
33773.123 | 0 | 0 | -6.35 | -6.35 | -2158 | -1423 | -832 | 73 | 0 | 3093 | Смещение кромок | GWAN |  | 06:58 | 08:57 | 10:32 | 0 | 2652 | 16 | EXT | Смещение кромок Наружу Величина смещения - 2.5 мм. Аномалия находится на упругопластическом изгибе: R=457 D, максимальное растяжение на 11.8 час. |  | (c)
33774.053 | 0.93 | 0.845 | -5.42 | -5.505 | 2138 | 2202 | 2204 | 0 | 845 | 3093 |  | CORR | GENE | 06:32 | 06:42 | 06:42 | 509 | 131 | 12 | EXT | Аномалия находится на упругопластическом изгибе: R=435 D, максимальное растяжение на 11.8 час. | 0.95 | (c)
33777.283 | 4.16 | 4.084 | -2.19 | -2.266 | 1991 | 2009 | 2005 | 211 | 2116 | 3093 |  | CORR | AXGR | 06:08 | 06:11 | 06:10 | 150 | 28 | 13 | EXT | Аномалия находится на упругопластическом изгибе: R=391 D, максимальное растяжение на 11.5 час. | 0.9 | (c)
33786.318 | 2.215 | 2.189 | -9.275 | -9.301 | 1825 | 1945 | 1990 | 76 | 2189 | 3095 |  | CORR | GENE | 05:51 | 06:10 | 06:17 | 48 | 330 | 11 | EXT | Аномалия находится на упругопластическом изгибе: R=440 D, максимальное растяжение на 12 час. | 0.89 | (c)
33787.54 | 3.437 | 2.956 | -8.053 | -8.534 | 1477 | 1590 | 1555 | 597 | 2956 | 3095 |  | CORR | GENE | 04:54 | 05:13 | 05:07 | 618 | 157 | 10 | EXT | Аномалия находится на упругопластическом изгибе: R=452 D, максимальное растяжение на 0.2 час. | 0.94 | (c)
33787.558 | 3.455 | 3.382 | -8.035 | -8.108 | 1666 | 1714 | 1836 | 224 | 3382 | 3095 |  | CORR | GENE | 05:25 | 05:33 | 05:52 | 112 | 341 | 11 | EXT | Аномалия находится на упругопластическом изгибе: R=452 D, максимальное растяжение на 0.2 час. | 0.89 | (c)
33795.593 | 0 | 0 | -11.31 | -11.31 | 373 | 748 | 1265 | 74 | 0 | 3096 | Смещение кромок | GWAN |  | 02:57 | 03:58 | 05:21 | 0 | 1783 | 16 | EXT | Смещение кромок Наружу Величина смещения - 2.6 мм. Аномалия находится на упругопластическом изгибе: R=459 D, максимальное растяжение на 11.8 час. |  | (c)
33807.278 | 0.375 | 0.352 | -11.355 | -11.378 | -733 | -557 | -585 | 436 | 352 | 3097 |  | CORR | GENE | 06:31 | 06:60 | 06:55 | 66 | 297 | 11 | EXT |  | 0.89 | (c)
33878.211 | 3.393 | 3.372 | -8.047 | -8.068 | -1178 | -1050 | -1054 | 930 | 3372 | 3103 |  | CORR | GENE | 05:52 | 06:12 | 06:12 | 48 | 247 | 10 | EXT | Аномалия находится на отводе. | 0.89 | (c)
33879.296 | 4.478 | 4.441 | -6.962 | -6.999 | 384 | 544 | 489 | 384 | 4441 | 3103 |  | GOUG | CIGR | 10:04 | 10:30 | 10:21 | 40 | 209 | 6 | EXT | Аномалия находится на отводе. Задир. |  | (c)
33882.016 | 7.198 | 7.11 | -4.242 | -4.33 | 1025 | 1060 | 1112 | 1025 | 4191 | 3103 |  | DENT | GENE | 11:47 | 11:53 | 12:01 | 139 | 175 | 0.4 | N/A | Глубина вмятины: 5 мм (0,4%). Линейка: 14 см в (711 см; 11:53 ч:мин) Аномалия находится на отводе. |  | (c)
33903.011 | 6.193 | 6.179 | -5.067 | -5.081 | -1554 | -1485 | -1481 | 677 | 5043 | 3105 |  | GOUG | CIGR | 08:27 | 08:38 | 08:39 | 38 | 145 | 13 | EXT | Задир. |  | (c)
33905.596 | 8.778 | 8.464 | -2.482 | -2.796 | -1508 | -611 | -818 | 128 | 2336 | 3105 |  | GOUG | GENE | 08:34 | 10:59 | 10:26 | 460 | 1380 | 7 | EXT | Зона задиров. |  | (c)
33919.733 | 0 | -0.024 | -11.505 | -11.529 | 1238 | 1432 | 1591 | 286 |  | 3107 | Вышлифовка на шве | GWAN | GENE | 00:36 | 01:08 | 01:33 | 57 | 707 | 10 | EXT | Вышлифовка на шве Аномалия находится на отводе. |  | (c)
34056.847 | 0.339 | 0.16 | -10.883 | -11.062 | -2199 | -2195 | -2153 | 31 | 160 | 3119а |  | SCC | GENE | 07:06 | 07:06 | 07:13 | 641 | 93 | 25 | EXT | Аномалия находится в зоне сварного шва. Аномалия находится на упругопластическом изгибе: R=253 D, максимальное растяжение на 0 час. | 1 | (b)
34058.407 | 1.899 | 1.807 | -9.323 | -9.415 | 1082 | 1104 | 1099 | 1082 | 1807 | 3119а |  | CORR | AXGR | 03:55 | 03:59 | 03:58 | 217 | 35 | 10 | EXT | Аномалия находится на упругопластическом изгибе: R=267 D, максимальное растяжение на 11.9 час. | 0.91 | (c)
34058.549 | 2.041 | 1.831 | -9.181 | -9.391 | -2156 | -2134 | -2134 | 75 | 1831 | 3119а |  | SCC | AXGR | 07:13 | 07:16 | 07:16 | 299 | 43 | 23 | EXT | Аномалия находится в зоне сварного шва. Аномалия находится на упругопластическом изгибе: R=271 D, максимальное растяжение на 11.9 час. | 1 | (b)
34091.653 | 0 | 0 | -9.945 | -9.945 | 1418 | 1776 | 1708 | 232 | 0 | 3122а | Смещение кромок | GWAN |  | 03:09 | 04:07 | 03:56 | 0 | 581 | 25 | EXT | Смещение кромок Наружу Аномалия находится на отводе. Величина смещения - 3.9 мм. |  | (c)
34091.653 | 0 | 0 | -9.945 | -9.945 | 2079 | -2082 | -2160 | 0 | 0 | 3122а | Непровар / утяжина | GWAN |  | 04:55 | 05:44 | 05:31 | 0 | 445 | 16 | INT | Непровар / утяжина Аномалия находится на отводе. |  | (c)
34091.653 | 0 | 0 | -9.945 | -9.945 | -1560 | -1007 | -1164 | 671 | 0 | 3122а | Смещение кромок | GWAN |  | 07:08 | 08:37 | 08:12 | 0 | 792 | 18 | EXT | Смещение кромок Наружу Аномалия находится на отводе. Величина смещения - 2.9 мм. |  | (c)
34091.653 | 0 | -0.014 | -9.945 | -9.959 | -463 | -103 | -257 | 50 |  | 3122а | Нарушение формы кольцевого шва | GWAN |  | 10:05 | 11:03 | 10:38 | 0 | 413 |  | EXT | Нарушение формы кольцевого шва Аномалия находится на отводе. |  | (c)
34092.187 | 0.534 | 0.512 | -9.411 | -9.433 | -1459 | -1323 | -1361 | 772 | 512 | 3122а |  | GOUG | CIGR | 07:25 | 07:46 | 07:40 | 36 | 195 | 7 | EXT | Аномалия находится на отводе. Задир. |  | (c)
34095.047 | 3.394 | 2.805 | -6.551 | -7.14 | 600 | 1241 | 1146 | 538 | 2805 | 3122а |  | GOUG | GENE | 00:57 | 02:40 | 02:25 | 3526 | 1092 | 10 | EXT | Аномалия находится на отводе. Зона задиров. |  | (c)
34096.077 | 4.424 | 4.355 | -5.521 | -5.59 | -1337 | -1237 | -1265 | 893 | 4355 | 3122а |  | GOUG | GENE | 07:44 | 08:00 | 07:56 | 123 | 145 | 7 | EXT | Аномалия находится на отводе. Задир. |  | (c)
34097.775 | 6.122 | 6.036 | -3.823 | -3.909 | -1558 | -1525 | -1525 | 673 | 3525 | 3122а |  | SCC | GENE | 07:09 | 07:14 | 07:14 | 384 | 65 | 17 | EXT | Аномалия находится на отводе. | 1 | (b)
34113.232 | 0.589 | 0.395 | -10.946 | -11.14 | 2035 | 2149 | 2101 | 62 | 395 | 3124 |  | SCC | GENE | 06:34 | 06:52 | 06:45 | 505 | 134 | 20 | EXT | Аномалия находится в зоне сварного шва. | 1 | (b)
34152.029 | 6.316 | 6.299 | -5.164 | -5.181 | -2148 | -2079 | -2060 | 1972 | 5122 | 3127 |  | GOUG | GENE | 03:06 | 03:17 | 03:20 | 59 | 176 | 16 | EXT | Аномалия находится на отводе. Задир. |  | (c)
34152.381 | 6.668 | 6.528 | -4.812 | -4.952 | 2204 | -2004 | -2095 | 1933 | 3527 | 3127 |  | GOUG | GENE | 02:48 | 03:29 | 03:14 | 1425 | 324 | 7 | EXT | Аномалия находится на отводе. Зона задиров. |  | (c)
34191.057 | 11.354 | 11.331 | -0.251 | -0.274 | -1131 | -1049 | -1040 | 949 | 220 | 3130 |  | DENT | GENE | 01:33 | 01:46 | 01:48 | 54 | 182 | 0.4 | N/A | Глубина вмятины: 6 мм (0,4%). Линейка: 5 см в (1133 см; 01:46 ч:мин) |  | (c)
34191.84 | 0.532 | 0.499 | -11.068 | -11.101 | -1101 | -1049 | -998 | 895 | 499 | 3131 |  | GOUG | CIGR | 05:47 | 05:55 | 06:04 | 34 | 206 | 7 | EXT | Аномалия находится на отводе. Задир. |  | (c)
34193.061 | 1.753 | 1.514 | -9.847 | -10.086 | -1590 | -1548 | -1521 | 1452 | 1514 | 3131 |  | CORR | GENE | 04:28 | 04:35 | 04:39 | 267 | 137 | 11 | EXT | Аномалия находится на отводе. | 0.92 | (c)
34195.938 | 4.63 | 4.62 | -6.97 | -6.98 | -1361 | -1318 | -1316 | 1272 | 4620 | 3131 |  | CORR | CIGR | 05:05 | 05:12 | 05:12 | 26 | 88 | 13 | EXT | Аномалия находится на отводе. | 0.89 | (c)
34196.234 | 4.926 | 4.909 | -6.674 | -6.691 | -1280 | -1201 | -1214 | 1148 | 4909 | 3131 |  | CORR | CIGR | 05:18 | 05:31 | 05:29 | 36 | 132 | 12 | EXT | Аномалия находится на отводе. | 0.89 | (c)
34200.019 | 8.711 | 8.698 | -2.889 | -2.902 | -1257 | -1206 | -1204 | 1151 | 2870 | 3131 |  | CORR | CIGR | 05:22 | 05:30 | 05:30 | 32 | 105 | 10 | EXT | Аномалия находится на отводе. | 0.89 | (c)
34200.238 | 8.93 | 8.91 | -2.67 | -2.69 | -1046 | -985 | -973 | 901 | 2649 | 3131 |  | CORR | CIGR | 05:56 | 06:06 | 06:08 | 41 | 145 | 10 | EXT | Аномалия находится на отводе. | 0.89 | (c)
34200.273 | 8.965 | 8.95 | -2.635 | -2.65 | -1204 | -1155 | -1130 | 1057 | 2605 | 3131 |  | CORR | CIGR | 05:30 | 05:38 | 05:42 | 45 | 147 | 10 | EXT | Аномалия находится на отводе. | 0.89 | (c)
34200.552 | 9.244 | 9.193 | -2.356 | -2.407 | -978 | -953 | -955 | 932 | 2220 | 3131 |  | CORR | AXGR | 06:07 | 06:11 | 06:11 | 187 | 46 | 10 | EXT | Аномалия находится на отводе. | 0.9 | (c)
34200.639 | 9.331 | 9.285 | -2.269 | -2.315 | -1233 | -1180 | -1177 | 1120 | 2243 | 3131 |  | CORR | GENE | 05:26 | 05:34 | 05:35 | 72 | 113 | 10 | EXT | Аномалия находится на отводе. | 0.89 | (c)
34201.362 | 10.054 | 10.039 | -1.546 | -1.561 | -1172 | -1124 | -1117 | 1063 | 1524 | 3131 |  | CORR | CIGR | 05:36 | 05:43 | 05:44 | 37 | 109 | 14 | EXT | Аномалия находится на отводе. | 0.89 | (c)
34202.148 | 10.84 | 10.826 | -0.76 | -0.774 | -1161 | -1102 | -1108 | 1055 | 743 | 3131 |  | CORR | CIGR | 05:37 | 05:47 | 05:46 | 31 | 106 | 10 | EXT | Аномалия находится на отводе. | 0.89 | (c)
34202.157 | 10.849 | 10.142 | -0.751 | -1.458 | -1028 | -955 | -954 | 880 | 702 | 3131 |  | CORR | GENE | 05:59 | 06:11 | 06:11 | 756 | 148 | 10 | EXT | Аномалия находится на отводе. | 0.95 | (c)
34202.876 | 11.568 | 11.458 | -0.032 | -0.142 | -1311 | -398 | -617 | 0 | 18 | 3131 |  | CORR | GENE | 05:13 | 07:40 | 07:05 | 124 | 1388 | 13 | EXT | Аномалия находится на отводе. | 0.9 | (c)
34210.922 | 8.014 | 7.998 | -3.266 | -3.282 | -1575 | -1535 | -1530 | 655 | 3244 | 3132 |  | CORR | CIGR | 06:02 | 06:08 | 06:09 | 38 | 90 | 11 | EXT |  | 0.89 | (c)
34213.927 | 11.019 | 10.805 | -0.261 | -0.475 | 2200 | 2211 | 2212 | 6 | 137 | 3132 |  | LWAN | AXGR | 04:11 | 04:13 | 04:13 | 338 | 25 |  | INT | Эквивалент потери металла 18%. |  | (c)
34228.408 | 2.71 | 2.673 | -8.86 | -8.897 | -2127 | -2046 | -2031 | 104 | 2673 | 3134 |  | CORR | GENE | 06:37 | 06:50 | 06:53 | 77 | 192 | 10 | EXT |  | 0.89 | (c)
34275.788 | 4.75 | 4.739 | -5.92 | -5.931 | -1561 | -1543 | -1544 | 1526 | 4739 | 3138 |  | CORR | PITT | 06:14 | 06:17 | 06:17 | 23 | 35 | 17 | EXT |  | 0.89 | (c)
34278.877 | 7.839 | 7.653 | -2.831 | -3.017 | -989 | -989 | -954 | 920 | 2539 | 3138 |  | CORR | GENE | 07:47 | 07:47 | 07:52 | 478 | 69 | 10 | EXT |  | 0.94 | (c)
34282.394 | 0.686 | 0.463 | -10.934 | -11.157 | 65 | 72 | 105 | 65 | 463 | 3139 |  | CORR | GENE | 03:24 | 03:25 | 03:31 | 393 | 80 | 14 | EXT | Аномалия находится на отводе. | 0.95 | (c)
34283.325 | 1.617 | 1.528 | -10.003 | -10.092 | 62 | 69 | 99 | 62 | 1528 | 3139 |  | CORR | GENE | 03:24 | 03:25 | 03:30 | 217 | 73 | 11 | EXT | Аномалия находится на отводе. | 0.91 | (c)
34319.451 | 3.878 | 3.665 | -7.182 | -7.395 | 1855 | 1917 | 1936 | 213 | 3665 | 3142 |  | CORR | GENE | 05:47 | 05:57 | 06:01 | 325 | 163 | 10 | EXT |  | 0.92 | (c)
34322.91 | 7.337 | 7.296 | -3.723 | -3.764 | -1954 | -1941 | -1941 | 276 | 3562 | 3142 |  | CORR | AXGR | 07:33 | 07:35 | 07:35 | 202 | 28 | 14 | EXT |  | 0.91 | (c)
34323.579 | 8.006 | 7.629 | -3.054 | -3.431 | -2014 | -1936 | -1962 | 216 | 2851 | 3142 |  | CORR | GENE | 07:23 | 07:36 | 07:31 | 580 | 105 | 14 | EXT |  | 0.97 | (c)
34324.81 | 9.237 | 8.728 | -1.823 | -2.332 | -2011 | -1941 | -1959 | 220 | 1718 | 3142 |  | CORR | GENE | 07:24 | 07:35 | 07:32 | 614 | 103 | 10 | EXT |  | 0.94 | (c)
34340.783 | 3.03 | 2.985 | -8.355 | -8.4 | 2155 | -2198 | -2192 | 0 | 2985 | 3144 |  | CORR | GENE | 07:19 | 07:37 | 07:38 | 76 | 228 | 10 | EXT | Аномалия находится на упругопластическом изгибе: R=952 D, максимальное растяжение на 4.6 час. | 0.89 | (c)
34349.138 | 0 | 0 | -11.45 | -11.45 | 996 | 1890 | 1929 | 0 | 0 | 3145 | Смещение кромок | GWAN |  | 05:38 | 08:03 | 08:09 | 0 | 1867 | 17 | EXT | Смещение кромок Наружу Величина смещения - 2.7 мм. Аномалия находится на упругопластическом изгибе: R=568 D, максимальное растяжение на 5.8 час. |  | (c)
34349.662 | 0.524 | 0.497 | -10.926 | -10.953 | 1802 | 2040 | 1955 | 123 | 497 | 3145 |  | CORR | GENE | 07:48 | 08:27 | 08:13 | 68 | 305 | 10 | EXT | Аномалия находится на упругопластическом изгибе: R=571 D, максимальное растяжение на 5.9 час. | 0.89 | (c)
34349.951 | 0.813 | 0.779 | -10.637 | -10.671 | 346 | 403 | 406 | 346 | 779 | 3145 |  | CORR | GENE | 03:53 | 04:02 | 04:03 | 74 | 119 | 11 | EXT | Аномалия находится на упругопластическом изгибе: R=569 D, максимальное растяжение на 5.9 час. | 0.89 | (c)
34350.417 | 1.279 | 1.246 | -10.171 | -10.204 | 1677 | 2056 | 1921 | 66 | 1246 | 3145 |  | CORR | GENE | 07:28 | 08:29 | 08:07 | 103 | 487 | 10 | EXT | Аномалия находится на упругопластическом изгибе: R=569 D, максимальное растяжение на 6 час. | 0.89 | (c)
34352.732 | 3.594 | 3.517 | -7.856 | -7.933 | 1803 | 2004 | 1984 | 66 | 3517 | 3145 |  | CORR | GENE | 07:49 | 08:21 | 08:18 | 86 | 361 | 10 | EXT | Аномалия находится на упругопластическом изгибе: R=578 D, максимальное растяжение на 6.1 час. | 0.89 | (c)
34353.244 | 4.106 | 4.064 | -7.344 | -7.386 | 1852 | 2070 | 2034 | 15 | 4064 | 3145 |  | CORR | GENE | 07:56 | 08:32 | 08:26 | 96 | 363 | 10 | EXT | Аномалия находится на упругопластическом изгибе: R=578 D, максимальное растяжение на 6.1 час. | 0.89 | (c)
34383.493 | 0 | 0 | -11.735 | -11.735 | -2114 | -951 | -1393 | 672 | 0 | 3148 | Смещение кромок | GWAN |  | 03:30 | 06:38 | 05:26 | 0 | 1441 | 16 | EXT | Смещение кромок Вовнутрь Аномалия находится на отводе. Величина смещения - 2.6 мм. |  | (c)
34416.631 | 10.063 | 10.055 | -1.287 | -1.295 | -1634 | -1615 | -1616 | 1598 | 1277 | 3150 |  | CORR | CIGR | 10:27 | 10:30 | 10:29 | 18 | 36 | 14 | EXT | Аномалия находится на отводе. | 0.89 | (c)
34418.222 | 0.304 | 0.249 | -11.306 | -11.361 | 1403 | 1449 | 1444 | 1403 | 249 | 3151 |  | DENT | GENE | 11:01 | 11:08 | 11:07 | 109 | 82 | 0.5 | N/A | Глубина вмятины: 7 мм (0,5%). Линейка: 11 см в (25 см; 11:08 ч:мин) |  | (c)
34580.766 | 1.938 | 1.93 | -9.707 | -9.715 | -255 | -162 | -181 | 107 | 1930 | 3165 |  | CORR | CIGR | 05:51 | 06:06 | 06:03 | 41 | 148 | 10 | EXT |  | 0.89 | (c)
34586.465 | 7.637 | 7.613 | -4.008 | -4.032 | -339 | -184 | -234 | 128 | 3997 | 3165 |  | CORR | CIGR | 05:37 | 06:03 | 05:55 | 35 | 211 | 10 | EXT |  | 0.89 | (c)
34587.093 | 8.265 | 8.236 | -3.38 | -3.409 | -241 | -149 | -168 | 94 | 3368 | 3165 |  | CORR | CIGR | 05:53 | 06:08 | 06:05 | 41 | 147 | 10 | EXT |  | 0.89 | (c)
34587.204 | 8.376 | 8.362 | -3.269 | -3.283 | -493 | -246 | -301 | 108 | 3196 | 3165 |  | CORR | GENE | 05:13 | 05:52 | 05:44 | 87 | 385 | 10 | EXT |  | 0.89 | (c)
34635.914 | 11.221 | 11.208 | -0.424 | -0.437 | -1954 | -1909 | -1894 | 1834 | 398 | 3169 |  | CORR | CIGR | 03:47 | 03:54 | 03:56 | 39 | 119 | 10 | EXT | Аномалия находится на отводе. | 0.89 | (c)
34685.756 | 3.458 | 3.437 | -8.252 | -8.273 | 356 | 493 | 436 | 356 | 3437 | 3174 |  | CORR | CIGR | 07:25 | 07:47 | 07:38 | 45 | 160 | 11 | EXT |  | 0.89 | (c)
34720.546 | 3.258 | 3.243 | -7.857 | -7.872 | 1085 | 1135 | 1141 | 1085 | 3243 | 3178 |  | GOUG | CIGR | 08:45 | 08:53 | 08:54 | 36 | 112 | 10 | EXT | Задир. |  | (c)
34744.876 | 5.043 | 5.01 | -6.392 | -6.425 | 1414 | 1691 | 1584 | 476 | 5010 | 3180 |  | CORR | GENE | 05:37 | 06:22 | 06:05 | 103 | 341 | 10 | EXT |  | 0.89 | (c)
34747.679 | 7.846 | 7.833 | -3.589 | -3.602 | 1746 | 1836 | 1802 | 372 | 3571 | 3180 |  | CORR | CIGR | 06:31 | 06:45 | 06:40 | 31 | 113 | 10 | EXT |  | 0.89 | (c)
34747.742 | 7.909 | 7.895 | -3.526 | -3.54 | 1968 | 2049 | 2066 | 67 | 3502 | 3180 |  | CORR | CIGR | 07:07 | 07:20 | 07:22 | 38 | 196 | 10 | EXT |  | 0.89 | (c)
34751.529 | 0.261 | 0.234 | -11.239 | -11.266 | -1771 | -1668 | -1656 | 460 | 234 | 3181 | Дефект проката | MIAN | GENE | 05:56 | 06:13 | 06:15 | 63 | 229 |  | INT | Дефект проката Эквивалент потери металла 14%. |  | (c)
34784.171 | 9.973 | 9.955 | -1.337 | -1.355 | 1593 | 1696 | 1704 | 416 | 1307 | 3183 |  | CORR | GENE | 06:21 | 06:37 | 06:38 | 48 | 222 | 10 | EXT | Аномалия находится на упругопластическом изгибе: R=739 D, максимальное растяжение на 0.2 час. | 0.89 | (c)
34786.175 | 0.667 | 0.652 | -10.173 | -10.188 | 1364 | 1438 | 1416 | 762 | 652 | 3184 |  | CORR | CIGR | 06:29 | 06:41 | 06:38 | 24 | 104 | 10 | EXT | Аномалия находится на упругопластическом изгибе: R=530 D, максимальное растяжение на 11.8 час. | 0.88 | (c)
34787.148 | 1.64 | 1.621 | -9.2 | -9.219 | 1420 | 1509 | 1481 | 689 | 1621 | 3184 |  | CORR | CIGR | 06:38 | 06:52 | 06:48 | 22 | 121 | 11 | EXT | Аномалия находится на упругопластическом изгибе: R=484 D, максимальное растяжение на 11.8 час. | 0.88 | (c)
34787.385 | 1.877 | 1.861 | -8.963 | -8.979 | 1446 | 1522 | 1492 | 693 | 1861 | 3184 |  | CORR | CIGR | 06:42 | 06:55 | 06:50 | 16 | 91 | 10 | EXT | Аномалия находится на упругопластическом изгибе: R=470 D, максимальное растяжение на 11.8 час. | 0.88 | (c)
34831.403 | 0 | 0 | -11.36 | -11.36 | 808 | 1896 | 1719 | 0 | 0 | 3188 | Смещение кромок | GWAN |  | 01:47 | 04:43 | 04:14 | 0 | 1822 | 19 | EXT | Смещение кромок Наружу Величина смещения - 3 мм. Аномалия находится на упругопластическом изгибе: R=347 D, максимальное растяжение на 4.7 час. |  | (c)
34834.241 | 2.838 | 2.753 | -8.522 | -8.607 | -2163 | -2162 | -2138 | 68 | 2753 | 3188 |  | CORR | GENE | 05:48 | 05:48 | 05:52 | 236 | 50 | 10 | EXT | Аномалия находится на упругопластическом изгибе: R=286 D, максимальное растяжение на 4.5 час. | 0.97 | (c)
34835.167 | 3.764 | 3.735 | -7.596 | -7.625 | 2051 | 2156 | 2175 | 0 | 3735 | 3188 |  | CORR | CIGR | 05:08 | 05:25 | 05:28 | 43 | 247 | 14 | EXT | Аномалия находится на упругопластическом изгибе: R=281 D, максимальное растяжение на 4.4 час. | 1.05 | (b)
34841.382 | 9.979 | 9.924 | -1.381 | -1.436 | 1658 | 1659 | 1686 | 517 | 1307 | 3188 |  | CORR | GENE | 04:05 | 04:05 | 04:09 | 129 | 55 | 11 | EXT | Аномалия находится на упругопластическом изгибе: R=301 D, максимальное растяжение на 4.5 час. | 1.06 | (b)
34868.307 | 2.744 | 2.695 | -8.141 | -8.19 | -132 | 20 | -18 | 0 | 2695 | 3191 |  | GOUG | GENE | 09:44 | 10:09 | 10:03 | 240 | 229 | 8 | EXT | Зона задиров. |  | (c)
34872.288 | 6.725 | 6.621 | -4.16 | -4.264 | -349 | -307 | -222 | 96 | 4159 | 3191 |  | GOUG | GENE | 09:10 | 09:16 | 09:30 | 105 | 252 | 7 | EXT | Зона задиров. |  | (c)
34874.246 | 8.683 | 8.608 | -2.202 | -2.277 | -605 | -316 | -403 | 202 | 1851 | 3191 |  | GOUG | GENE | 08:28 | 09:15 | 09:01 | 426 | 403 | 7 | EXT | Зона задиров. |  | (c)
34893.397 | 5.734 | 5.674 | -5.481 | -5.541 | -1371 | -1371 | -1355 | 859 | 5421 | 3193 |  | CORR | AXGR | 05:21 | 05:21 | 05:24 | 120 | 33 | 15 | EXT |  | 0.9 | (c)
34894.803 | 7.14 | 7.11 | -4.075 | -4.105 | -1427 | -1352 | -1353 | 803 | 4062 | 3193 |  | CORR | CIGR | 05:12 | 05:24 | 05:24 | 43 | 149 | 15 | EXT |  | 0.89 | (c)
34895.683 | 8.02 | 8.003 | -3.195 | -3.212 | -566 | -516 | -514 | 461 | 3187 | 3193 |  | CORR | CIGR | 07:31 | 07:39 | 07:39 | 25 | 105 | 10 | EXT |  | 0.88 | (c)
34901.298 | 2.42 | 2.4 | -7.38 | -7.4 | -1211 | -1203 | -1203 | 1019 | 2400 | 3194 |  | CORR | AXGR | 07:15 | 07:16 | 07:16 | 39 | 16 | 10 | EXT |  | 0.89 | (c)
34943.068 | 0 | -0.028 | -11.275 | -11.303 | 2086 | 2193 | -2168 | 0 |  | 3198 | Нарушение формы кольцевого шва | GWAN |  | 05:22 | 05:39 | 05:55 | 0 | 414 |  | EXT | Нарушение формы кольцевого шва |  | (c)
34971.255 | 5.537 | 5.485 | -5.458 | -5.51 | 586 | 679 | 632 | 586 | 5122 | 3200 |  | GOUG | GENE | 01:47 | 02:02 | 01:55 | 388 | 93 | 8 | EXT | Аномалия находится на упругопластическом изгибе: R=523 D, максимальное растяжение на 10.7 час. |  | (c)
35024.479 | 2.051 | 2.044 | -8.394 | -8.401 | -1890 | -1706 | -1732 | 341 | 2044 | 3205 |  | CORR | GENE | 07:38 | 08:08 | 08:04 | 54 | 317 | 11 | EXT |  | 0.89 | (c)
35039.492 | 6.619 | 6.458 | -4.676 | -4.837 | 2116 | 2167 | 2147 | 52 | 4658 | 3206 |  | CORR | GENE | 04:26 | 04:34 | 04:31 | 179 | 63 | 10 | EXT |  | 0.9 | (c)
35050.913 | 6.745 | 6.716 | -4.465 | -4.494 | -2212 | -2038 | -2083 | 18 | 4446 | 3207 |  | CORR | GENE | 06:59 | 07:27 | 07:20 | 48 | 259 | 10 | EXT |  | 0.89 | (c)
35065.266 | 0 | -0.024 | -1.822 | -1.846 | 1877 | 2215 | 2189 | 1877 |  | 3208б | Нарушение формы кольцевого шва | GWAN |  | 04:05 | 05:00 | 04:56 | 0 | 625 |  | EXT | Нарушение формы кольцевого шва Аномалия находится на отводе. |  | (c)
35065.266 | 0 | 0 | -1.822 | -1.822 | -1954 | -1799 | -1732 | 1511 | 0 | 3208б | Непровар / утяжина | GWAN |  | 05:47 | 06:12 | 06:23 | 0 | 443 | 21 | INT | Непровар / утяжина Аномалия находится на отводе. |  | (b)
35065.266 | 0 | 0 | -1.822 | -1.822 | -1166 | -451 | -502 | 0 | 0 | 3208б | Смещение кромок | GWAN |  | 07:54 | 09:50 | 09:42 | 0 | 1328 | 20 | EXT | Смещение кромок Вовнутрь Аномалия находится на отводе. Величина смещения - 3.1 мм. |  | (c)
35214.478 | 0.665 | 0.268 | -10.553 | -10.95 | 1405 | 1859 | 1904 | 0 | 268 | 3222а |  | CORR | GENE | 04:60 | 06:13 | 06:20 | 496 | 997 | 10 | EXT |  | 0.94 | (c)
35219.743 | 5.93 | 5.905 | -5.288 | -5.313 | -2049 | -1952 | -1985 | 182 | 5277 | 3222а |  | CORR | CIGR | 07:42 | 07:58 | 07:53 | 36 | 129 | 12 | EXT |  | 0.89 | (c)
35221.41 | 7.597 | 7.56 | -3.621 | -3.658 | 1914 | 2113 | 2180 | 0 | 3506 | 3222а |  | CORR | GENE | 06:22 | 06:54 | 07:05 | 152 | 531 | 10 | EXT |  | 0.9 | (c)
35278.262 | 7.559 | 7.397 | -2.921 | -3.083 | 35 | 55 | 58 | 35 | 2650 | 3227 |  | LWAN | AXGR | 10:50 | 10:53 | 10:53 | 433 | 45 |  | INT | Эквивалент потери металла 10%. |  | (c)
35279.476 | 8.773 | 8.676 | -1.707 | -1.804 | 52 | 68 | 72 | 52 | 1554 | 3227 |  | LWAN | AXGR | 10:52 | 10:55 | 10:56 | 250 | 39 |  | INT | Эквивалент потери металла 12%. |  | (c)
35280.599 | 9.896 | 9.748 | -0.584 | -0.732 | 61 | 78 | 80 | 61 | 72 | 3227 |  | LWAN | AXGR | 10:54 | 10:57 | 10:57 | 660 | 37 |  | INT | Эквивалент потери металла 11%. |  | (c)
35338.454 | 0.551 | 0.531 | -10.869 | -10.889 | -1811 | -1732 | -1607 | 1402 | 531 | 3233 |  | CORR | GENE | 07:00 | 07:13 | 07:33 | 66 | 409 | 12 | EXT |  | 0.89 | (c)
35348.075 | 10.172 | 10.161 | -1.248 | -1.259 | -1258 | -1178 | -1180 | 1103 | 1204 | 3233 |  | CORR | GENE | 08:30 | 08:43 | 08:42 | 55 | 155 | 11 | EXT |  | 0.89 | (c)
35389.932 | 6.179 | 6.151 | -5.246 | -5.274 | -2227 | -2160 | -2132 | 4 | 5237 | 3237 |  | CORR | CIGR | 04:02 | 04:13 | 04:18 | 37 | 189 | 10 | EXT |  | 0.89 | (c)
35390.466 | 6.713 | 6.691 | -4.712 | -4.734 | -2164 | -2125 | -2073 | 67 | 4695 | 3237 |  | CORR | CIGR | 04:13 | 04:19 | 04:27 | 39 | 182 | 10 | EXT |  | 0.89 | (c)
35444.285 | 4.022 | 3.947 | -7.018 | -7.093 | -31 | 18 | -2 | 0 | 3947 | 3242 |  | LWAN | GENE | 00:31 | 00:39 | 00:35 | 247 | 58 |  | INT | Эквивалент потери металла 12%. |  | (c)
35446.033 | 5.77 | 5.75 | -5.27 | -5.29 | 1492 | 1567 | 1557 | 608 | 5255 | 3242 |  | CORR | CIGR | 04:36 | 04:48 | 04:47 | 35 | 131 | 12 | EXT |  | 0.89 | (c)
35447.023 | 6.76 | 6.336 | -4.28 | -4.704 | 129 | 227 | 286 | 129 | 4274 | 3242 |  | GOUG | GENE | 00:56 | 01:12 | 01:22 | 430 | 313 | 9 | EXT | Задир. |  | (c)
35646.43 | 2.912 | 2.9 | -8.558 | -8.57 | 1944 | 2008 | 1990 | 194 | 2900 | 3260 |  | CORR | CIGR | 06:28 | 06:39 | 06:36 | 24 | 92 | 11 | EXT |  | 0.88 | (c)
35699.538 | 0 | 0 | -10.645 | -10.645 | -1258 | -1034 | -1014 | 769 | 0 | 3265 | Смещение кромок | GWAN |  | 11:32 | 00:08 | 12:11 | 0 | 490 | 16 | EXT | Смещение кромок Наружу Аномалия находится на отводе. Величина смещения - 2.5 мм. |  | (c)
35699.538 | 0 | 0 | -10.645 | -10.645 | 719 | 788 | 900 | 719 | 0 | 3265 | Смещение кромок | GWAN |  | 04:51 | 05:02 | 05:20 | 0 | 362 | 19 | EXT | Смещение кромок Наружу Аномалия находится на отводе. Величина смещения - 2.9 мм. |  | (c)
35699.538 | 0 | 0 | -10.645 | -10.645 | -1938 | -1865 | -1661 | 293 | 0 | 3265 | Смещение кромок | GWAN |  | 09:42 | 09:54 | 10:27 | 0 | 553 | 16 | EXT | Смещение кромок Вовнутрь Аномалия находится на отводе. Величина смещения - 2.5 мм. |  | (c)
35722.879 | 1.266 | 0.69 | -10.224 | -10.8 | -2146 | -2146 | -2117 | 85 | 690 | 3267 |  | CORR | GENE | 03:59 | 03:59 | 04:04 | 673 | 57 | 12 | EXT |  | 0.96 | (c)
35732.034 | 10.421 | 10.401 | -1.069 | -1.089 | -1322 | -1235 | -1232 | 909 | 1059 | 3267 |  | CORR | CIGR | 06:12 | 06:26 | 06:27 | 30 | 180 | 11 | EXT |  | 0.89 | (c)
35759.914 | 4.308 | 4.284 | -6.845 | -6.869 |  |  |  |  | 4284 | 3269б |  | SWAN | GENE | 03:44 | 04:08 | 04:04 | 52 | 247 |  | EXT | Эквивалент потери металла 17%. |  | (c)
35760.252 | 4.646 | 4.591 | -6.507 | -6.562 |  |  |  |  | 4591 | 3269б |  | SWAN | GENE | 05:49 | 06:14 | 06:10 | 74 | 264 |  | EXT | Эквивалент потери металла 12%. |  | (c)
35804.794 | 3.425 | 3.392 | -7.994 | -8.027 | 2073 | 2135 | 2129 | 46 | 3392 | 3274а |  | CORR | GENE | 07:23 | 07:33 | 07:32 | 54 | 112 | 10 | EXT |  | 0.89 | (c)
35807.072 | 5.703 | 5.672 | -5.716 | -5.747 | 2212 | -2205 | -2198 | 0 | 5672 | 3274а |  | CORR | GENE | 07:46 | 07:53 | 07:54 | 55 | 102 | 11 | EXT |  | 0.89 | (c)
35818.175 | 5.387 | 5.373 | -5.948 | -5.962 | 1828 | 1854 | 1863 | 333 | 5373 | 3275 |  | CORR | CIGR | 03:11 | 03:15 | 03:17 | 30 | 70 | 11 | EXT |  | 0.89 | (c)
35819.507 | 6.719 | 6.712 | -4.616 | -4.623 | 2053 | 2112 | 2100 | 84 | 4604 | 3275 |  | CORR | CIGR | 03:47 | 03:57 | 03:55 | 19 | 93 | 10 | EXT |  | 0.88 | (c)
35835.782 | 0.119 | 0.113 | -11.271 | -11.277 | 306 | 421 | 419 | 306 | 113 | 3277 |  | CORR | CIGR | 07:07 | 07:26 | 07:25 | 33 | 226 | 13 | EXT | Аномалия находится на отводе. | 0.89 | (c)
35853.358 | 6.305 | 6.263 | -3.825 | -3.867 | -1759 | -1635 | -1486 | 1212 | 3753 | 3278 |  | CORR | GENE | 06:20 | 06:40 | 07:04 | 114 | 547 | 11 | EXT |  | 0.89 | (c)
35854.224 | 7.171 | 7.14 | -2.959 | -2.99 | -1431 | -1291 | -1325 | 1218 | 2948 | 3278 |  | CORR | CIGR | 07:13 | 07:36 | 07:30 | 42 | 213 | 10 | EXT |  | 0.89 | (c)
35867.506 | 10.323 | 10.189 | -1.402 | -1.536 | 106 | 254 | 285 | 106 | 1265 | 3279 |  | DENT | GENE | 06:00 | 06:24 | 06:29 | 271 | 358 | 0.4 | N/A | Глубина вмятины: 5 мм (0,4%). Линейка: 27 см в (1019 см; 06:24 ч:мин) Аномалия находится на отводе. Аномалия находится вблизи продольного шва. |  | (c)
35869.258 | 0.35 | 0.268 | -11.385 | -11.467 | 635 | 725 | 749 | 635 | 268 | 3280 |  | DENT | GENE | 07:27 | 07:41 | 07:45 | 209 | 227 | 0.3 | N/A | Глубина вмятины: 4 мм (0,3%). Линейка: 21 см в (27 см; 07:41 ч:мин) Аномалия находится на отводе. |  | (c)
35978.825 | 9.062 | 9.051 | -2.123 | -2.134 | -887 | -832 | -823 | 760 | 2102 | 3289 |  | CORR | CIGR | 06:41 | 06:50 | 06:51 | 32 | 127 | 11 | EXT | Аномалия находится на отводе. | 0.89 | (c)
35992.155 | 0 | 0 | -10.424 | -10.424 | 917 | 1535 | 1532 | 84 | 0 | 3290б | Смещение кромок | GWAN |  | 04:30 | 06:10 | 06:09 | 0 | 1229 | 22 | EXT | Смещение кромок Наружу Аномалия находится на отводе. Величина смещения - 3.5 мм. |  | (c)
35992.155 | 0 | 0 | -10.424 | -10.424 | -1433 | -1013 | -904 | 374 | 0 | 3290б | Смещение кромок | GWAN |  | 10:10 | 11:18 | 11:36 | 0 | 1059 | 15 | EXT | Смещение кромок Вовнутрь Аномалия находится на отводе. Величина смещения - 2.4 мм. |  | (c)
35995.298 | 3.143 | 3.07 | -7.281 | -7.354 | 1581 | 1605 | 1607 | 598 | 3070 | 3290б |  | CORR | GENE | 06:17 | 06:21 | 06:21 | 178 | 52 | 14 | EXT |  | 0.91 | (c)
35995.437 | 3.282 | 3.268 | -7.142 | -7.156 | 1185 | 1652 | 1515 | 385 | 3268 | 3290б |  | CORR | GENE | 05:13 | 06:28 | 06:06 | 54 | 661 | 13 | EXT |  | 0.89 | (c)
35997.066 | 4.911 | 4.896 | -5.513 | -5.528 | 1301 | 1386 | 1381 | 770 | 4896 | 3290б |  | CORR | CIGR | 05:32 | 05:45 | 05:45 | 37 | 159 | 13 | EXT |  | 0.89 | (c)
35997.762 | 5.607 | 5.595 | -4.817 | -4.829 | 1600 | 1624 | 1647 | 536 | 4786 | 3290б |  | CORR | CIGR | 06:20 | 06:24 | 06:28 | 43 | 95 | 10 | EXT |  | 0.89 | (c)
36002.579 | 0 | 0 | -10.353 | -10.353 | 1035 | 1476 | 1609 | 1035 | 0 | 3291а | Смещение кромок | GWAN |  | 02:46 | 03:58 | 04:19 | 0 | 1147 | 18 | EXT | Смещение кромок Наружу Величина смещения - 2.9 мм. Аномалия находится на упругопластическом изгибе: R=451 D, максимальное растяжение на 4.8 час. |  | (c)
36012.932 | 0 | 0 | -9.375 | -9.375 | 1405 | 1872 | 2021 | 1405 | 0 | 3292а | Смещение кромок | GWAN |  | 04:37 | 05:53 | 06:17 | 0 | 1231 | 16 | EXT | Смещение кромок Наружу Величина смещения - 2.6 мм. Аномалия находится на упругопластическом изгибе: R=266 D, максимальное растяжение на 5.7 час. |  | (c)
36021.348 | 8.416 | 8.403 | -0.959 | -0.972 | 1790 | 1982 | 1919 | 1790 | 937 | 3292а |  | CORR | CIGR | 05:39 | 06:10 | 06:00 | 35 | 258 | 12 | EXT | Аномалия находится на упругопластическом изгибе: R=234 D, максимальное растяжение на 6.5 час. | 1.24 | (a)
36022.676 | 0.369 | 0.357 | -3.641 | -3.653 | -1221 | -966 | -1058 | 894 | 357 | 3293а |  | CORR | CIGR | 05:43 | 06:24 | 06:09 | 33 | 327 | 11 | EXT | Аномалия находится на упругопластическом изгибе: R=269 D, максимальное растяжение на 6.6 час. | 1.17 | (a)
36022.983 | 0.676 | 0.639 | -3.334 | -3.371 | -1176 | -1034 | -1058 | 940 | 639 | 3293а |  | CORR | GENE | 05:50 | 06:13 | 06:09 | 77 | 236 | 12 | EXT | Аномалия находится на упругопластическом изгибе: R=278 D, максимальное растяжение на 6.6 час. | 1.13 | (b)
36034.903 | 0 | 0 | -10.7 | -10.7 | 2078 | -1560 | -1400 | 417 | 0 | 3295 | Смещение кромок | GWAN |  | 09:56 | 00:09 | 12:34 | 0 | 1967 | 16 | EXT | Смещение кромок Вовнутрь Аномалия находится на отводе. Величина смещения - 2.5 мм. |  | (c)
36034.903 | 0 | 0 | -10.7 | -10.7 | -286 | -138 | -12 | 0 | 0 | 3295 | Смещение кромок | GWAN |  | 03:34 | 03:58 | 04:18 | 0 | 549 | 18 | EXT | Смещение кромок Наружу Аномалия находится на отводе. Величина смещения - 2.8 мм. |  | (c)
36035.384 | 0.481 | 0.474 | -10.219 | -10.226 | 98 | 183 | 240 | 98 | 474 | 3295 |  | CORR | GENE | 04:36 | 04:50 | 04:59 | 101 | 284 | 11 | EXT | Аномалия находится на отводе. | 0.89 | (c)
36035.709 | 0.806 | 0.801 | -9.894 | -9.899 | 82 | 189 | 165 | 82 | 801 | 3295 |  | CORR | CIGR | 04:34 | 04:51 | 04:47 | 27 | 166 | 15 | EXT | Аномалия находится на отводе. | 0.89 | (c)
36036.09 | 1.187 | 1.06 | -9.513 | -9.64 | 766 | 766 | 807 | 766 | 1060 | 3295 |  | CORR | GENE | 06:24 | 06:24 | 06:31 | 401 | 82 | 10 | EXT | Аномалия находится на отводе. | 0.93 | (c)
36036.299 | 1.396 | 1.122 | -9.304 | -9.578 | 261 | 339 | 320 | 261 | 1122 | 3295 |  | CORR | GENE | 05:02 | 05:15 | 05:12 | 459 | 117 | 11 | EXT | Аномалия находится на отводе. | 0.94 | (c)
36036.409 | 1.506 | 1.276 | -9.194 | -9.424 | 955 | 955 | 997 | 955 | 1276 | 3295 |  | CORR | GENE | 06:54 | 06:54 | 07:01 | 389 | 83 | 10 | EXT | Аномалия находится на отводе. | 0.93 | (c)
36036.689 | 1.786 | 0.531 | -8.914 | -10.169 | -89 | 28 | -24 | 0 | 531 | 3295 | Дефект проката | MIAN | GENE | 04:06 | 04:25 | 04:16 | 3476 | 131 |  | EXT | Дефект проката Эквивалент потери металла 16%. Аномалия находится на отводе. |  | (c)
36036.772 | 1.869 | 1.852 | -8.831 | -8.848 | 739 | 859 | 850 | 739 | 1852 | 3295 |  | CORR | CIGR | 06:20 | 06:39 | 06:37 | 40 | 221 | 10 | EXT | Аномалия находится на отводе. | 0.89 | (c)
36036.776 | 1.873 | 1.863 | -8.827 | -8.837 | 122 | 240 | 198 | 122 | 1863 | 3295 |  | CORR | CIGR | 04:40 | 04:59 | 04:52 | 34 | 151 | 11 | EXT | Аномалия находится на отводе. | 0.89 | (c)
36037.095 | 2.192 | 2.1 | -8.508 | -8.6 | 792 | 824 | 840 | 792 | 2100 | 3295 |  | CORR | GENE | 06:28 | 06:33 | 06:36 | 977 | 96 | 10 | EXT | Аномалия находится на отводе. | 0.96 | (c)
36037.347 | 2.444 | 2.405 | -8.256 | -8.295 | 933 | 972 | 1010 | 933 | 2405 | 3295 |  | CORR | GENE | 06:51 | 06:57 | 07:03 | 75 | 156 | 12 | EXT | Аномалия находится на отводе. | 0.89 | (c)
36037.75 | 2.847 | 2.82 | -7.853 | -7.88 | 219 | 414 | 391 | 219 | 2820 | 3295 |  | CORR | GENE | 04:56 | 05:27 | 05:23 | 95 | 344 | 11 | EXT | Аномалия находится на отводе. | 0.89 | (c)
36037.779 | 2.876 | 2.866 | -7.824 | -7.834 | 911 | 941 | 985 | 911 | 2866 | 3295 |  | CORR | GENE | 06:47 | 06:52 | 06:59 | 52 | 148 | 14 | EXT | Аномалия находится на отводе. | 0.89 | (c)
36038.023 | 3.12 | 2.943 | -7.58 | -7.757 | 376 | 380 | 408 | 376 | 2943 | 3295 |  | CORR | GENE | 05:21 | 05:22 | 05:26 | 244 | 63 | 10 | EXT | Аномалия находится на отводе. | 0.91 | (c)
36038.377 | 3.474 | 3.428 | -7.226 | -7.272 | 783 | 933 | 976 | 783 | 3428 | 3295 |  | CORR | GENE | 06:27 | 06:51 | 06:58 | 80 | 386 | 11 | EXT | Аномалия находится на отводе. | 0.89 | (c)
36038.618 | 3.715 | 3.698 | -6.985 | -7.002 | 697 | 786 | 760 | 697 | 3698 | 3295 |  | CORR | CIGR | 06:13 | 06:27 | 06:23 | 31 | 126 | 11 | EXT | Аномалия находится на отводе. | 0.89 | (c)
36038.996 | 4.093 | 4.058 | -6.607 | -6.642 | 560 | 749 | 710 | 560 | 4058 | 3295 |  | CORR | GENE | 05:51 | 06:21 | 06:15 | 73 | 299 | 10 | EXT | Аномалия находится на отводе. | 0.89 | (c)
36039.42 | 4.517 | 4.498 | -6.183 | -6.202 | 1205 | 1311 | 1274 | 1205 | 4498 | 3295 |  | CORR | CIGR | 07:35 | 07:52 | 07:46 | 36 | 138 | 10 | EXT | Аномалия находится на отводе. | 0.89 | (c)
36041.749 | 6.846 | 5.867 | -3.854 | -4.833 | -72 | -24 | -24 | 0 | 3212 | 3295 | Дефект проката | MIAN | GENE | 04:09 | 04:16 | 04:17 | 1621 | 97 |  | EXT | Дефект проката Эквивалент потери металла 10%. Аномалия находится на отводе. |  | (c)
36045.002 | 10.099 | 10.073 | -0.601 | -0.627 | -187 | -96 | -72 | 0 | 558 | 3295 |  | CORR | GENE | 03:50 | 04:05 | 04:09 | 69 | 230 | 12 | EXT | Аномалия находится на отводе. | 0.89 | (c)
36045.603 | 0 | 0 | -3.515 | -3.515 | 755 | 1043 | 1712 | 755 | 0 | 3296 | Смещение кромок | GWAN |  | 02:26 | 03:12 | 05:00 | 0 | 1915 | 20 | EXT | Смещение кромок Наружу Аномалия находится на отводе. Величина смещения - 3.1 мм. |  | (c)
36049.118 | 0 | 0 | -11.51 | -11.51 | -120 | 115 | 209 | 0 | 0 | 3297 | Смещение кромок | GWAN |  | 02:42 | 03:20 | 03:35 | 0 | 658 | 23 | EXT | Смещение кромок Наружу Аномалия находится на отводе. Величина смещения - 3.6 мм. |  | (c)
36049.118 | 0 | 0 | -11.51 | -11.51 | 1393 | 1557 | 1627 | 1393 | 0 | 3297 | Смещение кромок | GWAN |  | 06:46 | 07:12 | 07:24 | 0 | 468 | 20 | EXT | Смещение кромок Вовнутрь Аномалия находится на отводе. Величина смещения - 3.1 мм. |  | (c)
36103.059 | 7.656 | 7.394 | -3.944 | -4.206 | 959 | 976 | 1107 | 959 | 3608 | 3301 |  | CORR | GENE | 05:40 | 05:43 | 06:04 | 598 | 296 | 10 | EXT | Аномалия находится на отводе. | 0.94 | (c)
36103.905 | 8.502 | 8.228 | -3.098 | -3.372 | 1068 | 1122 | 1165 | 1068 | 2502 | 3301 |  | CORR | GENE | 05:58 | 06:07 | 06:13 | 870 | 193 | 10 | EXT | Аномалия находится на отводе. | 0.96 | (c)
36104.217 | 8.814 | 8.81 | -2.786 | -2.79 | 960 | 960 | 1001 | 960 | 2534 | 3301 |  | CORR | GENE | 05:40 | 05:40 | 05:47 | 256 | 82 | 10 | EXT | Аномалия находится на отводе. | 0.91 | (c)
36104.671 | 9.268 | 9.143 | -2.332 | -2.457 | 942 | 1107 | 1113 | 942 | 2328 | 3301 |  | CORR | GENE | 05:37 | 06:04 | 06:05 | 129 | 342 | 12 | EXT | Аномалия находится на отводе. | 0.9 | (c)
36112.156 | 5.153 | 4.677 | -6.432 | -6.908 | -1540 | -1362 | -1368 | 1196 | 4677 | 3302 |  | DENT | GENE | 05:43 | 06:12 | 06:11 | 789 | 344 | 0.4 | N/A | Глубина вмятины: 5 мм (0,4%). Линейка: 79 см в (468 см; 06:12 ч:мин) |  | (c)
36133.582 | 3.354 | 3.104 | -8.221 | -8.471 | 471 | 702 | 864 | 471 | 3104 | 3304 |  | WRIN | GENE | 05:17 | 05:54 | 06:20 | 552 | 785 | 0.4 | N/A | Высота гофр: 6 мм (0,4%). Длина волны: 271 мм |  | (c)
36136.952 | 6.724 | 6.617 | -4.851 | -4.958 | 594 | 811 | 753 | 594 | 4790 | 3304 |  | CORR | GENE | 05:37 | 06:11 | 06:02 | 168 | 318 | 11 | EXT |  | 0.9 | (c)
36139.48 | 9.252 | 9.234 | -2.323 | -2.341 | 753 | 804 | 837 | 753 | 2304 | 3304 |  | CORR | CIGR | 06:02 | 06:10 | 06:16 | 37 | 167 | 12 | EXT |  | 0.89 | (c)
36141.611 | 11.383 | 11.352 | -0.192 | -0.223 | 1006 | 1017 | 1028 | 1006 | 46 | 3304 |  | CORR | AXGR | 06:43 | 06:45 | 06:46 | 177 | 43 | 10 | EXT |  | 0.9 | (c)
36141.858 | 0.055 | 0.038 | -11.64 | -11.657 | -2180 | -2144 | -2136 | 2092 | 38 | 3305 |  | CORR | GENE | 06:38 | 06:44 | 06:45 | 279 | 88 | 11 | EXT | Аномалия находится на отводе. | 0.92 | (c)
36142.02 | 0.217 | 0.162 | -11.478 | -11.533 | 1770 | 1806 | 1903 | 1770 | 162 | 3305 |  | CORR | GENE | 05:15 | 05:21 | 05:37 | 74 | 266 | 11 | EXT | Аномалия находится на отводе. | 0.89 | (c)
36144.908 | 3.105 | 2.947 | -8.59 | -8.748 | 1789 | 1810 | 1830 | 1789 | 2947 | 3305 |  | CORR | GENE | 05:18 | 05:22 | 05:25 | 845 | 82 | 10 | EXT | Аномалия находится на отводе. | 0.95 | (c)
36157.209 | 3.711 | 3.601 | -7.584 | -7.694 | 1753 | 1779 | 1789 | 1753 | 3601 | 3306 |  | CORR | GENE | 04:41 | 04:45 | 04:47 | 291 | 72 | 11 | EXT | Аномалия находится на отводе. | 0.92 | (c)
36158.171 | 4.673 | 4.49 | -6.622 | -6.805 | 1820 | 1840 | 1849 | 1820 | 4490 | 3306 |  | CORR | GENE | 04:52 | 04:55 | 04:57 | 1025 | 58 | 11 | EXT | Аномалия находится на отводе. | 0.97 | (c)
36160.216 | 6.718 | 6.659 | -4.577 | -4.636 | 1941 | 1955 | 1978 | 1941 | 4289 | 3306 |  | CORR | GENE | 05:11 | 05:14 | 05:17 | 347 | 74 | 11 | EXT | Аномалия находится на отводе. | 0.93 | (c)
36161.898 | 8.4 | 7.824 | -2.895 | -3.471 | 1902 | 1967 | 1969 | 1902 | 2875 | 3306 |  | CORR | GENE | 05:05 | 05:16 | 05:16 | 596 | 134 | 12 | EXT | Аномалия находится на отводе. | 0.96 | (c)
36163.277 | 9.779 | 9.73 | -1.516 | -1.565 | 1856 | 1986 | 1979 | 1856 | 1505 | 3306 |  | CORR | GENE | 04:58 | 05:19 | 05:18 | 60 | 246 | 10 | EXT | Аномалия находится на отводе. | 0.89 | (c)
36170.164 | 5.371 | 5.361 | -5.919 | -5.929 | 1712 | 1774 | 1773 | 1712 | 5361 | 3307 |  | CORR | CIGR | 04:23 | 04:33 | 04:32 | 26 | 122 | 10 | EXT | Аномалия находится на отводе. | 0.89 | (c)
36176.083 | 0 | 0 | -11.65 | -11.65 | 644 | 1114 | 1186 | 644 | 0 | 3308 | Смещение кромок | GWAN |  | 01:20 | 02:36 | 02:47 | 0 | 1083 | 18 | EXT | Смещение кромок Вовнутрь Аномалия находится на отводе. Величина смещения - 2.9 мм. |  | (c)
36198.643 | 0 | 0 | -11.615 | -11.615 | 1962 | -2066 | -2152 | 1804 | 0 | 3310 | Смещение кромок | GWAN |  | 10:40 | 11:50 | 11:36 | 0 | 695 | 16 | EXT | Смещение кромок Наружу Аномалия находится на отводе. Величина смещения - 2.5 мм. |  | (c)
36202.066 | 3.423 | 3.399 | -8.192 | -8.216 | -270 | -166 | -183 | 96 | 3399 | 3310 |  | CORR | GENE | 04:39 | 04:56 | 04:53 | 57 | 174 | 11 | EXT | Аномалия находится на отводе. | 0.89 | (c)
36204.453 | 5.81 | 5.711 | -5.805 | -5.904 | 947 | 984 | 977 | 947 | 5666 | 3310 |  | SCC | GENE | 07:56 | 08:02 | 08:01 | 238 | 60 | 29 | EXT | Аномалия находится на отводе. | 1 | (b)
36205.207 | 6.564 | 6.395 | -5.051 | -5.22 | 993 | 1015 | 1041 | 993 | 4909 | 3310 |  | SCC | GENE | 08:03 | 08:07 | 08:11 | 311 | 95 | 27 | EXT | Аномалия находится на отводе. | 1 | (b)
36206.31 | 7.667 | 7.44 | -3.948 | -4.175 | 931 | 994 | 975 | 931 | 3644 | 3310 |  | SCC | GENE | 07:53 | 08:03 | 08:00 | 531 | 88 | 35 | EXT | Аномалия находится на отводе. | 1.12 | (a)
36209.169 | 10.526 | 10.468 | -1.089 | -1.147 | 100 | 142 | 166 | 100 | 982 | 3310 |  | DENT | GENE | 05:39 | 05:46 | 05:50 | 165 | 134 | 0.2 | N/A | Глубина вмятины: 3 мм (0,2%). Линейка: 17 см в (1047 см; 05:46 ч:мин) Аномалия находится на отводе. Аномалия находится вблизи продольного шва. |  | (c)
36243.715 | 10.692 | 10.68 | -0.358 | -0.37 | -1986 | -1944 | -1940 | 1893 | 347 | 3313 |  | CORR | CIGR | 04:59 | 05:06 | 05:07 | 23 | 93 | 12 | EXT |  | 0.89 | (c)
36255.532 | 0.129 | 0.113 | -11.196 | -11.212 | -1462 | -1377 | -1377 | 768 | 113 | 3315 |  | CORR | CIGR | 07:15 | 07:29 | 07:29 | 24 | 171 | 10 | EXT |  | 0.88 | (c)
36278.163 | 0 | -0.044 | -11.49 | -11.534 | -245 | -146 | -124 | 2 |  | 3317 | Нарушение формы кольцевого шва | GWAN |  | 10:10 | 10:26 | 10:30 | 0 | 243 |  | EXT | Нарушение формы кольцевого шва Аномалия находится на упругопластическом изгибе: R=509 D, максимальное растяжение на 7.2 час. |  | (c)
36280.385 | 2.222 | 2.214 | -9.268 | -9.276 | -1368 | -1312 | -1326 | 863 | 2214 | 3317 |  | CORR | CIGR | 07:09 | 07:18 | 07:15 | 19 | 82 | 14 | EXT | Аномалия находится на упругопластическом изгибе: R=454 D, максимальное растяжение на 7.3 час. | 0.88 | (c)
36288.804 | 10.641 | 10.521 | -0.849 | -0.969 | -1237 | -1136 | -1180 | 994 | 328 | 3317 |  | CORR | GENE | 07:30 | 07:46 | 07:39 | 641 | 114 | 13 | EXT |  | 0.97 | (c)
36297.907 | 8.254 | 8.164 | -3.196 | -3.286 | 954 | 955 | 980 | 954 | 3099 | 3318 |  | CORR | AXGR | 05:13 | 05:13 | 05:17 | 187 | 52 | 10 | EXT | Аномалия находится на отводе. | 0.75 | (c)
36299.398 | 9.745 | 9.579 | -1.705 | -1.871 | 67 | 222 | 149 | 67 | 1686 | 3318 |  | GOUG | GENE | 02:50 | 03:15 | 03:03 | 185 | 163 | 6 | EXT | Аномалия находится на отводе. Задир. |  | (c)
36310.271 | 9.168 | 9.158 | -2.432 | -2.442 | -644 | -626 | -617 | 590 | 2418 | 3319 |  | CORR | CIGR | 05:50 | 05:53 | 05:54 | 24 | 54 | 11 | EXT |  | 0.89 | (c)
36311.531 | 10.428 | 10.298 | -1.172 | -1.302 | -640 | -505 | -537 | 433 | 1136 | 3319 |  | CORR | GENE | 05:51 | 06:12 | 06:07 | 166 | 207 | 11 | EXT |  | 0.9 | (c)
36318.882 | 6.179 | 6.166 | -5.151 | -5.164 | -98 | -52 | -40 | 0 | 5130 | 3320 |  | CORR | CIGR | 08:14 | 08:21 | 08:23 | 34 | 115 | 12 | EXT | Аномалия находится на отводе. | 0.89 | (c)
36320.956 | 8.253 | 8.236 | -3.077 | -3.094 | -1048 | -1042 | -941 | 835 | 3050 | 3320 |  | CORR | CIGR | 05:41 | 05:42 | 05:58 | 44 | 213 | 10 | EXT | Аномалия находится на отводе. | 0.89 | (c)
36358.434 | 0 | -0.021 | -10.723 | -10.744 | 1689 | 1903 | 1993 | 0 |  | 3324а | Нарушение формы кольцевого шва | GWAN |  | 03:11 | 03:46 | 04:00 | 0 | 608 |  | EXT | Нарушение формы кольцевого шва Аномалия находится на упругопластическом изгибе: R=718 D, максимальное растяжение на 0.2 час. |  | (c)
36358.434 | 0 | -0.034 | -10.723 | -10.757 | -1758 | -1632 | -1641 | 472 |  | 3324а | Нарушение формы кольцевого шва | GWAN |  | 05:55 | 06:15 | 06:14 | 0 | 234 |  | INT | Нарушение формы кольцевого шва Аномалия находится на упругопластическом изгибе: R=718 D, максимальное растяжение на 0.2 час. |  | (c)
36358.434 | 0 | 0 | -10.723 | -10.723 | -1400 | -1106 | -1216 | 831 | 0 | 3324а | Смещение кромок | GWAN |  | 06:53 | 07:40 | 07:23 | 0 | 368 | 17 | EXT | Смещение кромок Наружу Величина смещения - 2.6 мм. Аномалия находится на упругопластическом изгибе: R=718 D, максимальное растяжение на 0.2 час. |  | (c)
36369.157 | 0 | 0 | -11.206 | -11.206 | -800 | -219 | -473 | 146 | 0 | 3325а | Смещение кромок | GWAN |  | 00:10 | 01:44 | 01:03 | 0 | 653 | 16 | EXT | Смещение кромок Вовнутрь Величина смещения - 2.5 мм. |  | (c)
36369.157 | 0 | 0 | -11.206 | -11.206 | 655 | 1215 | 1166 | 552 | 0 | 3325а | Непровар / утяжина | GWAN |  | 04:05 | 05:35 | 05:27 | 0 | 1024 | 14 | INT | Непровар / утяжина |  | (c)
36369.157 | 0 | 0 | -11.206 | -11.206 | 2047 | 2150 | -2220 | 0 | 0 | 3325а | Смещение кромок | GWAN |  | 07:50 | 08:06 | 08:21 | 0 | 388 | 16 | EXT | Смещение кромок Наружу Величина смещения - 2.5 мм. |  | (c)
36369.157 | 0 | 0 | -11.206 | -11.206 | -1380 | -1347 | -1159 | 850 | 0 | 3325а | Смещение кромок | GWAN |  | 10:36 | 10:42 | 11:12 | 0 | 442 | 17 | EXT | Смещение кромок Вовнутрь Величина смещения - 2.6 мм. |  | (c)
36371.069 | 1.912 | 1.894 | -9.294 | -9.312 | -1827 | -1754 | -1748 | 404 | 1894 | 3325а |  | CORR | CIGR | 09:24 | 09:36 | 09:37 | 38 | 157 | 11 | EXT |  | 0.89 | (c)
36391.643 | 0 | -0.049 | -2.15 | -2.199 | -2214 | -2028 | -2049 | 1884 |  | 3327 | Нарушение формы кольцевого шва | GWAN |  | 00:44 | 01:14 | 01:11 | 0 | 330 |  | EXT | Нарушение формы кольцевого шва |  | (c)
36530.2 | 0.062 | 0.038 | -10.623 | -10.647 | -692 | -391 | -191 | 0 | 38 | 3340 |  | CORR | GENE | 02:14 | 03:03 | 03:35 | 173 | 1002 | 10 | EXT |  | 0.9 | (c)
36531.841 | 1.703 | 1.62 | -8.982 | -9.065 | -470 | -326 | -294 | 118 | 1620 | 3340 |  | CORR | GENE | 02:50 | 03:13 | 03:18 | 148 | 352 | 10 | EXT |  | 0.9 | (c)
36534.818 | 4.68 | 4.643 | -6.005 | -6.042 | -1487 | -1367 | -1378 | 1268 | 4643 | 3340 |  | CORR | GENE | 00:06 | 00:25 | 00:24 | 63 | 218 | 10 | EXT |  | 0.89 | (c)
36535.174 | 5.036 | 5.006 | -5.649 | -5.679 | -1482 | -1386 | -1384 | 1285 | 5006 | 3340 |  | CORR | GENE | 00:07 | 00:22 | 00:23 | 54 | 197 | 10 | EXT |  | 0.89 | (c)
36535.29 | 5.152 | 5.071 | -5.533 | -5.614 | -1212 | -1041 | -1088 | 964 | 5071 | 3340 |  | CORR | GENE | 00:50 | 01:18 | 01:10 | 144 | 249 | 11 | EXT |  | 0.9 | (c)
36619.223 | 10.12 | 10.075 | -1.255 | -1.3 | 2036 | 2123 | 2083 | 100 | 928 | 3347 |  | CORR | GENE | 04:15 | 04:29 | 04:23 | 372 | 94 | 14 | EXT | Аномалия находится на упругопластическом изгибе: R=538 D, максимальное растяжение на 6 час. | 0.94 | (c)
36639.139 | 7.611 | 7.212 | -3.919 | -4.318 | 2207 | 2215 | -2219 | 0 | 1793 | 3350 |  | LWAN | GENE | 04:56 | 04:57 | 05:02 | 2525 | 71 |  | INT | Эквивалент потери металла 11%. |  | (c)
36679.747 | 3.084 | 3.069 | -8.446 | -8.461 | 2105 | 2134 | 2135 | 2105 | 3069 | 3354 |  | CORR | CIGR | 06:25 | 06:30 | 06:30 | 26 | 60 | 11 | EXT |  | 0.89 | (c)
36679.816 | 3.153 | 3.144 | -8.377 | -8.386 | 2110 | 2143 | 2149 | 2110 | 3144 | 3354 |  | CORR | CIGR | 06:26 | 06:31 | 06:32 | 17 | 79 | 10 | EXT |  | 0.89 | (c)
36690.343 | 2.15 | 2.107 | -9.45 | -9.493 | 96 | 197 | 201 | 96 | 2107 | 3355 |  | CORR | GENE | 09:31 | 09:47 | 09:48 | 80 | 210 | 11 | EXT | Аномалия находится на отводе. | 0.89 | (c)
36691.013 | 2.82 | 2.766 | -8.78 | -8.834 | 75 | 199 | 187 | 75 | 2766 | 3355 |  | CORR | GENE | 09:27 | 09:47 | 09:46 | 74 | 223 | 11 | EXT | Аномалия находится на отводе. | 0.89 | (c)
36918.978 | 1.605 | 1.437 | -9.715 | -9.883 | -2227 | -2214 | -2217 | 4 | 1437 | 3375 |  | LWAN | AXGR | 03:09 | 03:11 | 03:11 | 275 | 20 |  | INT | Эквивалент потери металла 11%. |  | (c)
37130.048 | 5.825 | 5.789 | -5.725 | -5.761 | 2096 | 2212 | 2164 | 0 | 5719 | 3393 |  | CORR | CIGR | 06:60 | 07:18 | 07:11 | 42 | 135 | 13 | EXT |  | 0.89 | (c)
37143.692 | 7.919 | 6.907 | -3.716 | -4.728 | -8 | 5 | 12 | 0 | 2958 | 3394 |  | CORR | AXGR | 05:19 | 05:21 | 05:22 | 1770 | 40 | 11 | EXT | Аномалия находится на отводе. | 0.98 | (c)
37163.262 | 4.284 | 4.239 | -6.816 | -6.861 | -180 | -101 | -80 | 0 | 4239 | 3396 |  | CORR | GENE | 07:35 | 07:48 | 07:51 | 74 | 199 | 10 | EXT | Аномалия находится на отводе. | 0.89 | (c)
37168.642 | 9.664 | 9.646 | -1.436 | -1.454 | 56 | 130 | 125 | 56 | 1404 | 3396 |  | CORR | GENE | 08:13 | 08:25 | 08:24 | 50 | 137 | 10 | EXT | Аномалия находится на отводе. | 0.89 | (c)
37168.914 | 9.936 | 9.908 | -1.164 | -1.192 | 64 | 131 | 162 | 64 | 1103 | 3396 |  | CORR | GENE | 08:14 | 08:25 | 08:30 | 89 | 196 | 10 | EXT | Аномалия находится на отводе. | 0.89 | (c)
37230.937 | 4.039 | 4.013 | -7.526 | -7.552 | 582 | 660 | 679 | 582 | 4013 | 3402 |  | CORR | GENE | 06:02 | 06:15 | 06:18 | 71 | 192 | 11 | EXT |  | 0.89 | (c)
37341.733 | 0 | -0.019 | -9.735 | -9.754 | -461 | 160 | 55 | 461 |  | 3412а | Нарушение формы кольцевого шва | GWAN |  | 11:54 | 01:34 | 13:17 | 0 | 1034 |  | EXT | Нарушение формы кольцевого шва |  | (c)
37341.733 | 0 | -0.009 | -9.735 | -9.744 | 654 | 867 | 1213 | 458 |  | 3412а | Нарушение формы кольцевого шва | GWAN |  | 02:54 | 03:28 | 04:24 | 0 | 1118 |  | EXT | Нарушение формы кольцевого шва |  | (c)
37341.733 | 0 | -0.023 | -9.735 | -9.758 | 2103 | -1237 | -1435 | 0 |  | 3412а | Нарушение формы кольцевого шва | GWAN |  | 06:48 | 09:49 | 09:17 | 0 | 1846 |  | EXT | Нарушение формы кольцевого шва |  | (c)
37350.729 | 8.996 | 8.961 | -0.739 | -0.774 | -506 | -475 | -406 | 306 | 710 | 3412а |  | CORR | GENE | 11:47 | 11:52 | 12:03 | 64 | 200 | 10 | EXT |  | 0.89 | (c)
37386.118 | 0 | -0.007 | -11.475 | -11.482 | 1091 | 1306 | 1424 | 1091 |  | 3416 | Нарушение формы кольцевого шва | GWAN |  | 03:06 | 03:40 | 03:59 | 0 | 665 |  | EXT | Нарушение формы кольцевого шва Аномалия находится на отводе. |  | (c)
37402.958 | 5.365 | 5.362 | -5.88 | -5.883 | 2113 | -2174 | -2220 | 2091 | 5362 | 3417 |  | GOUG | GENE | 01:47 | 02:16 | 02:08 | 93 | 257 | 8 | EXT | Задир. |  | (c)
37404.374 | 6.781 | 6.753 | -4.464 | -4.492 | 345 | 403 | 424 | 345 | 4463 | 3417 |  | GOUG | CIGR | 09:02 | 09:11 | 09:15 | 29 | 158 | 5 | EXT | Задир. |  | (c)
37416.893 | 8.055 | 7.949 | -3.585 | -3.691 | -1920 | -1799 | -1769 | 1619 | 3512 | 3418 |  | DENT | GENE | 07:10 | 07:30 | 07:34 | 179 | 302 | 0.4 | N/A | Глубина вмятины: 5 мм (0,4%). Линейка: 18 см в (795 см; 07:30 ч:мин) Аномалия находится на отводе. |  | (c)
37428.32 | 7.842 | 7.658 | -3.067 | -3.251 | -1226 | -996 | -1013 | 801 | 2994 | 3419а |  | DENT | GENE | 06:33 | 07:10 | 07:07 | 257 | 425 | 0.4 | N/A | Глубина вмятины: 5 мм (0,4%). Линейка: 26 см в (766 см; 07:10 ч:мин) |  | (c)
37435.811 | 4.424 | 4.421 | -6.876 | -6.879 | 76 | 327 | 210 | 76 | 4421 | 3419б |  | GOUG | GENE | 00:57 | 01:38 | 01:19 | 431 | 270 | 7 | EXT | Задир. |  | (c)
37442.687 | 0 | -0.023 | -10.292 | -10.315 | -1753 | -1488 | -1301 | 477 |  | 3420а | Нарушение формы кольцевого шва | GWAN |  | 09:25 | 10:08 | 10:39 | 0 | 905 |  | EXT | Нарушение формы кольцевого шва Аномалия находится на отводе. |  | (c)
37446.802 | 4.115 | 4.095 | -6.177 | -6.197 | 1586 | 1737 | 1764 | 289 | 4095 | 3420а |  | CORR | GENE | 06:24 | 06:49 | 06:53 | 62 | 355 | 14 | EXT | Аномалия находится на отводе. | 0.89 | (c)
37452.979 | 0 | 0 | -9.575 | -9.575 | 210 | 364 | 443 | 210 | 0 | 3421а | Смещение кромок | GWAN |  | 00:04 | 00:29 | 00:41 | 0 | 465 | 15 | EXT | Смещение кромок Вовнутрь Аномалия находится на отводе. Величина смещения - 2.3 мм. |  | (c)
37452.979 | 0 | 0 | -9.575 | -9.575 | 1935 | 2162 | 2176 | 1935 | 0 | 3421а | Смещение кромок | GWAN |  | 04:42 | 05:19 | 05:21 | 0 | 483 | 25 | EXT | Смещение кромок Наружу Аномалия находится на отводе. Величина смещения - 4 мм. |  | (c)
37452.979 | 0 | 0 | -9.575 | -9.575 | -1938 | -1628 | -1678 | 1417 | 0 | 3421а | Смещение кромок | GWAN |  | 06:17 | 07:07 | 06:59 | 0 | 521 | 17 | EXT | Смещение кромок Вовнутрь Аномалия находится на отводе. Величина смещения - 2.6 мм. |  | (c)
37452.979 | 0 | 0 | -9.575 | -9.575 | -1445 | -1132 | -1171 | 898 | 0 | 3421а | Смещение кромок | GWAN |  | 07:37 | 08:27 | 08:21 | 0 | 547 | 28 | EXT | Смещение кромок Наружу Аномалия находится на отводе. Величина смещения - 4.3 мм. |  | (c)
37452.979 | 0 | 0 | -9.575 | -9.575 | -857 | -716 | -653 | 450 | 0 | 3421а | Смещение кромок | GWAN |  | 09:12 | 09:34 | 09:44 | 0 | 407 | 22 | EXT | Смещение кромок Вовнутрь Аномалия находится на отводе. Величина смещения - 3.5 мм. |  | (c)
37452.979 | 0 | 0 | -9.575 | -9.575 | -389 | -79 | -103 | 0 | 0 | 3421а | Смещение кромок | GWAN |  | 10:27 | 11:17 | 11:13 | 0 | 572 | 19 | EXT | Смещение кромок Наружу Аномалия находится на отводе. Величина смещения - 3 мм. |  | (c)
37462.554 | 0 | 0 | -3.329 | -3.329 | 383 | 468 | 693 | 383 | 0 | 3422а | Смещение кромок | GWAN |  | 03:33 | 03:47 | 04:23 | 0 | 621 | 17 | EXT | Смещение кромок Наружу Аномалия находится на отводе. Величина смещения - 2.6 мм. |  | (c)
37462.554 | 0 | 0 | -3.329 | -3.329 | 1464 | 1818 | 1774 | 146 | 0 | 3422а | Смещение кромок | GWAN |  | 06:28 | 07:25 | 07:18 | 0 | 621 | 19 | EXT | Смещение кромок Наружу Аномалия находится на отводе. Величина смещения - 2.9 мм. |  | (c)
37462.554 | 0 | 0 | -3.329 | -3.329 | 2163 | -2220 | -2034 | 0 | 0 | 3422а | Смещение кромок | GWAN |  | 08:20 | 08:33 | 09:03 | 0 | 529 | 17 | EXT | Смещение кромок Вовнутрь Аномалия находится на отводе. Величина смещения - 2.7 мм. |  | (c)
37462.554 | 0 | 0 | -3.329 | -3.329 | -1732 | -1717 | -1617 | 499 | 0 | 3422а | Смещение кромок | GWAN |  | 09:52 | 09:54 | 10:11 | 0 | 230 | 17 | EXT | Смещение кромок Наружу Аномалия находится на отводе. Величина смещения - 2.7 мм. |  | (c)
37462.554 | 0 | 0 | -3.329 | -3.329 | -1354 | -1135 | -1120 | 877 | 0 | 3422а | Смещение кромок | GWAN |  | 10:53 | 11:28 | 11:31 | 0 | 467 | 17 | EXT | Смещение кромок Вовнутрь Аномалия находится на отводе. Величина смещения - 2.7 мм. |  | (c)
37554.325 | 8.432 | 8.422 | -3.02 | -3.03 | 1643 | 1803 | 1723 | 1643 | 2969 | 3430а |  | GOUG | GENE | 06:49 | 07:15 | 07:02 | 61 | 161 | 6 | EXT | Задир. Аномалия находится на упругопластическом изгибе: R=457 D, максимальное растяжение на 11.7 час. |  | (c)
37557.345 | 0 | 0 | -5.653 | -5.653 | 264 | 694 | 704 | 264 | 0 | 3430б | Смещение кромок | GWAN |  | 00:23 | 01:32 | 01:34 | 0 | 879 | 16 | EXT | Смещение кромок Вовнутрь Величина смещения - 2.5 мм. Аномалия находится на упругопластическом изгибе: R=889 D, максимальное растяжение на 11.1 час. |  | (c)
37562.381 | 5.036 | 4.949 | -0.617 | -0.704 | 145 | 343 | 519 | 145 | 574 | 3430б |  | CORR | GENE | 00:03 | 00:35 | 01:04 | 130 | 747 | 11 | EXT | Аномалия находится на упругопластическом изгибе: R=395 D, максимальное растяжение на 6.9 час. | 0.9 | (c)
37562.998 | 0 | -0.03 | -8.41 | -8.44 | 589 | 990 | 1100 | 589 |  | 3431а | Вышлифовка на шве | GWAN | GENE | 11:54 | 00:59 | 13:17 | 61 | 1023 | 10 | EXT | Вышлифовка на шве Аномалия находится на упругопластическом изгибе: R=339 D, максимальное растяжение на 6.8 час. |  | (c)
37562.998 | 0 | 0 | -8.41 | -8.41 | -1428 | -1125 | -1146 | 803 | 0 | 3431а | Смещение кромок | GWAN |  | 06:29 | 07:18 | 07:14 | 0 | 564 | 18 | EXT | Смещение кромок Вовнутрь Величина смещения - 2.8 мм. Аномалия находится на упругопластическом изгибе: R=339 D, максимальное растяжение на 6.8 час. |  | (c)
37567.57 | 4.572 | 4.54 | -3.838 | -3.87 | -1409 | -1037 | -1092 | 776 | 3764 | 3431а |  | CORR | GENE | 06:32 | 07:32 | 07:23 | 106 | 633 | 10 | EXT | Аномалия находится на упругопластическом изгибе: R=246 D, максимальное растяжение на 6.7 час. | 1.21 | (a)
37571.408 | 0 | 0 | -8.721 | -8.721 | 313 | 730 | 836 | 313 | 0 | 3432а | Смещение кромок | GWAN |  | 06:27 | 07:35 | 07:52 | 0 | 1046 | 15 | EXT | Смещение кромок Наружу Величина смещения - 2.3 мм. Аномалия находится на упругопластическом изгибе: R=309 D, максимальное растяжение на 6.7 час. |  | (c)
37571.408 | 0 | 0 | -8.721 | -8.721 | 1437 | 1840 | 1875 | 1437 | 0 | 3432а | Смещение кромок | GWAN |  | 09:29 | 10:34 | 10:39 | 0 | 875 | 21 | EXT | Смещение кромок Вовнутрь Величина смещения - 3.3 мм. Аномалия находится на упругопластическом изгибе: R=309 D, максимальное растяжение на 6.7 час. |  | (c)
37579.619 | 8.211 | 8.167 | -0.51 | -0.554 | -81 | -10 | 80 | 0 | 493 | 3432а |  | CORR | GENE | 05:24 | 05:35 | 05:50 | 61 | 322 | 10 | EXT | Аномалия находится на упругопластическом изгибе: R=608 D, максимальное растяжение на 5.8 час. | 0.89 | (c)
37580.129 | 0 | -0.034 | -10.824 | -10.858 | 412 | 762 | 673 | 412 |  | 3433а | Нарушение формы кольцевого шва | GWAN |  | 11:42 | 00:39 | 12:24 | 0 | 522 |  | EXT | Нарушение формы кольцевого шва Аномалия находится на упругопластическом изгибе: R=660 D, максимальное растяжение на 5.8 час. |  | (c)
37580.129 | 0 | 0 | -10.824 | -10.824 | 1553 | 2164 | 1968 | 0 | 0 | 3433а | Смещение кромок | GWAN |  | 02:46 | 04:25 | 03:53 | 0 | 830 | 17 | EXT | Смещение кромок Наружу Величина смещения - 2.7 мм. Аномалия находится на упругопластическом изгибе: R=660 D, максимальное растяжение на 5.8 час. |  | (c)
37580.129 | 0 | 0 | -10.824 | -10.824 | -1968 | -1750 | -1643 | 262 | 0 | 3433а | Смещение кромок | GWAN |  | 05:18 | 05:53 | 06:10 | 0 | 651 | 20 | EXT | Смещение кромок Вовнутрь Величина смещения - 3.1 мм. Аномалия находится на упругопластическом изгибе: R=660 D, максимальное растяжение на 5.8 час. |  | (c)
37580.129 | 0 | -0.02 | -10.824 | -10.844 | -1011 | -484 | -375 | 0 |  | 3433а | Нарушение формы кольцевого шва | GWAN |  | 07:52 | 09:17 | 09:35 | 0 | 1271 |  | EXT | Нарушение формы кольцевого шва Аномалия находится на упругопластическом изгибе: R=660 D, максимальное растяжение на 5.8 час. |  | (c)
37590.352 | 10.223 | 10.206 | -0.601 | -0.618 | -2074 | -1824 | -1640 | 157 | 483 | 3433а |  | CORR | GENE | 05:01 | 05:41 | 06:11 | 135 | 868 | 11 | EXT |  | 0.9 | (c)
37590.583 | 10.454 | 10.438 | -0.37 | -0.386 | -2067 | -1977 | -1979 | 164 | 363 | 3433а |  | CORR | CIGR | 05:02 | 05:17 | 05:16 | 23 | 176 | 13 | EXT |  | 0.89 | (c)
37590.773 | 10.644 | 10.496 | -0.18 | -0.328 | -1464 | -1421 | -1384 | 766 | 23 | 3433а |  | CORR | GENE | 06:39 | 06:46 | 06:52 | 305 | 160 | 13 | EXT |  | 0.93 | (c)
37590.807 | 10.678 | 10.665 | -0.146 | -0.159 | -2117 | -2045 | -2008 | 114 | 112 | 3433а |  | CORR | CIGR | 04:54 | 05:05 | 05:12 | 47 | 219 | 11 | EXT |  | 0.89 | (c)
37590.905 | 10.776 | 10.42 | -0.048 | -0.404 | -1847 | -1816 | -1805 | 383 | 0 | 3433а |  | CORR | GENE | 05:37 | 05:42 | 05:44 | 404 | 86 | 13 | EXT |  | 0.94 | (c)
37590.966 | 0.013 | 0.013 | -10.872 | -10.872 | -2106 | -1388 | -1722 | 1339 | 13 | 3434 |  | CORR | GENE | 05:55 | 07:51 | 06:57 | 191 | 767 | 10 | EXT |  | 0.9 | (c)
37591.16 | 0.207 | 0.097 | -10.678 | -10.788 | 1675 | 2193 | 1965 | 1675 | 97 | 3434 |  | CORR | GENE | 04:05 | 05:29 | 04:52 | 125 | 580 | 12 | EXT |  | 0.9 | (c)
37640.348 | 3.64 | 3.592 | -6.915 | -6.963 | 1549 | 1584 | 1594 | 1549 | 3592 | 3438а |  | DENT | GENE | 08:25 | 08:31 | 08:32 | 84 | 90 | 0.3 | N/A | Глубина вмятины: 4 мм (0,3%). Линейка: 8 см в (359 см; 08:31 ч:мин) |  | (c)
37647.263 | 0 | 0 | -4.272 | -4.272 | 870 | 1114 | 1194 | 870 | 0 | 3438б | Смещение кромок | GWAN |  | 11:46 | 00:26 | 12:38 | 0 | 647 | 17 | EXT | Смещение кромок Наружу Величина смещения - 2.6 мм. Аномалия находится на упругопластическом изгибе: R=587 D, максимальное растяжение на 3.4 час. |  | (c)
37647.263 | 0 | 0 | -4.272 | -4.272 | 1620 | 1803 | 1888 | 1620 | 0 | 3438б | Смещение кромок | GWAN |  | 01:47 | 02:17 | 02:30 | 0 | 536 | 21 | EXT | Смещение кромок Вовнутрь Величина смещения - 3.3 мм. Аномалия находится на упругопластическом изгибе: R=587 D, максимальное растяжение на 3.4 час. |  | (c)
37647.263 | 0 | -0.012 | -4.272 | -4.284 | -1681 | -1449 | -1306 | 930 |  | 3438б | Нарушение формы кольцевого шва | GWAN |  | 04:54 | 05:32 | 05:55 | 0 | 751 |  | EXT | Нарушение формы кольцевого шва Аномалия находится на упругопластическом изгибе: R=587 D, максимальное растяжение на 3.4 час. |  | (c)
37647.263 | 0 | 0 | -4.272 | -4.272 | -68 | 194 | 394 | 0 | 0 | 3438б | Смещение кромок | GWAN |  | 09:15 | 09:57 | 10:29 | 0 | 925 | 15 | EXT | Смещение кромок Вовнутрь Величина смещения - 2.4 мм. Аномалия находится на упругопластическом изгибе: R=587 D, максимальное растяжение на 3.4 час. |  | (c)
37651.535 | 0 | 0 | -7.441 | -7.441 | 2212 | -2102 | -2117 | 0 | 0 | 3439а | Непровар / утяжина | GWAN |  | 05:49 | 06:13 | 06:11 | 0 | 265 | 10 | INT | Непровар / утяжина Аномалия находится на упругопластическом изгибе: R=451 D, максимальное растяжение на 5.1 час. |  | (c)
37651.535 | 0 | 0 | -7.441 | -7.441 | -1924 | -1882 | -1649 | 307 | 0 | 3439а | Смещение кромок | GWAN |  | 06:42 | 06:49 | 07:26 | 0 | 550 | 17 | EXT | Смещение кромок Наружу Величина смещения - 2.6 мм. Аномалия находится на упругопластическом изгибе: R=451 D, максимальное растяжение на 5.1 час. |  | (c)
37651.535 | 0 | -0.018 | -7.441 | -7.459 | -733 | -505 | -403 | 73 |  | 3439а | Нарушение формы кольцевого шва | GWAN |  | 09:54 | 10:31 | 10:47 | 0 | 661 |  | EXT | Нарушение формы кольцевого шва Аномалия находится на упругопластическом изгибе: R=451 D, максимальное растяжение на 5.1 час. |  | (c)
37736.495 | 9.457 | 9.216 | -1.943 | -2.184 | -2225 | -2204 | -2208 | 5 | 645 | 3446 |  | LWAN | AXGR | 06:59 | 07:02 | 07:02 | 1539 | 35 |  | INT | Эквивалент потери металла 10%. |  | (c)
37737.621 | 10.583 | 10.511 | -0.817 | -0.889 | 1155 | 1165 | 1166 | 1053 | 724 | 3446 |  | SCC | AXGR | 04:05 | 04:06 | 04:06 | 165 | 22 | 21 | EXT |  | 1 | (b)
37748.826 | 3.328 | 3.273 | -0.437 | -0.492 | -1530 | -1526 | -1504 | 700 | 337 | 3448 |  | CORR | GENE | 04:53 | 04:54 | 04:58 | 155 | 53 | 11 | EXT |  | 0.9 | (c)
37828.671 | 0 | 0 | -11.52 | -11.52 |  |  |  |  | 0 | 3456а | Смещение кромок | GWAN |  | 11:27 | 00:37 | 12:42 | 0 | 922 | 18 | EXT | Смещение кромок Вовнутрь Аномалия находится на отводе. Величина смещения - 2.8 мм. |  | (c)
37950.969 | 6.066 | 6.06 | -5.269 | -5.275 | -1055 | -1043 | -1042 | 1029 | 5113 | 3468 |  | CORR | AXGR | 06:60 | 07:02 | 07:02 | 162 | 26 | 10 | EXT |  | 0.9 | (c)
37971.007 | 3.154 | 2.742 | -8.371 | -8.783 | -2089 | -2065 | -2043 | 142 | 2742 | 3470 |  | SCC | GENE | 05:44 | 05:47 | 05:51 | 504 | 91 | 15 | EXT | Аномалия находится на упругопластическом изгибе: R=776 D, максимальное растяжение на 6.1 час. | 1 | (b)
38002.028 | 0 | -0.039 | -11.49 | -11.529 | -712 | -339 | -322 | 0 |  | 3473 | Нарушение формы кольцевого шва | GWAN |  | 00:31 | 01:31 | 01:34 | 0 | 780 |  | EXT | Нарушение формы кольцевого шва |  | (c)
38002.028 | 0 | -0.014 | -11.49 | -11.504 | 915 | 1843 | 1799 | 0 |  | 3473 | Нарушение формы кольцевого шва | GWAN |  | 04:53 | 07:23 | 07:16 | 0 | 1767 |  | EXT | Нарушение формы кольцевого шва |  | (c)
38002.028 | 0 | -0.02 | -11.49 | -11.51 | -1579 | -1332 | -1312 | 652 |  | 3473 | Нарушение формы кольцевого шва | GWAN |  | 10:11 | 10:51 | 10:54 | 0 | 533 |  | EXT | Нарушение формы кольцевого шва |  | (c)
38013.855 | 0.337 | 0.219 | -10.708 | -10.826 | -103 | -82 | -68 | 32 | 219 | 3474 |  | CORR | GENE | 03:04 | 03:07 | 03:10 | 623 | 71 | 15 | EXT | Аномалия находится на отводе. | 0.98 | (c)
38015.63 | 2.112 | 2.097 | -8.933 | -8.948 | -153 | -34 | -60 | 0 | 2097 | 3474 |  | CORR | CIGR | 02:56 | 03:15 | 03:11 | 26 | 185 | 12 | EXT | Аномалия находится на отводе. | 0.89 | (c)
38016.454 | 2.936 | 2.916 | -8.109 | -8.129 | -148 | -78 | -52 | 0 | 2916 | 3474 |  | CORR | GENE | 02:57 | 03:08 | 03:12 | 57 | 192 | 13 | EXT | Аномалия находится на отводе. | 0.89 | (c)
38017.546 | 4.028 | 3.873 | -7.017 | -7.172 | -123 | -60 | -83 | 43 | 3873 | 3474 |  | CORR | GENE | 03:01 | 03:11 | 03:07 | 1154 | 80 | 15 | EXT | Аномалия находится на отводе. | 1.01 | (b)
38069.524 | 10.331 | 10.148 | -1.334 | -1.517 | 2072 | 2092 | 2125 | 52 | 990 | 3478 |  | SCC | GENE | 06:21 | 06:24 | 06:30 | 527 | 107 | 30 | EXT | Аномалия находится в зоне сварного шва. | 1 | (a)
38070.858 | 0 | -0.013 | -6.28 | -6.293 | 1332 | 1645 | 1585 | 393 |  | 3479 | Нарушение формы кольцевого шва | GWAN |  | 00:41 | 01:31 | 01:21 | 0 | 505 |  | EXT | Нарушение формы кольцевого шва |  | (c)
38070.858 | 0 | -0.013 | -6.28 | -6.293 | 2095 | -1988 | -1964 | 0 |  | 3479 | Нарушение формы кольцевого шва | GWAN |  | 02:44 | 03:45 | 03:49 | 0 | 805 |  | EXT | Нарушение формы кольцевого шва |  | (c)
38070.858 | 0 | -0.013 | -6.28 | -6.293 | -1331 | 307 | -345 | 0 |  | 3479 | Нарушение формы кольцевого шва | GWAN |  | 05:31 | 09:55 | 08:10 | 0 | 1970 |  | EXT | Нарушение формы кольцевого шва |  | (c)
38082.258 | 0 | -0.013 | -11.545 | -11.558 | -1383 | 354 | 391 | 66 |  | 3481 | Нарушение формы кольцевого шва | GWAN |  | 10:55 | 03:35 | 15:41 | 0 | 3547 |  | EXT | Нарушение формы кольцевого шва |  | (c)
38082.258 | 0 | -0.012 | -11.545 | -11.557 | -1925 | -1626 | -1716 | 305 |  | 3481 | Нарушение формы кольцевого шва | GWAN |  | 09:27 | 10:15 | 10:01 | 0 | 420 |  | EXT | Нарушение формы кольцевого шва |  | (c)
38089.014 | 6.756 | 6.534 | -4.789 | -5.011 | 1466 | 1490 | 1494 | 708 | 4179 | 3481 |  | SCC | GENE | 06:34 | 06:38 | 06:39 | 832 | 57 | 22 | EXT |  | 1 | (b)
38093.803 | 0 | 0 | -11.51 | -11.51 | 1884 | -1919 | -2183 | 0 | 0 | 3482 | Смещение кромок | GWAN |  | 06:25 | 08:11 | 07:28 | 0 | 787 | 15 | EXT | Смещение кромок Наружу Величина смещения - 2.4 мм. |  | (c)
38100.056 | 6.253 | 6.026 | -5.257 | -5.484 | -2230 | -2221 | -2216 | 1 | 5043 | 3482 |  | LWCR |  | 07:21 | 07:22 | 07:23 | 441 | 0 | 39 | EXT | Вдоль оси шва. |  | (a)
38100.64 | 6.837 | 6.661 | -4.673 | -4.849 | -2201 | -2192 | -2173 | 29 | 4474 | 3482 |  | SCC | GENE | 07:25 | 07:27 | 07:30 | 375 | 57 | 22 | EXT | Аномалия находится в зоне сварного шва. | 1 | (b)
38104.163 | 10.36 | 10.252 | -1.15 | -1.258 | 1907 | 1940 | 1932 | 273 | 925 | 3482 |  | CORR | GENE | 06:28 | 06:34 | 06:32 | 333 | 50 | 15 | EXT |  | 0.94 | (c)
38161.727 | 0 | -0.024 | -6.407 | -6.431 | -717 | -415 | -461 | 205 |  | 3487б | Нарушение формы кольцевого шва | GWAN |  | 08:26 | 09:15 | 09:08 | 0 | 512 |  | EXT | Нарушение формы кольцевого шва |  | (c)
38169.55 | 1.416 | 1.416 | -5.843 | -5.843 | 828 | 925 | 904 | 828 | 1416 | 3488а |  | CORR | CIGR | 02:15 | 02:31 | 02:27 | 33 | 152 | 10 | EXT |  | 0.89 | (c)
38174.288 | 6.154 | 6.151 | -1.105 | -1.108 | -1081 | -1001 | -1027 | 973 | 1071 | 3488а |  | CORR | CIGR | 09:07 | 09:20 | 09:16 | 37 | 108 | 10 | EXT |  | 0.89 | (c)
38174.766 | 6.632 | 6.632 | -0.627 | -0.627 | -1249 | -1169 | -1199 | 1148 | 600 | 3488а |  | CORR | CIGR | 08:40 | 08:53 | 08:48 | 27 | 101 | 10 | EXT |  | 0.89 | (c)
38175.637 | 0.244 | 0.214 | -10.479 | -10.509 | -1083 | -1023 | -983 | 883 | 214 | 3489а |  | CORR | GENE | 01:13 | 01:23 | 01:29 | 51 | 200 | 10 | EXT |  | 0.89 | (c)
38176.604 | 1.211 | 1.211 | -9.512 | -9.512 | -1165 | -1067 | -1065 | 965 | 1211 | 3489а |  | CORR | CIGR | 01:00 | 01:16 | 01:16 | 34 | 200 | 12 | EXT |  | 0.89 | (c)
38176.994 | 1.601 | 1.56 | -9.122 | -9.163 | -1341 | -1299 | -1030 | 718 | 1560 | 3489а |  | CORR | GENE | 00:32 | 00:38 | 01:22 | 207 | 623 | 10 | EXT |  | 0.91 | (c)
38177.287 | 1.894 | 1.885 | -8.829 | -8.838 | -641 | -464 | -463 | 286 | 1885 | 3489а |  | CORR | GENE | 02:25 | 02:53 | 02:53 | 64 | 355 | 10 | EXT |  | 0.89 | (c)
38177.448 | 2.055 | 2.052 | -8.668 | -8.671 | -1758 | -1460 | -1557 | 1356 | 2052 | 3489а |  | CORR | GENE | 11:24 | 00:12 | 11:57 | 90 | 402 | 10 | EXT |  | 0.89 | (c)
38179.245 | 3.852 | 3.804 | -6.871 | -6.919 | -761 | -370 | -440 | 118 | 3804 | 3489а |  | CORR | GENE | 02:05 | 03:08 | 02:57 | 124 | 643 | 10 | EXT |  | 0.9 | (c)
38182.984 | 7.591 | 7.589 | -3.132 | -3.134 | -258 | -125 | -174 | 90 | 3099 | 3489а |  | CORR | CIGR | 03:26 | 03:48 | 03:40 | 35 | 168 | 10 | EXT |  | 0.89 | (c)
38185.414 | 10.021 | 10.01 | -0.702 | -0.713 | 291 | 464 | 425 | 291 | 659 | 3489а |  | CORR | GENE | 04:55 | 05:23 | 05:17 | 54 | 268 | 10 | EXT |  | 0.89 | (c)
38185.614 | 10.221 | 10.213 | -0.502 | -0.51 | -817 | -700 | -687 | 557 | 465 | 3489а |  | CORR | CIGR | 01:56 | 02:15 | 02:17 | 45 | 260 | 15 | EXT |  | 0.89 | (c)
38243.755 | 3.553 | 3.398 | -8.132 | -8.287 | 2190 | 2207 | 2206 | 8 | 3398 | 3495 |  | LWAN | AXGR | 06:06 | 06:09 | 06:08 | 209 | 33 |  | EXT | Эквивалент потери металла 12%. |  | (c)
38355.207 | 0 | 0 | -11.625 | -11.625 | 2176 | -1316 | -1662 | 0 | 0 | 3505 | Смещение кромок | GWAN |  | 05:31 | 08:08 | 07:12 | 0 | 1246 | 23 | EXT | Смещение кромок Наружу Величина смещения - 3.6 мм. |  | (c)
38401.627 | 0 | 0 | -11.56 | -11.56 | 944 | 1026 | 1056 | 944 | 0 | 3509 | Смещение кромок | GWAN |  | 05:37 | 05:50 | 05:55 | 0 | 224 | 26 | EXT | Смещение кромок Наружу Аномалия находится на отводе. Величина смещения - 4 мм. |  | (c)
38424.777 | 0 | -0.038 | -11.57 | -11.608 | 944 | 1102 | 1117 | 944 |  | 3511 | Вышлифовка на шве | GWAN | GENE | 02:01 | 02:27 | 02:29 | 81 | 346 | 11 | EXT | Вышлифовка на шве |  | (c)
38447.797 | 0 | -0.01 | -11.642 | -11.652 | 1540 | 1695 | 1755 | 1540 |  | 3513а | Нарушение формы кольцевого шва | GWAN |  | 06:57 | 07:22 | 07:32 | 0 | 430 |  | EXT | Нарушение формы кольцевого шва Аномалия находится на упругопластическом изгибе: R=317 D, максимальное растяжение на 0 час. |  | (c)
38459.439 | 0 | 0 | -10.902 | -10.902 |  |  |  |  | 0 | 3513б | Смещение кромок | GWAN |  | 03:56 | 06:06 | 05:08 | 0 | 895 | 22 | EXT | Смещение кромок Наружу Величина смещения - 3.5 мм. Аномалия находится на упругопластическом изгибе: R=437 D, максимальное растяжение на 0.1 час. |  | (c)
38526.693 | 0 | -0.026 | -11.561 | -11.587 | [5 empty] | 3519а | Нарушение формы кольцевого шва | GWAN |  | 04:50 | 05:17 | 05:24 | 0 | 425 |  | EXT | Нарушение формы кольцевого шва |  | (c)
38538.254 | 0 | 0 | -11.582 | -11.582 |  |  |  |  | 0 | 3520а | Смещение кромок | GWAN |  | 03:58 | 04:19 | 04:43 | 0 | 561 | 25 | EXT | Смещение кромок Наружу Величина смещения - 3.9 мм. |  | (c)
38538.254 | 0 | 0 | -11.582 | -11.582 |  |  |  |  | 0 | 3520а | Смещение кромок | GWAN |  | 07:10 | 07:31 | 07:59 | 0 | 606 | 24 | EXT | Смещение кромок Наружу Величина смещения - 3.8 мм. |  | (c)
38551.663 | 0 | 0 | -11.546 | -11.546 |  |  |  |  | 0 | 3522а | Смещение кромок | GWAN |  | 04:45 | 06:01 | 06:04 | 0 | 979 | 17 | EXT | Смещение кромок Наружу Величина смещения - 2.7 мм. |  | (c)
38551.663 | 0 | -0.046 | -11.546 | -11.592 | [5 empty] | 3522а | Нарушение формы кольцевого шва | GWAN |  | 11:22 | 11:51 | 11:58 | 0 | 444 |  | EXT | Нарушение формы кольцевого шва |  | (c)
38563.209 | 0 | 0 | -11.618 | -11.618 | 707 | 870 | 875 | 707 | 0 | 3523а | Смещение кромок | GWAN |  | 04:52 | 05:19 | 05:19 | 0 | 337 | 18 | EXT | Смещение кромок Вовнутрь Величина смещения - 2.8 мм. |  | (c)
38563.209 | 0 | 0 | -11.618 | -11.618 | 1476 | 1865 | 1779 | 1476 | 0 | 3523а | Смещение кромок | GWAN |  | 06:56 | 07:59 | 07:45 | 0 | 606 | 20 | EXT | Смещение кромок Наружу Величина смещения - 3.2 мм. |  | (c)
38582.926 | 8.099 | 8.085 | -3.281 | -3.295 | -1800 | -1751 | -1759 | 1718 | 3269 | 3524 |  | CORR | CIGR | 05:20 | 05:28 | 05:27 | 26 | 83 | 10 | EXT |  | 0.89 | (c)
38609.087 | 0 | -0.033 | -11.05 | -11.083 | -417 | -227 | -229 | 42 |  | 3527 | Нарушение формы кольцевого шва | GWAN |  | 04:56 | 05:27 | 05:26 | 0 | 376 |  | EXT | Нарушение формы кольцевого шва Аномалия находится на отводе. |  | (c)
38617.794 | 8.707 | 8.64 | -2.343 | -2.41 | -1663 | -1639 | -1632 | 1601 | 2266 | 3527 | Металлургический дефект | MIAN | GENE | 01:35 | 01:39 | 01:40 | 144 | 62 |  | EXT | Металлургический дефект Эквивалент потери металла 13%. |  | (c)
38654.972 | 0 | -0.034 | -11.495 | -11.529 | -318 | 148 | 88 | 0 |  | 3531 | Нарушение формы кольцевого шва | GWAN |  | 06:24 | 07:39 | 07:29 | 0 | 811 |  | EXT | Нарушение формы кольцевого шва Аномалия находится на отводе. |  | (c)
38666.467 | 0 | 0 | -11.63 | -11.63 | 512 | 726 | 889 | 512 | 0 | 3532 | Смещение кромок | GWAN |  | 04:22 | 04:57 | 05:23 | 0 | 754 | 17 | EXT | Смещение кромок Наружу Величина смещения - 2.7 мм. |  | (c)
38691.799 | 0 | 0 | -10.932 | -10.932 |  |  |  |  | 0 | 3534а | Смещение кромок | GWAN |  | 00:44 | 01:22 | 01:24 | 0 | 498 | 17 | EXT | Смещение кромок Наружу Величина смещения - 2.7 мм. |  | (c)
38691.799 | 0 | 0 | -10.932 | -10.932 |  |  |  |  | 0 | 3534а | Смещение кромок | GWAN |  | 02:33 | 02:46 | 03:27 | 0 | 667 | 15 | EXT | Смещение кромок Наружу Величина смещения - 2.3 мм. |  | (c)
38702.731 | 0 | -0.029 | -10.226 | -10.255 | 1337 | 1525 | 1543 | 481 |  | 3535а | Нарушение формы кольцевого шва | GWAN |  | 04:40 | 05:10 | 05:13 | 0 | 413 |  | EXT | Нарушение формы кольцевого шва |  | (c)
38702.731 | 0 | 0 | -10.226 | -10.226 | 1972 | -2203 | -2021 | 0 | 0 | 3535а | Смещение кромок | GWAN |  | 06:22 | 07:08 | 07:38 | 0 | 936 | 24 | EXT | Смещение кромок Наружу Величина смещения - 3.8 мм. |  | (c)
38735.927 | 0 | -0.024 | -11.365 | -11.389 | -113 | 1180 | 743 | 0 |  | 3538 | Нарушение формы кольцевого шва | GWAN |  | 02:25 | 05:53 | 04:43 | 0 | 1713 |  | EXT | Нарушение формы кольцевого шва |  | (c)
38735.927 | 0 | -0.032 | -11.365 | -11.397 | -1237 | -1057 | -1047 | 857 |  | 3538 | Нарушение формы кольцевого шва | GWAN |  | 11:23 | 11:52 | 11:54 | 0 | 380 |  | EXT | Нарушение формы кольцевого шва |  | (c)
38747.292 | 0 | -0.017 | -11.675 | -11.692 | -1548 | -1487 | -1202 | 856 |  | 3539 | Нарушение формы кольцевого шва | GWAN |  | 03:17 | 03:27 | 04:13 | 0 | 692 |  | EXT | Нарушение формы кольцевого шва |  | (c)
38747.292 | 0 | -0.027 | -11.675 | -11.702 | -205 | 62 | 223 | 0 |  | 3539 | Нарушение формы кольцевого шва | GWAN |  | 06:54 | 07:37 | 08:03 | 0 | 855 |  | EXT | Нарушение формы кольцевого шва |  | (c)
38769.507 | 0 | -0.033 | -11.695 | -11.728 | -203 | 11 | 66 | 0 |  | 3541 | Нарушение формы кольцевого шва | GWAN |  | 08:47 | 09:21 | 09:30 | 0 | 537 |  | EXT | Нарушение формы кольцевого шва |  | (c)
38781.202 | 0 | -0.032 | -11.355 | -11.387 | -1720 | -1601 | -1475 | 1230 |  | 3542 | Нарушение формы кольцевого шва | GWAN |  | 07:34 | 07:53 | 08:13 | 0 | 490 |  | EXT | Нарушение формы кольцевого шва |  | (c)
38805.65 | 1.583 | 1.16 | -9.387 | -9.81 | -46 | -30 | -35 | 25 | 1160 | 3544 |  | LWAN | AXGR | 10:43 | 10:46 | 10:45 | 1622 | 21 |  | INT | Эквивалент потери металла 11%. |  | (c)
38807.527 | 3.46 | 3.038 | -7.51 | -7.932 | -68 | -50 | -49 | 29 | 3038 | 3544 |  | LWAN | AXGR | 10:40 | 10:43 | 10:43 | 852 | 39 |  | INT | Эквивалент потери металла 13%. |  | (c)
38809.759 | 5.692 | 5.412 | -5.278 | -5.558 | -88 | -62 | -59 | 30 | 2602 | 3544 |  | LWAN | GENE | 10:37 | 10:41 | 10:41 | 2956 | 58 |  | INT | Эквивалент потери металла 16%. |  | (c)
38814.796 | 10.729 | 9.231 | -0.241 | -1.739 | -71 | -13 | -34 | 0 | 23 | 3544 |  | LWAN | GENE | 10:39 | 10:49 | 10:45 | 1716 | 74 |  | INT | Эквивалент потери металла 15%. |  | (c)
38817.528 | 2.491 | 2.17 | -9.189 | -9.51 | -16 | 3 | -3 | 0 | 2170 | 3545 |  | LWAN | AXGR | 10:23 | 10:26 | 10:25 | 401 | 26 |  | INT | Эквивалент потери металла 10%. |  | (c)
38826.717 | 0 | 0 | -11.665 | -11.665 | 577 | 676 | 782 | 577 | 0 | 3546 | Смещение кромок | GWAN |  | 06:16 | 06:32 | 06:49 | 0 | 409 | 19 | EXT | Смещение кромок Наружу Величина смещения - 2.9 мм. |  | (c)
38838.382 | 0 | -0.014 | -11.345 | -11.359 | -924 | -526 | -580 | 235 |  | 3547 | Нарушение формы кольцевого шва | GWAN |  | 04:18 | 05:22 | 05:13 | 0 | 689 |  | EXT | Нарушение формы кольцевого шва |  | (c)
38871.494 | 0 | 0 | -10.49 | -10.49 | 1909 | -2223 | -2151 | 0 | 0 | 3549б | Смещение кромок | GWAN |  | 04:17 | 05:10 | 05:22 | 0 | 801 | 27 | EXT | Смещение кромок Наружу Величина смещения - 4.3 мм. Аномалия находится на упругопластическом изгибе: R=607 D, максимальное растяжение на 9.1 час. |  | (c)
38881.016 | 9.522 | 9.375 | -0.968 | -1.115 | -2117 | -1944 | -1990 | 114 | 345 | 3549б |  | GOUG | GENE | 05:27 | 05:55 | 05:48 | 770 | 254 | 6 | EXT | Зона задиров. Аномалия находится на упругопластическом изгибе: R=429 D, максимальное растяжение на 6.7 час. |  | (c)
38881.984 | 0 | -0.033 | -10.711 | -10.744 | -577 | -481 | -214 | 0 |  | 3550а | Нарушение формы кольцевого шва | GWAN |  | 00:44 | 00:59 | 01:42 | 0 | 727 |  | EXT | Нарушение формы кольцевого шва Аномалия находится на упругопластическом изгибе: R=396 D, максимальное растяжение на 6.6 час. |  | (c)
38881.984 | 0 | 0 | -10.711 | -10.711 | 1447 | 1696 | 1723 | 232 | 0 | 3550а | Смещение кромок | GWAN |  | 06:11 | 06:51 | 06:55 | 0 | 552 | 20 | EXT | Смещение кромок Наружу Величина смещения - 3.1 мм. Аномалия находится на упругопластическом изгибе: R=396 D, максимальное растяжение на 6.6 час. |  | (c)
38893.62 | 0.925 | 0.896 | -10.007 | -10.036 | -1198 | -1083 | -1011 | 824 | 896 | 3551а |  | GOUG | GENE | 06:13 | 06:32 | 06:44 | 325 | 374 | 10 | EXT | Зона задиров. Аномалия находится на упругопластическом изгибе: R=263 D, максимальное растяжение на 6.3 час. |  | (c)
38902.442 | 9.747 | 7.904 | -1.185 | -3.028 | 232 | 303 | 734 | 232 | 1106 | 3551а |  | GOUG | GENE | 10:04 | 10:16 | 11:25 | 1922 | 1004 | 14 | EXT | Зона задиров. Аномалия находится на упругопластическом изгибе: R=436 D, максимальное растяжение на 5.3 час. |  | (a)
38903.627 | 0 | 0 | -1.732 | -1.732 | -642 | -566 | -463 | 285 | 0 | 3552а | Смещение кромок | GWAN |  | 00:13 | 00:25 | 00:42 | 0 | 357 | 21 | EXT | Смещение кромок Наружу Величина смещения - 3.3 мм. Аномалия находится на упругопластическом изгибе: R=534 D, максимальное растяжение на 5.2 час. |  | (c)
38903.627 | 0 | 0 | -1.732 | -1.732 | 487 | 717 | 715 | 487 | 0 | 3552а | Смещение кромок | GWAN |  | 03:15 | 03:52 | 03:52 | 0 | 455 | 20 | EXT | Смещение кромок Наружу Величина смещения - 3.1 мм. Аномалия находится на упругопластическом изгибе: R=534 D, максимальное растяжение на 5.2 час. |  | (c)
38903.627 | 0 | 0 | -1.732 | -1.732 | 1087 | 1268 | 1331 | 656 | 0 | 3552а | Непровар / утяжина | GWAN |  | 04:52 | 05:21 | 05:31 | 0 | 487 | 10 | INT | Непровар / утяжина Аномалия находится на упругопластическом изгибе: R=534 D, максимальное растяжение на 5.2 час. |  | (c)
38928.017 | 0 | -0.028 | -11.03 | -11.058 | -1594 | -857 | -1171 | 636 |  | 3555 | Нарушение формы кольцевого шва | GWAN |  | 06:42 | 08:41 | 07:50 | 0 | 847 |  | EXT | Нарушение формы кольцевого шва Аномалия находится на упругопластическом изгибе: R=787 D, максимальное растяжение на 11.3 час. |  | (c)
38950.687 | 0 | -0.044 | -11.46 | -11.504 | -1648 | -1431 | -1480 | 583 | 0 | 3557 | Внутришовный дефект | GWAN |  | 04:46 | 05:21 | 05:13 | 0 | 335 | 11 | MID | Внутришовный дефект |  | (c)
38962.147 | 0 | -0.039 | -11.49 | -11.529 | -321 | 8 | 101 | 0 |  | 3558 | Нарушение формы кольцевого шва | GWAN |  | 09:29 | 10:22 | 10:37 | 0 | 844 |  | EXT | Нарушение формы кольцевого шва |  | (c)
38973.637 | 0 | 0 | -11.595 | -11.595 | 2089 | 2230 | -2199 | 0 | 0 | 3559 | Смещение кромок | GWAN |  | 08:09 | 08:32 | 08:37 | 0 | 347 | 23 | EXT | Смещение кромок Наружу Величина смещения - 3.6 мм. Аномалия находится на упругопластическом изгибе: R=310 D, максимальное растяжение на 0.4 час. |  | (c)
38976.649 | 3.012 | 2.628 | -8.583 | -8.967 | 1494 | 1537 | 1528 | 669 | 2628 | 3559 |  | SCC | GENE | 06:33 | 06:40 | 06:39 | 1239 | 67 | 32 | EXT | Аномалия находится на упругопластическом изгибе: R=373 D, максимальное растяжение на 0.4 час. | 1.04 | (a)
39008.307 | 0 | 0 | -11.66 | -11.66 | 229 | 470 | 942 | 229 | 0 | 3562 | Смещение кромок | GWAN |  | 05:14 | 05:53 | 07:09 | 0 | 1425 | 16 | EXT | Смещение кромок Наружу Величина смещения - 2.5 мм. |  | (c)
39020.412 | 0.445 | 0.203 | -11.055 | -11.297 | -2137 | -2053 | -2088 | 94 | 203 | 3563 |  | CORR | GENE | 03:41 | 03:54 | 03:49 | 1173 | 98 | 10 | EXT |  | 0.96 | (c)
39063.086 | 8.669 | 8.64 | -2.576 | -2.605 | -2159 | -2054 | -2068 | 71 | 2519 | 3566 |  | CORR | GENE | 07:16 | 07:33 | 07:31 | 86 | 183 | 10 | EXT |  | 0.89 | (c)
39067.278 | 1.616 | 1.464 | -9.819 | -9.971 | -2169 | -2157 | -2150 | 62 | 1464 | 3567 |  | CORR | AXGR | 07:14 | 07:16 | 07:17 | 289 | 37 | 11 | EXT |  | 0.92 | (c)
39077.097 | 0 | -0.025 | -11.51 | -11.535 | -247 | -128 | -94 | 58 |  | 3568 | Нарушение формы кольцевого шва | GWAN |  | 11:21 | 11:41 | 11:46 | 0 | 305 |  | EXT | Нарушение формы кольцевого шва |  | (c)
39122.237 | 0 | 0 | -11.525 | -11.525 | 997 | 1608 | 1476 | 276 | 0 | 3572 | Смещение кромок | GWAN |  | 00:17 | 01:55 | 01:34 | 0 | 958 | 26 | EXT | Смещение кромок Вовнутрь Величина смещения - 4.1 мм. |  | (c)
39122.237 | 0 | -0.02 | -11.525 | -11.545 | -1804 | -1650 | -1648 | 426 |  | 3572 | Нарушение формы кольцевого шва | GWAN |  | 04:45 | 05:09 | 05:10 | 0 | 312 |  | EXT | Нарушение формы кольцевого шва |  | (c)
39190.637 | 0 | -0.009 | -11.715 | -11.724 | 257 | 497 | 463 | 257 |  | 3578 | Нарушение формы кольцевого шва | GWAN |  | 03:10 | 03:49 | 03:44 | 0 | 410 |  | EXT | Нарушение формы кольцевого шва |  | (c)
39202.352 | 0 | 0 | -11.705 | -11.705 | 1716 | -1582 | -2048 | 1351 | 0 | 3579 | Смещение кромок | GWAN |  | 05:44 | 08:51 | 07:36 | 0 | 1394 | 16 | EXT | Смещение кромок Наружу Величина смещения - 2.4 мм. |  | (c)
39218.672 | 4.615 | 4.383 | -7.065 | -7.297 | -96 | -88 | -65 | 34 | 4383 | 3580 |  | CORR | GENE | 05:40 | 05:41 | 05:45 | 1052 | 62 | 10 | EXT | Аномалия находится на упругопластическом изгибе: R=315 D, максимальное растяжение на 6.3 час. | 1.05 | (b)
39220.183 | 6.126 | 6.117 | -5.554 | -5.563 | 66 | 113 | 113 | 66 | 5544 | 3580 |  | CORR | CIGR | 06:06 | 06:14 | 06:13 | 19 | 94 | 12 | EXT | Аномалия находится на упругопластическом изгибе: R=293 D, максимальное растяжение на 6.3 час. | 1.05 | (b)
39248.14 | 11.048 | 10.674 | -0.157 | -0.531 | -1296 | -1172 | -1190 | 934 | 66 | 3582 |  | SCC | GENE | 07:10 | 07:30 | 07:27 | 465 | 212 | 24 | EXT | Аномалия находится в зоне сварного шва. | 1 | (b)
39273.819 | 2.442 | 2.308 | -9.038 | -9.172 | 2172 | 2195 | 2200 | 3 | 2308 | 3585 |  | SCC | GENE | 07:47 | 07:51 | 07:52 | 286 | 56 | 17 | EXT | Аномалия находится в зоне сварного шва. | 1 | (b)
39275.008 | 3.631 | 3.533 | -7.849 | -7.947 | 1187 | 1719 | 1715 | 0 | 3533 | 3585 |  | CORR | GENE | 05:08 | 06:34 | 06:34 | 195 | 1056 | 10 | EXT |  | 0.9 | (c)
39277.54 | 6.163 | 5.118 | -5.317 | -6.362 | 2156 | 2196 | 2183 | 20 | 4783 | 3585 |  | SCC | GENE | 07:45 | 07:51 | 07:49 | 1579 | 54 | 17 | EXT | Аномалия находится в зоне сварного шва. | 1 | (b)
39281.103 | 9.726 | 9.65 | -1.754 | -1.83 | 62 | 73 | 78 | 62 | 1637 | 3585 | Дефект проката | MIAN | AXGR | 02:07 | 02:09 | 02:09 | 193 | 31 |  | EXT | Дефект проката Эквивалент потери металла 10%. |  | (c)
39282.007 | 10.63 | 10.405 | -0.85 | -1.075 | 2164 | -2196 | 2218 | 0 | 541 | 3585 |  | SCC | GENE | 07:46 | 08:02 | 07:55 | 534 | 109 | 29 | EXT | Аномалия находится в зоне сварного шва. | 1 | (a)
39282.857 | 0 | -0.036 | -11.51 | -11.546 | -1133 | -785 | -377 | 0 |  | 3586 | Нарушение формы кольцевого шва | GWAN |  | 06:01 | 06:57 | 08:03 | 0 | 1512 |  | EXT | Нарушение формы кольцевого шва |  | (c)
39298.172 | 3.805 | 3.774 | -7.725 | -7.756 | 1322 | 1395 | 1448 | 657 | 3774 | 3587 |  | CORR | GENE | 06:21 | 06:33 | 06:41 | 55 | 252 | 10 | EXT |  | 0.89 | (c)
39299.445 | 5.078 | 5.067 | -6.452 | -6.463 | 796 | 918 | 882 | 796 | 5067 | 3587 |  | CORR | CIGR | 04:56 | 05:16 | 05:10 | 39 | 173 | 11 | EXT |  | 0.89 | (c)
39305.897 | 0 | -0.016 | -11.665 | -11.681 | 1035 | 1206 | 1331 | 603 |  | 3588 | Нарушение формы кольцевого шва | GWAN |  | 05:00 | 05:28 | 05:48 | 0 | 592 |  | EXT | Нарушение формы кольцевого шва |  | (c)
39306.376 | 0.479 | 0.067 | -11.186 | -11.598 | 1351 | 1455 | 1409 | 763 | 67 | 3588 |  | CORR | GENE | 05:51 | 06:08 | 06:01 | 929 | 117 | 12 | EXT |  | 0.97 | (c)
39311.809 | 5.912 | 5.418 | -5.753 | -6.247 | 916 | 916 | 954 | 916 | 5418 | 3588 |  | CORR | GENE | 04:41 | 04:41 | 04:47 | 706 | 77 | 10 | EXT |  | 0.95 | (c)
39313.76 | 7.863 | 7.825 | -3.802 | -3.84 | -2170 | -2052 | -2043 | 61 | 3764 | 3588 |  | CORR | GENE | 08:23 | 08:42 | 08:44 | 76 | 253 | 11 | EXT |  | 0.89 | (c)
39329.237 | 0 | -0.029 | -11.35 | -11.379 | 414 | 620 | 708 | 414 |  | 3590 | Нарушение формы кольцевого шва | GWAN |  | 11:18 | 11:51 | 12:06 | 0 | 587 |  | EXT | Нарушение формы кольцевого шва |  | (c)
39352.067 | 0 | -0.03 | -10.88 | -10.91 | 1514 | 1844 | 1819 | 105 |  | 3592 | Нарушение формы кольцевого шва | GWAN |  | 06:41 | 07:34 | 07:30 | 0 | 612 |  | EXT | Нарушение формы кольцевого шва |  | (c)
39362.947 | 0 | -0.011 | -11.46 | -11.471 | 2069 | 2159 | 2185 | 0 |  | 3593 | Нарушение формы кольцевого шва | GWAN |  | 03:30 | 03:45 | 03:49 | 0 | 234 |  | EXT | Нарушение формы кольцевого шва |  | (c)
39362.947 | 0 | -0.016 | -11.46 | -11.476 | -1157 | -633 | -848 | 539 |  | 3593 | Нарушение формы кольцевого шва | GWAN |  | 06:49 | 08:14 | 07:39 | 0 | 619 |  | EXT | Нарушение формы кольцевого шва |  | (c)
39465.404 | 11.057 | 11.044 | -0.088 | -0.101 | 1943 | 2135 | 2063 | 47 | 30 | 3601 |  | CORR | GENE | 04:18 | 04:49 | 04:38 | 71 | 241 | 11 | EXT |  | 0.89 | (c)
39486.812 | 9.885 | 9.837 | -1.625 | -1.673 | -1281 | -1114 | -1165 | 1048 | 1611 | 3603 |  | CORR | GENE | 06:02 | 06:29 | 06:21 | 62 | 233 | 13 | EXT |  | 0.89 | (c)
39522.617 | 0 | 0 | -11.14 | -11.14 | 1795 | 1997 | 2057 | 0 | 0 | 3607 | Смещение кромок | GWAN |  | 05:44 | 06:17 | 06:27 | 0 | 525 | 23 | EXT | Смещение кромок Наружу Величина смещения - 3.7 мм. |  | (c)
39555.222 | 0 | -0.016 | -11.535 | -11.551 | 1279 | 1713 | 1553 | 404 |  | 3610 | Нарушение формы кольцевого шва | GWAN |  | 03:45 | 04:55 | 04:30 | 0 | 548 |  | EXT | Нарушение формы кольцевого шва Аномалия находится на упругопластическом изгибе: R=677 D, максимальное растяжение на 0 час. |  | (c)
39577.841 | 11.084 | 11.041 | -0.066 | -0.109 | -1970 | -1689 | -1716 | 260 | 46 | 3611 |  | CORR | GENE | 04:33 | 05:18 | 05:14 | 63 | 508 | 10 | EXT |  | 0.89 | (c)
39588.577 | 0 | -0.022 | -11.68 | -11.702 | 1854 | 2199 | -1986 | 1366 |  | 3613 | Нарушение формы кольцевого шва | GWAN |  | 03:52 | 04:48 | 05:32 | 0 | 1242 |  | EXT | Нарушение формы кольцевого шва |  | (c)
39599.877 | 11.3 | 11.264 | -0.38 | -0.416 | -1824 | -1679 | -1717 | 1609 | 380 | 3613 |  | CORR | CIGR | 05:59 | 06:22 | 06:16 | 36 | 215 | 13 | EXT |  | 0.89 | (c)
39600.257 | 0 | -0.021 | -11.68 | -11.701 | -1275 | -1093 | -1102 | 929 |  | 3614 | Нарушение формы кольцевого шва | GWAN |  | 04:15 | 04:45 | 04:43 | 0 | 345 |  | EXT | Нарушение формы кольцевого шва |  | (c)
39600.257 | 0 | -0.02 | -11.68 | -11.7 | -379 | -23 | -91 | 0 |  | 3614 | Нарушение формы кольцевого шва | GWAN |  | 06:40 | 07:37 | 07:26 | 0 | 575 |  | EXT | Нарушение формы кольцевого шва |  | (c)
39601.152 | 0.895 | 0.792 | -10.785 | -10.888 | -390 | -40 | -179 | 0 | 792 | 3614 |  | DENT | GENE | 06:38 | 07:34 | 07:12 | 191 | 422 | 0.4 | N/A | Глубина вмятины: 6 мм (0,4%). Линейка: 19 см в (79 см; 07:34 ч:мин) Аномалия находится вблизи продольного шва. Аномалия находится вблизи дефекта потери металла. |  | (c)
39601.191 | 0.934 | 0.803 | -10.746 | -10.877 | -456 | -384 | -400 | 344 | 803 | 3614 |  | CORR | GENE | 06:27 | 06:39 | 06:36 | 147 | 112 | 13 | EXT |  | 0.9 | (c)
39611.937 | 0 | -0.018 | -11.17 | -11.188 | -2022 | -1927 | -1771 | 208 |  | 3615 | Нарушение формы кольцевого шва | GWAN |  | 05:29 | 05:45 | 06:10 | 0 | 503 |  | EXT | Нарушение формы кольцевого шва |  | (c)
39623.107 | 0 | -0.02 | -8.465 | -8.485 | -792 | -417 | -495 | 197 |  | 3616а | Нарушение формы кольцевого шва | GWAN |  | 07:03 | 08:04 | 07:51 | 0 | 595 |  | EXT | Нарушение формы кольцевого шва |  | (c)
39665.827 | 0 | -0.03 | -11.645 | -11.675 | 1347 | 1483 | 1507 | 563 |  | 3620 | Нарушение формы кольцевого шва | GWAN |  | 03:10 | 03:32 | 03:36 | 0 | 320 |  | EXT | Нарушение формы кольцевого шва Аномалия находится на упругопластическом изгибе: R=554 D, максимальное растяжение на 4.8 час. |  | (c)
39665.827 | 0 | -0.019 | -11.645 | -11.664 | -2150 | -1720 | -1680 | 80 |  | 3620 | Вышлифовка на шве | GWAN | GENE | 05:45 | 06:55 | 07:01 | 48 | 941 | 13 | EXT | Вышлифовка на шве Аномалия находится на упругопластическом изгибе: R=554 D, максимальное растяжение на 4.8 час. |  | (c)
39665.827 | 0 | -0.032 | -11.645 | -11.677 | -1059 | -884 | -641 | 223 |  | 3620 | Вышлифовка на шве | GWAN | GENE | 08:42 | 09:10 | 09:49 | 53 | 836 | 9 | EXT | Вышлифовка на шве Аномалия находится на упругопластическом изгибе: R=554 D, максимальное растяжение на 4.8 час. |  | (c)
39689.813 | 0.696 | 0.69 | -10.424 | -10.43 | 1593 | 1642 | 1640 | 1593 | 690 | 3622 |  | CORR | CIGR | 07:25 | 07:33 | 07:32 | 20 | 94 | 11 | EXT |  | 0.89 | (c)
39703.229 | 2.992 | 2.98 | -8.648 | -8.66 | 765 | 845 | 820 | 765 | 2980 | 3623 |  | CORR | CIGR | 06:35 | 06:47 | 06:43 | 31 | 109 | 10 | EXT | Аномалия находится на отводе. | 0.89 | (c)
39704.252 | 4.015 | 3.904 | -7.625 | -7.736 | 524 | 592 | 649 | 524 | 3904 | 3623 |  | CORR | GENE | 05:56 | 06:07 | 06:16 | 128 | 251 | 10 | EXT | Аномалия находится на отводе. | 0.9 | (c)
39705.842 | 5.605 | 5.582 | -6.035 | -6.058 | 311 | 408 | 425 | 311 | 5582 | 3623 |  | CORR | CIGR | 05:21 | 05:37 | 05:40 | 35 | 227 | 10 | EXT | Аномалия находится на отводе. | 0.89 | (c)
39708.884 | 8.647 | 8.63 | -2.993 | -3.01 | 278 | 490 | 514 | 278 | 2914 | 3623 |  | CORR | GENE | 05:16 | 05:50 | 05:54 | 96 | 472 | 11 | EXT | Аномалия находится на отводе. | 0.89 | (c)
39711.381 | 11.144 | 11.131 | -0.496 | -0.509 | 144 | 187 | 194 | 144 | 486 | 3623 |  | CORR | CIGR | 04:54 | 05:01 | 05:02 | 23 | 99 | 13 | EXT | Аномалия находится на отводе. | 0.89 | (c)
39711.701 | 11.464 | 11.444 | -0.176 | -0.196 | 145 | 181 | 192 | 145 | 166 | 3623 |  | CORR | CIGR | 04:54 | 05:00 | 05:02 | 30 | 93 | 10 | EXT | Аномалия находится на отводе. | 0.89 | (c)
39712.366 | 0.489 | 0.475 | -11.086 | -11.1 | -84 | -37 | -40 | 0 | 475 | 3624 |  | CORR | CIGR | 04:56 | 05:04 | 05:03 | 27 | 87 | 10 | EXT |  | 0.89 | (c)
39712.406 | 0.529 | 0.525 | -11.046 | -11.05 | 308 | 628 | 511 | 308 | 525 | 3624 |  | CORR | GENE | 05:59 | 06:51 | 06:32 | 51 | 406 | 11 | EXT |  | 0.89 | (c)
39713.185 | 1.308 | 1.296 | -10.267 | -10.279 | 413 | 632 | 540 | 413 | 1296 | 3624 |  | CORR | GENE | 06:16 | 06:52 | 06:37 | 69 | 255 | 10 | EXT |  | 0.89 | (c)
39713.629 | 1.752 | 1.708 | -9.823 | -9.867 | 58 | 88 | 89 | 58 | 1708 | 3624 |  | CORR | GENE | 05:19 | 05:24 | 05:24 | 210 | 62 | 10 | EXT |  | 0.91 | (c)
39715.387 | 3.51 | 3.484 | -8.065 | -8.091 | 65 | 110 | 133 | 65 | 3484 | 3624 |  | CORR | GENE | 05:20 | 05:27 | 05:31 | 52 | 135 | 11 | EXT |  | 0.89 | (c)
39715.785 | 3.908 | 3.904 | -7.667 | -7.671 | 96 | 136 | 135 | 96 | 3904 | 3624 |  | CORR | CIGR | 05:25 | 05:32 | 05:31 | 29 | 79 | 10 | EXT |  | 0.89 | (c)
39715.923 | 4.046 | 4.033 | -7.529 | -7.542 | 86 | 147 | 164 | 86 | 4033 | 3624 |  | CORR | CIGR | 05:24 | 05:33 | 05:36 | 33 | 155 | 11 | EXT |  | 0.89 | (c)
39748.529 | 2.737 | 2.31 | -8.693 | -9.12 | 2015 | 2031 | 2084 | 79 | 2310 | 3627 |  | SCC | GENE | 06:42 | 06:45 | 06:53 | 2238 | 137 | 17 | EXT | Аномалия находится в зоне сварного шва. | 1 | (b)
39757.222 | 0 | -0.025 | -11.5 | -11.525 | -858 | -399 | -417 | 0 |  | 3628 | Нарушение формы кольцевого шва | GWAN |  | 07:48 | 09:02 | 08:59 | 0 | 883 |  | EXT | Нарушение формы кольцевого шва |  | (c)
39770.773 | 0 | 0 | -6.095 | -6.095 |  |  |  |  | 0 | 3629ба | Непровар / утяжина | GWAN |  | 05:33 | 05:56 | 05:52 | 0 | 233 | 13 | INT | Непровар / утяжина |  | (c)
39770.773 | 0 | -0.024 | -6.095 | -6.119 | [5 empty] | 3629ба | Нарушение формы кольцевого шва | GWAN |  | 07:10 | 07:23 | 07:21 | 0 | 126 |  | EXT | Нарушение формы кольцевого шва |  | (c)
39770.773 | 0 | -0.029 | -6.095 | -6.124 | [5 empty] | 3629ба | Нарушение формы кольцевого шва | GWAN |  | 09:14 | 09:26 | 09:52 | 0 | 465 |  | EXT | Нарушение формы кольцевого шва |  | (c)
39776.868 | 0 | -0.024 | -11.96 | -11.984 | -424 | -303 | -142 | 0 |  | 3629бб | Нарушение формы кольцевого шва | GWAN |  | 03:54 | 04:13 | 04:39 | 0 | 563 |  | EXT | Нарушение формы кольцевого шва |  | (c)
39824.348 | 0 | -0.032 | -10.95 | -10.982 | -277 | -8 | -35 | 0 |  | 3634а | Нарушение формы кольцевого шва | GWAN |  | 03:30 | 04:13 | 04:09 | 0 | 484 |  | EXT | Нарушение формы кольцевого шва |  | (c)
39835.298 | 0 | 0 | -9.71 | -9.71 | 1212 | 1447 | 1494 | 1212 | 0 | 3635 | Смещение кромок | GWAN |  | 03:49 | 04:27 | 04:34 | 0 | 563 | 21 | EXT | Смещение кромок Наружу Величина смещения - 3.3 мм. |  | (c)
39844.953 | 9.655 | 9.601 | -0.055 | -0.109 | 1503 | 1636 | 1721 | 1503 | 44 | 3635 |  | CORR | GENE | 04:36 | 04:57 | 05:11 | 65 | 436 | 10 | EXT |  | 0.89 | (c)
39846.581 | 0 | 0 | -1.628 | -1.628 | 1880 | 1978 | -2207 | 1833 | 0 | 3636б | Смещение кромок | GWAN |  | 03:46 | 04:02 | 04:46 | 0 | 748 | 16 | EXT | Смещение кромок Наружу Величина смещения - 2.5 мм. |  | (c)
39850.457 | 2.248 | 2.194 | -6.261 | -6.315 | 853 | 985 | 998 | 853 | 2194 | 3636в |  | CORR | GENE | 06:23 | 06:45 | 06:47 | 92 | 289 | 10 | EXT |  | 0.89 | (c)
39851.335 | 3.126 | 3.107 | -5.383 | -5.402 | 748 | 882 | 867 | 748 | 3107 | 3636в |  | CORR | GENE | 06:06 | 06:28 | 06:26 | 169 | 238 | 11 | EXT |  | 0.9 | (c)
39853.309 | 5.1 | 5.061 | -3.409 | -3.448 | 892 | 1005 | 991 | 892 | 3378 | 3636в |  | CORR | GENE | 06:30 | 06:48 | 06:46 | 70 | 199 | 10 | EXT |  | 0.89 | (c)
39921.041 | 6.523 | 6.457 | -5.087 | -5.153 | -1340 | -1220 | -1133 | 926 | 5060 | 3642 |  | CORR | GENE | 05:32 | 05:52 | 06:06 | 93 | 414 | 14 | EXT | Аномалия находится на отводе. | 0.89 | (c)
39921.32 | 6.802 | 6.768 | -4.808 | -4.842 | -1371 | -1172 | -1110 | 850 | 4712 | 3642 |  | CORR | GENE | 05:27 | 05:60 | 06:10 | 130 | 521 | 10 | EXT | Аномалия находится на отводе. | 0.9 | (c)
39921.614 | 7.096 | 6.954 | -4.514 | -4.656 | -1080 | -1031 | -1028 | 976 | 4354 | 3642 |  | CORR | GENE | 06:14 | 06:22 | 06:23 | 302 | 104 | 10 | EXT | Аномалия находится на отводе. | 0.92 | (c)
39922.362 | 7.844 | 7.82 | -3.766 | -3.79 | -964 | -903 | -921 | 878 | 3753 | 3642 |  | CORR | CIGR | 06:33 | 06:43 | 06:40 | 37 | 86 | 11 | EXT | Аномалия находится на отводе. | 0.89 | (c)
39923.411 | 8.893 | 8.87 | -2.717 | -2.74 | -1040 | -946 | -965 | 889 | 2655 | 3642 |  | CORR | GENE | 06:21 | 06:36 | 06:33 | 85 | 152 | 10 | EXT | Аномалия находится на отводе. | 0.89 | (c)
39923.685 | 9.167 | 9.14 | -2.443 | -2.47 | -1202 | -1104 | -1097 | 991 | 2412 | 3642 |  | CORR | GENE | 05:55 | 06:11 | 06:12 | 58 | 211 | 10 | EXT | Аномалия находится на отводе. | 0.89 | (c)
39925.465 | 10.947 | 10.925 | -0.663 | -0.685 | -1213 | -1160 | -1166 | 1119 | 647 | 3642 |  | CORR | CIGR | 05:53 | 06:01 | 06:01 | 38 | 94 | 10 | EXT | Аномалия находится на отводе. | 0.89 | (c)
39930.1 | 3.972 | 3.959 | -7.638 | -7.651 | -2105 | -2062 | -2039 | 1973 | 3959 | 3643 |  | CORR | CIGR | 06:45 | 06:52 | 06:55 | 28 | 133 | 10 | EXT |  | 0.89 | (c)
39931.099 | 4.971 | 4.956 | -6.639 | -6.654 | 1990 | -2200 | 2153 | 1990 | 4956 | 3643 |  | CORR | CIGR | 05:46 | 06:29 | 06:12 | 29 | 326 | 11 | EXT |  | 0.89 | (c)
40038.358 | 7.845 | 7.784 | -3.43 | -3.491 | 107 | 120 | 123 | 107 | 3388 | 3652 | Металлургический дефект | MIAN | AXGR | 03:23 | 03:25 | 03:25 | 103 | 33 |  | EXT | Металлургический дефект Эквивалент потери металла 12%. Аномалия находится на отводе. |  | (c)
40044.824 | 3.036 | 3.016 | -8.544 | -8.564 | 493 | 584 | 561 | 493 | 3016 | 3653 |  | CORR | CIGR | 06:43 | 06:57 | 06:53 | 35 | 135 | 10 | EXT |  | 0.89 | (c)
40048.952 | 7.164 | 7.155 | -4.416 | -4.425 | 39 | 285 | 201 | 39 | 4383 | 3653 |  | CORR | CIGR | 05:29 | 06:09 | 05:55 | 42 | 324 | 13 | EXT | Аномалия находится на упругопластическом изгибе: R=1010 D, максимальное растяжение на 0.1 час. | 0.89 | (c)
40048.99 | 7.202 | 7.181 | -4.378 | -4.399 | 1141 | 1201 | 1194 | 1141 | 4357 | 3653 |  | CORR | CIGR | 08:27 | 08:37 | 08:36 | 42 | 105 | 11 | EXT | Аномалия находится на упругопластическом изгибе: R=891 D, максимальное растяжение на 0 час. | 0.89 | (c)
40049.819 | 8.031 | 8.02 | -3.549 | -3.56 | 700 | 761 | 755 | 700 | 3534 | 3653 |  | CORR | CIGR | 07:16 | 07:26 | 07:25 | 26 | 109 | 11 | EXT | Аномалия находится на упругопластическом изгибе: R=666 D, максимальное растяжение на 11.9 час. | 0.89 | (c)
40062.712 | 9.344 | 9.328 | -2.336 | -2.352 | -170 | -118 | -109 | 49 | 2320 | 3654 |  | CORR | CIGR | 05:54 | 06:02 | 06:04 | 32 | 121 | 10 | EXT | Аномалия находится на упругопластическом изгибе: R=226 D, максимальное растяжение на 11.7 час. | 0.89 | (c)
40062.858 | 9.49 | 9.482 | -2.19 | -2.198 | -170 | -86 | -100 | 30 | 2159 | 3654 |  | CORR | CIGR | 05:54 | 06:08 | 06:05 | 39 | 139 | 10 | EXT | Аномалия находится на упругопластическом изгибе: R=226 D, максимальное растяжение на 11.7 час. | 0.89 | (c)
40063.312 | 9.944 | 9.939 | -1.736 | -1.741 | 107 | 142 | 150 | 107 | 1714 | 3654 |  | CORR | CIGR | 06:39 | 06:44 | 06:46 | 27 | 84 | 10 | EXT | Аномалия находится на упругопластическом изгибе: R=224 D, максимальное растяжение на 11.7 час. | 0.89 | (c)
40063.515 | 10.147 | 10.129 | -1.533 | -1.551 | 89 | 146 | 163 | 89 | 1533 | 3654 |  | CORR | CIGR | 06:36 | 06:45 | 06:48 | 18 | 149 | 12 | EXT | Аномалия находится на упругопластическом изгибе: R=224 D, максимальное растяжение на 11.7 час. | 0.89 | (c)
40063.768 | 10.4 | 10.377 | -1.28 | -1.303 | 356 | 547 | 495 | 356 | 1266 | 3654 |  | CORR | CIGR | 07:19 | 07:50 | 07:41 | 37 | 278 | 10 | EXT | Аномалия находится на упругопластическом изгибе: R=223 D, максимальное растяжение на 11.7 час. | 0.89 | (c)
40076.186 | 11.138 | 10.66 | -0.542 | -1.02 | -75 | -45 | -41 | 7 | 178 | 3655 |  | CORR | GENE | 06:24 | 06:29 | 06:29 | 842 | 68 | 11 | EXT |  | 0.96 | (c)
40080.456 | 3.728 | 3.69 | -7.962 | -8 | -519 | -299 | -337 | 156 | 3690 | 3656 |  | CORR | GENE | 06:52 | 07:28 | 07:21 | 56 | 363 | 10 | EXT |  | 0.89 | (c)
40110.828 | 0 | 0 | -11.69 | -11.69 | -1849 | -1143 | -1355 | 861 | 0 | 3659 | Смещение кромок | GWAN |  | 03:21 | 05:15 | 04:41 | 0 | 988 | 21 | EXT | Смещение кромок Наружу Величина смещения - 3.2 мм. |  | (c)
40110.828 | 0 | -0.023 | -11.69 | -11.713 | -57 | 5 | 60 | 0 |  | 3659 | Нарушение формы кольцевого шва | GWAN |  | 08:10 | 08:20 | 08:29 | 0 | 234 |  | EXT | Нарушение формы кольцевого шва |  | (c)
40122.647 | 0.129 | 0.005 | -11.116 | -11.24 | 2144 | 2178 | 2211 | 0 | 5 | 3660 |  | CORR | GENE | 05:07 | 05:12 | 05:18 | 400 | 135 | 11 | EXT |  | 0.93 | (c)
40133.763 | 0 | -0.032 | -11.225 | -11.257 | -36 | 84 | 151 | 0 |  | 3661 | Нарушение формы кольцевого шва | GWAN |  | 01:22 | 01:42 | 01:53 | 0 | 373 |  | EXT | Нарушение формы кольцевого шва |  | (c)
40133.763 | 0 | -0.007 | -11.225 | -11.232 | 2216 | -2138 | -2119 | 0 |  | 3661 | Нарушение формы кольцевого шва | GWAN |  | 07:26 | 07:43 | 07:46 | 0 | 254 |  | EXT | Нарушение формы кольцевого шва |  | (c)
40144.988 | 0 | -0.033 | -11.48 | -11.513 | 64 | 282 | 233 | 64 |  | 3662 | Нарушение формы кольцевого шва | GWAN |  | 01:35 | 02:11 | 02:03 | 0 | 339 |  | EXT | Нарушение формы кольцевого шва |  | (c)
40144.988 | 0 | -0.032 | -11.48 | -11.512 | -2070 | -1759 | -1775 | 161 |  | 3662 | Нарушение формы кольцевого шва | GWAN |  | 07:51 | 08:41 | 08:39 | 0 | 589 |  | EXT | Нарушение формы кольцевого шва |  | (c)
40144.988 | 0 | -0.026 | -11.48 | -11.506 | -979 | -776 | -823 | 667 |  | 3662 | Нарушение формы кольцевого шва | GWAN |  | 10:47 | 11:20 | 11:12 | 0 | 312 |  | EXT | Нарушение формы кольцевого шва |  | (c)
40305.964 | 1.151 | 1.14 | -10.274 | -10.285 | 1328 | 1375 | 1466 | 1328 | 1140 | 3675а |  | GOUG | CIGR | 02:29 | 02:37 | 02:52 | 30 | 276 | 13 | EXT | Задир. |  | (c)
40389.712 | 5.584 | 5.483 | -5.336 | -5.437 | -2113 | -2097 | -2094 | 117 | 5245 | 3683а |  | GOUG | AXGR | 07:00 | 07:03 | 07:03 | 192 | 38 | 14 | EXT | Задир. |  | (c)
40429.757 | 0.059 | 0.049 | -11.131 | -11.141 | -477 | -110 | -180 | 0 | 49 | 3687 |  | CORR | GENE | 01:35 | 02:35 | 02:23 | 95 | 595 | 13 | EXT | Аномалия находится на отводе. | 0.89 | (c)
40498.398 | 0 | -0.032 | -11.45 | -11.482 | -353 | 0 | -73 | 0 |  | 3693 | Нарушение формы кольцевого шва | GWAN |  | 01:11 | 02:08 | 01:57 | 0 | 562 |  | EXT | Нарушение формы кольцевого шва |  | (c)
40523.498 | 2.415 | 2.288 | -9.008 | -9.135 | 1929 | 1942 | 1941 | 277 | 2288 | 3695а |  | CORR | AXGR | 04:33 | 04:35 | 04:35 | 305 | 25 | 10 | EXT |  | 0.92 | (c)
40530.868 | 9.785 | 9.767 | -1.638 | -1.656 | -1015 | -990 | -978 | 941 | 1620 | 3695а |  | GOUG | CIGR | 08:38 | 08:42 | 08:44 | 36 | 73 | 10 | EXT | Задир. Аномалия находится на упругопластическом изгибе: R=761 D, максимальное растяжение на 7 час. |  | (c)
40560.428 | 3.152 | 2.624 | -6.91 | -7.438 | -906 | -794 | -791 | 676 | 2624 | 3698а |  | ARTD | GENE | 08:05 | 08:23 | 08:23 | 1018 | 230 |  | EXT | Наплавка. Аномалия находится на упругопластическом изгибе: R=873 D, максимальное растяжение на 5.5 час. |  | (c)
40590.563 | 0 | 0 | -11.335 | -11.335 | -963 | -575 | -561 | 159 | 0 | 3701 | Смещение кромок | GWAN |  | 07:05 | 08:07 | 08:09 | 0 | 804 | 21 | EXT | Смещение кромок Наружу Величина смещения - 3.2 мм. |  | (c)
40605.107 | 3.209 | 3.142 | -8.356 | -8.423 | 780 | 791 | 793 | 780 | 3142 | 3702 |  | CORR | AXGR | 04:50 | 04:52 | 04:52 | 136 | 25 | 10 | EXT |  | 0.9 | (c)
40605.192 | 3.294 | 3.198 | -8.271 | -8.367 | 861 | 872 | 872 | 861 | 3198 | 3702 |  | CORR | AXGR | 05:03 | 05:05 | 05:05 | 154 | 21 | 12 | EXT |  | 0.9 | (c)
40670.548 | 0 | -0.04 | -11.4 | -11.44 | -290 | -192 | 37 | 0 |  | 3708 | Нарушение формы кольцевого шва | GWAN |  | 01:08 | 01:24 | 02:01 | 0 | 654 |  | EXT | Нарушение формы кольцевого шва |  | (c)
40716.388 | 0 | -0.058 | -11.25 | -11.308 | -1526 | -760 | -1023 | 520 |  | 3712 | Нарушение формы кольцевого шва | GWAN |  | 08:29 | 10:33 | 09:50 | 0 | 1006 |  | EXT | Нарушение формы кольцевого шва |  | (c)
40750.358 | 0 | -0.017 | -11.265 | -11.282 | -2105 | -2004 | -1588 | 1070 |  | 3715 | Нарушение формы кольцевого шва | GWAN |  | 04:05 | 04:21 | 05:28 | 0 | 1035 |  | INT | Нарушение формы кольцевого шва |  | (c)
40751.126 | 0.768 | 0.757 | -10.497 | -10.508 | -1115 | -1030 | -1026 | 937 | 757 | 3715 |  | CORR | CIGR | 06:45 | 06:58 | 06:59 | 43 | 177 | 10 | EXT |  | 0.89 | (c)
40752.265 | 1.907 | 1.899 | -9.358 | -9.366 | -886 | -847 | -838 | 790 | 1899 | 3715 |  | CORR | CIGR | 07:22 | 07:28 | 07:29 | 20 | 96 | 10 | EXT |  | 0.89 | (c)
40784.507 | 0.164 | 0.138 | -11.216 | -11.242 | 1168 | 1363 | 1309 | 781 | 138 | 3718 |  | CORR | CIGR | 03:14 | 03:45 | 03:36 | 45 | 281 | 10 | EXT | Аномалия находится на упругопластическом изгибе: R=374 D, максимальное растяжение на 5.5 час. | 0.89 | (c)
40807.083 | 0 | 0 | -11.37 | -11.37 | 2181 | -2149 | -2122 | 0 | 0 | 3720 | Смещение кромок | GWAN |  | 08:05 | 08:26 | 08:30 | 0 | 317 | 16 | EXT | Смещение кромок Наружу Величина смещения - 2.5 мм. |  | (c)
40818.453 | 0 | 0 | -11.449 | -11.449 | 888 | 1046 | 1309 | 888 | 0 | 3721а | Смещение кромок | GWAN |  | 04:02 | 04:28 | 05:10 | 0 | 842 | 24 | EXT | Смещение кромок Вовнутрь Величина смещения - 3.8 мм. |  | (c)
40839.203 | 0 | -0.028 | -10.174 | -10.202 | 202 | 757 | 569 | 202 |  | 3722а | Вышлифовка на шве | GWAN | GENE | 01:43 | 03:13 | 02:42 | 60 | 734 | 17 | EXT | Вышлифовка на шве Аномалия находится на упругопластическом изгибе: R=499 D, максимальное растяжение на 6.2 час. |  | (c)
40839.203 | 0 | -0.015 | -10.174 | -10.189 | -2135 | -1960 | -1771 | 96 |  | 3722а | Нарушение формы кольцевого шва | GWAN |  | 07:26 | 07:54 | 08:25 | 0 | 726 |  | EXT | Нарушение формы кольцевого шва Аномалия находится на упругопластическом изгибе: R=499 D, максимальное растяжение на 6.2 час. |  | (c)
40849.377 | 0 | -0.036 | -10.455 | -10.491 | -2072 | -1902 | -1871 | 1670 |  | 3723а | Нарушение формы кольцевого шва | GWAN |  | 00:55 | 01:23 | 01:28 | 0 | 402 |  | EXT | Нарушение формы кольцевого шва Аномалия находится на упругопластическом изгибе: R=561 D, максимальное растяжение на 5.2 час. |  | (c)
40849.377 | 0 | 0 | -10.455 | -10.455 | -1057 | -785 | -793 | 528 | 0 | 3723а | Смещение кромок | GWAN |  | 03:39 | 04:23 | 04:21 | 0 | 529 | 21 | EXT | Смещение кромок Наружу Величина смещения - 3.4 мм. Аномалия находится на упругопластическом изгибе: R=561 D, максимальное растяжение на 5.2 час. |  | (c)
40852.077 | 2.7 | 2.645 | -7.755 | -7.81 | 1493 | 1857 | 1711 | 1493 | 2645 | 3723а |  | GOUG | GENE | 10:30 | 11:29 | 11:06 | 181 | 437 | 11 | EXT | Зона задиров. Аномалия находится на упругопластическом изгибе: R=548 D, максимальное растяжение на 5.3 час. |  | (c)
40855.161 | 5.784 | 5.625 | -4.671 | -4.83 | 1598 | 2073 | 1868 | 1598 | 4536 | 3723а |  | GOUG | GENE | 10:47 | 00:04 | 11:31 | 294 | 541 | 30 | EXT | Зона задиров. Аномалия находится на упругопластическом изгибе: R=518 D, максимальное растяжение на 6.2 час. |  | (a)
40855.576 | 6.199 | 6.115 | -4.256 | -4.34 | -1070 | -1044 | -1022 | 974 | 4210 | 3723а |  | GOUG | GENE | 03:37 | 03:41 | 03:44 | 130 | 96 | 10 | EXT | Задир. Аномалия находится на упругопластическом изгибе: R=509 D, максимальное растяжение на 6.3 час. |  | (c)
40856.074 | 6.697 | 6.658 | -3.758 | -3.797 | -999 | -984 | -979 | 960 | 3722 | 3723а |  | GOUG | PITT | 03:48 | 03:51 | 03:51 | 75 | 40 | 10 | EXT | Задир. Аномалия находится на упругопластическом изгибе: R=489 D, максимальное растяжение на 6.4 час. |  | (c)
40856.395 | 7.018 | 6.944 | -3.437 | -3.511 | -943 | -910 | -902 | 861 | 3337 | 3723а |  | GOUG | GENE | 03:57 | 04:03 | 04:04 | 174 | 82 | 10 | EXT | Задир. Аномалия находится на упругопластическом изгибе: R=465 D, максимальное растяжение на 6.6 час. |  | (c)
40858.352 | 8.975 | 8.827 | -1.48 | -1.628 | -467 | -432 | -412 | 356 | 1405 | 3723а |  | GOUG | GENE | 05:14 | 05:20 | 05:23 | 223 | 110 | 10 | EXT | Задир. Аномалия находится на упругопластическом изгибе: R=439 D, максимальное растяжение на 6.8 час. |  | (c)
40858.801 | 9.424 | 9.287 | -1.031 | -1.168 | -779 | -696 | -695 | 611 | 849 | 3723а |  | GOUG | GENE | 04:24 | 04:37 | 04:37 | 319 | 168 | 10 | EXT | Задир. Аномалия находится на упругопластическом изгибе: R=438 D, максимальное растяжение на 6.8 час. |  | (c)
40901.804 | 0 | -0.026 | -6.545 | -6.571 | 923 | 1058 | 1540 | 73 |  | 3728а | Нарушение формы кольцевого шва | GWAN |  | 04:37 | 04:59 | 06:17 | 0 | 1235 |  | EXT | Нарушение формы кольцевого шва |  | (c)
40914.357 | 0 | 0 | -10.852 | -10.852 | 1133 | 1464 | 1544 | 1133 | 0 | 3729а | Смещение кромок | GWAN |  | 04:01 | 04:54 | 05:07 | 0 | 821 | 24 | EXT | Смещение кромок Наружу Величина смещения - 3.8 мм. Аномалия находится на упругопластическом изгибе: R=673 D, максимальное растяжение на 6.6 час. |  | (c)
40914.357 | 0 | 0 | -10.852 | -10.852 | -2057 | -1879 | -1580 | 1103 | 0 | 3729а | Смещение кромок | GWAN |  | 07:26 | 07:55 | 08:43 | 0 | 953 | 23 | EXT | Смещение кромок Наружу Величина смещения - 3.6 мм. Аномалия находится на упругопластическом изгибе: R=673 D, максимальное растяжение на 6.6 час. |  | (c)
40917.126 | 2.769 | 1.933 | -8.083 | -8.919 | -1055 | -813 | -921 | 786 | 1933 | 3729а |  | GOUG | GENE | 10:08 | 10:47 | 10:30 | 1175 | 269 | 7 | EXT | Зона задиров. Аномалия находится на упругопластическом изгибе: R=698 D, максимальное растяжение на 6.2 час. |  | (c)
40918.092 | 3.735 | 3.655 | -7.117 | -7.197 | 1727 | 1841 | 1828 | 1727 | 3655 | 3729а |  | GOUG | GENE | 05:37 | 05:55 | 05:53 | 334 | 201 | 6 | EXT | Задир. Аномалия находится на упругопластическом изгибе: R=701 D, максимальное растяжение на 6.2 час. |  | (c)
40922.001 | 7.644 | 7.279 | -3.208 | -3.573 | 1755 | 2166 | 1969 | 1755 | 2614 | 3729а |  | GOUG | GENE | 05:41 | 06:48 | 06:16 | 959 | 427 | 7 | EXT | Зона задиров. Аномалия находится на упругопластическом изгибе: R=672 D, максимальное растяжение на 5.2 час. |  | (c)
40925.209 | 0 | -0.024 | -10.41 | -10.434 | -1673 | -1435 | -1505 | 1337 |  | 3730а | Нарушение формы кольцевого шва | GWAN |  | 00:02 | 00:41 | 00:29 | 0 | 336 |  | INT | Нарушение формы кольцевого шва Аномалия находится на упругопластическом изгибе: R=544 D, максимальное растяжение на 4.8 час. |  | (c)
40927.813 | 2.604 | 2.576 | -7.806 | -7.834 | 1759 | 1998 | 1990 | 1759 | 2576 | 3730а |  | CORR | GENE | 09:16 | 09:55 | 09:53 | 60 | 462 | 11 | EXT | Аномалия находится на упругопластическом изгибе: R=494 D, максимальное растяжение на 5 час. | 0.74 | (c)
40929.97 | 4.761 | 4.711 | -5.649 | -5.699 | -2038 | -1847 | -1912 | 1785 | 4711 | 3730а |  | CORR | GENE | 11:03 | 11:34 | 11:24 | 59 | 253 | 10 | EXT | Аномалия находится на упругопластическом изгибе: R=444 D, максимальное растяжение на 5.5 час. | 0.74 | (c)
40944.96 | 0 | -0.033 | -11.012 | -11.045 | -1426 | -1211 | -1222 | 1018 |  | 3732а | Нарушение формы кольцевого шва | GWAN |  | 11:50 | 00:24 | 12:23 | 0 | 408 |  | EXT | Нарушение формы кольцевого шва Аномалия находится на упругопластическом изгибе: R=588 D, максимальное растяжение на 5.6 час. |  | (c)
40949.158 | 4.198 | 4.1 | -6.814 | -6.912 | 1987 | 1997 | 2049 | 1987 | 4100 | 3732а |  | CORR | GENE | 09:01 | 09:02 | 09:11 | 331 | 124 | 10 | EXT | Аномалия находится на упругопластическом изгибе: R=643 D, максимальное растяжение на 5.4 час. | 0.92 | (c)
40961.652 | 5.68 | 5.582 | -5.102 | -5.2 | -869 | -587 | -652 | 436 | 5028 | 3733а |  | CORR | GENE | 00:21 | 01:06 | 00:56 | 172 | 433 | 10 | EXT | Аномалия находится на упругопластическом изгибе: R=411 D, максимальное растяжение на 5.8 час. | 0.9 | (c)
40967.595 | 0.841 | 0.829 | -10.274 | -10.286 | -1115 | -988 | -979 | 842 | 829 | 3734аа |  | CORR | CIGR | 06:19 | 06:39 | 06:41 | 42 | 273 | 14 | EXT | Аномалия находится на упругопластическом изгибе: R=656 D, максимальное растяжение на 5.7 час. | 0.89 | (c)
40973.826 | 7.072 | 7.064 | -4.043 | -4.051 | -2105 | -2067 | -2054 | 126 | 4029 | 3734аа |  | CORR | CIGR | 03:39 | 03:45 | 03:47 | 22 | 101 | 11 | EXT |  | 0.88 | (c)
40977.869 | 0 | 0 | -12.06 | -12.06 | -1051 | -951 | -890 | 728 | 0 | 3734аб | Смещение кромок | GWAN |  | 05:05 | 05:21 | 05:31 | 0 | 322 | 20 | EXT | Смещение кромок Наружу Величина смещения - 3.1 мм. |  | (c)
41000.479 | 0.28 | 0.059 | -11.05 | -11.271 | 1813 | 1851 | 1837 | 369 | 59 | 3737 |  | CORR | GENE | 03:59 | 04:05 | 04:03 | 271 | 49 | 15 | EXT |  | 0.93 | (c)
41018.505 | 6.976 | 6.959 | -4.504 | -4.521 | 848 | 929 | 917 | 848 | 4487 | 3738 |  | CORR | CIGR | 03:58 | 04:11 | 04:09 | 34 | 138 | 10 | EXT |  | 0.89 | (c)
41020.686 | 9.157 | 9.13 | -2.323 | -2.35 | -2186 | -2078 | -2088 | 45 | 2300 | 3738 |  | CORR | GENE | 07:48 | 08:06 | 08:04 | 50 | 196 | 10 | EXT |  | 0.89 | (c)
41021.404 | 9.875 | 9.816 | -1.605 | -1.664 | 911 | 1090 | 1169 | 803 | 1558 | 3738 |  | CORR | GENE | 04:08 | 04:37 | 04:50 | 106 | 517 | 11 | EXT |  | 0.89 | (c)
41056.77 | 11.126 | 11.087 | -0.144 | -0.183 | 1159 | 1169 | 1172 | 1045 | 90 | 3741 |  | CORR | AXGR | 05:44 | 05:45 | 05:46 | 93 | 26 | 10 | EXT | Аномалия находится на отводе. | 0.89 | (c)
41057.008 | 0.094 | 0.086 | -11.276 | -11.284 | 1978 | 2063 | 2044 | 121 | 86 | 3742 |  | CORR | CIGR | 05:35 | 05:49 | 05:46 | 23 | 131 | 14 | EXT |  | 0.89 | (c)
41090.824 | 0 | -0.027 | -12.05 | -12.077 | 406 | 686 | 647 | 406 |  | 3745а | Нарушение формы кольцевого шва | GWAN |  | 02:32 | 03:17 | 03:11 | 0 | 482 |  | EXT | Нарушение формы кольцевого шва |  | (c)
41114.934 | 0 | -0.049 | -4.14 | -4.189 | 1230 | 1383 | 1407 | 647 |  | 3747аа | Нарушение формы кольцевого шва | GWAN |  | 02:09 | 02:34 | 02:38 | 0 | 354 |  | EXT | Нарушение формы кольцевого шва |  | (c)
41119.074 | 0 | -0.033 | -7.12 | -7.153 | 496 | 633 | 663 | 496 |  | 3747ба | Нарушение формы кольцевого шва | GWAN |  | 04:11 | 04:33 | 04:38 | 0 | 334 |  | EXT | Нарушение формы кольцевого шва |  | (c)
41203.994 | 0.245 | 0.204 | -11.325 | -11.366 | -2057 | -1958 | -1959 | 174 | 204 | 3755 |  | CORR | GENE | 06:29 | 06:45 | 06:45 | 83 | 195 | 13 | EXT |  | 0.89 | (c)
41299.857 | 4.928 | 4.916 | -6.237 | -6.249 | -1661 | -1593 | -1606 | 1551 | 4916 | 3763 |  | CORR | CIGR | 05:34 | 05:45 | 05:43 | 41 | 110 | 11 | EXT |  | 0.89 | (c)
41311.79 | 5.696 | 5.581 | -5.909 | -6.024 | -957 | -946 | -929 | 902 | 5581 | 3764 |  | CORR | GENE | 06:37 | 06:39 | 06:41 | 319 | 55 | 10 | EXT | Аномалия находится на отводе. | 0.92 | (c)
41312.215 | 6.121 | 5.835 | -5.484 | -5.77 | -1067 | -1016 | -1018 | 969 | 5428 | 3764 |  | CORR | GENE | 06:19 | 06:27 | 06:27 | 342 | 98 | 11 | EXT | Аномалия находится на отводе. | 0.93 | (c)
41312.531 | 6.437 | 6.392 | -5.168 | -5.213 | -955 | -949 | -942 | 930 | 5124 | 3764 |  | CORR | AXGR | 06:37 | 06:38 | 06:39 | 89 | 25 | 10 | EXT | Аномалия находится на отводе. | 0.89 | (c)
41312.532 | 6.438 | 6.418 | -5.167 | -5.187 | -826 | -759 | -768 | 711 | 5151 | 3764 |  | CORR | CIGR | 06:58 | 07:09 | 07:07 | 36 | 115 | 13 | EXT | Аномалия находится на отводе. | 0.89 | (c)
41316.106 | 10.012 | 10.002 | -1.593 | -1.603 | -1359 | -1245 | -1285 | 1211 | 1574 | 3764 |  | CORR | CIGR | 05:32 | 05:50 | 05:44 | 29 | 148 | 12 | EXT | Аномалия находится на отводе. | 0.89 | (c)
41360.774 | 0 | -0.029 | -2.576 | -2.605 | 1357 | 1549 | 1531 | 526 |  | 3768а | Нарушение формы кольцевого шва | GWAN |  | 06:23 | 06:54 | 06:51 | 0 | 348 |  | EXT | Нарушение формы кольцевого шва Аномалия находится на упругопластическом изгибе: R=506 D, максимальное растяжение на 6.3 час. |  | (c)
41380.078 | 5.114 | 5.078 | -5.446 | -5.482 | -1286 | -1241 | -1221 | 1156 | 5078 | 3770 |  | CORR | GENE | 08:37 | 08:44 | 08:47 | 60 | 130 | 10 | EXT | Аномалия находится на упругопластическом изгибе: R=340 D, максимальное растяжение на 11.8 час. | 0.89 | (c)
41395.824 | 10.3 | 10.268 | -1.15 | -1.182 | -1365 | -1167 | -1248 | 866 | 1147 | 3771 |  | CORR | CIGR | 06:36 | 07:07 | 06:54 | 35 | 233 | 10 | EXT | Аномалия находится на упругопластическом изгибе: R=542 D, максимальное растяжение на 0.7 час. | 0.89 | (c)
41396.974 | 0 | -0.015 | -11.51 | -11.525 | -1506 | -1367 | -1234 | 725 |  | 3772 | Нарушение формы кольцевого шва | GWAN |  | 05:59 | 06:22 | 06:43 | 0 | 544 |  | EXT | Нарушение формы кольцевого шва Аномалия находится на упругопластическом изгибе: R=613 D, максимальное растяжение на 1 час. |  | (c)
41396.974 | 0 | -0.027 | -11.51 | -11.537 | 409 | 601 | 583 | 409 |  | 3772 | Нарушение формы кольцевого шва | GWAN |  | 11:08 | 11:39 | 11:36 | 0 | 348 |  | EXT | Нарушение формы кольцевого шва Аномалия находится на упругопластическом изгибе: R=613 D, максимальное растяжение на 1 час. |  | (c)
41399.756 | 2.782 | 2.743 | -8.728 | -8.767 | -1990 | -1854 | -1797 | 241 | 2743 | 3772 |  | CORR | GENE | 04:41 | 05:03 | 05:12 | 49 | 385 | 11 | EXT | Аномалия находится на упругопластическом изгибе: R=763 D, максимальное растяжение на 1.6 час. | 0.89 | (c)
41400.424 | 3.45 | 3.403 | -8.06 | -8.107 | -1524 | -1220 | -1302 | 707 | 3403 | 3772 |  | CORR | GENE | 05:57 | 06:45 | 06:32 | 70 | 444 | 12 | EXT | Аномалия находится на упругопластическом изгибе: R=781 D, максимальное растяжение на 1.7 час. | 0.89 | (c)
41401.275 | 4.301 | 4.279 | -7.209 | -7.231 | -1858 | -1749 | -1756 | 373 | 4279 | 3772 |  | CORR | CIGR | 05:03 | 05:20 | 05:19 | 26 | 204 | 11 | EXT | Аномалия находится на упругопластическом изгибе: R=813 D, максимальное растяжение на 1.8 час. | 0.89 | (c)
41401.557 | 4.583 | 4.559 | -6.927 | -6.951 | -1222 | -952 | -1065 | 908 | 4559 | 3772 |  | CORR | CIGR | 06:45 | 07:29 | 07:11 | 45 | 314 | 10 | EXT | Аномалия находится на упругопластическом изгибе: R=829 D, максимальное растяжение на 1.8 час. | 0.89 | (c)
41403.33 | 6.356 | 6.336 | -5.154 | -5.174 | -1458 | -1380 | -1390 | 773 | 5143 | 3772 |  | CORR | CIGR | 06:07 | 06:20 | 06:18 | 31 | 135 | 13 | EXT | Аномалия находится на упругопластическом изгибе: R=985 D, максимальное растяжение на 1.6 час. | 0.89 | (c)
41403.707 | 6.733 | 6.654 | -4.777 | -4.856 | -1491 | -1483 | -1465 | 740 | 4588 | 3772 |  | CORR | GENE | 06:02 | 06:03 | 06:06 | 268 | 51 | 10 | EXT |  | 0.91 | (c)
41411.11 | 2.626 | 2.615 | -8.684 | -8.695 | 1738 | 1857 | 1852 | 264 | 2615 | 3773 |  | CORR | CIGR | 06:21 | 06:40 | 06:39 | 31 | 228 | 15 | EXT |  | 0.89 | (c)
41411.275 | 2.791 | 2.778 | -8.519 | -8.532 | 810 | 947 | 927 | 810 | 2778 | 3773 |  | CORR | CIGR | 03:51 | 04:13 | 04:10 | 28 | 233 | 10 | EXT |  | 0.89 | (c)
41420.127 | 0.333 | 0.325 | -11.182 | -11.19 | 281 | 325 | 325 | 281 | 325 | 3774 |  | CORR | CIGR | 07:41 | 07:48 | 07:48 | 17 | 88 | 11 | EXT |  | 0.89 | (c)
41420.919 | 1.125 | 1.11 | -10.39 | -10.405 | 125 | 175 | 174 | 125 | 1110 | 3774 |  | CORR | CIGR | 07:16 | 07:24 | 07:23 | 28 | 98 | 10 | EXT |  | 0.89 | (c)
41441.541 | 10.232 | 10.078 | -1.353 | -1.507 | 1404 | 1442 | 1439 | 1404 | 861 | 3775 |  | CORR | GENE | 05:19 | 05:26 | 05:25 | 646 | 70 | 11 | EXT |  | 0.95 | (c)
41442.422 | 11.113 | 11.088 | -0.472 | -0.497 | 1658 | 1760 | 1765 | 1658 | 443 | 3775 |  | CORR | GENE | 06:00 | 06:17 | 06:18 | 54 | 214 | 11 | EXT |  | 0.89 | (c)
41443.005 | 0.111 | 0.095 | -11.549 | -11.565 | 203 | 338 | 319 | 203 | 95 | 3776 |  | CORR | CIGR | 05:25 | 05:47 | 05:44 | 27 | 233 | 14 | EXT |  | 0.89 | (c)
41569.606 | 0.155 | 0.123 | -10.363 | -10.395 | 1407 | 1497 | 1655 | 1407 | 123 | 3787а |  | CORR | CIGR | 07:43 | 07:58 | 08:23 | 52 | 496 | 10 | EXT | Аномалия находится на упругопластическом изгибе: R=261 D, максимальное растяжение на 5.5 час. | 0.89 | (c)
41570.167 | 0.716 | 0.7 | -9.802 | -9.818 | 1693 | 1925 | 1881 | 1693 | 700 | 3787а |  | CORR | CIGR | 08:29 | 09:07 | 08:60 | 56 | 377 | 10 | EXT | Аномалия находится на упругопластическом изгибе: R=259 D, максимальное растяжение на 5.6 час. | 0.89 | (c)
41583.589 | 3.62 | 3.589 | -7.37 | -7.401 | -1713 | -1641 | -1641 | 1569 | 3589 | 3788а |  | CORR | CIGR | 04:10 | 04:22 | 04:22 | 56 | 144 | 10 | EXT | Аномалия находится на упругопластическом изгибе: R=276 D, максимальное растяжение на 6.4 час. | 0.89 | (c)
41584.343 | 4.374 | 4.289 | -6.616 | -6.701 | -2023 | -1618 | -1627 | 1230 | 4289 | 3788а |  | CORR | GENE | 03:20 | 04:26 | 04:24 | 136 | 793 | 11 | EXT | Аномалия находится на упругопластическом изгибе: R=273 D, максимальное растяжение на 6.4 час. | 0.9 | (c)
41587.062 | 7.093 | 7.079 | -3.897 | -3.911 | 1651 | 1962 | 1848 | 1651 | 3863 | 3788а |  | CORR | CIGR | 01:13 | 02:03 | 01:45 | 48 | 395 | 13 | EXT | Аномалия находится на упругопластическом изгибе: R=252 D, максимальное растяжение на 6.1 час. | 0.89 | (c)
41587.359 | 7.39 | 7.371 | -3.6 | -3.619 | 162 | 240 | 218 | 162 | 3593 | 3788а |  | CORR | CIGR | 09:13 | 09:25 | 09:22 | 26 | 111 | 10 | EXT | Аномалия находится на упругопластическом изгибе: R=252 D, максимальное растяжение на 6.1 час. | 0.89 | (c)
41587.659 | 7.69 | 7.645 | -3.3 | -3.345 | 1767 | 1921 | 1910 | 1767 | 3287 | 3788а |  | CORR | GENE | 01:32 | 01:57 | 01:55 | 58 | 286 | 10 | EXT | Аномалия находится на упругопластическом изгибе: R=252 D, максимальное растяжение на 6.1 час. | 0.89 | (c)
41587.932 | 7.963 | 7.938 | -3.027 | -3.052 | 1676 | 1962 | 1859 | 1676 | 3003 | 3788а |  | CORR | CIGR | 01:17 | 02:03 | 01:47 | 49 | 367 | 11 | EXT | Аномалия находится на упругопластическом изгибе: R=253 D, максимальное растяжение на 6.1 час. | 0.89 | (c)
41588.007 | 8.038 | 7.914 | -2.952 | -3.076 | 102 | 257 | 249 | 102 | 2922 | 3788а |  | CORR | GENE | 09:03 | 09:28 | 09:27 | 154 | 293 | 11 | EXT | Аномалия находится на упругопластическом изгибе: R=253 D, максимальное растяжение на 6.1 час. | 0.9 | (c)
41588.143 | 8.174 | 8.153 | -2.816 | -2.837 | 1153 | 1575 | 1403 | 1153 | 2744 | 3788а |  | CORR | GENE | 11:53 | 01:01 | 12:33 | 93 | 499 | 10 | EXT | Аномалия находится на упругопластическом изгибе: R=253 D, максимальное растяжение на 6.1 час. | 0.89 | (c)
41588.283 | 8.314 | 8.292 | -2.676 | -2.698 | 194 | 300 | 253 | 194 | 2663 | 3788а |  | CORR | CIGR | 09:18 | 09:35 | 09:28 | 35 | 117 | 10 | EXT | Аномалия находится на упругопластическом изгибе: R=254 D, максимальное растяжение на 6.1 час. | 0.89 | (c)
41601.321 | 0 | 0 | -11.433 | -11.433 | 642 | 1225 | 1220 | 642 | 0 | 3790а | Смещение кромок | GWAN |  | 04:27 | 06:02 | 06:01 | 0 | 1156 | 20 | EXT | Смещение кромок Толщины: 18,7 / 15,7 мм Наружу Аномалия находится на отводе. Величина смещения - 3.2 мм. |  | (c)
41610.139 | 8.818 | 8.808 | -2.615 | -2.625 | 2068 | 2126 | 2124 | 2068 | 2601 | 3790а |  | GOUG | CIGR | 08:18 | 08:27 | 08:27 | 24 | 112 | 11 | EXT | Аномалия находится на отводе. Задир. |  | (c)
41619.935 | 7.181 | 7.154 | -3.534 | -3.561 | -1398 | -1389 | -1371 | 1344 | 3323 | 3791 |  | CORR | GENE | 06:30 | 06:31 | 06:34 | 238 | 54 | 10 | EXT |  | 0.91 | (c)
41635.089 | 0 | -0.027 | -11.645 | -11.672 | 1958 | 2119 | 2105 | 0 |  | 3793 | Нарушение формы кольцевого шва | GWAN |  | 07:27 | 07:53 | 07:51 | 0 | 292 |  | EXT | Нарушение формы кольцевого шва |  | (c)
41646.878 | 0.144 | 0.021 | -11.436 | -11.559 | -873 | -854 | -836 | 799 | 21 | 3794 |  | CORR | GENE | 06:60 | 07:03 | 07:06 | 262 | 74 | 10 | EXT | Аномалия находится на упругопластическом изгибе: R=840 D, максимальное растяжение на 0 час. | 0.91 | (c)
41647.392 | 0.658 | 0.475 | -10.922 | -11.105 | -896 | -880 | -868 | 840 | 475 | 3794 |  | CORR | GENE | 06:56 | 06:59 | 07:01 | 322 | 56 | 10 | EXT | Аномалия находится на упругопластическом изгибе: R=873 D, максимальное растяжение на 0 час. | 0.92 | (c)
41769.933 | 9.924 | 9.697 | -1.426 | -1.653 | -1035 | -1032 | -1008 | 982 | 1125 | 3804 |  | CORR | GENE | 06:41 | 06:41 | 06:45 | 528 | 53 | 10 | EXT |  | 0.94 | (c)
41781.966 | 10.607 | 10.542 | -0.898 | -0.963 | -1246 | -1173 | -1131 | 985 | 849 | 3805 |  | CORR | GENE | 05:39 | 05:51 | 05:58 | 114 | 229 | 11 | EXT |  | 0.89 | (c)
41817.149 | 0 | -0.045 | -10.89 | -10.935 | -463 | -399 | -265 | 66 |  | 3809 | Нарушение формы кольцевого шва | GWAN |  | 01:06 | 01:16 | 01:38 | 0 | 397 |  | EXT | Нарушение формы кольцевого шва |  | (c)
41828.039 | 0 | -0.044 | -11.525 | -11.569 | -1942 | -1156 | -1223 | 289 |  | 3810 | Нарушение формы кольцевого шва | GWAN |  | 09:34 | 11:41 | 11:30 | 0 | 1438 |  | EXT | Нарушение формы кольцевого шва |  | (c)
41850.604 | 0 | 0 | -11.56 | -11.56 | -1766 | -1612 | -942 | 118 | 0 | 3812 | Смещение кромок | GWAN |  | 05:05 | 05:29 | 07:18 | 0 | 1648 | 21 | EXT | Смещение кромок Наружу Величина смещения - 3.6 мм. |  | (c)
41886.993 | 3.364 | 3.277 | -8.326 | -8.413 | -683 | -585 | -582 | 480 | 3277 | 3815 |  | CORR | GENE | 06:13 | 06:29 | 06:30 | 96 | 203 | 10 | EXT |  | 0.89 | (c)
41887.703 | 4.074 | 4.047 | -7.616 | -7.643 | -782 | -714 | -734 | 686 | 4047 | 3815 |  | CORR | CIGR | 05:57 | 06:08 | 06:05 | 34 | 96 | 14 | EXT |  | 0.89 | (c)
42010.888 | 0.044 | 0.02 | -11.026 | -11.05 | -881 | -784 | -827 | 773 | 20 | 3826 |  | CORR | GENE | 08:20 | 08:35 | 08:29 | 72 | 108 | 10 | EXT |  | 0.89 | (c)
42021.914 | 0 | -0.035 | -11.73 | -11.765 | 2066 | -2228 | -2203 | 2011 |  | 3827 | Нарушение формы кольцевого шва | GWAN |  | 06:59 | 07:25 | 07:29 | 0 | 384 |  | EXT | Нарушение формы кольцевого шва |  | (c)
42044.184 | 0 | -0.014 | -11.6 | -11.614 | 706 | 740 | 1467 | 3 |  | 3829 | Нарушение формы кольцевого шва | GWAN |  | 03:41 | 03:46 | 05:44 | 0 | 1522 |  | EXT | Нарушение формы кольцевого шва |  | (c)
42044.184 | 0 | 0 | -11.6 | -11.6 | -1102 | -895 | -693 | 284 | 0 | 3829 | Смещение кромок | GWAN |  | 10:49 | 11:22 | 11:55 | 0 | 817 | 15 | EXT | Смещение кромок Толщины: 15,7 / 16,8 мм Вовнутрь Величина смещения - 2.4 мм. |  | (c)
42258.198 | 8.204 | 8.166 | -3.216 | -3.254 | -1151 | -1047 | -1048 | 946 | 3209 | 3847 |  | CORR | CIGR | 06:10 | 06:27 | 06:27 | 45 | 205 | 12 | EXT |  | 0.89 | (c)
42271.765 | 10.351 | 10.327 | -1.149 | -1.173 | -774 | -622 | -634 | 495 | 1118 | 3848 |  | CORR | GENE | 07:01 | 07:25 | 07:23 | 55 | 279 | 11 | EXT |  | 0.89 | (c)
42284.454 | 0 | -0.024 | -11.515 | -11.539 | -1367 | -1256 | -1226 | 863 |  | 3850 | Нарушение формы кольцевого шва | GWAN |  | 07:49 | 08:07 | 08:12 | 0 | 282 |  | EXT | Нарушение формы кольцевого шва |  | (c)
42298.037 | 2.068 | 1.307 | -9.557 | -10.318 | 1219 | 1325 | 1300 | 849 | 1307 | 3851 |  | CORR | GENE | 06:14 | 06:31 | 06:27 | 875 | 162 | 10 | EXT | Аномалия находится на упругопластическом изгибе: R=721 D, максимальное растяжение на 6 час. | 0.95 | (c)
42331.972 | 1.423 | 1.391 | -10.057 | -10.089 | -1870 | -1809 | -1792 | 361 | 1391 | 3854 |  | CORR | CIGR | 06:49 | 06:59 | 07:01 | 41 | 156 | 10 | EXT |  | 0.89 | (c)
42338.763 | 8.214 | 7.604 | -3.266 | -3.876 | -1930 | -1916 | -1906 | 301 | 3010 | 3854 |  | CORR | AXGR | 06:39 | 06:41 | 06:43 | 866 | 47 | 15 | EXT |  | 0.99 | (c)
42342.511 | 0.482 | 0.474 | -10.593 | -10.601 | -1185 | -1066 | -1104 | 1024 | 474 | 3855 |  | CORR | CIGR | 07:26 | 07:45 | 07:39 | 23 | 161 | 11 | EXT |  | 0.88 | (c)
42343.328 | 1.299 | 1.298 | -9.776 | -9.777 | -2051 | -1983 | -1975 | 180 | 1298 | 3855 |  | CORR | CIGR | 05:06 | 05:17 | 05:19 | 24 | 151 | 12 | EXT |  | 0.89 | (c)
42344.88 | 2.851 | 2.843 | -8.224 | -8.232 | -1002 | -712 | -821 | 641 | 2843 | 3855 |  | CORR | GENE | 07:56 | 08:43 | 08:25 | 73 | 361 | 12 | EXT |  | 0.89 | (c)
42351.149 | 9.12 | 9.094 | -1.955 | -1.981 | -1281 | -1144 | -1187 | 950 | 1941 | 3855 |  | CORR | CIGR | 07:11 | 07:33 | 07:26 | 40 | 188 | 10 | EXT |  | 0.89 | (c)
42354.032 | 0.928 | 0.333 | -10.547 | -11.142 | -2221 | -2197 | -2192 | 9 | 333 | 3856 |  | CORR | GENE | 04:04 | 04:08 | 04:09 | 1327 | 58 | 13 | EXT |  | 0.99 | (c)
42358.477 | 5.373 | 5.302 | -6.102 | -6.173 | -1655 | -1497 | -1356 | 575 | 5302 | 3856 |  | CORR | GENE | 05:36 | 06:01 | 06:24 | 104 | 599 | 25 | EXT |  | 0.9 | (c)
42359.906 | 6.802 | 6.773 | -4.673 | -4.702 | -871 | -719 | -718 | 564 | 4640 | 3856 |  | CORR | GENE | 07:42 | 08:07 | 08:07 | 62 | 307 | 12 | EXT |  | 0.89 | (c)
42360.702 | 7.598 | 7.544 | -3.877 | -3.931 | -986 | -766 | -778 | 569 | 3830 | 3856 |  | CORR | GENE | 07:24 | 07:59 | 07:57 | 101 | 417 | 11 | EXT |  | 0.89 | (c)
42361.339 | 8.235 | 8.217 | -3.24 | -3.258 | 2218 | -2140 | -2144 | 0 | 3228 | 3856 |  | CORR | CIGR | 04:01 | 04:17 | 04:17 | 30 | 198 | 10 | EXT |  | 0.89 | (c)
42361.822 | 8.718 | 8.017 | -2.757 | -3.458 | -1135 | -1084 | -1085 | 1035 | 2652 | 3856 |  | CORR | GENE | 06:59 | 07:08 | 07:08 | 806 | 100 | 11 | EXT |  | 0.96 | (c)
42362.328 | 9.224 | 9.185 | -2.251 | -2.29 | 2186 | 2186 | 2215 | 0 | 1414 | 3856 |  | CORR | GENE | 03:55 | 03:56 | 04:00 | 876 | 58 | 10 | EXT |  | 0.95 | (c)
42362.703 | 9.599 | 9.572 | -1.876 | -1.903 | -1074 | -995 | -968 | 861 | 1851 | 3856 |  | CORR | GENE | 07:09 | 07:22 | 07:27 | 52 | 213 | 11 | EXT |  | 0.89 | (c)
42362.887 | 9.783 | 9.771 | -1.692 | -1.704 | -1143 | -1099 | -1073 | 1003 | 1677 | 3856 |  | CORR | CIGR | 06:58 | 07:05 | 07:10 | 27 | 140 | 10 | EXT |  | 0.89 | (c)
42363.434 | 10.33 | 10.302 | -1.145 | -1.173 | 2187 | 2208 | 2207 | 3 | 59 | 3856 |  | CORR | AXGR | 03:56 | 03:59 | 03:59 | 1114 | 41 | 13 | EXT |  | 0.99 | (c)
42363.876 | 10.772 | 10.709 | -0.703 | -0.766 | -1053 | -907 | -820 | 586 | 670 | 3856 |  | CORR | GENE | 07:13 | 07:36 | 07:50 | 96 | 467 | 15 | EXT |  | 0.89 | (c)
42377.236 | 1.167 | 1.121 | -10.213 | -10.259 | -1033 | -863 | -891 | 749 | 1121 | 3858 |  | CORR | GENE | 06:52 | 07:20 | 07:15 | 90 | 285 | 10 | EXT |  | 0.89 | (c)
42387.449 | 0 | -0.011 | -11.545 | -11.556 | 1211 | 1643 | 1654 | 134 |  | 3859 | Нарушение формы кольцевого шва | GWAN |  | 04:12 | 05:22 | 05:23 | 0 | 886 |  | EXT | Нарушение формы кольцевого шва |  | (c)
42387.672 | 0.223 | 0.054 | -11.322 | -11.491 | 941 | 999 | 1036 | 941 | 54 | 3859 |  | CORR | GENE | 03:28 | 03:38 | 03:44 | 607 | 190 | 14 | EXT |  | 0.97 | (c)
42387.787 | 0.338 | 0.216 | -11.207 | -11.329 | 1227 | 1286 | 1306 | 846 | 216 | 3859 |  | CORR | GENE | 04:14 | 04:24 | 04:27 | 405 | 158 | 13 | EXT |  | 0.94 | (c)
42387.847 | 0.398 | 0.345 | -11.147 | -11.2 | -2082 | -1986 | -2027 | 148 | 345 | 3859 |  | CORR | GENE | 07:20 | 07:36 | 07:29 | 90 | 111 | 12 | EXT |  | 0.89 | (c)
42388.316 | 0.867 | 0.824 | -10.678 | -10.721 | 2126 | -2199 | -2151 | 0 | 824 | 3859 |  | CORR | GENE | 06:39 | 07:01 | 07:09 | 56 | 368 | 14 | EXT |  | 0.89 | (c)
42388.626 | 1.177 | 1.153 | -10.368 | -10.392 | -2055 | -1994 | -1936 | 176 | 1153 | 3859 |  | CORR | GENE | 07:25 | 07:34 | 07:44 | 57 | 238 | 10 | EXT |  | 0.89 | (c)
42394.656 | 7.207 | 7.195 | -4.338 | -4.35 | -2062 | -1767 | -1867 | 168 | 4302 | 3859 |  | CORR | CIGR | 07:24 | 08:11 | 07:55 | 48 | 390 | 11 | EXT |  | 0.89 | (c)
42394.907 | 7.458 | 7.341 | -4.087 | -4.204 | 2206 | 2213 | 2229 | 0 | 3977 | 3859 |  | CORR | AXGR | 06:52 | 06:53 | 06:56 | 227 | 47 | 10 | EXT |  | 0.91 | (c)
42394.944 | 7.495 | 7.493 | -4.05 | -4.052 | -1853 | -1720 | -1760 | 377 | 4017 | 3859 |  | CORR | CIGR | 07:57 | 08:19 | 08:12 | 35 | 187 | 10 | EXT |  | 0.89 | (c)
42398.133 | 10.684 | 10.654 | -0.861 | -0.891 | -2039 | -1929 | -1887 | 191 | 844 | 3859 |  | CORR | CIGR | 07:27 | 07:45 | 07:52 | 47 | 305 | 10 | EXT |  | 0.89 | (c)
42399.856 | 0.862 | 0.631 | -10.378 | -10.609 | 624 | 1393 | 1175 | 504 | 631 | 3860 |  | CORR | GENE | 04:18 | 06:22 | 05:47 | 330 | 1103 | 11 | EXT |  | 0.92 | (c)
42400.319 | 1.325 | 1.317 | -9.915 | -9.923 | 1842 | -1912 | 2221 | 0 | 1317 | 3860 |  | CORR | GENE | 07:35 | 09:29 | 08:36 | 124 | 758 | 11 | EXT |  | 0.89 | (c)
42400.51 | 1.516 | 1.261 | -9.724 | -9.979 | 1439 | 1457 | 1506 | 657 | 1261 | 3860 |  | CORR | GENE | 06:30 | 06:33 | 06:41 | 445 | 135 | 10 | EXT |  | 0.93 | (c)
42404.266 | 5.272 | 5.132 | -5.968 | -6.108 | 1222 | 1276 | 1285 | 882 | 5132 | 3860 |  | CORR | GENE | 05:55 | 06:04 | 06:05 | 328 | 127 | 10 | EXT |  | 0.92 | (c)
42405.585 | 6.591 | 5.853 | -4.649 | -5.387 | 1163 | 1287 | 1265 | 864 | 4429 | 3860 |  | CORR | GENE | 05:45 | 06:05 | 06:02 | 958 | 204 | 10 | EXT |  | 0.96 | (c)
42406.008 | 7.014 | 6.992 | -4.226 | -4.248 | 1111 | 1159 | 1160 | 1021 | 4209 | 3860 |  | CORR | CIGR | 05:37 | 05:45 | 05:45 | 39 | 98 | 10 | EXT |  | 0.89 | (c)
42410.234 | 0 | -0.027 | -11.62 | -11.647 | 897 | 1094 | 1065 | 897 |  | 3861 | Нарушение формы кольцевого шва | GWAN |  | 04:57 | 05:28 | 05:24 | 0 | 335 |  | EXT | Нарушение формы кольцевого шва |  | (c)
42410.234 | 0 | -0.057 | -11.62 | -11.677 | -1332 | -1113 | -949 | 566 |  | 3861 | Нарушение формы кольцевого шва | GWAN |  | 10:57 | 11:32 | 11:59 | 0 | 766 |  | EXT | Нарушение формы кольцевого шва |  | (c)
42411.723 | 1.489 | 1.452 | -10.131 | -10.168 | 1724 | 1796 | 1948 | 59 | 1452 | 3861 |  | CORR | GENE | 07:10 | 07:22 | 07:46 | 69 | 448 | 10 | EXT |  | 0.89 | (c)
42419.13 | 8.896 | 8.844 | -2.724 | -2.776 | 155 | 209 | 283 | 155 | 2704 | 3861 |  | CORR | GENE | 02:57 | 03:06 | 03:18 | 72 | 256 | 10 | EXT |  | 0.89 | (c)
42419.551 | 9.317 | 9.23 | -2.303 | -2.39 | 1686 | 1782 | 1926 | 64 | 2294 | 3861 |  | CORR | GENE | 07:04 | 07:19 | 07:43 | 96 | 481 | 12 | EXT |  | 0.89 | (c)
42421.854 | 0 | -0.022 | -11.295 | -11.317 | -1350 | -1260 | -1191 | 881 |  | 3862 | Нарушение формы кольцевого шва | GWAN |  | 05:51 | 06:05 | 06:16 | 0 | 318 |  | EXT | Нарушение формы кольцевого шва |  | (c)
42421.854 | 0 | -0.033 | -11.295 | -11.328 | 256 | 436 | 367 | 256 |  | 3862 | Нарушение формы кольцевого шва | GWAN |  | 10:10 | 10:39 | 10:28 | 0 | 221 |  | EXT | Нарушение формы кольцевого шва |  | (c)
42424.959 | 3.105 | 3.056 | -8.19 | -8.239 | -950 | -734 | -705 | 460 | 3056 | 3862 |  | CORR | GENE | 06:55 | 07:30 | 07:35 | 81 | 490 | 10 | EXT |  | 0.89 | (c)
42427.81 | 5.956 | 5.854 | -5.339 | -5.441 | -2195 | -2192 | -2170 | 36 | 4517 | 3862 |  | CORR | GENE | 03:34 | 03:35 | 03:38 | 924 | 50 | 12 | EXT |  | 0.97 | (c)
42430.738 | 8.884 | 8.803 | -2.411 | -2.492 | 2026 | 2150 | -2201 | 0 | 2410 | 3862 |  | CORR | GENE | 02:55 | 03:15 | 03:33 | 82 | 467 | 10 | EXT |  | 0.89 | (c)
42430.805 | 8.951 | 8.908 | -2.344 | -2.387 | -2175 | -2175 | -2123 | 56 | 1486 | 3862 |  | CORR | GENE | 03:37 | 03:37 | 03:46 | 901 | 104 | 14 | EXT |  | 0.99 | (c)
42432.299 | 10.445 | 10.423 | -0.85 | -0.872 | 1993 | 2173 | 2107 | 9 | 840 | 3862 |  | CORR | CIGR | 02:50 | 03:19 | 03:09 | 32 | 228 | 13 | EXT |  | 0.89 | (c)
42433.149 | 0 | -0.015 | -11.565 | -11.58 | 1862 | 2013 | 2128 | 0 |  | 3863 | Нарушение формы кольцевого шва | GWAN |  | 03:48 | 04:12 | 04:31 | 0 | 532 |  | EXT | Нарушение формы кольцевого шва |  | (c)
42433.364 | 0.215 | 0.191 | -11.35 | -11.374 | 1916 | 2209 | 2142 | 0 | 191 | 3863 |  | CORR | GENE | 03:56 | 04:44 | 04:33 | 90 | 453 | 10 | EXT |  | 0.89 | (c)
42433.816 | 0.667 | 0.618 | -10.898 | -10.947 | 1747 | 1914 | 1934 | 110 | 618 | 3863 |  | CORR | GENE | 03:29 | 03:56 | 03:59 | 49 | 374 | 10 | EXT |  | 0.89 | (c)
42434.286 | 1.137 | 0.746 | -10.428 | -10.819 | 2172 | 2229 | 2205 | 0 | 746 | 3863 |  | CORR | GENE | 04:38 | 04:47 | 04:43 | 391 | 67 | 10 | EXT |  | 0.93 | (c)
42434.397 | 1.248 | 1.204 | -10.317 | -10.361 | -1648 | -1442 | -1492 | 582 | 1204 | 3863 |  | CORR | GENE | 06:21 | 06:54 | 06:46 | 52 | 313 | 10 | EXT |  | 0.89 | (c)
42435.192 | 2.043 | 1.997 | -9.522 | -9.568 | -1745 | -1613 | -1611 | 485 | 1997 | 3863 |  | CORR | GENE | 06:05 | 06:27 | 06:27 | 62 | 268 | 11 | EXT |  | 0.89 | (c)
42437.088 | 3.939 | 3.911 | -7.626 | -7.654 | -1666 | -1549 | -1589 | 564 | 3911 | 3863 |  | CORR | CIGR | 06:18 | 06:37 | 06:31 | 35 | 154 | 11 | EXT |  | 0.89 | (c)
42437.77 | 4.621 | 4.568 | -6.944 | -6.997 | -1495 | -1052 | -1236 | 735 | 4568 | 3863 |  | CORR | GENE | 06:46 | 07:57 | 07:28 | 116 | 519 | 11 | EXT |  | 0.89 | (c)
42444.714 | 0 | 0 | -11.425 | -11.425 | 1786 | 2094 | 2024 | 0 | 0 | 3864 | Смещение кромок | GWAN |  | 04:30 | 05:20 | 05:08 | 0 | 477 | 25 | EXT | Смещение кромок Наружу Величина смещения - 3.9 мм. |  | (c)
42444.714 | 0 | -0.021 | -11.425 | -11.446 | -1451 | -1390 | -1274 | 780 |  | 3864 | Нарушение формы кольцевого шва | GWAN |  | 07:48 | 07:57 | 08:16 | 0 | 353 |  | EXT | Нарушение формы кольцевого шва |  | (c)
42456.331 | 0.192 | 0.12 | -10.338 | -10.41 | 58 | 71 | 75 | 58 | 120 | 3865 |  | LWAN | AXGR | 03:01 | 03:03 | 03:04 | 488 | 34 |  | INT | Эквивалент потери металла 13%. Аномалия находится на отводе. |  | (c)
42473.532 | 6.863 | 6.809 | -4.397 | -4.451 | 431 | 461 | 481 | 431 | 4347 | 3866 |  | DENT | GENE | 07:50 | 07:55 | 07:58 | 104 | 99 | 0.2 | N/A | Глубина вмятины: 3 мм (0,2%). Линейка: 10 см в (683 см; 07:55 ч:мин) |  | (c)
42523.694 | 0 | -0.031 | -11.425 | -11.456 | -1546 | -1288 | -1368 | 684 |  | 3871 | Нарушение формы кольцевого шва | GWAN |  | 05:54 | 06:36 | 06:23 | 0 | 357 |  | EXT | Нарушение формы кольцевого шва |  | (c)
42533.84 | 10.146 | 10.132 | -1.279 | -1.293 | -1471 | -1457 | -1455 | 760 | 1255 | 3871 |  | CORR | PITT | 06:07 | 06:09 | 06:09 | 38 | 32 | 17 | EXT |  | 0.89 | (c)
42535.119 | 0 | -0.023 | -11.255 | -11.278 | 1210 | 1351 | 1376 | 689 | 0 | 3872 | Внутришовный дефект | GWAN |  | 06:02 | 06:24 | 06:28 | 0 | 331 | 14 | MID | Внутришовный дефект |  | (c)
42543.746 | 8.627 | 8.609 | -2.628 | -2.646 | 1404 | 1416 | 1419 | 797 | 2608 | 3872 |  | CORR | PITT | 06:33 | 06:35 | 06:35 | 38 | 29 | 30 | EXT |  | 0.89 | (c)
42543.839 | 8.72 | 8.704 | -2.535 | -2.551 | 1380 | 1410 | 1416 | 778 | 2501 | 3872 |  | CORR | GENE | 06:29 | 06:34 | 06:35 | 50 | 72 | 10 | EXT |  | 0.89 | (c)
42565.95 | 8.011 | 7.976 | -3.549 | -3.584 | 992 | 1168 | 1112 | 992 | 3539 | 3874 |  | CORR | CIGR | 05:40 | 06:09 | 05:60 | 45 | 239 | 10 | EXT | Аномалия находится на отводе. | 0.89 | (c)
42566.728 | 8.789 | 8.755 | -2.771 | -2.805 | 940 | 1051 | 1079 | 940 | 2747 | 3874 |  | CORR | GENE | 05:32 | 05:50 | 05:54 | 58 | 277 | 12 | EXT | Аномалия находится на отводе. | 0.89 | (c)
42569.499 | 0 | -0.043 | -11.335 | -11.378 | 1803 | 1904 | 1953 | 127 |  | 3875 | Нарушение формы кольцевого шва | GWAN |  | 07:17 | 07:33 | 07:41 | 0 | 300 |  | EXT | Нарушение формы кольцевого шва Аномалия находится на отводе. |  | (c)
42578.405 | 8.906 | 8.895 | -2.429 | -2.44 | 1350 | 1420 | 1413 | 754 | 2414 | 3875 |  | CORR | CIGR | 06:03 | 06:15 | 06:14 | 26 | 126 | 10 | EXT |  | 0.88 | (c)
42580.098 | 10.599 | 10.576 | -0.736 | -0.759 | 1449 | 1540 | 1528 | 623 | 705 | 3875 |  | CORR | GENE | 06:19 | 06:34 | 06:32 | 54 | 159 | 10 | EXT |  | 0.89 | (c)
42580.528 | 11.029 | 11.02 | -0.306 | -0.315 | 1372 | 1477 | 1468 | 666 | 275 | 3875 |  | CORR | CIGR | 06:07 | 06:24 | 06:23 | 40 | 192 | 11 | EXT |  | 0.89 | (c)
42580.708 | 11.209 | 11.075 | -0.126 | -0.26 | 1854 | 1859 | 1874 | 337 | 109 | 3875 |  | CORR | AXGR | 07:25 | 07:26 | 07:28 | 151 | 39 | 10 | EXT |  | 0.9 | (c)
42583.438 | 2.604 | 2.595 | -8.836 | -8.845 | -1807 | -1733 | -1745 | 423 | 2595 | 3876 |  | CORR | CIGR | 04:10 | 04:22 | 04:20 | 30 | 125 | 10 | EXT |  | 0.89 | (c)
42584.237 | 3.403 | 3.387 | -8.037 | -8.053 | -2064 | -1951 | -1977 | 166 | 3387 | 3876 |  | CORR | CIGR | 03:28 | 03:47 | 03:42 | 29 | 175 | 10 | EXT |  | 0.89 | (c)
42591.85 | 11.016 | 10.823 | -0.424 | -0.617 | -1529 | -1450 | -1461 | 701 | 181 | 3876 |  | CORR | GENE | 04:55 | 05:07 | 05:06 | 436 | 136 | 10 | EXT |  | 0.93 | (c)
42626.247 | 11.088 | 11.069 | -0.137 | -0.156 | -1961 | -1871 | -1746 | 1532 | 91 | 3879 |  | CORR | GENE | 04:47 | 05:02 | 05:22 | 65 | 429 | 10 | EXT |  | 0.89 | (c)
42626.769 | 0.385 | 0.065 | -11.13 | -11.45 | -860 | -810 | -802 | 744 | 65 | 3880 |  | CORR | GENE | 04:52 | 04:60 | 05:01 | 595 | 116 | 10 | EXT |  | 0.94 | (c)
42649.194 | 0 | 0 | -11.48 | -11.48 | -1101 | -735 | -803 | 505 | 0 | 3882 | Смещение кромок | GWAN |  | 10:50 | 11:49 | 11:39 | 0 | 596 | 20 | EXT | Смещение кромок Наружу Величина смещения - 3.1 мм. |  | (c)
42660.483 | 11.289 | 11.267 | -0.191 | -0.213 | 1725 | 1822 | 1789 | 1725 | 191 | 3882 |  | CORR | CIGR | 06:27 | 06:42 | 06:37 | 22 | 128 | 14 | EXT |  | 0.89 | (c)
42661.378 | 0.704 | 0.679 | -10.886 | -10.911 | -810 | -762 | -646 | 482 | 679 | 3883 |  | CORR | GENE | 05:23 | 05:30 | 05:49 | 81 | 329 | 12 | EXT |  | 0.89 | (c)
42661.771 | 1.097 | 1.056 | -10.493 | -10.534 | -718 | -593 | -614 | 510 | 1056 | 3883 |  | CORR | GENE | 05:38 | 05:58 | 05:54 | 57 | 208 | 10 | EXT |  | 0.89 | (c)
42662.654 | 1.98 | 1.958 | -9.61 | -9.632 | -734 | -538 | -606 | 478 | 1958 | 3883 |  | CORR | GENE | 05:35 | 06:07 | 05:56 | 71 | 256 | 13 | EXT |  | 0.89 | (c)
42665.909 | 5.235 | 5.224 | -6.355 | -6.366 | -957 | -918 | -918 | 879 | 5224 | 3883 |  | CORR | CIGR | 04:59 | 05:05 | 05:05 | 26 | 78 | 10 | EXT |  | 0.89 | (c)
42675.36 | 3.096 | 3.07 | -8.244 | -8.27 | 1785 | 2049 | 2002 | 12 | 3070 | 3884 |  | CORR | GENE | 05:21 | 06:03 | 05:56 | 80 | 433 | 13 | EXT |  | 0.89 | (c)
42685.597 | 1.993 | 1.961 | -9.337 | -9.369 | -2015 | -1847 | -1819 | 216 | 1961 | 3885 |  | CORR | GENE | 05:44 | 06:11 | 06:16 | 87 | 391 | 10 | EXT |  | 0.89 | (c)
42706.757 | 0.653 | 0.512 | -10.387 | -10.528 | 1341 | 1362 | 1371 | 830 | 512 | 3887 |  | CORR | GENE | 04:11 | 04:15 | 04:16 | 219 | 60 | 10 | EXT |  | 0.91 | (c)
42716.761 | 10.657 | 9.449 | -0.383 | -1.591 | -2206 | -2206 | -2173 | 24 | 109 | 3887 |  | CORR | GENE | 06:39 | 06:39 | 06:44 | 1482 | 66 | 12 | EXT |  | 0.98 | (c)
42717.144 | 0 | -0.033 | -11.39 | -11.423 | 1546 | 1839 | 1898 | 0 |  | 3888 | Нарушение формы кольцевого шва | GWAN |  | 01:56 | 02:43 | 02:52 | 0 | 705 |  | EXT | Нарушение формы кольцевого шва |  | (c)
42728.534 | 0 | -0.041 | -11.5 | -11.541 | -1254 | -943 | -995 | 735 | 0 | 3889 | Внутришовный дефект | GWAN |  | 09:24 | 10:14 | 10:06 | 0 | 520 | 10 | MID | Внутришовный дефект |  | (c)
42788.199 | 1.325 | 1.261 | -8.895 | -8.959 | -987 | -843 | -789 | 591 | 1261 | 3894а |  | CORR | GENE | 05:33 | 05:57 | 06:05 | 99 | 396 | 11 | EXT |  | 0.89 | (c)
42797.094 | 0 | 0 | -11.635 | -11.635 | -119 | 271 | 223 | 0 | 0 | 3895 | Смещение кромок | GWAN |  | 04:37 | 05:40 | 05:32 | 0 | 685 | 22 | EXT | Смещение кромок Наружу Величина смещения - 3.4 мм. |  | (c)
42799.43 | 2.336 | 2.313 | -9.299 | -9.322 | 529 | 596 | 618 | 529 | 2313 | 3895 |  | CORR | CIGR | 06:21 | 06:32 | 06:36 | 47 | 178 | 10 | EXT |  | 0.89 | (c)
42841.486 | 9.417 | 9.392 | -2.263 | -2.288 | 596 | 684 | 674 | 596 | 2261 | 3898 |  | CORR | CIGR | 05:21 | 05:35 | 05:34 | 27 | 155 | 10 | EXT |  | 0.89 | (c)
42843.076 | 11.007 | 11 | -0.673 | -0.68 | 166 | 379 | 291 | 166 | 627 | 3898 |  | CORR | GENE | 04:12 | 04:46 | 04:32 | 53 | 251 | 11 | EXT |  | 0.89 | (c)
42843.2 | 11.131 | 11.087 | -0.549 | -0.593 | 665 | 909 | 863 | 665 | 522 | 3898 |  | CORR | GENE | 05:32 | 06:12 | 06:04 | 71 | 397 | 10 | EXT |  | 0.89 | (c)
42843.624 | 11.555 | 11.541 | -0.125 | -0.139 | 717 | 823 | 829 | 717 | 76 | 3898 |  | CORR | GENE | 05:41 | 05:58 | 05:59 | 63 | 224 | 13 | EXT |  | 0.89 | (c)
42874.614 | 8.16 | 8.137 | -3 | -3.023 | -85 | -36 | -31 | 0 | 2971 | 3901 |  | CORR | GENE | 06:30 | 06:38 | 06:39 | 52 | 110 | 13 | EXT |  | 0.89 | (c)
42874.707 | 8.253 | 8.243 | -2.907 | -2.917 | -162 | -89 | -94 | 26 | 2885 | 3901 |  | CORR | CIGR | 06:18 | 06:30 | 06:29 | 32 | 135 | 10 | EXT |  | 0.89 | (c)
42946.234 | 0 | -0.016 | -11.235 | -11.251 | -1951 | -1663 | -1738 | 280 |  | 3909 | Нарушение формы кольцевого шва | GWAN |  | 03:52 | 04:38 | 04:26 | 0 | 425 |  | EXT | Нарушение формы кольцевого шва Аномалия находится на упругопластическом изгибе: R=529 D, максимальное растяжение на 0.1 час. |  | (c)
42964.013 | 6.544 | 6.533 | -4.651 | -4.662 | -1402 | -1349 | -1352 | 829 | 4639 | 3910 |  | CORR | CIGR | 06:10 | 06:19 | 06:18 | 23 | 99 | 11 | EXT |  | 0.88 | (c)
42964.225 | 6.756 | 6.573 | -4.439 | -4.622 | -1530 | -1478 | -1469 | 701 | 3756 | 3910 |  | CORR | GENE | 05:50 | 05:58 | 05:59 | 866 | 122 | 15 | EXT |  | 0.99 | (c)
42965.355 | 7.886 | 7.509 | -3.309 | -3.686 | -1462 | -1435 | -1443 | 769 | 3093 | 3910 |  | CORR | AXGR | 06:01 | 06:05 | 06:04 | 593 | 37 | 10 | EXT |  | 0.94 | (c)
42965.613 | 8.144 | 8.005 | -3.051 | -3.19 | -1548 | -1534 | -1533 | 683 | 3051 | 3910 |  | CORR | AXGR | 05:47 | 05:49 | 05:49 | 139 | 30 | 11 | EXT |  | 0.9 | (c)
42967.417 | 9.948 | 9.924 | -1.247 | -1.271 | -1491 | -1410 | -1425 | 740 | 1240 | 3910 |  | CORR | CIGR | 05:56 | 06:09 | 06:07 | 31 | 132 | 12 | EXT |  | 0.89 | (c)
42969.371 | 0.707 | 0.689 | -10.553 | -10.571 | -2030 | -1991 | -1871 | 201 | 689 | 3911 |  | CORR | GENE | 05:38 | 05:44 | 06:03 | 74 | 318 | 12 | EXT |  | 0.89 | (c)
42969.683 | 1.019 | 1.001 | -10.241 | -10.259 | -1868 | -1779 | -1802 | 363 | 1001 | 3911 |  | CORR | CIGR | 06:04 | 06:18 | 06:14 | 44 | 131 | 10 | EXT |  | 0.89 | (c)
42969.978 | 1.314 | 1.288 | -9.946 | -9.972 | -2039 | -1985 | -1899 | 191 | 1288 | 3911 |  | CORR | CIGR | 05:36 | 05:45 | 05:59 | 27 | 281 | 11 | EXT |  | 0.89 | (c)
42997.749 | 2.555 | 2.544 | -4.81 | -4.821 | 2186 | -2229 | -2212 | 0 | 2544 | 3914 |  | CORR | CIGR | 06:23 | 06:30 | 06:33 | 29 | 127 | 11 | EXT | Аномалия находится на упругопластическом изгибе: R=443 D, максимальное растяжение на 5.2 час. | 0.89 | (c)
43002.559 | 0 | -0.033 | -11.485 | -11.518 | -566 | -390 | -372 | 179 |  | 3915 | Нарушение формы кольцевого шва | GWAN |  | 08:42 | 09:10 | 09:13 | 0 | 387 |  | EXT | Нарушение формы кольцевого шва Аномалия находится на упругопластическом изгибе: R=501 D, максимальное растяжение на 6.3 час. |  | (c)
43058.28 | 9.336 | 9.321 | -2.079 | -2.094 | -118 | -14 | -52 | 0 | 2066 | 3919 |  | CORR | CIGR | 06:35 | 06:51 | 06:45 | 28 | 132 | 13 | EXT |  | 0.89 | (c)
43104.093 | 9.604 | 8.104 | -1.006 | -2.506 | 2089 | 2125 | 2165 | 0 | 762 | 3923 |  | CORR | GENE | 07:05 | 07:10 | 07:17 | 1744 | 151 | 14 | EXT |  | 1.01 | (b)
43104.507 | 10.018 | 9.995 | -0.592 | -0.615 | 1734 | 1832 | 1814 | 337 | 587 | 3923 |  | CORR | CIGR | 06:07 | 06:23 | 06:20 | 28 | 159 | 11 | EXT |  | 0.89 | (c)
43263.937 | 11.143 | 11.066 | -0.547 | -0.624 | -1151 | -1136 | -1137 | 1080 | 391 | 3937 |  | CORR | AXGR | 08:39 | 08:42 | 08:41 | 233 | 28 | 10 | EXT |  | 0.91 | (c)
43264.484 | 0 | -0.036 | -11.4 | -11.436 | -374 | -212 | -230 | 85 |  | 3938 | Нарушение формы кольцевого шва | GWAN |  | 10:04 | 10:30 | 10:27 | 0 | 289 |  | EXT | Нарушение формы кольцевого шва |  | (c)
43265.396 | 0.912 | 0.866 | -10.488 | -10.534 | -1966 | -1842 | -1792 | 265 | 866 | 3938 |  | CORR | GENE | 05:47 | 06:07 | 06:15 | 135 | 348 | 11 | EXT |  | 0.9 | (c)
43266.08 | 1.596 | 1.487 | -9.804 | -9.913 | -2136 | -1806 | -1935 | 95 | 1487 | 3938 |  | CORR | GENE | 05:20 | 06:13 | 05:52 | 196 | 401 | 10 | EXT |  | 0.9 | (c)
43287.224 | 0 | 0 | -11.195 | -11.195 | 679 | 1345 | 1326 | 258 | 0 | 3940 | Смещение кромок | GWAN |  | 04:25 | 06:13 | 06:10 | 0 | 1293 | 23 | EXT | Смещение кромок Наружу Величина смещения - 3.6 мм. |  | (c)
43306.607 | 8.188 | 8.161 | -3.262 | -3.289 | 1379 | 1426 | 1475 | 660 | 3258 | 3941 |  | CORR | CIGR | 03:30 | 03:37 | 03:45 | 31 | 191 | 10 | EXT |  | 0.89 | (c)
43309.869 | 0 | -0.041 | -11.22 | -11.261 | 1661 | 1904 | 1903 | 85 |  | 3942 | Нарушение формы кольцевого шва | GWAN |  | 01:30 | 02:10 | 02:09 | 0 | 485 |  | EXT | Нарушение формы кольцевого шва |  | (c)
43321.036 | 11.167 | 10.961 | -0.053 | -0.259 | -726 | -681 | -698 | 671 | 34 | 3942 |  | CORR | GENE | 07:05 | 07:12 | 07:10 | 225 | 55 | 10 | EXT |  | 0.91 | (c)
43327.173 | 6.084 | 6.066 | -5.441 | -5.459 | 1685 | 1733 | 1770 | 375 | 5422 | 3943 |  | CORR | CIGR | 06:09 | 06:16 | 06:22 | 37 | 170 | 10 | EXT |  | 0.89 | (c)
43328.106 | 7.017 | 7.004 | -4.508 | -4.521 | 1559 | 1618 | 1613 | 564 | 4492 | 3943 |  | CORR | CIGR | 05:48 | 05:58 | 05:57 | 29 | 108 | 12 | EXT |  | 0.89 | (c)
43329.499 | 8.41 | 7.726 | -3.115 | -3.799 | 1638 | 1656 | 1704 | 460 | 2848 | 3943 |  | CORR | GENE | 06:01 | 06:04 | 06:12 | 951 | 132 | 10 | EXT |  | 0.96 | (c)
43332.77 | 0.156 | 0.132 | -11.559 | -11.583 | -4 | 100 | 160 | 0 | 132 | 3944 |  | CORR | GENE | 05:47 | 06:04 | 06:13 | 55 | 328 | 14 | EXT |  | 0.89 | (c)
43336.471 | 3.857 | 3.749 | -7.858 | -7.966 | -215 | 56 | 159 | 0 | 3749 | 3944 |  | CORR | GENE | 05:13 | 05:56 | 06:13 | 129 | 748 | 10 | EXT |  | 0.9 | (c)
43337.791 | 5.177 | 5.164 | -6.538 | -6.551 | -359 | -312 | -305 | 252 | 5164 | 3944 |  | CORR | CIGR | 04:50 | 04:57 | 04:58 | 35 | 107 | 11 | EXT |  | 0.89 | (c)
43340.521 | 7.907 | 7.894 | -3.808 | -3.821 | -646 | -579 | -583 | 521 | 3795 | 3944 |  | CORR | CIGR | 04:03 | 04:14 | 04:13 | 26 | 125 | 10 | EXT |  | 0.89 | (c)
43341.39 | 8.776 | 8.529 | -2.939 | -3.186 | -908 | -851 | -856 | 803 | 2567 | 3944 |  | CORR | GENE | 03:21 | 03:30 | 03:29 | 619 | 105 | 13 | EXT |  | 0.97 | (c)
43342.266 | 9.652 | 9.631 | -2.063 | -2.084 | -775 | -726 | -716 | 657 | 2052 | 3944 |  | CORR | CIGR | 03:42 | 03:50 | 03:52 | 32 | 119 | 12 | EXT |  | 0.89 | (c)
43343.113 | 10.499 | 9.695 | -1.216 | -2.02 | -999 | -881 | -911 | 823 | 907 | 3944 |  | CORR | GENE | 03:06 | 03:25 | 03:20 | 1113 | 176 | 13 | EXT |  | 0.99 | (c)
43343.147 | 10.533 | 10.5 | -1.182 | -1.215 | 965 | 1074 | 1096 | 965 | 1170 | 3944 |  | CORR | CIGR | 08:23 | 08:41 | 08:44 | 45 | 262 | 11 | EXT |  | 0.89 | (c)
43343.375 | 10.761 | 10.498 | -0.954 | -1.217 | 1315 | 1328 | 1365 | 1315 | 708 | 3944 |  | CORR | GENE | 09:20 | 09:22 | 09:28 | 509 | 100 | 12 | EXT |  | 0.95 | (c)
43344.329 | 0 | -0.03 | -11.635 | -11.665 | 192 | 372 | 403 | 192 |  | 3945 | Нарушение формы кольцевого шва | GWAN |  | 00:30 | 00:59 | 01:04 | 0 | 420 |  | EXT | Нарушение формы кольцевого шва |  | (c)
43344.329 | 0 | -0.037 | -11.635 | -11.672 | -1930 | -1505 | -1201 | 472 |  | 3945 | Нарушение формы кольцевого шва | GWAN |  | 06:47 | 07:56 | 08:45 | 0 | 1458 |  | EXT | Нарушение формы кольцевого шва |  | (c)
43347.161 | 2.832 | 2.815 | -8.803 | -8.82 | -946 | -882 | -880 | 815 | 2815 | 3945 |  | CORR | CIGR | 09:26 | 09:36 | 09:36 | 33 | 130 | 10 | EXT |  | 0.89 | (c)
43347.264 | 2.935 | 2.931 | -8.7 | -8.704 | -902 | -902 | -881 | 860 | 2931 | 3945 |  | CORR | AXGR | 09:33 | 09:33 | 09:36 | 138 | 42 | 12 | EXT |  | 0.9 | (c)
43349.717 | 5.388 | 5.373 | -6.247 | -6.262 | 1945 | 2027 | 2013 | 1945 | 5373 | 3945 |  | CORR | CIGR | 05:12 | 05:26 | 05:24 | 29 | 137 | 12 | EXT |  | 0.89 | (c)
43350.086 | 5.757 | 5.754 | -5.878 | -5.881 | -1259 | -1060 | -1120 | 981 | 5754 | 3945 |  | CORR | CIGR | 08:35 | 09:07 | 08:58 | 47 | 278 | 11 | EXT |  | 0.89 | (c)
43350.18 | 5.851 | 5.767 | -5.784 | -5.868 | 2176 | -2102 | -2156 | 2026 | 5747 | 3945 |  | CORR | GENE | 05:50 | 06:19 | 06:11 | 121 | 259 | 10 | EXT |  | 0.89 | (c)
43350.235 | 5.906 | 5.866 | -5.729 | -5.769 | -1756 | -1636 | -1604 | 1451 | 5699 | 3945 |  | CORR | GENE | 07:15 | 07:35 | 07:40 | 70 | 305 | 10 | EXT |  | 0.89 | (c)
43351.396 | 7.067 | 6.817 | -4.568 | -4.818 | -999 | -968 | -971 | 942 | 4451 | 3945 |  | CORR | GENE | 09:17 | 09:22 | 09:22 | 367 | 57 | 11 | EXT |  | 0.93 | (c)
43351.418 | 7.089 | 7.083 | -4.546 | -4.552 | -1740 | -1594 | -1652 | 1563 | 4522 | 3945 |  | CORR | CIGR | 07:18 | 07:41 | 07:32 | 30 | 177 | 11 | EXT |  | 0.89 | (c)
43351.769 | 7.44 | 7.42 | -4.195 | -4.215 | -1580 | -1494 | -1503 | 1426 | 4178 | 3945 |  | CORR | CIGR | 07:44 | 07:57 | 07:56 | 37 | 154 | 10 | EXT |  | 0.89 | (c)
43351.915 | 7.586 | 7.329 | -4.049 | -4.306 | -988 | -944 | -902 | 815 | 3361 | 3945 |  | CORR | GENE | 09:19 | 09:26 | 09:33 | 945 | 173 | 14 | EXT |  | 0.99 | (c)
43352.493 | 8.164 | 8.148 | -3.471 | -3.487 | -1371 | -1114 | -1185 | 1000 | 3419 | 3945 |  | CORR | GENE | 08:17 | 08:59 | 08:47 | 68 | 371 | 10 | EXT |  | 0.89 | (c)
43353.28 | 8.951 | 8.949 | -2.684 | -2.686 | -1296 | -992 | -1115 | 934 | 2648 | 3945 |  | CORR | CIGR | 08:29 | 09:19 | 08:59 | 38 | 362 | 10 | EXT |  | 0.89 | (c)
43356.366 | 0.402 | 0.389 | -11.308 | -11.321 | 566 | 641 | 626 | 566 | 389 | 3946 |  | CORR | CIGR | 04:51 | 05:03 | 05:00 | 32 | 119 | 10 | EXT |  | 0.89 | (c)
43358.24 | 2.276 | 2.22 | -9.434 | -9.49 | 915 | 1127 | 1095 | 915 | 2220 | 3946 |  | CORR | GENE | 05:47 | 06:21 | 06:16 | 110 | 360 | 10 | EXT |  | 0.89 | (c)
43358.71 | 2.746 | 2.713 | -8.964 | -8.997 | 1222 | 1357 | 1327 | 1222 | 2713 | 3946 |  | CORR | GENE | 06:36 | 06:58 | 06:53 | 79 | 209 | 10 | EXT |  | 0.89 | (c)
43366.192 | 10.228 | 10.209 | -1.482 | -1.501 | 556 | 610 | 625 | 556 | 1465 | 3946 |  | CORR | CIGR | 04:49 | 04:58 | 04:60 | 36 | 136 | 11 | EXT |  | 0.89 | (c)
43366.308 | 10.344 | 10.321 | -1.366 | -1.389 | 1201 | 1274 | 1329 | 1201 | 1351 | 3946 |  | CORR | CIGR | 06:33 | 06:45 | 06:54 | 38 | 256 | 10 | EXT |  | 0.89 | (c)
43366.639 | 10.675 | 10.179 | -1.035 | -1.531 | 1015 | 1041 | 1043 | 1015 | 846 | 3946 |  | CORR | GENE | 06:03 | 06:07 | 06:07 | 685 | 55 | 10 | EXT |  | 0.95 | (c)
43366.852 | 10.888 | 10.859 | -0.822 | -0.851 | 773 | 824 | 879 | 773 | 800 | 3946 |  | CORR | GENE | 05:24 | 05:32 | 05:41 | 51 | 213 | 10 | EXT |  | 0.89 | (c)
43367.593 | 11.629 | 11.551 | -0.081 | -0.159 | 546 | 557 | 556 | 546 | 44 | 3946 |  | CORR | AXGR | 04:47 | 04:49 | 04:49 | 115 | 19 | 14 | EXT |  | 0.9 | (c)
43373.242 | 5.568 | 5.539 | -5.237 | -5.266 | 1425 | 1562 | 1582 | 491 | 5230 | 3947 |  | CORR | CIGR | 06:02 | 06:24 | 06:27 | 36 | 314 | 10 | EXT |  | 0.89 | (c)
43375.101 | 7.427 | 7.27 | -3.378 | -3.535 | 2130 | 2171 | 2177 | 7 | 2814 | 3947 |  | CORR | GENE | 07:56 | 08:02 | 08:03 | 721 | 93 | 11 | EXT |  | 0.96 | (c)
43379.775 | 1.296 | 1.26 | -10.114 | -10.15 | 1666 | 1700 | 1781 | 335 | 1260 | 3948 |  | CORR | GENE | 06:16 | 06:22 | 06:35 | 55 | 230 | 12 | EXT |  | 0.89 | (c)
43379.846 | 1.367 | 1.291 | -10.043 | -10.119 | 1631 | 1631 | 1645 | 571 | 1291 | 3948 |  | CORR | AXGR | 06:11 | 06:11 | 06:13 | 184 | 29 | 11 | EXT |  | 0.9 | (c)
43379.849 | 1.37 | 1.342 | -10.04 | -10.068 | 1972 | 2079 | 2097 | 9 | 1342 | 3948 |  | CORR | CIGR | 07:06 | 07:23 | 07:26 | 46 | 249 | 11 | EXT |  | 0.89 | (c)
43380.763 | 2.284 | 2.235 | -9.126 | -9.175 | -2118 | -2118 | -2101 | 112 | 2235 | 3948 |  | CORR | AXGR | 08:06 | 08:06 | 08:08 | 160 | 34 | 10 | EXT |  | 0.9 | (c)
43381.014 | 2.535 | 2.508 | -8.875 | -8.902 | 1844 | 1913 | 1922 | 230 | 2508 | 3948 |  | CORR | GENE | 06:45 | 06:56 | 06:58 | 54 | 156 | 11 | EXT |  | 0.89 | (c)
43381.049 | 2.57 | 2.549 | -8.84 | -8.861 | 2228 | -2091 | -2116 | 0 | 2549 | 3948 |  | CORR | CIGR | 07:47 | 08:10 | 08:06 | 46 | 234 | 10 | EXT |  | 0.89 | (c)
43418.714 | 0 | -0.03 | -11.655 | -11.685 | 739 | 1439 | 1371 | 739 |  | 3951а | Нарушение формы кольцевого шва | GWAN |  | 01:02 | 02:55 | 02:44 | 0 | 1264 |  | EXT | Нарушение формы кольцевого шва Аномалия находится на упругопластическом изгибе: R=450 D, максимальное растяжение на 6.5 час. |  | (c)
43430.369 | 0 | -0.048 | -4.425 | -4.473 | 2140 | 2218 | -2223 | 2125 |  | 3952а | Нарушение формы кольцевого шва | GWAN |  | 08:32 | 08:45 | 08:48 | 0 | 196 |  | EXT | Нарушение формы кольцевого шва Аномалия находится на упругопластическом изгибе: R=408 D, максимальное растяжение на 5.8 час. |  | (c)
43480.034 | 0 | -0.03 | -11.545 | -11.575 | 680 | 783 | 829 | 680 |  | 3957 | Нарушение формы кольцевого шва | GWAN |  | 03:09 | 03:26 | 03:33 | 0 | 299 |  | EXT | Нарушение формы кольцевого шва |  | (c)
43634.453 | 6.494 | 6.304 | -5.001 | -5.191 | 738 | 1036 | 1035 | 738 | 4826 | 3970 |  | WRIN | GENE | 05:10 | 05:58 | 05:58 | 365 | 595 | 0.7 | N/A | Высота гофр: 10 мм (0,7%). Длина волны: 203 мм Аномалия находится на отводе. |  | (c)
43635.773 | 7.814 | 7.807 | -3.681 | -3.688 | 1120 | 1128 | 1163 | 1120 | 3399 | 3970 |  | GOUG | GENE | 06:12 | 06:13 | 06:19 | 289 | 85 | 9 | EXT | Аномалия находится на отводе. Задир. |  | (c)
43662.329 | 0 | -0.014 | -11.275 | -11.289 | 2133 | -2186 | -2110 | 0 |  | 3973 | Нарушение формы кольцевого шва | GWAN |  | 05:16 | 05:39 | 05:51 | 0 | 437 |  | EXT | Нарушение формы кольцевого шва |  | (c)
43696.169 | 0 | -0.031 | -11.415 | -11.446 | -78 | 133 | 90 | 0 |  | 3976 | Нарушение формы кольцевого шва | GWAN |  | 01:05 | 01:39 | 01:32 | 0 | 337 |  | EXT | Нарушение формы кольцевого шва |  | (c)
43707.584 | 0 | -0.028 | -11.725 | -11.753 | 401 | 582 | 618 | 401 |  | 3977 | Нарушение формы кольцевого шва | GWAN |  | 08:29 | 08:58 | 09:04 | 0 | 432 |  | EXT | Нарушение формы кольцевого шва |  | (c)
43724.148 | 4.839 | 4.635 | -6.891 | -7.095 | 1 | 10 | 13 | 1 | 4635 | 3978 |  | LWAN | AXGR | 02:51 | 02:52 | 02:53 | 386 | 24 |  | EXT | Эквивалент потери металла 15%. |  | (c)
43765.875 | 1.026 | 0.344 | -10.664 | -11.346 | -36 | -36 | -19 | 2 | 344 | 3982 |  | LWAN | AXGR | 05:21 | 05:21 | 05:23 | 2004 | 34 |  | INT | Эквивалент потери металла 10%. |  | (c)
43768.291 | 3.442 | 2.819 | -8.248 | -8.871 | -36 | -1 | 6 | 0 | 2819 | 3982 |  | LWAN | GENE | 05:21 | 05:26 | 05:28 | 5075 | 83 |  | INT | Эквивалент потери металла 14%. |  | (c)
43774.887 | 10.038 | 8.225 | -1.652 | -3.465 | -27 | 0 | -13 | 0 | 1103 | 3982 |  | LWAN | AXGR | 05:22 | 05:27 | 05:24 | 2362 | 28 |  | INT | Эквивалент потери металла 10%. |  | (c)
43787.639 | 0 | 0 | -11.31 | -11.31 | -2217 | -2052 | -2044 | 14 | 0 | 3984 | Непровар / утяжина | GWAN |  | 05:18 | 05:45 | 05:46 | 0 | 344 | 10 | INT | Непровар / утяжина |  | (c)
43789.729 | 2.09 | 1.94 | -9.22 | -9.37 | -1752 | -1380 | -1276 | 479 | 1940 | 3984 |  | CORR | GENE | 06:33 | 07:33 | 07:50 | 211 | 951 | 10 | EXT |  | 0.91 | (c)
43816.896 | 0.447 | 0.426 | -4.788 | -4.809 | 477 | 656 | 578 | 477 | 426 | 3987 |  | CORR | CIGR | 03:28 | 03:57 | 03:45 | 38 | 202 | 11 | EXT |  | 0.89 | (c)
43821.684 | 0 | -0.035 | -11.51 | -11.545 | -1407 | -1320 | -1205 | 1004 |  | 3988 | Нарушение формы кольцевого шва | GWAN |  | 05:11 | 05:25 | 05:43 | 0 | 403 |  | EXT | Нарушение формы кольцевого шва |  | (c)
43856.134 | 0 | -0.043 | -11.055 | -11.098 | 1179 | 1512 | 1458 | 492 |  | 3991 | Нарушение формы кольцевого шва | GWAN |  | 05:01 | 05:55 | 05:46 | 0 | 560 |  | EXT | Нарушение формы кольцевого шва |  | (c)
43878.149 | 0 | -0.043 | -10.844 | -10.887 | [5 empty] | 3992б | Нарушение формы кольцевого шва | GWAN |  | 06:26 | 07:39 | 07:24 | 0 | 712 |  | EXT | Нарушение формы кольцевого шва Аномалия находится на отводе. |  | (c)
43889.837 | 0.844 | 0.794 | -10.207 | -10.257 | 1721 | 1838 | 1842 | 1721 | 794 | 3994а |  | CORR | GENE | 04:26 | 04:44 | 04:45 | 111 | 243 | 10 | EXT | Аномалия находится на отводе. | 0.89 | (c)
43950.943 | 4.609 | 4.542 | -6.276 | -6.343 | -631 | -608 | -589 | 546 | 4542 | 3999 |  | CORR | GENE | 07:16 | 07:19 | 07:22 | 401 | 85 | 10 | EXT |  | 0.93 | (c)
44045.402 | 0 | 0 | -2.473 | -2.473 | 1329 | 1661 | 1600 | 1329 | 0 | 4007а | Смещение кромок | GWAN |  | 05:14 | 06:08 | 05:58 | 0 | 542 | 15 | EXT | Смещение кромок Наружу Величина смещения - 2.4 мм. Аномалия находится на упругопластическом изгибе: R=338 D, максимальное растяжение на 5.9 час. |  | (c)
44058.877 | 0 | 0 | -11.647 | -11.647 | 1670 | -1870 | 2201 | 1670 | 0 | 4009а | Смещение кромок | GWAN |  | 10:41 | 01:10 | 12:07 | 0 | 1061 | 15 | EXT | Смещение кромок Наружу Величина смещения - 2.3 мм. Аномалия находится на упругопластическом изгибе: R=380 D, максимальное растяжение на 6.5 час. |  | (c)
44058.877 | 0 | 0 | -11.647 | -11.647 | -1443 | -977 | -1195 | 947 | 0 | 4009а | Смещение кромок | GWAN |  | 02:19 | 03:34 | 02:59 | 0 | 496 | 16 | EXT | Смещение кромок Вовнутрь Величина смещения - 2.6 мм. Аномалия находится на упругопластическом изгибе: R=380 D, максимальное растяжение на 6.5 час. |  | (c)
44058.877 | 0 | 0 | -11.647 | -11.647 | -817 | 108 | -46 | 0 | 0 | 4009а | Смещение кромок | GWAN |  | 03:60 | 06:29 | 06:04 | 0 | 1542 | 22 | EXT | Смещение кромок Наружу Величина смещения - 3.5 мм. Аномалия находится на упругопластическом изгибе: R=380 D, максимальное растяжение на 6.5 час. |  | (c)
44162.62 | 0.116 | 0.036 | -11.614 | -11.694 | -533 | -422 | -453 | 373 | 36 | 4018 |  | CORR | GENE | 05:26 | 05:43 | 05:38 | 85 | 160 | 12 | EXT |  | 0.89 | (c)
44163.078 | 0.574 | 0.54 | -11.156 | -11.19 | -541 | -451 | -464 | 387 | 540 | 4018 |  | CORR | CIGR | 05:24 | 05:39 | 05:37 | 38 | 154 | 10 | EXT |  | 0.89 | (c)
44163.643 | 1.139 | 1.118 | -10.591 | -10.612 | -591 | -482 | -468 | 345 | 1118 | 4018 |  | CORR | CIGR | 05:16 | 05:34 | 05:36 | 26 | 246 | 11 | EXT |  | 0.89 | (c)
44172.697 | 10.193 | 10.18 | -1.537 | -1.55 | -869 | -788 | -779 | 689 | 1511 | 4018 |  | CORR | CIGR | 04:31 | 04:44 | 04:46 | 39 | 180 | 12 | EXT |  | 0.89 | (c)
44332.424 | 0 | -0.023 | -11.11 | -11.133 | 928 | 1078 | 1176 | 928 |  | 4033 | Нарушение формы кольцевого шва | GWAN |  | 10:42 | 11:06 | 11:22 | 0 | 497 |  | EXT | Нарушение формы кольцевого шва Аномалия находится на упругопластическом изгибе: R=747 D, максимальное растяжение на 1 час. |  | (c)
44376.882 | 0 | -0.033 | -11.192 | -11.225 | -1427 | -1170 | -1238 | 1049 |  | 4037а | Нарушение формы кольцевого шва | GWAN |  | 02:05 | 02:47 | 02:36 | 0 | 378 |  | EXT | Нарушение формы кольцевого шва Аномалия находится на упругопластическом изгибе: R=225 D, максимальное растяжение на 5.5 час. |  | (c)
44376.882 | 0 | -0.048 | -11.192 | -11.24 | -114 | 42 | 84 | 0 |  | 4037а | Нарушение формы кольцевого шва | GWAN |  | 05:37 | 06:02 | 06:09 | 0 | 396 |  | EXT | Нарушение формы кольцевого шва Аномалия находится на упругопластическом изгибе: R=225 D, максимальное растяжение на 5.5 час. |  | (c)
44388.074 | 0 | -0.021 | -11.59 | -11.611 | -67 | 63 | 114 | 0 |  | 4038 | Вышлифовка на шве | GWAN | GENE | 06:39 | 07:00 | 07:08 | 53 | 362 | 15 | EXT | Вышлифовка на шве |  | (c)
44402.244 | 2.58 | 2.277 | -9.04 | -9.343 | -2169 | -2152 | -2141 | 2113 | 2277 | 4039 |  | CORR | GENE | 03:12 | 03:15 | 03:16 | 445 | 56 | 10 | EXT | Аномалия находится на отводе. | 0.93 | (c)
44454.506 | 8.907 | 8.84 | -2.783 | -2.85 | -1312 | -1035 | -1166 | 1020 | 2060 | 4043 |  | GOUG | GENE | 07:03 | 07:47 | 07:26 | 790 | 292 | 10 | EXT | Задир. Аномалия находится на упругопластическом изгибе: R=686 D, максимальное растяжение на 5.8 час. |  | (c)
44525.444 | 0 | 0 | -11.29 | -11.29 | -250 | 129 | -5 | 0 | 0 | 4050 | Смещение кромок | GWAN |  | 04:43 | 05:44 | 05:22 | 0 | 490 | 15 | EXT | Смещение кромок Наружу Величина смещения - 2.3 мм. |  | (c)
44525.444 | 0 | 0 | -11.29 | -11.29 | 299 | 380 | 366 | 299 | 0 | 4050 |  | GWAN |  | 06:11 | 06:24 | 06:22 | 0 | 134 |  | EXT | Подбивка кромок величиной 8 мм. |  | (c)
44525.444 | 0 | 0 | -11.29 | -11.29 | 471 | 562 | 571 | 471 | 0 | 4050 | Смещение кромок | GWAN |  | 06:39 | 06:54 | 06:55 | 0 | 199 | 15 | EXT | Смещение кромок Наружу Величина смещения - 2.3 мм. |  | (c)
44589.883 | 8.004 | 7.803 | -3.331 | -3.532 | 966 | 995 | 992 | 966 | 3155 | 4055 |  | CORR | GENE | 05:31 | 05:36 | 05:35 | 377 | 52 | 10 | EXT |  | 0.93 | (c)
44592.301 | 10.422 | 10.259 | -0.913 | -1.076 | 620 | 786 | 1072 | 620 | 803 | 4055 |  | CORR | GENE | 04:35 | 05:02 | 05:48 | 273 | 904 | 10 | EXT |  | 0.92 | (c)
44594.44 | 1.226 | 1.216 | -9.959 | -9.969 | 2024 | 2218 | 2151 | 2024 | 1216 | 4056 |  | GOUG | GENE | 01:39 | 02:10 | 01:60 | 93 | 253 | 10 | EXT | Аномалия находится на отводе. Зона задиров. |  | (c)
44596.808 | 3.594 | 3.337 | -7.591 | -7.848 | -1007 | -775 | -823 | 640 | 3337 | 4056 |  | CORR | GENE | 05:30 | 06:07 | 05:59 | 767 | 366 | 10 | EXT | Аномалия находится на отводе. | 0.95 | (c)
44613.328 | 8.929 | 8.917 | -2.281 | -2.293 | 321 | 420 | 415 | 321 | 2268 | 4057 |  | CORR | CIGR | 05:44 | 06:00 | 05:59 | 25 | 188 | 10 | EXT |  | 0.89 | (c)
44613.892 | 9.493 | 9.472 | -1.717 | -1.738 | 213 | 296 | 363 | 213 | 1701 | 4057 |  | CORR | CIGR | 05:27 | 05:40 | 05:51 | 37 | 299 | 10 | EXT |  | 0.89 | (c)
44613.982 | 9.583 | 9.568 | -1.627 | -1.642 | 206 | 431 | 336 | 206 | 1567 | 4057 |  | CORR | GENE | 05:26 | 06:02 | 05:47 | 75 | 261 | 11 | EXT |  | 0.89 | (c)
44614.774 | 10.375 | 9.777 | -0.835 | -1.433 | 265 | 361 | 408 | 265 | 817 | 4057 |  | CORR | GENE | 05:35 | 05:51 | 05:58 | 616 | 285 | 11 | EXT |  | 0.95 | (c)
44615.448 | 11.049 | 10.456 | -0.161 | -0.754 | 277 | 423 | 417 | 277 | 32 | 4057 |  | CORR | GENE | 05:37 | 06:01 | 05:60 | 722 | 280 | 15 | EXT |  | 0.99 | (c)
44627.277 | 0.088 | 0.063 | -11.577 | -11.602 | -624 | -623 | -579 | 534 | 63 | 4059 |  | CORR | GENE | 06:31 | 06:31 | 06:38 | 104 | 90 | 10 | EXT |  | 0.89 | (c)
44634.462 | 7.273 | 7.267 | -4.392 | -4.398 | -1200 | -1142 | -1160 | 1121 | 4374 | 4059 |  | CORR | CIGR | 04:58 | 05:07 | 05:04 | 24 | 79 | 10 | EXT |  | 0.89 | (c)
44666.489 | 0 | -0.025 | -11.07 | -11.095 | 718 | 1509 | -2054 | 0 |  | 4063 | Нарушение формы кольцевого шва | GWAN |  | 02:12 | 04:20 | 06:45 | 0 | 3377 |  | EXT | Нарушение формы кольцевого шва |  | (c)
44668.575 | 2.086 | 2.078 | -8.984 | -8.992 | -1700 | -1665 | -1660 | 531 | 2078 | 4063 |  | CORR | CIGR | 07:42 | 07:48 | 07:48 | 20 | 78 | 11 | EXT |  | 0.88 | (c)
44688.814 | 11.255 | 11.151 | -0.3 | -0.404 | -2164 | -2139 | -2129 | 67 | 45 | 4064 |  | CORR | GENE | 07:25 | 07:29 | 07:31 | 359 | 70 | 11 | EXT |  | 0.93 | (c)
44702.31 | 1.531 | 1.4 | -9.979 | -10.11 | 163 | 200 | 213 | 163 | 1400 | 4066 |  | CORR | GENE | 06:32 | 06:38 | 06:40 | 354 | 100 | 15 | EXT |  | 0.95 | (c)
44702.467 | 1.688 | 1.68 | -9.822 | -9.83 | 50 | 137 | 126 | 50 | 1680 | 4066 |  | CORR | CIGR | 06:14 | 06:28 | 06:26 | 28 | 152 | 12 | EXT |  | 0.89 | (c)
44702.541 | 1.762 | 1.676 | -9.748 | -9.834 | -16 | 25 | 12 | 0 | 1676 | 4066 |  | CORR | GENE | 06:03 | 06:10 | 06:08 | 471 | 57 | 15 | EXT |  | 0.97 | (c)
44703.042 | 2.263 | 1.891 | -9.247 | -9.619 | -54 | -37 | -42 | 31 | 1891 | 4066 |  | CORR | AXGR | 05:57 | 05:60 | 05:59 | 477 | 24 | 10 | EXT |  | 0.94 | (c)
44703.069 | 2.29 | 2.247 | -9.22 | -9.263 | -321 | -188 | -184 | 46 | 2247 | 4066 |  | CORR | GENE | 05:14 | 05:36 | 05:36 | 94 | 275 | 10 | EXT |  | 0.89 | (c)
44703.307 | 2.528 | 2.518 | -8.982 | -8.992 | -7 | 75 | 61 | 0 | 2518 | 4066 |  | CORR | GENE | 06:05 | 06:18 | 06:16 | 113 | 137 | 10 | EXT |  | 0.89 | (c)
44703.939 | 3.16 | 2.407 | -8.35 | -9.103 | -151 | -22 | -86 | 20 | 2407 | 4066 |  | CORR | GENE | 05:42 | 06:02 | 05:52 | 779 | 131 | 11 | EXT |  | 0.96 | (c)
44703.939 | 3.16 | 3.125 | -8.35 | -8.385 | -15 | -7 | 71 | 0 | 3125 | 4066 |  | CORR | CIGR | 06:04 | 06:05 | 06:17 | 45 | 172 | 10 | EXT |  | 0.89 | (c)
44704.08 | 3.301 | 3.248 | -8.209 | -8.262 | -462 | -247 | -309 | 155 | 3248 | 4066 |  | CORR | GENE | 04:51 | 05:26 | 05:16 | 102 | 307 | 13 | EXT |  | 0.89 | (c)
44704.253 | 3.474 | 3.305 | -8.036 | -8.205 | 32 | 73 | 85 | 32 | 3305 | 4066 |  | CORR | GENE | 06:11 | 06:18 | 06:20 | 502 | 106 | 11 | EXT |  | 0.94 | (c)
44704.428 | 3.649 | 3.363 | -7.861 | -8.147 | -185 | -116 | -105 | 25 | 3363 | 4066 |  | CORR | GENE | 05:36 | 05:47 | 05:49 | 567 | 160 | 10 | EXT |  | 0.94 | (c)
44704.647 | 3.868 | 3.849 | -7.642 | -7.661 | -16 | 47 | 41 | 0 | 3849 | 4066 |  | CORR | CIGR | 06:03 | 06:13 | 06:13 | 42 | 114 | 12 | EXT |  | 0.89 | (c)
44704.772 | 3.993 | 3.973 | -7.517 | -7.537 | -163 | -71 | -79 | 0 | 3973 | 4066 |  | CORR | GENE | 05:40 | 05:54 | 05:53 | 59 | 168 | 11 | EXT |  | 0.89 | (c)
44707.112 | 6.333 | 6.309 | -5.177 | -5.201 | 1451 | 1621 | 1622 | 1451 | 5160 | 4066 |  | CORR | CIGR | 10:00 | 10:27 | 10:28 | 41 | 343 | 10 | EXT |  | 0.89 | (c)
44718.361 | 6.072 | 5.898 | -5.598 | -5.772 | -332 | -259 | -280 | 228 | 5228 | 4067 |  | CORR | GENE | 07:02 | 07:14 | 07:10 | 544 | 105 | 14 | EXT |  | 0.97 | (c)
44727.583 | 3.624 | 3.616 | -8.041 | -8.049 | 1303 | 1711 | 1536 | 1303 | 3616 | 4068 |  | CORR | GENE | 05:41 | 06:47 | 06:19 | 267 | 465 | 10 | EXT |  | 0.91 | (c)
44727.937 | 3.978 | 3.891 | -7.687 | -7.774 | 1159 | 1567 | 1610 | 1159 | 3891 | 4068 |  | CORR | GENE | 05:18 | 06:24 | 06:31 | 217 | 903 | 12 | EXT |  | 0.91 | (c)
44732.554 | 8.595 | 8.553 | -3.07 | -3.112 | 1480 | 1586 | 1631 | 1480 | 3016 | 4068 |  | CORR | GENE | 06:10 | 06:27 | 06:34 | 96 | 303 | 11 | EXT |  | 0.89 | (c)
44732.894 | 8.935 | 8.927 | -2.73 | -2.738 | 1655 | 1717 | 1730 | 1655 | 2718 | 4068 |  | CORR | CIGR | 06:38 | 06:48 | 06:50 | 20 | 149 | 10 | EXT |  | 0.89 | (c)
44733.322 | 9.363 | 9.321 | -2.302 | -2.344 | 1723 | 1847 | 1844 | 1723 | 2288 | 4068 |  | CORR | GENE | 06:49 | 07:09 | 07:08 | 56 | 242 | 11 | EXT |  | 0.89 | (c)
44733.744 | 9.785 | 9.76 | -1.88 | -1.905 | 954 | 1054 | 1039 | 954 | 1862 | 4068 |  | CORR | CIGR | 04:45 | 05:01 | 04:58 | 43 | 170 | 10 | EXT |  | 0.89 | (c)
44734.977 | 11.018 | 10.99 | -0.647 | -0.675 | 1542 | 1934 | 1796 | 1542 | 485 | 4068 |  | CORR | GENE | 06:20 | 07:23 | 07:01 | 190 | 508 | 12 | EXT |  | 0.91 | (c)
44736.625 | 1.001 | 0.926 | -9.994 | -10.069 | 688 | 794 | 926 | 688 | 926 | 4069 |  | CORR | GENE | 06:18 | 06:35 | 06:57 | 105 | 477 | 15 | EXT |  | 0.9 | (c)
44743.487 | 7.863 | 7.849 | -3.132 | -3.146 | 884 | 1098 | 1038 | 884 | 3100 | 4069 |  | CORR | CIGR | 06:50 | 07:24 | 07:15 | 46 | 308 | 14 | EXT |  | 0.89 | (c)
44743.984 | 8.36 | 8.338 | -2.635 | -2.657 | 879 | 1091 | 1046 | 879 | 2575 | 4069 |  | CORR | GENE | 06:49 | 07:23 | 07:16 | 82 | 334 | 16 | EXT |  | 0.89 | (c)
44744.799 | 9.175 | 9.153 | -1.82 | -1.842 | 640 | 941 | 822 | 640 | 1715 | 4069 |  | CORR | GENE | 06:11 | 06:59 | 06:40 | 127 | 365 | 12 | EXT |  | 0.9 | (c)
44744.858 | 9.234 | 9.095 | -1.761 | -1.9 | 1021 | 1058 | 1082 | 1021 | 1564 | 4069 |  | CORR | GENE | 07:12 | 07:18 | 07:22 | 336 | 123 | 12 | EXT |  | 0.93 | (c)
44749.879 | 3.26 | 3.191 | -8.455 | -8.524 | 1680 | 1763 | 1740 | 1680 | 3191 | 4070 |  | CORR | GENE | 04:11 | 04:24 | 04:20 | 253 | 121 | 10 | EXT |  | 0.91 | (c)
44781.428 | 11.434 | 11.304 | -0.231 | -0.361 | -2108 | -2042 | -2061 | 2015 | 21 | 4072 |  | CORR | GENE | 07:03 | 07:14 | 07:11 | 340 | 93 | 10 | EXT |  | 0.92 | (c)
44802.83 | 9.476 | 9.407 | -1.904 | -1.973 | 91 | 120 | 184 | 91 | 1838 | 4074 |  | CORR | GENE | 07:08 | 07:13 | 07:23 | 135 | 187 | 10 | EXT |  | 0.9 | (c)
44987.437 | 11.338 | 10.975 | -0.327 | -0.69 | 1718 | 2054 | 1971 | 1718 | 63 | 4090 |  | CORR | GENE | 05:10 | 06:04 | 05:51 | 627 | 507 | 10 | EXT |  | 0.95 | (c)
44992.382 | 0.443 | 0.206 | -10.827 | -11.064 | 387 | 447 | 437 | 387 | 206 | 4092 |  | CORR | GENE | 06:08 | 06:18 | 06:16 | 1000 | 101 | 14 | EXT |  | 0.99 | (c)
44997.268 | 5.329 | 5.306 | -5.941 | -5.964 | 93 | 318 | 310 | 93 | 5306 | 4092 |  | CORR | CIGR | 05:20 | 05:57 | 05:55 | 34 | 435 | 11 | EXT |  | 0.89 | (c)
45086.067 | 5.013 | 4.926 | -6.437 | -6.524 | 1336 | 1578 | 1515 | 536 | 4926 | 4100 |  | ARTD | GENE | 06:07 | 06:46 | 06:36 | 146 | 358 |  | EXT | Эквивалент потери металла 20%. |  | (c)
45086.265 | 5.211 | 5.146 | -6.239 | -6.304 | 1758 | 1809 | 1937 | 113 | 5146 | 4100 |  | CORR | GENE | 07:15 | 07:24 | 07:44 | 73 | 359 | 13 | EXT |  | 0.89 | (c)
45086.35 | 5.296 | 5.265 | -6.154 | -6.185 | 848 | 919 | 904 | 848 | 5265 | 4100 |  | CORR | CIGR | 04:48 | 04:60 | 04:57 | 34 | 112 | 12 | EXT |  | 0.89 | (c)
45090.163 | 9.109 | 9.082 | -2.341 | -2.368 | 1936 | 2047 | 2071 | 25 | 2318 | 4100 |  | CORR | CIGR | 07:44 | 08:02 | 08:06 | 50 | 269 | 10 | EXT |  | 0.89 | (c)
45098.864 | 6.36 | 6.276 | -5.145 | -5.229 | 1125 | 1334 | 1316 | 723 | 5020 | 4101 |  | DENT | GENE | 02:38 | 03:12 | 03:09 | 209 | 383 | 0.4 | N/A | Глубина вмятины: 6 мм (0,4%). Линейка: 21 см в (628 см; 03:12 ч:мин) |  | (c)
45101.773 | 9.269 | 9.222 | -2.236 | -2.283 | 1717 | 1779 | 1815 | 318 | 2222 | 4101 |  | CORR | GENE | 04:13 | 04:23 | 04:29 | 61 | 195 | 10 | EXT |  | 0.89 | (c)
45208.007 | 11.538 | 11.505 | -0.117 | -0.15 | -18 | 678 | 420 | 0 | 21 | 4110 |  | CORR | GENE | 02:56 | 04:48 | 04:07 | 129 | 876 | 10 | EXT | Аномалия находится на отводе. | 0.9 | (c)
45252.385 | 10.851 | 10.802 | -0.714 | -0.763 | 2063 | 2202 | 2194 | 0 | 693 | 4114 |  | CORR | GENE | 07:39 | 08:01 | 08:00 | 70 | 262 | 10 | EXT | Аномалия находится на упругопластическом изгибе: R=631 D, максимальное растяжение на 6.2 час. | 0.89 | (c)
45285.287 | 9.193 | 9.185 | -2.367 | -2.375 | 2144 | 2193 | 2189 | 2144 | 2351 | 4117 |  | GOUG | CIGR | 08:58 | 09:06 | 09:06 | 24 | 89 | 10 | EXT | Аномалия находится на отводе. Задир. |  | (c)
45302.591 | 3.272 | 3.232 | -7.703 | -7.743 | -1272 | -1249 | -1258 | 958 | 3232 | 4119 |  | CORR | AXGR | 07:26 | 07:30 | 07:28 | 142 | 28 | 11 | EXT | Аномалия находится на отводе. | 0.9 | (c)
45305.321 | 6.002 | 5.835 | -4.973 | -5.14 | -1585 | -1494 | -1355 | 645 | 4857 | 4119 |  | CORR | GENE | 06:35 | 06:50 | 07:13 | 283 | 461 | 12 | EXT | Аномалия находится на отводе. | 0.92 | (c)
45305.558 | 6.239 | 6.147 | -4.736 | -4.828 | -1256 | -1236 | -1218 | 974 | 4202 | 4119 |  | CORR | GENE | 07:29 | 07:32 | 07:35 | 626 | 75 | 13 | EXT | Аномалия находится на отводе. | 0.96 | (c)
45306.018 | 6.699 | 6.658 | -4.276 | -4.317 | -2043 | -1387 | -1656 | 188 | 4223 | 4119 |  | CORR | GENE | 05:22 | 07:07 | 06:24 | 94 | 774 | 12 | EXT | Аномалия находится на отводе. | 0.89 | (c)
45306.325 | 7.006 | 6.834 | -3.969 | -4.141 | -1155 | -1150 | -1142 | 1075 | 3846 | 4119 |  | CORR | AXGR | 07:45 | 07:46 | 07:47 | 295 | 27 | 10 | EXT | Аномалия находится на отводе. | 0.92 | (c)
45307.07 | 7.751 | 7.687 | -3.224 | -3.288 | -1202 | -1077 | -1110 | 1018 | 2387 | 4119 |  | CORR | GENE | 07:37 | 07:57 | 07:52 | 901 | 184 | 11 | EXT | Аномалия находится на отводе. | 0.96 | (c)
45307.337 | 8.018 | 7.969 | -2.957 | -3.006 | -1827 | -1511 | -1600 | 403 | 2936 | 4119 |  | CORR | GENE | 05:56 | 06:47 | 06:33 | 70 | 454 | 10 | EXT | Аномалия находится на отводе. | 0.89 | (c)
45307.372 | 8.053 | 8.025 | -2.922 | -2.95 | 1872 | 2016 | 1977 | 149 | 2916 | 4119 |  | CORR | CIGR | 03:53 | 04:17 | 04:10 | 34 | 210 | 10 | EXT | Аномалия находится на отводе. | 0.89 | (c)
45307.485 | 8.166 | 8.138 | -2.809 | -2.837 | -1801 | -1698 | -1724 | 429 | 2802 | 4119 |  | CORR | CIGR | 06:01 | 06:17 | 06:13 | 35 | 155 | 10 | EXT | Аномалия находится на отводе. | 0.89 | (c)
45307.507 | 8.188 | 8.167 | -2.787 | -2.808 | -976 | -918 | -860 | 744 | 2772 | 4119 |  | CORR | CIGR | 08:14 | 08:23 | 08:32 | 36 | 232 | 11 | EXT | Аномалия находится на отводе. | 0.89 | (c)
45308.192 | 8.873 | 8.605 | -2.102 | -2.37 | -2147 | -2147 | -2124 | 83 | 1865 | 4119 |  | CORR | AXGR | 05:05 | 05:05 | 05:09 | 505 | 47 | 10 | EXT | Аномалия находится на отводе. | 0.94 | (c)
45308.645 | 9.326 | 8.562 | -1.649 | -2.413 | -1863 | -1749 | -1720 | 367 | 1530 | 4119 |  | CORR | GENE | 05:51 | 06:09 | 06:14 | 883 | 286 | 12 | EXT | Аномалия находится на отводе. | 0.97 | (c)
45309.351 | 10.032 | 9.826 | -0.943 | -1.149 | -1991 | -1877 | -1931 | 239 | 894 | 4119 |  | CORR | GENE | 05:30 | 05:48 | 05:40 | 255 | 121 | 10 | EXT | Аномалия находится на отводе. | 0.91 | (c)
45310.294 | 0 | 0 | -11.12 | -11.12 | 1487 | -1843 | -2035 | 0 | 0 | 4120 | Смещение кромок | GWAN |  | 03:31 | 06:34 | 06:03 | 0 | 1877 | 18 | EXT | Смещение кромок Наружу Аномалия находится на отводе. Величина смещения - 2.8 мм. |  | (c)
45314.197 | 3.903 | 3.894 | -7.217 | -7.226 | 664 | 706 | 708 | 664 | 3894 | 4120 |  | GOUG | CIGR | 01:19 | 01:25 | 01:26 | 28 | 86 | 10 | EXT | Задир. |  | (c)
45329.479 | 8.065 | 7.841 | -3.63 | -3.854 | -1152 | -1044 | -972 | 791 | 3482 | 4121 |  | DENT | GENE | 06:32 | 06:50 | 07:01 | 372 | 361 | 0.4 | N/A | Глубина вмятины: 6 мм (0,4%). Линейка: 37 см в (784 см; 06:50 ч:мин) |  | (c)
45630.434 | 0 | -0.022 | -11.4 | -11.422 | 1779 | -1431 | -1657 | 0 |  | 4148 | Нарушение формы кольцевого шва | GWAN |  | 03:18 | 06:39 | 06:03 | 0 | 2051 |  | EXT | Нарушение формы кольцевого шва |  | (c)
45630.434 | 0 | -0.015 | -11.4 | -11.415 | -342 | 173 | 36 | 0 |  | 4148 | Нарушение формы кольцевого шва | GWAN |  | 09:35 | 10:58 | 10:36 | 0 | 755 |  | EXT | Нарушение формы кольцевого шва |  | (c)
45683.496 | 7.757 | 7.586 | -3.783 | -3.954 | 19 | 28 | 44 | 19 | 3430 | 4152 | Дефект проката | MIAN | GENE | 09:12 | 09:13 | 09:16 | 524 | 50 |  | INT | Дефект проката Эквивалент потери металла 12%. Аномалия находится на отводе. |  | (c)
45684.154 | 8.415 | 8.122 | -3.125 | -3.418 | -1624 | -1095 | -1144 | 664 | 2838 | 4152 |  | WRIN | GENE | 04:47 | 06:12 | 06:04 | 580 | 959 | 0.9 | N/A | Высота гофр: 13 мм (0,9%). Длина волны: 396 мм Аномалия находится на отводе. |  | (c)
45685.881 | 10.142 | 9.907 | -1.398 | -1.633 | -1671 | -1210 | -1101 | 530 | 1163 | 4152 |  | WRIN | GENE | 04:39 | 05:54 | 06:11 | 470 | 1141 | 2.7 | N/A | Высота гофр: 39 мм (2,7%). Длина волны: 311 мм Аномалия находится на отводе. |  | (b)
45744.524 | 0 | -0.029 | -11.44 | -11.469 | 549 | 736 | 927 | 549 |  | 4158 | Нарушение формы кольцевого шва | GWAN |  | 00:00 | 00:30 | 01:01 | 0 | 757 |  | EXT | Нарушение формы кольцевого шва Аномалия находится на упругопластическом изгибе: R=586 D, максимальное растяжение на 7.3 час. |  | (c)
45925.839 | 0 | -0.015 | -10.5 | -10.515 | -1267 | -1105 | -1125 | 984 |  | 4174 | Нарушение формы кольцевого шва | GWAN |  | 00:36 | 01:02 | 00:59 | 0 | 283 |  | EXT | Нарушение формы кольцевого шва |  | (c)
45925.839 | 0 | -0.023 | -10.5 | -10.523 | 1132 | 1280 | 1558 | 1132 |  | 4174 | Нарушение формы кольцевого шва | GWAN |  | 07:03 | 07:27 | 08:12 | 0 | 852 |  | EXT | Нарушение формы кольцевого шва |  | (c)
45955.685 | 8.131 | 8.101 | -3.209 | -3.239 | -919 | -830 | -784 | 650 | 3207 | 4176 |  | CORR | CIGR | 04:57 | 05:11 | 05:18 | 32 | 269 | 10 | EXT | Аномалия находится на отводе. | 0.89 | (c)
46025.544 | 0.02 | 0.019 | -11.65 | -11.651 | 635 | 1103 | 890 | 635 | 19 | 4183 |  | CORR | GENE | 04:25 | 05:41 | 05:06 | 153 | 510 | 10 | EXT |  | 0.9 | (c)
46026.799 | 1.275 | 1.258 | -10.395 | -10.412 | 1022 | 1163 | 1116 | 1022 | 1258 | 4183 |  | CORR | CIGR | 05:28 | 05:51 | 05:43 | 31 | 189 | 11 | EXT |  | 0.89 | (c)
46095.56 | 0.066 | 0.042 | -11.639 | -11.663 | 2137 | -1983 | -2123 | 1921 | 42 | 4189 |  | CORR | GENE | 04:22 | 05:17 | 04:55 | 52 | 403 | 13 | EXT |  | 0.89 | (c)
46118.148 | 10.949 | 10.934 | -0.766 | -0.781 | -537 | -399 | -434 | 332 | 754 | 4190 |  | CORR | CIGR | 05:57 | 06:19 | 06:13 | 27 | 205 | 10 | EXT |  | 0.89 | (c)
46124.358 | 5.444 | 5.421 | -6.231 | -6.254 | -1213 | -1136 | -1149 | 1085 | 5421 | 4191 |  | CORR | CIGR | 07:16 | 07:29 | 07:27 | 35 | 128 | 10 | EXT |  | 0.89 | (c)
46143.205 | 0.941 | 0.929 | -10.749 | -10.761 | -712 | -654 | -657 | 603 | 929 | 4193 |  | CORR | CIGR | 05:57 | 06:07 | 06:06 | 25 | 108 | 10 | EXT |  | 0.89 | (c)
46166.349 | 0.71 | 0.694 | -10.965 | -10.981 | 400 | 871 | 650 | 400 | 694 | 4195 |  | CORR | GENE | 05:30 | 06:46 | 06:10 | 163 | 500 | 11 | EXT |  | 0.9 | (c)
46200.625 | 0.586 | 0.327 | -11.119 | -11.378 | -31 | -16 | 1 | 0 | 327 | 4198 |  | LWAN | GENE | 00:04 | 00:06 | 00:09 | 606 | 63 |  | EXT | Эквивалент потери металла 10%. |  | (c)
46201.37 | 1.331 | 1.177 | -10.374 | -10.528 | -35 | -20 | -23 | 10 | 1177 | 4198 |  | LWAN | AXGR | 00:03 | 00:06 | 00:05 | 289 | 25 |  | EXT | Эквивалент потери металла 10%. |  | (c)
46211.455 | 11.416 | 11.3 | -0.289 | -0.405 | 1926 | 1926 | 1944 | 1926 | 193 | 4198 |  | CORR | AXGR | 05:20 | 05:20 | 05:23 | 212 | 36 | 10 | EXT |  | 0.91 | (c)
46213.247 | 1.503 | 1.495 | -9.817 | -9.825 | -441 | -355 | -380 | 320 | 1495 | 4199 |  | CORR | CIGR | 06:44 | 06:58 | 06:54 | 28 | 121 | 12 | EXT |  | 0.89 | (c)
46241.762 | 7.373 | 7.209 | -4.322 | -4.486 | 1705 | 1743 | 1777 | 1705 | 4310 | 4201 |  | CORR | GENE | 05:19 | 05:26 | 05:31 | 176 | 143 | 12 | EXT |  | 0.91 | (c)
46246.72 | 0.636 | 0.628 | -10.754 | -10.762 | 334 | 372 | 460 | 334 | 628 | 4202 |  | CORR | GENE | 05:36 | 05:42 | 05:56 | 112 | 253 | 13 | EXT |  | 0.9 | (c)
46248.546 | 2.462 | 2.432 | -8.928 | -8.958 | 81 | 239 | 242 | 81 | 2432 | 4202 |  | CORR | GENE | 04:55 | 05:20 | 05:21 | 86 | 324 | 10 | EXT |  | 0.89 | (c)
46248.84 | 2.756 | 2.732 | -8.634 | -8.658 | 193 | 237 | 238 | 193 | 2732 | 4202 |  | CORR | CIGR | 05:13 | 05:20 | 05:20 | 41 | 90 | 12 | EXT |  | 0.89 | (c)
46248.842 | 2.758 | 2.74 | -8.632 | -8.65 | 158 | 240 | 215 | 158 | 2740 | 4202 |  | CORR | CIGR | 05:07 | 05:21 | 05:16 | 30 | 114 | 11 | EXT |  | 0.89 | (c)
46250.105 | 4.021 | 4.009 | -7.369 | -7.381 | 64 | 122 | 167 | 64 | 4009 | 4202 |  | CORR | GENE | 04:52 | 05:02 | 05:09 | 71 | 206 | 10 | EXT |  | 0.89 | (c)
46252.768 | 6.684 | 6.655 | -4.706 | -4.735 | 933 | 993 | 1041 | 933 | 4699 | 4202 |  | CORR | CIGR | 07:12 | 07:22 | 07:30 | 36 | 217 | 10 | EXT |  | 0.89 | (c)
46279.849 | 11.545 | 11.526 | -0.1 | -0.119 | 1026 | 1098 | 1090 | 1026 | 88 | 4204 |  | CORR | CIGR | 04:60 | 05:11 | 05:10 | 31 | 127 | 10 | EXT | Аномалия находится на упругопластическом изгибе: R=731 D, максимальное растяжение на 5.9 час. | 0.89 | (c)
46297.594 | 6.385 | 6.38 | -4.825 | -4.83 | 329 | 422 | 394 | 329 | 4786 | 4206 |  | CORR | CIGR | 04:47 | 05:03 | 04:58 | 44 | 131 | 12 | EXT | Аномалия находится на упругопластическом изгибе: R=893 D, максимальное растяжение на 5.8 час. | 0.89 | (c)
46302.71 | 0.291 | 0.28 | -10.624 | -10.635 | -1947 | -1889 | -1878 | 1810 | 280 | 4207 |  | CORR | GENE | 05:06 | 05:15 | 05:17 | 48 | 137 | 10 | EXT |  | 0.89 | (c)
46313.334 | 0 | 0 | -11.36 | -11.36 | 2066 | -1385 | -1571 | 748 | 0 | 4208 | Смещение кромок | GWAN |  | 05:07 | 07:50 | 07:20 | 0 | 1647 | 18 | EXT | Смещение кромок Наружу Величина смещения - 2.8 мм. Аномалия находится на упругопластическом изгибе: R=367 D, максимальное растяжение на 0.4 час. |  | (c)
46324.694 | 0 | -0.036 | -10.545 | -10.581 | -343 | -231 | 43 | 0 |  | 4209 | Нарушение формы кольцевого шва | GWAN |  | 00:39 | 00:57 | 01:42 | 0 | 772 |  | EXT | Нарушение формы кольцевого шва Аномалия находится на упругопластическом изгибе: R=664 D, максимальное растяжение на 0.4 час. |  | (c)
46324.694 | 0 | -0.034 | -10.545 | -10.579 | 496 | 1162 | 1644 | 496 |  | 4209 | Нарушение формы кольцевого шва | GWAN |  | 02:55 | 04:42 | 06:00 | 0 | 2294 |  | EXT | Нарушение формы кольцевого шва Аномалия находится на упругопластическом изгибе: R=664 D, максимальное растяжение на 0.4 час. |  | (c)
46324.694 | 0 | -0.047 | -10.545 | -10.592 | -1164 | -1104 | -1001 | 838 |  | 4209 | Нарушение формы кольцевого шва | GWAN |  | 10:27 | 10:37 | 10:53 | 0 | 326 |  | EXT | Нарушение формы кольцевого шва Аномалия находится на упругопластическом изгибе: R=664 D, максимальное растяжение на 0.4 час. |  | (c)
46335.239 | 0 | 0 | -11.475 | -11.475 | 1001 | 1406 | 1313 | 605 | 0 | 4210 | Смещение кромок | GWAN |  | 00:10 | 01:15 | 00:60 | 0 | 625 | 18 | EXT | Смещение кромок Вовнутрь Величина смещения - 2.9 мм. Аномалия находится на упругопластическом изгибе: R=584 D, максимальное растяжение на 0.2 час. |  | (c)
46335.239 | 0 | 0 | -11.475 | -11.475 | -1472 | -1308 | -1280 | 759 | 0 | 4210 | Смещение кромок | GWAN |  | 05:31 | 05:57 | 06:01 | 0 | 383 | 17 | EXT | Смещение кромок Наружу Величина смещения - 2.7 мм. Аномалия находится на упругопластическом изгибе: R=584 D, максимальное растяжение на 0.2 час. |  | (c)
46335.73 | 0.491 | 0.152 | -10.984 | -11.323 | -838 | -825 | -788 | 739 | 152 | 4210 |  | CORR | GENE | 07:13 | 07:15 | 07:21 | 488 | 99 | 13 | EXT | Аномалия находится на упругопластическом изгибе: R=616 D, максимальное растяжение на 0.2 час. | 0.95 | (c)
46337.848 | 2.609 | 2.58 | -8.866 | -8.895 | -1046 | -867 | -890 | 735 | 2580 | 4210 |  | CORR | CIGR | 06:39 | 07:08 | 07:04 | 39 | 311 | 10 | EXT | Аномалия находится на упругопластическом изгибе: R=871 D, максимальное растяжение на 11.9 час. | 0.89 | (c)
46367.215 | 9.096 | 9.073 | -2.279 | -2.302 | -1221 | -1041 | -1071 | 922 | 2257 | 4212 |  | CORR | CIGR | 07:37 | 08:06 | 08:01 | 45 | 299 | 10 | EXT |  | 0.89 | (c)
46369.494 | 0 | 0 | -11.02 | -11.02 | -799 | -598 | -337 | 0 | 0 | 4213 | Смещение кромок | GWAN |  | 00:48 | 01:21 | 02:03 | 0 | 925 | 15 | EXT | Смещение кромок Вовнутрь Аномалия находится на отводе. Величина смещения - 2.4 мм. |  | (c)
46369.494 | 0 | 0 | -11.02 | -11.02 | 913 | 1543 | 1280 | 913 | 0 | 4213 | Смещение кромок | GWAN |  | 05:25 | 07:06 | 06:24 | 0 | 734 | 17 | EXT | Смещение кромок Наружу Аномалия находится на отводе. Величина смещения - 2.7 мм. |  | (c)
46369.494 | 0 | 0 | -11.02 | -11.02 | 2024 | -2092 | -1983 | 1529 | 0 | 4213 | Смещение кромок | GWAN |  | 08:24 | 09:20 | 09:37 | 0 | 908 | 18 | EXT | Смещение кромок Наружу Аномалия находится на отводе. Величина смещения - 2.8 мм. |  | (c)
46377.956 | 8.462 | 8.452 | -2.558 | -2.568 | 160 | 220 | 227 | 160 | 2534 | 4213 |  | CORR | CIGR | 03:23 | 03:33 | 03:34 | 34 | 135 | 11 | EXT | Аномалия находится на отводе. | 0.89 | (c)
46394.404 | 2.35 | 2.26 | -9.335 | -9.425 | -60 | -37 | -46 | 31 | 2260 | 4215 |  | CORR | AXGR | 06:58 | 07:01 | 06:60 | 355 | 29 | 11 | EXT |  | 0.93 | (c)
46395.703 | 3.649 | 3.616 | -8.036 | -8.069 | -324 | -244 | -252 | 179 | 3616 | 4215 |  | CORR | GENE | 06:15 | 06:28 | 06:27 | 53 | 145 | 10 | EXT |  | 0.89 | (c)
46396.412 | 4.358 | 4.289 | -7.327 | -7.396 | -565 | -296 | -407 | 248 | 4289 | 4215 |  | CORR | GENE | 05:36 | 06:20 | 06:02 | 127 | 317 | 10 | EXT |  | 0.9 | (c)
46396.565 | 4.511 | 4.493 | -7.174 | -7.192 | -619 | -544 | -570 | 520 | 4493 | 4215 |  | CORR | CIGR | 05:27 | 05:39 | 05:35 | 32 | 99 | 13 | EXT |  | 0.89 | (c)
46397.143 | 5.089 | 5.074 | -6.596 | -6.611 | -321 | -183 | -228 | 135 | 5074 | 4215 |  | CORR | CIGR | 06:15 | 06:38 | 06:30 | 35 | 186 | 11 | EXT |  | 0.89 | (c)
46400.176 | 8.122 | 7.962 | -3.563 | -3.723 | -64 | -62 | -48 | 31 | 3462 | 4215 |  | CORR | AXGR | 06:57 | 06:57 | 06:60 | 261 | 33 | 11 | EXT |  | 0.92 | (c)
46400.572 | 8.518 | 8.387 | -3.167 | -3.298 | -61 | -41 | -45 | 28 | 2531 | 4215 |  | CORR | AXGR | 06:57 | 07:01 | 07:00 | 767 | 33 | 11 | EXT |  | 0.96 | (c)
46422.452 | 7.778 | 7.766 | -3.232 | -3.244 | 1079 | 1197 | 1162 | 1079 | 3205 | 4217 |  | CORR | CIGR | 07:14 | 07:33 | 07:27 | 39 | 167 | 10 | EXT |  | 0.89 | (c)
46426.663 | 0.979 | 0.792 | -10.521 | -10.708 | -1045 | -1036 | -1002 | 959 | 792 | 4218 |  | CORR | GENE | 04:46 | 04:47 | 04:53 | 1021 | 86 | 12 | EXT |  | 0.98 | (c)
46456.181 | 7.317 | 7.207 | -3.708 | -3.818 | 2182 | -2030 | -2099 | 1920 | 3501 | 4220 |  | CORR | GENE | 03:57 | 04:37 | 04:26 | 317 | 359 | 11 | EXT | Аномалия находится на упругопластическом изгибе: R=523 D, максимальное растяжение на 6.1 час. | 0.92 | (c)
46456.753 | 7.889 | 7.832 | -3.136 | -3.193 | -2064 | -1721 | -1803 | 1543 | 3093 | 4220 |  | CORR | GENE | 04:32 | 05:27 | 05:14 | 100 | 521 | 14 | EXT | Аномалия находится на упругопластическом изгибе: R=512 D, максимальное растяжение на 6.2 час. | 0.9 | (c)
46461.819 | 1.93 | 1.919 | -9.44 | -9.451 | -50 | -1 | 0 | 0 | 1919 | 4221 |  | LWAN | CIGR | 11:42 | 11:50 | 11:50 | 27 | 99 |  | EXT | Эквивалент потери металла 20%. Аномалия находится на упругопластическом изгибе: R=463 D, максимальное растяжение на 6.4 час. |  | (c)
46550.564 | 0 | -0.034 | -11.51 | -11.544 | -1185 | -1099 | -1055 | 924 |  | 4229 | Нарушение формы кольцевого шва | GWAN |  | 11:34 | 11:48 | 11:55 | 0 | 262 |  | EXT | Нарушение формы кольцевого шва Аномалия находится на отводе. Аномалия находится на упругопластическом изгибе: R=786 D, максимальное растяжение на 5.9 час. |  | (c)
46596.094 | 0 | -0.037 | -10.985 | -11.022 | -1797 | 1143 | -177 | 0 |  | 4233 | Нарушение формы кольцевого шва | GWAN |  | 01:55 | 09:50 | 06:17 | 0 | 3240 |  | EXT | Нарушение формы кольцевого шва |  | (c)
46609.911 | 2.832 | 2.823 | -8.578 | -8.587 | 2120 | -2210 | 2216 | 2120 | 2823 | 4234 |  | CORR | CIGR | 05:54 | 06:15 | 06:10 | 32 | 192 | 10 | EXT |  | 0.89 | (c)
46655.241 | 2.112 | 2.095 | -9.613 | -9.63 | 2226 | -2148 | -2162 | 2088 | 2095 | 4238 |  | CORR | CIGR | 05:49 | 06:03 | 06:01 | 27 | 147 | 10 | EXT |  | 0.89 | (c)
46656.422 | 3.293 | 3.288 | -8.432 | -8.437 | -2206 | -2063 | -2109 | 2011 | 3288 | 4238 |  | CORR | CIGR | 05:54 | 06:17 | 06:10 | 28 | 195 | 11 | EXT |  | 0.89 | (c)
46657.878 | 4.749 | 4.695 | -6.976 | -7.03 | -1942 | -1875 | -1842 | 1742 | 4695 | 4238 |  | CORR | GENE | 06:37 | 06:47 | 06:53 | 76 | 200 | 10 | EXT |  | 0.89 | (c)
46662.71 | 9.581 | 9.56 | -2.144 | -2.165 | 2009 | 2113 | 2090 | 2009 | 2125 | 4238 |  | CORR | CIGR | 05:14 | 05:31 | 05:27 | 40 | 163 | 12 | EXT |  | 0.89 | (c)
46662.951 | 9.822 | 9.804 | -1.903 | -1.921 | 2220 | -2086 | -2140 | 2039 | 1884 | 4238 |  | CORR | CIGR | 05:48 | 06:13 | 06:05 | 37 | 202 | 10 | EXT |  | 0.89 | (c)
46722.774 | 1.67 | 1.651 | -9.3 | -9.319 | -2096 | -1962 | -1981 | 1865 | 1651 | 4244 |  | CORR | CIGR | 06:17 | 06:39 | 06:36 | 39 | 232 | 14 | EXT |  | 0.89 | (c)
46723.18 | 2.076 | 2.061 | -8.894 | -8.909 | -2079 | -2024 | -1964 | 1848 | 2061 | 4244 |  | CORR | GENE | 06:20 | 06:29 | 06:39 | 168 | 231 | 13 | EXT |  | 0.91 | (c)
46745.289 | 1.785 | 1.765 | -9.92 | -9.94 | -1857 | -1716 | -1716 | 1575 | 1765 | 4246 |  | CORR | GENE | 06:12 | 06:34 | 06:34 | 166 | 282 | 12 | EXT |  | 0.9 | (c)
46846.224 | 11.61 | 11.516 | -0.045 | -0.139 | 141 | 248 | 337 | 141 | 29 | 4254 |  | CORR | GENE | 05:15 | 05:32 | 05:47 | 110 | 391 | 11 | EXT |  | 0.89 | (c)
46861.87 | 3.936 | 3.918 | -7.449 | -7.467 | -1577 | -1503 | -1535 | 1493 | 3918 | 4256 |  | CORR | CIGR | 06:43 | 06:55 | 06:49 | 30 | 84 | 11 | EXT |  | 0.89 | (c)
46863.801 | 5.867 | 5.854 | -5.518 | -5.531 | -1594 | -1504 | -1527 | 1459 | 5507 | 4256 |  | CORR | CIGR | 06:40 | 06:55 | 06:51 | 24 | 135 | 12 | EXT |  | 0.89 | (c)
46893.108 | 1.945 | 1.945 | -9.666 | -9.666 |  |  |  |  | 1945 | 4258б |  | CORR | CIGR | 04:23 | 04:55 | 04:44 | 35 | 261 | 10 | EXT |  | 0.89 | (c)
46933.605 | 8.156 | 8.143 | -3.504 | -3.517 | 2204 | 2211 | 2214 | 2204 | 3493 | 4262 |  | CORR | PITT | 06:45 | 06:46 | 06:47 | 24 | 20 | 15 | EXT | Аномалия находится на упругопластическом изгибе: R=664 D, максимальное растяжение на 11.4 час. | 0.89 | (c)
46933.756 | 8.307 | 8.297 | -3.353 | -3.363 | 2216 | 2224 | 2229 | 2216 | 3344 | 4262 |  | CORR | PITT | 06:47 | 06:48 | 06:49 | 19 | 26 | 20 | EXT | Аномалия находится на упругопластическом изгибе: R=664 D, максимальное растяжение на 11.4 час. | 0.89 | (c)
46934.237 | 8.788 | 8.772 | -2.872 | -2.888 | 1666 | 1758 | 1722 | 1666 | 2863 | 4262 |  | CORR | CIGR | 05:18 | 05:33 | 05:27 | 25 | 112 | 11 | EXT | Аномалия находится на упругопластическом изгибе: R=680 D, максимальное растяжение на 11.4 час. | 0.89 | (c)
46937.134 | 0.025 | 0.018 | -11.055 | -11.062 | -75 | 1111 | 781 | 0 | 18 | 4263 |  | CORR | GENE | 02:53 | 06:05 | 05:11 | 80 | 1712 | 14 | EXT | Аномалия находится на упругопластическом изгибе: R=641 D, максимальное растяжение на 11.6 час. | 0.89 | (c)
47007.488 | 3.254 | 3.231 | -8.156 | -8.179 | -1723 | -1645 | -1642 | 507 | 3231 | 4269 |  | CORR | GENE | 06:05 | 06:18 | 06:18 | 49 | 162 | 11 | EXT |  | 0.89 | (c)
47007.555 | 3.321 | 3.28 | -8.089 | -8.13 | -1811 | -1811 | -1794 | 419 | 3280 | 4269 |  | CORR | AXGR | 05:51 | 05:51 | 05:54 | 161 | 35 | 12 | EXT |  | 0.9 | (c)
47008.165 | 3.931 | 3.887 | -7.479 | -7.523 | -1872 | -1822 | -1787 | 359 | 3887 | 4269 |  | CORR | GENE | 05:41 | 05:49 | 05:55 | 199 | 171 | 13 | EXT |  | 0.91 | (c)
47040.994 | 2.43 | 2.414 | -9.305 | -9.321 | -881 | -671 | -733 | 585 | 2414 | 4272 |  | CORR | CIGR | 05:18 | 05:52 | 05:42 | 33 | 296 | 10 | EXT |  | 0.89 | (c)
47050.444 | 0.145 | 0.123 | -11.37 | -11.392 | 1192 | 1332 | 1467 | 1192 | 123 | 4273 |  | CORR | CIGR | 05:23 | 05:46 | 06:08 | 45 | 549 | 10 | EXT | Аномалия находится на упругопластическом изгибе: R=500 D, максимальное растяжение на 6.2 час. | 0.89 | (c)
47082.112 | 8.568 | 8.536 | -2.392 | -2.424 | -1293 | -1197 | -1195 | 1097 | 2389 | 4275 |  | CORR | CIGR | 05:27 | 05:42 | 05:43 | 35 | 196 | 10 | EXT |  | 0.89 | (c)
47101.888 | 5.714 | 5.549 | -5.976 | -6.141 | -33 | -18 | -21 | 9 | 5549 | 4277 |  | LWAN | AXGR | 08:12 | 08:14 | 08:14 | 300 | 24 |  | EXT | Эквивалент потери металла 10%. |  | (c)
47167.392 | 2.213 | 2.158 | -9.047 | -9.102 | -931 | -722 | -750 | 569 | 2158 | 4283 |  | CORR | GENE | 05:19 | 05:53 | 05:49 | 92 | 362 | 12 | EXT |  | 0.89 | (c)
47167.635 | 2.456 | 2.389 | -8.804 | -8.871 | -865 | -760 | -748 | 632 | 2389 | 4283 |  | CORR | GENE | 05:30 | 05:47 | 05:49 | 75 | 233 | 12 | EXT |  | 0.89 | (c)
47167.844 | 2.665 | 2.507 | -8.595 | -8.753 | -986 | -719 | -772 | 558 | 2507 | 4283 |  | CORR | GENE | 05:11 | 05:54 | 05:45 | 264 | 428 | 11 | EXT |  | 0.92 | (c)
47168.099 | 2.92 | 2.886 | -8.34 | -8.374 | -832 | -725 | -664 | 496 | 2886 | 4283 |  | CORR | CIGR | 05:35 | 05:53 | 06:02 | 46 | 336 | 10 | EXT |  | 0.89 | (c)
47168.724 | 3.545 | 3.498 | -7.715 | -7.762 | -859 | -721 | -740 | 622 | 3498 | 4283 |  | CORR | GENE | 05:31 | 05:53 | 05:50 | 362 | 237 | 10 | EXT |  | 0.93 | (c)
47169.342 | 4.163 | 3.912 | -7.097 | -7.348 | -1011 | -674 | -781 | 550 | 3912 | 4283 |  | CORR | GENE | 05:06 | 06:01 | 05:44 | 317 | 462 | 12 | EXT |  | 0.93 | (c)
47187.424 | 0 | -0.031 | -11.71 | -11.741 | 1836 | 1944 | 1924 | 1836 |  | 4285 | Нарушение формы кольцевого шва | GWAN |  | 01:54 | 02:12 | 02:09 | 0 | 175 |  | EXT | Нарушение формы кольцевого шва Аномалия находится на упругопластическом изгибе: R=233 D, максимальное растяжение на 5.5 час. |  | (c)
47187.424 | 0 | -0.029 | -11.71 | -11.739 | -89 | 76 | 34 | 0 |  | 4285 | Нарушение формы кольцевого шва | GWAN |  | 08:44 | 09:10 | 09:03 | 0 | 246 |  | EXT | Нарушение формы кольцевого шва Аномалия находится на упругопластическом изгибе: R=233 D, максимальное растяжение на 5.5 час. |  | (c)
47198.682 | 11.258 | 11.244 | -0.452 | -0.466 | -1046 | -971 | -986 | 927 | 436 | 4285 |  | CORR | CIGR | 06:09 | 06:21 | 06:19 | 30 | 119 | 13 | EXT |  | 0.89 | (c)
47199.134 | 0 | 0 | -11.495 | -11.495 | 898 | 1189 | 1398 | 898 | 0 | 4286 | Смещение кромок | GWAN |  | 05:19 | 06:06 | 06:39 | 0 | 1000 | 17 | EXT | Смещение кромок Наружу Аномалия находится на отводе. Величина смещения - 2.6 мм. |  | (c)
47199.261 | 0.127 | 0.1 | -11.368 | -11.395 | 667 | 759 | 1127 | 667 | 100 | 4286 |  | CORR | GENE | 04:41 | 04:56 | 05:56 | 74 | 920 | 10 | EXT | Аномалия находится на отводе. | 0.89 | (c)
47199.366 | 0.232 | 0.223 | -11.263 | -11.272 | 429 | 657 | 588 | 429 | 223 | 4286 |  | CORR | GENE | 04:03 | 04:40 | 04:29 | 78 | 317 | 10 | EXT | Аномалия находится на отводе. | 0.89 | (c)
47232.324 | 10.145 | 10.122 | -1.18 | -1.203 | 1894 | 2022 | 2032 | 61 | 1159 | 4288 |  | CORR | CIGR | 06:12 | 06:33 | 06:35 | 44 | 275 | 10 | EXT |  | 0.89 | (c)
47245.23 | 1.186 | 1.177 | -10.174 | -10.183 | 1684 | 1738 | 1744 | 426 | 1177 | 4290 |  | CORR | CIGR | 03:54 | 04:03 | 04:04 | 23 | 121 | 12 | EXT |  | 0.88 | (c)
47260.199 | 4.795 | 4.77 | -6.215 | -6.24 | -105 | 128 | 88 | 0 | 4770 | 4291 |  | CORR | CIGR | 06:30 | 07:08 | 07:02 | 40 | 386 | 12 | EXT |  | 0.89 | (c)
47265.308 | 9.904 | 9.884 | -1.106 | -1.126 | 84 | 148 | 155 | 84 | 1096 | 4291 |  | CORR | CIGR | 07:01 | 07:11 | 07:12 | 30 | 141 | 10 | EXT |  | 0.89 | (c)
47265.831 | 10.427 | 10.394 | -0.583 | -0.616 | -843 | -769 | -756 | 669 | 572 | 4291 |  | CORR | CIGR | 04:31 | 04:43 | 04:45 | 44 | 174 | 11 | EXT |  | 0.89 | (c)
47300.241 | 0.607 | 0.561 | -10.588 | -10.634 | -1131 | -1088 | -1087 | 1042 | 561 | 4295 |  | DENT | GENE | 05:31 | 05:38 | 05:38 | 90 | 89 | 0.6 | N/A | Глубина вмятины: 9 мм (0,6%). Линейка: 9 см в (56 см; 05:38 ч:мин) |  | (c)
47300.367 | 0.733 | 0.192 | -10.462 | -11.003 | -549 | -499 | -443 | 338 | 192 | 4295 |  | CORR | GENE | 07:05 | 07:13 | 07:22 | 3506 | 211 | 10 | EXT |  | 0.98 | (c)
47302.499 | 2.865 | 0.923 | -8.33 | -10.272 | -1314 | -1233 | -1236 | 1158 | 923 | 4295 |  | CORR | GENE | 05:01 | 05:14 | 05:14 | 2193 | 156 | 11 | EXT |  | 0.98 | (c)
47320.643 | 9.814 | 9.798 | -1.846 | -1.862 | 2014 | 2101 | 2084 | 2014 | 1837 | 4296 |  | CORR | CIGR | 07:38 | 07:52 | 07:49 | 25 | 139 | 10 | EXT |  | 0.89 | (c)
47322.521 | 0.032 | 0.032 | -10.973 | -10.973 | -1977 | -996 | -1412 | 848 | 32 | 4297 |  | CORR | GENE | 02:57 | 05:36 | 04:28 | 84 | 1129 | 10 | EXT |  | 0.89 | (c)
47343.704 | 10.21 | 10.185 | -1.475 | -1.5 | 1211 | 1281 | 1268 | 1211 | 1465 | 4298 |  | CORR | CIGR | 07:20 | 07:31 | 07:29 | 35 | 113 | 12 | EXT |  | 0.89 | (c)
47354.922 | 9.743 | 9.68 | -1.892 | -1.955 | 1221 | 1440 | 1411 | 1221 | 1875 | 4299 |  | CORR | GENE | 04:21 | 04:56 | 04:52 | 80 | 380 | 10 | EXT |  | 0.89 | (c)
47361.865 | 5.051 | 5.034 | -5.654 | -5.671 | -1805 | -1746 | -1714 | 1622 | 5034 | 4300 |  | CORR | CIGR | 06:05 | 06:15 | 06:20 | 27 | 183 | 11 | EXT |  | 0.89 | (c)
47367.963 | 0.444 | 0.396 | -10.581 | -10.629 | -774 | -625 | -646 | 517 | 396 | 4301 |  | CORR | GENE | 05:05 | 05:29 | 05:26 | 113 | 257 | 13 | EXT |  | 0.9 | (c)
47372.497 | 4.978 | 4.454 | -6.047 | -6.571 | -971 | -928 | -902 | 833 | 4454 | 4301 |  | CORR | GENE | 04:33 | 04:40 | 04:44 | 1083 | 138 | 11 | EXT | Аномалия находится на упругопластическом изгибе: R=725 D, максимальное растяжение на 6.8 час. | 0.97 | (c)
47374.132 | 6.613 | 6.612 | -4.412 | -4.413 | -451 | -269 | -323 | 194 | 4379 | 4301 |  | CORR | CIGR | 05:57 | 06:27 | 06:18 | 34 | 257 | 10 | EXT | Аномалия находится на упругопластическом изгибе: R=648 D, максимальное растяжение на 6.7 час. | 0.89 | (c)
47374.717 | 7.198 | 7.124 | -3.827 | -3.901 | -669 | -465 | -493 | 316 | 3801 | 4301 |  | CORR | GENE | 05:22 | 05:55 | 05:50 | 100 | 353 | 13 | EXT | Аномалия находится на упругопластическом изгибе: R=625 D, максимальное растяжение на 6.7 час. | 0.89 | (c)
47374.828 | 7.309 | 6.939 | -3.716 | -4.086 | 154 | 165 | 193 | 154 | 3636 | 4301 |  | CORR | GENE | 07:35 | 07:37 | 07:41 | 450 | 78 | 11 | EXT | Аномалия находится на упругопластическом изгибе: R=615 D, максимальное растяжение на 6.7 час. | 0.94 | (c)
47390.343 | 0.034 | 0.022 | -10.651 | -10.663 | 1369 | -2202 | 1864 | 1369 | 22 | 4303 |  | CORR | GENE | 03:20 | 05:44 | 04:40 | 162 | 990 | 10 | EXT | Аномалия находится на упругопластическом изгибе: R=423 D, максимальное растяжение на 6.2 час. | 0.93 | (c)
47401.843 | 0.849 | 0.832 | -10.856 | -10.873 | 1917 | 2047 | 1994 | 1917 | 832 | 4304 |  | CORR | CIGR | 04:43 | 05:04 | 04:55 | 27 | 154 | 13 | EXT |  | 0.89 | (c)
47401.981 | 0.987 | 0.954 | -10.718 | -10.751 | 1970 | 2199 | 2122 | 1970 | 954 | 4304 |  | CORR | GENE | 04:51 | 05:28 | 05:16 | 62 | 303 | 19 | EXT |  | 0.89 | (c)
47403.391 | 2.397 | 2.378 | -9.308 | -9.327 | 2144 | -2175 | -2152 | 1988 | 2378 | 4304 |  | CORR | GENE | 05:19 | 05:42 | 05:46 | 125 | 329 | 10 | EXT |  | 0.9 | (c)
47425.098 | 0.724 | 0.41 | -10.261 | -10.575 | 9 | 14 | 65 | 9 | 410 | 4306 |  | CORR | GENE | 04:55 | 04:55 | 05:04 | 3626 | 112 | 10 | EXT |  | 0.98 | (c)
47426.866 | 2.492 | 2.092 | -8.493 | -8.893 | 466 | 541 | 584 | 466 | 2092 | 4306 |  | CORR | GENE | 06:08 | 06:20 | 06:27 | 416 | 238 | 11 | EXT |  | 0.94 | (c)
47427.437 | 3.063 | 2.512 | -7.922 | -8.473 | 148 | 195 | 452 | 148 | 2512 | 4306 |  | CORR | GENE | 05:17 | 05:25 | 06:06 | 667 | 609 | 14 | EXT |  | 0.98 | (c)
47428.044 | 3.67 | 3.614 | -7.315 | -7.371 | 529 | 669 | 630 | 529 | 3614 | 4306 |  | CORR | GENE | 06:19 | 06:41 | 06:35 | 489 | 202 | 11 | EXT |  | 0.94 | (c)
47428.488 | 4.114 | 3.193 | -6.871 | -7.792 | 158 | 344 | 343 | 158 | 3193 | 4306 |  | CORR | GENE | 05:19 | 05:49 | 05:48 | 1123 | 369 | 14 | EXT |  | 1 | (c)
47434.966 | 10.592 | 10.563 | -0.393 | -0.422 | 249 | 326 | 351 | 249 | 383 | 4306 |  | CORR | CIGR | 05:33 | 05:46 | 05:50 | 39 | 205 | 10 | EXT |  | 0.89 | (c)
47438.748 | 3.389 | 3.351 | -8.311 | -8.349 | 140 | 301 | 273 | 140 | 3351 | 4307 |  | CORR | GENE | 07:30 | 07:56 | 07:51 | 61 | 266 | 11 | EXT |  | 0.89 | (c)
47447.059 | 0 | -0.028 | -10.815 | -10.843 | 166 | 488 | 531 | 166 |  | 4308 | Нарушение формы кольцевого шва | GWAN |  | 11:28 | 00:20 | 12:26 | 0 | 730 |  | EXT | Нарушение формы кольцевого шва |  | (c)
47447.059 | 0 | -0.017 | -10.815 | -10.832 | -1552 | -272 | -766 | 0 |  | 4308 | Нарушение формы кольцевого шва | GWAN |  | 06:50 | 10:17 | 08:57 | 0 | 1572 |  | EXT | Нарушение формы кольцевого шва |  | (c)
47479.655 | 11.096 | 10.902 | -0.619 | -0.813 | -1224 | -1224 | -1180 | 1136 | 545 | 4310 |  | CORR | GENE | 07:08 | 07:08 | 07:15 | 268 | 88 | 11 | EXT |  | 0.92 | (c)
47480.024 | 11.465 | 11.368 | -0.25 | -0.347 | -1036 | -1029 | -1009 | 981 | 120 | 4310 |  | CORR | GENE | 07:39 | 07:40 | 07:43 | 227 | 55 | 11 | EXT |  | 0.91 | (c)
47481.049 | 0.775 | 0.721 | -10.885 | -10.939 | -1129 | -1014 | -1002 | 876 | 721 | 4311 |  | CORR | GENE | 04:38 | 04:56 | 04:58 | 264 | 253 | 10 | EXT |  | 0.91 | (c)
47523.025 | 8.566 | 8.435 | -2.839 | -2.97 | -726 | -660 | -674 | 621 | 2434 | 4314 |  | CORR | GENE | 07:12 | 07:22 | 07:20 | 536 | 105 | 10 | EXT |  | 0.94 | (c)
47523.783 | 9.324 | 9.309 | -2.081 | -2.096 | -1839 | -1655 | -1661 | 391 | 2055 | 4314 |  | CORR | CIGR | 04:12 | 04:42 | 04:41 | 41 | 356 | 12 | EXT |  | 0.89 | (c)
47524.123 | 9.664 | 9.323 | -1.741 | -2.082 | -775 | -700 | -660 | 546 | 1501 | 4314 |  | CORR | GENE | 07:04 | 07:16 | 07:22 | 581 | 229 | 13 | EXT |  | 0.96 | (c)
47524.475 | 10.016 | 9.994 | -1.389 | -1.411 | -768 | -616 | -654 | 539 | 1370 | 4314 |  | CORR | CIGR | 07:05 | 07:29 | 07:23 | 41 | 229 | 10 | EXT |  | 0.89 | (c)
47524.996 | 10.537 | 10.454 | -0.868 | -0.951 | -716 | -709 | -703 | 690 | 777 | 4314 |  | CORR | AXGR | 07:13 | 07:14 | 07:15 | 174 | 26 | 11 | EXT |  | 0.9 | (c)
47527.782 | 1.918 | 1.485 | -9.792 | -10.225 | 1605 | 1640 | 1639 | 1605 | 1485 | 4315 |  | CORR | GENE | 05:02 | 05:08 | 05:08 | 957 | 67 | 11 | EXT |  | 0.97 | (c)
47531.665 | 5.801 | 4.429 | -5.909 | -7.281 | 1515 | 1521 | 1614 | 1515 | 4429 | 4315 |  | CORR | GENE | 04:48 | 04:49 | 05:04 | 2158 | 198 | 10 | EXT |  | 0.97 | (c)
47532.394 | 6.53 | 6.519 | -5.18 | -5.191 | 2203 | -2191 | -2196 | 2134 | 5166 | 4315 |  | CORR | CIGR | 06:39 | 06:50 | 06:49 | 25 | 124 | 11 | EXT |  | 0.89 | (c)
47543.437 | 5.863 | 5.776 | -5.832 | -5.919 | 294 | 752 | 634 | 294 | 5755 | 4316 |  | CORR | GENE | 05:17 | 06:31 | 06:12 | 164 | 680 | 10 | EXT |  | 0.9 | (c)
47579.06 | 6.456 | 6.399 | -5.254 | -5.311 | 483 | 638 | 690 | 483 | 5152 | 4319 |  | CORR | GENE | 04:31 | 04:56 | 05:04 | 159 | 414 | 10 | EXT |  | 0.9 | (c)
47581.248 | 8.644 | 8.073 | -3.066 | -3.637 | 520 | 582 | 601 | 520 | 2932 | 4319 |  | CORR | GENE | 04:37 | 04:47 | 04:50 | 705 | 162 | 11 | EXT |  | 0.96 | (c)
47594.611 | 0.112 | 0.097 | -11.273 | -11.288 | -1579 | -1522 | -1510 | 651 | 97 | 4321 |  | CORR | CIGR | 07:03 | 07:13 | 07:15 | 29 | 139 | 15 | EXT |  | 0.89 | (c)
47595.181 | 0.682 | 0.223 | -10.703 | -11.162 | -1613 | -1587 | -1565 | 618 | 223 | 4321 |  | CORR | GENE | 06:58 | 07:02 | 07:06 | 568 | 96 | 11 | EXT |  | 0.95 | (c)
47595.319 | 0.82 | 0.8 | -10.565 | -10.585 | -1683 | -1574 | -1593 | 547 | 800 | 4321 |  | CORR | CIGR | 06:47 | 07:04 | 07:01 | 32 | 181 | 12 | EXT |  | 0.89 | (c)
47599.042 | 4.543 | 4.411 | -6.842 | -6.974 | 2141 | 2161 | 2184 | 4 | 4411 | 4321 |  | CORR | GENE | 05:04 | 05:07 | 05:11 | 493 | 86 | 15 | EXT |  | 0.97 | (c)
47599.068 | 4.569 | 4.543 | -6.816 | -6.842 | -1214 | -1099 | -1116 | 1016 | 4543 | 4321 |  | CORR | CIGR | 08:02 | 08:21 | 08:18 | 40 | 196 | 13 | EXT |  | 0.89 | (c)
47599.391 | 4.892 | 4.846 | -6.493 | -6.539 | -1639 | -1498 | -1522 | 591 | 4846 | 4321 |  | CORR | GENE | 06:54 | 07:16 | 07:13 | 81 | 234 | 10 | EXT |  | 0.89 | (c)
47599.953 | 5.454 | 5.294 | -5.931 | -6.091 | -1888 | -1505 | -1610 | 342 | 5294 | 4321 |  | CORR | GENE | 06:13 | 07:15 | 06:58 | 216 | 557 | 11 | EXT |  | 0.91 | (c)
47601.523 | 7.024 | 6.999 | -4.361 | -4.386 | -2133 | -1978 | -2023 | 97 | 4353 | 4321 |  | CORR | CIGR | 05:34 | 05:59 | 05:52 | 33 | 221 | 11 | EXT |  | 0.89 | (c)
47601.65 | 7.151 | 6.952 | -4.234 | -4.433 | -1836 | -1670 | -1679 | 395 | 4101 | 4321 |  | CORR | GENE | 06:22 | 06:49 | 06:47 | 332 | 314 | 14 | EXT |  | 0.94 | (c)
47601.665 | 7.166 | 7.085 | -4.219 | -4.3 | 2028 | -2212 | -2153 | 0 | 4205 | 4321 |  | CORR | GENE | 04:46 | 05:21 | 05:31 | 95 | 559 | 10 | EXT |  | 0.89 | (c)
47601.924 | 7.425 | 7.408 | -3.96 | -3.977 | -1613 | -1564 | -1565 | 617 | 3950 | 4321 |  | CORR | CIGR | 06:58 | 07:06 | 07:06 | 27 | 98 | 12 | EXT |  | 0.89 | (c)
47602.24 | 7.741 | 7.722 | -3.644 | -3.663 | -1736 | -1665 | -1680 | 494 | 3640 | 4321 |  | CORR | CIGR | 06:38 | 06:50 | 06:47 | 23 | 112 | 10 | EXT |  | 0.88 | (c)
47602.297 | 7.798 | 7.769 | -3.587 | -3.616 | -1723 | -1583 | -1636 | 507 | 3567 | 4321 |  | CORR | GENE | 06:40 | 07:03 | 06:54 | 49 | 173 | 10 | EXT |  | 0.89 | (c)
47602.99 | 8.491 | 8.175 | -2.894 | -3.21 | -1486 | -1388 | -1398 | 744 | 2525 | 4321 |  | CORR | GENE | 07:18 | 07:34 | 07:33 | 685 | 177 | 11 | EXT |  | 0.95 | (c)
47603.799 | 9.3 | 9.218 | -2.085 | -2.167 | -1535 | -1485 | -1462 | 696 | 1954 | 4321 |  | CORR | GENE | 07:10 | 07:18 | 07:22 | 213 | 146 | 10 | EXT |  | 0.91 | (c)
47605.488 | 10.989 | 10.915 | -0.396 | -0.47 | -2184 | -1914 | -1938 | 46 | 379 | 4321 |  | CORR | GENE | 05:26 | 06:09 | 06:05 | 91 | 492 | 11 | EXT |  | 0.89 | (c)
47606.254 | 0.37 | 0.142 | -11.255 | -11.483 | -2195 | -2192 | -2147 | 35 | 142 | 4322 |  | CORR | GENE | 04:49 | 04:49 | 04:57 | 2554 | 96 | 13 | EXT |  | 1 | (b)
47608.849 | 2.965 | 2.814 | -8.66 | -8.811 | -2201 | -2151 | -2157 | 29 | 2814 | 4322 |  | CORR | GENE | 04:48 | 04:56 | 04:55 | 1933 | 89 | 11 | EXT |  | 0.98 | (c)
47617.857 | 0.348 | 0.116 | -11.057 | -11.289 | 1211 | 1246 | 1258 | 926 | 116 | 4323 |  | CORR | GENE | 04:57 | 05:02 | 05:04 | 1389 | 93 | 10 | EXT |  | 0.96 | (c)
47621.626 | 4.117 | 3.816 | -7.288 | -7.589 | 1365 | 1436 | 1412 | 772 | 3816 | 4323 |  | CORR | GENE | 05:22 | 05:33 | 05:29 | 514 | 93 | 12 | EXT |  | 0.95 | (c)
47622.071 | 4.562 | 4.434 | -6.843 | -6.971 | 1324 | 1424 | 1418 | 719 | 4434 | 4323 |  | CORR | GENE | 05:15 | 05:31 | 05:30 | 336 | 187 | 10 | EXT |  | 0.92 | (c)
47622.158 | 4.649 | 4.558 | -6.756 | -6.847 | 1706 | 1710 | 1738 | 460 | 4558 | 4323 |  | CORR | GENE | 06:17 | 06:17 | 06:22 | 254 | 64 | 11 | EXT |  | 0.91 | (c)
47626.971 | 9.462 | 9.378 | -1.943 | -2.027 | 2059 | 2099 | 2145 | 0 | 1928 | 4323 |  | CORR | GENE | 07:14 | 07:20 | 07:27 | 99 | 171 | 10 | EXT |  | 0.89 | (c)
47627.156 | 9.647 | 9.604 | -1.758 | -1.801 | 2085 | 2152 | 2158 | 0 | 1681 | 4323 |  | CORR | GENE | 07:18 | 07:29 | 07:30 | 120 | 147 | 10 | EXT |  | 0.89 | (c)
47644.477 | 4.623 | 4.602 | -6.932 | -6.953 | 1222 | 1262 | 1272 | 909 | 4602 | 4325 |  | CORR | CIGR | 05:08 | 05:15 | 05:16 | 34 | 100 | 11 | EXT |  | 0.89 | (c)
47650.374 | 10.52 | 10.509 | -1.035 | -1.046 | -2076 | -2050 | -2050 | 155 | 1034 | 4325 |  | GOUG | CISL | 08:16 | 08:20 | 08:20 | 12 | 52 | 7 | EXT | Задир. |  | (c)
47661.05 | 9.641 | 9.617 | -0.479 | -0.503 | 1778 | 2198 | 2096 | 0 | 375 | 4326 |  | CORR | GENE | 04:52 | 05:59 | 05:43 | 128 | 636 | 10 | EXT |  | 0.89 | (c)
47672.745 | 8.261 | 8.234 | -0.974 | -1.001 | -1242 | -1156 | -1073 | 904 | 928 | 4328 |  | CORR | GENE | 05:38 | 05:52 | 06:05 | 73 | 338 | 11 | EXT |  | 0.89 | (c)
47673.605 | 9.121 | 8.951 | -0.114 | -0.284 | -1372 | -963 | -1125 | 878 | 90 | 4328 |  | CORR | GENE | 05:17 | 06:23 | 05:57 | 194 | 495 | 12 | EXT |  | 0.91 | (c)
47719.369 | 0.955 | 0.551 | -10.375 | -10.779 | -1887 | -1706 | -1776 | 343 | 551 | 4333 |  | CORR | GENE | 06:20 | 06:49 | 06:38 | 449 | 223 | 13 | EXT |  | 0.95 | (c)
47721.564 | 3.15 | 2.522 | -8.18 | -8.808 | 2011 | 2027 | 2064 | 115 | 2522 | 4333 |  | CORR | GENE | 04:49 | 04:52 | 04:58 | 1013 | 105 | 12 | EXT |  | 0.97 | (c)
47726.327 | 7.913 | 7.125 | -3.417 | -4.205 | 2125 | 2174 | 2169 | 19 | 3286 | 4333 |  | CORR | GENE | 05:08 | 05:15 | 05:15 | 919 | 87 | 12 | EXT |  | 0.97 | (c)
47727.942 | 9.528 | 9.479 | -1.802 | -1.851 | -2161 | -1850 | -1945 | 70 | 1770 | 4333 |  | CORR | GENE | 05:36 | 06:26 | 06:11 | 81 | 431 | 12 | EXT |  | 0.89 | (c)
47728.956 | 10.542 | 8.28 | -0.788 | -3.05 | 2139 | 2190 | 2181 | 8 | 91 | 4333 |  | CORR | GENE | 05:10 | 05:18 | 05:17 | 2959 | 84 | 12 | EXT |  | 0.99 | (c)
47729.44 | 11.026 | 10.915 | -0.304 | -0.415 | -2005 | -2005 | -1993 | 225 | 296 | 4333 |  | CORR | AXGR | 06:01 | 06:01 | 06:03 | 119 | 25 | 10 | EXT |  | 0.89 | (c)
47729.66 | 11.246 | 11.238 | -0.084 | -0.092 | -1904 | -1799 | -1732 | 327 | 27 | 4333 |  | CORR | GENE | 06:17 | 06:34 | 06:45 | 65 | 344 | 11 | EXT |  | 0.89 | (c)
47750.894 | 10.13 | 10.091 | -1.165 | -1.204 | 557 | 689 | 731 | 557 | 1161 | 4335 |  | CORR | CIGR | 06:10 | 06:31 | 06:38 | 43 | 347 | 11 | EXT |  | 0.89 | (c)
47758.439 | 6.38 | 6.356 | -5.32 | -5.344 | 2135 | -2035 | -2109 | 1892 | 5306 | 4336 |  | CORR | CIGR | 05:37 | 06:24 | 06:12 | 38 | 434 | 13 | EXT | Аномалия находится на отводе. | 0.89 | (c)
47805.606 | 6.982 | 6.642 | -3.808 | -4.148 | -1324 | -1252 | -1266 | 1208 | 3650 | 4340 |  | CORR | GENE | 08:02 | 08:14 | 08:11 | 498 | 116 | 10 | EXT | Аномалия находится на отводе. | 0.94 | (c)
47820.984 | 0 | 0 | -11.17 | -11.17 | 1044 | 1571 | 1401 | 1044 | 0 | 4342 | Смещение кромок | GWAN |  | 05:42 | 07:07 | 06:40 | 0 | 714 | 15 | EXT | Смещение кромок Наружу Аномалия находится на отводе. Величина смещения - 2.4 мм. |  | (c)
47898.586 | 0.012 | 0.012 | -11.708 | -11.708 | -436 | 475 | 94 | 0 | 12 | 4349 |  | CORR | GENE | 04:17 | 06:44 | 05:43 | 97 | 1059 | 15 | EXT |  | 0.9 | (c)
47905.28 | 6.706 | 6.23 | -5.014 | -5.49 | 49 | 100 | 123 | 49 | 4058 | 4349 |  | CORR | GENE | 05:36 | 05:44 | 05:47 | 1432 | 148 | 10 | EXT |  | 0.97 | (c)
47923.77 | 1.771 | 1.757 | -9.934 | -9.948 | -37 | 58 | 71 | 0 | 1757 | 4351 |  | CORR | CIGR | 09:40 | 09:55 | 09:57 | 35 | 216 | 11 | EXT | Аномалия находится на упругопластическом изгибе: R=308 D, максимальное растяжение на 6.1 час. | 0.89 | (c)
47931.918 | 9.919 | 9.602 | -1.786 | -2.103 | -1731 | -1688 | -1689 | 1646 | 1497 | 4351 |  | CORR | GENE | 05:06 | 05:13 | 05:13 | 606 | 85 | 12 | EXT | Аномалия находится на упругопластическом изгибе: R=425 D, максимальное растяжение на 6.3 час. | 0.96 | (c)
47933.704 | 0 | 0 | -11.68 | -11.68 | 571 | 1380 | 1131 | 571 | 0 | 4352 | Смещение кромок | GWAN |  | 06:02 | 08:12 | 07:32 | 0 | 1121 | 15 | EXT | Смещение кромок Наружу Величина смещения - 2.4 мм. Аномалия находится на упругопластическом изгибе: R=493 D, максимальное растяжение на 6.4 час. |  | (c)
47935.592 | 1.888 | 1.506 | -9.792 | -10.174 | 1471 | 1538 | 1516 | 1471 | 1506 | 4352 |  | CORR | GENE | 08:27 | 08:38 | 08:34 | 393 | 89 | 10 | EXT | Аномалия находится на упругопластическом изгибе: R=621 D, максимальное растяжение на 6.6 час. | 0.93 | (c)
47956.863 | 11.479 | 11.456 | -0.031 | -0.054 | -118 | -31 | 3 | 0 | 13 | 4353 |  | ARTD | CIGR | 07:44 | 07:58 | 08:04 | 41 | 244 |  | INT | Эквивалент потери металла 20%. |  | (c)
47965.998 | 9.104 | 9.096 | -2.426 | -2.434 | 196 | 208 | 207 | 196 | 2409 | 4354 |  | CORR | PITT | 04:50 | 04:52 | 04:51 | 25 | 21 | 16 | EXT |  | 0.89 | (c)
47968.424 | 0 | -0.009 | -11.64 | -11.649 | 2085 | -1394 | -1800 | 0 |  | 4355 | Нарушение формы кольцевого шва | GWAN |  | 04:35 | 07:14 | 06:08 | 0 | 1153 |  | EXT | Нарушение формы кольцевого шва |  | (c)
48093.949 | 0 | -0.028 | -11.66 | -11.688 | 74 | 381 | 259 | 74 |  | 4366 | Нарушение формы кольцевого шва | GWAN |  | 06:11 | 07:01 | 06:41 | 0 | 370 |  | EXT | Нарушение формы кольцевого шва Аномалия находится на отводе. |  | (c)
48093.949 | 0 | 0 | -11.66 | -11.66 | -95 | 929 | 599 | 0 | 0 | 4366 | Смещение кромок | GWAN |  | 05:44 | 08:29 | 07:36 | 0 | 1388 | 15 | EXT | Смещение кромок Наружу Аномалия находится на отводе. Величина смещения - 2.3 мм. |  | (c)
48105.609 | 0 | 0 | -11.6 | -11.6 | -1738 | -1191 | -1318 | 897 | 0 | 4367 | Смещение кромок | GWAN |  | 07:33 | 09:01 | 08:40 | 0 | 840 | 16 | EXT | Смещение кромок Наружу Величина смещения - 2.6 мм. Аномалия находится на упругопластическом изгибе: R=543 D, максимальное растяжение на 5.8 час. |  | (c)
48171.782 | 7.958 | 7.95 | -3.607 | -3.615 | 1756 | 1804 | 1807 | 1756 | 3586 | 4372 |  | GOUG | CIGR | 01:45 | 01:53 | 01:53 | 29 | 100 | 11 | EXT | Аномалия находится на отводе. Задир. |  | (c)
48178.851 | 3.462 | 3.353 | -8.108 | -8.217 | 460 | 499 | 491 | 460 | 3353 | 4373 |  | CORR | GENE | 04:42 | 04:49 | 04:47 | 648 | 62 | 10 | EXT |  | 0.95 | (c)
48181.279 | 5.89 | 5.886 | -5.68 | -5.684 | 245 | 326 | 310 | 245 | 5641 | 4373 |  | CORR | CIGR | 04:08 | 04:21 | 04:18 | 43 | 129 | 10 | EXT |  | 0.89 | (c)
48212.956 | 3.122 | 3.113 | -8.178 | -8.187 | 1652 | 1748 | 1749 | 1652 | 3113 | 4376 |  | CORR | CIGR | 04:10 | 04:26 | 04:26 | 35 | 193 | 10 | EXT |  | 0.89 | (c)
48217.885 | 8.051 | 8.002 | -3.249 | -3.298 | 2157 | -2043 | -2154 | 2005 | 3209 | 4376 |  | CORR | GENE | 05:32 | 06:14 | 05:56 | 89 | 300 | 12 | EXT |  | 0.89 | (c)
48286.952 | 8.348 | 8.331 | -3.017 | -3.034 | -524 | -471 | -473 | 422 | 3000 | 4382 |  | GOUG | CIGR | 11:31 | 11:40 | 11:39 | 34 | 102 | 14 | EXT | Задир. |  | (c)
48402.606 | 9.992 | 9.887 | -1.263 | -1.368 | -1858 | -1851 | -1834 | 1810 | 1217 | 4392 |  | CORR | GENE | 06:23 | 06:25 | 06:27 | 151 | 48 | 12 | EXT |  | 0.9 | (c)
48402.762 | 10.148 | 10.126 | -1.107 | -1.129 | -1889 | -1790 | -1819 | 1748 | 1098 | 4392 |  | CORR | CIGR | 06:18 | 06:35 | 06:30 | 31 | 141 | 10 | EXT |  | 0.89 | (c)
48434.985 | 7.871 | 7.847 | -3.719 | -3.743 | 1101 | 1196 | 1175 | 1101 | 3708 | 4395 |  | CORR | CIGR | 06:02 | 06:17 | 06:13 | 35 | 148 | 11 | EXT | Аномалия находится на отводе. | 0.89 | (c)
48435.738 | 8.624 | 8.598 | -2.966 | -2.992 | 1174 | 1259 | 1239 | 1174 | 2950 | 4395 |  | CORR | CIGR | 06:13 | 06:27 | 06:24 | 42 | 131 | 10 | EXT | Аномалия находится на отводе. | 0.89 | (c)
48442.958 | 4.254 | 4.243 | -7.336 | -7.347 | -1982 | -1915 | -1928 | 1875 | 4243 | 4396 |  | CORR | CIGR | 07:26 | 07:37 | 07:35 | 36 | 107 | 13 | EXT |  | 0.89 | (c)
48450.4 | 0.106 | 0.082 | -11.144 | -11.168 | -1551 | -1488 | -1495 | 1439 | 82 | 4397 |  | CORR | CIGR | 06:58 | 07:08 | 07:07 | 31 | 112 | 10 | EXT | Аномалия находится на упругопластическом изгибе: R=557 D, максимальное растяжение на 0.3 час. | 0.89 | (c)
48518.219 | 11.005 | 10.939 | -0.245 | -0.311 | -1572 | -1447 | -1437 | 659 | 18 | 4402 |  | SCC | GENE | 07:10 | 07:30 | 07:31 | 293 | 268 | 23 | EXT | Аномалия находится в зоне сварного шва. | 1 | (b)
48585.888 | 10.364 | 9.309 | -0.311 | -1.366 | -26 | -24 | -16 | 5 | 177 | 4408 |  | LWAN | AXGR | 07:36 | 07:36 | 07:37 | 1189 | 21 |  | INT | Эквивалент потери металла 10%. |  | (c)
48608.944 | 0 | -0.024 | -11.415 | -11.439 | 1093 | 1217 | 1211 | 1093 | 0 | 4411 | Подгиб кромки со смещением | GWAN |  | 07:34 | 07:54 | 07:53 | 0 | 236 | 27 | EXT | Подгиб кромки со смещением Величина смещения - 4.2 мм. |  | (c)
48632.66 | 1.036 | 0.048 | -10.529 | -11.517 | 19 | 29 | 33 | 19 | 48 | 4413 |  | LWAN | AXGR | 11:59 | 00:00 | 12:01 | 1919 | 28 |  | INT | Эквивалент потери металла 10%. |  | (c)
48647.339 | 4.15 | 4.14 | -7.435 | -7.445 | -1048 | -1014 | -981 | 914 | 4140 | 4414 |  | CORR | GENE | 06:16 | 06:21 | 06:26 | 69 | 134 | 10 | EXT | Аномалия находится на отводе. | 0.89 | (c)
48684.15 | 6.916 | 6.654 | -4.869 | -5.131 | -997 | -528 | -548 | 99 | 4670 | 4417 |  | WRIN | GENE | 04:49 | 06:05 | 06:02 | 461 | 898 | 2 | N/A | Высота гофр: 28 мм (2,0%). Длина волны: 351 мм Аномалия находится вблизи продольного шва. |  | (b)
48718.997 | 7.464 | 7.441 | -1.849 | -1.872 | -1845 | -1752 | -1772 | 386 | 1830 | 4419б |  | CORR | CIGR | 09:35 | 09:50 | 09:47 | 42 | 146 | 10 | EXT |  | 0.74 | (c)
48720.846 | 0 | 0 | -2.683 | -2.683 | 1029 | 1299 | 1266 | 1029 | 0 | 4420а | Непровар / утяжина | GWAN |  | 08:27 | 09:11 | 09:06 | 0 | 475 | 16 | INT | Непровар / утяжина Толщины: 18,7 / 15,7 мм |  | (c)
48734.989 | 0 | -0.02 | -11.48 | -11.5 | 230 | 333 | 312 | 230 | 0 | 4422 | Подгиб кромки со смещением | GWAN |  | 05:42 | 05:59 | 05:55 | 0 | 163 | 42 | EXT | Подгиб кромки со смещением Величина смещения - 6.6 мм. |  | (c)
48791.744 | 0 | -0.035 | -11.455 | -11.49 | -683 | 469 | 590 | 368 |  | 4427 | Нарушение формы кольцевого шва | GWAN |  | 11:13 | 02:19 | 14:39 | 0 | 2546 |  | EXT | Нарушение формы кольцевого шва |  | (c)
48808.346 | 5.147 | 5.139 | -6.398 | -6.406 | -2063 | -1949 | -1960 | 1858 | 5139 | 4428 |  | CORR | CIGR | 06:09 | 06:27 | 06:26 | 37 | 205 | 10 | EXT |  | 0.89 | (c)
48808.523 | 5.324 | 5.311 | -6.221 | -6.234 | 2167 | -2116 | -2166 | 2037 | 5311 | 4428 |  | CORR | CIGR | 05:32 | 06:00 | 05:52 | 45 | 258 | 10 | EXT |  | 0.89 | (c)
48912.805 | 6.881 | 6.866 | -4.649 | -4.664 | -1853 | -1748 | -1787 | 1721 | 4631 | 4437 |  | CORR | CIGR | 05:15 | 05:32 | 05:26 | 33 | 132 | 10 | EXT | Аномалия находится на упругопластическом изгибе: R=923 D, максимальное растяжение на 5.7 час. | 0.89 | (c)
48951.239 | 10.745 | 10.727 | -0.845 | -0.863 | -2029 | -1963 | -1949 | 1870 | 825 | 4440 |  | CORR | CIGR | 07:41 | 07:52 | 07:54 | 38 | 159 | 11 | EXT |  | 0.89 | (c)
48969.457 | 6.053 | 6.026 | -5.287 | -5.314 | 950 | 1017 | 1024 | 950 | 5278 | 4442 |  | CORR | CIGR | 05:29 | 05:39 | 05:41 | 36 | 147 | 12 | EXT |  | 0.89 | (c)
48991.332 | 5.923 | 5.696 | -5.677 | -5.904 | 1052 | 1144 | 1114 | 1052 | 5649 | 4444 |  | CORR | GENE | 05:49 | 06:04 | 05:59 | 255 | 125 | 10 | EXT | Аномалия находится на отводе. | 0.91 | (c)
48995.209 | 9.8 | 9.732 | -1.8 | -1.868 | 1109 | 1242 | 1235 | 1109 | 1577 | 4444 |  | CORR | GENE | 05:59 | 06:20 | 06:19 | 291 | 252 | 10 | EXT | Аномалия находится на отводе. | 0.92 | (c)
49106.277 | 0.163 | 0.112 | -11.067 | -11.118 | 1508 | 1656 | 1632 | 1508 | 112 | 4456 |  | CORR | GENE | 05:22 | 05:46 | 05:42 | 84 | 249 | 12 | EXT |  | 0.89 | (c)
49110.88 | 4.766 | 4.766 | -6.464 | -6.464 | 1576 | 1751 | 1681 | 1576 | 4766 | 4456 |  | CORR | CIGR | 05:33 | 06:02 | 05:50 | 19 | 210 | 12 | EXT |  | 0.89 | (c)
49128.398 | 11.054 | 11.031 | -0.151 | -0.174 | 1139 | 1407 | 1353 | 1139 | 143 | 4457 |  | CORR | CIGR | 04:54 | 05:38 | 05:29 | 31 | 429 | 12 | EXT |  | 0.89 | (c)
49162.474 | 0 | 0 | -11.27 | -11.27 | 2196 | -2106 | -2064 | 0 | 0 | 4461 | Смещение кромок | GWAN |  | 04:07 | 04:33 | 04:40 | 0 | 402 | 15 | EXT | Смещение кромок Наружу Величина смещения - 2.9 мм. Аномалия находится на упругопластическом изгибе: R=621 D, максимальное растяжение на 6.2 час. |  | (c)
49294.961 | 9.247 | 9.236 | -1.668 | -1.679 | -2013 | -1959 | -1937 | 1861 | 1652 | 4472 |  | CORR | CIGR | 07:58 | 08:07 | 08:11 | 27 | 152 | 10 | EXT |  | 0.89 | (c)
49555.522 | 0.553 | 0.523 | -10.977 | -11.007 | 203 | 293 | 429 | 203 | 523 | 4497 |  | CORR | CIGR | 08:09 | 08:23 | 08:45 | 42 | 453 | 13 | EXT |  | 0.89 | (c)
49562.616 | 7.647 | 7.638 | -3.883 | -3.892 | -1865 | -1765 | -1794 | 1722 | 3861 | 4497 |  | CORR | CIGR | 02:35 | 02:51 | 02:46 | 31 | 143 | 12 | EXT |  | 0.89 | (c)
49585.126 | 7.707 | 7.676 | -3.888 | -3.919 | 1539 | 1672 | 1651 | 1539 | 3871 | 4499 |  | CORR | CIGR | 11:33 | 11:54 | 11:51 | 48 | 225 | 12 | EXT |  | 0.89 | (c)
49701.789 | 0 | -0.018 | -11.715 | -11.733 | -1473 | -1121 | -1122 | 771 |  | 4510 | Нарушение формы кольцевого шва | GWAN |  | 07:40 | 08:37 | 08:37 | 0 | 702 |  | EXT | Нарушение формы кольцевого шва Аномалия находится на упругопластическом изгибе: R=463 D, максимальное растяжение на 6 час. |  | (c)
49724.899 | 0 | -0.018 | -10.95 | -10.968 | -131 | 11 | 275 | 0 |  | 4512 | Нарушение формы кольцевого шва | GWAN |  | 00:18 | 00:41 | 01:24 | 0 | 812 |  | EXT | Нарушение формы кольцевого шва |  | (c)
49810.475 | 8.861 | 8.719 | -2.789 | -2.931 | 1362 | 1554 | 1514 | 1362 | 2742 | 4519 |  | GOUG | GENE | 11:40 | 00:11 | 12:05 | 189 | 304 | 15 | EXT | Зона задиров. |  | (c)
49835.267 | 0.688 | 0.247 | -10.142 | -10.583 | 300 | 549 | 555 | 300 | 247 | 4522 |  | DENT | GENE | 02:36 | 03:16 | 03:17 | 532 | 509 | 0.4 | N/A | Глубина вмятины: 6 мм (0,4%). Линейка: 53 см в (25 см; 03:16 ч:мин) |  | (c)
49874.973 | 6.254 | 6.202 | -5.471 | -5.523 | 1931 | 2180 | 2104 | 1931 | 5433 | 4525 |  | CORR | GENE | 05:60 | 06:40 | 06:28 | 90 | 346 | 12 | EXT |  | 0.89 | (c)
49937.74 | 0.626 | 0.363 | -10.709 | -10.972 | -1529 | -1492 | -1457 | 1386 | 363 | 4531 |  | CORR | GENE | 07:00 | 07:06 | 07:12 | 515 | 143 | 12 | EXT |  | 0.95 | (c)
49943.196 | 6.082 | 6.014 | -5.253 | -5.321 | -1355 | -1153 | -1251 | 1147 | 5246 | 4531 |  | CORR | GENE | 07:28 | 08:01 | 07:45 | 75 | 208 | 10 | EXT |  | 0.89 | (c)
49949.081 | 0.632 | 0.613 | -10.978 | -10.997 | 887 | 960 | 1039 | 887 | 613 | 4532 |  | CORR | GENE | 05:09 | 05:21 | 05:34 | 52 | 304 | 10 | EXT | Аномалия находится на отводе. | 0.89 | (c)
49949.09 | 0.641 | 0.6 | -10.969 | -11.01 | 1397 | 1482 | 1477 | 1397 | 600 | 4532 |  | CORR | GENE | 06:32 | 06:45 | 06:45 | 61 | 161 | 10 | EXT | Аномалия находится на отводе. | 0.89 | (c)
49949.767 | 1.318 | 0.168 | -10.292 | -11.442 | -229 | -109 | -136 | 43 | 168 | 4532 | Дефект проката | MIAN | GENE | 02:09 | 02:29 | 02:24 | 2005 | 186 |  | INT | Дефект проката Эквивалент потери металла 10%. Аномалия находится на отводе. |  | (c)
49950.504 | 2.055 | 2.029 | -9.555 | -9.581 | 1160 | 1244 | 1315 | 1160 | 2029 | 4532 |  | CORR | GENE | 05:53 | 06:07 | 06:19 | 75 | 311 | 10 | EXT | Аномалия находится на отводе. | 0.89 | (c)
49950.729 | 2.28 | 2.278 | -9.33 | -9.332 | 1219 | 1282 | 1265 | 1219 | 2278 | 4532 |  | CORR | CIGR | 06:03 | 06:13 | 06:10 | 24 | 92 | 10 | EXT | Аномалия находится на отводе. | 0.89 | (c)
49952.57 | 4.121 | 2.811 | -7.489 | -8.799 | -221 | -153 | -151 | 82 | 2811 | 4532 | Дефект проката | MIAN | GENE | 02:11 | 02:22 | 02:22 | 1484 | 140 |  | INT | Дефект проката Эквивалент потери металла 11%. Аномалия находится на отводе. |  | (c)
49952.639 | 4.19 | 4.18 | -7.42 | -7.43 | 1481 | 1548 | 1523 | 1481 | 4180 | 4532 |  | CORR | CIGR | 06:45 | 06:56 | 06:52 | 21 | 84 | 10 | EXT | Аномалия находится на отводе. | 0.89 | (c)
49957.982 | 9.533 | 9.072 | -2.077 | -2.538 | 772 | 791 | 796 | 772 | 1882 | 4532 |  | CORR | GENE | 04:51 | 04:54 | 04:55 | 656 | 49 | 11 | EXT | Аномалия находится на отводе. | 0.95 | (c)
49980.205 | 8.731 | 8.712 | -2.644 | -2.663 | 1179 | 1307 | 1264 | 881 | 2638 | 4534 |  | CORR | CIGR | 06:06 | 06:27 | 06:20 | 25 | 171 | 11 | EXT |  | 0.89 | (c)
49982.904 | 0.055 | 0.045 | -10.97 | -10.98 | -1247 | -1179 | -1097 | 947 | 45 | 4535 |  | CORR | GENE | 05:42 | 05:53 | 06:06 | 445 | 300 | 10 | EXT | Аномалия находится на упругопластическом изгибе: R=834 D, максимальное растяжение на 6.3 час. | 0.93 | (c)
49987.538 | 4.689 | 4.63 | -6.336 | -6.395 | -944 | -549 | -719 | 495 | 4630 | 4535 |  | CORR | GENE | 06:30 | 07:34 | 07:07 | 293 | 450 | 11 | EXT | Аномалия находится на упругопластическом изгибе: R=417 D, максимальное растяжение на 6.2 час. | 0.92 | (c)
49990.648 | 7.799 | 7.785 | -3.226 | -3.24 | -843 | -794 | -819 | 794 | 3211 | 4535 |  | CORR | PITT | 06:47 | 06:55 | 06:51 | 29 | 49 | 13 | EXT | Аномалия находится на упругопластическом изгибе: R=502 D, максимальное растяжение на 5.9 час. | 0.89 | (c)
49990.869 | 8.02 | 7.95 | -3.005 | -3.075 | -1413 | -1352 | -1329 | 818 | 2991 | 4535 |  | CORR | GENE | 05:15 | 05:25 | 05:28 | 84 | 168 | 10 | EXT | Аномалия находится на упругопластическом изгибе: R=512 D, максимальное растяжение на 5.9 час. | 0.89 | (c)
49990.899 | 8.05 | 8.009 | -2.975 | -3.016 | -911 | -825 | -842 | 772 | 2908 | 4535 |  | CORR | GENE | 06:36 | 06:50 | 06:47 | 108 | 138 | 11 | EXT | Аномалия находится на упругопластическом изгибе: R=512 D, максимальное растяжение на 5.9 час. | 0.89 | (c)
49991.53 | 8.681 | 8.656 | -2.344 | -2.369 | -1542 | -1505 | -1426 | 689 | 2326 | 4535 |  | CORR | CIGR | 04:54 | 04:60 | 05:13 | 43 | 232 | 10 | EXT | Аномалия находится на упругопластическом изгибе: R=551 D, максимальное растяжение на 5.8 час. | 0.89 | (c)
50037.671 | 10.722 | 10.712 | -0.698 | -0.708 | 1449 | 1494 | 1488 | 704 | 683 | 4539 |  | CORR | CIGR | 05:13 | 05:21 | 05:20 | 25 | 77 | 11 | EXT |  | 0.89 | (c)
50216.82 | 10.261 | 10.093 | -1.239 | -1.407 | -1448 | -1281 | -1134 | 782 | 1144 | 4555 |  | DENT | GENE | 05:52 | 06:19 | 06:43 | 263 | 629 | 0.6 | N/A | Глубина вмятины: 9 мм (0,6%). Линейка: 26 см в (1009 см; 06:19 ч:мин) |  | (c)
50229.048 | 10.989 | 10.818 | -0.296 | -0.467 | -860 | -829 | -835 | 810 | 66 | 4556 |  | CORR | GENE | 07:48 | 07:53 | 07:52 | 401 | 50 | 11 | EXT |  | 0.93 | (c)
50229.344 | 0 | -0.022 | -10.125 | -10.147 | 1882 | -1883 | -2043 | 0 |  | 4557 | Нарушение формы кольцевого шва | GWAN |  | 03:09 | 05:01 | 04:35 | 0 | 1072 |  | EXT | Нарушение формы кольцевого шва |  | (c)
50229.344 | 0 | -0.014 | -10.125 | -10.139 | -1306 | -412 | -568 | 0 |  | 4557 | Нарушение формы кольцевого шва | GWAN |  | 06:34 | 08:58 | 08:33 | 0 | 1476 |  | EXT | Нарушение формы кольцевого шва |  | (c)
50253.3 | 2.356 | 2.334 | -8.889 | -8.911 | 1281 | 1385 | 1374 | 763 | 2334 | 4559 |  | CORR | CIGR | 04:37 | 04:54 | 04:52 | 40 | 186 | 10 | EXT |  | 0.89 | (c)
50255.085 | 4.141 | 4.118 | -7.104 | -7.127 | 1483 | 1582 | 1576 | 562 | 4118 | 4559 |  | CORR | CIGR | 05:10 | 05:25 | 05:24 | 28 | 185 | 11 | EXT |  | 0.89 | (c)
50259.224 | 8.28 | 8.28 | -2.965 | -2.965 | 1326 | 1504 | 1437 | 682 | 2940 | 4559 |  | CORR | CIGR | 04:44 | 05:13 | 05:02 | 25 | 222 | 12 | EXT |  | 0.89 | (c)
50335.322 | 3.728 | 3.629 | -7.552 | -7.651 | -62 | -40 | -46 | 30 | 3629 | 4566 |  | LWAN | AXGR | 01:26 | 01:29 | 01:28 | 278 | 31 |  | INT | Эквивалент потери металла 11%. Аномалия находится на упругопластическом изгибе: R=443 D, максимальное растяжение на 11.3 час. |  | (c)
50343.54 | 0.666 | 0.639 | -10.324 | -10.351 | 1401 | 1506 | 1492 | 647 | 639 | 4567 |  | CORR | CIGR | 05:09 | 05:26 | 05:24 | 33 | 183 | 11 | EXT | Аномалия находится на упругопластическом изгибе: R=833 D, максимальное растяжение на 4.8 час. | 0.89 | (c)
50344.173 | 1.299 | 1.266 | -9.691 | -9.724 | 1084 | 1189 | 1202 | 911 | 1266 | 4567 |  | CORR | GENE | 04:18 | 04:35 | 04:37 | 56 | 236 | 14 | EXT | Аномалия находится на упругопластическом изгибе: R=672 D, максимальное растяжение на 4.8 час. | 0.89 | (c)
50348.467 | 5.593 | 5.545 | -5.397 | -5.445 | 1780 | 1884 | 1947 | 117 | 5388 | 4567 |  | CORR | GENE | 06:10 | 06:27 | 06:37 | 57 | 334 | 11 | EXT | Аномалия находится на упругопластическом изгибе: R=311 D, максимальное растяжение на 5 час. | 0.92 | (c)
50373.181 | 7.892 | 7.554 | -3.693 | -4.031 | 446 | 473 | 479 | 446 | 3386 | 4569 |  | CORR | GENE | 04:12 | 04:16 | 04:17 | 645 | 66 | 10 | EXT | Аномалия находится на отводе. | 0.95 | (c)
50411.987 | 0.163 | 0.059 | -10.592 | -10.696 | 2034 | 2145 | -2211 | 1995 | 59 | 4573 |  | DENT | GENE | 06:41 | 06:59 | 07:16 | 216 | 432 | 0.4 | N/A | Глубина вмятины: 6 мм (0,4%). Линейка: 22 см в (6 см; 06:59 ч:мин) Аномалия находится вблизи кольцевого сварного шва. |  | (c)
50458.303 | 1.714 | 1.674 | -9.466 | -9.506 | -2024 | -1899 | -1865 | 207 | 1674 | 4577 |  | CORR | GENE | 07:12 | 07:32 | 07:37 | 52 | 317 | 11 | EXT | Аномалия находится на упругопластическом изгибе: R=351 D, максимальное растяжение на 5.8 час. | 0.89 | (c)
50461.088 | 4.499 | 4.478 | -6.681 | -6.702 | 2137 | -2223 | 2196 | 0 | 4478 | 4577 |  | CORR | CIGR | 06:23 | 06:40 | 06:33 | 21 | 117 | 10 | EXT | Аномалия находится на упругопластическом изгибе: R=424 D, максимальное растяжение на 5.8 час. | 0.88 | (c)
50472.106 | 4.337 | 4.304 | -7.163 | -7.196 | -1615 | -1468 | -1503 | 616 | 4304 | 4578 |  | CORR | CIGR | 07:51 | 08:15 | 08:09 | 43 | 224 | 11 | EXT |  | 0.89 | (c)
50481.138 | 1.869 | 1.683 | -9.456 | -9.642 | -34 | -18 | -22 | 9 | 1683 | 4579 |  | LWAN | AXGR | 10:59 | 11:02 | 11:01 | 378 | 25 |  | EXT | Эквивалент потери металла 12%. |  | (c)
50535.579 | 0 | -0.022 | -11.25 | -11.272 | 1104 | 1388 | 1343 | 650 |  | 4584 | Нарушение формы кольцевого шва | GWAN |  | 01:47 | 02:33 | 02:26 | 0 | 476 |  | EXT | Нарушение формы кольцевого шва |  | (c)
50535.579 | 0 | -0.007 | -11.25 | -11.257 | -1260 | -982 | -948 | 636 |  | 4584 | Нарушение формы кольцевого шва | GWAN |  | 07:26 | 08:10 | 08:16 | 0 | 624 |  | EXT | Нарушение формы кольцевого шва |  | (c)
50650.429 | 0 | -0.036 | -11.66 | -11.696 | -1245 | -385 | -315 | 615 |  | 4595 | Нарушение формы кольцевого шва | GWAN |  | 11:41 | 01:59 | 14:11 | 0 | 1860 |  | EXT | Нарушение формы кольцевого шва |  | (c)
50650.429 | 0 | -0.034 | -11.66 | -11.694 | 1312 | -1879 | 2032 | 1312 |  | 4595 | Нарушение формы кольцевого шва | GWAN |  | 06:33 | 09:58 | 08:29 | 0 | 1440 |  | EXT | Нарушение формы кольцевого шва |  | (c)
50668.611 | 6.522 | 6.361 | -5.038 | -5.199 | -1036 | -766 | -787 | 538 | 4741 | 4596 |  | DENT | GENE | 06:13 | 06:56 | 06:53 | 458 | 498 | 0.4 | N/A | Глубина вмятины: 6 мм (0,4%). Линейка: 46 см в (636 см; 06:56 ч:мин) Аномалия находится на отводе. |  | (c)
50763.069 | 0.21 | 0.182 | -10.855 | -10.883 | -2136 | -1937 | -1993 | 1850 | 182 | 4605 |  | CORR | CIGR | 03:13 | 03:45 | 03:36 | 51 | 286 | 13 | EXT | Аномалия находится на отводе. | 0.89 | (c)
50764.326 | 1.467 | 1.436 | -9.598 | -9.629 | 280 | 461 | 566 | 280 | 1436 | 4605 |  | CORR | GENE | 09:42 | 10:12 | 10:29 | 197 | 572 | 11 | EXT | Аномалия находится на отводе. | 0.91 | (c)
50764.704 | 1.845 | 1.816 | -9.22 | -9.249 | 404 | 597 | 561 | 404 | 1816 | 4605 |  | CORR | GENE | 10:02 | 10:34 | 10:28 | 79 | 313 | 13 | EXT | Аномалия находится на отводе. | 0.89 | (c)
50765.023 | 2.164 | 2.163 | -8.901 | -8.902 | 411 | 622 | 571 | 411 | 2163 | 4605 |  | CORR | CIGR | 10:04 | 10:38 | 10:29 | 51 | 319 | 14 | EXT | Аномалия находится на отводе. | 0.89 | (c)
50770.09 | 7.231 | 7.185 | -3.834 | -3.88 | -329 | -131 | -155 | 0 | 3806 | 4605 |  | CORR | GENE | 08:04 | 08:36 | 08:32 | 74 | 348 | 12 | EXT | Аномалия находится на отводе. | 0.89 | (c)
50814.825 | 5.986 | 5.884 | -5.714 | -5.816 | -1516 | -1516 | -1485 | 1453 | 5688 | 4609 |  | CORR | GENE | 07:13 | 07:13 | 07:18 | 128 | 63 | 10 | EXT |  | 0.9 | (c)
50876.622 | 10.598 | 10.589 | -1.047 | -1.056 | 891 | 955 | 932 | 891 | 1038 | 4614 |  | CORR | CIGR | 04:46 | 04:57 | 04:53 | 18 | 81 | 10 | EXT |  | 0.89 | (c)
50877.527 | 11.503 | 11.488 | -0.142 | -0.157 | 1042 | 1100 | 1081 | 1042 | 125 | 4614 |  | CORR | CIGR | 05:11 | 05:20 | 05:17 | 32 | 77 | 11 | EXT |  | 0.89 | (c)
50893.843 | 4.739 | 4.609 | -6.531 | -6.661 | 2085 | 2140 | 2131 | 54 | 4609 | 4616 |  | CORR | GENE | 04:15 | 04:24 | 04:22 | 1207 | 91 | 10 | EXT |  | 0.96 | (c)
50915.525 | 3.746 | 3.706 | -7.704 | -7.744 | 1692 | 1812 | 1772 | 378 | 3706 | 4618 |  | CORR | CIGR | 04:22 | 04:41 | 04:35 | 45 | 161 | 12 | EXT | Аномалия находится на упругопластическом изгибе: R=376 D, максимальное растяжение на 6.3 час. | 0.89 | (c)
50916.289 | 4.51 | 4.502 | -6.94 | -6.948 | 2152 | 2180 | 2189 | 4 | 4502 | 4618 |  | CORR | CIGR | 05:36 | 05:41 | 05:42 | 22 | 74 | 10 | EXT | Аномалия находится на упругопластическом изгибе: R=378 D, максимальное растяжение на 6.4 час. | 0.91 | (c)
50916.462 | 4.683 | 4.263 | -6.767 | -7.187 | 1936 | 1953 | 1982 | 203 | 4263 | 4618 |  | CORR | GENE | 05:02 | 05:04 | 05:09 | 682 | 91 | 10 | EXT | Аномалия находится на упругопластическом изгибе: R=378 D, максимальное растяжение на 6.4 час. | 0.95 | (c)
50920.803 | 9.024 | 9.007 | -2.426 | -2.443 | 1684 | 1864 | 1797 | 320 | 2398 | 4618 |  | CORR | CIGR | 04:21 | 04:50 | 04:39 | 45 | 227 | 12 | EXT | Аномалия находится на упругопластическом изгибе: R=510 D, максимальное растяжение на 6.7 час. | 0.89 | (c)
50933.332 | 10.103 | 10.009 | -1.372 | -1.466 | -1439 | -1420 | -1424 | 791 | 1289 | 4619 |  | CORR | AXGR | 05:14 | 05:17 | 05:16 | 177 | 31 | 10 | EXT |  | 0.9 | (c)
50933.895 | 10.666 | 10.645 | -0.809 | -0.83 | -849 | -778 | -797 | 745 | 795 | 4619 |  | CORR | CIGR | 06:49 | 07:00 | 06:57 | 35 | 104 | 13 | EXT |  | 0.89 | (c)
50934.579 | 11.35 | 11.334 | -0.125 | -0.141 | -608 | -478 | -524 | 439 | 114 | 4619 |  | CORR | CIGR | 07:28 | 07:49 | 07:42 | 27 | 169 | 10 | EXT |  | 0.89 | (c)
51013.492 | 0.713 | 0.629 | -10.857 | -10.941 | 1994 | 2109 | 2167 | 1994 | 629 | 4627 |  | CORR | GENE | 05:32 | 05:51 | 06:00 | 95 | 346 | 10 | EXT |  | 0.89 | (c)
51014.749 | 1.97 | 1.97 | -9.6 | -9.6 | -2188 | -2096 | -2124 | 2060 | 1970 | 4627 |  | CORR | CIGR | 06:18 | 06:32 | 06:28 | 22 | 128 | 10 | EXT |  | 0.89 | (c)
51052.637 | 3.148 | 3.14 | -4.852 | -4.86 | -2156 | -2119 | -2121 | 74 | 3140 | 4631 |  | CORR | CIGR | 06:04 | 06:10 | 06:10 | 16 | 70 | 10 | EXT | Аномалия находится на упругопластическом изгибе: R=415 D, максимальное растяжение на 5.7 час. | 0.89 | (c)
51053.681 | 4.192 | 4.18 | -3.808 | -3.82 | -2114 | -1984 | -2028 | 117 | 3783 | 4631 |  | CORR | CIGR | 06:11 | 06:32 | 06:25 | 37 | 171 | 10 | EXT | Аномалия находится на упругопластическом изгибе: R=418 D, максимальное растяжение на 5.4 час. | 0.89 | (c)
51055.409 | 5.92 | 5.903 | -2.08 | -2.097 | -1919 | -1808 | -1833 | 312 | 2064 | 4631 |  | CORR | CIGR | 06:43 | 07:00 | 06:56 | 33 | 171 | 10 | EXT | Аномалия находится на упругопластическом изгибе: R=477 D, максимальное растяжение на 5.3 час. | 0.89 | (c)
51276.317 | 4.818 | 4.808 | -6.792 | -6.802 | -2039 | -2016 | -2011 | 192 | 4808 | 4652 |  | CORR | CIGR | 06:39 | 06:43 | 06:44 | 20 | 55 | 10 | EXT |  | 0.88 | (c)
51294.609 | 0 | -0.027 | -11.495 | -11.522 | 1380 | 1869 | 1741 | 129 |  | 4654 | Нарушение формы кольцевого шва | GWAN |  | 01:36 | 02:55 | 02:34 | 0 | 721 |  | EXT | Нарушение формы кольцевого шва Аномалия находится на упругопластическом изгибе: R=750 D, максимальное растяжение на 6.3 час. |  | (c)
51294.609 | 0 | 0 | -11.495 | -11.495 | -1519 | -1459 | -1387 | 712 | 0 | 4654 | Непровар / утяжина | GWAN |  | 05:48 | 05:57 | 06:09 | 0 | 263 | 13 | INT | Непровар / утяжина Аномалия находится на упругопластическом изгибе: R=750 D, максимальное растяжение на 6.3 час. |  | (c)
51294.609 | 0 | 0 | -11.495 | -11.495 | -1070 | -1018 | -971 | 872 | 0 | 4654 | Непровар / утяжина | GWAN |  | 07:00 | 07:08 | 07:16 | 0 | 198 | 11 | INT | Непровар / утяжина Аномалия находится на упругопластическом изгибе: R=750 D, максимальное растяжение на 6.3 час. |  | (c)
51294.609 | 0 | -0.037 | -11.495 | -11.532 | -321 | 345 | 119 | 0 |  | 4654 | Нарушение формы кольцевого шва | GWAN |  | 09:01 | 10:48 | 10:12 | 0 | 881 |  | EXT | Нарушение формы кольцевого шва Аномалия находится на упругопластическом изгибе: R=750 D, максимальное растяжение на 6.3 час. |  | (c)
51296.036 | 1.427 | 1.415 | -10.068 | -10.08 | 516 | 591 | 579 | 516 | 1415 | 4654 |  | CORR | CIGR | 11:16 | 11:28 | 11:26 | 33 | 127 | 12 | EXT | Аномалия находится на упругопластическом изгибе: R=643 D, максимальное растяжение на 6.4 час. | 0.89 | (c)
51354.073 | 1.174 | 0.443 | -7.121 | -7.852 | 2082 | 2127 | 2129 | 54 | 443 | 4660 |  | CORR | GENE | 04:10 | 04:17 | 04:18 | 1351 | 95 | 14 | EXT |  | 1 | (b)
51371.594 | 10.4 | 8.89 | -0.895 | -2.405 | -232 | -186 | -116 | 1 | 770 | 4661а |  | GOUG | GENE | 08:26 | 08:34 | 08:45 | 1635 | 231 | 6 | EXT | Зона задиров. |  | (c)
51372.489 | 0 | 0 | -1.928 | -1.928 | 1338 | 1943 | 1874 | 0 | 0 | 4661б | Непровар / утяжина | GWAN |  | 05:41 | 07:19 | 07:08 | 0 | 1071 | 14 | INT | Непровар / утяжина |  | (c)
51374.417 | 0 | 0 | -9.192 | -9.192 | -1002 | -742 | -691 | 380 | 0 | 4662а | Смещение кромок | GWAN |  | 11:57 | 00:39 | 12:47 | 0 | 622 | 24 | EXT | Смещение кромок Вовнутрь Величина смещения - 3.8 мм. |  | (c)
51374.417 | 0 | 0 | -9.192 | -9.192 | 1741 | 1936 | 1888 | 196 | 0 | 4662а | Смещение кромок | GWAN |  | 07:20 | 07:51 | 07:44 | 0 | 294 | 22 | EXT | Смещение кромок Наружу Величина смещения - 3.5 мм. |  | (c)
51483.773 | 10.259 | 10.248 | -1.326 | -1.337 | 1231 | 1341 | 1305 | 1231 | 1309 | 4672 |  | CORR | CIGR | 05:57 | 06:15 | 06:09 | 28 | 149 | 10 | EXT | Аномалия находится на отводе. | 0.89 | (c)
51496.662 | 0.143 | 0.1 | -11.112 | -11.155 | 1741 | 1894 | 1875 | 222 | 100 | 4674 |  | CORR | GENE | 05:56 | 06:21 | 06:18 | 55 | 267 | 12 | EXT |  | 0.89 | (c)
51565.822 | 1.253 | 1.246 | -5.272 | -5.279 | 1266 | 1348 | 1367 | 763 | 1246 | 4680 |  | CORR | CIGR | 06:07 | 06:21 | 06:24 | 22 | 201 | 10 | EXT |  | 0.88 | (c)
51565.871 | 1.302 | 1.288 | -5.223 | -5.237 | 1021 | 1161 | 1135 | 981 | 1288 | 4680 |  | CORR | CIGR | 05:28 | 05:50 | 05:46 | 31 | 228 | 10 | EXT |  | 0.89 | (c)
51584.574 | 9.4 | 8.89 | -1.94 | -2.45 | 1946 | 1971 | 1996 | 184 | 1681 | 4682 |  | CORR | GENE | 07:02 | 07:06 | 07:10 | 769 | 101 | 10 | EXT |  | 0.95 | (c)
51588.999 | 2.485 | 2.473 | -9.035 | -9.047 | -2197 | -2118 | -2137 | 34 | 2473 | 4683 |  | CORR | CIGR | 05:29 | 05:42 | 05:39 | 33 | 120 | 10 | EXT |  | 0.89 | (c)
51614.856 | 5.482 | 5.439 | -5.933 | -5.976 | 1758 | 1824 | 1847 | 294 | 5439 | 4685 |  | CORR | GENE | 06:24 | 06:35 | 06:38 | 50 | 178 | 12 | EXT |  | 0.89 | (c)
51689.909 | 0 | -0.022 | -11.255 | -11.277 | -1437 | -1251 | -1285 | 793 |  | 4692 | Нарушение формы кольцевого шва | GWAN |  | 05:51 | 06:21 | 06:15 | 0 | 304 |  | EXT | Нарушение формы кольцевого шва |  | (c)
51698.442 | 8.533 | 8.506 | -2.722 | -2.749 | -1451 | -1305 | -1366 | 779 | 2706 | 4692 |  | CORR | CIGR | 05:48 | 06:12 | 06:02 | 43 | 171 | 11 | EXT |  | 0.89 | (c)
51718.676 | 6.117 | 6.09 | -5.338 | -5.365 | 1353 | 1485 | 1451 | 682 | 5321 | 4694 |  | CORR | CIGR | 06:09 | 06:30 | 06:25 | 44 | 196 | 12 | EXT |  | 0.89 | (c)
51719.07 | 6.511 | 6.486 | -4.944 | -4.969 | 1698 | 1904 | 1848 | 233 | 4922 | 4694 |  | CORR | CIGR | 07:05 | 07:38 | 07:29 | 47 | 300 | 10 | EXT |  | 0.89 | (c)
51731.622 | 3.543 | 2.493 | -3.187 | -4.237 | 2175 | 2205 | 2198 | 10 | 2493 | 4696 |  | SCC | AXGR | 06:22 | 06:26 | 06:25 | 1464 | 46 | 15 | EXT | Аномалия находится в зоне сварного шва. | 1 | (b)
51731.622 | 3.543 | 2.493 | -3.187 | -4.237 | 2175 | 2205 | 2198 | 10 | 2493 | 4696 |  | CORR | AXGR | 06:22 | 06:26 | 06:25 | 1464 | 46 | 10 | EXT |  | 0.97 | (c)
51784.22 | 4.306 | 4.264 | -7.094 | -7.136 | 1693 | 1799 | 1866 | 191 | 4264 | 4702 |  | CORR | GENE | 05:31 | 05:48 | 05:59 | 75 | 347 | 10 | EXT | Аномалия находится на упругопластическом изгибе: R=882 D, максимальное растяжение на 4.7 час. | 0.89 | (c)
51834.835 | 9.136 | 9.059 | -2.219 | -2.296 | -2053 | -2041 | -2035 | 178 | 2142 | 4706 |  | CORR | AXGR | 05:54 | 05:56 | 05:57 | 154 | 36 | 13 | EXT |  | 0.9 | (c)
51883.137 | 0.213 | 0.116 | -10.697 | -10.794 | 2208 | 2225 | -2226 | 0 | 116 | 4711 |  | CORR | GENE | 08:31 | 08:33 | 08:35 | 662 | 54 | 11 | EXT |  | 0.95 | (c)
51918.208 | 1.604 | 1.599 | -9.841 | -9.846 | -1407 | -1345 | -1362 | 824 | 1599 | 4714 |  | CORR | CIGR | 06:28 | 06:38 | 06:35 | 22 | 90 | 11 | EXT |  | 0.88 | (c)
51918.39 | 1.786 | 1.774 | -9.659 | -9.671 | -1691 | -1589 | -1632 | 540 | 1774 | 4714 |  | CORR | CIGR | 05:42 | 05:59 | 05:52 | 25 | 118 | 11 | EXT |  | 0.89 | (c)
51918.757 | 2.153 | 2.141 | -9.292 | -9.304 | -1293 | -1234 | -1235 | 938 | 2141 | 4714 |  | CORR | CIGR | 06:46 | 06:56 | 06:56 | 22 | 116 | 10 | EXT |  | 0.88 | (c)
51961.171 | 0 | 0 | -10.892 | -10.892 |  |  |  |  | 0 | 4717б | Смещение кромок | GWAN |  | 05:25 | 06:34 | 06:46 | 0 | 1000 | 15 | EXT | Смещение кромок Наружу Величина смещения - 2.4 мм. Аномалия находится на упругопластическом изгибе: R=278 D, максимальное растяжение на 5.7 час. |  | (c)
51963.15 | 1.979 | 1.954 | -8.913 | -8.938 |  |  |  |  | 1954 | 4717б |  | SWCR | GENE | 04:37 | 04:48 | 04:50 | 59 | 171 | 36 | EXT | Аномалия находится на упругопластическом изгибе: R=279 D, максимальное растяжение на 5.8 час. Вдоль оси шва. |  | (a)
52007.274 | 10.85 | 10.821 | -0.115 | -0.144 | -2177 | -2112 | -2091 | 53 | 93 | 4721 |  | CORR | GENE | 05:40 | 05:50 | 05:54 | 51 | 173 | 11 | EXT |  | 0.89 | (c)
52007.665 | 0.276 | 0.255 | -11.099 | -11.12 | -1672 | -1576 | -1596 | 559 | 255 | 4722 |  | CORR | CIGR | 05:53 | 06:08 | 06:05 | 42 | 152 | 10 | EXT |  | 0.89 | (c)
52007.895 | 0.506 | 0.486 | -10.869 | -10.889 | -1757 | -1666 | -1690 | 474 | 486 | 4722 |  | CORR | CIGR | 05:39 | 05:54 | 05:50 | 28 | 133 | 14 | EXT |  | 0.89 | (c)
52008.406 | 1.017 | 0.952 | -10.358 | -10.423 | -1374 | -1371 | -1352 | 857 | 952 | 4722 |  | CORR | AXGR | 06:41 | 06:41 | 06:45 | 176 | 44 | 11 | EXT |  | 0.9 | (c)
52029.679 | 0 | 0 | -10.75 | -10.75 | 180 | 247 | 445 | 180 | 0 | 4724 | Смещение кромок | GWAN |  | 11:54 | 00:05 | 12:37 | 0 | 529 | 17 | EXT | Смещение кромок Вовнутрь Величина смещения - 2.7 мм. |  | (c)
52031.064 | 1.385 | 1.212 | -9.365 | -9.538 | 2025 | 2077 | 2061 | 133 | 1212 | 4724 |  | SCC | GENE | 04:52 | 05:01 | 04:58 | 484 | 72 | 17 | EXT |  | 1 | (b)
52031.863 | 2.184 | 2.15 | -8.566 | -8.6 | 2090 | 2130 | 2120 | 82 | 2150 | 4724 |  | CORR | GENE | 05:03 | 05:09 | 05:07 | 530 | 59 | 15 | EXT |  | 0.97 | (c)
52032.127 | 2.448 | 2.187 | -8.302 | -8.563 | 2029 | 2051 | 2055 | 150 | 2187 | 4724 |  | SCC | GENE | 04:53 | 04:56 | 04:57 | 537 | 51 | 32 | EXT |  | 1.02 | (a)
52035.934 | 6.255 | 6.165 | -4.495 | -4.585 | 1992 | 2006 | 2050 | 122 | 3746 | 4724 |  | SCC | GENE | 04:47 | 04:49 | 04:56 | 839 | 117 | 18 | EXT |  | 1 | (b)
52036.584 | 6.905 | 6.888 | -3.845 | -3.862 | 89 | 137 | 174 | 89 | 3826 | 4724 | Металлургический дефект | MIAN | CIGR | 11:40 | 11:47 | 11:53 | 36 | 170 |  | INT | Металлургический дефект Эквивалент потери металла 10%. |  | (c)
52037.784 | 8.105 | 7.911 | -2.645 | -2.839 | 1966 | 1980 | 1988 | 221 | 2533 | 4724 |  | CORR | AXGR | 04:43 | 04:45 | 04:46 | 306 | 43 | 10 | EXT |  | 0.92 | (c)
52040.733 | 0.304 | 0.153 | -11.151 | -11.302 | -1954 | -1935 | -1936 | 276 | 153 | 4725 |  | SCC | AXGR | 05:08 | 05:11 | 05:11 | 406 | 38 | 25 | EXT |  | 1 | (b)
52041.218 | 0.789 | 0.706 | -10.666 | -10.749 | -2107 | -2085 | -2087 | 123 | 706 | 4725 |  | SCC | AXGR | 04:44 | 04:47 | 04:47 | 184 | 41 | 25 | EXT |  | 1 | (b)
52064.766 | 1.692 | 1.671 | -9.568 | -9.589 | -1944 | -1777 | -1810 | 286 | 1671 | 4727 |  | CORR | CIGR | 04:17 | 04:44 | 04:38 | 47 | 268 | 10 | EXT |  | 0.89 | (c)
52077.843 | 3.509 | 3.414 | -7.791 | -7.886 | -2120 | -1969 | -1914 | 110 | 3414 | 4728 |  | CORR | GENE | 06:53 | 07:17 | 07:26 | 113 | 413 | 10 | EXT |  | 0.89 | (c)
52131.229 | 0 | -0.012 | -11.68 | -11.692 | -193 | -112 | -5 | 0 |  | 4733 | Нарушение формы кольцевого шва | GWAN |  | 05:10 | 05:23 | 05:40 | 0 | 376 |  | EXT | Нарушение формы кольцевого шва |  | (c)
52195.474 | 6.875 | 6.858 | -4.645 | -4.662 | 2108 | -2158 | 2219 | 0 | 4618 | 4738 |  | CORR | CIGR | 05:08 | 05:40 | 05:26 | 44 | 223 | 11 | EXT |  | 0.89 | (c)
52200.119 | 0 | -0.012 | -11.09 | -11.102 | 1484 | 2036 | 1839 | 37 |  | 4739 | Нарушение формы кольцевого шва | GWAN |  | 04:38 | 06:07 | 05:35 | 0 | 710 |  | EXT | Нарушение формы кольцевого шва |  | (c)
52205.665 | 5.546 | 4.626 | -5.544 | -6.464 | 1210 | 1255 | 1254 | 931 | 4626 | 4739 |  | GOUG | GENE | 03:54 | 04:01 | 04:01 | 1209 | 89 | 7 | EXT | Зона задиров. |  | (c)
52208.021 | 7.902 | 7.765 | -3.188 | -3.325 | -1638 | -1625 | -1452 | 592 | 2748 | 4739 |  | GOUG | GENE | 08:14 | 08:16 | 08:44 | 577 | 373 | 6 | EXT | Зона задиров. |  | (c)
52257.564 | 0 | -0.023 | -11.146 | -11.169 | [5 empty] | 4744а | Нарушение формы кольцевого шва | GWAN |  | 00:08 | 00:44 | 00:40 | 0 | 398 |  | EXT | Нарушение формы кольцевого шва Аномалия находится на упругопластическом изгибе: R=386 D, максимальное растяжение на 6 час. |  | (c)
52257.564 | 0 | -0.036 | -11.146 | -11.182 | [5 empty] | 4744а | Нарушение формы кольцевого шва | GWAN |  | 02:40 | 03:01 | 03:14 | 0 | 420 |  | EXT | Нарушение формы кольцевого шва Аномалия находится на упругопластическом изгибе: R=386 D, максимальное растяжение на 6 час. |  | (c)
52280.289 | 0 | -0.024 | -11.605 | -11.629 | 972 | 1119 | 1229 | 745 |  | 4746а | Нарушение формы кольцевого шва | GWAN |  | 01:51 | 02:15 | 02:32 | 0 | 514 |  | EXT | Нарушение формы кольцевого шва |  | (c)
52280.289 | 0 | -0.039 | -11.605 | -11.644 | -1954 | -1827 | -1707 | 276 |  | 4746а | Нарушение формы кольцевого шва | GWAN |  | 05:59 | 06:19 | 06:39 | 0 | 495 |  | EXT | Нарушение формы кольцевого шва |  | (c)
52302.984 | 0 | -0.027 | -11.32 | -11.347 | -1911 | -1524 | -1105 | 300 |  | 4748 | Нарушение формы кольцевого шва | GWAN |  | 09:09 | 10:12 | 11:19 | 0 | 1611 |  | EXT | Нарушение формы кольцевого шва |  | (c)
52305.919 | 2.935 | 2.918 | -8.385 | -8.402 | 1273 | 1338 | 1336 | 832 | 2918 | 4748 |  | CORR | CIGR | 05:43 | 05:54 | 05:53 | 39 | 126 | 10 | EXT |  | 0.89 | (c)
52314.304 | 0 | -0.028 | -11.525 | -11.553 | 598 | 739 | 1078 | 598 |  | 4749 | Нарушение формы кольцевого шва | GWAN |  | 01:58 | 02:20 | 03:15 | 0 | 959 |  | EXT | Нарушение формы кольцевого шва |  | (c)
52372.324 | 1.775 | 1.754 | -9.7 | -9.721 | 1701 | 1835 | 1791 | 350 | 1754 | 4754 |  | CORR | CIGR | 06:56 | 07:18 | 07:10 | 38 | 180 | 11 | EXT |  | 0.89 | (c)
52454.989 | 5.225 | 5.157 | -6.15 | -6.218 | -1707 | -1586 | -1617 | 523 | 5157 | 4761 |  | CORR | GENE | 06:23 | 06:43 | 06:38 | 594 | 181 | 11 | EXT |  | 0.95 | (c)
52469.596 | 8.457 | 8.334 | -2.748 | -2.871 | -1758 | -1747 | -1744 | 473 | 2628 | 4762 |  | CORR | AXGR | 05:26 | 05:28 | 05:29 | 243 | 27 | 10 | EXT |  | 0.91 | (c)
52484.913 | 1.024 | 0.792 | -10.388 | -10.62 | 1675 | 1811 | 1812 | 282 | 792 | 4764а |  | DENT | GENE | 05:27 | 05:49 | 05:49 | 497 | 273 | 0.4 | N/A | Глубина вмятины: 5 мм (0,4%). Линейка: 50 см в (79 см; 05:49 ч:мин) |  | (c)
52566.731 | 4.131 | 4.073 | -7.126 | -7.184 | 1982 | -2069 | -2111 | 1744 | 4073 | 4771а |  | CORR | GENE | 11:08 | 00:14 | 12:07 | 144 | 735 | 10 | EXT |  | 0.9 | (c)
52568.168 | 5.568 | 5.525 | -5.689 | -5.732 | -774 | -622 | -525 | 277 | 5525 | 4771а |  | CORR | GENE | 03:43 | 04:07 | 04:23 | 177 | 497 | 10 | EXT |  | 0.9 | (c)
52568.46 | 5.86 | 5.839 | -5.397 | -5.418 | -712 | -581 | -503 | 295 | 5358 | 4771а |  | CORR | GENE | 03:53 | 04:14 | 04:27 | 60 | 417 | 12 | EXT |  | 0.89 | (c)
52570.877 | 8.277 | 8.248 | -2.98 | -3.009 | -1620 | -1274 | -1299 | 979 | 2951 | 4771а |  | CORR | GENE | 01:26 | 02:22 | 02:18 | 58 | 641 | 12 | EXT |  | 0.89 | (c)
52572.146 | 9.546 | 9.524 | -1.711 | -1.733 | 2068 | 2207 | -2049 | 1705 | 1691 | 4771а |  | CORR | CIGR | 11:22 | 11:44 | 12:17 | 42 | 688 | 15 | EXT |  | 0.89 | (c)
52573.525 | 10.925 | 10.879 | -0.332 | -0.378 | 2018 | -2226 | -2105 | 1767 | 293 | 4771а |  | CORR | GENE | 11:14 | 11:48 | 12:08 | 85 | 676 | 14 | EXT |  | 0.89 | (c)
52573.857 | 0 | -0.02 | -11.347 | -11.367 | 1777 | 1926 | -2196 | 1707 |  | 4772а | Нарушение формы кольцевого шва | GWAN |  | 02:56 | 03:20 | 04:15 | 0 | 977 |  | EXT | Нарушение формы кольцевого шва |  | (c)
52573.857 | 0 | -0.041 | -11.347 | -11.388 | -389 | 32 | -48 | 0 |  | 4772а | Нарушение формы кольцевого шва | GWAN |  | 09:06 | 10:14 | 10:01 | 0 | 681 |  | EXT | Нарушение формы кольцевого шва |  | (c)
52597.524 | 0.98 | 0.968 | -9.81 | -9.822 | -1180 | -1027 | -1081 | 982 | 968 | 4774 |  | CORR | CIGR | 06:08 | 06:33 | 06:24 | 32 | 198 | 10 | EXT |  | 0.89 | (c)
52620.198 | 2.099 | 1.965 | -8.351 | -8.485 | 1266 | 1276 | 1296 | 1266 | 1965 | 4776 |  | CORR | GENE | 06:36 | 06:38 | 06:41 | 523 | 61 | 14 | EXT | Аномалия находится на отводе. | 0.96 | (c)
52623.019 | 4.92 | 4.888 | -5.53 | -5.562 | 1101 | 1324 | 1287 | 1101 | 4888 | 4776 |  | CORR | GENE | 06:10 | 06:46 | 06:40 | 147 | 372 | 11 | EXT | Аномалия находится на отводе. | 0.9 | (c)
52626.182 | 8.083 | 8.07 | -2.367 | -2.38 | 1269 | 1308 | 1377 | 1269 | 2303 | 4776 |  | CORR | GENE | 06:37 | 06:43 | 06:54 | 77 | 217 | 10 | EXT | Аномалия находится на отводе. | 0.89 | (c)
52626.306 | 8.207 | 8.188 | -2.243 | -2.262 | 683 | 775 | 757 | 683 | 2226 | 4776 |  | CORR | CIGR | 05:02 | 05:17 | 05:14 | 36 | 149 | 12 | EXT | Аномалия находится на отводе. | 0.89 | (c)
52639.703 | 0.114 | 0.064 | -9.941 | -9.991 | 1360 | 1498 | 1449 | 693 | 64 | 4778 |  | CORR | GENE | 04:56 | 05:19 | 05:11 | 66 | 178 | 11 | EXT |  | 0.89 | (c)
52658.199 | 8.555 | 8.527 | -2.985 | -3.013 | 821 | 995 | 945 | 821 | 2980 | 4779 |  | CORR | CIGR | 03:37 | 04:06 | 03:57 | 33 | 248 | 10 | EXT |  | 0.89 | (c)
52666.123 | 4.939 | 4.919 | -6.551 | -6.571 | -2041 | -1969 | -1984 | 189 | 4919 | 4780 |  | CORR | CIGR | 04:48 | 04:60 | 04:57 | 33 | 115 | 11 | EXT |  | 0.89 | (c)
52671.082 | 9.898 | 9.876 | -1.592 | -1.614 | -1655 | -1601 | -1604 | 575 | 1590 | 4780 |  | CORR | CIGR | 05:50 | 05:59 | 05:58 | 24 | 102 | 10 | EXT |  | 0.88 | (c)
52683.369 | 10.695 | 10.59 | -0.865 | -0.97 | 904 | 912 | 920 | 904 | 851 | 4781 |  | CORR | AXGR | 00:50 | 00:51 | 00:52 | 119 | 31 | 14 | EXT |  | 0.9 | (c)
52684.234 | 0 | 0 | -11.515 | -11.515 | 1923 | 2026 | -2180 | 0 | 0 | 4782 | Смещение кромок | GWAN |  | 02:58 | 03:14 | 03:55 | 0 | 716 | 22 | EXT | Смещение кромок Наружу Величина смещения - 3.5 мм. |  | (c)
52687.284 | 3.05 | 3.037 | -8.465 | -8.478 | -1681 | -1580 | -1594 | 550 | 3037 | 4782 |  | CORR | CIGR | 05:16 | 05:32 | 05:30 | 28 | 173 | 12 | EXT |  | 0.89 | (c)
52689.722 | 5.488 | 5.322 | -6.027 | -6.193 | -1484 | -1466 | -1468 | 746 | 5322 | 4782 |  | SCC | AXGR | 05:48 | 05:51 | 05:50 | 274 | 33 | 20 | EXT |  | 1 | (b)
52690.476 | 6.242 | 6.106 | -5.273 | -5.409 | -1489 | -1474 | -1470 | 742 | 4955 | 4782 |  | SCC | AXGR | 05:47 | 05:49 | 05:50 | 454 | 36 | 25 | EXT |  | 1 | (b)
52691.801 | 7.567 | 7.353 | -3.948 | -4.162 | -1461 | -1426 | -1424 | 769 | 3750 | 4782 |  | SCC | GENE | 05:51 | 05:57 | 05:57 | 412 | 75 | 15 | EXT |  | 1 | (b)
52705.41 | 9.661 | 9.61 | -1.919 | -1.97 | 29 | 319 | 246 | 29 | 1911 | 4783 |  | CORR | GENE | 08:55 | 09:41 | 09:30 | 59 | 435 | 11 | EXT | Аномалия находится на отводе. | 0.89 | (c)
52718.549 | 0 | -0.027 | -11.525 | -11.552 | -199 | -39 | -19 | 0 |  | 4785 | Нарушение формы кольцевого шва | GWAN |  | 00:18 | 00:44 | 00:47 | 0 | 361 |  | EXT | Нарушение формы кольцевого шва Аномалия находится на упругопластическом изгибе: R=413 D, максимальное растяжение на 6.4 час. |  | (c)
52718.549 | 0 | 0 | -11.525 | -11.525 | 1144 | 1257 | 1324 | 726 | 0 | 4785 | Смещение кромок | GWAN |  | 03:55 | 04:13 | 04:24 | 0 | 361 | 18 | EXT | Смещение кромок Наружу Величина смещения - 2.8 мм. Аномалия находится на упругопластическом изгибе: R=413 D, максимальное растяжение на 6.4 час. |  | (c)
52718.549 | 0 | 0 | -11.525 | -11.525 | -1683 | -1427 | -1523 | 547 | 0 | 4785 | Смещение кромок | GWAN |  | 08:18 | 08:60 | 08:44 | 0 | 320 | 16 | EXT | Смещение кромок Вовнутрь Величина смещения - 2.5 мм. Аномалия находится на упругопластическом изгибе: R=413 D, максимальное растяжение на 6.4 час. |  | (c)
52720.159 | 1.61 | 1.59 | -9.915 | -9.935 | 2191 | -2193 | -2203 | 0 | 1590 | 4785 |  | LWCR |  | 06:44 | 06:56 | 06:54 | 0 | 133 | 39 | EXT | Аномалия находится на упругопластическом изгибе: R=356 D, максимальное растяжение на 6.2 час. Поперёк оси шва. |  | (a)
52721.019 | 2.47 | 2.452 | -9.055 | -9.073 | 2210 | -2192 | -2188 | 0 | 2452 | 4785 |  | LWCR |  | 06:47 | 06:56 | 06:57 | 0 | 125 | 30 | EXT | Аномалия находится на упругопластическом изгибе: R=329 D, максимальное растяжение на 6.1 час. Поперёк оси шва. |  | (a)
52752.494 | 11.115 | 10.809 | -0.295 | -0.601 | -2187 | -2153 | -2150 | 44 | 68 | 4787 |  | CORR | GENE | 05:26 | 05:31 | 05:32 | 533 | 73 | 10 | EXT | Аномалия находится на упругопластическом изгибе: R=955 D, максимальное растяжение на 5.4 час. | 0.94 | (c)
52758.337 | 5.548 | 5.496 | -5.432 | -5.484 | -1780 | -1694 | -1663 | 450 | 5418 | 4788 |  | CORR | GENE | 05:48 | 06:02 | 06:07 | 66 | 235 | 11 | EXT |  | 0.89 | (c)
52786.659 | 0 | 0 | -11.58 | -11.58 | -1413 | -538 | -651 | 111 | 0 | 4791 | Смещение кромок | GWAN |  | 11:08 | 01:29 | 13:11 | 0 | 1524 | 20 | EXT | Смещение кромок Вовнутрь Величина смещения - 3.1 мм. |  | (c)
52786.659 | 0 | 0 | -11.58 | -11.58 | 1909 | 1972 | 1978 | 184 | 0 | 4791 | Смещение кромок | GWAN |  | 08:04 | 08:15 | 08:15 | 0 | 137 | 24 | EXT | Смещение кромок Вовнутрь Величина смещения - 3.7 мм. |  | (c)
52786.659 | 0 | 0 | -11.58 | -11.58 | 2063 | 2160 | 2141 | 11 | 0 | 4791 | Смещение кромок | GWAN |  | 08:29 | 08:45 | 08:42 | 0 | 156 | 16 | EXT | Смещение кромок Наружу Величина смещения - 2.5 мм. |  | (c)
52786.659 | 0 | 0 | -11.58 | -11.58 | -2178 | -2158 | -2092 | 53 | 0 | 4791 | Смещение кромок | GWAN |  | 09:05 | 09:08 | 09:19 | 0 | 171 | 15 | EXT | Смещение кромок Наружу Величина смещения - 2.4 мм. |  | (c)
52789.042 | 2.383 | 2.329 | -9.197 | -9.251 | 78 | 106 | 99 | 78 | 2329 | 4791 |  | SCC | AXGR | 03:09 | 03:13 | 03:12 | 231 | 42 | 27 | EXT | Аномалия находится в зоне сварного шва. | 1 | (b)
52792.462 | 5.803 | 5.734 | -5.777 | -5.846 | 32 | 51 | 52 | 32 | 5669 | 4791 |  | SCC | AXGR | 03:01 | 03:04 | 03:05 | 177 | 39 | 23 | EXT | Аномалия находится в зоне сварного шва. | 1 | (b)
52798.239 | 0 | 0 | -11.24 | -11.24 | 1439 | 1557 | 1746 | 177 | 0 | 4792 | Смещение кромок | GWAN |  | 01:16 | 01:36 | 02:06 | 0 | 615 | 19 | EXT | Смещение кромок Наружу Величина смещения - 3 мм. |  | (c)
52799.879 | 1.64 | 1.489 | -9.6 | -9.751 | -2153 | -2119 | -2097 | 78 | 1489 | 4792 |  | SCC | GENE | 03:37 | 03:42 | 03:46 | 190 | 112 | 15 | EXT | Аномалия находится в зоне сварного шва. | 1 | (b)
52878.559 | 0 | -0.014 | -11.4 | -11.414 | -1847 | -1668 | -1464 | 384 |  | 4799 | Нарушение формы кольцевого шва | GWAN |  | 06:13 | 06:42 | 07:15 | 0 | 766 |  | EXT | Нарушение формы кольцевого шва Аномалия находится на упругопластическом изгибе: R=551 D, максимальное растяжение на 6.2 час. |  | (c)
52878.559 | 0 | -0.025 | -11.4 | -11.425 | -882 | 221 | 282 | 0 |  | 4799 | Нарушение формы кольцевого шва | GWAN |  | 08:49 | 11:47 | 11:57 | 0 | 2327 |  | EXT | Нарушение формы кольцевого шва Аномалия находится на упругопластическом изгибе: R=551 D, максимальное растяжение на 6.2 час. |  | (c)
52965.149 | 8.105 | 8.07 | -3.355 | -3.39 | -1817 | -1671 | -1744 | 413 | 3007 | 4806а |  | GOUG | GENE | 08:42 | 09:05 | 08:53 | 383 | 147 | 8 | EXT | Зона задиров. Аномалия находится на упругопластическом изгибе: R=571 D, максимальное растяжение на 5.6 час. |  | (c)
52968.504 | 0 | -0.026 | -9.468 | -9.494 | 13 | 356 | 315 | 13 |  | 4806б | Нарушение формы кольцевого шва | GWAN |  | 11:06 | 00:01 | 11:55 | 0 | 603 |  | EXT | Нарушение формы кольцевого шва Аномалия находится на упругопластическом изгибе: R=405 D, максимальное растяжение на 5.8 час. |  | (c)
52977.972 | 0 | -0.02 | -1.66 | -1.68 | -1611 | -1249 | -1199 | 788 |  | 4807аа | Нарушение формы кольцевого шва | GWAN |  | 10:15 | 11:14 | 11:21 | 0 | 823 |  | EXT | Нарушение формы кольцевого шва Аномалия находится на упругопластическом изгибе: R=339 D, максимальное растяжение на 6.4 час. |  | (c)
52978.412 | 0.44 | 0.244 | -1.22 | -1.416 | 51 | 259 | 240 | 51 | 244 | 4807аа |  | GOUG | GENE | 02:43 | 03:17 | 03:14 | 250 | 378 | 5 | EXT | Зона задиров. Аномалия находится на упругопластическом изгибе: R=337 D, максимальное растяжение на 6.4 час. |  | (c)
52999.373 | 7.676 | 7.652 | -3.474 | -3.498 | 1717 | 1775 | 1803 | 341 | 3450 | 4809а |  | CORR | GENE | 06:33 | 06:42 | 06:47 | 48 | 173 | 13 | EXT |  | 0.89 | (c)
53084.802 | 0.635 | 0.622 | -9.493 | -9.506 | -1961 | -1886 | -1898 | 270 | 622 | 4817а |  | CORR | CIGR | 05:39 | 05:51 | 05:49 | 34 | 125 | 14 | EXT |  | 0.89 | (c)
53105.82 | 0 | -0.021 | -11.267 | -11.288 | -176 | 26 | 110 | 0 |  | 4819а | Нарушение формы кольцевого шва | GWAN |  | 01:32 | 02:04 | 02:18 | 0 | 571 |  | EXT | Нарушение формы кольцевого шва Аномалия находится на упругопластическом изгибе: R=413 D, максимальное растяжение на 6.3 час. |  | (c)
53150.752 | 0 | 0 | -11.28 | -11.28 | 2078 | -2138 | -2171 | 0 | 0 | 4823 | Смещение кромок | GWAN |  | 04:31 | 05:10 | 05:05 | 0 | 425 | 26 | EXT | Смещение кромок Наружу Величина смещения - 4.1 мм. |  | (c)
53152.303 | 1.551 | 1.533 | -9.729 | -9.747 | -2173 | -2018 | -2076 | 57 | 1533 | 4823 |  | CORR | CIGR | 05:05 | 05:30 | 05:20 | 39 | 194 | 10 | EXT |  | 0.89 | (c)
53155.204 | 4.452 | 4.433 | -6.828 | -6.847 | -1404 | -1280 | -1295 | 826 | 4433 | 4823 |  | CORR | CIGR | 07:09 | 07:29 | 07:27 | 41 | 219 | 11 | EXT |  | 0.89 | (c)
53168.382 | 6.35 | 6.329 | -4.91 | -4.931 | 1969 | 2107 | 2085 | 29 | 4884 | 4824 |  | CORR | CIGR | 04:28 | 04:51 | 04:47 | 47 | 233 | 10 | EXT |  | 0.89 | (c)
53171.968 | 9.936 | 9.897 | -1.324 | -1.363 | -1522 | -1436 | -1419 | 708 | 1321 | 4824 |  | CORR | CIGR | 07:05 | 07:19 | 07:22 | 42 | 206 | 10 | EXT |  | 0.89 | (c)
53172.647 | 10.615 | 10.58 | -0.645 | -0.68 | 1714 | 2062 | 1999 | 0 | 636 | 4824 |  | CORR | CIGR | 03:47 | 04:43 | 04:33 | 44 | 571 | 10 | EXT |  | 0.89 | (c)
53172.768 | 10.736 | 10.724 | -0.524 | -0.536 | -1025 | -918 | -926 | 827 | 505 | 4824 |  | CORR | CIGR | 08:25 | 08:42 | 08:41 | 31 | 198 | 10 | EXT |  | 0.89 | (c)
53173.039 | 11.007 | 10.989 | -0.253 | -0.271 | 1886 | 2162 | 2055 | 7 | 233 | 4824 |  | CORR | CIGR | 04:15 | 04:60 | 04:42 | 38 | 338 | 14 | EXT |  | 0.89 | (c)
53173.292 | 0 | -0.008 | -11.37 | -11.378 | 992 | 1360 | 1258 | 707 |  | 4825 | Нарушение формы кольцевого шва | GWAN |  | 05:16 | 06:16 | 05:59 | 0 | 532 |  | EXT | Нарушение формы кольцевого шва |  | (c)
53179.72 | 6.428 | 5.705 | -4.942 | -5.665 | 1375 | 1519 | 1457 | 691 | 4857 | 4825 |  | SCC | GENE | 06:18 | 06:41 | 06:32 | 808 | 164 | 15 | EXT |  | 1 | (b)
53180.396 | 7.104 | 6.566 | -4.266 | -4.804 | 728 | 795 | 805 | 728 | 3554 | 4825 |  | CORR | GENE | 04:34 | 04:45 | 04:46 | 1250 | 155 | 10 | EXT |  | 0.96 | (c)
53184.47 | 11.178 | 11.132 | -0.192 | -0.238 | 802 | 831 | 830 | 802 | 113 | 4825 |  | SCC | GENE | 04:46 | 04:50 | 04:50 | 125 | 56 | 15 | EXT |  | 1 | (b)
53184.662 | 0 | -0.028 | -11.518 | -11.546 | 1418 | 1543 | 1512 | 624 |  | 4826а | Нарушение формы кольцевого шва | GWAN |  | 02:55 | 03:15 | 03:10 | 0 | 188 |  | EXT | Нарушение формы кольцевого шва |  | (c)
53184.662 | 0 | 0 | -11.518 | -11.518 | 1587 | 1799 | 1825 | 168 | 0 | 4826а | Смещение кромок | GWAN |  | 03:22 | 03:56 | 04:00 | 0 | 475 | 19 | EXT | Смещение кромок Наружу Величина смещения - 3 мм. |  | (c)
53184.662 | 0 | 0 | -11.518 | -11.518 | 2182 | -2135 | -2002 | 0 | 0 | 4826а | Смещение кромок | GWAN |  | 04:58 | 05:21 | 05:43 | 0 | 554 | 22 | EXT | Смещение кромок Наружу Величина смещения - 3.4 мм. |  | (c)
53184.662 | 0 | 0 | -11.518 | -11.518 | -112 | 80 | 117 | 0 | 0 | 4826а | Смещение кромок | GWAN |  | 10:48 | 11:19 | 11:25 | 0 | 458 | 15 | EXT | Смещение кромок Вовнутрь Величина смещения - 2.4 мм. |  | (c)
53184.952 | 0.29 | 0.169 | -11.228 | -11.349 | 2055 | 2091 | 2083 | 118 | 169 | 4826а |  | SCC | GENE | 04:37 | 04:43 | 04:42 | 365 | 58 | 37 | EXT |  | 1.08 | (a)
53189.915 | 5.253 | 4.883 | -6.265 | -6.635 | 2023 | 2032 | 2037 | 179 | 4883 | 4826а |  | SCC | AXGR | 04:32 | 04:34 | 04:34 | 666 | 29 | 30 | EXT |  | 1 | (a)
53191.098 | 6.436 | 6.421 | -5.082 | -5.097 | 1914 | 1951 | 1961 | 222 | 5066 | 4826а |  | CORR | CIGR | 04:15 | 04:21 | 04:22 | 31 | 95 | 10 | EXT | Аномалия находится на упругопластическом изгибе: R=804 D, максимальное растяжение на 6.4 час. | 0.89 | (c)
53192.185 | 7.523 | 7.506 | -3.995 | -4.012 | 2079 | 2147 | 2154 | 2 | 3984 | 4826а |  | CORR | CIGR | 04:41 | 04:52 | 04:53 | 28 | 150 | 10 | EXT | Аномалия находится на упругопластическом изгибе: R=578 D, максимальное растяжение на 6.4 час. | 0.89 | (c)
53192.487 | 7.825 | 7.807 | -3.693 | -3.711 | 1830 | 1885 | 1886 | 288 | 3679 | 4826а |  | CORR | CIGR | 04:01 | 04:10 | 04:10 | 32 | 112 | 12 | EXT | Аномалия находится на упругопластическом изгибе: R=543 D, максимальное растяжение на 6.4 час. | 0.89 | (c)
53237.954 | 7.252 | 7.198 | -3.633 | -3.687 | -1935 | -1753 | -1787 | 295 | 3530 | 4831 |  | CORR | GENE | 05:10 | 05:40 | 05:34 | 157 | 296 | 12 | EXT | Аномалия находится на упругопластическом изгибе: R=318 D, максимальное растяжение на 11.8 час. | 0.9 | (c)
53239.303 | 8.601 | 8.289 | -2.284 | -2.596 | -1951 | -1874 | -1901 | 279 | 1995 | 4831 |  | CORR | GENE | 05:08 | 05:20 | 05:16 | 601 | 101 | 12 | EXT | Аномалия находится на упругопластическом изгибе: R=312 D, максимальное растяжение на 11.8 час. | 0.96 | (c)
53255.707 | 2.86 | 2.848 | -8.65 | -8.662 | 1989 | 2077 | 2053 | 113 | 2848 | 4833 |  | CORR | CIGR | 04:46 | 05:01 | 04:57 | 24 | 128 | 14 | EXT |  | 0.89 | (c)
53274.406 | 10.049 | 9.499 | -1.341 | -1.891 | 1168 | 1182 | 1204 | 990 | 1168 | 4834 |  | CORR | GENE | 03:26 | 03:28 | 03:32 | 723 | 73 | 10 | EXT |  | 0.95 | (c)
53275.793 | 0.046 | 0.023 | -11.129 | -11.152 | 1980 | 2169 | 2183 | 1980 | 23 | 4835 |  | CORR | GENE | 04:18 | 04:48 | 04:51 | 63 | 406 | 12 | EXT |  | 0.89 | (c)
53276.435 | 0.688 | 0.66 | -10.487 | -10.515 | 1941 | 2030 | 2003 | 1941 | 660 | 4835 |  | CORR | CIGR | 04:11 | 04:26 | 04:22 | 44 | 125 | 10 | EXT |  | 0.89 | (c)
53279.322 | 3.575 | 3.553 | -7.6 | -7.622 | 1956 | 2055 | 2054 | 1956 | 3553 | 4835 |  | CORR | CIGR | 04:14 | 04:30 | 04:30 | 38 | 196 | 10 | EXT |  | 0.89 | (c)
53286.991 | 0.069 | 0.045 | -11.271 | -11.295 | 1383 | 1804 | 1625 | 1383 | 45 | 4836 |  | CORR | GENE | 03:53 | 05:01 | 04:32 | 68 | 485 | 13 | EXT |  | 0.89 | (c)
53287.497 | 0.575 | 0.162 | -10.765 | -11.178 | 1735 | 1736 | 1796 | 1735 | 162 | 4836 |  | CORR | GENE | 04:50 | 04:50 | 04:60 | 582 | 122 | 11 | EXT |  | 0.95 | (c)
53288.311 | 1.389 | 1.378 | -9.951 | -9.962 | 1581 | 1648 | 1683 | 1581 | 1378 | 4836 |  | CORR | CIGR | 04:25 | 04:36 | 04:42 | 41 | 204 | 10 | EXT |  | 0.89 | (c)
53288.619 | 1.697 | 1.603 | -9.643 | -9.737 | 1496 | 1643 | 1689 | 1496 | 1603 | 4836 |  | CORR | GENE | 04:11 | 04:35 | 04:43 | 114 | 387 | 12 | EXT |  | 0.9 | (c)
53289.302 | 2.38 | 1.955 | -8.96 | -9.385 | 1695 | 1749 | 1760 | 1695 | 1955 | 4836 |  | CORR | GENE | 04:44 | 04:52 | 04:54 | 1286 | 131 | 11 | EXT |  | 0.97 | (c)
53289.574 | 2.652 | 2.323 | -8.688 | -9.017 | -2167 | -1844 | -1981 | 1794 | 2323 | 4836 | Дефект проката | MIAN | GENE | 06:20 | 07:12 | 06:50 | 1739 | 373 |  | EXT | Дефект проката Эквивалент потери металла 10%. |  | (c)
53290.892 | 3.97 | 3.757 | -7.37 | -7.583 | 1748 | 1779 | 1786 | 1748 | 3757 | 4836 |  | CORR | GENE | 04:52 | 04:57 | 04:58 | 569 | 76 | 10 | EXT |  | 0.94 | (c)
53291.726 | 4.804 | 4.579 | -6.536 | -6.761 | 1695 | 1797 | 1765 | 1695 | 4579 | 4836 |  | CORR | GENE | 04:44 | 05:00 | 04:55 | 855 | 140 | 13 | EXT |  | 0.98 | (c)
53292.888 | 5.966 | 5.571 | -5.374 | -5.769 | 1683 | 1701 | 1748 | 1683 | 5231 | 4836 |  | CORR | GENE | 04:42 | 04:45 | 04:52 | 538 | 131 | 13 | EXT |  | 0.96 | (c)
53308.562 | 10.3 | 10.283 | -1.335 | -1.352 | 732 | 826 | 871 | 732 | 1308 | 4837 |  | CORR | CIGR | 07:28 | 07:43 | 07:50 | 44 | 278 | 11 | EXT |  | 0.89 | (c)
53310.44 | 0.543 | 0.221 | -10.777 | -11.099 | 64 | 64 | 76 | 64 | 221 | 4838 |  | CORR | AXGR | 02:55 | 02:55 | 02:57 | 486 | 25 | 11 | EXT |  | 0.94 | (c)
53312.46 | 2.563 | 2.146 | -8.757 | -9.174 | 32 | 46 | 76 | 32 | 2146 | 4838 |  | CORR | GENE | 02:50 | 02:52 | 02:57 | 2146 | 89 | 10 | EXT |  | 0.97 | (c)
53323.103 | 1.886 | 1.84 | -9.519 | -9.565 | 1580 | 1732 | 1685 | 440 | 1840 | 4839 |  | CORR | GENE | 04:28 | 04:52 | 04:45 | 49 | 211 | 11 | EXT |  | 0.89 | (c)
53325.859 | 4.642 | 3.75 | -6.763 | -7.655 | 1404 | 1429 | 1463 | 708 | 3750 | 4839 |  | CORR | GENE | 03:59 | 04:03 | 04:09 | 1100 | 119 | 15 | EXT |  | 1 | (b)
53337.675 | 5.053 | 5.032 | -6.057 | -6.078 | 1887 | 1972 | 1940 | 237 | 5032 | 4840 |  | CORR | CIGR | 04:30 | 04:44 | 04:39 | 40 | 107 | 10 | EXT |  | 0.89 | (c)
53342.942 | 10.32 | 10.297 | -0.79 | -0.813 | 1623 | 1796 | 1750 | 354 | 773 | 4840 |  | CORR | CIGR | 03:48 | 04:16 | 04:08 | 40 | 254 | 12 | EXT |  | 0.89 | (c)
53344.089 | 0.357 | 0.328 | -10.973 | -11.002 | 169 | 383 | 333 | 169 | 328 | 4841 |  | CORR | GENE | 02:07 | 02:42 | 02:34 | 53 | 328 | 10 | EXT |  | 0.89 | (c)
53344.996 | 1.264 | 0.97 | -10.066 | -10.36 | 1108 | 1150 | 1193 | 952 | 970 | 4841 |  | CORR | GENE | 04:39 | 04:46 | 04:53 | 602 | 171 | 12 | EXT |  | 0.96 | (c)
53345.827 | 2.095 | 1.798 | -9.235 | -9.532 | 1183 | 1210 | 1229 | 955 | 1798 | 4841 |  | CORR | GENE | 04:51 | 04:55 | 04:58 | 756 | 93 | 10 | EXT |  | 0.95 | (c)
53366.585 | 0 | -0.024 | -11.503 | -11.527 | [5 empty] | 4843а | Нарушение формы кольцевого шва | GWAN |  | 02:35 | 03:00 | 02:58 | 0 | 285 |  | EXT | Нарушение формы кольцевого шва |  | (c)
53398.02 | 8.63 | 8.298 | -2.932 | -3.264 | -2032 | -2032 | -2001 | 198 | 2517 | 4845а |  | CORR | GENE | 06:07 | 06:07 | 06:12 | 747 | 63 | 11 | EXT | Аномалия находится на упругопластическом изгибе: R=357 D, максимальное растяжение на 0.3 час. | 0.96 | (c)
53404.989 | 4.037 | 4.024 | -7.533 | -7.546 | -1077 | -1036 | -1010 | 943 | 4024 | 4846 |  | CORR | CIGR | 07:03 | 07:10 | 07:14 | 36 | 134 | 10 | EXT | Аномалия находится на упругопластическом изгибе: R=368 D, максимальное растяжение на 0.2 час. | 0.89 | (c)
53406.511 | 5.559 | 5.218 | -6.011 | -6.352 | -1384 | -1304 | -1329 | 847 | 5218 | 4846 |  | CORR | GENE | 06:14 | 06:27 | 06:23 | 555 | 110 | 12 | EXT | Аномалия находится на упругопластическом изгибе: R=398 D, максимальное растяжение на 0.4 час. | 0.95 | (c)
53424.178 | 0.176 | 0.057 | -10.574 | -10.693 | 2139 | 2202 | 2190 | 0 | 57 | 4848 |  | CORR | GENE | 06:38 | 06:49 | 06:47 | 796 | 102 | 11 | EXT | Аномалия находится на упругопластическом изгибе: R=756 D, максимальное растяжение на 0.2 час. | 0.96 | (c)
53425.668 | 1.666 | 1.348 | -9.084 | -9.402 | 2156 | 2171 | 2194 | 0 | 1348 | 4848 |  | CORR | GENE | 06:41 | 06:44 | 06:47 | 504 | 77 | 14 | EXT |  | 0.96 | (c)
53432.478 | 8.476 | 8.122 | -2.274 | -2.628 | -2189 | -2187 | -2049 | 41 | 1581 | 4848 |  | CORR | GENE | 06:60 | 07:00 | 07:22 | 1047 | 280 | 11 | EXT |  | 0.97 | (c)
53432.807 | 8.805 | 8.695 | -1.945 | -2.055 | 2148 | 2185 | 2182 | 14 | 1757 | 4848 |  | CORR | GENE | 06:40 | 06:46 | 06:45 | 298 | 69 | 11 | EXT |  | 0.92 | (c)
53433.808 | 9.806 | 9.452 | -0.944 | -1.298 | -2218 | -2179 | -2138 | 12 | 79 | 4848 |  | CORR | GENE | 06:55 | 07:01 | 07:08 | 1219 | 161 | 10 | EXT |  | 0.96 | (c)
53434.667 | 10.665 | 10.612 | -0.085 | -0.138 | -2074 | -1863 | -1850 | 156 | 48 | 4848 |  | CORR | GENE | 07:18 | 07:52 | 07:55 | 90 | 448 | 11 | EXT |  | 0.89 | (c)
53436.788 | 2.036 | 2.022 | -9.514 | -9.528 | -1930 | -1880 | -1873 | 301 | 2022 | 4849 |  | GOUG | CIGR | 09:28 | 09:36 | 09:37 | 23 | 113 | 12 | EXT | Задир. |  | (c)
53439.516 | 4.764 | 4.632 | -6.786 | -6.918 | 103 | 584 | 368 | 103 | 4632 | 4849 |  | GOUG | GENE | 02:56 | 04:14 | 03:39 | 397 | 530 | 7 | EXT | Задир. |  | (c)
53442.756 | 8.004 | 7.841 | -3.546 | -3.709 | 1366 | 1382 | 1383 | 831 | 3430 | 4849 |  | SCC | AXGR | 06:20 | 06:22 | 06:22 | 279 | 34 | 15 | EXT |  | 1 | (b)
53453.893 | 7.591 | 7.518 | -1.499 | -1.572 | 2202 | 2229 | -2219 | 0 | 1483 | 4850аа |  | CORR | GENE | 05:46 | 05:50 | 05:52 | 89 | 80 | 10 | EXT |  | 0.89 | (c)
53454.147 | 7.845 | 7.472 | -1.245 | -1.618 | -1328 | -1244 | -1245 | 903 | 1197 | 4850аа |  | GOUG | GENE | 08:16 | 08:30 | 08:30 | 421 | 166 | 9 | EXT | Зона задиров. |  | (c)
53454.237 | 7.935 | 7.922 | -1.155 | -1.168 | 1955 | 2127 | 2067 | 51 | 1139 | 4850аа |  | CORR | CIGR | 05:06 | 05:34 | 05:24 | 29 | 225 | 14 | EXT |  | 0.89 | (c)
53518.314 | 3.223 | 0.089 | -8.407 | -11.541 | -21 | -9 | -1 | 0 | 89 | 4856 |  | LWAN | AXGR | 06:08 | 06:10 | 06:11 | 4421 | 41 |  | INT | Эквивалент потери металла 19%. Аномалия находится на отводе. |  | (c)
53523.904 | 8.813 | 8.743 | -2.817 | -2.887 | 716 | 869 | 847 | 716 | 2763 | 4856 |  | ARTD | GENE | 08:07 | 08:32 | 08:28 | 124 | 263 |  | EXT | Эквивалент потери металла 14%. Аномалия находится на отводе. |  | (c)
53524.458 | 9.367 | 9.139 | -2.263 | -2.491 | -3 | 12 | 13 | 0 | 1165 | 4856 |  | LWAN | AXGR | 06:11 | 06:13 | 06:13 | 1326 | 32 |  | INT | Эквивалент потери металла 11%. Аномалия находится на отводе. |  | (c)
53526.721 | 0 | -0.014 | -10.91 | -10.924 | 1898 | 2067 | -2111 | 1659 |  | 4857 | Нарушение формы кольцевого шва | GWAN |  | 05:06 | 05:33 | 06:19 | 0 | 904 |  | EXT | Нарушение формы кольцевого шва Аномалия находится на отводе. |  | (c)
53647.338 | 7.237 | 7.215 | -4.138 | -4.16 | 1377 | 1458 | 1457 | 694 | 4122 | 4867 |  | CORR | CIGR | 05:24 | 05:37 | 05:37 | 38 | 160 | 11 | EXT |  | 0.89 | (c)
53651.271 | 11.17 | 11.16 | -0.205 | -0.215 | 1835 | 1873 | 1878 | 310 | 195 | 4867 |  | CORR | CIGR | 06:38 | 06:44 | 06:45 | 20 | 85 | 18 | EXT |  | 0.89 | (c)
53651.446 | 11.345 | 11.281 | -0.03 | -0.094 | 1766 | 1893 | 1944 | 109 | 10 | 4867 |  | CORR | GENE | 06:27 | 06:47 | 06:56 | 84 | 356 | 15 | EXT |  | 0.89 | (c)
53669.182 | 6.001 | 5.978 | -5.694 | -5.717 | -1270 | -1111 | -1114 | 958 | 5670 | 4869 |  | CORR | CIGR | 04:14 | 04:40 | 04:40 | 47 | 312 | 10 | EXT |  | 0.89 | (c)
53743.947 | 11.431 | 11.39 | -0.079 | -0.12 | -1525 | -1495 | -1441 | 706 | 70 | 4875 |  | CORR | GENE | 05:33 | 05:38 | 05:46 | 50 | 166 | 10 | EXT |  | 0.89 | (c)
53753.683 | 9.657 | 9.539 | -2.063 | -2.181 | 973 | 1127 | 1193 | 973 | 1488 | 4876 |  | CORR | GENE | 05:19 | 05:44 | 05:55 | 693 | 441 | 11 | EXT | Аномалия находится на отводе. | 0.96 | (c)
53777.953 | 10.527 | 10.516 | -1.008 | -1.019 | -1650 | -1572 | -1580 | 580 | 993 | 4878 |  | CORR | CIGR | 06:50 | 07:02 | 07:01 | 26 | 140 | 12 | EXT |  | 0.89 | (c)
53778.083 | 10.657 | 10.636 | -0.878 | -0.899 | -1635 | -1583 | -1581 | 596 | 868 | 4878 |  | CORR | CIGR | 06:52 | 07:01 | 07:01 | 31 | 109 | 11 | EXT |  | 0.89 | (c)
53858.061 | 0 | -0.02 | -11.505 | -11.525 | -42 | 280 | 1091 | 0 |  | 4888 | Нарушение формы кольцевого шва | GWAN |  | 01:03 | 01:55 | 04:06 | 0 | 2267 |  | EXT | Нарушение формы кольцевого шва |  | (c)
53858.125 | 0.064 | 0.057 | -11.441 | -11.448 | 1997 | 2027 | 2028 | 172 | 57 | 4888 |  | ARTD | GENE | 06:32 | 06:37 | 06:37 | 335 | 62 |  | EXT | Эквивалент потери металла 10%. |  | (c)
53861.207 | 3.146 | 2.816 | -8.359 | -8.689 | 2116 | 2125 | 2157 | 32 | 2816 | 4888 |  | SCC | GENE | 06:52 | 06:53 | 06:58 | 417 | 82 | 15 | EXT | Аномалия находится в зоне сварного шва. | 1 | (b)
53861.45 | 3.389 | 3.298 | -8.116 | -8.207 | 2012 | 2031 | 2029 | 184 | 3298 | 4888 |  | SCC | AXGR | 06:35 | 06:38 | 06:37 | 213 | 35 | 27 | EXT |  | 1 | (b)
53861.861 | 3.8 | 3.546 | -7.705 | -7.959 | 2110 | 2131 | 2156 | 28 | 3546 | 4888 |  | SCC | GENE | 06:50 | 06:54 | 06:58 | 656 | 92 | 15 | EXT | Аномалия находится в зоне сварного шва. | 1 | (b)
53865.76 | 7.699 | 7.566 | -3.806 | -3.939 | 2059 | 2070 | 2080 | 129 | 3712 | 4888 |  | SCC | AXGR | 06:42 | 06:44 | 06:46 | 227 | 43 | 21 | EXT |  | 1 | (b)
53868.417 | 10.356 | 10.189 | -1.149 | -1.316 | 2057 | 2073 | 2074 | 139 | 1047 | 4888 |  | SCC | AXGR | 06:42 | 06:44 | 06:45 | 269 | 35 | 15 | EXT |  | 1 | (b)
53884.934 | 4.353 | 4.334 | -6.992 | -7.011 | -2115 | -1983 | -2042 | 116 | 4334 | 4890 |  | CORR | CIGR | 05:30 | 05:51 | 05:42 | 27 | 145 | 10 | EXT |  | 0.89 | (c)
53885.844 | 5.263 | 5.228 | -6.082 | -6.117 | -1803 | -1692 | -1710 | 428 | 5228 | 4890 |  | CORR | CIGR | 06:20 | 06:38 | 06:35 | 40 | 186 | 9 | EXT |  | 0.89 | (c)
53898.821 | 6.895 | 6.784 | -4.32 | -4.431 | 1493 | 1692 | 1707 | 309 | 4086 | 4891 |  | DENT | GENE | 06:13 | 06:45 | 06:48 | 345 | 428 | 0.4 | N/A | Глубина вмятины: 5 мм (0,4%). Линейка: 35 см в (678 см; 06:45 ч:мин) |  | (c)
53901.243 | 9.317 | 9.314 | -1.898 | -1.901 | 1309 | 1409 | 1451 | 638 | 1811 | 4891 |  | CORR | GENE | 05:43 | 05:59 | 06:06 | 90 | 284 | 10 | EXT |  | 0.89 | (c)
53942.25 | 4.679 | 4.679 | -5.951 | -5.951 | -1598 | -1518 | -1528 | 632 | 4679 | 4895 |  | CORR | CIGR | 05:57 | 06:10 | 06:09 | 26 | 140 | 10 | EXT | Аномалия находится на упругопластическом изгибе: R=775 D, максимальное растяжение на 11.5 час. | 0.88 | (c)
53974.327 | 3.116 | 3.105 | -8.379 | -8.39 | -1880 | -1808 | -1815 | 350 | 3105 | 4898 |  | CORR | CIGR | 06:05 | 06:17 | 06:15 | 26 | 130 | 10 | EXT |  | 0.88 | (c)
53987.162 | 4.456 | 3.893 | -7.169 | -7.732 | 390 | 437 | 440 | 390 | 3893 | 4899 | Дефект проката | MIAN | GENE | 03:40 | 03:47 | 03:48 | 858 | 99 |  | INT | Дефект проката Эквивалент потери металла 10%. |  | (c)
53994.929 | 0.598 | 0.576 | -10.542 | -10.564 | 1134 | 1338 | 1302 | 761 | 576 | 4900 |  | CORR | CIGR | 03:28 | 04:01 | 03:55 | 39 | 335 | 10 | EXT |  | 0.89 | (c)
54005.471 | 0 | -0.012 | -11.175 | -11.187 | 768 | 1448 | 1538 | 0 |  | 4901 | Нарушение формы кольцевого шва | GWAN |  | 01:28 | 03:18 | 03:33 | 0 | 1540 |  | EXT | Нарушение формы кольцевого шва |  | (c)
54005.471 | 0 | -0.016 | -11.175 | -11.191 | -1583 | -681 | -725 | 0 |  | 4901 | Нарушение формы кольцевого шва | GWAN |  | 07:09 | 09:35 | 09:27 | 0 | 1714 |  | EXT | Нарушение формы кольцевого шва |  | (c)
54017.041 | 0.395 | 0.061 | -11.06 | -11.394 | 2077 | 2200 | 2148 | 11 | 61 | 4902 |  | SCC | GENE | 04:22 | 04:42 | 04:33 | 586 | 143 | 29 | EXT | Аномалия находится в зоне сварного шва. Аномалия находится на упругопластическом изгибе: R=430 D, максимальное растяжение на 6.4 час. | 1 | (a)
54022.915 | 6.269 | 6.26 | -5.186 | -5.195 | -1762 | -1685 | -1695 | 469 | 5173 | 4902 |  | CORR | CIGR | 06:02 | 06:15 | 06:13 | 22 | 134 | 11 | EXT | Аномалия находится на упругопластическом изгибе: R=528 D, максимальное растяжение на 6.4 час. | 0.88 | (c)
54022.978 | 6.332 | 6.319 | -5.123 | -5.136 | -1746 | -1711 | -1709 | 484 | 5116 | 4902 |  | CORR | CIGR | 06:05 | 06:10 | 06:11 | 20 | 75 | 10 | EXT | Аномалия находится на упругопластическом изгибе: R=528 D, максимальное растяжение на 6.4 час. | 0.88 | (c)
54024.282 | 7.636 | 7.621 | -3.819 | -3.834 | -2064 | -2017 | -2016 | 167 | 3808 | 4902 |  | CORR | CIGR | 05:14 | 05:21 | 05:21 | 26 | 96 | 10 | EXT | Аномалия находится на упругопластическом изгибе: R=654 D, максимальное растяжение на 6.4 час. | 0.88 | (c)
54047.454 | 7.703 | 7.68 | -3.427 | -3.45 | 1001 | 1045 | 1056 | 1001 | 3416 | 4906 |  | CORR | CIGR | 04:39 | 04:47 | 04:48 | 34 | 109 | 12 | EXT |  | 0.89 | (c)
54070.334 | 8.033 | 8.011 | -3.417 | -3.439 | -1300 | -1245 | -1203 | 930 | 3388 | 4908 |  | CORR | GENE | 05:44 | 05:53 | 05:60 | 51 | 194 | 11 | EXT |  | 0.89 | (c)
54129.951 | 0 | -0.018 | -11.34 | -11.358 | -60 | 796 | 2114 | 0 |  | 4914 | Нарушение формы кольцевого шва | GWAN |  | 00:45 | 03:03 | 06:36 | 0 | 4347 |  | EXT | Нарушение формы кольцевого шва Аномалия находится на упругопластическом изгибе: R=800 D, максимальное растяжение на 5.9 час. |  | (c)
54141.291 | 0 | -0.02 | -11.385 | -11.405 | 1760 | 2213 | 2128 | 0 |  | 4915 | Нарушение формы кольцевого шва | GWAN |  | 03:06 | 04:19 | 04:06 | 0 | 736 |  | EXT | Нарушение формы кольцевого шва Аномалия находится на упругопластическом изгибе: R=988 D, максимальное растяжение на 2.5 час. |  | (c)
54208.525 | 10.084 | 10.067 | -1.471 | -1.488 | 1651 | 1714 | 1707 | 1651 | 1457 | 4920 |  | CORR | CIGR | 07:17 | 07:27 | 07:26 | 31 | 112 | 17 | EXT | Аномалия находится на отводе. | 0.89 | (c)
54236.694 | 3.778 | 3.762 | -7.617 | -7.633 | -565 | -119 | -310 | 55 | 3762 | 4923 |  | CORR | GENE | 07:34 | 08:46 | 08:15 | 59 | 510 | 11 | EXT | Аномалия находится на отводе. | 0.89 | (c)
54355.389 | 7.253 | 7.247 | -3.322 | -3.328 | 966 | 1031 | 1027 | 966 | 3312 | 4933 |  | GOUG | CIGR | 05:39 | 05:49 | 05:48 | 16 | 122 | 9 | EXT | Аномалия находится на отводе. Задир. |  | (c)
54382.076 | 0 | -0.019 | -12.055 | -12.074 | 1594 | 1791 | 1989 | 1594 |  | 4936а | Нарушение формы кольцевого шва | GWAN |  | 09:49 | 10:21 | 10:53 | 0 | 791 |  | EXT | Нарушение формы кольцевого шва |  | (c)
54450.431 | 0 | -0.032 | -11.45 | -11.482 | 1650 | -2043 | 2195 | 1650 |  | 4942а | Нарушение формы кольцевого шва | GWAN |  | 01:35 | 03:39 | 03:02 | 0 | 1088 |  | EXT | Нарушение формы кольцевого шва |  | (c)
54450.431 | 0 | -0.024 | -11.45 | -11.474 | -703 | 436 | 96 | 0 |  | 4942а | Нарушение формы кольцевого шва | GWAN |  | 07:15 | 10:19 | 09:24 | 0 | 1597 |  | EXT | Нарушение формы кольцевого шва |  | (c)
54484.426 | 10.85 | 10.843 | -0.325 | -0.332 | -781 | -624 | -689 | 598 | 287 | 4944 |  | CORR | CIGR | 06:24 | 06:49 | 06:38 | 45 | 183 | 11 | EXT |  | 0.89 | (c)
54484.508 | 10.932 | 10.921 | -0.243 | -0.254 | -1035 | -1003 | -1001 | 967 | 235 | 4944 |  | CORR | CIGR | 05:43 | 05:48 | 05:48 | 19 | 68 | 11 | EXT |  | 0.89 | (c)
54542.058 | 0 | -0.039 | -11.452 | -11.491 | [5 empty] | 4949а | Нарушение формы кольцевого шва | GWAN |  | 11:04 | 11:31 | 11:37 | 0 | 415 |  | EXT | Нарушение формы кольцевого шва |  | (c)
54598.931 | 10.84 | 10.809 | -0.705 | -0.736 | -1419 | -1231 | -1273 | 812 | 686 | 4954 |  | CORR | GENE | 06:39 | 07:09 | 07:02 | 50 | 291 | 11 | EXT |  | 0.89 | (c)
54599.012 | 10.921 | 10.598 | -0.624 | -0.947 | -2222 | -2193 | -2182 | 9 | 79 | 4954 |  | CORR | GENE | 04:29 | 04:34 | 04:35 | 868 | 79 | 11 | EXT |  | 0.96 | (c)
54599.636 | 0 | -0.012 | -11.119 | -11.131 | 1163 | 1322 | 1487 | 420 |  | 4955а | Нарушение формы кольцевого шва | GWAN |  | 00:30 | 00:56 | 01:23 | 0 | 647 |  | EXT | Нарушение формы кольцевого шва |  | (c)
54599.636 | 0 | -0.012 | -11.119 | -11.131 | 2177 | -2183 | -2145 | 0 |  | 4955а | Нарушение формы кольцевого шва | GWAN |  | 03:14 | 03:30 | 03:36 | 0 | 278 |  | EXT | Нарушение формы кольцевого шва |  | (c)
54599.636 | 0 | -0.006 | -11.119 | -11.125 | -1659 | -1425 | -920 | 180 |  | 4955а | Нарушение формы кольцевого шва | GWAN |  | 04:55 | 05:33 | 06:54 | 0 | 1480 |  | EXT | Нарушение формы кольцевого шва |  | (c)
54599.775 | 0.139 | 0.034 | -10.98 | -11.085 | -1675 | -1667 | -1656 | 555 | 34 | 4955а |  | CORR | AXGR | 04:52 | 04:54 | 04:55 | 163 | 39 | 15 | EXT |  | 0.91 | (c)
54610.669 | 11.033 | 11.016 | -0.086 | -0.103 | -2049 | -1977 | -1702 | 181 | 32 | 4955а |  | CORR | GENE | 03:52 | 04:04 | 04:48 | 71 | 695 | 10 | EXT |  | 0.89 | (c)
54610.712 | 11.076 | 11.033 | -0.043 | -0.086 | -1156 | -1019 | -1061 | 965 | 34 | 4955а |  | CORR | GENE | 06:16 | 06:38 | 06:31 | 52 | 191 | 14 | EXT |  | 0.89 | (c)
54610.755 | 0 | -0.011 | -11.86 | -11.871 | -1222 | -950 | -698 | 174 |  | 4955б | Нарушение формы кольцевого шва | GWAN |  | 03:06 | 03:50 | 04:30 | 0 | 1048 |  | EXT | Нарушение формы кольцевого шва |  | (c)
54622.615 | 0 | -0.028 | -10.926 | -10.954 | -1652 | -1515 | -1404 | 579 |  | 4957а | Нарушение формы кольцевого шва | GWAN |  | 05:03 | 05:25 | 05:43 | 0 | 495 |  | EXT | Нарушение формы кольцевого шва |  | (c)
54633.222 | 10.607 | 10.59 | -0.319 | -0.336 | -1696 | -1631 | -1646 | 535 | 300 | 4957а |  | CORR | CIGR | 04:56 | 05:06 | 05:04 | 36 | 100 | 12 | EXT |  | 0.89 | (c)
54634.914 | 1.373 | 1.359 | -10.262 | -10.276 | 1769 | 1840 | 1816 | 367 | 1359 | 4958 |  | CORR | CIGR | 04:59 | 05:10 | 05:06 | 30 | 94 | 11 | EXT |  | 0.89 | (c)
54637.396 | 3.855 | 3.833 | -7.78 | -7.802 | 1991 | 1992 | 2013 | 195 | 3833 | 4958 |  | CORR | AXGR | 05:35 | 05:35 | 05:38 | 312 | 44 | 13 | EXT |  | 0.93 | (c)
54638.955 | 5.414 | 5.197 | -6.221 | -6.438 | 1973 | 1990 | 2012 | 180 | 5197 | 4958 |  | CORR | GENE | 05:32 | 05:34 | 05:38 | 277 | 77 | 13 | EXT |  | 0.92 | (c)
54639.933 | 6.392 | 6.378 | -5.243 | -5.257 | 1919 | 2059 | 2068 | 14 | 5172 | 4958 |  | CORR | GENE | 05:23 | 05:46 | 05:47 | 85 | 297 | 10 | EXT |  | 0.89 | (c)
54640.117 | 6.576 | 6.545 | -5.059 | -5.09 | 1964 | 2037 | 2079 | 36 | 5015 | 4958 |  | CORR | GENE | 05:30 | 05:42 | 05:49 | 75 | 230 | 10 | EXT |  | 0.89 | (c)
54640.352 | 6.811 | 6.807 | -4.824 | -4.828 | 1940 | 1982 | 1997 | 176 | 4804 | 4958 |  | CORR | CIGR | 05:27 | 05:33 | 05:36 | 24 | 114 | 10 | EXT |  | 0.88 | (c)
54701.999 | 10.843 | 10.818 | -0.402 | -0.427 | 1634 | 1796 | 1800 | 264 | 374 | 4963 |  | CORR | GENE | 03:55 | 04:21 | 04:21 | 53 | 333 | 10 | EXT |  | 0.89 | (c)
54703.025 | 0.624 | 0.246 | -10.996 | -11.374 | -1824 | -1216 | -1408 | 406 | 246 | 4964 |  | CORR | GENE | 04:16 | 05:55 | 05:23 | 612 | 832 | 10 | EXT |  | 0.94 | (c)
54706.09 | 3.689 | 2.9 | -7.931 | -8.72 | -1729 | -1706 | -1676 | 501 | 2900 | 4964 |  | CORR | GENE | 04:32 | 04:35 | 04:40 | 1035 | 106 | 10 | EXT |  | 0.96 | (c)
54708.433 | 6.032 | 5.712 | -5.588 | -5.908 | -1801 | -1438 | -1292 | 429 | 5389 | 4964 |  | CORR | GENE | 04:20 | 05:19 | 05:42 | 519 | 1018 | 12 | EXT |  | 0.95 | (c)
54709.319 | 6.918 | 6.664 | -4.702 | -4.956 | -1683 | -1656 | -1659 | 547 | 4493 | 4964 |  | CORR | AXGR | 04:39 | 04:43 | 04:43 | 463 | 48 | 14 | EXT |  | 0.95 | (c)
54716.635 | 2.614 | 2.117 | -8.986 | -9.483 | 1298 | 1316 | 1334 | 860 | 2117 | 4965 |  | SCC | GENE | 04:11 | 04:14 | 04:17 | 779 | 72 | 30 | EXT |  | 1 | (a)
54720.489 | 6.468 | 6.449 | -5.132 | -5.151 | 1345 | 1473 | 1444 | 688 | 5108 | 4965 |  | CORR | CIGR | 04:18 | 04:39 | 04:34 | 43 | 197 | 13 | EXT |  | 0.89 | (c)
54721.456 | 7.435 | 7.017 | -4.165 | -4.583 | -2110 | -2086 | -2076 | 120 | 3892 | 4965 |  | CORR | GENE | 07:01 | 07:04 | 07:06 | 691 | 68 | 11 | EXT |  | 0.95 | (c)
54726.106 | 0.485 | 0.466 | -10.915 | -10.934 | -1912 | -1853 | -1857 | 319 | 466 | 4966 |  | CORR | CIGR | 05:26 | 05:36 | 05:35 | 23 | 110 | 11 | EXT |  | 0.88 | (c)
54769.794 | 9.738 | 9.633 | -1.532 | -1.637 | -1842 | -1502 | -1563 | 388 | 1532 | 4969 |  | CORR | GENE | 06:33 | 07:28 | 07:18 | 105 | 558 | 10 | EXT |  | 0.89 | (c)
54967.462 | 3.271 | 3.256 | -7.554 | -7.569 | 2158 | -2119 | -2177 | 2051 | 3256 | 4987 |  | CORR | CIGR | 03:53 | 04:23 | 04:14 | 42 | 252 | 10 | EXT |  | 0.89 | (c)
54978.583 | 3.567 | 3.549 | -8.178 | -8.196 | 1103 | 1208 | 1186 | 1103 | 3549 | 4988 |  | CORR | GENE | 05:51 | 06:08 | 06:04 | 71 | 166 | 12 | EXT | Аномалия находится на отводе. | 0.89 | (c)
54978.902 | 3.886 | 3.788 | -7.859 | -7.957 | 1146 | 1156 | 1163 | 1146 | 3788 | 4988 |  | CORR | AXGR | 05:58 | 05:59 | 06:01 | 576 | 34 | 13 | EXT | Аномалия находится на отводе. | 0.96 | (c)
54980.241 | 5.225 | 5.141 | -6.52 | -6.604 | 1030 | 1173 | 1133 | 1030 | 5141 | 4988 |  | CORR | GENE | 05:39 | 06:02 | 05:56 | 130 | 205 | 10 | EXT | Аномалия находится на отводе. | 0.9 | (c)
54980.569 | 5.553 | 5.521 | -6.192 | -6.224 | 1145 | 1230 | 1201 | 1145 | 5521 | 4988 |  | CORR | CIGR | 05:58 | 06:11 | 06:07 | 40 | 111 | 10 | EXT | Аномалия находится на отводе. | 0.89 | (c)
55023.007 | 1.496 | 1.412 | -10.004 | -10.088 | -1555 | -1391 | -1432 | 676 | 1412 | 4992 |  | CORR | GENE | 06:00 | 06:27 | 06:20 | 113 | 245 | 11 | EXT |  | 0.89 | (c)
55055.636 | 0 | -0.018 | -2.47 | -2.488 | -1839 | -1354 | -1497 | 1155 |  | 4994б | Нарушение формы кольцевого шва | GWAN |  | 05:52 | 07:11 | 06:48 | 0 | 685 |  | EXT | Нарушение формы кольцевого шва |  | (c)
55308.408 | 2.742 | 2.714 | -8.848 | -8.876 | -1835 | -1645 | -1605 | 396 | 2714 | 5017 |  | DENT | GENE | 05:40 | 06:10 | 06:17 | 198 | 459 | 0.4 | N/A | Глубина вмятины: 6 мм (0,4%). Линейка: 20 см в (271 см; 06:10 ч:мин) |  | (c)
55333.195 | 4.449 | 4.393 | -6.246 | -6.302 | 1315 | 1323 | 1327 | 892 | 4393 | 5019 |  | CORR | AXGR | 06:32 | 06:33 | 06:34 | 193 | 23 | 13 | EXT |  | 0.91 | (c)
55408.971 | 0 | -0.022 | -11.34 | -11.362 | -782 | -605 | -640 | 499 |  | 5026 | Нарушение формы кольцевого шва | GWAN |  | 07:55 | 08:24 | 08:18 | 0 | 283 |  | EXT | Нарушение формы кольцевого шва |  | (c)
55447.408 | 4.212 | 4.175 | -6.473 | -6.51 | 73 | 138 | 146 | 73 | 4175 | 5029 | Дефект проката | MIAN | GENE | 06:32 | 06:42 | 06:43 | 58 | 147 |  | INT | Дефект проката Эквивалент потери металла 12%. Аномалия находится на отводе. |  | (c)
55450.282 | 7.086 | 7.057 | -3.599 | -3.628 | 61 | 133 | 140 | 61 | 3576 | 5029 | Дефект проката | MIAN | GENE | 06:30 | 06:41 | 06:42 | 52 | 159 |  | INT | Дефект проката Эквивалент потери металла 13%. Аномалия находится на отводе. |  | (c)
55450.318 | 7.122 | 6.983 | -3.563 | -3.702 | -448 | -402 | -216 | 0 | 3442 | 5029 |  | DENT | GENE | 05:07 | 05:15 | 05:45 | 260 | 464 | 0.8 | N/A | Глубина вмятины: 12 мм (0,8%). Линейка: 26 см в (698 см; 05:15 ч:мин) Аномалия находится на отводе. Аномалия находится вблизи продольного шва. Аномалия находится вблизи дефекта потери металла. |  | (c)
55450.914 | 7.718 | 7.339 | -2.967 | -3.346 | -76 | -76 | -42 | 7 | 2760 | 5029 |  | CORR | GENE | 06:07 | 06:08 | 06:13 | 586 | 69 | 11 | EXT | Аномалия находится на отводе. | 0.95 | (c)
55451.095 | 7.899 | 7.861 | -2.786 | -2.824 | 36 | 129 | 136 | 36 | 2752 | 5029 | Дефект проката | MIAN | GENE | 06:26 | 06:41 | 06:42 | 72 | 199 |  | INT | Дефект проката Эквивалент потери металла 14%. Аномалия находится на отводе. |  | (c)
55451.479 | 8.283 | 8.245 | -2.402 | -2.44 | 96 | 199 | 183 | 96 | 2370 | 5029 | Дефект проката | MIAN | GENE | 06:35 | 06:52 | 06:49 | 70 | 173 |  | INT | Дефект проката Эквивалент потери металла 10%. Аномалия находится на отводе. |  | (c)
55452.52 | 9.324 | 9.094 | -1.361 | -1.591 | 70 | 141 | 167 | 70 | 1327 | 5029 | Дефект проката | MIAN | GENE | 06:31 | 06:43 | 06:47 | 264 | 194 |  | INT | Дефект проката Эквивалент потери металла 11%. Аномалия находится на отводе. |  | (c)
55453.212 | 10.016 | 9.983 | -0.669 | -0.702 | 86 | 137 | 185 | 86 | 638 | 5029 | Дефект проката | MIAN | GENE | 06:34 | 06:42 | 06:50 | 64 | 197 |  | INT | Дефект проката Эквивалент потери металла 12%. Аномалия находится на отводе. |  | (c)
55459.242 | 5.361 | 5.321 | -5.804 | -5.844 | -1757 | -1663 | -1649 | 1541 | 5321 | 5030 |  | CORR | GENE | 06:06 | 06:21 | 06:23 | 73 | 216 | 10 | EXT |  | 0.89 | (c)
55475.997 | 0.071 | 0.05 | -11.354 | -11.375 | -1895 | -1703 | -1769 | 335 | 50 | 5032 |  | CORR | CIGR | 04:34 | 05:05 | 04:54 | 42 | 253 | 13 | EXT |  | 0.89 | (c)
55536.612 | 5.181 | 5.004 | -6.274 | -6.451 | -1505 | -1339 | -1231 | 725 | 5004 | 5037 |  | DENT | GENE | 06:18 | 06:45 | 07:03 | 306 | 548 | 0.6 | N/A | Глубина вмятины: 8 мм (0,6%). Линейка: 31 см в (500 см; 06:45 ч:мин) |  | (c)
55588.76 | 1.234 | 1.215 | -10.201 | -10.22 | 1801 | 1862 | 1869 | 294 | 1215 | 5042 |  | CORR | CIGR | 03:45 | 03:55 | 03:56 | 31 | 135 | 10 | EXT |  | 0.89 | (c)
55590.809 | 3.283 | 3.252 | -8.152 | -8.183 | 1902 | 2041 | 2022 | 88 | 3252 | 5042 |  | CORR | GENE | 04:02 | 04:24 | 04:21 | 52 | 240 | 11 | EXT |  | 0.89 | (c)
55618.938 | 8.582 | 8.559 | -2.798 | -2.821 | -2117 | -2003 | -1965 | 113 | 2763 | 5044 |  | CORR | GENE | 08:14 | 08:32 | 08:38 | 58 | 305 | 11 | EXT |  | 0.89 | (c)
55779.233 | 10.122 | 10.089 | -1.163 | -1.196 | 609 | 718 | 706 | 609 | 1154 | 5060 |  | CORR | CIGR | 03:00 | 03:18 | 03:16 | 42 | 194 | 14 | EXT | Аномалия находится на упругопластическом изгибе: R=813 D, максимальное растяжение на 4.2 час. | 0.89 | (c)
55820.946 | 7.175 | 7.045 | -4.21 | -4.34 | 1956 | 2123 | 2049 | 89 | 4202 | 5064 |  | CORR | GENE | 06:52 | 07:19 | 07:07 | 138 | 186 | 12 | EXT |  | 0.9 | (c)
55859.312 | 11.091 | 11.073 | -0.509 | -0.527 | 736 | 833 | 821 | 736 | 498 | 5067 |  | CORR | CIGR | 04:17 | 04:32 | 04:30 | 29 | 171 | 11 | EXT |  | 0.89 | (c)
55884.155 | 1.504 | 1.373 | -9.926 | -10.057 | -2215 | -2205 | -2204 | 15 | 1373 | 5070 |  | CORR | AXGR | 03:47 | 03:48 | 03:48 | 372 | 22 | 15 | EXT |  | 0.95 | (c)
55886.141 | 3.49 | 3.337 | -7.94 | -8.093 | 1927 | -2188 | 2124 | 0 | 3337 | 5070 |  | CORR | GENE | 02:55 | 03:51 | 03:27 | 164 | 395 | 10 | EXT |  | 0.9 | (c)
55895.29 | 1.209 | 1.195 | -10.186 | -10.2 | 1028 | 1174 | 1159 | 941 | 1195 | 5071 |  | CORR | CIGR | 04:14 | 04:37 | 04:35 | 43 | 261 | 10 | EXT |  | 0.89 | (c)
55908.064 | 2.588 | 2.565 | -8.852 | -8.875 | 1380 | 1529 | 1530 | 550 | 2565 | 5072 |  | CORR | GENE | 02:38 | 03:02 | 03:02 | 48 | 300 | 10 | EXT |  | 0.89 | (c)
56063.139 | 0 | 0 | -11.623 | -11.623 |  |  |  |  | 0 | 5085а | Непровар / утяжина | GWAN |  | 03:59 | 04:00 | 04:04 | 0 | 62 | 10 | INT | Непровар / утяжина Аномалия находится на упругопластическом изгибе: R=351 D, максимальное растяжение на 5.8 час. |  | (c)
56063.139 | 0 | 0 | -11.623 | -11.623 |  |  |  |  | 0 | 5085а | Непровар / утяжина | GWAN |  | 05:15 | 05:24 | 05:50 | 0 | 435 | 15 | INT | Непровар / утяжина Аномалия находится на упругопластическом изгибе: R=351 D, максимальное растяжение на 5.8 час. |  | (a)
56186.933 | 0 | -0.062 | -11.689 | -11.751 | [5 empty] | 5097а | Нарушение формы кольцевого шва | GWAN |  | 09:28 | 09:51 | 09:55 | 0 | 340 |  | EXT | Нарушение формы кольцевого шва |  | (c)
56198.622 | 0 | 0 | -11.412 | -11.412 | 1624 | 2005 | 2005 | 0 | 0 | 5099а | Смещение кромок | GWAN |  | 02:13 | 03:15 | 03:15 | 0 | 761 | 16 | EXT | Смещение кромок Наружу Величина смещения - 2.4 мм. |  | (c)
56198.622 | 0 | 0 | -11.412 | -11.412 | -1683 | -1341 | -1409 | 547 | 0 | 5099а | Смещение кромок | GWAN |  | 05:19 | 06:14 | 06:04 | 0 | 548 | 18 | EXT | Смещение кромок Наружу Величина смещения - 2.9 мм. |  | (c)
56201.263 | 2.641 | 2.628 | -8.771 | -8.784 | 2206 | -2196 | -2187 | 0 | 2628 | 5099а |  | CORR | CIGR | 03:47 | 03:57 | 03:58 | 22 | 136 | 10 | EXT | Аномалия находится на упругопластическом изгибе: R=601 D, максимальное растяжение на 0.8 час. | 0.88 | (c)
56202.727 | 4.105 | 3.912 | -7.307 | -7.5 | -2060 | -2036 | -2036 | 170 | 3912 | 5099а |  | SCC | GENE | 04:18 | 04:22 | 04:22 | 306 | 48 | 32 | EXT | Аномалия находится на упругопластическом изгибе: R=389 D, максимальное растяжение на 0.5 час. | 1 | (a)
56207.263 | 8.641 | 8.561 | -2.771 | -2.851 | -2225 | -2210 | -2208 | 6 | 2705 | 5099а |  | CORR | AXGR | 03:52 | 03:54 | 03:55 | 146 | 33 | 10 | EXT | Аномалия находится на упругопластическом изгибе: R=251 D, максимальное растяжение на 0.1 час. | 0.9 | (c)
56220.329 | 10.295 | 10.279 | -1.208 | -1.224 | 1985 | 2080 | 2116 | 0 | 1198 | 5100а |  | GOUG | CIGR | 07:08 | 07:23 | 07:29 | 26 | 263 | 10 | EXT | Задир. Аномалия находится на упругопластическом изгибе: R=556 D, максимальное растяжение на 11 час. |  | (c)
56220.342 | 10.308 | 10.292 | -1.195 | -1.211 | 1373 | 1705 | 1589 | 425 | 1189 | 5100а |  | GOUG | CIGR | 05:29 | 06:22 | 06:04 | 22 | 432 | 12 | EXT | Задир. Аномалия находится на упругопластическом изгибе: R=556 D, максимальное растяжение на 11 час. |  | (c)
56231.491 | 0 | -0.04 | -10.507 | -10.547 | [5 empty] | 5101б | Нарушение формы кольцевого шва | GWAN |  | 07:02 | 07:16 | 07:23 | 0 | 253 |  | EXT | Нарушение формы кольцевого шва |  | (c)
56231.491 | 0 | -0.066 | -10.507 | -10.573 | [5 empty] | 5101б | Нарушение формы кольцевого шва | GWAN |  | 10:33 | 11:01 | 11:07 | 0 | 419 |  | EXT | Нарушение формы кольцевого шва |  | (c)
56496.518 | 1.847 | 1.814 | -9.788 | -9.821 | 1287 | 1413 | 1380 | 758 | 1814 | 5125 |  | CORR | GENE | 05:01 | 05:21 | 05:16 | 58 | 185 | 11 | EXT |  | 0.89 | (c)
56557.659 | 5.093 | 5.082 | -6.052 | -6.063 | -2184 | -1978 | -2054 | 46 | 5082 | 5130 |  | CORR | CIGR | 06:00 | 06:34 | 06:21 | 37 | 260 | 10 | EXT |  | 0.89 | (c)
56584.63 | 9.389 | 8.65 | -1.781 | -2.52 | 2135 | 2136 | 2167 | 32 | 1539 | 5132 |  | CORR | GENE | 04:20 | 04:20 | 04:25 | 981 | 63 | 11 | EXT |  | 0.97 | (c)
56585.411 | 10.17 | 10.131 | -1 | -1.039 | -1346 | -1242 | -1231 | 885 | 994 | 5132 |  | CORR | CIGR | 06:58 | 07:15 | 07:16 | 45 | 229 | 11 | EXT |  | 0.89 | (c)
56587.154 | 0.743 | 0.733 | -10.702 | -10.712 | -1564 | -1505 | -1513 | 667 | 733 | 5133 |  | CORR | CIGR | 06:13 | 06:22 | 06:21 | 19 | 102 | 11 | EXT |  | 0.88 | (c)
56594.059 | 7.648 | 7.624 | -3.797 | -3.821 | -2155 | -2030 | -2068 | 76 | 3791 | 5133 |  | CORR | CIGR | 04:37 | 04:58 | 04:51 | 30 | 173 | 10 | EXT |  | 0.89 | (c)
56631.496 | 0 | -0.053 | -2.087 | -2.14 | -309 | 81 | 28 | 0 | 0 | 5136б | Внутришовный дефект | GWAN |  | 02:12 | 03:15 | 03:07 | 0 | 674 | 13 | MID | Внутришовный дефект |  | (c)
56631.496 | 0 | 0 | -2.087 | -2.087 | 1039 | 1611 | 1444 | 1039 | 0 | 5136б | Непровар / утяжина | GWAN |  | 05:50 | 07:22 | 06:55 | 0 | 810 | 14 | INT | Непровар / утяжина |  | (c)
56631.496 | 0 | 0 | -2.087 | -2.087 | 2024 | 2227 | -1998 | 1559 | 0 | 5136б | Смещение кромок | GWAN |  | 08:29 | 09:02 | 09:40 | 0 | 878 | 16 | EXT | Смещение кромок Наружу Величина смещения - 2.6 мм. |  | (c)
56634.846 | 1.263 | 1.249 | -9.306 | -9.32 | -2032 | -1898 | -1943 | 1854 | 1249 | 5137а |  | CORR | CIGR | 03:19 | 03:41 | 03:34 | 33 | 178 | 11 | EXT | Аномалия находится на упругопластическом изгибе: R=621 D, максимальное растяжение на 5.6 час. | 0.89 | (c)
56680.319 | 2.573 | 2.422 | -9.102 | -9.253 | -19 | -3 | -6 | 0 | 2422 | 5141 |  | LWAN | AXGR | 06:02 | 06:05 | 06:04 | 290 | 25 |  | EXT | Эквивалент потери металла 14%. |  | (c)
56710.685 | 11.029 | 10.974 | -0.461 | -0.516 | -1120 | -1014 | -940 | 760 | 459 | 5143 |  | CORR | GENE | 03:38 | 03:55 | 04:07 | 57 | 360 | 10 | EXT |  | 0.89 | (c)
56718.224 | 7.078 | 7.064 | -4.402 | -4.416 | 587 | 798 | 720 | 587 | 4379 | 5144 |  | CORR | CIGR | 04:00 | 04:34 | 04:22 | 37 | 265 | 11 | EXT |  | 0.89 | (c)
56719.287 | 8.141 | 8.124 | -3.339 | -3.356 | 645 | 727 | 716 | 645 | 3310 | 5144 |  | CORR | CIGR | 04:10 | 04:23 | 04:21 | 46 | 141 | 10 | EXT |  | 0.89 | (c)
56719.852 | 8.706 | 8.685 | -2.774 | -2.795 | 452 | 573 | 563 | 452 | 2758 | 5144 |  | CORR | CIGR | 03:39 | 03:58 | 03:57 | 37 | 222 | 10 | EXT |  | 0.89 | (c)
56729.033 | 6.407 | 6.302 | -5.058 | -5.163 | 2053 | 2075 | 2066 | 151 | 4923 | 5145 |  | CORR | AXGR | 05:48 | 05:52 | 05:50 | 240 | 27 | 11 | EXT |  | 0.91 | (c)
56731.242 | 8.616 | 8.598 | -2.849 | -2.867 | 1119 | 1486 | 1424 | 503 | 2788 | 5145 |  | CORR | GENE | 03:18 | 04:17 | 04:07 | 79 | 608 | 10 | EXT |  | 0.89 | (c)
56732.014 | 9.388 | 9.374 | -2.077 | -2.091 | 1306 | 1622 | 1498 | 540 | 2015 | 5145 |  | CORR | GENE | 03:48 | 04:39 | 04:19 | 76 | 384 | 10 | EXT |  | 0.89 | (c)
56733.37 | 10.744 | 10.721 | -0.721 | -0.744 | 1865 | 1985 | 1961 | 173 | 712 | 5145 |  | CORR | CIGR | 05:18 | 05:37 | 05:34 | 32 | 193 | 10 | EXT | Аномалия находится на упругопластическом изгибе: R=998 D, максимальное растяжение на 1 час. | 0.89 | (c)
56733.708 | 11.082 | 10.99 | -0.383 | -0.475 | 1337 | 1448 | 1564 | 439 | 383 | 5145 |  | CORR | GENE | 03:53 | 04:11 | 04:29 | 92 | 455 | 12 | EXT | Аномалия находится на упругопластическом изгибе: R=912 D, максимальное растяжение на 0.9 час. | 0.89 | (c)
56740.405 | 6.314 | 6.144 | -5.276 | -5.446 | -1666 | -1662 | -1636 | 564 | 5068 | 5146 |  | CORR | GENE | 05:05 | 05:06 | 05:10 | 378 | 61 | 10 | EXT | Аномалия находится на упругопластическом изгибе: R=420 D, максимальное растяжение на 0.1 час. | 0.93 | (c)
56741.274 | 7.183 | 7.156 | -4.407 | -4.434 | -1648 | -1567 | -1599 | 582 | 4407 | 5146 |  | CORR | CIGR | 05:08 | 05:21 | 05:16 | 27 | 98 | 12 | EXT | Аномалия находится на упругопластическом изгибе: R=397 D, максимальное растяжение на 11.9 час. | 0.89 | (c)
56742.959 | 8.868 | 8.78 | -2.722 | -2.81 | -1617 | -1193 | -1363 | 613 | 2719 | 5146 |  | CORR | GENE | 05:13 | 06:21 | 05:54 | 91 | 509 | 10 | EXT | Аномалия находится на упругопластическом изгибе: R=390 D, максимальное растяжение на 11.9 час. | 0.89 | (c)
56747.816 | 2.135 | 2.11 | -9.19 | -9.215 | 422 | 552 | 511 | 422 | 2110 | 5147 |  | CORR | CIGR | 04:03 | 04:24 | 04:18 | 44 | 178 | 11 | EXT | Аномалия находится на упругопластическом изгибе: R=768 D, максимальное растяжение на 11.5 час. | 0.89 | (c)
56747.86 | 2.179 | 2.147 | -9.146 | -9.178 | 1531 | 1595 | 1657 | 448 | 2147 | 5147 |  | CORR | CIGR | 07:02 | 07:13 | 07:22 | 44 | 252 | 10 | EXT | Аномалия находится на упругопластическом изгибе: R=768 D, максимальное растяжение на 11.5 час. | 0.89 | (c)
56768.756 | 0.165 | 0.146 | -11.465 | -11.484 | -204 | -63 | 5 | 204 | 146 | 5149 |  | ARTD | CIGR | 11:40 | 00:02 | 12:14 | 38 | 420 |  | EXT | Эквивалент потери металла 15%. |  | (c)
56796.788 | 5.112 | 5.054 | -5.583 | -5.641 | -1373 | -1118 | -1206 | 857 | 5054 | 5151а |  | CORR | GENE | 05:35 | 06:16 | 06:02 | 73 | 335 | 14 | EXT |  | 0.89 | (c)
56800.905 | 9.229 | 9.202 | -1.466 | -1.493 | -1738 | -1603 | -1627 | 492 | 1462 | 5151а |  | CORR | CIGR | 04:36 | 04:58 | 04:54 | 31 | 223 | 10 | EXT |  | 0.89 | (c)
56801.456 | 9.78 | 9.738 | -0.915 | -0.957 | -1951 | -1798 | -1793 | 279 | 906 | 5151а |  | CORR | GENE | 04:02 | 04:26 | 04:27 | 51 | 317 | 10 | EXT |  | 0.89 | (c)
56802.371 | 0 | 0 | -1.491 | -1.491 | 997 | 1316 | 1541 | 997 | 0 | 5151б | Смещение кромок | GWAN |  | 04:08 | 04:59 | 05:36 | 0 | 1088 | 23 | EXT | Смещение кромок Наружу Величина смещения - 3.7 мм. |  | (c)
56802.371 | 0 | 0 | -1.491 | -1.491 | -1866 | -1612 | -1529 | 1192 | 0 | 5151б | Смещение кромок | GWAN |  | 08:26 | 09:07 | 09:20 | 0 | 674 | 26 | EXT | Смещение кромок Наружу Величина смещения - 4.1 мм. |  | (c)
56841.911 | 4.475 | 4.147 | -7.06 | -7.388 | 644 | 705 | 698 | 644 | 4147 | 5155 | Дефект проката | MIAN | GENE | 00:56 | 01:06 | 01:05 | 475 | 108 |  | INT | Дефект проката Эквивалент потери металла 11%. |  | (c)
56856.561 | 7.59 | 7.554 | -3.98 | -4.016 | 1344 | 1471 | 1446 | 682 | 3971 | 5156 |  | CORR | CIGR | 04:47 | 05:08 | 05:04 | 45 | 205 | 10 | EXT |  | 0.89 | (c)
56871.867 | 11.326 | 11.311 | -0.154 | -0.169 | 1313 | 1418 | 1381 | 781 | 144 | 5157 |  | CORR | CIGR | 04:27 | 04:44 | 04:38 | 25 | 137 | 14 | EXT |  | 0.89 | (c)
56875.488 | 3.467 | 3.31 | -8.023 | -8.18 | 1589 | 1609 | 1604 | 611 | 3310 | 5158 |  | CORR | AXGR | 05:30 | 05:33 | 05:32 | 160 | 31 | 15 | EXT |  | 0.91 | (c)
56875.555 | 3.534 | 3.51 | -7.956 | -7.98 | 1849 | 1975 | 1927 | 225 | 3510 | 5158 |  | CORR | CIGR | 06:12 | 06:32 | 06:24 | 24 | 157 | 18 | EXT |  | 0.89 | (c)
56875.8 | 3.779 | 3.603 | -7.711 | -7.887 | 2153 | 2172 | 2177 | 30 | 3603 | 5158 |  | CORR | GENE | 07:01 | 07:04 | 07:05 | 431 | 48 | 10 | EXT |  | 0.93 | (c)
56876.137 | 4.116 | 4.088 | -7.374 | -7.402 | 1365 | 1441 | 1438 | 719 | 4088 | 5158 |  | CORR | CIGR | 04:54 | 05:06 | 05:05 | 28 | 147 | 10 | EXT |  | 0.89 | (c)
56876.413 | 4.392 | 4.363 | -7.098 | -7.127 | 2035 | 2123 | 2102 | 62 | 4363 | 5158 |  | CORR | CIGR | 06:42 | 06:56 | 06:53 | 32 | 134 | 12 | EXT |  | 0.89 | (c)
56876.651 | 4.63 | 4.62 | -6.86 | -6.87 | 2206 | -2230 | -2223 | 0 | 4620 | 5158 |  | CORR | CIGR | 07:09 | 07:13 | 07:14 | 18 | 65 | 11 | EXT |  | 0.88 | (c)
56877.495 | 5.474 | 4.664 | -6.016 | -6.826 | 2128 | 2230 | 2179 | 1 | 4664 | 5158 |  | CORR | GENE | 06:57 | 07:13 | 07:05 | 810 | 102 | 11 | EXT |  | 0.96 | (c)
56879.618 | 7.597 | 7.545 | -3.893 | -3.945 | 1279 | 1410 | 1382 | 745 | 3877 | 5158 |  | CORR | GENE | 04:40 | 05:01 | 04:56 | 68 | 207 | 15 | EXT |  | 0.89 | (c)
56881.385 | 9.364 | 9.331 | -2.126 | -2.159 | 1457 | 1526 | 1583 | 521 | 2116 | 5158 |  | CORR | CIGR | 05:08 | 05:20 | 05:29 | 43 | 253 | 10 | EXT |  | 0.89 | (c)
56881.832 | 9.811 | 9.774 | -1.679 | -1.716 | 1607 | 1876 | 1769 | 299 | 1662 | 5158 |  | CORR | GENE | 05:33 | 06:16 | 05:59 | 54 | 325 | 10 | EXT |  | 0.89 | (c)
56882.94 | 10.919 | 10.886 | -0.571 | -0.604 | 2219 | -2097 | -2146 | 0 | 545 | 5158 |  | CORR | GENE | 07:11 | 07:35 | 07:27 | 59 | 193 | 10 | EXT |  | 0.89 | (c)
56883.565 | 0.054 | 0.019 | -8.246 | -8.281 | 1523 | 1778 | 1870 | 14 | 19 | 5159 |  | CORR | GENE | 02:50 | 03:31 | 03:46 | 57 | 694 | 11 | EXT |  | 0.89 | (c)
56916.384 | 0.478 | 0.47 | -11.002 | -11.01 | 188 | 244 | 233 | 188 | 470 | 5163 |  | CORR | CIGR | 03:05 | 03:14 | 03:13 | 19 | 91 | 12 | EXT |  | 0.88 | (c)
56933.525 | 6.139 | 6.086 | -5.296 | -5.349 | 721 | 811 | 937 | 721 | 5275 | 5164 |  | CORR | GENE | 04:09 | 04:24 | 04:44 | 74 | 432 | 11 | EXT |  | 0.89 | (c)
56950.136 | 0 | -0.062 | -11.567 | -11.629 | [5 empty] | 5165б | Нарушение формы кольцевого шва | GWAN |  | 00:46 | 01:21 | 01:44 | 0 | 711 |  | EXT | Нарушение формы кольцевого шва Аномалия находится на отводе. |  | (c)
56950.136 | 0 | -0.072 | -11.567 | -11.639 | [5 empty] | 5165б | Нарушение формы кольцевого шва | GWAN |  | 10:32 | 11:10 | 11:15 | 0 | 544 |  | EXT | Нарушение формы кольцевого шва Аномалия находится на отводе. |  | (c)
57017.076 | 9.48 | 9.048 | -2.065 | -2.497 | -2205 | -2184 | -2192 | 25 | 1636 | 5171 |  | LWAN | AXGR | 06:31 | 06:35 | 06:33 | 861 | 28 |  | EXT | Эквивалент потери металла 12%. |  | (c)
57061.887 | 0 | 0 | -11.566 | -11.566 |  |  |  |  | 0 | 5175б | Смещение кромок | GWAN |  | 04:05 | 04:34 | 04:38 | 0 | 412 | 19 | EXT | Смещение кромок Наружу Величина смещения - 3 мм. |  | (c)
57061.887 | 0 | 0 | -11.566 | -11.566 |  |  |  |  | 0 | 5175б | Смещение кромок | GWAN |  | 05:33 | 05:57 | 06:41 | 0 | 841 | 17 | EXT | Смещение кромок Вовнутрь Величина смещения - 2.7 мм. |  | (c)
57164.706 | 0 | 0 | -11.349 | -11.349 |  |  |  |  | 0 | 5185а | Смещение кромок | GWAN |  | 03:52 | 04:21 | 04:19 | 0 | 339 | 17 | EXT | Смещение кромок Наружу Величина смещения - 2.7 мм. |  | (c)
57164.706 | 0 | -0.069 | -11.349 | -11.418 |  |  |  |  | 0 | 5185а | Подгиб кромки со смещением | GWAN |  | 06:39 | 07:05 | 07:04 | 0 | 307 | 36 | EXT | Подгиб кромки со смещением Величина смещения - 5.7 мм. |  | (c)
57164.706 | 0 | -0.049 | -11.349 | -11.398 | [5 empty] | 5185а | Вышлифовка на шве | GWAN | GENE | 06:46 | 07:10 | 07:13 | 119 | 336 | 12 | EXT | Вышлифовка на шве |  | (c)
57209.848 | 0.117 | 0.099 | -10.433 | -10.451 | -1518 | -1447 | -1439 | 712 | 99 | 5190а |  | CORR | CIGR | 06:54 | 07:05 | 07:06 | 44 | 159 | 10 | EXT |  | 0.89 | (c)
57268.55 | 2.534 | 2.432 | -8.841 | -8.943 | 2154 | 2181 | 2179 | 26 | 2432 | 5195 |  | CORR | GENE | 06:49 | 06:53 | 06:53 | 217 | 50 | 13 | EXT |  | 0.91 | (c)
57312.222 | 0.476 | 0.313 | -10.874 | -11.037 | -2216 | -2204 | -2201 | 15 | 313 | 5199 |  | CORR | AXGR | 04:20 | 04:22 | 04:22 | 295 | 30 | 13 | EXT |  | 0.93 | (c)
57315.375 | 3.629 | 3.495 | -7.721 | -7.855 | -2210 | -2164 | -2183 | 21 | 3495 | 5199 |  | CORR | GENE | 04:21 | 04:28 | 04:25 | 248 | 55 | 13 | EXT |  | 0.92 | (c)
57347.489 | 1.533 | 1.53 | -9.797 | -9.8 | 1559 | 1620 | 1601 | 588 | 1530 | 5202 |  | CORR | CIGR | 07:08 | 07:18 | 07:15 | 17 | 83 | 13 | EXT |  | 0.88 | (c)
57347.661 | 1.705 | 1.698 | -9.625 | -9.632 | 1158 | 1257 | 1246 | 896 | 1698 | 5202 |  | CORR | CIGR | 06:03 | 06:19 | 06:17 | 39 | 176 | 12 | EXT |  | 0.89 | (c)
57347.67 | 1.714 | 1.704 | -9.616 | -9.626 | 1351 | 1525 | 1509 | 564 | 1704 | 5202 |  | CORR | CIGR | 06:34 | 07:02 | 06:60 | 36 | 315 | 33 | EXT |  | 0.89 | (c)
57375.264 | 6.783 | 6.751 | -4.722 | -4.754 | -1344 | -1274 | -1263 | 887 | 4719 | 5204 |  | CORR | CIGR | 05:28 | 05:40 | 05:41 | 35 | 161 | 11 | EXT |  | 0.89 | (c)
57391.477 | 0.121 | 0.061 | -10.874 | -10.934 | -2112 | -1940 | -1894 | 119 | 61 | 5206 |  | CORR | GENE | 06:26 | 06:54 | 07:01 | 61 | 436 | 13 | EXT |  | 0.89 | (c)
57454.838 | 6.677 | 6.645 | -4.723 | -4.755 | 78 | 338 | 281 | 78 | 4690 | 5211 |  | CORR | GENE | 03:07 | 03:49 | 03:40 | 65 | 407 | 10 | EXT |  | 0.89 | (c)
57455.029 | 6.868 | 6.831 | -4.532 | -4.569 | 235 | 368 | 367 | 235 | 4531 | 5211 |  | CORR | CIGR | 03:32 | 03:53 | 03:53 | 38 | 264 | 10 | EXT |  | 0.89 | (c)
57455.253 | 7.092 | 7.051 | -4.308 | -4.349 | 289 | 535 | 440 | 289 | 4303 | 5211 |  | CORR | CIGR | 03:41 | 04:20 | 04:05 | 46 | 302 | 13 | EXT |  | 0.89 | (c)
57457.244 | 9.083 | 9.049 | -2.317 | -2.351 | 1186 | 1357 | 1329 | 759 | 2276 | 5211 |  | CORR | GENE | 06:06 | 06:33 | 06:29 | 75 | 286 | 10 | EXT |  | 0.89 | (c)
57459.453 | 11.292 | 11.265 | -0.108 | -0.135 | 545 | 703 | 749 | 545 | 77 | 5211 |  | CORR | GENE | 04:22 | 04:48 | 04:55 | 58 | 408 | 12 | EXT |  | 0.89 | (c)
57498.648 | 4.742 | 4.686 | -6.602 | -6.658 | -2118 | -2017 | -1963 | 113 | 4686 | 5215а |  | CORR | GENE | 04:05 | 04:21 | 04:30 | 68 | 310 | 10 | EXT |  | 0.89 | (c)
57500.243 | 6.337 | 6.33 | -5.007 | -5.014 | -2087 | -2003 | -2019 | 144 | 4986 | 5215а |  | CORR | CIGR | 04:10 | 04:24 | 04:21 | 28 | 135 | 13 | EXT |  | 0.89 | (c)
57504.198 | 10.292 | 10.242 | -1.052 | -1.102 | -2035 | -1926 | -1746 | 196 | 1022 | 5215а |  | CORR | GENE | 04:18 | 04:36 | 05:05 | 80 | 578 | 11 | EXT |  | 0.89 | (c)
57504.912 | 11.006 | 10.987 | -0.338 | -0.357 | -1905 | -1776 | -1808 | 326 | 311 | 5215а |  | CORR | CIGR | 04:39 | 05:00 | 04:55 | 46 | 193 | 15 | EXT |  | 0.89 | (c)
57517.339 | 0.75 | 0.639 | -10.337 | -10.448 | 1398 | 1451 | 1437 | 754 | 639 | 5217а |  | CORR | GENE | 05:11 | 05:20 | 05:17 | 151 | 79 | 10 | EXT |  | 0.9 | (c)
57562.194 | 0.153 | 0.121 | -11.047 | -11.079 | 2038 | 2114 | 2111 | 47 | 121 | 5221 |  | CORR | CIGR | 05:14 | 05:26 | 05:26 | 32 | 145 | 11 | EXT |  | 0.89 | (c)
57631.472 | 2.536 | 1.814 | -9.144 | -9.866 | 1450 | 1459 | 1480 | 1450 | 1814 | 5227 | Металлургический дефект | MIAN | GENE | 04:60 | 05:01 | 05:05 | 1476 | 59 |  | INT | Металлургический дефект Эквивалент потери металла 11%. |  | (c)
57649.332 | 8.716 | 8.638 | -3.074 | -3.152 | 1083 | 1431 | 1379 | 1083 | 3015 | 5228 |  | CORR | GENE | 05:23 | 06:20 | 06:11 | 137 | 593 | 13 | EXT | Аномалия находится на отводе. | 0.9 | (c)
57723.711 | 3.08 | 3.048 | -8.155 | -8.187 | 2002 | 2086 | 2083 | 66 | 3048 | 5235 |  | CORR | CIGR | 05:10 | 05:23 | 05:23 | 39 | 162 | 10 | EXT |  | 0.89 | (c)
57777.958 | 0.622 | 0.6 | -10.428 | -10.45 | 25 | 36 | 44 | 25 | 600 | 5240 |  | LWAN | AXGR | 01:57 | 01:59 | 01:60 | 230 | 37 |  | INT | Эквивалент потери металла 10%. |  | (c)
57810.794 | 0.128 | 0.08 | -11.212 | -11.26 | 625 | 758 | 823 | 625 | 80 | 5243 |  | CORR | GENE | 02:52 | 03:14 | 03:24 | 74 | 396 | 15 | EXT |  | 0.89 | (c)
57841.441 | 7.985 | 7.944 | -3.405 | -3.446 | -2128 | -1960 | -1961 | 102 | 3386 | 5245 |  | CORR | GENE | 03:42 | 04:09 | 04:09 | 60 | 335 | 10 | EXT |  | 0.89 | (c)
57878.015 | 10.479 | 10.457 | -0.736 | -0.758 | 2162 | 2183 | 2187 | 19 | 131 | 5248 |  | CORR | GENE | 05:44 | 05:48 | 05:48 | 627 | 50 | 11 | EXT |  | 0.95 | (c)
57898.257 | 8.131 | 8.125 | -3.084 | -3.09 | -1411 | -1318 | -1351 | 819 | 3073 | 5250 |  | CORR | CIGR | 06:06 | 06:21 | 06:16 | 17 | 121 | 12 | EXT |  | 0.88 | (c)
57904.812 | 3.471 | 3.453 | -7.38 | -7.398 | -1910 | -1750 | -1709 | 321 | 3453 | 5251а |  | CORR | CIGR | 06:29 | 06:54 | 07:01 | 39 | 402 | 11 | EXT |  | 0.89 | (c)
57991.573 | 0.512 | 0.502 | -11.008 | -11.018 | 1944 | 1996 | 1993 | 189 | 502 | 5259 |  | CORR | CIGR | 06:24 | 06:32 | 06:32 | 21 | 97 | 12 | EXT |  | 0.88 | (c)
57991.836 | 0.775 | 0.77 | -10.745 | -10.75 | 1808 | 1901 | 1922 | 196 | 770 | 5259 |  | CORR | GENE | 06:02 | 06:17 | 06:20 | 146 | 226 | 14 | EXT |  | 0.9 | (c)
57992.018 | 0.957 | 0.952 | -10.563 | -10.568 | 1660 | 1708 | 1703 | 484 | 952 | 5259 |  | CORR | CIGR | 05:38 | 05:46 | 05:45 | 30 | 87 | 10 | EXT |  | 0.89 | (c)
58010.103 | 7.522 | 7.425 | -3.873 | -3.97 | 1740 | 1770 | 1802 | 367 | 3806 | 5260 |  | CORR | GENE | 05:36 | 05:40 | 05:46 | 164 | 124 | 10 | EXT |  | 0.9 | (c)
58046.926 | 10.23 | 9.943 | -0.67 | -0.957 | 23 | 40 | 48 | 23 | 37 | 5263 |  | LWAN | GENE | 08:38 | 08:40 | 08:42 | 920 | 49 |  | INT | Эквивалент потери металла 10%. Аномалия находится на отводе. |  | (c)
58074.887 | 5.021 | 4.997 | -6.319 | -6.343 | 1912 | 2122 | 2067 | 8 | 4997 | 5266 |  | CORR | GENE | 07:51 | 08:25 | 08:16 | 48 | 311 | 10 | EXT |  | 0.89 | (c)
58077.611 | 7.745 | 7.721 | -3.595 | -3.619 | 1680 | 1904 | 1812 | 286 | 3580 | 5266 |  | CORR | CIGR | 07:14 | 07:50 | 07:35 | 39 | 265 | 10 | EXT |  | 0.89 | (c)
58081.23 | 0.024 | 0.015 | -11.416 | -11.425 | -939 | -699 | -733 | 527 | 15 | 5267 |  | CORR | GENE | 07:11 | 07:50 | 07:44 | 78 | 412 | 10 | EXT |  | 0.89 | (c)
58149.786 | 0.042 | 0.013 | -11 | -11.029 | 833 | 959 | 963 | 833 | 13 | 5273а |  | CORR | GENE | 05:10 | 05:31 | 05:31 | 52 | 259 | 11 | EXT |  | 0.89 | (c)
58173.08 | 0.904 | 0.887 | -10.226 | -10.243 | 1294 | 1395 | 1389 | 747 | 887 | 5275 |  | CORR | GENE | 06:27 | 06:43 | 06:42 | 49 | 189 | 10 | EXT |  | 0.89 | (c)
58206.358 | 11.462 | 11.424 | -0.068 | -0.106 | 1404 | 1579 | 1525 | 1404 | 56 | 5277 |  | CORR | GENE | 04:26 | 04:54 | 04:46 | 50 | 243 | 10 | EXT |  | 0.89 | (c)
58211.979 | 5.553 | 5.246 | -5.602 | -5.909 | -1314 | -1307 | -1241 | 1168 | 5246 | 5278 |  | CORR | GENE | 05:37 | 05:39 | 05:49 | 448 | 146 | 12 | EXT | Аномалия находится на отводе. | 0.94 | (c)
58230.382 | 1.626 | 1.626 | -9.664 | -9.664 | 1892 | 2194 | 2085 | 0 | 1626 | 5280 |  | CORR | GENE | 07:21 | 08:10 | 07:52 | 58 | 386 | 10 | EXT |  | 0.89 | (c)
58240.15 | 0.104 | 0.035 | -10.966 | -11.035 | 681 | 838 | 869 | 681 | 35 | 5281 |  | CORR | GENE | 04:16 | 04:41 | 04:46 | 78 | 376 | 11 | EXT |  | 0.89 | (c)
58256.07 | 4.954 | 4.944 | -6.391 | -6.401 | -145 | -49 | -70 | 0 | 4944 | 5282 |  | CORR | CIGR | 08:48 | 09:04 | 09:00 | 47 | 149 | 10 | EXT |  | 0.89 | (c)
58258.805 | 7.689 | 7.68 | -3.656 | -3.665 | -1983 | -1875 | -1871 | 248 | 3638 | 5282 |  | CORR | CIGR | 03:52 | 04:09 | 04:10 | 27 | 223 | 11 | EXT |  | 0.89 | (c)
58277.222 | 3.351 | 3.298 | -7.722 | -7.775 | 2165 | 2182 | 2178 | 40 | 3298 | 5284а |  | CORR | AXGR | 05:18 | 05:21 | 05:20 | 142 | 26 | 10 | EXT |  | 0.9 | (c)
58317.938 | 10.062 | 9.999 | -1.328 | -1.391 | 2183 | 2201 | 2202 | 9 | 953 | 5287 |  | CORR | AXGR | 06:19 | 06:22 | 06:22 | 438 | 39 | 13 | EXT |  | 0.95 | (c)
58347.138 | 5.752 | 5.744 | -5.928 | -5.936 | -139 | -36 | -62 | 0 | 5744 | 5291 |  | CORR | CIGR | 08:26 | 08:43 | 08:38 | 30 | 153 | 10 | EXT | Аномалия находится на отводе. | 0.89 | (c)
58407.349 | 9.418 | 9.399 | -1.602 | -1.621 | -671 | -615 | -600 | 529 | 1461 | 5296 |  | CORR | GENE | 08:28 | 08:37 | 08:39 | 160 | 142 | 10 | EXT | Аномалия находится на упругопластическом изгибе: R=534 D, максимальное растяжение на 0.2 час. | 0.9 | (c)
58601.409 | 0.023 | -0.512 | -11.257 | -11.792 | -1287 | -1113 | -1009 | 731 | 0 | 5315 |  | DENT | GENE | 05:34 | 06:03 | 06:19 | 1125 | 556 | 0.6 | N/A | Глубина вмятины: 8 мм (0,6%). Линейка: 113 см в (-50 см; 06:03 ч:мин) Аномалия находится на отводе. Аномалия находится вблизи кольцевого сварного шва. |  | (c)
58626.845 | 2.524 | 2.363 | -8.941 | -9.102 | 1033 | 1183 | 1293 | 1033 | 2363 | 5317 |  | DENT | GENE | 05:48 | 06:12 | 06:30 | 247 | 520 | 0.5 | N/A | Глубина вмятины: 7 мм (0,5%). Линейка: 25 см в (236 см; 06:12 ч:мин) Аномалия находится на отводе. |  | (c)
58666.088 | 7.587 | 7.453 | -3.878 | -4.012 | 1417 | 1426 | 1441 | 766 | 3758 | 5320 |  | CORR | GENE | 06:37 | 06:39 | 06:41 | 254 | 48 | 10 | EXT |  | 0.91 | (c)
58774.926 | 3.75 | 3.729 | -8.01 | -8.031 | -355 | -229 | -261 | 167 | 3729 | 5330 |  | CORR | CIGR | 08:08 | 08:28 | 08:23 | 39 | 188 | 11 | EXT | Аномалия находится на отводе. | 0.89 | (c)
58775.334 | 4.158 | 4.121 | -7.602 | -7.639 | -449 | -341 | -326 | 203 | 4121 | 5330 |  | CORR | CIGR | 07:53 | 08:10 | 08:13 | 38 | 246 | 10 | EXT | Аномалия находится на отводе. | 0.89 | (c)
58785.653 | 2.717 | 2.713 | -7.753 | -7.757 | -789 | -776 | -770 | 751 | 2713 | 5331 |  | CORR | AXGR | 07:27 | 07:29 | 07:30 | 141 | 38 | 11 | EXT |  | 0.9 | (c)
58867.874 | 6.578 | 6.428 | -4.667 | -4.817 | 2157 | 2173 | 2172 | 44 | 4568 | 5338 |  | CORR | AXGR | 06:16 | 06:19 | 06:19 | 249 | 29 | 12 | EXT |  | 0.92 | (c)
58893.24 | 9.434 | 9.413 | -1.556 | -1.577 | 1181 | 1285 | 1269 | 873 | 1546 | 5340 |  | CORR | CIGR | 05:32 | 05:48 | 05:46 | 31 | 177 | 10 | EXT |  | 0.89 | (c)
58928.882 | 0.611 | 0.586 | -10.694 | -10.719 | -1762 | -1483 | -1567 | 469 | 586 | 5344 |  | CORR | GENE | 05:24 | 06:09 | 05:56 | 67 | 390 | 10 | EXT |  | 0.89 | (c)
59079.453 | 3.352 | 3.329 | -7.958 | -7.981 | -2084 | -2084 | -2069 | 146 | 3329 | 5357 |  | CORR | AXGR | 04:15 | 04:15 | 04:18 | 74 | 30 | 12 | EXT | Аномалия находится на упругопластическом изгибе: R=276 D, максимальное растяжение на 6.6 час. | 0.89 | (c)
59087.975 | 0.564 | 0.54 | -10.746 | -10.77 | 1882 | 2034 | 2021 | 71 | 540 | 5358 |  | CORR | GENE | 04:35 | 04:59 | 04:57 | 55 | 278 | 10 | EXT | Аномалия находится на упругопластическом изгибе: R=260 D, максимальное растяжение на 6.2 час. | 1.04 | (b)
59089.82 | 2.409 | 2.4 | -8.901 | -8.91 | 2080 | 2128 | 2115 | 81 | 2400 | 5358 |  | CORR | CIGR | 05:06 | 05:14 | 05:12 | 20 | 70 | 10 | EXT | Аномалия находится на упругопластическом изгибе: R=264 D, максимальное растяжение на 6 час. | 1.09 | (b)
59089.91 | 2.499 | 2.465 | -8.811 | -8.845 | 2019 | 2058 | 2115 | 20 | 2465 | 5358 |  | CORR | CIGR | 04:57 | 05:03 | 05:12 | 40 | 192 | 10 | EXT | Аномалия находится на упругопластическом изгибе: R=264 D, максимальное растяжение на 6 час. | 1.08 | (b)
59090.64 | 3.229 | 3.222 | -8.081 | -8.088 | 2106 | 2192 | 2158 | 21 | 3222 | 5358 |  | CORR | CIGR | 05:11 | 05:25 | 05:19 | 25 | 104 | 10 | EXT | Аномалия находится на упругопластическом изгибе: R=270 D, максимальное растяжение на 5.9 час. | 1.11 | (b)
59177.649 | 9.423 | 9.068 | -2.052 | -2.407 | -147 | -113 | -112 | 76 | 1733 | 5365 |  | CORR | GENE | 04:15 | 04:21 | 04:21 | 674 | 70 | 11 | EXT |  | 0.96 | (c)
59248.657 | 0.821 | 0.812 | -10.504 | -10.513 | 2049 | 2127 | 2140 | 0 | 812 | 5372 |  | CORR | CIGR | 03:48 | 04:01 | 04:03 | 26 | 182 | 10 | EXT |  | 0.88 | (c)
59256.595 | 8.759 | 8.739 | -2.566 | -2.586 | 1495 | 1583 | 1575 | 576 | 2559 | 5372 |  | CORR | CIGR | 02:19 | 02:33 | 02:32 | 27 | 160 | 10 | EXT |  | 0.89 | (c)
59267.221 | 8.06 | 8.038 | -3.345 | -3.367 | 2025 | 2168 | 2134 | 0 | 3326 | 5373 |  | CORR | CIGR | 07:26 | 07:49 | 07:44 | 41 | 217 | 11 | EXT |  | 0.89 | (c)
59268.582 | 9.421 | 9.415 | -1.984 | -1.99 | 2053 | 2122 | 2108 | 67 | 1969 | 5373 |  | CORR | CIGR | 07:31 | 07:42 | 07:40 | 21 | 110 | 10 | EXT |  | 0.88 | (c)
59339.055 | 11.289 | 11.278 | -0.181 | -0.192 | 1463 | 1524 | 1505 | 683 | 174 | 5379 |  | CORR | CIGR | 06:13 | 06:23 | 06:20 | 18 | 84 | 10 | EXT |  | 0.88 | (c)
59391.599 | 6.813 | 6.613 | -4.867 | -5.067 | 10 | 11 | 21 | 10 | 4861 | 5384 |  | CORR | AXGR | 07:39 | 07:39 | 07:41 | 206 | 22 | 10 | EXT |  | 0.91 | (c)
59392.426 | 7.64 | 7.622 | -4.04 | -4.058 | -1774 | -1724 | -1728 | 1682 | 4024 | 5384 |  | CORR | CIGR | 02:51 | 02:59 | 02:58 | 34 | 92 | 10 | EXT |  | 0.89 | (c)
59425.465 | 7.344 | 7.289 | -3.196 | -3.251 | -1426 | -1286 | -1288 | 1149 | 3130 | 5387 |  | CORR | GENE | 05:24 | 05:47 | 05:46 | 121 | 277 | 12 | EXT | Аномалия находится на отводе. | 0.75 | (c)
59531.446 | 0 | 0 | -11.685 | -11.685 | 672 | 1143 | 1055 | 672 | 0 | 5397 | Смещение кромок | GWAN |  | 02:20 | 03:36 | 03:22 | 0 | 767 | 22 | EXT | Смещение кромок Наружу Аномалия находится на отводе. Величина смещения - 3.4 мм. Аномалия находится на упругопластическом изгибе: R=911 D, максимальное растяжение на 6.6 час. |  | (c)
59543.546 | 0.415 | 0.376 | -10.935 | -10.974 | 1483 | 1721 | 1756 | 202 | 376 | 5398 |  | CORR | GENE | 05:32 | 06:10 | 06:16 | 78 | 545 | 10 | EXT | Аномалия находится на упругопластическом изгибе: R=773 D, максимальное растяжение на 6.3 час. | 0.89 | (c)
59588.736 | 0 | -0.034 | -11.475 | -11.509 | 636 | 968 | 988 | 636 |  | 5402 | Нарушение формы кольцевого шва | GWAN |  | 03:56 | 04:50 | 04:53 | 0 | 705 |  | EXT | Нарушение формы кольцевого шва |  | (c)
59588.736 | 0 | -0.03 | -11.475 | -11.505 | -1646 | -1465 | -848 | 50 |  | 5402 | Нарушение формы кольцевого шва | GWAN |  | 09:48 | 10:17 | 11:57 | 0 | 1596 |  | EXT | Нарушение формы кольцевого шва |  | (c)
59622.911 | 0 | 0 | -11.515 | -11.515 | 1557 | 2215 | 2041 | 0 | 0 | 5405 | Смещение кромок | GWAN |  | 01:43 | 03:29 | 03:01 | 0 | 967 | 17 | EXT | Смещение кромок Наружу Величина смещения - 2.6 мм. Аномалия находится на упругопластическом изгибе: R=525 D, максимальное растяжение на 1 час. |  | (c)
59622.911 | 0 | 0 | -11.515 | -11.515 | -568 | 78 | -200 | 0 | 0 | 5405 | Смещение кромок | GWAN |  | 07:60 | 09:44 | 08:59 | 0 | 736 | 20 | EXT | Смещение кромок Наружу Величина смещения - 3.2 мм. Аномалия находится на упругопластическом изгибе: R=525 D, максимальное растяжение на 1 час. |  | (c)
59623.856 | 0.945 | 0.895 | -10.57 | -10.62 | -886 | -859 | -871 | 856 | 895 | 5405 |  | CORR | AXGR | 07:08 | 07:13 | 07:11 | 211 | 30 | 10 | EXT | Аномалия находится на упругопластическом изгибе: R=477 D, максимальное растяжение на 1 час. | 0.91 | (c)
59624.611 | 1.7 | 1.386 | -9.815 | -10.129 | -932 | -907 | -879 | 827 | 1386 | 5405 |  | CORR | GENE | 07:01 | 07:05 | 07:09 | 788 | 105 | 10 | EXT | Аномалия находится на упругопластическом изгибе: R=454 D, максимальное растяжение на 1 час. | 0.95 | (c)
59626.447 | 3.536 | 3.529 | -7.979 | -7.986 | -1037 | -982 | -991 | 946 | 3529 | 5405 |  | CORR | CIGR | 06:44 | 06:53 | 06:51 | 30 | 91 | 13 | EXT | Аномалия находится на упругопластическом изгибе: R=432 D, максимальное растяжение на 0.9 час. | 0.89 | (c)
59645.837 | 0.116 | 0.091 | -11.234 | -11.259 | 1132 | 1204 | 1199 | 964 | 91 | 5407 |  | CORR | CIGR | 05:54 | 06:06 | 06:05 | 38 | 134 | 10 | EXT |  | 0.89 | (c)
59668.671 | 0.27 | 0.262 | -10.481 | -10.489 | 1781 | 1842 | 1823 | 366 | 262 | 5409аа |  | CORR | CIGR | 05:25 | 05:34 | 05:31 | 20 | 84 | 14 | EXT |  | 0.88 | (c)
59669.251 | 0.85 | 0.547 | -9.901 | -10.204 | 2189 | 2191 | 2219 | 0 | 547 | 5409аа |  | CORR | GENE | 06:30 | 06:31 | 06:35 | 469 | 61 | 10 | EXT |  | 0.93 | (c)
59674.936 | 6.535 | 6.49 | -4.216 | -4.261 | 1459 | 1528 | 1515 | 661 | 3317 | 5409аа |  | ARTD | GENE | 04:33 | 04:44 | 04:42 | 944 | 111 |  | EXT | Эквивалент потери металла 11%. |  | (c)
59679.152 | 0 | 0 | -12.077 | -12.077 | 2105 | -1944 | -1836 | 1316 | 0 | 5409аб | Смещение кромок | GWAN |  | 04:06 | 05:13 | 05:30 | 0 | 1040 | 19 | EXT | Смещение кромок Наружу Величина смещения - 3.1 мм. |  | (c)
59762.529 | 2.608 | 2.534 | -8.727 | -8.801 | 1854 | 1935 | 1928 | 228 | 2534 | 5417 |  | CORR | GENE | 04:41 | 04:54 | 04:53 | 525 | 149 | 11 | EXT | Аномалия находится на упругопластическом изгибе: R=457 D, максимальное растяжение на 11.8 час. | 0.94 | (c)
59767.855 | 7.934 | 7.934 | -3.401 | -3.401 | 1928 | 1965 | 1982 | 194 | 3359 | 5417 |  | CORR | CIGR | 04:53 | 04:59 | 05:02 | 42 | 109 | 10 | EXT | Аномалия находится на упругопластическом изгибе: R=317 D, максимальное растяжение на 0.1 час. | 0.89 | (c)
59767.866 | 7.945 | 7.945 | -3.39 | -3.39 | -2083 | -1940 | -1932 | 147 | 3323 | 5417 |  | CORR | GENE | 06:06 | 06:29 | 06:30 | 67 | 303 | 10 | EXT | Аномалия находится на упругопластическом изгибе: R=317 D, максимальное растяжение на 0.1 час. | 0.89 | (c)
59768.58 | 8.659 | 8.659 | -2.676 | -2.676 | -1665 | -1559 | -1603 | 565 | 2649 | 5417 |  | CORR | CIGR | 07:14 | 07:31 | 07:24 | 27 | 125 | 11 | EXT | Аномалия находится на упругопластическом изгибе: R=311 D, максимальное растяжение на 0.2 час. | 0.89 | (c)
59769.38 | 9.459 | 9.458 | -1.876 | -1.877 | -1635 | -1537 | -1559 | 595 | 1839 | 5417 |  | CORR | CIGR | 07:18 | 07:34 | 07:31 | 38 | 152 | 11 | EXT | Аномалия находится на упругопластическом изгибе: R=306 D, максимальное растяжение на 0.3 час. | 0.89 | (c)
59771.038 | 11.117 | 10.654 | -0.218 | -0.681 | -1689 | -1628 | -1621 | 541 | 65 | 5417 |  | CORR | GENE | 07:10 | 07:20 | 07:21 | 616 | 137 | 11 | EXT | Аномалия находится на упругопластическом изгибе: R=306 D, максимальное растяжение на 0.3 час. | 0.95 | (c)
59771.289 | 0.033 | 0.017 | -11.322 | -11.338 | 1735 | 2018 | 2120 | 0 | 17 | 5418 |  | CORR | GENE | 06:29 | 07:15 | 07:31 | 82 | 770 | 14 | EXT | Аномалия находится на упругопластическом изгибе: R=306 D, максимальное растяжение на 0.3 час. | 0.89 | (c)
59772.126 | 0.87 | 0.858 | -10.485 | -10.497 | 1074 | 1145 | 1174 | 957 | 858 | 5418 |  | CORR | CIGR | 04:42 | 04:54 | 04:58 | 28 | 200 | 12 | EXT | Аномалия находится на упругопластическом изгибе: R=309 D, максимальное растяжение на 0.3 час. | 0.89 | (c)
59780.516 | 9.26 | 9.258 | -2.095 | -2.097 | 1161 | 1208 | 1197 | 997 | 2070 | 5418 |  | CORR | CIGR | 04:56 | 05:04 | 05:02 | 27 | 73 | 10 | EXT | Аномалия находится на упругопластическом изгибе: R=394 D, максимальное растяжение на 11.5 час. | 0.89 | (c)
59782.611 | 0 | -0.03 | -11.635 | -11.665 | -14 | 185 | 262 | 0 |  | 5419 | Нарушение формы кольцевого шва | GWAN |  | 02:55 | 03:28 | 03:40 | 0 | 552 |  | EXT | Нарушение формы кольцевого шва Аномалия находится на упругопластическом изгибе: R=376 D, максимальное растяжение на 11.6 час. |  | (c)
59794.312 | 0.066 | 0.026 | -11.259 | -11.299 | 1651 | 1802 | 1909 | 64 | 26 | 5420 |  | CORR | GENE | 04:07 | 04:32 | 04:49 | 93 | 516 | 11 | EXT |  | 0.89 | (c)
59834.864 | 6.723 | 6.702 | -4.447 | -4.468 | 891 | 978 | 952 | 891 | 4447 | 5423 |  | CORR | CIGR | 05:21 | 05:35 | 05:30 | 21 | 121 | 10 | EXT |  | 0.88 | (c)
59856.286 | 5.505 | 5.412 | -5.675 | -5.768 | -1672 | -1659 | -1656 | 558 | 5412 | 5425 |  | CORR | AXGR | 04:46 | 04:49 | 04:49 | 217 | 32 | 10 | EXT |  | 0.91 | (c)
59872.922 | 10.961 | 10.802 | -0.589 | -0.748 | 2154 | 2179 | 2178 | 29 | 12 | 5426 |  | CORR | GENE | 03:49 | 03:53 | 03:53 | 736 | 48 | 10 | EXT |  | 0.95 | (c)
59900.104 | 4.553 | 4.549 | -6.567 | -6.571 | 2188 | -2208 | -2229 | 0 | 4549 | 5429 |  | CORR | CIGR | 06:32 | 06:43 | 06:39 | 22 | 88 | 12 | EXT | Аномалия находится на упругопластическом изгибе: R=365 D, максимальное растяжение на 5.9 час. | 0.91 | (c)
59912.104 | 5.433 | 5.366 | -5.732 | -5.799 | 1162 | 1200 | 1246 | 901 | 5366 | 5430 |  | CORR | GENE | 06:06 | 06:13 | 06:20 | 80 | 168 | 10 | EXT | Аномалия находится на упругопластическом изгибе: R=338 D, максимальное растяжение на 6.7 час. | 0.99 | (c)
59913.689 | 7.018 | 6.963 | -4.147 | -4.202 | 1646 | 1646 | 1670 | 536 | 4044 | 5430 |  | CORR | GENE | 07:25 | 07:25 | 07:29 | 158 | 48 | 11 | EXT | Аномалия находится на упругопластическом изгибе: R=385 D, максимальное растяжение на 6.6 час. | 0.9 | (c)
59913.827 | 7.156 | 7.014 | -4.009 | -4.151 | 796 | 1074 | 993 | 796 | 3990 | 5430 |  | CORR | GENE | 05:07 | 05:52 | 05:39 | 161 | 393 | 12 | EXT | Аномалия находится на упругопластическом изгибе: R=385 D, максимальное растяжение на 6.6 час. | 0.95 | (c)
59929.714 | 0.378 | 0.203 | -10.917 | -11.092 | 1509 | 1656 | 1700 | 340 | 203 | 5432 |  | CORR | GENE | 05:56 | 06:20 | 06:27 | 209 | 382 | 10 | EXT |  | 0.91 | (c)
59930.208 | 0.872 | 0.826 | -10.423 | -10.469 | 1544 | 1732 | 1697 | 381 | 826 | 5432 |  | CORR | GENE | 06:02 | 06:32 | 06:27 | 288 | 306 | 10 | EXT |  | 0.92 | (c)
59930.632 | 1.296 | 1.23 | -9.999 | -10.065 | 1845 | 1977 | 2010 | 57 | 1230 | 5432 |  | CORR | GENE | 06:50 | 07:12 | 07:17 | 96 | 329 | 11 | EXT |  | 0.89 | (c)
59931.407 | 2.071 | 2.064 | -9.224 | -9.231 | 1546 | 1592 | 1600 | 577 | 2064 | 5432 |  | CORR | CIGR | 06:02 | 06:10 | 06:11 | 16 | 108 | 10 | EXT |  | 0.88 | (c)
59931.616 | 2.28 | 2.258 | -9.015 | -9.037 | 1590 | 1686 | 1678 | 465 | 2258 | 5432 |  | CORR | GENE | 06:09 | 06:25 | 06:23 | 58 | 176 | 10 | EXT |  | 0.89 | (c)
59937.004 | 7.668 | 7.426 | -3.627 | -3.869 | 1007 | 1023 | 1064 | 1007 | 3512 | 5432 |  | CORR | GENE | 04:35 | 04:38 | 04:44 | 357 | 113 | 12 | EXT |  | 0.93 | (c)
59955.499 | 3.313 | 3.271 | -8.247 | -8.289 | -2168 | -2166 | -2138 | 62 | 3271 | 5434 |  | CORR | GENE | 06:28 | 06:28 | 06:33 | 152 | 60 | 11 | EXT |  | 0.9 | (c)
59983.181 | 8.475 | 8.465 | -3.165 | -3.175 | 1661 | 1671 | 1671 | 1661 | 3156 | 5436 |  | CORR | PITT | 07:08 | 07:10 | 07:10 | 19 | 20 | 21 | EXT | Аномалия находится на отводе. | 0.89 | (c)
59990.221 | 3.875 | 3.863 | -7.655 | -7.667 | -1081 | -1069 | -1068 | 1056 | 3863 | 5437 |  | CORR | PITT | 07:29 | 07:30 | 07:31 | 21 | 26 | 15 | EXT |  | 0.89 | (c)
59992.627 | 6.281 | 6.027 | -5.249 | -5.503 | -2030 | -1966 | -1986 | 200 | 4930 | 5437 |  | SCC | GENE | 04:55 | 05:06 | 05:03 | 573 | 89 | 20 | EXT |  | 1 | (b)
59994.138 | 7.792 | 7.782 | -3.738 | -3.748 | -1379 | -1326 | -1327 | 852 | 3726 | 5437 |  | CORR | CIGR | 06:40 | 06:49 | 06:49 | 22 | 104 | 12 | EXT |  | 0.88 | (c)
59995.51 | 9.164 | 9.142 | -2.366 | -2.388 | -1282 | -1161 | -1197 | 948 | 2357 | 5437 |  | CORR | CIGR | 06:56 | 07:16 | 07:10 | 31 | 170 | 11 | EXT |  | 0.89 | (c)
59995.891 | 9.545 | 9.513 | -1.985 | -2.017 | -1247 | -1141 | -1173 | 984 | 1975 | 5437 |  | CORR | CIGR | 07:02 | 07:19 | 07:14 | 42 | 148 | 10 | EXT |  | 0.89 | (c)
59995.969 | 9.623 | 9.616 | -1.907 | -1.914 | -1245 | -1214 | -1206 | 985 | 1895 | 5437 |  | CORR | CIGR | 07:02 | 07:07 | 07:08 | 19 | 79 | 10 | EXT |  | 0.88 | (c)
59996.398 | 10.052 | 10.04 | -1.478 | -1.49 | -1246 | -1194 | -1191 | 985 | 1467 | 5437 |  | CORR | CIGR | 07:02 | 07:10 | 07:11 | 23 | 109 | 10 | EXT |  | 0.88 | (c)
59999.369 | 1.493 | 1.483 | -9.887 | -9.897 | -1280 | -1250 | -1247 | 951 | 1483 | 5438 |  | CORR | CIGR | 06:53 | 06:58 | 06:58 | 19 | 66 | 10 | EXT |  | 0.88 | (c)
60001.879 | 4.003 | 3.994 | -7.377 | -7.386 | -1932 | -1891 | -1889 | 298 | 3994 | 5438 |  | CORR | CIGR | 05:08 | 05:14 | 05:15 | 16 | 87 | 12 | EXT |  | 0.88 | (c)
60002.4 | 4.524 | 4.51 | -6.856 | -6.87 | -1912 | -1868 | -1857 | 319 | 4510 | 5438 |  | CORR | CIGR | 05:11 | 05:18 | 05:20 | 25 | 109 | 10 | EXT |  | 0.88 | (c)
60002.435 | 4.559 | 4.555 | -6.821 | -6.825 | -1821 | -1752 | -1770 | 410 | 4555 | 5438 |  | CORR | CIGR | 05:26 | 05:37 | 05:34 | 17 | 101 | 14 | EXT |  | 0.88 | (c)
60002.748 | 4.872 | 4.864 | -6.508 | -6.516 | -1436 | -1367 | -1378 | 795 | 4864 | 5438 |  | CORR | CIGR | 06:28 | 06:39 | 06:37 | 22 | 115 | 11 | EXT |  | 0.88 | (c)
60002.807 | 4.931 | 4.922 | -6.449 | -6.458 | -1890 | -1831 | -1847 | 341 | 4922 | 5438 |  | CORR | CIGR | 05:15 | 05:24 | 05:22 | 19 | 86 | 11 | EXT |  | 0.88 | (c)
60005.172 | 7.296 | 7.167 | -4.084 | -4.213 | -1314 | -1235 | -1213 | 917 | 4072 | 5438 |  | CORR | GENE | 06:48 | 07:00 | 07:04 | 141 | 202 | 12 | EXT |  | 0.9 | (c)
60005.518 | 7.642 | 7.636 | -3.738 | -3.744 | -1326 | -1254 | -1265 | 905 | 3718 | 5438 |  | CORR | CIGR | 06:46 | 06:57 | 06:55 | 26 | 122 | 11 | EXT |  | 0.89 | (c)
60010.036 | 0.78 | 0.763 | -10.805 | -10.822 | -1716 | -1657 | -1674 | 514 | 763 | 5439 |  | CORR | CIGR | 04:52 | 05:02 | 04:59 | 20 | 84 | 10 | EXT |  | 0.88 | (c)
60012.975 | 3.719 | 3.709 | -7.866 | -7.876 | -974 | -929 | -932 | 890 | 3709 | 5439 |  | CORR | CIGR | 06:52 | 06:59 | 06:59 | 20 | 84 | 11 | EXT |  | 0.88 | (c)
60046.536 | 2.765 | 2.697 | -8.33 | -8.398 | 1103 | 1261 | 1241 | 852 | 2697 | 5442 |  | CORR | GENE | 05:49 | 06:14 | 06:11 | 75 | 276 | 11 | EXT |  | 0.89 | (c)
60047.636 | 3.865 | 3.854 | -7.23 | -7.241 | 1151 | 1215 | 1197 | 987 | 3854 | 5442 |  | CORR | CIGR | 05:57 | 06:07 | 06:04 | 22 | 93 | 10 | EXT |  | 0.88 | (c)
60047.805 | 4.034 | 4.024 | -7.061 | -7.071 | 1220 | 1302 | 1271 | 908 | 4024 | 5442 |  | CORR | CIGR | 06:08 | 06:21 | 06:16 | 29 | 103 | 10 | EXT |  | 0.89 | (c)
60065.874 | 0.128 | 0.106 | -11.492 | -11.514 | -2168 | -2078 | -2084 | 2000 | 106 | 5444 |  | CORR | CIGR | 05:48 | 06:02 | 06:01 | 42 | 168 | 11 | EXT |  | 0.89 | (c)
60083.566 | 6.2 | 6.156 | -5.47 | -5.514 | 954 | 1202 | 1131 | 922 | 5435 | 5445 |  | CORR | GENE | 05:32 | 06:12 | 06:00 | 79 | 355 | 12 | EXT |  | 0.89 | (c)
60083.98 | 6.614 | 6.58 | -5.056 | -5.09 | 1110 | 1240 | 1220 | 900 | 5037 | 5445 |  | CORR | GENE | 05:57 | 06:18 | 06:15 | 53 | 221 | 10 | EXT |  | 0.89 | (c)
60086.424 | 9.058 | 9.033 | -2.612 | -2.637 | 1262 | 1296 | 1289 | 914 | 2491 | 5445 |  | CORR | GENE | 06:21 | 06:27 | 06:26 | 146 | 54 | 14 | EXT |  | 0.9 | (c)
60086.981 | 9.615 | 9.594 | -2.055 | -2.076 | 799 | 968 | 974 | 799 | 2024 | 5445 |  | CORR | GENE | 05:07 | 05:34 | 05:35 | 52 | 350 | 11 | EXT |  | 0.89 | (c)
60150.648 | 4.432 | 4.4 | -7.158 | -7.19 | -234 | -66 | -108 | 0 | 4400 | 5451 |  | CORR | CIGR | 07:44 | 08:11 | 08:04 | 46 | 252 | 15 | EXT | Аномалия находится на отводе. | 0.89 | (c)
60190.737 | 10.326 | 9.675 | -1.194 | -1.845 | 2202 | -2211 | -2226 | 0 | 1021 | 5454 |  | CORR | GENE | 08:19 | 08:27 | 08:24 | 824 | 66 | 10 | EXT |  | 0.95 | (c)
60201.005 | 9.074 | 8.957 | -2.551 | -2.668 | 1561 | 1610 | 1603 | 586 | 2423 | 5455 |  | CORR | GENE | 05:34 | 05:41 | 05:40 | 245 | 84 | 13 | EXT |  | 0.92 | (c)
60211.706 | 8.15 | 8.14 | -3.335 | -3.345 | -2220 | -2175 | -2176 | 10 | 3323 | 5456 |  | LWAN | CIGR | 04:59 | 05:06 | 05:06 | 22 | 89 |  | INT | Эквивалент потери металла 10%. |  | (c)
60296.107 | 1.821 | 1.797 | -9.809 | -9.833 | 1343 | 1440 | 1409 | 1343 | 1797 | 5464 |  | CORR | GENE | 06:37 | 06:52 | 06:48 | 50 | 132 | 11 | EXT | Аномалия находится на отводе. | 0.89 | (c)
60296.314 | 2.028 | 1.99 | -9.602 | -9.64 | 1224 | 1400 | 1388 | 1224 | 1990 | 5464 |  | CORR | GENE | 06:18 | 06:46 | 06:44 | 75 | 328 | 10 | EXT | Аномалия находится на отводе. | 0.89 | (c)
60296.463 | 2.177 | 2.17 | -9.453 | -9.46 | 1345 | 1376 | 1398 | 1345 | 2170 | 5464 |  | CORR | CIGR | 06:37 | 06:42 | 06:46 | 21 | 106 | 10 | EXT | Аномалия находится на отводе. | 0.89 | (c)
60297.992 | 3.706 | 3.702 | -7.924 | -7.928 | 1351 | 1425 | 1403 | 1351 | 3702 | 5464 |  | CORR | CIGR | 06:38 | 06:50 | 06:46 | 27 | 103 | 10 | EXT | Аномалия находится на отводе. | 0.89 | (c)
60301.23 | 6.944 | 6.935 | -4.686 | -4.695 | 1295 | 1390 | 1353 | 1295 | 4666 | 5464 |  | CORR | CIGR | 06:29 | 06:44 | 06:38 | 29 | 116 | 12 | EXT | Аномалия находится на отводе. | 0.89 | (c)
60301.703 | 7.417 | 7.383 | -4.213 | -4.247 | 1322 | 1335 | 1339 | 1322 | 3951 | 5464 |  | CORR | AXGR | 06:33 | 06:36 | 06:36 | 296 | 33 | 10 | EXT | Аномалия находится на отводе. | 0.92 | (c)
60302.817 | 8.531 | 8.345 | -3.099 | -3.285 | 1245 | 1269 | 1270 | 1245 | 2975 | 5464 |  | CORR | GENE | 06:21 | 06:25 | 06:25 | 310 | 51 | 10 | EXT | Аномалия находится на отводе. | 0.92 | (c)
60304.466 | 10.18 | 10.161 | -1.45 | -1.469 | 1397 | 1479 | 1481 | 1397 | 1443 | 5464 |  | CORR | CIGR | 06:46 | 06:59 | 06:59 | 26 | 167 | 14 | EXT | Аномалия находится на отводе. | 0.89 | (c)
60305.462 | 11.176 | 11.143 | -0.454 | -0.487 | 1079 | 1083 | 1092 | 1079 | 369 | 5464 |  | CORR | AXGR | 05:54 | 05:55 | 05:56 | 118 | 25 | 11 | EXT | Аномалия находится на отводе. | 0.9 | (c)
60305.654 | 11.368 | 11.272 | -0.262 | -0.358 | 1371 | 1398 | 1405 | 1371 | 170 | 5464 |  | CORR | GENE | 06:41 | 06:46 | 06:47 | 188 | 67 | 14 | EXT | Аномалия находится на отводе. | 0.91 | (c)
60305.813 | 11.527 | 11.52 | -0.103 | -0.11 | 1115 | 1261 | 1215 | 1115 | 82 | 5464 |  | CORR | CIGR | 06:00 | 06:24 | 06:16 | 28 | 200 | 12 | EXT | Аномалия находится на отводе. | 0.89 | (c)
60309.522 | 3.606 | 3.606 | -7.339 | -7.339 | 1429 | 1441 | 1447 | 1429 | 3606 | 5465 |  | CORR | AXGR | 06:48 | 06:50 | 06:51 | 174 | 37 | 13 | EXT |  | 0.91 | (c)
60373.851 | 0.105 | 0.037 | -11.335 | -11.403 | -1040 | -988 | -1014 | 988 | 37 | 5471 |  | CORR | GENE | 07:08 | 07:17 | 07:12 | 458 | 52 | 10 | EXT |  | 0.93 | (c)
60419.326 | 0 | -0.038 | -11.29 | -11.328 | 1433 | 1885 | 1695 | 273 | 0 | 5476 | Внутришовный дефект | GWAN |  | 04:26 | 05:39 | 05:08 | 0 | 524 | 11 | MID | Внутришовный дефект |  | (c)
60430.488 | 11.162 | 10.859 | -0.128 | -0.431 | -2152 | -2143 | -2130 | 79 | 57 | 5476 |  | CORR | AXGR | 06:47 | 06:49 | 06:51 | 374 | 43 | 13 | EXT | Аномалия находится на упругопластическом изгибе: R=491 D, максимальное растяжение на 11 час. | 0.94 | (c)
60431.241 | 0.625 | 0.599 | -10.875 | -10.901 | 1327 | 1496 | 1459 | 640 | 599 | 5477 |  | CORR | GENE | 06:11 | 06:38 | 06:32 | 66 | 264 | 12 | EXT | Аномалия находится на упругопластическом изгибе: R=479 D, максимальное растяжение на 11 час. | 0.89 | (c)
60438.378 | 7.762 | 7.747 | -3.738 | -3.753 | 1343 | 1494 | 1437 | 700 | 3731 | 5477 |  | CORR | CIGR | 06:13 | 06:38 | 06:28 | 22 | 188 | 10 | EXT | Аномалия находится на упругопластическом изгибе: R=319 D, максимальное растяжение на 11.6 час. | 0.88 | (c)
60463.846 | 0 | 0 | -12.08 | -12.08 | -1768 | -1290 | -1472 | 1177 | 0 | 5479б | Смещение кромок | GWAN |  | 11:36 | 00:53 | 12:23 | 0 | 592 | 27 | EXT | Смещение кромок Наружу Аномалия находится на отводе. Величина смещения - 4.2 мм. |  | (c)
60463.846 | 0 | 0 | -12.08 | -12.08 | -657 | -157 | -214 | 0 | 0 | 5479б | Смещение кромок | GWAN |  | 02:35 | 03:56 | 03:46 | 0 | 887 | 26 | EXT | Смещение кромок Наружу Аномалия находится на отводе. Величина смещения - 4.1 мм. |  | (c)
60696.989 | 7.673 | 7.535 | -3.917 | -4.055 | -790 | -764 | -764 | 738 | 3755 | 5500 |  | CORR | GENE | 06:40 | 06:44 | 06:44 | 300 | 52 | 16 | EXT | Аномалия находится на отводе. | 0.94 | (c)
60697.213 | 7.897 | 7.883 | -3.693 | -3.707 | -726 | -652 | -654 | 583 | 3681 | 5500 |  | CORR | CIGR | 06:50 | 07:02 | 07:01 | 26 | 143 | 11 | EXT | Аномалия находится на отводе. | 0.89 | (c)
60704.738 | 3.832 | 3.811 | -7.708 | -7.729 | 2070 | 2170 | -1944 | 1497 | 3811 | 5501 |  | CORR | GENE | 02:60 | 03:16 | 04:12 | 99 | 894 | 13 | EXT |  | 0.89 | (c)
60705.641 | 4.735 | 4.277 | -6.805 | -7.263 | -1518 | -1445 | -1474 | 1429 | 4277 | 5501 |  | CORR | GENE | 05:21 | 05:33 | 05:28 | 1020 | 89 | 12 | EXT |  | 0.98 | (c)
60706.278 | 5.372 | 5.355 | -6.168 | -6.185 | -2056 | -1737 | -1776 | 1495 | 5355 | 5501 |  | CORR | GENE | 03:54 | 04:46 | 04:39 | 72 | 561 | 12 | EXT |  | 0.89 | (c)
60707.027 | 6.121 | 6.096 | -5.419 | -5.444 | -1965 | -1770 | -1782 | 1599 | 5398 | 5501 |  | CORR | CIGR | 04:09 | 04:40 | 04:38 | 46 | 366 | 10 | EXT |  | 0.89 | (c)
60708.682 | 7.776 | 7.756 | -3.764 | -3.784 | -1454 | -1180 | -1256 | 1059 | 3722 | 5501 |  | CORR | GENE | 05:31 | 06:15 | 06:03 | 62 | 395 | 11 | EXT |  | 0.89 | (c)
60750.492 | 3.236 | 3.202 | -8.294 | -8.328 | -1705 | -1533 | -1576 | 526 | 3202 | 5505 |  | CORR | GENE | 08:31 | 08:59 | 08:52 | 75 | 257 | 10 | EXT | Аномалия находится на упругопластическом изгибе: R=500 D, максимальное растяжение на 5.3 час. | 0.89 | (c)
60751.143 | 3.887 | 3.882 | -7.643 | -7.648 | -1709 | -1628 | -1665 | 522 | 3882 | 5505 |  | CORR | CIGR | 08:30 | 08:43 | 08:37 | 23 | 87 | 12 | EXT | Аномалия находится на упругопластическом изгибе: R=493 D, максимальное растяжение на 5.2 час. | 0.88 | (c)
60751.812 | 4.556 | 4.552 | -6.974 | -6.978 | -1731 | -1650 | -1683 | 500 | 4552 | 5505 |  | CORR | CIGR | 08:27 | 08:40 | 08:34 | 40 | 96 | 11 | EXT | Аномалия находится на упругопластическом изгибе: R=493 D, максимальное растяжение на 5.1 час. | 0.89 | (c)
60764.467 | 5.681 | 5.659 | -5.404 | -5.426 | 437 | 537 | 544 | 437 | 5386 | 5506 |  | CORR | CIGR | 03:40 | 03:57 | 03:58 | 40 | 214 | 10 | EXT | Аномалия находится на упругопластическом изгибе: R=463 D, максимальное растяжение на 5.3 час. | 0.89 | (c)
60776.63 | 6.759 | 6.259 | -4.811 | -5.311 | 1501 | 1637 | 1613 | 504 | 3875 | 5507 |  | CORR | GENE | 04:52 | 05:14 | 05:10 | 1436 | 226 | 16 | EXT |  | 1.02 | (b)
60777.06 | 7.189 | 7.172 | -4.381 | -4.398 | 2016 | 2092 | 2063 | 120 | 4376 | 5507 |  | CORR | CIGR | 06:15 | 06:28 | 06:23 | 22 | 94 | 13 | EXT |  | 0.88 | (c)
60777.772 | 7.901 | 7.814 | -3.669 | -3.756 | 1469 | 1478 | 1492 | 715 | 3419 | 5507 |  | CORR | AXGR | 04:47 | 04:48 | 04:51 | 337 | 46 | 11 | EXT |  | 0.93 | (c)
60804.106 | 0 | 0 | -11.075 | -11.075 | -56 | 137 | 310 | 0 | 0 | 5510 | Смещение кромок | GWAN |  | 00:27 | 00:58 | 01:26 | 0 | 732 | 22 | EXT | Смещение кромок Вовнутрь Величина смещения - 3.5 мм. |  | (c)
60819.556 | 4.375 | 4.366 | -6.96 | -6.969 | 935 | 983 | 981 | 935 | 4366 | 5511 |  | CORR | CIGR | 05:47 | 05:55 | 05:55 | 16 | 93 | 11 | EXT |  | 0.89 | (c)
60821.049 | 5.868 | 5.683 | -5.467 | -5.652 | 920 | 932 | 944 | 920 | 5394 | 5511 |  | CORR | GENE | 05:45 | 05:47 | 05:49 | 258 | 48 | 11 | EXT |  | 0.92 | (c)
60823.585 | 8.404 | 8.393 | -2.931 | -2.942 | 890 | 1001 | 987 | 890 | 2920 | 5511 |  | CORR | CIGR | 05:40 | 05:58 | 05:56 | 22 | 195 | 11 | EXT |  | 0.89 | (c)
60839.824 | 1.753 | 1.74 | -9.672 | -9.685 | -682 | -626 | -632 | 582 | 1740 | 5513 |  | CORR | CIGR | 07:19 | 07:28 | 07:27 | 30 | 101 | 12 | EXT |  | 0.89 | (c)
60843.353 | 5.282 | 5.261 | -6.143 | -6.164 | -863 | -800 | -823 | 783 | 5261 | 5513 |  | CORR | CIGR | 06:50 | 07:00 | 06:57 | 21 | 80 | 13 | EXT |  | 0.88 | (c)
60847.156 | 9.085 | 9.032 | -2.34 | -2.393 | -713 | -694 | -701 | 688 | 2153 | 5513 |  | CORR | AXGR | 07:14 | 07:18 | 07:16 | 240 | 25 | 10 | EXT |  | 0.91 | (c)
60847.746 | 9.675 | 9.665 | -1.75 | -1.76 | -1777 | -1734 | -1736 | 454 | 1744 | 5513 |  | CORR | CIGR | 04:23 | 04:30 | 04:29 | 16 | 82 | 12 | EXT |  | 0.88 | (c)
60860.996 | 0 | -0.019 | -10.285 | -10.304 | -668 | 58 | 691 | 0 |  | 5515 | Нарушение формы кольцевого шва | GWAN |  | 07:31 | 09:28 | 11:10 | 0 | 2718 |  | EXT | Нарушение формы кольцевого шва |  | (c)
60893.561 | 0 | 0 | -10.645 | -10.645 | 703 | 978 | 1195 | 543 | 0 | 5518 | Смещение кромок | GWAN |  | 03:48 | 04:32 | 05:07 | 0 | 984 | 20 | EXT | Смещение кромок Наружу Величина смещения - 3.1 мм. |  | (c)
60894.583 | 1.022 | 0.942 | -9.623 | -9.703 | -2203 | -2194 | -2190 | 27 | 942 | 5518 |  | CORR | AXGR | 07:58 | 07:60 | 08:01 | 176 | 27 | 10 | EXT |  | 0.9 | (c)
60939.296 | 0.57 | 0.551 | -11.045 | -11.064 | 1143 | 1204 | 1192 | 989 | 551 | 5522 |  | CORR | CIGR | 04:35 | 04:45 | 04:43 | 25 | 99 | 10 | EXT |  | 0.88 | (c)
60950.341 | 0 | 0 | -11.54 | -11.54 | -189 | 112 | 118 | 0 | 0 | 5523 | Смещение кромок | GWAN |  | 02:19 | 03:07 | 03:08 | 0 | 615 | 25 | EXT | Смещение кромок Наружу Величина смещения - 3.9 мм. |  | (c)
60973.366 | 0 | -0.008 | -11.61 | -11.618 | 1419 | 1576 | 1787 | 75 |  | 5525 | Нарушение формы кольцевого шва | GWAN |  | 03:53 | 04:18 | 04:52 | 0 | 737 |  | EXT | Нарушение формы кольцевого шва |  | (c)
60973.366 | 0 | -0.024 | -11.61 | -11.634 | -2078 | -1045 | -1299 | 152 |  | 5525 | Нарушение формы кольцевого шва | GWAN |  | 06:28 | 09:15 | 08:34 | 0 | 1558 |  | EXT | Нарушение формы кольцевого шва |  | (c)
61100.739 | 0.173 | 0.156 | -11.537 | -11.554 | 391 | 475 | 483 | 391 | 156 | 5536 |  | CORR | CIGR | 03:49 | 04:03 | 04:04 | 29 | 185 | 11 | EXT | Аномалия находится на упругопластическом изгибе: R=850 D, максимальное растяжение на 6.7 час. | 0.89 | (c)
61158.934 | 1.738 | 0.397 | -9.987 | -11.328 | -71 | -43 | -40 | 9 | 397 | 5541 |  | LWAN | GENE | 02:34 | 02:39 | 02:39 | 1593 | 63 |  | INT | Эквивалент потери металла 18%. Аномалия находится на отводе. |  | (c)
61161.095 | 3.899 | 3.425 | -7.826 | -8.3 | -89 | -57 | -61 | 34 | 1907 | 5541 |  | LWAN | GENE | 02:31 | 02:37 | 02:36 | 6393 | 55 |  | INT | Эквивалент потери металла 18%. Аномалия находится на отводе. |  | (c)
61218.861 | 3.225 | 3.213 | -8.33 | -8.342 | 839 | 895 | 905 | 839 | 3213 | 5546 |  | CORR | CIGR | 03:60 | 04:09 | 04:11 | 25 | 133 | 10 | EXT |  | 0.88 | (c)
61219.556 | 3.92 | 3.906 | -7.635 | -7.649 | 884 | 926 | 933 | 884 | 3906 | 5546 |  | CORR | CIGR | 04:07 | 04:14 | 04:15 | 27 | 99 | 10 | EXT |  | 0.89 | (c)
61234.01 | 6.819 | 6.802 | -4.816 | -4.833 | 1972 | 2123 | 2081 | 40 | 4789 | 5547 |  | CORR | CIGR | 06:10 | 06:34 | 06:27 | 44 | 219 | 10 | EXT |  | 0.89 | (c)
61234.191 | 7 | 6.982 | -4.635 | -4.653 | 1584 | 1774 | 1718 | 379 | 4604 | 5547 |  | CORR | GENE | 05:07 | 05:38 | 05:29 | 49 | 268 | 14 | EXT |  | 0.89 | (c)
61353.776 | 0 | -0.014 | -11.565 | -11.579 | 464 | 1228 | 1012 | 464 |  | 5559 | Нарушение формы кольцевого шва | GWAN |  | 03:00 | 05:03 | 04:29 | 0 | 1096 |  | EXT | Нарушение формы кольцевого шва |  | (c)
61444.673 | 0.102 | 0.056 | -11.518 | -11.564 | -546 | 507 | 205 | 0 | 56 | 5567 |  | CORR | GENE | 01:35 | 04:25 | 03:36 | 77 | 1501 | 11 | EXT |  | 0.89 | (c)
61478.007 | 10.871 | 10.848 | -0.089 | -0.112 | -1779 | -1153 | -1384 | 989 | 46 | 5569 |  | CORR | GENE | 11:31 | 01:12 | 12:35 | 66 | 790 | 11 | EXT | Аномалия находится на упругопластическом изгибе: R=718 D, максимальное растяжение на 0.6 час. | 0.89 | (c)
61478.055 | 10.919 | 10.85 | -0.041 | -0.11 | -2190 | -2083 | -2030 | 1870 | 30 | 5569 |  | CORR | GENE | 10:25 | 10:42 | 10:51 | 80 | 320 | 11 | EXT | Аномалия находится на упругопластическом изгибе: R=718 D, максимальное растяжение на 0.6 час. | 0.89 | (c)
61500.254 | 0.053 | 0.019 | -11.222 | -11.256 | 705 | 1364 | 1500 | 705 | 19 | 5572 |  | CORR | GENE | 10:59 | 00:45 | 13:07 | 119 | 1590 | 15 | EXT | Аномалия находится на отводе. | 0.9 | (c)
61584.298 | 4.147 | 4.133 | -7.553 | -7.567 | 2115 | 2141 | 2175 | 0 | 4133 | 5579 |  | CORR | CIGR | 08:05 | 08:09 | 08:15 | 31 | 121 | 10 | EXT |  | 0.89 | (c)
61606.045 | 2.549 | 2.434 | -8.971 | -9.086 | 2204 | 2214 | 2212 | 11 | 2434 | 5581 |  | LWAN | AXSL | 07:01 | 07:02 | 07:02 | 239 | 15 |  | INT | Эквивалент потери металла 12%. |  | (c)
61619.029 | 4.013 | 4.002 | -7.487 | -7.498 | 1851 | 1894 | 1903 | 276 | 4002 | 5582 |  | CORR | CIGR | 06:48 | 06:55 | 06:57 | 28 | 103 | 10 | EXT |  | 0.89 | (c)
61628.515 | 1.999 | 1.97 | -9.576 | -9.605 | -1372 | -1297 | -1241 | 859 | 1970 | 5583 |  | CORR | CIGR | 07:60 | 08:12 | 08:21 | 43 | 261 | 10 | EXT |  | 0.89 | (c)
61649.661 | 11.57 | 11.365 | -0.05 | -0.255 | 1363 | 1402 | 1392 | 809 | 20 | 5584 |  | CORR | GENE | 04:48 | 04:54 | 04:52 | 235 | 58 | 10 | EXT |  | 0.91 | (c)
61707.284 | 0.128 | 0.111 | -11.002 | -11.019 | -895 | -605 | -698 | 500 | 111 | 5590 |  | CORR | GENE | 07:31 | 08:18 | 08:03 | 72 | 395 | 10 | EXT |  | 0.89 | (c)
61710.383 | 3.227 | 3.227 | -7.903 | -7.903 | -2230 | -2230 | -2216 | 0 | 3227 | 5590 |  | CORR | AXGR | 03:56 | 03:56 | 03:58 | 225 | 29 | 12 | EXT |  | 0.91 | (c)
61740.941 | 0 | -0.025 | -10.7 | -10.725 | -376 | 346 | 1094 | 0 |  | 5593 | Нарушение формы кольцевого шва | GWAN |  | 08:42 | 10:38 | 12:39 | 0 | 2939 |  | EXT | Нарушение формы кольцевого шва |  | (c)
61748.929 | 7.988 | 7.966 | -2.712 | -2.734 | -1247 | -1149 | -1145 | 1043 | 2672 | 5593 |  | CORR | GENE | 06:21 | 06:37 | 06:37 | 62 | 204 | 10 | EXT |  | 0.89 | (c)
61750.057 | 9.116 | 9.082 | -1.584 | -1.618 | -1889 | -1808 | -1714 | 1539 | 1546 | 5593 |  | CORR | GENE | 04:37 | 04:51 | 05:06 | 72 | 349 | 10 | EXT |  | 0.89 | (c)
61751.056 | 10.115 | 9.97 | -0.585 | -0.73 | -1779 | -756 | -1019 | 259 | 389 | 5593 |  | CORR | GENE | 04:55 | 07:40 | 06:58 | 341 | 1519 | 15 | EXT |  | 0.95 | (c)
61751.629 | 10.688 | 10.521 | -0.012 | -0.179 | -1673 | -843 | -1025 | 377 | 11 | 5593 |  | CORR | GENE | 05:12 | 07:26 | 06:57 | 168 | 1297 | 15 | EXT |  | 0.91 | (c)
61752.3 | 0.659 | 0.571 | -6.266 | -6.354 | 1750 | 2076 | 1950 | 80 | 571 | 5594 |  | CORR | GENE | 05:58 | 06:50 | 06:30 | 100 | 400 | 11 | EXT |  | 0.89 | (c)
61760.088 | 1.522 | 1.503 | -10.128 | -10.147 | -205 | -77 | -129 | 53 | 1503 | 5595 |  | CORR | CIGR | 08:53 | 09:14 | 09:05 | 29 | 152 | 10 | EXT |  | 0.89 | (c)
61762.462 | 3.896 | 3.878 | -7.754 | -7.772 | -1061 | -997 | -988 | 916 | 3878 | 5595 |  | CORR | CIGR | 06:35 | 06:45 | 06:47 | 30 | 146 | 13 | EXT |  | 0.89 | (c)
61762.58 | 4.014 | 4.002 | -7.636 | -7.648 | -2158 | -2003 | -2075 | 72 | 4002 | 5595 |  | CORR | CIGR | 03:38 | 04:03 | 03:51 | 33 | 167 | 10 | EXT |  | 0.89 | (c)
61766.537 | 7.971 | 7.962 | -3.679 | -3.688 | -497 | -69 | -261 | 26 | 3633 | 5595 |  | CORR | GENE | 08:06 | 09:15 | 08:44 | 55 | 471 | 12 | EXT |  | 0.89 | (c)
61771.918 | 1.702 | 1.669 | -9.858 | -9.891 | 1648 | 1798 | 1808 | 262 | 1669 | 5596 |  | CORR | GENE | 06:24 | 06:48 | 06:50 | 52 | 320 | 11 | EXT |  | 0.89 | (c)
61781.776 | 0 | -0.024 | -11.215 | -11.239 | 1290 | 1658 | 1582 | 357 |  | 5597 | Нарушение формы кольцевого шва | GWAN |  | 04:13 | 05:12 | 04:60 | 0 | 583 |  | EXT | Нарушение формы кольцевого шва |  | (c)
61791.556 | 9.78 | 9.726 | -1.435 | -1.489 | 899 | 1056 | 1042 | 899 | 1408 | 5597 |  | CORR | GENE | 03:09 | 03:35 | 03:32 | 81 | 286 | 11 | EXT |  | 0.89 | (c)
61810.166 | 5.56 | 5.529 | -6.045 | -6.076 | -2157 | -2036 | -2010 | 73 | 5529 | 5599 |  | CORR | CIGR | 07:53 | 08:12 | 08:17 | 43 | 295 | 10 | EXT |  | 0.89 | (c)
61853.11 | 2.384 | 2.373 | -9.236 | -9.247 | 2210 | -2194 | -2186 | 0 | 2373 | 5603 |  | CORR | CIGR | 03:55 | 04:05 | 04:06 | 25 | 131 | 10 | EXT |  | 0.88 | (c)
61878.128 | 4.302 | 4.115 | -7.203 | -7.39 | -1780 | -1768 | -1759 | 450 | 4115 | 5605 |  | CORR | AXGR | 04:37 | 04:39 | 04:40 | 407 | 43 | 11 | EXT |  | 0.93 | (c)
61903.807 | 7.681 | 7.531 | -3.874 | -4.024 | 665 | 687 | 681 | 665 | 3787 | 5607 |  | CORR | AXGR | 04:16 | 04:20 | 04:19 | 237 | 32 | 10 | EXT |  | 0.91 | (c)
61930.871 | 0 | -0.061 | -11.575 | -11.636 | 637 | 1125 | 1138 | 591 |  | 5610 | Нарушение формы кольцевого шва | GWAN |  | 00:13 | 01:32 | 01:34 | 0 | 1002 |  | EXT | Нарушение формы кольцевого шва |  | (c)
61947.243 | 4.797 | 4.787 | -6.843 | -6.853 | -857 | -775 | -771 | 686 | 4787 | 5611 |  | CORR | CIGR | 07:05 | 07:19 | 07:19 | 26 | 171 | 10 | EXT |  | 0.88 | (c)
61954.086 | 0 | 0 | -11.37 | -11.37 | -2130 | -1756 | -1718 | 101 | 0 | 5612 | Смещение кромок | GWAN |  | 09:02 | 10:02 | 10:09 | 0 | 824 | 22 | EXT | Смещение кромок Вовнутрь Величина смещения - 3.4 мм. |  | (c)
61988.096 | 0 | -0.024 | -11.405 | -11.429 | 1094 | 1374 | 1746 | 0 |  | 5615 | Нарушение формы кольцевого шва | GWAN |  | 00:39 | 01:24 | 02:24 | 0 | 1304 |  | EXT | Нарушение формы кольцевого шва |  | (c)
61988.096 | 0 | -0.027 | -11.405 | -11.432 | -1287 | -45 | -250 | 0 |  | 5615 | Нарушение формы кольцевого шва | GWAN |  | 06:15 | 09:35 | 09:02 | 0 | 2073 |  | EXT | Нарушение формы кольцевого шва |  | (c)
61989.355 | 1.259 | 1.23 | -10.146 | -10.175 | -2052 | -1789 | -1857 | 179 | 1230 | 5615 |  | CORR | GENE | 04:11 | 04:54 | 04:43 | 52 | 390 | 10 | EXT |  | 0.89 | (c)
61999.501 | 0 | 0 | -11.44 | -11.44 | 1397 | 1736 | 1706 | 216 | 0 | 5616 | Смещение кромок | GWAN |  | 03:42 | 04:36 | 04:32 | 0 | 617 | 19 | EXT | Смещение кромок Наружу Величина смещения - 2.9 мм. |  | (c)
61999.501 | 0 | -0.014 | -11.44 | -11.454 | 2160 | -2156 | -2156 | 0 |  | 5616 | Нарушение формы кольцевого шва | GWAN |  | 05:45 | 06:08 | 06:08 | 0 | 290 |  | EXT | Нарушение формы кольцевого шва |  | (c)
62001.282 | 1.781 | 1.77 | -9.659 | -9.67 | 2013 | 2044 | 2086 | 71 | 1770 | 5616 |  | CORR | CIGR | 05:21 | 05:26 | 05:33 | 27 | 146 | 11 | EXT |  | 0.89 | (c)
62001.594 | 2.093 | 2.041 | -9.347 | -9.399 | 2092 | 2165 | 2142 | 38 | 2041 | 5616 |  | CORR | GENE | 05:34 | 05:46 | 05:42 | 875 | 100 | 10 | EXT |  | 0.95 | (c)
62012.101 | 1.16 | 1.118 | -10.52 | -10.562 | -787 | -621 | -604 | 421 | 1118 | 5617 |  | CORR | GENE | 06:35 | 07:02 | 07:05 | 52 | 365 | 10 | EXT | Аномалия находится на отводе. | 0.89 | (c)
62015.568 | 4.627 | 4.602 | -7.053 | -7.078 | 4 | 106 | 97 | 4 | 4602 | 5617 |  | CORR | CIGR | 08:43 | 08:59 | 08:58 | 41 | 187 | 12 | EXT | Аномалия находится на отводе. | 0.89 | (c)
62058.557 | 1.071 | 1.059 | -10.459 | -10.471 | 2166 | -2127 | -2200 | 0 | 1059 | 5621 |  | CORR | CIGR | 06:10 | 06:37 | 06:25 | 29 | 191 | 11 | EXT |  | 0.89 | (c)
62072.631 | 3.615 | 3.349 | -7.985 | -8.251 | 110 | 133 | 136 | 110 | 3349 | 5622 |  | CORR | GENE | 03:08 | 03:12 | 03:12 | 484 | 52 | 10 | EXT |  | 0.94 | (c)
62077.46 | 8.444 | 8.38 | -3.156 | -3.22 | 712 | 737 | 733 | 712 | 3056 | 5622 |  | CORR | AXGR | 04:45 | 04:49 | 04:48 | 164 | 42 | 10 | EXT |  | 0.9 | (c)
62078.896 | 9.88 | 9.857 | -1.72 | -1.743 | 416 | 489 | 503 | 416 | 1716 | 5622 |  | CORR | CIGR | 03:57 | 04:09 | 04:11 | 27 | 175 | 10 | EXT |  | 0.89 | (c)
62080.616 | 0 | 0 | -11.53 | -11.53 | 785 | 1156 | 1139 | 738 | 0 | 5623 | Смещение кромок | GWAN |  | 00:57 | 01:57 | 01:54 | 0 | 708 | 19 | EXT | Смещение кромок Наружу Величина смещения - 3 мм. |  | (c)
62080.616 | 0 | -0.03 | -11.53 | -11.56 | -837 | -586 | -644 | 451 |  | 5623 | Нарушение формы кольцевого шва | GWAN |  | 08:35 | 09:16 | 09:06 | 0 | 386 |  | EXT | Нарушение формы кольцевого шва |  | (c)
62103.618 | 0.222 | 0.185 | -11.198 | -11.235 | 1714 | 1787 | 1785 | 374 | 185 | 5625 |  | CORR | CIGR | 05:46 | 05:57 | 05:57 | 41 | 143 | 12 | EXT |  | 0.89 | (c)
62113.799 | 10.403 | 9.444 | -1.017 | -1.976 | 2137 | 2158 | 2168 | 31 | 109 | 5625 |  | CORR | GENE | 06:54 | 06:57 | 06:59 | 1867 | 62 | 11 | EXT |  | 0.98 | (c)
62137.988 | 0.047 | 0.023 | -11.463 | -11.487 | 132 | 1913 | 1213 | 63 | 23 | 5628 |  | CORR | GENE | 10:31 | 03:19 | 13:26 | 65 | 2162 | 12 | EXT |  | 0.89 | (c)
62141.992 | 4.051 | 4.024 | -7.459 | -7.486 | -1435 | -1345 | -1268 | 796 | 4024 | 5628 |  | CORR | CIGR | 06:18 | 06:33 | 06:45 | 34 | 334 | 11 | EXT |  | 0.89 | (c)
62149.472 | 0.021 | 0.01 | -11.539 | -11.55 | 1212 | 1269 | 1269 | 905 | 10 | 5629 |  | CORR | CIGR | 02:12 | 02:21 | 02:21 | 24 | 114 | 14 | EXT |  | 0.89 | (c)
62172.738 | 0.227 | 0.187 | -11.438 | -11.478 | -1856 | -1665 | -1664 | 1473 | 187 | 5631 |  | CORR | GENE | 04:24 | 04:55 | 04:55 | 76 | 383 | 11 | EXT |  | 0.89 | (c)
62173.619 | 1.108 | 1.084 | -10.557 | -10.581 | -1473 | -1167 | -1250 | 1027 | 1084 | 5631 |  | CORR | GENE | 05:26 | 06:15 | 06:02 | 61 | 446 | 12 | EXT |  | 0.89 | (c)
62190.805 | 6.629 | 6.622 | -4.676 | -4.683 | 1910 | 2009 | 1984 | 1910 | 4650 | 5632 |  | CORR | CIGR | 08:07 | 08:23 | 08:19 | 33 | 147 | 10 | EXT | Аномалия находится на отводе. | 0.89 | (c)
62344.828 | 0.047 | 0.019 | -11.243 | -11.271 | -1551 | -1163 | -807 | 62 | 19 | 5646 |  | CORR | GENE | 09:17 | 10:20 | 11:18 | 72 | 1489 | 10 | EXT |  | 0.89 | (c)
62344.845 | 0.064 | 0.027 | -11.226 | -11.263 | 1548 | -2134 | 2154 | 0 | 27 | 5646 |  | CORR | GENE | 05:38 | 07:43 | 07:15 | 100 | 1212 | 12 | EXT |  | 0.89 | (c)
62345.756 | 0.975 | 0.192 | -10.315 | -11.098 | -2190 | -2165 | -2160 | 41 | 192 | 5646 |  | CORR | GENE | 07:34 | 07:38 | 07:39 | 1642 | 59 | 11 | EXT |  | 0.98 | (c)
62453.563 | 5.587 | 4.499 | -5.993 | -7.081 | 33 | 89 | 87 | 33 | 4499 | 5655 |  | CORR | GENE | 07:33 | 07:42 | 07:42 | 1656 | 108 | 12 | EXT |  | 0.99 | (c)
62458.43 | 10.454 | 10.217 | -1.126 | -1.363 | 0 | 22 | 35 | 0 | 566 | 5655 |  | CORR | GENE | 07:28 | 07:31 | 07:33 | 797 | 69 | 10 | EXT |  | 0.95 | (c)
62459.556 | 0 | 0 | -11.725 | -11.725 | 1990 | -2153 | -2153 | 1834 | 0 | 5656 | Смещение кромок | GWAN |  | 05:10 | 06:01 | 06:01 | 0 | 636 | 20 | EXT | Смещение кромок Наружу Аномалия находится на отводе. Величина смещения - 3.1 мм. |  | (c)
62459.556 | 0 | -0.028 | -11.725 | -11.753 | -785 | -458 | -482 | 179 |  | 5656 | Нарушение формы кольцевого шва | GWAN |  | 09:42 | 10:34 | 10:31 | 0 | 607 |  | EXT | Нарушение формы кольцевого шва Аномалия находится на отводе. |  | (c)
62482.903 | 11.622 | 11.428 | -0.023 | -0.217 | 1766 | -1956 | -1991 | 1286 | 19 | 5657 |  | CORR | GENE | 04:30 | 06:29 | 06:24 | 198 | 1409 | 10 | EXT |  | 0.91 | (c)
62483.056 | 0.13 | 0.053 | -10.94 | -11.017 | 1776 | 2055 | 2067 | 1776 | 53 | 5658 |  | CORR | GENE | 06:30 | 07:15 | 07:17 | 138 | 581 | 10 | EXT |  | 0.9 | (c)
62499.293 | 5.297 | 5.271 | -5.483 | -5.509 | -1704 | -1631 | -1620 | 1535 | 5271 | 5659 |  | CORR | GENE | 04:14 | 04:26 | 04:28 | 49 | 169 | 14 | EXT | Аномалия находится на отводе. | 0.89 | (c)
62504.776 | 0 | 0 | -9.75 | -9.75 | 393 | 666 | 797 | 393 | 0 | 5660 | Смещение кромок | GWAN |  | 10:10 | 10:54 | 11:15 | 0 | 810 | 24 | EXT | Смещение кромок Вовнутрь Аномалия находится на отводе. Величина смещения - 3.7 мм. |  | (c)
62537.441 | 0 | -0.02 | -11.54 | -11.56 | 259 | 739 | 818 | 259 |  | 5663 | Нарушение формы кольцевого шва | GWAN |  | 00:54 | 02:12 | 02:24 | 0 | 1119 |  | EXT | Нарушение формы кольцевого шва |  | (c)
62537.441 | 0 | -0.04 | -11.54 | -11.58 | -799 | -560 | -547 | 296 |  | 5663 | Нарушение формы кольцевого шва | GWAN |  | 10:04 | 10:42 | 10:44 | 0 | 503 |  | EXT | Нарушение формы кольцевого шва |  | (c)
62549.203 | 0.222 | 0.033 | -9.913 | -10.102 | -687 | -629 | -639 | 591 | 33 | 5664 | Металлургический дефект | MIAN | GENE | 01:07 | 01:17 | 01:15 | 352 | 96 |  | INT | Металлургический дефект Эквивалент потери металла 12%. |  | (c)
62557.979 | 8.998 | 8.612 | -1.137 | -1.523 | -1680 | -1559 | -1602 | 551 | 897 | 5664 | Металлургический дефект | MIAN | GENE | 10:27 | 10:47 | 10:40 | 626 | 155 |  | INT | Металлургический дефект Эквивалент потери металла 10%. |  | (c)
62605.186 | 0 | -0.024 | -10.355 | -10.379 | 810 | 1507 | 1281 | 479 |  | 5669 | Нарушение формы кольцевого шва | GWAN |  | 01:30 | 03:23 | 02:46 | 0 | 941 |  | EXT | Нарушение формы кольцевого шва |  | (c)
62671.736 | 0 | -0.015 | -11.1 | -11.115 | -155 | 4 | 554 | 0 |  | 5675 | Нарушение формы кольцевого шва | GWAN |  | 05:25 | 05:51 | 07:20 | 0 | 1417 |  | EXT | Нарушение формы кольцевого шва |  | (c)
62708.42 | 3.264 | 3.237 | -8.056 | -8.083 | -559 | -418 | -442 | 324 | 3237 | 5678 |  | CORR | CIGR | 07:49 | 08:12 | 08:08 | 38 | 235 | 11 | EXT |  | 0.89 | (c)
62711.849 | 6.693 | 6.679 | -4.627 | -4.641 | -2007 | -1976 | -1955 | 223 | 4616 | 5678 |  | CORR | CIGR | 03:55 | 04:00 | 04:04 | 25 | 105 | 10 | EXT |  | 0.88 | (c)
62711.991 | 6.835 | 6.774 | -4.485 | -4.546 | -2226 | -2094 | -1940 | 4 | 4445 | 5678 |  | CORR | GENE | 03:20 | 03:41 | 04:06 | 101 | 574 | 10 | EXT |  | 0.89 | (c)
62713.448 | 8.292 | 8.282 | -3.028 | -3.038 | -2173 | -1988 | -2063 | 57 | 2994 | 5678 |  | CORR | CIGR | 03:29 | 03:59 | 03:47 | 44 | 221 | 10 | EXT |  | 0.89 | (c)
62738.51 | 0.289 | 0.278 | -10.516 | -10.527 | -678 | -302 | -468 | 258 | 278 | 5684 |  | CORR | GENE | 05:08 | 06:08 | 05:42 | 109 | 421 | 11 | EXT |  | 0.89 | (c)
62770.69 | 9.964 | 9.573 | -1.586 | -1.977 | 1312 | 1343 | 1335 | 872 | 1484 | 5686 |  | CORR | AXGR | 06:25 | 06:30 | 06:29 | 493 | 46 | 12 | EXT |  | 0.95 | (c)
62834.506 | 4.77 | 4.758 | -6.6 | -6.612 | -241 | -152 | -160 | 80 | 4758 | 5692 |  | CORR | CIGR | 10:54 | 11:08 | 11:07 | 24 | 161 | 10 | EXT |  | 0.88 | (c)
62841.106 | 0 | -0.035 | -11.455 | -11.49 | 465 | 871 | 838 | 465 |  | 5693 | Нарушение формы кольцевого шва | GWAN |  | 11:10 | 00:16 | 12:10 | 0 | 746 |  | EXT | Нарушение формы кольцевого шва |  | (c)
62895.111 | 8.05 | 8.038 | -3.305 | -3.317 | -1083 | -1019 | -1007 | 931 | 3283 | 5697 |  | CORR | CIGR | 06:16 | 06:26 | 06:28 | 34 | 152 | 13 | EXT |  | 0.89 | (c)
62907.872 | 9.456 | 9.44 | -1.344 | -1.36 | 1734 | 1802 | 1816 | 1734 | 1325 | 5698 |  | CORR | CIGR | 04:36 | 04:47 | 04:49 | 35 | 165 | 10 | EXT | Аномалия находится на отводе. | 0.89 | (c)
62913.736 | 0.06 | 0.043 | -6.72 | -6.737 | 290 | 384 | 368 | 290 | 43 | 5703 |  | CORR | CIGR | 07:49 | 08:04 | 08:01 | 33 | 156 | 11 | EXT |  | 0.89 | (c)
62913.745 | 0.069 | 0.054 | -6.711 | -6.726 | -1029 | -961 | -970 | 911 | 54 | 5703 |  | CORR | CIGR | 04:16 | 04:27 | 04:25 | 37 | 118 | 14 | EXT |  | 0.89 | (c)
62913.749 | 0.073 | 0.055 | -6.707 | -6.725 | -1309 | -1265 | -1249 | 1189 | 55 | 5703 |  | CORR | CIGR | 03:31 | 03:38 | 03:40 | 31 | 121 | 12 | EXT |  | 0.89 | (c)
62914.121 | 0.445 | 0.422 | -6.335 | -6.358 | -400 | -246 | -275 | 150 | 422 | 5703 |  | CORR | CIGR | 05:57 | 06:22 | 06:18 | 39 | 250 | 14 | EXT |  | 0.89 | (c)
62915.492 | 1.816 | 1.806 | -4.964 | -4.974 | -750 | -684 | -683 | 616 | 1806 | 5703 |  | CORR | CIGR | 05:01 | 05:12 | 05:12 | 23 | 134 | 11 | EXT |  | 0.89 | (c)
62916.569 | 2.893 | 2.507 | -3.887 | -4.273 | 72 | 108 | 124 | 72 | 2507 | 5703 |  | CORR | GENE | 07:14 | 07:19 | 07:22 | 1056 | 104 | 15 | EXT |  | 1 | (b)
62931.756 | 0 | -0.019 | -11.445 | -11.464 | -1863 | -1524 | -734 | 0 |  | 5705 | Нарушение формы кольцевого шва | GWAN |  | 02:37 | 03:32 | 05:40 | 0 | 2258 |  | EXT | Нарушение формы кольцевого шва |  | (c)
62932.736 | 0.98 | 0.481 | -10.465 | -10.964 | -307 | -291 | -280 | 252 | 481 | 5705 |  | CORR | AXGR | 06:48 | 06:51 | 06:53 | 625 | 55 | 11 | EXT |  | 0.95 | (c)
62953.221 | 10.02 | 10.011 | -0.595 | -0.604 | 1188 | 1587 | 1409 | 1188 | 538 | 5706 |  | CORR | GENE | 05:05 | 06:09 | 05:40 | 66 | 441 | 14 | EXT |  | 0.89 | (c)
62953.502 | 10.301 | 10.283 | -0.314 | -0.332 | 1198 | 1348 | 1315 | 1198 | 303 | 5706 |  | CORR | CIGR | 05:06 | 05:31 | 05:25 | 29 | 234 | 13 | EXT |  | 0.89 | (c)
62954.073 | 0.257 | 0.197 | -10.228 | -10.288 | 1502 | 1545 | 1529 | 1502 | 197 | 5707 |  | CORR | AXGR | 04:57 | 05:04 | 05:02 | 289 | 54 | 10 | EXT |  | 0.92 | (c)
62958.101 | 4.285 | 4.226 | -6.2 | -6.259 | -2207 | -2188 | -2168 | 2130 | 4226 | 5707 |  | CORR | GENE | 06:59 | 07:02 | 07:05 | 501 | 77 | 11 | EXT |  | 0.94 | (c)
62960.732 | 6.916 | 6.763 | -3.569 | -3.722 | 2102 | 2116 | 2121 | 2102 | 3372 | 5707 |  | CORR | AXGR | 06:34 | 06:37 | 06:37 | 350 | 37 | 12 | EXT |  | 0.93 | (c)
62968.159 | 3.858 | 3.854 | -6.777 | -6.781 | -785 | -687 | -715 | 644 | 3854 | 5708 |  | CORR | CIGR | 06:09 | 06:25 | 06:20 | 28 | 141 | 13 | EXT |  | 0.89 | (c)
62969.018 | 4.717 | 4.71 | -5.918 | -5.925 | -729 | -677 | -648 | 567 | 4710 | 5708 |  | CORR | CIGR | 06:18 | 06:26 | 06:31 | 34 | 162 | 13 | EXT |  | 0.89 | (c)
62974.961 | 0.025 | 0.024 | -11.685 | -11.686 | -1090 | -464 | -580 | 69 | 24 | 5709 |  | CORR | GENE | 01:02 | 02:43 | 02:25 | 138 | 1021 | 11 | EXT |  | 0.9 | (c)
62974.981 | 0.045 | 0.018 | -11.665 | -11.692 | -2169 | -1406 | -1699 | 1230 | 18 | 5709 |  | CORR | GENE | 10:08 | 00:11 | 11:24 | 116 | 939 | 11 | EXT |  | 0.89 | (c)
62975.047 | 0.111 | 0.024 | -11.599 | -11.686 | 1244 | 1743 | 1680 | 1244 | 24 | 5709 |  | CORR | GENE | 07:19 | 08:39 | 08:29 | 126 | 872 | 13 | EXT |  | 0.9 | (c)
62975.118 | 0.182 | 0.139 | -11.528 | -11.571 | 249 | 303 | 370 | 249 | 139 | 5709 |  | CORR | GENE | 04:38 | 04:47 | 04:58 | 61 | 242 | 15 | EXT |  | 0.89 | (c)
62975.593 | 0.657 | 0.652 | -11.053 | -11.058 | 389 | 472 | 453 | 389 | 652 | 5709 |  | CORR | CIGR | 05:01 | 05:14 | 05:11 | 27 | 127 | 13 | EXT |  | 0.89 | (c)
62987.678 | 1.032 | 1.018 | -10.333 | -10.347 | -281 | -197 | -196 | 111 | 1018 | 5710 |  | CORR | CIGR | 07:58 | 08:12 | 08:12 | 36 | 170 | 11 | EXT |  | 0.89 | (c)
63102.836 | 0 | -0.033 | -0.525 | -0.558 | -847 | 1887 | 1128 | 847 |  | 5728 | Нарушение формы кольцевого шва | GWAN |  | 10:04 | 05:25 | 15:23 | 0 | 3950 |  | EXT | Нарушение формы кольцевого шва |  | (c)
63105.839 | 0 | 0 | -1.962 | -1.962 | -405 | -128 | 127 | 0 | 0 | 5730б | Непровар / утяжина | GWAN |  | 02:52 | 03:37 | 04:18 | 0 | 1064 | 12 | INT | Непровар / утяжина Толщины: 23,2 / 18,7 мм |  | (c)
63107.801 | 0 | 0 | -4.2 | -4.2 | -991 | -641 | -750 | 508 | 0 | 5731а | Непровар / утяжина | GWAN |  | 06:06 | 07:02 | 06:45 | 0 | 483 | 16 | INT | Непровар / утяжина |  | (c)
63131.335 | 7.904 | 7.877 | -3.381 | -3.408 | -1442 | -1340 | -1324 | 1206 | 3369 | 5733 |  | CORR | CIGR | 05:00 | 05:17 | 05:19 | 39 | 236 | 10 | EXT | Аномалия находится на упругопластическом изгибе: R=526 D, максимальное растяжение на 0.3 час. | 0.89 | (c)
63133.987 | 10.556 | 10.38 | -0.729 | -0.905 | -1152 | -1135 | -1131 | 1111 | 516 | 5733 |  | CORR | AXGR | 05:47 | 05:50 | 05:50 | 389 | 41 | 10 | EXT | Аномалия находится на упругопластическом изгибе: R=464 D, максимальное растяжение на 0.1 час. | 0.93 | (c)
63145.861 | 0.07 | 0.03 | -11.51 | -11.55 | 931 | 1075 | 1084 | 931 | 30 | 5735 |  | CORR | GENE | 04:33 | 04:56 | 04:58 | 88 | 305 | 13 | EXT | Аномалия находится на упругопластическом изгибе: R=383 D, максимальное растяжение на 0.4 час. | 0.89 | (c)
63163.396 | 6.025 | 6.012 | -5.235 | -5.248 | -2018 | -1979 | -1970 | 1921 | 5226 | 5736 |  | CORR | CIGR | 06:33 | 06:40 | 06:41 | 22 | 97 | 12 | EXT | Аномалия находится на упругопластическом изгибе: R=651 D, максимальное растяжение на 3.5 час. | 0.89 | (c)
63164.088 | 6.717 | 6.705 | -4.543 | -4.555 | 1940 | 2009 | 1996 | 1940 | 4532 | 5736 |  | CORR | CIGR | 05:12 | 05:24 | 05:21 | 23 | 112 | 10 | EXT | Аномалия находится на упругопластическом изгибе: R=714 D, максимальное растяжение на 3.5 час. | 0.89 | (c)
63191.673 | 0.097 | 0.063 | -11.598 | -11.632 | 125 | 588 | 526 | 125 | 63 | 5739 |  | CORR | GENE | 03:39 | 04:54 | 04:44 | 60 | 801 | 10 | EXT |  | 0.89 | (c)
63192.908 | 1.332 | 1.304 | -10.363 | -10.391 | 391 | 703 | 639 | 391 | 1304 | 5739 |  | CORR | GENE | 04:22 | 05:12 | 05:02 | 57 | 496 | 10 | EXT |  | 0.89 | (c)
63203.219 | 11.643 | 11.612 | -0.052 | -0.083 | 1716 | 1871 | 1934 | 1716 | 30 | 5739 |  | CORR | CIGR | 07:56 | 08:21 | 08:31 | 53 | 437 | 12 | EXT |  | 0.89 | (c)
63203.224 | 11.648 | 11.623 | -0.047 | -0.072 | -156 | 1108 | 710 | 0 | 22 | 5739 |  | CORR | CIGR | 02:54 | 06:18 | 05:14 | 50 | 1733 | 13 | EXT |  | 0.89 | (c)
63348.64 | 10.304 | 10.155 | -0.516 | -0.665 | -594 | -580 | -573 | 553 | 419 | 5755 |  | CORR | AXGR | 03:55 | 03:57 | 03:58 | 246 | 41 | 10 | EXT | Аномалия находится на упругопластическом изгибе: R=595 D, максимальное растяжение на 11.6 час. | 0.91 | (c)
63349.005 | 10.669 | 10.518 | -0.151 | -0.302 | -593 | -561 | -562 | 532 | 19 | 5755 |  | CORR | GENE | 03:55 | 04:00 | 04:00 | 283 | 61 | 12 | EXT | Аномалия находится на упругопластическом изгибе: R=575 D, максимальное растяжение на 11.6 час. | 0.92 | (c)
63427.634 | 0.083 | 0.049 | -10.667 | -10.701 | -961 | -853 | -692 | 423 | 49 | 5763 |  | CORR | GENE | 05:58 | 06:16 | 06:42 | 87 | 538 | 11 | EXT | Аномалия находится на упругопластическом изгибе: R=465 D, максимальное растяжение на 6 час. | 0.89 | (c)
63437.26 | 9.709 | 9.626 | -1.041 | -1.124 | -941 | -789 | -786 | 632 | 1025 | 5763 |  | CORR | GENE | 06:01 | 06:26 | 06:26 | 99 | 309 | 15 | EXT | Аномалия находится на упругопластическом изгибе: R=301 D, максимальное растяжение на 5.9 час. | 1.01 | (b)
63483.034 | 0.033 | 0.012 | -11.392 | -11.413 | 1542 | 1944 | 2112 | 0 | 12 | 5768 |  | CORR | GENE | 06:42 | 07:47 | 08:14 | 109 | 1139 | 12 | EXT |  | 0.89 | (c)
63573.726 | 0 | -0.027 | -11.365 | -11.392 | -1910 | -1235 | -1507 | 321 |  | 5777 | Нарушение формы кольцевого шва | GWAN |  | 07:01 | 08:50 | 08:06 | 0 | 806 |  | EXT | Нарушение формы кольцевого шва Аномалия находится на упругопластическом изгибе: R=551 D, максимальное растяжение на 0.3 час. |  | (c)
63585.183 | 0.092 | 0.081 | -11.198 | -11.209 | 2061 | 2181 | 2139 | 13 | 81 | 5778 |  | CORR | GENE | 07:07 | 07:26 | 07:19 | 1633 | 157 | 12 | EXT | Аномалия находится на упругопластическом изгибе: R=966 D, максимальное растяжение на 0.6 час. | 0.99 | (c)
63589.349 | 4.258 | 4.242 | -7.032 | -7.048 | 2214 | -2069 | -2125 | 0 | 4242 | 5778 |  | CORR | CIGR | 07:31 | 08:00 | 07:51 | 31 | 244 | 11 | EXT |  | 0.89 | (c)
63596.381 | 0 | -0.025 | -11.485 | -11.51 | -1771 | -1566 | -1586 | 460 |  | 5779 | Нарушение формы кольцевого шва | GWAN |  | 09:09 | 09:42 | 09:39 | 0 | 370 |  | EXT | Нарушение формы кольцевого шва |  | (c)
63596.52 | 0.139 | 0.131 | -11.346 | -11.354 | 1298 | 1365 | 1364 | 801 | 131 | 5779 |  | CORR | CIGR | 05:24 | 05:35 | 05:35 | 18 | 132 | 19 | EXT |  | 0.89 | (c)
63607.866 | 0 | 0 | -4.99 | -4.99 | 1680 | 2177 | 2218 | 0 | 0 | 5780 | Смещение кромок | GWAN |  | 04:45 | 06:05 | 06:12 | 0 | 1076 | 23 | EXT | Смещение кромок Наружу Величина смещения - 3.7 мм. |  | (c)
63612.924 | 0.068 | 0.062 | -4.677 | -4.683 | 2126 | 2158 | 2171 | 14 | 62 | 5781 |  | CORR | GENE | 05:53 | 05:59 | 06:01 | 421 | 91 | 10 | EXT |  | 0.93 | (c)
63629.191 | 0 | -0.032 | -11.385 | -11.417 | 1525 | -2125 | 2047 | 0 |  | 5783 | Нарушение формы кольцевого шва | GWAN |  | 06:42 | 08:53 | 08:06 | 0 | 1045 |  | EXT | Нарушение формы кольцевого шва |  | (c)
63709.041 | 0 | -0.03 | -11.645 | -11.675 | -1497 | 1757 | 384 | 0 |  | 5790 | Нарушение формы кольцевого шва | GWAN |  | 05:30 | 02:15 | 10:34 | 0 | 3763 |  | EXT | Нарушение формы кольцевого шва |  | (c)
63822.709 | 0 | 0 | -1.517 | -1.517 | 1304 | 1554 | 1612 | 311 | 0 | 5799а | Смещение кромок | GWAN |  | 02:35 | 03:15 | 03:25 | 0 | 615 | 33 | EXT | Смещение кромок Наружу Величина смещения - 5.2 мм. |  | (c)
63824.226 | 0 | 0 | -10.907 | -10.907 | 1883 | 2222 | -2228 | 0 | 0 | 5800а | Непровар / утяжина | GWAN |  | 05:07 | 06:01 | 06:03 | 0 | 701 | 18 | INT | Непровар / утяжина |  | (b)
63825.576 | 1.35 | 1.311 | -9.557 | -9.596 | 1200 | 1259 | 1322 | 787 | 1311 | 5800а |  | CORR | GENE | 03:17 | 03:26 | 03:36 | 48 | 243 | 11 | EXT |  | 0.89 | (c)
63869.301 | 0 | 0 | -11.53 | -11.53 | -1612 | -1511 | -1241 | 618 | 0 | 5804 | Смещение кромок | GWAN |  | 05:19 | 05:35 | 06:19 | 0 | 742 | 22 | EXT | Смещение кромок Наружу Величина смещения - 3.5 мм. |  | (c)
63873.889 | 4.588 | 4.074 | -6.942 | -7.456 | -2106 | -2075 | -2059 | 125 | 4074 | 5804 |  | CORR | GENE | 03:59 | 04:04 | 04:07 | 734 | 93 | 10 | EXT |  | 0.95 | (c)
63876.059 | 6.758 | 5.143 | -4.772 | -6.387 | -2190 | -2026 | -2067 | 41 | 3867 | 5804 |  | CORR | GENE | 03:46 | 04:12 | 04:05 | 2520 | 246 | 15 | EXT |  | 1.02 | (b)
63892.101 | 0 | -0.023 | -11.565 | -11.588 | 1357 | 1551 | 1619 | 1357 |  | 5806 | Нарушение формы кольцевого шва | GWAN |  | 06:39 | 07:10 | 07:21 | 0 | 525 |  | EXT | Нарушение формы кольцевого шва Аномалия находится на отводе. |  | (c)
63899.442 | 7.341 | 7.312 | -4.224 | -4.253 | 1056 | 1162 | 1150 | 1056 | 4216 | 5806 |  | CORR | CIGR | 05:50 | 06:07 | 06:05 | 37 | 188 | 11 | EXT | Аномалия находится на отводе. | 0.89 | (c)
63899.87 | 7.769 | 7.746 | -3.796 | -3.819 | 915 | 991 | 998 | 915 | 3788 | 5806 |  | CORR | CIGR | 05:27 | 05:40 | 05:41 | 31 | 166 | 12 | EXT | Аномалия находится на отводе. | 0.89 | (c)
63921.191 | 5.92 | 2.708 | -5.61 | -8.822 | -171 | -138 | -117 | 63 | 2708 | 5808 |  | CORR | GENE | 02:38 | 02:43 | 02:47 | 3641 | 108 | 10 | EXT | Аномалия находится на отводе. | 0.98 | (c)
64012.049 | 4.843 | 4.788 | -6.752 | -6.807 | 324 | 394 | 419 | 324 | 4788 | 5816 |  | GOUG | GENE | 08:37 | 08:49 | 08:53 | 159 | 191 | 8 | EXT | Аномалия находится на отводе. Задир. |  | (c)
64012.748 | 5.542 | 5.53 | -6.053 | -6.065 | 635 | 662 | 662 | 635 | 5530 | 5816 |  | GOUG | CIGR | 09:28 | 09:32 | 09:32 | 27 | 55 | 10 | EXT | Аномалия находится на отводе. Задир. |  | (c)
64063.858 | 0.347 | 0.13 | -11.008 | -11.225 | -1978 | -1848 | -1865 | 1752 | 130 | 5821 |  | CORR | GENE | 03:23 | 03:44 | 03:41 | 2312 | 226 | 10 | EXT | Аномалия находится на отводе. | 0.97 | (c)
64063.926 | 0.415 | 0.396 | -10.94 | -10.959 | -1424 | -1294 | -1339 | 1255 | 396 | 5821 |  | CORR | CIGR | 04:52 | 05:13 | 05:06 | 30 | 169 | 10 | EXT | Аномалия находится на отводе. | 0.89 | (c)
64067.315 | 3.804 | 3.804 | -7.551 | -7.551 | -208 | -126 | -132 | 57 | 3804 | 5821 |  | CORR | CIGR | 08:08 | 08:22 | 08:21 | 45 | 151 | 10 | EXT | Аномалия находится на отводе. | 0.89 | (c)
64092.295 | 5.949 | 5.941 | -5.631 | -5.639 | -1185 | -1123 | -1136 | 1086 | 5621 | 5823 |  | GOUG | CIGR | 05:28 | 05:38 | 05:36 | 18 | 99 | 8 | EXT | Аномалия находится на отводе. Задир. |  | (c)
64093.044 | 6.698 | 6.676 | -4.882 | -4.904 | -1957 | -1831 | -1856 | 1755 | 4864 | 5823 |  | CORR | CIGR | 03:23 | 03:44 | 03:39 | 40 | 202 | 12 | EXT | Аномалия находится на отводе. | 0.89 | (c)
64119.727 | 10.706 | 10.393 | -0.369 | -0.682 | -2087 | -1907 | -1922 | 1757 | 210 | 5825 |  | CORR | GENE | 07:06 | 07:35 | 07:32 | 472 | 330 | 17 | EXT | Аномалия находится на упругопластическом изгибе: R=786 D, максимальное растяжение на 3 час. | 0.98 | (c)
64125.117 | 5.021 | 4.999 | -6.624 | -6.646 | 1150 | 1268 | 1266 | 1150 | 4999 | 5826 |  | CORR | CIGR | 06:13 | 06:31 | 06:31 | 33 | 232 | 11 | EXT | Аномалия находится на отводе. | 0.89 | (c)
64139.736 | 7.995 | 7.895 | -2.47 | -2.57 | -801 | -687 | -721 | 641 | 1996 | 5827 |  | CORR | GENE | 07:15 | 07:34 | 07:28 | 574 | 160 | 11 | EXT |  | 0.95 | (c)
64140.296 | 8.555 | 8.552 | -1.91 | -1.913 | -1290 | -1253 | -1242 | 1194 | 1888 | 5827 |  | CORR | CIGR | 05:56 | 06:02 | 06:04 | 25 | 96 | 10 | EXT |  | 0.89 | (c)
64141.103 | 9.362 | 9.351 | -1.103 | -1.114 | -1262 | -1208 | -1201 | 1140 | 1094 | 5827 |  | CORR | CIGR | 06:01 | 06:10 | 06:11 | 20 | 122 | 12 | EXT |  | 0.89 | (c)
64141.528 | 9.787 | 9.781 | -0.678 | -0.684 | -1356 | -1325 | -1308 | 1260 | 659 | 5827 |  | CORR | CIGR | 05:46 | 05:51 | 05:53 | 25 | 96 | 12 | EXT |  | 0.89 | (c)
64141.799 | 10.058 | 10.035 | -0.407 | -0.43 | -1369 | -1328 | -1295 | 1221 | 385 | 5827 |  | CORR | CIGR | 05:44 | 05:50 | 05:56 | 45 | 148 | 12 | EXT |  | 0.89 | (c)
64147.923 | 5.717 | 5.678 | -5.713 | -5.752 | 767 | 949 | 1058 | 767 | 5603 | 5828 |  | CORR | GENE | 05:22 | 05:51 | 06:09 | 149 | 583 | 15 | EXT | Аномалия находится на отводе. | 0.91 | (c)
64148.239 | 6.033 | 5.892 | -5.397 | -5.538 | 865 | 1232 | 1081 | 865 | 5319 | 5828 |  | CORR | GENE | 05:37 | 06:37 | 06:12 | 219 | 432 | 13 | EXT | Аномалия находится на отводе. | 0.92 | (c)
64149.415 | 7.209 | 7.126 | -4.221 | -4.304 | 869 | 986 | 1007 | 869 | 4210 | 5828 |  | CORR | GENE | 05:38 | 05:57 | 06:00 | 94 | 276 | 15 | EXT | Аномалия находится на отводе. | 0.89 | (c)
64149.867 | 7.661 | 7.654 | -3.769 | -3.776 | 1158 | 1216 | 1210 | 1158 | 3757 | 5828 |  | CORR | CIGR | 06:25 | 06:34 | 06:33 | 19 | 103 | 10 | EXT | Аномалия находится на отводе. | 0.89 | (c)
64152.467 | 10.261 | 10.183 | -1.169 | -1.247 | 888 | 905 | 906 | 888 | 1099 | 5828 |  | CORR | AXGR | 05:41 | 05:44 | 05:44 | 148 | 35 | 10 | EXT | Аномалия находится на отводе. | 0.9 | (c)
64226.098 | 3.972 | 3.02 | -7.628 | -8.58 | -140 | 74 | 186 | 0 | 3020 | 5835 |  | DENT | GENE | 04:57 | 05:31 | 05:49 | 1513 | 651 | 0.8 | N/A | Глубина вмятины: 11 мм (0,8%). Линейка: 151 см в (302 см; 05:31 ч:мин) Аномалия находится вблизи продольного шва. Аномалия находится на упругопластическом изгибе. |  | (c)
64233.666 | 11.54 | 10.128 | -0.06 | -1.472 | 456 | 700 | 578 | 456 | 60 | 5835 |  | CORR | GENE | 06:33 | 07:12 | 06:53 | 1412 | 244 | 10 | EXT | Аномалия находится на упругопластическом изгибе: R=175 D, максимальное растяжение на 0 час. | 0.97 | (c)
64258.987 | 2.146 | 1.927 | -3.099 | -3.318 | -2211 | -2202 | -2199 | 19 | 1927 | 5838 |  | LWAN | AXGR | 04:41 | 04:43 | 04:43 | 345 | 26 |  | EXT | Эквивалент потери металла 13%. |  | (c)
64302.25 | 0.754 | 0.73 | -10.751 | -10.775 | 1987 | 2126 | 2094 | 29 | 730 | 5843 |  | CORR | CIGR | 06:02 | 06:24 | 06:19 | 35 | 215 | 12 | EXT |  | 0.89 | (c)
64303.867 | 2.371 | 2.204 | -9.134 | -9.301 | 1845 | 2045 | 1960 | 156 | 2204 | 5843 |  | CORR | GENE | 05:39 | 06:11 | 05:57 | 167 | 230 | 15 | EXT |  | 0.91 | (c)
64304.172 | 2.676 | 2.664 | -8.829 | -8.841 | 2136 | -2207 | 2213 | 0 | 2664 | 5843 |  | CORR | CIGR | 06:26 | 06:45 | 06:38 | 29 | 154 | 10 | EXT |  | 0.89 | (c)
64304.759 | 3.263 | 3.19 | -8.242 | -8.315 | -2096 | -1785 | -1855 | 135 | 3190 | 5843 |  | CORR | GENE | 07:03 | 07:53 | 07:42 | 92 | 482 | 10 | EXT |  | 0.89 | (c)
64304.944 | 3.448 | 3.3 | -8.057 | -8.205 | 2181 | 2203 | 2215 | 0 | 3300 | 5843 |  | CORR | GENE | 06:33 | 06:37 | 06:39 | 516 | 69 | 13 | EXT |  | 0.96 | (c)
64308.579 | 7.083 | 7.046 | -4.422 | -4.459 | -2176 | -2013 | -2054 | 54 | 4403 | 5843 |  | CORR | GENE | 06:50 | 07:16 | 07:10 | 56 | 245 | 10 | EXT |  | 0.89 | (c)
64420.872 | 4.181 | 3.986 | -7.534 | -7.729 | 1183 | 1426 | 1437 | 1183 | 3986 | 5853 |  | DENT | GENE | 06:06 | 06:45 | 06:47 | 346 | 506 | 0.6 | N/A | Глубина вмятины: 8 мм (0,6%). Линейка: 35 см в (399 см; 06:45 ч:мин) Аномалия находится на отводе. |  | (c)
64507.501 | 0 | -0.008 | -10.02 | -10.028 | -958 | -879 | -335 | 0 |  | 5862 | Нарушение формы кольцевого шва | GWAN |  | 02:46 | 02:59 | 04:26 | 0 | 1245 |  | EXT | Нарушение формы кольцевого шва |  | (c)
64507.501 | 0 | 0 | -10.02 | -10.02 | 721 | 1316 | 1247 | 721 | 0 | 5862 | Смещение кромок | GWAN |  | 07:17 | 08:53 | 08:42 | 0 | 1052 | 36 | EXT | Смещение кромок Вовнутрь Величина смещения - 5.6 мм. |  | (c)
64562.244 | 0.798 | 0.762 | -10.517 | -10.553 | -1500 | -1379 | -1388 | 731 | 762 | 5867 |  | CORR | CIGR | 06:53 | 07:13 | 07:11 | 40 | 223 | 10 | EXT |  | 0.89 | (c)
64569.359 | 7.913 | 7.895 | -3.402 | -3.42 | -1910 | -1420 | -1640 | 321 | 3372 | 5867 |  | GOUG | GENE | 05:47 | 07:06 | 06:31 | 48 | 540 | 12 | EXT | Задир. |  | (c)
64583.749 | 10.988 | 10.96 | -0.272 | -0.3 | -657 | -578 | -534 | 411 | 262 | 5868 |  | CORR | CIGR | 07:43 | 07:55 | 08:02 | 38 | 246 | 12 | EXT |  | 0.89 | (c)
64636.177 | 7.706 | 7.677 | -3.924 | -3.953 | -1920 | -1845 | -1731 | 311 | 3831 | 5873 |  | GOUG | GENE | 06:46 | 06:58 | 07:16 | 122 | 378 | 13 | EXT | Зона задиров. |  | (c)
64673.746 | 0 | -0.023 | -11.33 | -11.353 | 1227 | 1491 | 2032 | 0 |  | 5877 | Нарушение формы кольцевого шва | GWAN |  | 02:55 | 03:38 | 05:05 | 0 | 1611 |  | EXT | Нарушение формы кольцевого шва |  | (c)
64685.076 | 0 | 0 | -11.615 | -11.615 | 704 | 1011 | 1063 | 704 | 0 | 5878 | Смещение кромок | GWAN |  | 02:31 | 03:20 | 03:28 | 0 | 718 | 26 | EXT | Смещение кромок Вовнутрь Величина смещения - 4.1 мм. Аномалия находится на упругопластическом изгибе: R=605 D, максимальное растяжение на 6 час. |  | (c)
64685.076 | 0 | 0 | -11.615 | -11.615 | -1325 | -1019 | -874 | 423 | 0 | 5878 | Смещение кромок | GWAN |  | 09:03 | 09:52 | 10:16 | 0 | 902 | 25 | EXT | Смещение кромок Вовнутрь Величина смещения - 4 мм. Аномалия находится на упругопластическом изгибе: R=605 D, максимальное растяжение на 6 час. |  | (c)
64694.791 | 9.715 | 9.685 | -1.9 | -1.93 | -1505 | -1331 | -1351 | 725 | 1866 | 5878 |  | CORR | GENE | 08:34 | 09:02 | 08:59 | 64 | 309 | 10 | EXT | Аномалия находится на упругопластическом изгибе: R=395 D, максимальное растяжение на 6.1 час. | 0.89 | (c)
64860.099 | 3.828 | 3.684 | -7.752 | -7.896 | -2013 | -1928 | -1771 | 218 | 3684 | 5893 |  | DENT | GENE | 06:36 | 06:50 | 07:15 | 215 | 484 | 0.6 | N/A | Глубина вмятины: 8 мм (0,6%). Линейка: 22 см в (368 см; 06:50 ч:мин) |  | (c)
64909.354 | 6.813 | 6.798 | -4.822 | -4.837 | 1005 | 1109 | 1119 | 1005 | 4795 | 5897 |  | CORR | CIGR | 06:04 | 06:21 | 06:22 | 42 | 227 | 14 | EXT | Аномалия находится на отводе. | 0.89 | (c)
65070.937 | 8.421 | 8.303 | -3.204 | -3.322 | 1164 | 1313 | 1463 | 468 | 3115 | 5911 |  | DENT | GENE | 05:43 | 06:07 | 06:31 | 207 | 598 | 0.6 | N/A | Глубина вмятины: 8 мм (0,6%). Линейка: 21 см в (830 см; 06:07 ч:мин) Аномалия находится на упругопластическом изгибе. |  | (c)
65102.314 | 5.128 | 4.143 | -6.572 | -7.557 | 873 | 1188 | 1544 | 15 | 4143 | 5914 |  | WRIN | GENE | 03:14 | 04:04 | 05:02 | 1155 | 1342 | 2.1 | N/A | Высота гофр: 30 мм (2,1%). Длина волны: 261 мм Аномалия находится вблизи продольного шва. |  | (a)
65108.886 | 0 | -0.026 | -11.485 | -11.511 | -1246 | -206 | -647 | 48 |  | 5915 | Нарушение формы кольцевого шва | GWAN |  | 09:19 | 00:07 | 10:55 | 0 | 1197 |  | EXT | Нарушение формы кольцевого шва |  | (c)
65108.886 | 0 | -0.02 | -11.485 | -11.505 | 1683 | 2033 | 2111 | 0 |  | 5915 | Нарушение формы кольцевого шва | GWAN |  | 05:11 | 06:08 | 06:20 | 0 | 855 |  | EXT | Нарушение формы кольцевого шва |  | (c)
65178.545 | 0.629 | 0.604 | -10.586 | -10.611 | 1933 | 2129 | 2043 | 78 | 604 | 5921 |  | CORR | CIGR | 05:23 | 05:55 | 05:41 | 40 | 219 | 10 | EXT |  | 0.89 | (c)
65194.728 | 5.597 | 5.551 | -5.553 | -5.599 | 2211 | -2230 | 2221 | 0 | 5524 | 5922 |  | CORR | AXGR | 06:55 | 06:58 | 06:56 | 75 | 20 | 10 | EXT |  | 0.89 | (c)
65213.527 | 2.171 | 2.168 | -9.259 | -9.262 | 1672 | 1742 | 1735 | 433 | 2168 | 5924 |  | CORR | CIGR | 05:46 | 05:57 | 05:56 | 20 | 126 | 10 | EXT |  | 0.88 | (c)
65215.414 | 4.058 | 4.051 | -7.372 | -7.379 | -2210 | -2162 | -2134 | 20 | 4051 | 5924 |  | CORR | CIGR | 07:19 | 07:27 | 07:32 | 23 | 152 | 13 | EXT |  | 0.89 | (c)
65221.493 | 10.137 | 10.115 | -1.293 | -1.315 | 1471 | 1568 | 1609 | 484 | 1266 | 5924 |  | CORR | GENE | 05:14 | 05:29 | 05:36 | 49 | 276 | 12 | EXT |  | 0.89 | (c)
65233.951 | 0 | -0.015 | -11.475 | -11.49 | 184 | 1364 | 1228 | 0 |  | 5926 | Нарушение формы кольцевого шва | GWAN |  | 02:14 | 05:24 | 05:02 | 0 | 2087 |  | EXT | Нарушение формы кольцевого шва |  | (c)
65303.061 | 0 | -0.02 | -11.19 | -11.21 | 1581 | 2073 | 2143 | 0 |  | 5932 | Нарушение формы кольцевого шва | GWAN |  | 04:47 | 06:07 | 06:18 | 0 | 1123 |  | EXT | Нарушение формы кольцевого шва |  | (c)
65338.678 | 1.897 | 1.812 | -9.373 | -9.458 | 461 | 674 | 596 | 461 | 1812 | 5936 |  | CORR | GENE | 04:58 | 05:32 | 05:20 | 551 | 271 | 13 | EXT |  | 0.96 | (c)
65370.191 | 0.3 | 0.247 | -11.225 | -11.278 | -766 | -698 | -690 | 614 | 247 | 5939 |  | CORR | GENE | 07:25 | 07:36 | 07:37 | 66 | 152 | 10 | EXT |  | 0.89 | (c)
65370.745 | 0.854 | 0.842 | -10.671 | -10.683 | -1900 | -1848 | -1851 | 330 | 842 | 5939 |  | CORR | CIGR | 04:22 | 04:30 | 04:30 | 20 | 98 | 10 | EXT |  | 0.88 | (c)
65392.621 | 0 | -0.01 | -11.375 | -11.385 | -2075 | -1549 | -1717 | 155 | 0 | 5941 | Внутришовный дефект | GWAN |  | 04:56 | 06:21 | 05:54 | 0 | 717 | 12 | MID | Внутришовный дефект |  | (c)
65409.994 | 5.998 | 5.976 | -5.007 | -5.029 | -2149 | -2031 | -2027 | 81 | 4982 | 5942 |  | CORR | CIGR | 05:45 | 06:04 | 06:05 | 47 | 245 | 10 | EXT |  | 0.89 | (c)
65414.824 | 10.828 | 10.808 | -0.177 | -0.197 | 2190 | -2117 | -2152 | 0 | 154 | 5942 |  | CORR | CIGR | 05:25 | 05:50 | 05:45 | 43 | 237 | 10 | EXT |  | 0.89 | (c)
65415.15 | 0.149 | 0.135 | -11.131 | -11.145 | -1776 | -1723 | -1697 | 455 | 135 | 5943 |  | CORR | CIGR | 05:31 | 05:40 | 05:44 | 47 | 156 | 10 | EXT |  | 0.89 | (c)
65437.801 | 0 | -0.026 | -11.52 | -11.546 | -1021 | -540 | -182 | 0 |  | 5945 | Нарушение формы кольцевого шва | GWAN |  | 07:44 | 09:01 | 09:59 | 0 | 1677 |  | EXT | Нарушение формы кольцевого шва |  | (c)
65452.741 | 3.42 | 3.401 | -7.74 | -7.759 | -2091 | -1988 | -1951 | 140 | 3401 | 5946 |  | CORR | CIGR | 05:47 | 06:03 | 06:09 | 43 | 280 | 10 | EXT |  | 0.89 | (c)
65454.972 | 5.651 | 5.641 | -5.509 | -5.519 | 630 | 671 | 673 | 630 | 5499 | 5946 |  | CORR | CIGR | 01:06 | 01:12 | 01:13 | 20 | 87 | 10 | EXT |  | 0.88 | (c)
65467.438 | 6.957 | 6.941 | -4.458 | -4.474 | -1695 | -1638 | -1658 | 536 | 4448 | 5947 |  | CORR | CIGR | 04:52 | 05:01 | 04:58 | 26 | 74 | 10 | EXT |  | 0.88 | (c)
65469.616 | 9.135 | 9.094 | -2.28 | -2.321 | -1137 | -1056 | -941 | 745 | 2239 | 5947 |  | CORR | GENE | 06:22 | 06:35 | 06:54 | 82 | 392 | 11 | EXT |  | 0.89 | (c)
65483.326 | 0.12 | 0.041 | -11.305 | -11.384 | -46 | -14 | -24 | 1 | 41 | 5949 |  | LWAN | AXGR | 06:17 | 06:22 | 06:21 | 4186 | 45 |  | INT | Эквивалент потери металла 19%. Аномалия находится на отводе. |  | (c)
65486.627 | 3.421 | 3.416 | -8.004 | -8.009 | -272 | -228 | -200 | 127 | 3416 | 5949 |  | CORR | CIGR | 05:40 | 05:48 | 05:52 | 27 | 146 | 10 | EXT | Аномалия находится на отводе. | 0.89 | (c)
65487.691 | 4.485 | 4.429 | -6.94 | -6.996 | -556 | -383 | -447 | 338 | 4429 | 5949 |  | CORR | GENE | 04:55 | 05:23 | 05:12 | 65 | 218 | 11 | EXT | Аномалия находится на отводе. | 0.89 | (c)
65488.795 | 5.589 | 5.247 | -5.836 | -6.178 | 7 | 33 | 24 | 7 | 5247 | 5949 |  | LWAN | AXGR | 06:26 | 06:30 | 06:28 | 589 | 34 |  | INT | Эквивалент потери металла 13%. Аномалия находится на отводе. |  | (c)
65496.473 | 1.842 | 0.955 | -9.558 | -10.445 | 2114 | 2153 | 2163 | 2114 | 955 | 5950 |  | CORR | GENE | 05:21 | 05:27 | 05:29 | 1454 | 99 | 14 | EXT |  | 1 | (b)
65541.553 | 2.972 | 2.945 | -8.528 | -8.555 | 1595 | 1722 | 1718 | 389 | 2945 | 5954 |  | CORR | GENE | 05:22 | 05:42 | 05:42 | 55 | 246 | 15 | EXT |  | 0.89 | (c)
65550.131 | 0.05 | 0.04 | -11.455 | -11.465 | -2061 | -1861 | -1888 | 169 | 40 | 5955 |  | CORR | GENE | 05:53 | 06:25 | 06:21 | 91 | 347 | 10 | EXT |  | 0.89 | (c)
65574.375 | 2.154 | 2.144 | -9.526 | -9.536 | -718 | -676 | -679 | 640 | 2144 | 5957 |  | CORR | CIGR | 06:23 | 06:29 | 06:29 | 23 | 78 | 12 | EXT |  | 0.89 | (c)
65577.482 | 5.261 | 5.248 | -6.419 | -6.432 | 982 | 1018 | 1025 | 982 | 5248 | 5957 |  | CORR | CIGR | 10:57 | 11:03 | 11:04 | 23 | 85 | 15 | EXT |  | 0.89 | (c)
65605.986 | 0 | -0.023 | -11.93 | -11.953 | 1662 | 2130 | -1985 | 1171 |  | 5959б | Нарушение формы кольцевого шва | GWAN |  | 02:06 | 03:21 | 04:17 | 0 | 1628 |  | EXT | Нарушение формы кольцевого шва Аномалия находится на отводе. |  | (c)
65640.426 | 0 | -0.033 | -11.555 | -11.588 | -1226 | -720 | -719 | 213 |  | 5964 | Нарушение формы кольцевого шва | GWAN |  | 06:43 | 08:05 | 08:05 | 0 | 1013 |  | EXT | Нарушение формы кольцевого шва |  | (c)
65671.62 | 8.169 | 8.132 | -3.176 | -3.213 | 1829 | 1982 | 2024 | 12 | 3148 | 5966 |  | CORR | GENE | 05:22 | 05:47 | 05:53 | 65 | 390 | 12 | EXT |  | 0.89 | (c)
65673.614 | 10.163 | 10.137 | -1.182 | -1.208 | 1712 | 1795 | 1809 | 325 | 1159 | 5966 |  | CORR | GENE | 05:03 | 05:16 | 05:19 | 49 | 194 | 10 | EXT |  | 0.89 | (c)
65708.825 | 11.089 | 10.95 | -0.301 | -0.44 | -935 | -887 | -874 | 813 | 13 | 5969 |  | CORR | GENE | 07:09 | 07:17 | 07:19 | 427 | 122 | 12 | EXT |  | 0.94 | (c)
65709.126 | 0 | -0.03 | -11.42 | -11.45 | 2162 | -1395 | -1010 | 0 |  | 5970 | Нарушение формы кольцевого шва | GWAN |  | 04:09 | 06:35 | 07:37 | 0 | 2578 |  | EXT | Нарушение формы кольцевого шва |  | (c)
65722.415 | 1.869 | 1.849 | -9.646 | -9.666 | 653 | 821 | 821 | 653 | 1849 | 5971 |  | CORR | GENE | 04:03 | 04:31 | 04:31 | 56 | 336 | 13 | EXT |  | 0.89 | (c)
65763.587 | 9.231 | 9.224 | -2.189 | -2.196 | 1045 | 1116 | 1102 | 1045 | 2178 | 5974 |  | CORR | CIGR | 05:40 | 05:52 | 05:50 | 18 | 113 | 10 | EXT |  | 0.88 | (c)
65764.159 | 9.803 | 9.795 | -1.617 | -1.625 | 957 | 1023 | 1017 | 957 | 1599 | 5974 |  | CORR | CIGR | 05:26 | 05:37 | 05:36 | 26 | 121 | 14 | EXT |  | 0.89 | (c)
65784.855 | 7.549 | 7.526 | -4.051 | -4.074 | 1197 | 1293 | 1283 | 861 | 4034 | 5976 |  | CORR | CIGR | 05:45 | 05:60 | 05:58 | 40 | 172 | 11 | EXT |  | 0.89 | (c)
65788.933 | 0.027 | 0.027 | -11.588 | -11.588 | -1987 | -1358 | -1617 | 244 | 27 | 5977 |  | CORR | GENE | 04:53 | 06:34 | 05:52 | 129 | 739 | 15 | EXT |  | 0.9 | (c)
65798.443 | 9.537 | 9.472 | -2.078 | -2.143 | -1885 | -1876 | -1874 | 346 | 1986 | 5977 |  | CORR | AXGR | 05:09 | 05:11 | 05:11 | 157 | 21 | 17 | EXT |  | 0.91 | (c)
65806.508 | 5.987 | 5.986 | -5.688 | -5.689 | -1652 | -1616 | -1613 | 579 | 5672 | 5978 |  | CORR | CIGR | 06:51 | 06:57 | 06:58 | 17 | 78 | 10 | EXT |  | 0.88 | (c)
65819.955 | 7.759 | 7.587 | -3.301 | -3.473 | -1996 | -1984 | -1965 | 234 | 3254 | 5979 |  | CORR | GENE | 06:47 | 06:49 | 06:52 | 219 | 63 | 10 | EXT |  | 0.91 | (c)
65823.313 | 0.057 | 0.044 | -11.398 | -11.411 | -981 | -891 | -882 | 782 | 44 | 5980 |  | CORR | CIGR | 07:07 | 07:22 | 07:23 | 30 | 200 | 11 | EXT |  | 0.89 | (c)
65828.817 | 5.561 | 5.543 | -5.894 | -5.912 | -2161 | -2069 | -2078 | 69 | 5543 | 5980 |  | CORR | CIGR | 03:57 | 04:12 | 04:10 | 40 | 166 | 10 | EXT |  | 0.89 | (c)
65831.956 | 8.7 | 8.678 | -2.755 | -2.777 | -1995 | -1922 | -1903 | 236 | 2749 | 5980 |  | CORR | CIGR | 04:24 | 04:36 | 04:39 | 28 | 184 | 13 | EXT |  | 0.89 | (c)
65844.596 | 9.885 | 9.872 | -1.62 | -1.633 | 2203 | -2206 | -2196 | 0 | 1610 | 5981 |  | CORR | CIGR | 05:05 | 05:13 | 05:15 | 23 | 124 | 11 | EXT | Аномалия находится на упругопластическом изгибе: R=422 D, максимальное растяжение на 6.3 час. | 0.88 | (c)
65844.713 | 10.002 | 9.981 | -1.503 | -1.524 | 2201 | -2194 | -2187 | 0 | 1488 | 5981 |  | CORR | CIGR | 05:05 | 05:15 | 05:16 | 36 | 145 | 13 | EXT | Аномалия находится на упругопластическом изгибе: R=418 D, максимальное растяжение на 6.3 час. | 0.89 | (c)
65851.282 | 5.066 | 5.056 | -6.309 | -6.319 | 1413 | 1481 | 1460 | 723 | 5056 | 5982 |  | CORR | CIGR | 06:09 | 06:20 | 06:17 | 23 | 95 | 10 | EXT | Аномалия находится на упругопластическом изгибе: R=503 D, максимальное растяжение на 5.9 час. | 0.88 | (c)
65868.521 | 0 | 0 | -10.99 | -10.99 | -1961 | -1588 | -1560 | 269 | 0 | 5984 | Смещение кромок | GWAN |  | 05:24 | 06:25 | 06:29 | 0 | 802 | 25 | EXT | Смещение кромок Наружу Величина смещения - 4 мм. |  | (c)
65869.141 | 0.62 | 0.588 | -10.37 | -10.402 | 959 | 998 | 1022 | 959 | 588 | 5984 |  | CORR | GENE | 01:16 | 01:22 | 01:26 | 384 | 126 | 15 | EXT |  | 0.95 | (c)
65881.639 | 2.128 | 2.018 | -9.537 | -9.647 | -246 | -206 | -221 | 196 | 2018 | 5985 |  | CORR | GENE | 07:06 | 07:13 | 07:10 | 207 | 49 | 10 | EXT |  | 0.91 | (c)
65911.398 | 8.732 | 8.723 | -1.873 | -1.882 | -1380 | -1345 | -1336 | 1291 | 1862 | 5987 |  | CORR | CIGR | 06:08 | 06:13 | 06:15 | 20 | 89 | 10 | EXT |  | 0.89 | (c)
65935.766 | 0 | -0.038 | -11.365 | -11.403 | -1766 | -1380 | -1273 | 464 |  | 5990 | Нарушение формы кольцевого шва | GWAN |  | 06:49 | 07:51 | 08:09 | 0 | 987 |  | EXT | Нарушение формы кольцевого шва |  | (c)
65958.641 | 0 | -0.025 | -11.46 | -11.485 | 1558 | 1870 | 1959 | 1558 |  | 5992 | Нарушение формы кольцевого шва | GWAN |  | 04:42 | 05:32 | 05:47 | 0 | 802 |  | EXT | Нарушение формы кольцевого шва |  | (c)
65973.836 | 3.735 | 3.729 | -7.035 | -7.041 | -1032 | -961 | -976 | 920 | 3729 | 5993 |  | CORR | CIGR | 05:22 | 05:34 | 05:31 | 35 | 112 | 10 | EXT |  | 0.89 | (c)
65974.626 | 4.525 | 4.487 | -6.245 | -6.283 | -1184 | -1037 | -1092 | 1001 | 4487 | 5993 |  | CORR | GENE | 04:58 | 05:21 | 05:12 | 268 | 183 | 11 | EXT |  | 0.92 | (c)
65984.341 | 3.47 | 3.329 | -7.915 | -8.056 | 2 | 25 | 23 | 2 | 3329 | 5994 |  | CORR | AXGR | 03:43 | 03:47 | 03:47 | 375 | 43 | 13 | EXT |  | 0.94 | (c)
66006.822 | 3.171 | 3.162 | -8.064 | -8.073 | 1650 | 1708 | 1695 | 491 | 3162 | 5996 |  | CORR | CIGR | 06:60 | 07:09 | 07:07 | 22 | 89 | 10 | EXT |  | 0.88 | (c)
66019.217 | 4.331 | 4.285 | -7.214 | -7.26 | 1603 | 1759 | 1707 | 420 | 4285 | 5997 |  | CORR | GENE | 06:03 | 06:28 | 06:19 | 53 | 207 | 14 | EXT |  | 0.89 | (c)
66049.626 | 0 | -0.043 | -11.48 | -11.523 | -233 | 920 | 463 | 0 |  | 6000 | Нарушение формы кольцевого шва | GWAN |  | 10:20 | 01:26 | 12:12 | 0 | 1392 |  | EXT | Нарушение формы кольцевого шва Аномалия находится на отводе. |  | (c)
66054.148 | 4.522 | 4.487 | -6.958 | -6.993 | 2219 | -2195 | -2172 | 0 | 4487 | 6000 |  | CORR | GENE | 04:55 | 05:03 | 05:07 | 94 | 139 | 10 | EXT |  | 0.89 | (c)
66070.844 | 9.738 | 9.722 | -1.717 | -1.733 | 1794 | 1864 | 1852 | 321 | 1707 | 6001 |  | CORR | CIGR | 06:11 | 06:22 | 06:20 | 26 | 116 | 10 | EXT |  | 0.88 | (c)
66164.051 | 0 | -0.024 | -11.27 | -11.294 | -740 | -634 | -501 | 262 |  | 6010 | Нарушение формы кольцевого шва | GWAN |  | 05:27 | 05:44 | 06:06 | 0 | 477 |  | EXT | Нарушение формы кольцевого шва Аномалия находится на отводе. |  | (c)
66252.588 | 8.487 | 8.468 | -3.233 | -3.252 | -613 | -366 | -459 | 304 | 3197 | 6017 |  | CORR | GENE | 07:27 | 08:07 | 07:52 | 55 | 309 | 10 | EXT | Аномалия находится на отводе. | 0.89 | (c)
66290.656 | 0 | -0.033 | -11.095 | -11.128 | 424 | 505 | 506 | 424 |  | 6021 | Нарушение формы кольцевого шва | GWAN |  | 10:14 | 10:27 | 10:27 | 0 | 164 |  | EXT | Нарушение формы кольцевого шва Аномалия находится на отводе. |  | (c)
66311.022 | 9.271 | 9.233 | -1.669 | -1.707 | -445 | -130 | -236 | 26 | 1625 | 6022 |  | CORR | GENE | 08:00 | 08:51 | 08:34 | 82 | 419 | 10 | EXT |  | 0.89 | (c)
66311.841 | 10.09 | 10.069 | -0.85 | -0.871 | -392 | -243 | -264 | 136 | 814 | 6022 |  | CORR | GENE | 08:09 | 08:33 | 08:29 | 57 | 256 | 10 | EXT |  | 0.89 | (c)
66358.456 | 0 | 0 | -11.545 | -11.545 | 1739 | 2153 | 1977 | 16 | 0 | 6027 | Смещение кромок | GWAN |  | 01:50 | 02:57 | 02:29 | 0 | 475 | 24 | EXT | Смещение кромок Наружу Величина смещения - 3.7 мм. |  | (c)
66378.291 | 8.29 | 8.274 | -3.21 | -3.226 | -1727 | -1594 | -1637 | 504 | 3194 | 6028 |  | CORR | CIGR | 07:03 | 07:25 | 07:18 | 32 | 179 | 11 | EXT |  | 0.89 | (c)
66387.276 | 5.775 | 5.494 | -5.895 | -6.176 | 1392 | 1458 | 1449 | 1392 | 4853 | 6029 |  | CORR | GENE | 07:00 | 07:11 | 07:10 | 1323 | 115 | 10 | EXT |  | 0.96 | (c)
66437.926 | 1.5 | 1.487 | -9.76 | -9.773 | 1795 | 1984 | 1918 | 190 | 1487 | 6034 |  | CORR | CIGR | 05:04 | 05:34 | 05:24 | 40 | 246 | 11 | EXT | Аномалия находится на упругопластическом изгибе: R=404 D, максимальное растяжение на 0.1 час. | 0.89 | (c)
66438.962 | 2.536 | 2.519 | -8.724 | -8.741 | 1842 | 1977 | 1951 | 171 | 2519 | 6034 |  | CORR | CIGR | 05:11 | 05:33 | 05:29 | 32 | 218 | 10 | EXT | Аномалия находится на упругопластическом изгибе: R=414 D, максимальное растяжение на 11.9 час. | 0.89 | (c)
66504.156 | 0.12 | 0.065 | -10.85 | -10.905 | -779 | -636 | -664 | 549 | 65 | 6040 |  | CORR | GENE | 06:33 | 06:56 | 06:52 | 117 | 230 | 10 | EXT |  | 0.89 | (c)
66524.888 | 9.882 | 9.859 | -1.848 | -1.871 | -1012 | -930 | -949 | 886 | 1647 | 6041 |  | CORR | GENE | 06:12 | 06:25 | 06:22 | 224 | 126 | 10 | EXT | Аномалия находится на отводе. | 0.91 | (c)
66570.852 | 9.211 | 9.19 | -2.094 | -2.115 | 1694 | 1773 | 1777 | 370 | 2080 | 6045 |  | CORR | CIGR | 06:43 | 06:56 | 06:57 | 35 | 167 | 12 | EXT |  | 0.89 | (c)
66571.118 | 9.477 | 9.457 | -1.828 | -1.848 | 1850 | 1956 | 1925 | 231 | 1813 | 6045 |  | CORR | CIGR | 07:08 | 07:25 | 07:20 | 35 | 150 | 10 | EXT |  | 0.89 | (c)
66572.946 | 0 | -0.018 | -11.325 | -11.343 | -2226 | -1836 | -1803 | 5 |  | 6046 | Нарушение формы кольцевого шва | GWAN |  | 08:17 | 09:20 | 09:25 | 0 | 846 |  | EXT | Нарушение формы кольцевого шва |  | (c)
66584.271 | 0 | -0.01 | -11.485 | -11.495 | 1608 | 1929 | 2117 | 0 |  | 6047 | Нарушение формы кольцевого шва | GWAN |  | 02:33 | 03:24 | 03:55 | 0 | 1018 |  | EXT | Нарушение формы кольцевого шва |  | (c)
66584.271 | 0 | 0 | -11.485 | -11.485 | -1131 | -601 | -765 | 399 | 0 | 6047 | Смещение кромок | GWAN |  | 07:11 | 08:36 | 08:10 | 0 | 732 | 23 | EXT | Смещение кромок Наружу Величина смещения - 3.6 мм. |  | (c)
66584.271 | 0 | -0.02 | -11.485 | -11.505 | -325 | 160 | -46 | 0 |  | 6047 | Нарушение формы кольцевого шва | GWAN |  | 09:21 | 10:39 | 10:06 | 0 | 558 |  | EXT | Нарушение формы кольцевого шва |  | (c)
66607.286 | 0 | -0.013 | -11.135 | -11.148 | 1062 | 2018 | -2223 | 0 |  | 6049 | Нарушение формы кольцевого шва | GWAN |  | 03:31 | 06:05 | 06:41 | 0 | 2353 |  | EXT | Нарушение формы кольцевого шва |  | (c)
66618.421 | 0 | -0.011 | -10.575 | -10.586 | 82 | 1207 | 1131 | 51 |  | 6050 | Нарушение формы кольцевого шва | GWAN |  | 00:55 | 03:57 | 03:45 | 0 | 2097 |  | EXT | Нарушение формы кольцевого шва |  | (c)
66645.621 | 5.58 | 5.548 | -5.805 | -5.837 | -463 | -145 | -263 | 64 | 5055 | 6052 |  | ARTD | GENE | 09:11 | 10:03 | 09:44 | 782 | 399 |  | EXT | Наплавка. |  | (c)
66651.426 | 0 | -0.029 | -11.55 | -11.579 | 672 | 1242 | 1103 | 672 |  | 6053 | Нарушение формы кольцевого шва | GWAN |  | 01:15 | 02:47 | 02:25 | 0 | 863 |  | EXT | Нарушение формы кольцевого шва |  | (c)
66685.366 | 0 | -0.016 | -11.455 | -11.471 | 397 | 722 | 667 | 397 |  | 6056 | Нарушение формы кольцевого шва | GWAN |  | 00:17 | 01:10 | 01:01 | 0 | 540 |  | EXT | Нарушение формы кольцевого шва Аномалия находится на упругопластическом изгибе: R=461 D, максимальное растяжение на 0.3 час. |  | (c)
66709.055 | 0.949 | 0.907 | -10.856 | -10.898 | 1737 | 1911 | 2009 | 1737 | 907 | 6058 | Дефект проката | MIAN | GENE | 07:32 | 08:00 | 08:16 | 140 | 543 |  | EXT | Дефект проката Эквивалент потери металла 15%. Аномалия находится на отводе. |  | (c)
66709.381 | 1.275 | 1.224 | -10.53 | -10.581 | 1738 | 1990 | 2031 | 1738 | 1224 | 6058 | Дефект проката | MIAN | GENE | 07:32 | 08:13 | 08:20 | 103 | 588 |  | EXT | Дефект проката Эквивалент потери металла 10%. Аномалия находится на отводе. |  | (c)
66710.179 | 2.073 | 2.036 | -9.732 | -9.769 | 1697 | 2070 | 1973 | 1697 | 2036 | 6058 | Дефект проката | MIAN | GENE | 07:26 | 08:26 | 08:10 | 126 | 553 |  | EXT | Дефект проката Эквивалент потери металла 13%. Аномалия находится на отводе. |  | (c)
66710.628 | 2.522 | 2.475 | -9.283 | -9.33 | 1702 | 2068 | 2038 | 1702 | 2475 | 6058 | Дефект проката | MIAN | GENE | 07:26 | 08:26 | 08:21 | 129 | 673 |  | EXT | Дефект проката Эквивалент потери металла 12%. Аномалия находится на отводе. |  | (c)
66711.603 | 3.497 | 3.441 | -8.308 | -8.364 | 1741 | 2149 | 2075 | 1741 | 3441 | 6058 | Дефект проката | MIAN | GENE | 07:33 | 08:39 | 08:27 | 167 | 667 |  | EXT | Дефект проката Эквивалент потери металла 11%. Аномалия находится на отводе. |  | (c)
66712.018 | 3.912 | 3.873 | -7.893 | -7.932 | 1807 | 2109 | 2081 | 1807 | 3873 | 6058 | Дефект проката | MIAN | GENE | 07:43 | 08:32 | 08:28 | 75 | 548 |  | EXT | Дефект проката Эквивалент потери металла 14%. Аномалия находится на отводе. |  | (c)
66712.51 | 4.404 | 4.356 | -7.401 | -7.449 | 1777 | 2144 | 2088 | 1777 | 4356 | 6058 | Дефект проката | MIAN | GENE | 07:39 | 08:38 | 08:29 | 172 | 622 |  | EXT | Дефект проката Эквивалент потери металла 12%. Аномалия находится на отводе. |  | (c)
66714.183 | 6.077 | 6.036 | -5.728 | -5.769 | 1776 | 2040 | 2053 | 1776 | 5675 | 6058 | Дефект проката | MIAN | GENE | 07:38 | 08:21 | 08:23 | 94 | 555 |  | EXT | Дефект проката Эквивалент потери металла 13%. Аномалия находится на отводе. |  | (c)
66720.063 | 0.152 | 0.152 | -10.898 | -10.898 | -1136 | -901 | -1009 | 882 | 152 | 6059 |  | CORR | CIGR | 06:29 | 07:07 | 06:50 | 36 | 254 | 11 | EXT |  | 0.89 | (c)
66720.82 | 0.909 | 0.903 | -10.141 | -10.147 | -1626 | -1476 | -1488 | 604 | 903 | 6059 |  | CORR | CIGR | 05:10 | 05:34 | 05:32 | 40 | 276 | 11 | EXT |  | 0.89 | (c)
66721.3 | 1.389 | 1.368 | -9.661 | -9.682 | -2050 | -1937 | -1965 | 180 | 1368 | 6059 |  | CORR | GENE | 04:02 | 04:20 | 04:15 | 49 | 170 | 10 | EXT |  | 0.89 | (c)
66740.882 | 9.921 | 9.905 | -1.459 | -1.475 | -1560 | -1482 | -1511 | 670 | 1459 | 6060 |  | CORR | CIGR | 06:52 | 07:05 | 07:00 | 16 | 99 | 10 | EXT | Аномалия находится на упругопластическом изгибе: R=413 D, максимальное растяжение на 5.2 час. | 0.88 | (c)
66760.223 | 6.382 | 6.358 | -5.278 | -5.302 | -662 | -595 | -613 | 563 | 5275 | 6062 |  | CORR | CIGR | 07:13 | 07:24 | 07:21 | 27 | 99 | 10 | EXT | Аномалия находится на упругопластическом изгибе: R=771 D, максимальное растяжение на 5.4 час. | 0.89 | (c)
66761.219 | 7.378 | 7.349 | -4.282 | -4.311 | -602 | -401 | -448 | 293 | 4256 | 6062 |  | CORR | GENE | 07:23 | 07:55 | 07:48 | 55 | 309 | 10 | EXT |  | 0.89 | (c)
66761.391 | 7.55 | 7.463 | -4.11 | -4.197 | -751 | -508 | -443 | 134 | 4062 | 6062 |  | CORR | GENE | 06:59 | 07:38 | 07:49 | 135 | 617 | 10 | EXT |  | 0.9 | (c)
66761.623 | 7.782 | 7.758 | -3.878 | -3.902 | -645 | -512 | -488 | 332 | 3846 | 6062 |  | CORR | GENE | 07:16 | 07:37 | 07:41 | 56 | 314 | 11 | EXT |  | 0.89 | (c)
66761.934 | 8.093 | 8.051 | -3.567 | -3.609 | -603 | -546 | -520 | 437 | 3548 | 6062 |  | CORR | GENE | 07:23 | 07:32 | 07:36 | 61 | 166 | 10 | EXT |  | 0.89 | (c)
66762.473 | 8.632 | 8.614 | -3.028 | -3.046 | -1084 | -732 | -865 | 647 | 2963 | 6062 |  | CORR | GENE | 06:05 | 07:02 | 06:40 | 83 | 437 | 10 | EXT |  | 0.89 | (c)
66767.901 | 2.4 | 2.357 | -9.24 | -9.283 | -1573 | -1560 | -1535 | 1497 | 2357 | 6063 |  | CORR | GENE | 04:40 | 04:42 | 04:46 | 339 | 76 | 11 | EXT | Аномалия находится на отводе. | 0.93 | (c)
66768.614 | 3.113 | 3.095 | -8.527 | -8.545 | 2149 | -2220 | -2114 | 1915 | 3095 | 6063 |  | CORR | GENE | 02:40 | 02:55 | 03:12 | 82 | 397 | 12 | EXT | Аномалия находится на отводе. | 0.89 | (c)
66770.935 | 5.434 | 5.387 | -6.206 | -6.253 | -619 | -318 | -343 | 67 | 5387 | 6063 |  | CORR | GENE | 07:14 | 08:02 | 07:58 | 57 | 552 | 10 | EXT | Аномалия находится на отводе. | 0.89 | (c)
66773.092 | 7.591 | 7.53 | -4.049 | -4.11 | 125 | 171 | 183 | 125 | 3996 | 6063 |  | DENT | GENE | 09:14 | 09:21 | 09:23 | 114 | 118 | 0.4 | N/A | Глубина вмятины: 6 мм (0,4%). Линейка: 11 см в (753 см; 09:21 ч:мин) Аномалия находится на отводе. Аномалия находится вблизи продольного шва. |  | (c)
66773.316 | 7.815 | 7.805 | -3.825 | -3.835 | -1769 | -1685 | -1686 | 1602 | 3812 | 6063 |  | CORR | CIGR | 04:08 | 04:22 | 04:21 | 23 | 167 | 11 | EXT | Аномалия находится на отводе. | 0.89 | (c)
66776.143 | 10.642 | 9.905 | -0.998 | -1.735 | 2152 | -2186 | -2034 | 1759 | 233 | 6063 |  | GOUG | GENE | 02:41 | 03:01 | 03:25 | 1502 | 550 | 7 | EXT | Аномалия находится на отводе. Зона задиров. |  | (c)
66780.821 | 3.68 | 0.936 | -7.785 | -10.529 | 371 | 572 | 773 | 371 | 936 | 6064 |  | GOUG | GENE | 11:22 | 11:54 | 12:27 | 3118 | 804 | 8 | EXT | Зона задиров. |  | (c)
66782.477 | 5.336 | 4.867 | -6.129 | -6.598 | -2151 | -1555 | -1619 | 80 | 4867 | 6064 |  | WRIN | GENE | 04:35 | 06:11 | 06:01 | 1040 | 1062 | 2.3 | N/A | Высота гофр: 32 мм (2,3%). Длина волны: 283 мм Аномалия находится вблизи продольного шва. |  | (c)
66784.689 | 7.548 | 7.406 | -3.917 | -4.059 | 385 | 449 | 473 | 385 | 3901 | 6064 |  | GOUG | GENE | 11:24 | 11:34 | 11:38 | 158 | 177 | 7 | EXT | Задир. |  | (c)
66785.407 | 8.266 | 8.256 | -3.199 | -3.209 | -1016 | -893 | -940 | 865 | 3182 | 6064 |  | CORR | CIGR | 07:38 | 07:58 | 07:50 | 27 | 151 | 11 | EXT |  | 0.89 | (c)
66792.131 | 3.525 | 3.5 | -8.135 | -8.16 | 2093 | 2093 | 2106 | 111 | 3500 | 6065 |  | CORR | PITT | 04:27 | 04:27 | 04:29 | 28 | 27 | 16 | EXT |  | 0.89 | (c)
66846.947 | 0.066 | 0.012 | -11.254 | -11.308 | -1163 | -1137 | -1140 | 1068 | 12 | 6070 |  | ARTD | AXGR | 08:45 | 08:49 | 08:48 | 335 | 45 |  | EXT | Эквивалент потери металла 13%. Аномалия находится на упругопластическом изгибе: R=374 D, максимальное растяжение на 6.1 час. |  | (c)
66853.979 | 7.098 | 7.033 | -4.222 | -4.287 | 2171 | 2181 | 2205 | 0 | 4192 | 6070 |  | CORR | GENE | 05:43 | 05:44 | 05:48 | 95 | 68 | 10 | EXT | Аномалия находится на упругопластическом изгибе: R=451 D, максимальное растяжение на 5.8 час. | 0.89 | (c)
66869.803 | 0.017 | 0.014 | -11.483 | -11.486 | 1365 | 1731 | 1960 | 0 | 14 | 6072 |  | CORR | GENE | 04:57 | 05:56 | 06:33 | 122 | 1190 | 11 | EXT |  | 0.89 | (c)
66886.433 | 5.147 | 5.04 | -6.198 | -6.305 | 1642 | 1811 | 1786 | 300 | 5040 | 6073 |  | DENT | GENE | 05:17 | 05:45 | 05:41 | 278 | 288 | 0.3 | N/A | Глубина вмятины: 4 мм (0,3%). Линейка: 28 см в (504 см; 05:45 ч:мин) Аномалия находится на упругопластическом изгибе. |  | (c)
66904.221 | 0 | 0 | -11.45 | -11.45 | -22 | 220 | 257 | 0 | 0 | 6075 | Смещение кромок | GWAN |  | 02:43 | 03:22 | 03:28 | 0 | 558 | 20 | EXT | Смещение кромок Толщины: 16,8 / 15,7 мм Наружу Величина смещения - 3.2 мм. |  | (c)
66904.221 | 0 | 0 | -11.45 | -11.45 | 1199 | 1433 | 1385 | 660 | 0 | 6075 | Смещение кромок | GWAN |  | 06:00 | 06:38 | 06:30 | 0 | 371 | 17 | EXT | Смещение кромок Толщины: 16,8 / 15,7 мм Наружу Величина смещения - 2.7 мм. |  | (c)
66910.213 | 5.992 | 5.969 | -5.458 | -5.481 | 48 | 113 | 139 | 48 | 5420 | 6075 |  | CORR | GENE | 02:55 | 03:05 | 03:09 | 61 | 181 | 10 | EXT | Аномалия находится на упругопластическом изгибе: R=500 D, максимальное растяжение на 5.7 час. | 0.89 | (c)
66910.432 | 6.211 | 6.193 | -5.239 | -5.257 | 121 | 331 | 275 | 121 | 5198 | 6075 |  | CORR | GENE | 03:07 | 03:40 | 03:31 | 59 | 307 | 10 | EXT | Аномалия находится на упругопластическом изгибе: R=492 D, максимальное растяжение на 5.8 час. | 0.89 | (c)
66911.556 | 7.335 | 7.227 | -4.115 | -4.223 | 2130 | 2149 | 2149 | 63 | 4061 | 6075 |  | CORR | AXGR | 08:31 | 08:34 | 08:34 | 162 | 37 | 13 | EXT | Аномалия находится на упругопластическом изгибе: R=462 D, максимальное растяжение на 5.9 час. | 0.9 | (c)
66911.812 | 7.591 | 7.566 | -3.859 | -3.884 | 593 | 768 | 718 | 593 | 3851 | 6075 |  | CORR | CIGR | 04:23 | 04:51 | 04:43 | 33 | 249 | 10 | EXT | Аномалия находится на упругопластическом изгибе: R=458 D, максимальное растяжение на 6 час. | 0.89 | (c)
66911.986 | 7.765 | 7.683 | -3.685 | -3.767 | 748 | 770 | 769 | 748 | 3611 | 6075 |  | CORR | AXGR | 04:48 | 04:51 | 04:51 | 156 | 41 | 10 | EXT | Аномалия находится на упругопластическом изгибе: R=454 D, максимальное растяжение на 6 час. | 0.9 | (c)
66912.09 | 7.869 | 7.855 | -3.581 | -3.595 | 584 | 801 | 707 | 584 | 3543 | 6075 |  | CORR | GENE | 04:21 | 04:56 | 04:41 | 52 | 245 | 11 | EXT | Аномалия находится на упругопластическом изгибе: R=454 D, максимальное растяжение на 6 час. | 0.89 | (c)
66913.332 | 9.111 | 9.002 | -2.339 | -2.448 | 2108 | 2123 | 2123 | 91 | 2241 | 6075 |  | CORR | AXGR | 08:27 | 08:30 | 08:30 | 207 | 32 | 10 | EXT | Аномалия находится на упругопластическом изгибе: R=442 D, максимальное растяжение на 6.1 час. | 0.91 | (c)
66919.247 | 3.576 | 3.431 | -8.024 | -8.169 | 1726 | 1738 | 1739 | 479 | 3431 | 6076 |  | CORR | AXGR | 06:40 | 06:42 | 06:42 | 230 | 25 | 11 | EXT | Аномалия находится на упругопластическом изгибе: R=433 D, максимальное растяжение на 5.8 час. | 0.91 | (c)
66921.299 | 5.628 | 5.617 | -5.972 | -5.983 | 2141 | 2211 | 2199 | 0 | 5617 | 6076 |  | CORR | CIGR | 07:47 | 07:58 | 07:56 | 20 | 115 | 11 | EXT | Аномалия находится на упругопластическом изгибе: R=456 D, максимальное растяжение на 5.6 час. | 0.88 | (c)
66923.792 | 8.121 | 7.85 | -3.479 | -3.75 | 1418 | 1734 | 1802 | 45 | 3293 | 6076 |  | WRIN | GENE | 05:50 | 06:41 | 06:52 | 457 | 768 | 0.7 | N/A | Высота гофр: 10 мм (0,7%). Длина волны: 204 мм Аномалия находится вблизи продольного шва. Аномалия находится на упругопластическом изгибе. |  | (a)
66926.696 | 11.025 | 11.008 | -0.575 | -0.592 | 631 | 689 | 702 | 631 | 560 | 6076 |  | CORR | CIGR | 03:43 | 03:53 | 03:55 | 32 | 142 | 10 | EXT |  | 0.89 | (c)
66927.271 | 0 | -0.021 | -11.64 | -11.661 | -1323 | -504 | -132 | 0 |  | 6077 | Нарушение формы кольцевого шва | GWAN |  | 07:38 | 09:50 | 10:50 | 0 | 2381 |  | EXT | Нарушение формы кольцевого шва |  | (c)
66930.935 | 3.664 | 3.629 | -7.976 | -8.011 | -992 | -847 | -813 | 634 | 3629 | 6077 |  | CORR | GENE | 08:32 | 08:55 | 09:01 | 87 | 358 | 10 | EXT |  | 0.89 | (c)
66931.271 | 4 | 3.966 | -7.64 | -7.674 | -851 | -716 | -699 | 547 | 3966 | 6077 |  | CORR | GENE | 08:54 | 09:16 | 09:19 | 51 | 304 | 10 | EXT |  | 0.89 | (c)
66933.931 | 6.66 | 6.627 | -4.98 | -5.013 | 1365 | 1450 | 1477 | 642 | 4936 | 6077 |  | CORR | GENE | 02:52 | 03:06 | 03:10 | 77 | 224 | 10 | EXT |  | 0.89 | (c)
66936.494 | 9.223 | 9.188 | -2.417 | -2.452 | 1467 | 1556 | 1614 | 471 | 2394 | 6077 |  | CORR | GENE | 03:09 | 03:23 | 03:32 | 58 | 292 | 11 | EXT |  | 0.89 | (c)
66939.564 | 0.653 | 0.62 | -10.892 | -10.925 | 113 | 184 | 208 | 113 | 620 | 6078 |  | CORR | GENE | 03:01 | 03:12 | 03:16 | 55 | 191 | 10 | EXT |  | 0.89 | (c)
66941.138 | 2.227 | 2.149 | -9.318 | -9.396 | 77 | 195 | 318 | 77 | 2149 | 6078 |  | CORR | GENE | 02:55 | 03:14 | 03:34 | 89 | 481 | 10 | EXT |  | 0.89 | (c)
66941.942 | 3.031 | 3.018 | -8.514 | -8.527 | 176 | 224 | 240 | 176 | 3018 | 6078 |  | CORR | CIGR | 03:11 | 03:19 | 03:21 | 29 | 128 | 11 | EXT |  | 0.89 | (c)
66976.885 | 3.234 | 3.212 | -8.281 | -8.303 | 1012 | 1162 | 1115 | 1012 | 3212 | 6081 |  | CORR | CIGR | 05:01 | 05:26 | 05:18 | 26 | 205 | 10 | EXT |  | 0.88 | (c)
67070.721 | 5.58 | 5.566 | -5.755 | -5.769 | -1074 | -938 | -967 | 861 | 5566 | 6089 |  | GOUG | CIGR | 05:30 | 05:52 | 05:47 | 30 | 213 | 9 | EXT | Аномалия находится на отводе. Задир. |  | (c)
67077.319 | 0.843 | 0.762 | -10.552 | -10.633 | 50 | 375 | 316 | 50 | 762 | 6090 |  | DENT | GENE | 06:10 | 07:03 | 06:53 | 507 | 533 | 0.3 | N/A | Глубина вмятины: 4 мм (0,3%). Линейка: 51 см в (76 см; 07:03 ч:мин) Аномалия находится вблизи продольного шва. |  | (c)
67079.944 | 3.468 | 3.455 | -7.927 | -7.94 | 1647 | 1685 | 1693 | 1647 | 3455 | 6090 |  | CORR | CIGR | 10:28 | 10:34 | 10:35 | 23 | 93 | 10 | EXT |  | 0.89 | (c)
67087.871 | 0 | -0.011 | -11.275 | -11.286 | -1974 | -1872 | -1270 | 566 |  | 6091 | Нарушение формы кольцевого шва | GWAN |  | 09:46 | 10:02 | 11:39 | 0 | 1408 |  | EXT | Нарушение формы кольцевого шва Аномалия находится на отводе. |  | (c)
67114.508 | 3.797 | 3.781 | -7.178 | -7.194 | -2211 | -2116 | -2114 | 19 | 3781 | 6093а |  | CORR | CIGR | 05:06 | 05:21 | 05:22 | 38 | 194 | 10 | EXT |  | 0.89 | (c)
67135.756 | 0 | -0.023 | -1.605 | -1.628 | 881 | 1110 | 1045 | 881 |  | 6095а | Нарушение формы кольцевого шва | GWAN |  | 09:24 | 10:01 | 09:50 | 0 | 327 |  | EXT | Нарушение формы кольцевого шва |  | (c)
67137.361 | 0 | -0.027 | -7.835 | -7.862 | 1117 | 1590 | 1451 | 446 |  | 6095б | Нарушение формы кольцевого шва | GWAN |  | 00:11 | 01:27 | 01:05 | 0 | 667 |  | EXT | Нарушение формы кольцевого шва |  | (c)
67137.361 | 0 | 0 | -7.835 | -7.835 | -818 | -662 | -638 | 458 | 0 | 6095б | Смещение кромок | GWAN |  | 06:59 | 07:24 | 07:28 | 0 | 360 | 20 | EXT | Смещение кромок Наружу Величина смещения - 3.1 мм. |  | (c)
67156.801 | 0 | 0 | -11.41 | -11.41 | 1437 | 1525 | 1520 | 628 | 0 | 6097 | Смещение кромок | GWAN |  | 05:10 | 05:24 | 05:23 | 0 | 166 | 16 | EXT | Смещение кромок Наружу Величина смещения - 2.6 мм. |  | (c)
67156.801 | 0 | 0 | -11.41 | -11.41 | 1951 | -2093 | -2142 | 0 | 0 | 6097 | Смещение кромок | GWAN |  | 06:32 | 07:40 | 07:32 | 0 | 737 | 17 | EXT | Смещение кромок Наружу Величина смещения - 2.7 мм. |  | (c)
67156.801 | 0 | 0 | -11.41 | -11.41 | -1744 | -1509 | -1557 | 487 | 0 | 6097 | Смещение кромок | GWAN |  | 08:36 | 09:14 | 09:06 | 0 | 373 | 17 | EXT | Смещение кромок Вовнутрь Величина смещения - 2.7 мм. |  | (c)
67157.85 | 1.049 | 0.774 | -10.361 | -10.636 | 2122 | 2154 | 2147 | 58 | 774 | 6097 |  | SCC | GENE | 07:00 | 07:05 | 07:04 | 407 | 50 | 35 | EXT | Аномалия находится в зоне сварного шва. | 1.05 | (a)
67158.636 | 1.835 | 1.816 | -9.575 | -9.594 | 2072 | 2141 | 2127 | 49 | 1816 | 6097 |  | CORR | CIGR | 06:52 | 07:03 | 07:01 | 32 | 109 | 11 | EXT |  | 0.89 | (c)
67164.497 | 7.696 | 7.685 | -3.714 | -3.725 | 1827 | 1837 | 1839 | 379 | 3699 | 6097 |  | CORR | PITT | 06:12 | 06:14 | 06:14 | 26 | 25 | 19 | EXT |  | 0.89 | (c)
67168.38 | 0.169 | 0.044 | -11.356 | -11.481 | -2137 | -2127 | -2104 | 94 | 44 | 6098 |  | CORR | GENE | 04:49 | 04:51 | 04:55 | 612 | 65 | 10 | EXT | Аномалия находится на отводе. | 0.94 | (c)
67170.231 | 2.02 | 1.991 | -9.505 | -9.534 | -2053 | -1942 | -1905 | 178 | 1991 | 6098 |  | CORR | GENE | 05:03 | 05:21 | 05:27 | 48 | 295 | 13 | EXT | Аномалия находится на отводе. | 0.89 | (c)
67179.736 | 0 | -0.044 | -2.24 | -2.284 | 692 | 1046 | 1077 | 692 |  | 6099 | Нарушение формы кольцевого шва | GWAN |  | 00:03 | 00:60 | 01:05 | 0 | 770 |  | EXT | Нарушение формы кольцевого шва Аномалия находится на отводе. |  | (c)
67179.736 | 0 | -0.033 | -2.24 | -2.273 | -1429 | -1001 | -979 | 529 |  | 6099 | Нарушение формы кольцевого шва | GWAN |  | 06:20 | 07:29 | 07:33 | 0 | 899 |  | EXT | Нарушение формы кольцевого шва Аномалия находится на отводе. |  | (c)
67188.125 | 6.149 | 6.149 | -5.421 | -5.421 | -2168 | -2151 | -2153 | 62 | 5400 | 6100 |  | CORR | PITT | 06:12 | 06:14 | 06:14 | 21 | 30 | 15 | EXT |  | 0.89 | (c)
67190.018 | 8.042 | 7.637 | -3.528 | -3.933 | 195 | 618 | 463 | 195 | 3322 | 6100 |  | DENT | GENE | 00:33 | 01:41 | 01:16 | 611 | 536 | 0.4 | N/A | Глубина вмятины: 6 мм (0,4%). Линейка: 61 см в (764 см; 01:41 ч:мин) |  | (c)
67216.23 | 0.084 | 0.077 | -11.066 | -11.073 | -947 | -853 | -873 | 799 | 77 | 6103 |  | CORR | CIGR | 07:21 | 07:36 | 07:33 | 27 | 148 | 11 | EXT |  | 0.89 | (c)
67216.622 | 0.476 | 0.469 | -10.674 | -10.681 | -934 | -883 | -880 | 826 | 469 | 6103 |  | CORR | CIGR | 07:23 | 07:32 | 07:32 | 16 | 108 | 11 | EXT |  | 0.88 | (c)
67225.531 | 9.385 | 9.335 | -1.765 | -1.815 | -1930 | -1594 | -1566 | 301 | 1686 | 6103 |  | CORR | GENE | 04:43 | 05:37 | 05:41 | 129 | 728 | 10 | EXT |  | 0.89 | (c)
67273.557 | 0.631 | 0.585 | -10.779 | -10.825 | -2025 | -1792 | -1791 | 206 | 585 | 6108 |  | CORR | GENE | 03:39 | 04:16 | 04:17 | 255 | 468 | 10 | EXT |  | 0.91 | (c)
67275.984 | 3.058 | 3.041 | -8.352 | -8.369 | -453 | -377 | -328 | 204 | 3041 | 6108 |  | CORR | CIGR | 07:53 | 08:05 | 08:13 | 40 | 249 | 10 | EXT |  | 0.89 | (c)
67276.1 | 3.174 | 3.148 | -8.236 | -8.262 | -2163 | -1984 | -2032 | 68 | 3148 | 6108 |  | CORR | GENE | 03:17 | 03:45 | 03:38 | 142 | 261 | 10 | EXT |  | 0.9 | (c)
67279.427 | 6.501 | 6.454 | -4.909 | -4.956 | -2000 | -1797 | -1854 | 231 | 4894 | 6108 |  | CORR | GENE | 03:43 | 04:16 | 04:06 | 62 | 291 | 10 | EXT |  | 0.89 | (c)
67280.166 | 7.24 | 6.766 | -4.17 | -4.644 | -1997 | -1976 | -1946 | 234 | 3984 | 6108 |  | CORR | GENE | 03:43 | 03:47 | 03:52 | 660 | 102 | 10 | EXT |  | 0.95 | (c)
67363.905 | 0.114 | 0.082 | -11.506 | -11.538 | 1924 | 2040 | 2021 | 1924 | 82 | 6116 |  | CORR | CIGR | 03:38 | 03:57 | 03:54 | 32 | 194 | 10 | EXT |  | 0.89 | (c)
67396.129 | 9.138 | 9.117 | -2.112 | -2.133 | 938 | 1042 | 1008 | 938 | 2110 | 6118 |  | CORR | CIGR | 04:06 | 04:23 | 04:18 | 23 | 141 | 11 | EXT |  | 0.88 | (c)
67396.328 | 9.337 | 9.325 | -1.913 | -1.925 | 1012 | 1048 | 1075 | 1012 | 1902 | 6118 |  | CORR | CIGR | 04:18 | 04:24 | 04:29 | 23 | 126 | 11 | EXT |  | 0.88 | (c)
67426.852 | 5.886 | 5.878 | -4.429 | -4.437 | 1602 | 1668 | 1657 | 517 | 4417 | 6121 |  | CORR | CIGR | 04:25 | 04:35 | 04:34 | 20 | 111 | 10 | EXT |  | 0.88 | (c)
67427.009 | 6.043 | 5.908 | -4.272 | -4.407 | 1754 | 1777 | 1767 | 450 | 4185 | 6121 |  | CORR | AXGR | 04:49 | 04:53 | 04:51 | 222 | 26 | 10 | EXT |  | 0.91 | (c)
67433.85 | 2.569 | 2.549 | -8.916 | -8.936 | -1658 | -1341 | -1467 | 572 | 2549 | 6122 |  | CORR | GENE | 07:01 | 07:52 | 07:31 | 93 | 382 | 10 | EXT |  | 0.89 | (c)
67457.905 | 5.109 | 5.088 | -6.486 | -6.507 | -1129 | -878 | -940 | 751 | 5088 | 6124 |  | CORR | GENE | 05:55 | 06:36 | 06:26 | 85 | 378 | 10 | EXT | Аномалия находится на отводе. | 0.89 | (c)
67458.585 | 5.789 | 5.776 | -5.806 | -5.819 | -958 | -887 | -902 | 847 | 5776 | 6124 |  | CORR | CIGR | 06:23 | 06:34 | 06:32 | 23 | 111 | 12 | EXT | Аномалия находится на отводе. | 0.89 | (c)
67467.727 | 3.336 | 3.279 | -8.064 | -8.121 | -702 | -669 | -658 | 614 | 3279 | 6125 |  | DENT | GENE | 03:53 | 03:58 | 03:60 | 96 | 88 | 0.3 | N/A | Глубина вмятины: 4 мм (0,3%). Линейка: 10 см в (329 см; 03:58 ч:мин) |  | (c)
67501.358 | 2.937 | 2.719 | -8.523 | -8.741 | 211 | 255 | 302 | 211 | 2719 | 6128 |  | DENT | GENE | 00:22 | 00:30 | 00:37 | 399 | 182 | 0.4 | N/A | Глубина вмятины: 6 мм (0,4%). Линейка: 40 см в (273 см; 00:30 ч:мин) Аномалия находится на упругопластическом изгибе. |  | (c)
67515.399 | 5.518 | 5.404 | -5.992 | -6.106 | -2017 | -1999 | -1993 | 214 | 5404 | 6129 |  | CORR | GENE | 07:16 | 07:19 | 07:20 | 182 | 48 | 10 | EXT |  | 0.9 | (c)
67522.084 | 0.693 | 0.164 | -10.617 | -11.146 | 1930 | 1983 | 1987 | 186 | 164 | 6130 |  | CORR | GENE | 07:38 | 07:46 | 07:47 | 805 | 115 | 12 | EXT |  | 0.97 | (c)
67524.696 | 3.305 | 2.447 | -8.005 | -8.863 | 1873 | 1898 | 1922 | 259 | 2447 | 6130 |  | CORR | GENE | 07:28 | 07:32 | 07:36 | 1474 | 99 | 14 | EXT |  | 1 | (b)
67526.508 | 5.117 | 5.067 | -6.193 | -6.243 | 1704 | 1720 | 1719 | 497 | 5067 | 6130 |  | CORR | AXGR | 07:01 | 07:04 | 07:04 | 130 | 30 | 10 | EXT |  | 0.89 | (c)
67532.166 | 10.775 | 10.762 | -0.535 | -0.548 | 1077 | 1156 | 1136 | 1036 | 523 | 6130 |  | CORR | CIGR | 05:20 | 05:33 | 05:29 | 25 | 118 | 10 | EXT |  | 0.88 | (c)
67533.878 | 1.177 | 1.156 | -10.138 | -10.159 | -1596 | -1420 | -1492 | 634 | 1156 | 6131 |  | CORR | CIGR | 06:60 | 07:28 | 07:16 | 31 | 208 | 10 | EXT |  | 0.89 | (c)
67540.729 | 8.028 | 8.013 | -3.287 | -3.302 | -2159 | -2098 | -2116 | 71 | 3279 | 6131 |  | CORR | CIGR | 05:29 | 05:39 | 05:36 | 23 | 87 | 11 | EXT |  | 0.88 | (c)
67541.08 | 8.379 | 8.367 | -2.936 | -2.948 | -2023 | -1946 | -1981 | 207 | 2931 | 6131 |  | CORR | CIGR | 05:51 | 06:03 | 05:57 | 17 | 84 | 10 | EXT |  | 0.88 | (c)
67553.631 | 9.615 | 9.566 | -2.07 | -2.119 | 1706 | 1710 | 1723 | 1706 | 1887 | 6132 |  | CORR | AXGR | 07:19 | 07:19 | 07:21 | 232 | 34 | 10 | EXT | Аномалия находится на отводе. | 0.91 | (c)
67554.06 | 10.044 | 9.909 | -1.641 | -1.776 | 1726 | 1731 | 1740 | 1726 | 1443 | 6132 |  | CORR | AXGR | 07:22 | 07:23 | 07:24 | 333 | 28 | 10 | EXT | Аномалия находится на отводе. | 0.92 | (c)
67581.893 | 4.237 | 4.077 | -7.103 | -7.263 | -2188 | -2177 | -2167 | 43 | 4077 | 6135 |  | CORR | AXGR | 04:02 | 04:04 | 04:05 | 261 | 41 | 10 | EXT |  | 0.91 | (c)
67582.446 | 4.79 | 4.572 | -6.55 | -6.768 | -2207 | -2183 | -2179 | 24 | 4572 | 6135 |  | CORR | GENE | 03:59 | 04:03 | 04:04 | 1239 | 56 | 10 | EXT |  | 0.96 | (c)
67626.804 | 3.088 | 3.072 | -8.552 | -8.568 | -351 | -245 | -258 | 165 | 3072 | 6139 |  | CORR | GENE | 06:22 | 06:39 | 06:37 | 59 | 186 | 10 | EXT |  | 0.89 | (c)
67629.213 | 5.497 | 5.484 | -6.143 | -6.156 | -50 | 142 | 81 | 0 | 5484 | 6139 |  | CORR | CIGR | 07:11 | 07:42 | 07:32 | 40 | 263 | 12 | EXT |  | 0.89 | (c)
67778.878 | 5.982 | 5.975 | -5.213 | -5.22 | 2159 | 2192 | 2193 | 3 | 5203 | 6152 |  | CORR | CIGR | 07:38 | 07:44 | 07:44 | 17 | 69 | 10 | EXT |  | 0.88 | (c)
67780.684 | 7.788 | 7.768 | -3.407 | -3.427 | 1710 | 1844 | 1801 | 339 | 3402 | 6152 |  | CORR | CIGR | 06:26 | 06:47 | 06:40 | 25 | 182 | 10 | EXT |  | 0.88 | (c)
67784.29 | 0.199 | 0.042 | -11.246 | -11.403 | 1477 | -2213 | 1902 | 0 | 42 | 6153 |  | CORR | GENE | 04:30 | 06:35 | 05:39 | 593 | 851 | 11 | EXT |  | 0.95 | (c)
67785.221 | 1.13 | 1.112 | -10.315 | -10.333 | 1621 | 1773 | 1748 | 356 | 1112 | 6153 |  | CORR | CIGR | 04:54 | 05:18 | 05:14 | 40 | 254 | 10 | EXT |  | 0.89 | (c)
67795.496 | 11.405 | 11.291 | -0.04 | -0.154 | 2214 | -2141 | -2081 | 0 | 22 | 6153 |  | CORR | GENE | 06:29 | 06:46 | 06:56 | 132 | 333 | 10 | EXT |  | 0.89 | (c)
67799.412 | 3.876 | 3.7 | -7.469 | -7.645 | 1558 | 1571 | 1572 | 644 | 3700 | 6154 |  | CORR | AXGR | 07:11 | 07:13 | 07:14 | 252 | 29 | 10 | EXT |  | 0.91 | (c)
67811.622 | 4.741 | 4.718 | -6.674 | -6.697 | -963 | -813 | -876 | 788 | 4718 | 6155 |  | CORR | CIGR | 08:06 | 08:31 | 08:21 | 36 | 175 | 10 | EXT |  | 0.89 | (c)
67811.977 | 5.096 | 5.087 | -6.319 | -6.328 | -986 | -891 | -916 | 845 | 5087 | 6155 |  | CORR | CIGR | 08:03 | 08:18 | 08:14 | 30 | 141 | 10 | EXT |  | 0.89 | (c)
67815.351 | 8.47 | 8.407 | -2.945 | -3.008 | -1499 | -1434 | -1348 | 731 | 2937 | 6155 |  | CORR | GENE | 06:40 | 06:50 | 07:04 | 71 | 302 | 11 | EXT |  | 0.89 | (c)
67816.281 | 9.4 | 9.372 | -2.015 | -2.043 | -2040 | -1862 | -1934 | 190 | 1984 | 6155 |  | CORR | GENE | 05:13 | 05:41 | 05:30 | 59 | 213 | 14 | EXT |  | 0.89 | (c)
67817.219 | 10.338 | 10.338 | -1.077 | -1.077 | -1865 | -1650 | -1737 | 366 | 1056 | 6155 |  | CORR | CIGR | 05:41 | 06:16 | 06:02 | 21 | 256 | 10 | EXT |  | 0.88 | (c)
67825.285 | 6.989 | 6.675 | -3.696 | -4.01 | 1543 | 1582 | 1581 | 612 | 3561 | 6156 |  | CORR | GENE | 05:15 | 05:21 | 05:21 | 449 | 76 | 12 | EXT |  | 0.94 | (c)
67833.954 | 4.973 | 4.952 | -6.727 | -6.748 | 1483 | 1526 | 1527 | 1483 | 4952 | 6157 |  | CORR | CIGR | 07:17 | 07:24 | 07:24 | 38 | 87 | 10 | EXT |  | 0.89 | (c)
67844.511 | 3.83 | 3.813 | -7.53 | -7.547 | 860 | 965 | 944 | 860 | 3813 | 6158 |  | CORR | CIGR | 05:33 | 05:50 | 05:47 | 33 | 167 | 12 | EXT | Аномалия находится на отводе. | 0.89 | (c)
67844.86 | 4.179 | 4.164 | -7.181 | -7.196 | 976 | 1002 | 989 | 976 | 4164 | 6158 |  | CORR | PITT | 05:52 | 05:56 | 05:54 | 30 | 26 | 15 | EXT | Аномалия находится на отводе. | 0.89 | (c)
67847.563 | 6.882 | 6.871 | -4.478 | -4.489 | 943 | 1009 | 992 | 943 | 4467 | 6158 |  | CORR | CIGR | 05:47 | 05:57 | 05:55 | 22 | 97 | 10 | EXT | Аномалия находится на отводе. | 0.89 | (c)
67858.605 | 6.564 | 6.555 | -4.526 | -4.535 | 1813 | 1875 | 1858 | 327 | 4513 | 6159а |  | CORR | CIGR | 06:60 | 07:10 | 07:07 | 22 | 90 | 15 | EXT |  | 0.89 | (c)
67861.844 | 9.803 | 9.795 | -1.287 | -1.295 | 1891 | 1939 | 1945 | 231 | 1278 | 6159а |  | CORR | CIGR | 07:12 | 07:20 | 07:21 | 17 | 108 | 10 | EXT |  | 0.88 | (c)
67862.004 | 9.963 | 9.93 | -1.127 | -1.16 | 1893 | 1992 | 1951 | 221 | 1120 | 6159а |  | CORR | CIGR | 07:13 | 07:29 | 07:22 | 40 | 116 | 12 | EXT |  | 0.89 | (c)
67863.131 | 0 | 0 | -11.296 | -11.296 | 2014 | 2225 | 2230 | 0 | 0 | 6159б | Непровар / утяжина | GWAN |  | 05:30 | 06:04 | 06:05 | 0 | 433 | 16 | INT | Непровар / утяжина Толщины: 15,7 / 16,8 мм Аномалия находится на отводе. |  | (c)
67863.131 | 0 | -0.015 | -11.296 | -11.311 | -1543 | -1180 | -1305 | 688 |  | 6159б | Нарушение формы кольцевого шва | GWAN |  | 07:56 | 08:55 | 08:35 | 0 | 476 |  | EXT | Нарушение формы кольцевого шва Аномалия находится на отводе. |  | (c)
67875.766 | 1.339 | 1.28 | -9.615 | -9.674 | 1520 | 1531 | 1532 | 686 | 1280 | 6161а |  | CORR | AXGR | 05:13 | 05:15 | 05:15 | 109 | 24 | 13 | EXT | Аномалия находится на отводе. | 0.89 | (c)
67879.565 | 5.138 | 5.107 | -5.816 | -5.847 | 1128 | 1300 | 1255 | 848 | 5107 | 6161а |  | CORR | CIGR | 04:10 | 04:37 | 04:30 | 47 | 255 | 11 | EXT | Аномалия находится на отводе. | 0.89 | (c)
67885.707 | 0.326 | 0.313 | -10.674 | -10.687 | -1244 | -1180 | -1181 | 987 | 313 | 6162 |  | CORR | CIGR | 07:44 | 07:55 | 07:54 | 26 | 126 | 14 | EXT |  | 0.89 | (c)
67923.341 | 3.955 | 3.944 | -6.83 | -6.841 | -1740 | -1684 | -1686 | 1631 | 3944 | 6165 |  | CORR | CIGR | 04:10 | 04:19 | 04:19 | 22 | 109 | 11 | EXT | Аномалия находится на отводе. | 0.89 | (c)
67924.803 | 5.417 | 5.398 | -5.368 | -5.387 | -402 | -133 | -230 | 57 | 5286 | 6165 |  | CORR | GENE | 07:46 | 08:29 | 08:14 | 101 | 346 | 10 | EXT | Аномалия находится на отводе. | 0.89 | (c)
67933.345 | 3.174 | 2.744 | -8.506 | -8.936 | -82 | -29 | -44 | 7 | 2744 | 6166 |  | CORR | GENE | 08:40 | 08:49 | 08:46 | 521 | 75 | 10 | EXT |  | 0.94 | (c)
67942.076 | 0.225 | 0.13 | -11.285 | -11.38 | -2047 | -1863 | -1724 | 183 | 130 | 6167 |  | CORR | GENE | 07:57 | 08:27 | 08:49 | 135 | 647 | 10 | EXT |  | 0.9 | (c)
67954.078 | 0.717 | 0.683 | -10.703 | -10.737 | -950 | -803 | -813 | 675 | 683 | 6168 |  | CORR | GENE | 07:32 | 07:56 | 07:54 | 58 | 274 | 10 | EXT |  | 0.89 | (c)
67954.225 | 0.864 | 0.842 | -10.556 | -10.578 | -1112 | -978 | -1008 | 904 | 842 | 6168 |  | CORR | CIGR | 07:06 | 07:28 | 07:23 | 33 | 208 | 11 | EXT |  | 0.89 | (c)
67964.834 | 0.053 | 0.025 | -11.322 | -11.35 | 1576 | 2129 | 1894 | 18 | 25 | 6169 |  | CORR | GENE | 04:52 | 06:22 | 05:44 | 77 | 636 | 11 | EXT |  | 0.89 | (c)
67968.994 | 4.213 | 4.183 | -7.162 | -7.192 | -1913 | -1759 | -1784 | 318 | 4183 | 6169 |  | CORR | CIGR | 07:29 | 07:54 | 07:50 | 39 | 258 | 10 | EXT |  | 0.89 | (c)
67990.92 | 4.049 | 4.04 | -7.391 | -7.4 | -1613 | -1561 | -1565 | 617 | 4040 | 6171 |  | CORR | CIGR | 07:09 | 07:17 | 07:17 | 21 | 96 | 11 | EXT |  | 0.88 | (c)
67999.157 | 0.846 | 0.841 | -10.624 | -10.629 | -487 | -382 | -394 | 301 | 841 | 6172 |  | CORR | CIGR | 07:54 | 08:10 | 08:09 | 43 | 186 | 10 | EXT |  | 0.89 | (c)
68006.016 | 7.705 | 7.689 | -3.765 | -3.781 | -943 | -854 | -868 | 793 | 3751 | 6172 |  | CORR | CIGR | 06:40 | 06:54 | 06:52 | 30 | 150 | 10 | EXT |  | 0.89 | (c)
68028.38 | 7.169 | 7.131 | -3.686 | -3.724 | -2191 | -2089 | -2051 | 39 | 3663 | 6174 |  | CORR | GENE | 04:23 | 04:39 | 04:45 | 61 | 281 | 10 | EXT |  | 0.89 | (c)
68046.236 | 2.665 | 2.538 | -8.625 | -8.752 | -1865 | -1850 | -1825 | 366 | 2538 | 6176 |  | CORR | GENE | 06:25 | 06:27 | 06:31 | 266 | 79 | 11 | EXT |  | 0.92 | (c)
68048.559 | 4.988 | 4.877 | -6.302 | -6.413 | -1864 | -1802 | -1818 | 367 | 4877 | 6176 |  | CORR | GENE | 06:25 | 06:35 | 06:33 | 356 | 92 | 10 | EXT |  | 0.92 | (c)
68050.045 | 6.474 | 6.439 | -4.816 | -4.851 | -2160 | -2068 | -2061 | 70 | 4791 | 6176 |  | CORR | GENE | 05:37 | 05:52 | 05:53 | 60 | 198 | 10 | EXT |  | 0.89 | (c)
68052.425 | 8.854 | 8.825 | -2.436 | -2.465 | -2112 | -1996 | -2037 | 119 | 2436 | 6176 |  | CORR | CIGR | 05:45 | 06:04 | 05:57 | 29 | 149 | 11 | EXT |  | 0.89 | (c)
68053.928 | 10.357 | 10.32 | -0.933 | -0.97 | -1747 | -1669 | -1657 | 484 | 933 | 6176 |  | CORR | CIGR | 06:44 | 06:57 | 06:59 | 37 | 180 | 10 | EXT |  | 0.89 | (c)
68054.012 | 10.441 | 10.378 | -0.849 | -0.912 | -1752 | -1714 | -1717 | 478 | 703 | 6176 |  | CORR | GENE | 06:43 | 06:49 | 06:49 | 209 | 71 | 10 | EXT |  | 0.91 | (c)
68054.641 | 11.07 | 11.041 | -0.22 | -0.249 | -1814 | -1706 | -1715 | 417 | 220 | 6176 |  | CORR | CIGR | 06:33 | 06:51 | 06:49 | 29 | 198 | 10 | EXT |  | 0.89 | (c)
68063.628 | 8.767 | 8.62 | -2.393 | -2.54 | -1362 | -1336 | -1333 | 869 | 2242 | 6177 |  | CORR | GENE | 07:16 | 07:20 | 07:21 | 298 | 57 | 10 | EXT |  | 0.92 | (c)
68065.742 | 10.881 | 10.785 | -0.279 | -0.375 | -1683 | -1544 | -1497 | 548 | 276 | 6177 |  | CORR | GENE | 06:24 | 06:47 | 06:54 | 99 | 372 | 10 | EXT |  | 0.89 | (c)
68066.122 | 0.101 | 0.07 | -11.419 | -11.45 | -1819 | -1598 | -1632 | 412 | 70 | 6178 |  | CORR | CIGR | 07:37 | 08:12 | 08:07 | 34 | 373 | 11 | EXT |  | 0.89 | (c)
68076.046 | 10.025 | 10.016 | -1.495 | -1.504 | 2097 | 2166 | 2155 | 17 | 1476 | 6178 |  | CORR | CIGR | 06:08 | 06:20 | 06:18 | 28 | 117 | 10 | EXT |  | 0.89 | (c)
68076.589 | 10.568 | 10.553 | -0.952 | -0.967 | 1972 | 2123 | 2073 | 56 | 650 | 6178 |  | CORR | GENE | 05:48 | 06:13 | 06:05 | 317 | 202 | 10 | EXT |  | 0.92 | (c)
68077.301 | 11.28 | 11.256 | -0.24 | -0.264 | 1962 | 2090 | 2043 | 106 | 236 | 6178 |  | CORR | CIGR | 05:47 | 06:07 | 05:60 | 28 | 162 | 10 | EXT |  | 0.89 | (c)
68088.965 | 0.029 | 0.029 | -11.226 | -11.226 | 1412 | 1585 | 1586 | 470 | 29 | 6180 |  | CORR | GENE | 03:45 | 04:13 | 04:13 | 117 | 348 | 10 | EXT | Аномалия находится на упругопластическом изгибе: R=594 D, максимальное растяжение на 5.2 час. | 0.89 | (c)
68089.71 | 0.774 | 0.75 | -10.481 | -10.505 | 1587 | 1747 | 1720 | 378 | 750 | 6180 |  | CORR | GENE | 04:13 | 04:39 | 04:35 | 53 | 265 | 10 | EXT | Аномалия находится на упругопластическом изгибе: R=568 D, максимальное растяжение на 5.3 час. | 0.89 | (c)
68093.678 | 4.742 | 4.73 | -6.513 | -6.525 | 2015 | 2071 | 2075 | 96 | 4730 | 6180 |  | CORR | CIGR | 05:22 | 05:31 | 05:32 | 28 | 119 | 10 | EXT | Аномалия находится на упругопластическом изгибе: R=455 D, максимальное растяжение на 5.7 час. | 0.89 | (c)
68094.266 | 5.33 | 5.308 | -5.925 | -5.947 | -2174 | -2059 | -2094 | 57 | 5308 | 6180 |  | CORR | CIGR | 06:06 | 06:25 | 06:19 | 29 | 160 | 10 | EXT | Аномалия находится на упругопластическом изгибе: R=440 D, максимальное растяжение на 5.8 час. | 0.89 | (c)
68094.431 | 5.495 | 5.44 | -5.76 | -5.815 | 2093 | -2128 | -2115 | 0 | 5440 | 6180 |  | CORR | GENE | 05:35 | 06:14 | 06:16 | 77 | 506 | 10 | EXT | Аномалия находится на упругопластическом изгибе: R=435 D, максимальное растяжение на 5.8 час. | 0.91 | (c)
68094.637 | 5.701 | 5.647 | -5.554 | -5.608 | 1639 | 1771 | 1852 | 166 | 5474 | 6180 |  | CORR | GENE | 04:22 | 04:43 | 04:56 | 134 | 425 | 11 | EXT | Аномалия находится на упругопластическом изгибе: R=430 D, максимальное растяжение на 5.8 час. | 0.9 | (c)
68096.716 | 7.78 | 7.715 | -3.475 | -3.54 | -1751 | -1739 | -1738 | 480 | 3399 | 6180 |  | CORR | AXGR | 07:14 | 07:16 | 07:16 | 141 | 25 | 10 | EXT | Аномалия находится на упругопластическом изгибе: R=427 D, максимальное растяжение на 6 час. | 0.9 | (c)
68096.831 | 7.895 | 7.883 | -3.36 | -3.372 | -1808 | -1739 | -1740 | 422 | 3350 | 6180 |  | CORR | CIGR | 07:05 | 07:16 | 07:16 | 22 | 136 | 10 | EXT | Аномалия находится на упругопластическом изгибе: R=427 D, максимальное растяжение на 6 час. | 0.88 | (c)
68098.989 | 10.053 | 10.043 | -1.202 | -1.212 | -2104 | -2029 | -2027 | 127 | 1189 | 6180 |  | CORR | CIGR | 06:17 | 06:30 | 06:30 | 23 | 154 | 11 | EXT | Аномалия находится на упругопластическом изгибе: R=435 D, максимальное растяжение на 5.9 час. | 0.88 | (c)
68099.809 | 10.873 | 10.862 | -0.382 | -0.393 | -2208 | -2155 | -2147 | 23 | 369 | 6180 |  | CORR | CIGR | 06:01 | 06:09 | 06:11 | 24 | 123 | 11 | EXT | Аномалия находится на упругопластическом изгибе: R=446 D, максимальное растяжение на 5.9 час. | 0.88 | (c)
68106.735 | 6.544 | 6.533 | -5.001 | -5.012 | -1190 | -1126 | -1145 | 1041 | 4989 | 6181 |  | CORR | CIGR | 06:12 | 06:22 | 06:19 | 23 | 89 | 10 | EXT | Аномалия находится на упругопластическом изгибе: R=772 D, максимальное растяжение на 5.1 час. | 0.88 | (c)
68107.448 | 7.257 | 6.976 | -4.288 | -4.569 | -1023 | -911 | -963 | 903 | 4266 | 6181 |  | CORR | GENE | 06:38 | 06:56 | 06:48 | 303 | 120 | 11 | EXT | Аномалия находится на упругопластическом изгибе: R=820 D, максимальное растяжение на 4.9 час. | 0.92 | (c)
68112.596 | 0.86 | 0.838 | -10.16 | -10.182 | 2035 | 2120 | 2114 | 38 | 838 | 6182 |  | CORR | CIGR | 07:21 | 07:34 | 07:33 | 35 | 157 | 11 | EXT |  | 0.89 | (c)
68133.729 | 10.973 | 10.242 | -0.257 | -0.988 | -1848 | -1780 | -1772 | 383 | 152 | 6183 |  | CORR | GENE | 04:58 | 05:09 | 05:11 | 836 | 152 | 10 | EXT |  | 0.95 | (c)
68134.131 | 0.145 | 0.112 | -10.115 | -10.148 | -1945 | -1822 | -1837 | 286 | 112 | 6184 |  | CORR | CIGR | 06:06 | 06:26 | 06:23 | 33 | 215 | 11 | EXT |  | 0.89 | (c)
68135.779 | 1.793 | 1.534 | -8.467 | -8.726 | -1860 | -1841 | -1826 | 371 | 1534 | 6184 |  | CORR | GENE | 06:20 | 06:23 | 06:25 | 296 | 67 | 10 | EXT |  | 0.92 | (c)
68182.455 | 3.979 | 3.947 | -7.041 | -7.073 | -2201 | -2084 | -2093 | 29 | 3947 | 6188 |  | CORR | CIGR | 04:43 | 05:02 | 05:01 | 39 | 217 | 10 | EXT |  | 0.89 | (c)
68186.175 | 7.699 | 5.575 | -3.321 | -5.445 | -864 | -830 | -826 | 789 | 2972 | 6188 | Дефект проката | MIAN | GENE | 08:19 | 08:24 | 08:25 | 2473 | 76 |  | INT | Дефект проката Эквивалент потери металла 13%. |  | (c)
68246.341 | 0.195 | 0.183 | -10.36 | -10.372 | -783 | -690 | -683 | 583 | 183 | 6194 |  | CORR | CIGR | 07:05 | 07:19 | 07:21 | 30 | 200 | 10 | EXT | Аномалия находится на отводе. | 0.89 | (c)
68248.375 | 2.229 | 2.221 | -8.326 | -8.334 | -1643 | -1605 | -1588 | 1532 | 2221 | 6194 |  | CORR | CIGR | 04:46 | 04:52 | 04:55 | 18 | 111 | 10 | EXT | Аномалия находится на отводе. | 0.89 | (c)
68251.5 | 5.354 | 5.147 | -5.201 | -5.408 | -1407 | -970 | -1170 | 933 | 5147 | 6194 |  | CORR | GENE | 05:24 | 06:34 | 06:02 | 217 | 474 | 10 | EXT | Аномалия находится на отводе. | 0.91 | (c)
68252.486 | 6.34 | 6.315 | -4.215 | -4.24 | -1463 | -1403 | -1376 | 1289 | 4188 | 6194 |  | CORR | GENE | 05:15 | 05:25 | 05:29 | 52 | 173 | 10 | EXT | Аномалия находится на отводе. | 0.89 | (c)
68256.605 | 10.459 | 10.428 | -0.096 | -0.127 | 1482 | 1523 | 1524 | 1482 | 56 | 6194 |  | DENT | GENE | 01:10 | 01:17 | 01:17 | 71 | 85 | 0.3 | N/A | Глубина вмятины: 4 мм (0,3%). Линейка: 7 см в (1043 см; 01:17 ч:мин) Аномалия находится на отводе. Аномалия находится вблизи кольцевого сварного шва. |  | (c)
68256.682 | 10.536 | 10.487 | -0.019 | -0.068 | -1896 | -1681 | -1448 | 1001 | 10 | 6194 |  | CORR | GENE | 04:05 | 04:40 | 05:17 | 58 | 895 | 13 | EXT | Аномалия находится на отводе. | 0.89 | (c)
68257.28 | 0.579 | 0.551 | -11.131 | -11.159 | 1515 | 1546 | 1549 | 1515 | 551 | 6195 |  | DENT | GENE | 01:07 | 01:12 | 01:12 | 59 | 67 | 0.6 | N/A | Глубина вмятины: 8 мм (0,6%). Линейка: 6 см в (55 см; 01:12 ч:мин) |  | (c)
68258.35 | 1.649 | 1.434 | -10.061 | -10.276 | -738 | -738 | -727 | 716 | 1434 | 6195 |  | CORR | AXGR | 07:03 | 07:03 | 07:05 | 217 | 22 | 13 | EXT | Аномалия находится на упругопластическом изгибе: R=968 D, максимальное растяжение на 6.8 час. | 0.92 | (c)
68264.599 | 7.898 | 7.885 | -3.812 | -3.825 | -992 | -908 | -912 | 833 | 3789 | 6195 |  | CORR | CIGR | 06:22 | 06:36 | 06:35 | 36 | 159 | 11 | EXT | Аномалия находится на упругопластическом изгибе: R=302 D, максимальное растяжение на 6.3 час. | 1.03 | (b)
68266.411 | 9.71 | 9.677 | -2 | -2.033 | -825 | -733 | -666 | 507 | 1977 | 6195 |  | CORR | GENE | 06:49 | 07:04 | 07:15 | 56 | 317 | 10 | EXT | Аномалия находится на упругопластическом изгибе: R=344 D, максимальное растяжение на 6.4 час. | 0.95 | (c)
68270.884 | 2.473 | 2.453 | -9.057 | -9.077 | -815 | -767 | -749 | 682 | 2453 | 6196 |  | CORR | CIGR | 06:49 | 06:57 | 07:00 | 28 | 133 | 12 | EXT | Аномалия находится на упругопластическом изгибе: R=457 D, максимальное растяжение на 6.3 час. | 0.89 | (c)
68273.216 | 4.805 | 4.79 | -6.725 | -6.74 | -896 | -868 | -882 | 867 | 4790 | 6196 |  | CORR | PITT | 06:36 | 06:41 | 06:39 | 28 | 29 | 15 | EXT | Аномалия находится на упругопластическом изгибе: R=568 D, максимальное растяжение на 6.2 час. | 0.89 | (c)
68273.604 | 5.193 | 5.187 | -6.337 | -6.343 | -969 | -940 | -930 | 892 | 5187 | 6196 |  | CORR | CIGR | 06:25 | 06:29 | 06:31 | 24 | 76 | 10 | EXT | Аномалия находится на упругопластическом изгибе: R=622 D, максимальное растяжение на 6.2 час. | 0.88 | (c)
68296.724 | 5.703 | 5.692 | -5.727 | -5.738 | 1634 | 1680 | 1691 | 483 | 5692 | 6199 |  | CORR | CIGR | 05:36 | 05:44 | 05:45 | 26 | 114 | 10 | EXT |  | 0.88 | (c)
68324.649 | 0.148 | 0.107 | -10.477 | -10.518 | 1383 | 1536 | 1535 | 543 | 107 | 6203 |  | CORR | GENE | 06:10 | 06:35 | 06:35 | 332 | 305 | 10 | EXT |  | 0.92 | (c)
68335.021 | 10.52 | 10.484 | -0.105 | -0.141 | 1294 | 1496 | 1421 | 682 | 72 | 6203 |  | CORR | GENE | 05:56 | 06:28 | 06:17 | 69 | 254 | 11 | EXT |  | 0.89 | (c)
68335.758 | 0.632 | 0.594 | -10.793 | -10.831 | -1565 | -1492 | -1417 | 666 | 594 | 6204 |  | CORR | GENE | 05:43 | 05:55 | 06:07 | 102 | 295 | 10 | EXT |  | 0.89 | (c)
68336.327 | 1.201 | 1.182 | -10.224 | -10.243 | -1496 | -1319 | -1398 | 734 | 1182 | 6204 |  | CORR | CIGR | 05:54 | 06:22 | 06:10 | 32 | 197 | 11 | EXT |  | 0.89 | (c)
68336.711 | 1.585 | 1.546 | -9.84 | -9.879 | -1544 | -1276 | -1381 | 686 | 1546 | 6204 |  | CORR | GENE | 05:46 | 06:29 | 06:13 | 59 | 327 | 10 | EXT |  | 0.89 | (c)
68336.83 | 1.704 | 1.697 | -9.721 | -9.728 | -1398 | -1368 | -1358 | 833 | 1697 | 6204 |  | CORR | CIGR | 06:10 | 06:15 | 06:16 | 20 | 80 | 11 | EXT |  | 0.88 | (c)
68336.908 | 1.782 | 1.768 | -9.643 | -9.657 | -1292 | -1260 | -1260 | 939 | 1768 | 6204 |  | CORR | CIGR | 06:27 | 06:32 | 06:32 | 26 | 64 | 12 | EXT |  | 0.89 | (c)
68337.008 | 1.882 | 1.866 | -9.543 | -9.559 | -1615 | -1554 | -1568 | 616 | 1866 | 6204 |  | CORR | GENE | 05:35 | 05:45 | 05:42 | 138 | 94 | 14 | EXT |  | 0.9 | (c)
68337.294 | 2.168 | 2.146 | -9.257 | -9.279 | -1355 | -1255 | -1291 | 875 | 2146 | 6204 |  | CORR | CIGR | 06:17 | 06:33 | 06:27 | 30 | 129 | 10 | EXT |  | 0.89 | (c)
68337.916 | 2.79 | 2.746 | -8.635 | -8.679 | -1603 | -1369 | -1452 | 628 | 2746 | 6204 |  | CORR | GENE | 05:37 | 06:14 | 06:01 | 68 | 302 | 10 | EXT |  | 0.89 | (c)
68338.24 | 3.114 | 3.105 | -8.311 | -8.32 | -1551 | -1505 | -1499 | 679 | 3105 | 6204 |  | CORR | CIGR | 05:45 | 05:52 | 05:53 | 21 | 104 | 10 | EXT |  | 0.88 | (c)
68354.063 | 7.512 | 7.506 | -3.938 | -3.944 | -1578 | -1531 | -1523 | 653 | 3921 | 6205 |  | CORR | CIGR | 06:47 | 06:55 | 06:56 | 23 | 108 | 10 | EXT |  | 0.88 | (c)
68354.342 | 7.791 | 7.782 | -3.659 | -3.668 | -1680 | -1614 | -1611 | 551 | 3649 | 6205 |  | CORR | CIGR | 06:31 | 06:41 | 06:42 | 19 | 137 | 10 | EXT |  | 0.88 | (c)
68360.075 | 2.074 | 1.778 | -9.336 | -9.632 | -1351 | -1204 | -1147 | 880 | 1778 | 6206 |  | DENT | GENE | 05:39 | 06:03 | 06:12 | 538 | 408 | 0.4 | N/A | Глубина вмятины: 6 мм (0,4%). Линейка: 54 см в (178 см; 06:03 ч:мин) |  | (c)
68368.744 | 10.743 | 10.724 | -0.667 | -0.686 | -1450 | -1374 | -1387 | 781 | 656 | 6206 |  | CORR | CIGR | 05:23 | 05:36 | 05:33 | 30 | 126 | 11 | EXT |  | 0.89 | (c)
68369.112 | 11.111 | 11.085 | -0.299 | -0.325 | -1267 | -1179 | -1162 | 964 | 288 | 6206 |  | CORR | CIGR | 05:53 | 06:07 | 06:10 | 37 | 210 | 10 | EXT |  | 0.89 | (c)
68369.16 | 11.159 | 11.142 | -0.251 | -0.268 | -1397 | -1267 | -1324 | 834 | 236 | 6206 |  | CORR | CIGR | 05:32 | 05:53 | 05:44 | 32 | 146 | 11 | EXT |  | 0.89 | (c)
68369.234 | 11.233 | 11.208 | -0.177 | -0.202 | -1163 | -1089 | -1073 | 984 | 169 | 6206 |  | CORR | CIGR | 06:10 | 06:21 | 06:24 | 33 | 179 | 13 | EXT |  | 0.89 | (c)
68401.992 | 9.241 | 9.184 | -2.449 | -2.506 | 1130 | 1219 | 1318 | 1130 | 2367 | 6209 |  | CORR | GENE | 06:03 | 06:17 | 06:33 | 139 | 376 | 10 | EXT | Аномалия находится на отводе. | 0.9 | (c)
68402.531 | 9.78 | 9.736 | -1.91 | -1.954 | 766 | 931 | 976 | 766 | 1867 | 6209 |  | CORR | GENE | 05:04 | 05:31 | 05:38 | 87 | 419 | 10 | EXT | Аномалия находится на отводе. | 0.89 | (c)
68408.047 | 3.606 | 3.578 | -7.864 | -7.892 | 1335 | 1734 | 1568 | 1335 | 3578 | 6210 |  | CORR | GENE | 06:32 | 07:37 | 07:10 | 236 | 467 | 10 | EXT |  | 0.91 | (c)
68408.332 | 3.891 | 3.857 | -7.579 | -7.613 | 1136 | 1204 | 1476 | 1136 | 3857 | 6210 |  | CORR | GENE | 06:00 | 06:11 | 06:55 | 105 | 681 | 11 | EXT |  | 0.89 | (c)
68421.182 | 5.271 | 5.236 | -6.424 | -6.459 | -1914 | -1689 | -1711 | 1508 | 5236 | 6211 |  | CORR | GENE | 04:06 | 04:42 | 04:39 | 77 | 406 | 10 | EXT | Аномалия находится на отводе. | 0.89 | (c)
68444.678 | 5.432 | 5.349 | -6.048 | -6.131 | 1986 | 2111 | 2137 | 0 | 5349 | 6213 |  | CORR | GENE | 06:41 | 07:01 | 07:05 | 114 | 301 | 10 | EXT | Аномалия находится на упругопластическом изгибе: R=814 D, максимальное растяжение на 5.8 час. | 0.89 | (c)
68445.189 | 5.943 | 5.896 | -5.537 | -5.584 | 826 | 1021 | 1204 | 649 | 5448 | 6213 |  | CORR | GENE | 03:33 | 04:05 | 04:34 | 136 | 756 | 10 | EXT | Аномалия находится на упругопластическом изгибе: R=879 D, максимальное растяжение на 5.7 час. | 0.9 | (c)
68446.815 | 7.569 | 7.55 | -3.911 | -3.93 | 1929 | 2134 | 2059 | 42 | 3882 | 6213 |  | CORR | GENE | 06:31 | 07:04 | 06:52 | 48 | 260 | 11 | EXT |  | 0.89 | (c)
68450.265 | 11.019 | 10.674 | -0.461 | -0.806 | -2093 | -1665 | -1557 | 137 | 408 | 6213 |  | CORR | GENE | 07:42 | 08:51 | 09:09 | 398 | 1073 | 10 | EXT |  | 0.93 | (c)
68459.116 | 8.39 | 8.362 | -2.41 | -2.438 | 1858 | 1996 | 2015 | 58 | 2401 | 6214 |  | CORR | CIGR | 05:52 | 06:14 | 06:17 | 37 | 314 | 10 | EXT |  | 0.89 | (c)
68462.451 | 0.925 | 0.9 | -10.53 | -10.555 | 1144 | 1298 | 1303 | 769 | 900 | 6215 |  | CORR | CIGR | 05:34 | 05:59 | 05:60 | 45 | 318 | 10 | EXT |  | 0.89 | (c)
68464.15 | 2.624 | 2.586 | -8.831 | -8.869 | 1193 | 1364 | 1437 | 549 | 2586 | 6215 |  | CORR | GENE | 05:42 | 06:10 | 06:22 | 55 | 489 | 10 | EXT |  | 0.89 | (c)
68464.74 | 3.214 | 2.741 | -8.241 | -8.714 | 1706 | 1799 | 1858 | 221 | 2741 | 6215 |  | CORR | GENE | 07:05 | 07:20 | 07:29 | 737 | 304 | 10 | EXT |  | 0.95 | (c)
68483.602 | 10.621 | 10.591 | -0.884 | -0.914 | 1895 | 1964 | 2003 | 1895 | 864 | 6216 |  | CORR | GENE | 07:36 | 07:48 | 07:54 | 50 | 216 | 10 | EXT |  | 0.89 | (c)
68483.842 | 10.861 | 10.814 | -0.644 | -0.691 | 2036 | 2056 | 2058 | 2036 | 420 | 6216 |  | CORR | AXGR | 07:59 | 08:02 | 08:03 | 271 | 46 | 11 | EXT |  | 0.92 | (c)
68485.365 | 0.879 | 0.859 | -10.856 | -10.876 | -6 | 78 | 82 | 0 | 859 | 6217 |  | CORR | CIGR | 02:50 | 03:04 | 03:04 | 24 | 176 | 10 | EXT | Аномалия находится на отводе. | 0.89 | (c)
68497.367 | 1.146 | 1.129 | -10.259 | -10.276 | 1235 | 1360 | 1359 | 747 | 1129 | 6218 |  | CORR | CIGR | 05:01 | 05:21 | 05:21 | 25 | 249 | 10 | EXT |  | 0.88 | (c)
68512.068 | 4.442 | 4.348 | -6.823 | -6.917 | -2173 | -1634 | -1771 | 57 | 4348 | 6219 |  | CORR | GENE | 03:47 | 05:14 | 04:52 | 145 | 805 | 10 | EXT |  | 0.9 | (c)
68513.542 | 5.916 | 5.891 | -5.349 | -5.374 | -1645 | -1536 | -1500 | 586 | 5325 | 6219 |  | CORR | GENE | 05:12 | 05:30 | 05:36 | 49 | 289 | 11 | EXT |  | 0.89 | (c)
68558.364 | 5.273 | 5.226 | -6.007 | -6.054 | 1026 | 1043 | 1041 | 1026 | 5226 | 6223 |  | CORR | AXGR | 03:54 | 03:57 | 03:57 | 148 | 31 | 10 | EXT |  | 0.9 | (c)
68564.817 | 0.446 | 0.423 | -11.009 | -11.032 | -1620 | -1441 | -1485 | 611 | 423 | 6224 |  | CORR | GENE | 06:44 | 07:13 | 07:05 | 65 | 269 | 10 | EXT |  | 0.89 | (c)
68568.05 | 3.679 | 3.641 | -7.776 | -7.814 | -1742 | -1581 | -1600 | 489 | 3641 | 6224 |  | CORR | GENE | 06:24 | 06:50 | 06:47 | 57 | 284 | 10 | EXT |  | 0.89 | (c)
68568.86 | 4.489 | 4.459 | -6.966 | -6.996 | -1984 | -1686 | -1762 | 246 | 4459 | 6224 |  | CORR | GENE | 05:45 | 06:33 | 06:21 | 116 | 444 | 10 | EXT |  | 0.89 | (c)
68574.348 | 9.977 | 9.903 | -1.478 | -1.552 | -1405 | -1392 | -1395 | 825 | 1267 | 6224 |  | CORR | AXGR | 07:18 | 07:20 | 07:20 | 285 | 21 | 13 | EXT |  | 0.93 | (c)
68586.049 | 6.913 | 6.852 | -0.067 | -0.128 | -1561 | -1446 | -1364 | 669 | 40 | 6226 |  | CORR | GENE | 08:09 | 08:28 | 08:41 | 88 | 395 | 11 | EXT |  | 0.89 | (c)
68588.492 | 2.376 | 2.368 | -9.329 | -9.337 | -1498 | -1462 | -1460 | 1422 | 2368 | 6227 |  | CORR | CIGR | 05:30 | 05:36 | 05:36 | 18 | 76 | 11 | EXT | Аномалия находится на отводе. | 0.89 | (c)
68603.396 | 5.575 | 5.545 | -5.725 | -5.755 | -834 | -710 | -727 | 620 | 5545 | 6228 |  | CORR | CIGR | 05:45 | 06:05 | 06:02 | 44 | 214 | 10 | EXT |  | 0.89 | (c)
68605.358 | 7.537 | 7.385 | -3.763 | -3.915 | -582 | -566 | -565 | 548 | 3627 | 6228 |  | CORR | AXGR | 06:25 | 06:28 | 06:28 | 288 | 34 | 15 | EXT |  | 0.94 | (c)
68609.078 | 11.257 | 10.991 | -0.043 | -0.309 | -1493 | -1026 | -1110 | 727 | 25 | 6228 |  | CORR | GENE | 03:58 | 05:14 | 05:00 | 284 | 766 | 10 | EXT |  | 0.92 | (c)
68620.157 | 0.056 | 0.036 | -11.314 | -11.334 | 1390 | 1589 | 1881 | 1390 | 36 | 6230 |  | CORR | GENE | 06:19 | 06:51 | 07:38 | 80 | 982 | 10 | EXT | Аномалия находится на отводе. | 0.89 | (c)
68639.575 | 8.104 | 8.015 | -3.276 | -3.365 | 1972 | 2106 | 2078 | 46 | 3253 | 6231 |  | CORR | GENE | 05:08 | 05:29 | 05:25 | 112 | 213 | 10 | EXT |  | 0.89 | (c)
68641.686 | 10.215 | 10.183 | -1.165 | -1.197 | -1822 | -1707 | -1713 | 409 | 1134 | 6231 |  | CORR | GENE | 06:55 | 07:14 | 07:13 | 63 | 219 | 10 | EXT |  | 0.89 | (c)
68642.648 | 11.177 | 11.17 | -0.203 | -0.21 | 2201 | 2219 | 2226 | 0 | 191 | 6231 |  | LWAN | CIGR | 05:45 | 05:48 | 05:49 | 19 | 51 |  | INT | Эквивалент потери металла 15%. Аномалия находится на упругопластическом изгибе: R=921 D, максимальное растяжение на 8.7 час. |  | (c)
68643.001 | 0.15 | 0.055 | -11.35 | -11.445 | 1661 | 2005 | 2002 | 0 | 55 | 6232 |  | CORR | GENE | 04:09 | 05:04 | 05:04 | 171 | 683 | 10 | EXT | Аномалия находится на упругопластическом изгибе: R=853 D, максимальное растяжение на 8.5 час. | 0.9 | (c)
68644.237 | 1.386 | 1.362 | -10.114 | -10.138 | -1821 | -1700 | -1714 | 410 | 1362 | 6232 |  | CORR | CIGR | 06:47 | 07:06 | 07:04 | 45 | 212 | 10 | EXT | Аномалия находится на упругопластическом изгибе: R=720 D, максимальное растяжение на 8.3 час. | 0.89 | (c)
68644.437 | 1.586 | 1.556 | -9.914 | -9.944 | 1602 | 1709 | 1729 | 375 | 1556 | 6232 |  | CORR | GENE | 03:59 | 04:17 | 04:20 | 56 | 253 | 10 | EXT | Аномалия находится на упругопластическом изгибе: R=720 D, максимальное растяжение на 8.3 час. | 0.89 | (c)
68645.354 | 2.503 | 2.488 | -8.997 | -9.012 | -2025 | -1962 | -1926 | 205 | 2488 | 6232 |  | CORR | CIGR | 06:14 | 06:24 | 06:30 | 32 | 199 | 10 | EXT | Аномалия находится на упругопластическом изгибе: R=638 D, максимальное растяжение на 8.1 час. | 0.89 | (c)
68645.974 | 3.123 | 3.119 | -8.377 | -8.381 | -2074 | -1946 | -1992 | 156 | 3119 | 6232 |  | CORR | CIGR | 06:06 | 06:27 | 06:19 | 35 | 165 | 11 | EXT | Аномалия находится на упругопластическом изгибе: R=591 D, максимальное растяжение на 8 час. | 0.89 | (c)
68647.453 | 4.602 | 4.587 | -6.898 | -6.913 | -2196 | -2145 | -2131 | 34 | 4587 | 6232 |  | CORR | CIGR | 05:46 | 05:54 | 05:57 | 26 | 131 | 11 | EXT | Аномалия находится на упругопластическом изгибе: R=544 D, максимальное растяжение на 7.7 час. | 0.89 | (c)
68654.852 | 0.501 | 0.467 | -10.819 | -10.853 | -2174 | -2000 | -1983 | 57 | 467 | 6233 |  | CORR | GENE | 05:37 | 06:05 | 06:08 | 94 | 382 | 10 | EXT | Аномалия находится на упругопластическом изгибе: R=522 D, максимальное растяжение на 6.3 час. | 0.89 | (c)
68655.465 | 1.114 | 1.11 | -10.206 | -10.21 | -2142 | -2008 | -2015 | 89 | 1110 | 6233 |  | CORR | CIGR | 05:42 | 06:04 | 06:03 | 45 | 254 | 11 | EXT | Аномалия находится на упругопластическом изгибе: R=535 D, максимальное растяжение на 6.3 час. | 0.89 | (c)
68656.282 | 1.931 | 1.929 | -9.389 | -9.391 | -2131 | -2033 | -2051 | 100 | 1929 | 6233 |  | CORR | CIGR | 05:44 | 05:60 | 05:57 | 36 | 159 | 11 | EXT | Аномалия находится на упругопластическом изгибе: R=552 D, максимальное растяжение на 6.3 час. | 0.89 | (c)
68662.035 | 7.684 | 7.655 | -3.636 | -3.665 | -1552 | -1469 | -1451 | 679 | 3611 | 6233 |  | CORR | GENE | 07:17 | 07:31 | 07:34 | 54 | 201 | 10 | EXT | Аномалия находится на упругопластическом изгибе: R=490 D, максимальное растяжение на 5.9 час. | 0.89 | (c)
68685.724 | 8.753 | 8.684 | -1.712 | -1.781 | -2144 | -2098 | -2113 | 87 | 1563 | 6235 |  | CORR | GENE | 06:57 | 07:04 | 07:02 | 218 | 61 | 11 | EXT |  | 0.91 | (c)
68716.08 | 5.724 | 5.637 | -5.381 | -5.468 | 1881 | 1937 | 1934 | 243 | 5303 | 6238 |  | CORR | GENE | 07:36 | 07:45 | 07:45 | 165 | 107 | 15 | EXT | Аномалия находится на упругопластическом изгибе: R=387 D, максимальное растяжение на 11.5 час. | 0.91 | (c)
68726.538 | 5.077 | 4.194 | -6.143 | -7.026 | 822 | 1286 | 1402 | 248 | 4194 | 6239 |  | WRIN | GENE | 04:16 | 05:31 | 05:50 | 1748 | 1160 | 2.3 | N/A | Высота гофр: 32 мм (2,3%). Длина волны: 563 мм Аномалия находится на упругопластическом изгибе. |  | (b)
68847.566 | 0 | 0 | -11.32 | -11.32 | 1178 | 1718 | 1602 | 205 | 0 | 6250 | Смещение кромок | GWAN |  | 02:16 | 03:43 | 03:24 | 0 | 847 | 24 | EXT | Смещение кромок Наружу Величина смещения - 3.8 мм. |  | (c)
68847.566 | 0 | 0 | -11.32 | -11.32 | -1537 | -1408 | -1402 | 693 | 0 | 6250 | Смещение кромок | GWAN |  | 06:58 | 07:19 | 07:20 | 0 | 271 | 24 | EXT | Смещение кромок Наружу Величина смещения - 3.8 мм. |  | (c)
68850.054 | 2.488 | 2.456 | -8.832 | -8.864 | -1768 | -1720 | -1729 | 463 | 2456 | 6250 |  | DENT | GENE | 06:21 | 06:28 | 06:27 | 80 | 78 | 0.2 | N/A | Глубина вмятины: 3 мм (0,2%). Линейка: 8 см в (246 см; 06:28 ч:мин) |  | (c)
68855.525 | 7.959 | 7.832 | -3.361 | -3.488 | -1858 | -1827 | -1833 | 373 | 3156 | 6250 |  | CORR | GENE | 06:06 | 06:11 | 06:10 | 332 | 49 | 10 | EXT |  | 0.92 | (c)
68868.392 | 9.506 | 9.132 | -1.944 | -2.318 | 29 | 131 | 162 | 29 | 1866 | 6251 |  | ARTD | GENE | 02:50 | 03:06 | 03:11 | 452 | 266 |  | EXT | Аномалия находится на отводе. Наплавка. |  | (c)
68890.706 | 9.415 | 9.393 | -2.1 | -2.122 | -1578 | -1460 | -1443 | 1308 | 2071 | 6253 |  | CORR | GENE | 04:03 | 04:22 | 04:24 | 51 | 270 | 11 | EXT | Аномалия находится на отводе. | 0.89 | (c)
68896.93 | 4.124 | 4.113 | -7.471 | -7.482 | -1507 | -1474 | -1457 | 1408 | 4113 | 6254 |  | CORR | CIGR | 04:25 | 04:30 | 04:33 | 22 | 99 | 10 | EXT |  | 0.89 | (c)
68900.114 | 7.308 | 7.238 | -4.287 | -4.357 | -1754 | -1433 | -1499 | 1244 | 4245 | 6254 |  | CORR | GENE | 03:45 | 04:37 | 04:26 | 112 | 510 | 10 | EXT |  | 0.89 | (c)
68900.779 | 7.973 | 7.961 | -3.622 | -3.634 | -504 | -443 | -435 | 366 | 3603 | 6254 |  | CORR | CIGR | 07:07 | 07:17 | 07:18 | 31 | 139 | 10 | EXT |  | 0.89 | (c)
68912.246 | 7.845 | 7.845 | -3.835 | -3.835 | -569 | -445 | -454 | 339 | 3784 | 6255 |  | CORR | GENE | 07:13 | 07:33 | 07:31 | 51 | 230 | 11 | EXT | Аномалия находится на отводе. | 0.89 | (c)
68953.163 | 2.237 | 2.132 | -9.243 | -9.348 | 573 | 593 | 590 | 573 | 2132 | 6259 |  | CORR | AXGR | 04:25 | 04:28 | 04:27 | 189 | 33 | 10 | EXT |  | 0.9 | (c)
68985.356 | 0 | -0.042 | -10.72 | -10.762 | 42 | 222 | 247 | 42 |  | 6262 | Нарушение формы кольцевого шва | GWAN |  | 11:45 | 00:14 | 12:18 | 0 | 409 |  | EXT | Нарушение формы кольцевого шва Аномалия находится на отводе. |  | (c)
69016.755 | 9.319 | 9.288 | -2.266 | -2.297 | 1245 | 1300 | 1340 | 1245 | 2249 | 6264 |  | CORR | GENE | 07:29 | 07:38 | 07:44 | 48 | 190 | 10 | EXT |  | 0.89 | (c)
69065.577 | 0.691 | 0.651 | -10.014 | -10.054 | -207 | -79 | -40 | 0 | 651 | 6269 |  | CORR | GENE | 07:56 | 08:17 | 08:23 | 56 | 334 | 10 | EXT |  | 0.89 | (c)
69146.479 | 3.103 | 3.09 | -8.362 | -8.375 | -2031 | -1986 | -1971 | 199 | 3090 | 6276 |  | CORR | CIGR | 07:10 | 07:17 | 07:20 | 28 | 121 | 10 | EXT |  | 0.89 | (c)
69191.83 | 2.999 | 2.944 | -8.456 | -8.511 | 551 | 594 | 580 | 551 | 2944 | 6280 |  | CORR | GENE | 03:47 | 03:54 | 03:52 | 243 | 58 | 11 | EXT | Аномалия находится на упругопластическом изгибе: R=616 D, максимальное растяжение на 5.4 час. | 0.91 | (c)
69197.361 | 8.53 | 8.499 | -2.925 | -2.956 | 2096 | 2165 | 2145 | 36 | 2925 | 6280 |  | CORR | CIGR | 07:56 | 08:07 | 08:04 | 31 | 99 | 11 | EXT | Аномалия находится на упругопластическом изгибе: R=512 D, максимальное растяжение на 5.6 час. | 0.89 | (c)
69208.424 | 8.138 | 7.729 | -3.332 | -3.741 | -2159 | -2141 | -2136 | 71 | 3137 | 6281 |  | CORR | AXGR | 03:51 | 03:54 | 03:55 | 604 | 47 | 14 | EXT | Аномалия находится на упругопластическом изгибе: R=440 D, максимальное растяжение на 5.7 час. | 0.97 | (c)
69209.078 | 8.792 | 8.762 | -2.678 | -2.708 | -2173 | -2113 | -2128 | 57 | 2678 | 6281 |  | CORR | CIGR | 03:49 | 03:59 | 03:57 | 30 | 91 | 10 | EXT | Аномалия находится на упругопластическом изгибе: R=456 D, максимальное растяжение на 5.8 час. | 0.89 | (c)
69222.391 | 10.635 | 10.591 | -0.43 | -0.474 | 1113 | 1204 | 1211 | 921 | 411 | 6282 |  | CORR | GENE | 05:28 | 05:42 | 05:44 | 63 | 197 | 10 | EXT |  | 0.89 | (c)
69224.13 | 1.309 | 1.286 | -10.136 | -10.159 | 1592 | 1676 | 1646 | 530 | 1286 | 6283 |  | GOUG | CIGR | 04:00 | 04:14 | 04:09 | 30 | 109 | 11 | EXT | Задир. |  | (c)
69245.826 | 0 | 0 | -11.065 | -11.065 | 1770 | 1932 | 2019 | 0 | 0 | 6285 | Смещение кромок | GWAN |  | 05:42 | 06:08 | 06:22 | 0 | 497 | 23 | EXT | Смещение кромок Наружу Величина смещения - 3.6 мм. |  | (c)
69279.296 | 0 | 0 | -11.265 | -11.265 | 1125 | 1259 | 1374 | 607 | 0 | 6288 | Смещение кромок | GWAN |  | 04:27 | 04:49 | 05:08 | 0 | 499 | 26 | EXT | Смещение кромок Наружу Величина смещения - 4 мм. |  | (c)
69341.795 | 5.878 | 5.868 | -5.213 | -5.223 | 2095 | 2153 | 2148 | 2095 | 5203 | 6292б |  | CORR | CIGR | 10:41 | 10:51 | 10:50 | 20 | 105 | 13 | EXT |  | 0.89 | (c)
69450.429 | 11.313 | 11.243 | -0.027 | -0.097 | -1615 | -1586 | -1346 | 1077 | 27 | 6302 |  | CORR | GENE | 05:52 | 05:57 | 06:36 | 70 | 538 | 11 | EXT |  | 0.89 | (c)
69457.566 | 7.11 | 7.09 | -3.985 | -4.005 | 1909 | 2011 | 2000 | 139 | 3956 | 6303 |  | CORR | GENE | 07:57 | 08:13 | 08:11 | 49 | 183 | 10 | EXT |  | 0.89 | (c)
69457.975 | 7.519 | 7.498 | -3.576 | -3.597 | 1820 | 1968 | 1956 | 138 | 3547 | 6303 |  | CORR | GENE | 07:42 | 08:06 | 08:04 | 50 | 273 | 10 | EXT |  | 0.89 | (c)
69485.317 | 1.581 | 1.499 | -9.679 | -9.761 | -1478 | -1341 | -1352 | 753 | 1499 | 6306 |  | CORR | GENE | 06:56 | 07:18 | 07:16 | 177 | 251 | 10 | EXT |  | 0.9 | (c)
69506.191 | 0 | -0.028 | -11.205 | -11.233 | 889 | 2109 | -2083 | 0 |  | 6308 | Нарушение формы кольцевого шва | GWAN |  | 00:42 | 03:58 | 04:42 | 0 | 2976 |  | EXT | Нарушение формы кольцевого шва |  | (c)
69506.191 | 0 | -0.03 | -11.205 | -11.235 | -163 | 46 | 247 | 0 |  | 6308 | Нарушение формы кольцевого шва | GWAN |  | 09:52 | 10:25 | 10:58 | 0 | 820 |  | EXT | Нарушение формы кольцевого шва |  | (c)
69516.081 | 9.89 | 9.88 | -1.315 | -1.325 | -1845 | -1339 | -1573 | 385 | 1229 | 6308 |  | CORR | GENE | 05:20 | 06:42 | 06:04 | 96 | 544 | 10 | EXT |  | 0.89 | (c)
69532.983 | 4.067 | 3.997 | -7.383 | -7.453 | -505 | -444 | -448 | 390 | 3997 | 6310 |  | DENT | GENE | 08:38 | 08:48 | 08:47 | 108 | 115 | 0.3 | N/A | Глубина вмятины: 4 мм (0,3%). Линейка: 11 см в (400 см; 08:48 ч:мин) |  | (c)
69573.244 | 9.948 | 9.932 | -1.527 | -1.543 | 1267 | 1370 | 1332 | 1267 | 1519 | 6313 |  | CORR | CIGR | 06:14 | 06:31 | 06:24 | 24 | 131 | 10 | EXT | Аномалия находится на отводе. | 0.89 | (c)
69702.004 | 2.663 | 2.463 | -8.882 | -9.082 | -2098 | -1776 | -1827 | 133 | 2463 | 6325 |  | DENT | GENE | 05:30 | 06:22 | 06:14 | 423 | 541 | 0.2 | N/A | Глубина вмятины: 3 мм (0,2%). Линейка: 42 см в (246 см; 06:22 ч:мин) Аномалия находится вблизи продольного шва. Аномалия находится на упругопластическом изгибе. |  | (c)
69702.647 | 3.306 | 3.103 | -8.239 | -8.442 | -2126 | -1843 | -1868 | 105 | 3103 | 6325 |  | DENT | GENE | 05:26 | 06:11 | 06:07 | 324 | 516 | 0.3 | N/A | Глубина вмятины: 4 мм (0,3%). Линейка: 32 см в (310 см; 06:11 ч:мин) Аномалия находится вблизи продольного шва. Аномалия находится на упругопластическом изгибе. |  | (c)
69703.139 | 3.798 | 3.533 | -7.747 | -8.012 | -2203 | -1956 | -1948 | 28 | 3533 | 6325 |  | DENT | GENE | 05:13 | 05:53 | 05:54 | 515 | 509 | 0.6 | N/A | Глубина вмятины: 8 мм (0,6%). Линейка: 52 см в (353 см; 05:53 ч:мин) Аномалия находится вблизи продольного шва. Аномалия находится на упругопластическом изгибе. |  | (c)
69703.572 | 4.231 | 4.119 | -7.314 | -7.426 | -2094 | -1844 | -1862 | 136 | 4119 | 6325 |  | DENT | GENE | 05:31 | 06:11 | 06:08 | 356 | 466 | 0.2 | N/A | Глубина вмятины: 3 мм (0,2%). Линейка: 36 см в (412 см; 06:11 ч:мин) Аномалия находится вблизи продольного шва. Аномалия находится на упругопластическом изгибе. |  | (c)
69721.349 | 10.463 | 10.427 | -0.762 | -0.798 | 183 | 239 | 312 | 183 | 748 | 6326 |  | CORR | GENE | 03:36 | 03:45 | 03:57 | 50 | 259 | 19 | EXT | Аномалия находится на отводе. | 0.89 | (c)
69722.055 | 11.169 | 11.057 | -0.056 | -0.168 | 12 | 241 | 154 | 12 | 43 | 6326 |  | CORR | GENE | 03:09 | 03:46 | 03:32 | 125 | 285 | 10 | EXT | Аномалия находится на отводе. | 0.9 | (c)
69722.996 | 0.885 | 0.838 | -10.73 | -10.777 | 210 | 278 | 345 | 210 | 838 | 6327 |  | CORR | GENE | 03:43 | 03:54 | 04:05 | 69 | 270 | 10 | EXT |  | 0.89 | (c)
69737.451 | 3.725 | 3.684 | -7.91 | -7.951 | 1611 | 1875 | 1870 | 102 | 3684 | 6328 |  | CORR | GENE | 04:12 | 04:55 | 04:54 | 86 | 517 | 10 | EXT |  | 0.89 | (c)
69751.969 | 6.608 | 5.396 | -4.652 | -5.864 | -2167 | -2134 | -2135 | 63 | 4159 | 6329 |  | CORR | GENE | 04:13 | 04:18 | 04:18 | 1705 | 64 | 10 | EXT |  | 0.97 | (c)
69752.867 | 7.506 | 7.156 | -3.754 | -4.104 | -2148 | -2146 | -2134 | 82 | 3460 | 6329 |  | CORR | AXGR | 04:16 | 04:16 | 04:18 | 644 | 28 | 10 | EXT |  | 0.95 | (c)
69753.37 | 8.009 | 7.869 | -3.251 | -3.391 | -2140 | -2113 | -2100 | 90 | 1069 | 6329 |  | CORR | GENE | 04:17 | 04:22 | 04:24 | 2322 | 81 | 10 | EXT |  | 0.97 | (c)
69759.091 | 2.47 | 2.47 | -9.025 | -9.025 | -2132 | -2010 | -2070 | 98 | 2470 | 6330 |  | CORR | CIGR | 06:57 | 07:16 | 07:07 | 28 | 125 | 11 | EXT |  | 0.89 | (c)
69760.199 | 3.578 | 3.436 | -7.917 | -8.059 | 1793 | 1915 | 2100 | 0 | 3436 | 6330 |  | CORR | GENE | 05:30 | 05:50 | 06:20 | 192 | 614 | 10 | EXT |  | 0.9 | (c)
69760.379 | 3.758 | 3.724 | -7.737 | -7.771 | 1763 | 2039 | 2009 | 0 | 3724 | 6330 |  | CORR | GENE | 05:25 | 06:10 | 06:05 | 224 | 493 | 10 | EXT |  | 0.91 | (c)
69761.031 | 4.41 | 4.407 | -7.085 | -7.088 | -2164 | -2003 | -2060 | 66 | 4407 | 6330 |  | CORR | GENE | 06:51 | 07:17 | 07:08 | 50 | 209 | 10 | EXT |  | 0.89 | (c)
69761.044 | 4.423 | 4.412 | -7.072 | -7.083 | 1264 | 1375 | 1375 | 745 | 4412 | 6330 |  | CORR | CIGR | 04:05 | 04:23 | 04:23 | 29 | 222 | 10 | EXT |  | 0.89 | (c)
69762.473 | 5.852 | 5.836 | -5.643 | -5.659 | 2015 | 2157 | 2115 | 15 | 5623 | 6330 |  | CORR | CIGR | 06:06 | 06:29 | 06:22 | 36 | 201 | 12 | EXT |  | 0.89 | (c)
69802.496 | 0 | -0.023 | -11.5 | -11.523 | -103 | 36 | 25 | 0 |  | 6334 | Нарушение формы кольцевого шва | GWAN |  | 11:34 | 11:56 | 11:55 | 0 | 257 |  | EXT | Нарушение формы кольцевого шва |  | (c)
69846.003 | 10.162 | 9.471 | -0.318 | -1.009 | 1241 | 1339 | 1309 | 1241 | 87 | 6338 |  | CORR | GENE | 07:06 | 07:22 | 07:17 | 922 | 136 | 14 | EXT | Аномалия находится на отводе. | 0.99 | (c)
69883.699 | 2.873 | 2.862 | -8.497 | -8.508 | 620 | 733 | 694 | 620 | 2862 | 6343а |  | GOUG | CIGR | 01:52 | 02:10 | 02:04 | 18 | 149 | 12 | EXT | Задир. |  | (c)
69883.79 | 2.964 | 2.949 | -8.406 | -8.421 | 814 | 871 | 872 | 814 | 2949 | 6343а |  | GOUG | CIGR | 02:23 | 02:32 | 02:32 | 30 | 117 | 9 | EXT | Задир. |  | (c)
69884.514 | 3.688 | 3.683 | -7.682 | -7.687 | 843 | 900 | 900 | 843 | 3683 | 6343а |  | GOUG | CIGR | 02:28 | 02:37 | 02:37 | 17 | 112 | 10 | EXT | Задир. |  | (c)
69884.651 | 3.825 | 3.807 | -7.545 | -7.563 | 763 | 823 | 840 | 763 | 3807 | 6343а |  | GOUG | CIGR | 02:15 | 02:24 | 02:27 | 32 | 155 | 10 | EXT | Задир. |  | (c)
69925.942 | 0.241 | 0.215 | -11.009 | -11.035 | -1077 | -939 | -982 | 887 | 215 | 6347 |  | CORR | CIGR | 06:09 | 06:31 | 06:24 | 31 | 190 | 10 | EXT | Аномалия находится на отводе. | 0.89 | (c)
69927.168 | 1.467 | 1.439 | -9.783 | -9.811 | -1112 | -927 | -1000 | 889 | 1439 | 6347 |  | CORR | CIGR | 06:03 | 06:33 | 06:21 | 28 | 223 | 10 | EXT | Аномалия находится на отводе. | 0.89 | (c)
69982.116 | 11.325 | 11.3 | -0.09 | -0.115 | 1826 | 1922 | 1920 | 217 | 72 | 6351 |  | CORR | CIGR | 05:06 | 05:22 | 05:22 | 43 | 187 | 11 | EXT |  | 0.89 | (c)
69985.081 | 2.875 | 2.867 | -8.005 | -8.013 | 1739 | 1821 | 1809 | 1739 | 2867 | 6352 |  | CORR | CIGR | 08:05 | 08:19 | 08:17 | 36 | 141 | 11 | EXT | Аномалия находится на отводе. | 0.89 | (c)
69987.128 | 4.922 | 4.769 | -5.958 | -6.111 | 769 | 914 | 950 | 769 | 4769 | 6352 |  | CORR | GENE | 05:29 | 05:52 | 05:58 | 249 | 360 | 28 | EXT | Аномалия находится на отводе. | 0.98 | (c)
69992.956 | 10.75 | 10.586 | -0.13 | -0.294 | 520 | 801 | 852 | 520 | 39 | 6352 |  | CORR | GENE | 04:49 | 05:34 | 05:42 | 255 | 665 | 10 | EXT | Аномалия находится на отводе. | 0.91 | (c)
69993.133 | 0.047 | 0.024 | -11.533 | -11.556 | 629 | 700 | 700 | 629 | 24 | 6353 |  | CORR | CIGR | 05:01 | 05:13 | 05:12 | 43 | 142 | 12 | EXT |  | 0.89 | (c)
70033.895 | 6.864 | 6.849 | -4.311 | -4.326 | -2095 | -2025 | -2026 | 136 | 4291 | 6356 |  | CORR | CIGR | 05:56 | 06:07 | 06:07 | 35 | 137 | 10 | EXT |  | 0.89 | (c)
70038.197 | 11.166 | 11.104 | -0.009 | -0.071 | 2198 | -2033 | -1872 | 0 | 9 | 6356 |  | CORR | GENE | 05:29 | 06:06 | 06:32 | 62 | 782 | 10 | EXT |  | 0.89 | (c)
70039.819 | 1.613 | 1.549 | -10.067 | -10.131 | -1019 | -927 | -842 | 664 | 1549 | 6357 |  | CORR | GENE | 06:26 | 06:41 | 06:55 | 212 | 355 | 10 | EXT |  | 0.91 | (c)
70040.174 | 1.968 | 1.707 | -9.712 | -9.973 | -1331 | -1212 | -1223 | 1115 | 1707 | 6357 |  | CORR | GENE | 05:36 | 05:55 | 05:53 | 388 | 216 | 10 | EXT |  | 0.93 | (c)
70041.511 | 3.305 | 3.277 | -8.375 | -8.403 | -758 | -697 | -693 | 628 | 3277 | 6357 |  | CORR | CIGR | 07:09 | 07:18 | 07:19 | 31 | 130 | 15 | EXT |  | 0.89 | (c)
70057.377 | 7.491 | 7.405 | -4.209 | -4.295 | -1620 | -1507 | -1487 | 1355 | 4196 | 6358 |  | CORR | GENE | 04:35 | 04:53 | 04:56 | 99 | 265 | 10 | EXT | Аномалия находится на отводе. | 0.89 | (c)
70058.877 | 8.991 | 8.943 | -2.709 | -2.757 | -1274 | -1174 | -1170 | 1066 | 2671 | 6358 |  | CORR | GENE | 05:31 | 05:47 | 05:48 | 86 | 208 | 13 | EXT | Аномалия находится на отводе. | 0.89 | (c)
70084.791 | 0 | -0.015 | -11.43 | -11.445 | -1961 | -1757 | -1810 | 269 |  | 6361 | Нарушение формы кольцевого шва | GWAN |  | 09:19 | 09:52 | 09:43 | 0 | 301 |  | EXT | Нарушение формы кольцевого шва Аномалия находится на отводе. |  | (c)
70085.877 | 1.086 | 1.062 | -10.344 | -10.368 | 500 | 547 | 548 | 500 | 1062 | 6361 |  | CORR | CIGR | 03:56 | 04:03 | 04:04 | 39 | 97 | 13 | EXT |  | 0.89 | (c)
70100.819 | 4.598 | 4.579 | -6.927 | -6.946 | 1342 | 1427 | 1407 | 759 | 4579 | 6362 |  | CORR | CIGR | 06:11 | 06:25 | 06:22 | 31 | 129 | 10 | EXT | Аномалия находится на упругопластическом изгибе: R=261 D, максимальное растяжение на 6.2 час. | 1.16 | (a)
70124.242 | 5.456 | 5.446 | -4.979 | -4.989 | 88 | 165 | 149 | 88 | 4966 | 6364 |  | GOUG | CIGR | 03:19 | 03:31 | 03:29 | 23 | 123 | 7 | EXT | Аномалия находится на отводе. Задир. |  | (c)
70170.101 | 7.915 | 7.662 | -3.285 | -3.538 | 1929 | -2166 | 2220 | 1929 | 3042 | 6368 |  | DENT | GENE | 05:03 | 06:03 | 05:50 | 496 | 583 | 0.7 | N/A | Глубина вмятины: 10 мм (0,7%). Линейка: 50 см в (766 см; 06:03 ч:мин) |  | (c)
70173.439 | 0.053 | -0.461 | -10.332 | -10.846 | -1044 | -668 | -566 | 87 | 0 | 6369 |  | WRIN | GENE | 05:00 | 06:01 | 06:17 | 2536 | 957 | 0.4 | N/A | Высота гофр: 6 мм (0,4%). Длина волны: 567 мм Аномалия находится на отводе. Аномалия находится вблизи кольцевого сварного шва. |  | (a)
70190.642 | 6.871 | 6.683 | -4.539 | -4.727 | -837 | -603 | -703 | 569 | 3661 | 6370 |  | CORR | GENE | 05:39 | 06:16 | 06:00 | 1066 | 268 | 12 | EXT | Аномалия находится на упругопластическом изгибе: R=264 D, максимальное растяжение на 6.9 час. | 1.22 | (a)
70191.865 | 8.094 | 8.053 | -3.316 | -3.357 | -744 | -451 | -540 | 337 | 3273 | 6370 |  | CORR | GENE | 05:54 | 06:41 | 06:26 | 84 | 407 | 10 | EXT | Аномалия находится на упругопластическом изгибе: R=249 D, максимальное растяжение на 7 час. | 1.2 | (a)
70192.276 | 8.505 | 8.422 | -2.905 | -2.988 | -973 | -861 | -684 | 396 | 2856 | 6370 |  | CORR | GENE | 05:17 | 05:35 | 06:03 | 132 | 577 | 10 | EXT | Аномалия находится на упругопластическом изгибе: R=247 D, максимальное растяжение на 7 час. | 1.03 | (b)
70194.41 | 10.639 | 10.609 | -0.771 | -0.801 | -622 | -527 | -517 | 412 | 742 | 6370 |  | CORR | GENE | 06:13 | 06:29 | 06:30 | 59 | 210 | 10 | EXT | Аномалия находится на упругопластическом изгибе: R=242 D, максимальное растяжение на 7 час. | 1.18 | (a)
70202.211 | 7.03 | 7.015 | -4.185 | -4.2 | 1283 | 1376 | 1373 | 1283 | 4171 | 6371 |  | CORR | CIGR | 07:06 | 07:21 | 07:21 | 29 | 181 | 10 | EXT | Аномалия находится на упругопластическом изгибе: R=409 D, максимальное растяжение на 7.4 час. | 0.89 | (c)
70259.687 | 6.956 | 6.757 | -4.624 | -4.823 | -387 | -159 | -174 | 0 | 4462 | 6376 |  | DENT | GENE | 04:51 | 05:27 | 05:25 | 361 | 425 | 0.4 | N/A | Глубина вмятины: 5 мм (0,4%). Линейка: 36 см в (676 см; 05:27 ч:мин) Аномалия находится на отводе. Аномалия находится вблизи продольного шва. |  | (c)
70260.093 | 7.362 | 7.21 | -4.218 | -4.37 | -105 | 84 | 92 | 0 | 4075 | 6376 |  | DENT | GENE | 05:36 | 06:07 | 06:08 | 295 | 394 | 0.2 | N/A | Глубина вмятины: 3 мм (0,2%). Линейка: 30 см в (721 см; 06:07 ч:мин) Аномалия находится на отводе. Аномалия находится вблизи продольного шва. |  | (c)
70283.739 | 8.228 | 8.179 | -2.042 | -2.091 | 969 | 987 | 989 | 969 | 1918 | 6378 |  | CORR | AXGR | 07:24 | 07:26 | 07:27 | 173 | 40 | 12 | EXT |  | 0.91 | (c)
70289.174 | 3.393 | 3.345 | -7.857 | -7.905 | -1070 | -854 | -918 | 767 | 3345 | 6379 |  | CORR | GENE | 05:57 | 06:32 | 06:21 | 71 | 303 | 10 | EXT |  | 0.89 | (c)
70290.53 | 4.749 | 4.612 | -6.501 | -6.638 | -1212 | -1173 | -1061 | 910 | 4612 | 6379 |  | CORR | GENE | 05:34 | 05:40 | 05:58 | 155 | 302 | 10 | EXT |  | 0.9 | (c)
70290.652 | 4.871 | 4.836 | -6.379 | -6.414 | -1205 | -1063 | -1059 | 914 | 4836 | 6379 |  | CORR | GENE | 05:35 | 05:58 | 05:59 | 57 | 291 | 10 | EXT |  | 0.89 | (c)
70314.548 | 5.777 | 5.76 | -4.703 | -4.72 | 603 | 696 | 690 | 603 | 4694 | 6381 |  | CORR | CIGR | 05:15 | 05:30 | 05:29 | 26 | 174 | 12 | EXT | Аномалия находится на отводе. | 0.89 | (c)
70315.895 | 7.124 | 7.113 | -3.356 | -3.367 | 718 | 785 | 774 | 718 | 3340 | 6381 |  | CORR | CIGR | 05:34 | 05:44 | 05:43 | 27 | 111 | 10 | EXT | Аномалия находится на отводе. | 0.89 | (c)
70322.586 | 3.335 | 3.33 | -8.005 | -8.01 | -50 | 140 | 109 | 0 | 3330 | 6382 |  | CORR | GENE | 05:14 | 05:45 | 05:40 | 70 | 318 | 10 | EXT |  | 0.89 | (c)
70323.291 | 4.04 | 4.018 | -7.3 | -7.322 | -111 | -32 | -22 | 0 | 4018 | 6382 |  | CORR | CIGR | 05:05 | 05:17 | 05:19 | 41 | 178 | 10 | EXT |  | 0.89 | (c)
70323.543 | 4.292 | 4.093 | -7.048 | -7.247 | -79 | -60 | -54 | 29 | 4093 | 6382 |  | CORR | GENE | 05:10 | 05:13 | 05:14 | 315 | 50 | 10 | EXT |  | 0.92 | (c)
70325.369 | 6.118 | 5.695 | -5.222 | -5.645 | 106 | 107 | 164 | 106 | 4833 | 6382 |  | CORR | GENE | 05:40 | 05:40 | 05:49 | 812 | 117 | 15 | EXT |  | 0.99 | (c)
70325.454 | 6.203 | 6.093 | -5.137 | -5.247 | 333 | 343 | 374 | 333 | 5037 | 6382 |  | CORR | GENE | 06:16 | 06:18 | 06:23 | 210 | 82 | 11 | EXT |  | 0.91 | (c)
70325.748 | 6.497 | 6.422 | -4.843 | -4.918 | 261 | 285 | 298 | 261 | 4811 | 6382 |  | CORR | GENE | 06:05 | 06:09 | 06:11 | 107 | 75 | 10 | EXT |  | 0.89 | (c)
70328.494 | 9.243 | 9.106 | -2.097 | -2.234 | 5 | 22 | 20 | 5 | 1779 | 6382 |  | CORR | AXGR | 05:23 | 05:26 | 05:26 | 455 | 31 | 11 | EXT |  | 0.94 | (c)
70330.623 | 0.032 | 0.017 | -11.168 | -11.183 | -1796 | -1757 | -1635 | 435 | 17 | 6383 |  | CORR | GENE | 04:42 | 04:48 | 05:08 | 152 | 322 | 12 | EXT |  | 0.9 | (c)
70337.542 | 6.951 | 6.755 | -4.249 | -4.445 | -1569 | -1448 | -1439 | 662 | 4132 | 6383 |  | CORR | GENE | 05:18 | 05:38 | 05:39 | 313 | 260 | 29 | EXT |  | 1.01 | (b)
70337.572 | 6.981 | 6.971 | -4.219 | -4.229 | -1762 | -1639 | -1671 | 469 | 4189 | 6383 |  | CORR | CIGR | 04:47 | 05:07 | 05:02 | 40 | 182 | 11 | EXT |  | 0.89 | (c)
70337.746 | 7.155 | 7.139 | -4.045 | -4.061 | -1553 | -1350 | -1430 | 678 | 4019 | 6383 |  | CORR | CIGR | 05:21 | 05:54 | 05:41 | 42 | 246 | 11 | EXT |  | 0.89 | (c)
70337.902 | 7.311 | 7.213 | -3.889 | -3.987 | -1448 | -1374 | -1378 | 783 | 3517 | 6383 |  | CORR | GENE | 05:38 | 05:50 | 05:49 | 470 | 140 | 12 | EXT |  | 0.95 | (c)
70338.531 | 7.94 | 7.923 | -3.26 | -3.277 | -1497 | -1410 | -1414 | 734 | 3231 | 6383 |  | CORR | CIGR | 05:30 | 05:44 | 05:43 | 46 | 165 | 14 | EXT |  | 0.89 | (c)
70338.691 | 8.1 | 7.839 | -3.1 | -3.361 | -1327 | -1260 | -1287 | 904 | 3009 | 6383 |  | CORR | GENE | 05:57 | 06:08 | 06:04 | 352 | 79 | 10 | EXT |  | 0.92 | (c)
70338.825 | 8.234 | 8.215 | -2.966 | -2.985 | -1568 | -1346 | -1417 | 663 | 2948 | 6383 |  | CORR | CIGR | 05:19 | 05:54 | 05:43 | 37 | 302 | 15 | EXT |  | 0.89 | (c)
70354.299 | 1.038 | 1.011 | -10.472 | -10.499 | -1700 | -677 | -1129 | 530 | 1011 | 6385 |  | CORR | GENE | 05:17 | 08:02 | 06:49 | 262 | 1142 | 10 | EXT |  | 0.91 | (c)
70361.466 | 8.205 | 8.175 | -3.305 | -3.335 | -1072 | -1015 | -966 | 859 | 3292 | 6385 |  | CORR | CIGR | 06:58 | 07:08 | 07:16 | 43 | 212 | 10 | EXT |  | 0.89 | (c)
70364.651 | 11.39 | 11.379 | -0.12 | -0.131 | -973 | -866 | -791 | 608 | 107 | 6385 |  | CORR | CIGR | 07:14 | 07:32 | 07:44 | 24 | 365 | 14 | EXT |  | 0.89 | (c)
70371.032 | 6.261 | 6.222 | -5.219 | -5.258 | 1545 | 1566 | 1558 | 1545 | 5136 | 6386 |  | CORR | AXGR | 04:60 | 05:03 | 05:02 | 122 | 26 | 10 | EXT |  | 0.89 | (c)
70371.144 | 6.373 | 6.361 | -5.107 | -5.119 | 1585 | 1640 | 1630 | 1585 | 5095 | 6386 |  | CORR | CIGR | 05:06 | 05:15 | 05:13 | 24 | 89 | 15 | EXT |  | 0.89 | (c)
70390.899 | 2.928 | 2.883 | -8.797 | -8.842 | -38 | -30 | -14 | 0 | 2883 | 6388 |  | CORR | AXGR | 09:38 | 09:39 | 09:42 | 446 | 47 | 10 | EXT | Аномалия находится на отводе. | 0.93 | (c)
70392.533 | 4.562 | 4.027 | -7.163 | -7.698 | -750 | -695 | -695 | 640 | 4027 | 6388 |  | CORR | GENE | 07:43 | 07:52 | 07:52 | 918 | 110 | 10 | EXT | Аномалия находится на отводе. | 0.96 | (c)
70414.946 | 3.745 | 3.673 | -7.72 | -7.792 | 2049 | 2079 | 2070 | 140 | 3673 | 6390 |  | CORR | AXGR | 04:10 | 04:15 | 04:14 | 192 | 42 | 10 | EXT |  | 0.9 | (c)
70417.308 | 6.107 | 5.982 | -5.358 | -5.483 | 2148 | 2176 | 2171 | 37 | 5289 | 6390 |  | CORR | AXGR | 04:26 | 04:31 | 04:30 | 194 | 46 | 10 | EXT |  | 0.9 | (c)
70424.147 | 1.481 | 1.471 | -10.039 | -10.049 | 1625 | 1691 | 1677 | 502 | 1471 | 6391 |  | CORR | CIGR | 04:11 | 04:21 | 04:19 | 24 | 103 | 12 | EXT | Аномалия находится на упругопластическом изгибе: R=944 D, максимальное растяжение на 11.6 час. | 0.89 | (c)
70426.096 | 3.43 | 3.418 | -8.09 | -8.102 | 1737 | 1795 | 1823 | 320 | 3418 | 6391 |  | CORR | CIGR | 04:29 | 04:38 | 04:43 | 27 | 174 | 11 | EXT | Аномалия находится на упругопластическом изгибе: R=796 D, максимальное растяжение на 11.5 час. | 0.89 | (c)
70427.119 | 4.453 | 4.416 | -7.067 | -7.104 | 1838 | 1882 | 1973 | 122 | 4416 | 6391 |  | CORR | GENE | 04:45 | 04:52 | 05:07 | 58 | 270 | 11 | EXT | Аномалия находится на упругопластическом изгибе: R=744 D, максимальное растяжение на 11.3 час. | 0.89 | (c)
70427.247 | 4.581 | 4.567 | -6.939 | -6.953 | 1987 | 2028 | 2079 | 60 | 4567 | 6391 |  | CORR | CIGR | 05:09 | 05:16 | 05:24 | 29 | 184 | 10 | EXT | Аномалия находится на упругопластическом изгибе: R=744 D, максимальное растяжение на 11.3 час. | 0.89 | (c)
70427.637 | 4.971 | 4.949 | -6.549 | -6.571 | 1793 | 1943 | 1944 | 135 | 4949 | 6391 |  | CORR | CIGR | 04:38 | 05:02 | 05:02 | 47 | 302 | 14 | EXT | Аномалия находится на упругопластическом изгибе: R=710 D, максимальное растяжение на 11.2 час. | 0.89 | (c)
70429.041 | 6.375 | 6.364 | -5.145 | -5.156 | 2216 | -2137 | -2155 | 0 | 5133 | 6391 |  | CORR | CIGR | 05:46 | 06:03 | 06:01 | 23 | 179 | 10 | EXT | Аномалия находится на упругопластическом изгибе: R=585 D, максимальное растяжение на 10.8 час. | 0.88 | (c)
70429.503 | 6.837 | 6.835 | -4.683 | -4.685 | 2208 | -2165 | -2197 | 0 | 4662 | 6391 |  | CORR | CIGR | 05:45 | 05:59 | 05:54 | 23 | 112 | 13 | EXT | Аномалия находится на упругопластическом изгибе: R=534 D, максимальное растяжение на 10.7 час. | 0.89 | (c)
70438.165 | 3.979 | 3.825 | -7.226 | -7.38 | 1074 | 1105 | 1118 | 1068 | 3825 | 6392 |  | CORR | GENE | 03:56 | 04:01 | 04:03 | 293 | 88 | 10 | EXT | Аномалия находится на упругопластическом изгибе: R=574 D, максимальное растяжение на 10.8 час. | 0.92 | (c)
70439.238 | 5.052 | 5.002 | -6.153 | -6.203 | 1202 | 1317 | 1463 | 506 | 5002 | 6392 |  | CORR | GENE | 04:16 | 04:35 | 04:58 | 71 | 522 | 11 | EXT | Аномалия находится на упругопластическом изгибе: R=754 D, максимальное растяжение на 10.8 час. | 0.89 | (c)
70480.417 | 0.991 | 0.933 | -10.464 | -10.522 | 840 | 856 | 853 | 840 | 933 | 6396 |  | CORR | AXGR | 04:35 | 04:37 | 04:37 | 196 | 26 | 10 | EXT |  | 0.9 | (c)
70504.247 | 2.061 | 2.042 | -9.634 | -9.653 | 1165 | 1301 | 1262 | 1165 | 2042 | 6398 |  | CORR | CIGR | 06:20 | 06:42 | 06:36 | 28 | 194 | 11 | EXT |  | 0.89 | (c)
70576.948 | 6.077 | 6.064 | -5.098 | -5.111 | 1570 | 1703 | 1668 | 1570 | 5077 | 6404 |  | CORR | CIGR | 06:28 | 06:49 | 06:44 | 34 | 196 | 10 | EXT |  | 0.89 | (c)
70598.057 | 4.306 | 4.274 | -7.329 | -7.361 | -840 | -806 | -801 | 762 | 4274 | 6406 |  | DENT | GENE | 00:37 | 00:42 | 00:43 | 52 | 77 | 0.3 | N/A | Глубина вмятины: 4 мм (0,3%). Линейка: 5 см в (427 см; 00:42 ч:мин) |  | (c)
70605.386 | 0 | -0.021 | -11.425 | -11.446 | -65 | 489 | 246 | 65 |  | 6407 | Нарушение формы кольцевого шва | GWAN |  | 11:57 | 01:27 | 12:48 | 0 | 622 |  | EXT | Нарушение формы кольцевого шва |  | (c)
70650.311 | 11.48 | 11.35 | -0.035 | -0.165 | -1368 | -614 | -828 | 289 | 23 | 6410 |  | CORR | GENE | 04:13 | 06:15 | 05:40 | 142 | 1079 | 11 | EXT |  | 0.9 | (c)
70676.045 | 2.244 | 2.179 | -9.496 | -9.561 | -951 | -949 | -905 | 859 | 2179 | 6413 |  | CORR | GENE | 07:09 | 07:09 | 07:16 | 1163 | 92 | 11 | EXT |  | 0.97 | (c)
70685.597 | 0.056 | 0.012 | -11.554 | -11.598 | 400 | 723 | 633 | 400 | 12 | 6414 |  | CORR | GENE | 03:60 | 04:52 | 04:37 | 66 | 466 | 11 | EXT |  | 0.89 | (c)
70686.232 | 0.691 | 0.683 | -10.919 | -10.927 | 1476 | 1524 | 1532 | 1476 | 683 | 6414 |  | CORR | CIGR | 06:53 | 07:01 | 07:02 | 23 | 113 | 12 | EXT |  | 0.89 | (c)
70687.07 | 1.529 | 1.402 | -10.081 | -10.208 | 345 | 357 | 356 | 345 | 1402 | 6414 |  | CORR | AXGR | 03:51 | 03:53 | 03:53 | 176 | 23 | 12 | EXT |  | 0.91 | (c)
70687.501 | 1.96 | 1.95 | -9.65 | -9.66 | -62 | 40 | 13 | 0 | 1950 | 6414 |  | CORR | CIGR | 02:45 | 03:02 | 02:57 | 30 | 151 | 11 | EXT |  | 0.89 | (c)
70687.79 | 2.249 | 2.239 | -9.361 | -9.371 | 398 | 445 | 448 | 398 | 2239 | 6414 |  | CORR | CIGR | 03:59 | 04:07 | 04:07 | 25 | 99 | 11 | EXT |  | 0.89 | (c)
70687.949 | 2.408 | 2.398 | -9.202 | -9.212 | 277 | 314 | 320 | 277 | 2398 | 6414 |  | CORR | CIGR | 03:40 | 03:46 | 03:47 | 34 | 86 | 10 | EXT |  | 0.89 | (c)
70695.682 | 10.141 | 10.123 | -1.469 | -1.487 | 1429 | 1517 | 1512 | 1429 | 1454 | 6414 |  | CORR | CIGR | 06:46 | 06:60 | 06:59 | 33 | 166 | 10 | EXT |  | 0.89 | (c)
70700.861 | 3.71 | 3.689 | -7.935 | -7.956 | -249 | -90 | -100 | 0 | 3689 | 6415 | Дефект проката | MIAN | GENE | 02:13 | 02:38 | 02:37 | 203 | 298 |  | EXT | Дефект проката Эквивалент потери металла 10%. Аномалия находится на отводе. |  | (c)
70710.014 | 1.218 | 1.21 | -10.247 | -10.255 | 1713 | 1871 | 1815 | 314 | 1210 | 6416 |  | CORR | CIGR | 06:20 | 06:45 | 06:36 | 39 | 203 | 11 | EXT |  | 0.89 | (c)
70710.484 | 1.688 | 1.672 | -9.777 | -9.793 | -1787 | -1733 | -1726 | 444 | 1672 | 6416 |  | CORR | CIGR | 08:55 | 09:04 | 09:05 | 27 | 121 | 10 | EXT |  | 0.89 | (c)
70718.146 | 9.35 | 9.313 | -2.115 | -2.152 | -2053 | -1898 | -1894 | 178 | 2093 | 6416 |  | CORR | GENE | 08:12 | 08:37 | 08:38 | 59 | 319 | 10 | EXT |  | 0.89 | (c)
70718.607 | 9.811 | 9.696 | -1.654 | -1.769 | -2051 | -1824 | -1867 | 180 | 1613 | 6416 |  | CORR | GENE | 08:12 | 08:49 | 08:42 | 156 | 368 | 10 | EXT |  | 0.9 | (c)
70718.898 | 10.102 | 10.069 | -1.363 | -1.396 | 268 | 370 | 345 | 268 | 1363 | 6416 |  | CORR | CIGR | 02:27 | 02:43 | 02:39 | 33 | 154 | 10 | EXT |  | 0.89 | (c)
70720.657 | 0.396 | 0.386 | -11.054 | -11.064 | -2214 | -2177 | -2163 | 17 | 386 | 6417 |  | CORR | CIGR | 06:16 | 06:22 | 06:25 | 28 | 101 | 10 | EXT |  | 0.89 | (c)
70732.275 | 0.564 | 0.545 | -10.856 | -10.875 | 2170 | 2226 | -2128 | 0 | 545 | 6418 |  | CORR | GENE | 06:18 | 06:27 | 06:44 | 73 | 325 | 11 | EXT |  | 0.89 | (c)
70738.52 | 6.809 | 6.792 | -4.611 | -4.628 | 1994 | 2090 | 2054 | 117 | 4605 | 6418 |  | CORR | CIGR | 05:49 | 06:05 | 05:59 | 23 | 119 | 12 | EXT |  | 0.88 | (c)
70738.996 | 7.285 | 7.278 | -4.135 | -4.142 | 2059 | 2135 | 2111 | 67 | 4120 | 6418 |  | CORR | CIGR | 05:60 | 06:12 | 06:08 | 22 | 104 | 11 | EXT |  | 0.88 | (c)
70739.887 | 8.176 | 8.16 | -3.244 | -3.26 | 2052 | 2221 | 2171 | 0 | 3223 | 6418 |  | CORR | CIGR | 05:59 | 06:26 | 06:18 | 37 | 239 | 11 | EXT |  | 0.89 | (c)
70740.935 | 9.224 | 9.111 | -2.196 | -2.309 | 2153 | 2201 | 2195 | 0 | 1218 | 6418 |  | CORR | GENE | 06:15 | 06:23 | 06:22 | 1091 | 84 | 12 | EXT |  | 0.98 | (c)
70741.366 | 9.655 | 9.634 | -1.765 | -1.786 | 2028 | 2107 | 2082 | 94 | 1753 | 6418 |  | CORR | CIGR | 05:55 | 06:07 | 06:03 | 33 | 108 | 10 | EXT |  | 0.89 | (c)
70742.161 | 10.45 | 10.291 | -0.97 | -1.129 | 2176 | 2183 | 2196 | 15 | 873 | 6418 |  | CORR | AXGR | 06:19 | 06:20 | 06:22 | 256 | 39 | 12 | EXT |  | 0.92 | (c)
70742.316 | 10.605 | 10.594 | -0.815 | -0.826 | 2064 | 2210 | 2153 | 0 | 803 | 6418 |  | CORR | CIGR | 06:01 | 06:24 | 06:15 | 23 | 178 | 13 | EXT |  | 0.89 | (c)
70791.16 | 1.524 | 1.503 | -9.691 | -9.712 | 1388 | 1470 | 1440 | 739 | 1503 | 6423 |  | CORR | CIGR | 05:05 | 05:18 | 05:13 | 29 | 103 | 10 | EXT |  | 0.89 | (c)
70793.194 | 3.558 | 3.551 | -7.657 | -7.664 | 1633 | 1713 | 1706 | 451 | 3551 | 6423 |  | CORR | CIGR | 05:44 | 05:57 | 05:56 | 30 | 147 | 10 | EXT |  | 0.89 | (c)
70793.404 | 3.768 | 3.752 | -7.447 | -7.463 | 1614 | 1690 | 1688 | 468 | 3752 | 6423 |  | CORR | CIGR | 05:41 | 05:53 | 05:53 | 25 | 148 | 10 | EXT |  | 0.88 | (c)
70793.996 | 4.36 | 4.349 | -6.855 | -6.866 | 1639 | 1747 | 1716 | 437 | 4349 | 6423 |  | CORR | CIGR | 05:45 | 06:02 | 05:57 | 29 | 154 | 10 | EXT |  | 0.89 | (c)
70801.006 | 0.155 | 0.05 | -11.255 | -11.36 | -933 | -510 | -505 | 77 | 50 | 6424 |  | CORR | GENE | 06:59 | 08:07 | 08:08 | 183 | 856 | 13 | EXT | Аномалия находится на упругопластическом изгибе: R=564 D, максимальное растяжение на 6.7 час. | 0.91 | (c)
70817.104 | 4.843 | 4.818 | -6.607 | -6.632 | -1957 | -1842 | -1857 | 274 | 4818 | 6425 |  | CORR | CIGR | 04:31 | 04:49 | 04:47 | 41 | 199 | 10 | EXT | Аномалия находится на упругопластическом изгибе: R=353 D, максимальное растяжение на 6 час. | 0.89 | (c)
70823.776 | 0.065 | 0.065 | -11.525 | -11.525 | -634 | 89 | -231 | 0 | 65 | 6426 |  | CORR | GENE | 07:23 | 09:20 | 08:28 | 110 | 806 | 11 | EXT | Аномалия находится на упругопластическом изгибе: R=502 D, максимальное растяжение на 5.4 час. | 0.89 | (c)
70826.223 | 2.512 | 2.451 | -9.078 | -9.139 | -800 | -633 | -585 | 370 | 2451 | 6426 |  | CORR | GENE | 06:56 | 07:23 | 07:31 | 108 | 431 | 10 | EXT | Аномалия находится на упругопластическом изгибе: R=579 D, максимальное растяжение на 5.1 час. | 0.89 | (c)
70851.536 | 5.05 | 5.023 | -6.375 | -6.402 | -389 | -315 | -239 | 89 | 5023 | 6428 |  | CORR | CIGR | 07:60 | 08:12 | 08:24 | 43 | 300 | 10 | EXT | Аномалия находится на отводе. | 0.89 | (c)
70851.935 | 5.449 | 4.934 | -5.976 | -6.491 | -2075 | -1263 | -1507 | 938 | 4934 | 6428 |  | CORR | GENE | 03:28 | 05:39 | 04:59 | 629 | 1137 | 11 | EXT | Аномалия находится на отводе. | 0.95 | (c)
70852.727 | 6.241 | 6.002 | -5.184 | -5.423 | -1821 | -1248 | -1328 | 834 | 5115 | 6428 |  | CORR | GENE | 04:09 | 05:41 | 05:28 | 308 | 987 | 11 | EXT | Аномалия находится на отводе. | 0.92 | (c)
70881.017 | 1.351 | 1.34 | -9.934 | -9.945 | -2071 | -1675 | -1782 | 159 | 1340 | 6431 |  | CORR | CIGR | 05:10 | 06:14 | 05:57 | 33 | 579 | 13 | EXT |  | 0.89 | (c)
70913.653 | 11.592 | 11.444 | -0.028 | -0.176 | 639 | 847 | 1044 | 639 | 10 | 6433 |  | CORR | GENE | 05:01 | 05:35 | 06:07 | 166 | 809 | 12 | EXT | Аномалия находится на упругопластическом изгибе: R=387 D, максимальное растяжение на 5.3 час. | 0.98 | (c)
70966.785 | 7.334 | 6.855 | -4.326 | -4.805 | -1097 | -1024 | -996 | 894 | 3659 | 6438 |  | CORR | GENE | 05:55 | 06:07 | 06:11 | 1146 | 203 | 10 | EXT | Аномалия находится на отводе. | 0.96 | (c)
70982.572 | 0.111 | 0.044 | -10.724 | -10.791 | -2049 | -1847 | -1838 | 182 | 44 | 6440 |  | DENT | GENE | 05:11 | 05:43 | 05:45 | 151 | 421 | 0.2 | N/A | Глубина вмятины: 3 мм (0,2%). Линейка: 15 см в (4 см; 05:43 ч:мин) Аномалия находится вблизи кольцевого сварного шва. |  | (c)
70984.007 | 1.546 | 1.429 | -9.289 | -9.406 | -2095 | -1853 | -1843 | 135 | 1429 | 6440 |  | DENT | GENE | 05:03 | 05:43 | 05:44 | 215 | 504 | 0.4 | N/A | Глубина вмятины: 5 мм (0,4%). Линейка: 22 см в (143 см; 05:43 ч:мин) Аномалия находится вблизи продольного шва. |  | (c)
70984.014 | 1.553 | 1.347 | -9.282 | -9.488 | 2229 | -2198 | -2209 | 0 | 1347 | 6440 |  | LWAN | AXGR | 04:41 | 04:47 | 04:45 | 303 | 46 |  | EXT | Эквивалент потери металла 10%. |  | (c)
71010.116 | 5.455 | 5.403 | -6.005 | -6.057 | 1772 | 1841 | 1910 | 183 | 5403 | 6442 |  | CORR | GENE | 06:19 | 06:31 | 06:42 | 76 | 276 | 10 | EXT |  | 0.89 | (c)
71038.681 | 11.06 | 11.043 | -0.41 | -0.427 | 526 | 635 | 597 | 526 | 398 | 6444 |  | CORR | CIGR | 04:22 | 04:40 | 04:34 | 29 | 142 | 10 | EXT |  | 0.89 | (c)
71051.522 | 1.106 | 0.912 | -10.534 | -10.728 | -2159 | -2026 | -1992 | 72 | 912 | 6446 |  | DENT | GENE | 05:47 | 06:09 | 06:14 | 373 | 333 | 0.2 | N/A | Глубина вмятины: 3 мм (0,2%). Линейка: 37 см в (91 см; 06:09 ч:мин) Аномалия находится вблизи продольного шва. |  | (c)
71052.208 | 1.792 | 1.498 | -9.848 | -10.142 | 2177 | -2050 | -2065 | 0 | 1498 | 6446 |  | DENT | GENE | 05:27 | 06:05 | 06:02 | 612 | 438 | 0.3 | N/A | Глубина вмятины: 4 мм (0,3%). Линейка: 61 см в (150 см; 06:05 ч:мин) Аномалия находится вблизи продольного шва. |  | (c)
71052.922 | 2.506 | 2.344 | -9.134 | -9.296 | 2048 | -2051 | -2142 | 0 | 2344 | 6446 |  | DENT | GENE | 05:06 | 06:05 | 05:50 | 245 | 543 | 0.4 | N/A | Глубина вмятины: 5 мм (0,4%). Линейка: 25 см в (234 см; 06:05 ч:мин) Аномалия находится вблизи продольного шва. |  | (c)
71056.019 | 5.603 | 5.431 | -6.037 | -6.209 | 1770 | 1786 | 1789 | 423 | 5431 | 6446 |  | CORR | AXGR | 04:21 | 04:24 | 04:24 | 360 | 38 | 12 | EXT |  | 0.93 | (c)
71056.465 | 6.049 | 5.989 | -5.591 | -5.651 | 1822 | 1832 | 1839 | 374 | 5534 | 6446 |  | CORR | AXGR | 04:30 | 04:31 | 04:33 | 117 | 35 | 10 | EXT |  | 0.89 | (c)
71062.633 | 0.577 | 0.554 | -10.858 | -10.881 | 2114 | -1924 | -1994 | 0 | 554 | 6447 |  | CORR | GENE | 05:30 | 06:38 | 06:27 | 199 | 707 | 10 | EXT |  | 0.9 | (c)
71063.362 | 1.306 | 1.237 | -10.129 | -10.198 | -2186 | -1967 | -2021 | 44 | 1237 | 6447 |  | CORR | GENE | 05:56 | 06:31 | 06:22 | 88 | 330 | 11 | EXT |  | 0.89 | (c)
71063.458 | 1.402 | 1.383 | -10.033 | -10.052 | -2072 | -1998 | -2013 | 158 | 1383 | 6447 |  | CORR | CIGR | 06:14 | 06:26 | 06:24 | 30 | 119 | 10 | EXT |  | 0.89 | (c)
71063.901 | 1.845 | 1.832 | -9.59 | -9.603 | -2075 | -1962 | -1991 | 155 | 1832 | 6447 |  | CORR | CIGR | 06:14 | 06:32 | 06:27 | 38 | 169 | 10 | EXT |  | 0.89 | (c)
71063.982 | 1.926 | 1.907 | -9.509 | -9.528 | -2056 | -1967 | -1986 | 174 | 1907 | 6447 |  | CORR | CIGR | 06:17 | 06:31 | 06:28 | 35 | 140 | 11 | EXT |  | 0.89 | (c)
71064.193 | 2.137 | 2.09 | -9.298 | -9.345 | -2180 | -2000 | -2021 | 50 | 2090 | 6447 |  | CORR | GENE | 05:57 | 06:26 | 06:22 | 376 | 319 | 10 | EXT |  | 0.93 | (c)
71065.218 | 3.162 | 3.154 | -8.273 | -8.281 | -2156 | -2077 | -2090 | 74 | 3154 | 6447 |  | CORR | CIGR | 06:01 | 06:13 | 06:11 | 22 | 132 | 10 | EXT |  | 0.88 | (c)
71065.245 | 3.189 | 3.174 | -8.246 | -8.261 | 2173 | -2222 | 2229 | 0 | 3174 | 6447 |  | CORR | CIGR | 05:39 | 05:50 | 05:48 | 26 | 113 | 10 | EXT |  | 0.88 | (c)
71065.51 | 3.454 | 3.426 | -7.981 | -8.009 | 2195 | -1979 | -2114 | 0 | 3426 | 6447 |  | CORR | CIGR | 05:43 | 06:29 | 06:07 | 40 | 304 | 11 | EXT |  | 0.89 | (c)
71065.732 | 3.676 | 3.629 | -7.759 | -7.806 | 2180 | 2188 | 2190 | 30 | 3629 | 6447 |  | CORR | AXGR | 05:40 | 05:42 | 05:42 | 143 | 21 | 10 | EXT |  | 0.9 | (c)
71065.734 | 3.678 | 3.659 | -7.757 | -7.776 | -2124 | -2072 | -2049 | 106 | 3659 | 6447 |  | CORR | CIGR | 06:06 | 06:14 | 06:18 | 31 | 150 | 10 | EXT |  | 0.89 | (c)
71065.869 | 3.813 | 3.805 | -7.622 | -7.63 | -2123 | -2008 | -2048 | 108 | 3805 | 6447 |  | CORR | CIGR | 06:06 | 06:24 | 06:18 | 24 | 149 | 11 | EXT |  | 0.88 | (c)
71066.236 | 4.18 | 4.171 | -7.255 | -7.264 | -2212 | -2144 | -2159 | 18 | 4171 | 6447 |  | CORR | CIGR | 05:52 | 06:03 | 06:00 | 26 | 106 | 12 | EXT |  | 0.89 | (c)
71075.634 | 2.143 | 2.122 | -9.497 | -9.518 | -467 | -373 | -367 | 267 | 2122 | 6448 |  | CORR | GENE | 07:50 | 08:05 | 08:06 | 57 | 200 | 11 | EXT |  | 0.89 | (c)
71076.467 | 2.976 | 2.961 | -8.664 | -8.679 | -1579 | -1495 | -1507 | 1434 | 2961 | 6448 |  | CORR | CIGR | 04:50 | 05:04 | 05:02 | 20 | 145 | 11 | EXT |  | 0.89 | (c)
71077.801 | 4.31 | 4.292 | -7.33 | -7.348 | -1566 | -1446 | -1477 | 1388 | 4292 | 6448 |  | CORR | CIGR | 04:52 | 05:12 | 05:07 | 18 | 178 | 10 | EXT |  | 0.89 | (c)
71088.975 | 3.844 | 3.78 | -7.726 | -7.79 | 2057 | 2082 | 2079 | 2057 | 3780 | 6449 |  | CORR | AXGR | 04:25 | 04:29 | 04:28 | 181 | 44 | 11 | EXT |  | 0.9 | (c)
71096.739 | 0.038 | 0.022 | -10.932 | -10.948 | 2039 | 2056 | 2071 | 2039 | 22 | 6450 |  | CORR | GENE | 04:44 | 04:47 | 04:49 | 233 | 64 | 10 | EXT |  | 0.91 | (c)
71099.065 | 2.364 | 1.776 | -8.606 | -9.194 | 2111 | 2120 | 2164 | 2111 | 1776 | 6450 |  | CORR | GENE | 04:56 | 04:57 | 05:04 | 653 | 106 | 11 | EXT |  | 0.95 | (c)
71099.197 | 2.496 | 2.424 | -8.474 | -8.546 | 2057 | 2088 | 2087 | 2057 | 2424 | 6450 |  | CORR | GENE | 04:47 | 04:52 | 04:52 | 169 | 60 | 10 | EXT |  | 0.9 | (c)
71099.382 | 2.681 | 2.58 | -8.289 | -8.39 | -1434 | -1387 | -1390 | 1346 | 2580 | 6450 |  | CORR | GENE | 07:24 | 07:31 | 07:31 | 514 | 88 | 10 | EXT |  | 0.94 | (c)
71099.418 | 2.717 | 2.62 | -8.253 | -8.35 | 2149 | 2170 | 2170 | 2149 | 2620 | 6450 |  | CORR | AXGR | 05:02 | 05:05 | 05:05 | 156 | 43 | 11 | EXT |  | 0.9 | (c)
71100.574 | 3.873 | 3.461 | -7.097 | -7.509 | 2104 | 2110 | 2132 | 2104 | 3461 | 6450 |  | CORR | GENE | 04:55 | 04:56 | 04:59 | 799 | 55 | 12 | EXT |  | 0.97 | (c)
71101.18 | 4.479 | 4.403 | -6.491 | -6.567 | 1907 | 1910 | 1925 | 1907 | 4403 | 6450 |  | CORR | AXGR | 04:23 | 04:23 | 04:26 | 146 | 36 | 10 | EXT |  | 0.9 | (c)
71101.878 | 5.177 | 4.858 | -5.793 | -6.112 | 1867 | 1883 | 1883 | 1867 | 4858 | 6450 |  | CORR | AXGR | 04:16 | 04:19 | 04:19 | 521 | 31 | 10 | EXT |  | 0.94 | (c)
71104.584 | 7.883 | 7.587 | -3.087 | -3.383 | 2072 | 2087 | 2099 | 2072 | 3023 | 6450 |  | CORR | GENE | 04:50 | 04:52 | 04:54 | 360 | 54 | 10 | EXT |  | 0.93 | (c)
71107.954 | 0.283 | 0.196 | -11.287 | -11.374 | 2170 | 2179 | 2203 | 0 | 196 | 6451 |  | CORR | GENE | 04:30 | 04:31 | 04:35 | 513 | 66 | 13 | EXT |  | 0.96 | (c)
71108.614 | 0.943 | 0.806 | -10.627 | -10.764 | -2199 | -2159 | -2151 | 31 | 806 | 6451 |  | CORR | GENE | 04:45 | 04:51 | 04:53 | 714 | 95 | 10 | EXT |  | 0.95 | (c)
71129.749 | 10.508 | 10.473 | -1.122 | -1.157 | -1826 | -1674 | -1672 | 404 | 1101 | 6452 |  | CORR | GENE | 04:31 | 04:56 | 04:56 | 56 | 308 | 10 | EXT |  | 0.89 | (c)
71132.943 | 2.072 | 2.04 | -9.533 | -9.565 | -1438 | -924 | -1108 | 778 | 2040 | 6453 |  | CORR | GENE | 05:22 | 06:44 | 06:15 | 118 | 660 | 12 | EXT |  | 0.89 | (c)
71160.378 | 6.397 | 6.353 | -5.043 | -5.087 | -1909 | -1841 | -1749 | 321 | 5023 | 6455 |  | CORR | GENE | 05:40 | 05:51 | 06:06 | 64 | 321 | 10 | EXT |  | 0.89 | (c)
71162.924 | 8.943 | 8.467 | -2.497 | -2.973 | 2156 | 2165 | 2190 | 7 | 2381 | 6455 |  | CORR | GENE | 04:36 | 04:38 | 04:41 | 592 | 68 | 10 | EXT |  | 0.94 | (c)
71188.281 | 0 | -0.025 | -11.605 | -11.63 | 1518 | 2049 | -2172 | 0 |  | 6458 | Нарушение формы кольцевого шва | GWAN |  | 05:05 | 06:31 | 07:10 | 0 | 1543 |  | EXT | Нарушение формы кольцевого шва Аномалия находится на упругопластическом изгибе: R=478 D, максимальное растяжение на 6 час. |  | (c)
71188.281 | 0 | -0.013 | -11.605 | -11.618 | -1154 | -1110 | -978 | 803 |  | 6458 | Нарушение формы кольцевого шва | GWAN |  | 09:54 | 10:01 | 10:22 | 0 | 350 |  | EXT | Нарушение формы кольцевого шва Аномалия находится на упругопластическом изгибе: R=478 D, максимальное растяжение на 6 час. |  | (c)
71188.89 | 0.609 | 0.519 | -10.996 | -11.086 | 1644 | 1658 | 1666 | 542 | 519 | 6458 |  | CORR | AXGR | 05:26 | 05:28 | 05:29 | 187 | 45 | 10 | EXT | Аномалия находится на упругопластическом изгибе: R=483 D, максимальное растяжение на 6 час. | 0.9 | (c)
71234.111 | 0 | -0.015 | -11.19 | -11.205 | -152 | -94 | -51 | 0 |  | 6462 | Нарушение формы кольцевого шва | GWAN |  | 00:48 | 00:57 | 01:04 | 0 | 203 |  | EXT | Нарушение формы кольцевого шва |  | (c)
71234.111 | 0 | -0.019 | -11.19 | -11.209 | -1921 | -1671 | -1704 | 309 |  | 6462 | Нарушение формы кольцевого шва | GWAN |  | 08:02 | 08:43 | 08:37 | 0 | 434 |  | EXT | Нарушение формы кольцевого шва |  | (c)
71251.232 | 5.931 | 5.798 | -5.689 | -5.822 | -1047 | -1025 | -1013 | 978 | 5576 | 6463 |  | CORR | GENE | 07:12 | 07:15 | 07:17 | 246 | 69 | 10 | EXT |  | 0.91 | (c)
71291.181 | 0 | -0.022 | -11.415 | -11.437 | 1228 | 1677 | 1596 | 266 |  | 6467 | Нарушение формы кольцевого шва | GWAN |  | 01:22 | 02:35 | 02:22 | 0 | 737 |  | EXT | Нарушение формы кольцевого шва |  | (c)
71291.181 | 0 | -0.016 | -11.415 | -11.431 | -604 | -499 | -420 | 237 |  | 6467 | Нарушение формы кольцевого шва | GWAN |  | 08:27 | 08:44 | 08:56 | 0 | 367 |  | EXT | Нарушение формы кольцевого шва |  | (c)
71300.344 | 9.163 | 9.129 | -2.252 | -2.286 | -2229 | -2097 | -2057 | 1 | 2221 | 6467 |  | CORR | GENE | 04:04 | 04:26 | 04:32 | 65 | 345 | 10 | EXT |  | 0.89 | (c)
71302.243 | 11.062 | 11.027 | -0.353 | -0.388 | -1267 | -1091 | -1092 | 917 | 263 | 6467 |  | CORR | GENE | 06:40 | 07:08 | 07:08 | 125 | 350 | 10 | EXT |  | 0.89 | (c)
71302.347 | 11.166 | 11.028 | -0.249 | -0.387 | -91 | -77 | -73 | 56 | 129 | 6467 |  | CORR | AXGR | 09:49 | 09:52 | 09:52 | 258 | 35 | 10 | EXT |  | 0.91 | (c)
71322.961 | 8.905 | 8.863 | -2.53 | -2.572 | 1660 | 1739 | 1766 | 358 | 2521 | 6469 |  | CORR | GENE | 05:57 | 06:09 | 06:14 | 51 | 212 | 13 | EXT |  | 0.89 | (c)
71327.726 | 2.235 | 2.135 | -9.09 | -9.19 | 1844 | 1891 | 1962 | 151 | 2135 | 6470 |  | GOUG | GENE | 05:52 | 05:59 | 06:11 | 150 | 236 | 7 | EXT | Задир. |  | (c)
71336.776 | 11.285 | 11.202 | -0.04 | -0.123 | 803 | 1000 | 1102 | 803 | 20 | 6470 |  | CORR | GENE | 03:04 | 03:36 | 03:52 | 103 | 597 | 13 | EXT |  | 0.89 | (c)
71337.147 | 0.331 | 0.32 | -10.749 | -10.76 | 1328 | 1428 | 1418 | 722 | 320 | 6471 |  | CORR | CIGR | 03:57 | 04:13 | 04:12 | 28 | 180 | 10 | EXT |  | 0.89 | (c)
71342.246 | 5.43 | 5.416 | -5.65 | -5.664 | 1885 | 2028 | 1988 | 139 | 5416 | 6471 |  | CORR | CIGR | 05:27 | 05:50 | 05:44 | 29 | 206 | 15 | EXT |  | 0.89 | (c)
71343.921 | 7.105 | 7.074 | -3.975 | -4.006 | 1374 | 1566 | 1577 | 450 | 3937 | 6471 |  | CORR | GENE | 04:05 | 04:36 | 04:38 | 69 | 406 | 10 | EXT |  | 0.89 | (c)
71344.282 | 7.466 | 7.306 | -3.614 | -3.774 | -1834 | -1812 | -1800 | 397 | 3343 | 6471 |  | CORR | GENE | 07:27 | 07:31 | 07:33 | 431 | 68 | 10 | EXT |  | 0.93 | (c)
71386.175 | 4.479 | 4.464 | -6.751 | -6.766 | -1543 | -1472 | -1451 | 688 | 4464 | 6475 |  | CORR | CIGR | 07:26 | 07:37 | 07:41 | 34 | 185 | 10 | EXT |  | 0.89 | (c)
71399.132 | 6.206 | 6.192 | -5.294 | -5.308 | -1492 | -1355 | -1264 | 739 | 5244 | 6476 |  | CORR | GENE | 09:07 | 09:29 | 09:43 | 64 | 455 | 10 | EXT |  | 0.89 | (c)
71399.598 | 6.672 | 6.649 | -4.828 | -4.851 | -1738 | -1600 | -1623 | 493 | 4799 | 6476 |  | CORR | GENE | 08:27 | 08:49 | 08:45 | 52 | 230 | 10 | EXT |  | 0.89 | (c)
71399.792 | 6.866 | 6.848 | -4.634 | -4.652 | 1676 | 1762 | 1768 | 371 | 4618 | 6476 |  | CORR | CIGR | 05:38 | 05:52 | 05:53 | 34 | 183 | 12 | EXT |  | 0.89 | (c)
71400.863 | 7.937 | 7.903 | -3.563 | -3.597 | -1991 | -1865 | -1849 | 240 | 3547 | 6476 |  | CORR | GENE | 07:46 | 08:06 | 08:09 | 50 | 284 | 10 | EXT |  | 0.89 | (c)
71402.891 | 9.965 | 9.91 | -1.535 | -1.59 | 252 | 372 | 429 | 252 | 1507 | 6476 |  | CORR | GENE | 01:48 | 02:07 | 02:17 | 83 | 352 | 11 | EXT |  | 0.89 | (c)
71416.034 | 0.058 | 0.018 | -11.217 | -11.257 | 244 | 820 | 670 | 244 | 18 | 6478 |  | CORR | GENE | 03:23 | 04:56 | 04:32 | 167 | 851 | 10 | EXT |  | 0.9 | (c)
71432.971 | 5.72 | 5.687 | -5.965 | -5.998 | 451 | 527 | 513 | 451 | 5687 | 6479 |  | CORR | GENE | 04:02 | 04:14 | 04:12 | 48 | 124 | 11 | EXT | Аномалия находится на отводе. | 0.89 | (c)
71438.904 | 11.653 | 11.525 | -0.032 | -0.16 | 524 | 545 | 546 | 524 | 7 | 6479 |  | CORR | AXGR | 04:13 | 04:17 | 04:17 | 153 | 44 | 14 | EXT | Аномалия находится на отводе. | 0.9 | (c)
71438.936 | 0 | -0.015 | -11.21 | -11.225 | 1957 | 2010 | 2011 | 165 |  | 6480 | Нарушение формы кольцевого шва | GWAN |  | 02:32 | 02:40 | 02:41 | 0 | 108 |  | EXT | Нарушение формы кольцевого шва Аномалия находится на отводе. |  | (c)
71440.301 | 1.365 | 1.349 | -9.845 | -9.861 | -1507 | -1401 | -1431 | 724 | 1349 | 6480 |  | CORR | CIGR | 05:13 | 05:30 | 05:25 | 38 | 152 | 10 | EXT |  | 0.89 | (c)
71445.287 | 6.351 | 6.334 | -4.859 | -4.876 | -1136 | -1064 | -1066 | 997 | 4848 | 6480 |  | CORR | CIGR | 06:13 | 06:24 | 06:24 | 28 | 139 | 14 | EXT | Аномалия находится на упругопластическом изгибе: R=562 D, максимальное растяжение на 5.8 час. | 0.89 | (c)
71445.55 | 6.614 | 6.523 | -4.596 | -4.687 | -1439 | -1308 | -1337 | 791 | 4507 | 6480 |  | CORR | GENE | 05:24 | 05:45 | 05:40 | 180 | 204 | 10 | EXT | Аномалия находится на упругопластическом изгибе: R=562 D, максимальное растяжение на 5.8 час. | 0.9 | (c)
71448.691 | 9.755 | 9.724 | -1.455 | -1.486 | -1244 | -1190 | -1174 | 987 | 1438 | 6480 |  | CORR | GENE | 05:55 | 06:04 | 06:06 | 48 | 139 | 12 | EXT | Аномалия находится на упругопластическом изгибе: R=481 D, максимальное растяжение на 5.9 час. | 0.89 | (c)
71454.914 | 4.768 | 4.741 | -6.647 | -6.674 | -428 | -331 | -314 | 199 | 4741 | 6481 |  | CORR | GENE | 08:07 | 08:23 | 08:26 | 59 | 229 | 10 | EXT | Аномалия находится на упругопластическом изгибе: R=322 D, максимальное растяжение на 6 час. | 0.89 | (c)
71456.954 | 6.808 | 6.79 | -4.607 | -4.625 | -2194 | -2069 | -2097 | 36 | 4589 | 6481 |  | CORR | CIGR | 03:22 | 03:43 | 03:38 | 36 | 194 | 10 | EXT | Аномалия находится на упругопластическом изгибе: R=299 D, максимальное растяжение на 6 час. | 0.89 | (c)
71457.466 | 7.32 | 7.297 | -4.095 | -4.118 | -462 | -267 | -318 | 173 | 4059 | 6481 |  | CORR | GENE | 08:02 | 08:34 | 08:25 | 59 | 289 | 10 | EXT | Аномалия находится на упругопластическом изгибе: R=294 D, максимальное растяжение на 6 час. | 0.89 | (c)
71458.325 | 8.179 | 8.173 | -3.236 | -3.242 | -516 | -328 | -398 | 279 | 3198 | 6481 |  | CORR | CIGR | 07:53 | 08:24 | 08:12 | 44 | 237 | 10 | EXT | Аномалия находится на упругопластическом изгибе: R=288 D, максимальное растяжение на 6 час. | 0.89 | (c)
71459.174 | 9.028 | 9.008 | -2.387 | -2.407 | -479 | -335 | -368 | 256 | 2350 | 6481 |  | CORR | GENE | 07:59 | 08:23 | 08:17 | 57 | 223 | 10 | EXT | Аномалия находится на упругопластическом изгибе: R=290 D, максимальное растяжение на 6 час. | 0.89 | (c)
71460.873 | 10.727 | 10.701 | -0.688 | -0.714 | -441 | -328 | -319 | 197 | 663 | 6481 |  | CORR | GENE | 08:05 | 08:24 | 08:25 | 51 | 243 | 12 | EXT | Аномалия находится на упругопластическом изгибе: R=308 D, максимальное растяжение на 6 час. | 0.89 | (c)
71462.566 | 1.005 | 0.969 | -10.225 | -10.261 | -1799 | -1716 | -1679 | 432 | 969 | 6482 |  | CORR | GENE | 08:17 | 08:30 | 08:36 | 56 | 239 | 10 | EXT | Аномалия находится на упругопластическом изгибе: R=345 D, максимальное растяжение на 6 час. | 0.89 | (c)
71465.479 | 3.918 | 3.871 | -7.312 | -7.359 | 683 | 752 | 846 | 683 | 3871 | 6482 |  | CORR | GENE | 02:57 | 03:08 | 03:24 | 65 | 327 | 10 | EXT | Аномалия находится на упругопластическом изгибе: R=443 D, максимальное растяжение на 6.1 час. | 0.89 | (c)
71466.306 | 4.745 | 4.728 | -6.485 | -6.502 | 703 | 867 | 828 | 703 | 4728 | 6482 |  | CORR | GENE | 03:00 | 03:27 | 03:21 | 57 | 250 | 10 | EXT | Аномалия находится на упругопластическом изгибе: R=464 D, максимальное растяжение на 6.2 час. | 0.89 | (c)
71495.746 | 0 | -0.017 | -11.305 | -11.322 | 495 | -2158 | -2162 | 358 |  | 6485 | Нарушение формы кольцевого шва | GWAN |  | 11:12 | 04:03 | 16:03 | 0 | 3609 |  | EXT | Нарушение формы кольцевого шва |  | (c)
71495.802 | 0.056 | 0.008 | -11.249 | -11.297 | -825 | -806 | -801 | 777 | 8 | 6485 |  | ARTD | GENE | 07:39 | 07:42 | 07:43 | 209 | 48 |  | EXT | Эквивалент потери металла 14%. |  | (c)
71566.747 | 2.656 | 1.691 | -8.614 | -9.579 | 1142 | 1451 | 1454 | 1142 | 1691 | 6491 |  | DENT | GENE | 05:00 | 05:50 | 05:51 | 1999 | 623 | 0.4 | N/A | Глубина вмятины: 5 мм (0,4%). Линейка: 200 см в (169 см; 05:50 ч:мин) |  | (c)
71592.362 | 5.441 | 5.395 | -6.189 | -6.235 | 1415 | 1468 | 1464 | 717 | 5395 | 6493 |  | CORR | GENE | 04:57 | 05:05 | 05:05 | 63 | 98 | 10 | EXT | Аномалия находится на упругопластическом изгибе: R=514 D, максимальное растяжение на 6.5 час. | 0.89 | (c)
71636.768 | 3.587 | 3.415 | -7.843 | -8.015 | -2207 | -2199 | -2190 | 23 | 3415 | 6497 |  | CORR | AXGR | 08:29 | 08:30 | 08:32 | 319 | 35 | 10 | EXT | Аномалия находится на упругопластическом изгибе: R=344 D, максимальное растяжение на 0.8 час. | 0.92 | (c)
71660.526 | 4.56 | 4.517 | -7.095 | -7.138 | -1191 | -962 | -912 | 633 | 4517 | 6499 |  | CORR | GENE | 05:43 | 06:20 | 06:28 | 91 | 558 | 10 | EXT | Аномалия находится на отводе. | 0.89 | (c)
71664.525 | 8.559 | 8.512 | -3.096 | -3.143 | -1255 | -956 | -1052 | 849 | 2994 | 6499 |  | CORR | GENE | 05:33 | 06:21 | 06:06 | 149 | 406 | 10 | EXT | Аномалия находится на отводе. | 0.9 | (c)
71669.16 | 1.539 | 1.525 | -10.026 | -10.04 | 857 | 924 | 929 | 857 | 1525 | 6500 |  | GOUG | CIGR | 09:34 | 09:44 | 09:45 | 32 | 144 | 13 | EXT | Задир. |  | (c)
71669.876 | 2.255 | 2.135 | -9.31 | -9.43 | -285 | -277 | -273 | 262 | 2135 | 6500 |  | CORR | AXGR | 06:29 | 06:31 | 06:31 | 168 | 23 | 10 | EXT |  | 0.9 | (c)
71674.102 | 6.481 | 6.47 | -5.084 | -5.095 | -253 | -190 | -204 | 155 | 5074 | 6500 |  | CORR | CIGR | 06:34 | 06:45 | 06:42 | 21 | 98 | 10 | EXT |  | 0.89 | (c)
71676.405 | 8.784 | 8.77 | -2.781 | -2.795 | -501 | -438 | -440 | 379 | 2770 | 6500 |  | CORR | CIGR | 05:54 | 06:05 | 06:04 | 25 | 123 | 10 | EXT |  | 0.89 | (c)
71678.371 | 10.75 | 10.742 | -0.815 | -0.823 | -247 | -219 | -193 | 138 | 800 | 6500 |  | CORR | CIGR | 06:35 | 06:40 | 06:44 | 23 | 108 | 11 | EXT |  | 0.89 | (c)
71683.019 | 3.833 | 3.795 | -0.307 | -0.345 | -1965 | -1804 | -1830 | 266 | 286 | 6501 |  | CORR | GENE | 06:13 | 06:39 | 06:35 | 59 | 269 | 13 | EXT |  | 0.89 | (c)
71709.57 | 8.049 | 8.044 | -3.446 | -3.451 | 1372 | 1474 | 1443 | 717 | 3429 | 6504 |  | CORR | CIGR | 05:59 | 06:15 | 06:10 | 22 | 142 | 10 | EXT |  | 0.88 | (c)
71735.986 | 0 | -0.016 | -11.575 | -11.591 | 22 | 332 | 223 | 22 |  | 6507 | Нарушение формы кольцевого шва | GWAN |  | 05:50 | 06:40 | 06:22 | 0 | 401 |  | EXT | Нарушение формы кольцевого шва |  | (c)
71736.493 | 0.507 | 0.439 | -11.068 | -11.136 | -782 | -720 | -619 | 456 | 439 | 6507 |  | CORR | GENE | 03:40 | 03:50 | 04:06 | 79 | 326 | 12 | EXT |  | 0.89 | (c)
71764.041 | 5.17 | 5.158 | -6.46 | -6.472 | 379 | 459 | 440 | 379 | 5158 | 6509 |  | CORR | CIGR | 05:42 | 05:55 | 05:52 | 29 | 123 | 14 | EXT |  | 0.89 | (c)
71767.063 | 8.192 | 8.19 | -3.438 | -3.44 | 387 | 481 | 454 | 387 | 3418 | 6509 |  | CORR | CIGR | 05:43 | 05:59 | 05:54 | 22 | 135 | 10 | EXT |  | 0.89 | (c)
71767.246 | 8.375 | 8.367 | -3.255 | -3.263 | 543 | 588 | 584 | 543 | 3242 | 6509 |  | CORR | CIGR | 06:09 | 06:16 | 06:15 | 21 | 82 | 10 | EXT |  | 0.89 | (c)
71806.067 | 2.016 | 1.99 | -9.254 | -9.28 | 1304 | 1379 | 1423 | 689 | 1990 | 6513 |  | CORR | CIGR | 06:28 | 06:40 | 06:47 | 44 | 238 | 10 | EXT |  | 0.89 | (c)
71809.666 | 5.615 | 5.601 | -5.655 | -5.669 | 618 | 661 | 667 | 618 | 5601 | 6513 |  | CORR | CIGR | 04:38 | 04:44 | 04:45 | 29 | 98 | 10 | EXT |  | 0.89 | (c)
71838.041 | 0 | 0 | -11.45 | -11.45 | 1452 | 1653 | 1731 | 1452 | 0 | 6516 | Смещение кромок | GWAN |  | 06:18 | 06:51 | 07:03 | 0 | 559 | 19 | EXT | Смещение кромок Наружу Аномалия находится на отводе. Величина смещения - 2.9 мм. |  | (c)
71860.896 | 0 | 0 | -11.585 | -11.585 | -1114 | -775 | -559 | 4 | 0 | 6518 | Смещение кромок | GWAN |  | 11:28 | 00:22 | 12:57 | 0 | 1110 | 18 | EXT | Смещение кромок Вовнутрь Аномалия находится на отводе. Величина смещения - 2.9 мм. |  | (c)
71881.78 | 9.299 | 9.284 | -1.991 | -2.006 | 1255 | 1316 | 1315 | 1255 | 1984 | 6519 |  | CORR | CIGR | 05:48 | 05:58 | 05:58 | 22 | 121 | 10 | EXT | Аномалия находится на отводе. | 0.89 | (c)
71907.091 | 0 | 0 | -11.55 | -11.55 | -1834 | -1716 | -1599 | 396 | 0 | 6522 | Смещение кромок | GWAN |  | 05:39 | 05:58 | 06:17 | 0 | 472 | 19 | EXT | Смещение кромок Наружу Аномалия находится на отводе. Величина смещения - 3 мм. |  | (c)
71907.091 | 0 | 0 | -11.55 | -11.55 | -957 | -738 | -723 | 488 | 0 | 6522 | Смещение кромок | GWAN |  | 08:00 | 08:36 | 08:38 | 0 | 470 | 15 | EXT | Смещение кромок Наружу Аномалия находится на отводе. Величина смещения - 2.4 мм. |  | (c)
71931.266 | 0 | 0 | -11.68 | -11.68 | -557 | 2 | -93 | 0 | 0 | 6525 | Смещение кромок | GWAN |  | 01:38 | 03:08 | 02:53 | 0 | 928 | 21 | EXT | Смещение кромок Наружу Величина смещения - 3.4 мм. |  | (c)
71931.266 | 0 | 0 | -11.68 | -11.68 | 658 | 702 | 728 | 658 | 0 | 6525 | Непровар / утяжина | GWAN |  | 04:54 | 05:01 | 05:06 | 0 | 139 | 14 | INT | Непровар / утяжина |  | (c)
71931.266 | 0 | 0 | -11.68 | -11.68 | 1065 | 2176 | 1839 | 1065 | 0 | 6525 | Смещение кромок | GWAN |  | 06:00 | 08:59 | 08:05 | 0 | 1548 | 20 | EXT | Смещение кромок Наружу Величина смещения - 3.1 мм. |  | (c)
71931.266 | 0 | 0 | -11.68 | -11.68 | -1693 | -1349 | -1195 | 696 | 0 | 6525 | Смещение кромок | GWAN |  | 10:35 | 11:30 | 11:55 | 0 | 997 | 22 | EXT | Смещение кромок Вовнутрь Величина смещения - 3.4 мм. |  | (c)
71940.55 | 9.284 | 9.249 | -2.396 | -2.431 | 904 | 1040 | 1046 | 904 | 2345 | 6525 |  | CORR | GENE | 05:34 | 05:56 | 05:57 | 86 | 283 | 10 | EXT |  | 0.89 | (c)
71950.492 | 7.546 | 7.543 | -3.729 | -3.732 | 759 | 889 | 881 | 759 | 3709 | 6526 |  | CORR | CIGR | 05:22 | 05:43 | 05:42 | 23 | 243 | 11 | EXT | Аномалия находится на отводе. | 0.89 | (c)
71954.221 | 0 | 0 | -9.84 | -9.84 | 792 | 1425 | 1201 | 792 | 0 | 6527 | Смещение кромок | GWAN |  | 10:53 | 00:35 | 11:59 | 0 | 820 | 15 | EXT | Смещение кромок Наружу Аномалия находится на отводе. Величина смещения - 2.3 мм. |  | (c)
71954.221 | 0 | 0 | -9.84 | -9.84 | -308 | -83 | -113 | 0 | 0 | 6527 | Смещение кромок | GWAN |  | 07:55 | 08:32 | 08:27 | 0 | 390 | 21 | EXT | Смещение кромок Наружу Аномалия находится на отводе. Величина смещения - 3.2 мм. |  | (c)
71954.477 | 0.256 | 0.218 | -9.584 | -9.622 | -1432 | -1176 | -1160 | 887 | 218 | 6527 |  | CORR | GENE | 04:54 | 05:35 | 05:38 | 90 | 546 | 10 | EXT | Аномалия находится на отводе. | 0.89 | (c)
71955.302 | 1.081 | 1.029 | -8.759 | -8.811 | -1450 | -1340 | -1316 | 1183 | 1029 | 6527 |  | CORR | GENE | 04:51 | 05:09 | 05:13 | 75 | 267 | 10 | EXT | Аномалия находится на отводе. | 0.89 | (c)
71955.526 | 1.305 | 1.285 | -8.535 | -8.555 | -1400 | -1243 | -1256 | 1112 | 1285 | 6527 |  | CORR | GENE | 04:59 | 05:24 | 05:22 | 132 | 288 | 10 | EXT | Аномалия находится на отводе. | 0.9 | (c)
71964.061 | 0 | 0 | -11.065 | -11.065 | -1093 | -938 | -892 | 690 | 0 | 6528 | Смещение кромок | GWAN |  | 00:06 | 00:31 | 00:38 | 0 | 403 | 16 | EXT | Смещение кромок Вовнутрь Аномалия находится на отводе. Величина смещения - 2.5 мм. |  | (c)
71972.921 | 8.86 | 8.76 | -2.205 | -2.305 | 981 | 1118 | 1079 | 981 | 2189 | 6528 |  | CORR | GENE | 05:41 | 06:03 | 05:56 | 116 | 197 | 10 | EXT | Аномалия находится на отводе. | 0.89 | (c)
72014.229 | 5.953 | 5.888 | -5.612 | -5.677 | -1325 | -958 | -1061 | 797 | 5558 | 6532 |  | CORR | GENE | 05:26 | 06:25 | 06:08 | 119 | 528 | 10 | EXT | Аномалия находится на упругопластическом изгибе: R=406 D, максимальное растяжение на 0.5 час. | 0.89 | (c)
72014.629 | 6.353 | 6.336 | -5.212 | -5.229 | -1234 | -1119 | -1153 | 1073 | 5200 | 6532 |  | CORR | CIGR | 05:40 | 05:59 | 05:53 | 29 | 161 | 10 | EXT | Аномалия находится на упругопластическом изгибе: R=400 D, максимальное растяжение на 0.5 час. | 0.89 | (c)
72021.709 | 1.868 | 1.815 | -9.702 | -9.755 | -1193 | -1094 | -1063 | 933 | 1815 | 6533 |  | CORR | GENE | 05:43 | 05:59 | 06:04 | 67 | 260 | 12 | EXT | Аномалия находится на отводе. | 0.89 | (c)
72031.411 | 0 | 0 | -11.58 | -11.58 | -838 | -620 | -530 | 223 | 0 | 6534 | Смещение кромок | GWAN |  | 06:13 | 06:48 | 07:03 | 0 | 615 | 18 | EXT | Смещение кромок Наружу Аномалия находится на отводе. Величина смещения - 2.8 мм. |  | (c)
72032.735 | 1.324 | 1.222 | -10.256 | -10.358 | -374 | -116 | -202 | 30 | 1222 | 6534 |  | CORR | GENE | 07:28 | 08:10 | 07:56 | 232 | 344 | 10 | EXT |  | 0.91 | (c)
72054.461 | 11.47 | 11.326 | -0.045 | -0.189 | -1166 | -1165 | -1141 | 1117 | 1 | 6535 |  | CORR | GENE | 05:15 | 05:16 | 05:19 | 188 | 49 | 10 | EXT | Аномалия находится на отводе. | 0.9 | (c)
72054.506 | 0 | 0 | -11.53 | -11.53 | 2208 | -1313 | -1321 | 390 | 0 | 6536 | Смещение кромок | GWAN |  | 03:45 | 06:16 | 06:15 | 0 | 1863 | 15 | EXT | Смещение кромок Наружу Аномалия находится на отводе. Величина смещения - 2.3 мм. |  | (c)
72077.401 | 0 | 0 | -11.515 | -11.515 | 1469 | 1707 | -2164 | 0 | 0 | 6538 | Смещение кромок | GWAN |  | 05:28 | 06:06 | 07:41 | 0 | 1656 | 17 | EXT | Смещение кромок Наружу Аномалия находится на отводе. Величина смещения - 2.7 мм. |  | (c)
72111.501 | 0 | 0 | -11.595 | -11.595 | 1357 | 1682 | 1855 | 1357 | 0 | 6541 | Смещение кромок | GWAN |  | 00:28 | 01:20 | 01:48 | 0 | 996 | 18 | EXT | Смещение кромок Вовнутрь Аномалия находится на отводе. Величина смещения - 2.9 мм. |  | (c)
72119.897 | 8.396 | 8.376 | -3.199 | -3.219 | -1227 | -1116 | -1066 | 906 | 3088 | 6541 |  | CORR | GENE | 05:31 | 05:49 | 05:57 | 131 | 321 | 10 | EXT | Аномалия находится на отводе. | 0.9 | (c)
72121.037 | 9.536 | 9.53 | -2.059 | -2.065 | -1155 | -1037 | -1054 | 953 | 2038 | 6541 |  | CORR | CIGR | 05:42 | 06:02 | 05:59 | 27 | 202 | 12 | EXT | Аномалия находится на отводе. | 0.89 | (c)
72122.092 | 10.591 | 10.576 | -1.004 | -1.019 | -1183 | -985 | -1035 | 887 | 978 | 6541 |  | CORR | CIGR | 05:38 | 06:10 | 06:02 | 41 | 296 | 11 | EXT | Аномалия находится на отводе. | 0.89 | (c)
72123.046 | 11.545 | 10.82 | -0.05 | -0.775 | -783 | -674 | -701 | 620 | 24 | 6541 |  | CORR | GENE | 06:43 | 07:00 | 06:56 | 751 | 163 | 10 | EXT | Аномалия находится на отводе. | 0.95 | (c)
72145.696 | 0 | 0 | -11.36 | -11.36 | 677 | 1033 | 1097 | 677 | 0 | 6544 | Смещение кромок | GWAN |  | 10:46 | 11:44 | 11:54 | 0 | 840 | 21 | EXT | Смещение кромок Вовнутрь Аномалия находится на отводе. Величина смещения - 3.3 мм. |  | (c)
72157.056 | 0 | 0 | -11.66 | -11.66 | 556 | 851 | 832 | 556 | 0 | 6545 | Смещение кромок | GWAN |  | 10:25 | 11:13 | 11:09 | 0 | 552 | 16 | EXT | Смещение кромок Вовнутрь Аномалия находится на отводе. Величина смещения - 2.6 мм. |  | (c)
72178.683 | 9.967 | 9.601 | -1.723 | -2.089 | 607 | 848 | 805 | 607 | 1622 | 6546 |  | CORR | GENE | 04:03 | 04:42 | 04:35 | 467 | 397 | 11 | EXT |  | 0.94 | (c)
72191.436 | 0 | -0.044 | -11.585 | -11.629 | 1725 | 1965 | 1997 | 0 |  | 6548 | Нарушение формы кольцевого шва | GWAN |  | 06:15 | 06:54 | 06:59 | 0 | 543 |  | EXT | Нарушение формы кольцевого шва |  | (c)
72209.574 | 6.553 | 6.53 | -4.542 | -4.565 | 1388 | 1471 | 1471 | 676 | 4501 | 6549 |  | CORR | GENE | 06:19 | 06:32 | 06:32 | 64 | 166 | 10 | EXT |  | 0.89 | (c)
72209.686 | 6.665 | 6.638 | -4.43 | -4.457 | 1304 | 1454 | 1416 | 702 | 4417 | 6549 |  | CORR | CIGR | 06:05 | 06:30 | 06:23 | 40 | 224 | 10 | EXT |  | 0.89 | (c)
72218.621 | 4.505 | 4.493 | -6.945 | -6.957 | -751 | -661 | -699 | 647 | 4493 | 6550 |  | CORR | CIGR | 07:10 | 07:25 | 07:19 | 29 | 104 | 11 | EXT |  | 0.89 | (c)
72222.326 | 8.21 | 8.191 | -3.24 | -3.259 | -1482 | -1387 | -1387 | 748 | 3224 | 6550 |  | CORR | CIGR | 05:12 | 05:28 | 05:27 | 35 | 190 | 11 | EXT |  | 0.89 | (c)
72235.434 | 9.868 | 9.816 | -1.577 | -1.629 | -721 | -680 | -673 | 625 | 1532 | 6551 |  | DENT | GENE | 07:10 | 07:17 | 07:18 | 97 | 97 | 0.8 | N/A | Глубина вмятины: 11 мм (0,8%). Линейка: 10 см в (982 см; 07:17 ч:мин) |  | (c)
72259.971 | 0 | -0.032 | -11.46 | -11.492 | -633 | -530 | -325 | 17 |  | 6554 | Нарушение формы кольцевого шва | GWAN |  | 07:24 | 07:40 | 08:13 | 0 | 615 |  | EXT | Нарушение формы кольцевого шва Аномалия находится на упругопластическом изгибе: R=327 D, максимальное растяжение на 5.6 час. |  | (c)
72279.43 | 7.999 | 7.99 | -3.441 | -3.45 | -2163 | -2143 | -2136 | 68 | 3432 | 6555 |  | CORR | CIGR | 04:23 | 04:26 | 04:27 | 18 | 53 | 11 | EXT | Аномалия находится на упругопластическом изгибе: R=620 D, максимальное растяжение на 6.1 час. | 0.88 | (c)
72282.81 | 11.379 | 11.349 | -0.061 | -0.091 | 1992 | 2190 | 2137 | 0 | 41 | 6555 |  | CORR | GENE | 03:33 | 04:05 | 03:57 | 50 | 290 | 14 | EXT |  | 0.89 | (c)
72282.871 | 0 | 0 | -11.745 | -11.745 | 559 | 1284 | 1033 | 559 | 0 | 6556 | Смещение кромок | GWAN |  | 10:25 | 00:22 | 11:42 | 0 | 947 | 21 | EXT | Смещение кромок Вовнутрь Аномалия находится на отводе. Величина смещения - 3.3 мм. |  | (c)
72325.47 | 8.329 | 7.559 | -2.211 | -2.981 | -1529 | -1392 | -1333 | 1136 | 290 | 6559 |  | CORR | GENE | 04:30 | 04:53 | 05:02 | 2691 | 393 | 10 | EXT | Аномалия находится на отводе. | 0.97 | (c)
72352.084 | 2.073 | 2.045 | -9.082 | -9.11 | -1689 | -1595 | -1609 | 541 | 2045 | 6562 |  | CORR | CIGR | 06:24 | 06:40 | 06:37 | 35 | 161 | 10 | EXT |  | 0.89 | (c)
72360.137 | 10.126 | 10.11 | -1.029 | -1.045 | -1880 | -1792 | -1819 | 350 | 1012 | 6562 |  | CORR | CIGR | 05:53 | 06:08 | 06:03 | 33 | 123 | 10 | EXT |  | 0.89 | (c)
72367.739 | 6.573 | 6.569 | -4.342 | -4.346 | 1199 | 1266 | 1246 | 1199 | 4324 | 6563 |  | CORR | CIGR | 06:18 | 06:29 | 06:26 | 22 | 95 | 10 | EXT | Аномалия находится на отводе. | 0.89 | (c)
72368.034 | 6.868 | 6.862 | -4.047 | -4.053 | 1181 | 1288 | 1258 | 1181 | 4026 | 6563 |  | CORR | CIGR | 06:15 | 06:33 | 06:28 | 27 | 155 | 11 | EXT | Аномалия находится на отводе. | 0.89 | (c)
72369.84 | 8.674 | 8.655 | -2.241 | -2.26 | 883 | 1165 | 1058 | 883 | 2195 | 6563 |  | CORR | GENE | 05:27 | 06:13 | 05:56 | 65 | 352 | 12 | EXT | Аномалия находится на отводе. | 0.89 | (c)
72370.331 | 9.165 | 9.141 | -1.75 | -1.774 | 1058 | 1133 | 1232 | 1058 | 1669 | 6563 |  | CORR | GENE | 05:55 | 06:08 | 06:24 | 105 | 349 | 10 | EXT | Аномалия находится на отводе. | 0.89 | (c)
72370.574 | 9.408 | 9.393 | -1.507 | -1.522 | 1410 | 1423 | 1425 | 1410 | 1490 | 6563 |  | CORR | PITT | 06:52 | 06:54 | 06:55 | 32 | 29 | 15 | EXT | Аномалия находится на отводе. | 0.89 | (c)
72371.091 | 9.925 | 9.903 | -0.99 | -1.012 | 954 | 1068 | 1121 | 954 | 783 | 6563 |  | CORR | GENE | 05:39 | 05:57 | 06:06 | 229 | 334 | 10 | EXT | Аномалия находится на отводе. | 0.91 | (c)
72371.885 | 10.719 | 10.552 | -0.196 | -0.363 | 1136 | 1253 | 1218 | 1136 | 185 | 6563 |  | CORR | GENE | 06:08 | 06:27 | 06:21 | 178 | 165 | 10 | EXT | Аномалия находится на отводе. | 0.9 | (c)
72427.833 | 10.962 | 10.948 | -0.558 | -0.572 | -1511 | -1402 | -1441 | 719 | 546 | 6569 |  | CORR | CIGR | 06:19 | 06:36 | 06:30 | 26 | 141 | 10 | EXT |  | 0.88 | (c)
72434.908 | 6.517 | 6.493 | -4.853 | -4.877 | 2023 | 2184 | 2128 | 0 | 4830 | 6570 |  | CORR | CIGR | 06:60 | 07:26 | 07:17 | 47 | 210 | 11 | EXT |  | 0.89 | (c)
72435.366 | 6.975 | 6.771 | -4.395 | -4.599 | 2139 | 2172 | 2164 | 41 | 4213 | 6570 |  | CORR | GENE | 07:18 | 07:24 | 07:22 | 386 | 50 | 11 | EXT |  | 0.93 | (c)
72436.921 | 8.53 | 8.484 | -2.84 | -2.886 | 2204 | -2108 | -2062 | 0 | 2814 | 6570 |  | CORR | GENE | 07:29 | 07:53 | 08:00 | 72 | 390 | 26 | EXT |  | 0.9 | (c)
72437.055 | 8.664 | 8.655 | -2.706 | -2.715 | 1754 | 1815 | 1887 | 211 | 2691 | 6570 |  | CORR | CIGR | 06:16 | 06:26 | 06:38 | 24 | 265 | 11 | EXT |  | 0.88 | (c)
72441.717 | 1.956 | 1.687 | -9.499 | -9.768 | 2207 | 2226 | 2220 | 0 | 1687 | 6571 |  | LWAN | AXGR | 03:48 | 03:51 | 03:50 | 432 | 26 |  | EXT | Эквивалент потери металла 10%. |  | (c)
72451.216 | 0 | -0.047 | -11.495 | -11.542 | -969 | -694 | -778 | 588 |  | 6572 | Нарушение формы кольцевого шва | GWAN |  | 09:35 | 10:19 | 10:06 | 0 | 381 |  | EXT | Нарушение формы кольцевого шва Аномалия находится на упругопластическом изгибе: R=854 D, максимальное растяжение на 5.2 час. |  | (c)
72473.172 | 10.461 | 9.912 | -0.974 | -1.523 | -1978 | -1908 | -1900 | 252 | 644 | 6573 |  | SCC | GENE | 06:21 | 06:33 | 06:34 | 879 | 156 | 29 | EXT | Аномалия находится на упругопластическом изгибе: R=695 D, максимальное растяжение на 5.8 час. | 1 | (a)
72474.146 | 0 | 0 | -11.405 | -11.405 | -270 | 948 | 1263 | 0 | 0 | 6574 | Смещение кромок | GWAN |  | 10:31 | 01:48 | 14:39 | 0 | 3065 | 21 | EXT | Смещение кромок Наружу Величина смещения - 3.2 мм. Аномалия находится на упругопластическом изгибе: R=712 D, максимальное растяжение на 5.7 час. |  | (c)
72477.775 | 3.629 | 3.61 | -7.776 | -7.795 | -1540 | -1382 | -1316 | 690 | 3610 | 6574 |  | GOUG | GENE | 07:06 | 07:32 | 07:43 | 57 | 449 | 11 | EXT | Задир. Аномалия находится на упругопластическом изгибе: R=814 D, максимальное растяжение на 4.9 час. |  | (c)
72486.025 | 0.474 | 0.461 | -10.87 | -10.883 | 1650 | 1723 | 1709 | 462 | 461 | 6575а |  | CORR | CIGR | 05:28 | 05:39 | 05:37 | 35 | 118 | 15 | EXT |  | 0.89 | (c)
72507.55 | 0 | -0.032 | -1.714 | -1.746 | -1696 | -1113 | -1286 | 876 |  | 6576а | Нарушение формы кольцевого шва | GWAN |  | 04:40 | 06:14 | 05:46 | 0 | 820 |  | EXT | Нарушение формы кольцевого шва |  | (c)
72520.301 | 0 | -0.031 | -11.69 | -11.721 | -1661 | -1309 | -1278 | 895 |  | 6578 | Нарушение формы кольцевого шва | GWAN |  | 04:16 | 05:12 | 05:17 | 0 | 766 |  | EXT | Нарушение формы кольцевого шва Аномалия находится на отводе. |  | (c)
72538.088 | 6.097 | 6.082 | -5.378 | -5.393 | -942 | -893 | -904 | 866 | 5368 | 6579 |  | CORR | CIGR | 05:45 | 05:53 | 05:51 | 25 | 76 | 12 | EXT |  | 0.89 | (c)
72539.426 | 7.435 | 7.414 | -4.04 | -4.061 | -988 | -918 | -918 | 847 | 4028 | 6579 |  | CORR | CIGR | 05:37 | 05:49 | 05:49 | 33 | 141 | 10 | EXT |  | 0.89 | (c)
72540.086 | 8.095 | 8.078 | -3.38 | -3.397 | -950 | -898 | -906 | 861 | 3365 | 6579 |  | CORR | CIGR | 05:43 | 05:52 | 05:51 | 32 | 89 | 12 | EXT |  | 0.89 | (c)
72540.351 | 8.36 | 8.339 | -3.115 | -3.136 | -990 | -908 | -926 | 861 | 3097 | 6579 |  | CORR | CIGR | 05:37 | 05:50 | 05:47 | 39 | 129 | 11 | EXT |  | 0.89 | (c)
72540.459 | 8.468 | 8.441 | -3.007 | -3.034 | -1004 | -909 | -941 | 878 | 2995 | 6579 |  | CORR | CIGR | 05:35 | 05:50 | 05:45 | 39 | 126 | 11 | EXT |  | 0.89 | (c)
72543.517 | 0.051 | 0.02 | -11.334 | -11.365 | -1677 | -1270 | -1350 | 554 | 20 | 6580 |  | CORR | GENE | 04:46 | 05:52 | 05:39 | 52 | 654 | 10 | EXT |  | 0.89 | (c)
72544.006 | 0.54 | 0.534 | -10.845 | -10.851 | -1650 | -1531 | -1570 | 580 | 534 | 6580 |  | CORR | GENE | 04:50 | 05:09 | 05:03 | 48 | 161 | 10 | EXT |  | 0.89 | (c)
72549.161 | 5.695 | 5.577 | -5.69 | -5.808 | -1971 | -1937 | -1940 | 260 | 5544 | 6580 |  | CORR | GENE | 03:58 | 04:04 | 04:03 | 264 | 61 | 11 | EXT | Аномалия находится на упругопластическом изгибе: R=676 D, максимальное растяжение на 10.5 час. | 0.92 | (c)
72554.851 | 0 | 0 | -11.285 | -11.285 | -511 | -141 | -82 | 0 | 0 | 6581 | Смещение кромок | GWAN |  | 00:52 | 01:51 | 02:01 | 0 | 858 | 18 | EXT | Смещение кромок Наружу Величина смещения - 2.8 мм. Аномалия находится на упругопластическом изгибе: R=869 D, максимальное растяжение на 0.2 час. |  | (c)
72554.851 | 0 | -0.015 | -11.285 | -11.3 | 679 | 798 | 944 | 679 |  | 6581 | Нарушение формы кольцевого шва | GWAN |  | 04:04 | 04:23 | 04:47 | 0 | 530 |  | EXT | Нарушение формы кольцевого шва Аномалия находится на упругопластическом изгибе: R=869 D, максимальное растяжение на 0.2 час. |  | (c)
72554.851 | 0 | 0 | -11.285 | -11.285 | 1668 | -2088 | -2200 | 0 | 0 | 6581 | Смещение кромок | GWAN |  | 06:43 | 08:37 | 08:19 | 0 | 1186 | 16 | EXT | Смещение кромок Наружу Величина смещения - 2.5 мм. Аномалия находится на упругопластическом изгибе: R=869 D, максимальное растяжение на 0.2 час. |  | (c)
72566.136 | 0 | 0 | -11.46 | -11.46 | 1758 | -2115 | 2159 | 0 | 0 | 6582 | Смещение кромок | GWAN |  | 02:33 | 04:08 | 03:37 | 0 | 802 | 15 | EXT | Смещение кромок Наружу Величина смещения - 2.4 мм. Аномалия находится на упругопластическом изгибе: R=673 D, максимальное растяжение на 11.4 час. |  | (c)
72566.136 | 0 | 0 | -11.46 | -11.46 | -1589 | -707 | -877 | 165 | 0 | 6582 | Смещение кромок | GWAN |  | 05:32 | 07:55 | 07:27 | 0 | 1423 | 21 | EXT | Смещение кромок Наружу Величина смещения - 3.2 мм. Аномалия находится на упругопластическом изгибе: R=673 D, максимальное растяжение на 11.4 час. |  | (c)
72574.926 | 8.79 | 8.723 | -2.67 | -2.737 | -1122 | -1067 | -1093 | 1063 | 2550 | 6582 |  | CORR | GENE | 06:48 | 06:57 | 06:53 | 187 | 59 | 12 | EXT | Аномалия находится на упругопластическом изгибе: R=334 D, максимальное растяжение на 11.9 час. | 0.91 | (c)
72589.121 | 0 | 0 | -11.16 | -11.16 | 642 | 1126 | 1290 | 292 | 0 | 6584 | Смещение кромок | GWAN |  | 01:15 | 02:33 | 02:60 | 0 | 1296 | 21 | EXT | Смещение кромок Наружу Величина смещения - 3.3 мм. |  | (c)
72602.142 | 1.861 | 1.837 | -9.604 | -9.628 | 1324 | 1533 | 1459 | 637 | 1837 | 6585 |  | CORR | CIGR | 05:01 | 05:35 | 05:23 | 39 | 270 | 10 | EXT | Аномалия находится на упругопластическом изгибе: R=435 D, максимальное растяжение на 5.4 час. | 0.9 | (c)
72623.171 | 0 | -0.035 | -11.205 | -11.24 | 1428 | 2166 | 2060 | 0 |  | 6587 | Нарушение формы кольцевого шва | GWAN |  | 02:31 | 04:30 | 04:13 | 0 | 1264 |  | EXT | Нарушение формы кольцевого шва |  | (c)
72679.354 | 10.618 | 10.32 | -0.697 | -0.995 | -2000 | -1986 | -1982 | 230 | 485 | 6591 |  | SCC | AXGR | 05:10 | 05:12 | 05:13 | 510 | 37 | 10 | EXT |  | 1 | (b)
72680.051 | 0 | 0 | -11.39 | -11.39 | -141 | 44 | 115 | 0 | 0 | 6592 | Смещение кромок | GWAN |  | 10:01 | 10:31 | 10:43 | 0 | 512 | 19 | EXT | Смещение кромок Вовнутрь Величина смещения - 3 мм. |  | (c)
72680.709 | 0.658 | 0.641 | -10.732 | -10.749 | -2148 | -2074 | -2075 | 83 | 641 | 6592 |  | CORR | CIGR | 04:38 | 04:49 | 04:49 | 37 | 145 | 8 | EXT |  | 0.89 | (c)
72680.805 | 0.754 | 0.06 | -10.636 | -11.33 | -1995 | -1955 | -1957 | 236 | 60 | 6592 |  | SCC | GENE | 05:02 | 05:09 | 05:08 | 1423 | 76 | 21 | EXT | Аномалия находится в зоне сварного шва. | 1 | (b)
72686.24 | 6.189 | 6.108 | -5.201 | -5.282 | -2045 | -2030 | -2021 | 185 | 5075 | 6592 |  | SCC | GENE | 04:54 | 04:57 | 04:58 | 207 | 48 | 11 | EXT | Аномалия находится на упругопластическом изгибе: R=782 D, максимальное растяжение на 6 час. | 1 | (b)
72699.249 | 7.808 | 7.793 | -3.162 | -3.177 | 2219 | -2135 | -2163 | 0 | 3140 | 6593 |  | CORR | CIGR | 06:22 | 06:40 | 06:35 | 37 | 157 | 10 | EXT | Аномалия находится на упругопластическом изгибе: R=808 D, максимальное растяжение на 5.2 час. | 0.89 | (c)
72715.777 | 1.901 | 1.885 | -9.304 | -9.32 | 1802 | 1878 | 1872 | 289 | 1885 | 6595 |  | CORR | CIGR | 06:48 | 07:01 | 06:60 | 30 | 140 | 12 | EXT |  | 0.89 | (c)
72721.758 | 7.882 | 7.253 | -3.323 | -3.952 | 1977 | 1989 | 2032 | 143 | 3054 | 6595 |  | CORR | GENE | 07:17 | 07:19 | 07:26 | 898 | 111 | 12 | EXT |  | 0.97 | (c)
72736.642 | 0.071 | 0.023 | -11.294 | -11.342 | -1593 | -1144 | -1255 | 638 | 23 | 6597 |  | CORR | GENE | 07:42 | 08:54 | 08:36 | 89 | 675 | 10 | EXT |  | 0.89 | (c)
72778.934 | 7.873 | 7.64 | -3.562 | -3.795 | 878 | 916 | 939 | 878 | 3346 | 6600 |  | CORR | GENE | 04:17 | 04:23 | 04:27 | 449 | 122 | 10 | EXT |  | 0.93 | (c)
72839.561 | 0 | -0.051 | -11.435 | -11.486 | -2006 | -1613 | -1397 | 224 |  | 6606 | Нарушение формы кольцевого шва | GWAN |  | 07:30 | 08:33 | 09:08 | 0 | 1218 |  | EXT | Нарушение формы кольцевого шва |  | (c)
72863.843 | 1.597 | 1.589 | -9.948 | -9.956 | 1996 | -1976 | -2161 | 0 | 1589 | 6608 |  | CORR | GENE | 05:32 | 06:51 | 06:21 | 60 | 609 | 10 | EXT |  | 0.89 | (c)
72873.807 | 0.016 | 0.016 | -11.414 | -11.414 | -1092 | -928 | -821 | 549 | 16 | 6609 |  | CORR | GENE | 06:13 | 06:39 | 06:56 | 96 | 543 | 12 | EXT |  | 0.89 | (c)
72876.142 | 2.351 | 2.334 | -9.079 | -9.096 | -978 | -864 | -898 | 818 | 2334 | 6609 |  | CORR | CIGR | 06:31 | 06:49 | 06:44 | 40 | 160 | 10 | EXT |  | 0.89 | (c)
72889.118 | 3.897 | 3.835 | -7.538 | -7.6 | 1929 | -2082 | -2164 | 0 | 3835 | 6610 |  | CORR | GENE | 06:36 | 07:48 | 07:35 | 164 | 737 | 10 | EXT |  | 0.9 | (c)
72890.337 | 5.116 | 5.079 | -6.319 | -6.356 | 2196 | -2111 | -2113 | 0 | 5079 | 6610 |  | CORR | GENE | 07:19 | 07:44 | 07:43 | 54 | 304 | 11 | EXT |  | 0.89 | (c)
72893.632 | 8.411 | 8.14 | -3.024 | -3.295 | 2126 | 2170 | 2162 | 31 | 2743 | 6610 |  | CORR | GENE | 07:07 | 07:15 | 07:13 | 552 | 74 | 15 | EXT |  | 0.97 | (c)
72896.032 | 10.811 | 10.281 | -0.624 | -1.154 | 2055 | 2200 | 2129 | 28 | 295 | 6610 |  | CORR | GENE | 06:56 | 07:19 | 07:08 | 859 | 148 | 10 | EXT |  | 0.95 | (c)
73055.503 | 0.242 | 0.104 | -11.308 | -11.446 | 1197 | 1244 | 1282 | 864 | 104 | 6625 |  | CORR | GENE | 03:57 | 04:05 | 04:11 | 666 | 170 | 10 | EXT |  | 0.95 | (c)
73056.577 | 1.316 | 1.302 | -10.234 | -10.248 | 1353 | 1372 | 1371 | 842 | 1302 | 6625 |  | CORR | PITT | 04:22 | 04:26 | 04:25 | 26 | 36 | 17 | EXT |  | 0.89 | (c)
73058.028 | 2.767 | 1.896 | -8.783 | -9.654 | 1163 | 1368 | 1300 | 794 | 1896 | 6625 |  | CORR | GENE | 03:52 | 04:25 | 04:14 | 3435 | 273 | 15 | EXT |  | 1.03 | (b)
73061.806 | 6.545 | 6.426 | -5.005 | -5.124 | 1173 | 1203 | 1204 | 996 | 4771 | 6625 |  | CORR | GENE | 03:54 | 03:58 | 03:58 | 353 | 61 | 11 | EXT |  | 0.93 | (c)
73062.401 | 7.14 | 7.064 | -4.41 | -4.486 | 1322 | 1369 | 1363 | 826 | 4140 | 6625 |  | CORR | GENE | 04:18 | 04:25 | 04:24 | 346 | 82 | 10 | EXT |  | 0.92 | (c)
73063.69 | 8.429 | 8.405 | -3.121 | -3.145 | 1134 | 1240 | 1209 | 946 | 3118 | 6625 |  | CORR | CIGR | 03:47 | 04:04 | 03:59 | 27 | 150 | 11 | EXT |  | 0.89 | (c)
73080.699 | 2.318 | 2.307 | -9.027 | -9.038 | 860 | 949 | 935 | 860 | 2307 | 6627 |  | CORR | CIGR | 04:50 | 05:05 | 05:02 | 28 | 150 | 10 | EXT |  | 0.89 | (c)
73080.809 | 2.428 | 2.421 | -8.917 | -8.924 | 680 | 740 | 729 | 680 | 2421 | 6627 |  | CORR | CIGR | 04:21 | 04:31 | 04:29 | 24 | 97 | 12 | EXT |  | 0.89 | (c)
73086.555 | 8.174 | 7.808 | -3.171 | -3.537 | 1392 | 1573 | 1595 | 433 | 3140 | 6627 |  | CORR | GENE | 06:16 | 06:45 | 06:49 | 397 | 405 | 12 | EXT |  | 0.94 | (c)
73092.895 | 3.169 | 3.152 | -8.396 | -8.413 | -1938 | -1834 | -1860 | 292 | 3152 | 6628 |  | CORR | CIGR | 06:18 | 06:35 | 06:31 | 30 | 156 | 11 | EXT |  | 0.89 | (c)
73106.236 | 4.945 | 4.93 | -6.41 | -6.425 | 2230 | -2149 | -2165 | 0 | 4930 | 6629 |  | CORR | CIGR | 05:07 | 05:20 | 05:18 | 30 | 132 | 10 | EXT |  | 0.89 | (c)
73110.491 | 9.2 | 9.192 | -2.155 | -2.163 | -1759 | -1676 | -1683 | 471 | 2131 | 6629 |  | CORR | CIGR | 06:23 | 06:37 | 06:35 | 32 | 152 | 12 | EXT |  | 0.89 | (c)
73112.646 | 0 | 0 | -11.6 | -11.6 | 1581 | 2134 | 2128 | 0 | 0 | 6630 | Смещение кромок | GWAN |  | 01:39 | 03:09 | 03:07 | 0 | 1093 | 18 | EXT | Смещение кромок Наружу Величина смещения - 2.8 мм. |  | (c)
73112.646 | 0 | 0 | -11.6 | -11.6 | -1576 | -1474 | -1485 | 655 | 0 | 6630 | Непровар / утяжина | GWAN |  | 05:10 | 05:26 | 05:24 | 0 | 182 | 11 | INT | Непровар / утяжина |  | (c)
73114.413 | 1.767 | 1.629 | -9.833 | -9.971 | -1786 | -1724 | -1735 | 445 | 1629 | 6630 |  | CORR | GENE | 04:36 | 04:46 | 04:44 | 817 | 102 | 11 | EXT |  | 0.96 | (c)
73117.409 | 4.763 | 4.754 | -6.837 | -6.846 | -1791 | -1587 | -1657 | 440 | 4754 | 6630 |  | CORR | GENE | 04:35 | 05:08 | 04:57 | 85 | 267 | 10 | EXT |  | 0.89 | (c)
73124.221 | 11.575 | 11.539 | -0.025 | -0.061 | -1470 | -1395 | -1375 | 761 | 18 | 6630 |  | CORR | CIGR | 05:27 | 05:39 | 05:42 | 43 | 190 | 13 | EXT |  | 0.89 | (c)
73137.609 | 2.678 | 2.665 | -8.562 | -8.575 | 2035 | 2140 | 2129 | 7 | 2665 | 6632 |  | CORR | CIGR | 06:04 | 06:21 | 06:19 | 28 | 188 | 13 | EXT |  | 0.89 | (c)
73151.7 | 5.529 | 5.513 | -5.916 | -5.932 | 1393 | 1481 | 1466 | 692 | 5513 | 6633 |  | CORR | CIGR | 06:27 | 06:41 | 06:39 | 27 | 145 | 10 | EXT |  | 0.89 | (c)
73180.461 | 0 | 0 | -11.485 | -11.485 | 451 | 694 | 672 | 451 | 0 | 6636 | Смещение кромок | GWAN |  | 01:04 | 01:43 | 01:39 | 0 | 442 | 16 | EXT | Смещение кромок Вовнутрь Величина смещения - 2.5 мм. Аномалия находится на упругопластическом изгибе: R=458 D, максимальное растяжение на 5.9 час. |  | (c)
73180.461 | 0 | 0 | -11.485 | -11.485 | 1411 | 1808 | 1953 | 0 | 0 | 6636 | Смещение кромок | GWAN |  | 03:39 | 04:43 | 05:06 | 0 | 1084 | 15 | EXT | Смещение кромок Наружу Величина смещения - 2.3 мм. Аномалия находится на упругопластическом изгибе: R=458 D, максимальное растяжение на 5.9 час. |  | (c)
73180.461 | 0 | 0 | -11.485 | -11.485 | -1643 | -861 | -1115 | 588 | 0 | 6636 | Смещение кромок | GWAN |  | 07:26 | 09:32 | 08:51 | 0 | 1054 | 20 | EXT | Смещение кромок Наружу Величина смещения - 3.2 мм. Аномалия находится на упругопластическом изгибе: R=458 D, максимальное растяжение на 5.9 час. |  | (c)
73189.427 | 8.966 | 8.955 | -2.519 | -2.53 | 1867 | 1933 | 1924 | 250 | 2506 | 6636 |  | CORR | CIGR | 04:52 | 05:03 | 05:01 | 24 | 114 | 11 | EXT |  | 0.88 | (c)
73190.652 | 10.191 | 10.156 | -1.294 | -1.329 | 1820 | 1870 | 1917 | 216 | 1290 | 6636 |  | CORR | CIGR | 04:45 | 04:53 | 05:00 | 39 | 195 | 14 | EXT |  | 0.89 | (c)
73194.673 | 2.727 | 2.717 | -8.798 | -8.808 | -503 | -453 | -450 | 396 | 2717 | 6637 |  | CORR | CIGR | 07:24 | 07:32 | 07:33 | 16 | 108 | 11 | EXT | Аномалия находится на отводе. | 0.89 | (c)
73197.68 | 5.734 | 5.562 | -5.791 | -5.963 | -602 | -601 | -570 | 539 | 5374 | 6637 |  | CORR | GENE | 07:08 | 07:08 | 07:13 | 589 | 63 | 13 | EXT | Аномалия находится на отводе. | 0.96 | (c)
73199.841 | 7.895 | 7.893 | -3.63 | -3.632 | -778 | -684 | -709 | 640 | 3600 | 6637 |  | CORR | CIGR | 06:40 | 06:55 | 06:51 | 32 | 138 | 10 | EXT | Аномалия находится на отводе. | 0.89 | (c)
73199.998 | 8.052 | 8.052 | -3.473 | -3.473 | -688 | -618 | -641 | 595 | 3450 | 6637 |  | CORR | CIGR | 06:54 | 07:06 | 07:02 | 23 | 93 | 12 | EXT | Аномалия находится на отводе. | 0.89 | (c)
73202.973 | 11.027 | 10.164 | -0.498 | -1.361 | -1014 | -736 | -843 | 672 | 208 | 6637 |  | CORR | GENE | 06:02 | 06:47 | 06:29 | 1153 | 343 | 13 | EXT | Аномалия находится на отводе. | 0.99 | (c)
73204.809 | 1.338 | 0.196 | -9.577 | -10.719 | 961 | 1058 | 1092 | 961 | 196 | 6638 |  | CORR | GENE | 04:30 | 04:46 | 04:52 | 1343 | 262 | 16 | EXT |  | 1.02 | (b)
73206.086 | 2.615 | 2.564 | -8.3 | -8.351 | 919 | 981 | 968 | 919 | 2564 | 6638 |  | CORR | GENE | 04:24 | 04:34 | 04:32 | 227 | 98 | 23 | EXT |  | 0.95 | (c)
73210.737 | 7.266 | 7.116 | -3.649 | -3.799 | 1385 | 1468 | 1530 | 1385 | 3374 | 6638 |  | CORR | GENE | 05:39 | 05:52 | 06:02 | 425 | 290 | 13 | EXT |  | 0.95 | (c)
73234.936 | 8.98 | 8.956 | -2.595 | -2.619 | 254 | 327 | 336 | 254 | 2595 | 6640 |  | CORR | CIGR | 05:51 | 06:03 | 06:04 | 24 | 165 | 13 | EXT |  | 0.89 | (c)
73249.181 | 0 | 0 | -11.4 | -11.4 | 1202 | 1651 | 1910 | 0 | 0 | 6642 | Смещение кромок | GWAN |  | 03:13 | 04:25 | 05:07 | 0 | 1414 | 18 | EXT | Смещение кромок Наружу Аномалия находится на отводе. Величина смещения - 2.9 мм. |  | (c)
73277.566 | 5.44 | 5.43 | -5.795 | -5.805 | -1559 | -1480 | -1495 | 672 | 5430 | 6644 |  | CORR | CIGR | 09:56 | 10:09 | 10:06 | 31 | 128 | 12 | EXT |  | 0.89 | (c)
73283.411 | 0.05 | 0.027 | -11.125 | -11.148 | 2218 | -2080 | -2096 | 0 | 27 | 6645 |  | CORR | CIGR | 05:50 | 06:17 | 06:14 | 41 | 295 | 10 | EXT |  | 0.89 | (c)
73406.502 | 10.766 | 10.758 | -0.389 | -0.397 | 1066 | 1188 | 1157 | 983 | 352 | 6655 |  | CORR | CIGR | 05:09 | 05:29 | 05:24 | 45 | 181 | 10 | EXT |  | 0.89 | (c)
73419.872 | 1.756 | 1.582 | -9.689 | -9.863 | 1178 | 1198 | 1206 | 996 | 1582 | 6657 |  | CORR | GENE | 04:45 | 04:48 | 04:50 | 372 | 57 | 10 | EXT |  | 0.93 | (c)
73435.03 | 5.469 | 5.448 | -6.001 | -6.022 | 801 | 857 | 879 | 801 | 5448 | 6658 |  | CORR | CIGR | 04:38 | 04:47 | 04:50 | 34 | 156 | 11 | EXT |  | 0.89 | (c)
73439.395 | 9.834 | 9.794 | -1.636 | -1.676 | 1304 | 1419 | 1474 | 587 | 1626 | 6658 |  | CORR | GENE | 05:59 | 06:17 | 06:26 | 50 | 340 | 10 | EXT |  | 0.89 | (c)
73441.031 | 0 | 0 | -11.165 | -11.165 | 518 | 1030 | 925 | 518 | 0 | 6659 | Смещение кромок | GWAN |  | 03:25 | 04:48 | 04:31 | 0 | 814 | 16 | EXT | Смещение кромок Наружу Величина смещения - 2.4 мм. |  | (c)
73441.031 | 0 | -0.029 | -11.165 | -11.194 | 2119 | -2146 | -2149 | 0 |  | 6659 | Нарушение формы кольцевого шва | GWAN |  | 07:44 | 08:15 | 08:15 | 0 | 386 |  | EXT | Нарушение формы кольцевого шва |  | (c)
73441.031 | 0 | 0 | -11.165 | -11.165 | -1167 | -1032 | -776 | 386 | 0 | 6659 | Смещение кромок | GWAN |  | 10:53 | 11:15 | 11:56 | 0 | 781 | 21 | EXT | Смещение кромок Вовнутрь Величина смещения - 3.4 мм. |  | (c)
73462.966 | 10.77 | 10.761 | -0.64 | -0.649 | -1727 | -1568 | -1595 | 503 | 614 | 6660 |  | CORR | CIGR | 05:40 | 06:06 | 06:01 | 35 | 265 | 13 | EXT |  | 0.89 | (c)
73463.861 | 0.255 | 0.24 | -11.03 | -11.045 | 763 | 1096 | 976 | 763 | 240 | 6661 |  | CORR | GENE | 04:39 | 05:33 | 05:14 | 59 | 426 | 11 | EXT |  | 0.89 | (c)
73482.021 | 7.13 | 6.782 | -4.17 | -4.518 | -2154 | -2034 | -1795 | 77 | 3999 | 6662 |  | CORR | GENE | 04:57 | 05:16 | 05:55 | 519 | 718 | 10 | EXT |  | 0.94 | (c)
73542.021 | 0 | 0 | -11.435 | -11.435 | 937 | 1666 | 1602 | 0 | 0 | 6668 | Смещение кромок | GWAN |  | 00:42 | 02:39 | 02:29 | 0 | 1330 | 25 | EXT | Смещение кромок Наружу Величина смещения - 4 мм. |  | (c)
73546.935 | 4.914 | 4.887 | -6.521 | -6.548 | -1169 | -1039 | -1063 | 956 | 4887 | 6668 |  | CORR | GENE | 07:02 | 07:23 | 07:19 | 68 | 213 | 10 | EXT |  | 0.89 | (c)
73553.322 | 11.301 | 11.253 | -0.134 | -0.182 | -1800 | -1668 | -1581 | 430 | 94 | 6668 |  | CORR | GENE | 05:20 | 05:41 | 05:55 | 88 | 439 | 12 | EXT |  | 0.89 | (c)
73553.516 | 0.06 | 0.035 | -11.415 | -11.44 | -1650 | -1600 | -1573 | 581 | 35 | 6669 |  | CORR | CIGR | 06:00 | 06:08 | 06:12 | 40 | 153 | 11 | EXT |  | 0.89 | (c)
73562.027 | 8.571 | 8.521 | -2.904 | -2.954 | 2222 | -2226 | -2220 | 0 | 2767 | 6669 |  | CORR | AXGR | 04:25 | 04:27 | 04:28 | 187 | 37 | 10 | EXT |  | 0.9 | (c)
73562.05 | 8.594 | 8.51 | -2.881 | -2.965 | -1378 | -1238 | -1182 | 853 | 2871 | 6669 |  | CORR | GENE | 06:44 | 07:06 | 07:16 | 94 | 392 | 10 | EXT |  | 0.89 | (c)
73562.113 | 8.657 | 8.597 | -2.818 | -2.878 | -1965 | -1570 | -1701 | 266 | 2776 | 6669 |  | CORR | GENE | 05:09 | 06:13 | 05:52 | 102 | 527 | 10 | EXT |  | 0.89 | (c)
73562.216 | 8.76 | 8.729 | -2.715 | -2.746 | 2191 | -2172 | -2167 | 0 | 2704 | 6669 |  | CORR | CIGR | 04:20 | 04:36 | 04:37 | 42 | 205 | 11 | EXT |  | 0.89 | (c)
73574.519 | 9.588 | 9.567 | -1.482 | -1.503 | 1233 | 1370 | 1332 | 799 | 1455 | 6670 |  | CORR | GENE | 04:50 | 05:12 | 05:06 | 48 | 198 | 10 | EXT | Аномалия находится на упругопластическом изгибе: R=472 D, максимальное растяжение на 0.1 час. | 0.89 | (c)
73610.871 | 0 | 0 | -11.44 | -11.44 | 2170 | -2175 | -1813 | 1334 | 0 | 6674 | Смещение кромок | GWAN |  | 08:39 | 08:58 | 09:57 | 0 | 957 | 15 | EXT | Смещение кромок Вовнутрь Аномалия находится на отводе. Величина смещения - 2.3 мм. Аномалия находится на упругопластическом изгибе: R=820 D, максимальное растяжение на 5 час. |  | (c)
73622.242 | 11.371 | 11.237 | -0.069 | -0.203 | 98 | 109 | 114 | 98 | 21 | 6674 |  | LWAN | AXGR | 03:05 | 03:07 | 03:07 | 182 | 32 |  | EXT | Эквивалент потери металла 17%. Аномалия находится на отводе. |  | (c)
73633.721 | 0 | 0 | -10.74 | -10.74 | -711 | -523 | -551 | 390 | 0 | 6676 | Смещение кромок | GWAN |  | 06:44 | 07:15 | 07:10 | 0 | 321 | 15 | EXT | Смещение кромок Наружу Аномалия находится на отводе. Величина смещения - 2.4 мм. |  | (c)
73770.876 | 0 | 0 | -11.705 | -11.705 | -418 | -237 | -218 | 19 | 0 | 6688 | Смещение кромок | GWAN |  | 02:08 | 02:37 | 02:40 | 0 | 399 | 16 | EXT | Смещение кромок Наружу Аномалия находится на отводе. Величина смещения - 2.5 мм. |  | (c)
73779.443 | 8.567 | 8.516 | -3.138 | -3.189 | 626 | 642 | 639 | 626 | 3080 | 6688 |  | GOUG | AXGR | 04:56 | 04:59 | 04:59 | 109 | 27 | 11 | EXT | Задир. |  | (c)
73794.031 | 0 | 0 | -11.72 | -11.72 | 1360 | 1512 | 1528 | 1360 | 0 | 6690 | Смещение кромок | GWAN |  | 00:60 | 01:24 | 01:27 | 0 | 335 | 15 | EXT | Смещение кромок Наружу Аномалия находится на отводе. Величина смещения - 2.3 мм. |  | (c)
73794.031 | 0 | 0 | -11.72 | -11.72 | -930 | -101 | -413 | 0 | 0 | 6690 | Смещение кромок | GWAN |  | 06:50 | 09:04 | 08:13 | 0 | 1035 | 17 | EXT | Смещение кромок Наружу Аномалия находится на отводе. Величина смещения - 2.6 мм. |  | (c)
73840.316 | 0 | 0 | -11.38 | -11.38 | 307 | 509 | 480 | 307 | 0 | 6694 | Смещение кромок | GWAN |  | 03:43 | 04:16 | 04:11 | 0 | 346 | 15 | EXT | Смещение кромок Наружу Аномалия находится на отводе. Величина смещения - 2.4 мм. |  | (c)
73851.327 | 11.011 | 10.986 | -0.369 | -0.394 | -160 | -137 | -133 | 106 | 348 | 6694 |  | DENT | PITT | 02:28 | 02:31 | 02:32 | 46 | 54 | 0.3 | N/A | Глубина вмятины: 4 мм (0,3%). Линейка: 5 см в (1099 см; 02:31 ч:мин) Аномалия находится вблизи продольного шва. Аномалия находится вблизи дефекта потери металла. |  | (c)
73851.332 | 11.016 | 11.006 | -0.364 | -0.374 | -194 | -142 | -133 | 72 | 352 | 6694 |  | GOUG | CIGR | 02:22 | 02:31 | 02:32 | 22 | 121 | 10 | EXT | Задир. |  | (c)
73874.826 | 0 | 0 | -11.525 | -11.525 | 1966 | -2093 | -2223 | 1951 | 0 | 6697 | Смещение кромок | GWAN |  | 08:24 | 09:29 | 09:08 | 0 | 544 | 16 | EXT | Смещение кромок Вовнутрь Аномалия находится на отводе. Величина смещения - 2.6 мм. |  | (c)
73874.826 | 0 | 0 | -11.525 | -11.525 | -1453 | -1388 | -1133 | 813 | 0 | 6697 | Смещение кромок | GWAN |  | 11:12 | 11:23 | 12:04 | 0 | 641 | 16 | EXT | Смещение кромок Наружу Аномалия находится на отводе. Величина смещения - 2.5 мм. |  | (c)
73886.351 | 0 | 0 | -11.66 | -11.66 | 1477 | 1671 | -2206 | 1428 | 0 | 6698 | Смещение кромок | GWAN |  | 03:09 | 03:40 | 05:15 | 0 | 1556 | 18 | EXT | Смещение кромок Наружу Аномалия находится на отводе. Величина смещения - 2.8 мм. |  | (c)
73898.011 | 0 | 0 | -11.61 | -11.61 | 427 | 590 | 616 | 427 | 0 | 6699 | Смещение кромок | GWAN |  | 03:35 | 04:01 | 04:05 | 0 | 377 | 18 | EXT | Смещение кромок Наружу Величина смещения - 2.8 мм. Аномалия находится на упругопластическом изгибе: R=296 D, максимальное растяжение на 6 час. |  | (c)
73909.621 | 0 | 0 | -11.17 | -11.17 | 1716 | -2142 | -2066 | 0 | 0 | 6700 | Смещение кромок | GWAN |  | 02:40 | 04:17 | 04:29 | 0 | 1360 | 16 | EXT | Смещение кромок Наружу Величина смещения - 2.5 мм. Аномалия находится на упругопластическом изгибе: R=384 D, максимальное растяжение на 5.8 час. |  | (c)
73909.621 | 0 | 0 | -11.17 | -11.17 | -482 | 262 | 291 | 0 | 0 | 6700 | Смещение кромок | GWAN |  | 08:45 | 10:45 | 10:50 | 0 | 1545 | 16 | EXT | Смещение кромок Вовнутрь Величина смещения - 2.6 мм. Аномалия находится на упругопластическом изгибе: R=384 D, максимальное растяжение на 5.8 час. |  | (c)
73923.127 | 2.336 | 2.141 | -8.904 | -9.099 | 2191 | -1980 | -2063 | 0 | 2141 | 6701 |  | DENT | GENE | 05:36 | 06:22 | 06:09 | 811 | 414 | 0.8 | N/A | Глубина вмятины: 11 мм (0,8%). Линейка: 81 см в (214 см; 06:22 ч:мин) Аномалия находится вблизи продольного шва. |  | (c)
74079.263 | 0.562 | 0.178 | -9.868 | -10.252 | 2111 | 2219 | 2172 | 0 | 178 | 6715 |  | CORR | GENE | 05:24 | 05:42 | 05:34 | 833 | 121 | 15 | EXT | Аномалия находится на упругопластическом изгибе: R=474 D, максимальное растяжение на 11.6 час. | 0.99 | (c)
74116.697 | 4.696 | 4.655 | -6.314 | -6.355 | -409 | -91 | -217 | 25 | 4655 | 6718 |  | CORR | GENE | 08:26 | 09:18 | 08:57 | 95 | 384 | 10 | EXT |  | 0.89 | (c)
74167.844 | 0.253 | 0.207 | -11.187 | -11.233 | -1922 | -1855 | -1830 | 309 | 207 | 6723 |  | CORR | GENE | 06:16 | 06:27 | 06:31 | 48 | 184 | 10 | EXT | Аномалия находится на упругопластическом изгибе: R=535 D, максимальное растяжение на 5.3 час. | 0.89 | (c)
74265.533 | 7.522 | 7.516 | -2.498 | -2.504 | 1763 | 1843 | 1822 | 349 | 2478 | 6731 |  | CORR | CIGR | 05:53 | 06:06 | 06:03 | 26 | 119 | 14 | EXT |  | 0.89 | (c)
74265.926 | 7.915 | 7.911 | -2.105 | -2.109 | 1678 | 1799 | 1766 | 377 | 2083 | 6731 |  | CORR | CIGR | 05:39 | 05:59 | 05:53 | 26 | 176 | 10 | EXT |  | 0.88 | (c)
74280.004 | 0.458 | 0.309 | -11.002 | -11.151 | -2169 | -2114 | -2102 | 61 | 309 | 6733 |  | CORR | GENE | 04:24 | 04:33 | 04:35 | 224 | 134 | 17 | EXT |  | 0.93 | (c)
74306.71 | 4.299 | 4.284 | -7.016 | -7.031 | -1970 | -1880 | -1894 | 261 | 4284 | 6735 |  | CORR | CIGR | 05:44 | 05:58 | 05:56 | 34 | 151 | 13 | EXT | Аномалия находится на упругопластическом изгибе: R=624 D, максимальное растяжение на 5.5 час. | 0.89 | (c)
74375.954 | 5.553 | 5.546 | -6.047 | -6.054 | 1393 | 1452 | 1443 | 738 | 5546 | 6741 |  | CORR | CIGR | 06:21 | 06:30 | 06:29 | 18 | 100 | 20 | EXT |  | 0.89 | (c)
74376.734 | 6.333 | 6.309 | -5.267 | -5.291 | 1116 | 1395 | 1336 | 674 | 5208 | 6741 |  | CORR | GENE | 05:36 | 06:21 | 06:12 | 83 | 440 | 20 | EXT |  | 0.89 | (c)
74420.559 | 4.938 | 4.92 | -6.782 | -6.8 | -1702 | -1401 | -1506 | 1311 | 4920 | 6745 |  | GOUG | GENE | 08:16 | 09:05 | 08:47 | 69 | 391 | 6 | EXT | Задир. Аномалия находится на упругопластическом изгибе: R=373 D, максимальное растяжение на 6 час. |  | (c)
74439.754 | 1.583 | 1.497 | -10.137 | -10.223 | 1070 | 1203 | 1255 | 1070 | 1497 | 6747 |  | CORR | GENE | 05:48 | 06:09 | 06:17 | 1256 | 369 | 14 | EXT |  | 1 | (b)
74577.729 | 2.713 | 2.657 | -8.707 | -8.763 | -1154 | -1129 | -1136 | 1076 | 2657 | 6759 |  | CORR | AXGR | 06:52 | 06:56 | 06:55 | 144 | 37 | 11 | EXT |  | 0.9 | (c)
74578.581 | 3.565 | 3.361 | -7.855 | -8.059 | -1083 | -1010 | -1038 | 993 | 3361 | 6759 |  | CORR | GENE | 07:04 | 07:15 | 07:11 | 288 | 90 | 11 | EXT |  | 0.92 | (c)
74608.767 | 10.696 | 10.674 | -0.879 | -0.901 | -1105 | -909 | -948 | 791 | 875 | 6761 |  | CORR | CIGR | 07:28 | 07:60 | 07:53 | 26 | 314 | 10 | EXT |  | 0.88 | (c)
74747.296 | 0.31 | 0.301 | -11.025 | -11.034 | -1612 | -1528 | -1529 | 619 | 301 | 6774 |  | CORR | CIGR | 09:02 | 09:16 | 09:16 | 24 | 165 | 11 | EXT |  | 0.88 | (c)
74765.101 | 6.78 | 6.742 | -4.685 | -4.723 | -1221 | -909 | -970 | 719 | 4635 | 6775 |  | CORR | GENE | 06:56 | 07:46 | 07:36 | 88 | 502 | 10 | EXT |  | 0.89 | (c)
74827.596 | 0 | -0.017 | -10.88 | -10.897 | -367 | 1 | 200 | 0 |  | 6781 | Нарушение формы кольцевого шва | GWAN |  | 02:07 | 03:07 | 03:39 | 0 | 1134 |  | EXT | Нарушение формы кольцевого шва Аномалия находится на отводе. |  | (c)
74856.465 | 6.364 | 5.702 | -4.976 | -5.638 | -747 | -675 | -630 | 514 | 4883 | 6783 |  | CORR | GENE | 06:51 | 07:02 | 07:09 | 755 | 233 | 13 | EXT | Аномалия находится на отводе. | 0.97 | (c)
74902.84 | 7.194 | 7.155 | -4.056 | -4.095 | 1748 | 1846 | 1828 | 323 | 4048 | 6787 |  | CORR | CIGR | 05:14 | 05:30 | 05:27 | 47 | 160 | 12 | EXT |  | 0.89 | (c)
74921.822 | 4.046 | 4.022 | -7.159 | -7.183 | -601 | -473 | -496 | 390 | 4022 | 6789 |  | CORR | CIGR | 07:40 | 08:01 | 07:57 | 34 | 211 | 11 | EXT | Аномалия находится на отводе. | 0.89 | (c)
74959.311 | 7.105 | 7.083 | -4.325 | -4.347 | 2017 | -2073 | -2221 | 1997 | 4259 | 6792 |  | CORR | GENE | 08:17 | 09:17 | 08:53 | 88 | 447 | 11 | EXT | Аномалия находится на отводе. | 0.89 | (c)
75016.562 | 7.316 | 7.285 | -3.869 | -3.9 | 1947 | 1997 | 2164 | 0 | 3816 | 6797 |  | CORR | GENE | 06:55 | 07:03 | 07:30 | 84 | 434 | 10 | EXT |  | 0.89 | (c)
75017.931 | 8.685 | 8.51 | -2.5 | -2.675 | 1304 | 1592 | 1670 | 194 | 2441 | 6797 |  | CORR | GENE | 05:11 | 05:58 | 06:11 | 234 | 733 | 10 | EXT |  | 0.91 | (c)
75035.338 | 3.502 | 3.498 | -7.963 | -7.967 | -2021 | -1953 | -1973 | 210 | 3498 | 6799 |  | CORR | CIGR | 04:40 | 04:50 | 04:47 | 25 | 96 | 12 | EXT |  | 0.89 | (c)
75037.957 | 6.121 | 6.12 | -5.344 | -5.345 | -1575 | -1442 | -1494 | 656 | 5319 | 6799 |  | CORR | CIGR | 05:52 | 06:13 | 06:05 | 26 | 162 | 10 | EXT |  | 0.88 | (c)
75043.301 | 0 | -0.018 | -11.37 | -11.388 | 889 | 954 | 1035 | 889 |  | 6800 | Нарушение формы кольцевого шва | GWAN |  | 00:11 | 00:21 | 00:35 | 0 | 292 |  | EXT | Нарушение формы кольцевого шва |  | (c)
75062.918 | 8.247 | 7.955 | -3.393 | -3.685 | 1599 | 1680 | 1650 | 529 | 3051 | 6801 |  | CORR | GENE | 07:03 | 07:16 | 07:11 | 634 | 103 | 15 | EXT |  | 0.98 | (c)
75063.941 | 9.27 | 9.176 | -2.37 | -2.464 | 355 | 387 | 395 | 355 | 1538 | 6801 |  | CORR | GENE | 03:42 | 03:47 | 03:48 | 926 | 81 | 11 | EXT |  | 0.96 | (c)
75087.287 | 10.016 | 9.801 | -1.449 | -1.664 | 2144 | 2163 | 2164 | 46 | 1362 | 6803 |  | CORR | AXGR | 07:27 | 07:31 | 07:31 | 302 | 41 | 11 | EXT |  | 0.92 | (c)
75173.874 | 5.088 | 4.981 | -6.412 | -6.519 | 805 | 1291 | 1241 | 554 | 4981 | 6811 |  | CORR | GENE | 05:07 | 06:26 | 06:18 | 162 | 872 | 14 | EXT |  | 0.91 | (c)
75197.89 | 6.404 | 6.365 | -4.721 | -4.76 | -2129 | -1704 | -1820 | 102 | 4648 | 6813 |  | CORR | GENE | 06:54 | 08:02 | 07:44 | 112 | 618 | 11 | EXT |  | 0.89 | (c)
75202.534 | 11.048 | 11.015 | -0.077 | -0.11 | 1814 | 1904 | 1967 | 110 | 60 | 6813 |  | CORR | GENE | 05:30 | 05:45 | 05:55 | 50 | 307 | 12 | EXT |  | 0.89 | (c)
75202.664 | 0.053 | 0.023 | -11.282 | -11.312 | -948 | -369 | -633 | 319 | 23 | 6814 |  | CORR | GENE | 05:10 | 06:44 | 06:01 | 122 | 629 | 13 | EXT |  | 0.9 | (c)
75208.528 | 5.917 | 5.885 | -5.418 | -5.45 | 1 | 252 | 230 | 1 | 5324 | 6814 |  | CORR | GENE | 07:44 | 08:24 | 08:20 | 126 | 458 | 10 | EXT |  | 0.9 | (c)
75213.907 | 11.296 | 11.155 | -0.039 | -0.18 | -1892 | 4 | -859 | 0 | 39 | 6814 |  | CORR | GENE | 02:38 | 07:44 | 05:25 | 141 | 2066 | 12 | EXT |  | 0.9 | (c)
75257.475 | 8.669 | 8.152 | -2.921 | -3.438 | 1151 | 1344 | 1352 | 1151 | 2708 | 6818 |  | CORR | GENE | 05:48 | 06:19 | 06:20 | 730 | 401 | 12 | EXT | Аномалия находится на отводе. | 0.97 | (c)
75259.209 | 10.403 | 10.386 | -1.187 | -1.204 | 468 | 560 | 540 | 468 | 1118 | 6818 |  | CORR | GENE | 03:57 | 04:12 | 04:09 | 86 | 145 | 12 | EXT | Аномалия находится на отводе. | 0.89 | (c)
75324.747 | 7.086 | 7.066 | -4.099 | -4.119 | 1532 | 1616 | 1590 | 582 | 4090 | 6824 |  | CORR | CIGR | 04:55 | 05:08 | 05:04 | 29 | 117 | 10 | EXT |  | 0.89 | (c)
75326.036 | 8.375 | 8.14 | -2.81 | -3.045 | 2155 | 2163 | 2179 | 28 | 2728 | 6824 |  | CORR | GENE | 06:35 | 06:37 | 06:39 | 317 | 48 | 12 | EXT |  | 0.93 | (c)
75326.666 | 9.005 | 8.844 | -2.18 | -2.341 | 1488 | 1796 | 1822 | 75 | 2098 | 6824 |  | CORR | GENE | 04:48 | 05:37 | 05:42 | 243 | 668 | 10 | EXT |  | 0.91 | (c)
75326.928 | 9.267 | 9.256 | -1.918 | -1.929 | 2022 | 2181 | 2131 | 0 | 1899 | 6824 |  | CORR | CIGR | 06:14 | 06:40 | 06:31 | 30 | 219 | 11 | EXT |  | 0.89 | (c)
75359.95 | 8.264 | 7.37 | -3.201 | -4.095 | 1214 | 1334 | 1306 | 832 | 3018 | 6827 |  | CORR | GENE | 05:48 | 06:07 | 06:03 | 1077 | 184 | 10 | EXT |  | 0.96 | (c)
75363.266 | 0.115 | 0.061 | -11.185 | -11.239 | 1393 | 1905 | 1769 | 86 | 61 | 6828 |  | CORR | GENE | 04:38 | 06:01 | 05:39 | 105 | 752 | 13 | EXT |  | 0.89 | (c)
75371.461 | 8.31 | 8.288 | -2.99 | -3.012 | 1814 | 1975 | 1919 | 206 | 2986 | 6828 |  | CORR | CIGR | 05:46 | 06:12 | 06:03 | 26 | 211 | 10 | EXT |  | 0.88 | (c)
75371.902 | 8.751 | 8.697 | -2.549 | -2.603 | 1805 | 1874 | 1953 | 129 | 2539 | 6828 |  | CORR | GENE | 05:45 | 05:56 | 06:09 | 64 | 297 | 11 | EXT |  | 0.89 | (c)
75372.869 | 9.718 | 9.699 | -1.582 | -1.601 | 1608 | 1712 | 1700 | 438 | 1578 | 6828 |  | CORR | CIGR | 05:13 | 05:30 | 05:28 | 23 | 185 | 10 | EXT |  | 0.88 | (c)
75373.114 | 9.963 | 9.928 | -1.337 | -1.372 | 1765 | 2079 | 1968 | 59 | 1294 | 6828 |  | CORR | GENE | 05:38 | 06:29 | 06:11 | 78 | 407 | 10 | EXT |  | 0.89 | (c)
75373.594 | 10.443 | 9.525 | -0.857 | -1.775 | 2126 | 2173 | 2164 | 29 | 158 | 6828 |  | CORR | GENE | 06:37 | 06:44 | 06:43 | 1617 | 76 | 11 | EXT |  | 0.98 | (c)
75395.322 | 10.371 | 9.999 | -1.334 | -1.706 | 1604 | 2004 | 1958 | 1604 | 1231 | 6830 |  | CORR | GENE | 04:27 | 05:31 | 05:24 | 475 | 707 | 11 | EXT | Аномалия находится на упругопластическом изгибе: R=398 D, максимальное растяжение на 0.5 час. | 0.94 | (c)
75404.038 | 7.382 | 7.365 | -4.303 | -4.32 | -750 | -640 | -662 | 575 | 4296 | 6831 |  | CORR | CIGR | 04:02 | 04:19 | 04:16 | 24 | 175 | 11 | EXT | Аномалия находится на упругопластическом изгибе: R=434 D, максимальное растяжение на 0.5 час. | 0.89 | (c)
75413.943 | 5.602 | 5.577 | -5.393 | -5.418 | 1391 | 1714 | 1593 | 1391 | 5294 | 6832 |  | CORR | GENE | 04:25 | 05:17 | 04:57 | 124 | 404 | 11 | EXT | Аномалия находится на упругопластическом изгибе: R=702 D, максимальное растяжение на 1 час. | 0.9 | (c)
75419.372 | 0.036 | 0.015 | -11.249 | -11.27 | 2170 | -2022 | -1530 | 0 | 15 | 6833 |  | CORR | GENE | 04:25 | 05:08 | 06:28 | 152 | 1521 | 13 | EXT |  | 0.9 | (c)
75419.633 | 0.297 | 0.246 | -10.988 | -11.039 | -1860 | -1741 | -1736 | 371 | 246 | 6833 |  | CORR | GENE | 05:35 | 05:54 | 05:55 | 62 | 248 | 13 | EXT |  | 0.89 | (c)
75419.967 | 0.631 | 0.504 | -10.654 | -10.781 | -1566 | -1422 | -1368 | 665 | 504 | 6833 |  | CORR | GENE | 06:22 | 06:45 | 06:54 | 183 | 395 | 10 | EXT |  | 0.9 | (c)
75425.765 | 6.429 | 6.401 | -4.856 | -4.884 | -2226 | -2040 | -2058 | 5 | 4842 | 6833 |  | CORR | CIGR | 04:36 | 05:06 | 05:03 | 42 | 336 | 10 | EXT | Аномалия находится на упругопластическом изгибе: R=347 D, максимальное растяжение на 6.4 час. | 0.89 | (c)
75430.568 | 11.232 | 11.186 | -0.053 | -0.099 | -2211 | -1792 | -1739 | 19 | 29 | 6833 |  | CORR | GENE | 04:38 | 05:46 | 05:54 | 70 | 944 | 13 | EXT | Аномалия находится на упругопластическом изгибе: R=327 D, максимальное растяжение на 6.3 час. | 1.1 | (b)
75440.965 | 10.344 | 10.226 | -1.036 | -1.154 | 288 | 405 | 556 | 288 | 1022 | 6834 |  | CORR | GENE | 03:45 | 04:04 | 04:28 | 132 | 536 | 10 | EXT | Аномалия находится на упругопластическом изгибе: R=637 D, максимальное растяжение на 6 час. | 0.89 | (c)
75441.78 | 11.159 | 11.118 | -0.221 | -0.262 | 95 | 516 | 450 | 95 | 134 | 6834 |  | CORR | GENE | 03:14 | 04:22 | 04:11 | 128 | 711 | 10 | EXT | Аномалия находится на упругопластическом изгибе: R=760 D, максимальное растяжение на 6 час. | 0.89 | (c)
75450.203 | 8.202 | 8.17 | -3.168 | -3.2 | 1884 | 1996 | 2079 | 0 | 3136 | 6835 |  | CORR | GENE | 07:20 | 07:38 | 07:51 | 64 | 389 | 10 | EXT |  | 0.89 | (c)
75453.535 | 0.164 | 0.124 | -11.331 | -11.371 | 1934 | 2093 | 2057 | 51 | 124 | 6836 |  | CORR | CIGR | 07:31 | 07:57 | 07:51 | 41 | 246 | 11 | EXT |  | 0.89 | (c)
75457.276 | 3.905 | 3.875 | -7.59 | -7.62 | 1512 | 1846 | 1701 | 341 | 3875 | 6836 |  | CORR | GENE | 06:23 | 07:17 | 06:54 | 74 | 378 | 10 | EXT |  | 0.89 | (c)
75473.893 | 9.027 | 9.018 | -2.338 | -2.347 | 1289 | 1509 | 1422 | 675 | 2308 | 6837 |  | CORR | CIGR | 04:50 | 05:25 | 05:11 | 39 | 266 | 11 | EXT |  | 0.89 | (c)
75479.137 | 2.906 | 2.86 | -7.744 | -7.79 | -1706 | -1557 | -1596 | 525 | 2860 | 6838 |  | CORR | GENE | 06:14 | 06:38 | 06:32 | 76 | 220 | 10 | EXT |  | 0.89 | (c)
75486.861 | 10.63 | 10.546 | -0.02 | -0.104 | -2181 | -2090 | -1549 | 50 | 20 | 6838 |  | CORR | GENE | 04:58 | 05:12 | 06:40 | 84 | 1263 | 12 | EXT |  | 0.89 | (c)
75612.239 | 2.478 | 1.848 | -8.527 | -9.157 | 673 | 1153 | 1106 | 673 | 1848 | 6850 |  | WRIN | GENE | 04:53 | 06:10 | 06:03 | 3361 | 866 | 1.4 | N/A | Высота гофр: 20 мм (1,4%). Длина волны: 415 мм Аномалия находится на отводе. Аномалия находится вблизи дефекта потери металла. |  | (c)
75615.085 | 5.324 | 5.233 | -5.681 | -5.772 | 582 | 678 | 645 | 582 | 5233 | 6850 |  | CORR | GENE | 04:38 | 04:54 | 04:48 | 449 | 125 | 12 | EXT | Аномалия находится на отводе. | 0.94 | (c)
75621.566 | 0.8 | 0.715 | -10.615 | -10.7 | 1658 | 1761 | 1842 | 1658 | 715 | 6851 |  | CORR | GENE | 07:16 | 07:32 | 07:46 | 85 | 369 | 11 | EXT |  | 0.89 | (c)
75632.265 | 0.084 | 0.053 | -11.311 | -11.342 | 2168 | -2230 | -2228 | 0 | 53 | 6852 |  | CORR | CIGR | 05:16 | 05:26 | 05:26 | 38 | 129 | 15 | EXT | Аномалия находится на упругопластическом изгибе: R=704 D, максимальное растяжение на 5.9 час. | 0.89 | (c)
75662.91 | 8.219 | 7.922 | -3.131 | -3.428 | 979 | 1034 | 1032 | 979 | 2930 | 6854 | Дефект проката | MIAN | GENE | 03:53 | 04:02 | 04:01 | 498 | 105 |  | INT | Дефект проката Эквивалент потери металла 16%. Аномалия находится на упругопластическом изгибе: R=634 D, максимальное растяжение на 6.5 час. |  | (c)
75666.088 | 0.047 | 0.023 | -11.508 | -11.532 | 1465 | 1940 | 1767 | 1465 | 23 | 6855 |  | CORR | GENE | 02:48 | 04:05 | 03:37 | 70 | 605 | 11 | EXT | Аномалия находится на упругопластическом изгибе: R=689 D, максимальное растяжение на 6.4 час. | 0.89 | (c)
75667.717 | 1.676 | 1.439 | -9.879 | -10.116 | 1645 | 1819 | 1825 | 1645 | 1439 | 6855 |  | CORR | GENE | 03:17 | 03:45 | 03:46 | 624 | 359 | 10 | EXT | Аномалия находится на упругопластическом изгибе: R=775 D, максимальное растяжение на 6.1 час. | 0.95 | (c)
75669.316 | 3.275 | 3.259 | -8.28 | -8.296 | 2072 | 2161 | 2199 | 2072 | 3259 | 6855 |  | CORR | GENE | 04:26 | 04:41 | 04:47 | 66 | 253 | 11 | EXT | Аномалия находится на упругопластическом изгибе: R=906 D, максимальное растяжение на 5.9 час. | 0.89 | (c)
75711.572 | 11.246 | 11.185 | -0.039 | -0.1 | 1214 | 1325 | 1554 | 337 | 11 | 6858 |  | CORR | GENE | 04:32 | 04:50 | 05:27 | 89 | 679 | 13 | EXT |  | 0.89 | (c)
75717.963 | 6.352 | 6.331 | -4.358 | -4.379 | 234 | 750 | 537 | 234 | 4277 | 6859 |  | CORR | GENE | 02:35 | 03:59 | 03:24 | 102 | 606 | 10 | EXT |  | 0.89 | (c)
75722.302 | 10.691 | 10.616 | -0.019 | -0.094 | 949 | 1155 | 1202 | 775 | 19 | 6859 |  | CORR | GENE | 04:31 | 05:04 | 05:11 | 75 | 507 | 10 | EXT |  | 0.89 | (c)
75722.358 | 0.037 | 0.009 | -2.548 | -2.576 | -244 | -144 | -136 | 29 | 9 | 6860 |  | CORR | CIGR | 05:01 | 05:17 | 05:19 | 33 | 215 | 12 | EXT |  | 0.89 | (c)
75724.906 | 0 | -0.023 | -9.5 | -9.523 | -695 | -355 | -445 | 196 |  | 6861 | Нарушение формы кольцевого шва | GWAN |  | 08:49 | 09:44 | 09:30 | 0 | 500 |  | EXT | Нарушение формы кольцевого шва |  | (c)
75726.238 | 1.332 | 1.327 | -8.168 | -8.173 | -1616 | -1532 | -1549 | 615 | 1327 | 6861 |  | CORR | CIGR | 06:21 | 06:34 | 06:31 | 19 | 134 | 11 | EXT |  | 0.88 | (c)
75728.103 | 3.197 | 3.165 | -6.303 | -6.335 | -1318 | -909 | -1025 | 733 | 3165 | 6861 |  | CORR | GENE | 07:09 | 08:15 | 07:56 | 105 | 585 | 10 | EXT |  | 0.89 | (c)
75733.003 | 8.097 | 8.084 | -1.403 | -1.416 | -1769 | -1666 | -1660 | 462 | 1380 | 6861 |  | CORR | CIGR | 05:56 | 06:13 | 06:13 | 36 | 217 | 10 | EXT |  | 0.89 | (c)
75744.439 | 10.033 | 9.872 | -1.332 | -1.493 | -2172 | -2144 | -2139 | 59 | 1073 | 6862 |  | CORR | GENE | 07:02 | 07:06 | 07:07 | 420 | 65 | 13 | EXT |  | 0.95 | (c)
75755.363 | 9.592 | 9.328 | -1.808 | -2.072 | -1516 | -1456 | -1466 | 715 | 1587 | 6863 | Дефект проката | MIAN | GENE | 06:41 | 06:51 | 06:49 | 485 | 98 |  | INT | Дефект проката Эквивалент потери металла 13%. |  | (c)
75757.239 | 0.068 | 0.022 | -10.882 | -10.928 | 2059 | -1912 | -1993 | 0 | 22 | 6864 |  | CORR | GENE | 05:13 | 06:32 | 06:19 | 110 | 818 | 11 | EXT |  | 0.89 | (c)
75774.387 | 6.266 | 6.244 | -5.149 | -5.171 | -1060 | -1057 | -981 | 902 | 5143 | 6865 |  | CORR | CIGR | 06:12 | 06:13 | 06:25 | 28 | 158 | 10 | EXT |  | 0.89 | (c)
75806.905 | 5.489 | 5.452 | -5.886 | -5.923 | -2091 | -2072 | -1966 | 140 | 5452 | 6869 |  | CORR | CIGR | 05:33 | 05:36 | 05:53 | 37 | 250 | 10 | EXT | Аномалия находится на упругопластическом изгибе: R=407 D, максимальное растяжение на 5.5 час. | 0.92 | (c)
75814.972 | 2.181 | 2.174 | -9.344 | -9.351 | 5 | 36 | 42 | 5 | 2174 | 6870 |  | LWAN | CIGR | 09:29 | 09:34 | 09:35 | 21 | 73 |  | INT | Эквивалент потери металла 10%. Аномалия находится на упругопластическом изгибе: R=766 D, максимальное растяжение на 6.4 час. |  | (c)
75816.18 | 3.389 | 3.255 | -8.136 | -8.27 | 1591 | 1879 | 1875 | 71 | 3255 | 6870 |  | CORR | GENE | 01:45 | 02:31 | 02:31 | 375 | 568 | 10 | EXT | Аномалия находится на упругопластическом изгибе: R=698 D, максимальное растяжение на 6.5 час. | 0.93 | (c)
75816.415 | 3.624 | 1.407 | -7.901 | -10.118 | -2228 | -2175 | -2180 | 2 | 1407 | 6870 |  | SCC | GENE | 03:28 | 03:37 | 03:36 | 3076 | 97 | 20 | EXT | Аномалия находится в зоне сварного шва. Аномалия находится на упругопластическом изгибе: R=685 D, максимальное растяжение на 6.5 час. | 1 | (b)
75816.415 | 3.624 | 1.407 | -7.901 | -10.118 | -2228 | -2175 | -2180 | 2 | 1407 | 6870 |  | CORR | GENE | 03:28 | 03:37 | 03:36 | 3076 | 97 | 15 | EXT | Аномалия находится на упругопластическом изгибе: R=685 D, максимальное растяжение на 6.5 час. | 1.03 | (b)
75818.485 | 5.694 | 5.327 | -5.831 | -6.198 | -2149 | -2127 | -2116 | 81 | 3617 | 6870 |  | SCC | GENE | 03:41 | 03:45 | 03:46 | 2581 | 66 | 15 | EXT | Аномалия находится в зоне сварного шва. Аномалия находится на упругопластическом изгибе: R=570 D, максимальное растяжение на 6.4 час. | 1 | (b)
75818.485 | 5.694 | 5.327 | -5.831 | -6.198 | -2149 | -2127 | -2116 | 81 | 3617 | 6870 |  | CORR | GENE | 03:41 | 03:45 | 03:46 | 2581 | 66 | 8 | EXT | Аномалия находится на упругопластическом изгибе: R=570 D, максимальное растяжение на 6.4 час. | 0.95 | (c)
75818.566 | 5.775 | 5.613 | -5.75 | -5.912 | 1835 | 2061 | 2030 | 5 | 5496 | 6870 |  | CORR | GENE | 02:24 | 03:01 | 02:56 | 416 | 391 | 10 | EXT | Аномалия находится на упругопластическом изгибе: R=570 D, максимальное растяжение на 6.4 час. | 0.93 | (c)
75819.327 | 6.536 | 6.519 | -4.989 | -5.006 | -659 | -575 | -563 | 468 | 4979 | 6870 |  | CORR | CIGR | 07:42 | 07:55 | 07:57 | 27 | 191 | 9 | EXT | Аномалия находится на упругопластическом изгибе: R=549 D, максимальное растяжение на 6.3 час. | 0.88 | (c)
75819.544 | 6.753 | 6.736 | -4.772 | -4.789 | -2038 | -1984 | -1947 | 193 | 4747 | 6870 |  | CORR | CIGR | 03:59 | 04:08 | 04:14 | 42 | 182 | 11 | EXT | Аномалия находится на упругопластическом изгибе: R=545 D, максимальное растяжение на 6.3 час. | 0.89 | (c)
75821.699 | 8.908 | 8.333 | -2.617 | -3.192 | -2150 | -2129 | -2114 | 81 | 2144 | 6870 |  | SCC | GENE | 03:41 | 03:44 | 03:47 | 1048 | 70 | 10 | EXT | Аномалия находится в зоне сварного шва. Аномалия находится на упругопластическом изгибе: R=689 D, максимальное растяжение на 6.2 час. | 1 | (b)
75821.699 | 8.908 | 8.333 | -2.617 | -3.192 | -2150 | -2129 | -2114 | 81 | 2144 | 6870 |  | CORR | GENE | 03:41 | 03:44 | 03:47 | 1048 | 70 | 6 | EXT | Аномалия находится на упругопластическом изгибе: R=689 D, максимальное растяжение на 6.2 час. | 0.93 | (c)
75821.827 | 9.036 | 8.724 | -2.489 | -2.801 | -1511 | -1491 | -1491 | 719 | 2364 | 6870 |  | SCC | AXGR | 05:24 | 05:27 | 05:27 | 437 | 40 | 11 | EXT | Аномалия находится на упругопластическом изгибе: R=689 D, максимальное растяжение на 6.2 час. | 1 | (b)
75822.529 | 9.738 | 9.726 | -1.787 | -1.799 | -755 | -530 | -577 | 399 | 1731 | 6870 |  | CORR | GENE | 07:26 | 08:02 | 07:55 | 68 | 356 | 13 | EXT | Аномалия находится на упругопластическом изгибе: R=768 D, максимальное растяжение на 6.1 час. | 0.89 | (c)
75822.641 | 9.85 | 9.413 | -1.675 | -2.112 | -1506 | -1482 | -1480 | 724 | 1538 | 6870 |  | SCC | GENE | 05:25 | 05:29 | 05:29 | 574 | 52 | 15 | EXT | Аномалия находится на упругопластическом изгибе: R=783 D, максимальное растяжение на 6.1 час. | 1 | (b)
75824.294 | 11.503 | 11.429 | -0.022 | -0.096 | 2173 | -2139 | -2101 | 0 | 14 | 6870 |  | CORR | GENE | 03:19 | 03:43 | 03:49 | 82 | 375 | 10 | EXT |  | 0.89 | (c)
75831.196 | 6.88 | 6.823 | -4.65 | -4.707 | 1016 | 1059 | 1063 | 1016 | 4595 | 6871 |  | DENT | GENE | 11:25 | 11:32 | 11:33 | 112 | 93 | 0.5 | N/A | Глубина вмятины: 7 мм (0,5%). Линейка: 11 см в (682 см; 11:32 ч:мин) Аномалия находится на отводе. |  | (c)
75842.16 | 6.314 | 6.276 | -5.436 | -5.474 | 1402 | 1786 | 1662 | 1402 | 5410 | 6872 |  | CORR | GENE | 07:22 | 08:24 | 08:04 | 64 | 521 | 11 | EXT |  | 0.89 | (c)
75842.612 | 6.766 | 6.383 | -4.984 | -5.367 | -702 | -254 | -363 | 23 | 4887 | 6872 |  | CORR | GENE | 01:42 | 02:54 | 02:37 | 480 | 679 | 10 | EXT |  | 0.93 | (c)
75843.086 | 7.24 | 7.208 | -4.51 | -4.542 | -708 | -128 | -323 | 0 | 4372 | 6872 |  | CORR | GENE | 01:41 | 03:15 | 02:43 | 170 | 770 | 11 | EXT |  | 0.9 | (c)
75843.959 | 8.113 | 8.047 | -3.637 | -3.703 | -771 | -467 | -387 | 3 | 3563 | 6872 |  | CORR | GENE | 01:31 | 02:20 | 02:33 | 140 | 768 | 10 | EXT |  | 0.9 | (c)
75847.524 | 11.678 | 11.595 | -0.072 | -0.155 | -669 | -102 | -294 | 0 | 16 | 6872 |  | CORR | GENE | 01:47 | 03:19 | 02:48 | 139 | 750 | 11 | EXT |  | 0.9 | (c)
75854.123 | 6.527 | 6.507 | -4.633 | -4.653 | -1077 | -957 | -995 | 914 | 4618 | 6873 |  | CORR | CIGR | 03:26 | 03:45 | 03:39 | 35 | 163 | 13 | EXT |  | 0.89 | (c)
75856.987 | 9.391 | 9.378 | -1.769 | -1.782 | 768 | 923 | 895 | 768 | 1760 | 6873 |  | CORR | CIGR | 08:23 | 08:48 | 08:44 | 22 | 254 | 12 | EXT |  | 0.89 | (c)
75880.101 | 0 | -0.01 | -11.133 | -11.143 | -386 | 774 | 793 | 0 |  | 6875а | Нарушение формы кольцевого шва | GWAN |  | 09:30 | 00:37 | 12:40 | 0 | 2359 |  | EXT | Нарушение формы кольцевого шва |  | (c)
75880.101 | 0 | -0.023 | -11.133 | -11.156 | 2147 | -2127 | -1648 | 981 |  | 6875а | Нарушение формы кольцевого шва | GWAN |  | 04:19 | 04:49 | 06:06 | 0 | 1333 |  | EXT | Нарушение формы кольцевого шва |  | (c)
75897.129 | 5.895 | 5.868 | -5.092 | -5.119 | -1846 | -1717 | -1726 | 1606 | 5062 | 6876а |  | CORR | GENE | 04:25 | 04:46 | 04:45 | 57 | 240 | 13 | EXT | Аномалия находится на упругопластическом изгибе: R=833 D, максимальное растяжение на 2.6 час. | 0.89 | (c)
75902.821 | 0.6 | 0.587 | -9.783 | -9.796 | -1696 | -1561 | -1582 | 1469 | 587 | 6877а |  | CORR | CIGR | 07:17 | 07:39 | 07:36 | 35 | 227 | 11 | EXT | Аномалия находится на упругопластическом изгибе: R=442 D, максимальное растяжение на 2.8 час. | 0.89 | (c)
75908.598 | 6.377 | 6.376 | -4.006 | -4.007 | 1896 | 2042 | 2001 | 1896 | 3942 | 6877а |  | CORR | GENE | 04:57 | 05:20 | 05:14 | 65 | 210 | 12 | EXT | Аномалия находится на упругопластическом изгибе: R=621 D, максимальное растяжение на 4.1 час. | 0.89 | (c)
75925.225 | 7.067 | 7.046 | -1.559 | -1.58 | -1895 | -1794 | -1795 | 1695 | 1534 | 6879а |  | CORR | CIGR | 07:34 | 07:50 | 07:50 | 46 | 200 | 13 | EXT | Аномалия находится на упругопластическом изгибе: R=733 D, максимальное растяжение на 6 час. | 0.89 | (c)
75925.338 | 7.18 | 7.157 | -1.446 | -1.469 | -1673 | -1562 | -1570 | 1466 | 1419 | 6879а |  | CORR | CIGR | 08:09 | 08:27 | 08:26 | 50 | 207 | 13 | EXT | Аномалия находится на упругопластическом изгибе: R=733 D, максимальное растяжение на 6 час. | 0.89 | (c)
75927.978 | 1.194 | 0.824 | -9.959 | -10.329 | 460 | 700 | 684 | 460 | 824 | 6880а |  | GOUG | GENE | 04:33 | 05:12 | 05:09 | 585 | 448 | 7 | EXT | Зона задиров. Аномалия находится на упругопластическом изгибе: R=910 D, максимальное растяжение на 6.2 час. |  | (c)
75958.376 | 7.352 | 7.296 | -1.722 | -1.778 | 1615 | 1927 | 1922 | 1 | 1661 | 6882а |  | CORR | GENE | 07:18 | 08:09 | 08:08 | 117 | 615 | 12 | EXT | Аномалия находится на упругопластическом изгибе: R=355 D, максимальное растяжение на 0.2 час. | 0.89 | (c)
75959.906 | 8.882 | 8.852 | -0.192 | -0.222 | 369 | 567 | 491 | 369 | 189 | 6882а |  | CORR | CIGR | 03:57 | 04:29 | 04:17 | 33 | 245 | 10 | EXT | Аномалия находится на упругопластическом изгибе: R=475 D, максимальное растяжение на 0.2 час. | 0.89 | (c)
75960.173 | 0.075 | 0.018 | -11.335 | -11.392 | 1961 | -1955 | -2043 | 0 | 18 | 6883а |  | CORR | GENE | 04:46 | 06:14 | 05:60 | 117 | 913 | 11 | EXT | Аномалия находится на упругопластическом изгибе: R=504 D, максимальное растяжение на 0.2 час. | 0.89 | (c)
75961.248 | 1.15 | 0.716 | -10.26 | -10.694 | -1881 | -1584 | -1565 | 349 | 716 | 6883а |  | CORR | GENE | 06:26 | 07:14 | 07:17 | 490 | 632 | 12 | EXT | Аномалия находится на упругопластическом изгибе: R=648 D, максимальное растяжение на 0 час. | 0.95 | (c)
75962.567 | 2.469 | 0.473 | -8.941 | -10.937 | -2192 | -2128 | -2147 | 39 | 473 | 6883а |  | CORR | GENE | 05:36 | 05:46 | 05:43 | 2754 | 88 | 13 | EXT | Аномалия находится на упругопластическом изгибе: R=928 D, максимальное растяжение на 11.7 час. | 1 | (b)
75965.148 | 5.05 | 3.829 | -6.36 | -7.581 | -1356 | -1290 | -1304 | 874 | 2525 | 6883а |  | CORR | GENE | 07:51 | 08:01 | 07:59 | 5056 | 104 | 12 | EXT |  | 1 | (c)
75965.598 | 5.5 | 5.455 | -5.91 | -5.955 | -1626 | -1404 | -1497 | 604 | 5455 | 6883а |  | CORR | GENE | 07:07 | 07:43 | 07:28 | 88 | 259 | 11 | EXT |  | 0.89 | (c)
75965.752 | 5.654 | 5.63 | -5.756 | -5.78 | 1751 | 1794 | 1823 | 336 | 5630 | 6883а |  | CORR | CIGR | 04:12 | 04:19 | 04:24 | 38 | 143 | 10 | EXT |  | 0.89 | (c)
75966.14 | 6.042 | 6.008 | -5.368 | -5.402 | -2098 | -1684 | -1784 | 133 | 5243 | 6883а |  | CORR | GENE | 05:51 | 06:58 | 06:41 | 159 | 628 | 10 | EXT |  | 0.9 | (c)
75967.853 | 7.755 | 7.747 | -3.655 | -3.663 | -1724 | -1617 | -1645 | 507 | 3637 | 6883а |  | CORR | CIGR | 06:51 | 07:08 | 07:04 | 26 | 157 | 10 | EXT |  | 0.88 | (c)
75967.997 | 7.899 | 7.886 | -3.511 | -3.524 | 2004 | 2097 | 2084 | 67 | 3340 | 6883а |  | CORR | GENE | 04:53 | 05:08 | 05:06 | 184 | 159 | 10 | EXT |  | 0.9 | (c)
75968.056 | 7.958 | 7.921 | -3.452 | -3.489 | -2181 | -1509 | -1771 | 49 | 3308 | 6883а |  | CORR | GENE | 05:37 | 07:26 | 06:44 | 181 | 821 | 10 | EXT |  | 0.9 | (c)
75982.131 | 0.114 | 0.069 | -2.479 | -2.524 | 705 | 912 | 902 | 705 | 69 | 6885а |  | CORR | GENE | 06:32 | 07:05 | 07:04 | 96 | 395 | 10 | EXT |  | 0.89 | (c)
75985.726 | 1.116 | 1.106 | -9.453 | -9.463 | -1675 | -1576 | -1602 | 1530 | 1106 | 6886а |  | CORR | CIGR | 06:48 | 07:03 | 06:59 | 34 | 145 | 13 | EXT |  | 0.89 | (c)
75991.162 | 6.552 | 6.534 | -4.017 | -4.035 | 1435 | 1488 | 1515 | 1435 | 4000 | 6886а |  | CORR | CIGR | 03:09 | 03:18 | 03:22 | 35 | 159 | 13 | EXT |  | 0.89 | (c)
76016.207 | 0.111 | 0.069 | -11.374 | -11.416 | -1305 | -1165 | -1119 | 932 | 69 | 6889 |  | CORR | GENE | 04:30 | 04:53 | 05:00 | 64 | 373 | 11 | EXT |  | 0.89 | (c)
76027.526 | 11.43 | 11.255 | -0.055 | -0.23 | -1533 | -1157 | -1237 | 940 | 24 | 6889 |  | CORR | GENE | 03:53 | 04:54 | 04:41 | 206 | 593 | 11 | EXT |  | 0.91 | (c)
76031.681 | 4.1 | 4.098 | -7.375 | -7.377 | 1777 | 1872 | 1852 | 303 | 4098 | 6890 |  | CORR | CIGR | 04:12 | 04:27 | 04:24 | 27 | 150 | 10 | EXT |  | 0.89 | (c)
76035.175 | 7.594 | 7.586 | -3.881 | -3.889 | 1639 | 1692 | 1699 | 472 | 3858 | 6890 |  | CORR | CIGR | 03:50 | 03:58 | 03:59 | 31 | 119 | 12 | EXT |  | 0.89 | (c)
76039.056 | 0 | -0.026 | -11.01 | -11.036 | -1998 | -1870 | -1827 | 233 |  | 6891 | Нарушение формы кольцевого шва | GWAN |  | 08:09 | 08:29 | 08:36 | 0 | 341 |  | EXT | Нарушение формы кольцевого шва |  | (c)
76050.066 | 0 | -0.016 | -11.385 | -11.401 | -708 | -491 | -468 | 228 |  | 6892 | Нарушение формы кольцевого шва | GWAN |  | 07:48 | 08:23 | 08:27 | 0 | 480 |  | EXT | Нарушение формы кольцевого шва |  | (c)
76050.926 | 0.86 | 0.815 | -10.525 | -10.57 | -2180 | -2038 | -1944 | 51 | 815 | 6892 |  | CORR | GENE | 03:51 | 04:14 | 04:29 | 75 | 472 | 13 | EXT |  | 0.89 | (c)
76051.764 | 1.698 | 1.672 | -9.687 | -9.713 | -2149 | -2088 | -2099 | 82 | 1672 | 6892 |  | CORR | CIGR | 03:56 | 04:05 | 04:04 | 26 | 100 | 15 | EXT |  | 0.89 | (c)
76053.112 | 3.046 | 3.009 | -8.339 | -8.376 | 1820 | 1985 | 1936 | 178 | 3009 | 6892 |  | CORR | CIGR | 02:36 | 03:03 | 02:55 | 39 | 232 | 10 | EXT |  | 0.89 | (c)
76054.203 | 4.137 | 4.108 | -7.248 | -7.277 | -2194 | -2028 | -2082 | 37 | 4108 | 6892 |  | CORR | CIGR | 03:48 | 04:15 | 04:06 | 29 | 224 | 13 | EXT |  | 0.89 | (c)
76055.835 | 5.769 | 5.711 | -5.616 | -5.674 | -2196 | -2010 | -2007 | 35 | 5616 | 6892 |  | CORR | GENE | 03:48 | 04:18 | 04:19 | 58 | 378 | 11 | EXT |  | 0.89 | (c)
76056.273 | 6.207 | 6.071 | -5.178 | -5.314 | -2204 | -2203 | -2186 | 27 | 5033 | 6892 |  | CORR | AXGR | 03:47 | 03:47 | 03:50 | 281 | 36 | 12 | EXT |  | 0.92 | (c)
76061.346 | 11.28 | 11.178 | -0.105 | -0.207 | -658 | -200 | -336 | 15 | 61 | 6892 |  | CORR | GENE | 07:56 | 09:10 | 08:48 | 146 | 643 | 11 | EXT |  | 0.9 | (c)
76080.04 | 7.084 | 7.069 | -4.426 | -4.441 | -363 | -299 | -295 | 226 | 4417 | 6894 |  | CORR | CIGR | 08:33 | 08:43 | 08:44 | 24 | 137 | 10 | EXT |  | 0.88 | (c)
76087.947 | 3.481 | 3.468 | -7.899 | -7.912 | 1972 | 2183 | 2112 | 0 | 3468 | 6895 |  | CORR | CIGR | 07:10 | 07:44 | 07:33 | 38 | 281 | 10 | EXT |  | 0.89 | (c)
76095.894 | 0.048 | 0.048 | -11.262 | -11.262 | 1899 | 2226 | 2086 | 0 | 48 | 6896 |  | CORR | GENE | 07:25 | 08:18 | 07:55 | 139 | 374 | 11 | EXT | Аномалия находится на упругопластическом изгибе: R=622 D, максимальное растяжение на 5.4 час. | 0.9 | (c)
76097.671 | 1.825 | 1.765 | -9.485 | -9.545 | 466 | 572 | 675 | 466 | 1765 | 6896 |  | CORR | GENE | 03:34 | 03:51 | 04:08 | 90 | 418 | 10 | EXT | Аномалия находится на упругопластическом изгибе: R=619 D, максимальное растяжение на 5.4 час. | 0.89 | (c)
76099.476 | 3.63 | 3.607 | -7.68 | -7.703 | 1938 | 2114 | 2088 | 0 | 3607 | 6896 |  | CORR | CIGR | 07:31 | 07:60 | 07:56 | 44 | 299 | 10 | EXT | Аномалия находится на упругопластическом изгибе: R=689 D, максимальное растяжение на 5.5 час. | 0.89 | (c)
76103.616 | 7.77 | 7.755 | -3.54 | -3.555 | 1885 | 2161 | 2049 | 18 | 3491 | 6896 |  | CORR | GENE | 07:23 | 08:07 | 07:49 | 64 | 327 | 11 | EXT | Аномалия находится на упругопластическом изгибе: R=823 D, максимальное растяжение на 6.6 час. | 0.89 | (c)
76105.536 | 9.69 | 9.66 | -1.62 | -1.65 | 517 | 717 | 651 | 517 | 1615 | 6896 |  | CORR | CIGR | 03:42 | 04:14 | 04:04 | 35 | 268 | 10 | EXT | Аномалия находится на упругопластическом изгибе: R=663 D, максимальное растяжение на 6.6 час. | 0.89 | (c)
76107.923 | 0.767 | 0.74 | -10.548 | -10.575 | 1696 | 1804 | 1799 | 329 | 740 | 6897 |  | CORR | CIGR | 04:49 | 05:07 | 05:06 | 29 | 206 | 13 | EXT | Аномалия находится на упругопластическом изгибе: R=549 D, максимальное растяжение на 6.2 час. | 0.89 | (c)
76112.429 | 5.273 | 5.247 | -6.042 | -6.068 | 1179 | 1302 | 1313 | 784 | 5247 | 6897 |  | CORR | CIGR | 03:26 | 03:46 | 03:48 | 30 | 268 | 11 | EXT | Аномалия находится на упругопластическом изгибе: R=437 D, максимальное растяжение на 5.4 час. | 0.89 | (c)
76114.866 | 7.71 | 7.681 | -3.605 | -3.634 | 1381 | 1614 | 1514 | 583 | 3587 | 6897 |  | CORR | CIGR | 03:59 | 04:36 | 04:20 | 47 | 267 | 11 | EXT | Аномалия находится на упругопластическом изгибе: R=470 D, максимальное растяжение на 5.3 час. | 0.89 | (c)
76121.045 | 2.574 | 2.556 | -8.691 | -8.709 | -2000 | -1890 | -1928 | 230 | 2556 | 6898 |  | CORR | CIGR | 08:12 | 08:30 | 08:24 | 31 | 144 | 10 | EXT |  | 0.89 | (c)
76129.665 | 11.194 | 11.154 | -0.071 | -0.111 | 749 | 862 | 847 | 749 | 59 | 6898 |  | CORR | GENE | 03:36 | 03:54 | 03:52 | 52 | 197 | 12 | EXT |  | 0.89 | (c)
76158.339 | 5.773 | 5.685 | -5.862 | -5.95 | -1525 | -1345 | -1175 | 706 | 5685 | 6901 |  | CORR | GENE | 07:07 | 07:36 | 08:03 | 119 | 699 | 13 | EXT |  | 0.9 | (c)
76159.257 | 6.691 | 6.666 | -4.944 | -4.969 | -1882 | -1607 | -1699 | 349 | 4894 | 6901 |  | CORR | GENE | 06:09 | 06:54 | 06:39 | 75 | 366 | 12 | EXT |  | 0.89 | (c)
76164.491 | 0.29 | 0.222 | -9.435 | -9.503 | -1706 | -1061 | -1243 | 524 | 222 | 6902 |  | CORR | GENE | 06:48 | 08:32 | 08:03 | 201 | 926 | 10 | EXT |  | 0.9 | (c)
76164.844 | 0.643 | 0.473 | -9.082 | -9.252 | -1525 | -1518 | -1513 | 705 | 473 | 6902 |  | CORR | AXGR | 07:18 | 07:19 | 07:19 | 229 | 24 | 10 | EXT |  | 0.91 | (c)
76167.892 | 3.691 | 3.572 | -6.034 | -6.153 | -1738 | -1603 | -1373 | 492 | 3572 | 6902 |  | CORR | GENE | 06:43 | 07:05 | 07:42 | 190 | 731 | 10 | EXT |  | 0.9 | (c)
76169.499 | 5.298 | 5.177 | -4.427 | -4.548 | -1950 | -1546 | -1389 | 281 | 4354 | 6902 |  | CORR | GENE | 06:09 | 07:14 | 07:40 | 194 | 1122 | 10 | EXT |  | 0.9 | (c)
76170.794 | 6.593 | 6.571 | -3.132 | -3.154 | -1881 | -1749 | -1760 | 349 | 3123 | 6902 |  | CORR | CIGR | 06:20 | 06:41 | 06:40 | 31 | 242 | 12 | EXT |  | 0.89 | (c)
76171.942 | 7.741 | 7.683 | -1.984 | -2.042 | -1826 | -1613 | -1612 | 404 | 1885 | 6902 |  | CORR | GENE | 06:29 | 07:03 | 07:04 | 157 | 429 | 10 | EXT |  | 0.9 | (c)
76172.771 | 8.57 | 8.525 | -1.155 | -1.2 | -1748 | -1607 | -1566 | 482 | 1134 | 6902 |  | CORR | GENE | 06:42 | 07:04 | 07:11 | 66 | 365 | 10 | EXT |  | 0.89 | (c)
76173.907 | 9.706 | 9.609 | -0.019 | -0.116 | 1085 | 1915 | 1595 | 125 | 18 | 6902 |  | CORR | GENE | 02:19 | 04:33 | 03:41 | 98 | 1021 | 10 | EXT |  | 0.89 | (c)
76177.96 | 4.034 | 3.983 | -7.301 | -7.352 | -1735 | -1507 | -1493 | 495 | 3983 | 6903 |  | CORR | GENE | 08:27 | 09:04 | 09:06 | 93 | 484 | 10 | EXT |  | 0.89 | (c)
76185.304 | 0.043 | 0.004 | -11.312 | -11.351 | 1990 | -1115 | -1250 | 0 | 4 | 6904 |  | CORR | GENE | 04:02 | 07:41 | 07:19 | 197 | 2442 | 14 | EXT |  | 0.91 | (c)
76209.99 | 2.044 | 2.016 | -9.211 | -9.239 | 899 | 1029 | 1062 | 899 | 2016 | 6906 |  | CORR | GENE | 04:45 | 05:06 | 05:11 | 145 | 326 | 11 | EXT | Аномалия находится на упругопластическом изгибе: R=606 D, максимальное растяжение на 5.5 час. | 0.9 | (c)
76218.101 | 10.155 | 10.093 | -1.1 | -1.162 | 1548 | 1957 | 1941 | 0 | 1024 | 6906 |  | CORR | GENE | 06:30 | 07:36 | 07:33 | 138 | 786 | 11 | EXT | Аномалия находится на упругопластическом изгибе: R=378 D, максимальное растяжение на 5.9 час. | 0.9 | (c)
76221.415 | 2.214 | 2.175 | -8.851 | -8.89 | -2140 | -1719 | -1843 | 91 | 2175 | 6907 |  | CORR | GENE | 05:26 | 06:34 | 06:14 | 111 | 593 | 10 | EXT | Аномалия находится на упругопластическом изгибе: R=465 D, максимальное растяжение на 5.9 час. | 0.89 | (c)
76244.322 | 2.786 | 2.768 | -8.184 | -8.202 | -2079 | -1969 | -1991 | 151 | 2768 | 6909 |  | CORR | CIGR | 04:05 | 04:23 | 04:20 | 28 | 176 | 12 | EXT |  | 0.89 | (c)
76264.016 | 0.05 | 0.009 | -11.155 | -11.196 | -69 | 710 | 383 | 0 | 9 | 6911 |  | CORR | GENE | 01:49 | 03:54 | 03:02 | 168 | 904 | 10 | EXT |  | 0.9 | (c)
76279.608 | 4.437 | 4.308 | -7.208 | -7.337 | -187 | -181 | -169 | 150 | 4308 | 6912 |  | CORR | AXGR | 07:53 | 07:54 | 07:56 | 247 | 37 | 10 | EXT |  | 0.91 | (c)
76286.859 | 0.043 | 0.03 | -11.162 | -11.175 | -1465 | -65 | -612 | 0 | 30 | 6913 |  | CORR | GENE | 04:18 | 08:04 | 06:36 | 117 | 1705 | 13 | EXT |  | 0.9 | (c)
76297.976 | 11.16 | 10.657 | -0.045 | -0.548 | 1994 | -2106 | -2210 | 1952 | 31 | 6913 |  | CORR | GENE | 01:36 | 02:34 | 02:18 | 517 | 516 | 10 | EXT |  | 0.94 | (c)
76298.066 | 0.045 | 0.023 | -10.97 | -10.992 | 1618 | 2063 | 1980 | 0 | 23 | 6914 |  | CORR | GENE | 06:36 | 07:48 | 07:35 | 78 | 724 | 10 | EXT |  | 0.89 | (c)
76306.595 | 8.574 | 8.514 | -2.441 | -2.501 | 1298 | 1473 | 1556 | 416 | 2407 | 6914 |  | CORR | GENE | 05:45 | 06:13 | 06:26 | 94 | 516 | 10 | EXT |  | 0.89 | (c)
76371.587 | 6.571 | 6.462 | -4.899 | -5.008 | -2116 | -1753 | -1670 | 115 | 4837 | 6920 |  | CORR | GENE | 04:27 | 05:26 | 05:39 | 171 | 891 | 11 | EXT |  | 0.9 | (c)
76376.203 | 11.187 | 11.159 | -0.283 | -0.311 | -981 | -753 | -785 | 588 | 244 | 6920 |  | CORR | GENE | 07:30 | 08:07 | 08:02 | 67 | 393 | 10 | EXT |  | 0.89 | (c)
76398.553 | 10.562 | 10.498 | -0.903 | -0.967 | 2004 | 2038 | 2031 | 172 | 722 | 6922 |  | CORR | GENE | 04:19 | 04:25 | 04:24 | 245 | 55 | 10 | EXT |  | 0.91 | (c)
76398.761 | 10.77 | 10.591 | -0.695 | -0.874 | 2192 | 2210 | 2214 | 0 | 484 | 6922 |  | CORR | AXGR | 04:50 | 04:53 | 04:53 | 390 | 43 | 12 | EXT |  | 0.94 | (c)
76399.302 | 11.311 | 11.311 | -0.154 | -0.154 | 1608 | -2206 | 2016 | 0 | 11 | 6922 |  | CORR | GENE | 03:15 | 04:60 | 04:21 | 143 | 816 | 14 | EXT |  | 0.9 | (c)
76399.353 | 11.362 | 11.23 | -0.103 | -0.235 | -1478 | -1087 | -1073 | 668 | 31 | 6922 |  | CORR | GENE | 06:57 | 08:00 | 08:03 | 204 | 810 | 11 | EXT |  | 0.91 | (c)
76415.33 | 4.214 | 4.197 | -7.176 | -7.193 | -1849 | -1399 | -1591 | 382 | 4197 | 6924 |  | CORR | GENE | 06:22 | 07:34 | 07:03 | 81 | 516 | 10 | EXT |  | 0.89 | (c)
76425.107 | 2.601 | 2.519 | -8.569 | -8.651 | -1939 | -1626 | -1624 | 291 | 2519 | 6925 |  | CORR | GENE | 06:42 | 07:32 | 07:33 | 135 | 630 | 10 | EXT |  | 0.9 | (c)
76440.568 | 6.892 | 6.88 | -4.523 | -4.535 | -985 | -823 | -879 | 772 | 4505 | 6926 |  | CORR | CIGR | 07:11 | 07:37 | 07:28 | 30 | 213 | 11 | EXT |  | 0.89 | (c)
76444.277 | 10.601 | 10.569 | -0.814 | -0.846 | -1000 | -861 | -890 | 780 | 814 | 6926 |  | CORR | CIGR | 07:09 | 07:31 | 07:26 | 32 | 220 | 10 | EXT |  | 0.89 | (c)
76445.18 | 0.089 | 0.02 | -10.886 | -10.955 | 1762 | 2034 | -1990 | 0 | 20 | 6927 |  | CORR | GENE | 05:28 | 06:12 | 07:23 | 158 | 1419 | 10 | EXT |  | 0.9 | (c)
76449.743 | 4.652 | 4.625 | -6.323 | -6.35 | 1105 | 1478 | 1315 | 706 | 4625 | 6927 |  | CORR | CIGR | 03:42 | 04:43 | 04:16 | 45 | 419 | 11 | EXT |  | 0.89 | (c)
76450.014 | 4.923 | 4.871 | -6.052 | -6.104 | -2087 | -1892 | -1927 | 144 | 4871 | 6927 |  | CORR | GENE | 07:07 | 07:39 | 07:33 | 63 | 319 | 10 | EXT |  | 0.89 | (c)
76450.522 | 5.431 | 5.404 | -5.544 | -5.571 | 1680 | 1747 | 1718 | 474 | 5404 | 6927 |  | CORR | CIGR | 05:15 | 05:26 | 05:21 | 34 | 76 | 11 | EXT |  | 0.89 | (c)
76461.882 | 5.816 | 5.767 | -5.694 | -5.743 | 528 | 911 | 819 | 528 | 5635 | 6928 |  | CORR | GENE | 02:57 | 03:59 | 03:44 | 108 | 581 | 10 | EXT |  | 0.89 | (c)
76463.769 | 7.703 | 7.403 | -3.807 | -4.107 | -2197 | -2154 | -2147 | 34 | 45 | 6928 |  | CORR | GENE | 07:37 | 07:44 | 07:45 | 4062 | 100 | 12 | EXT |  | 1 | (c)
76464.459 | 8.393 | 8.376 | -3.117 | -3.134 | -2095 | -2053 | -2023 | 136 | 3087 | 6928 |  | CORR | CIGR | 07:54 | 08:00 | 08:05 | 47 | 143 | 11 | EXT |  | 0.89 | (c)
76466.598 | 10.532 | 9.934 | -0.978 | -1.576 | 2164 | 2183 | 2195 | 5 | 131 | 6928 |  | CORR | GENE | 07:21 | 07:24 | 07:26 | 1445 | 61 | 10 | EXT |  | 0.96 | (c)
76467.742 | 0.166 | 0.141 | -11.009 | -11.034 | -765 | -649 | -646 | 527 | 141 | 6929 |  | CORR | GENE | 07:06 | 07:25 | 07:25 | 120 | 238 | 11 | EXT |  | 0.89 | (c)
76474.627 | 7.051 | 7.037 | -4.124 | -4.138 | -704 | -600 | -635 | 567 | 4113 | 6929 |  | CORR | CIGR | 07:16 | 07:33 | 07:27 | 25 | 137 | 15 | EXT |  | 0.89 | (c)
76475.538 | 7.962 | 7.934 | -3.213 | -3.241 | -1663 | -1568 | -1566 | 568 | 3201 | 6929 |  | CORR | CIGR | 04:41 | 04:56 | 04:57 | 40 | 193 | 10 | EXT |  | 0.89 | (c)
76481.843 | 3.092 | 3.071 | -8.383 | -8.404 | -1294 | -1243 | -1231 | 936 | 3071 | 6930 |  | CORR | CIGR | 06:48 | 06:56 | 06:58 | 29 | 128 | 10 | EXT |  | 0.89 | (c)
76493.912 | 3.686 | 1.568 | -7.869 | -9.987 | -1685 | -1238 | -1333 | 546 | 1568 | 6931 |  | CORR | GENE | 05:04 | 06:16 | 06:01 | 3118 | 704 | 11 | EXT |  | 0.98 | (c)
76497.152 | 6.926 | 6.903 | -4.629 | -4.652 | -822 | -765 | -762 | 702 | 4611 | 6931 |  | CORR | CIGR | 07:23 | 07:33 | 07:33 | 41 | 120 | 11 | EXT |  | 0.89 | (c)
76497.164 | 6.938 | 6.699 | -4.617 | -4.856 | -2085 | -2065 | -2032 | 146 | 4423 | 6931 |  | CORR | GENE | 03:60 | 04:03 | 04:08 | 433 | 106 | 11 | EXT |  | 0.94 | (c)
76497.636 | 7.41 | 7.32 | -4.145 | -4.235 | -2118 | -2092 | -2079 | 113 | 4000 | 6931 |  | CORR | GENE | 03:54 | 03:58 | 04:01 | 235 | 78 | 10 | EXT |  | 0.91 | (c)
76499.22 | 8.994 | 8.468 | -2.561 | -3.087 | -2148 | -2134 | -2089 | 83 | 2446 | 6931 |  | CORR | GENE | 03:50 | 03:52 | 03:59 | 641 | 117 | 13 | EXT |  | 0.97 | (c)
76501.229 | 11.003 | 8.901 | -0.552 | -2.654 | -1024 | -841 | -861 | 697 | 15 | 6931 |  | CORR | GENE | 06:51 | 07:20 | 07:17 | 2639 | 327 | 10 | EXT |  | 0.97 | (c)
76505.235 | 3.454 | 0.076 | -7.791 | -11.169 | 1490 | 1607 | 1743 | 235 | 76 | 6932 |  | CORR | GENE | 03:60 | 04:19 | 04:41 | 3769 | 506 | 11 | EXT |  | 0.99 | (c)
76507.738 | 5.957 | 5.923 | -5.288 | -5.322 | 1433 | 1501 | 1521 | 622 | 4480 | 6932 |  | CORR | GENE | 03:51 | 04:02 | 04:05 | 842 | 175 | 11 | EXT |  | 0.96 | (c)
76519.065 | 6.039 | 5.972 | -5.396 | -5.463 | 1147 | 1382 | 1418 | 542 | 5326 | 6933 |  | CORR | GENE | 04:59 | 05:37 | 05:43 | 137 | 541 | 11 | EXT | Аномалия находится на упругопластическом изгибе: R=466 D, максимальное растяжение на 5.7 час. | 0.91 | (c)
76519.423 | 6.397 | 5.485 | -5.038 | -5.95 | 1706 | 1778 | 1844 | 249 | 4818 | 6933 |  | CORR | GENE | 06:30 | 06:41 | 06:52 | 1132 | 275 | 10 | EXT | Аномалия находится на упругопластическом изгибе: R=458 D, максимальное растяжение на 5.7 час. | 0.96 | (c)
76520.895 | 7.869 | 7.768 | -3.566 | -3.667 | 644 | 761 | 886 | 644 | 3542 | 6933 |  | CORR | GENE | 03:38 | 03:57 | 04:17 | 125 | 484 | 11 | EXT | Аномалия находится на упругопластическом изгибе: R=451 D, максимальное растяжение на 5.7 час. | 0.89 | (c)
76522.394 | 9.368 | 9.35 | -2.067 | -2.085 | 1843 | 2058 | 2012 | 51 | 2028 | 6933 |  | CORR | GENE | 06:52 | 07:26 | 07:19 | 57 | 337 | 12 | EXT | Аномалия находится на упругопластическом изгибе: R=512 D, максимальное растяжение на 5.8 час. | 0.89 | (c)
76535.896 | 0 | -0.012 | -11.215 | -11.227 | -2187 | -1063 | -1489 | 44 |  | 6935 | Нарушение формы кольцевого шва | GWAN |  | 03:47 | 06:48 | 05:40 | 0 | 1397 |  | EXT | Нарушение формы кольцевого шва |  | (c)
76547.145 | 0.034 | 0.024 | -11.336 | -11.346 | 940 | 1245 | 1740 | 0 | 24 | 6936 |  | CORR | GENE | 03:23 | 04:12 | 05:32 | 165 | 1600 | 15 | EXT |  | 0.91 | (c)
76549.659 | 2.548 | 2.518 | -8.822 | -8.852 | 901 | 1199 | 1107 | 901 | 2518 | 6936 |  | CORR | GENE | 03:17 | 04:05 | 03:50 | 84 | 412 | 10 | EXT |  | 0.89 | (c)
76550.216 | 3.105 | 3.096 | -8.265 | -8.274 | -1895 | -1841 | -1842 | 336 | 3096 | 6936 |  | CORR | CIGR | 07:45 | 07:54 | 07:54 | 22 | 105 | 10 | EXT |  | 0.88 | (c)
76558.736 | 0.255 | 0.169 | -11.285 | -11.371 | -1453 | -1298 | -1211 | 778 | 169 | 6937 |  | CORR | GENE | 06:31 | 06:56 | 07:10 | 104 | 483 | 10 | EXT |  | 0.89 | (c)
76559.03 | 0.549 | 0.536 | -10.991 | -11.004 | -1170 | -973 | -937 | 704 | 536 | 6937 |  | CORR | GENE | 07:17 | 07:48 | 07:54 | 78 | 466 | 10 | EXT |  | 0.89 | (c)
76563.838 | 5.357 | 5.336 | -6.183 | -6.204 | -428 | -354 | -352 | 277 | 5336 | 6937 |  | CORR | CIGR | 09:16 | 09:28 | 09:29 | 32 | 151 | 11 | EXT |  | 0.89 | (c)
76571.358 | 1.337 | 1.248 | -10.273 | -10.362 | -1487 | -699 | -988 | 488 | 1248 | 6938 |  | CORR | GENE | 05:43 | 07:50 | 07:03 | 179 | 999 | 10 | EXT |  | 0.9 | (c)
76571.717 | 1.696 | 1.634 | -9.914 | -9.976 | -1462 | -1087 | -1098 | 733 | 1634 | 6938 |  | CORR | GENE | 05:47 | 06:47 | 06:46 | 113 | 729 | 10 | EXT |  | 0.89 | (c)
76572.429 | 2.408 | 2.182 | -9.202 | -9.428 | -1682 | -799 | -1087 | 492 | 2182 | 6938 |  | CORR | GENE | 05:11 | 07:34 | 06:47 | 245 | 1190 | 10 | EXT |  | 0.91 | (c)
76575.001 | 4.98 | 4.943 | -6.63 | -6.667 | -795 | -409 | -565 | 334 | 4943 | 6938 |  | CORR | GENE | 07:34 | 08:37 | 08:12 | 100 | 461 | 10 | EXT |  | 0.89 | (c)
76576.513 | 6.492 | 6.268 | -5.118 | -5.342 | -723 | -599 | -560 | 397 | 4332 | 6938 |  | CORR | GENE | 07:46 | 08:06 | 08:12 | 1010 | 327 | 10 | EXT |  | 0.96 | (c)
76580.062 | 10.041 | 10.025 | -1.569 | -1.585 | -789 | -650 | -699 | 609 | 1550 | 6938 |  | CORR | CIGR | 07:35 | 07:58 | 07:50 | 35 | 180 | 10 | EXT |  | 0.89 | (c)
76582.983 | 1.352 | 1.335 | -10.088 | -10.105 | -2192 | -2069 | -2103 | 38 | 1335 | 6939 |  | CORR | CIGR | 06:34 | 06:54 | 06:49 | 29 | 179 | 11 | EXT |  | 0.89 | (c)
76583.088 | 1.457 | 1.399 | -9.983 | -10.041 | 1816 | 1992 | 2016 | 15 | 1399 | 6939 |  | CORR | GENE | 05:21 | 05:50 | 05:53 | 84 | 400 | 11 | EXT |  | 0.89 | (c)
76583.943 | 2.312 | 2.293 | -9.128 | -9.147 | -2111 | -1885 | -1973 | 119 | 2293 | 6939 |  | CORR | CIGR | 06:47 | 07:24 | 07:10 | 35 | 276 | 10 | EXT |  | 0.89 | (c)
76586.707 | 5.076 | 5.066 | -6.364 | -6.374 | -1833 | -1615 | -1649 | 397 | 5066 | 6939 |  | CORR | CIGR | 07:32 | 08:07 | 08:02 | 44 | 368 | 10 | EXT |  | 0.89 | (c)
76591.275 | 9.644 | 9.627 | -1.796 | -1.813 | -1740 | -1646 | -1670 | 490 | 1782 | 6939 |  | CORR | CIGR | 07:47 | 08:02 | 07:59 | 31 | 141 | 10 | EXT |  | 0.89 | (c)
76592.436 | 10.805 | 10.729 | -0.635 | -0.711 | 1135 | 1300 | 1291 | 783 | 608 | 6939 |  | CORR | GENE | 03:31 | 03:58 | 03:57 | 103 | 313 | 10 | EXT |  | 0.89 | (c)
76592.445 | 10.814 | 10.782 | -0.626 | -0.658 | -1844 | -1756 | -1700 | 387 | 613 | 6939 |  | CORR | CIGR | 07:31 | 07:45 | 07:54 | 45 | 286 | 11 | EXT |  | 0.89 | (c)
76592.922 | 11.291 | 11.254 | -0.149 | -0.186 | -1778 | -1607 | -1591 | 452 | 50 | 6939 |  | CORR | GENE | 07:41 | 08:09 | 08:11 | 136 | 375 | 14 | EXT |  | 0.9 | (c)
76593.712 | 0.641 | 0.097 | -10.724 | -11.268 | -1891 | -1751 | -1722 | 339 | 97 | 6940 |  | CORR | GENE | 07:39 | 08:02 | 08:06 | 968 | 339 | 11 | EXT |  | 0.96 | (c)
76594.088 | 1.017 | 0.952 | -10.348 | -10.413 | 1069 | 1200 | 1218 | 863 | 952 | 6940 |  | CORR | GENE | 03:37 | 03:58 | 04:01 | 77 | 299 | 10 | EXT |  | 0.89 | (c)
76594.851 | 1.78 | 1.754 | -9.585 | -9.611 | 1208 | 1346 | 1326 | 787 | 1754 | 6940 |  | CORR | GENE | 03:59 | 04:22 | 04:18 | 57 | 236 | 12 | EXT |  | 0.89 | (c)
76595.31 | 2.239 | 1.962 | -9.126 | -9.403 | -1864 | -1777 | -1766 | 366 | 1962 | 6940 |  | CORR | GENE | 07:43 | 07:57 | 07:59 | 428 | 197 | 10 | EXT |  | 0.93 | (c)
76598.713 | 5.642 | 5.634 | -5.723 | -5.731 | 1349 | 1446 | 1437 | 705 | 5634 | 6940 |  | CORR | CIGR | 04:22 | 04:38 | 04:36 | 26 | 177 | 10 | EXT |  | 0.88 | (c)
76598.75 | 5.679 | 5.664 | -5.686 | -5.701 | -2042 | -1886 | -1946 | 188 | 5664 | 6940 |  | CORR | CIGR | 07:15 | 07:40 | 07:30 | 24 | 193 | 10 | EXT |  | 0.88 | (c)
76600.286 | 7.215 | 6.209 | -4.15 | -5.156 | -2082 | -1892 | -1893 | 149 | 4064 | 6940 |  | CORR | GENE | 07:08 | 07:39 | 07:39 | 1092 | 377 | 12 | EXT |  | 0.98 | (c)
76600.853 | 7.782 | 6.672 | -3.583 | -4.693 | 1194 | 1454 | 1432 | 561 | 3239 | 6940 |  | CORR | GENE | 03:57 | 04:39 | 04:35 | 1454 | 476 | 13 | EXT |  | 0.99 | (c)
76601.802 | 8.731 | 8.479 | -2.634 | -2.886 | 1021 | 1306 | 1414 | 424 | 1286 | 6940 |  | CORR | GENE | 03:29 | 04:15 | 04:33 | 1600 | 785 | 10 | EXT |  | 0.97 | (c)
76603.545 | 10.474 | 10.462 | -0.891 | -0.903 | -1832 | -1686 | -1675 | 398 | 866 | 6940 |  | CORR | CIGR | 07:49 | 08:12 | 08:14 | 37 | 314 | 13 | EXT |  | 0.89 | (c)
76603.717 | 10.646 | 10.635 | -0.719 | -0.73 | 1137 | 1272 | 1238 | 892 | 705 | 6940 |  | CORR | CIGR | 03:48 | 04:10 | 04:04 | 25 | 202 | 11 | EXT |  | 0.89 | (c)
76622.426 | 6.715 | 6.555 | -4.775 | -4.935 | -794 | -653 | -708 | 622 | 4753 | 6942 |  | CORR | GENE | 07:32 | 07:54 | 07:45 | 182 | 172 | 10 | EXT |  | 0.9 | (c)
76623.519 | 7.808 | 7.387 | -3.682 | -4.103 | -2132 | -2131 | -2097 | 99 | 3545 | 6942 |  | CORR | GENE | 03:56 | 03:56 | 04:01 | 558 | 69 | 10 | EXT |  | 0.94 | (c)
76638.655 | 0.074 | 0.04 | -11.376 | -11.41 | 1831 | 2077 | -2189 | 1747 | 40 | 6944 |  | CORR | GENE | 05:12 | 05:52 | 06:24 | 141 | 883 | 10 | EXT |  | 0.9 | (c)
76665.232 | 3.501 | 3.277 | -7.824 | -8.048 | 492 | 520 | 516 | 492 | 3277 | 6946 |  | CORR | AXGR | 06:44 | 06:49 | 06:48 | 445 | 47 | 11 | EXT |  | 0.94 | (c)
76672.892 | 11.161 | 11.079 | -0.164 | -0.246 | -507 | -161 | 92 | 0 | 102 | 6946 |  | CORR | GENE | 04:03 | 04:59 | 05:40 | 144 | 1197 | 12 | EXT |  | 0.9 | (c)
76673.104 | 0.048 | 0.018 | -11.337 | -11.367 | 1658 | -2090 | -1944 | 0 | 18 | 6947 |  | CORR | GENE | 02:38 | 04:33 | 04:56 | 136 | 1718 | 14 | EXT |  | 0.9 | (c)
76678.699 | 5.643 | 5.605 | -5.742 | -5.78 | -1734 | -1472 | -1487 | 496 | 5605 | 6947 |  | CORR | GENE | 05:30 | 06:13 | 06:10 | 84 | 495 | 10 | EXT |  | 0.89 | (c)
76692.319 | 7.878 | 7.853 | -3.557 | -3.582 | 1281 | 1389 | 1369 | 774 | 3544 | 6948 |  | CORR | CIGR | 04:44 | 05:01 | 04:58 | 38 | 176 | 12 | EXT |  | 0.89 | (c)
76696.222 | 0.346 | 0.049 | -10.909 | -11.206 | 1597 | 1635 | 1709 | 409 | 49 | 6949 |  | CORR | GENE | 04:24 | 04:30 | 04:42 | 472 | 225 | 10 | EXT |  | 0.93 | (c)
76701.323 | 5.447 | 5.424 | -5.808 | -5.831 | 2172 | -2117 | -2120 | 0 | 5424 | 6949 |  | CORR | CIGR | 05:56 | 06:24 | 06:24 | 41 | 339 | 13 | EXT | Аномалия находится на упругопластическом изгибе: R=608 D, максимальное растяжение на 11.9 час. | 0.89 | (c)
76703.797 | 7.921 | 7.897 | -3.334 | -3.358 | -2110 | -1944 | -2003 | 120 | 3326 | 6949 |  | CORR | CIGR | 06:25 | 06:52 | 06:43 | 32 | 214 | 15 | EXT | Аномалия находится на упругопластическом изгибе: R=464 D, максимальное растяжение на 0 час. | 0.89 | (c)
76703.916 | 8.04 | 8.027 | -3.215 | -3.228 | -2106 | -1970 | -2002 | 124 | 3197 | 6949 |  | CORR | CIGR | 06:26 | 06:48 | 06:43 | 31 | 208 | 10 | EXT | Аномалия находится на упругопластическом изгибе: R=452 D, максимальное растяжение на 0 час. | 0.89 | (c)
76707.005 | 11.129 | 11.038 | -0.126 | -0.217 | -1806 | -1527 | -1590 | 424 | 104 | 6949 |  | CORR | GENE | 07:14 | 07:59 | 07:49 | 113 | 433 | 10 | EXT | Аномалия находится на упругопластическом изгибе: R=371 D, максимальное растяжение на 0.1 час. | 0.89 | (c)
76707.234 | 0.103 | 0.063 | -11.452 | -11.492 | 1189 | 1266 | 1343 | 735 | 63 | 6950 |  | CORR | GENE | 03:49 | 04:02 | 04:14 | 126 | 307 | 15 | EXT | Аномалия находится на упругопластическом изгибе: R=367 D, максимальное растяжение на 0.1 час. | 0.9 | (c)
76718.686 | 0 | -0.012 | -11.705 | -11.717 | 187 | 1089 | 1018 | 187 |  | 6951 | Нарушение формы кольцевого шва | GWAN |  | 05:17 | 07:43 | 07:32 | 0 | 1662 |  | EXT | Нарушение формы кольцевого шва |  | (c)
76726.391 | 7.705 | 7.567 | -4 | -4.138 | 43 | 525 | 338 | 43 | 3914 | 6951 |  | CORR | GENE | 04:54 | 06:12 | 05:42 | 224 | 591 | 10 | EXT |  | 0.91 | (c)
76734.426 | 4.035 | 3.964 | -7.54 | -7.611 | 86 | 210 | 197 | 86 | 3964 | 6952 |  | CORR | GENE | 06:46 | 07:06 | 07:04 | 149 | 221 | 13 | EXT |  | 0.9 | (c)
76743.835 | 1.869 | 1.83 | -9.701 | -9.74 | -1356 | -1243 | -1259 | 1162 | 1830 | 6953 |  | CORR | GENE | 04:56 | 05:14 | 05:11 | 54 | 194 | 12 | EXT |  | 0.89 | (c)
76756.766 | 3.23 | 2.855 | -8.275 | -8.65 | 1651 | 1955 | 2007 | 1651 | 2855 | 6954 |  | CORR | GENE | 02:55 | 03:44 | 03:53 | 422 | 713 | 11 | EXT |  | 0.94 | (c)
76776.61 | 0.074 | 0.022 | -11.426 | -11.478 | -1346 | -1331 | -1103 | 861 | 22 | 6956 |  | CORR | GENE | 04:38 | 04:40 | 05:17 | 56 | 485 | 10 | EXT |  | 0.89 | (c)
76787.813 | 11.277 | 11.26 | -0.223 | -0.24 | 37 | 311 | 247 | 37 | 211 | 6956 |  | CORR | CIGR | 08:21 | 09:05 | 08:55 | 29 | 419 | 10 | EXT |  | 0.89 | (c)
76788.191 | 0.155 | 0.062 | -10.46 | -10.553 | 1382 | -1472 | -2066 | 1053 | 62 | 6957 |  | CORR | GENE | 04:10 | 08:29 | 06:53 | 112 | 2026 | 11 | EXT |  | 0.89 | (c)
76791.647 | 3.611 | 3.565 | -7.004 | -7.05 | 1651 | 1817 | 1807 | 1651 | 3565 | 6957 |  | CORR | GENE | 04:53 | 05:20 | 05:18 | 85 | 313 | 10 | EXT |  | 0.89 | (c)
76798.543 | 10.507 | 10.428 | -0.108 | -0.187 | 1256 | 1646 | 1542 | 1256 | 81 | 6957 |  | CORR | GENE | 03:49 | 04:52 | 04:35 | 106 | 572 | 10 | EXT |  | 0.89 | (c)
76798.718 | 0.067 | 0.031 | -11.483 | -11.519 | -344 | -173 | -152 | 0 | 31 | 6958 |  | CORR | GENE | 04:27 | 04:55 | 04:58 | 72 | 384 | 11 | EXT |  | 0.89 | (c)
76798.745 | 0.094 | 0.04 | -11.456 | -11.51 | 675 | 1236 | 1029 | 675 | 40 | 6958 |  | CORR | GENE | 07:11 | 08:42 | 08:08 | 97 | 708 | 10 | EXT |  | 0.89 | (c)
76810.82 | 0.619 | 0.598 | -10.811 | -10.832 | 245 | 352 | 318 | 245 | 598 | 6959 |  | CORR | CIGR | 07:07 | 07:24 | 07:18 | 29 | 145 | 11 | EXT |  | 0.89 | (c)
76817.58 | 7.379 | 7.364 | -4.051 | -4.066 | -571 | -464 | -474 | 378 | 4038 | 6959 |  | CORR | CIGR | 04:55 | 05:12 | 05:10 | 28 | 193 | 11 | EXT |  | 0.89 | (c)
76834.931 | 1.98 | 1.967 | -9.585 | -9.598 | 1759 | 1922 | 1884 | 1759 | 1967 | 6961 |  | CORR | CIGR | 05:06 | 05:32 | 05:26 | 28 | 250 | 10 | EXT |  | 0.89 | (c)
76853.638 | 9.122 | 9.107 | -2.368 | -2.383 | 1379 | 1529 | 1481 | 647 | 2354 | 6962 |  | CORR | CIGR | 04:43 | 05:07 | 04:59 | 29 | 205 | 12 | EXT |  | 0.89 | (c)
76900.599 | 0.088 | 0.022 | -11.387 | -11.453 | 2027 | -1737 | -1744 | 0 | 22 | 6967 |  | CORR | GENE | 04:01 | 05:54 | 05:53 | 95 | 1381 | 12 | EXT |  | 0.89 | (c)
76901.825 | 1.314 | 1.287 | -10.161 | -10.188 | -1782 | -1722 | -1669 | 449 | 1287 | 6967 |  | CORR | GENE | 05:47 | 05:56 | 06:05 | 77 | 226 | 10 | EXT |  | 0.89 | (c)
76909.472 | 8.961 | 8.935 | -2.514 | -2.54 | -966 | -966 | -948 | 929 | 2159 | 6967 |  | CORR | AXGR | 07:58 | 07:58 | 08:01 | 381 | 37 | 11 | EXT |  | 0.93 | (c)
76968.618 | 0.082 | 0.035 | -11.178 | -11.225 | -284 | 55 | -87 | 0 | 35 | 6973 |  | CORR | GENE | 09:32 | 10:27 | 10:04 | 103 | 395 | 13 | EXT |  | 0.89 | (c)
76991.026 | 0 | -0.022 | -11.675 | -11.697 | -796 | -529 | -577 | 358 |  | 6975 | Нарушение формы кольцевого шва | GWAN |  | 00:49 | 01:32 | 01:25 | 0 | 438 |  | EXT | Нарушение формы кольцевого шва |  | (c)
76991.026 | 0 | -0.017 | -11.675 | -11.692 | 1827 | 1937 | 2192 | 1827 |  | 6975 | Нарушение формы кольцевого шва | GWAN |  | 07:52 | 08:10 | 08:51 | 0 | 731 |  | EXT | Нарушение формы кольцевого шва |  | (c)
77078.304 | 8.098 | 8.077 | -3.397 | -3.418 | 1605 | 1710 | 1703 | 429 | 3394 | 6982 |  | CORR | CIGR | 06:23 | 06:40 | 06:39 | 24 | 197 | 10 | EXT |  | 0.88 | (c)
77078.761 | 8.555 | 8.533 | -2.94 | -2.962 | 1685 | 1754 | 1742 | 431 | 2931 | 6982 |  | CORR | CIGR | 06:36 | 06:47 | 06:45 | 31 | 115 | 12 | EXT |  | 0.89 | (c)
77282.186 | 0 | 0 | -11.27 | -11.27 | -42 | 540 | 364 | 0 | 0 | 7001 | Смещение кромок | GWAN |  | 02:16 | 03:50 | 03:21 | 0 | 811 | 19 | EXT | Смещение кромок Наружу Величина смещения - 3.5 мм. |  | (c)
77282.186 | 0 | -0.022 | -11.27 | -11.292 | 1248 | 1718 | 1537 | 1248 |  | 7001 | Нарушение формы кольцевого шва | GWAN |  | 05:44 | 06:60 | 06:31 | 0 | 579 |  | EXT | Нарушение формы кольцевого шва |  | (c)
77282.186 | 0 | -0.026 | -11.27 | -11.296 | -2203 | -1849 | -1841 | 1480 |  | 7001 | Нарушение формы кольцевого шва | GWAN |  | 08:27 | 09:24 | 09:25 | 0 | 723 |  | EXT | Нарушение формы кольцевого шва |  | (c)
77293.456 | 0 | -0.029 | -11.37 | -11.399 | 1558 | -2194 | 2018 | 1558 |  | 7002 | Нарушение формы кольцевого шва | GWAN |  | 08:23 | 10:18 | 09:37 | 0 | 919 |  | EXT | Нарушение формы кольцевого шва |  | (c)
77304.826 | 0 | -0.027 | -11.34 | -11.367 | 310 | 1408 | 978 | 310 |  | 7003 | Нарушение формы кольцевого шва | GWAN |  | 01:36 | 04:33 | 03:24 | 0 | 1336 |  | EXT | Нарушение формы кольцевого шва |  | (c)
77316.166 | 0 | -0.025 | -11.475 | -11.5 | -585 | 926 | 495 | 0 |  | 7004 | Нарушение формы кольцевого шва | GWAN |  | 05:37 | 09:41 | 08:31 | 0 | 2162 |  | EXT | Нарушение формы кольцевого шва |  | (c)
77327.687 | 0.046 | 0.046 | -11.679 | -11.679 | -457 | -101 | 44 | 0 | 46 | 7005 |  | CORR | GENE | 06:58 | 07:55 | 08:19 | 140 | 1002 | 11 | EXT |  | 0.9 | (c)
77334.85 | 7.209 | 7.192 | -4.516 | -4.533 | -14 | 236 | 213 | 0 | 4466 | 7005 |  | CORR | GENE | 08:09 | 08:50 | 08:46 | 67 | 454 | 10 | EXT |  | 0.89 | (c)
77338.127 | 10.486 | 10.431 | -1.239 | -1.294 | -389 | 235 | 92 | 0 | 1125 | 7005 |  | CORR | GENE | 07:09 | 08:50 | 08:27 | 169 | 961 | 10 | EXT |  | 0.9 | (c)
77349.298 | 9.932 | 9.886 | -1.063 | -1.109 | 1805 | 1940 | 1913 | 1805 | 1042 | 7006 |  | CORR | GENE | 10:22 | 10:44 | 10:39 | 67 | 216 | 10 | EXT |  | 0.89 | (c)
77359.093 | 8.732 | 8.712 | -2.723 | -2.743 | -1729 | -1614 | -1624 | 502 | 2699 | 7007 |  | CORR | CIGR | 07:31 | 07:50 | 07:48 | 44 | 208 | 10 | EXT |  | 0.89 | (c)
77361.816 | 0 | -0.014 | -11.37 | -11.384 | 2154 | -2190 | -2175 | 0 |  | 7008 | Нарушение формы кольцевого шва | GWAN |  | 05:37 | 05:56 | 05:58 | 0 | 265 |  | EXT | Нарушение формы кольцевого шва |  | (c)
77361.816 | 0 | -0.013 | -11.37 | -11.383 | -982 | -165 | -390 | 0 |  | 7008 | Нарушение формы кольцевого шва | GWAN |  | 09:11 | 11:23 | 10:46 | 0 | 1185 |  | EXT | Нарушение формы кольцевого шва |  | (c)
77386.049 | 1.373 | 1.355 | -10.122 | -10.14 | -1405 | -1254 | -1290 | 826 | 1355 | 7010 |  | CORR | CIGR | 06:17 | 06:42 | 06:36 | 46 | 229 | 11 | EXT |  | 0.89 | (c)
77417.761 | 10.325 | 10.282 | -1.015 | -1.058 | -1747 | -1657 | -1626 | 484 | 1013 | 7013 |  | CORR | CIGR | 06:30 | 06:45 | 06:50 | 45 | 241 | 13 | EXT |  | 0.89 | (c)
77418.212 | 10.776 | 10.537 | -0.564 | -0.803 | -1282 | -1220 | -1225 | 948 | 181 | 7013 |  | CORR | GENE | 07:45 | 07:55 | 07:54 | 622 | 115 | 11 | EXT |  | 0.95 | (c)
77419.29 | 0.514 | 0.476 | -11.046 | -11.084 | -1635 | -1584 | -1539 | 595 | 476 | 7014 |  | CORR | GENE | 05:22 | 05:30 | 05:37 | 100 | 192 | 13 | EXT |  | 0.89 | (c)
77419.476 | 0.7 | 0.664 | -10.86 | -10.896 | -1848 | -1746 | -1743 | 382 | 664 | 7014 |  | CORR | GENE | 04:47 | 05:04 | 05:05 | 71 | 211 | 12 | EXT |  | 0.89 | (c)
77430.336 | 0 | 0 | -11.285 | -11.285 | 914 | 1525 | 1302 | 540 | 0 | 7015 | Смещение кромок | GWAN |  | 01:24 | 03:03 | 02:27 | 0 | 777 | 27 | EXT | Смещение кромок Наружу Величина смещения - 4.2 мм. |  | (c)
77437.948 | 7.612 | 7.596 | -3.673 | -3.689 | 2080 | 2160 | -2154 | 0 | 3618 | 7015 |  | CORR | GENE | 04:32 | 04:45 | 05:09 | 71 | 455 | 10 | EXT |  | 0.89 | (c)
77439.251 | 8.915 | 8.546 | -2.37 | -2.739 | -2161 | -2125 | -2120 | 70 | 1926 | 7015 |  | CORR | GENE | 05:08 | 05:14 | 05:14 | 813 | 82 | 23 | EXT |  | 1.07 | (b)
77440.088 | 9.752 | 9.743 | -1.533 | -1.542 | 1698 | 1740 | 1766 | 397 | 1523 | 7015 |  | CORR | CIGR | 03:31 | 03:37 | 03:42 | 19 | 135 | 10 | EXT |  | 0.88 | (c)
77440.724 | 10.388 | 9.978 | -0.897 | -1.307 | -2135 | -2047 | -2072 | 95 | 814 | 7015 |  | CORR | GENE | 05:12 | 05:26 | 05:22 | 493 | 126 | 11 | EXT |  | 0.94 | (c)
77441.621 | 0 | -0.013 | -11.585 | -11.598 | 1517 | 1779 | 1780 | 187 |  | 7016 | Нарушение формы кольцевого шва | GWAN |  | 01:57 | 02:39 | 02:39 | 0 | 527 |  | EXT | Нарушение формы кольцевого шва |  | (c)
77443.467 | 1.846 | 0.714 | -9.739 | -10.871 | -2217 | -2185 | -2131 | 14 | 714 | 7016 |  | CORR | GENE | 03:54 | 03:59 | 04:08 | 2343 | 171 | 12 | EXT |  | 0.99 | (c)
77453.61 | 0.404 | 0.385 | -10.666 | -10.685 | 1442 | 1660 | 1640 | 394 | 385 | 7017 |  | CORR | CIGR | 04:04 | 04:39 | 04:35 | 40 | 394 | 11 | EXT |  | 0.89 | (c)
77459.54 | 6.334 | 6.149 | -4.736 | -4.921 | -2180 | -2163 | -2171 | 51 | 4733 | 7017 |  | CORR | AXGR | 06:19 | 06:22 | 06:20 | 188 | 17 | 10 | EXT |  | 0.9 | (c)
77466.064 | 1.788 | 1.571 | -9.677 | -9.894 | 2131 | 2161 | 2161 | 39 | 1571 | 7018 |  | CORR | GENE | 06:16 | 06:21 | 06:21 | 393 | 61 | 11 | EXT |  | 0.93 | (c)
77468.102 | 3.826 | 3.806 | -7.639 | -7.659 | -1787 | -1727 | -1720 | 443 | 3806 | 7018 |  | CORR | CIGR | 07:44 | 07:53 | 07:54 | 43 | 133 | 10 | EXT |  | 0.89 | (c)
77469.626 | 5.35 | 5.289 | -6.115 | -6.176 | 1264 | 1599 | 1636 | 222 | 5289 | 7018 |  | CORR | GENE | 03:56 | 04:50 | 04:56 | 79 | 744 | 10 | EXT |  | 0.89 | (c)
77486.829 | 11.088 | 11.069 | -0.252 | -0.271 | -2058 | -2024 | -2005 | 172 | 240 | 7019 |  | CORR | CIGR | 07:01 | 07:06 | 07:09 | 31 | 106 | 10 | EXT |  | 0.89 | (c)
77487.028 | 11.287 | 11.273 | -0.053 | -0.067 | -1901 | -1887 | -1646 | 330 | 21 | 7019 |  | CORR | CIGR | 07:26 | 07:28 | 08:07 | 46 | 508 | 13 | EXT |  | 0.89 | (c)
77487.872 | 0.791 | 0.686 | -10.059 | -10.164 | -1569 | -1336 | -1401 | 662 | 686 | 7020 |  | CORR | GENE | 06:47 | 07:24 | 07:14 | 158 | 335 | 10 | EXT |  | 0.9 | (c)
77489.353 | 2.272 | 2.26 | -8.578 | -8.59 | 1882 | 1913 | 1918 | 277 | 2260 | 7020 |  | CORR | CIGR | 04:04 | 04:09 | 04:09 | 23 | 71 | 10 | EXT |  | 0.88 | (c)
77489.495 | 2.414 | 2.181 | -8.436 | -8.669 | 1729 | 1799 | 1789 | 381 | 2181 | 7020 |  | CORR | GENE | 03:39 | 03:50 | 03:49 | 300 | 121 | 10 | EXT |  | 0.92 | (c)
77490.107 | 3.026 | 3.01 | -7.824 | -7.84 | 1889 | 1921 | 1946 | 228 | 3010 | 7020 |  | CORR | CIGR | 04:05 | 04:10 | 04:14 | 33 | 114 | 10 | EXT |  | 0.89 | (c)
77490.166 | 3.085 | 3.077 | -7.765 | -7.773 | 1920 | 1968 | 2024 | 103 | 3077 | 7020 |  | CORR | CIGR | 04:10 | 04:17 | 04:26 | 42 | 208 | 11 | EXT |  | 0.89 | (c)
77490.576 | 3.495 | 3.456 | -7.355 | -7.394 | 1997 | 2027 | 2042 | 142 | 3456 | 7020 |  | CORR | GENE | 04:22 | 04:27 | 04:29 | 53 | 91 | 10 | EXT |  | 0.89 | (c)
77491.658 | 4.577 | 3.832 | -6.273 | -7.018 | -1187 | -1146 | -1134 | 1043 | 3832 | 7020 |  | CORR | GENE | 07:48 | 07:55 | 07:57 | 867 | 107 | 11 | EXT |  | 0.96 | (c)
77500.841 | 2.91 | 2.847 | -8.635 | -8.698 | 1208 | 1445 | 1369 | 701 | 2847 | 7021 |  | CORR | GENE | 05:35 | 06:13 | 06:01 | 99 | 322 | 14 | EXT |  | 0.89 | (c)
77501.154 | 3.223 | 3.117 | -8.322 | -8.428 | 1269 | 1558 | 1489 | 522 | 3117 | 7021 |  | CORR | GENE | 05:45 | 06:31 | 06:20 | 168 | 439 | 15 | EXT |  | 0.91 | (c)
77501.568 | 3.637 | 3.622 | -7.908 | -7.923 | 1377 | 1471 | 1540 | 528 | 3622 | 7021 |  | CORR | CIGR | 06:02 | 06:17 | 06:28 | 29 | 325 | 15 | EXT |  | 0.89 | (c)
77501.901 | 3.97 | 3.957 | -7.575 | -7.588 | 1497 | 1567 | 1575 | 578 | 3957 | 7021 |  | CORR | CIGR | 06:21 | 06:33 | 06:34 | 26 | 156 | 12 | EXT |  | 0.89 | (c)
77502.034 | 4.103 | 4.068 | -7.442 | -7.477 | 1292 | 1421 | 1462 | 598 | 4068 | 7021 |  | CORR | GENE | 05:48 | 06:09 | 06:16 | 51 | 341 | 11 | EXT |  | 0.89 | (c)
77502.526 | 4.595 | 4.587 | -6.95 | -6.958 | 1244 | 1287 | 1290 | 895 | 4587 | 7021 |  | CORR | CIGR | 05:41 | 05:48 | 05:48 | 16 | 92 | 11 | EXT |  | 0.88 | (c)
77502.607 | 4.676 | 4.663 | -6.869 | -6.882 | 1328 | 1389 | 1393 | 772 | 4663 | 7021 |  | CORR | CIGR | 05:54 | 06:04 | 06:05 | 24 | 131 | 10 | EXT |  | 0.88 | (c)
77502.718 | 4.787 | 4.746 | -6.758 | -6.799 | 1171 | 1352 | 1395 | 611 | 4746 | 7021 |  | CORR | GENE | 05:29 | 05:58 | 06:05 | 270 | 448 | 12 | EXT |  | 0.92 | (c)
77503.424 | 5.493 | 5.187 | -6.052 | -6.358 | 1233 | 1392 | 1498 | 467 | 5187 | 7021 |  | CORR | GENE | 05:39 | 06:04 | 06:22 | 316 | 530 | 14 | EXT |  | 0.94 | (c)
77504.232 | 6.301 | 6.202 | -5.244 | -5.343 | 1265 | 1412 | 1562 | 372 | 4864 | 7021 |  | CORR | GENE | 05:44 | 06:08 | 06:32 | 479 | 593 | 12 | EXT |  | 0.95 | (c)
77505.015 | 7.084 | 6.955 | -4.461 | -4.59 | 1231 | 1454 | 1453 | 556 | 4315 | 7021 |  | CORR | GENE | 05:39 | 06:14 | 06:14 | 275 | 444 | 10 | EXT |  | 0.91 | (c)
77505.378 | 7.447 | 7.392 | -4.098 | -4.153 | 1462 | 1856 | 1725 | 243 | 4087 | 7021 |  | CORR | GENE | 06:16 | 07:19 | 06:58 | 66 | 526 | 14 | EXT |  | 0.89 | (c)
77506.514 | 8.583 | 8.456 | -2.962 | -3.089 | 1298 | 1635 | 1696 | 136 | 2885 | 7021 |  | CORR | GENE | 05:49 | 06:44 | 06:54 | 204 | 796 | 12 | EXT |  | 0.91 | (c)
77509.476 | 0 | -0.037 | -11.34 | -11.377 | 2132 | -2149 | -2013 | 0 |  | 7022 | Нарушение формы кольцевого шва | GWAN |  | 07:46 | 08:15 | 08:37 | 0 | 632 |  | EXT | Нарушение формы кольцевого шва |  | (c)
77519.404 | 9.928 | 9.879 | -1.412 | -1.461 | 1462 | 1553 | 1539 | 614 | 1399 | 7022 |  | CORR | GENE | 05:58 | 06:13 | 06:10 | 62 | 154 | 10 | EXT |  | 0.89 | (c)
77520.027 | 10.551 | 10.465 | -0.789 | -0.875 | 1382 | 1473 | 1529 | 554 | 717 | 7022 |  | CORR | GENE | 05:45 | 05:60 | 06:09 | 158 | 295 | 10 | EXT |  | 0.9 | (c)
77526.394 | 5.578 | 5.553 | -5.747 | -5.772 | -1473 | -1366 | -1380 | 758 | 5553 | 7023 |  | CORR | GENE | 05:47 | 06:04 | 06:02 | 113 | 186 | 10 | EXT |  | 0.89 | (c)
77535.761 | 3.62 | 3.364 | -7.685 | -7.941 | -1749 | -1534 | -1570 | 482 | 3364 | 7024 |  | CORR | GENE | 05:35 | 06:09 | 06:04 | 295 | 358 | 14 | EXT |  | 0.93 | (c)
77536.881 | 4.74 | 4.696 | -6.565 | -6.609 | -1671 | -1546 | -1579 | 559 | 4696 | 7024 |  | CORR | GENE | 05:47 | 06:07 | 06:02 | 82 | 186 | 11 | EXT | Аномалия находится на упругопластическом изгибе: R=783 D, максимальное растяжение на 8.3 час. | 0.89 | (c)
77537.972 | 5.831 | 5.801 | -5.474 | -5.504 | -1730 | -1653 | -1608 | 500 | 5458 | 7024 |  | CORR | CIGR | 05:38 | 05:50 | 05:57 | 46 | 244 | 12 | EXT | Аномалия находится на упругопластическом изгибе: R=667 D, максимальное растяжение на 7.9 час. | 0.89 | (c)
77538.678 | 6.537 | 6.527 | -4.768 | -4.778 | -1511 | -1442 | -1453 | 720 | 4755 | 7024 |  | CORR | CIGR | 06:13 | 06:24 | 06:22 | 23 | 115 | 11 | EXT | Аномалия находится на упругопластическом изгибе: R=594 D, максимальное растяжение на 7.7 час. | 0.88 | (c)
77539.248 | 7.107 | 7.097 | -4.198 | -4.208 | -1383 | -1337 | -1335 | 848 | 4187 | 7024 |  | CORR | CIGR | 06:34 | 06:41 | 06:42 | 21 | 96 | 10 | EXT | Аномалия находится на упругопластическом изгибе: R=555 D, максимальное растяжение на 7.6 час. | 0.88 | (c)
77544.33 | 0.884 | 0.853 | -10.136 | -10.167 | -2170 | -1912 | -1997 | 60 | 853 | 7025 |  | CORR | CIGR | 05:39 | 06:21 | 06:07 | 41 | 346 | 10 | EXT | Аномалия находится на упругопластическом изгибе: R=405 D, максимальное растяжение на 6.9 час. | 0.92 | (c)
77544.441 | 0.995 | 0.968 | -10.025 | -10.052 | 2131 | -2086 | -2045 | 0 | 968 | 7025 |  | CORR | GENE | 05:14 | 05:53 | 05:59 | 195 | 568 | 15 | EXT | Аномалия находится на упругопластическом изгибе: R=401 D, максимальное растяжение на 6.8 час. | 0.95 | (c)
77545.089 | 1.643 | 1.559 | -9.377 | -9.461 | -2136 | -2014 | -2022 | 95 | 1559 | 7025 |  | CORR | GENE | 05:45 | 06:05 | 06:03 | 99 | 227 | 12 | EXT | Аномалия находится на упругопластическом изгибе: R=394 D, максимальное растяжение на 6.7 час. | 0.92 | (c)
77565.966 | 0 | 0 | -11.095 | -11.095 | -2222 | -2118 | -2055 | 9 | 0 | 7027 | Смещение кромок | GWAN |  | 03:54 | 04:10 | 04:21 | 0 | 334 | 18 | EXT | Смещение кромок Наружу Величина смещения - 2.9 мм. |  | (c)
77565.966 | 0 | 0 | -11.095 | -11.095 | -1722 | -1369 | -1412 | 509 | 0 | 7027 | Смещение кромок | GWAN |  | 05:14 | 06:11 | 06:04 | 0 | 619 | 22 | EXT | Смещение кромок Наружу Величина смещения - 3.4 мм. |  | (c)
77578.025 | 0.964 | 0.917 | -9.211 | -9.258 | 1326 | 1543 | 1542 | 471 | 917 | 7028 |  | CORR | GENE | 05:50 | 06:25 | 06:25 | 251 | 433 | 13 | EXT |  | 0.92 | (c)
77583.047 | 5.986 | 5.957 | -4.189 | -4.218 | 1096 | 1336 | 1303 | 721 | 4135 | 7028 |  | CORR | GENE | 05:13 | 05:52 | 05:46 | 83 | 414 | 10 | EXT |  | 0.89 | (c)
77588.03 | 0.794 | 0.589 | -10.716 | -10.921 | 189 | 204 | 208 | 189 | 589 | 7029 |  | ARTD | AXGR | 01:13 | 01:15 | 01:16 | 378 | 38 |  | EXT | Эквивалент потери металла 10%. |  | (c)
77594.693 | 7.457 | 7.445 | -4.053 | -4.065 | 1395 | 1448 | 1447 | 731 | 4042 | 7029 |  | CORR | CIGR | 04:27 | 04:36 | 04:36 | 23 | 105 | 10 | EXT |  | 0.88 | (c)
77595.124 | 7.888 | 7.816 | -3.622 | -3.694 | 2099 | 2117 | 2146 | 37 | 3492 | 7029 |  | CORR | GENE | 06:21 | 06:24 | 06:28 | 202 | 94 | 11 | EXT |  | 0.91 | (c)
77596.62 | 9.384 | 9.274 | -2.126 | -2.236 | 1592 | 1708 | 1672 | 478 | 2109 | 7029 |  | CORR | GENE | 04:59 | 05:18 | 05:12 | 127 | 160 | 10 | EXT |  | 0.89 | (c)
77598.519 | 11.283 | 10.967 | -0.227 | -0.543 | -2202 | -2176 | -2168 | 29 | 91 | 7029 |  | CORR | GENE | 06:47 | 06:51 | 06:52 | 452 | 69 | 12 | EXT |  | 0.94 | (c)
77599.507 | 0.761 | 0.509 | -10.584 | -10.836 | 2104 | 2118 | 2140 | 54 | 509 | 7030 |  | CORR | GENE | 06:31 | 06:33 | 06:37 | 610 | 72 | 10 | EXT |  | 0.94 | (c)
77600.4 | 1.654 | 1.218 | -9.691 | -10.127 | 2093 | 2151 | 2140 | 43 | 1218 | 7030 |  | CORR | GENE | 06:29 | 06:38 | 06:37 | 1130 | 95 | 10 | EXT |  | 0.96 | (c)
77609.902 | 11.156 | 11.141 | -0.189 | -0.204 | 1562 | 1615 | 1644 | 504 | 179 | 7030 |  | CORR | CIGR | 05:03 | 05:12 | 05:17 | 25 | 165 | 13 | EXT |  | 0.89 | (c)
77611.857 | 1.766 | 1.707 | -9.074 | -9.133 | 1759 | 1830 | 1871 | 247 | 1707 | 7031 |  | CORR | GENE | 06:16 | 06:27 | 06:34 | 62 | 225 | 12 | EXT |  | 0.89 | (c)
77619.545 | 9.454 | 9.311 | -1.386 | -1.529 | 2171 | 2182 | 2198 | 5 | 1214 | 7031 |  | CORR | GENE | 07:22 | 07:24 | 07:27 | 315 | 55 | 11 | EXT |  | 0.92 | (c)
77620.542 | 10.451 | 10.418 | -0.389 | -0.422 | 1812 | 2140 | 2029 | 0 | 260 | 7031 |  | CORR | GENE | 06:24 | 07:17 | 06:59 | 162 | 433 | 11 | EXT |  | 0.9 | (c)
77648.077 | 4.426 | 4.252 | -7.099 | -7.273 | 1593 | 1607 | 1609 | 606 | 4252 | 7034 |  | ARTD | AXGR | 04:32 | 04:34 | 04:35 | 340 | 31 |  | EXT | Эквивалент потери металла 10%. |  | (c)
77654.073 | 10.422 | 10.407 | -1.103 | -1.118 | 1673 | 1785 | 1776 | 351 | 1089 | 7034 |  | CORR | CIGR | 04:45 | 05:03 | 05:02 | 29 | 207 | 12 | EXT |  | 0.89 | (c)
77654.492 | 10.841 | 10.014 | -0.684 | -1.511 | -2121 | -2035 | -2017 | 110 | 99 | 7034 |  | CORR | GENE | 06:33 | 06:47 | 06:49 | 1412 | 208 | 10 | EXT |  | 0.96 | (c)
77655.176 | 0 | 0 | -11.48 | -11.48 | 1778 | 1893 | 1928 | 152 | 0 | 7035 | Смещение кромок | GWAN |  | 03:39 | 03:57 | 04:03 | 0 | 301 | 25 | EXT | Смещение кромок Наружу Величина смещения - 4 мм. |  | (c)
77656.789 | 1.613 | 1.604 | -9.867 | -9.876 | -1482 | -1439 | -1435 | 749 | 1604 | 7035 |  | CORR | CIGR | 06:52 | 06:59 | 07:00 | 26 | 94 | 10 | EXT |  | 0.88 | (c)
77657.677 | 2.501 | 1.933 | -8.979 | -9.547 | -2225 | -2199 | -2179 | 6 | 1933 | 7035 |  | CORR | GENE | 04:53 | 04:57 | 04:60 | 1823 | 91 | 10 | EXT |  | 0.97 | (c)
77658.887 | 3.711 | 3.702 | -7.769 | -7.778 | -1523 | -1378 | -1425 | 707 | 3702 | 7035 |  | CORR | GENE | 06:46 | 07:09 | 07:02 | 49 | 196 | 10 | EXT |  | 0.89 | (c)
77659.383 | 4.207 | 4.152 | -7.273 | -7.328 | -2147 | -1487 | -1800 | 83 | 4152 | 7035 |  | CORR | GENE | 05:05 | 06:52 | 06:01 | 174 | 695 | 10 | EXT |  | 0.9 | (c)
77661.049 | 5.873 | 5.866 | -5.607 | -5.614 | -2227 | -2133 | -1867 | 3 | 5502 | 7035 |  | CORR | GENE | 04:52 | 05:07 | 05:50 | 112 | 720 | 13 | EXT |  | 0.89 | (c)
77661.328 | 6.152 | 6.14 | -5.328 | -5.34 | -2200 | -2156 | -2148 | 30 | 5315 | 7035 |  | CORR | CIGR | 04:57 | 05:04 | 05:05 | 25 | 104 | 14 | EXT |  | 0.89 | (c)
77664.474 | 9.298 | 9.017 | -2.182 | -2.463 | 2215 | -2193 | -2197 | 0 | 1573 | 7035 |  | CORR | GENE | 04:49 | 04:58 | 04:57 | 890 | 100 | 14 | EXT |  | 0.99 | (c)
77668.479 | 1.823 | 1.811 | -9.597 | -9.609 | 1359 | 1420 | 1416 | 757 | 1811 | 7036 |  | CORR | CIGR | 04:27 | 04:37 | 04:36 | 24 | 114 | 10 | EXT |  | 0.88 | (c)
77678.202 | 0.126 | 0.094 | -11.129 | -11.161 | 1769 | 1987 | 2167 | 0 | 94 | 7037 |  | CORR | GENE | 04:07 | 04:42 | 05:11 | 73 | 796 | 11 | EXT |  | 0.89 | (c)
77681.986 | 3.91 | 3.899 | -7.345 | -7.356 | 1782 | 1862 | 1855 | 304 | 3899 | 7037 |  | CORR | CIGR | 04:09 | 04:22 | 04:21 | 34 | 145 | 11 | EXT |  | 0.89 | (c)
77685.92 | 7.844 | 7.795 | -3.411 | -3.46 | 1824 | 1890 | 1965 | 125 | 3371 | 7037 |  | CORR | GENE | 04:16 | 04:27 | 04:39 | 89 | 282 | 12 | EXT |  | 0.89 | (c)
77686.216 | 8.14 | 8.122 | -3.115 | -3.133 | 1919 | 2002 | 2035 | 79 | 3100 | 7037 |  | CORR | CIGR | 04:31 | 04:45 | 04:50 | 33 | 233 | 11 | EXT |  | 0.89 | (c)
77689.03 | 10.954 | 10.928 | -0.301 | -0.327 | -1555 | -1454 | -1485 | 676 | 301 | 7037 |  | CORR | CIGR | 07:11 | 07:27 | 07:22 | 26 | 140 | 10 | EXT |  | 0.88 | (c)
77689.155 | 11.079 | 11.059 | -0.176 | -0.196 | 1903 | -2060 | 2201 | 0 | 109 | 7037 |  | CORR | GENE | 04:29 | 05:49 | 05:17 | 87 | 596 | 11 | EXT |  | 0.89 | (c)
77689.463 | 0.132 | 0.101 | -11.368 | -11.399 | 1268 | 1350 | 1495 | 509 | 101 | 7038 |  | CORR | GENE | 05:29 | 05:42 | 06:05 | 48 | 454 | 11 | EXT |  | 0.89 | (c)
77694.083 | 4.752 | 4.712 | -6.748 | -6.788 | 531 | 712 | 665 | 531 | 4712 | 7038 |  | CORR | GENE | 03:30 | 03:59 | 03:52 | 77 | 268 | 10 | EXT |  | 0.89 | (c)
77694.465 | 5.134 | 5.122 | -6.366 | -6.378 | 1806 | 1952 | 1907 | 222 | 5122 | 7038 |  | CORR | GENE | 06:56 | 07:19 | 07:12 | 194 | 203 | 10 | EXT |  | 0.9 | (c)
77695.797 | 6.466 | 6.403 | -5.034 | -5.097 | 1824 | 1849 | 1849 | 356 | 4918 | 7038 |  | CORR | GENE | 06:59 | 07:03 | 07:03 | 179 | 51 | 10 | EXT |  | 0.9 | (c)
77696.258 | 6.927 | 6.895 | -4.573 | -4.605 | 1780 | 1899 | 1859 | 292 | 4573 | 7038 |  | CORR | CIGR | 06:51 | 07:11 | 07:04 | 32 | 159 | 11 | EXT |  | 0.89 | (c)
77696.705 | 7.374 | 7.361 | -4.126 | -4.139 | 1796 | 1867 | 1873 | 282 | 4108 | 7038 |  | CORR | CIGR | 06:54 | 07:05 | 07:06 | 31 | 152 | 10 | EXT |  | 0.89 | (c)
77697.494 | 8.163 | 8.133 | -3.337 | -3.367 | 1698 | 1829 | 1802 | 325 | 3325 | 7038 |  | CORR | CIGR | 06:38 | 06:59 | 06:55 | 42 | 208 | 10 | EXT |  | 0.89 | (c)
77697.672 | 8.341 | 8.274 | -3.159 | -3.226 | 1695 | 1897 | 1815 | 295 | 3159 | 7038 |  | CORR | GENE | 06:38 | 07:10 | 06:57 | 67 | 241 | 10 | EXT |  | 0.89 | (c)
77697.84 | 8.509 | 8.309 | -2.991 | -3.191 | 1588 | 1606 | 1614 | 591 | 2876 | 7038 |  | CORR | GENE | 06:20 | 06:23 | 06:25 | 315 | 52 | 10 | EXT |  | 0.92 | (c)
77697.882 | 8.551 | 8.373 | -2.949 | -3.127 | 1675 | 1856 | 1806 | 293 | 2771 | 7038 |  | CORR | GENE | 06:34 | 07:04 | 06:56 | 356 | 263 | 13 | EXT |  | 0.94 | (c)
77699.83 | 10.499 | 10.435 | -1.001 | -1.065 | 472 | 562 | 654 | 472 | 987 | 7038 |  | CORR | GENE | 03:20 | 03:35 | 03:50 | 78 | 364 | 11 | EXT |  | 0.89 | (c)
77700.154 | 10.823 | 10.684 | -0.677 | -0.816 | 472 | 687 | 729 | 472 | 662 | 7038 |  | CORR | GENE | 03:20 | 03:55 | 04:02 | 154 | 515 | 13 | EXT |  | 0.9 | (c)
77715.172 | 2.951 | 2.871 | -8.514 | -8.594 | -1714 | -1627 | -1507 | 516 | 2871 | 7040 |  | CORR | GENE | 05:29 | 05:43 | 06:03 | 101 | 414 | 10 | EXT |  | 0.89 | (c)
77715.276 | 3.055 | 3.042 | -8.41 | -8.423 | -1718 | -1458 | -1558 | 512 | 3042 | 7040 |  | CORR | CIGR | 05:29 | 06:11 | 05:54 | 32 | 320 | 10 | EXT |  | 0.89 | (c)
77715.654 | 3.433 | 3.416 | -8.032 | -8.049 | -1301 | -1221 | -1212 | 930 | 3416 | 7040 |  | CORR | GENE | 06:36 | 06:49 | 06:50 | 69 | 178 | 11 | EXT |  | 0.89 | (c)
77716.792 | 4.571 | 4.518 | -6.894 | -6.947 | 2220 | -2079 | -2081 | 0 | 4518 | 7040 |  | CORR | GENE | 04:04 | 04:30 | 04:30 | 82 | 321 | 11 | EXT |  | 0.89 | (c)
77718.816 | 6.595 | 6.572 | -4.87 | -4.893 | -1191 | -1106 | -1130 | 1040 | 4859 | 7040 |  | CORR | CIGR | 06:54 | 07:07 | 07:04 | 34 | 122 | 10 | EXT |  | 0.89 | (c)
77720.148 | 7.927 | 7.911 | -3.538 | -3.554 | -925 | -885 | -863 | 801 | 3455 | 7040 |  | CORR | GENE | 07:37 | 07:43 | 07:47 | 99 | 124 | 13 | EXT |  | 0.89 | (c)
77720.66 | 8.439 | 8.426 | -3.026 | -3.039 | -2184 | -2060 | -2089 | 47 | 3003 | 7040 |  | CORR | CIGR | 04:13 | 04:33 | 04:29 | 36 | 189 | 11 | EXT |  | 0.89 | (c)
77720.814 | 8.593 | 8.585 | -2.872 | -2.88 | -2133 | -2083 | -2059 | 97 | 2858 | 7040 |  | CORR | CIGR | 04:22 | 04:30 | 04:34 | 22 | 149 | 11 | EXT |  | 0.88 | (c)
77723.646 | 11.425 | 11.328 | -0.04 | -0.137 | -1929 | -1327 | -1459 | 302 | 20 | 7040 |  | CORR | GENE | 04:55 | 06:32 | 06:11 | 117 | 940 | 11 | EXT |  | 0.89 | (c)
77728.555 | 4.869 | 4.787 | -6.756 | -6.838 | 303 | 372 | 452 | 303 | 4787 | 7041 |  | CORR | GENE | 03:38 | 03:49 | 04:02 | 92 | 298 | 15 | EXT | Аномалия находится на отводе. | 0.89 | (c)
77729.839 | 6.153 | 5.928 | -5.472 | -5.697 | 45 | 332 | 290 | 45 | 5453 | 7041 |  | CORR | GENE | 02:56 | 03:43 | 03:36 | 244 | 490 | 10 | EXT | Аномалия находится на отводе. | 0.91 | (c)
77735.426 | 0.115 | 0.054 | -11.54 | -11.601 | -980 | -341 | -329 | 0 | 54 | 7042 |  | CORR | GENE | 05:23 | 07:06 | 07:08 | 127 | 1302 | 11 | EXT |  | 0.9 | (c)
77736.892 | 1.581 | 1.483 | -10.074 | -10.172 | -435 | -354 | -325 | 214 | 1483 | 7042 |  | DENT | GENE | 06:51 | 07:04 | 07:09 | 150 | 221 | 0.3 | N/A | Глубина вмятины: 4 мм (0,3%). Линейка: 15 см в (148 см; 07:04 ч:мин) |  | (c)
77751.126 | 4.16 | 4.097 | -7.385 | -7.448 | 1407 | 1562 | 1691 | 255 | 4097 | 7043 |  | CORR | GENE | 06:36 | 07:01 | 07:22 | 143 | 569 | 13 | EXT |  | 0.9 | (c)
77752.132 | 5.166 | 4.886 | -6.379 | -6.659 | 543 | 570 | 587 | 543 | 4886 | 7043 |  | CORR | GENE | 04:16 | 04:21 | 04:23 | 416 | 88 | 12 | EXT |  | 0.94 | (c)
77752.276 | 5.31 | 5.298 | -6.235 | -6.247 | 1631 | 1692 | 1693 | 476 | 5298 | 7043 |  | CORR | CIGR | 07:12 | 07:22 | 07:22 | 27 | 123 | 10 | EXT |  | 0.89 | (c)
77753.878 | 6.912 | 6.87 | -4.633 | -4.675 | 555 | 1642 | 1269 | 247 | 4563 | 7043 |  | CORR | GENE | 04:18 | 07:14 | 06:13 | 112 | 1428 | 12 | EXT |  | 0.89 | (c)
77754.696 | 7.73 | 7.689 | -3.815 | -3.856 | 1563 | 1654 | 1619 | 555 | 3768 | 7043 |  | CORR | GENE | 07:01 | 07:16 | 07:10 | 88 | 113 | 10 | EXT |  | 0.89 | (c)
77755.89 | 8.924 | 8.906 | -2.621 | -2.639 | 607 | 706 | 718 | 607 | 2535 | 7043 |  | CORR | GENE | 04:27 | 04:43 | 04:45 | 104 | 222 | 10 | EXT |  | 0.89 | (c)
77756.599 | 9.633 | 9.557 | -1.912 | -1.988 | 1466 | 1542 | 1546 | 605 | 1899 | 7043 |  | CORR | GENE | 06:45 | 06:58 | 06:58 | 89 | 159 | 12 | EXT |  | 0.89 | (c)
77757.345 | 10.379 | 10.289 | -1.166 | -1.256 | 1588 | 1739 | 1756 | 306 | 1118 | 7043 |  | CORR | GENE | 07:05 | 07:29 | 07:32 | 138 | 336 | 11 | EXT |  | 0.9 | (c)
77757.564 | 10.598 | 10.579 | -0.947 | -0.966 | 455 | 632 | 563 | 455 | 845 | 7043 |  | CORR | GENE | 04:02 | 04:31 | 04:20 | 121 | 217 | 10 | EXT |  | 0.89 | (c)
77758.123 | 11.157 | 11.003 | -0.388 | -0.542 | 1392 | 1507 | 1670 | 283 | 366 | 7043 |  | CORR | GENE | 06:33 | 06:52 | 07:18 | 176 | 556 | 10 | EXT |  | 0.9 | (c)
77760.416 | 1.905 | 1.868 | -9.44 | -9.477 | -1118 | -1063 | -1064 | 1009 | 1868 | 7044 |  | CORR | CIGR | 06:57 | 07:06 | 07:06 | 46 | 109 | 10 | EXT |  | 0.89 | (c)
77763.118 | 4.607 | 4.606 | -6.738 | -6.739 | -1877 | -1806 | -1808 | 353 | 4606 | 7044 |  | CORR | CIGR | 04:55 | 05:06 | 05:06 | 19 | 138 | 10 | EXT |  | 0.88 | (c)
77767.019 | 8.508 | 8.151 | -2.837 | -3.194 | -1953 | -1677 | -1474 | 278 | 2816 | 7044 |  | CORR | GENE | 04:43 | 05:27 | 05:60 | 378 | 957 | 11 | EXT |  | 0.93 | (c)
77767.924 | 9.413 | 9.258 | -1.932 | -2.087 | 2071 | -2096 | -2170 | 0 | 1805 | 7044 |  | CORR | GENE | 03:32 | 04:19 | 04:08 | 282 | 440 | 11 | EXT |  | 0.92 | (c)
77768.164 | 9.653 | 9.545 | -1.692 | -1.8 | -970 | -585 | -558 | 146 | 1627 | 7044 |  | CORR | GENE | 07:21 | 08:23 | 08:28 | 173 | 825 | 12 | EXT |  | 0.9 | (c)
77769.67 | 11.159 | 10.749 | -0.186 | -0.596 | 2060 | -2109 | -2142 | 0 | 151 | 7044 |  | CORR | GENE | 03:30 | 04:18 | 04:12 | 445 | 519 | 10 | EXT |  | 0.93 | (c)
77772.752 | 2.896 | 2.891 | -8.274 | -8.279 | -625 | -504 | -514 | 403 | 2891 | 7045 |  | CORR | CIGR | 07:45 | 08:04 | 08:02 | 28 | 222 | 10 | EXT |  | 0.89 | (c)
77773.468 | 3.612 | 3.595 | -7.558 | -7.575 | -717 | -663 | -648 | 580 | 3595 | 7045 |  | CORR | CIGR | 07:30 | 07:38 | 07:41 | 42 | 138 | 10 | EXT |  | 0.89 | (c)
77773.68 | 3.824 | 3.788 | -7.346 | -7.382 | -1952 | -1824 | -1760 | 279 | 3788 | 7045 |  | CORR | GENE | 04:10 | 04:31 | 04:41 | 68 | 384 | 10 | EXT |  | 0.89 | (c)
77781.383 | 0.357 | 0.224 | -11.108 | -11.241 | -2022 | -1919 | -1962 | 208 | 224 | 7046 |  | CORR | GENE | 06:55 | 07:11 | 07:04 | 566 | 120 | 11 | EXT |  | 0.95 | (c)
77783.147 | 2.121 | 2.096 | -9.344 | -9.369 | 1254 | 1378 | 1367 | 749 | 2096 | 7046 |  | CORR | CIGR | 03:43 | 04:03 | 04:02 | 38 | 227 | 11 | EXT |  | 0.89 | (c)
77793.521 | 1.03 | 1.007 | -10.235 | -10.258 | 1951 | 2096 | 2069 | 43 | 1007 | 7047 |  | CORR | CIGR | 03:30 | 03:54 | 03:49 | 42 | 237 | 11 | EXT |  | 0.89 | (c)
77801.34 | 8.849 | 8.813 | -2.416 | -2.452 | -1674 | -1574 | -1521 | 557 | 2385 | 7047 |  | CORR | GENE | 05:45 | 06:01 | 06:10 | 67 | 305 | 11 | EXT |  | 0.89 | (c)
77803.871 | 0.115 | 0.067 | -11.185 | -11.233 | -1581 | -1316 | -1310 | 649 | 67 | 7048 |  | CORR | GENE | 06:22 | 07:05 | 07:06 | 88 | 542 | 12 | EXT |  | 0.89 | (c)
77804.085 | 0.329 | 0.275 | -10.971 | -11.025 | -1830 | -1584 | -1563 | 400 | 275 | 7048 |  | CORR | GENE | 05:42 | 06:22 | 06:25 | 71 | 535 | 10 | EXT |  | 0.89 | (c)
77804.488 | 0.732 | 0.637 | -10.568 | -10.663 | -2175 | -1720 | -1713 | 56 | 637 | 7048 |  | CORR | GENE | 04:46 | 05:60 | 06:01 | 172 | 924 | 10 | EXT |  | 0.9 | (c)
77806.101 | 2.345 | 2.271 | -8.955 | -9.029 | -1577 | -1441 | -1309 | 654 | 2271 | 7048 |  | CORR | GENE | 06:23 | 06:45 | 07:06 | 122 | 536 | 10 | EXT |  | 0.89 | (c)
77808.806 | 5.05 | 5.019 | -6.25 | -6.281 | -1644 | -1413 | -1428 | 586 | 5019 | 7048 |  | CORR | GENE | 06:12 | 06:49 | 06:47 | 79 | 432 | 10 | EXT |  | 0.89 | (c)
77809.16 | 5.404 | 5.39 | -5.896 | -5.91 | -2142 | -2095 | -2083 | 89 | 5390 | 7048 |  | CORR | CIGR | 04:52 | 04:59 | 05:01 | 24 | 118 | 10 | EXT |  | 0.88 | (c)
77809.381 | 5.625 | 5.578 | -5.675 | -5.722 | -771 | -373 | -472 | 174 | 5578 | 7048 |  | CORR | GENE | 08:33 | 09:37 | 09:21 | 92 | 597 | 10 | EXT |  | 0.89 | (c)
77809.534 | 5.778 | 5.37 | -5.522 | -5.93 | -1550 | -1216 | -1187 | 680 | 5370 | 7048 |  | CORR | GENE | 06:27 | 07:21 | 07:26 | 468 | 726 | 10 | EXT |  | 0.93 | (c)
77815.02 | 11.264 | 11.116 | -0.036 | -0.184 | -2103 | -1515 | -1591 | 128 | 16 | 7048 |  | CORR | GENE | 04:58 | 06:33 | 06:21 | 168 | 1023 | 11 | EXT |  | 0.9 | (c)
77815.129 | 0.073 | 0.039 | -11.337 | -11.371 | -1647 | -1386 | -1447 | 584 | 39 | 7049 |  | CORR | GENE | 05:48 | 06:30 | 06:20 | 84 | 399 | 13 | EXT |  | 0.89 | (c)
77815.136 | 0.08 | 0.038 | -11.33 | -11.372 | -1144 | -791 | -836 | 528 | 38 | 7049 |  | CORR | GENE | 07:09 | 08:06 | 07:59 | 163 | 616 | 10 | EXT |  | 0.9 | (c)
77823.602 | 8.546 | 8.466 | -2.864 | -2.944 | -1069 | -697 | -777 | 486 | 2807 | 7049 |  | CORR | GENE | 07:21 | 08:21 | 08:08 | 137 | 583 | 10 | EXT | Аномалия находится на упругопластическом изгибе: R=600 D, максимальное растяжение на 6.3 час. | 0.9 | (c)
77827.918 | 1.452 | 1.425 | -10.028 | -10.055 | -1724 | -1532 | -1600 | 507 | 1425 | 7050 |  | CORR | GENE | 05:23 | 05:53 | 05:43 | 60 | 248 | 14 | EXT | Аномалия находится на упругопластическом изгибе: R=716 D, максимальное растяжение на 5.7 час. | 0.89 | (c)
77827.971 | 1.505 | 1.124 | -9.975 | -10.356 | -1447 | -1410 | -1404 | 784 | 1124 | 7050 |  | CORR | GENE | 06:07 | 06:13 | 06:14 | 480 | 85 | 10 | EXT | Аномалия находится на упругопластическом изгибе: R=716 D, максимальное растяжение на 5.7 час. | 0.93 | (c)
77828.187 | 1.721 | 1.636 | -9.759 | -9.844 | -1797 | -1244 | -1314 | 434 | 1636 | 7050 |  | CORR | GENE | 05:11 | 06:40 | 06:29 | 298 | 965 | 14 | EXT | Аномалия находится на упругопластическом изгибе: R=718 D, максимальное растяжение на 5.7 час. | 0.93 | (c)
77828.711 | 2.245 | 2.192 | -9.235 | -9.288 | -1641 | -1216 | -1374 | 590 | 2192 | 7050 |  | CORR | GENE | 05:36 | 06:44 | 06:19 | 84 | 533 | 10 | EXT | Аномалия находится на упругопластическом изгибе: R=724 D, максимальное растяжение на 5.8 час. | 0.89 | (c)
77828.794 | 2.328 | 2.287 | -9.152 | -9.193 | -1388 | -1358 | -1366 | 843 | 2287 | 7050 |  | CORR | AXGR | 06:17 | 06:22 | 06:20 | 176 | 45 | 13 | EXT | Аномалия находится на упругопластическом изгибе: R=724 D, максимальное растяжение на 5.8 час. | 0.91 | (c)
77829.16 | 2.694 | 2.487 | -8.786 | -8.993 | -1922 | -1340 | -1480 | 309 | 2487 | 7050 |  | CORR | GENE | 04:51 | 06:24 | 06:02 | 628 | 884 | 13 | EXT | Аномалия находится на упругопластическом изгибе: R=726 D, максимальное растяжение на 5.8 час. | 0.96 | (c)
77829.821 | 3.355 | 3.24 | -8.125 | -8.24 | -1872 | -1760 | -1532 | 359 | 3240 | 7050 |  | CORR | GENE | 04:59 | 05:17 | 05:53 | 183 | 679 | 14 | EXT | Аномалия находится на упругопластическом изгибе: R=730 D, максимальное растяжение на 5.9 час. | 0.91 | (c)
77830.374 | 3.908 | 3.769 | -7.572 | -7.711 | -2078 | -1403 | -1479 | 153 | 3769 | 7050 |  | CORR | GENE | 04:25 | 06:14 | 06:02 | 175 | 1197 | 10 | EXT | Аномалия находится на упругопластическом изгибе: R=726 D, максимальное растяжение на 6 час. | 0.9 | (c)
77837.663 | 11.197 | 11.013 | -0.283 | -0.467 | -1314 | -895 | -930 | 545 | 188 | 7050 |  | CORR | GENE | 06:29 | 07:36 | 07:31 | 279 | 769 | 13 | EXT | Аномалия находится на упругопластическом изгибе: R=661 D, максимальное растяжение на 5.6 час. | 0.93 | (c)
77841.273 | 3.327 | 3.314 | -8.013 | -8.026 | 1247 | 1304 | 1331 | 815 | 3314 | 7051 |  | CORR | CIGR | 05:59 | 06:08 | 06:13 | 41 | 168 | 10 | EXT | Аномалия находится на упругопластическом изгибе: R=704 D, максимальное растяжение на 5.9 час. | 0.89 | (c)
77844.907 | 6.961 | 6.846 | -4.379 | -4.494 | 1216 | 1554 | 1531 | 385 | 4193 | 7051 |  | CORR | GENE | 05:54 | 06:49 | 06:45 | 301 | 629 | 11 | EXT | Аномалия находится на упругопластическом изгибе: R=654 D, максимальное растяжение на 5.6 час. | 0.92 | (c)
77845.346 | 7.4 | 7.3 | -3.94 | -4.04 | 1268 | 1352 | 1454 | 591 | 3929 | 7051 |  | CORR | GENE | 06:02 | 06:16 | 06:32 | 111 | 371 | 12 | EXT | Аномалия находится на упругопластическом изгибе: R=666 D, максимальное растяжение на 5.6 час. | 0.89 | (c)
77845.789 | 7.843 | 7.814 | -3.497 | -3.526 | 407 | 538 | 514 | 407 | 3478 | 7051 |  | CORR | GENE | 03:44 | 04:05 | 04:01 | 48 | 215 | 10 | EXT | Аномалия находится на упругопластическом изгибе: R=689 D, максимальное растяжение на 5.5 час. | 0.89 | (c)
77846.067 | 8.121 | 8.101 | -3.219 | -3.239 | 1595 | 1692 | 1723 | 381 | 3198 | 7051 |  | CORR | CIGR | 06:55 | 07:11 | 07:16 | 41 | 254 | 13 | EXT | Аномалия находится на упругопластическом изгибе: R=701 D, максимальное растяжение на 5.4 час. | 0.89 | (c)
77846.917 | 8.971 | 8.926 | -2.369 | -2.414 | 1449 | 1623 | 1683 | 314 | 2329 | 7051 |  | CORR | GENE | 06:32 | 06:60 | 07:09 | 85 | 467 | 10 | EXT | Аномалия находится на упругопластическом изгибе: R=774 D, максимальное растяжение на 5.1 час. | 0.89 | (c)
77847.719 | 9.773 | 9.756 | -1.567 | -1.584 | 271 | 528 | 454 | 271 | 1508 | 7051 |  | CORR | GENE | 03:22 | 04:03 | 03:51 | 76 | 367 | 10 | EXT | Аномалия находится на упругопластическом изгибе: R=862 D, максимальное растяжение на 4.8 час. | 0.89 | (c)
77851.169 | 1.883 | 1.861 | -9.477 | -9.499 | 824 | 959 | 931 | 824 | 1861 | 7052 |  | CORR | GENE | 03:26 | 03:47 | 03:43 | 69 | 214 | 10 | EXT |  | 0.89 | (c)
77860.797 | 0.151 | 0.122 | -11.179 | -11.208 | -1084 | -951 | -921 | 757 | 122 | 7053 |  | CORR | GENE | 07:25 | 07:47 | 07:52 | 77 | 327 | 11 | EXT |  | 0.89 | (c)
77861.661 | 1.015 | 0.955 | -10.315 | -10.375 | -1304 | -1145 | -1096 | 887 | 955 | 7053 |  | CORR | GENE | 06:50 | 07:16 | 07:23 | 83 | 417 | 10 | EXT |  | 0.89 | (c)
77861.819 | 1.173 | 1.129 | -10.157 | -10.201 | -1243 | -908 | -988 | 733 | 1129 | 7053 |  | CORR | GENE | 06:60 | 07:54 | 07:41 | 104 | 510 | 11 | EXT |  | 0.89 | (c)
77864.143 | 3.497 | 3.452 | -7.833 | -7.878 | 1906 | 1977 | 2097 | 0 | 3452 | 7053 |  | CORR | GENE | 03:28 | 03:39 | 03:59 | 73 | 381 | 10 | EXT |  | 0.89 | (c)
77865.161 | 4.515 | 4.497 | -6.815 | -6.833 | -1233 | -1162 | -1098 | 963 | 4497 | 7053 |  | CORR | GENE | 07:01 | 07:13 | 07:23 | 73 | 271 | 11 | EXT |  | 0.89 | (c)
77868.548 | 7.902 | 7.847 | -3.428 | -3.483 | -1339 | -1039 | -1096 | 853 | 3390 | 7053 |  | CORR | GENE | 06:44 | 07:33 | 07:23 | 93 | 486 | 10 | EXT |  | 0.89 | (c)
77871.15 | 10.504 | 10.466 | -0.826 | -0.864 | -1151 | -937 | -981 | 811 | 792 | 7053 |  | CORR | GENE | 07:14 | 07:49 | 07:42 | 72 | 340 | 10 | EXT |  | 0.89 | (c)
77871.828 | 11.182 | 11.134 | -0.148 | -0.196 | -1326 | -1085 | -1127 | 904 | 136 | 7053 |  | CORR | GENE | 06:46 | 07:25 | 07:18 | 60 | 399 | 10 | EXT |  | 0.89 | (c)
77873.836 | 1.86 | 1.826 | -9.42 | -9.454 | 1256 | 1404 | 1372 | 743 | 1826 | 7054 |  | CORR | CIGR | 04:26 | 04:50 | 04:45 | 44 | 231 | 11 | EXT |  | 0.89 | (c)
77877.48 | 5.504 | 5.478 | -5.776 | -5.802 | -1422 | -1321 | -1327 | 808 | 5478 | 7054 |  | CORR | CIGR | 09:14 | 09:30 | 09:29 | 35 | 191 | 11 | EXT |  | 0.89 | (c)
77879.422 | 7.446 | 7.34 | -3.834 | -3.94 | -1863 | -1387 | -1549 | 367 | 3779 | 7054 |  | CORR | GENE | 08:03 | 09:19 | 08:53 | 161 | 628 | 14 | EXT |  | 0.91 | (c)
77879.895 | 7.919 | 7.897 | -3.361 | -3.383 | -1690 | -1581 | -1591 | 540 | 3339 | 7054 |  | CORR | CIGR | 08:30 | 08:48 | 08:47 | 44 | 199 | 10 | EXT |  | 0.89 | (c)
77881.737 | 9.761 | 9.709 | -1.519 | -1.571 | -2134 | -1813 | -1817 | 97 | 1482 | 7054 |  | CORR | GENE | 07:19 | 08:11 | 08:10 | 89 | 633 | 10 | EXT |  | 0.89 | (c)
77883.054 | 11.078 | 10.837 | -0.202 | -0.443 | -2191 | -2173 | -2124 | 40 | 184 | 7054 |  | CORR | GENE | 07:10 | 07:13 | 07:20 | 259 | 133 | 11 | EXT |  | 0.92 | (c)
77883.087 | 11.111 | 11.111 | -0.169 | -0.169 | -2166 | -2166 | -1779 | 64 | 37 | 7054 |  | CORR | GENE | 07:14 | 07:14 | 08:16 | 132 | 774 | 10 | EXT |  | 0.89 | (c)
77884.009 | 0.753 | 0.728 | -10.532 | -10.557 | -1760 | -1648 | -1699 | 471 | 728 | 7055 |  | CORR | CIGR | 04:60 | 05:18 | 05:09 | 25 | 122 | 10 | EXT |  | 0.88 | (c)
77884.421 | 1.165 | 1.141 | -10.12 | -10.144 | -1430 | -1253 | -1321 | 801 | 1141 | 7055 |  | CORR | GENE | 05:53 | 06:21 | 06:10 | 50 | 218 | 11 | EXT |  | 0.89 | (c)
77884.422 | 1.166 | 1.141 | -10.119 | -10.144 | -1099 | -973 | -1016 | 933 | 1141 | 7055 |  | CORR | CIGR | 06:46 | 07:06 | 06:60 | 30 | 166 | 10 | EXT |  | 0.89 | (c)
77884.547 | 1.291 | 1.236 | -9.994 | -10.049 | -1088 | -948 | -975 | 862 | 1236 | 7055 |  | CORR | GENE | 06:48 | 07:11 | 07:06 | 70 | 226 | 10 | EXT |  | 0.89 | (c)
77885.126 | 1.87 | 1.814 | -9.415 | -9.471 | -1435 | -1205 | -1258 | 795 | 1814 | 7055 |  | CORR | GENE | 05:52 | 06:29 | 06:20 | 75 | 354 | 10 | EXT |  | 0.89 | (c)
77885.261 | 2.005 | 1.964 | -9.28 | -9.321 | -1755 | -1622 | -1606 | 476 | 1964 | 7055 |  | CORR | GENE | 05:00 | 05:22 | 05:24 | 55 | 297 | 10 | EXT |  | 0.89 | (c)
77885.264 | 2.008 | 1.989 | -9.277 | -9.296 | -1380 | -1289 | -1310 | 851 | 1989 | 7055 |  | CORR | CIGR | 06:01 | 06:15 | 06:12 | 30 | 139 | 10 | EXT |  | 0.89 | (c)
77887.712 | 4.456 | 4.43 | -6.829 | -6.855 | -1710 | -1404 | -1226 | 520 | 4430 | 7055 |  | CORR | GENE | 05:08 | 05:57 | 06:26 | 126 | 968 | 10 | EXT |  | 0.89 | (c)
77891.271 | 8.015 | 7.948 | -3.27 | -3.337 | -1013 | -829 | -873 | 734 | 3242 | 7055 |  | CORR | GENE | 07:00 | 07:30 | 07:23 | 95 | 279 | 10 | EXT |  | 0.89 | (c)
77891.764 | 8.508 | 8.485 | -2.777 | -2.8 | -1102 | -896 | -981 | 860 | 2736 | 7055 |  | CORR | GENE | 06:46 | 07:19 | 07:05 | 64 | 242 | 13 | EXT |  | 0.89 | (c)
77892.956 | 9.7 | 9.685 | -1.585 | -1.6 | 2140 | 2190 | 2171 | 29 | 1310 | 7055 |  | CORR | GENE | 03:29 | 03:37 | 03:34 | 290 | 61 | 11 | EXT |  | 0.92 | (c)
77893.567 | 10.311 | 10.255 | -0.974 | -1.03 | 1714 | 1779 | 1920 | 105 | 955 | 7055 |  | CORR | GENE | 02:20 | 02:31 | 02:53 | 75 | 411 | 10 | EXT |  | 0.89 | (c)
77895.263 | 0.722 | 0.702 | -10.573 | -10.593 | 1884 | 2006 | -2218 | 0 | 702 | 7056 |  | CORR | GENE | 03:54 | 04:13 | 04:52 | 136 | 718 | 10 | EXT |  | 0.9 | (c)
77895.691 | 1.15 | 1.029 | -10.145 | -10.266 | 1709 | 2003 | 1919 | 101 | 1029 | 7056 |  | CORR | GENE | 03:25 | 04:13 | 03:59 | 201 | 421 | 12 | EXT |  | 0.91 | (c)
77898.807 | 4.266 | 4.244 | -7.029 | -7.051 | 2135 | -2194 | -2222 | 0 | 4244 | 7056 |  | CORR | GENE | 04:34 | 04:56 | 04:51 | 49 | 208 | 10 | EXT |  | 0.89 | (c)
77904.716 | 10.175 | 10.122 | -1.12 | -1.173 | 2022 | 2140 | -2130 | 0 | 1033 | 7056 |  | CORR | GENE | 04:16 | 04:35 | 05:06 | 140 | 618 | 10 | EXT |  | 0.9 | (c)
77905.994 | 0.158 | 0.126 | -10.977 | -11.009 | 1387 | 1576 | 1784 | 48 | 126 | 7057 |  | CORR | GENE | 02:19 | 02:49 | 03:23 | 98 | 795 | 11 | EXT |  | 0.89 | (c)
77906.402 | 0.566 | 0.373 | -10.569 | -10.762 | 1210 | 1396 | 1611 | 217 | 373 | 7057 |  | CORR | GENE | 01:50 | 02:20 | 02:55 | 270 | 804 | 12 | EXT |  | 0.92 | (c)
77906.872 | 1.036 | 1.011 | -10.099 | -10.124 | 1703 | 2204 | 2016 | 0 | 1011 | 7057 |  | CORR | GENE | 03:10 | 04:31 | 04:00 | 129 | 626 | 12 | EXT |  | 0.9 | (c)
77907.218 | 1.382 | 1.365 | -9.753 | -9.77 | 1374 | 1791 | 1636 | 332 | 1365 | 7057 |  | CORR | GENE | 02:17 | 03:24 | 02:59 | 78 | 525 | 11 | EXT |  | 0.89 | (c)
77907.282 | 1.446 | 1.417 | -9.689 | -9.718 | 1934 | 2092 | 2108 | 0 | 1417 | 7057 |  | CORR | GENE | 03:47 | 04:13 | 04:15 | 97 | 347 | 10 | EXT |  | 0.89 | (c)
77907.936 | 2.1 | 2.023 | -9.035 | -9.112 | 2069 | -2113 | -2151 | 0 | 2023 | 7057 |  | CORR | GENE | 04:09 | 04:54 | 04:48 | 95 | 482 | 11 | EXT |  | 0.89 | (c)
77910.045 | 4.209 | 4.136 | -6.926 | -6.999 | -1661 | -1389 | -1330 | 570 | 4136 | 7057 |  | CORR | GENE | 06:07 | 06:51 | 07:00 | 230 | 662 | 10 | EXT |  | 0.91 | (c)
77910.38 | 4.544 | 4.473 | -6.591 | -6.662 | -2138 | -1813 | -1895 | 92 | 4473 | 7057 |  | CORR | GENE | 04:50 | 05:42 | 05:29 | 84 | 486 | 10 | EXT |  | 0.89 | (c)
77910.488 | 4.652 | 4.459 | -6.483 | -6.676 | -1558 | -1289 | -1202 | 673 | 4459 | 7057 |  | CORR | GENE | 06:24 | 07:07 | 07:21 | 230 | 711 | 10 | EXT |  | 0.91 | (c)
77911.019 | 5.183 | 5.062 | -5.952 | -6.073 | 1359 | 2066 | 2015 | 0 | 5062 | 7057 |  | CORR | GENE | 02:14 | 04:09 | 04:00 | 231 | 1313 | 10 | EXT |  | 0.91 | (c)
77911.291 | 5.455 | 5.425 | -5.68 | -5.71 | -1470 | -1389 | -1370 | 761 | 5425 | 7057 |  | CORR | CIGR | 06:38 | 06:51 | 06:54 | 40 | 200 | 10 | EXT |  | 0.89 | (c)
77911.935 | 6.099 | 5.772 | -5.036 | -5.363 | 1298 | 1538 | 1938 | 0 | 4896 | 7057 |  | CORR | GENE | 02:05 | 02:43 | 03:48 | 467 | 1280 | 10 | EXT |  | 0.93 | (c)
77912.073 | 6.237 | 6.229 | -4.898 | -4.906 | -1481 | -1326 | -1398 | 750 | 4876 | 7057 |  | CORR | CIGR | 06:36 | 07:01 | 06:49 | 30 | 166 | 11 | EXT |  | 0.89 | (c)
77912.329 | 6.493 | 6.318 | -4.642 | -4.817 | 1375 | 1647 | 1818 | 0 | 4603 | 7057 |  | CORR | GENE | 02:17 | 03:01 | 03:29 | 214 | 887 | 11 | EXT |  | 0.91 | (c)
77912.705 | 6.869 | 6.737 | -4.266 | -4.398 | 1468 | 1539 | 1876 | 0 | 4210 | 7057 |  | CORR | GENE | 02:32 | 02:43 | 03:38 | 188 | 814 | 12 | EXT |  | 0.91 | (c)
77914.271 | 8.435 | 8.344 | -2.7 | -2.791 | 1374 | 1667 | 1777 | 51 | 2521 | 7057 |  | CORR | GENE | 02:17 | 03:04 | 03:22 | 270 | 805 | 10 | EXT |  | 0.91 | (c)
77915.197 | 9.361 | 9.137 | -1.774 | -1.998 | 1267 | 1583 | 1698 | 101 | 1724 | 7057 |  | CORR | GENE | 01:60 | 02:51 | 03:09 | 274 | 863 | 10 | EXT |  | 0.91 | (c)
77916.322 | 10.486 | 10.381 | -0.649 | -0.754 | 1324 | 1481 | 1731 | 93 | 630 | 7057 |  | CORR | GENE | 02:09 | 02:34 | 03:14 | 124 | 814 | 11 | EXT | Аномалия находится на упругопластическом изгибе: R=868 D, максимальное растяжение на 1.4 час. | 0.89 | (c)
77916.647 | 10.811 | 10.756 | -0.324 | -0.379 | 1780 | 1909 | 1943 | 125 | 323 | 7057 |  | CORR | GENE | 03:22 | 03:43 | 03:49 | 56 | 325 | 13 | EXT | Аномалия находится на упругопластическом изгибе: R=814 D, максимальное растяжение на 1.3 час. | 0.89 | (c)
77916.786 | 10.95 | 10.896 | -0.185 | -0.239 | -1510 | -1081 | -1167 | 721 | 145 | 7057 |  | CORR | GENE | 06:31 | 07:41 | 07:27 | 94 | 685 | 11 | EXT | Аномалия находится на упругопластическом изгибе: R=764 D, максимальное растяжение на 1.2 час. | 0.89 | (c)
77917.03 | 0.059 | 0.031 | -10.726 | -10.754 | 396 | 1077 | 827 | 396 | 31 | 7058 |  | CORR | GENE | 02:52 | 04:42 | 04:01 | 55 | 861 | 15 | EXT | Аномалия находится на упругопластическом изгибе: R=719 D, максимальное растяжение на 1.1 час. | 0.89 | (c)
77917.145 | 0.174 | 0.113 | -10.611 | -10.672 | 1353 | 1663 | 1588 | 407 | 113 | 7058 |  | CORR | GENE | 05:26 | 06:16 | 06:04 | 108 | 470 | 10 | EXT | Аномалия находится на упругопластическом изгибе: R=719 D, максимальное растяжение на 1.1 час. | 0.89 | (c)
77917.291 | 0.32 | 0.255 | -10.465 | -10.53 | 1320 | 1562 | 1544 | 464 | 255 | 7058 |  | CORR | GENE | 05:21 | 05:60 | 05:57 | 79 | 446 | 13 | EXT | Аномалия находится на упругопластическом изгибе: R=677 D, максимальное растяжение на 1 час. | 0.89 | (c)
77921.147 | 4.176 | 4.094 | -6.609 | -6.691 | 758 | 1047 | 1089 | 758 | 4094 | 7058 |  | CORR | GENE | 03:50 | 04:37 | 04:43 | 144 | 662 | 11 | EXT | Аномалия находится на упругопластическом изгибе: R=368 D, максимальное растяжение на 0.3 час. | 0.9 | (c)
77921.301 | 4.33 | 4.295 | -6.455 | -6.49 | 843 | 1122 | 1024 | 843 | 4295 | 7058 |  | CORR | GENE | 04:04 | 04:49 | 04:33 | 70 | 362 | 11 | EXT | Аномалия находится на упругопластическом изгибе: R=360 D, максимальное растяжение на 0.2 час. | 0.89 | (c)
77921.412 | 4.441 | 4.403 | -6.344 | -6.382 | 911 | 1078 | 1025 | 911 | 4403 | 7058 |  | CORR | GENE | 04:15 | 04:42 | 04:33 | 50 | 228 | 10 | EXT | Аномалия находится на упругопластическом изгибе: R=360 D, максимальное растяжение на 0.2 час. | 0.89 | (c)
77922.277 | 5.306 | 5.292 | -5.479 | -5.493 | 2184 | 2221 | 2220 | 0 | 5292 | 7058 |  | LWAN | CIGR | 07:40 | 07:46 | 07:46 | 34 | 70 |  | INT | Эквивалент потери металла 15%. Аномалия находится на упругопластическом изгибе: R=339 D, максимальное растяжение на 0.1 час. |  | (c)
77923.22 | 6.249 | 6.188 | -4.536 | -4.597 | 910 | 1076 | 1055 | 910 | 4506 | 7058 |  | CORR | GENE | 04:15 | 04:41 | 04:38 | 91 | 290 | 10 | EXT | Аномалия находится на упругопластическом изгибе: R=318 D, максимальное растяжение на 11.9 час. | 0.89 | (c)
77924.638 | 7.667 | 7.6 | -3.118 | -3.185 | 329 | 428 | 490 | 329 | 3090 | 7058 |  | CORR | GENE | 02:41 | 02:57 | 03:07 | 95 | 322 | 13 | EXT | Аномалия находится на упругопластическом изгибе: R=297 D, максимальное растяжение на 11.8 час. | 0.89 | (c)
77925.386 | 8.415 | 8.368 | -2.37 | -2.417 | 882 | 1129 | 1034 | 882 | 2345 | 7058 |  | CORR | GENE | 04:10 | 04:50 | 04:35 | 72 | 304 | 11 | EXT | Аномалия находится на упругопластическом изгибе: R=293 D, максимальное растяжение на 11.7 час. | 0.89 | (c)
77925.636 | 8.665 | 8.649 | -2.12 | -2.136 | 965 | 1160 | 1107 | 965 | 2081 | 7058 |  | CORR | GENE | 04:23 | 04:55 | 04:46 | 55 | 284 | 12 | EXT | Аномалия находится на упругопластическом изгибе: R=293 D, максимальное растяжение на 11.7 час. | 0.89 | (c)
77926.171 | 9.2 | 9.157 | -1.585 | -1.628 | 1026 | 1162 | 1132 | 992 | 1565 | 7058 |  | CORR | GENE | 04:33 | 04:55 | 04:50 | 63 | 213 | 11 | EXT | Аномалия находится на упругопластическом изгибе: R=295 D, максимальное растяжение на 11.7 час. | 0.89 | (c)
77927.161 | 10.19 | 9.341 | -0.595 | -1.444 | 2112 | 2157 | 2147 | 49 | 493 | 7058 |  | CORR | GENE | 07:29 | 07:36 | 07:34 | 951 | 70 | 10 | EXT | Аномалия находится на упругопластическом изгибе: R=303 D, максимальное растяжение на 11.7 час. | 0.96 | (c)
77927.519 | 10.548 | 10.467 | -0.237 | -0.318 | 869 | 1124 | 1094 | 869 | 173 | 7058 |  | CORR | GENE | 04:08 | 04:49 | 04:44 | 145 | 449 | 10 | EXT | Аномалия находится на упругопластическом изгибе: R=305 D, максимальное растяжение на 11.7 час. | 0.9 | (c)
77941.73 | 2.574 | 2.507 | -8.861 | -8.928 | 264 | 655 | 716 | 264 | 2507 | 7060 |  | CORR | GENE | 01:02 | 02:05 | 02:15 | 148 | 904 | 10 | EXT | Аномалия находится на упругопластическом изгибе: R=805 D, максимальное растяжение на 11.7 час. | 0.9 | (c)
77941.88 | 2.724 | 2.547 | -8.711 | -8.888 | -1853 | -1799 | -1747 | 378 | 2547 | 7060 |  | CORR | GENE | 07:21 | 07:29 | 07:38 | 208 | 211 | 10 | EXT | Аномалия находится на упругопластическом изгибе: R=819 D, максимальное растяжение на 11.7 час. | 0.91 | (c)
77942.104 | 2.948 | 2.817 | -8.487 | -8.618 | 1224 | 1404 | 1369 | 717 | 2817 | 7060 |  | CORR | GENE | 03:37 | 04:06 | 04:01 | 149 | 290 | 10 | EXT | Аномалия находится на упругопластическом изгибе: R=831 D, максимальное растяжение на 11.7 час. | 0.9 | (c)
77942.432 | 3.276 | 3.253 | -8.159 | -8.182 | -1945 | -1678 | -1660 | 286 | 3253 | 7060 |  | CORR | GENE | 07:06 | 07:49 | 07:52 | 90 | 569 | 10 | EXT | Аномалия находится на упругопластическом изгибе: R=843 D, максимальное растяжение на 11.7 час. | 0.89 | (c)
77944.004 | 4.848 | 4.763 | -6.587 | -6.672 | 270 | 470 | 584 | 270 | 4763 | 7060 |  | CORR | GENE | 01:03 | 01:35 | 01:54 | 125 | 629 | 10 | EXT |  | 0.89 | (c)
77944.109 | 4.953 | 4.92 | -6.482 | -6.515 | 380 | 751 | 852 | 380 | 4920 | 7060 |  | CORR | GENE | 01:21 | 02:21 | 02:37 | 95 | 944 | 10 | EXT |  | 0.89 | (c)
77945.592 | 6.436 | 6.41 | -4.999 | -5.025 | 1458 | 1546 | 1578 | 532 | 4983 | 7060 |  | CORR | CIGR | 04:15 | 04:29 | 04:34 | 42 | 240 | 11 | EXT |  | 0.89 | (c)
77945.969 | 6.813 | 6.756 | -4.622 | -4.679 | 1614 | 1846 | 1762 | 321 | 4610 | 7060 |  | CORR | GENE | 04:40 | 05:18 | 05:04 | 69 | 296 | 10 | EXT |  | 0.89 | (c)
77947.347 | 8.191 | 8.129 | -3.244 | -3.306 | 1312 | 1566 | 1555 | 433 | 3205 | 7060 |  | CORR | GENE | 03:52 | 04:32 | 04:31 | 101 | 485 | 10 | EXT |  | 0.89 | (c)
77948.51 | 9.354 | 9.339 | -2.081 | -2.096 | 1164 | 1414 | 1355 | 684 | 1940 | 7060 |  | CORR | GENE | 03:28 | 04:08 | 03:58 | 156 | 382 | 11 | EXT |  | 0.9 | (c)
77956.138 | 5.547 | 5.534 | -4.588 | -4.601 | 2015 | 2125 | 2124 | 0 | 4556 | 7061 |  | CORR | CIGR | 06:55 | 07:13 | 07:13 | 45 | 218 | 11 | EXT |  | 0.89 | (c)
77959.652 | 9.061 | 9.042 | -1.074 | -1.093 | 1071 | 1195 | 1219 | 865 | 1049 | 7061 |  | CORR | CIGR | 04:23 | 04:43 | 04:47 | 44 | 295 | 10 | EXT |  | 0.89 | (c)
77983.916 | 0.48 | 0.102 | -10.98 | -11.358 | 2230 | -2158 | -2162 | 0 | 102 | 7064 |  | CORR | GENE | 04:03 | 04:14 | 04:14 | 1002 | 138 | 10 | EXT |  | 0.96 | (c)
77985.822 | 2.386 | 2.309 | -9.074 | -9.151 | -2227 | -2115 | -2078 | 4 | 2309 | 7064 |  | CORR | GENE | 04:03 | 04:21 | 04:27 | 90 | 297 | 10 | EXT |  | 0.89 | (c)
77987.125 | 3.689 | 3.674 | -7.771 | -7.786 | -903 | -734 | -781 | 659 | 3674 | 7064 |  | CORR | GENE | 07:37 | 08:04 | 07:57 | 69 | 244 | 10 | EXT |  | 0.89 | (c)
77992.324 | 8.888 | 8.865 | -2.572 | -2.595 | -2211 | -2133 | -2129 | 19 | 2562 | 7064 |  | CORR | CIGR | 04:06 | 04:18 | 04:19 | 33 | 164 | 10 | EXT |  | 0.89 | (c)
78005.55 | 10.654 | 10.427 | -0.776 | -1.003 | 1403 | 1520 | 1607 | 420 | 752 | 7065 |  | CORR | GENE | 03:44 | 04:03 | 04:17 | 251 | 407 | 12 | EXT |  | 0.92 | (c)
78006.237 | 11.341 | 11.255 | -0.089 | -0.175 | 1457 | 1643 | 1642 | 404 | 52 | 7065 |  | CORR | GENE | 03:53 | 04:23 | 04:23 | 123 | 370 | 10 | EXT |  | 0.89 | (c)
78008.475 | 2.149 | 1.412 | -9.326 | -10.063 | 1671 | 1988 | 1898 | 105 | 1412 | 7066 |  | CORR | GENE | 07:23 | 08:15 | 08:00 | 801 | 455 | 12 | EXT |  | 0.97 | (c)
78008.885 | 2.559 | 2.536 | -8.916 | -8.939 | 1696 | 1848 | 1867 | 192 | 2536 | 7066 |  | CORR | GENE | 07:28 | 07:52 | 07:55 | 133 | 342 | 10 | EXT |  | 0.89 | (c)
78009.572 | 3.246 | 3.139 | -8.229 | -8.336 | 434 | 481 | 527 | 434 | 3139 | 7066 |  | CORR | GENE | 04:04 | 04:11 | 04:19 | 249 | 186 | 10 | EXT |  | 0.91 | (c)
78011.337 | 5.011 | 4.896 | -6.464 | -6.579 | 391 | 419 | 471 | 391 | 4896 | 7066 |  | CORR | GENE | 03:57 | 04:01 | 04:10 | 932 | 160 | 12 | EXT |  | 0.97 | (c)
78016.569 | 10.243 | 9.847 | -1.232 | -1.628 | 1628 | 1817 | 1742 | 374 | 198 | 7066 |  | CORR | GENE | 07:17 | 07:47 | 07:35 | 1430 | 229 | 12 | EXT |  | 0.98 | (c)
78028.187 | 10.386 | 10.375 | -1.039 | -1.05 | 1520 | 1572 | 1580 | 590 | 1026 | 7067 |  | CORR | CIGR | 04:00 | 04:09 | 04:10 | 24 | 121 | 10 | EXT |  | 0.88 | (c)
78028.612 | 10.811 | 10.788 | -0.614 | -0.637 | 2035 | 2133 | 2118 | 29 | 608 | 7067 |  | CORR | CIGR | 05:23 | 05:39 | 05:37 | 29 | 166 | 11 | EXT |  | 0.89 | (c)
78029.357 | 0.131 | 0.098 | -8.709 | -8.742 | -1932 | -1806 | -1834 | 299 | 98 | 7068 |  | CORR | GENE | 04:02 | 04:22 | 04:17 | 50 | 195 | 11 | EXT |  | 0.89 | (c)
78037.625 | 8.399 | 8.328 | -0.441 | -0.512 | -842 | -684 | -642 | 443 | 431 | 7068 |  | CORR | GENE | 06:58 | 07:23 | 07:30 | 81 | 399 | 12 | EXT |  | 0.89 | (c)
78039.089 | 1.023 | 1.002 | -1.372 | -1.393 | -415 | -340 | -350 | 284 | 1002 | 7069 |  | CORR | CIGR | 08:01 | 08:13 | 08:12 | 38 | 131 | 11 | EXT |  | 0.89 | (c)
78050.904 | 10.443 | 10.427 | -0.752 | -0.768 | 845 | 1128 | 1024 | 845 | 691 | 7070 |  | CORR | GENE | 03:35 | 04:21 | 04:04 | 77 | 359 | 12 | EXT |  | 0.89 | (c)
78051.359 | 10.898 | 9.937 | -0.297 | -1.258 | 2227 | -2208 | -2202 | 0 | 167 | 7070 |  | CORR | GENE | 07:18 | 07:22 | 07:23 | 1091 | 63 | 10 | EXT |  | 0.96 | (c)
78070.344 | 7.068 | 6.964 | -4.137 | -4.241 | -483 | -318 | -265 | 48 | 4102 | 7072 |  | CORR | GENE | 07:22 | 07:49 | 07:57 | 139 | 435 | 10 | EXT | Аномалия находится на отводе. | 0.9 | (c)
78070.895 | 7.619 | 7.544 | -3.586 | -3.661 | -1239 | -1227 | -1209 | 1180 | 3410 | 7072 |  | CORR | GENE | 05:20 | 05:22 | 05:25 | 251 | 59 | 11 | EXT | Аномалия находится на отводе. | 0.92 | (c)
78074.508 | 0.027 | 0.016 | -11.468 | -11.479 | 724 | 1895 | 1508 | 0 | 16 | 7073 |  | CORR | GENE | 02:57 | 06:06 | 05:04 | 106 | 1568 | 12 | EXT |  | 0.89 | (c)
78075.129 | 0.648 | 0.56 | -10.847 | -10.935 | 714 | 915 | 874 | 714 | 560 | 7073 |  | CORR | GENE | 02:56 | 03:28 | 03:22 | 104 | 320 | 12 | EXT |  | 0.89 | (c)
78076.753 | 2.272 | 2.171 | -9.223 | -9.324 | 286 | 825 | 813 | 286 | 2171 | 7073 |  | CORR | GENE | 01:47 | 03:14 | 03:12 | 286 | 1054 | 10 | EXT |  | 0.92 | (c)
78078.385 | 3.904 | 3.817 | -7.591 | -7.678 | 914 | 1149 | 1229 | 685 | 3817 | 7073 |  | CORR | GENE | 03:28 | 04:06 | 04:19 | 135 | 632 | 10 | EXT |  | 0.9 | (c)
78081.109 | 6.628 | 6.488 | -4.867 | -5.007 | 475 | 595 | 710 | 475 | 4833 | 7073 |  | CORR | GENE | 02:17 | 02:36 | 02:55 | 174 | 470 | 10 | EXT |  | 0.9 | (c)
78082.383 | 7.902 | 7.828 | -3.593 | -3.667 | -1617 | -1279 | -1289 | 613 | 3521 | 7073 |  | CORR | GENE | 08:39 | 09:34 | 09:32 | 146 | 657 | 10 | EXT |  | 0.9 | (c)
78082.557 | 8.076 | 8.025 | -3.419 | -3.47 | 830 | 1072 | 1050 | 830 | 3379 | 7073 |  | CORR | GENE | 03:14 | 03:53 | 03:50 | 91 | 441 | 11 | EXT |  | 0.89 | (c)
78083.793 | 9.312 | 9.211 | -2.183 | -2.284 | -1603 | -1286 | -1403 | 628 | 2161 | 7073 |  | CORR | GENE | 08:42 | 09:33 | 09:14 | 123 | 400 | 11 | EXT |  | 0.89 | (c)
78084.14 | 9.659 | 9.632 | -1.836 | -1.863 | 973 | 1152 | 1179 | 846 | 1802 | 7073 |  | CORR | GENE | 03:37 | 04:06 | 04:11 | 61 | 412 | 10 | EXT |  | 0.89 | (c)
78086.096 | 0.12 | 0.096 | -11.38 | -11.404 | 2163 | -2187 | -1868 | 0 | 96 | 7074 |  | CORR | GENE | 06:55 | 07:13 | 08:04 | 103 | 860 | 11 | EXT |  | 0.89 | (c)
78086.667 | 0.691 | 0.507 | -10.809 | -10.993 | 341 | 915 | 915 | 341 | 507 | 7074 |  | CORR | GENE | 02:01 | 03:33 | 03:33 | 278 | 1148 | 10 | EXT |  | 0.91 | (c)
78087.41 | 1.434 | 1.376 | -10.066 | -10.124 | 509 | 1199 | 922 | 509 | 1376 | 7074 |  | CORR | GENE | 02:28 | 04:19 | 03:34 | 171 | 827 | 10 | EXT |  | 0.9 | (c)
78087.936 | 1.96 | 1.836 | -9.54 | -9.664 | -1852 | -1105 | -1348 | 379 | 1836 | 7074 |  | CORR | GENE | 08:07 | 10:07 | 09:28 | 156 | 1007 | 12 | EXT |  | 0.9 | (c)
78088.212 | 2.236 | 2.176 | -9.264 | -9.324 | 715 | 1364 | 1176 | 593 | 2176 | 7074 |  | CORR | GENE | 03:01 | 04:46 | 04:15 | 161 | 923 | 10 | EXT |  | 0.9 | (c)
78088.241 | 2.265 | 2.245 | -9.235 | -9.255 | -2129 | -2038 | -1935 | 101 | 2245 | 7074 |  | CORR | GENE | 07:22 | 07:37 | 07:53 | 53 | 388 | 10 | EXT |  | 0.89 | (c)
78088.449 | 2.473 | 2.392 | -9.027 | -9.108 | -2126 | -1866 | -1823 | 104 | 2392 | 7074 |  | CORR | GENE | 07:22 | 08:04 | 08:11 | 138 | 607 | 11 | EXT |  | 0.9 | (c)
78088.647 | 2.671 | 2.58 | -8.829 | -8.92 | 974 | 1651 | 1495 | 214 | 2580 | 7074 |  | CORR | GENE | 03:43 | 05:32 | 05:07 | 186 | 1042 | 10 | EXT |  | 0.9 | (c)
78089.743 | 3.767 | 3.39 | -7.733 | -8.11 | -1983 | -1578 | -1474 | 247 | 3390 | 7074 |  | CORR | GENE | 07:45 | 08:51 | 09:08 | 424 | 1019 | 10 | EXT |  | 0.93 | (c)
78090.984 | 5.008 | 4.745 | -6.492 | -6.755 | -1315 | -1220 | -1166 | 916 | 4745 | 7074 |  | CORR | GENE | 09:33 | 09:49 | 09:57 | 278 | 297 | 10 | EXT |  | 0.91 | (c)
78097.138 | 11.162 | 11.109 | -0.338 | -0.391 | 388 | 469 | 546 | 388 | 320 | 7074 |  | CORR | GENE | 02:08 | 02:21 | 02:34 | 71 | 315 | 11 | EXT |  | 0.89 | (c)
78098.87 | 1.394 | 1.381 | -9.826 | -9.839 | 1430 | 1653 | 1580 | 500 | 1381 | 7075 |  | CORR | CIGR | 02:25 | 03:01 | 02:50 | 45 | 300 | 11 | EXT |  | 0.89 | (c)
78100.291 | 2.815 | 2.791 | -8.405 | -8.429 | -2106 | -1995 | -1976 | 124 | 2791 | 7075 |  | CORR | GENE | 04:55 | 05:13 | 05:16 | 53 | 261 | 10 | EXT |  | 0.89 | (c)
78102.584 | 5.108 | 5.088 | -6.112 | -6.132 | 2010 | 2146 | 2165 | 0 | 5088 | 7075 |  | CORR | GENE | 03:59 | 04:21 | 04:24 | 107 | 309 | 11 | EXT |  | 0.89 | (c)
78103.128 | 5.652 | 5.625 | -5.568 | -5.595 | -1163 | -877 | -875 | 588 | 5546 | 7075 |  | CORR | GENE | 07:27 | 08:13 | 08:13 | 49 | 575 | 11 | EXT |  | 0.89 | (c)
78103.277 | 5.801 | 5.661 | -5.419 | -5.559 | -1792 | -1760 | -1757 | 438 | 5083 | 7075 |  | CORR | GENE | 05:45 | 05:51 | 05:51 | 476 | 71 | 11 | EXT |  | 0.94 | (c)
78103.674 | 6.198 | 6.174 | -5.022 | -5.046 | -1973 | -1845 | -1885 | 258 | 5011 | 7075 |  | CORR | CIGR | 05:16 | 05:37 | 05:30 | 35 | 175 | 11 | EXT |  | 0.89 | (c)
78104.734 | 7.258 | 7.225 | -3.962 | -3.995 | -927 | -768 | -752 | 578 | 3950 | 7075 |  | CORR | CIGR | 08:05 | 08:31 | 08:33 | 45 | 349 | 11 | EXT |  | 0.89 | (c)
78105.003 | 7.527 | 7.482 | -3.693 | -3.738 | -2129 | -1881 | -1737 | 101 | 3640 | 7075 |  | CORR | GENE | 04:51 | 05:31 | 05:54 | 98 | 785 | 10 | EXT |  | 0.89 | (c)
78105.045 | 7.569 | 7.45 | -3.651 | -3.77 | -1298 | -631 | -932 | 567 | 3603 | 7075 |  | CORR | GENE | 07:05 | 08:53 | 08:04 | 167 | 731 | 11 | EXT |  | 0.9 | (c)
78105.232 | 7.756 | 7.711 | -3.464 | -3.509 | -1407 | -1319 | -1193 | 824 | 3443 | 7075 |  | CORR | GENE | 06:48 | 07:02 | 07:22 | 66 | 427 | 11 | EXT |  | 0.89 | (c)
78105.324 | 7.848 | 7.834 | -3.372 | -3.386 | -1572 | -1502 | -1519 | 659 | 3361 | 7075 |  | CORR | CIGR | 06:21 | 06:32 | 06:30 | 25 | 105 | 12 | EXT |  | 0.89 | (c)
78105.576 | 8.1 | 7.986 | -3.12 | -3.234 | -2092 | -1419 | -1662 | 138 | 3076 | 7075 |  | CORR | GENE | 04:57 | 06:46 | 06:06 | 158 | 860 | 15 | EXT |  | 0.91 | (c)
78105.982 | 8.506 | 8.373 | -2.714 | -2.847 | -2146 | -1361 | -1710 | 84 | 2307 | 7075 |  | CORR | GENE | 04:48 | 06:55 | 05:59 | 540 | 873 | 10 | EXT |  | 0.94 | (c)
78107.28 | 9.804 | 9.586 | -1.416 | -1.634 | -1836 | -1551 | -1540 | 395 | 860 | 7075 |  | CORR | GENE | 05:38 | 06:24 | 06:26 | 774 | 592 | 12 | EXT |  | 0.97 | (c)
78108.117 | 10.641 | 10.569 | -0.579 | -0.651 | -1734 | -1717 | -1717 | 496 | 474 | 7075 |  | CORR | AXGR | 05:55 | 05:58 | 05:58 | 177 | 35 | 10 | EXT |  | 0.9 | (c)
78108.397 | 10.921 | 10.886 | -0.299 | -0.334 | -1963 | -1872 | -1867 | 268 | 299 | 7075 |  | CORR | CIGR | 05:18 | 05:33 | 05:33 | 35 | 191 | 15 | EXT |  | 0.89 | (c)
78108.648 | 11.172 | 11.047 | -0.048 | -0.173 | -1961 | -1429 | -1475 | 270 | 44 | 7075 |  | CORR | GENE | 05:18 | 06:44 | 06:37 | 129 | 971 | 13 | EXT |  | 0.9 | (c)
78113.993 | 5.297 | 5.271 | -5.743 | -5.769 | 1060 | 1146 | 1126 | 1039 | 5271 | 7076 |  | CORR | CIGR | 03:39 | 03:53 | 03:50 | 30 | 132 | 14 | EXT |  | 0.89 | (c)
78116.003 | 7.307 | 7.299 | -3.733 | -3.741 | 1146 | 1188 | 1186 | 1004 | 3723 | 7076 |  | CORR | CIGR | 03:53 | 03:60 | 03:59 | 18 | 80 | 11 | EXT |  | 0.88 | (c)
78131.162 | 0.146 | 0.105 | -10.909 | -10.95 | -2220 | -2082 | -2084 | 10 | 105 | 7078 |  | CORR | GENE | 07:59 | 08:21 | 08:21 | 63 | 273 | 12 | EXT |  | 0.89 | (c)
78137.976 | 6.96 | 6.851 | -4.095 | -4.204 | 1432 | 1595 | 1567 | 529 | 4015 | 7078 |  | CORR | GENE | 05:48 | 06:15 | 06:10 | 189 | 269 | 10 | EXT |  | 0.9 | (c)
78141.628 | 10.612 | 10.59 | -0.443 | -0.465 | 1707 | 1878 | 1817 | 303 | 422 | 7078 |  | CORR | CIGR | 06:33 | 07:00 | 06:51 | 43 | 221 | 11 | EXT |  | 0.89 | (c)
78204.974 | 6.058 | 6.037 | -5.407 | -5.428 | 1718 | 1839 | 1842 | 264 | 5391 | 7084 |  | CORR | CIGR | 07:27 | 07:46 | 07:47 | 37 | 249 | 12 | EXT | Аномалия находится на упругопластическом изгибе: R=432 D, максимальное растяжение на 11.5 час. | 0.89 | (c)
78209.751 | 10.835 | 10.821 | -0.63 | -0.644 | -749 | -622 | -661 | 572 | 592 | 7084 |  | CORR | GENE | 00:49 | 01:09 | 01:03 | 52 | 176 | 10 | EXT | Аномалия находится на упругопластическом изгибе: R=507 D, максимальное растяжение на 11.4 час. | 0.89 | (c)
78210.381 | 0 | -0.051 | -11.355 | -11.406 | 1973 | 2136 | 2180 | 0 |  | 7085 | Нарушение формы кольцевого шва | GWAN |  | 05:20 | 05:46 | 05:53 | 0 | 415 |  | EXT | Нарушение формы кольцевого шва Аномалия находится на упругопластическом изгибе: R=541 D, максимальное растяжение на 11.4 час. |  | (c)
78224.035 | 2.299 | 2.114 | -9.101 | -9.286 | 780 | 802 | 799 | 780 | 2114 | 7086 |  | CORR | AXGR | 03:57 | 04:01 | 04:00 | 244 | 37 | 15 | EXT |  | 0.93 | (c)
78243.847 | 10.711 | 10.665 | -0.519 | -0.565 | -1811 | -1635 | -1617 | 420 | 477 | 7087 |  | CORR | GENE | 08:48 | 09:16 | 09:19 | 88 | 387 | 10 | EXT |  | 0.89 | (c)
78248.197 | 3.831 | 3.506 | -7.549 | -7.874 | 447 | 493 | 487 | 447 | 3506 | 7088 |  | CORR | GENE | 03:43 | 03:50 | 03:49 | 655 | 80 | 25 | EXT |  | 1.07 | (b)
78248.709 | 4.343 | 4.186 | -7.037 | -7.194 | 627 | 823 | 795 | 627 | 4186 | 7088 |  | CORR | GENE | 04:12 | 04:44 | 04:39 | 434 | 337 | 16 | EXT |  | 0.96 | (c)
78256.872 | 1.126 | 1.072 | -10.334 | -10.388 | -1891 | -1637 | -1471 | 339 | 1072 | 7089 |  | CORR | GENE | 05:37 | 06:18 | 06:44 | 146 | 840 | 12 | EXT |  | 0.9 | (c)
78260.672 | 4.926 | 4.902 | -6.534 | -6.558 | -1734 | -1664 | -1657 | 496 | 4902 | 7089 |  | CORR | CIGR | 06:02 | 06:13 | 06:14 | 40 | 154 | 10 | EXT |  | 0.89 | (c)
78264.816 | 9.07 | 9.056 | -2.39 | -2.404 | -2075 | -2002 | -2004 | 156 | 2377 | 7089 |  | CORR | CIGR | 05:07 | 05:19 | 05:19 | 27 | 142 | 10 | EXT |  | 0.89 | (c)
78266.555 | 10.809 | 10.694 | -0.651 | -0.766 | -1888 | -1127 | -1417 | 342 | 505 | 7089 |  | CORR | GENE | 05:37 | 07:40 | 06:53 | 261 | 943 | 10 | EXT |  | 0.91 | (c)
78300.885 | 0.209 | 0.109 | -10.321 | -10.421 | 1674 | 1808 | 1834 | 237 | 109 | 7093 |  | CORR | GENE | 06:55 | 07:17 | 07:21 | 125 | 321 | 11 | EXT |  | 0.89 | (c)
78301.404 | 0.728 | 0.636 | -9.802 | -9.894 | 1487 | 1717 | 1729 | 258 | 636 | 7093 |  | CORR | GENE | 06:25 | 07:02 | 07:04 | 114 | 486 | 11 | EXT |  | 0.89 | (c)
78313.057 | 1.851 | 1.828 | -9.649 | -9.672 | 1679 | 2107 | 1962 | 0 | 1828 | 7094 |  | CORR | GENE | 05:06 | 06:15 | 05:51 | 105 | 566 | 10 | EXT |  | 0.89 | (c)
78313.923 | 2.717 | 2.288 | -8.783 | -9.212 | -2192 | -2150 | -2091 | 39 | 2288 | 7094 |  | CORR | GENE | 06:41 | 06:48 | 06:57 | 1548 | 202 | 12 | EXT |  | 0.98 | (c)
78314.379 | 3.173 | 3.16 | -8.327 | -8.34 | 2089 | 2201 | 2165 | 0 | 3160 | 7094 |  | CORR | CIGR | 06:12 | 06:30 | 06:24 | 31 | 151 | 10 | EXT |  | 0.89 | (c)
78317.791 | 6.585 | 6.521 | -4.915 | -4.979 | 1373 | 1462 | 1574 | 456 | 4913 | 7094 |  | CORR | GENE | 04:16 | 04:31 | 04:49 | 66 | 402 | 11 | EXT |  | 0.89 | (c)
78334.193 | 0.042 | 0.042 | -11.418 | -11.418 | 1946 | -1901 | -2156 | 0 | 42 | 7096 |  | CORR | GENE | 05:59 | 07:38 | 06:57 | 143 | 718 | 11 | EXT | Аномалия находится на упругопластическом изгибе: R=492 D, максимальное растяжение на 4.7 час. | 0.9 | (c)
78334.996 | 0.845 | 0.663 | -10.615 | -10.797 | 933 | 1134 | 1223 | 718 | 663 | 7096 |  | CORR | GENE | 03:15 | 03:48 | 04:02 | 316 | 580 | 10 | EXT | Аномалия находится на упругопластическом изгибе: R=463 D, максимальное растяжение на 4.8 час. | 0.92 | (c)
78335.369 | 1.218 | 1.206 | -10.242 | -10.254 | 1068 | 1274 | 1206 | 887 | 1206 | 7096 |  | CORR | GENE | 03:37 | 04:10 | 03:59 | 80 | 276 | 13 | EXT | Аномалия находится на упругопластическом изгибе: R=457 D, максимальное растяжение на 4.8 час. | 0.89 | (c)
78336.227 | 2.076 | 2.048 | -9.384 | -9.412 | 1166 | 1307 | 1290 | 816 | 2048 | 7096 |  | CORR | CIGR | 03:53 | 04:16 | 04:13 | 46 | 249 | 11 | EXT | Аномалия находится на упругопластическом изгибе: R=428 D, максимальное растяжение на 4.9 час. | 0.89 | (c)
78336.37 | 2.219 | 2.188 | -9.241 | -9.272 | 1300 | 1429 | 1406 | 718 | 2188 | 7096 |  | CORR | CIGR | 04:14 | 04:35 | 04:32 | 45 | 213 | 12 | EXT | Аномалия находится на упругопластическом изгибе: R=428 D, максимальное растяжение на 4.9 час. | 0.9 | (c)
78338.373 | 4.222 | 4.043 | -7.238 | -7.417 | 1897 | 2054 | 2092 | 0 | 4043 | 7096 |  | CORR | GENE | 05:51 | 06:16 | 06:22 | 220 | 391 | 11 | EXT | Аномалия находится на упругопластическом изгибе: R=375 D, максимальное растяжение на 5 час. | 0.91 | (c)
78343.572 | 9.421 | 9.348 | -2.039 | -2.112 | 1019 | 1082 | 1162 | 926 | 2029 | 7096 |  | CORR | GENE | 03:29 | 03:39 | 03:52 | 83 | 286 | 11 | EXT | Аномалия находится на упругопластическом изгибе: R=337 D, максимальное растяжение на 5.8 час. | 0.89 | (c)
78343.611 | 9.46 | 9.417 | -2 | -2.043 | 1688 | 1922 | 1923 | 73 | 1941 | 7096 |  | CORR | GENE | 05:17 | 05:55 | 05:55 | 102 | 470 | 10 | EXT | Аномалия находится на упругопластическом изгибе: R=337 D, максимальное растяжение на 5.8 час. | 1.04 | (b)
78344.365 | 10.214 | 10.174 | -1.246 | -1.286 | 1801 | 1980 | 2015 | 1 | 1211 | 7096 |  | CORR | GENE | 05:35 | 06:04 | 06:10 | 75 | 428 | 12 | EXT | Аномалия находится на упругопластическом изгибе: R=341 D, максимальное растяжение на 6 час. | 1.03 | (b)
78345.065 | 10.914 | 10.89 | -0.546 | -0.57 | 2168 | -1976 | -2061 | 0 | 489 | 7096 |  | CORR | GENE | 06:34 | 07:26 | 07:12 | 81 | 464 | 11 | EXT | Аномалия находится на упругопластическом изгибе: R=345 D, максимальное растяжение на 6.1 час. | 0.9 | (c)
78345.251 | 11.1 | 11.005 | -0.36 | -0.455 | -2074 | -1863 | -1692 | 157 | 219 | 7096 |  | CORR | GENE | 07:10 | 07:44 | 08:12 | 236 | 764 | 13 | EXT | Аномалия находится на упругопластическом изгибе: R=347 D, максимальное растяжение на 6.1 час. | 0.92 | (c)
78345.373 | 11.222 | 10.997 | -0.238 | -0.463 | 2183 | -2218 | 2223 | 0 | 189 | 7096 |  | CORR | GENE | 06:37 | 06:47 | 06:43 | 274 | 80 | 10 | EXT | Аномалия находится на упругопластическом изгибе: R=349 D, максимальное растяжение на 6.2 час. | 0.98 | (c)
78345.581 | 11.43 | 11.316 | -0.03 | -0.144 | 1713 | 2060 | -2101 | 0 | 21 | 7096 |  | CORR | GENE | 05:21 | 06:17 | 07:05 | 123 | 1294 | 15 | EXT | Аномалия находится на упругопластическом изгибе: R=349 D, максимальное растяжение на 6.2 час. | 1.17 | (a)
78348.425 | 2.814 | 2.512 | -2.931 | -3.233 | 1777 | 1799 | 1827 | 353 | 2512 | 7097 |  | CORR | GENE | 03:56 | 04:00 | 04:05 | 428 | 101 | 10 | EXT | Аномалия находится на упругопластическом изгибе: R=360 D, максимальное растяжение на 6.6 час. | 0.93 | (c)
78355.407 | 4.051 | 3.927 | -1.334 | -1.458 | -2186 | -2063 | -1977 | 45 | 1304 | 7098 |  | CORR | GENE | 05:11 | 05:31 | 05:45 | 154 | 418 | 11 | EXT | Аномалия находится на упругопластическом изгибе: R=353 D, максимальное растяжение на 6 час. | 1 | (b)
78355.687 | 4.331 | 4.3 | -1.054 | -1.085 | -2018 | -1834 | -1885 | 212 | 1027 | 7098 |  | CORR | GENE | 05:38 | 06:08 | 05:60 | 58 | 267 | 10 | EXT | Аномалия находится на упругопластическом изгибе: R=348 D, максимальное растяжение на 6 час. | 0.99 | (c)
78356.554 | 5.198 | 5.165 | -0.187 | -0.22 | 1634 | 1794 | 1804 | 256 | 161 | 7098 |  | CORR | GENE | 03:28 | 03:54 | 03:55 | 59 | 340 | 12 | EXT | Аномалия находится на упругопластическом изгибе: R=335 D, максимальное растяжение на 5.9 час. | 0.89 | (c)
78356.714 | 5.358 | 5.262 | -0.027 | -0.123 | 1328 | 1657 | 1792 | 0 | 25 | 7098 |  | CORR | GENE | 02:38 | 03:32 | 03:53 | 98 | 928 | 10 | EXT | Аномалия находится на упругопластическом изгибе: R=329 D, максимальное растяжение на 5.8 час. | 0.89 | (c)
78370.531 | 3.2 | 3.186 | -7.895 | -7.909 | 1660 | 1722 | 1718 | 454 | 3186 | 7101 |  | CORR | GENE | 06:34 | 06:44 | 06:43 | 191 | 116 | 10 | EXT | Аномалия находится на упругопластическом изгибе: R=525 D, максимальное растяжение на 6.2 час. | 0.9 | (c)
78386.903 | 8.477 | 8.459 | -3.263 | -3.281 | -2035 | -1951 | -1952 | 1869 | 3241 | 7102 |  | CORR | CIGR | 02:30 | 02:44 | 02:44 | 40 | 166 | 10 | EXT |  | 0.89 | (c)
78401.656 | 0 | 0 | -11.515 | -11.515 | 1828 | 2096 | 2160 | 0 | 0 | 7104 | Смещение кромок | GWAN |  | 02:21 | 03:04 | 03:14 | 0 | 664 | 19 | EXT | Смещение кромок Наружу Аномалия находится на отводе. Величина смещения - 3 мм. |  | (c)
78401.656 | 0 | -0.015 | -11.515 | -11.53 | -1519 | -1419 | -1393 | 712 | 0 | 7104 | Внутришовный дефект | GWAN |  | 05:20 | 05:37 | 05:41 | 0 | 252 | 21 | MID | Внутришовный дефект Аномалия находится на отводе. |  | (c)
78402.259 | 0.603 | 0.568 | -10.912 | -10.947 | -766 | -497 | -388 | 10 | 568 | 7104 |  | CORR | GENE | 07:22 | 08:05 | 08:23 | 137 | 755 | 11 | EXT |  | 0.9 | (c)
78402.313 | 0.657 | 0.562 | -10.858 | -10.953 | 2065 | -2112 | -2074 | 0 | 562 | 7104 |  | CORR | GENE | 02:59 | 03:45 | 03:51 | 152 | 646 | 10 | EXT |  | 0.9 | (c)
78404.827 | 3.171 | 3.114 | -8.344 | -8.401 | -1331 | -1084 | -1172 | 900 | 3114 | 7104 |  | CORR | GENE | 05:51 | 06:31 | 06:16 | 70 | 318 | 12 | EXT |  | 0.89 | (c)
78409.322 | 7.666 | 7.651 | -3.849 | -3.864 | -379 | -289 | -290 | 200 | 3834 | 7104 |  | CORR | CIGR | 08:24 | 08:39 | 08:39 | 30 | 179 | 10 | EXT |  | 0.89 | (c)
78411.437 | 9.781 | 9.677 | -1.734 | -1.838 | -686 | -155 | -345 | 4 | 1646 | 7104 |  | CORR | GENE | 07:35 | 09:00 | 08:30 | 192 | 681 | 11 | EXT |  | 0.9 | (c)
78433.788 | 9.327 | 8.943 | -1.703 | -2.087 | 1380 | 1383 | 1429 | 753 | 1198 | 7106 |  | CORR | GENE | 04:23 | 04:23 | 04:31 | 889 | 97 | 11 | EXT |  | 0.96 | (c)
78434.468 | 10.007 | 9.87 | -1.023 | -1.16 | 1194 | 1271 | 1329 | 766 | 92 | 7106 |  | CORR | GENE | 03:53 | 04:05 | 04:15 | 1068 | 271 | 10 | EXT |  | 0.96 | (c)
78440.053 | 4.562 | 4.385 | -7.023 | -7.2 | -1754 | -1673 | -1552 | 1351 | 4385 | 7107 |  | CORR | GENE | 05:52 | 06:05 | 06:24 | 191 | 403 | 11 | EXT |  | 0.91 | (c)
78440.911 | 5.42 | 5.374 | -6.165 | -6.211 | -2009 | -1603 | -1766 | 1524 | 5374 | 7107 |  | CORR | GENE | 05:11 | 06:16 | 05:50 | 119 | 484 | 15 | EXT |  | 0.9 | (c)
78441.341 | 5.85 | 5.829 | -5.735 | -5.756 | -1767 | -1483 | -1598 | 1429 | 5710 | 7107 |  | CORR | CIGR | 05:50 | 06:35 | 06:17 | 46 | 338 | 10 | EXT |  | 0.89 | (c)
78441.732 | 6.241 | 6.182 | -5.344 | -5.403 | -1892 | -1547 | -1571 | 1250 | 5286 | 7107 |  | CORR | GENE | 05:29 | 06:25 | 06:21 | 117 | 642 | 11 | EXT |  | 0.9 | (c)
78444.12 | 8.629 | 8.587 | -2.956 | -2.998 | -1901 | -1753 | -1704 | 1507 | 2798 | 7107 |  | CORR | GENE | 05:28 | 05:52 | 05:60 | 200 | 394 | 12 | EXT |  | 0.91 | (c)
78444.881 | 9.39 | 9.229 | -2.195 | -2.356 | -2025 | -1747 | -1672 | 1319 | 2026 | 7107 |  | CORR | GENE | 05:08 | 05:53 | 06:05 | 330 | 706 | 12 | EXT |  | 0.93 | (c)
78445.366 | 9.875 | 9.645 | -1.71 | -1.94 | -2101 | -1745 | -1757 | 1414 | 1608 | 7107 |  | CORR | GENE | 04:56 | 05:53 | 05:51 | 332 | 687 | 15 | EXT |  | 0.94 | (c)
78445.881 | 10.39 | 10.123 | -1.195 | -1.462 | -2018 | -1760 | -1711 | 1404 | 1176 | 7107 |  | CORR | GENE | 05:09 | 05:51 | 05:59 | 286 | 613 | 12 | EXT |  | 0.92 | (c)
78446.214 | 10.723 | 10.491 | -0.862 | -1.094 | -1956 | -1778 | -1727 | 1499 | 719 | 7107 |  | CORR | GENE | 05:19 | 05:48 | 05:56 | 375 | 456 | 16 | EXT |  | 0.96 | (c)
78446.969 | 11.478 | 11.404 | -0.107 | -0.181 | -1851 | -1635 | -1636 | 1421 | 62 | 7107 |  | CORR | GENE | 05:36 | 06:11 | 06:11 | 119 | 430 | 12 | EXT |  | 0.9 | (c)
78447.574 | 0.498 | 0.411 | -11.127 | -11.214 | 978 | 1205 | 1293 | 978 | 411 | 7108 |  | CORR | GENE | 05:14 | 05:50 | 06:05 | 247 | 631 | 12 | EXT | Аномалия находится на отводе. | 0.92 | (c)
78448.169 | 1.093 | 0.696 | -10.532 | -10.929 | 1063 | 1491 | 1323 | 1063 | 696 | 7108 |  | CORR | GENE | 05:27 | 06:37 | 06:09 | 652 | 520 | 10 | EXT | Аномалия находится на отводе. | 0.95 | (c)
78449.168 | 2.092 | 2.061 | -9.533 | -9.564 | 628 | 759 | 737 | 628 | 2061 | 7108 |  | CORR | GENE | 04:17 | 04:38 | 04:35 | 62 | 218 | 11 | EXT | Аномалия находится на отводе. | 0.89 | (c)
78449.462 | 2.386 | 2.288 | -9.239 | -9.337 | 757 | 1227 | 1133 | 757 | 2288 | 7108 |  | CORR | GENE | 04:38 | 05:54 | 05:39 | 141 | 752 | 10 | EXT | Аномалия находится на отводе. | 0.9 | (c)
78449.719 | 2.643 | 2.538 | -8.982 | -9.087 | 669 | 1005 | 935 | 669 | 2538 | 7108 |  | CORR | GENE | 04:24 | 05:18 | 05:07 | 167 | 531 | 10 | EXT | Аномалия находится на отводе. | 0.9 | (c)
78451.999 | 4.923 | 4.787 | -6.702 | -6.838 | 1476 | 1703 | 1653 | 1476 | 4787 | 7108 |  | CORR | GENE | 06:34 | 07:11 | 07:03 | 308 | 354 | 11 | EXT | Аномалия находится на отводе. | 0.92 | (c)
78458.419 | 11.343 | 11.292 | -0.282 | -0.333 | 1029 | 1035 | 1062 | 1029 | 235 | 7108 |  | CORR | GENE | 05:22 | 05:23 | 05:27 | 98 | 66 | 11 | EXT | Аномалия находится на отводе. | 0.89 | (c)
78492.881 | 0 | -0.03 | -11.61 | -11.64 | 1417 | 1687 | 1848 | 0 |  | 7112 | Нарушение формы кольцевого шва | GWAN |  | 00:55 | 01:38 | 02:05 | 0 | 862 |  | EXT | Нарушение формы кольцевого шва Аномалия находится на упругопластическом изгибе: R=694 D, максимальное растяжение на 11.3 час. |  | (c)
78492.881 | 0 | -0.03 | -11.61 | -11.64 | -822 | 75 | -231 | 0 |  | 7112 | Нарушение формы кольцевого шва | GWAN |  | 06:54 | 09:18 | 08:29 | 0 | 1182 |  | EXT | Нарушение формы кольцевого шва Аномалия находится на упругопластическом изгибе: R=694 D, максимальное растяжение на 11.3 час. |  | (c)
78523.852 | 7.966 | 7.917 | -3.139 | -3.188 | 976 | 1063 | 1093 | 976 | 3108 | 7114 |  | CORR | GENE | 04:16 | 04:30 | 04:35 | 80 | 233 | 10 | EXT |  | 0.89 | (c)
78527.297 | 0.306 | 0.078 | -10.784 | -11.012 | 1841 | 1884 | 1867 | 338 | 78 | 7115 |  | CORR | GENE | 04:57 | 05:04 | 05:02 | 271 | 51 | 11 | EXT |  | 0.92 | (c)
78532.997 | 6.006 | 5.996 | -5.084 | -5.094 | 1732 | 1807 | 1814 | 336 | 5071 | 7115 |  | CORR | CIGR | 04:40 | 04:52 | 04:53 | 23 | 163 | 13 | EXT |  | 0.89 | (c)
78537.659 | 10.668 | 10.648 | -0.422 | -0.442 | 1470 | 1562 | 1583 | 534 | 390 | 7115 |  | CORR | GENE | 03:57 | 04:12 | 04:16 | 52 | 227 | 12 | EXT |  | 0.89 | (c)
78564.286 | 3.91 | 3.87 | -7.48 | -7.52 | 946 | 1368 | 1266 | 644 | 3870 | 7118 |  | CORR | GENE | 04:51 | 05:59 | 05:42 | 104 | 640 | 11 | EXT |  | 0.89 | (c)
78565.004 | 4.628 | 4.616 | -6.762 | -6.774 | 772 | 819 | 816 | 772 | 4616 | 7118 |  | CORR | CIGR | 04:23 | 04:30 | 04:30 | 20 | 89 | 11 | EXT |  | 0.88 | (c)
78606.065 | 0.104 | 0.071 | -11.246 | -11.279 | -568 | -298 | -220 | 0 | 71 | 7122 |  | CORR | GENE | 05:16 | 05:60 | 06:12 | 105 | 696 | 11 | EXT |  | 0.89 | (c)
78617.311 | 0 | 0 | -11.52 | -11.52 | 1894 | 2124 | 2143 | 0 | 0 | 7123 | Смещение кромок | GWAN |  | 02:54 | 03:31 | 03:34 | 0 | 497 | 19 | EXT | Смещение кромок Наружу Величина смещения - 2.9 мм. |  | (c)
78639.997 | 11.166 | 11.131 | -0.129 | -0.164 | 1061 | 1390 | 1693 | 0 | 29 | 7124 |  | CORR | GENE | 03:29 | 04:22 | 05:10 | 135 | 1263 | 12 | EXT |  | 0.9 | (c)
78643.354 | 3.228 | 3.112 | -8.232 | -8.348 | -2081 | -2011 | -1792 | 150 | 3112 | 7125 |  | CORR | GENE | 03:35 | 03:46 | 04:21 | 140 | 578 | 13 | EXT |  | 0.9 | (c)
78644.937 | 4.811 | 4.779 | -6.649 | -6.681 | -1813 | -1755 | -1744 | 418 | 4779 | 7125 |  | CORR | CIGR | 04:18 | 04:27 | 04:29 | 34 | 137 | 13 | EXT |  | 0.89 | (c)
78648.028 | 7.902 | 7.862 | -3.558 | -3.598 | -1422 | -1206 | -1271 | 809 | 3531 | 7125 |  | CORR | GENE | 05:21 | 05:56 | 05:45 | 67 | 302 | 12 | EXT |  | 0.89 | (c)
78752.491 | 0 | 0 | -11.43 | -11.43 | 375 | 535 | 697 | 375 | 0 | 7135 | Смещение кромок | GWAN |  | 03:27 | 03:53 | 04:19 | 0 | 643 | 18 | EXT | Смещение кромок Наружу Величина смещения - 2.8 мм. |  | (c)
78752.491 | 0 | 0 | -11.43 | -11.43 | 1631 | 1820 | 1812 | 237 | 0 | 7135 | Смещение кромок | GWAN |  | 06:50 | 07:20 | 07:19 | 0 | 362 | 20 | EXT | Смещение кромок Наружу Величина смещения - 3.1 мм. |  | (c)
78772.627 | 8.706 | 8.659 | -2.499 | -2.546 | -1913 | -1754 | -1723 | 317 | 2487 | 7136 |  | CORR | GENE | 04:20 | 04:46 | 04:51 | 59 | 381 | 11 | EXT | Аномалия находится на упругопластическом изгибе: R=882 D, максимальное растяжение на 7.8 час. | 0.89 | (c)
78783.539 | 8.413 | 8.395 | -2.732 | -2.75 | -1420 | -1244 | -1292 | 811 | 2697 | 7137 |  | CORR | GENE | 06:02 | 06:30 | 06:23 | 53 | 256 | 13 | EXT |  | 0.89 | (c)
78810.126 | 1.25 | 1.172 | -10.16 | -10.238 | 2187 | -2212 | 2228 | 0 | 1172 | 7140 |  | LWAN | GENE | 04:36 | 04:46 | 04:43 | 183 | 81 |  | EXT | Эквивалент потери металла 12%. |  | (c)
78820.286 | 0 | 0 | -11.51 | -11.51 | 283 | 783 | 657 | 283 | 0 | 7141 | Смещение кромок | GWAN |  | 01:56 | 03:16 | 02:56 | 0 | 748 | 21 | EXT | Смещение кромок Наружу Величина смещения - 3.3 мм. |  | (c)
78820.286 | 0 | 0 | -11.51 | -11.51 | 1298 | 1514 | 1546 | 436 | 0 | 7141 | Смещение кромок | GWAN |  | 04:39 | 05:14 | 05:19 | 0 | 496 | 18 | EXT | Смещение кромок Наружу Величина смещения - 2.8 мм. |  | (c)
78843.206 | 0 | 0 | -5.105 | -5.105 | 1371 | 1812 | 2071 | 0 | 0 | 7143 | Смещение кромок | GWAN |  | 04:39 | 05:50 | 06:32 | 0 | 1399 | 27 | EXT | Смещение кромок Наружу Величина смещения - 4.2 мм. |  | (c)
78843.206 | 0 | 0 | -5.105 | -5.105 | -1576 | -1463 | -1389 | 655 | 0 | 7143 | Смещение кромок | GWAN |  | 08:44 | 09:02 | 09:14 | 0 | 375 | 23 | EXT | Смещение кромок Наружу Величина смещения - 3.6 мм. |  | (c)
78853.705 | 5.394 | 5.354 | -0.226 | -0.266 | 2191 | -2200 | -2108 | 0 | 207 | 7144 |  | CORR | GENE | 06:59 | 07:10 | 07:25 | 59 | 324 | 11 | EXT |  | 0.89 | (c)
78854.74 | 0.809 | 0.127 | -10.791 | -11.473 | 6 | 33 | 86 | 6 | 127 | 7145 |  | CORR | GENE | 03:00 | 03:04 | 03:13 | 1075 | 159 | 12 | EXT | Аномалия находится на отводе. | 0.98 | (c)
78904.529 | 4.693 | 4.516 | -6.382 | -6.559 | 525 | 630 | 1034 | 525 | 4516 | 7149 |  | CORR | GENE | 03:48 | 04:05 | 05:11 | 194 | 1019 | 12 | EXT |  | 0.91 | (c)
78908.376 | 8.54 | 8.412 | -2.535 | -2.663 | 278 | 502 | 593 | 278 | 2003 | 7149 |  | CORR | GENE | 03:08 | 03:45 | 03:59 | 660 | 629 | 10 | EXT |  | 0.95 | (c)
78908.641 | 8.805 | 8.559 | -2.27 | -2.516 | 61 | 101 | 102 | 61 | 2068 | 7149 |  | CORR | GENE | 02:33 | 02:40 | 02:40 | 448 | 81 | 10 | EXT |  | 0.93 | (c)
78909.32 | 9.484 | 9.429 | -1.591 | -1.646 | 470 | 496 | 504 | 470 | 1296 | 7149 |  | CORR | GENE | 03:39 | 03:44 | 03:45 | 350 | 67 | 11 | EXT |  | 0.93 | (c)
78910.911 | 0 | 0 | -1.645 | -1.645 | 759 | 1172 | 1113 | 759 | 0 | 7150 | Смещение кромок | GWAN |  | 04:19 | 05:25 | 05:16 | 0 | 709 | 19 | EXT | Смещение кромок Наружу Величина смещения - 3 мм. |  | (c)
78911.073 | 0.162 | 0.13 | -1.483 | -1.515 | 2163 | -2213 | -2212 | 0 | 130 | 7150 |  | CORR | GENE | 08:05 | 08:19 | 08:19 | 51 | 172 | 13 | EXT |  | 0.89 | (c)
78940.926 | 7.605 | 7.559 | -3.305 | -3.351 | -2216 | -1937 | -1964 | 15 | 3254 | 7153 |  | CORR | GENE | 04:53 | 05:38 | 05:33 | 97 | 503 | 12 | EXT |  | 0.89 | (c)
78943.48 | 10.159 | 10.112 | -0.751 | -0.798 | -2178 | -2004 | -2029 | 53 | 724 | 7153 |  | CORR | GENE | 04:59 | 05:27 | 05:23 | 74 | 297 | 10 | EXT |  | 0.89 | (c)
78944.231 | 0 | -0.025 | -11.415 | -11.44 | -770 | -163 | -381 | 0 |  | 7154 | Нарушение формы кольцевого шва | GWAN |  | 08:48 | 10:26 | 09:51 | 0 | 778 |  | EXT | Нарушение формы кольцевого шва |  | (c)
78944.464 | 0.233 | 0.053 | -11.182 | -11.362 | -2227 | -2180 | -1825 | 3 | 53 | 7154 |  | CORR | GENE | 04:53 | 05:01 | 05:58 | 229 | 805 | 13 | EXT |  | 0.92 | (c)
78946.828 | 2.597 | 2.556 | -8.818 | -8.859 | -2134 | -1795 | -1748 | 97 | 2556 | 7154 |  | CORR | GENE | 05:08 | 06:03 | 06:10 | 88 | 771 | 10 | EXT |  | 0.89 | (c)
78949.289 | 5.058 | 5.018 | -6.357 | -6.397 | -2152 | -2073 | -2035 | 79 | 5018 | 7154 |  | CORR | GENE | 05:05 | 05:18 | 05:24 | 90 | 233 | 12 | EXT |  | 0.89 | (c)
78953.06 | 8.829 | 8.817 | -2.586 | -2.598 | 2125 | 2176 | 2174 | 7 | 2568 | 7154 |  | CORR | CIGR | 04:36 | 04:44 | 04:44 | 30 | 99 | 10 | EXT |  | 0.89 | (c)
78959.325 | 3.679 | 3.638 | -7.341 | -7.382 | 855 | 1021 | 1010 | 855 | 3638 | 7155 |  | CORR | GENE | 04:48 | 05:15 | 05:13 | 67 | 310 | 10 | EXT |  | 0.89 | (c)
78966.735 | 0.069 | 0.048 | -11.286 | -11.307 | 1294 | 1470 | 1508 | 508 | 48 | 7156 |  | CORR | GENE | 04:46 | 05:14 | 05:21 | 48 | 428 | 12 | EXT |  | 0.89 | (c)
78997.503 | 8.447 | 8.398 | -2.688 | -2.737 | -1489 | -1432 | -1358 | 742 | 2677 | 7158 |  | CORR | GENE | 05:30 | 05:39 | 05:52 | 60 | 263 | 10 | EXT |  | 0.89 | (c)
79011.246 | 0 | 0 | -11.175 | -11.175 | -2006 | -1886 | -1706 | 225 | 0 | 7160 | Смещение кромок | GWAN |  | 05:02 | 05:21 | 05:50 | 0 | 600 | 18 | EXT | Смещение кромок Наружу Величина смещения - 2.8 мм. |  | (c)
79021.563 | 10.317 | 9.79 | -0.858 | -1.385 | -2212 | -2173 | -2174 | 19 | 151 | 7160 |  | CORR | GENE | 04:29 | 04:35 | 04:35 | 1234 | 76 | 10 | EXT |  | 0.96 | (c)
79022.459 | 0.038 | 0.028 | -11.452 | -11.462 | -1861 | -1775 | -1788 | 370 | 28 | 7161 |  | CORR | CIGR | 07:34 | 07:48 | 07:46 | 41 | 145 | 15 | EXT |  | 0.89 | (c)
79026.654 | 4.233 | 4.21 | -7.257 | -7.28 | 1695 | 1754 | 1816 | 293 | 4210 | 7161 |  | CORR | CIGR | 05:08 | 05:17 | 05:27 | 45 | 242 | 10 | EXT |  | 0.89 | (c)
79113.144 | 0.143 | 0.101 | -11.212 | -11.254 | 1638 | 1768 | 1805 | 258 | 101 | 7170 |  | CORR | GENE | 03:54 | 04:15 | 04:21 | 53 | 335 | 12 | EXT | Аномалия находится на упругопластическом изгибе: R=669 D, максимальное растяжение на 0.6 час. | 0.89 | (c)
79212.377 | 8.986 | 8.902 | -2.489 | -2.573 | 1707 | 1802 | 1988 | 0 | 2467 | 7178 |  | CORR | GENE | 05:20 | 05:35 | 06:05 | 106 | 562 | 10 | EXT |  | 0.89 | (c)
79213.21 | 9.819 | 9.807 | -1.656 | -1.668 | 1615 | 1822 | 1784 | 277 | 1585 | 7178 |  | CORR | GENE | 05:05 | 05:38 | 05:32 | 83 | 339 | 13 | EXT |  | 0.89 | (c)
79213.829 | 10.438 | 10.355 | -1.037 | -1.12 | 1854 | 2035 | 1979 | 127 | 1014 | 7178 |  | CORR | GENE | 05:43 | 06:13 | 06:04 | 106 | 249 | 10 | EXT |  | 0.89 | (c)
79222.932 | 8.066 | 7.851 | -3.279 | -3.494 | -2171 | -2160 | -2136 | 59 | 3129 | 7179 |  | CORR | GENE | 06:41 | 06:43 | 06:47 | 365 | 70 | 15 | EXT |  | 0.95 | (c)
79222.955 | 8.089 | 8.028 | -3.256 | -3.317 | 1731 | 2186 | 1993 | 0 | 3222 | 7179 |  | CORR | GENE | 05:11 | 06:24 | 05:53 | 95 | 524 | 12 | EXT |  | 0.89 | (c)
79223.162 | 8.296 | 8.224 | -3.049 | -3.121 | 1687 | 1904 | 1884 | 149 | 3001 | 7179 |  | CORR | GENE | 05:04 | 05:39 | 05:36 | 120 | 395 | 12 | EXT |  | 0.9 | (c)
79231.237 | 5.026 | 5.006 | -6.219 | -6.239 | 574 | 819 | 799 | 574 | 5006 | 7180 |  | CORR | GENE | 04:05 | 04:45 | 04:42 | 138 | 450 | 12 | EXT |  | 0.9 | (c)
79241.725 | 4.269 | 4.237 | -7.231 | -7.263 | 1051 | 1181 | 1180 | 921 | 4237 | 7181 |  | CORR | GENE | 03:21 | 03:42 | 03:42 | 76 | 258 | 10 | EXT |  | 0.89 | (c)
79241.819 | 4.363 | 4.28 | -7.137 | -7.22 | -2103 | -2022 | -1899 | 127 | 4280 | 7181 |  | CORR | GENE | 06:52 | 07:05 | 07:25 | 100 | 409 | 11 | EXT |  | 0.89 | (c)
79259.937 | 10.981 | 10.741 | -0.679 | -0.919 | -35 | -12 | -8 | 0 | 413 | 7182 |  | CORR | GENE | 02:35 | 02:38 | 02:39 | 506 | 53 | 10 | EXT | Аномалия находится на отводе. | 0.94 | (c)
79270.273 | 9.657 | 9.644 | -2.023 | -2.036 | -2181 | -2161 | -2132 | 2083 | 1734 | 7183 |  | CORR | GENE | 05:24 | 05:27 | 05:32 | 302 | 98 | 10 | EXT |  | 0.92 | (c)
79280.78 | 8.484 | 8.328 | -2.526 | -2.682 | 2086 | 2135 | 2136 | 44 | 2390 | 7184 |  | CORR | GENE | 07:24 | 07:32 | 07:33 | 292 | 100 | 10 | EXT |  | 0.92 | (c)
79281.203 | 8.907 | 8.816 | -2.103 | -2.194 | 2081 | 2134 | 2126 | 60 | 2027 | 7184 |  | CORR | GENE | 07:24 | 07:32 | 07:31 | 167 | 89 | 10 | EXT |  | 0.9 | (c)
79282.965 | 10.669 | 10.31 | -0.341 | -0.7 | 2087 | 2151 | 2127 | 62 | 114 | 7184 |  | CORR | GENE | 07:25 | 07:35 | 07:31 | 586 | 82 | 10 | EXT |  | 0.94 | (c)
79283.16 | 10.864 | 10.785 | -0.146 | -0.225 | 617 | 782 | 835 | 617 | 64 | 7184 |  | CORR | GENE | 03:27 | 03:54 | 04:03 | 161 | 435 | 10 | EXT |  | 0.9 | (c)
79283.226 | 10.93 | 10.852 | -0.08 | -0.158 | 2219 | -1947 | -1657 | 0 | 34 | 7184 |  | CORR | GENE | 07:46 | 08:34 | 09:20 | 124 | 1169 | 12 | EXT |  | 0.9 | (c)
79283.947 | 0.641 | 0.617 | -10.219 | -10.243 | -1908 | -1772 | -1742 | 323 | 617 | 7185 |  | CORR | GENE | 07:26 | 07:48 | 07:53 | 144 | 332 | 11 | EXT |  | 0.9 | (c)
79288.233 | 4.927 | 4.909 | -5.933 | -5.951 | -2074 | -1858 | -1934 | 156 | 4909 | 7185 |  | CORR | CIGR | 06:60 | 07:35 | 07:22 | 33 | 282 | 11 | EXT |  | 0.89 | (c)
79289.24 | 5.934 | 5.867 | -4.926 | -4.993 | -1875 | -1574 | -1648 | 355 | 4802 | 7185 |  | CORR | GENE | 07:32 | 08:20 | 08:08 | 191 | 454 | 10 | EXT |  | 0.9 | (c)
79292.488 | 9.182 | 8.853 | -1.678 | -2.007 | -2135 | -2054 | -2050 | 95 | 740 | 7185 |  | CORR | GENE | 06:50 | 07:03 | 07:03 | 1267 | 171 | 10 | EXT |  | 0.96 | (c)
79294.459 | 0.293 | 0.272 | -11.127 | -11.148 | -1734 | -1636 | -1622 | 496 | 272 | 7186 |  | CORR | CIGR | 08:08 | 08:24 | 08:26 | 38 | 225 | 10 | EXT |  | 0.89 | (c)
79296.546 | 2.38 | 2.178 | -9.04 | -9.242 | 912 | 962 | 950 | 912 | 2178 | 7186 |  | CORR | GENE | 03:15 | 03:23 | 03:21 | 539 | 76 | 11 | EXT |  | 0.95 | (c)
79305.586 | 0 | 0 | -11.01 | -11.01 | 1021 | 1280 | 1277 | 697 | 0 | 7187 | Смещение кромок | GWAN |  | 04:22 | 05:03 | 05:03 | 0 | 512 | 15 | EXT | Смещение кромок Наружу Величина смещения - 2.4 мм. |  | (c)
79328.535 | 0.304 | 0.294 | -11.171 | -11.181 | -2002 | -1856 | -1875 | 228 | 294 | 7189 |  | CORR | GENE | 03:54 | 04:18 | 04:15 | 60 | 255 | 10 | EXT |  | 0.89 | (c)
79328.699 | 0.468 | 0.452 | -11.007 | -11.023 | -1949 | -1897 | -1882 | 281 | 452 | 7189 |  | CORR | CIGR | 04:03 | 04:11 | 04:13 | 38 | 135 | 10 | EXT |  | 0.89 | (c)
79328.953 | 0.722 | 0.652 | -10.753 | -10.823 | -2081 | -1857 | -1689 | 150 | 652 | 7189 |  | CORR | GENE | 03:41 | 04:17 | 04:45 | 94 | 783 | 16 | EXT |  | 0.89 | (c)
79333.902 | 5.671 | 5.628 | -5.804 | -5.847 | -946 | -777 | -699 | 452 | 5628 | 7189 |  | CORR | GENE | 06:45 | 07:12 | 07:24 | 90 | 494 | 10 | EXT |  | 0.89 | (c)
79347.998 | 8.292 | 8.247 | -2.838 | -2.883 | -1844 | -1695 | -1678 | 387 | 2806 | 7190 |  | CORR | GENE | 05:31 | 05:55 | 05:58 | 77 | 332 | 12 | EXT |  | 0.89 | (c)
79350.369 | 10.663 | 10.62 | -0.467 | -0.51 | -1789 | -1271 | -1480 | 441 | 434 | 7190 |  | CORR | GENE | 05:40 | 07:03 | 06:30 | 76 | 618 | 13 | EXT |  | 0.89 | (c)
79350.784 | 11.078 | 9.829 | -0.052 | -1.301 | -1142 | -1050 | -1035 | 928 | 38 | 7190 |  | CORR | GENE | 07:24 | 07:39 | 07:41 | 1263 | 214 | 12 | EXT |  | 0.98 | (c)
79350.857 | 0.021 | 0.016 | -11.209 | -11.214 | 1838 | -1929 | -1868 | 0 | 16 | 7191 |  | CORR | GENE | 03:27 | 05:19 | 05:29 | 163 | 1510 | 12 | EXT |  | 0.9 | (c)
79354.959 | 4.123 | 3.873 | -7.107 | -7.357 | -1635 | -1612 | -1590 | 596 | 3873 | 7191 |  | CORR | GENE | 06:06 | 06:10 | 06:13 | 547 | 89 | 10 | EXT |  | 0.94 | (c)
79366.08 | 4.014 | 3.824 | -7.286 | -7.476 | 1626 | 1684 | 1698 | 460 | 3824 | 7192 |  | CORR | GENE | 06:44 | 06:53 | 06:56 | 203 | 144 | 12 | EXT |  | 0.91 | (c)
79366.526 | 4.46 | 4.33 | -6.84 | -6.97 | 1531 | 1665 | 1653 | 455 | 4330 | 7192 |  | CORR | GENE | 06:29 | 06:50 | 06:48 | 264 | 245 | 10 | EXT |  | 0.91 | (c)
79367.455 | 5.389 | 5.358 | -5.911 | -5.942 | 1674 | 1916 | 1914 | 76 | 5358 | 7192 |  | CORR | GENE | 06:52 | 07:31 | 07:30 | 65 | 480 | 10 | EXT |  | 0.89 | (c)
79373.407 | 0.041 | 0.022 | -11.229 | -11.248 | -1286 | -703 | -585 | 117 | 22 | 7193 |  | CORR | GENE | 09:08 | 10:42 | 11:01 | 66 | 1402 | 10 | EXT |  | 0.89 | (c)
79381.587 | 8.221 | 8.204 | -3.049 | -3.066 | 752 | 886 | 888 | 752 | 3026 | 7193 |  | CORR | CIGR | 02:37 | 02:59 | 02:59 | 40 | 272 | 10 | EXT |  | 0.89 | (c)
79383.641 | 10.275 | 8.586 | -0.995 | -2.684 | 2226 | -2197 | -2197 | 0 | 297 | 7193 |  | CORR | GENE | 06:35 | 06:41 | 06:41 | 2387 | 77 | 10 | EXT |  | 0.97 | (c)
79384.922 | 0.286 | 0.271 | -11.144 | -11.159 | 1048 | 1140 | 1150 | 978 | 271 | 7194 |  | CORR | CIGR | 03:47 | 04:02 | 04:04 | 31 | 204 | 12 | EXT |  | 0.89 | (c)
79385.644 | 1.008 | 0.449 | -10.422 | -10.981 | 526 | 585 | 612 | 526 | 449 | 7194 |  | CORR | GENE | 02:23 | 02:32 | 02:37 | 1414 | 172 | 10 | EXT |  | 0.96 | (c)
79388.634 | 3.998 | 3.97 | -7.432 | -7.46 | 1790 | 1879 | 1942 | 137 | 3970 | 7194 |  | CORR | GENE | 05:47 | 06:01 | 06:11 | 147 | 304 | 12 | EXT |  | 0.9 | (c)
79389.34 | 4.704 | 4.692 | -6.726 | -6.738 | 1764 | 1898 | 1974 | 46 | 4692 | 7194 |  | CORR | GENE | 05:43 | 06:04 | 06:17 | 94 | 420 | 15 | EXT |  | 0.89 | (c)
79390.484 | 5.848 | 5.827 | -5.582 | -5.603 | 2071 | 2108 | 2137 | 28 | 5494 | 7194 |  | CORR | GENE | 06:32 | 06:38 | 06:43 | 109 | 132 | 10 | EXT |  | 0.89 | (c)
79392.819 | 8.183 | 8.17 | -3.247 | -3.26 | 2032 | 2139 | 2112 | 37 | 3232 | 7194 |  | CORR | CIGR | 06:26 | 06:43 | 06:39 | 28 | 162 | 15 | EXT |  | 0.89 | (c)
79393.249 | 8.613 | 8.59 | -2.817 | -2.84 | 1999 | 2093 | 2076 | 77 | 2796 | 7194 |  | CORR | CIGR | 06:21 | 06:36 | 06:33 | 44 | 155 | 11 | EXT |  | 0.89 | (c)
79394.374 | 9.738 | 9.588 | -1.692 | -1.842 | 1398 | -2170 | 1914 | 0 | 1564 | 7194 |  | CORR | GENE | 04:44 | 07:08 | 06:07 | 278 | 1032 | 14 | EXT |  | 0.93 | (c)
79396.03 | 11.394 | 11.369 | -0.036 | -0.061 | 1601 | 2101 | 1899 | 34 | 14 | 7194 |  | CORR | CIGR | 05:16 | 06:37 | 06:04 | 47 | 595 | 12 | EXT |  | 0.89 | (c)
79399.524 | 3.458 | 3.438 | -7.897 | -7.917 | 1629 | 1677 | 1690 | 480 | 3438 | 7195 |  | CORR | CIGR | 06:25 | 06:33 | 06:35 | 38 | 122 | 10 | EXT |  | 0.89 | (c)
79406.34 | 10.274 | 10.26 | -1.081 | -1.095 | 1705 | 1829 | 1787 | 361 | 1042 | 7195 |  | CORR | GENE | 06:37 | 06:57 | 06:51 | 53 | 165 | 11 | EXT |  | 0.89 | (c)
79406.586 | 10.52 | 10.454 | -0.835 | -0.901 | 1546 | 1699 | 1682 | 412 | 825 | 7195 |  | CORR | GENE | 06:12 | 06:36 | 06:34 | 76 | 273 | 11 | EXT |  | 0.89 | (c)
79407.34 | 11.274 | 11.193 | -0.081 | -0.162 | 1257 | 1820 | 1597 | 294 | 46 | 7195 |  | CORR | GENE | 05:25 | 06:56 | 06:20 | 116 | 680 | 13 | EXT |  | 0.9 | (c)
79410.22 | 2.799 | 2.786 | -8.406 | -8.419 | -421 | -367 | -363 | 306 | 2786 | 7196 |  | CORR | CIGR | 07:22 | 07:31 | 07:31 | 27 | 116 | 10 | EXT | Аномалия находится на отводе. | 0.89 | (c)
79430.156 | 11.53 | 11.455 | -0.04 | -0.115 | -2071 | -1948 | -1264 | 457 | 26 | 7197 |  | CORR | GENE | 07:23 | 07:43 | 09:33 | 89 | 1614 | 13 | EXT |  | 0.89 | (c)
79435.542 | 5.346 | 3.953 | -6.264 | -7.657 | -877 | -631 | -698 | 520 | 3953 | 7198 |  | CORR | GENE | 07:13 | 07:53 | 07:42 | 1795 | 358 | 10 | EXT |  | 0.97 | (c)
79436.173 | 5.977 | 5.789 | -5.633 | -5.821 | -906 | -805 | -741 | 576 | 3525 | 7198 |  | CORR | GENE | 07:08 | 07:25 | 07:35 | 2296 | 330 | 11 | EXT |  | 0.98 | (c)
79436.436 | 6.24 | 4.978 | -5.37 | -6.632 | -2220 | -2203 | -2198 | 10 | 4753 | 7198 |  | CORR | AXGR | 03:36 | 03:39 | 03:40 | 1879 | 44 | 10 | EXT |  | 0.97 | (c)
79440.425 | 10.229 | 8.141 | -1.381 | -3.469 | -1086 | -798 | -832 | 577 | 52 | 7198 |  | CORR | GENE | 06:39 | 07:26 | 07:20 | 3417 | 508 | 15 | EXT |  | 1.03 | (b)
79442.37 | 0.564 | 0.101 | -10.836 | -11.299 | -2180 | -2171 | -2129 | 51 | 101 | 7199 |  | CORR | GENE | 06:54 | 06:56 | 07:02 | 1118 | 101 | 10 | EXT |  | 0.96 | (c)
79445.648 | 3.842 | 3.752 | -7.558 | -7.648 | 2067 | -2155 | -2180 | 0 | 3752 | 7199 |  | CORR | GENE | 06:20 | 06:58 | 06:54 | 109 | 428 | 12 | EXT |  | 0.89 | (c)
79445.969 | 4.163 | 4.146 | -7.237 | -7.254 | -2032 | -1993 | -2011 | 199 | 4146 | 7199 |  | CORR | AXGR | 07:18 | 07:24 | 07:21 | 227 | 41 | 13 | EXT |  | 0.92 | (c)
79450.914 | 9.108 | 8.921 | -2.292 | -2.479 | -1897 | -1880 | -1872 | 334 | 1775 | 7199 |  | CORR | GENE | 07:40 | 07:42 | 07:44 | 704 | 49 | 13 | EXT |  | 0.97 | (c)
79450.941 | 9.135 | 8.877 | -2.265 | -2.523 | -922 | -759 | -754 | 586 | 2138 | 7199 | Дефект проката | MIAN | GENE | 10:17 | 10:43 | 10:44 | 385 | 335 |  | INT | Дефект проката Эквивалент потери металла 10%. |  | (c)
79451.98 | 10.174 | 10.045 | -1.226 | -1.355 | -2185 | -2025 | -2085 | 46 | 760 | 7199 |  | CORR | GENE | 06:53 | 07:19 | 07:09 | 595 | 199 | 12 | EXT |  | 0.96 | (c)
79453.751 | 0.545 | 0.5 | -10.92 | -10.965 | -1735 | -1631 | -1654 | 495 | 500 | 7200 |  | CORR | GENE | 07:14 | 07:31 | 07:27 | 57 | 162 | 11 | EXT |  | 0.89 | (c)
79464.484 | 11.278 | 11.143 | -0.187 | -0.322 | -1279 | -1255 | -1245 | 951 | 21 | 7200 |  | CORR | GENE | 08:28 | 08:31 | 08:33 | 301 | 69 | 10 | EXT |  | 0.92 | (c)
79469.067 | 4.396 | 4.165 | -6.989 | -7.22 | -85 | -82 | -56 | 27 | 4165 | 7201 |  | CORR | GENE | 09:30 | 09:31 | 09:35 | 860 | 58 | 14 | EXT |  | 0.99 | (c)
79498.756 | 11.365 | 11.28 | -0.04 | -0.125 | 1848 | -2038 | -2103 | 0 | 37 | 7203 |  | CORR | GENE | 07:37 | 09:10 | 08:59 | 88 | 1022 | 11 | EXT |  | 0.89 | (c)
79521.628 | 11.232 | 10.247 | -0.408 | -1.393 | 911 | 1009 | 980 | 911 | 246 | 7205 |  | CORR | GENE | 06:28 | 06:44 | 06:39 | 1147 | 138 | 11 | EXT | Аномалия находится на упругопластическом изгибе: R=452 D, максимальное растяжение на 0 час. | 0.97 | (c)
79521.758 | 11.362 | 9.184 | -0.278 | -2.456 | 1192 | 1327 | 1342 | 1192 | 66 | 7205 |  | CORR | GENE | 07:13 | 07:35 | 07:38 | 2390 | 300 | 13 | EXT | Аномалия находится на упругопластическом изгибе: R=456 D, максимальное растяжение на 0.1 час. | 1 | (b)
79521.953 | 11.557 | 11.511 | -0.083 | -0.129 | -47 | 165 | 117 | 0 | 31 | 7205 |  | CORR | GENE | 03:53 | 04:27 | 04:20 | 98 | 328 | 14 | EXT | Аномалия находится на упругопластическом изгибе: R=459 D, максимальное растяжение на 0.1 час. | 0.89 | (c)
79530.369 | 8.333 | 8.282 | -3.082 | -3.133 | -1925 | -1760 | -1718 | 305 | 3051 | 7206 |  | CORR | GENE | 07:35 | 08:01 | 08:08 | 82 | 414 | 12 | EXT | Аномалия находится на упругопластическом изгибе: R=724 D, максимальное растяжение на 0.3 час. | 0.89 | (c)
79533.515 | 0.064 | 0.021 | -11.296 | -11.339 | 1548 | -2202 | 2078 | 0 | 21 | 7207 |  | CORR | GENE | 02:45 | 04:39 | 04:10 | 83 | 1060 | 12 | EXT |  | 0.89 | (c)
79538.054 | 4.603 | 3.307 | -6.757 | -8.053 | 2074 | 2112 | 2136 | 33 | 3307 | 7207 |  | CORR | GENE | 04:10 | 04:16 | 04:20 | 1589 | 123 | 10 | EXT |  | 0.97 | (c)
79547.301 | 2.49 | 2.191 | -9.105 | -9.404 | -2221 | -2212 | -2205 | 9 | 2191 | 7208 |  | CORR | AXGR | 03:33 | 03:34 | 03:36 | 402 | 33 | 11 | EXT | Аномалия находится на упругопластическом изгибе: R=541 D, максимальное растяжение на 5.8 час. | 0.93 | (c)
79554.533 | 9.722 | 9.685 | -1.873 | -1.91 | -1404 | -1114 | -1144 | 826 | 1826 | 7208 |  | CORR | GENE | 05:45 | 06:32 | 06:27 | 84 | 522 | 11 | EXT | Аномалия находится на упругопластическом изгибе: R=478 D, максимальное растяжение на 6 час. | 0.89 | (c)
79556.264 | 11.453 | 11.365 | -0.142 | -0.23 | 1967 | 1986 | 1993 | 212 | 34 | 7208 |  | CORR | GENE | 02:49 | 02:52 | 02:53 | 196 | 52 | 12 | EXT | Аномалия находится на упругопластическом изгибе: R=485 D, максимальное растяжение на 6.2 час. | 0.91 | (c)
79556.459 | 0.053 | 0.018 | -11.342 | -11.377 | -2208 | -1012 | -1408 | 22 | 18 | 7209 |  | CORR | GENE | 03:07 | 06:20 | 05:16 | 91 | 1601 | 15 | EXT | Аномалия находится на упругопластическом изгибе: R=486 D, максимальное растяжение на 6.2 час. | 1.02 | (b)
79557.092 | 0.686 | 0.528 | -10.709 | -10.867 | -2050 | -1800 | -1118 | 180 | 528 | 7209 |  | CORR | GENE | 03:32 | 04:13 | 06:03 | 341 | 1864 | 11 | EXT | Аномалия находится на упругопластическом изгибе: R=488 D, максимальное растяжение на 6.3 час. | 0.93 | (c)
79559.298 | 2.892 | 2.757 | -8.503 | -8.638 | -1840 | -1408 | -1169 | 390 | 2757 | 7209 |  | CORR | GENE | 04:06 | 05:16 | 05:54 | 210 | 1343 | 11 | EXT | Аномалия находится на упругопластическом изгибе: R=507 D, максимальное растяжение на 6.3 час. | 0.91 | (c)
79560.28 | 3.874 | 3.663 | -7.521 | -7.732 | -1524 | -1322 | -1223 | 707 | 3663 | 7209 |  | CORR | GENE | 04:57 | 05:30 | 05:46 | 242 | 602 | 11 | EXT | Аномалия находится на упругопластическом изгибе: R=521 D, максимальное растяжение на 6.2 час. | 0.91 | (c)
79563.285 | 6.879 | 6.603 | -4.516 | -4.792 | -1350 | -377 | -762 | 174 | 4282 | 7209 |  | CORR | GENE | 05:25 | 08:02 | 07:00 | 510 | 1176 | 10 | EXT | Аномалия находится на упругопластическом изгибе: R=567 D, максимальное растяжение на 5.6 час. | 0.94 | (c)
79564.122 | 7.716 | 7.473 | -3.679 | -3.922 | -1619 | -1023 | -1033 | 446 | 3410 | 7209 |  | CORR | GENE | 04:42 | 06:18 | 06:16 | 512 | 1173 | 14 | EXT | Аномалия находится на упругопластическом изгибе: R=567 D, максимальное растяжение на 5.4 час. | 0.96 | (c)
79581.998 | 2.657 | 2.599 | -8.058 | -8.116 | 725 | 820 | 897 | 725 | 2599 | 7211 |  | CORR | GENE | 03:45 | 04:00 | 04:13 | 71 | 344 | 12 | EXT |  | 0.89 | (c)
79582.12 | 2.779 | 2.728 | -7.936 | -7.987 | 1350 | 1612 | 1564 | 453 | 2728 | 7211 |  | CORR | GENE | 05:26 | 06:08 | 06:00 | 61 | 428 | 12 | EXT |  | 0.89 | (c)
79582.221 | 2.88 | 2.846 | -7.835 | -7.869 | 763 | 822 | 852 | 763 | 2846 | 7211 |  | CORR | CIGR | 03:51 | 04:01 | 04:05 | 45 | 179 | 12 | EXT |  | 0.89 | (c)
79587.106 | 7.765 | 7.728 | -2.95 | -2.987 | 548 | 649 | 720 | 548 | 2916 | 7211 |  | CORR | GENE | 03:16 | 03:33 | 03:44 | 71 | 345 | 12 | EXT |  | 0.89 | (c)
79590.103 | 0.047 | 0.015 | -11.428 | -11.46 | -1063 | -141 | -172 | 720 | 15 | 7212 |  | CORR | GENE | 09:37 | 00:06 | 12:01 | 87 | 1784 | 15 | EXT |  | 0.89 | (c)
79590.103 | 0.047 | 0.031 | -11.428 | -11.444 | -2119 | -1385 | -1610 | 112 | 31 | 7212 |  | CORR | GENE | 06:47 | 08:46 | 08:09 | 195 | 1018 | 13 | EXT |  | 0.91 | (c)
79591.646 | 1.59 | 1.506 | -9.885 | -9.969 | -1507 | -942 | -1109 | 711 | 1506 | 7212 |  | CORR | GENE | 08:26 | 09:57 | 09:30 | 176 | 796 | 10 | EXT |  | 0.9 | (c)
79594.865 | 4.809 | 4.751 | -6.666 | -6.724 | -1628 | -1197 | -1369 | 603 | 4751 | 7212 |  | CORR | GENE | 08:06 | 09:16 | 08:48 | 83 | 518 | 10 | EXT |  | 0.89 | (c)
79596.715 | 6.659 | 6.433 | -4.816 | -5.042 | 2130 | 2161 | 2183 | 0 | 4617 | 7212 |  | CORR | GENE | 06:13 | 06:18 | 06:21 | 425 | 106 | 11 | EXT |  | 0.94 | (c)
79597.132 | 7.076 | 7.057 | -4.399 | -4.418 | -1473 | -1182 | -1291 | 758 | 4319 | 7212 |  | CORR | GENE | 08:31 | 09:18 | 09:01 | 99 | 364 | 10 | EXT |  | 0.89 | (c)
79597.517 | 7.461 | 7.408 | -4.014 | -4.067 | -1532 | -1228 | -1177 | 698 | 3924 | 7212 |  | CORR | GENE | 08:22 | 09:11 | 09:19 | 143 | 710 | 11 | EXT |  | 0.9 | (c)
79601.547 | 0.016 | 0.008 | -8.051 | -8.059 | 1518 | 1620 | 1629 | 491 | 8 | 7213а |  | CORR | CIGR | 06:01 | 06:18 | 06:19 | 21 | 221 | 12 | EXT |  | 0.88 | (c)
79603.473 | 1.942 | 1.555 | -6.125 | -6.512 | 2097 | 2119 | 2152 | 23 | 1555 | 7213а |  | CORR | GENE | 07:35 | 07:38 | 07:44 | 985 | 110 | 14 | EXT |  | 0.99 | (c)
79605.409 | 3.878 | 3.794 | -4.189 | -4.273 | 1458 | 1635 | 1610 | 468 | 3794 | 7213а |  | CORR | GENE | 05:52 | 06:20 | 06:16 | 101 | 305 | 10 | EXT |  | 0.89 | (c)
79620.441 | 0 | -0.025 | -2.59 | -2.615 | -1732 | 33 | -254 | 0 |  | 7215а | Нарушение формы кольцевого шва | GWAN |  | 01:51 | 06:36 | 05:50 | 0 | 2957 |  | EXT | Нарушение формы кольцевого шва Аномалия находится на отводе. |  | (c)
79622.12 | 1.679 | 1.665 | -0.911 | -0.925 | 887 | 979 | 1271 | 887 | 753 | 7215а |  | CORR | GENE | 08:54 | 09:09 | 09:56 | 172 | 769 | 13 | EXT | Аномалия находится на отводе. | 0.9 | (c)
79622.406 | 1.965 | 1.9 | -0.625 | -0.69 | -251 | -125 | -109 | 0 | 574 | 7215а |  | CORR | GENE | 05:50 | 06:11 | 06:13 | 116 | 283 | 10 | EXT | Аномалия находится на отводе. | 0.89 | (c)
79622.477 | 2.036 | 1.979 | -0.554 | -0.611 | 1076 | 1506 | 1334 | 1076 | 534 | 7215а |  | CORR | GENE | 09:25 | 10:34 | 10:06 | 77 | 516 | 11 | EXT | Аномалия находится на отводе. | 0.89 | (c)
79625.654 | 2.623 | 2.599 | -8.315 | -8.339 | -2134 | -2046 | -2034 | 1934 | 2599 | 7216а |  | CORR | CIGR | 00:18 | 00:32 | 00:34 | 49 | 200 | 10 | EXT |  | 0.89 | (c)
79628.604 | 5.573 | 5.551 | -5.365 | -5.387 | -1211 | -1130 | -1129 | 1048 | 5345 | 7216а |  | CORR | CIGR | 02:47 | 03:00 | 03:00 | 42 | 163 | 10 | EXT |  | 0.89 | (c)
79629.003 | 5.972 | 5.94 | -4.966 | -4.998 | 382 | 475 | 469 | 382 | 4929 | 7216а |  | CORR | GENE | 07:04 | 07:19 | 07:18 | 69 | 174 | 12 | EXT |  | 0.89 | (c)
79633.43 | 10.399 | 10.377 | -0.539 | -0.561 | -530 | -435 | -441 | 351 | 524 | 7216а |  | CORR | CIGR | 04:37 | 04:52 | 04:51 | 37 | 179 | 10 | EXT |  | 0.89 | (c)
79638.525 | 4.556 | 4.452 | -6.261 | -6.365 | -1432 | -1210 | -1262 | 799 | 4452 | 7217а |  | CORR | GENE | 05:54 | 06:30 | 06:22 | 156 | 339 | 10 | EXT |  | 0.9 | (c)
79639.625 | 5.656 | 5.617 | -5.161 | -5.2 | -1871 | -1776 | -1711 | 359 | 5149 | 7217а |  | CORR | GENE | 04:43 | 04:59 | 05:09 | 51 | 320 | 12 | EXT |  | 0.89 | (c)
79640.85 | 6.881 | 6.796 | -3.936 | -4.021 | 2163 | 2191 | 2185 | 23 | 3857 | 7217а |  | CORR | AXGR | 03:34 | 03:39 | 03:38 | 164 | 45 | 10 | EXT |  | 0.9 | (c)
79641.405 | 7.436 | 7.423 | -3.381 | -3.394 | -851 | -583 | -679 | 507 | 3318 | 7217а |  | CORR | GENE | 07:28 | 08:11 | 07:56 | 76 | 344 | 10 | EXT |  | 0.89 | (c)
79641.548 | 7.579 | 7.543 | -3.238 | -3.274 | 1976 | 2130 | 2092 | 23 | 3226 | 7217а |  | CORR | GENE | 03:04 | 03:29 | 03:23 | 48 | 232 | 14 | EXT |  | 0.89 | (c)
79642.11 | 8.141 | 8.06 | -2.676 | -2.757 | -1144 | -1050 | -848 | 553 | 2596 | 7217а |  | CORR | GENE | 06:41 | 06:56 | 07:29 | 161 | 590 | 10 | EXT |  | 0.9 | (c)
79642.891 | 8.922 | 8.872 | -1.895 | -1.945 | -827 | -814 | -809 | 790 | 1831 | 7217а |  | CORR | AXGR | 07:32 | 07:34 | 07:35 | 114 | 37 | 10 | EXT |  | 0.89 | (c)
79646.181 | 1.395 | 1.386 | -9.535 | -9.544 | 1412 | 1488 | 1470 | 702 | 1386 | 7218 |  | CORR | CIGR | 03:23 | 03:35 | 03:33 | 28 | 116 | 10 | EXT |  | 0.89 | (c)
79647.614 | 2.828 | 2.816 | -8.102 | -8.114 | -965 | -900 | -905 | 844 | 2816 | 7218 |  | CORR | CIGR | 08:60 | 09:10 | 09:09 | 18 | 120 | 10 | EXT |  | 0.88 | (c)
79650.178 | 5.392 | 5.359 | -5.538 | -5.571 | 1331 | 1397 | 1425 | 711 | 5359 | 7218 |  | CORR | GENE | 03:10 | 03:21 | 03:25 | 53 | 188 | 12 | EXT |  | 0.89 | (c)
79656.235 | 0.519 | 0.388 | -10.836 | -10.967 | 2062 | 2163 | -1920 | 0 | 388 | 7219 |  | CORR | GENE | 05:12 | 05:28 | 06:29 | 150 | 958 | 11 | EXT |  | 0.9 | (c)
79656.725 | 1.009 | 0.921 | -10.346 | -10.434 | -2199 | -1883 | -1907 | 32 | 921 | 7219 |  | CORR | GENE | 05:44 | 06:35 | 06:32 | 135 | 584 | 10 | EXT |  | 0.9 | (c)
79660.387 | 4.671 | 4.613 | -6.684 | -6.742 | -2073 | -1834 | -1803 | 158 | 4613 | 7219 |  | CORR | GENE | 06:05 | 06:43 | 06:48 | 100 | 539 | 10 | EXT |  | 0.89 | (c)
79660.728 | 5.012 | 4.95 | -6.343 | -6.405 | -2013 | -1627 | -1704 | 218 | 4950 | 7219 |  | CORR | GENE | 06:14 | 07:17 | 07:04 | 136 | 618 | 10 | EXT | Аномалия находится на упругопластическом изгибе: R=979 D, максимальное растяжение на 6.8 час. | 0.9 | (c)
79663.215 | 7.499 | 7.442 | -3.856 | -3.913 | -2115 | -1801 | -1712 | 116 | 3773 | 7219 |  | CORR | GENE | 05:58 | 06:49 | 07:03 | 140 | 805 | 12 | EXT | Аномалия находится на упругопластическом изгибе: R=870 D, максимальное растяжение на 6.4 час. | 0.9 | (c)
79666.699 | 10.983 | 10.912 | -0.372 | -0.443 | -1958 | -1717 | -1727 | 272 | 323 | 7219 |  | CORR | GENE | 06:23 | 07:02 | 07:01 | 120 | 463 | 12 | EXT | Аномалия находится на упругопластическом изгибе: R=822 D, максимальное растяжение на 5.4 час. | 0.9 | (c)
79667.187 | 0.116 | 0.072 | -11.049 | -11.093 | 1818 | 1977 | 1987 | 74 | 72 | 7220 |  | CORR | GENE | 04:31 | 04:57 | 04:59 | 95 | 338 | 10 | EXT | Аномалия находится на упругопластическом изгибе: R=810 D, максимальное растяжение на 5.3 час. | 0.89 | (c)
79674.944 | 7.873 | 7.857 | -3.292 | -3.308 | -1410 | -1349 | -1346 | 821 | 3273 | 7220 |  | CORR | CIGR | 07:50 | 08:00 | 08:01 | 35 | 127 | 11 | EXT | Аномалия находится на упругопластическом изгибе: R=798 D, максимальное растяжение на 4.7 час. | 0.89 | (c)
79676.334 | 9.263 | 9.25 | -1.902 | -1.915 | -1433 | -1331 | -1329 | 798 | 1884 | 7220 |  | CORR | CIGR | 07:47 | 08:03 | 08:04 | 31 | 208 | 10 | EXT | Аномалия находится на упругопластическом изгибе: R=787 D, максимальное растяжение на 5.1 час. | 0.89 | (c)
79679.819 | 1.583 | 1.528 | -9.867 | -9.922 | -1780 | -1684 | -1606 | 451 | 1528 | 7221 |  | CORR | GENE | 05:36 | 05:51 | 06:04 | 91 | 347 | 11 | EXT | Аномалия находится на упругопластическом изгибе: R=582 D, максимальное растяжение на 6.1 час. | 0.89 | (c)
79681.375 | 3.139 | 3.124 | -8.311 | -8.326 | -1414 | -1201 | -1168 | 816 | 3124 | 7221 |  | CORR | GENE | 06:35 | 07:09 | 07:15 | 104 | 493 | 12 | EXT | Аномалия находится на упругопластическом изгибе: R=521 D, максимальное растяжение на 6.3 час. | 0.89 | (c)
79684.954 | 6.718 | 6.692 | -4.732 | -4.758 | -1495 | -1047 | -1234 | 735 | 4664 | 7221 |  | CORR | GENE | 06:22 | 07:34 | 07:04 | 94 | 523 | 12 | EXT | Аномалия находится на упругопластическом изгибе: R=492 D, максимальное растяжение на 6.6 час. | 0.89 | (c)
79700.219 | 10.533 | 10.472 | -0.907 | -0.968 | -242 | -157 | -156 | 70 | 888 | 7222 |  | CORR | GENE | 08:21 | 08:34 | 08:34 | 80 | 171 | 11 | EXT | Аномалия находится на отводе. | 0.89 | (c)
79711.241 | 10.115 | 10.041 | -1.48 | -1.554 | 1331 | 1611 | 1657 | 1331 | 1388 | 7223 |  | CORR | GENE | 05:12 | 05:58 | 06:05 | 166 | 652 | 11 | EXT |  | 0.9 | (c)
79712.073 | 10.947 | 10.801 | -0.648 | -0.794 | 1075 | 1477 | 1519 | 1075 | 573 | 7223 |  | CORR | GENE | 04:31 | 05:36 | 05:43 | 221 | 887 | 11 | EXT |  | 0.91 | (c)
79712.422 | 11.296 | 11.244 | -0.299 | -0.351 | 1734 | 1842 | 1911 | 1734 | 287 | 7223 |  | CORR | GENE | 06:17 | 06:35 | 06:46 | 64 | 355 | 11 | EXT |  | 0.89 | (c)
79712.825 | 0.104 | 0.038 | -11.341 | -11.407 | -2098 | -1803 | -1889 | 133 | 38 | 7224 |  | CORR | GENE | 05:39 | 06:26 | 06:12 | 103 | 418 | 11 | EXT |  | 0.89 | (c)
79779.514 | 10.093 | 7.829 | -1.337 | -3.601 | 2169 | -2213 | 2223 | 0 | 242 | 7230 |  | CORR | GENE | 07:39 | 07:52 | 07:48 | 3359 | 109 | 13 | EXT |  | 1.01 | (b)
79780.731 | 11.31 | 11.299 | -0.12 | -0.131 | 1910 | 2123 | 2057 | 27 | 94 | 7230 |  | CORR | CIGR | 06:58 | 07:32 | 07:21 | 37 | 293 | 11 | EXT |  | 0.89 | (c)
79781.05 | 0.199 | 0.124 | -11.101 | -11.176 | 1446 | 1494 | 1656 | 365 | 124 | 7231 |  | CORR | GENE | 02:57 | 03:05 | 03:31 | 1153 | 420 | 15 | EXT |  | 1.01 | (b)
79785.162 | 4.311 | 4.242 | -6.989 | -7.058 | 1527 | 1592 | 1807 | 143 | 4242 | 7231 |  | CORR | GENE | 03:10 | 03:20 | 03:55 | 177 | 560 | 12 | EXT |  | 0.9 | (c)
79798.767 | 6.616 | 6.602 | -4.919 | -4.933 | 1052 | 1102 | 1111 | 1052 | 4906 | 7232 |  | CORR | CIGR | 05:35 | 05:43 | 05:45 | 27 | 120 | 13 | EXT |  | 0.89 | (c)
79812.929 | 9.243 | 8.974 | -1.627 | -1.896 | 2104 | 2152 | 2155 | 25 | 1517 | 7233 |  | CORR | GENE | 03:35 | 03:43 | 03:43 | 379 | 102 | 10 | EXT |  | 0.93 | (c)
79820.106 | 5.55 | 5.535 | -6.04 | -6.055 | 182 | 244 | 242 | 182 | 5535 | 7234 |  | CORR | CIGR | 09:08 | 09:18 | 09:17 | 27 | 119 | 10 | EXT | Аномалия находится на отводе. | 0.89 | (c)
79832.389 | 6.243 | 6.113 | -5.402 | -5.532 | -1203 | -1053 | -1009 | 815 | 5269 | 7235 |  | CORR | GENE | 04:08 | 04:32 | 04:39 | 263 | 389 | 10 | EXT |  | 0.91 | (c)
79833.44 | 7.294 | 5.598 | -4.351 | -6.047 | 5 | 80 | 65 | 5 | 3861 | 7235 | Дефект проката | MIAN | GENE | 07:23 | 07:35 | 07:33 | 2186 | 120 |  | EXT | Дефект проката Эквивалент потери металла 11%. |  | (c)
79836.994 | 10.848 | 10.2 | -0.797 | -1.445 | -1018 | -888 | -938 | 858 | 658 | 7235 |  | CORR | GENE | 04:38 | 04:59 | 04:51 | 787 | 160 | 11 | EXT |  | 0.96 | (c)
79837.539 | 11.393 | 8.077 | -0.252 | -3.568 | 4 | 79 | 88 | 4 | 35 | 7235 | Дефект проката | MIAN | GENE | 07:23 | 07:35 | 07:36 | 3533 | 166 |  | EXT | Дефект проката Эквивалент потери металла 11%. |  | (c)
79845.736 | 7.945 | 7.861 | -3.445 | -3.529 | 532 | 650 | 621 | 532 | 3429 | 7236 |  | CORR | GENE | 04:12 | 04:31 | 04:26 | 100 | 179 | 11 | EXT | Аномалия находится на отводе. | 0.89 | (c)
79849.112 | 11.321 | 11.295 | -0.069 | -0.095 | 1386 | 1619 | 1677 | 1386 | 37 | 7236 |  | CORR | GENE | 06:29 | 07:07 | 07:16 | 58 | 582 | 11 | EXT | Аномалия находится на отводе. | 0.89 | (c)
79849.146 | 11.355 | 11.324 | -0.035 | -0.066 | 697 | 800 | 788 | 697 | 23 | 7236 |  | CORR | CIGR | 04:38 | 04:55 | 04:53 | 43 | 181 | 12 | EXT | Аномалия находится на отводе. | 0.89 | (c)
79853.516 | 4.335 | 4.321 | -6.665 | -6.679 | -1788 | -1616 | -1662 | 1537 | 4321 | 7237 |  | CORR | GENE | 05:50 | 06:18 | 06:11 | 69 | 251 | 10 | EXT |  | 0.89 | (c)
79857.48 | 8.299 | 8.283 | -2.701 | -2.717 | -1685 | -1618 | -1617 | 1550 | 2685 | 7237 |  | CORR | CIGR | 06:07 | 06:18 | 06:18 | 32 | 135 | 11 | EXT |  | 0.89 | (c)
79864.491 | 4.31 | 4.09 | -6.655 | -6.875 | -1427 | -1418 | -1401 | 803 | 4090 | 7238 |  | CORR | GENE | 07:38 | 07:40 | 07:42 | 406 | 53 | 10 | EXT |  | 0.93 | (c)
79865.171 | 4.99 | 4.972 | -5.975 | -5.993 | -1582 | -1480 | -1508 | 648 | 4972 | 7238 |  | CORR | CIGR | 07:13 | 07:29 | 07:25 | 34 | 148 | 14 | EXT |  | 0.89 | (c)
79869.728 | 9.547 | 9.179 | -1.418 | -1.786 | 1674 | 1703 | 1748 | 408 | 1354 | 7238 |  | CORR | GENE | 03:59 | 04:03 | 04:11 | 432 | 148 | 10 | EXT |  | 0.93 | (c)
79874.979 | 3.833 | 3.817 | -7.612 | -7.628 | 2059 | 2136 | 2132 | 25 | 3817 | 7239 |  | CORR | CIGR | 07:03 | 07:15 | 07:14 | 34 | 146 | 10 | EXT |  | 0.89 | (c)
79877.191 | 6.045 | 6.032 | -5.4 | -5.413 | 2084 | 2167 | 2163 | 0 | 5377 | 7239 |  | CORR | CIGR | 07:07 | 07:20 | 07:19 | 36 | 156 | 10 | EXT |  | 0.89 | (c)
79885.776 | 3.185 | 2.779 | -8.085 | -8.491 | -1434 | -1387 | -1396 | 797 | 2779 | 7240 |  | CORR | GENE | 07:41 | 07:49 | 07:47 | 658 | 75 | 13 | EXT |  | 0.97 | (c)
79939.946 | 0.07 | 0.016 | -11.325 | -11.379 | 1952 | -2123 | -2155 | 0 | 16 | 7245 |  | CORR | GENE | 05:22 | 06:24 | 06:19 | 79 | 708 | 12 | EXT |  | 0.89 | (c)
79939.981 | 0.105 | 0.099 | -11.29 | -11.296 | 2194 | -2019 | -2101 | 0 | 99 | 7245 |  | CORR | GENE | 06:01 | 06:41 | 06:28 | 64 | 332 | 10 | EXT |  | 0.89 | (c)
79945.189 | 5.313 | 5.135 | -6.082 | -6.26 | 1923 | -2119 | -2186 | 0 | 5135 | 7245 |  | DENT | GENE | 05:17 | 06:24 | 06:14 | 322 | 704 | 0.7 | N/A | Глубина вмятины: 10 мм (0,7%). Линейка: 32 см в (514 см; 06:24 ч:мин) Аномалия находится вблизи продольного шва. |  | (c)
79952.943 | 1.672 | 1.633 | -9.913 | -9.952 | 1408 | 1506 | 1578 | 482 | 1633 | 7246 |  | CORR | GENE | 04:40 | 04:56 | 05:08 | 56 | 341 | 10 | EXT |  | 0.89 | (c)
79971.274 | 8.418 | 8.397 | -3.032 | -3.053 | 1708 | 1878 | 1875 | 189 | 3009 | 7247 |  | CORR | CIGR | 05:10 | 05:37 | 05:36 | 44 | 333 | 11 | EXT |  | 0.89 | (c)
79974.215 | 11.359 | 11.342 | -0.091 | -0.108 | 1933 | 2042 | 2015 | 133 | 79 | 7247 |  | CORR | CIGR | 05:46 | 06:04 | 05:59 | 29 | 164 | 12 | EXT |  | 0.89 | (c)
79984.528 | 10.222 | 10.177 | -0.708 | -0.753 | -574 | -429 | -360 | 146 | 670 | 7248 |  | CORR | GENE | 05:04 | 05:28 | 05:39 | 83 | 428 | 10 | EXT |  | 0.89 | (c)
79996.188 | 10.952 | 10.746 | -0.718 | -0.924 | -1193 | -1170 | -1118 | 1042 | 607 | 7249 |  | CORR | GENE | 05:58 | 06:02 | 06:10 | 317 | 151 | 11 | EXT | Аномалия находится на отводе. | 0.92 | (c)
80002.698 | 3.372 | 3.345 | -5.428 | -5.455 | 289 | 351 | 371 | 289 | 3345 | 7251 |  | CORR | CIGR | 03:44 | 03:55 | 03:58 | 43 | 165 | 10 | EXT | Аномалия находится на упругопластическом изгибе: R=318 D, максимальное растяжение на 5.8 час. | 0.89 | (c)
80004.954 | 5.628 | 5.604 | -3.172 | -3.196 | 1483 | 1748 | 1686 | 341 | 3096 | 7251 |  | CORR | GENE | 06:57 | 07:40 | 07:30 | 100 | 406 | 11 | EXT | Аномалия находится на упругопластическом изгибе: R=350 D, максимальное растяжение на 6 час. | 0.89 | (c)
80007.396 | 8.07 | 8.054 | -0.73 | -0.746 | 242 | 454 | 426 | 242 | 702 | 7251 |  | CORR | CIGR | 03:37 | 04:11 | 04:07 | 44 | 367 | 11 | EXT | Аномалия находится на упругопластическом изгибе: R=367 D, максимальное растяжение на 6.1 час. | 0.89 | (c)
80013.194 | 5.068 | 5.001 | -6.462 | -6.529 | 1104 | 1261 | 1356 | 622 | 5001 | 7252 |  | CORR | GENE | 03:13 | 03:38 | 03:54 | 83 | 505 | 11 | EXT | Аномалия находится на упругопластическом изгибе: R=296 D, максимальное растяжение на 5.8 час. | 0.89 | (c)
80013.606 | 5.48 | 5.343 | -6.05 | -6.187 | 890 | 1300 | 1333 | 455 | 5343 | 7252 |  | CORR | GENE | 02:38 | 03:44 | 03:50 | 327 | 885 | 10 | EXT | Аномалия находится на упругопластическом изгибе: R=283 D, максимальное растяжение на 5.8 час. | 0.92 | (c)
80013.998 | 5.872 | 5.83 | -5.658 | -5.7 | 1110 | 1471 | 1427 | 487 | 5599 | 7252 |  | CORR | GENE | 03:14 | 04:12 | 04:05 | 101 | 634 | 11 | EXT | Аномалия находится на упругопластическом изгибе: R=277 D, максимальное растяжение на 5.8 час. | 0.96 | (c)
80014.375 | 6.249 | 6.233 | -5.281 | -5.297 | 1606 | 1717 | 1695 | 448 | 5260 | 7252 |  | CORR | CIGR | 04:34 | 04:52 | 04:48 | 37 | 176 | 12 | EXT | Аномалия находится на упругопластическом изгибе: R=265 D, максимальное растяжение на 5.8 час. | 1.08 | (b)
80015.696 | 7.57 | 7.506 | -3.96 | -4.024 | 1182 | 1431 | 1483 | 446 | 3927 | 7252 |  | CORR | GENE | 03:25 | 04:06 | 04:14 | 97 | 603 | 10 | EXT | Аномалия находится на упругопластическом изгибе: R=244 D, максимальное растяжение на 5.8 час. | 0.96 | (c)
80021.805 | 2.149 | 2.086 | -9.306 | -9.369 | -790 | -443 | -465 | 140 | 2086 | 7253 |  | CORR | GENE | 06:57 | 07:53 | 07:49 | 131 | 650 | 10 | EXT | Аномалия находится на упругопластическом изгибе: R=243 D, максимальное растяжение на 6.3 час. | 1.01 | (b)
80027.303 | 7.647 | 7.613 | -3.808 | -3.842 | -1002 | -591 | -681 | 359 | 3728 | 7253 |  | CORR | GENE | 06:22 | 07:29 | 07:14 | 114 | 644 | 12 | EXT | Аномалия находится на упругопластическом изгибе: R=448 D, максимальное растяжение на 6.5 час. | 0.89 | (c)
80028.17 | 8.514 | 7.987 | -2.941 | -3.468 | -1365 | -873 | -718 | 71 | 2844 | 7253 |  | CORR | GENE | 05:24 | 06:43 | 07:08 | 624 | 1294 | 14 | EXT | Аномалия находится на упругопластическом изгибе: R=541 D, максимальное растяжение на 6.6 час. | 1.02 | (b)
80029.325 | 9.669 | 9.594 | -1.786 | -1.861 | -687 | -469 | -417 | 146 | 1751 | 7253 |  | CORR | GENE | 07:13 | 07:49 | 07:57 | 110 | 541 | 10 | EXT | Аномалия находится на упругопластическом изгибе: R=842 D, максимальное растяжение на 6.7 час. | 0.89 | (c)
80029.555 | 9.899 | 9.851 | -1.556 | -1.604 | -1332 | -993 | -809 | 286 | 1481 | 7253 |  | CORR | GENE | 05:29 | 06:24 | 06:54 | 123 | 1046 | 10 | EXT | Аномалия находится на упругопластическом изгибе: R=938 D, максимальное растяжение на 6.7 час. | 0.89 | (c)
80029.927 | 10.271 | 10.033 | -1.184 | -1.422 | -1761 | -1654 | -1354 | 470 | 1018 | 7253 |  | CORR | GENE | 04:20 | 04:37 | 05:26 | 404 | 813 | 10 | EXT |  | 0.93 | (c)
80029.933 | 10.277 | 10.02 | -1.178 | -1.435 | -829 | -504 | -475 | 121 | 906 | 7253 |  | CORR | GENE | 06:50 | 07:43 | 07:48 | 529 | 707 | 11 | EXT |  | 0.94 | (c)
80030.472 | 10.816 | 10.69 | -0.639 | -0.765 | 2205 | -602 | -1169 | 0 | 595 | 7253 |  | CORR | GENE | 03:00 | 07:27 | 05:56 | 170 | 2175 | 10 | EXT |  | 0.9 | (c)
80030.889 | 11.233 | 11.085 | -0.222 | -0.37 | 2152 | -2230 | -1217 | 0 | 93 | 7253 |  | CORR | GENE | 02:52 | 03:04 | 05:48 | 277 | 2185 | 10 | EXT |  | 0.91 | (c)
80031.168 | 0.057 | 0.042 | -11.402 | -11.417 |  |  |  |  | 42 | 7254а |  | CORR | GENE | 06:55 | 07:34 | 07:43 | 112 | 596 | 11 | EXT |  | 0.89 | (c)
80031.26 | 0.149 | 0.075 | -11.31 | -11.384 |  |  |  |  | 75 | 7254а |  | CORR | GENE | 04:39 | 04:52 | 05:03 | 445 | 288 | 12 | EXT |  | 0.94 | (c)
80044.44 | 1.87 | 1.822 | -8.862 | -8.91 |  |  |  |  | 1822 | 7254б |  | DENT | GENE | 03:19 | 03:26 | 03:27 | 83 | 106 | 0.6 | N/A | Глубина вмятины: 8 мм (0,6%). Линейка: 8 см в (182 см; 03:26 ч:мин) Аномалия находится на упругопластическом изгибе. |  | (c)
80047.193 | 4.623 | 4.571 | -6.109 | -6.161 |  |  |  |  | 4571 | 7254б |  | CORR | AXGR | 07:29 | 07:33 | 07:32 | 148 | 30 | 11 | EXT | Аномалия находится на упругопластическом изгибе: R=454 D, максимальное растяжение на 5.7 час. | 0.9 | (c)
80066.548 | 0 | -0.028 | -1.556 | -1.584 | 1752 | 1992 | 2073 | 1752 |  | 7257б | Нарушение формы кольцевого шва | GWAN |  | 05:48 | 06:27 | 06:40 | 0 | 643 |  | EXT | Нарушение формы кольцевого шва |  | (c)
80068.104 | 0 | 0 | -5.2 | -5.2 |  |  |  |  | 0 | 7257в | Смещение кромок | GWAN |  | 03:42 | 04:17 | 04:17 | 0 | 435 | 20 | EXT | Смещение кромок Наружу Величина смещения - 3.1 мм. |  | (c)
80078.5 | 5.196 | 5.111 | -6.396 | -6.481 |  |  |  |  | 5111 | 7257г |  | CORR | GENE | 04:34 | 04:39 | 04:39 | 280 | 53 | 10 | EXT |  | 0.91 | (c)
80084.543 | 11.239 | 11.218 | -0.353 | -0.374 |  |  |  |  | 261 | 7257г |  | CORR | GENE | 05:40 | 06:16 | 06:28 | 113 | 593 | 12 | EXT |  | 0.89 | (c)
80084.807 | 11.503 | 11.449 | -0.089 | -0.143 |  |  |  |  | 64 | 7257г |  | CORR | GENE | 05:32 | 06:04 | 06:11 | 79 | 482 | 10 | EXT |  | 0.89 | (c)
80084.957 | 0.061 | 0.034 | -11.364 | -11.391 |  |  |  |  | 34 | 7259 | Дефект проката | MIAN | CIGR | 02:12 | 02:18 | 02:21 | 43 | 109 |  | INT | Дефект проката Эквивалент потери металла 13%. |  | (c)
80085.329 | 0.433 | 0.119 | -10.992 | -11.306 |  |  |  |  | 119 | 7259 |  | CORR | GENE | 06:01 | 06:04 | 06:13 | 534 | 150 | 11 | EXT |  | 0.94 | (c)
80096.868 | 0.547 | 0.444 | -10.863 | -10.966 | -659 | -339 | -408 | 156 | 444 | 7260 |  | CORR | GENE | 07:08 | 07:60 | 07:49 | 396 | 504 | 11 | EXT | Аномалия находится на отводе. | 0.93 | (c)
80107.881 | 0.15 | 0.074 | -11.37 | -11.446 | 796 | 1006 | 1181 | 796 | 74 | 7261 |  | CORR | GENE | 05:34 | 06:08 | 06:36 | 134 | 771 | 12 | EXT |  | 0.9 | (c)
80123.939 | 4.688 | 4.592 | -5.627 | -5.723 |  |  |  |  | 4592 | 7262 |  | CORR | GENE | 03:50 | 03:50 | 03:54 | 177 | 48 | 10 | EXT |  | 0.9 | (c)
80124.683 | 5.432 | 5.42 | -4.883 | -4.895 |  |  |  |  | 4872 | 7262 |  | CORR | CIGR | 07:03 | 07:10 | 07:11 | 23 | 105 | 10 | EXT |  | 0.88 | (c)
80128.076 | 8.825 | 8.815 | -1.49 | -1.5 |  |  |  |  | 1482 | 7262 |  | CORR | CIGR | 07:16 | 07:25 | 07:24 | 18 | 108 | 11 | EXT |  | 0.88 | (c)
80144.684 | 3.508 | 3.499 | -8.092 | -8.101 |  |  |  |  | 3499 | 7264 |  | CORR | CIGR | 04:15 | 04:42 | 04:32 | 27 | 215 | 10 | EXT |  | 0.89 | (c)
80185.86 | 11.519 | 11.497 | -0.071 | -0.093 |  |  |  |  | 31 | 7267 |  | CORR | GENE | 04:10 | 04:45 | 04:43 | 62 | 406 | 15 | EXT |  | 0.89 | (c)
80208.963 | 0.077 | 0.031 | -11.448 | -11.494 |  |  |  |  | 31 | 7270 |  | CORR | GENE | 04:57 | 04:57 | 05:46 | 123 | 607 | 10 | EXT |  | 0.89 | (c)
80209.398 | 0.512 | 0.462 | -11.013 | -11.063 |  |  |  |  | 462 | 7270 |  | CORR | GENE | 05:37 | 06:02 | 06:13 | 77 | 441 | 10 | EXT |  | 0.89 | (c)
80216.767 | 7.881 | 7.278 | -3.644 | -4.247 |  |  |  |  | 3547 | 7270 |  | CORR | GENE | 07:05 | 07:11 | 07:10 | 700 | 60 | 10 | EXT |  | 0.95 | (c)
80244.969 | 1.523 | 1.435 | -9.112 | -9.2 |  |  |  |  | 1435 | 7273 |  | CORR | AXGR | 06:46 | 06:47 | 06:49 | 183 | 42 | 12 | EXT |  | 0.91 | (c)
80250.751 | 7.305 | 7.276 | -3.33 | -3.359 |  |  |  |  | 3306 | 7273 |  | CORR | GENE | 05:23 | 05:39 | 05:35 | 53 | 156 | 11 | EXT |  | 0.89 | (c)
80252.902 | 9.456 | 9.425 | -1.179 | -1.21 |  |  |  |  | 1159 | 7273 |  | CORR | GENE | 06:21 | 06:41 | 06:33 | 51 | 143 | 10 | EXT |  | 0.89 | (c)
80255.818 | 1.737 | 1.713 | -8.578 | -8.602 |  |  |  |  | 1713 | 7274 |  | CORR | CIGR | 05:26 | 05:37 | 05:37 | 32 | 134 | 10 | EXT |  | 0.89 | (c)
80264.564 | 0.168 | 0.141 | -11.202 | -11.229 |  |  |  |  | 141 | 7275 |  | CORR | GENE | 03:46 | 04:27 | 04:21 | 86 | 428 | 14 | EXT |  | 0.89 | (c)
80266.241 | 1.845 | 1.793 | -9.525 | -9.577 |  |  |  |  | 1793 | 7275 |  | CORR | GENE | 04:13 | 04:17 | 04:21 | 292 | 109 | 13 | EXT |  | 0.93 | (c)
80314.089 | 3.558 | 3.524 | -5.862 | -5.896 |  |  |  |  | 3524 | 7279 |  | CORR | GENE | 04:22 | 04:55 | 04:46 | 63 | 289 | 10 | EXT |  | 0.89 | (c)
80317.761 | 7.23 | 7.132 | -2.19 | -2.288 |  |  |  |  | 2124 | 7279 |  | CORR | GENE | 05:11 | 06:16 | 06:06 | 164 | 682 | 10 | EXT |  | 0.9 | (c)
80319.131 | 8.6 | 8.5 | -0.82 | -0.92 |  |  |  |  | 701 | 7279 |  | CORR | GENE | 04:42 | 05:41 | 05:43 | 219 | 746 | 14 | EXT |  | 0.92 | (c)
80319.809 | 9.278 | 9.193 | -0.142 | -0.227 |  |  |  |  | 126 | 7279 |  | CORR | GENE | 04:42 | 04:53 | 05:14 | 101 | 393 | 11 | EXT |  | 0.89 | (c)
80319.926 | 9.395 | 9.313 | -0.025 | -0.107 |  |  |  |  | 20 | 7279 |  | CORR | GENE | 04:47 | 06:28 | 05:54 | 87 | 828 | 11 | EXT |  | 0.89 | (c)
80320.08 | 0.129 | 0.042 | -11.306 | -11.393 |  |  |  |  | 42 | 7280 |  | CORR | GENE | 04:57 | 05:55 | 05:43 | 229 | 567 | 10 | EXT |  | 0.91 | (c)
80320.563 | 0.612 | 0.576 | -10.823 | -10.859 |  |  |  |  | 576 | 7280 |  | CORR | GENE | 05:12 | 05:37 | 05:50 | 129 | 475 | 11 | EXT |  | 0.9 | (c)
80320.789 | 0.838 | 0.799 | -10.597 | -10.636 |  |  |  |  | 799 | 7280 |  | CORR | GENE | 05:26 | 06:07 | 05:56 | 83 | 373 | 13 | EXT |  | 0.89 | (c)
80321.412 | 1.461 | 1.379 | -9.974 | -10.056 |  |  |  |  | 1379 | 7280 |  | CORR | GENE | 05:31 | 06:19 | 06:09 | 143 | 481 | 10 | EXT |  | 0.9 | (c)
80322.69 | 2.739 | 2.713 | -8.696 | -8.722 |  |  |  |  | 2713 | 7280 |  | CORR | CIGR | 06:19 | 06:26 | 06:36 | 41 | 213 | 10 | EXT |  | 0.89 | (c)
80326.699 | 6.748 | 6.526 | -4.687 | -4.909 |  |  |  |  | 4496 | 7280 |  | CORR | GENE | 04:03 | 05:20 | 05:29 | 413 | 1072 | 10 | EXT |  | 0.93 | (c)
80337.826 | 6.44 | 6.42 | -5.195 | -5.215 |  |  |  |  | 5171 | 7281 |  | CORR | CIGR | 03:57 | 04:28 | 04:24 | 44 | 335 | 11 | EXT |  | 0.89 | (c)
80337.932 | 6.546 | 6.524 | -5.089 | -5.111 |  |  |  |  | 4987 | 7281 |  | CORR | GENE | 03:42 | 04:38 | 04:20 | 124 | 477 | 10 | EXT |  | 0.89 | (c)
80338.774 | 7.388 | 7.257 | -4.247 | -4.378 |  |  |  |  | 4075 | 7281 |  | CORR | GENE | 03:45 | 04:34 | 04:18 | 303 | 410 | 15 | EXT |  | 0.94 | (c)
80340.416 | 9.03 | 8.997 | -2.605 | -2.638 |  |  |  |  | 2583 | 7281 |  | CORR | GENE | 03:54 | 04:16 | 04:25 | 55 | 387 | 10 | EXT |  | 0.89 | (c)
80341.088 | 9.702 | 9.669 | -1.933 | -1.966 |  |  |  |  | 1902 | 7281 |  | CORR | GENE | 03:53 | 04:04 | 04:12 | 64 | 240 | 10 | EXT |  | 0.89 | (c)
80350.081 | 7.06 | 7.005 | -4.425 | -4.48 |  |  |  |  | 4388 | 7282 |  | CORR | GENE | 04:58 | 05:06 | 05:31 | 92 | 410 | 12 | EXT |  | 0.89 | (c)
80350.921 | 7.9 | 7.666 | -3.585 | -3.819 |  |  |  |  | 3137 | 7282 |  | CORR | GENE | 05:01 | 05:30 | 05:45 | 682 | 550 | 14 | EXT |  | 0.98 | (c)
80352.864 | 9.843 | 9.308 | -1.642 | -2.177 |  |  |  |  | 1596 | 7282 |  | CORR | GENE | 05:26 | 05:43 | 06:14 | 581 | 604 | 10 | EXT |  | 0.94 | (c)
80355.532 | 1.026 | 0.671 | -9.029 | -9.384 |  |  |  |  | 671 | 7283 |  | CORR | GENE | 06:13 | 07:29 | 08:03 | 825 | 1359 | 10 | EXT |  | 0.95 | (c)
80355.922 | 1.416 | 0.978 | -8.639 | -9.077 |  |  |  |  | 978 | 7283 |  | CORR | GENE | 03:46 | 03:49 | 03:57 | 835 | 136 | 10 | EXT |  | 0.95 | (c)
80356.601 | 2.095 | 1.917 | -7.96 | -8.138 |  |  |  |  | 1917 | 7283 |  | CORR | GENE | 03:20 | 03:35 | 04:21 | 230 | 751 | 10 | EXT |  | 0.91 | (c)
80357.187 | 2.681 | 2.644 | -7.374 | -7.411 |  |  |  |  | 2644 | 7283 |  | CORR | CIGR | 03:54 | 04:07 | 04:14 | 45 | 257 | 10 | EXT |  | 0.89 | (c)
80365.62 | 1.059 | 1.014 | -10.546 | -10.591 |  |  |  |  | 1014 | 7284 |  | CORR | CIGR | 07:06 | 07:21 | 07:24 | 46 | 226 | 13 | EXT |  | 0.89 | (c)
80367.083 | 2.522 | 2.482 | -9.083 | -9.123 |  |  |  |  | 2482 | 7284 |  | CORR | GENE | 04:08 | 04:25 | 04:30 | 65 | 272 | 10 | EXT |  | 0.89 | (c)
80380.448 | 4.282 | 4.225 | -7.373 | -7.43 |  |  |  |  | 4225 | 7285 |  | CORR | GENE | 02:29 | 03:58 | 03:34 | 180 | 813 | 11 | EXT |  | 0.9 | (c)
80381.158 | 4.992 | 4.328 | -6.663 | -7.327 |  |  |  |  | 4328 | 7285 |  | CORR | GENE | 04:48 | 05:06 | 05:57 | 733 | 849 | 12 | EXT |  | 0.96 | (c)
80382.309 | 6.143 | 6.047 | -5.512 | -5.608 |  |  |  |  | 5465 | 7285 |  | CORR | GENE | 04:47 | 05:19 | 05:39 | 143 | 649 | 12 | EXT |  | 0.9 | (c)
80392.918 | 5.097 | 5.076 | -6.303 | -6.324 |  |  |  |  | 5076 | 7286 |  | CORR | CIGR | 07:50 | 07:59 | 07:60 | 33 | 122 | 12 | EXT |  | 0.89 | (c)
80393.952 | 6.131 | 6.11 | -5.269 | -5.29 |  |  |  |  | 5256 | 7286 |  | CORR | CIGR | 04:04 | 04:11 | 04:14 | 34 | 114 | 10 | EXT |  | 0.89 | (c)
80394.385 | 6.564 | 6.525 | -4.836 | -4.875 |  |  |  |  | 4836 | 7286 |  | CORR | CIGR | 04:10 | 04:23 | 04:23 | 39 | 161 | 11 | EXT |  | 0.89 | (c)
80399.302 | 0.081 | 0.04 | -11.504 | -11.545 |  |  |  |  | 40 | 7287 |  | CORR | GENE | 03:13 | 03:42 | 04:08 | 64 | 686 | 14 | EXT |  | 0.89 | (c)
80400.183 | 0.962 | 0.851 | -10.623 | -10.734 |  |  |  |  | 851 | 7287 |  | CORR | AXGR | 03:35 | 03:35 | 03:37 | 118 | 30 | 11 | EXT |  | 0.89 | (c)
80433.995 | 2.334 | 2.289 | -9.221 | -9.266 |  |  |  |  | 2289 | 7290 |  | CORR | GENE | 03:38 | 04:25 | 04:11 | 85 | 399 | 11 | EXT | Аномалия находится на упругопластическом изгибе: R=308 D, максимальное растяжение на 6.2 час. | 0.89 | (c)
80434.008 | 2.347 | 2.313 | -9.208 | -9.242 |  |  |  |  | 2313 | 7290 |  | CORR | GENE | 02:32 | 03:09 | 02:55 | 79 | 288 | 14 | EXT | Аномалия находится на упругопластическом изгибе: R=308 D, максимальное растяжение на 6.2 час. | 0.89 | (c)
80436.386 | 4.725 | 4.659 | -6.83 | -6.896 |  |  |  |  | 4659 | 7290 |  | CORR | GENE | 03:24 | 03:54 | 03:51 | 88 | 339 | 12 | EXT | Аномалия находится на упругопластическом изгибе: R=294 D, максимальное растяжение на 6.2 час. | 0.89 | (c)
80440.037 | 8.376 | 8.358 | -3.179 | -3.197 |  |  |  |  | 3142 | 7290 |  | CORR | GENE | 02:18 | 02:38 | 02:41 | 55 | 281 | 11 | EXT | Аномалия находится на упругопластическом изгибе: R=274 D, максимальное растяжение на 6.1 час. | 0.89 | (c)
80445.841 | 2.625 | 2.617 | -9.01 | -9.018 |  |  |  |  | 2617 | 7291 |  | CORR | GENE | 03:38 | 04:02 | 03:56 | 80 | 227 | 12 | EXT | Аномалия находится на упругопластическом изгибе: R=280 D, максимальное растяжение на 6 час. | 0.89 | (c)
80448.09 | 4.874 | 4.845 | -6.761 | -6.79 |  |  |  |  | 4845 | 7291 |  | CORR | CIGR | 04:58 | 05:21 | 05:23 | 39 | 314 | 10 | EXT | Аномалия находится на упругопластическом изгибе: R=321 D, максимальное растяжение на 6 час. | 1.01 | (b)
80465.139 | 10.288 | 10.118 | -1.102 | -1.272 |  |  |  |  | 1045 | 7292 |  | CORR | GENE | 03:37 | 04:16 | 04:16 | 227 | 483 | 10 | EXT |  | 0.91 | (c)
80470.42 | 4.179 | 4.161 | -6.916 | -6.934 |  |  |  |  | 4161 | 7293 |  | CORR | CIGR | 05:48 | 06:00 | 06:00 | 31 | 152 | 10 | EXT |  | 0.89 | (c)
80470.784 | 4.543 | 4.47 | -6.552 | -6.625 |  |  |  |  | 4470 | 7293 |  | CORR | GENE | 06:50 | 07:18 | 07:25 | 105 | 426 | 10 | EXT |  | 0.89 | (c)
80471.796 | 5.555 | 5.514 | -5.54 | -5.581 |  |  |  |  | 5490 | 7293 |  | CORR | GENE | 04:11 | 04:38 | 04:30 | 91 | 230 | 10 | EXT |  | 0.89 | (c)
80475.763 | 9.522 | 9.355 | -1.573 | -1.74 |  |  |  |  | 1551 | 7293 |  | CORR | GENE | 01:44 | 02:02 | 03:22 | 189 | 1205 | 10 | EXT |  | 0.9 | (c)
80488.529 | 0.213 | 0.1 | -11.377 | -11.49 |  |  |  |  | 100 | 7295 |  | CORR | GENE | 07:07 | 07:20 | 07:24 | 136 | 211 | 10 | EXT |  | 0.9 | (c)
80500.691 | 0.785 | 0.691 | -10.815 | -10.909 |  |  |  |  | 691 | 7296 |  | CORR | GENE | 02:22 | 03:18 | 03:31 | 206 | 852 | 11 | EXT |  | 0.91 | (c)
80506.493 | 6.587 | 6.483 | -5.013 | -5.117 |  |  |  |  | 4949 | 7296 |  | CORR | GENE | 02:58 | 03:29 | 03:57 | 168 | 720 | 10 | EXT |  | 0.9 | (c)
80511.506 | 0 | -0.019 | -11.585 | -11.604 | [5 empty] | 7297 | Нарушение формы кольцевого шва | GWAN |  | 09:36 | 10:17 | 10:17 | 0 | 519 |  | EXT | Нарушение формы кольцевого шва |  | (c)
80518.226 | 6.72 | 6.692 | -4.865 | -4.893 |  |  |  |  | 4772 | 7297 |  | CORR | GENE | 05:18 | 06:39 | 06:06 | 121 | 604 | 11 | EXT |  | 0.89 | (c)
80523.063 | 11.557 | 11.415 | -0.028 | -0.17 |  |  |  |  | 23 | 7297 |  | CORR | GENE | 02:15 | 03:03 | 03:29 | 147 | 920 | 10 | EXT |  | 0.9 | (c)
80523.091 | 0 | 0 | -11.61 | -11.61 |  |  |  |  | 0 | 7298 | Смещение кромок | GWAN |  | 10:26 | 10:48 | 10:56 | 0 | 379 | 22 | EXT | Смещение кромок Вовнутрь Величина смещения - 3.5 мм. |  | (c)
80524.754 | 1.663 | 1.629 | -9.947 | -9.981 |  |  |  |  | 1629 | 7298 |  | CORR | GENE | 03:51 | 04:16 | 04:14 | 60 | 283 | 11 | EXT |  | 0.89 | (c)
80526.418 | 3.327 | 3.296 | -8.283 | -8.314 |  |  |  |  | 3296 | 7298 |  | CORR | CIGR | 04:04 | 04:20 | 04:24 | 42 | 247 | 10 | EXT |  | 0.89 | (c)
80528.726 | 5.635 | 5.587 | -5.975 | -6.023 |  |  |  |  | 5587 | 7298 |  | CORR | GENE | 03:31 | 03:52 | 04:09 | 111 | 463 | 10 | EXT |  | 0.89 | (c)
80530.769 | 7.678 | 7.668 | -3.932 | -3.942 |  |  |  |  | 3924 | 7298 |  | CORR | CIGR | 04:14 | 04:21 | 04:20 | 18 | 81 | 11 | EXT |  | 0.88 | (c)
80534.407 | 11.316 | 11.296 | -0.294 | -0.314 |  |  |  |  | 268 | 7298 |  | SWAN | CIGR | 02:03 | 02:12 | 02:15 | 46 | 148 |  | INT | Эквивалент потери металла 11%. |  | (c)
80534.882 | 0.181 | 0.139 | -11.404 | -11.446 |  |  |  |  | 139 | 7299 |  | CORR | GENE | 03:49 | 04:01 | 04:19 | 50 | 375 | 13 | EXT |  | 0.89 | (c)
80539.698 | 4.997 | 4.953 | -6.588 | -6.632 |  |  |  |  | 4953 | 7299 |  | CORR | GENE | 03:44 | 04:24 | 04:21 | 86 | 453 | 11 | EXT |  | 0.89 | (c)
80549.719 | 3.433 | 3.31 | -7.947 | -8.07 |  |  |  |  | 3310 | 7300 |  | CORR | GENE | 05:26 | 06:13 | 06:04 | 167 | 472 | 12 | EXT |  | 0.9 | (c)
80549.89 | 3.604 | 3.555 | -7.776 | -7.825 |  |  |  |  | 3555 | 7300 |  | CORR | GENE | 06:18 | 06:34 | 06:49 | 122 | 380 | 14 | EXT |  | 0.9 | (c)
80624.132 | 11.091 | 11.04 | -0.244 | -0.295 |  |  |  |  | 221 | 7306 |  | CORR | GENE | 03:39 | 03:49 | 03:57 | 74 | 234 | 10 | EXT |  | 0.89 | (c)
80635.688 | 11.312 | 11.241 | -0.018 | -0.089 |  |  |  |  | 17 | 7307 |  | CORR | GENE | 07:24 | 07:29 | 07:59 | 72 | 431 | 11 | EXT |  | 0.89 | (c)
80647.259 | 11.553 | 11.465 | -0.027 | -0.115 |  |  |  |  | 21 | 7308 |  | CORR | GENE | 03:26 | 04:03 | 04:06 | 94 | 494 | 13 | EXT |  | 0.89 | (c)
80650.05 | 2.764 | 2.689 | -6.806 | -6.881 |  |  |  |  | 2689 | 7309 |  | CORR | GENE | 07:16 | 07:55 | 07:50 | 85 | 426 | 10 | EXT |  | 0.89 | (c)
80650.729 | 3.443 | 3.249 | -6.127 | -6.321 |  |  |  |  | 3249 | 7309 |  | SWAN | GENE | 04:58 | 05:52 | 05:55 | 421 | 707 |  | EXT | Эквивалент потери металла 11%. |  | (c)
80652.263 | 4.977 | 4.942 | -4.593 | -4.628 |  |  |  |  | 4565 | 7309 |  | CORR | GENE | 08:03 | 08:26 | 08:27 | 63 | 302 | 11 | EXT |  | 0.89 | (c)
80656.708 | 9.422 | 9.112 | -0.148 | -0.458 |  |  |  |  | 50 | 7309 |  | CORR | GENE | 03:29 | 06:48 | 05:56 | 408 | 1828 | 10 | EXT |  | 0.93 | (c)
80664.17 | 7.314 | 7.275 | -4.311 | -4.35 |  |  |  |  | 4031 | 7310 |  | CORR | GENE | 02:31 | 02:59 | 03:14 | 319 | 530 | 10 | EXT |  | 0.92 | (c)
80667.096 | 10.24 | 10.219 | -1.385 | -1.406 |  |  |  |  | 1199 | 7310 |  | CORR | GENE | 01:46 | 02:43 | 02:53 | 207 | 822 | 11 | EXT |  | 0.91 | (c)
80672.375 | 3.894 | 3.817 | -7.631 | -7.708 |  |  |  |  | 3817 | 7311 |  | CORR | GENE | 02:26 | 03:15 | 03:27 | 124 | 758 | 11 | EXT |  | 0.89 | (c)
80673.438 | 4.957 | 4.914 | -6.568 | -6.611 |  |  |  |  | 4914 | 7311 |  | CORR | GENE | 08:30 | 08:60 | 08:58 | 61 | 349 | 12 | EXT |  | 0.89 | (c)
80676.322 | 7.841 | 7.626 | -3.684 | -3.899 |  |  |  |  | 3652 | 7311 |  | CORR | GENE | 03:06 | 03:21 | 03:37 | 247 | 377 | 10 | EXT |  | 0.91 | (c)
80690.184 | 0.658 | 0.627 | -10.762 | -10.793 |  |  |  |  | 627 | 7313 |  | CORR | GENE | 02:09 | 02:49 | 02:44 | 97 | 431 | 13 | EXT |  | 0.89 | (c)
80701.015 | 0.069 | 0.034 | -11.456 | -11.491 |  |  |  |  | 34 | 7314 |  | CORR | GENE | 07:11 | 07:46 | 07:55 | 76 | 536 | 11 | EXT |  | 0.89 | (c)
80708.223 | 7.277 | 7.262 | -4.248 | -4.263 |  |  |  |  | 4188 | 7314 |  | CORR | GENE | 06:18 | 06:39 | 06:36 | 75 | 213 | 10 | EXT |  | 0.89 | (c)
80709.042 | 8.096 | 8.068 | -3.429 | -3.457 |  |  |  |  | 3413 | 7314 |  | CORR | CIGR | 07:30 | 07:47 | 07:45 | 44 | 192 | 11 | EXT |  | 0.89 | (c)
80712.416 | 11.47 | 11.068 | -0.055 | -0.457 |  |  |  |  | 35 | 7314 |  | CORR | GENE | 04:38 | 05:23 | 06:28 | 422 | 1355 | 10 | EXT |  | 0.93 | (c)
80712.471 | 0 | -0.023 | -10.635 | -10.658 | [5 empty] | 7315 | Нарушение формы кольцевого шва | GWAN |  | 08:41 | 09:33 | 09:50 | 0 | 855 |  | EXT | Нарушение формы кольцевого шва |  | (c)
80712.963 | 0.492 | 0.402 | -10.143 | -10.233 |  |  |  |  | 402 | 7315 |  | CORR | GENE | 03:06 | 03:15 | 03:47 | 97 | 509 | 10 | EXT |  | 0.89 | (c)
80726.226 | 3.12 | 3.052 | -8.41 | -8.478 |  |  |  |  | 3052 | 7316 |  | CORR | GENE | 07:40 | 08:02 | 08:21 | 94 | 508 | 10 | EXT |  | 0.89 | (c)
80734.332 | 11.226 | 11.195 | -0.304 | -0.335 |  |  |  |  | 236 | 7316 |  | SWAN | GENE | 05:39 | 05:45 | 05:44 | 99 | 67 |  | EXT | Эквивалент потери металла 14%. |  | (c)
80734.972 | 0.336 | 0.32 | -10.354 | -10.37 |  |  |  |  | 320 | 7317 |  | CORR | CIGR | 04:51 | 05:09 | 05:03 | 30 | 142 | 12 | EXT |  | 0.89 | (c)
80735.52 | 0.884 | 0.841 | -9.806 | -9.849 |  |  |  |  | 841 | 7317 |  | CORR | GENE | 05:23 | 05:53 | 05:60 | 57 | 453 | 10 | EXT |  | 0.89 | (c)
80771.924 | 6.163 | 6.128 | -4.687 | -4.722 |  |  |  |  | 4670 | 7320 |  | CORR | GENE | 03:55 | 04:07 | 04:14 | 52 | 228 | 11 | EXT |  | 0.89 | (c)
80788.108 | 11.497 | 11.446 | -0.128 | -0.179 |  |  |  |  | 69 | 7321 |  | CORR | GENE | 05:55 | 06:47 | 06:50 | 110 | 681 | 10 | EXT |  | 0.89 | (c)
80788.18 | 11.569 | 11.539 | -0.056 | -0.086 |  |  |  |  | 19 | 7321 |  | CORR | GENE | 04:60 | 05:16 | 05:20 | 67 | 252 | 10 | EXT |  | 0.89 | (c)
80798.901 | 10.665 | 10.64 | -0.895 | -0.92 |  |  |  |  | 877 | 7322 |  | CORR | CIGR | 05:56 | 06:12 | 06:11 | 43 | 192 | 10 | EXT |  | 0.89 | (c)
80804.72 | 4.924 | 4.85 | -6.646 | -6.72 |  |  |  |  | 4850 | 7323 |  | CORR | GENE | 04:36 | 05:29 | 05:15 | 130 | 484 | 10 | EXT |  | 0.89 | (c)
80813.001 | 1.635 | 1.6 | -9.88 | -9.915 |  |  |  |  | 1600 | 7324 |  | CORR | GENE | 05:05 | 05:39 | 05:31 | 70 | 317 | 11 | EXT |  | 0.89 | (c)
80821.99 | 10.624 | 10.596 | -0.891 | -0.919 |  |  |  |  | 849 | 7324 |  | CORR | GENE | 07:18 | 07:38 | 07:37 | 70 | 239 | 10 | EXT |  | 0.89 | (c)
80822.792 | 11.426 | 11.331 | -0.089 | -0.184 |  |  |  |  | 48 | 7324 |  | CORR | GENE | 07:39 | 08:19 | 08:29 | 136 | 612 | 11 | EXT |  | 0.9 | (c)
80840.804 | 7.518 | 7.466 | -4.077 | -4.129 |  |  |  |  | 3949 | 7326 |  | CORR | GENE | 07:38 | 08:48 | 08:29 | 180 | 634 | 10 | EXT |  | 0.9 | (c)
80841.439 | 8.153 | 7.902 | -3.442 | -3.693 |  |  |  |  | 3319 | 7326 |  | CORR | GENE | 01:46 | 02:28 | 03:19 | 374 | 1157 | 10 | EXT |  | 0.93 | (c)
80845.175 | 0.294 | 0.274 | -11.316 | -11.336 |  |  |  |  | 274 | 7327 |  | CORR | CIGR | 07:10 | 07:26 | 07:23 | 34 | 165 | 11 | EXT |  | 0.89 | (c)
80853.774 | 8.893 | 8.805 | -2.717 | -2.805 |  |  |  |  | 2683 | 7327 |  | CORR | GENE | 07:46 | 08:29 | 08:26 | 122 | 492 | 10 | EXT |  | 0.89 | (c)
80854.532 | 9.651 | 9.595 | -1.959 | -2.015 |  |  |  |  | 1927 | 7327 |  | CORR | GENE | 08:21 | 09:18 | 08:58 | 88 | 464 | 11 | EXT |  | 0.89 | (c)
80855.693 | 10.812 | 10.786 | -0.798 | -0.824 |  |  |  |  | 783 | 7327 |  | CORR | CIGR | 02:02 | 02:18 | 02:23 | 41 | 255 | 10 | EXT |  | 0.89 | (c)
80868.113 | 0.117 | 0.078 | -11.408 | -11.447 |  |  |  |  | 78 | 7329 |  | CORR | GENE | 03:44 | 04:20 | 04:41 | 134 | 701 | 10 | EXT |  | 0.89 | (c)
80869.397 | 1.401 | 1.383 | -10.124 | -10.142 |  |  |  |  | 1383 | 7329 |  | CORR | GENE | 07:07 | 07:34 | 07:33 | 99 | 327 | 10 | EXT |  | 0.89 | (c)
80870.525 | 2.529 | 2.506 | -8.996 | -9.019 |  |  |  |  | 2506 | 7329 |  | CORR | CIGR | 03:44 | 03:53 | 03:55 | 46 | 130 | 11 | EXT |  | 0.89 | (c)
80890.675 | 11.154 | 11.124 | -0.396 | -0.426 |  |  |  |  | 343 | 7330 |  | CORR | GENE | 02:11 | 02:50 | 02:40 | 83 | 357 | 10 | EXT |  | 0.89 | (c)
80893.674 | 2.603 | 2.571 | -8.677 | -8.709 |  |  |  |  | 2571 | 7331 |  | SWAN | GENE | 01:07 | 01:26 | 01:22 | 55 | 183 |  | EXT | Эквивалент потери металла 10%. |  | (c)
80895.326 | 4.255 | 4.125 | -7.025 | -7.155 |  |  |  |  | 4125 | 7331 |  | CORR | GENE | 07:20 | 08:05 | 07:47 | 183 | 334 | 10 | EXT |  | 0.9 | (c)
80936.951 | 0 | -0.008 | -10.015 | -10.023 | [5 empty] | 7335 | Нарушение формы кольцевого шва | GWAN |  | 03:29 | 04:18 | 04:06 | 0 | 459 |  | EXT | Нарушение формы кольцевого шва |  | (c)
80936.951 | 0 | 0 | -10.015 | -10.015 |  |  |  |  | 0 | 7335 | Смещение кромок | GWAN |  | 09:35 | 09:55 | 10:05 | 0 | 369 | 16 | EXT | Смещение кромок Вовнутрь Величина смещения - 2.5 мм. |  | (c)
80941.568 | 4.617 | 4.586 | -5.398 | -5.429 |  |  |  |  | 4586 | 7335 |  | CORR | GENE | 03:34 | 04:09 | 04:03 | 70 | 364 | 11 | EXT |  | 0.89 | (c)
80949.513 | 2.547 | 2.49 | -9.048 | -9.105 |  |  |  |  | 2490 | 7336 |  | CORR | GENE | 03:19 | 04:52 | 04:49 | 138 | 1119 | 10 | EXT |  | 0.9 | (c)
80958.522 | 11.556 | 11.475 | -0.039 | -0.12 |  |  |  |  | 31 | 7336 |  | CORR | GENE | 06:42 | 08:08 | 07:49 | 89 | 829 | 11 | EXT |  | 0.89 | (c)
80969.241 | 10.68 | 10.615 | -0.865 | -0.93 |  |  |  |  | 828 | 7337 |  | CORR | GENE | 05:54 | 06:04 | 06:40 | 102 | 567 | 11 | EXT | Аномалия находится на упругопластическом изгибе: R=544 D, максимальное растяжение на 5.5 час. | 0.89 | (c)
80970.106 | 0 | 0 | -11.51 | -11.51 |  |  |  |  | 0 | 7338 | Смещение кромок | GWAN |  | 02:26 | 03:12 | 03:10 | 0 | 553 | 19 | EXT | Смещение кромок Наружу Величина смещения - 3 мм. Аномалия находится на упругопластическом изгибе: R=533 D, максимальное растяжение на 5.5 час. |  | (c)
80970.106 | 0 | 0 | -11.51 | -11.51 |  |  |  |  | 0 | 7338 | Смещение кромок | GWAN |  | 06:17 | 06:39 | 06:53 | 0 | 455 | 17 | EXT | Смещение кромок Наружу Величина смещения - 2.6 мм. Аномалия находится на упругопластическом изгибе: R=533 D, максимальное растяжение на 5.5 час. |  | (c)
80981.616 | 0 | 0 | -11.53 | -11.53 |  |  |  |  | 0 | 7339 | Смещение кромок | GWAN |  | 05:56 | 07:24 | 06:50 | 0 | 664 | 19 | EXT | Смещение кромок Наружу Величина смещения - 3 мм. Аномалия находится на упругопластическом изгибе: R=563 D, максимальное растяжение на 6 час. |  | (c)
80993.11 | 11.494 | 11.438 | -0.036 | -0.092 |  |  |  |  | 25 | 7339 |  | CORR | GENE | 05:05 | 06:19 | 06:01 | 67 | 691 | 12 | EXT | Аномалия находится на упругопластическом изгибе: R=540 D, максимальное растяжение на 5.7 час. | 0.89 | (c)
80995.29 | 2.144 | 2.071 | -9.411 | -9.484 |  |  |  |  | 2071 | 7340 |  | CORR | GENE | 05:40 | 06:31 | 06:24 | 138 | 546 | 12 | EXT | Аномалия находится на упругопластическом изгибе: R=644 D, максимальное растяжение на 5.7 час. | 0.9 | (c)
81017.335 | 1.284 | 1.222 | -8.491 | -8.553 |  |  |  |  | 1222 | 7342 |  | CORR | AXGR | 05:23 | 05:25 | 05:26 | 120 | 31 | 20 | EXT |  | 0.9 | (c)
81030.159 | 4.333 | 4.242 | -6.982 | -7.073 |  |  |  |  | 4242 | 7343 |  | CORR | GENE | 05:15 | 05:22 | 05:46 | 105 | 385 | 11 | EXT |  | 0.89 | (c)
81073.618 | 2.192 | 2.152 | -9.348 | -9.388 |  |  |  |  | 2152 | 7347 |  | CORR | GENE | 08:17 | 08:32 | 08:38 | 63 | 268 | 12 | EXT |  | 0.89 | (c)
81074.811 | 3.385 | 3.32 | -8.155 | -8.22 |  |  |  |  | 3320 | 7347 |  | CORR | AXGR | 06:46 | 06:48 | 06:48 | 126 | 28 | 15 | EXT |  | 0.9 | (c)
81083.451 | 0.485 | 0.111 | -10.955 | -11.329 |  |  |  |  | 111 | 7348 |  | CORR | GENE | 06:59 | 07:16 | 07:10 | 520 | 135 | 13 | EXT |  | 0.96 | (c)
81085.439 | 2.473 | 2.427 | -8.967 | -9.013 |  |  |  |  | 2427 | 7348 |  | CORR | GENE | 01:57 | 02:10 | 02:09 | 99 | 142 | 11 | EXT |  | 0.89 | (c)
81091.406 | 8.44 | 8.403 | -3 | -3.037 |  |  |  |  | 2983 | 7348 |  | CORR | GENE | 02:14 | 03:22 | 02:50 | 54 | 447 | 10 | EXT |  | 0.89 | (c)
81094.544 | 0.138 | 0.078 | -11.397 | -11.457 |  |  |  |  | 78 | 7349 |  | CORR | GENE | 05:04 | 06:40 | 07:05 | 233 | 1505 | 12 | EXT |  | 0.91 | (c)
81095.251 | 0.845 | 0.774 | -10.69 | -10.761 |  |  |  |  | 774 | 7349 |  | CORR | GENE | 05:56 | 06:35 | 06:36 | 227 | 499 | 15 | EXT |  | 0.92 | (c)
81099.661 | 5.255 | 4.799 | -6.28 | -6.736 |  |  |  |  | 4799 | 7349 |  | CORR | GENE | 05:08 | 05:12 | 05:14 | 1712 | 74 | 13 | EXT |  | 1 | (c)
81099.961 | 5.555 | 5.158 | -5.98 | -6.377 |  |  |  |  | 5158 | 7349 |  | CORR | GENE | 06:26 | 06:43 | 07:23 | 415 | 707 | 10 | EXT |  | 0.93 | (c)
81105.734 | 11.328 | 11.14 | -0.207 | -0.395 |  |  |  |  | 49 | 7349 |  | SWAN | GENE | 07:14 | 07:31 | 07:32 | 346 | 214 |  | INT | Эквивалент потери металла 14%. |  | (c)
81105.941 | 0 | 0 | -11.625 | -11.625 |  |  |  |  | 0 | 7350 | Смещение кромок | GWAN |  | 01:35 | 03:24 | 03:13 | 0 | 1215 | 22 | EXT | Смещение кромок Наружу Величина смещения - 3.5 мм. |  | (c)
81110.145 | 4.204 | 4.173 | -7.421 | -7.452 |  |  |  |  | 4173 | 7350 |  | CORR | CIGR | 04:34 | 04:44 | 04:46 | 34 | 143 | 11 | EXT |  | 0.89 | (c)
81117.343 | 11.402 | 10.068 | -0.223 | -1.557 |  |  |  |  | 113 | 7350 |  | CORR | GENE | 07:39 | 07:52 | 07:52 | 1444 | 157 | 10 | EXT |  | 0.96 | (c)
81136.986 | 8.62 | 8.577 | -0.715 | -0.758 |  |  |  |  | 685 | 7352 |  | CORR | GENE | 04:34 | 04:56 | 04:58 | 73 | 293 | 10 | EXT |  | 0.89 | (c)
81142.921 | 5.22 | 5.105 | -6.345 | -6.46 |  |  |  |  | 5105 | 7353 |  | CORR | GENE | 05:20 | 05:35 | 06:04 | 135 | 547 | 10 | EXT |  | 0.9 | (c)
81149.857 | 0.591 | 0.066 | -10.974 | -11.499 |  |  |  |  | 66 | 7354 |  | CORR | GENE | 04:08 | 04:15 | 04:14 | 1672 | 73 | 10 | EXT |  | 0.97 | (c)
81152.871 | 3.605 | 3.57 | -7.96 | -7.995 |  |  |  |  | 3570 | 7354 |  | CORR | GENE | 02:46 | 03:08 | 03:10 | 63 | 297 | 12 | EXT |  | 0.89 | (c)
81165.594 | 4.763 | 4.733 | -6.802 | -6.832 |  |  |  |  | 4733 | 7355 |  | CORR | GENE | 02:28 | 03:06 | 03:02 | 69 | 415 | 10 | EXT |  | 0.89 | (c)
81172.514 | 0.118 | 0.086 | -11.462 | -11.494 |  |  |  |  | 86 | 7356 |  | CORR | CIGR | 03:51 | 04:03 | 04:05 | 38 | 172 | 12 | EXT |  | 0.89 | (c)
81178.743 | 6.347 | 6.285 | -5.233 | -5.295 |  |  |  |  | 5190 | 7356 |  | CORR | GENE | 03:34 | 04:01 | 04:17 | 105 | 533 | 10 | EXT |  | 0.89 | (c)
81183.976 | 0 | 0 | -11.6 | -11.6 |  |  |  |  | 0 | 7357 | Смещение кромок | GWAN |  | 04:08 | 04:58 | 05:47 | 0 | 1222 | 20 | EXT | Смещение кромок Наружу Величина смещения - 3.2 мм. |  | (c)
81190.739 | 6.763 | 6.656 | -4.837 | -4.944 |  |  |  |  | 4681 | 7357 |  | CORR | GENE | 02:18 | 04:20 | 03:33 | 263 | 936 | 11 | EXT |  | 0.92 | (c)
81197.217 | 1.641 | 1.578 | -9.929 | -9.992 |  |  |  |  | 1578 | 7358 |  | CORR | GENE | 07:44 | 08:09 | 08:21 | 84 | 460 | 10 | EXT |  | 0.89 | (c)
81214.987 | 7.841 | 7.763 | -3.754 | -3.832 |  |  |  |  | 3663 | 7359 |  | CORR | AXGR | 06:56 | 06:59 | 06:59 | 169 | 40 | 12 | EXT |  | 0.9 | (c)
81218.581 | 11.435 | 11.374 | -0.16 | -0.221 |  |  |  |  | 134 | 7359 |  | CORR | GENE | 07:03 | 07:30 | 07:30 | 87 | 329 | 10 | EXT |  | 0.89 | (c)
81218.741 | 0 | 0 | -11.565 | -11.565 |  |  |  |  | 0 | 7360 | Смещение кромок | GWAN |  | 03:50 | 04:58 | 05:10 | 0 | 991 | 20 | EXT | Смещение кромок Наружу Величина смещения - 3.1 мм. |  | (c)
81218.908 | 0.167 | 0.072 | -11.398 | -11.493 |  |  |  |  | 72 | 7360 |  | CORR | GENE | 03:41 | 03:48 | 04:13 | 115 | 394 | 10 | EXT |  | 0.89 | (c)
81219.017 | 0.276 | 0.253 | -11.289 | -11.312 |  |  |  |  | 253 | 7360 |  | SWAN | GENE | 04:03 | 04:11 | 04:12 | 50 | 102 |  | EXT | Эквивалент потери металла 14%. |  | (c)
81220.014 | 1.273 | 1.26 | -10.292 | -10.305 |  |  |  |  | 1260 | 7360 |  | CORR | CIGR | 07:00 | 07:12 | 07:11 | 31 | 132 | 10 | EXT |  | 0.89 | (c)
81223.329 | 4.588 | 4.553 | -6.977 | -7.012 |  |  |  |  | 4553 | 7360 |  | CORR | GENE | 07:04 | 07:29 | 07:25 | 52 | 256 | 10 | EXT |  | 0.89 | (c)
81228.423 | 9.682 | 9.657 | -1.883 | -1.908 |  |  |  |  | 1864 | 7360 |  | CORR | CIGR | 07:14 | 07:35 | 07:32 | 44 | 225 | 10 | EXT |  | 0.89 | (c)
81229.435 | 10.694 | 10.583 | -0.871 | -0.982 |  |  |  |  | 424 | 7360 |  | CORR | GENE | 03:40 | 03:56 | 04:28 | 558 | 595 | 10 | EXT |  | 0.94 | (c)
81255.839 | 2.388 | 2.344 | -9.207 | -9.251 |  |  |  |  | 2344 | 7363 |  | CORR | GENE | 03:32 | 04:17 | 04:08 | 129 | 441 | 10 | EXT |  | 0.89 | (c)
81258.287 | 4.836 | 4.507 | -6.759 | -7.088 |  |  |  |  | 4507 | 7363 |  | CORR | GENE | 06:44 | 06:50 | 06:51 | 531 | 91 | 12 | EXT |  | 0.95 | (c)
81259.513 | 6.062 | 5.955 | -5.533 | -5.64 |  |  |  |  | 5398 | 7363 |  | CORR | AXGR | 04:46 | 04:50 | 04:49 | 242 | 35 | 10 | EXT |  | 0.91 | (c)
81259.901 | 6.45 | 6.429 | -5.145 | -5.166 |  |  |  |  | 4924 | 7363 |  | CORR | GENE | 03:60 | 06:56 | 05:38 | 242 | 1221 | 11 | EXT |  | 0.91 | (c)
81264.631 | 11.18 | 11.052 | -0.415 | -0.543 |  |  |  |  | 239 | 7363 |  | CORR | GENE | 03:53 | 04:29 | 04:29 | 304 | 440 | 10 | EXT |  | 0.92 | (c)
81265 | 11.549 | 11.467 | -0.046 | -0.128 |  |  |  |  | 31 | 7363 |  | CORR | GENE | 03:48 | 04:36 | 04:34 | 97 | 562 | 10 | EXT |  | 0.89 | (c)
81271.802 | 6.756 | 6.704 | -3.234 | -3.286 |  |  |  |  | 3206 | 7364 |  | CORR | GENE | 04:12 | 04:40 | 04:36 | 80 | 299 | 10 | EXT |  | 0.89 | (c)
81272.025 | 6.979 | 6.945 | -3.011 | -3.045 |  |  |  |  | 2823 | 7364 |  | CORR | GENE | 04:22 | 04:37 | 04:50 | 222 | 341 | 11 | EXT |  | 0.91 | (c)
81275.113 | 0.077 | 0.022 | -11.443 | -11.498 |  |  |  |  | 22 | 7365 |  | CORR | GENE | 03:46 | 04:03 | 04:16 | 91 | 368 | 10 | EXT |  | 0.89 | (c)
81285.012 | 9.976 | 9.958 | -1.544 | -1.562 |  |  |  |  | 1499 | 7365 |  | CORR | GENE | 05:23 | 05:39 | 05:36 | 63 | 164 | 16 | EXT |  | 0.89 | (c)
81286.21 | 11.174 | 11.145 | -0.346 | -0.375 |  |  |  |  | 317 | 7365 |  | CORR | GENE | 03:55 | 04:21 | 04:23 | 58 | 346 | 11 | EXT |  | 0.89 | (c)
81287.986 | 1.43 | 1.337 | -9.78 | -9.873 |  |  |  |  | 1337 | 7366 |  | CORR | GENE | 03:52 | 04:53 | 04:29 | 107 | 461 | 12 | EXT |  | 0.89 | (c)
81297.256 | 10.7 | 10.512 | -0.51 | -0.698 |  |  |  |  | 297 | 7366 |  | CORR | GENE | 03:38 | 03:55 | 04:06 | 401 | 344 | 11 | EXT |  | 0.93 | (c)
81298.659 | 0.893 | 0.833 | -9.712 | -9.772 |  |  |  |  | 833 | 7367 |  | CORR | GENE | 03:53 | 04:14 | 04:17 | 74 | 300 | 13 | EXT |  | 0.89 | (c)
81311.23 | 2.859 | 2.696 | -8.766 | -8.929 |  |  |  |  | 2696 | 7368 |  | CORR | GENE | 04:43 | 05:22 | 06:01 | 538 | 959 | 10 | EXT |  | 0.94 | (c)
81317.252 | 8.881 | 8.496 | -2.744 | -3.129 |  |  |  |  | 2588 | 7368 |  | CORR | GENE | 07:24 | 07:43 | 07:36 | 541 | 149 | 10 | EXT | Аномалия находится на упругопластическом изгибе: R=768 D, максимальное растяжение на 0.3 час. | 0.94 | (c)
81320.159 | 0.163 | 0.125 | -10.617 | -10.655 |  |  |  |  | 125 | 7369 |  | CORR | GENE | 04:01 | 04:32 | 04:32 | 68 | 382 | 10 | EXT | Аномалия находится на упругопластическом изгибе: R=523 D, максимальное растяжение на 0.1 час. | 0.89 | (c)
81322.409 | 2.413 | 2.396 | -8.367 | -8.384 |  |  |  |  | 2396 | 7369 |  | CORR | GENE | 04:22 | 04:29 | 04:34 | 69 | 147 | 10 | EXT | Аномалия находится на упругопластическом изгибе: R=448 D, максимальное растяжение на 0.1 час. | 0.89 | (c)
81323.807 | 3.811 | 3.772 | -6.969 | -7.008 |  |  |  |  | 3772 | 7369 |  | CORR | GENE | 03:56 | 04:23 | 04:18 | 76 | 270 | 11 | EXT | Аномалия находится на упругопластическом изгибе: R=402 D, максимальное растяжение на 0.1 час. | 0.89 | (c)
81325.764 | 5.768 | 4.787 | -5.012 | -5.993 |  |  |  |  | 4573 | 7369 |  | CORR | GENE | 04:22 | 04:42 | 04:39 | 1420 | 200 | 10 | EXT | Аномалия находится на упругопластическом изгибе: R=338 D, максимальное растяжение на 0.2 час. | 0.96 | (c)
81327.279 | 7.283 | 6.251 | -3.497 | -4.529 |  |  |  |  | 3032 | 7369 |  | CORR | GENE | 04:21 | 04:52 | 04:37 | 1497 | 197 | 11 | EXT | Аномалия находится на упругопластическом изгибе: R=310 D, максимальное растяжение на 0.2 час. | 0.97 | (c)
81329.501 | 9.505 | 9.472 | -1.275 | -1.308 |  |  |  |  | 1265 | 7369 |  | CORR | CIGR | 04:21 | 04:38 | 04:36 | 43 | 193 | 10 | EXT | Аномалия находится на упругопластическом изгибе: R=294 D, максимальное растяжение на 0.2 час. | 0.89 | (c)
81329.799 | 9.803 | 9.522 | -0.977 | -1.258 |  |  |  |  | 15 | 7369 |  | CORR | GENE | 06:48 | 07:16 | 07:05 | 1243 | 209 | 12 | EXT | Аномалия находится на упругопластическом изгибе: R=294 D, максимальное растяжение на 0.1 час. | 0.98 | (c)
81329.83 | 9.834 | 9.787 | -0.946 | -0.993 |  |  |  |  | 929 | 7369 |  | CORR | GENE | 04:01 | 04:42 | 04:30 | 64 | 352 | 12 | EXT | Аномалия находится на упругопластическом изгибе: R=294 D, максимальное растяжение на 0.1 час. | 0.89 | (c)
81330.599 | 10.603 | 10.575 | -0.177 | -0.205 |  |  |  |  | 99 | 7369 |  | CORR | GENE | 04:08 | 04:24 | 04:32 | 106 | 299 | 11 | EXT | Аномалия находится на упругопластическом изгибе: R=297 D, максимальное растяжение на 0.1 час. | 0.89 | (c)
81330.918 | 0.142 | 0.131 | -11.338 | -11.349 |  |  |  |  | 131 | 7370 |  | CORR | GENE | 04:12 | 04:43 | 04:32 | 51 | 257 | 10 | EXT | Аномалия находится на упругопластическом изгибе: R=299 D, максимальное растяжение на 0.1 час. | 0.89 | (c)
81337.241 | 6.465 | 6.422 | -5.015 | -5.058 |  |  |  |  | 4985 | 7370 |  | CORR | GENE | 03:50 | 04:23 | 04:24 | 73 | 417 | 12 | EXT | Аномалия находится на упругопластическом изгибе: R=447 D, максимальное растяжение на 0.1 час. | 0.89 | (c)
81337.589 | 6.813 | 6.758 | -4.667 | -4.722 |  |  |  |  | 4656 | 7370 |  | CORR | GENE | 04:20 | 04:27 | 04:47 | 66 | 345 | 10 | EXT | Аномалия находится на упругопластическом изгибе: R=475 D, максимальное растяжение на 0.1 час. | 0.89 | (c)
81340.001 | 9.225 | 9.173 | -2.255 | -2.307 |  |  |  |  | 2164 | 7370 |  | CORR | GENE | 03:46 | 04:50 | 04:60 | 143 | 919 | 10 | EXT | Аномалия находится на упругопластическом изгибе: R=634 D, максимальное растяжение на 0.1 час. | 0.9 | (c)
81340.609 | 9.833 | 9.585 | -1.647 | -1.895 |  |  |  |  | 1305 | 7370 |  | CORR | GENE | 03:47 | 04:17 | 04:58 | 590 | 878 | 11 | EXT | Аномалия находится на упругопластическом изгибе: R=701 D, максимальное растяжение на 0.1 час. | 0.95 | (c)
81341.33 | 10.554 | 10.518 | -0.926 | -0.962 |  |  |  |  | 392 | 7370 |  | CORR | GENE | 03:01 | 04:25 | 04:40 | 570 | 1231 | 10 | EXT | Аномалия находится на упругопластическом изгибе: R=754 D, максимальное растяжение на 0.1 час. | 0.94 | (c)
81343.186 | 0.93 | 0.752 | -10.62 | -10.798 |  |  |  |  | 752 | 7371 |  | CORR | GENE | 04:17 | 04:31 | 04:29 | 353 | 150 | 10 | EXT |  | 0.92 | (c)
81343.453 | 1.197 | 1.131 | -10.353 | -10.419 |  |  |  |  | 1131 | 7371 |  | CORR | GENE | 04:01 | 04:27 | 04:34 | 87 | 409 | 11 | EXT |  | 0.89 | (c)
81344.912 | 2.656 | 2.494 | -8.894 | -9.056 |  |  |  |  | 2494 | 7371 |  | CORR | GENE | 03:46 | 04:14 | 04:25 | 419 | 488 | 11 | EXT |  | 0.93 | (c)
81353.937 | 0.131 | 0.105 | -11.404 | -11.43 |  |  |  |  | 105 | 7372 |  | CORR | GENE | 03:30 | 06:16 | 05:32 | 416 | 1507 | 10 | EXT |  | 0.93 | (c)
81356.531 | 2.725 | 2.626 | -8.81 | -8.909 |  |  |  |  | 2626 | 7372 |  | CORR | GENE | 06:58 | 07:55 | 07:35 | 155 | 454 | 11 | EXT |  | 0.9 | (c)
81357.264 | 3.458 | 3.425 | -8.077 | -8.11 |  |  |  |  | 3425 | 7372 |  | CORR | CIGR | 07:07 | 07:14 | 07:37 | 47 | 365 | 11 | EXT |  | 0.89 | (c)
81361.496 | 7.69 | 7.66 | -3.845 | -3.875 |  |  |  |  | 3831 | 7372 |  | CORR | CIGR | 03:45 | 03:59 | 04:00 | 44 | 187 | 10 | EXT |  | 0.89 | (c)
81364.744 | 10.938 | 10.811 | -0.597 | -0.724 |  |  |  |  | 500 | 7372 |  | CORR | GENE | 07:17 | 07:22 | 07:22 | 224 | 69 | 12 | EXT |  | 0.91 | (c)
81365.518 | 0.177 | 0.105 | -11.188 | -11.26 |  |  |  |  | 105 | 7373 |  | CORR | GENE | 06:10 | 06:47 | 06:42 | 126 | 401 | 11 | EXT |  | 0.89 | (c)
81388.122 | 11.416 | 11.319 | -0.054 | -0.151 |  |  |  |  | 27 | 7374 |  | CORR | GENE | 05:57 | 06:11 | 06:30 | 124 | 417 | 10 | EXT |  | 0.89 | (c)
81388.733 | 0.557 | 0.334 | -10.998 | -11.221 |  |  |  |  | 334 | 7375 |  | CORR | GENE | 03:54 | 04:08 | 05:21 | 244 | 1085 | 10 | EXT |  | 0.91 | (c)
81393.962 | 5.786 | 5.763 | -5.769 | -5.792 |  |  |  |  | 5728 | 7375 |  | CORR | GENE | 03:48 | 04:21 | 04:14 | 64 | 327 | 12 | EXT | Аномалия находится на упругопластическом изгибе: R=912 D, максимальное растяжение на 0.5 час. | 0.89 | (c)
81394.426 | 6.25 | 6.229 | -5.305 | -5.326 |  |  |  |  | 5291 | 7375 |  | CORR | CIGR | 03:53 | 04:07 | 04:10 | 35 | 217 | 11 | EXT | Аномалия находится на упругопластическом изгибе: R=863 D, максимальное растяжение на 0.5 час. | 0.89 | (c)
81396.079 | 7.903 | 7.856 | -3.652 | -3.699 |  |  |  |  | 3614 | 7375 |  | CORR | GENE | 03:19 | 04:08 | 03:48 | 85 | 361 | 13 | EXT | Аномалия находится на упругопластическом изгибе: R=732 D, максимальное растяжение на 0.3 час. | 0.89 | (c)
81396.103 | 7.927 | 7.635 | -3.628 | -3.92 |  |  |  |  | 3496 | 7375 |  | CORR | GENE | 07:13 | 07:21 | 07:22 | 424 | 119 | 10 | EXT | Аномалия находится на упругопластическом изгибе: R=732 D, максимальное растяжение на 0.3 час. | 0.93 | (c)
81396.274 | 8.098 | 7.805 | -3.457 | -3.75 |  |  |  |  | 3357 | 7375 |  | CORR | GENE | 04:19 | 04:21 | 04:23 | 393 | 52 | 10 | EXT | Аномалия находится на упругопластическом изгибе: R=709 D, максимальное растяжение на 0.3 час. | 0.93 | (c)
81396.899 | 8.723 | 8.516 | -2.832 | -3.039 |  |  |  |  | 2531 | 7375 |  | CORR | GENE | 04:15 | 04:19 | 04:25 | 508 | 127 | 12 | EXT | Аномалия находится на упругопластическом изгибе: R=644 D, максимальное растяжение на 0.2 час. | 0.95 | (c)
81397.711 | 9.535 | 9.473 | -2.02 | -2.082 |  |  |  |  | 1964 | 7375 |  | CORR | GENE | 03:48 | 04:08 | 04:09 | 118 | 260 | 11 | EXT | Аномалия находится на упругопластическом изгибе: R=590 D, максимальное растяжение на 0.2 час. | 0.89 | (c)
81399.351 | 11.175 | 11.027 | -0.38 | -0.528 |  |  |  |  | 173 | 7375 |  | CORR | GENE | 07:02 | 07:18 | 07:11 | 355 | 121 | 12 | EXT | Аномалия находится на упругопластическом изгибе: R=528 D, максимальное растяжение на 0.1 час. | 0.93 | (c)
81399.547 | 11.371 | 11.222 | -0.184 | -0.333 |  |  |  |  | 15 | 7375 |  | CORR | GENE | 04:20 | 04:28 | 04:29 | 318 | 100 | 13 | EXT | Аномалия находится на упругопластическом изгибе: R=523 D, максимальное растяжение на 0.1 час. | 0.93 | (c)
81411.146 | 0 | -0.007 | -10.99 | -10.997 | [5 empty] | 7377 | Нарушение формы кольцевого шва | GWAN |  | 03:30 | 06:27 | 05:19 | 0 | 1351 |  | EXT | Нарушение формы кольцевого шва Аномалия находится на упругопластическом изгибе: R=384 D, максимальное растяжение на 0.3 час. |  | (c)
81421.414 | 10.268 | 10.239 | -0.722 | -0.751 |  |  |  |  | 611 | 7377 |  | CORR | GENE | 02:47 | 03:15 | 03:18 | 140 | 378 | 12 | EXT | Аномалия находится на упругопластическом изгибе: R=419 D, максимальное растяжение на 0 час. | 0.9 | (c)
81429.396 | 7.26 | 7.162 | -2.31 | -2.408 |  |  |  |  | 2044 | 7378 |  | CORR | GENE | 03:30 | 04:00 | 04:12 | 364 | 518 | 10 | EXT | Аномалия находится на упругопластическом изгибе: R=513 D, максимальное растяжение на 0.6 час. | 0.92 | (c)
81430.711 | 8.575 | 8.561 | -0.995 | -1.009 |  |  |  |  | 983 | 7378 |  | CORR | CIGR | 03:56 | 04:03 | 04:04 | 26 | 98 | 10 | EXT | Аномалия находится на упругопластическом изгибе: R=523 D, максимальное растяжение на 0.6 час. | 0.88 | (c)
81432.731 | 1.025 | 0.599 | -10.285 | -10.711 | -1631 | -1192 | -1193 | 599 | 599 | 7379 |  | CORR | GENE | 06:39 | 07:50 | 07:50 | 611 | 877 | 11 | EXT | Аномалия находится на упругопластическом изгибе: R=576 D, максимальное растяжение на 0.7 час. | 0.95 | (c)
81440.954 | 9.248 | 9.184 | -2.062 | -2.126 | -357 | -305 | -309 | 262 | 2000 | 7379 |  | DENT | GENE | 10:05 | 10:13 | 10:13 | 126 | 95 | 0.4 | N/A | Глубина вмятины: 5 мм (0,4%). Линейка: 13 см в (918 см; 10:13 ч:мин) |  | (c)
81441.483 | 9.777 | 9.718 | -1.533 | -1.592 | -482 | -439 | -438 | 395 | 1490 | 7379 |  | DENT | GENE | 09:45 | 09:52 | 09:52 | 102 | 87 | 0.2 | N/A | Глубина вмятины: 3 мм (0,2%). Линейка: 10 см в (972 см; 09:52 ч:мин) |  | (c)
81443.738 | 0.722 | 0.695 | -10.628 | -10.655 | 982 | 1179 | 1126 | 960 | 695 | 7380 |  | CORR | GENE | 05:30 | 06:02 | 05:54 | 67 | 288 | 11 | EXT | Аномалия находится на отводе. | 0.89 | (c)
81444.2 | 1.184 | 1.163 | -10.166 | -10.187 | 128 | 188 | 253 | 128 | 1163 | 7380 |  | CORR | CIGR | 03:13 | 03:22 | 03:33 | 42 | 249 | 10 | EXT | Аномалия находится на отводе. | 0.89 | (c)
81488.594 | 11.358 | 11.317 | -0.052 | -0.093 |  |  |  |  | 32 | 7383 |  | SWAN | GENE | 04:27 | 04:46 | 04:44 | 61 | 214 |  | INT | Эквивалент потери металла 11%. |  | (c)
81488.646 | 0 | -0.021 | -11.18 | -11.201 | [5 empty] | 7384 | Нарушение формы кольцевого шва | GWAN |  | 02:25 | 02:53 | 02:47 | 0 | 265 |  | EXT | Нарушение формы кольцевого шва |  | (c)
81488.646 | 0 | 0 | -11.18 | -11.18 |  |  |  |  | 0 | 7384 | Смещение кромок | GWAN |  | 03:46 | 04:05 | 04:28 | 0 | 523 | 21 | EXT | Смещение кромок Наружу Величина смещения - 3.3 мм. |  | (c)
81498.712 | 10.066 | 10.028 | -1.114 | -1.152 |  |  |  |  | 1093 | 7384 |  | CORR | GENE | 05:03 | 05:28 | 05:25 | 59 | 268 | 10 | EXT |  | 0.89 | (c)
81499.37 | 10.724 | 10.705 | -0.456 | -0.475 |  |  |  |  | 406 | 7384 |  | CORR | GENE | 04:29 | 05:01 | 04:54 | 69 | 302 | 10 | EXT |  | 0.89 | (c)
81501.858 | 2.032 | 0.478 | -9.278 | -10.832 |  |  |  |  | 478 | 7385 |  | CORR | GENE | 04:58 | 05:25 | 05:18 | 2133 | 244 | 12 | EXT |  | 0.99 | (c)
81523.562 | 0.896 | 0.842 | -10.649 | -10.703 | 468 | 518 | 517 | 468 | 842 | 7387 |  | DENT | GENE | 08:30 | 08:38 | 08:38 | 102 | 97 | 0.3 | N/A | Глубина вмятины: 4 мм (0,3%). Линейка: 10 см в (84 см; 08:38 ч:мин) |  | (c)
81524.367 | 1.701 | 1.649 | -9.844 | -9.896 | 1299 | 1347 | 1347 | 1299 | 1649 | 7387 |  | DENT | GENE | 10:44 | 10:52 | 10:52 | 98 | 97 | 0.3 | N/A | Глубина вмятины: 4 мм (0,3%). Линейка: 10 см в (165 см; 10:52 ч:мин) |  | (c)
81531.498 | 8.832 | 8.814 | -2.713 | -2.731 | -1597 | -1408 | -1428 | 1258 | 2578 | 7387 |  | CORR | GENE | 02:57 | 03:27 | 03:24 | 153 | 340 | 10 | EXT |  | 0.9 | (c)
81533.691 | 11.025 | 10.858 | -0.52 | -0.687 | -1015 | -485 | -524 | 32 | 100 | 7387 |  | CORR | GENE | 04:31 | 05:56 | 05:50 | 587 | 983 | 11 | EXT |  | 0.95 | (c)
81543.935 | 9.724 | 9.679 | -1.886 | -1.931 |  |  |  |  | 1869 | 7388 |  | CORR | GENE | 07:22 | 07:38 | 07:49 | 62 | 324 | 12 | EXT | Аномалия находится на упругопластическом изгибе: R=504 D, максимальное растяжение на 6.3 час. | 0.85 | (c)
81544.116 | 9.905 | 9.863 | -1.705 | -1.747 |  |  |  |  | 1675 | 7388 |  | CORR | GENE | 07:04 | 07:54 | 07:38 | 72 | 425 | 10 | EXT | Аномалия находится на упругопластическом изгибе: R=501 D, максимальное растяжение на 6.3 час. | 0.85 | (c)
81544.252 | 10.041 | 10.023 | -1.569 | -1.587 |  |  |  |  | 1517 | 7388 |  | CORR | GENE | 02:20 | 03:10 | 03:00 | 70 | 497 | 12 | EXT | Аномалия находится на упругопластическом изгибе: R=496 D, максимальное растяжение на 6.3 час. | 0.85 | (c)
81544.513 | 10.302 | 10.179 | -1.308 | -1.431 |  |  |  |  | 1181 | 7388 |  | CORR | GENE | 07:27 | 07:29 | 07:31 | 250 | 53 | 12 | EXT | Аномалия находится на упругопластическом изгибе: R=492 D, максимальное растяжение на 6.3 час. | 0.87 | (c)
81545.427 | 11.216 | 11.111 | -0.394 | -0.499 |  |  |  |  | 336 | 7388 |  | CORR | GENE | 03:55 | 04:07 | 04:07 | 163 | 153 | 10 | EXT | Аномалия находится на упругопластическом изгибе: R=478 D, максимальное растяжение на 6.4 час. | 0.86 | (c)
81545.896 | 0.075 | 0.029 | -11.485 | -11.531 |  |  |  |  | 29 | 7389 |  | CORR | GENE | 03:32 | 05:15 | 05:43 | 145 | 1632 | 16 | EXT | Аномалия находится на упругопластическом изгибе: R=472 D, максимальное растяжение на 6.4 час. | 0.99 | (c)
81579.821 | 10.915 | 10.846 | -0.635 | -0.704 |  |  |  |  | 563 | 7391 |  | CORR | AXGR | 06:34 | 06:35 | 06:38 | 141 | 42 | 10 | EXT | Аномалия находится на упругопластическом изгибе: R=336 D, максимальное растяжение на 11.8 час. | 0.9 | (c)
81581.079 | 0.623 | 0.438 | -10.917 | -11.102 |  |  |  |  | 438 | 7392 |  | CORR | GENE | 06:01 | 06:10 | 06:21 | 307 | 245 | 11 | EXT | Аномалия находится на упругопластическом изгибе: R=324 D, максимальное растяжение на 11.8 час. | 0.92 | (c)
81581.409 | 0.953 | 0.923 | -10.587 | -10.617 |  |  |  |  | 923 | 7392 |  | CORR | GENE | 05:55 | 06:18 | 06:18 | 181 | 291 | 10 | EXT | Аномалия находится на упругопластическом изгибе: R=322 D, максимальное растяжение на 11.8 час. | 0.9 | (c)
81584.269 | 3.813 | 3.798 | -7.727 | -7.742 |  |  |  |  | 3798 | 7392 |  | SWAN | PITT | 05:21 | 05:26 | 05:26 | 29 | 50 |  | INT | Эквивалент потери металла 18%. Аномалия находится на упругопластическом изгибе: R=314 D, максимальное растяжение на 11.8 час. |  | (c)
81593.041 | 1.045 | 0.848 | -10.505 | -10.702 |  |  |  |  | 848 | 7393 |  | CORR | GENE | 06:45 | 06:49 | 06:50 | 371 | 60 | 14 | EXT | Аномалия находится на упругопластическом изгибе: R=393 D, максимальное растяжение на 11.7 час. | 0.94 | (c)
81635.44 | 9.004 | 8.947 | -1.946 | -2.003 | -762 | -718 | -714 | 666 | 1878 | 7396 |  | DENT | GENE | 01:00 | 01:07 | 01:08 | 125 | 96 | 0.2 | N/A | Глубина вмятины: 3 мм (0,2%). Линейка: 13 см в (895 см; 01:07 ч:мин) |  | (c)
81636.554 | 10.118 | 10.081 | -0.832 | -0.869 | 1041 | 1553 | 1416 | 1041 | 749 | 7396 |  | CORR | GENE | 05:51 | 07:14 | 06:52 | 120 | 749 | 11 | EXT |  | 0.9 | (c)
81637.502 | 0.116 | 0.099 | -11.574 | -11.591 | -912 | -674 | -646 | 380 | 99 | 7397 |  | CORR | GENE | 06:25 | 07:03 | 07:08 | 64 | 532 | 10 | EXT | Аномалия находится на отводе. | 0.89 | (c)
81641.765 | 4.379 | 4.306 | -7.311 | -7.384 | -1041 | -798 | -786 | 532 | 4306 | 7397 |  | CORR | GENE | 06:04 | 06:43 | 06:45 | 105 | 510 | 10 | EXT | Аномалия находится на отводе. | 0.89 | (c)
81641.977 | 4.591 | 4.54 | -7.099 | -7.15 | 1249 | 1300 | 1299 | 1249 | 4540 | 7397 |  | DENT | GENE | 00:14 | 00:22 | 00:22 | 95 | 100 | 0.4 | N/A | Глубина вмятины: 5 мм (0,4%). Линейка: 10 см в (454 см; 00:22 ч:мин) Аномалия находится на отводе. |  | (c)
81642.777 | 5.391 | 5.343 | -6.299 | -6.347 | -1711 | -1554 | -1005 | 298 | 5343 | 7397 |  | CORR | GENE | 04:16 | 04:41 | 06:10 | 142 | 1413 | 10 | EXT | Аномалия находится на отводе. | 0.9 | (c)
81644.409 | 7.023 | 6.831 | -4.667 | -4.859 | -908 | -818 | -826 | 744 | 4294 | 7397 |  | CORR | GENE | 06:26 | 06:40 | 06:39 | 565 | 164 | 10 | EXT | Аномалия находится на отводе. | 0.94 | (c)
81647.807 | 10.421 | 10.276 | -1.269 | -1.414 | -1612 | -961 | -988 | 364 | 1136 | 7397 |  | CORR | GENE | 04:32 | 06:17 | 06:13 | 278 | 1248 | 11 | EXT | Аномалия находится на отводе. | 0.92 | (c)
81648.505 | 11.119 | 11.076 | -0.571 | -0.614 | -1732 | -925 | -1040 | 348 | 428 | 7397 |  | CORR | GENE | 04:13 | 06:23 | 06:04 | 186 | 1383 | 11 | EXT | Аномалия находится на отводе. | 0.91 | (c)
81648.91 | 11.524 | 11.435 | -0.166 | -0.255 | -1637 | -1106 | -1192 | 747 | 49 | 7397 |  | CORR | GENE | 04:28 | 05:54 | 05:40 | 206 | 890 | 13 | EXT | Аномалия находится на отводе. | 0.91 | (c)
81649.121 | 0.045 | 0.036 | -11.515 | -11.524 |  |  |  |  | 36 | 7398 |  | CORR | GENE | 04:54 | 05:26 | 05:33 | 76 | 487 | 13 | EXT |  | 0.89 | (c)
81649.388 | 0.312 | 0.226 | -11.248 | -11.334 |  |  |  |  | 226 | 7398 |  | CORR | GENE | 06:38 | 06:43 | 07:03 | 87 | 298 | 11 | EXT |  | 0.89 | (c)
81660.636 | 0 | -0.022 | -11.36 | -11.382 | [5 empty] | 7399 | Нарушение формы кольцевого шва | GWAN |  | 07:43 | 08:04 | 08:40 | 0 | 705 |  | EXT | Нарушение формы кольцевого шва |  | (c)
81666.238 | 5.602 | 5.576 | -5.758 | -5.784 |  |  |  |  | 5576 | 7399 |  | SWAN | GENE | 04:47 | 04:53 | 04:53 | 53 | 70 |  | INT | Эквивалент потери металла 12%. |  | (c)
81690.979 | 7.448 | 7.43 | -4.167 | -4.185 |  |  |  |  | 4157 | 7401 |  | CORR | CIGR | 08:35 | 08:49 | 08:47 | 28 | 150 | 10 | EXT | Аномалия находится на упругопластическом изгибе: R=486 D, максимальное растяжение на 5.9 час. | 0.89 | (c)
81705 | 9.854 | 9.597 | -1.706 | -1.963 |  |  |  |  | 1616 | 7402 |  | CORR | GENE | 07:37 | 07:43 | 07:46 | 347 | 106 | 10 | EXT | Аномалия находится на упругопластическом изгибе: R=449 D, максимальное растяжение на 6.1 час. | 0.92 | (c)
81706.346 | 11.2 | 11.176 | -0.36 | -0.384 |  |  |  |  | 277 | 7402 |  | CORR | GENE | 05:35 | 05:56 | 06:28 | 107 | 664 | 11 | EXT | Аномалия находится на упругопластическом изгибе: R=469 D, максимальное растяжение на 6 час. | 0.91 | (c)
81709.094 | 2.388 | 2.325 | -7.252 | -7.315 |  |  |  |  | 2325 | 7403 |  | DENT | GENE | 03:60 | 04:09 | 04:08 | 110 | 101 | 0.3 | N/A | Глубина вмятины: 4 мм (0,3%). Линейка: 11 см в (233 см; 04:09 ч:мин) Аномалия находится на упругопластическом изгибе. |  | (c)
81711.398 | 4.692 | 4.043 | -4.948 | -5.597 |  |  |  |  | 4043 | 7403 |  | CORR | GENE | 03:32 | 07:27 | 05:56 | 917 | 1784 | 11 | EXT | Аномалия находится на упругопластическом изгибе: R=590 D, максимальное растяжение на 6.1 час. | 0.96 | (c)
81712.118 | 5.412 | 5.154 | -4.228 | -4.486 |  |  |  |  | 3357 | 7403 |  | CORR | GENE | 03:44 | 07:16 | 05:47 | 1129 | 1523 | 10 | EXT | Аномалия находится на упругопластическом изгибе: R=631 D, максимальное растяжение на 6.1 час. | 0.96 | (c)
81713.707 | 7.001 | 6.97 | -2.639 | -2.67 |  |  |  |  | 2639 | 7403 |  | CORR | CIGR | 05:53 | 06:27 | 06:16 | 31 | 276 | 12 | EXT | Аномалия находится на упругопластическом изгибе: R=726 D, максимальное растяжение на 6.2 час. | 0.89 | (c)
81716.273 | 9.567 | 9.54 | -0.073 | -0.1 |  |  |  |  | 48 | 7403 |  | ARTD | GENE | 02:58 | 03:15 | 03:16 | 52 | 219 |  | INT | Эквивалент потери металла 19%. |  | (c)
81716.346 | 0 | -0.018 | -11.67 | -11.688 | 1984 | -1431 | -1241 | 5 |  | 7404 | Нарушение формы кольцевого шва | GWAN |  | 02:16 | 05:05 | 05:36 | 0 | 2472 |  | EXT | Нарушение формы кольцевого шва Аномалия находится на отводе. |  | (c)
81731.741 | 3.725 | 3.677 | -5.975 | -6.023 | -1412 | -1160 | -1169 | 925 | 3677 | 7405 |  | CORR | GENE | 05:04 | 05:45 | 05:43 | 92 | 487 | 11 | EXT |  | 0.89 | (c)
81733.467 | 5.451 | 5.428 | -4.249 | -4.272 | -1395 | -1273 | -1281 | 1167 | 4236 | 7405 |  | CORR | CIGR | 05:07 | 05:26 | 05:25 | 36 | 227 | 10 | EXT | Аномалия находится на упругопластическом изгибе: R=648 D, максимальное растяжение на 6.9 час. | 0.89 | (c)
81735.319 | 7.303 | 7.269 | -2.397 | -2.431 | -1182 | -1095 | -1036 | 891 | 2330 | 7405 |  | CORR | GENE | 05:41 | 05:55 | 06:05 | 101 | 291 | 10 | EXT | Аномалия находится на упругопластическом изгибе: R=434 D, максимальное растяжение на 6.9 час. | 0.89 | (c)
81735.9 | 7.884 | 7.416 | -1.816 | -2.284 | -1256 | -1212 | -1195 | 1134 | 1422 | 7405 |  | CORR | GENE | 05:29 | 05:36 | 05:39 | 862 | 122 | 13 | EXT | Аномалия находится на упругопластическом изгибе: R=402 D, максимальное растяжение на 6.9 час. | 0.98 | (c)
81736.266 | 8.25 | 8.223 | -1.45 | -1.477 | -984 | -938 | -940 | 896 | 1429 | 7405 |  | CORR | GENE | 06:13 | 06:20 | 06:20 | 48 | 89 | 11 | EXT | Аномалия находится на упругопластическом изгибе: R=390 D, максимальное растяжение на 6.9 час. | 0.89 | (c)
81736.399 | 8.383 | 8.364 | -1.317 | -1.336 | -1096 | -976 | -1009 | 923 | 1308 | 7405 |  | CORR | CIGR | 05:55 | 06:14 | 06:09 | 28 | 172 | 10 | EXT | Аномалия находится на упругопластическом изгибе: R=383 D, максимальное растяжение на 6.9 час. | 0.89 | (c)
81737.716 | 0 | 0 | -2.775 | -2.775 | -2139 | -1897 | -1923 | 92 | 0 | 7406 | Смещение кромок | GWAN |  | 03:20 | 03:59 | 03:55 | 0 | 433 | 20 | EXT | Смещение кромок Вовнутрь Величина смещения - 3.2 мм. Аномалия находится на упругопластическом изгибе: R=363 D, максимальное растяжение на 6.9 час. |  | (c)
81737.716 | 0 | -0.015 | -2.775 | -2.79 | -445 | 54 | 106 | 0 |  | 7406 | Нарушение формы кольцевого шва | GWAN |  | 07:54 | 09:14 | 09:23 | 0 | 1102 |  | EXT | Нарушение формы кольцевого шва Аномалия находится на упругопластическом изгибе: R=363 D, максимальное растяжение на 6.9 час. |  | (c)
81744.5 | 4.009 | 3.966 | -5.586 | -5.629 |  |  |  |  | 3966 | 7407 |  | CORR | GENE | 07:23 | 07:33 | 07:44 | 54 | 260 | 10 | EXT | Аномалия находится на упругопластическом изгибе: R=800 D, максимальное растяжение на 7.1 час. | 0.89 | (c)
81746.099 | 5.608 | 5.45 | -3.987 | -4.145 |  |  |  |  | 3896 | 7407 |  | CORR | GENE | 03:12 | 04:21 | 04:19 | 249 | 836 | 10 | EXT |  | 0.91 | (c)
81750.034 | 9.543 | 9.507 | -0.052 | -0.088 |  |  |  |  | 38 | 7407 |  | CORR | GENE | 04:12 | 04:32 | 04:37 | 50 | 312 | 11 | EXT |  | 0.89 | (c)
81754.631 | 4.545 | 4.52 | -6.645 | -6.67 |  |  |  |  | 4520 | 7408 |  | CORR | CIGR | 06:10 | 06:24 | 06:21 | 25 | 128 | 11 | EXT |  | 0.89 | (c)
81755.516 | 5.43 | 5.339 | -5.76 | -5.851 |  |  |  |  | 5339 | 7408 |  | CORR | GENE | 04:46 | 05:54 | 05:45 | 130 | 739 | 10 | EXT |  | 0.89 | (c)
81756.381 | 6.295 | 6.237 | -4.895 | -4.953 |  |  |  |  | 4879 | 7408 |  | CORR | GENE | 04:35 | 05:40 | 05:26 | 74 | 628 | 12 | EXT |  | 0.89 | (c)
81756.51 | 6.424 | 6.392 | -4.766 | -4.798 |  |  |  |  | 4762 | 7408 |  | CORR | CIGR | 05:33 | 05:52 | 05:50 | 36 | 202 | 14 | EXT |  | 0.89 | (c)
81761.276 | 0 | -0.022 | -11.26 | -11.282 | [5 empty] | 7409 | Нарушение формы кольцевого шва | GWAN |  | 01:04 | 01:33 | 02:04 | 0 | 745 |  | EXT | Нарушение формы кольцевого шва |  | (c)
81772.701 | 0.165 | 0.096 | -11.045 | -11.114 |  |  |  |  | 96 | 7410 |  | CORR | GENE | 04:48 | 05:13 | 05:33 | 152 | 555 | 10 | EXT |  | 0.9 | (c)
81773.308 | 0.772 | 0.652 | -10.438 | -10.558 |  |  |  |  | 652 | 7410 |  | CORR | GENE | 04:60 | 05:58 | 05:45 | 185 | 563 | 11 | EXT |  | 0.9 | (c)
81774.091 | 1.555 | 1.266 | -9.655 | -9.944 |  |  |  |  | 1266 | 7410 |  | CORR | GENE | 03:55 | 05:29 | 05:04 | 425 | 852 | 10 | EXT |  | 0.93 | (c)
81777.311 | 4.775 | 4.745 | -6.435 | -6.465 |  |  |  |  | 4745 | 7410 |  | CORR | GENE | 05:17 | 05:33 | 05:42 | 104 | 299 | 12 | EXT |  | 0.89 | (c)
81783.583 | 11.047 | 11.035 | -0.163 | -0.175 |  |  |  |  | 91 | 7410 |  | CORR | GENE | 06:38 | 07:36 | 07:14 | 84 | 452 | 10 | EXT | Аномалия находится на упругопластическом изгибе: R=468 D, максимальное растяжение на 11.9 час. | 0.89 | (c)
81801.022 | 5.716 | 5.082 | -5.604 | -6.238 |  |  |  |  | 5082 | 7412 |  | CORR | GENE | 05:57 | 06:10 | 06:07 | 960 | 119 | 14 | EXT | Аномалия находится на упругопластическом изгибе: R=590 D, максимальное растяжение на 11.7 час. | 0.99 | (c)
81801.165 | 5.859 | 5.839 | -5.461 | -5.481 |  |  |  |  | 5428 | 7412 |  | CORR | GENE | 06:20 | 06:28 | 06:40 | 53 | 241 | 13 | EXT | Аномалия находится на упругопластическом изгибе: R=586 D, максимальное растяжение на 11.7 час. | 0.89 | (c)
81806.903 | 0.277 | 0.24 | -11.263 | -11.3 |  |  |  |  | 240 | 7413 |  | CORR | GENE | 04:31 | 04:44 | 04:47 | 61 | 200 | 11 | EXT | Аномалия находится на упругопластическом изгибе: R=650 D, максимальное растяжение на 11.6 час. | 0.89 | (c)
81817.569 | 10.943 | 10.687 | -0.597 | -0.853 |  |  |  |  | 78 | 7413 |  | CORR | GENE | 06:44 | 07:04 | 07:03 | 775 | 240 | 11 | EXT |  | 0.96 | (c)
81818.183 | 0.017 | 0.01 | -11.363 | -11.37 |  |  |  |  | 10 | 7414 |  | CORR | GENE | 06:44 | 07:13 | 07:30 | 108 | 572 | 14 | EXT |  | 0.89 | (c)
81818.949 | 0.783 | 0.752 | -10.597 | -10.628 |  |  |  |  | 752 | 7414 |  | CORR | GENE | 04:42 | 05:06 | 05:10 | 58 | 353 | 13 | EXT |  | 0.89 | (c)
81822.432 | 4.266 | 3.144 | -7.114 | -8.236 |  |  |  |  | 3144 | 7414 |  | CORR | GENE | 07:30 | 07:38 | 07:41 | 1542 | 139 | 10 | EXT |  | 0.97 | (c)
81828.633 | 10.467 | 10.45 | -0.913 | -0.93 |  |  |  |  | 864 | 7414 |  | CORR | GENE | 04:41 | 05:10 | 05:08 | 66 | 325 | 13 | EXT |  | 0.89 | (c)
81846.985 | 8.329 | 8.29 | -2.796 | -2.835 |  |  |  |  | 2763 | 7416 |  | CORR | GENE | 02:40 | 02:57 | 03:06 | 72 | 328 | 10 | EXT |  | 0.89 | (c)
81849.781 | 0 | 0 | -11.545 | -11.545 |  |  |  |  | 0 | 7417 | Смещение кромок | GWAN |  | 09:53 | 10:13 | 10:43 | 0 | 618 | 20 | EXT | Смещение кромок Наружу Величина смещения - 3.2 мм. |  | (c)
81853.013 | 3.232 | 3.204 | -8.313 | -8.341 |  |  |  |  | 3204 | 7417 |  | CORR | GENE | 02:35 | 02:49 | 02:57 | 112 | 280 | 12 | EXT |  | 0.89 | (c)
81861.326 | 0 | -0.012 | -11.54 | -11.552 | [5 empty] | 7418 | Нарушение формы кольцевого шва | GWAN |  | 04:14 | 08:12 | 06:38 | 0 | 1783 |  | EXT | Нарушение формы кольцевого шва |  | (c)
81870.061 | 8.735 | 8.701 | -2.805 | -2.839 |  |  |  |  | 2775 | 7418 |  | CORR | GENE | 09:09 | 09:36 | 09:36 | 64 | 336 | 10 | EXT |  | 0.89 | (c)
81876.535 | 3.669 | 3.651 | -6.731 | -6.749 | 517 | 569 | 589 | 517 | 3651 | 7419 |  | CORR | CIGR | 04:07 | 04:15 | 04:18 | 36 | 142 | 10 | EXT | Аномалия находится на отводе. | 0.89 | (c)
81878.128 | 5.262 | 5.236 | -5.138 | -5.164 | 17 | 188 | 235 | 17 | 5106 | 7419 |  | CORR | GENE | 02:46 | 03:14 | 03:21 | 58 | 437 | 13 | EXT | Аномалия находится на отводе. | 0.89 | (c)
81883.448 | 0.182 | 0.172 | -10.588 | -10.598 | 2056 | 2173 | 2154 | 0 | 172 | 7420 |  | CORR | CIGR | 05:39 | 05:58 | 05:55 | 21 | 195 | 11 | EXT |  | 0.88 | (c)
81889.673 | 6.407 | 6.298 | -4.363 | -4.472 | 800 | 1074 | 1208 | 614 | 4319 | 7420 |  | CORR | GENE | 02:16 | 03:01 | 03:22 | 153 | 817 | 11 | EXT |  | 0.9 | (c)
81894.036 | 0 | -0.01 | -11.24 | -11.25 | [5 empty] | 7421 | Нарушение формы кольцевого шва | GWAN |  | 01:47 | 03:08 | 02:34 | 0 | 582 |  | EXT | Нарушение формы кольцевого шва |  | (c)
81905.125 | 11.089 | 11.067 | -0.151 | -0.173 |  |  |  |  | 103 | 7421 |  | CORR | GENE | 04:47 | 04:58 | 05:19 | 70 | 394 | 11 | EXT |  | 0.89 | (c)
81910.623 | 5.347 | 5.298 | -6.068 | -6.117 |  |  |  |  | 5298 | 7422 |  | CORR | GENE | 05:24 | 05:52 | 05:49 | 117 | 300 | 14 | EXT |  | 0.9 | (c)
81910.981 | 5.705 | 5.57 | -5.71 | -5.845 |  |  |  |  | 5570 | 7422 |  | CORR | GENE | 05:06 | 05:30 | 05:41 | 164 | 430 | 11 | EXT |  | 0.9 | (c)
81913.093 | 7.817 | 7.72 | -3.598 | -3.695 |  |  |  |  | 3576 | 7422 |  | CORR | GENE | 04:18 | 04:40 | 05:07 | 119 | 606 | 10 | EXT |  | 0.89 | (c)
81914.184 | 8.908 | 8.768 | -2.507 | -2.647 |  |  |  |  | 2494 | 7422 |  | CORR | GENE | 04:10 | 04:21 | 05:22 | 153 | 895 | 16 | EXT |  | 0.91 | (c)
81927.775 | 1.149 | 1.088 | -10.161 | -10.222 | -806 | -277 | -410 | 13 | 1088 | 7424 |  | CORR | GENE | 06:30 | 07:55 | 07:34 | 167 | 793 | 12 | EXT | Аномалия находится на отводе. | 0.9 | (c)
81948.826 | 0 | -0.018 | -11.09 | -11.108 | [5 empty] | 7426 | Нарушение формы кольцевого шва | GWAN |  | 06:13 | 06:48 | 06:50 | 0 | 456 |  | EXT | Нарушение формы кольцевого шва Аномалия находится на упругопластическом изгибе: R=446 D, максимальное растяжение на 6.2 час. |  | (c)
81953.067 | 4.241 | 4.211 | -6.849 | -6.879 |  |  |  |  | 4211 | 7426 |  | CORR | GENE | 05:52 | 06:10 | 06:26 | 76 | 420 | 11 | EXT | Аномалия находится на упругопластическом изгибе: R=405 D, максимальное растяжение на 6.2 час. | 0.94 | (c)
81954.225 | 5.399 | 5.384 | -5.691 | -5.706 |  |  |  |  | 5384 | 7426 |  | CORR | AXGR | 06:16 | 06:16 | 06:20 | 123 | 41 | 10 | EXT | Аномалия находится на упругопластическом изгибе: R=396 D, максимальное растяжение на 6.2 час. | 0.93 | (c)
81956.487 | 7.661 | 7.642 | -3.429 | -3.448 |  |  |  |  | 3409 | 7426 |  | CORR | CIGR | 06:45 | 06:58 | 06:57 | 39 | 154 | 11 | EXT | Аномалия находится на упругопластическом изгибе: R=378 D, максимальное растяжение на 6.3 час. | 0.92 | (c)
81959.62 | 10.794 | 10.767 | -0.296 | -0.323 |  |  |  |  | 287 | 7426 |  | CORR | CIGR | 05:19 | 05:40 | 05:44 | 36 | 313 | 10 | EXT | Аномалия находится на упругопластическом изгибе: R=379 D, максимальное растяжение на 6.3 час. | 0.93 | (c)
81971.461 | 0.08 | 0.036 | -11.415 | -11.459 |  |  |  |  | 36 | 7428 |  | CORR | GENE | 03:04 | 03:59 | 04:31 | 109 | 1075 | 12 | EXT |  | 0.89 | (c)
81972.088 | 0.707 | 0.528 | -10.788 | -10.967 |  |  |  |  | 528 | 7428 |  | CORR | GENE | 02:28 | 04:06 | 03:46 | 295 | 960 | 10 | EXT |  | 0.92 | (c)
81976.342 | 4.961 | 4.933 | -6.534 | -6.562 |  |  |  |  | 4933 | 7428 |  | CORR | GENE | 07:42 | 08:10 | 08:07 | 51 | 308 | 10 | EXT |  | 0.89 | (c)
81976.538 | 5.157 | 5.139 | -6.338 | -6.356 |  |  |  |  | 5139 | 7428 |  | CORR | GENE | 05:10 | 05:36 | 05:53 | 210 | 537 | 10 | EXT |  | 0.91 | (c)
81979.226 | 7.845 | 7.831 | -3.65 | -3.664 |  |  |  |  | 3603 | 7428 |  | CORR | GENE | 03:31 | 03:41 | 03:51 | 61 | 252 | 13 | EXT |  | 0.89 | (c)
81979.369 | 7.988 | 7.973 | -3.507 | -3.522 |  |  |  |  | 3477 | 7428 |  | CORR | CIGR | 08:11 | 08:31 | 08:30 | 45 | 240 | 11 | EXT |  | 0.89 | (c)
81979.68 | 8.299 | 8.234 | -3.196 | -3.261 |  |  |  |  | 3177 | 7428 |  | CORR | GENE | 03:59 | 04:29 | 04:35 | 84 | 441 | 10 | EXT |  | 0.89 | (c)
81979.794 | 8.413 | 8.388 | -3.082 | -3.107 |  |  |  |  | 2987 | 7428 |  | CORR | GENE | 06:50 | 08:07 | 07:42 | 120 | 649 | 11 | EXT |  | 0.89 | (c)
81980.396 | 9.015 | 8.929 | -2.48 | -2.566 |  |  |  |  | 2426 | 7428 |  | CORR | GENE | 04:10 | 04:54 | 05:02 | 140 | 639 | 10 | EXT |  | 0.9 | (c)
81980.465 | 9.084 | 9.072 | -2.411 | -2.423 |  |  |  |  | 2381 | 7428 |  | CORR | CIGR | 06:02 | 06:32 | 06:32 | 42 | 373 | 11 | EXT |  | 0.89 | (c)
81980.977 | 9.596 | 9.418 | -1.899 | -2.077 |  |  |  |  | 1865 | 7428 |  | CORR | GENE | 04:12 | 05:03 | 04:57 | 212 | 549 | 11 | EXT |  | 0.91 | (c)
81982.828 | 11.447 | 11.363 | -0.048 | -0.132 |  |  |  |  | 39 | 7428 |  | CORR | GENE | 04:08 | 07:16 | 06:04 | 93 | 1442 | 14 | EXT |  | 0.89 | (c)
81983.078 | 0.202 | 0.124 | -11.363 | -11.441 |  |  |  |  | 124 | 7429 |  | CORR | AXGR | 07:33 | 07:37 | 07:37 | 180 | 47 | 14 | EXT |  | 0.91 | (c)
81983.492 | 0.616 | 0.448 | -10.949 | -11.117 |  |  |  |  | 448 | 7429 |  | CORR | GENE | 03:59 | 04:21 | 04:59 | 408 | 749 | 11 | EXT |  | 0.93 | (c)
81985.172 | 2.296 | 2.277 | -9.269 | -9.288 |  |  |  |  | 2277 | 7429 |  | CORR | CIGR | 04:10 | 04:19 | 04:18 | 34 | 98 | 10 | EXT |  | 0.89 | (c)
81993.268 | 10.392 | 10.35 | -1.173 | -1.215 |  |  |  |  | 1113 | 7429 |  | CORR | GENE | 03:46 | 04:48 | 04:28 | 102 | 527 | 10 | EXT |  | 0.89 | (c)
81995.035 | 0.594 | 0.574 | -10.166 | -10.186 |  |  |  |  | 574 | 7430 |  | CORR | CIGR | 03:55 | 04:12 | 04:14 | 46 | 234 | 13 | EXT |  | 0.89 | (c)
82004.835 | 10.394 | 10.371 | -0.366 | -0.389 |  |  |  |  | 179 | 7430 |  | CORR | GENE | 04:08 | 05:18 | 05:06 | 210 | 718 | 11 | EXT |  | 0.91 | (c)
82008.809 | 3.608 | 3.485 | -7.997 | -8.12 |  |  |  |  | 3485 | 7431 |  | CORR | GENE | 05:06 | 06:11 | 05:60 | 244 | 668 | 10 | EXT |  | 0.91 | (c)
82009.382 | 4.181 | 4.099 | -7.424 | -7.506 |  |  |  |  | 4099 | 7431 |  | CORR | GENE | 02:48 | 03:12 | 03:14 | 105 | 317 | 10 | EXT |  | 0.89 | (c)
82009.843 | 4.642 | 4.574 | -6.963 | -7.031 |  |  |  |  | 4574 | 7431 |  | CORR | GENE | 07:42 | 07:54 | 08:10 | 76 | 354 | 14 | EXT |  | 0.89 | (c)
82011.695 | 6.494 | 6.407 | -5.111 | -5.198 |  |  |  |  | 5075 | 7431 |  | CORR | GENE | 05:31 | 06:22 | 06:16 | 123 | 562 | 11 | EXT |  | 0.89 | (c)
82011.902 | 6.701 | 6.654 | -4.904 | -4.951 |  |  |  |  | 4719 | 7431 |  | CORR | GENE | 06:19 | 06:34 | 06:43 | 232 | 296 | 11 | EXT |  | 0.91 | (c)
82012.156 | 6.955 | 6.93 | -4.65 | -4.675 |  |  |  |  | 4638 | 7431 |  | CORR | CIGR | 05:27 | 05:41 | 05:40 | 37 | 172 | 10 | EXT |  | 0.89 | (c)
82012.286 | 7.085 | 7.025 | -4.52 | -4.58 |  |  |  |  | 4096 | 7431 |  | CORR | GENE | 05:32 | 06:14 | 06:17 | 484 | 556 | 10 | EXT |  | 0.94 | (c)
82016.806 | 0 | -0.037 | -11.555 | -11.592 | [5 empty] | 7432 | Нарушение формы кольцевого шва | GWAN |  | 05:57 | 06:29 | 06:37 | 0 | 492 |  | EXT | Нарушение формы кольцевого шва |  | (c)
82017.136 | 0.33 | 0.21 | -11.225 | -11.345 |  |  |  |  | 210 | 7432 |  | CORR | GENE | 05:25 | 05:46 | 05:46 | 157 | 257 | 10 | EXT |  | 0.9 | (c)
82020.426 | 3.62 | 3.579 | -7.935 | -7.976 |  |  |  |  | 3579 | 7432 |  | CORR | GENE | 04:03 | 04:20 | 04:27 | 87 | 297 | 10 | EXT |  | 0.89 | (c)
82022.732 | 5.926 | 5.763 | -5.629 | -5.792 |  |  |  |  | 5614 | 7432 |  | CORR | GENE | 03:58 | 04:34 | 04:30 | 178 | 399 | 10 | EXT |  | 0.9 | (c)
82031.975 | 3.614 | 3.28 | -7.806 | -8.14 |  |  |  |  | 3280 | 7433 |  | CORR | GENE | 05:14 | 05:16 | 05:18 | 564 | 53 | 10 | EXT |  | 0.94 | (c)
82033.171 | 4.81 | 4.77 | -6.61 | -6.65 |  |  |  |  | 4770 | 7433 |  | CORR | GENE | 06:35 | 07:02 | 06:59 | 83 | 298 | 11 | EXT |  | 0.89 | (c)
82038.787 | 10.426 | 10.349 | -0.994 | -1.071 |  |  |  |  | 973 | 7433 |  | CORR | GENE | 05:45 | 06:07 | 06:10 | 98 | 318 | 10 | EXT |  | 0.89 | (c)
82038.995 | 10.634 | 10.605 | -0.786 | -0.815 |  |  |  |  | 728 | 7433 |  | CORR | GENE | 05:20 | 06:20 | 05:56 | 87 | 446 | 12 | EXT |  | 0.89 | (c)
82039.441 | 11.08 | 11.064 | -0.34 | -0.356 |  |  |  |  | 321 | 7433 |  | CORR | CIGR | 05:59 | 06:13 | 06:11 | 35 | 154 | 10 | EXT |  | 0.89 | (c)
82040.111 | 0.33 | 0.314 | -11.17 | -11.186 |  |  |  |  | 314 | 7434 |  | CORR | CIGR | 05:48 | 05:57 | 05:60 | 31 | 140 | 11 | EXT |  | 0.89 | (c)
82040.264 | 0.483 | 0.457 | -11.017 | -11.043 |  |  |  |  | 457 | 7434 |  | CORR | GENE | 05:23 | 05:50 | 05:58 | 164 | 432 | 15 | EXT |  | 0.91 | (c)
82040.621 | 0.84 | 0.798 | -10.66 | -10.702 |  |  |  |  | 798 | 7434 |  | CORR | CIGR | 05:56 | 06:09 | 06:08 | 44 | 149 | 11 | EXT |  | 0.89 | (c)
82041.045 | 1.264 | 1.207 | -10.236 | -10.293 |  |  |  |  | 1207 | 7434 |  | CORR | GENE | 05:41 | 05:57 | 06:15 | 185 | 424 | 10 | EXT |  | 0.9 | (c)
82041.935 | 2.154 | 2.074 | -9.346 | -9.426 |  |  |  |  | 2074 | 7434 |  | CORR | GENE | 05:13 | 05:48 | 05:54 | 410 | 515 | 10 | EXT |  | 0.93 | (c)
82050.843 | 11.062 | 10.648 | -0.438 | -0.852 |  |  |  |  | 47 | 7434 |  | CORR | GENE | 06:20 | 06:40 | 06:34 | 805 | 168 | 13 | EXT |  | 0.97 | (c)
82057.465 | 6.184 | 6.167 | -5.431 | -5.448 |  |  |  |  | 5317 | 7435 |  | CORR | GENE | 05:15 | 06:39 | 06:05 | 131 | 622 | 10 | EXT |  | 0.89 | (c)
82059.495 | 8.214 | 7.589 | -3.401 | -4.026 |  |  |  |  | 3063 | 7435 |  | CORR | GENE | 04:41 | 04:52 | 04:49 | 963 | 101 | 10 | EXT |  | 0.96 | (c)
82060.598 | 9.317 | 9.301 | -2.298 | -2.314 |  |  |  |  | 2268 | 7435 |  | CORR | CIGR | 06:49 | 07:03 | 07:09 | 46 | 241 | 10 | EXT |  | 0.89 | (c)
82061.191 | 9.91 | 9.797 | -1.705 | -1.818 |  |  |  |  | 1544 | 7435 |  | CORR | GENE | 04:57 | 04:59 | 05:04 | 274 | 83 | 10 | EXT |  | 0.91 | (c)
82062.883 | 11.602 | 11.554 | -0.013 | -0.061 |  |  |  |  | 11 | 7435 |  | CORR | GENE | 04:40 | 04:55 | 05:04 | 50 | 292 | 15 | EXT |  | 0.89 | (c)
82063.626 | 0.73 | 0.286 | -10.83 | -11.274 |  |  |  |  | 286 | 7436 |  | CORR | GENE | 04:50 | 05:05 | 05:03 | 770 | 154 | 12 | EXT |  | 0.97 | (c)
82064.462 | 1.566 | 1.538 | -9.994 | -10.022 |  |  |  |  | 1538 | 7436 |  | CORR | CIGR | 04:52 | 05:04 | 05:03 | 29 | 139 | 10 | EXT |  | 0.89 | (c)
82065.069 | 2.173 | 2.096 | -9.387 | -9.464 |  |  |  |  | 2096 | 7436 |  | CORR | GENE | 04:47 | 05:09 | 05:05 | 88 | 225 | 11 | EXT |  | 0.89 | (c)
82065.222 | 2.326 | 2.257 | -9.234 | -9.303 |  |  |  |  | 2257 | 7436 |  | CORR | GENE | 04:50 | 04:54 | 05:01 | 291 | 140 | 12 | EXT |  | 0.92 | (c)
82066.079 | 3.183 | 3.145 | -8.377 | -8.415 |  |  |  |  | 3145 | 7436 |  | CORR | GENE | 05:59 | 06:50 | 06:30 | 534 | 389 | 10 | EXT |  | 0.94 | (c)
82066.425 | 3.529 | 2.752 | -8.031 | -8.808 |  |  |  |  | 2752 | 7436 |  | CORR | GENE | 04:49 | 05:21 | 05:14 | 1098 | 315 | 13 | EXT |  | 0.99 | (c)
82067.347 | 4.451 | 4.397 | -7.109 | -7.163 |  |  |  |  | 4397 | 7436 |  | DENT | GENE | 08:50 | 08:57 | 08:59 | 91 | 102 | 0.4 | N/A | Глубина вмятины: 5 мм (0,4%). Линейка: 9 см в (440 см; 08:57 ч:мин) |  | (c)
82067.458 | 4.562 | 4.461 | -6.998 | -7.099 |  |  |  |  | 4461 | 7436 |  | CORR | GENE | 04:39 | 04:56 | 05:05 | 161 | 321 | 11 | EXT |  | 0.9 | (c)
82068.458 | 5.562 | 5.543 | -5.998 | -6.017 |  |  |  |  | 5543 | 7436 |  | CORR | GENE | 04:53 | 05:19 | 05:17 | 161 | 302 | 14 | EXT |  | 0.91 | (c)
82069.312 | 6.416 | 6.059 | -5.144 | -5.501 |  |  |  |  | 5036 | 7436 |  | CORR | GENE | 04:42 | 04:50 | 04:48 | 465 | 81 | 14 | EXT |  | 0.96 | (c)
82071.747 | 8.851 | 8.761 | -2.709 | -2.799 |  |  |  |  | 2647 | 7436 |  | CORR | AXGR | 05:08 | 05:11 | 05:11 | 152 | 34 | 10 | EXT |  | 0.9 | (c)
82072.603 | 9.707 | 9.583 | -1.853 | -1.977 |  |  |  |  | 1844 | 7436 |  | CORR | GENE | 05:01 | 05:18 | 05:20 | 133 | 224 | 11 | EXT |  | 0.9 | (c)
82073.793 | 10.897 | 10.87 | -0.663 | -0.69 |  |  |  |  | 656 | 7436 |  | CORR | CIGR | 04:51 | 05:02 | 05:03 | 34 | 145 | 10 | EXT |  | 0.89 | (c)
82075.777 | 1.321 | 1.249 | -9.659 | -9.731 |  |  |  |  | 1249 | 7437 |  | CORR | GENE | 06:46 | 06:58 | 06:60 | 92 | 163 | 11 | EXT |  | 0.89 | (c)
82077.757 | 3.301 | 3.258 | -7.679 | -7.722 |  |  |  |  | 3258 | 7437 |  | CORR | GENE | 04:37 | 04:47 | 04:55 | 149 | 229 | 12 | EXT |  | 0.9 | (c)
82078.688 | 4.232 | 4.109 | -6.748 | -6.871 |  |  |  |  | 4109 | 7437 |  | CORR | GENE | 04:36 | 04:42 | 04:44 | 271 | 103 | 11 | EXT |  | 0.92 | (c)
82085.541 | 0.105 | 0.072 | -10.765 | -10.798 | -1436 | -1204 | -1238 | 1039 | 72 | 7438 |  | CORR | GENE | 04:52 | 05:30 | 05:24 | 62 | 397 | 10 | EXT | Аномалия находится на отводе. | 0.89 | (c)
82086.393 | 0.957 | 0.843 | -9.913 | -10.027 | -1431 | -1208 | -1126 | 820 | 843 | 7438 |  | CORR | GENE | 04:53 | 05:29 | 05:42 | 265 | 610 | 15 | EXT | Аномалия находится на отводе. | 0.93 | (c)
82102.461 | 6.155 | 6.099 | -5.035 | -5.091 | -613 | -486 | -420 | 226 | 5005 | 7439 |  | CORR | GENE | 05:32 | 05:53 | 06:03 | 86 | 387 | 10 | EXT | Аномалия находится на упругопластическом изгибе: R=437 D, максимальное растяжение на 6.1 час. | 0.89 | (c)
82106.968 | 10.662 | 10.629 | -0.528 | -0.561 | -1395 | -1131 | -1161 | 927 | 492 | 7439 |  | CORR | GENE | 03:26 | 04:09 | 04:04 | 69 | 468 | 12 | EXT | Аномалия находится на упругопластическом изгибе: R=407 D, максимальное растяжение на 6.1 час. | 0.89 | (c)
82107.575 | 0.079 | 0.03 | -11.481 | -11.53 |  |  |  |  | 30 | 7440 |  | CORR | GENE | 03:51 | 06:22 | 05:39 | 96 | 1337 | 11 | EXT | Аномалия находится на упругопластическом изгибе: R=404 D, максимальное растяжение на 6.2 час. | 1.02 | (b)
82108.588 | 1.092 | 1.017 | -10.468 | -10.543 |  |  |  |  | 1017 | 7440 |  | CORR | AXGR | 04:48 | 04:51 | 04:52 | 186 | 46 | 15 | EXT | Аномалия находится на упругопластическом изгибе: R=408 D, максимальное растяжение на 6.2 час. | 0.91 | (c)
82124.324 | 5.268 | 4.824 | -6.267 | -6.711 |  |  |  |  | 4824 | 7441 |  | CORR | GENE | 06:43 | 08:05 | 08:03 | 556 | 999 | 10 | EXT |  | 0.94 | (c)
82132.405 | 1.814 | 1.611 | -9.741 | -9.944 |  |  |  |  | 1611 | 7442 |  | CORR | GENE | 07:26 | 07:33 | 07:39 | 1173 | 168 | 10 | EXT |  | 0.96 | (c)
82135.69 | 5.099 | 5.036 | -6.456 | -6.519 |  |  |  |  | 5036 | 7442 |  | SWAN | GENE | 10:39 | 10:53 | 10:50 | 181 | 134 |  | INT | Эквивалент потери металла 11%. |  | (c)
82136.065 | 5.474 | 5.441 | -6.081 | -6.114 |  |  |  |  | 5441 | 7442 |  | CORR | GENE | 03:58 | 04:13 | 04:19 | 102 | 257 | 12 | EXT |  | 0.89 | (c)
82139.723 | 9.132 | 9.108 | -2.423 | -2.447 |  |  |  |  | 2405 | 7442 |  | CORR | CIGR | 07:43 | 07:52 | 07:54 | 42 | 146 | 10 | EXT |  | 0.89 | (c)
82140.556 | 9.965 | 9.81 | -1.59 | -1.745 |  |  |  |  | 1552 | 7442 |  | CORR | GENE | 06:46 | 07:26 | 07:35 | 193 | 612 | 11 | EXT |  | 0.91 | (c)
82140.714 | 10.123 | 10.075 | -1.432 | -1.48 |  |  |  |  | 1377 | 7442 |  | CORR | GENE | 07:05 | 07:57 | 07:46 | 103 | 501 | 12 | EXT |  | 0.89 | (c)
82141.085 | 10.494 | 10.449 | -1.061 | -1.106 |  |  |  |  | 1051 | 7442 |  | CORR | GENE | 03:41 | 03:55 | 03:60 | 55 | 230 | 10 | EXT |  | 0.89 | (c)
82141.914 | 11.323 | 11.285 | -0.232 | -0.27 |  |  |  |  | 197 | 7442 |  | CORR | GENE | 03:34 | 03:60 | 03:57 | 73 | 285 | 12 | EXT |  | 0.89 | (c)
82150.989 | 8.843 | 8.658 | -2.812 | -2.997 |  |  |  |  | 2802 | 7443 |  | CORR | GENE | 04:24 | 05:23 | 05:04 | 195 | 493 | 12 | EXT |  | 0.91 | (c)
82151.536 | 9.39 | 8.89 | -2.265 | -2.765 |  |  |  |  | 82 | 7443 |  | CORR | GENE | 07:17 | 07:46 | 07:39 | 2683 | 281 | 10 | EXT |  | 0.97 | (c)
82152.07 | 9.924 | 9.28 | -1.731 | -2.375 |  |  |  |  | 175 | 7443 |  | CORR | GENE | 06:08 | 06:30 | 06:28 | 2200 | 243 | 10 | EXT |  | 0.97 | (c)
82152.591 | 10.445 | 10.428 | -1.21 | -1.227 |  |  |  |  | 1188 | 7443 |  | CORR | CIGR | 05:01 | 05:13 | 05:15 | 39 | 167 | 10 | EXT |  | 0.89 | (c)
82157.824 | 4.023 | 3.947 | -7.542 | -7.618 |  |  |  |  | 3947 | 7444 |  | CORR | GENE | 07:11 | 08:25 | 08:09 | 163 | 715 | 11 | EXT |  | 0.9 | (c)
82164.32 | 10.519 | 10.461 | -1.046 | -1.104 |  |  |  |  | 881 | 7444 |  | CORR | GENE | 07:48 | 08:55 | 08:32 | 223 | 547 | 10 | EXT |  | 0.91 | (c)
82165.366 | 0 | 0 | -11.535 | -11.535 |  |  |  |  | 0 | 7445 | Смещение кромок | GWAN |  | 03:42 | 05:26 | 05:10 | 0 | 1092 | 21 | EXT | Смещение кромок Наружу Величина смещения - 3.2 мм. |  | (c)
82166.218 | 0.852 | 0.823 | -10.683 | -10.712 |  |  |  |  | 823 | 7445 |  | CORR | GENE | 03:48 | 04:59 | 04:43 | 110 | 678 | 11 | EXT |  | 0.89 | (c)
82166.893 | 1.527 | 1.456 | -10.008 | -10.079 |  |  |  |  | 1456 | 7445 |  | CORR | GENE | 04:26 | 04:43 | 05:02 | 89 | 448 | 11 | EXT |  | 0.89 | (c)
82167.267 | 1.901 | 1.879 | -9.634 | -9.656 |  |  |  |  | 1879 | 7445 |  | CORR | GENE | 04:47 | 05:25 | 05:14 | 68 | 330 | 10 | EXT |  | 0.89 | (c)
82167.479 | 2.113 | 2.063 | -9.422 | -9.472 |  |  |  |  | 2063 | 7445 |  | CORR | GENE | 06:24 | 06:24 | 06:28 | 144 | 51 | 10 | EXT |  | 0.9 | (c)
82170.02 | 4.654 | 4.611 | -6.881 | -6.924 |  |  |  |  | 4611 | 7445 |  | CORR | GENE | 07:51 | 08:42 | 08:29 | 108 | 466 | 11 | EXT |  | 0.89 | (c)
82170.883 | 5.517 | 5.492 | -6.018 | -6.043 |  |  |  |  | 5492 | 7445 |  | CORR | GENE | 07:01 | 07:49 | 07:36 | 76 | 426 | 10 | EXT |  | 0.89 | (c)
82172.525 | 7.159 | 7.131 | -4.376 | -4.404 |  |  |  |  | 4306 | 7445 |  | CORR | GENE | 06:60 | 08:05 | 07:40 | 98 | 499 | 11 | EXT |  | 0.89 | (c)
82175.232 | 9.866 | 9.785 | -1.669 | -1.75 |  |  |  |  | 1557 | 7445 |  | CORR | GENE | 04:13 | 04:27 | 04:54 | 193 | 506 | 10 | EXT |  | 0.9 | (c)
82176.141 | 10.775 | 10.764 | -0.76 | -0.771 |  |  |  |  | 631 | 7445 |  | CORR | GENE | 04:26 | 04:55 | 04:57 | 140 | 386 | 12 | EXT |  | 0.9 | (c)
82176.629 | 11.263 | 10.816 | -0.272 | -0.719 |  |  |  |  | 248 | 7445 |  | CORR | GENE | 06:50 | 07:48 | 08:10 | 471 | 996 | 12 | EXT |  | 0.95 | (c)
82177.164 | 0.263 | 0.249 | -11.292 | -11.306 |  |  |  |  | 249 | 7446 |  | SWAN | CIGR | 07:10 | 07:16 | 07:16 | 26 | 78 |  | INT | Эквивалент потери металла 10%. |  | (c)
82177.935 | 1.034 | 1.015 | -10.521 | -10.54 |  |  |  |  | 1015 | 7446 |  | CORR | GENE | 07:13 | 07:37 | 07:35 | 65 | 277 | 12 | EXT |  | 0.89 | (c)
82178.244 | 1.343 | 1.266 | -10.212 | -10.289 |  |  |  |  | 1266 | 7446 |  | CORR | GENE | 07:22 | 07:55 | 07:56 | 112 | 426 | 12 | EXT |  | 0.89 | (c)
82178.743 | 1.842 | 1.81 | -9.713 | -9.745 |  |  |  |  | 1810 | 7446 |  | CORR | CIGR | 07:40 | 07:55 | 07:58 | 47 | 217 | 11 | EXT |  | 0.89 | (c)
82179.571 | 2.67 | 2.646 | -8.885 | -8.909 |  |  |  |  | 2646 | 7446 |  | CORR | GENE | 08:15 | 09:02 | 08:45 | 70 | 381 | 11 | EXT |  | 0.89 | (c)
82186.031 | 9.13 | 9.11 | -2.425 | -2.445 |  |  |  |  | 2401 | 7446 |  | CORR | CIGR | 03:59 | 04:25 | 04:20 | 44 | 255 | 10 | EXT |  | 0.89 | (c)
82188.057 | 11.156 | 11.142 | -0.399 | -0.413 |  |  |  |  | 382 | 7446 |  | CORR | CIGR | 03:06 | 03:16 | 03:16 | 31 | 127 | 10 | EXT |  | 0.89 | (c)
82245.936 | 0.805 | 0.787 | -10.54 | -10.558 |  |  |  |  | 787 | 7452 |  | CORR | CIGR | 03:57 | 04:06 | 04:07 | 31 | 125 | 10 | EXT |  | 0.89 | (c)
82280.638 | 1.997 | 1.64 | -9.303 | -9.66 | -2152 | -1749 | -1572 | 79 | 1640 | 7455 |  | CORR | GENE | 06:39 | 07:44 | 08:12 | 424 | 1159 | 11 | EXT |  | 0.94 | (c)
82281.079 | 2.438 | 2.34 | -8.862 | -8.96 | -2063 | -1750 | -1631 | 167 | 2340 | 7455 |  | CORR | GENE | 06:53 | 07:44 | 08:03 | 172 | 865 | 10 | EXT |  | 0.9 | (c)
82282.884 | 4.243 | 4.041 | -7.057 | -7.259 | -1403 | -842 | -1067 | 730 | 4041 | 7455 |  | CORR | GENE | 08:40 | 10:10 | 09:34 | 316 | 673 | 10 | EXT |  | 0.92 | (c)
82284.578 | 5.937 | 5.689 | -5.363 | -5.611 | -1930 | -987 | -1377 | 301 | 5189 | 7455 |  | CORR | GENE | 07:14 | 09:47 | 08:44 | 422 | 1106 | 10 | EXT |  | 0.93 | (c)
82288.412 | 9.771 | 9.756 | -1.529 | -1.544 | -1754 | -1576 | -1595 | 477 | 1505 | 7455 |  | CORR | CIGR | 07:43 | 08:12 | 08:08 | 39 | 317 | 11 | EXT |  | 0.89 | (c)
82288.638 | 9.997 | 9.925 | -1.303 | -1.375 | -1945 | -1609 | -1637 | 286 | 1257 | 7455 |  | CORR | GENE | 07:12 | 08:06 | 08:02 | 118 | 616 | 11 | EXT |  | 0.89 | (c)
82288.723 | 10.082 | 10.074 | -1.218 | -1.226 | 1749 | 2035 | 1903 | 173 | 1117 | 7455 |  | CORR | GENE | 05:08 | 05:54 | 05:33 | 109 | 308 | 12 | EXT |  | 0.89 | (c)
82289.575 | 10.934 | 10.865 | -0.366 | -0.435 | -1411 | -1295 | -1260 | 819 | 336 | 7455 |  | CORR | GENE | 08:38 | 08:57 | 09:03 | 99 | 302 | 12 | EXT |  | 0.89 | (c)
82293.623 | 3.682 | 3.589 | -6.753 | -6.846 | 78 | 515 | 572 | 78 | 3589 | 7456 |  | CORR | GENE | 02:53 | 04:03 | 04:12 | 227 | 989 | 10 | EXT | Аномалия находится на отводе. | 0.91 | (c)
82294.137 | 4.196 | 4.15 | -6.239 | -6.285 | 1784 | 1946 | 1983 | 48 | 4150 | 7456 |  | CORR | GENE | 07:28 | 07:54 | 08:00 | 72 | 399 | 10 | EXT | Аномалия находится на отводе. | 0.89 | (c)
82294.834 | 4.893 | 4.874 | -5.542 | -5.561 | 1286 | 1617 | 1475 | 567 | 4874 | 7456 |  | CORR | GENE | 06:08 | 07:01 | 06:38 | 52 | 378 | 10 | EXT | Аномалия находится на отводе. | 0.89 | (c)
82297.574 | 7.633 | 7.615 | -2.802 | -2.82 | -2081 | -1983 | -1999 | 150 | 2780 | 7456 |  | CORR | CIGR | 09:04 | 09:20 | 09:17 | 40 | 164 | 10 | EXT | Аномалия находится на отводе. | 0.89 | (c)
82308.849 | 8.473 | 8.385 | -3.102 | -3.19 |  |  |  |  | 3074 | 7457 |  | CORR | GENE | 07:03 | 07:27 | 07:46 | 116 | 528 | 10 | EXT |  | 0.89 | (c)
82321.271 | 9.32 | 9.281 | -2.26 | -2.299 |  |  |  |  | 2219 | 7458 |  | CORR | GENE | 07:47 | 08:56 | 08:34 | 80 | 580 | 10 | EXT |  | 0.89 | (c)
82323.531 | 0 | -0.015 | -10.245 | -10.26 | [5 empty] | 7459 | Нарушение формы кольцевого шва | GWAN |  | 00:11 | 02:23 | 01:38 | 0 | 1077 |  | EXT | Нарушение формы кольцевого шва |  | (c)
82323.531 | 0 | -0.019 | -10.245 | -10.264 | [5 empty] | 7459 | Нарушение формы кольцевого шва | GWAN |  | 04:21 | 05:01 | 04:44 | 0 | 291 |  | EXT | Нарушение формы кольцевого шва |  | (c)
82323.531 | 0 | -0.02 | -10.245 | -10.265 | [5 empty] | 7459 | Нарушение формы кольцевого шва | GWAN |  | 09:04 | 09:46 | 09:55 | 0 | 633 |  | EXT | Нарушение формы кольцевого шва |  | (c)
82336.804 | 3.028 | 3.009 | -8.527 | -8.546 |  |  |  |  | 3009 | 7460 |  | CORR | GENE | 03:43 | 04:41 | 04:18 | 69 | 430 | 10 | EXT |  | 0.89 | (c)
82344.741 | 10.965 | 10.923 | -0.59 | -0.632 |  |  |  |  | 548 | 7460 |  | CORR | GENE | 07:43 | 08:10 | 08:09 | 84 | 325 | 10 | EXT |  | 0.89 | (c)
82350.898 | 5.567 | 5.379 | -5.258 | -5.446 |  |  |  |  | 5102 | 7461 |  | CORR | GENE | 04:20 | 05:08 | 04:56 | 344 | 443 | 10 | EXT |  | 0.92 | (c)
82351.457 | 6.126 | 6.09 | -4.699 | -4.735 |  |  |  |  | 4687 | 7461 |  | CORR | GENE | 06:26 | 06:42 | 06:42 | 48 | 195 | 10 | EXT |  | 0.89 | (c)
82353.239 | 7.908 | 7.786 | -2.917 | -3.039 |  |  |  |  | 2651 | 7461 |  | CORR | GENE | 04:34 | 05:04 | 05:07 | 388 | 403 | 12 | EXT |  | 0.94 | (c)
82354.137 | 8.806 | 8.716 | -2.019 | -2.109 |  |  |  |  | 2002 | 7461 |  | CORR | GENE | 04:30 | 05:42 | 05:11 | 107 | 503 | 12 | EXT |  | 0.89 | (c)
82354.662 | 9.331 | 8.878 | -1.494 | -1.947 |  |  |  |  | 662 | 7461 |  | CORR | GENE | 03:32 | 05:03 | 04:34 | 1285 | 774 | 10 | EXT |  | 0.96 | (c)
82356.08 | 10.749 | 10.583 | -0.076 | -0.242 |  |  |  |  | 43 | 7461 |  | CORR | GENE | 05:00 | 05:32 | 06:44 | 199 | 1288 | 11 | EXT |  | 0.91 | (c)
82356.81 | 0.654 | 0.634 | -9.681 | -9.701 |  |  |  |  | 634 | 7462 |  | CORR | CIGR | 04:60 | 05:12 | 05:18 | 36 | 222 | 10 | EXT |  | 0.89 | (c)
82357.59 | 1.434 | 1.413 | -8.901 | -8.922 |  |  |  |  | 1413 | 7462 |  | CORR | CIGR | 06:32 | 06:41 | 06:44 | 35 | 144 | 11 | EXT |  | 0.89 | (c)
82357.594 | 1.438 | 1.345 | -8.897 | -8.99 |  |  |  |  | 1345 | 7462 |  | CORR | GENE | 05:15 | 05:43 | 05:33 | 93 | 226 | 10 | EXT |  | 0.89 | (c)
82363.809 | 7.653 | 7.572 | -2.682 | -2.763 |  |  |  |  | 2622 | 7462 |  | CORR | GENE | 07:41 | 08:36 | 08:41 | 141 | 748 | 12 | EXT |  | 0.9 | (c)
82365.467 | 9.311 | 8.958 | -1.024 | -1.377 |  |  |  |  | 923 | 7462 |  | CORR | GENE | 06:59 | 08:30 | 08:20 | 454 | 1004 | 11 | EXT |  | 0.94 | (c)
82369.582 | 3.091 | 3.049 | -8.219 | -8.261 |  |  |  |  | 3049 | 7463 |  | CORR | GENE | 04:18 | 04:30 | 04:46 | 103 | 342 | 12 | EXT |  | 0.89 | (c)
82377.695 | 11.204 | 11.159 | -0.106 | -0.151 |  |  |  |  | 61 | 7463 |  | CORR | GENE | 07:39 | 07:56 | 08:00 | 90 | 261 | 10 | EXT |  | 0.89 | (c)
82377.938 | 0.137 | 0.117 | -11.423 | -11.443 |  |  |  |  | 117 | 7464 |  | CORR | GENE | 07:21 | 07:50 | 08:05 | 188 | 543 | 11 | EXT |  | 0.9 | (c)
82381.885 | 4.084 | 4.029 | -7.476 | -7.531 |  |  |  |  | 4029 | 7464 |  | DENT | GENE | 06:45 | 06:57 | 06:54 | 108 | 105 | 0.4 | N/A | Глубина вмятины: 5 мм (0,4%). Линейка: 11 см в (403 см; 06:57 ч:мин) |  | (c)
82388.908 | 11.107 | 11.092 | -0.453 | -0.468 |  |  |  |  | 435 | 7464 |  | CORR | CIGR | 04:14 | 04:28 | 04:29 | 33 | 187 | 10 | EXT |  | 0.89 | (c)
82394.298 | 4.937 | 4.842 | -6.598 | -6.693 |  |  |  |  | 4842 | 7465 |  | CORR | GENE | 01:46 | 02:58 | 03:30 | 190 | 1288 | 12 | EXT |  | 0.91 | (c)
82401.471 | 0.575 | 0.509 | -10.645 | -10.711 | -915 | -608 | -712 | 508 | 509 | 7466 |  | CORR | GENE | 06:42 | 07:31 | 07:14 | 108 | 407 | 10 | EXT | Аномалия находится на отводе. | 0.89 | (c)
82402.072 | 1.176 | 1.086 | -10.044 | -10.134 | -1932 | -1831 | -1660 | 299 | 1086 | 7466 |  | CORR | GENE | 03:57 | 04:14 | 04:41 | 119 | 544 | 10 | EXT | Аномалия находится на отводе. | 0.89 | (c)
82402.268 | 1.372 | 1.243 | -9.848 | -9.977 | -940 | -503 | -438 | 0 | 1243 | 7466 |  | CORR | GENE | 06:38 | 07:48 | 07:59 | 212 | 1003 | 10 | EXT | Аномалия находится на отводе. | 0.91 | (c)
82406.402 | 5.506 | 5.484 | -5.714 | -5.736 | -842 | -369 | -570 | 297 | 5484 | 7466 |  | CORR | GENE | 06:53 | 08:10 | 07:37 | 151 | 546 | 11 | EXT | Аномалия находится на отводе. | 0.9 | (c)
82408.75 | 7.854 | 7.537 | -3.366 | -3.683 | -2173 | -2166 | -2144 | 57 | 2766 | 7466 |  | CORR | GENE | 03:18 | 03:20 | 03:23 | 917 | 58 | 10 | EXT | Аномалия находится на отводе. | 0.96 | (c)
82417.601 | 5.485 | 5.463 | -5.905 | -5.927 | 1673 | 1908 | 1874 | 155 | 5463 | 7467 |  | CORR | GENE | 07:17 | 07:55 | 07:50 | 107 | 403 | 10 | EXT |  | 0.89 | (c)
82423.291 | 11.175 | 9.89 | -0.215 | -1.5 | -243 | 463 | 1173 | 0 | 51 | 7467 |  | CORR | GENE | 02:08 | 04:02 | 05:57 | 1449 | 2833 | 10 | EXT |  | 0.96 | (c)
82426.076 | 2.57 | 2.556 | -8.5 | -8.514 |  |  |  |  | 2556 | 7468 |  | CORR | GENE | 02:11 | 02:45 | 02:44 | 103 | 407 | 11 | EXT |  | 0.89 | (c)
82426.593 | 3.087 | 3.058 | -7.983 | -8.012 |  |  |  |  | 3058 | 7468 |  | CORR | GENE | 06:30 | 07:27 | 07:11 | 89 | 506 | 11 | EXT |  | 0.89 | (c)
82427.422 | 3.916 | 3.875 | -7.154 | -7.195 |  |  |  |  | 3875 | 7468 |  | CORR | GENE | 08:13 | 08:23 | 08:26 | 60 | 168 | 11 | EXT |  | 0.89 | (c)
82427.775 | 4.269 | 3.763 | -6.801 | -7.307 |  |  |  |  | 3763 | 7468 |  | CORR | GENE | 02:39 | 03:00 | 03:27 | 522 | 596 | 10 | EXT |  | 0.94 | (c)
82428.043 | 4.537 | 4.456 | -6.533 | -6.614 |  |  |  |  | 4456 | 7468 |  | CORR | GENE | 06:33 | 07:19 | 07:10 | 132 | 450 | 12 | EXT |  | 0.9 | (c)
82428.545 | 5.039 | 4.914 | -6.031 | -6.156 |  |  |  |  | 4914 | 7468 |  | CORR | GENE | 02:34 | 03:12 | 03:39 | 156 | 812 | 10 | EXT |  | 0.9 | (c)
82432.369 | 8.863 | 8.689 | -2.207 | -2.381 |  |  |  |  | 2190 | 7468 |  | CORR | GENE | 06:45 | 07:21 | 07:50 | 191 | 809 | 10 | EXT |  | 0.9 | (c)
82432.954 | 9.448 | 9.421 | -1.622 | -1.649 |  |  |  |  | 1568 | 7468 |  | CORR | GENE | 03:46 | 04:20 | 04:27 | 81 | 503 | 10 | EXT |  | 0.89 | (c)
82433.176 | 9.67 | 9.631 | -1.4 | -1.439 |  |  |  |  | 1253 | 7468 |  | CORR | GENE | 02:50 | 02:59 | 02:57 | 186 | 90 | 10 | EXT |  | 0.9 | (c)
82436.424 | 1.848 | 1.638 | -9.512 | -9.722 |  |  |  |  | 1638 | 7469 |  | CORR | GENE | 07:03 | 07:22 | 07:37 | 220 | 418 | 11 | EXT |  | 0.91 | (c)
82437.645 | 3.069 | 3.037 | -8.291 | -8.323 |  |  |  |  | 3037 | 7469 |  | CORR | GENE | 07:18 | 07:34 | 07:36 | 54 | 222 | 12 | EXT |  | 0.89 | (c)
82438.029 | 3.453 | 3.426 | -7.907 | -7.934 |  |  |  |  | 3426 | 7469 |  | CORR | CIGR | 07:33 | 07:51 | 07:51 | 44 | 232 | 11 | EXT |  | 0.89 | (c)
82438.83 | 4.254 | 4.233 | -7.106 | -7.127 |  |  |  |  | 4233 | 7469 |  | CORR | GENE | 07:26 | 07:40 | 07:39 | 55 | 166 | 10 | EXT |  | 0.89 | (c)
82441.361 | 6.785 | 6.723 | -4.575 | -4.637 |  |  |  |  | 4549 | 7469 |  | CORR | GENE | 03:48 | 04:25 | 04:22 | 88 | 425 | 10 | EXT |  | 0.89 | (c)
82445.936 | 0 | 0 | -11.12 | -11.12 |  |  |  |  | 0 | 7470 | Смещение кромок | GWAN |  | 03:56 | 04:49 | 04:33 | 0 | 460 | 22 | EXT | Смещение кромок Наружу Величина смещения - 3.5 мм. |  | (c)
82474.524 | 5.898 | 5.741 | -5.672 | -5.829 |  |  |  |  | 5657 | 7472 |  | CORR | GENE | 04:19 | 04:33 | 04:43 | 172 | 301 | 15 | EXT |  | 0.91 | (c)
82480.329 | 0.133 | 0.083 | -11.337 | -11.387 |  |  |  |  | 83 | 7473 |  | CORR | GENE | 05:57 | 07:20 | 07:00 | 108 | 785 | 10 | EXT |  | 0.89 | (c)
82483.168 | 2.972 | 2.953 | -8.498 | -8.517 |  |  |  |  | 2953 | 7473 |  | CORR | GENE | 02:54 | 03:28 | 03:17 | 56 | 294 | 12 | EXT |  | 0.89 | (c)
82483.751 | 3.555 | 3.492 | -7.915 | -7.978 |  |  |  |  | 3492 | 7473 |  | CORR | GENE | 03:41 | 03:52 | 04:12 | 88 | 391 | 12 | EXT |  | 0.89 | (c)
82484.329 | 4.133 | 3.961 | -7.337 | -7.509 |  |  |  |  | 3961 | 7473 |  | CORR | GENE | 05:56 | 05:56 | 07:30 | 523 | 1166 | 10 | EXT |  | 0.94 | (c)
82488.119 | 7.923 | 7.901 | -3.547 | -3.569 |  |  |  |  | 3513 | 7473 |  | CORR | GENE | 02:26 | 02:55 | 02:49 | 56 | 281 | 12 | EXT |  | 0.89 | (c)
82489.366 | 9.17 | 9.118 | -2.3 | -2.352 |  |  |  |  | 2283 | 7473 |  | CORR | GENE | 02:29 | 02:48 | 02:52 | 69 | 282 | 10 | EXT |  | 0.89 | (c)
82491.769 | 0.103 | 0.044 | -11.627 | -11.686 | 1230 | 1480 | 1651 | 1230 | 44 | 7474 |  | CORR | GENE | 02:43 | 03:24 | 03:51 | 116 | 842 | 13 | EXT | Аномалия находится на отводе. | 0.9 | (c)
82492.143 | 0.477 | 0.124 | -11.253 | -11.606 | -1325 | -1169 | -1041 | 758 | 124 | 7474 |  | CORR | GENE | 07:51 | 08:16 | 08:37 | 366 | 567 | 12 | EXT | Аномалия находится на отводе. | 0.94 | (c)
82492.272 | 0.606 | 0.528 | -11.124 | -11.202 | -1415 | -1150 | -1138 | 860 | 528 | 7474 |  | CORR | GENE | 07:37 | 08:19 | 08:21 | 131 | 555 | 14 | EXT | Аномалия находится на отводе. | 0.9 | (c)
82492.756 | 1.09 | 0.901 | -10.64 | -10.829 | -1668 | -1483 | -1253 | 839 | 901 | 7474 |  | CORR | GENE | 06:56 | 07:26 | 08:03 | 335 | 829 | 12 | EXT | Аномалия находится на отводе. | 0.93 | (c)
82493.52 | 1.854 | 1.681 | -9.876 | -10.049 | -1698 | -1095 | -1300 | 901 | 1681 | 7474 |  | CORR | GENE | 06:51 | 08:28 | 07:55 | 598 | 797 | 10 | EXT | Аномалия находится на отводе. | 0.94 | (c)
82494.135 | 2.469 | 2.385 | -9.261 | -9.345 | 1492 | 1829 | 1834 | 1492 | 2385 | 7474 |  | CORR | GENE | 03:26 | 04:20 | 04:21 | 181 | 684 | 11 | EXT | Аномалия находится на отводе. | 0.9 | (c)
82494.325 | 2.659 | 2.626 | -9.071 | -9.104 | -1434 | -1223 | -1239 | 1044 | 2626 | 7474 |  | CORR | GENE | 07:34 | 08:08 | 08:05 | 79 | 390 | 11 | EXT | Аномалия находится на отводе. | 0.89 | (c)
82494.472 | 2.806 | 2.77 | -8.924 | -8.96 | -1786 | -1494 | -1460 | 1134 | 2770 | 7474 |  | CORR | GENE | 06:37 | 07:24 | 07:29 | 80 | 652 | 11 | EXT | Аномалия находится на отводе. | 0.89 | (c)
82494.758 | 3.092 | 2.917 | -8.638 | -8.813 | 1819 | 2151 | 2045 | 1819 | 2917 | 7474 |  | CORR | GENE | 04:19 | 05:12 | 04:55 | 387 | 454 | 10 | EXT | Аномалия находится на отводе. | 0.93 | (c)
82505.269 | 1.873 | 1.773 | -8.212 | -8.312 | 1096 | 1243 | 1416 | 1096 | 1773 | 7475 |  | CORR | GENE | 02:33 | 02:57 | 03:25 | 129 | 641 | 12 | EXT |  | 0.9 | (c)
82507.917 | 4.521 | 4.445 | -5.564 | -5.64 | -1701 | -1056 | -1273 | 845 | 4445 | 7475 |  | CORR | GENE | 07:02 | 08:46 | 08:11 | 173 | 856 | 11 | EXT |  | 0.9 | (c)
82516.285 | 2.804 | 2.724 | -8.941 | -9.021 | 1718 | 1891 | 2023 | 1718 | 2724 | 7476 |  | CORR | GENE | 03:48 | 04:16 | 04:37 | 112 | 611 | 10 | EXT | Аномалия находится на отводе. | 0.89 | (c)
82525.354 | 0.128 | 0.062 | -11.542 | -11.608 | -1143 | -1136 | -405 | 0 | 62 | 7477 |  | CORR | GENE | 04:07 | 04:08 | 06:06 | 95 | 1476 | 11 | EXT |  | 0.89 | (c)
82551.715 | 3.114 | 3.091 | -8.626 | -8.649 | -453 | -234 | -248 | 44 | 3091 | 7479 |  | CORR | GENE | 08:05 | 08:41 | 08:38 | 77 | 409 | 11 | EXT | Аномалия находится на отводе. | 0.89 | (c)
82560.118 | 11.517 | 10.984 | -0.223 | -0.756 | -687 | -526 | -532 | 377 | 35 | 7479 |  | CORR | GENE | 07:28 | 07:54 | 07:53 | 721 | 309 | 11 | EXT | Аномалия находится на отводе. | 0.96 | (c)
82569.57 | 9.229 | 9.158 | -2.111 | -2.182 |  |  |  |  | 2095 | 7480 |  | CORR | GENE | 03:10 | 03:38 | 03:50 | 87 | 497 | 10 | EXT |  | 0.89 | (c)
82571.686 | 0.005 | 0.002 | -11.205 | -11.208 |  |  |  |  | 2 | 7481 |  | CORR | GENE | 05:13 | 05:15 | 05:20 | 66 | 83 | 13 | EXT |  | 0.89 | (c)
82580.492 | 8.811 | 8.717 | -2.399 | -2.493 |  |  |  |  | 2327 | 7481 |  | CORR | GENE | 07:47 | 08:40 | 08:57 | 166 | 872 | 10 | EXT |  | 0.9 | (c)
82583.5 | 0.609 | 0.19 | -10.936 | -11.355 |  |  |  |  | 190 | 7482 |  | CORR | GENE | 04:35 | 04:45 | 04:50 | 1633 | 186 | 10 | EXT |  | 0.97 | (c)
82588.34 | 5.449 | 5.299 | -6.096 | -6.246 |  |  |  |  | 5299 | 7482 |  | CORR | GENE | 08:08 | 08:35 | 09:18 | 181 | 863 | 10 | EXT |  | 0.9 | (c)
82597.074 | 2.638 | 2.616 | -8.957 | -8.979 |  |  |  |  | 2616 | 7483 |  | CORR | CIGR | 05:27 | 05:36 | 05:37 | 31 | 117 | 11 | EXT |  | 0.89 | (c)
82612.243 | 6.212 | 6.193 | -5.343 | -5.362 |  |  |  |  | 5323 | 7484 |  | GOUG | CIGR | 01:16 | 01:22 | 01:24 | 39 | 109 | 10 | EXT | Задир. |  | (c)
82631.944 | 3.023 | 3.004 | -8.367 | -8.386 |  |  |  |  | 3004 | 7486 |  | CORR | CIGR | 04:07 | 04:20 | 04:17 | 36 | 130 | 11 | EXT |  | 0.89 | (c)
82639.981 | 11.06 | 11.053 | -0.33 | -0.337 |  |  |  |  | 259 | 7486 |  | CORR | GENE | 04:51 | 05:32 | 05:23 | 78 | 396 | 12 | EXT |  | 0.89 | (c)
82640.311 | 0 | -0.031 | -11.365 | -11.396 | [5 empty] | 7487 | Нарушение формы кольцевого шва | GWAN |  | 11:27 | 01:26 | 12:55 | 0 | 1096 |  | EXT | Нарушение формы кольцевого шва |  | (c)
82651.31 | 10.999 | 10.912 | -0.366 | -0.453 |  |  |  |  | 309 | 7487 |  | CORR | GENE | 02:20 | 03:08 | 02:54 | 144 | 412 | 10 | EXT |  | 0.9 | (c)
82653.387 | 1.711 | 1.656 | -9.889 | -9.944 |  |  |  |  | 1656 | 7488 |  | DENT | GENE | 06:01 | 06:18 | 06:15 | 389 | 177 | 0.4 | N/A | Глубина вмятины: 5 мм (0,4%). Линейка: 39 см в (166 см; 06:18 ч:мин) |  | (c)
82713.319 | 3.813 | 3.776 | -7.817 | -7.854 |  |  |  |  | 3776 | 7493 |  | SWAN | GENE | 04:21 | 04:30 | 04:35 | 53 | 182 |  | EXT | Эквивалент потери металла 10%. Аномалия находится на упругопластическом изгибе: R=664 D, максимальное растяжение на 6.3 час. |  | (c)
82716.355 | 6.849 | 6.818 | -4.781 | -4.812 |  |  |  |  | 4767 | 7493 |  | SWAN | CIGR | 04:25 | 04:30 | 04:34 | 45 | 113 |  | EXT | Эквивалент потери металла 10%. Аномалия находится на упругопластическом изгибе: R=533 D, максимальное растяжение на 6.1 час. |  | (c)
82727.175 | 6.039 | 6.012 | -5.471 | -5.498 |  |  |  |  | 5459 | 7494 |  | CORR | CIGR | 03:44 | 04:07 | 04:04 | 39 | 253 | 11 | EXT | Аномалия находится на упругопластическом изгибе: R=632 D, максимальное растяжение на 6.2 час. | 0.89 | (c)
82732.741 | 0.095 | 0.058 | -11.205 | -11.242 | -1356 | -1199 | -1205 | 1055 | 58 | 7495 |  | CORR | GENE | 05:24 | 05:50 | 05:49 | 64 | 301 | 13 | EXT | Аномалия находится на отводе. | 0.89 | (c)
82733.191 | 0.545 | 0.419 | -10.755 | -10.881 | -1292 | -1188 | -901 | 510 | 419 | 7495 |  | CORR | GENE | 05:35 | 05:51 | 06:38 | 196 | 782 | 10 | EXT | Аномалия находится на отводе. | 0.9 | (c)
82733.558 | 0.912 | 0.797 | -10.388 | -10.503 | -1876 | -1317 | -1361 | 847 | 797 | 7495 |  | CORR | GENE | 04:00 | 05:31 | 05:24 | 136 | 1029 | 12 | EXT | Аномалия находится на отводе. | 0.9 | (c)
82733.708 | 1.062 | 1.028 | -10.238 | -10.272 | -1260 | -1134 | -1111 | 962 | 1028 | 7495 |  | CORR | GENE | 05:40 | 06:00 | 06:04 | 50 | 298 | 10 | EXT | Аномалия находится на отводе. | 0.89 | (c)
82734.056 | 1.41 | 1.38 | -9.89 | -9.92 | -1223 | -1075 | -1021 | 819 | 1380 | 7495 |  | CORR | GENE | 05:46 | 06:10 | 06:18 | 74 | 404 | 10 | EXT | Аномалия находится на отводе. | 0.89 | (c)
82734.437 | 1.791 | 1.775 | -9.509 | -9.525 | -953 | -870 | -873 | 794 | 1775 | 7495 |  | CORR | CIGR | 06:29 | 06:43 | 06:42 | 26 | 158 | 10 | EXT | Аномалия находится на отводе. | 0.89 | (c)
82738.25 | 5.604 | 5.474 | -5.696 | -5.826 | -869 | -577 | -433 | 0 | 5474 | 7495 |  | CORR | GENE | 06:43 | 07:30 | 07:53 | 316 | 872 | 11 | EXT | Аномалия находится на отводе. | 0.92 | (c)
82739.639 | 6.993 | 6.927 | -4.307 | -4.373 | -1928 | -1607 | -1513 | 1097 | 4202 | 7495 |  | CORR | GENE | 03:52 | 04:44 | 04:59 | 171 | 831 | 10 | EXT | Аномалия находится на отводе. | 0.9 | (c)
82740.094 | 7.448 | 7.431 | -3.852 | -3.869 | -1316 | -1223 | -1230 | 1145 | 3840 | 7495 |  | CORR | CIGR | 05:31 | 05:46 | 05:45 | 29 | 171 | 10 | EXT | Аномалия находится на отводе. | 0.89 | (c)
82740.866 | 8.22 | 8.174 | -3.08 | -3.126 | -654 | -540 | -464 | 274 | 2986 | 7495 |  | CORR | GENE | 07:18 | 07:36 | 07:48 | 140 | 379 | 10 | EXT | Аномалия находится на отводе. | 0.9 | (c)
82751.492 | 7.546 | 7.491 | -3.599 | -3.654 | 539 | 859 | 811 | 539 | 3505 | 7496 |  | CORR | GENE | 02:42 | 03:34 | 03:26 | 149 | 544 | 11 | EXT |  | 0.9 | (c)
82753.282 | 9.336 | 9.227 | -1.809 | -1.918 | 385 | 766 | 883 | 385 | 1687 | 7496 |  | CORR | GENE | 02:17 | 03:19 | 03:38 | 231 | 997 | 10 | EXT |  | 0.91 | (c)
82753.334 | 9.388 | 9.253 | -1.757 | -1.892 | 2113 | -2054 | -1937 | 1525 | 1730 | 7496 |  | CORR | GENE | 06:56 | 07:44 | 08:03 | 162 | 823 | 10 | EXT |  | 0.9 | (c)
82753.949 | 10.003 | 9.6 | -1.142 | -1.545 | 2007 | -2194 | -1825 | 1196 | 1107 | 7496 |  | CORR | GENE | 06:39 | 07:21 | 08:21 | 438 | 1259 | 10 | EXT |  | 0.93 | (c)
82754.152 | 10.206 | 10.042 | -0.939 | -1.103 | 314 | 763 | 883 | 314 | 486 | 7496 |  | CORR | GENE | 02:06 | 03:18 | 03:38 | 617 | 1138 | 10 | EXT |  | 0.95 | (c)
82754.987 | 11.041 | 10.82 | -0.104 | -0.325 | 433 | 629 | 890 | 433 | 72 | 7496 |  | CORR | GENE | 02:25 | 02:57 | 03:39 | 253 | 915 | 11 | EXT |  | 0.92 | (c)
82802.985 | 1.869 | 1.84 | -9.666 | -9.695 |  |  |  |  | 1840 | 7501 |  | CORR | GENE | 02:35 | 03:26 | 03:18 | 227 | 528 | 10 | EXT |  | 0.91 | (c)
82810.164 | 9.048 | 8.954 | -2.487 | -2.581 |  |  |  |  | 2463 | 7501 |  | CORR | GENE | 04:53 | 05:17 | 05:11 | 118 | 223 | 10 | EXT |  | 0.89 | (c)
82813.874 | 1.223 | 1.011 | -9.762 | -9.974 |  |  |  |  | 1011 | 7502 |  | CORR | GENE | 05:15 | 05:45 | 05:34 | 1411 | 245 | 10 | EXT | Аномалия находится на упругопластическом изгибе: R=796 D, максимальное растяжение на 5.9 час. | 0.96 | (c)
82816.42 | 3.769 | 3.755 | -7.216 | -7.23 |  |  |  |  | 3755 | 7502 |  | CORR | GENE | 05:08 | 05:20 | 05:22 | 51 | 171 | 11 | EXT | Аномалия находится на упругопластическом изгибе: R=542 D, максимальное растяжение на 5.9 час. | 0.89 | (c)
82818.457 | 5.806 | 5.787 | -5.179 | -5.198 |  |  |  |  | 5162 | 7502 |  | CORR | CIGR | 04:49 | 05:08 | 05:12 | 36 | 292 | 10 | EXT | Аномалия находится на упругопластическом изгибе: R=464 D, максимальное растяжение на 5.9 час. | 0.89 | (c)
82823.636 | 0 | 0 | -11.55 | -11.55 |  |  |  |  | 0 | 7503 | Смещение кромок | GWAN |  | 10:32 | 00:38 | 12:01 | 0 | 1112 | 18 | EXT | Смещение кромок Вовнутрь Величина смещения - 2.8 мм. Аномалия находится на упругопластическом изгибе: R=374 D, максимальное растяжение на 6 час. |  | (c)
82823.636 | 0 | 0 | -11.55 | -11.55 |  |  |  |  | 0 | 7503 | Смещение кромок | GWAN |  | 04:17 | 04:34 | 05:47 | 0 | 1125 | 16 | EXT | Смещение кромок Наружу Величина смещения - 2.5 мм. Аномалия находится на упругопластическом изгибе: R=374 D, максимальное растяжение на 6 час. |  | (c)
82829.383 | 5.747 | 5.511 | -5.803 | -6.039 |  |  |  |  | 5511 | 7503 |  | CORR | GENE | 04:54 | 06:21 | 05:56 | 287 | 766 | 10 | EXT | Аномалия находится на упругопластическом изгибе: R=415 D, максимальное растяжение на 6 час. | 0.97 | (c)
82831.479 | 7.843 | 7.798 | -3.707 | -3.752 |  |  |  |  | 3631 | 7503 |  | CORR | GENE | 07:04 | 07:54 | 07:44 | 121 | 499 | 10 | EXT | Аномалия находится на упругопластическом изгибе: R=477 D, максимальное растяжение на 5.9 час. | 0.89 | (c)
82831.906 | 8.27 | 8.216 | -3.28 | -3.334 |  |  |  |  | 3232 | 7503 |  | CORR | GENE | 07:04 | 07:45 | 07:44 | 102 | 497 | 10 | EXT | Аномалия находится на упругопластическом изгибе: R=490 D, максимальное растяжение на 5.9 час. | 0.89 | (c)
82837.107 | 1.921 | 1.416 | -9.644 | -10.149 |  |  |  |  | 1416 | 7504 |  | CORR | GENE | 05:22 | 05:57 | 06:14 | 696 | 644 | 12 | EXT |  | 0.96 | (c)
82840.201 | 5.015 | 4.692 | -6.55 | -6.873 |  |  |  |  | 4692 | 7504 |  | CORR | GENE | 04:54 | 06:06 | 05:52 | 394 | 709 | 10 | EXT |  | 0.93 | (c)
82844.086 | 8.9 | 8.527 | -2.665 | -3.038 |  |  |  |  | 2644 | 7504 |  | CORR | GENE | 06:47 | 06:56 | 06:55 | 394 | 102 | 11 | EXT |  | 0.93 | (c)
82846.61 | 11.424 | 11.265 | -0.141 | -0.3 |  |  |  |  | 103 | 7504 |  | CORR | AXGR | 04:29 | 04:32 | 04:31 | 197 | 36 | 10 | EXT |  | 0.9 | (c)
82846.841 | 0.09 | 0.016 | -11.275 | -11.349 |  |  |  |  | 16 | 7505 |  | CORR | AXGR | 04:29 | 04:31 | 04:32 | 163 | 42 | 10 | EXT |  | 0.9 | (c)
82848.679 | 1.928 | 0.929 | -9.437 | -10.436 |  |  |  |  | 929 | 7505 |  | CORR | GENE | 04:15 | 04:37 | 04:32 | 2024 | 203 | 10 | EXT |  | 0.97 | (c)
82859.713 | 1.597 | 1.55 | -9.543 | -9.59 | -294 | -270 | -257 | 220 | 1550 | 7506 |  | CORR | GENE | 07:03 | 07:07 | 07:09 | 247 | 74 | 12 | EXT |  | 0.92 | (c)
82869.371 | 0.115 | 0.058 | -11.485 | -11.542 | 1545 | 2006 | 1882 | 1545 | 58 | 7507 |  | CORR | GENE | 05:27 | 06:41 | 06:21 | 175 | 674 | 12 | EXT |  | 0.91 | (c)
82889.5 | 3.484 | 3.465 | -7.916 | -7.935 | -1133 | -1016 | -1031 | 928 | 3465 | 7509 |  | CORR | CIGR | 06:03 | 06:22 | 06:19 | 30 | 205 | 10 | EXT | Аномалия находится на отводе. | 0.89 | (c)
82889.714 | 3.698 | 3.673 | -7.702 | -7.727 | -1113 | -1011 | -1010 | 906 | 3673 | 7509 |  | CORR | GENE | 06:06 | 06:22 | 06:23 | 93 | 207 | 11 | EXT | Аномалия находится на отводе. | 0.89 | (c)
82890.07 | 4.054 | 4.04 | -7.346 | -7.36 | -1301 | -1201 | -1112 | 922 | 4040 | 7509 |  | CORR | GENE | 05:36 | 05:52 | 06:06 | 60 | 379 | 10 | EXT | Аномалия находится на отводе. | 0.89 | (c)
82890.944 | 4.928 | 4.896 | -6.472 | -6.504 | -1257 | -1020 | -1019 | 780 | 4896 | 7509 |  | CORR | GENE | 05:43 | 06:21 | 06:21 | 117 | 477 | 13 | EXT | Аномалия находится на отводе. | 0.9 | (c)
82892.498 | 6.482 | 6.341 | -4.918 | -5.059 | -875 | -786 | -786 | 697 | 4893 | 7509 |  | CORR | GENE | 06:44 | 06:59 | 06:59 | 166 | 178 | 12 | EXT | Аномалия находится на отводе. | 0.9 | (c)
82892.879 | 6.863 | 6.787 | -4.537 | -4.613 | -989 | -912 | -869 | 748 | 4505 | 7509 |  | CORR | GENE | 06:26 | 06:38 | 06:45 | 108 | 242 | 10 | EXT | Аномалия находится на отводе. | 0.89 | (c)
82893.971 | 7.955 | 7.916 | -3.445 | -3.484 | -1279 | -1085 | -966 | 653 | 3361 | 7509 |  | CORR | GENE | 05:39 | 06:10 | 06:30 | 123 | 626 | 10 | EXT | Аномалия находится на отводе. | 0.89 | (c)
82895.086 | 9.07 | 8.273 | -2.33 | -3.127 | -1051 | -910 | -836 | 622 | 2297 | 7509 |  | CORR | GENE | 06:16 | 06:39 | 06:51 | 830 | 429 | 11 | EXT | Аномалия находится на отводе. | 0.96 | (c)
82895.694 | 9.678 | 9.406 | -1.722 | -1.994 | -1205 | -929 | -855 | 505 | 1709 | 7509 |  | CORR | GENE | 05:51 | 06:36 | 06:48 | 285 | 700 | 11 | EXT | Аномалия находится на отводе. | 0.92 | (c)
82896.905 | 10.889 | 10.663 | -0.511 | -0.737 | -750 | -696 | -671 | 593 | 496 | 7509 |  | CORR | GENE | 07:05 | 07:13 | 07:17 | 241 | 157 | 12 | EXT | Аномалия находится на отводе. | 0.92 | (c)
82896.95 | 10.934 | 10.603 | -0.466 | -0.797 | -877 | -857 | -820 | 763 | 134 | 7509 |  | CORR | GENE | 06:44 | 06:47 | 06:53 | 663 | 114 | 10 | EXT | Аномалия находится на отводе. | 0.95 | (c)
82897.165 | 11.149 | 9.639 | -0.251 | -1.761 | -1818 | -1676 | -1731 | 412 | 117 | 7509 |  | CORR | GENE | 04:12 | 04:35 | 04:26 | 1644 | 175 | 10 | EXT | Аномалия находится на отводе. | 0.97 | (c)
82897.416 | 0 | -0.018 | -11.35 | -11.368 | 918 | 1781 | 1397 | 355 |  | 7510 | Нарушение формы кольцевого шва | GWAN |  | 01:04 | 03:23 | 02:21 | 0 | 957 |  | EXT | Нарушение формы кольцевого шва Аномалия находится на отводе. |  | (c)
82897.416 | 0 | 0 | -11.35 | -11.35 | 2147 | -2089 | -2071 | 0 | 0 | 7510 | Смещение кромок | GWAN |  | 04:22 | 04:59 | 05:02 | 0 | 487 | 23 | EXT | Смещение кромок Наружу Аномалия находится на отводе. Величина смещения - 3.6 мм. |  | (c)
82897.416 | 0 | 0 | -11.35 | -11.35 | -1425 | 179 | -278 | 0 | 0 | 7510 | Смещение кромок | GWAN |  | 06:46 | 11:05 | 09:51 | 0 | 2293 | 17 | EXT | Смещение кромок Наружу Аномалия находится на отводе. Величина смещения - 2.6 мм. |  | (c)
82905.878 | 8.462 | 6.766 | -2.888 | -4.584 | -1540 | -1457 | -1445 | 691 | 2704 | 7510 |  | CORR | GENE | 06:27 | 06:41 | 06:43 | 1880 | 189 | 10 | EXT | Аномалия находится на упругопластическом изгибе: R=582 D, максимальное растяжение на 0 час. | 0.97 | (c)
82906.474 | 9.058 | 8.877 | -2.292 | -2.473 | -1477 | -1435 | -1442 | 754 | 2154 | 7510 |  | CORR | GENE | 06:38 | 06:44 | 06:43 | 319 | 70 | 12 | EXT | Аномалия находится на упругопластическом изгибе: R=579 D, максимальное растяжение на 0.1 час. | 0.93 | (c)
82907.275 | 9.859 | 9.724 | -1.491 | -1.626 | -1585 | -1565 | -1568 | 646 | 1426 | 7510 |  | CORR | AXGR | 06:20 | 06:23 | 06:23 | 200 | 34 | 10 | EXT | Аномалия находится на упругопластическом изгибе: R=585 D, максимальное растяжение на 0.1 час. | 0.9 | (c)
82907.905 | 10.489 | 10.021 | -0.861 | -1.329 | -1567 | -1514 | -1474 | 664 | 294 | 7510 |  | CORR | GENE | 06:23 | 06:32 | 06:38 | 1035 | 185 | 10 | EXT | Аномалия находится на упругопластическом изгибе: R=600 D, максимальное растяжение на 0.1 час. | 0.96 | (c)
82908.766 | 0 | 0 | -11.235 | -11.235 | 440 | 647 | 875 | 440 | 0 | 7511 | Смещение кромок | GWAN |  | 06:38 | 07:12 | 07:48 | 0 | 870 | 17 | EXT | Смещение кромок Наружу Величина смещения - 2.6 мм. Аномалия находится на упругопластическом изгибе: R=612 D, максимальное растяжение на 0.1 час. |  | (c)
82919.625 | 10.859 | 10.398 | -0.376 | -0.837 | 240 | 334 | 320 | 240 | 54 | 7511 |  | CORR | GENE | 06:06 | 06:21 | 06:19 | 783 | 160 | 10 | EXT | Аномалия находится на упругопластическом изгибе: R=351 D, максимальное растяжение на 0.1 час. | 0.95 | (c)
82931.141 | 0 | 0 | -11.175 | -11.175 | 2204 | -1421 | -1118 | 0 | 0 | 7513 | Смещение кромок | GWAN |  | 01:55 | 04:10 | 04:59 | 0 | 2278 | 17 | EXT | Смещение кромок Наружу Величина смещения - 2.7 мм. Аномалия находится на упругопластическом изгибе: R=543 D, максимальное растяжение на 0 час. |  | (c)
82942.316 | 0 | 0 | -11.35 | -11.35 | -1602 | -633 | -1084 | 566 | 0 | 7514 | Смещение кромок | GWAN |  | 04:30 | 07:06 | 05:54 | 0 | 1036 | 17 | EXT | Смещение кромок Наружу Аномалия находится на отводе. Величина смещения - 2.6 мм. |  | (c)
82985.214 | 9.693 | 9.379 | -1.732 | -2.046 | -1133 | -1063 | -1063 | 992 | 213 | 7517 |  | CORR | GENE | 06:56 | 07:07 | 07:07 | 1833 | 141 | 10 | EXT |  | 0.97 | (c)
82987.599 | 0.653 | 0.088 | -10.687 | -11.252 | 2155 | 2185 | 2196 | 0 | 88 | 7518 |  | CORR | GENE | 04:47 | 04:52 | 04:54 | 662 | 82 | 12 | EXT |  | 0.96 | (c)
82988.269 | 1.323 | 1.035 | -10.017 | -10.305 | -1802 | -1715 | -1675 | 428 | 1035 | 7518 |  | CORR | GENE | 06:08 | 06:22 | 06:29 | 894 | 254 | 10 | EXT |  | 0.95 | (c)
82991.327 | 4.381 | 4.365 | -6.959 | -6.975 | 2154 | 2193 | 2204 | 0 | 4365 | 7518 |  | CORR | GENE | 04:47 | 04:53 | 04:55 | 791 | 99 | 12 | EXT |  | 0.97 | (c)
82991.744 | 4.798 | 3.659 | -6.542 | -7.681 | -1466 | -1454 | -1409 | 764 | 3659 | 7518 |  | CORR | GENE | 07:03 | 07:05 | 07:12 | 1363 | 114 | 11 | EXT |  | 0.97 | (c)
82992.51 | 5.564 | 5.094 | -5.776 | -6.246 | -1534 | -1464 | -1460 | 696 | 5024 | 7518 |  | CORR | GENE | 06:52 | 07:03 | 07:04 | 1222 | 148 | 11 | EXT |  | 0.97 | (c)
82992.767 | 5.821 | 5.253 | -5.519 | -6.087 | 2159 | 2187 | 2205 | 0 | 5133 | 7518 |  | CORR | GENE | 04:48 | 04:52 | 04:55 | 954 | 92 | 14 | EXT |  | 0.99 | (c)
82993.697 | 6.751 | 6.486 | -4.589 | -4.854 | -1520 | -1482 | -1476 | 710 | 4089 | 7518 |  | CORR | GENE | 06:54 | 07:00 | 07:01 | 765 | 89 | 13 | EXT |  | 0.97 | (c)
82997.844 | 10.898 | 9.743 | -0.442 | -1.597 | -1766 | -1749 | -1710 | 464 | 346 | 7518 |  | CORR | GENE | 06:14 | 06:17 | 06:23 | 1251 | 114 | 10 | EXT |  | 0.96 | (c)
82998.055 | 11.109 | 10.979 | -0.231 | -0.361 | -1393 | -1217 | -980 | 566 | 199 | 7518 |  | CORR | GENE | 07:14 | 07:43 | 08:21 | 162 | 827 | 11 | EXT |  | 0.9 | (c)
83000.917 | 2.631 | 2.553 | -8.504 | -8.582 | -1873 | -1791 | -1818 | 357 | 2553 | 7519 |  | CORR | GENE | 04:44 | 04:58 | 04:53 | 503 | 111 | 10 | EXT |  | 0.94 | (c)
83021.21 | 0.734 | 0.516 | -10.241 | -10.459 | -2168 | -2122 | -2117 | 63 | 516 | 7521 |  | CORR | GENE | 07:11 | 07:19 | 07:19 | 564 | 100 | 10 | EXT |  | 0.94 | (c)
83024.345 | 3.869 | 3.841 | -7.106 | -7.134 | 2044 | 2206 | 2161 | 0 | 3841 | 7521 |  | CORR | GENE | 06:31 | 06:57 | 06:50 | 68 | 233 | 11 | EXT |  | 0.89 | (c)
83024.496 | 4.02 | 3.999 | -6.955 | -6.976 | 2132 | 2204 | -2223 | 0 | 3999 | 7521 |  | CORR | CIGR | 06:45 | 06:57 | 07:02 | 45 | 211 | 10 | EXT |  | 0.89 | (c)
83025.411 | 4.935 | 4.353 | -6.04 | -6.622 | -2028 | -1970 | -1978 | 202 | 4353 | 7521 |  | CORR | GENE | 07:34 | 07:43 | 07:42 | 935 | 100 | 11 | EXT |  | 0.96 | (c)
83026.771 | 6.295 | 6.259 | -4.68 | -4.716 | -2138 | -1983 | -2024 | 93 | 4665 | 7521 |  | CORR | GENE | 07:16 | 07:41 | 07:34 | 51 | 227 | 11 | EXT |  | 0.89 | (c)
83027.628 | 7.152 | 6.988 | -3.823 | -3.987 | -2123 | -2082 | -2093 | 107 | 2903 | 7521 |  | CORR | GENE | 07:18 | 07:25 | 07:23 | 1084 | 60 | 11 | EXT |  | 0.97 | (c)
83030.28 | 9.804 | 9.304 | -1.171 | -1.671 | 2142 | 2165 | 2170 | 32 | 792 | 7521 |  | CORR | GENE | 06:47 | 06:51 | 06:51 | 879 | 56 | 10 | EXT |  | 0.95 | (c)
83036.148 | 4.697 | 4.619 | -6.688 | -6.766 | -1618 | -1403 | -1462 | 612 | 4619 | 7522 |  | CORR | GENE | 06:16 | 06:51 | 06:41 | 95 | 312 | 10 | EXT |  | 0.89 | (c)
83040.992 | 9.541 | 7.326 | -1.844 | -4.059 | -1259 | -1164 | -1197 | 972 | 972 | 7522 |  | CORR | GENE | 07:14 | 07:29 | 07:24 | 3087 | 123 | 10 | EXT |  | 0.97 | (c)
83047.388 | 4.552 | 4.492 | -6.913 | -6.973 | -1811 | -1779 | -1787 | 420 | 4492 | 7523 |  | CORR | AXGR | 04:37 | 04:42 | 04:40 | 197 | 47 | 10 | EXT |  | 0.9 | (c)
83093.381 | 4.655 | 4.524 | -6.985 | -7.116 | -754 | -655 | -474 | 194 | 4524 | 7527 |  | CORR | GENE | 06:44 | 07:00 | 07:29 | 198 | 560 | 11 | EXT |  | 0.91 | (c)
83094.219 | 5.493 | 5.249 | -6.147 | -6.391 | -679 | -261 | -434 | 189 | 5249 | 7527 |  | CORR | GENE | 06:56 | 08:04 | 07:36 | 262 | 490 | 10 | EXT |  | 0.91 | (c)
83128.606 | 0 | -0.03 | -10.95 | -10.98 | 608 | 705 | 719 | 608 | 0 | 7531 | Подгиб кромки со смещением | GWAN |  | 04:21 | 04:37 | 04:39 | 0 | 223 | 16 | EXT | Подгиб кромки со смещением Аномалия находится на отводе. Величина смещения - 3 мм. |  | (c)
83128.606 | 0 | -0.029 | -10.95 | -10.979 | 1090 | 1414 | 1446 | 1090 |  | 7531 | Нарушение формы кольцевого шва | GWAN |  | 05:39 | 06:31 | 06:37 | 0 | 711 |  | INT | Нарушение формы кольцевого шва Аномалия находится на отводе. |  | (c)
83142.48 | 2.924 | 2.309 | -8.246 | -8.861 | 822 | 898 | 866 | 822 | 2309 | 7532 |  | CORR | GENE | 03:34 | 03:47 | 03:41 | 968 | 87 | 10 | EXT |  | 0.96 | (c)
83146.76 | 7.204 | 7.141 | -3.966 | -4.029 | -6 | 153 | 237 | 0 | 3934 | 7532 |  | CORR | GENE | 01:21 | 01:46 | 01:60 | 95 | 485 | 10 | EXT |  | 0.89 | (c)
83179.69 | 5.974 | 5.951 | -5.391 | -5.414 | 1628 | 1853 | 1808 | 1628 | 5343 | 7535 |  | CORR | GENE | 02:23 | 02:60 | 02:53 | 71 | 361 | 10 | EXT | Аномалия находится на упругопластическом изгибе: R=934 D, максимальное растяжение на 11.2 час. | 0.89 | (c)
83185.081 | 0 | 0 | -11.4 | -11.4 | 974 | 1328 | 1513 | 974 | 0 | 7536 | Смещение кромок | GWAN |  | 02:40 | 03:37 | 04:07 | 0 | 1077 | 22 | EXT | Смещение кромок Вовнутрь Величина смещения - 4.1 мм. Аномалия находится на упругопластическом изгибе: R=549 D, максимальное растяжение на 11.4 час. |  | (c)
83185.081 | 0 | -0.034 | -11.4 | -11.434 | 2213 | -1616 | -1727 | 1206 |  | 7536 | Нарушение формы кольцевого шва | GWAN |  | 05:59 | 07:41 | 07:24 | 0 | 1042 |  | EXT | Нарушение формы кольцевого шва Аномалия находится на упругопластическом изгибе: R=549 D, максимальное растяжение на 11.4 час. |  | (c)
83196.481 | 0 | -0.025 | -11.805 | -11.83 | -246 | 883 | 1372 | 0 |  | 7537 | Нарушение формы кольцевого шва | GWAN |  | 01:56 | 04:59 | 06:17 | 0 | 3236 |  | EXT | Нарушение формы кольцевого шва Аномалия находится на отводе. |  | (c)
83259.665 | 3.799 | 3.792 | -7.551 | -7.558 | 1701 | 1877 | 1837 | 258 | 3792 | 7543 |  | CORR | CIGR | 07:24 | 07:53 | 07:46 | 29 | 271 | 10 | EXT |  | 0.89 | (c)
83267.216 | 0 | 0 | -9.585 | -9.585 | -247 | -90 | 198 | 0 | 0 | 7544 | Смещение кромок | GWAN |  | 02:08 | 02:34 | 03:20 | 0 | 890 | 18 | EXT | Смещение кромок Наружу Величина смещения - 2.8 мм. |  | (c)
83267.216 | 0 | -0.022 | -9.585 | -9.607 | 2201 | -2134 | -1901 | 0 |  | 7544 | Нарушение формы кольцевого шва | GWAN |  | 08:43 | 09:04 | 09:41 | 0 | 718 |  | EXT | Нарушение формы кольцевого шва |  | (c)
83271.175 | 3.959 | 3.112 | -5.626 | -6.473 | 1411 | 1719 | 1634 | 373 | 3112 | 7544 |  | CORR | GENE | 06:36 | 07:26 | 07:12 | 2029 | 446 | 10 | EXT |  | 0.97 | (c)
83276.801 | 0 | 0 | -11.39 | -11.39 | -547 | 406 | 76 | 0 | 0 | 7545 | Смещение кромок | GWAN |  | 10:24 | 00:58 | 12:04 | 0 | 1246 | 15 | EXT | Смещение кромок Вовнутрь Величина смещения - 2.3 мм. |  | (c)
83276.801 | 0 | 0 | -11.39 | -11.39 | 832 | 1164 | 1461 | 140 | 0 | 7545 | Смещение кромок | GWAN |  | 02:06 | 03:00 | 03:48 | 0 | 1258 | 16 | EXT | Смещение кромок Наружу Величина смещения - 2.4 мм. |  | (c)
83276.801 | 0 | 0 | -11.39 | -11.39 | -2152 | -1445 | -1556 | 78 | 0 | 7545 | Смещение кромок | GWAN |  | 06:05 | 07:59 | 07:41 | 0 | 1192 | 26 | EXT | Смещение кромок Наружу Величина смещения - 4.1 мм. |  | (c)
83288.191 | 0 | 0 | -11.375 | -11.375 | -1397 | -1008 | -797 | 196 | 0 | 7546 | Смещение кромок | GWAN |  | 09:50 | 10:53 | 11:27 | 0 | 1201 | 18 | EXT | Смещение кромок Вовнутрь Величина смещения - 2.8 мм. Аномалия находится на упругопластическом изгибе: R=781 D, максимальное растяжение на 6.2 час. |  | (c)
83288.478 | 0.287 | 0.251 | -11.088 | -11.124 | 1303 | 1444 | 1429 | 676 | 251 | 7546 |  | CORR | GENE | 05:06 | 05:29 | 05:26 | 59 | 252 | 12 | EXT | Аномалия находится на упругопластическом изгибе: R=754 D, максимальное растяжение на 6.1 час. | 0.89 | (c)
83293.668 | 5.477 | 5.448 | -5.898 | -5.927 | 1662 | 1978 | 1857 | 179 | 5448 | 7546 |  | CORR | GENE | 06:04 | 06:55 | 06:35 | 152 | 390 | 14 | EXT | Аномалия находится на упругопластическом изгибе: R=450 D, максимальное растяжение на 5.6 час. | 0.9 | (c)
83303.374 | 3.808 | 3.798 | -7.492 | -7.502 | 1489 | 1746 | 1652 | 415 | 3798 | 7547 |  | CORR | GENE | 06:30 | 07:12 | 06:56 | 98 | 327 | 10 | EXT |  | 0.89 | (c)
83309.718 | 10.152 | 9.869 | -1.148 | -1.431 | 1815 | 1842 | 1843 | 360 | 1029 | 7547 |  | CORR | GENE | 07:23 | 07:27 | 07:27 | 402 | 56 | 10 | EXT |  | 0.93 | (c)
83337.878 | 4.117 | 4.1 | -6.063 | -6.08 | -1126 | -918 | -1003 | 879 | 4100 | 7550 |  | CORR | GENE | 05:59 | 06:33 | 06:19 | 75 | 247 | 11 | EXT | Аномалия находится на отводе. | 0.89 | (c)
83355.436 | 0 | 0 | -11.405 | -11.405 | 34 | 347 | 280 | 34 | 0 | 7552 | Смещение кромок | GWAN |  | 02:54 | 03:45 | 03:34 | 0 | 492 | 17 | EXT | Смещение кромок Вовнутрь Аномалия находится на отводе. Величина смещения - 2.7 мм. |  | (c)
83362.518 | 7.082 | 7.067 | -4.323 | -4.338 | 1123 | 1195 | 1188 | 978 | 4313 | 7552 |  | CORR | CIGR | 05:50 | 06:02 | 06:01 | 25 | 129 | 12 | EXT | Аномалия находится на отводе. | 0.89 | (c)
83363.17 | 7.734 | 7.688 | -3.671 | -3.717 | 1259 | 1271 | 1270 | 949 | 3624 | 7552 |  | CORR | AXGR | 06:12 | 06:14 | 06:14 | 93 | 22 | 10 | EXT | Аномалия находится на отводе. | 0.89 | (c)
83370.033 | 3.192 | 3.149 | -8.323 | -8.366 | 1554 | 1677 | 1641 | 503 | 3149 | 7553 |  | CORR | GENE | 05:45 | 06:05 | 05:59 | 62 | 174 | 10 | EXT |  | 0.89 | (c)
83370.37 | 3.529 | 3.365 | -7.986 | -8.15 | 1428 | 1539 | 1632 | 394 | 3365 | 7553 |  | CORR | GENE | 05:25 | 05:43 | 05:58 | 167 | 409 | 10 | EXT |  | 0.9 | (c)
83370.652 | 3.811 | 3.759 | -7.704 | -7.756 | 1743 | 1763 | 1768 | 437 | 3759 | 7553 |  | CORR | GENE | 06:16 | 06:19 | 06:20 | 213 | 51 | 10 | EXT |  | 0.91 | (c)
83372.295 | 5.454 | 5.421 | -6.061 | -6.094 | 1993 | 2101 | 2087 | 50 | 5421 | 7553 |  | CORR | GENE | 06:56 | 07:14 | 07:11 | 57 | 187 | 11 | EXT |  | 0.89 | (c)
83373.435 | 6.594 | 6.314 | -4.921 | -5.201 | 1055 | 1137 | 1114 | 1055 | 4511 | 7553 |  | CORR | GENE | 04:25 | 04:38 | 04:34 | 690 | 119 | 10 | EXT |  | 0.95 | (c)
83378.245 | 11.404 | 11.243 | -0.111 | -0.272 | 1891 | 1915 | 1924 | 274 | 21 | 7553 |  | CORR | GENE | 06:40 | 06:44 | 06:45 | 251 | 66 | 11 | EXT |  | 0.91 | (c)
83401.256 | 0 | -0.016 | -11.165 | -11.181 | 180 | 318 | 433 | 180 |  | 7556 | Нарушение формы кольцевого шва | GWAN |  | 01:06 | 01:28 | 01:47 | 0 | 507 |  | EXT | Нарушение формы кольцевого шва |  | (c)
83401.256 | 0 | -0.013 | -11.165 | -11.178 | 720 | 1048 | 1440 | 70 |  | 7556 | Нарушение формы кольцевого шва | GWAN |  | 02:33 | 03:26 | 04:29 | 0 | 1441 |  | EXT | Нарушение формы кольцевого шва |  | (c)
83401.256 | 0 | -0.021 | -11.165 | -11.186 | 2225 | -1589 | -1705 | 0 |  | 7556 | Нарушение формы кольцевого шва | GWAN |  | 06:36 | 08:21 | 08:02 | 0 | 1062 |  | EXT | Нарушение формы кольцевого шва |  | (c)
83404.825 | 3.569 | 3.38 | -7.596 | -7.785 | -2041 | -1965 | -1981 | 190 | 3380 | 7556 |  | CORR | GENE | 07:08 | 07:20 | 07:17 | 353 | 119 | 10 | EXT |  | 0.92 | (c)
83420.681 | 8.26 | 8.239 | -3.225 | -3.246 | -1171 | -998 | -1023 | 875 | 3207 | 7557 |  | CORR | CIGR | 04:08 | 04:36 | 04:32 | 39 | 296 | 11 | EXT |  | 0.89 | (c)
83435.061 | 0 | -0.022 | -11.185 | -11.207 | 47 | 328 | 488 | 47 |  | 7559 | Нарушение формы кольцевого шва | GWAN |  | 11:40 | 00:25 | 12:51 | 0 | 882 |  | EXT | Нарушение формы кольцевого шва Аномалия находится на отводе. |  | (c)
83435.061 | 0 | 0 | -11.185 | -11.185 | 1069 | 1284 | 1632 | 34 | 0 | 7559 | Смещение кромок | GWAN |  | 02:25 | 02:60 | 03:56 | 0 | 1128 | 20 | EXT | Смещение кромок Наружу Аномалия находится на отводе. Величина смещения - 3.1 мм. |  | (c)
83446.246 | 0 | 0 | -11.38 | -11.38 | 1926 | -2124 | -2057 | 0 | 0 | 7560 | Смещение кромок | GWAN |  | 02:31 | 03:38 | 03:49 | 0 | 957 | 18 | EXT | Смещение кромок Наружу Величина смещения - 2.8 мм. Аномалия находится на упругопластическом изгибе: R=556 D, максимальное растяжение на 6.5 час. |  | (c)
83446.246 | 0 | 0 | -11.38 | -11.38 | -1440 | -325 | -483 | 0 | 0 | 7560 | Смещение кромок | GWAN |  | 05:28 | 08:28 | 08:03 | 0 | 1914 | 23 | EXT | Смещение кромок Наружу Величина смещения - 3.7 мм. Аномалия находится на упругопластическом изгибе: R=556 D, максимальное растяжение на 6.5 час. |  | (c)
83450.212 | 3.966 | 3.471 | -7.414 | -7.909 | -1062 | -943 | -930 | 799 | 3471 | 7560 |  | CORR | GENE | 06:29 | 06:48 | 06:50 | 783 | 264 | 10 | EXT | Аномалия находится на упругопластическом изгибе: R=836 D, максимальное растяжение на 5.3 час. | 0.95 | (c)
83480.401 | 0.36 | 0.31 | -11.305 | -11.355 | -2177 | -1922 | -1925 | 1674 | 310 | 7563 |  | CORR | GENE | 06:18 | 06:59 | 06:58 | 55 | 503 | 12 | EXT |  | 0.89 | (c)
83480.436 | 0.395 | 0.252 | -11.27 | -11.413 | 495 | 1139 | 902 | 495 | 252 | 7563 |  | CORR | GENE | 01:29 | 03:13 | 02:34 | 165 | 813 | 12 | EXT |  | 0.9 | (c)
83480.572 | 0.531 | 0.455 | -11.134 | -11.21 | -1503 | -1292 | -1308 | 1113 | 455 | 7563 |  | CORR | GENE | 08:06 | 08:40 | 08:38 | 140 | 390 | 10 | EXT |  | 0.9 | (c)
83480.724 | 0.683 | 0.647 | -10.982 | -11.018 | -2122 | -1996 | -1971 | 1820 | 647 | 7563 |  | CORR | CIGR | 06:27 | 06:47 | 06:51 | 41 | 302 | 11 | EXT |  | 0.89 | (c)
83481.054 | 1.013 | 0.986 | -10.652 | -10.679 | 1953 | -2093 | -1947 | 1386 | 986 | 7563 |  | CORR | GENE | 05:24 | 06:31 | 06:55 | 170 | 1123 | 12 | EXT |  | 0.9 | (c)
83481.625 | 1.584 | 1.513 | -10.081 | -10.152 | -1698 | -1558 | -1558 | 1417 | 1513 | 7563 |  | CORR | GENE | 07:35 | 07:58 | 07:58 | 129 | 281 | 13 | EXT |  | 0.9 | (c)
83481.958 | 1.917 | 1.877 | -9.748 | -9.788 | -1834 | -1658 | -1666 | 1498 | 1877 | 7563 |  | CORR | GENE | 07:13 | 07:41 | 07:40 | 56 | 336 | 10 | EXT |  | 0.89 | (c)
83482.087 | 2.046 | 2.019 | -9.619 | -9.646 | -1769 | -1639 | -1642 | 1514 | 2019 | 7563 |  | CORR | GENE | 07:23 | 07:44 | 07:44 | 59 | 255 | 10 | EXT |  | 0.89 | (c)
83482.261 | 2.22 | 2.146 | -9.445 | -9.519 | -1819 | -1746 | -1612 | 1405 | 2146 | 7563 |  | CORR | GENE | 07:15 | 07:27 | 07:49 | 92 | 414 | 10 | EXT |  | 0.89 | (c)
83491.176 | 11.135 | 10.98 | -0.53 | -0.685 | 1938 | 2060 | 2175 | 1938 | 516 | 7563 |  | CORR | GENE | 05:22 | 05:41 | 05:60 | 169 | 475 | 10 | EXT |  | 0.9 | (c)
83491.998 | 0.292 | 0.239 | -9.698 | -9.751 | -1620 | -1539 | -1443 | 1265 | 239 | 7564 |  | CORR | GENE | 05:39 | 05:52 | 06:08 | 72 | 355 | 11 | EXT |  | 0.89 | (c)
83498.649 | 6.943 | 6.774 | -3.047 | -3.216 | 955 | 1396 | 1277 | 955 | 2984 | 7564 |  | CORR | GENE | 00:35 | 01:46 | 01:27 | 232 | 643 | 11 | EXT | Аномалия находится на упругопластическом изгибе: R=831 D, максимальное растяжение на 6.2 час. | 0.91 | (c)
83500.315 | 8.609 | 8.544 | -1.381 | -1.446 | 1104 | 1349 | 1479 | 1104 | 1243 | 7564 |  | CORR | GENE | 00:59 | 01:38 | 01:59 | 203 | 750 | 10 | EXT | Аномалия находится на упругопластическом изгибе: R=641 D, максимальное растяжение на 6.3 час. | 0.91 | (c)
83500.968 | 9.262 | 9.226 | -0.728 | -0.764 | 1223 | 1331 | 1437 | 1223 | 668 | 7564 |  | CORR | GENE | 01:18 | 01:35 | 01:53 | 96 | 427 | 11 | EXT | Аномалия находится на упругопластическом изгибе: R=593 D, максимальное растяжение на 6.2 час. | 0.89 | (c)
83501.22 | 9.514 | 9.496 | -0.476 | -0.494 | 1456 | 1628 | 1626 | 1456 | 429 | 7564 |  | CORR | GENE | 01:56 | 02:23 | 02:23 | 65 | 340 | 12 | EXT | Аномалия находится на упругопластическом изгибе: R=578 D, максимальное растяжение на 6.2 час. | 0.89 | (c)
83501.6 | 9.894 | 9.827 | -0.096 | -0.163 | -599 | -267 | -312 | 24 | 66 | 7564 |  | CORR | GENE | 08:24 | 09:18 | 09:10 | 97 | 575 | 10 | EXT | Аномалия находится на упругопластическом изгибе: R=566 D, максимальное растяжение на 6.1 час. | 0.89 | (c)
83501.696 | 0 | 0 | -11.655 | -11.655 | -1375 | -652 | -955 | 535 | 0 | 7565 | Смещение кромок | GWAN |  | 05:60 | 07:56 | 07:07 | 0 | 840 | 16 | EXT | Смещение кромок Наружу Величина смещения - 2.5 мм. Аномалия находится на упругопластическом изгибе: R=560 D, максимальное растяжение на 6.1 час. |  | (c)
83501.696 | 0 | 0 | -11.655 | -11.655 | -431 | 446 | 518 | 0 | 0 | 7565 | Смещение кромок | GWAN |  | 08:32 | 10:54 | 11:05 | 0 | 1898 | 17 | EXT | Смещение кромок Вовнутрь Величина смещения - 2.7 мм. Аномалия находится на упругопластическом изгибе: R=560 D, максимальное растяжение на 6.1 час. |  | (c)
83513.351 | 0 | 0 | -11 | -11 | -1538 | -945 | -1152 | 765 | 0 | 7566 | Смещение кромок | GWAN |  | 11:57 | 01:33 | 12:60 | 0 | 773 | 21 | EXT | Смещение кромок Вовнутрь Величина смещения - 3.3 мм. Аномалия находится на упругопластическом изгибе: R=363 D, максимальное растяжение на 6.2 час. |  | (c)
83564.942 | 6.136 | 5.971 | -5.349 | -5.514 | -673 | 20 | -194 | 0 | 5014 | 7570 |  | DENT | GENE | 07:56 | 09:47 | 09:13 | 500 | 957 | 0.6 | N/A | Глубина вмятины: 8 мм (0,6%). Линейка: 50 см в (597 см; 09:47 ч:мин) Аномалия находится вблизи продольного шва. |  | (c)
83593.075 | 11.244 | 11.093 | -0.161 | -0.312 | -302 | 32 | -80 | 0 | 137 | 7572 |  | CORR | GENE | 02:11 | 03:05 | 02:47 | 175 | 444 | 10 | EXT |  | 0.9 | (c)
83593.163 | 11.332 | 11.177 | -0.073 | -0.228 | 1031 | 1337 | 1499 | 1031 | 23 | 7572 |  | CORR | GENE | 05:46 | 06:36 | 07:02 | 205 | 936 | 11 | EXT |  | 0.91 | (c)
83604.567 | 11.331 | 11.311 | -0.189 | -0.209 |  |  |  |  | 173 | 7573 |  | CORR | CIGR | 08:08 | 08:22 | 08:26 | 36 | 224 | 10 | EXT |  | 0.89 | (c)
83604.756 | 0 | -0.047 | -11.53 | -11.577 |  |  |  |  | 0 | 7574 | Подгиб кромки со смещением | GWAN |  | 02:52 | 03:03 | 03:07 | 0 | 195 | 26 | EXT | Подгиб кромки со смещением Величина смещения - 4.1 мм. |  | (c)
83604.756 | 0 | 0 | -11.53 | -11.53 |  |  |  |  | 0 | 7574 | Смещение кромок | GWAN |  | 06:49 | 07:29 | 07:15 | 0 | 317 | 19 | EXT | Смещение кромок Вовнутрь Величина смещения - 3 мм. |  | (c)
83612.785 | 8.029 | 7.902 | -3.501 | -3.628 |  |  |  |  | 3429 | 7574 |  | CORR | GENE | 03:13 | 03:13 | 03:17 | 199 | 51 | 12 | EXT |  | 0.91 | (c)
83645.619 | 6.223 | 6.186 | -5.312 | -5.349 |  |  |  |  | 5246 | 7577 |  | CORR | GENE | 04:51 | 05:18 | 05:19 | 103 | 351 | 10 | EXT |  | 0.89 | (c)
83650.212 | 10.816 | 9.54 | -0.719 | -1.995 |  |  |  |  | 185 | 7577 |  | CORR | GENE | 07:14 | 07:20 | 07:32 | 1810 | 222 | 10 | EXT |  | 0.97 | (c)
83656.347 | 5.416 | 5.381 | -6.144 | -6.179 |  |  |  |  | 5381 | 7578 |  | CORR | GENE | 03:04 | 03:23 | 03:22 | 67 | 230 | 10 | EXT |  | 0.89 | (c)
83662.682 | 0.191 | 0.163 | -11.419 | -11.447 |  |  |  |  | 163 | 7579 |  | CORR | GENE | 10:37 | 10:44 | 10:42 | 54 | 72 | 11 | EXT |  | 0.89 | (c)
83694.079 | 8.478 | 8.252 | -2.492 | -2.718 |  |  |  |  | 2369 | 7581 |  | CORR | GENE | 06:25 | 06:32 | 06:33 | 349 | 99 | 10 | EXT |  | 0.92 | (c)
83696.175 | 10.574 | 10.483 | -0.396 | -0.487 |  |  |  |  | 283 | 7581 |  | CORR | GENE | 06:47 | 06:49 | 07:01 | 204 | 170 | 12 | EXT |  | 0.91 | (c)
83696.547 | 10.946 | 10.781 | -0.024 | -0.189 |  |  |  |  | 24 | 7581 |  | CORR | GENE | 05:57 | 07:14 | 07:21 | 165 | 1043 | 11 | EXT |  | 0.9 | (c)
83701.578 | 5.007 | 4.964 | -6.558 | -6.601 |  |  |  |  | 4964 | 7582 |  | CORR | GENE | 05:49 | 06:14 | 06:25 | 81 | 443 | 10 | EXT |  | 0.89 | (c)
83705.159 | 8.588 | 8.572 | -2.977 | -2.993 |  |  |  |  | 2940 | 7582 |  | CORR | GENE | 06:41 | 07:03 | 07:02 | 53 | 262 | 14 | EXT |  | 0.89 | (c)
83705.701 | 9.13 | 9.083 | -2.435 | -2.482 |  |  |  |  | 2346 | 7582 |  | CORR | GENE | 01:07 | 02:21 | 02:16 | 136 | 844 | 10 | EXT |  | 0.9 | (c)
83724.193 | 5.192 | 5.094 | -6.358 | -6.456 |  |  |  |  | 5094 | 7584 |  | CORR | GENE | 06:18 | 06:27 | 06:24 | 258 | 83 | 10 | EXT |  | 0.91 | (c)
83724.772 | 5.771 | 5.678 | -5.779 | -5.872 |  |  |  |  | 5678 | 7584 |  | CORR | GENE | 06:30 | 06:36 | 06:36 | 127 | 70 | 10 | EXT |  | 0.89 | (c)
83739.69 | 9.139 | 7.829 | -1.756 | -3.066 |  |  |  |  | 608 | 7585 |  | CORR | GENE | 06:55 | 07:16 | 07:12 | 2458 | 204 | 10 | EXT |  | 0.97 | (c)
83739.767 | 9.216 | 9.019 | -1.679 | -1.876 |  |  |  |  | 1395 | 7585 |  | CORR | GENE | 04:09 | 04:17 | 04:16 | 481 | 92 | 12 | EXT |  | 0.95 | (c)
83747.926 | 6.48 | 6.101 | -4.985 | -5.364 |  |  |  |  | 4920 | 7586 |  | CORR | GENE | 06:49 | 06:52 | 07:01 | 444 | 147 | 10 | EXT |  | 0.93 | (c)
83752.27 | 10.824 | 10.62 | -0.641 | -0.845 |  |  |  |  | 393 | 7586 |  | CORR | GENE | 07:15 | 07:23 | 07:21 | 452 | 69 | 11 | EXT |  | 0.94 | (c)
83764.508 | 0.362 | 0.275 | -11.178 | -11.265 |  |  |  |  | 275 | 7588 |  | CORR | GENE | 06:37 | 06:46 | 06:43 | 317 | 78 | 11 | EXT |  | 0.92 | (c)
83764.53 | 0.384 | 0.285 | -11.156 | -11.255 |  |  |  |  | 285 | 7588 |  | CORR | GENE | 05:13 | 05:33 | 05:24 | 282 | 130 | 10 | EXT |  | 0.92 | (c)
83769.877 | 5.731 | 5.633 | -5.809 | -5.907 |  |  |  |  | 5633 | 7588 |  | CORR | AXGR | 05:29 | 05:30 | 05:32 | 122 | 38 | 11 | EXT | Аномалия находится на упругопластическом изгибе: R=484 D, максимальное растяжение на 6.2 час. | 0.89 | (c)
83784.128 | 8.442 | 8.337 | -2.738 | -2.843 |  |  |  |  | 2657 | 7589 |  | CORR | GENE | 04:52 | 05:03 | 04:60 | 186 | 101 | 10 | EXT | Аномалия находится на упругопластическом изгибе: R=717 D, максимальное растяжение на 6.1 час. | 0.9 | (c)
83800.496 | 2.115 | 2.053 | -9.45 | -9.512 |  |  |  |  | 2053 | 7591 |  | CORR | GENE | 05:22 | 05:32 | 05:37 | 233 | 182 | 10 | EXT |  | 0.91 | (c)
83801.287 | 2.906 | 2.783 | -8.659 | -8.782 |  |  |  |  | 2783 | 7591 |  | CORR | GENE | 05:24 | 05:39 | 05:35 | 198 | 135 | 13 | EXT |  | 0.91 | (c)
83848.375 | 3.739 | 3.704 | -7.801 | -7.836 | 842 | 899 | 906 | 842 | 3704 | 7596 |  | CORR | CIGR | 04:60 | 05:09 | 05:10 | 39 | 128 | 10 | EXT | Аномалия находится на отводе. | 0.89 | (c)
83856.176 | 0 | 0 | -11.425 | -11.425 | -2144 | -1835 | -1874 | 86 | 0 | 7597 | Смещение кромок | GWAN |  | 04:15 | 05:05 | 04:58 | 0 | 541 | 18 | EXT | Смещение кромок Наружу Аномалия находится на отводе. Величина смещения - 2.9 мм. |  | (c)
83867.9 | 0.299 | 0.262 | -11.131 | -11.168 | 431 | 523 | 497 | 431 | 262 | 7598 |  | CORR | GENE | 03:57 | 04:12 | 04:07 | 153 | 132 | 11 | EXT | Аномалия находится на отводе. | 0.9 | (c)
83879.031 | 0 | -0.014 | -11.33 | -11.344 | [5 empty] | 7599 | Нарушение формы кольцевого шва | GWAN |  | 01:51 | 02:19 | 02:48 | 0 | 712 |  | EXT | Нарушение формы кольцевого шва Аномалия находится на отводе. |  | (c)
83879.031 | 0 | -0.007 | -11.33 | -11.337 | [5 empty] | 7599 | Нарушение формы кольцевого шва | GWAN |  | 04:18 | 04:28 | 04:29 | 0 | 144 |  | INT | Нарушение формы кольцевого шва Аномалия находится на отводе. |  | (c)
83879.031 | 0 | -0.018 | -11.33 | -11.348 | [5 empty] | 7599 | Нарушение формы кольцевого шва | GWAN |  | 06:42 | 07:14 | 08:14 | 0 | 1139 |  | EXT | Нарушение формы кольцевого шва Аномалия находится на отводе. |  | (c)
83884.896 | 5.865 | 5.605 | -5.465 | -5.725 |  |  |  |  | 5387 | 7599 |  | CORR | GENE | 05:43 | 05:43 | 05:49 | 338 | 66 | 10 | EXT |  | 0.92 | (c)
83959.191 | 0 | -0.032 | -11.675 | -11.707 | [5 empty] | 7606 | Нарушение формы кольцевого шва | GWAN |  | 01:41 | 02:12 | 02:38 | 0 | 710 |  | EXT | Нарушение формы кольцевого шва |  | (c)
83959.191 | 0 | 0 | -11.675 | -11.675 |  |  |  |  | 0 | 7606 | Смещение кромок | GWAN |  | 07:43 | 08:23 | 08:30 | 0 | 582 | 19 | EXT | Смещение кромок Наружу Величина смещения - 3 мм. |  | (c)
83959.191 | 0 | 0 | -11.675 | -11.675 |  |  |  |  | 0 | 7606 | Смещение кромок | GWAN |  | 09:34 | 09:47 | 10:15 | 0 | 499 | 16 | EXT | Смещение кромок Вовнутрь Величина смещения - 2.6 мм. |  | (c)
83959.191 | 0 | 0 | -11.675 | -11.675 |  |  |  |  | 0 | 7606 | Смещение кромок | GWAN |  | 11:05 | 11:17 | 11:22 | 0 | 207 | 29 | EXT | Смещение кромок Наружу Величина смещения - 4.5 мм. |  | (c)
83979.606 | 8.74 | 8.708 | -2.835 | -2.867 |  |  |  |  | 2830 | 7607 |  | CORR | CIGR | 07:15 | 07:26 | 07:24 | 37 | 111 | 10 | EXT |  | 0.89 | (c)
84005.662 | 0.096 | 0.056 | -11.364 | -11.404 | 231 | 525 | 664 | 231 | 56 | 7610 |  | CORR | GENE | 04:17 | 05:04 | 05:27 | 78 | 866 | 10 | EXT |  | 0.89 | (c)
84055.103 | 3.497 | 3.46 | -7.658 | -7.695 | 168 | 526 | 478 | 168 | 3460 | 7614 |  | CORR | GENE | 05:39 | 06:37 | 06:29 | 63 | 620 | 10 | EXT |  | 0.89 | (c)
84055.764 | 4.158 | 4.029 | -6.997 | -7.126 | 87 | 331 | 414 | 87 | 4029 | 7614 |  | CORR | GENE | 05:26 | 06:05 | 06:19 | 147 | 656 | 12 | EXT |  | 0.9 | (c)
84056.75 | 5.144 | 4.622 | -6.011 | -6.533 | 106 | 406 | 413 | 106 | 4622 | 7614 |  | CORR | GENE | 05:29 | 06:17 | 06:18 | 624 | 613 | 10 | EXT |  | 0.95 | (c)
84083.604 | 9.573 | 9.502 | -1.892 | -1.963 | 1030 | 1039 | 1043 | 1030 | 1833 | 7616 |  | CORR | AXGR | 06:31 | 06:32 | 06:33 | 130 | 25 | 12 | EXT |  | 0.9 | (c)
84104.846 | 7.86 | 7.839 | -3.285 | -3.306 | 725 | 800 | 795 | 725 | 3276 | 7618 |  | CORR | CIGR | 05:36 | 05:48 | 05:47 | 30 | 140 | 12 | EXT |  | 0.89 | (c)
84108.24 | 0.109 | 0.033 | -11.466 | -11.542 | 513 | 1268 | 1040 | 513 | 33 | 7619 |  | CORR | GENE | 02:52 | 04:54 | 04:17 | 153 | 1053 | 10 | EXT |  | 0.9 | (c)
84128.967 | 9.261 | 9.249 | -1.839 | -1.851 | -141 | -59 | -41 | 0 | 1819 | 7620 |  | CORR | CIGR | 06:02 | 06:15 | 06:18 | 32 | 199 | 10 | EXT | Аномалия находится на упругопластическом изгибе: R=484 D, максимальное растяжение на 5.4 час. | 0.89 | (c)
84131.478 | 0.672 | 0.65 | -11.013 | -11.035 | 2100 | 2214 | 2206 | 2100 | 650 | 7621 |  | CORR | CIGR | 04:06 | 04:25 | 04:23 | 41 | 212 | 12 | EXT | Аномалия находится на упругопластическом изгибе: R=484 D, максимальное растяжение на 5.4 час. | 0.89 | (c)
84153.565 | 11.074 | 11.01 | -0.116 | -0.18 | -240 | 47 | 17 | 0 | 71 | 7622 |  | CORR | GENE | 04:35 | 05:21 | 05:16 | 109 | 514 | 12 | EXT |  | 0.89 | (c)
84165.509 | 0.608 | 0.577 | -10.577 | -10.608 | 841 | 993 | 994 | 841 | 577 | 7624 |  | CORR | GENE | 08:10 | 08:34 | 08:34 | 82 | 307 | 10 | EXT |  | 0.89 | (c)
84165.793 | 0.892 | 0.87 | -10.293 | -10.315 | -204 | -114 | -56 | 0 | 870 | 7624 |  | CORR | CIGR | 05:21 | 05:36 | 05:45 | 37 | 295 | 10 | EXT |  | 0.89 | (c)
84166.516 | 1.615 | 1.515 | -9.57 | -9.67 | -208 | -186 | -164 | 121 | 1515 | 7624 |  | CORR | GENE | 05:20 | 05:24 | 05:27 | 404 | 88 | 10 | EXT |  | 0.93 | (c)
84170.53 | 5.629 | 5.551 | -5.556 | -5.634 | -673 | -190 | -374 | 75 | 5511 | 7624 |  | CORR | GENE | 04:05 | 05:23 | 04:54 | 123 | 598 | 11 | EXT |  | 0.9 | (c)
84194.886 | 7.07 | 7.019 | -4.5 | -4.551 | 1109 | 1462 | 1335 | 1109 | 4463 | 7626 |  | CORR | GENE | 05:27 | 06:24 | 06:03 | 88 | 451 | 12 | EXT | Аномалия находится на отводе. | 0.89 | (c)
84199.386 | 0 | 0 | -11.665 | -11.665 | 1553 | 1672 | 1933 | 1553 | 0 | 7627 | Смещение кромок | GWAN |  | 04:35 | 04:54 | 05:36 | 0 | 759 | 16 | EXT | Смещение кромок Наружу Аномалия находится на отводе. Величина смещения - 2.5 мм. |  | (c)
84199.386 | 0 | 0 | -11.665 | -11.665 | -1051 | -265 | -306 | 438 | 0 | 7627 | Смещение кромок | GWAN |  | 09:35 | 11:42 | 11:35 | 0 | 1488 | 16 | EXT | Смещение кромок Вовнутрь Аномалия находится на отводе. Величина смещения - 2.5 мм. |  | (c)
84237.202 | 3.561 | 3.283 | -8.084 | -8.362 | 1954 | 2027 | 2033 | 1954 | 3283 | 7630 |  | CORR | GENE | 04:16 | 04:28 | 04:29 | 1338 | 158 | 12 | EXT |  | 0.98 | (c)
84239.949 | 6.308 | 6.113 | -5.337 | -5.532 | 1981 | 2022 | 2033 | 1981 | 4903 | 7630 |  | CORR | GENE | 04:20 | 04:27 | 04:29 | 629 | 104 | 10 | EXT |  | 0.95 | (c)
84256.856 | 0 | 0 | -11.105 | -11.105 | -1499 | -1063 | -1148 | 798 | 0 | 7632 | Смещение кромок | GWAN |  | 04:27 | 05:37 | 05:23 | 0 | 701 | 16 | EXT | Смещение кромок Наружу Аномалия находится на отводе. Величина смещения - 2.4 мм. |  | (c)
84257.709 | 0.853 | 0.408 | -10.252 | -10.697 | -77 | -60 | -32 | 0 | 408 | 7632 |  | CORR | GENE | 08:16 | 08:19 | 08:23 | 759 | 89 | 11 | EXT | Аномалия находится на отводе. | 0.96 | (c)
84268.036 | 0.075 | 0.031 | -11.63 | -11.674 | -2014 | -1455 | -1103 | 192 | 31 | 7633 |  | CORR | GENE | 03:09 | 04:39 | 05:36 | 163 | 1822 | 12 | EXT |  | 0.9 | (c)
84273.758 | 5.797 | 5.783 | -5.908 | -5.922 | -1256 | -1024 | -1089 | 923 | 5783 | 7633 |  | CORR | CIGR | 05:11 | 05:49 | 05:38 | 47 | 333 | 12 | EXT |  | 0.89 | (c)
84291.246 | 0 | -0.023 | -11.455 | -11.478 | 3 | -2078 | 2204 | 3 |  | 7635 | Нарушение формы кольцевого шва | GWAN |  | 02:60 | 09:24 | 08:55 | 0 | 4403 |  | EXT | Нарушение формы кольцевого шва |  | (c)
84306.411 | 3.71 | 2.501 | -7.84 | -9.049 | -414 | -214 | -313 | 212 | 2501 | 7636 |  | GOUG | GENE | 00:39 | 01:11 | 00:55 | 1341 | 202 | 10 | EXT | Зона задиров. Аномалия находится на упругопластическом изгибе: R=354 D, максимальное растяжение на 0.1 час. |  | (c)
84336.586 | 0 | -0.012 | -11.665 | -11.677 | 2185 | -2162 | -2153 | 2031 |  | 7639 | Нарушение формы кольцевого шва | GWAN |  | 06:33 | 06:51 | 06:53 | 0 | 245 |  | EXT | Нарушение формы кольцевого шва |  | (c)
84382.63 | 0.059 | 0.018 | -11.546 | -11.587 | 1455 | 2181 | 1990 | 1455 | 18 | 7643 |  | CORR | GENE | 02:29 | 04:27 | 03:56 | 87 | 1069 | 12 | EXT |  | 0.89 | (c)
84382.634 | 0.063 | 0.016 | -11.542 | -11.589 | -962 | -700 | -576 | 191 | 16 | 7643 |  | CORR | GENE | 07:59 | 08:42 | 09:02 | 100 | 771 | 11 | EXT |  | 0.89 | (c)
84382.772 | 0.201 | 0.148 | -11.404 | -11.457 | 2045 | 2079 | 2098 | 2045 | 148 | 7643 |  | DENT | GENE | 04:05 | 04:10 | 04:13 | 109 | 105 | 0.4 | N/A | Глубина вмятины: 6 мм (0,4%). Линейка: 11 см в (15 см; 04:10 ч:мин) Аномалия находится вблизи кольцевого сварного шва. Аномалия находится вблизи дефекта потери металла. |  | (c)
84389.367 | 6.796 | 6.772 | -4.809 | -4.833 | -1730 | -1611 | -1600 | 1471 | 4780 | 7643 |  | CORR | GENE | 05:55 | 06:15 | 06:16 | 53 | 259 | 11 | EXT |  | 0.89 | (c)
84405.426 | 0.045 | 0.028 | -11.47 | -11.487 | -1444 | -1304 | -1164 | 883 | 28 | 7645 |  | CORR | GENE | 08:22 | 08:45 | 09:07 | 103 | 561 | 13 | EXT |  | 0.89 | (c)
84405.443 | 0.062 | 0.025 | -11.453 | -11.49 | 2174 | -2071 | -2018 | 1749 | 25 | 7645 |  | CORR | GENE | 06:06 | 06:41 | 06:49 | 91 | 538 | 12 | EXT |  | 0.89 | (c)
84439.67 | 11.089 | 11.023 | -0.066 | -0.132 | -1698 | -832 | -1153 | 608 | 58 | 7647 |  | CORR | GENE | 07:29 | 09:48 | 08:56 | 74 | 1090 | 10 | EXT |  | 0.89 | (c)
84439.736 | 0 | -0.005 | -11.395 | -11.4 | 1847 | 1987 | 2007 | 1847 |  | 7648 | Нарушение формы кольцевого шва | GWAN |  | 05:57 | 06:19 | 06:22 | 0 | 319 |  | INT | Нарушение формы кольцевого шва |  | (c)
84451.034 | 11.298 | 11.284 | -0.097 | -0.111 | -1913 | -1793 | -1726 | 1538 | 83 | 7648 |  | CORR | CIGR | 07:50 | 08:09 | 08:20 | 28 | 374 | 11 | EXT |  | 0.89 | (c)
84451.066 | 11.33 | 11.261 | -0.065 | -0.134 | 904 | 1157 | 1348 | 904 | 37 | 7648 |  | CORR | GENE | 03:24 | 04:05 | 04:36 | 97 | 888 | 11 | EXT |  | 0.89 | (c)
84451.228 | 0.097 | 0.055 | -11.593 | -11.635 | 858 | 1449 | 1270 | 858 | 55 | 7649 |  | CORR | GENE | 07:00 | 08:36 | 08:07 | 79 | 824 | 15 | EXT |  | 0.89 | (c)
84474.526 | 0 | -0.022 | -11.585 | -11.607 | -1076 | -1076 | -1058 | 1040 |  | 7651 | Нарушение формы кольцевого шва | GWAN |  | 06:21 | 06:21 | 06:24 | 0 | 37 |  | INT | Нарушение формы кольцевого шва |  | (c)
84481.059 | 6.533 | 6.219 | -5.052 | -5.366 | -1363 | -1362 | -1321 | 1280 | 4949 | 7651 |  | CORR | GENE | 05:34 | 05:35 | 05:41 | 417 | 83 | 11 | EXT |  | 0.94 | (c)
84482.834 | 8.308 | 8.087 | -3.277 | -3.498 | -1385 | -1320 | -1335 | 1286 | 2591 | 7651 |  | CORR | GENE | 05:31 | 05:41 | 05:39 | 907 | 99 | 11 | EXT |  | 0.96 | (c)
84552.259 | 8.498 | 8.423 | -3.047 | -3.122 | -465 | -314 | -249 | 32 | 3021 | 7657 |  | CORR | GENE | 06:00 | 06:25 | 06:35 | 101 | 434 | 11 | EXT |  | 0.89 | (c)
84553.536 | 9.775 | 9.656 | -1.77 | -1.889 | -825 | -760 | -568 | 310 | 1753 | 7657 |  | CORR | GENE | 05:02 | 05:13 | 05:44 | 136 | 515 | 10 | EXT |  | 0.9 | (c)
84555.243 | 11.482 | 11.448 | -0.063 | -0.097 | -190 | 142 | 53 | 0 | 23 | 7657 |  | CORR | GENE | 06:45 | 07:38 | 07:24 | 74 | 486 | 15 | EXT |  | 0.89 | (c)
84555.295 | 11.534 | 11.431 | -0.011 | -0.114 | -1239 | -632 | -873 | 507 | 11 | 7657 |  | CORR | GENE | 03:56 | 05:34 | 04:55 | 103 | 732 | 11 | EXT |  | 0.89 | (c)
84560.643 | 5.337 | 4.95 | -6.103 | -6.49 | 1059 | 1083 | 1145 | 1059 | 4950 | 7658 |  | CORR | GENE | 07:11 | 07:15 | 07:25 | 926 | 171 | 10 | EXT |  | 0.96 | (c)
84562.165 | 6.859 | 6.809 | -4.581 | -4.631 | 1348 | 1610 | 1577 | 1348 | 4509 | 7658 |  | CORR | GENE | 07:58 | 08:40 | 08:35 | 122 | 458 | 10 | EXT |  | 0.89 | (c)
84589.701 | 0.05 | 0.032 | -11.35 | -11.368 | -1121 | -751 | -796 | 472 | 32 | 7661 |  | CORR | GENE | 03:39 | 04:39 | 04:32 | 75 | 649 | 11 | EXT |  | 0.89 | (c)
84589.722 | 0.071 | 0.017 | -11.329 | -11.383 | -103 | 402 | 381 | 0 | 17 | 7661 |  | CORR | GENE | 06:24 | 07:45 | 07:42 | 82 | 968 | 12 | EXT |  | 0.89 | (c)
84612.458 | 11.407 | 11.363 | -0.083 | -0.127 | -998 | -844 | -858 | 717 | 68 | 7662 |  | CORR | GENE | 06:02 | 06:27 | 06:25 | 59 | 281 | 11 | EXT |  | 0.89 | (c)
84624.365 | 0.124 | 0.085 | -11.561 | -11.6 | -894 | -696 | -676 | 458 | 85 | 7664 |  | CORR | GENE | 07:22 | 07:54 | 07:57 | 71 | 436 | 11 | EXT |  | 0.89 | (c)
84657.707 | 10.081 | 9.824 | -1.614 | -1.871 | 34 | 35 | 60 | 34 | 1370 | 7666 |  | CORR | GENE | 08:37 | 08:37 | 08:41 | 501 | 52 | 10 | EXT |  | 0.94 | (c)
84661.824 | 2.503 | 2.469 | -7.542 | -7.576 | 1380 | 1465 | 1634 | 1380 | 2469 | 7667 |  | CORR | CIGR | 06:38 | 06:51 | 07:19 | 37 | 508 | 10 | EXT |  | 0.89 | (c)
84678.047 | 8.681 | 8.626 | -2.924 | -2.979 | 813 | 1092 | 1099 | 813 | 2909 | 7668 |  | CORR | GENE | 05:10 | 05:55 | 05:56 | 70 | 572 | 10 | EXT |  | 0.89 | (c)
84703.42 | 0.024 | 0.017 | -11.226 | -11.233 | -266 | 1343 | 756 | 0 | 17 | 7671 |  | CORR | GENE | 01:53 | 06:12 | 04:38 | 71 | 2044 | 12 | EXT |  | 0.89 | (c)
84709.222 | 5.826 | 5.795 | -5.424 | -5.455 | 361 | 620 | 570 | 361 | 5382 | 7671 |  | CORR | GENE | 03:34 | 04:16 | 04:08 | 73 | 417 | 11 | EXT |  | 0.89 | (c)
84838.438 | 8.962 | 8.95 | -2.413 | -2.425 | -407 | -309 | -296 | 186 | 2370 | 7682 |  | CORR | CIGR | 02:08 | 02:24 | 02:26 | 55 | 221 | 12 | EXT |  | 0.89 | (c)
84883.264 | 7.898 | 7.865 | -3.712 | -3.745 | 223 | 376 | 406 | 223 | 3702 | 7686 |  | CORR | CIGR | 07:37 | 08:02 | 08:06 | 43 | 366 | 12 | EXT |  | 0.89 | (c)
84934.451 | 1.085 | 1.001 | -10.625 | -10.709 | 177 | 468 | 464 | 177 | 1001 | 7691 |  | CORR | GENE | 05:59 | 06:46 | 06:45 | 158 | 573 | 10 | EXT |  | 0.9 | (c)
84936.403 | 3.037 | 2.849 | -8.673 | -8.861 | 390 | 735 | 659 | 390 | 2849 | 7691 |  | CORR | GENE | 06:34 | 07:29 | 07:17 | 293 | 538 | 10 | EXT |  | 0.92 | (c)
84944.169 | 10.803 | 10.597 | -0.907 | -1.113 | 352 | 552 | 530 | 352 | 803 | 7691 |  | CORR | GENE | 06:27 | 06:60 | 06:56 | 310 | 356 | 10 | EXT |  | 0.92 | (c)
84945.012 | 11.646 | 10.963 | -0.064 | -0.747 | 589 | 653 | 679 | 589 | 37 | 7691 |  | CORR | GENE | 07:06 | 07:16 | 07:20 | 710 | 181 | 13 | EXT |  | 0.97 | (c)
84945.096 | 0.02 | 0.02 | -11.655 | -11.655 | -2166 | -998 | -1505 | 845 | 20 | 7692 |  | CORR | GENE | 04:46 | 07:54 | 06:32 | 125 | 1321 | 12 | EXT |  | 0.9 | (c)
84947.303 | 2.227 | 2.073 | -9.448 | -9.602 | -1608 | -1371 | -1414 | 1221 | 2073 | 7692 |  | CORR | GENE | 06:16 | 06:54 | 06:47 | 448 | 387 | 13 | EXT |  | 0.95 | (c)
84950.201 | 5.125 | 4.933 | -6.55 | -6.742 | -1328 | -1243 | -1248 | 1169 | 4933 | 7692 |  | CORR | GENE | 07:01 | 07:14 | 07:14 | 208 | 158 | 11 | EXT |  | 0.91 | (c)
84980.071 | 0 | -0.022 | -11.575 | -11.597 | -374 | 1556 | 1062 | 0 |  | 7695 | Нарушение формы кольцевого шва | GWAN |  | 01:54 | 07:06 | 05:46 | 0 | 2873 |  | EXT | Нарушение формы кольцевого шва Аномалия находится на отводе. |  | (c)
84983.467 | 3.396 | 3.117 | -8.179 | -8.458 | 1532 | 1571 | 1577 | 1532 | 3117 | 7695 |  | CORR | GENE | 07:02 | 07:08 | 07:09 | 923 | 90 | 11 | EXT |  | 0.81 | (c)
85002.775 | 11.129 | 11.06 | -0.121 | -0.19 | 429 | 1204 | 968 | 429 | 83 | 7696 |  | CORR | GENE | 06:55 | 08:60 | 08:22 | 107 | 1078 | 10 | EXT | Аномалия находится на упругопластическом изгибе: R=887 D, максимальное растяжение на 6.7 час. | 0.89 | (c)
85002.935 | 0.039 | 0.024 | -11.601 | -11.616 | 230 | 765 | 759 | 230 | 24 | 7697 |  | CORR | GENE | 06:13 | 07:40 | 07:39 | 119 | 1058 | 10 | EXT | Аномалия находится на упругопластическом изгибе: R=845 D, максимальное растяжение на 6.6 час. | 0.89 | (c)
85014.423 | 11.527 | 11.495 | -0.113 | -0.145 | -50 | 58 | 148 | 0 | 69 | 7697 |  | CORR | GENE | 05:28 | 05:45 | 05:60 | 76 | 396 | 12 | EXT | Аномалия находится на упругопластическом изгибе: R=429 D, максимальное растяжение на 6.4 час. | 0.89 | (c)
85014.606 | 0.07 | 0.042 | -11.32 | -11.348 | 1477 | 1821 | 1709 | 1477 | 42 | 7698 |  | CORR | GENE | 04:60 | 05:55 | 05:37 | 78 | 464 | 14 | EXT | Аномалия находится на упругопластическом изгибе: R=433 D, максимальное растяжение на 6.4 час. | 0.89 | (c)
85015.816 | 1.28 | 1.25 | -10.11 | -10.14 | 1895 | 1999 | 1972 | 1895 | 1250 | 7698 |  | CORR | GENE | 06:07 | 06:24 | 06:20 | 55 | 154 | 10 | EXT | Аномалия находится на упругопластическом изгибе: R=452 D, максимальное растяжение на 6.4 час. | 0.89 | (c)
85036.648 | 10.722 | 10.691 | -0.788 | -0.819 | -1412 | -1156 | -1216 | 1020 | 756 | 7699 |  | CORR | GENE | 06:07 | 06:49 | 06:39 | 63 | 392 | 10 | EXT |  | 0.89 | (c)
85037.475 | 0.039 | 0.029 | -11.696 | -11.706 | 72 | 735 | 562 | 72 | 29 | 7700 |  | CORR | GENE | 03:07 | 04:54 | 04:26 | 129 | 980 | 10 | EXT | Аномалия находится на отводе. | 0.9 | (c)
85037.764 | 0.328 | 0.284 | -11.407 | -11.451 | 1518 | 1645 | 1743 | 1518 | 284 | 7700 |  | CORR | GENE | 06:60 | 07:20 | 07:36 | 122 | 450 | 10 | EXT | Аномалия находится на отводе. | 0.89 | (c)
85097.756 | 3.1 | 3.071 | -8.5 | -8.529 | -1054 | -856 | -854 | 654 | 3071 | 7705 |  | CORR | GENE | 05:06 | 05:38 | 05:39 | 138 | 400 | 11 | EXT |  | 0.9 | (c)
85152.067 | 0.021 | 0.021 | -11.239 | -11.239 | -711 | -449 | -239 | 0 | 21 | 7710 |  | CORR | GENE | 02:59 | 03:41 | 04:15 | 167 | 945 | 10 | EXT |  | 0.9 | (c)
85201.174 | 5.408 | 5.279 | -6.172 | -6.301 |  |  |  |  | 5279 | 7714 | Дефект проката | MIAN | GENE | 09:16 | 09:20 | 09:21 | 242 | 73 |  | INT | Дефект проката Эквивалент потери металла 21%. |  | (c)
85258.931 | 5.915 | 5.862 | -5.635 | -5.688 |  |  |  |  | 5618 | 7719 |  | CORR | GENE | 04:58 | 05:15 | 05:27 | 70 | 359 | 10 | EXT |  | 0.89 | (c)
85264.566 | 0 | -0.024 | -11.405 | -11.429 | [5 empty] | 7720 | Нарушение формы кольцевого шва | GWAN |  | 01:11 | 02:16 | 03:21 | 0 | 1602 |  | EXT | Нарушение формы кольцевого шва |  | (c)
85264.566 | 0 | -0.015 | -11.405 | -11.42 | [5 empty] | 7720 | Нарушение формы кольцевого шва | GWAN |  | 05:53 | 08:40 | 08:28 | 0 | 1915 |  | EXT | Нарушение формы кольцевого шва |  | (c)
85301.3 | 3.139 | 3.1 | -8.281 | -8.32 |  |  |  |  | 3100 | 7723 |  | CORR | GENE | 07:50 | 08:43 | 08:29 | 106 | 483 | 13 | EXT |  | 0.89 | (c)
85337.78 | 5.004 | 4.288 | -6.556 | -7.272 |  |  |  |  | 4288 | 7726 |  | CORR | GENE | 07:05 | 07:11 | 07:14 | 864 | 101 | 15 | EXT |  | 0.99 | (c)
85338.164 | 5.388 | 5.31 | -6.172 | -6.25 |  |  |  |  | 5310 | 7726 |  | CORR | GENE | 04:52 | 05:02 | 05:13 | 93 | 261 | 13 | EXT |  | 0.89 | (c)
85339.615 | 6.839 | 6.574 | -4.721 | -4.986 |  |  |  |  | 3850 | 7726 |  | CORR | GENE | 06:58 | 06:59 | 07:09 | 1136 | 145 | 12 | EXT |  | 0.98 | (c)
85341.132 | 8.356 | 8.195 | -3.204 | -3.365 |  |  |  |  | 2608 | 7726 |  | CORR | GENE | 07:04 | 07:09 | 07:16 | 757 | 149 | 13 | EXT |  | 0.97 | (c)
85343.038 | 10.262 | 9.432 | -1.298 | -2.128 |  |  |  |  | 1257 | 7726 |  | CORR | GENE | 07:15 | 07:17 | 07:22 | 871 | 86 | 10 | EXT |  | 0.95 | (c)
85343.397 | 10.621 | 10.595 | -0.939 | -0.965 |  |  |  |  | 912 | 7726 |  | CORR | GENE | 02:58 | 03:11 | 03:10 | 53 | 141 | 10 | EXT |  | 0.89 | (c)
85343.976 | 11.2 | 10.738 | -0.36 | -0.822 |  |  |  |  | 87 | 7726 |  | CORR | GENE | 06:60 | 07:10 | 07:11 | 735 | 138 | 10 | EXT |  | 0.95 | (c)
85348.573 | 4.237 | 4.14 | -7.373 | -7.47 |  |  |  |  | 4140 | 7727 |  | CORR | GENE | 06:48 | 06:50 | 06:52 | 597 | 51 | 12 | EXT |  | 0.96 | (c)
85350.864 | 6.528 | 6.487 | -5.082 | -5.123 |  |  |  |  | 5018 | 7727 |  | CORR | GENE | 04:31 | 04:58 | 04:53 | 105 | 269 | 11 | EXT |  | 0.89 | (c)
85352.17 | 7.834 | 7.789 | -3.776 | -3.821 |  |  |  |  | 3764 | 7727 |  | CORR | GENE | 06:05 | 06:12 | 06:24 | 57 | 237 | 13 | EXT |  | 0.89 | (c)
85355.674 | 11.338 | 11.314 | -0.272 | -0.296 |  |  |  |  | 272 | 7727 |  | CORR | CIGR | 06:39 | 06:48 | 06:48 | 24 | 112 | 10 | EXT |  | 0.88 | (c)
85360.181 | 4.235 | 4.202 | -7.345 | -7.378 |  |  |  |  | 4202 | 7728 |  | CORR | GENE | 04:49 | 04:59 | 05:05 | 53 | 207 | 10 | EXT |  | 0.89 | (c)
85362.687 | 6.741 | 6.723 | -4.839 | -4.857 |  |  |  |  | 4828 | 7728 |  | CORR | CIGR | 04:59 | 05:06 | 05:15 | 29 | 198 | 14 | EXT |  | 0.89 | (c)
85363.403 | 7.457 | 7.437 | -4.123 | -4.143 |  |  |  |  | 4111 | 7728 |  | CORR | CIGR | 06:49 | 06:59 | 07:00 | 32 | 143 | 11 | EXT |  | 0.89 | (c)
85367.872 | 0.346 | 0.266 | -11.114 | -11.194 |  |  |  |  | 266 | 7729 |  | CORR | GENE | 06:57 | 07:19 | 07:12 | 900 | 185 | 10 | EXT |  | 0.95 | (c)
85372.206 | 4.68 | 4.462 | -6.78 | -6.998 |  |  |  |  | 4462 | 7729 |  | CORR | GENE | 07:02 | 07:10 | 07:11 | 716 | 106 | 10 | EXT |  | 0.95 | (c)
85375.086 | 7.56 | 7.534 | -3.9 | -3.926 |  |  |  |  | 3876 | 7729 |  | CORR | GENE | 03:32 | 03:48 | 03:49 | 50 | 217 | 12 | EXT |  | 0.89 | (c)
85390.29 | 11.304 | 10.734 | -0.261 | -0.831 |  |  |  |  | 100 | 7730 |  | CORR | GENE | 07:20 | 07:29 | 07:33 | 731 | 157 | 10 | EXT |  | 0.95 | (c)
85412.17 | 10.004 | 9.696 | -1.546 | -1.854 |  |  |  |  | 1399 | 7732 |  | CORR | GENE | 04:27 | 04:36 | 04:35 | 455 | 94 | 10 | EXT |  | 0.93 | (c)
85412.768 | 10.602 | 10.522 | -0.948 | -1.028 |  |  |  |  | 848 | 7732 |  | CORR | GENE | 04:12 | 04:34 | 04:33 | 180 | 260 | 11 | EXT |  | 0.9 | (c)
85414.037 | 0.321 | 0.008 | -9.639 | -9.952 |  |  |  |  | 8 | 7733 |  | CORR | GENE | 07:12 | 07:26 | 07:22 | 952 | 124 | 10 | EXT |  | 0.96 | (c)
85414.364 | 0.648 | 0.617 | -9.312 | -9.343 |  |  |  |  | 617 | 7733 |  | CORR | GENE | 04:12 | 04:25 | 04:26 | 327 | 179 | 15 | EXT |  | 0.94 | (c)
85424.729 | 1.053 | 0.99 | -9.917 | -9.98 | -1652 | -1487 | -1432 | 1213 | 990 | 7734 |  | CORR | GENE | 07:28 | 07:54 | 08:03 | 124 | 439 | 10 | EXT |  | 0.9 | (c)
85434.493 | 10.817 | 10.761 | -0.153 | -0.209 | -2051 | -1682 | -1762 | 1474 | 104 | 7734 |  | CORR | GENE | 06:23 | 07:23 | 07:10 | 105 | 577 | 10 | EXT |  | 0.89 | (c)
85434.721 | 0.075 | 0.031 | -11.32 | -11.364 | 729 | 819 | 1058 | 729 | 31 | 7735 |  | CORR | GENE | 05:24 | 05:39 | 06:18 | 92 | 658 | 11 | EXT | Аномалия находится на отводе. | 0.89 | (c)
85442.089 | 7.443 | 7.404 | -3.952 | -3.991 | 878 | 1152 | 1057 | 878 | 3884 | 7735 |  | CORR | GENE | 05:48 | 06:33 | 06:17 | 107 | 359 | 10 | EXT | Аномалия находится на отводе. | 0.89 | (c)
85445.637 | 10.991 | 10.962 | -0.404 | -0.433 | 273 | 751 | 865 | 273 | 58 | 7735 |  | CORR | GENE | 04:11 | 05:28 | 05:46 | 375 | 1184 | 12 | EXT | Аномалия находится на отводе. | 0.94 | (c)
85446.001 | 11.355 | 11.195 | -0.04 | -0.2 | 1457 | 1869 | 1839 | 1457 | 39 | 7735 |  | CORR | GENE | 07:22 | 08:28 | 08:24 | 161 | 764 | 15 | EXT | Аномалия находится на отводе. | 0.91 | (c)
85446.792 | 0.751 | 0.589 | -10.904 | -11.066 |  |  |  |  | 589 | 7736 |  | CORR | AXGR | 06:32 | 06:33 | 06:35 | 164 | 41 | 10 | EXT |  | 0.9 | (c)
85454.788 | 8.747 | 8.702 | -2.908 | -2.953 |  |  |  |  | 2889 | 7736 |  | CORR | GENE | 03:33 | 03:43 | 04:08 | 64 | 430 | 11 | EXT |  | 0.89 | (c)
85457.578 | 11.537 | 11.421 | -0.118 | -0.234 |  |  |  |  | 32 | 7736 |  | CORR | GENE | 05:03 | 05:45 | 05:53 | 202 | 618 | 10 | EXT |  | 0.9 | (c)
85458.18 | 0.484 | 0.446 | -11.046 | -11.084 |  |  |  |  | 446 | 7737 |  | CORR | GENE | 07:37 | 07:54 | 07:60 | 56 | 287 | 10 | EXT |  | 0.89 | (c)
85469.524 | 0.298 | 0.264 | -11.012 | -11.046 |  |  |  |  | 264 | 7738 |  | CORR | GENE | 04:14 | 04:38 | 04:41 | 488 | 343 | 13 | EXT |  | 0.95 | (c)
85470.138 | 0.912 | 0.867 | -10.398 | -10.443 |  |  |  |  | 867 | 7738 |  | CORR | CIGR | 07:10 | 07:34 | 07:33 | 45 | 277 | 10 | EXT |  | 0.89 | (c)
85471.514 | 2.288 | 2.261 | -9.022 | -9.049 |  |  |  |  | 2261 | 7738 |  | CORR | GENE | 04:37 | 04:59 | 05:27 | 80 | 619 | 12 | EXT |  | 0.89 | (c)
85472.055 | 2.829 | 2.66 | -8.481 | -8.65 |  |  |  |  | 2660 | 7738 |  | CORR | GENE | 06:32 | 06:39 | 07:29 | 181 | 714 | 10 | EXT |  | 0.9 | (c)
85473.964 | 4.738 | 4.682 | -6.572 | -6.628 |  |  |  |  | 4682 | 7738 |  | CORR | GENE | 07:25 | 07:47 | 07:49 | 59 | 296 | 10 | EXT |  | 0.89 | (c)
85476.622 | 7.396 | 7.37 | -3.914 | -3.94 |  |  |  |  | 3829 | 7738 |  | CORR | GENE | 03:29 | 04:39 | 04:17 | 111 | 603 | 13 | EXT |  | 0.89 | (c)
85478.67 | 9.444 | 9.402 | -1.866 | -1.908 |  |  |  |  | 1852 | 7738 |  | CORR | GENE | 04:14 | 04:25 | 04:35 | 56 | 270 | 12 | EXT |  | 0.89 | (c)
85480.343 | 11.117 | 11.075 | -0.193 | -0.235 |  |  |  |  | 165 | 7738 |  | CORR | GENE | 03:19 | 03:52 | 03:50 | 70 | 384 | 14 | EXT |  | 0.89 | (c)
85480.536 | 0 | 0 | -11.57 | -11.57 |  |  |  |  | 0 | 7739 | Смещение кромок | GWAN |  | 00:06 | 01:12 | 01:12 | 0 | 813 | 26 | EXT | Смещение кромок Вовнутрь Величина смещения - 4 мм. |  | (c)
85480.536 | 0 | 0 | -11.57 | -11.57 |  |  |  |  | 0 | 7739 | Смещение кромок | GWAN |  | 04:41 | 05:17 | 06:23 | 0 | 1259 | 15 | EXT | Смещение кромок Наружу Величина смещения - 2.4 мм. |  | (c)
85482.361 | 1.825 | 1.786 | -9.745 | -9.784 |  |  |  |  | 1786 | 7739 |  | CORR | GENE | 02:53 | 04:14 | 03:49 | 115 | 687 | 10 | EXT |  | 0.89 | (c)
85491.977 | 11.441 | 11.405 | -0.129 | -0.165 |  |  |  |  | 127 | 7739 |  | CORR | CIGR | 07:39 | 07:57 | 07:56 | 38 | 204 | 10 | EXT |  | 0.89 | (c)
85493.032 | 0.926 | 0.891 | -10.339 | -10.374 |  |  |  |  | 891 | 7740 |  | CORR | GENE | 02:50 | 03:13 | 03:17 | 51 | 323 | 11 | EXT |  | 0.89 | (c)
85500.929 | 8.823 | 8.742 | -2.442 | -2.523 |  |  |  |  | 2359 | 7740 |  | CORR | GENE | 07:17 | 08:23 | 08:10 | 164 | 655 | 10 | EXT |  | 0.9 | (c)
85518.867 | 3.951 | 3.901 | -7.554 | -7.604 |  |  |  |  | 3901 | 7742 |  | CORR | GENE | 03:26 | 03:35 | 03:56 | 64 | 379 | 11 | EXT |  | 0.89 | (c)
85531.735 | 5.314 | 5.229 | -6.116 | -6.201 |  |  |  |  | 5229 | 7743 |  | CORR | GENE | 08:13 | 08:32 | 08:51 | 105 | 470 | 11 | EXT |  | 0.89 | (c)
85532.14 | 5.719 | 5.706 | -5.711 | -5.724 |  |  |  |  | 5668 | 7743 |  | CORR | GENE | 08:12 | 08:47 | 08:37 | 56 | 310 | 10 | EXT |  | 0.89 | (c)
85572.875 | 2.679 | 2.66 | -8.691 | -8.71 |  |  |  |  | 2660 | 7747 |  | CORR | CIGR | 02:28 | 02:53 | 02:49 | 45 | 250 | 10 | EXT |  | 0.89 | (c)
85588.219 | 6.653 | 6.632 | -4.677 | -4.698 |  |  |  |  | 4587 | 7748 |  | CORR | GENE | 03:21 | 04:46 | 04:14 | 111 | 657 | 11 | EXT |  | 0.89 | (c)
85594.024 | 1.128 | 1.065 | -10.422 | -10.485 |  |  |  |  | 1065 | 7749 |  | CORR | AXGR | 07:45 | 07:48 | 07:48 | 193 | 37 | 12 | EXT |  | 0.91 | (c)
85624.438 | 8.467 | 8.432 | -3.138 | -3.173 |  |  |  |  | 3118 | 7751 |  | CORR | GENE | 02:50 | 03:09 | 03:15 | 55 | 306 | 13 | EXT |  | 0.89 | (c)
85634.335 | 6.759 | 6.716 | -4.811 | -4.854 |  |  |  |  | 4780 | 7752 |  | CORR | GENE | 02:41 | 03:22 | 03:18 | 74 | 460 | 11 | EXT |  | 0.89 | (c)
85639.752 | 0.606 | 0.564 | -10.974 | -11.016 |  |  |  |  | 564 | 7753 |  | CORR | GENE | 04:24 | 06:04 | 05:25 | 132 | 750 | 10 | EXT |  | 0.89 | (c)
85639.863 | 0.717 | 0.622 | -10.863 | -10.958 |  |  |  |  | 622 | 7753 |  | CORR | GENE | 07:03 | 07:20 | 07:46 | 113 | 534 | 10 | EXT |  | 0.89 | (c)
85640.584 | 1.438 | 1.391 | -10.142 | -10.189 |  |  |  |  | 1391 | 7753 |  | CORR | GENE | 08:10 | 08:43 | 08:36 | 80 | 313 | 10 | EXT |  | 0.89 | (c)
85641.837 | 2.691 | 2.63 | -8.889 | -8.95 |  |  |  |  | 2630 | 7753 |  | CORR | GENE | 07:35 | 08:31 | 08:18 | 143 | 532 | 10 | EXT |  | 0.9 | (c)
85645.875 | 6.729 | 6.676 | -4.851 | -4.904 |  |  |  |  | 4791 | 7753 |  | CORR | GENE | 02:06 | 03:07 | 03:01 | 113 | 679 | 10 | EXT |  | 0.89 | (c)
85731.156 | 1.5 | 1.227 | -10.06 | -10.333 |  |  |  |  | 1227 | 7761 |  | CORR | GENE | 04:45 | 04:59 | 04:54 | 558 | 119 | 12 | EXT |  | 0.95 | (c)
85750.371 | 9.155 | 8.797 | -2.355 | -2.713 |  |  |  |  | 2259 | 7762 |  | CORR | GENE | 07:41 | 07:45 | 07:47 | 454 | 85 | 14 | EXT |  | 0.96 | (c)
85752.696 | 11.48 | 11.385 | -0.03 | -0.125 |  |  |  |  | 26 | 7762 |  | CORR | GENE | 02:42 | 04:33 | 04:11 | 99 | 1103 | 10 | EXT |  | 0.89 | (c)
85752.726 | 0 | 0 | -11.33 | -11.33 |  |  |  |  | 0 | 7763 | Смещение кромок | GWAN |  | 04:21 | 05:15 | 05:22 | 0 | 753 | 18 | EXT | Смещение кромок Наружу Величина смещения - 2.8 мм. |  | (c)
85752.726 | 0 | 0 | -11.33 | -11.33 |  |  |  |  | 0 | 7763 | Смещение кромок | GWAN |  | 08:18 | 11:07 | 09:58 | 0 | 1236 | 26 | EXT | Смещение кромок Вовнутрь Величина смещения - 4 мм. |  | (c)
85774.078 | 10.022 | 9.979 | -1.578 | -1.621 |  |  |  |  | 1155 | 7764 |  | CORR | GENE | 03:51 | 04:12 | 04:26 | 466 | 432 | 12 | EXT |  | 0.94 | (c)
85775.165 | 11.109 | 11.035 | -0.491 | -0.565 |  |  |  |  | 479 | 7764 |  | CORR | GENE | 03:49 | 04:14 | 04:21 | 86 | 389 | 11 | EXT |  | 0.89 | (c)
85777.668 | 2.012 | 2.009 | -9.488 | -9.491 |  |  |  |  | 2009 | 7765 |  | CORR | GENE | 03:28 | 03:49 | 03:56 | 267 | 341 | 10 | EXT |  | 0.91 | (c)
85809.786 | 11.115 | 10.789 | -0.385 | -0.711 |  |  |  |  | 200 | 7767 |  | CORR | GENE | 04:55 | 04:59 | 05:01 | 511 | 79 | 13 | EXT |  | 0.96 | (c)
85833.153 | 11.507 | 11.453 | -0.033 | -0.087 |  |  |  |  | 22 | 7769 |  | CORR | GENE | 06:46 | 07:24 | 07:22 | 65 | 450 | 10 | EXT |  | 0.89 | (c)
85856.41 | 0.504 | 0.492 | -11.056 | -11.068 |  |  |  |  | 492 | 7772 |  | CORR | GENE | 04:34 | 05:13 | 05:01 | 65 | 333 | 10 | EXT |  | 0.89 | (c)
85869.384 | 1.918 | 1.791 | -9.602 | -9.729 |  |  |  |  | 1791 | 7773 |  | CORR | GENE | 05:00 | 05:38 | 05:55 | 142 | 684 | 10 | EXT |  | 0.9 | (c)
85871.611 | 4.145 | 3.677 | -7.375 | -7.843 |  |  |  |  | 3677 | 7773 |  | CORR | GENE | 06:43 | 06:55 | 06:52 | 724 | 114 | 11 | EXT |  | 0.96 | (c)
85875.686 | 8.22 | 8.181 | -3.3 | -3.339 |  |  |  |  | 3256 | 7773 |  | CORR | GENE | 02:47 | 03:18 | 03:14 | 83 | 337 | 10 | EXT |  | 0.89 | (c)
85913.473 | 0.112 | 0.037 | -11.588 | -11.663 | -925 | -642 | -587 | 249 | 37 | 7777 |  | CORR | GENE | 07:03 | 07:49 | 07:57 | 132 | 676 | 11 | EXT |  | 0.9 | (c)
85951.596 | 4.21 | 4.143 | -7.485 | -7.552 | -311 | -298 | -294 | 277 | 4143 | 7780 |  | CORR | AXGR | 06:46 | 06:48 | 06:49 | 162 | 34 | 15 | EXT |  | 0.91 | (c)
85951.649 | 4.263 | 4.213 | -7.432 | -7.482 | -651 | -448 | -481 | 311 | 4213 | 7780 |  | CORR | GENE | 05:51 | 06:24 | 06:19 | 68 | 340 | 10 | EXT |  | 0.89 | (c)
85951.975 | 4.589 | 4.365 | -7.106 | -7.33 | -845 | -839 | -818 | 791 | 4365 | 7780 |  | CORR | GENE | 05:20 | 05:21 | 05:24 | 510 | 54 | 12 | EXT |  | 0.95 | (c)
85959.051 | 11.665 | 11.61 | -0.03 | -0.085 | -1112 | -867 | -898 | 684 | 20 | 7780 |  | CORR | GENE | 04:37 | 05:17 | 05:11 | 65 | 428 | 11 | EXT |  | 0.89 | (c)
85961.089 | 2.008 | 1.753 | -9.257 | -9.512 | 1500 | 1520 | 1530 | 1500 | 1753 | 7781 |  | CORR | GENE | 06:44 | 06:47 | 06:49 | 396 | 59 | 10 | EXT | Аномалия находится на отводе. | 0.93 | (c)
85968.73 | 9.649 | 9.628 | -1.616 | -1.637 | 859 | 1070 | 1183 | 859 | 1502 | 7781 |  | CORR | GENE | 05:01 | 05:35 | 05:53 | 135 | 647 | 11 | EXT | Аномалия находится на отводе. | 0.9 | (c)
85977.84 | 7.494 | 7.466 | -3.961 | -3.989 | 1668 | 1898 | 1854 | 190 | 3928 | 7782 |  | CORR | GENE | 04:16 | 04:53 | 04:46 | 61 | 373 | 11 | EXT |  | 0.89 | (c)
86044.527 | 4.616 | 4.612 | -7.054 | -7.058 | -1894 | -1850 | -1735 | 1576 | 4612 | 7788 |  | GOUG | CIGR | 11:57 | 00:04 | 12:22 | 39 | 318 | 10 | EXT | Задир. |  | (c)
86062.967 | 0.621 | 0.598 | -10.849 | -10.872 | 1471 | 1563 | 1571 | 1471 | 598 | 7790 |  | CORR | CIGR | 04:49 | 05:04 | 05:05 | 36 | 200 | 12 | EXT |  | 0.89 | (c)
86083.546 | 9.73 | 9.692 | -1.8 | -1.838 | 71 | 202 | 407 | 71 | 1683 | 7791 |  | CORR | GENE | 05:25 | 05:46 | 06:20 | 155 | 671 | 14 | EXT |  | 0.91 | (c)
86118.288 | 10.352 | 10.328 | -1.363 | -1.387 | -1443 | -1336 | -1337 | 1232 | 1310 | 7794 |  | GOUG | GENE | 07:26 | 07:43 | 07:43 | 77 | 212 | 10 | EXT | Задир. |  | (c)
86127.711 | 8.06 | 8.045 | -3.685 | -3.7 | 1316 | 1390 | 1384 | 1316 | 3673 | 7795 |  | GOUG | CIGR | 08:52 | 09:04 | 09:03 | 27 | 136 | 9 | EXT | Задир. |  | (c)
86135.993 | 4.597 | 4.573 | -6.358 | -6.382 | 1007 | 1085 | 1080 | 1007 | 4573 | 7796 |  | GOUG | CIGR | 07:20 | 07:33 | 07:32 | 45 | 146 | 10 | EXT | Задир. |  | (c)
86135.996 | 4.6 | 4.562 | -6.355 | -6.393 | 1053 | 1089 | 1103 | 1053 | 4562 | 7796 |  | DENT | GENE | 07:28 | 07:33 | 07:36 | 82 | 99 | 0.4 | N/A | Глубина вмятины: 5 мм (0,4%). Линейка: 8 см в (456 см; 07:33 ч:мин) Аномалия находится вблизи дефекта потери металла. |  | (c)
86142.286 | 10.89 | 10.854 | -0.065 | -0.101 | -46 | 249 | 195 | 0 | 44 | 7796 |  | CORR | GENE | 04:30 | 05:18 | 05:09 | 57 | 482 | 11 | EXT |  | 0.89 | (c)
86176.867 | 2.941 | 2.234 | -6.409 | -7.116 |  |  |  |  | 2234 | 7800 |  | CORR | GENE | 05:46 | 05:56 | 05:56 | 965 | 126 | 10 | EXT |  | 0.96 | (c)
86194.717 | 11.441 | 11.366 | -0.119 | -0.194 |  |  |  |  | 73 | 7801 |  | CORR | GENE | 05:21 | 06:31 | 06:07 | 121 | 568 | 10 | EXT |  | 0.89 | (c)
86196.281 | 1.445 | 1.242 | -8.775 | -8.978 |  |  |  |  | 1242 | 7802 |  | CORR | GENE | 03:44 | 03:46 | 03:50 | 298 | 73 | 14 | EXT |  | 0.93 | (c)
86203.856 | 9.02 | 8.651 | -1.2 | -1.569 |  |  |  |  | 1133 | 7802 |  | CORR | GENE | 04:03 | 04:04 | 04:07 | 436 | 53 | 12 | EXT | Аномалия находится на упругопластическом изгибе: R=935 D, максимальное растяжение на 5.3 час. | 0.94 | (c)
86205.056 | 0 | 0 | -11.53 | -11.53 | -1859 | -1529 | -1621 | 371 | 0 | 7803 | Смещение кромок | GWAN |  | 04:27 | 05:20 | 05:05 | 0 | 477 | 17 | EXT | Смещение кромок Наружу Величина смещения - 2.7 мм. Аномалия находится на упругопластическом изгибе: R=848 D, максимальное растяжение на 5.4 час. |  | (c)
86205.056 | 0 | 0 | -11.53 | -11.53 | -949 | -320 | -564 | 179 | 0 | 7803 | Смещение кромок | GWAN |  | 06:54 | 08:35 | 07:56 | 0 | 770 | 15 | EXT | Смещение кромок Наружу Величина смещения - 2.3 мм. Аномалия находится на упругопластическом изгибе: R=848 D, максимальное растяжение на 5.4 час. |  | (c)
86205.62 | 0.564 | 0.513 | -10.966 | -11.017 | 1722 | -1840 | -2149 | 0 | 513 | 7803 |  | CORR | GENE | 02:05 | 04:30 | 03:40 | 101 | 1180 | 11 | EXT | Аномалия находится на упругопластическом изгибе: R=819 D, максимальное растяжение на 5.5 час. | 0.89 | (c)
86205.625 | 0.569 | 0.514 | -10.961 | -11.016 | 106 | 199 | 255 | 106 | 514 | 7803 |  | CORR | GENE | 09:44 | 09:59 | 10:08 | 93 | 299 | 10 | EXT | Аномалия находится на упругопластическом изгибе: R=819 D, максимальное растяжение на 5.5 час. | 0.89 | (c)
86214.345 | 9.289 | 9.257 | -2.241 | -2.273 | -1937 | -1437 | -1610 | 293 | 2139 | 7803 |  | CORR | GENE | 04:14 | 05:35 | 05:07 | 134 | 654 | 11 | EXT | Аномалия находится на упругопластическом изгибе: R=766 D, максимальное растяжение на 5.9 час. | 0.9 | (c)
86215.684 | 10.628 | 10.589 | -0.902 | -0.941 | -2068 | -1754 | -1832 | 162 | 850 | 7803 |  | CORR | GENE | 03:53 | 04:44 | 04:31 | 91 | 472 | 14 | EXT | Аномалия находится на упругопластическом изгибе: R=627 D, максимальное растяжение на 6.1 час. | 0.89 | (c)
86224.969 | 8.383 | 8.321 | -3.137 | -3.199 | -2000 | -1910 | -1900 | 231 | 3109 | 7804 |  | GOUG | GENE | 03:58 | 04:13 | 04:14 | 90 | 200 | 10 | EXT | Задир. Аномалия находится на упругопластическом изгибе: R=791 D, максимальное растяжение на 5.9 час. |  | (c)
86231.36 | 3.254 | 3.219 | -8.156 | -8.191 | 1307 | 1483 | 1546 | 446 | 3219 | 7805 |  | CORR | GENE | 02:06 | 02:34 | 02:44 | 99 | 477 | 12 | EXT |  | 0.89 | (c)
86231.853 | 3.747 | 3.74 | -7.663 | -7.67 | 1507 | 1640 | 1746 | 245 | 3740 | 7805 |  | CORR | GENE | 02:38 | 02:60 | 03:17 | 177 | 479 | 10 | EXT |  | 0.9 | (c)
86273.709 | 0.098 | 0.051 | -11.487 | -11.534 | 1685 | 1838 | 1880 | 1685 | 51 | 7809 |  | CORR | GENE | 03:55 | 04:20 | 04:26 | 60 | 390 | 11 | EXT |  | 0.89 | (c)
86285.269 | 0.073 | 0.029 | -11.332 | -11.376 | 1411 | 1440 | 1436 | 1411 | 29 | 7810 |  | CORR | GENE | 05:57 | 06:02 | 06:01 | 140 | 50 | 11 | EXT |  | 0.9 | (c)
86286.324 | 1.128 | 0.673 | -10.277 | -10.732 | 763 | 862 | 865 | 763 | 673 | 7810 |  | CORR | GENE | 04:13 | 04:29 | 04:29 | 1923 | 203 | 11 | EXT |  | 0.98 | (c)
86287.791 | 2.595 | 2.568 | -8.81 | -8.837 | 1780 | 1919 | 1936 | 1780 | 2568 | 7810 |  | CORR | CIGR | 06:57 | 07:19 | 07:22 | 44 | 313 | 10 | EXT |  | 0.89 | (c)
86294.922 | 9.726 | 7.276 | -1.679 | -4.129 | 1910 | 2010 | 1982 | 1910 | 1572 | 7810 |  | CORR | GENE | 07:18 | 07:34 | 07:29 | 2557 | 144 | 12 | EXT |  | 0.99 | (c)
86309.104 | 1.293 | 1.228 | -10.422 | -10.487 | 2182 | -1758 | -1900 | 1520 | 1228 | 7812 |  | CORR | GENE | 02:31 | 03:55 | 03:32 | 220 | 758 | 10 | EXT |  | 0.91 | (c)
86342.224 | 11.518 | 11.43 | -0.042 | -0.13 | -1287 | -938 | -1052 | 817 | 36 | 7814 |  | CORR | GENE | 05:40 | 06:36 | 06:18 | 94 | 470 | 11 | EXT |  | 0.89 | (c)
86344.551 | 2.285 | 2.156 | -7.62 | -7.749 | -519 | -467 | -483 | 446 | 2156 | 7815 |  | CORR | GENE | 07:31 | 07:40 | 07:37 | 387 | 73 | 10 | EXT | Аномалия находится на отводе. | 0.93 | (c)
86345.988 | 3.722 | 3.691 | -6.183 | -6.214 | -1015 | -888 | -930 | 846 | 3691 | 7815 |  | CORR | CIGR | 06:11 | 06:32 | 06:25 | 39 | 169 | 10 | EXT | Аномалия находится на отводе. | 0.89 | (c)
86350.377 | 8.111 | 7.966 | -1.794 | -1.939 | -1292 | -992 | -998 | 704 | 1398 | 7815 |  | CORR | GENE | 05:27 | 06:15 | 06:14 | 541 | 587 | 12 | EXT | Аномалия находится на отводе. | 0.95 | (c)
86392.829 | 7.868 | 7.669 | -3.607 | -3.806 | -2099 | -2057 | -2014 | 132 | 3063 | 7819 |  | CORR | GENE | 05:31 | 05:37 | 05:44 | 743 | 170 | 11 | EXT |  | 0.96 | (c)
86400.745 | 4.309 | 4.16 | -6.606 | -6.755 | -1707 | -1309 | -1304 | 524 | 4160 | 7820 |  | DENT | GENE | 04:45 | 05:49 | 05:50 | 714 | 806 | 0.7 | N/A | Глубина вмятины: 10 мм (0,7%). Линейка: 71 см в (416 см; 05:49 ч:мин) Аномалия находится на упругопластическом изгибе. |  | (c)
86444.377 | 3.271 | 3.235 | -8.039 | -8.075 | 2080 | 2195 | 2171 | 0 | 3235 | 7825 |  | CORR | GENE | 05:39 | 05:58 | 05:54 | 50 | 181 | 10 | EXT |  | 0.89 | (c)
86451.39 | 10.284 | 10.255 | -1.026 | -1.055 | 2012 | -2172 | 2192 | 0 | 983 | 7825 |  | CORR | GENE | 05:28 | 06:13 | 05:57 | 72 | 361 | 11 | EXT |  | 0.89 | (c)
86457.931 | 5.515 | 5.242 | -5.975 | -6.248 | 1163 | 1257 | 1281 | 832 | 5242 | 7826 |  | CORR | GENE | 05:39 | 05:54 | 05:58 | 365 | 236 | 13 | EXT |  | 0.94 | (c)
86496.706 | 0 | 0 | -11.045 | -11.045 | -1119 | -678 | -344 | 432 | 0 | 7830 | Смещение кромок | GWAN |  | 10:51 | 00:03 | 12:57 | 0 | 1551 | 21 | EXT | Смещение кромок Вовнутрь Величина смещения - 3.3 мм. Аномалия находится на упругопластическом изгибе: R=333 D, максимальное растяжение на 6.4 час. |  | (c)
86496.706 | 0 | 0 | -11.045 | -11.045 | 1633 | 1783 | 1951 | 0 | 0 | 7830 | Смещение кромок | GWAN |  | 06:16 | 06:40 | 07:07 | 0 | 636 | 21 | EXT | Смещение кромок Вовнутрь Величина смещения - 3.3 мм. Аномалия находится на упругопластическом изгибе: R=333 D, максимальное растяжение на 6.4 час. |  | (c)
86496.706 | 0 | 0 | -11.045 | -11.045 | -1813 | -1311 | -1519 | 418 | 0 | 7830 | Смещение кромок | GWAN |  | 08:59 | 10:20 | 09:47 | 0 | 588 | 18 | EXT | Смещение кромок Наружу Величина смещения - 2.9 мм. Аномалия находится на упругопластическом изгибе: R=333 D, максимальное растяжение на 6.4 час. |  | (c)
86502.993 | 6.287 | 5.842 | -4.758 | -5.203 | 2047 | 2127 | 2121 | 35 | 4494 | 7830 |  | CORR | GENE | 07:22 | 07:35 | 07:34 | 709 | 149 | 12 | EXT | Аномалия находится на упругопластическом изгибе: R=437 D, максимальное растяжение на 5.9 час. | 0.96 | (c)
86504.036 | 7.33 | 6.757 | -3.715 | -4.288 | 2017 | 2081 | 2084 | 79 | 3341 | 7830 |  | CORR | GENE | 07:18 | 07:28 | 07:28 | 947 | 135 | 14 | EXT | Аномалия находится на упругопластическом изгибе: R=498 D, максимальное растяжение на 5.8 час. | 0.99 | (c)
86505.224 | 8.518 | 8.488 | -2.527 | -2.557 | 2041 | 2185 | 2157 | 0 | 2493 | 7830 |  | CORR | GENE | 07:21 | 07:45 | 07:40 | 64 | 232 | 15 | EXT | Аномалия находится на упругопластическом изгибе: R=595 D, максимальное растяжение на 5.8 час. | 0.89 | (c)
86506.754 | 10.048 | 10.038 | -0.997 | -1.007 | 1870 | 1971 | 1939 | 222 | 977 | 7830 |  | CORR | CIGR | 06:54 | 07:10 | 07:05 | 30 | 139 | 11 | EXT | Аномалия находится на упругопластическом изгибе: R=910 D, максимальное растяжение на 6 час. | 0.89 | (c)
86546.174 | 4.523 | 4.505 | -5.312 | -5.33 | 1637 | 1772 | 1778 | 1637 | 4505 | 7835 |  | CORR | CIGR | 02:28 | 02:50 | 02:51 | 46 | 282 | 10 | EXT |  | 0.89 | (c)
86597.296 | 0.69 | 0.531 | -10.725 | -10.884 | 1486 | 1507 | 1511 | 1486 | 531 | 7840 |  | CORR | GENE | 06:13 | 06:16 | 06:17 | 322 | 50 | 10 | EXT |  | 0.92 | (c)
86599.267 | 2.661 | 0.903 | -8.754 | -10.512 | 694 | 737 | 757 | 694 | 903 | 7840 |  | CORR | GENE | 04:05 | 04:12 | 04:15 | 1910 | 126 | 10 | EXT |  | 0.97 | (c)
86609.226 | 1.205 | 1.151 | -10.09 | -10.144 | 1682 | 1970 | 1926 | 60 | 1151 | 7841 |  | CORR | GENE | 06:58 | 07:45 | 07:38 | 105 | 489 | 10 | EXT |  | 0.89 | (c)
86640.658 | 9.912 | 9.843 | -1.548 | -1.617 | 1913 | 1927 | 1937 | 269 | 1508 | 7843 |  | CORR | GENE | 07:30 | 07:32 | 07:34 | 109 | 49 | 10 | EXT |  | 0.89 | (c)
86641.159 | 10.413 | 10.373 | -1.047 | -1.087 | 1807 | 1821 | 1821 | 395 | 1028 | 7843 |  | CORR | AXGR | 07:13 | 07:15 | 07:15 | 59 | 29 | 13 | EXT |  | 0.89 | (c)
86641.253 | 10.507 | 10.484 | -0.953 | -0.976 | 1769 | 1836 | 1857 | 285 | 932 | 7843 |  | CORR | CIGR | 07:07 | 07:18 | 07:21 | 44 | 177 | 10 | EXT |  | 0.89 | (c)
86643.976 | 1.77 | 1.313 | -9.25 | -9.707 | -717 | -701 | -673 | 630 | 1313 | 7844 |  | CORR | GENE | 06:55 | 06:57 | 07:02 | 779 | 87 | 10 | EXT | Аномалия находится на отводе. | 0.95 | (c)
86646.468 | 4.262 | 4.243 | -6.758 | -6.777 | -388 | -293 | -221 | 55 | 4243 | 7844 |  | CORR | GENE | 07:48 | 08:03 | 08:15 | 201 | 333 | 10 | EXT | Аномалия находится на отводе. | 0.91 | (c)
86647.549 | 5.343 | 4.864 | -5.677 | -6.156 | -482 | -406 | -375 | 267 | 4864 | 7844 |  | CORR | GENE | 07:33 | 07:45 | 07:50 | 647 | 214 | 10 | EXT | Аномалия находится на отводе. | 0.95 | (c)
86649.721 | 7.515 | 7.45 | -3.505 | -3.57 | -1052 | -1039 | -1024 | 997 | 3402 | 7844 |  | CORR | GENE | 06:01 | 06:03 | 06:05 | 168 | 55 | 12 | EXT | Аномалия находится на отводе. | 0.9 | (c)
86652.104 | 9.898 | 9.675 | -1.122 | -1.345 | -805 | -683 | -704 | 603 | 1101 | 7844 |  | CORR | GENE | 06:41 | 07:00 | 06:57 | 244 | 202 | 10 | EXT | Аномалия находится на отводе. | 0.91 | (c)
86721.481 | 0 | -0.044 | -11.31 | -11.354 | 1655 | 1809 | 1922 | 42 |  | 7851 | Нарушение формы кольцевого шва | GWAN |  | 02:51 | 03:16 | 03:35 | 0 | 533 |  | EXT | Нарушение формы кольцевого шва Аномалия находится на отводе. |  | (c)
86721.481 | 0 | 0 | -11.31 | -11.31 | -1156 | -871 | -641 | 126 | 0 | 7851 | Смещение кромок | GWAN |  | 07:18 | 08:04 | 08:41 | 0 | 1030 | 17 | EXT | Смещение кромок Наружу Аномалия находится на отводе. Величина смещения - 2.7 мм. |  | (c)
86732.791 | 0 | 0 | -11.205 | -11.205 | -1679 | -1472 | -1008 | 337 | 0 | 7852 | Смещение кромок | GWAN |  | 06:53 | 07:26 | 08:41 | 0 | 1343 | 16 | EXT | Смещение кромок Наружу Величина смещения - 2.5 мм. Аномалия находится на упругопластическом изгибе: R=639 D, максимальное растяжение на 11.9 час. |  | (c)
86732.854 | 0.063 | 0.042 | -11.142 | -11.163 | 1498 | 1552 | 1554 | 621 | 42 | 7852 |  | CORR | GENE | 03:26 | 03:35 | 03:35 | 199 | 112 | 10 | EXT | Аномалия находится на упругопластическом изгибе: R=639 D, максимальное растяжение на 11.9 час. | 0.9 | (c)
86732.873 | 0.082 | 0.021 | -11.123 | -11.184 | 1446 | 1472 | 1462 | 753 | 21 | 7852 |  | CORR | AXGR | 03:17 | 03:22 | 03:20 | 215 | 32 | 11 | EXT | Аномалия находится на упругопластическом изгибе: R=639 D, максимальное растяжение на 11.9 час. | 0.91 | (c)
86733.985 | 1.194 | 0.763 | -10.011 | -10.442 | 1434 | 1711 | 1645 | 375 | 763 | 7852 |  | CORR | GENE | 03:16 | 04:00 | 03:49 | 1196 | 421 | 10 | EXT | Аномалия находится на упругопластическом изгибе: R=576 D, максимальное растяжение на 11.9 час. | 0.96 | (c)
86735.886 | 3.095 | 3.072 | -8.11 | -8.133 | 1643 | 1800 | 1809 | 256 | 3072 | 7852 |  | CORR | GENE | 03:49 | 04:14 | 04:16 | 58 | 332 | 10 | EXT | Аномалия находится на упругопластическом изгибе: R=446 D, максимальное растяжение на 0.2 час. | 0.89 | (c)
86736.053 | 3.262 | 2.121 | -7.943 | -9.084 | 1535 | 1700 | 1672 | 421 | 2121 | 7852 |  | CORR | GENE | 03:32 | 03:58 | 03:54 | 1946 | 275 | 11 | EXT | Аномалия находится на упругопластическом изгибе: R=431 D, максимальное растяжение на 0.3 час. | 0.98 | (c)
86738.753 | 5.962 | 5.866 | -5.243 | -5.339 | 1909 | 1944 | 1954 | 232 | 5079 | 7852 |  | CORR | GENE | 04:32 | 04:38 | 04:39 | 260 | 90 | 10 | EXT | Аномалия находится на упругопластическом изгибе: R=379 D, максимальное растяжение на 0.3 час. | 0.91 | (c)
86753.91 | 9.914 | 9.818 | -1.431 | -1.527 | 2088 | 2230 | 2173 | 0 | 781 | 7853 |  | CORR | GENE | 04:32 | 04:55 | 04:46 | 746 | 171 | 10 | EXT | Аномалия находится на упругопластическом изгибе: R=418 D, максимальное растяжение на 0.6 час. | 0.95 | (c)
86755.341 | 0 | 0 | -11.48 | -11.48 | -2080 | -1187 | -1263 | 151 | 0 | 7854 | Смещение кромок | GWAN |  | 06:19 | 08:43 | 08:31 | 0 | 1633 | 15 | EXT | Смещение кромок Наружу Величина смещения - 2.4 мм. Аномалия находится на упругопластическом изгибе: R=403 D, максимальное растяжение на 0.5 час. |  | (c)
86755.341 | 0 | 0 | -11.48 | -11.48 | -142 | -52 | 27 | 0 | 0 | 7854 | Смещение кромок | GWAN |  | 11:32 | 11:46 | 11:59 | 0 | 338 | 17 | EXT | Смещение кромок Наружу Величина смещения - 2.7 мм. Аномалия находится на упругопластическом изгибе: R=403 D, максимальное растяжение на 0.5 час. |  | (c)
86756.906 | 1.565 | 1.551 | -9.915 | -9.929 | -1793 | -1548 | -1621 | 438 | 1551 | 7854 |  | CORR | CIGR | 07:05 | 07:45 | 07:33 | 45 | 344 | 10 | EXT | Аномалия находится на упругопластическом изгибе: R=390 D, максимальное растяжение на 0.4 час. | 0.89 | (c)
86769.502 | 2.681 | 2.637 | -8.569 | -8.613 | 1919 | 2035 | 2018 | 113 | 2637 | 7855 |  | CORR | GENE | 07:03 | 07:22 | 07:19 | 72 | 199 | 12 | EXT | Аномалия находится на упругопластическом изгибе: R=632 D, максимальное растяжение на 0.6 час. | 0.89 | (c)
86789.526 | 0 | 0 | -10.805 | -10.805 | -1580 | -1190 | -1195 | 651 | 0 | 7857 | Смещение кромок | GWAN |  | 06:41 | 07:44 | 07:43 | 0 | 770 | 25 | EXT | Смещение кромок Наружу Величина смещения - 3.9 мм. |  | (c)
86798.222 | 8.696 | 7.002 | -2.109 | -3.803 | 1472 | 1472 | 1682 | 338 | 1821 | 7857 |  | GOUG | GENE | 02:53 | 02:53 | 03:27 | 1982 | 420 | 10 | EXT | Задир. |  | (c)
86828.749 | 5.888 | 5.691 | -5.312 | -5.509 | -85 | 14 | -26 | 0 | 4852 | 7860 |  | CORR | GENE | 08:24 | 08:40 | 08:33 | 657 | 118 | 10 | EXT |  | 0.95 | (c)
86830.589 | 7.728 | 7.64 | -3.472 | -3.56 | -495 | -408 | -378 | 261 | 3447 | 7860 |  | CORR | GENE | 07:18 | 07:32 | 07:37 | 113 | 234 | 10 | EXT |  | 0.89 | (c)
86833.83 | 10.969 | 9.569 | -0.231 | -1.631 | -647 | -616 | -606 | 564 | 83 | 7860 |  | CORR | GENE | 06:53 | 06:58 | 06:60 | 1548 | 83 | 11 | EXT |  | 0.98 | (c)
86834.061 | 0 | -0.032 | -11.705 | -11.737 | 741 | 1225 | 1275 | 741 |  | 7861 | Нарушение формы кольцевого шва | GWAN |  | 06:13 | 07:31 | 07:39 | 0 | 1069 |  | EXT | Нарушение формы кольцевого шва |  | (c)
86834.061 | 0 | -0.042 | -11.705 | -11.747 | 2029 | -2099 | -2139 | 1847 |  | 7861 | Нарушение формы кольцевого шва | GWAN |  | 09:41 | 10:34 | 10:28 | 0 | 585 |  | EXT | Нарушение формы кольцевого шва |  | (c)
86839.55 | 5.489 | 5.457 | -6.216 | -6.248 | 1369 | 1454 | 1502 | 1369 | 5457 | 7861 |  | CORR | CIGR | 07:54 | 08:08 | 08:15 | 40 | 267 | 10 | EXT |  | 0.89 | (c)
86849.602 | 3.836 | 3.078 | -7.944 | -8.702 | -321 | -292 | -268 | 215 | 3078 | 7862 |  | CORR | GENE | 04:46 | 04:51 | 04:55 | 935 | 106 | 10 | EXT |  | 0.96 | (c)
86850.546 | 4.78 | 4.728 | -7 | -7.052 | -431 | -345 | -276 | 120 | 4728 | 7862 |  | CORR | GENE | 04:29 | 04:43 | 04:54 | 62 | 311 | 13 | EXT |  | 0.89 | (c)
86853.909 | 8.143 | 8.12 | -3.637 | -3.66 | 902 | 1001 | 984 | 902 | 3615 | 7862 |  | CORR | CIGR | 08:04 | 08:20 | 08:17 | 45 | 164 | 12 | EXT |  | 0.89 | (c)
86855.928 | 10.162 | 9.736 | -1.618 | -2.044 | 927 | 1004 | 1015 | 927 | 1366 | 7862 |  | CORR | GENE | 08:08 | 08:20 | 08:22 | 678 | 176 | 10 | EXT |  | 0.95 | (c)
86902.326 | 0 | 0 | -11.19 | -11.19 | 1911 | -1955 | -1812 | 0 | 0 | 7867 | Смещение кромок | GWAN |  | 06:16 | 07:52 | 08:15 | 0 | 1478 | 15 | EXT | Смещение кромок Наружу Величина смещения - 2.4 мм. Аномалия находится на упругопластическом изгибе: R=677 D, максимальное растяжение на 6.3 час. |  | (c)
86909.205 | 6.879 | 6.863 | -4.311 | -4.327 | 1319 | 1715 | 1601 | 348 | 4259 | 7867 |  | CORR | GENE | 04:41 | 05:44 | 05:26 | 68 | 564 | 12 | EXT | Аномалия находится на упругопластическом изгибе: R=275 D, максимальное растяжение на 5.5 час. | 1.19 | (a)
86909.393 | 7.067 | 7.051 | -4.123 | -4.139 | 1557 | 1667 | 1664 | 459 | 4082 | 7867 |  | CORR | GENE | 05:19 | 05:37 | 05:36 | 57 | 215 | 10 | EXT | Аномалия находится на упругопластическом изгибе: R=271 D, максимальное растяжение на 5.5 час. | 1.14 | (b)
86939.676 | 3.28 | 3.266 | -8.12 | -8.134 | -287 | -127 | -161 | 35 | 3266 | 7870 |  | CORR | GENE | 05:16 | 05:42 | 05:37 | 87 | 252 | 11 | EXT |  | 0.89 | (c)
86947.796 | 0 | 0 | -11.52 | -11.52 | -1588 | -1402 | -1444 | 643 | 0 | 7871 | Смещение кромок | GWAN |  | 07:24 | 07:54 | 07:48 | 0 | 287 | 16 | EXT | Смещение кромок Наружу Величина смещения - 2.6 мм. Аномалия находится на упругопластическом изгибе: R=786 D, максимальное растяжение на 5.3 час. |  | (c)
86952.486 | 4.69 | 4.638 | -6.83 | -6.882 | -1424 | -1148 | -1149 | 806 | 4638 | 7871 |  | CORR | GENE | 07:51 | 08:35 | 08:35 | 103 | 551 | 11 | EXT | Аномалия находится на упругопластическом изгибе: R=438 D, максимальное растяжение на 5.5 час. | 0.89 | (c)
86959.316 | 0 | -0.021 | -11.205 | -11.226 | 240 | 723 | 884 | 240 |  | 7872 | Нарушение формы кольцевого шва | GWAN |  | 00:21 | 01:39 | 02:05 | 0 | 1288 |  | EXT | Нарушение формы кольцевого шва Аномалия находится на упругопластическом изгибе: R=399 D, максимальное растяжение на 6 час. |  | (c)
86959.316 | 0 | 0 | -11.205 | -11.205 | -1975 | -1059 | -1260 | 256 | 0 | 7872 | Смещение кромок | GWAN |  | 06:24 | 08:52 | 08:19 | 0 | 1430 | 15 | EXT | Смещение кромок Наружу Величина смещения - 2.4 мм. Аномалия находится на упругопластическом изгибе: R=399 D, максимальное растяжение на 6 час. |  | (c)
86959.766 | 0.45 | 0.407 | -10.755 | -10.798 | 1368 | 1546 | 1547 | 504 | 407 | 7872 |  | CORR | GENE | 03:23 | 03:52 | 03:52 | 80 | 359 | 11 | EXT | Аномалия находится на упругопластическом изгибе: R=399 D, максимальное растяжение на 6 час. | 0.89 | (c)
86960.184 | 0.868 | 0.824 | -10.337 | -10.381 | 1327 | 1655 | 1588 | 382 | 824 | 7872 |  | CORR | GENE | 03:17 | 04:10 | 03:59 | 100 | 522 | 11 | EXT | Аномалия находится на упругопластическом изгибе: R=400 D, максимальное растяжение на 6 час. | 0.89 | (c)
86960.684 | 1.368 | 1.291 | -9.837 | -9.914 | 1580 | 1780 | 1786 | 238 | 1291 | 7872 |  | CORR | GENE | 03:58 | 04:30 | 04:31 | 104 | 412 | 10 | EXT | Аномалия находится на упругопластическом изгибе: R=402 D, максимальное растяжение на 6 час. | 0.89 | (c)
86961.049 | 1.733 | 1.642 | -9.472 | -9.563 | 1458 | 1574 | 1653 | 382 | 1642 | 7872 |  | CORR | GENE | 03:38 | 03:57 | 04:09 | 123 | 390 | 12 | EXT | Аномалия находится на упругопластическом изгибе: R=404 D, максимальное растяжение на 5.9 час. | 0.9 | (c)
86961.213 | 1.897 | 1.826 | -9.308 | -9.379 | -1837 | -1424 | -1426 | 393 | 1826 | 7872 |  | CORR | GENE | 06:46 | 07:53 | 07:52 | 153 | 822 | 10 | EXT | Аномалия находится на упругопластическом изгибе: R=404 D, максимальное растяжение на 5.9 час. | 0.9 | (c)
86962.503 | 3.187 | 3.14 | -8.018 | -8.065 | -2062 | -1668 | -1795 | 169 | 3140 | 7872 |  | CORR | GENE | 06:10 | 07:13 | 06:53 | 75 | 533 | 10 | EXT | Аномалия находится на упругопластическом изгибе: R=410 D, максимальное растяжение на 5.8 час. | 0.89 | (c)
86962.559 | 3.243 | 3.221 | -7.962 | -7.984 | 1352 | 1402 | 1552 | 478 | 3221 | 7872 |  | CORR | GENE | 03:21 | 03:29 | 03:53 | 65 | 400 | 10 | EXT | Аномалия находится на упругопластическом изгибе: R=412 D, максимальное растяжение на 5.8 час. | 0.89 | (c)
86963.293 | 3.977 | 3.967 | -7.228 | -7.238 | 1505 | 1621 | 1627 | 481 | 3967 | 7872 |  | CORR | CIGR | 03:45 | 04:04 | 04:05 | 35 | 244 | 11 | EXT | Аномалия находится на упругопластическом изгибе: R=414 D, максимальное растяжение на 5.7 час. | 0.89 | (c)
86963.352 | 4.036 | 4.029 | -7.169 | -7.176 | 1270 | 1355 | 1431 | 638 | 4029 | 7872 |  | CORR | GENE | 03:08 | 03:21 | 03:34 | 60 | 322 | 11 | EXT | Аномалия находится на упругопластическом изгибе: R=414 D, максимальное растяжение на 5.7 час. | 0.89 | (c)
86963.68 | 4.364 | 4.318 | -6.841 | -6.887 | 1286 | 1365 | 1500 | 517 | 4318 | 7872 |  | CORR | GENE | 03:10 | 03:23 | 03:45 | 95 | 427 | 11 | EXT | Аномалия находится на упругопластическом изгибе: R=415 D, максимальное растяжение на 5.7 час. | 0.89 | (c)
86974.297 | 0.141 | 0.113 | -7.279 | -7.307 | 1948 | 2080 | 2086 | 6 | 113 | 7874 |  | CORR | CIGR | 06:40 | 07:01 | 07:02 | 43 | 277 | 11 | EXT | Аномалия находится на упругопластическом изгибе: R=628 D, максимальное растяжение на 6.1 час. | 0.89 | (c)
86978.27 | 4.114 | 4.032 | -3.306 | -3.388 | 761 | 1225 | 1102 | 761 | 3235 | 7874 |  | CORR | GENE | 03:28 | 04:43 | 04:23 | 153 | 683 | 10 | EXT |  | 0.9 | (c)
86979.657 | 5.501 | 5.472 | -1.919 | -1.948 | -1849 | -1476 | -1581 | 381 | 1854 | 7874 |  | CORR | GENE | 08:27 | 09:27 | 09:10 | 94 | 536 | 11 | EXT |  | 0.89 | (c)
86980.073 | 5.917 | 5.778 | -1.503 | -1.642 | 481 | 828 | 905 | 481 | 1447 | 7874 |  | CORR | GENE | 02:43 | 03:39 | 03:51 | 195 | 848 | 10 | EXT |  | 0.9 | (c)
86980.265 | 6.109 | 6.045 | -1.311 | -1.375 | 1936 | 2046 | 2100 | 0 | 1283 | 7874 |  | CORR | GENE | 06:38 | 06:56 | 07:04 | 92 | 328 | 10 | EXT |  | 0.89 | (c)
86980.613 | 6.457 | 6.401 | -0.963 | -1.019 | 2051 | -2055 | -2135 | 0 | 863 | 7874 |  | CORR | GENE | 06:56 | 07:54 | 07:41 | 156 | 550 | 11 | EXT |  | 0.9 | (c)
86981.525 | 7.369 | 7.215 | -0.051 | -0.205 | 1944 | 2087 | 2194 | 0 | 29 | 7874 |  | CORR | GENE | 06:39 | 07:02 | 07:19 | 176 | 498 | 10 | EXT |  | 0.9 | (c)
86998.46 | 5.799 | 5.746 | -5.886 | -5.939 | -308 | -210 | -166 | 25 | 5746 | 7876 |  | CORR | GENE | 06:48 | 07:04 | 07:11 | 76 | 283 | 10 | EXT |  | 0.89 | (c)
86998.558 | 5.897 | 5.86 | -5.788 | -5.825 | -877 | -732 | -694 | 512 | 5733 | 7876 |  | CORR | GENE | 05:16 | 05:40 | 05:46 | 92 | 365 | 11 | EXT |  | 0.89 | (c)
86999.134 | 6.473 | 6.446 | -5.212 | -5.239 | 620 | 687 | 714 | 620 | 5202 | 7876 |  | CORR | CIGR | 09:18 | 09:29 | 09:33 | 37 | 188 | 10 | EXT |  | 0.89 | (c)
87011.355 | 7.009 | 6.556 | -4.611 | -5.064 | -491 | -135 | -237 | 0 | 4536 | 7877 |  | CORR | GENE | 01:37 | 02:35 | 02:18 | 528 | 507 | 10 | EXT |  | 0.94 | (c)
87027.46 | 11.494 | 11.49 | -0.186 | -0.19 | -383 | 45 | 16 | 0 | 87 | 7878 |  | CORR | GENE | 02:02 | 03:11 | 03:06 | 103 | 799 | 10 | EXT | Аномалия находится на отводе. | 0.89 | (c)
87027.679 | 0.033 | 0.027 | -11.482 | -11.488 | 1492 | 1979 | 2132 | 1492 | 27 | 7879 |  | CORR | GENE | 06:58 | 08:16 | 08:41 | 122 | 1279 | 10 | EXT |  | 0.89 | (c)
87027.783 | 0.137 | 0.035 | -11.378 | -11.48 | -566 | 423 | 141 | 0 | 35 | 7879 |  | CORR | GENE | 01:26 | 04:05 | 03:20 | 127 | 1413 | 11 | EXT |  | 0.9 | (c)
87042.267 | 3.106 | 3.104 | -8.044 | -8.046 | 419 | 508 | 489 | 419 | 3104 | 7880 |  | CORR | CIGR | 08:30 | 08:44 | 08:41 | 30 | 140 | 15 | EXT |  | 0.89 | (c)
87048.193 | 9.032 | 7.325 | -2.118 | -3.825 | 60 | 74 | 116 | 60 | 1732 | 7880 |  | CORR | GENE | 07:32 | 07:34 | 07:41 | 2093 | 112 | 12 | EXT |  | 0.99 | (c)
87048.781 | 9.62 | 9.588 | -1.53 | -1.562 | -2119 | -1999 | -1878 | 1636 | 1362 | 7880 |  | CORR | GENE | 01:40 | 01:59 | 02:19 | 200 | 483 | 10 | EXT |  | 0.91 | (c)
87049.468 | 10.307 | 10.28 | -0.843 | -0.87 | -1368 | -1310 | -1239 | 1110 | 830 | 7880 |  | CORR | CIGR | 03:41 | 03:50 | 04:02 | 40 | 258 | 10 | EXT |  | 0.89 | (c)
87049.62 | 10.459 | 10.264 | -0.691 | -0.886 | 648 | 1052 | 894 | 648 | 510 | 7880 |  | CORR | GENE | 09:06 | 10:12 | 09:46 | 376 | 492 | 10 | EXT |  | 0.93 | (c)
87049.987 | 10.826 | 10.731 | -0.324 | -0.419 | 658 | 1052 | 899 | 658 | 197 | 7880 |  | CORR | GENE | 09:08 | 10:12 | 09:47 | 222 | 483 | 10 | EXT |  | 0.91 | (c)
87050.171 | 11.01 | 10.97 | -0.14 | -0.18 | -2221 | -2060 | -1891 | 1560 | 57 | 7880 |  | CORR | GENE | 01:23 | 01:49 | 02:17 | 123 | 661 | 12 | EXT |  | 0.9 | (c)
87050.19 | 11.029 | 10.991 | -0.121 | -0.159 | 2 | 93 | 284 | 2 | 44 | 7880 |  | CORR | GENE | 07:22 | 07:37 | 08:08 | 115 | 564 | 11 | EXT |  | 0.89 | (c)
87062.149 | 0.058 | 0.017 | -11.437 | -11.478 | 1491 | 1601 | 1920 | 0 | 17 | 7882 |  | CORR | GENE | 03:35 | 03:53 | 04:45 | 68 | 858 | 13 | EXT |  | 0.89 | (c)
87065.002 | 2.911 | 2.908 | -8.584 | -8.587 | -174 | -105 | -104 | 35 | 2908 | 7882 |  | CORR | CIGR | 11:07 | 11:18 | 11:18 | 25 | 139 | 10 | EXT |  | 0.88 | (c)
87067 | 4.909 | 4.887 | -6.586 | -6.608 | -1088 | -919 | -954 | 820 | 4887 | 7882 |  | CORR | GENE | 08:39 | 09:06 | 09:01 | 63 | 268 | 13 | EXT |  | 0.89 | (c)
87067.066 | 4.975 | 4.861 | -6.52 | -6.634 | -565 | -102 | -294 | 22 | 4861 | 7882 |  | CORR | GENE | 10:03 | 11:18 | 10:47 | 130 | 543 | 11 | EXT |  | 0.9 | (c)
87067.202 | 5.111 | 5.108 | -6.384 | -6.387 | -1533 | -1442 | -1468 | 698 | 5108 | 7882 |  | CORR | CIGR | 07:27 | 07:42 | 07:38 | 25 | 130 | 10 | EXT |  | 0.88 | (c)
87067.239 | 5.148 | 5.099 | -6.347 | -6.396 | -1153 | -995 | -935 | 716 | 5099 | 7882 |  | CORR | GENE | 08:28 | 08:54 | 09:04 | 81 | 437 | 10 | EXT |  | 0.89 | (c)
87067.816 | 5.725 | 5.715 | -5.77 | -5.78 | -732 | -661 | -662 | 592 | 5715 | 7882 |  | CORR | CIGR | 09:37 | 09:48 | 09:48 | 45 | 140 | 10 | EXT |  | 0.89 | (c)
87067.992 | 5.901 | 5.777 | -5.594 | -5.718 | -1187 | -1046 | -1047 | 908 | 5555 | 7882 |  | CORR | GENE | 08:23 | 08:46 | 08:46 | 163 | 279 | 12 | EXT |  | 0.9 | (c)
87071.191 | 9.1 | 9.032 | -2.395 | -2.463 | -1155 | -1075 | -996 | 837 | 2360 | 7882 |  | CORR | GENE | 08:28 | 08:41 | 08:54 | 103 | 318 | 11 | EXT |  | 0.89 | (c)
87071.348 | 9.257 | 9.235 | -2.238 | -2.26 | -1068 | -968 | -973 | 877 | 2218 | 7882 |  | CORR | CIGR | 08:42 | 08:58 | 08:58 | 42 | 191 | 11 | EXT |  | 0.89 | (c)
87076.671 | 3.085 | 3.054 | -8.095 | -8.126 | -154 | -34 | -18 | 0 | 3054 | 7883 |  | CORR | GENE | 09:60 | 10:19 | 10:22 | 71 | 271 | 11 | EXT |  | 0.89 | (c)
87077.121 | 3.535 | 3.492 | -7.645 | -7.688 | -127 | -15 | 24 | 0 | 3492 | 7883 |  | CORR | GENE | 10:04 | 10:22 | 10:28 | 71 | 302 | 11 | EXT |  | 0.89 | (c)
87077.554 | 3.968 | 3.937 | -7.212 | -7.243 | -362 | -59 | -136 | 0 | 3937 | 7883 |  | CORR | GENE | 09:26 | 10:15 | 10:02 | 94 | 451 | 10 | EXT |  | 0.89 | (c)
87079.793 | 6.207 | 6.132 | -4.973 | -5.048 | -398 | -330 | -82 | 0 | 4959 | 7883 |  | CORR | GENE | 09:20 | 09:31 | 10:11 | 89 | 633 | 12 | EXT |  | 0.89 | (c)
87080.286 | 6.7 | 6.632 | -4.48 | -4.548 | -1470 | -1227 | -1287 | 760 | 4449 | 7883 |  | CORR | GENE | 06:27 | 07:06 | 06:57 | 99 | 367 | 10 | EXT |  | 0.89 | (c)
87081.005 | 7.419 | 7.344 | -3.761 | -3.836 | -1293 | -958 | -1053 | 813 | 3673 | 7883 |  | CORR | GENE | 06:56 | 07:50 | 07:35 | 163 | 481 | 10 | EXT |  | 0.9 | (c)
87081.36 | 7.774 | 7.746 | -3.406 | -3.434 | -2125 | -2044 | -2006 | 106 | 3390 | 7883 |  | CORR | CIGR | 04:42 | 04:55 | 05:01 | 44 | 237 | 10 | EXT |  | 0.89 | (c)
87082.395 | 8.809 | 8.786 | -2.371 | -2.394 | 1521 | 1814 | 1691 | 369 | 2318 | 7883 |  | CORR | GENE | 02:30 | 03:17 | 02:57 | 76 | 341 | 10 | EXT |  | 0.89 | (c)
87082.888 | 9.302 | 9.204 | -1.878 | -1.976 | -1565 | -676 | -1093 | 621 | 1751 | 7883 |  | CORR | GENE | 06:12 | 08:35 | 07:28 | 225 | 944 | 11 | EXT |  | 0.91 | (c)
87106.981 | 0 | -0.029 | -11.47 | -11.499 | -1739 | -1209 | -1259 | 779 |  | 7886 | Нарушение формы кольцевого шва | GWAN |  | 00:21 | 01:46 | 01:38 | 0 | 960 |  | EXT | Нарушение формы кольцевого шва |  | (c)
87106.981 | 0 | -0.023 | -11.47 | -11.493 | 1141 | 1551 | 1851 | 1141 |  | 7886 | Нарушение формы кольцевого шва | GWAN |  | 08:06 | 09:12 | 10:00 | 0 | 1419 |  | EXT | Нарушение формы кольцевого шва |  | (c)
87118.451 | 0 | -0.014 | -11.685 | -11.699 | 1717 | -1713 | -1453 | 162 |  | 7887 | Нарушение формы кольцевого шва | GWAN |  | 10:56 | 01:42 | 14:25 | 0 | 2582 |  | EXT | Нарушение формы кольцевого шва |  | (c)
87130.415 | 0.279 | 0.097 | -10.946 | -11.128 | 1529 | 1548 | 1604 | 1529 | 97 | 7888 |  | SCC | GENE | 06:49 | 06:52 | 07:01 | 955 | 150 | 15 | EXT | Аномалия находится в зоне сварного шва. | 1 | (b)
87130.415 | 0.279 | 0.097 | -10.946 | -11.128 | 1529 | 1548 | 1604 | 1529 | 97 | 7888 |  | CORR | GENE | 06:49 | 06:52 | 07:01 | 955 | 150 | 10 | EXT |  | 0.96 | (c)
87133.851 | 3.715 | 3.225 | -7.51 | -8 | 1621 | 1663 | 1682 | 1621 | 3225 | 7888 |  | SCC | GENE | 07:04 | 07:11 | 07:14 | 2467 | 122 | 10 | EXT |  | 1 | (b)
87133.851 | 3.715 | 3.225 | -7.51 | -8 | 1621 | 1663 | 1682 | 1621 | 3225 | 7888 |  | CORR | GENE | 07:04 | 07:11 | 07:14 | 2467 | 122 | 10 | EXT |  | 0.97 | (c)
87138.203 | 8.067 | 7.978 | -3.158 | -3.247 | 6 | 20 | 18 | 6 | 2955 | 7888 |  | LWAN | AXGR | 02:43 | 02:46 | 02:45 | 292 | 24 |  | INT | Эквивалент потери металла 13%. |  | (c)
87168.053 | 3.257 | 3.253 | -8.228 | -8.232 | -1682 | -1666 | -1657 | 548 | 3253 | 7891 |  | CORR | GENE | 08:44 | 08:47 | 08:48 | 187 | 51 | 10 | EXT |  | 0.9 | (c)
87169.283 | 4.487 | 4.394 | -6.998 | -7.091 | -2135 | -1949 | -2018 | 95 | 4394 | 7891 |  | CORR | GENE | 07:31 | 08:01 | 07:50 | 144 | 234 | 10 | EXT |  | 0.9 | (c)
87169.999 | 5.203 | 5.058 | -6.282 | -6.427 | -2195 | -1876 | -1918 | 35 | 5058 | 7891 |  | CORR | GENE | 07:21 | 08:13 | 08:06 | 221 | 555 | 15 | EXT |  | 0.92 | (c)
87179.815 | 3.534 | 3.2 | -7.481 | -7.815 | 1971 | 2040 | 2033 | 135 | 3200 | 7892 |  | CORR | GENE | 06:48 | 06:59 | 06:58 | 734 | 125 | 12 | EXT |  | 0.96 | (c)
87182.464 | 6.183 | 5.963 | -4.832 | -5.052 | 1983 | 2011 | 2015 | 184 | 4669 | 7892 |  | CORR | GENE | 06:50 | 06:55 | 06:55 | 383 | 64 | 14 | EXT |  | 0.95 | (c)
87182.634 | 6.353 | 6.27 | -4.662 | -4.745 | 651 | 893 | 994 | 651 | 4588 | 7892 |  | CORR | GENE | 03:15 | 03:54 | 04:11 | 157 | 687 | 10 | EXT |  | 0.9 | (c)
87183.444 | 7.163 | 7.155 | -3.852 | -3.86 | 1971 | 2147 | 2110 | 0 | 3726 | 7892 |  | CORR | GENE | 06:48 | 07:17 | 07:11 | 134 | 279 | 10 | EXT |  | 0.89 | (c)
87183.845 | 7.564 | 7.556 | -3.451 | -3.459 | 1952 | 2107 | 2061 | 60 | 3322 | 7892 |  | CORR | GENE | 06:45 | 07:10 | 07:03 | 137 | 219 | 10 | EXT |  | 0.9 | (c)
87184.294 | 8.013 | 7.41 | -3.002 | -3.605 | 1237 | 1270 | 1295 | 877 | 2826 | 7892 |  | CORR | GENE | 04:50 | 04:55 | 04:59 | 779 | 117 | 10 | EXT |  | 0.95 | (c)
87184.58 | 8.299 | 8.285 | -2.716 | -2.73 | 2010 | 2097 | 2091 | 58 | 2639 | 7892 |  | CORR | GENE | 06:54 | 07:09 | 07:08 | 91 | 163 | 10 | EXT |  | 0.89 | (c)
87186.374 | 10.093 | 10.065 | -0.922 | -0.95 | 1583 | 1747 | 1796 | 221 | 782 | 7892 |  | CORR | GENE | 05:46 | 06:12 | 06:20 | 168 | 427 | 10 | EXT |  | 0.9 | (c)
87186.856 | 10.575 | 10.552 | -0.44 | -0.463 | 1538 | 1716 | 1689 | 391 | 418 | 7892 |  | CORR | CIGR | 05:38 | 06:07 | 06:03 | 45 | 302 | 11 | EXT |  | 0.89 | (c)
87188.288 | 0.992 | 0.655 | -10.403 | -10.74 | 1946 | 2071 | 2061 | 55 | 655 | 7893 |  | CORR | GENE | 06:16 | 06:37 | 06:35 | 809 | 230 | 12 | EXT |  | 0.97 | (c)
87188.713 | 1.417 | 1.205 | -9.978 | -10.19 | 1333 | 1425 | 1485 | 593 | 1205 | 7893 |  | CORR | GENE | 04:37 | 04:52 | 05:02 | 226 | 305 | 12 | EXT |  | 0.91 | (c)
87189.867 | 2.571 | 2.554 | -8.824 | -8.841 | 1876 | 2162 | 2053 | 1 | 2554 | 7893 |  | CORR | GENE | 06:05 | 06:51 | 06:33 | 114 | 354 | 12 | EXT |  | 0.89 | (c)
87190.307 | 3.011 | 2.45 | -8.384 | -8.945 | 1509 | 1590 | 1615 | 510 | 2450 | 7893 |  | CORR | GENE | 05:06 | 05:19 | 05:23 | 1275 | 212 | 13 | EXT |  | 0.99 | (c)
87190.823 | 3.527 | 3.47 | -7.868 | -7.925 | 1958 | 1985 | 1990 | 208 | 3470 | 7893 |  | CORR | GENE | 06:18 | 06:23 | 06:23 | 412 | 65 | 11 | EXT |  | 0.93 | (c)
87191.445 | 4.149 | 4.061 | -7.246 | -7.334 | 1450 | 1580 | 1630 | 419 | 4061 | 7893 |  | CORR | GENE | 04:56 | 05:17 | 05:25 | 133 | 362 | 10 | EXT |  | 0.89 | (c)
87191.451 | 4.155 | 3.781 | -7.24 | -7.614 | 1095 | 1138 | 1164 | 997 | 3781 | 7893 |  | CORR | GENE | 03:59 | 04:06 | 04:10 | 537 | 139 | 10 | EXT |  | 0.94 | (c)
87191.976 | 4.68 | 4.653 | -6.715 | -6.742 | 257 | 685 | 562 | 257 | 4653 | 7893 |  | CORR | GENE | 01:44 | 02:53 | 02:33 | 326 | 610 | 10 | EXT |  | 0.92 | (c)
87193.886 | 6.59 | 6.504 | -4.805 | -4.891 | -2039 | -1821 | -1833 | 191 | 4786 | 7893 |  | CORR | GENE | 07:33 | 08:08 | 08:06 | 105 | 412 | 10 | EXT |  | 0.89 | (c)
87238.386 | 6.53 | 6.399 | -4.77 | -4.901 | 1324 | 1341 | 1354 | 1324 | 4518 | 7897 |  | CORR | GENE | 06:03 | 06:06 | 06:08 | 383 | 60 | 11 | EXT |  | 0.93 | (c)
87243.156 | 0 | -0.033 | -11.43 | -11.463 | 655 | 788 | 949 | 655 |  | 7898 | Нарушение формы кольцевого шва | GWAN |  | 00:32 | 00:53 | 01:19 | 0 | 587 |  | EXT | Нарушение формы кольцевого шва |  | (c)
87243.156 | 0 | -0.017 | -11.43 | -11.447 | 1430 | 1614 | 1661 | 339 |  | 7898 | Нарушение формы кольцевого шва | GWAN |  | 02:37 | 03:06 | 03:14 | 0 | 462 |  | EXT | Нарушение формы кольцевого шва |  | (c)
87243.156 | 0 | -0.035 | -11.43 | -11.465 | 200 | 337 | 315 | 200 |  | 7898 | Нарушение формы кольцевого шва | GWAN |  | 11:18 | 11:40 | 11:37 | 0 | 231 |  | EXT | Нарушение формы кольцевого шва |  | (c)
87247.786 | 4.63 | 4.597 | -6.8 | -6.833 | -1437 | -1245 | -1296 | 794 | 4597 | 7898 |  | CORR | GENE | 06:54 | 07:25 | 07:17 | 80 | 283 | 11 | EXT |  | 0.89 | (c)
87248.406 | 5.25 | 5.224 | -6.18 | -6.206 | -1322 | -1139 | -1196 | 909 | 5224 | 7898 |  | CORR | CIGR | 07:13 | 07:42 | 07:33 | 39 | 252 | 11 | EXT |  | 0.89 | (c)
87257.466 | 2.88 | 2.726 | -8.51 | -8.664 | -1632 | -1597 | -1602 | 598 | 2726 | 7899 |  | CORR | GENE | 07:17 | 07:23 | 07:22 | 384 | 61 | 10 | EXT |  | 0.93 | (c)
87258.026 | 3.44 | 3.234 | -7.95 | -8.156 | -1578 | -1539 | -1544 | 653 | 3234 | 7899 |  | CORR | GENE | 07:26 | 07:32 | 07:32 | 557 | 68 | 10 | EXT |  | 0.94 | (c)
87258.259 | 3.673 | 3.264 | -7.717 | -8.126 | 1362 | 1402 | 1450 | 692 | 3264 | 7899 |  | CORR | GENE | 03:21 | 03:27 | 03:35 | 712 | 177 | 10 | EXT |  | 0.95 | (c)
87258.814 | 4.228 | 4.065 | -7.162 | -7.325 | 1389 | 1405 | 1413 | 793 | 4065 | 7899 |  | CORR | GENE | 03:25 | 03:28 | 03:29 | 500 | 49 | 10 | EXT |  | 0.94 | (c)
87259.354 | 4.768 | 4.694 | -6.622 | -6.696 | 1392 | 1480 | 1534 | 555 | 4694 | 7899 |  | CORR | GENE | 03:25 | 03:40 | 03:48 | 233 | 284 | 11 | EXT |  | 0.91 | (c)
87259.501 | 4.915 | 4.822 | -6.475 | -6.568 | -1605 | -1597 | -1577 | 625 | 4822 | 7899 |  | CORR | GENE | 07:22 | 07:23 | 07:26 | 198 | 57 | 10 | EXT |  | 0.9 | (c)
87261.742 | 7.156 | 7.115 | -4.234 | -4.275 | 1423 | 1536 | 1549 | 556 | 4195 | 7899 |  | CORR | GENE | 03:30 | 03:49 | 03:51 | 80 | 252 | 10 | EXT |  | 0.89 | (c)
87262.064 | 7.478 | 7.447 | -3.912 | -3.943 | 1313 | 1516 | 1461 | 621 | 3884 | 7899 |  | CORR | GENE | 03:13 | 03:45 | 03:37 | 59 | 297 | 13 | EXT |  | 0.89 | (c)
87262.247 | 7.661 | 7.621 | -3.729 | -3.769 | 1300 | 1487 | 1498 | 534 | 3704 | 7899 |  | CORR | GENE | 03:11 | 03:41 | 03:43 | 65 | 397 | 12 | EXT |  | 0.89 | (c)
87262.52 | 7.934 | 7.754 | -3.456 | -3.636 | 1502 | 1504 | 1566 | 600 | 3139 | 7899 |  | CORR | GENE | 03:43 | 03:44 | 03:54 | 497 | 129 | 11 | EXT |  | 0.94 | (c)
87268.919 | 2.943 | 2.92 | -8.472 | -8.495 | -915 | -813 | -835 | 754 | 2920 | 7900 |  | CORR | CIGR | 07:02 | 07:18 | 07:15 | 31 | 161 | 11 | EXT |  | 0.89 | (c)
87268.951 | 2.975 | 2.907 | -8.44 | -8.508 | -1145 | -1074 | -1093 | 1040 | 2907 | 7900 |  | GOUG | GENE | 06:25 | 06:36 | 06:33 | 110 | 106 | 10 | EXT | Задир. |  | (c)
87268.951 | 2.975 | 2.856 | -8.44 | -8.559 | -1129 | -1074 | -1085 | 1041 | 2856 | 7900 |  | DENT | GENE | 06:27 | 06:36 | 06:34 | 200 | 89 | 0.3 | N/A | Глубина вмятины: 4 мм (0,3%). Линейка: 20 см в (286 см; 06:36 ч:мин) Аномалия находится вблизи дефекта потери металла. |  | (c)
87270.138 | 4.162 | 3.254 | -7.253 | -8.161 | -969 | -882 | -909 | 849 | 3254 | 7900 |  | CORR | GENE | 06:53 | 07:07 | 07:03 | 1177 | 119 | 10 | EXT |  | 0.96 | (c)
87271.02 | 5.044 | 4.898 | -6.371 | -6.517 | -871 | -666 | -723 | 576 | 4898 | 7900 |  | CORR | GENE | 07:09 | 07:42 | 07:33 | 351 | 294 | 11 | EXT |  | 0.93 | (c)
87271.71 | 5.734 | 5.526 | -5.681 | -5.889 | -777 | -717 | -675 | 574 | 5526 | 7900 |  | CORR | GENE | 07:24 | 07:34 | 07:40 | 267 | 203 | 12 | EXT |  | 0.92 | (c)
87272.848 | 6.872 | 6.546 | -4.543 | -4.869 | -918 | -757 | -755 | 592 | 4411 | 7900 |  | CORR | GENE | 07:01 | 07:27 | 07:28 | 458 | 325 | 13 | EXT |  | 0.95 | (c)
87286.927 | 9.536 | 9.253 | -1.964 | -2.247 | 630 | 636 | 668 | 630 | 1728 | 7901 |  | CORR | GENE | 03:26 | 03:27 | 03:33 | 519 | 76 | 12 | EXT |  | 0.95 | (c)
87300.471 | 0.085 | 0.044 | -11.355 | -11.396 | 1978 | -2031 | 2204 | 0 | 44 | 7903 |  | CORR | GENE | 02:47 | 03:59 | 03:23 | 135 | 452 | 12 | EXT |  | 0.9 | (c)
87300.839 | 0.453 | 0.391 | -10.987 | -11.049 | -474 | -304 | -224 | 0 | 391 | 7903 |  | CORR | GENE | 08:11 | 08:38 | 08:51 | 93 | 499 | 10 | EXT |  | 0.89 | (c)
87302.529 | 2.143 | 2.079 | -9.297 | -9.361 | -737 | -330 | -332 | 0 | 2079 | 7903 |  | CORR | GENE | 07:28 | 08:34 | 08:34 | 141 | 811 | 11 | EXT |  | 0.9 | (c)
87303.391 | 3.005 | 2.971 | -8.435 | -8.469 | -613 | -398 | -403 | 194 | 2971 | 7903 |  | CORR | GENE | 07:48 | 08:23 | 08:22 | 76 | 419 | 11 | EXT |  | 0.89 | (c)
87304.2 | 3.814 | 3.794 | -7.626 | -7.646 | -304 | -132 | -144 | 0 | 3794 | 7903 |  | CORR | CIGR | 08:38 | 09:06 | 09:04 | 41 | 320 | 10 | EXT |  | 0.89 | (c)
87304.68 | 4.294 | 4.262 | -7.146 | -7.178 | -604 | -396 | -377 | 151 | 4262 | 7903 |  | CORR | GENE | 07:50 | 08:23 | 08:26 | 70 | 453 | 10 | EXT |  | 0.89 | (c)
87306.369 | 5.983 | 5.934 | -5.457 | -5.506 | -744 | -461 | -524 | 304 | 5416 | 7903 |  | CORR | GENE | 07:27 | 08:13 | 08:03 | 90 | 440 | 11 | EXT |  | 0.89 | (c)
87306.823 | 6.437 | 6.367 | -5.003 | -5.073 | -897 | -629 | -612 | 328 | 4966 | 7903 |  | CORR | GENE | 07:03 | 07:46 | 07:48 | 107 | 569 | 10 | EXT |  | 0.89 | (c)
87313.803 | 1.977 | 1.654 | -9.563 | -9.886 | 2181 | 2201 | 2217 | 0 | 1654 | 7904 |  | CORR | GENE | 06:18 | 06:22 | 06:24 | 534 | 72 | 12 | EXT |  | 0.95 | (c)
87315.664 | 3.838 | 3.804 | -7.702 | -7.736 | -2181 | -1651 | -1816 | 50 | 3804 | 7904 |  | CORR | GENE | 06:34 | 07:60 | 07:33 | 112 | 729 | 12 | EXT |  | 0.89 | (c)
87316.34 | 4.514 | 4.325 | -7.026 | -7.215 | 2177 | 2193 | 2211 | 0 | 4325 | 7904 |  | CORR | GENE | 06:18 | 06:20 | 06:23 | 274 | 68 | 10 | EXT |  | 0.91 | (c)
87318.262 | 6.436 | 5.26 | -5.104 | -6.28 | 2171 | -2230 | 2206 | 0 | 5040 | 7904 |  | CORR | GENE | 06:17 | 06:26 | 06:22 | 1240 | 71 | 13 | EXT |  | 0.99 | (c)
87318.753 | 6.927 | 6.889 | -4.613 | -4.651 | 1867 | 1990 | 2026 | 46 | 4598 | 7904 |  | CORR | GENE | 05:28 | 05:48 | 05:53 | 53 | 318 | 14 | EXT |  | 0.89 | (c)
87319.003 | 7.177 | 7.16 | -4.363 | -4.38 | -1576 | -1370 | -1430 | 655 | 4302 | 7904 |  | CORR | GENE | 08:12 | 08:45 | 08:36 | 78 | 292 | 10 | EXT |  | 0.89 | (c)
87319.152 | 7.326 | 7.272 | -4.214 | -4.268 | 1870 | 2032 | 2024 | 53 | 4185 | 7904 |  | CORR | GENE | 05:28 | 05:54 | 05:53 | 83 | 308 | 11 | EXT |  | 0.89 | (c)
87320.047 | 8.221 | 7.695 | -3.319 | -3.845 | 2171 | 2178 | 2204 | 0 | 2954 | 7904 |  | CORR | GENE | 06:17 | 06:18 | 06:22 | 891 | 67 | 11 | EXT |  | 0.96 | (c)
87320.869 | 9.043 | 9.007 | -2.497 | -2.533 | -2177 | -2086 | -2044 | 54 | 2484 | 7904 |  | CORR | GENE | 06:35 | 06:50 | 06:56 | 49 | 265 | 10 | EXT |  | 0.89 | (c)
87323.527 | 0.161 | 0.085 | -11.299 | -11.375 | -2128 | -2069 | -1941 | 103 | 85 | 7905 |  | CORR | GENE | 05:25 | 05:35 | 05:55 | 81 | 375 | 11 | EXT |  | 0.89 | (c)
87329.468 | 6.102 | 6.076 | -5.358 | -5.384 | 2206 | -1922 | -2033 | 0 | 5324 | 7905 |  | CORR | GENE | 05:05 | 05:59 | 05:41 | 60 | 444 | 10 | EXT |  | 0.89 | (c)
87332.549 | 9.183 | 8.997 | -2.277 | -2.463 | 2195 | 2205 | 2211 | 3 | 2164 | 7905 |  | CORR | AXGR | 05:03 | 05:05 | 05:06 | 299 | 32 | 13 | EXT |  | 0.93 | (c)
87333.283 | 9.917 | 9.091 | -1.543 | -2.369 | -1429 | -1353 | -1362 | 801 | 319 | 7905 |  | CORR | GENE | 07:18 | 07:30 | 07:29 | 2050 | 133 | 10 | EXT |  | 0.97 | (c)
87337.937 | 3.111 | 3.084 | -8.389 | -8.416 | -539 | -320 | -406 | 272 | 3084 | 7906 |  | CORR | GENE | 07:41 | 08:16 | 08:02 | 64 | 267 | 10 | EXT | Аномалия находится на упругопластическом изгибе: R=632 D, максимальное растяжение на 5.3 час. | 0.89 | (c)
87338.135 | 3.309 | 3.278 | -8.191 | -8.222 | -513 | -245 | -332 | 151 | 3278 | 7906 |  | CORR | GENE | 07:45 | 08:28 | 08:14 | 67 | 362 | 11 | EXT | Аномалия находится на упругопластическом изгибе: R=602 D, максимальное растяжение на 5.3 час. | 0.89 | (c)
87340.072 | 5.246 | 4.976 | -6.254 | -6.524 | -385 | -357 | -340 | 295 | 4976 | 7906 |  | CORR | GENE | 08:06 | 08:10 | 08:13 | 324 | 90 | 11 | EXT | Аномалия находится на упругопластическом изгибе: R=475 D, максимальное растяжение на 5.3 час. | 0.92 | (c)
87341.384 | 6.558 | 5.912 | -4.942 | -5.588 | -420 | -366 | -314 | 208 | 4710 | 7906 |  | CORR | GENE | 08:00 | 08:09 | 08:17 | 878 | 212 | 11 | EXT | Аномалия находится на упругопластическом изгибе: R=477 D, максимальное растяжение на 5.5 час. | 0.96 | (c)
87342.351 | 7.525 | 7.455 | -3.975 | -4.045 | -608 | -498 | -347 | 85 | 3951 | 7906 |  | CORR | GENE | 07:30 | 07:48 | 08:12 | 94 | 523 | 12 | EXT | Аномалия находится на упругопластическом изгибе: R=490 D, максимальное растяжение на 5.7 час. | 0.89 | (c)
87342.846 | 8.02 | 7.969 | -3.48 | -3.531 | -1315 | -912 | -1033 | 751 | 3405 | 7906 |  | CORR | GENE | 05:36 | 06:41 | 06:21 | 126 | 564 | 15 | EXT | Аномалия находится на упругопластическом изгибе: R=488 D, максимальное растяжение на 5.9 час. | 0.9 | (c)
87343.052 | 8.226 | 8.007 | -3.274 | -3.493 | -507 | -445 | -450 | 392 | 3024 | 7906 |  | CORR | GENE | 07:46 | 07:56 | 07:55 | 469 | 115 | 10 | EXT | Аномалия находится на упругопластическом изгибе: R=488 D, максимальное растяжение на 5.9 час. | 0.93 | (c)
87343.698 | 8.872 | 8.808 | -2.628 | -2.692 | -388 | -250 | -232 | 77 | 2575 | 7906 |  | CORR | GENE | 08:05 | 08:28 | 08:31 | 117 | 311 | 12 | EXT | Аномалия находится на упругопластическом изгибе: R=489 D, максимальное растяжение на 6 час. | 0.89 | (c)
87369.052 | 0.036 | 0.022 | -11.279 | -11.293 | -2088 | -1541 | -1752 | 143 | 22 | 7909 |  | CORR | GENE | 03:58 | 05:27 | 04:53 | 59 | 672 | 13 | EXT |  | 0.89 | (c)
87369.63 | 0.614 | 0.531 | -10.701 | -10.784 | -730 | -243 | -371 | 12 | 531 | 7909 |  | CORR | GENE | 07:37 | 08:56 | 08:35 | 156 | 719 | 10 | EXT |  | 0.9 | (c)
87370.223 | 1.207 | 1.174 | -10.108 | -10.141 | -2097 | -1815 | -1842 | 133 | 1174 | 7909 |  | CORR | GENE | 03:57 | 04:42 | 04:38 | 137 | 509 | 10 | EXT |  | 0.9 | (c)
87391.706 | 0 | 0 | -10.99 | -10.99 | 847 | 1438 | 1300 | 477 | 0 | 7911 | Смещение кромок | GWAN |  | 01:44 | 03:19 | 02:57 | 0 | 907 | 17 | EXT | Смещение кромок Наружу Величина смещения - 2.7 мм. Аномалия находится на упругопластическом изгибе: R=592 D, максимальное растяжение на 10.6 час. |  | (c)
87391.706 | 0 | 0 | -10.99 | -10.99 | 1980 | -1661 | -2029 | 0 | 0 | 7911 | Смещение кромок | GWAN |  | 04:47 | 06:59 | 05:60 | 0 | 904 | 16 | EXT | Смещение кромок Наружу Величина смещения - 2.6 мм. Аномалия находится на упругопластическом изгибе: R=592 D, максимальное растяжение на 10.6 час. |  | (c)
87391.706 | 0 | 0 | -10.99 | -10.99 | -1541 | -1416 | -1392 | 690 | 0 | 7911 | Смещение кромок | GWAN |  | 07:19 | 07:39 | 07:43 | 0 | 299 | 18 | EXT | Смещение кромок Вовнутрь Величина смещения - 2.9 мм. Аномалия находится на упругопластическом изгибе: R=592 D, максимальное растяжение на 10.6 час. |  | (c)
87448.274 | 11.008 | 10.905 | -0.152 | -0.255 | 1074 | 1540 | 1614 | 1074 | 81 | 7915 |  | CORR | GENE | 01:08 | 02:23 | 02:35 | 174 | 1080 | 11 | EXT |  | 0.9 | (c)
87455.971 | 7.545 | 7.496 | -4.095 | -4.144 | -1984 | -1822 | -1806 | 1627 | 4058 | 7916 |  | CORR | GENE | 02:47 | 03:14 | 03:16 | 86 | 357 | 10 | EXT |  | 0.89 | (c)
87460.109 | 0.043 | 0.011 | -11.627 | -11.659 | -460 | 37 | -116 | 0 | 11 | 7917 |  | CORR | GENE | 01:14 | 02:34 | 02:10 | 87 | 688 | 12 | EXT | Аномалия находится на упругопластическом изгибе: R=950 D, максимальное растяжение на 5.8 час. | 0.89 | (c)
87540.789 | 0.033 | 0.033 | -11.427 | -11.427 | -1972 | -1439 | -1432 | 892 | 33 | 7924 |  | CORR | GENE | 02:30 | 03:56 | 03:57 | 106 | 1080 | 14 | EXT |  | 0.9 | (c)
87541.397 | 0.641 | 0.615 | -10.819 | -10.845 | -1818 | -1595 | -1596 | 1373 | 615 | 7924 |  | CORR | GENE | 02:55 | 03:31 | 03:31 | 63 | 445 | 10 | EXT |  | 0.89 | (c)
87541.741 | 0.985 | 0.855 | -10.475 | -10.605 | -1943 | -1509 | -1595 | 1247 | 855 | 7924 |  | CORR | GENE | 02:35 | 03:45 | 03:31 | 172 | 697 | 10 | EXT |  | 0.9 | (c)
87544.207 | 3.451 | 3.418 | -8.009 | -8.042 | -1473 | -1280 | -1269 | 1066 | 3418 | 7924 |  | CORR | GENE | 03:51 | 04:22 | 04:24 | 60 | 407 | 10 | EXT |  | 0.89 | (c)
87548.092 | 7.336 | 7.27 | -4.124 | -4.19 | -539 | -285 | -349 | 158 | 4079 | 7924 |  | CORR | GENE | 06:21 | 07:03 | 06:52 | 111 | 381 | 13 | EXT |  | 0.9 | (c)
87552.24 | 0.024 | 0.023 | -11.686 | -11.687 | 2168 | -1911 | -1936 | 1580 | 23 | 7925 |  | CORR | GENE | 05:10 | 06:11 | 06:07 | 82 | 713 | 11 | EXT |  | 0.89 | (c)
87620.601 | 0 | 0 | -11.485 | -11.485 | 493 | 1298 | 1376 | 493 | 0 | 7931 | Смещение кромок | GWAN |  | 08:27 | 10:37 | 10:49 | 0 | 1766 | 19 | EXT | Смещение кромок Вовнутрь Аномалия находится на отводе. Величина смещения - 3 мм. |  | (c)
87620.749 | 0.148 | 0.112 | -11.337 | -11.373 | -112 | 10 | -9 | 0 | 112 | 7931 |  | CORR | GENE | 06:49 | 07:09 | 07:06 | 50 | 207 | 14 | EXT |  | 0.89 | (c)
87620.944 | 0.343 | 0.296 | -11.142 | -11.189 | 86 | 448 | 311 | 86 | 296 | 7931 |  | CORR | GENE | 07:21 | 08:19 | 07:57 | 81 | 451 | 10 | EXT |  | 0.89 | (c)
87642.002 | 9.916 | 9.89 | -1.659 | -1.685 | 620 | 690 | 695 | 620 | 1657 | 7932 |  | CORR | CIGR | 04:51 | 05:02 | 05:03 | 28 | 149 | 10 | EXT | Аномалия находится на отводе. | 0.89 | (c)
87643.604 | 11.518 | 11.431 | -0.057 | -0.144 | 55 | 337 | 240 | 55 | 42 | 7932 |  | CORR | GENE | 03:20 | 04:05 | 03:50 | 102 | 370 | 12 | EXT | Аномалия находится на отводе. | 0.89 | (c)
87643.661 | 0 | 0 | -11.41 | -11.41 | -1446 | -1319 | -1025 | 604 | 0 | 7933 | Смещение кромок | GWAN |  | 11:60 | 00:20 | 13:08 | 0 | 841 | 15 | EXT | Смещение кромок Наружу Аномалия находится на отводе. Величина смещения - 2.3 мм. |  | (c)
87643.661 | 0 | 0 | -11.41 | -11.41 | -205 | 208 | 405 | 0 | 0 | 7933 | Смещение кромок | GWAN |  | 03:20 | 04:27 | 04:58 | 0 | 1220 | 20 | EXT | Смещение кромок Наружу Аномалия находится на отводе. Величина смещения - 3.1 мм. |  | (c)
87654.449 | 10.788 | 10.738 | -0.622 | -0.672 | 1369 | 1542 | 1592 | 1369 | 555 | 7933 |  | CORR | GENE | 07:34 | 08:02 | 08:10 | 117 | 445 | 10 | EXT |  | 0.89 | (c)
87655.344 | 0.273 | 0.234 | -10.962 | -11.001 | 758 | 924 | 883 | 758 | 234 | 7934 |  | CORR | GENE | 07:50 | 08:17 | 08:10 | 57 | 250 | 10 | EXT |  | 0.89 | (c)
87672.121 | 5.815 | 5.803 | -5.875 | -5.887 | -1867 | -1755 | -1777 | 1687 | 5726 | 7935 |  | CORR | GENE | 07:36 | 07:54 | 07:51 | 161 | 180 | 11 | EXT |  | 0.9 | (c)
87713.583 | 2.532 | 2.425 | -8.488 | -8.595 | -2151 | -1892 | -1783 | 1416 | 2425 | 7939 |  | CORR | GENE | 03:15 | 03:57 | 04:14 | 122 | 735 | 10 | EXT |  | 0.89 | (c)
87767.564 | 11.438 | 11.374 | -0.097 | -0.161 | 1179 | 1741 | 1611 | 1179 | 38 | 7943 |  | CORR | GENE | 03:05 | 04:36 | 04:15 | 123 | 863 | 12 | EXT |  | 0.9 | (c)
87847.201 | 0 | 0 | -11.61 | -11.61 | 1162 | 1503 | 1769 | 0 | 0 | 7951 | Смещение кромок | GWAN |  | 02:51 | 03:46 | 04:29 | 0 | 1213 | 21 | EXT | Смещение кромок Наружу Величина смещения - 3.3 мм. Аномалия находится на упругопластическом изгибе: R=471 D, максимальное растяжение на 0.3 час. |  | (c)
87868.911 | 10.1 | 10.081 | -1.28 | -1.299 | 1882 | 2109 | 2038 | 36 | 1241 | 7952 |  | CORR | GENE | 03:12 | 03:49 | 03:38 | 58 | 313 | 10 | EXT |  | 0.89 | (c)
87870.344 | 0.153 | 0.128 | -11.017 | -11.042 | -1647 | -969 | -1259 | 584 | 128 | 7953 |  | CORR | GENE | 05:26 | 07:15 | 06:29 | 150 | 776 | 11 | EXT |  | 0.9 | (c)
87870.932 | 0.741 | 0.643 | -10.429 | -10.527 | -1757 | -1595 | -1548 | 473 | 643 | 7953 |  | CORR | GENE | 05:08 | 05:34 | 05:42 | 140 | 418 | 10 | EXT |  | 0.9 | (c)
87871.242 | 1.051 | 1.025 | -10.119 | -10.145 | -2125 | -1373 | -1660 | 105 | 1025 | 7953 |  | CORR | GENE | 04:09 | 06:10 | 05:24 | 240 | 930 | 10 | EXT |  | 0.91 | (c)
87872.523 | 2.332 | 2.307 | -8.838 | -8.863 | -1661 | -1520 | -1497 | 569 | 2307 | 7953 |  | CORR | GENE | 05:24 | 05:46 | 05:50 | 48 | 329 | 10 | EXT |  | 0.89 | (c)
87872.663 | 2.472 | 2.447 | -8.698 | -8.723 | -1781 | -1653 | -1592 | 449 | 2447 | 7953 |  | CORR | GENE | 05:04 | 05:25 | 05:35 | 52 | 379 | 10 | EXT |  | 0.89 | (c)
87875.412 | 5.221 | 5.173 | -5.949 | -5.997 | -1836 | -1531 | -1539 | 395 | 5173 | 7953 |  | CORR | GENE | 04:55 | 05:45 | 05:43 | 111 | 593 | 10 | EXT |  | 0.89 | (c)
87878.008 | 7.817 | 7.79 | -3.353 | -3.38 | 1995 | -2052 | -2189 | 0 | 3276 | 7953 |  | CORR | GENE | 03:14 | 04:21 | 03:58 | 104 | 554 | 12 | EXT |  | 0.89 | (c)
87878.477 | 8.286 | 8.189 | -2.884 | -2.981 | 1994 | -2059 | -2127 | 0 | 2837 | 7953 |  | CORR | GENE | 03:14 | 04:19 | 04:08 | 144 | 679 | 10 | EXT |  | 0.9 | (c)
87878.838 | 8.647 | 8.632 | -2.523 | -2.538 | 1886 | -2063 | 2201 | 0 | 2436 | 7953 |  | CORR | GENE | 02:56 | 04:19 | 03:47 | 102 | 629 | 13 | EXT |  | 0.89 | (c)
87879.737 | 9.546 | 9.436 | -1.624 | -1.734 | -2204 | -2064 | -2037 | 27 | 1594 | 7953 |  | CORR | GENE | 03:56 | 04:19 | 04:23 | 140 | 333 | 12 | EXT |  | 0.9 | (c)
87880.319 | 10.128 | 9.901 | -1.042 | -1.269 | 2182 | -2154 | -2075 | 0 | 1015 | 7953 |  | CORR | GENE | 03:44 | 04:04 | 04:17 | 254 | 409 | 11 | EXT |  | 0.91 | (c)
87881.303 | 11.112 | 11.053 | -0.058 | -0.117 | -1018 | -536 | -708 | 398 | 33 | 7953 |  | CORR | GENE | 07:07 | 08:25 | 07:57 | 84 | 620 | 10 | EXT |  | 0.89 | (c)
87882.141 | 0.78 | 0.703 | -10.75 | -10.827 | 1603 | 1733 | 1825 | 183 | 703 | 7954 |  | CORR | GENE | 03:42 | 04:03 | 04:18 | 85 | 444 | 10 | EXT |  | 0.89 | (c)
87882.769 | 1.408 | 1.325 | -10.122 | -10.205 | -1776 | -1413 | -1432 | 455 | 1325 | 7954 |  | CORR | GENE | 06:36 | 07:35 | 07:32 | 180 | 687 | 10 | EXT |  | 0.9 | (c)
87891.356 | 9.995 | 9.959 | -1.535 | -1.571 | 1211 | 1407 | 1400 | 642 | 1501 | 7954 |  | CORR | GENE | 02:38 | 03:10 | 03:09 | 70 | 377 | 10 | EXT |  | 0.89 | (c)
87891.817 | 10.456 | 10.414 | -1.074 | -1.116 | -2171 | -2119 | -1976 | 59 | 1029 | 7954 |  | CORR | GENE | 05:33 | 05:41 | 06:04 | 87 | 390 | 11 | EXT |  | 0.89 | (c)
87892.147 | 10.786 | 10.764 | -0.744 | -0.766 | -754 | -629 | -651 | 548 | 716 | 7954 |  | CORR | GENE | 09:21 | 09:41 | 09:38 | 50 | 206 | 10 | EXT |  | 0.89 | (c)
87901.541 | 8.65 | 8.598 | -2.805 | -2.857 | -1664 | -1536 | -1486 | 566 | 2778 | 7955 |  | CORR | GENE | 05:03 | 05:23 | 05:32 | 79 | 357 | 10 | EXT | Аномалия находится на упругопластическом изгибе: R=559 D, максимальное растяжение на 6.8 час. | 0.89 | (c)
87905.439 | 1.093 | 1.062 | -4.687 | -4.718 | 559 | 770 | 727 | 559 | 1062 | 7956 |  | CORR | GENE | 02:05 | 02:39 | 02:32 | 90 | 338 | 10 | EXT |  | 0.89 | (c)
87906.111 | 1.765 | 1.717 | -4.015 | -4.063 | 1531 | 1718 | 1772 | 217 | 1717 | 7956 |  | CORR | GENE | 04:42 | 05:12 | 05:21 | 90 | 483 | 10 | EXT |  | 0.89 | (c)
87906.565 | 2.219 | 2.185 | -3.561 | -3.595 | 1613 | 1715 | 1764 | 315 | 2185 | 7956 |  | CORR | GENE | 04:55 | 05:12 | 05:20 | 61 | 303 | 11 | EXT |  | 0.89 | (c)
87909.156 | 4.81 | 4.787 | -0.97 | -0.993 | -1580 | -1260 | -1346 | 650 | 894 | 7956 |  | CORR | GENE | 08:20 | 09:12 | 08:58 | 99 | 469 | 12 | EXT |  | 0.89 | (c)
87910.011 | 5.665 | 5.601 | -0.115 | -0.179 | -1765 | -1360 | -1399 | 465 | 46 | 7956 |  | CORR | GENE | 07:50 | 08:56 | 08:49 | 133 | 733 | 13 | EXT |  | 0.9 | (c)
87937.223 | 10.337 | 10.31 | -0.073 | -0.1 | -233 | -145 | -107 | 0 | 42 | 7959 |  | ARTD | GENE | 01:04 | 01:18 | 01:24 | 58 | 252 |  | EXT | Эквивалент потери металла 10%. |  | (c)
87937.344 | 0.048 | 0.019 | -11.642 | -11.671 | -912 | -768 | -776 | 640 | 19 | 7960 |  | ARTD | GENE | 01:03 | 01:26 | 01:25 | 96 | 272 |  | INT | Эквивалент потери металла 17%. |  | (c)
87949.121 | 0.135 | 0.053 | -10.645 | -10.727 | -1262 | -670 | -818 | 374 | 53 | 7961 |  | CORR | GENE | 05:37 | 07:12 | 06:49 | 99 | 888 | 13 | EXT |  | 0.89 | (c)
87951.499 | 2.513 | 2.457 | -8.267 | -8.323 | -1346 | -821 | -980 | 614 | 2457 | 7961 |  | CORR | GENE | 05:23 | 06:48 | 06:23 | 138 | 732 | 13 | EXT |  | 0.9 | (c)
87953.588 | 4.602 | 4.567 | -6.178 | -6.213 | -966 | -890 | -858 | 749 | 4567 | 7961 |  | CORR | CIGR | 06:25 | 06:37 | 06:42 | 37 | 217 | 14 | EXT |  | 0.89 | (c)
87969.938 | 10.172 | 10.127 | -0.403 | -0.448 | 327 | 460 | 471 | 327 | 392 | 7962 |  | CORR | GENE | 04:51 | 05:13 | 05:15 | 56 | 289 | 11 | EXT |  | 0.89 | (c)
87994.48 | 2.669 | 2.534 | -9.011 | -9.146 | -993 | -763 | -770 | 546 | 2534 | 7965 |  | CORR | GENE | 05:47 | 06:24 | 06:23 | 176 | 447 | 10 | EXT |  | 0.9 | (c)
88003.445 | 11.634 | 11.538 | -0.046 | -0.142 | -2136 | -2115 | -1763 | 1389 | 33 | 7965 |  | CORR | GENE | 02:43 | 02:46 | 03:43 | 109 | 747 | 10 | EXT |  | 0.89 | (c)
88003.556 | 0.065 | 0.035 | -11.42 | -11.45 | -611 | -439 | -280 | 0 | 35 | 7966 |  | CORR | GENE | 07:24 | 07:52 | 08:18 | 62 | 663 | 12 | EXT |  | 0.89 | (c)
88008.23 | 4.739 | 4.622 | -6.746 | -6.863 | -1905 | -1790 | -1666 | 1427 | 4622 | 7966 |  | CORR | GENE | 03:55 | 04:14 | 04:34 | 147 | 477 | 11 | EXT |  | 0.9 | (c)
88008.692 | 5.201 | 5.111 | -6.284 | -6.374 | -457 | -270 | -95 | 0 | 5111 | 7966 |  | CORR | GENE | 07:49 | 08:19 | 08:48 | 146 | 725 | 11 | EXT |  | 0.9 | (c)
88010.248 | 6.757 | 6.709 | -4.728 | -4.776 | -2064 | -1812 | -1842 | 1620 | 4703 | 7966 |  | CORR | GENE | 03:30 | 04:10 | 04:06 | 73 | 444 | 10 | EXT |  | 0.89 | (c)
88013.663 | 10.172 | 10.126 | -1.313 | -1.359 | -950 | -152 | -343 | 0 | 1164 | 7966 |  | CORR | GENE | 06:29 | 08:38 | 08:07 | 195 | 1214 | 10 | EXT |  | 0.9 | (c)
88014.325 | 10.834 | 10.82 | -0.651 | -0.665 | -2149 | -2077 | -2001 | 1854 | 598 | 7966 |  | CORR | GENE | 03:16 | 03:28 | 03:40 | 67 | 296 | 10 | EXT |  | 0.89 | (c)
88014.886 | 11.395 | 11.369 | -0.09 | -0.116 | 1963 | -2125 | -2104 | 1709 | 25 | 7966 |  | CORR | GENE | 02:20 | 03:20 | 03:23 | 91 | 789 | 13 | EXT |  | 0.89 | (c)
88014.949 | 11.458 | 11.35 | -0.027 | -0.135 | -1203 | 519 | -285 | 0 | 24 | 7966 |  | CORR | GENE | 05:49 | 10:27 | 08:17 | 111 | 1836 | 15 | EXT |  | 0.9 | (c)
88018.959 | 3.983 | 3.41 | -7.712 | -8.285 | -93 | -71 | -67 | 40 | 3410 | 7967 |  | CORR | GENE | 06:39 | 06:43 | 06:43 | 857 | 53 | 10 | EXT |  | 0.96 | (c)
88021.106 | 6.13 | 6.104 | -5.565 | -5.591 | -389 | -17 | -158 | 0 | 5514 | 7967 |  | CORR | GENE | 05:51 | 06:51 | 06:29 | 77 | 463 | 10 | EXT | Аномалия находится на упругопластическом изгибе: R=742 D, максимальное растяжение на 6 час. | 0.89 | (c)
88021.9 | 6.924 | 6.735 | -4.771 | -4.96 | -518 | -314 | -234 | 0 | 4714 | 7967 |  | CORR | GENE | 05:31 | 06:03 | 06:16 | 246 | 567 | 10 | EXT | Аномалия находится на упругопластическом изгибе: R=643 D, максимальное растяжение на 6.1 час. | 0.91 | (c)
88022.666 | 7.69 | 7.652 | -4.005 | -4.043 | -398 | -246 | -183 | 0 | 3981 | 7967 |  | CORR | GENE | 05:50 | 06:14 | 06:25 | 62 | 429 | 11 | EXT | Аномалия находится на упругопластическом изгибе: R=589 D, максимальное растяжение на 6.1 час. | 0.89 | (c)
88023.913 | 8.937 | 8.722 | -2.758 | -2.973 | -915 | -68 | -474 | 33 | 2720 | 7967 |  | CORR | GENE | 04:26 | 06:43 | 05:38 | 253 | 882 | 12 | EXT | Аномалия находится на упругопластическом изгибе: R=566 D, максимальное растяжение на 6 час. | 0.92 | (c)
88024.192 | 9.216 | 9.2 | -2.479 | -2.495 | -332 | -145 | -149 | 0 | 2427 | 7967 |  | CORR | GENE | 06:01 | 06:31 | 06:30 | 68 | 366 | 11 | EXT | Аномалия находится на упругопластическом изгибе: R=565 D, максимальное растяжение на 6 час. | 0.89 | (c)
88024.372 | 9.396 | 9.295 | -2.299 | -2.4 | -1091 | -705 | -771 | 451 | 2245 | 7967 |  | CORR | GENE | 03:58 | 05:00 | 04:50 | 155 | 640 | 11 | EXT | Аномалия находится на упругопластическом изгибе: R=564 D, максимальное растяжение на 6 час. | 0.9 | (c)
88024.627 | 9.651 | 9.575 | -2.044 | -2.12 | -637 | -220 | -295 | 0 | 1977 | 7967 |  | CORR | GENE | 05:11 | 06:19 | 06:06 | 143 | 683 | 10 | EXT | Аномалия находится на упругопластическом изгибе: R=563 D, максимальное растяжение на 6 час. | 0.9 | (c)
88025.49 | 10.514 | 10.465 | -1.181 | -1.23 | -735 | -526 | -543 | 351 | 1129 | 7967 |  | CORR | GENE | 04:55 | 05:29 | 05:26 | 101 | 384 | 12 | EXT | Аномалия находится на упругопластическом изгибе: R=569 D, максимальное растяжение на 5.9 час. | 0.89 | (c)
88026.758 | 0.087 | 0.066 | -10.678 | -10.699 | 1685 | 1966 | 1916 | 1685 | 66 | 7968 |  | CORR | GENE | 05:50 | 06:35 | 06:27 | 67 | 461 | 11 | EXT | Аномалия находится на упругопластическом изгибе: R=580 D, максимальное растяжение на 5.9 час. | 0.89 | (c)
88026.849 | 0.178 | 0.157 | -10.587 | -10.608 | 1874 | 2020 | 1983 | 1874 | 157 | 7968 |  | CORR | CIGR | 06:20 | 06:44 | 06:38 | 44 | 217 | 10 | EXT | Аномалия находится на упругопластическом изгибе: R=580 D, максимальное растяжение на 5.9 час. | 0.89 | (c)
88027.679 | 1.008 | 0.983 | -9.757 | -9.782 | 1858 | 2015 | 1987 | 1858 | 983 | 7968 |  | CORR | GENE | 06:18 | 06:43 | 06:38 | 50 | 258 | 10 | EXT | Аномалия находится на упругопластическом изгибе: R=589 D, максимальное растяжение на 5.9 час. | 0.89 | (c)
88117.203 | 11.277 | 11.239 | -0.123 | -0.161 | 150 | 671 | 427 | 150 | 47 | 7975 |  | CORR | GENE | 04:01 | 05:25 | 04:46 | 114 | 554 | 12 | EXT |  | 0.9 | (c)
88117.425 | 0.099 | 0.05 | -11.416 | -11.465 | 1462 | 2056 | 1812 | 1462 | 50 | 7976 |  | CORR | GENE | 03:47 | 05:23 | 04:44 | 110 | 700 | 10 | EXT |  | 0.89 | (c)
88151.537 | 11.141 | 11.09 | -0.149 | -0.2 | -1957 | -1595 | -1550 | 1143 | 81 | 7978 |  | CORR | GENE | 03:43 | 04:42 | 04:49 | 119 | 814 | 11 | EXT |  | 0.9 | (c)
88151.716 | 0.03 | 0.03 | -11.56 | -11.56 | 329 | 922 | 835 | 329 | 30 | 7979 |  | CORR | GENE | 03:24 | 05:00 | 04:46 | 154 | 1012 | 11 | EXT |  | 0.9 | (c)
88162.843 | 11.157 | 11.123 | -0.433 | -0.467 | 313 | 481 | 423 | 313 | 415 | 7979 |  | CORR | GENE | 03:22 | 03:49 | 03:40 | 52 | 220 | 10 | EXT |  | 0.89 | (c)
88174.824 | 0.093 | 0.055 | -10.367 | -10.405 | 153 | 352 | 373 | 153 | 55 | 7981 |  | CORR | GENE | 09:34 | 10:07 | 10:10 | 76 | 440 | 12 | EXT |  | 0.89 | (c)
88196.591 | 0 | -0.02 | -11.275 | -11.295 | 1259 | 1786 | 1644 | 202 |  | 7983 | Нарушение формы кольцевого шва | GWAN |  | 00:36 | 02:01 | 01:39 | 0 | 769 |  | EXT | Нарушение формы кольцевого шва |  | (c)
88196.591 | 0 | -0.01 | -11.275 | -11.285 | -1817 | -934 | -771 | 0 |  | 7983 | Нарушение формы кольцевого шва | GWAN |  | 04:20 | 06:42 | 07:09 | 0 | 2093 |  | EXT | Нарушение формы кольцевого шва |  | (c)
88242.719 | 11.628 | 11.501 | -0.022 | -0.149 | -1246 | -1195 | -944 | 642 | 22 | 7986 |  | CORR | GENE | 03:49 | 03:57 | 04:37 | 127 | 604 | 11 | EXT |  | 0.9 | (c)
88253.582 | 0.076 | 0.029 | -11.399 | -11.446 | 2086 | -1908 | -2008 | 1640 | 29 | 7988 |  | CORR | GENE | 02:11 | 03:27 | 03:11 | 180 | 735 | 10 | EXT |  | 0.9 | (c)
88254.407 | 0.901 | 0.864 | -10.574 | -10.611 | -2076 | -1979 | -1945 | 1813 | 864 | 7988 |  | CORR | GENE | 02:59 | 03:15 | 03:21 | 59 | 263 | 10 | EXT |  | 0.89 | (c)
88265.029 | 0.048 | 0.048 | -11.167 | -11.167 | 2189 | -1744 | -1931 | 1590 | 48 | 7989 |  | CORR | GENE | 03:08 | 04:34 | 04:03 | 138 | 682 | 10 | EXT |  | 0.9 | (c)
88312.419 | 2.228 | 1.506 | -9.357 | -10.079 | -961 | -920 | -930 | 899 | 1506 | 7993 |  | CORR | GENE | 06:22 | 06:28 | 06:27 | 810 | 62 | 10 | EXT | Аномалия находится на отводе. | 0.95 | (c)
88321.776 | 0 | 0 | -11.64 | -11.64 | -352 | 27 | -49 | 0 | 0 | 7994 | Смещение кромок | GWAN |  | 03:36 | 04:37 | 04:25 | 0 | 606 | 21 | EXT | Смещение кромок Наружу Аномалия находится на отводе. Величина смещения - 3.3 мм. |  | (c)
88321.776 | 0 | 0 | -11.64 | -11.64 | 914 | 1372 | 1669 | 914 | 0 | 7994 | Смещение кромок | GWAN |  | 07:00 | 08:14 | 09:02 | 0 | 1511 | 19 | EXT | Смещение кромок Наружу Аномалия находится на отводе. Величина смещения - 2.9 мм. |  | (c)
88321.934 | 0.158 | 0.028 | -11.482 | -11.612 | -520 | -48 | 54 | 0 | 28 | 7994 |  | CORR | GENE | 03:09 | 04:25 | 04:42 | 170 | 1149 | 13 | EXT |  | 0.91 | (c)
88325.013 | 3.237 | 3.184 | -8.403 | -8.456 | 383 | 584 | 861 | 383 | 3184 | 7994 |  | CORR | GENE | 05:35 | 06:07 | 06:52 | 112 | 956 | 15 | EXT |  | 0.9 | (c)
88325.251 | 3.475 | 3.43 | -8.165 | -8.21 | 282 | 760 | 549 | 282 | 3430 | 7994 |  | CORR | GENE | 05:18 | 06:36 | 06:02 | 138 | 534 | 12 | EXT |  | 0.9 | (c)
88333.352 | 11.576 | 11.519 | -0.064 | -0.121 | -92 | 1358 | 657 | 0 | 28 | 7994 |  | CORR | GENE | 04:18 | 08:12 | 06:19 | 93 | 1498 | 10 | EXT |  | 0.89 | (c)
88333.599 | 0.183 | 0.099 | -11.417 | -11.501 | -95 | 605 | 287 | 0 | 99 | 7995 |  | CORR | GENE | 04:09 | 06:02 | 05:10 | 110 | 764 | 10 | EXT |  | 0.89 | (c)
88344.989 | 11.573 | 11.444 | -0.027 | -0.156 | -1106 | 947 | 280 | 0 | 27 | 7995 |  | CORR | GENE | 01:25 | 06:57 | 05:09 | 129 | 2773 | 11 | EXT |  | 0.9 | (c)
88401.449 | 0.123 | 0.101 | -11.167 | -11.189 | 1406 | 1545 | 1522 | 1406 | 101 | 8001 |  | CORR | CIGR | 03:16 | 03:38 | 03:35 | 40 | 232 | 12 | EXT |  | 0.89 | (c)
88404.251 | 2.925 | 2.906 | -8.365 | -8.384 | -1247 | -1145 | -1156 | 1064 | 2906 | 8001 |  | CORR | CIGR | 08:08 | 08:24 | 08:23 | 41 | 183 | 10 | EXT |  | 0.89 | (c)
88412.553 | 11.227 | 11.157 | -0.063 | -0.133 | 1942 | 2091 | 2184 | 1942 | 48 | 8001 |  | CORR | GENE | 04:42 | 05:06 | 05:22 | 85 | 484 | 10 | EXT |  | 0.89 | (c)
88412.616 | 0 | -0.042 | -11.43 | -11.472 | -28 | 156 | 130 | 0 |  | 8002 | Нарушение формы кольцевого шва | GWAN |  | 00:31 | 01:00 | 00:56 | 0 | 316 |  | EXT | Нарушение формы кольцевого шва |  | (c)
88432.469 | 8.423 | 8.419 | -3.177 | -3.181 | 1811 | 2018 | 1921 | 1811 | 3147 | 8003 |  | CORR | CIGR | 07:12 | 07:46 | 07:30 | 34 | 219 | 10 | EXT |  | 0.89 | (c)
88433.782 | 9.736 | 9.713 | -1.864 | -1.887 | 984 | 1227 | 1304 | 984 | 1850 | 8003 |  | CORR | CIGR | 04:59 | 05:38 | 05:50 | 37 | 640 | 13 | EXT |  | 0.89 | (c)
88435.357 | 11.311 | 10.194 | -0.289 | -1.406 | 2032 | 2102 | 2099 | 2032 | 80 | 8003 |  | CORR | GENE | 07:48 | 07:59 | 07:59 | 1326 | 135 | 11 | EXT |  | 0.97 | (c)
88435.51 | 11.464 | 11.411 | -0.136 | -0.189 | 696 | 1157 | 1158 | 696 | 88 | 8003 |  | CORR | GENE | 04:12 | 05:27 | 05:27 | 101 | 923 | 10 | EXT |  | 0.89 | (c)
88447.236 | 0 | -0.027 | -11.42 | -11.447 | -1796 | -1318 | -1070 | 345 |  | 8005 | Нарушение формы кольцевого шва | GWAN |  | 04:41 | 05:58 | 06:38 | 0 | 1451 |  | EXT | Нарушение формы кольцевого шва |  | (c)
88458.118 | 10.882 | 10.86 | -0.538 | -0.56 | -2197 | -2131 | -2012 | 34 | 425 | 8005 |  | CORR | GENE | 03:36 | 03:47 | 04:06 | 135 | 370 | 10 | EXT |  | 0.9 | (c)
88464.486 | 5.83 | 5.742 | -5.465 | -5.553 | -848 | -567 | -473 | 98 | 5416 | 8006 |  | CORR | GENE | 07:21 | 08:06 | 08:21 | 137 | 750 | 11 | EXT |  | 0.9 | (c)
88469.869 | 11.213 | 11.176 | -0.082 | -0.119 | -1112 | -689 | -624 | 136 | 46 | 8006 |  | CORR | GENE | 06:38 | 07:46 | 07:57 | 73 | 976 | 11 | EXT |  | 0.89 | (c)
88481.386 | 0 | -0.027 | -11.21 | -11.237 | 329 | 848 | 639 | 329 |  | 8008 | Нарушение формы кольцевого шва | GWAN |  | 11:12 | 00:35 | 12:02 | 0 | 620 |  | EXT | Нарушение формы кольцевого шва |  | (c)
88492.639 | 0.043 | 0.043 | -11.272 | -11.272 | 1494 | -2124 | 2051 | 0 | 43 | 8009 |  | CORR | GENE | 05:26 | 07:42 | 06:56 | 102 | 1114 | 10 | EXT |  | 0.89 | (c)
88508.523 | 4.612 | 4.596 | -6.633 | -6.649 | -999 | -887 | -868 | 736 | 4596 | 8010 |  | CORR | CIGR | 06:29 | 06:47 | 06:50 | 34 | 263 | 15 | EXT |  | 0.89 | (c)
88510.319 | 6.408 | 6.039 | -4.837 | -5.206 | -913 | -615 | -710 | 508 | 4781 | 8010 |  | CORR | GENE | 06:43 | 07:31 | 07:16 | 425 | 405 | 10 | EXT |  | 0.93 | (c)
88511.129 | 7.218 | 7.193 | -4.027 | -4.052 | -1152 | -874 | -857 | 562 | 3908 | 8010 |  | CORR | GENE | 06:04 | 06:49 | 06:52 | 144 | 590 | 10 | EXT |  | 0.9 | (c)
88511.332 | 7.421 | 7.393 | -3.824 | -3.852 | -1749 | -1574 | -1578 | 482 | 3792 | 8010 |  | CORR | GENE | 04:28 | 04:56 | 04:56 | 60 | 341 | 10 | EXT |  | 0.89 | (c)
88511.618 | 7.707 | 7.69 | -3.538 | -3.555 | -1222 | -528 | -815 | 409 | 3369 | 8010 |  | CORR | GENE | 05:53 | 07:45 | 06:59 | 186 | 813 | 11 | EXT |  | 0.9 | (c)
88511.894 | 7.983 | 7.94 | -3.262 | -3.305 | -1645 | -1516 | -1226 | 586 | 3160 | 8010 |  | CORR | GENE | 04:45 | 05:06 | 05:52 | 145 | 838 | 10 | EXT |  | 0.9 | (c)
88514.303 | 10.392 | 10.23 | -0.853 | -1.015 | -1997 | -1047 | -1234 | 234 | 773 | 8010 |  | CORR | GENE | 03:48 | 06:21 | 05:51 | 242 | 1526 | 11 | EXT |  | 0.91 | (c)
88515.135 | 11.224 | 11.083 | -0.021 | -0.162 | -1618 | -1589 | -1071 | 524 | 21 | 8010 |  | CORR | GENE | 04:49 | 04:54 | 06:18 | 141 | 1094 | 10 | EXT |  | 0.9 | (c)
88516.899 | 1.743 | 1.717 | -9.477 | -9.503 | 103 | 560 | 477 | 103 | 1717 | 8011 |  | CORR | GENE | 02:33 | 03:46 | 03:33 | 115 | 748 | 10 | EXT |  | 0.89 | (c)
88521.409 | 6.253 | 6.052 | -4.967 | -5.168 | 974 | 1923 | 1596 | 13 | 4912 | 8011 |  | CORR | GENE | 04:53 | 07:26 | 06:33 | 256 | 1244 | 12 | EXT |  | 0.92 | (c)
88523.237 | 8.081 | 7.406 | -3.139 | -3.814 | 2074 | 2177 | 2127 | 51 | 180 | 8011 |  | CORR | GENE | 07:51 | 08:07 | 07:59 | 3634 | 106 | 12 | EXT |  | 1 | (c)
88524.829 | 9.673 | 9.625 | -1.547 | -1.595 | -1909 | -1734 | -1715 | 321 | 1519 | 8011 |  | CORR | GENE | 09:08 | 09:36 | 09:39 | 76 | 389 | 12 | EXT |  | 0.89 | (c)
88526.251 | 11.095 | 11.071 | -0.125 | -0.149 | 1932 | 2070 | 2072 | 18 | 110 | 8011 |  | CORR | CIGR | 07:28 | 07:50 | 07:50 | 39 | 281 | 10 | EXT |  | 0.89 | (c)
88526.376 | 0 | -0.02 | -11.27 | -11.29 | 1672 | 1988 | 1943 | 17 |  | 8012 | Нарушение формы кольцевого шва | GWAN |  | 04:23 | 05:14 | 05:06 | 0 | 541 |  | EXT | Нарушение формы кольцевого шва |  | (c)
88526.376 | 0 | -0.035 | -11.27 | -11.305 | -342 | -195 | -191 | 39 |  | 8012 | Нарушение формы кольцевого шва | GWAN |  | 10:57 | 11:21 | 11:22 | 0 | 303 |  | EXT | Нарушение формы кольцевого шва |  | (c)
88526.603 | 0.227 | 0.198 | -11.043 | -11.072 | 1814 | -1395 | -1977 | 0 | 198 | 8012 |  | CORR | GENE | 04:45 | 08:08 | 06:34 | 792 | 1341 | 10 | EXT |  | 0.95 | (c)
88526.909 | 0.533 | 0.52 | -10.737 | -10.75 | 1355 | 1430 | 1405 | 775 | 520 | 8012 |  | CORR | CIGR | 03:31 | 03:43 | 03:39 | 24 | 101 | 10 | EXT |  | 0.88 | (c)
88537.594 | 11.218 | 11.093 | -0.052 | -0.177 | -1682 | -1295 | -1157 | 549 | 45 | 8012 |  | CORR | GENE | 07:21 | 08:24 | 08:46 | 132 | 1049 | 12 | EXT | Аномалия находится на упругопластическом изгибе: R=733 D, максимальное растяжение на 6.8 час. | 0.9 | (c)
88537.646 | 0 | 0 | -10.625 | -10.625 | -803 | -557 | -592 | 381 | 0 | 8013 | Смещение кромок | GWAN |  | 00:33 | 01:13 | 01:07 | 0 | 422 | 19 | EXT | Смещение кромок Вовнутрь Величина смещения - 3 мм. Аномалия находится на упругопластическом изгибе: R=733 D, максимальное растяжение на 6.8 час. |  | (c)
88537.677 | 0.031 | 0.024 | -10.594 | -10.601 | -288 | -68 | 43 | 0 | 24 | 8013 | Дефект проката | MIAN | GENE | 01:56 | 02:32 | 02:50 | 59 | 663 |  | EXT | Дефект проката Эквивалент потери металла 15%. Аномалия находится на упругопластическом изгибе: R=733 D, максимальное растяжение на 6.8 час. |  | (c)
88538.156 | 0.51 | 0.479 | -10.115 | -10.146 | -163 | -38 | -39 | 0 | 479 | 8013 | Дефект проката | MIAN | GENE | 02:16 | 02:36 | 02:36 | 63 | 247 |  | EXT | Дефект проката Эквивалент потери металла 10%. Аномалия находится на упругопластическом изгибе: R=661 D, максимальное растяжение на 6.8 час. |  | (c)
88553.57 | 5.299 | 5.277 | -6.286 | -6.308 | 1174 | 1451 | 1333 | 1174 | 5277 | 8014 |  | CORR | CIGR | 05:47 | 06:31 | 06:12 | 34 | 317 | 12 | EXT | Аномалия находится на отводе. | 0.89 | (c)
88554.215 | 5.944 | 5.915 | -5.641 | -5.67 | 908 | 1122 | 1062 | 908 | 5579 | 8014 |  | CORR | GENE | 05:04 | 05:38 | 05:29 | 91 | 307 | 10 | EXT | Аномалия находится на отводе. | 0.89 | (c)
88555.933 | 7.662 | 7.496 | -3.923 | -4.089 | 1268 | 1436 | 1426 | 1268 | 3869 | 8014 |  | CORR | GENE | 06:02 | 06:29 | 06:28 | 220 | 316 | 10 | EXT | Аномалия находится на отводе. | 0.91 | (c)
88556.257 | 7.986 | 7.892 | -3.599 | -3.693 | 1078 | 1500 | 1493 | 1078 | 3544 | 8014 |  | CORR | GENE | 05:31 | 06:39 | 06:38 | 149 | 830 | 10 | EXT | Аномалия находится на отводе. | 0.9 | (c)
88559.758 | 11.487 | 11.446 | -0.098 | -0.139 | 234 | 450 | 423 | 234 | 53 | 8014 |  | CORR | GENE | 03:15 | 03:50 | 03:46 | 86 | 378 | 10 | EXT | Аномалия находится на отводе. | 0.89 | (c)
88561.156 | 1.3 | 1.038 | -9.89 | -10.152 | 1453 | 2126 | 1836 | 11 | 1038 | 8015 |  | CORR | GENE | 05:14 | 07:03 | 06:16 | 311 | 767 | 12 | EXT |  | 0.93 | (c)
88562.091 | 2.235 | 1.943 | -8.955 | -9.247 | 1914 | 2117 | 2090 | 0 | 1943 | 8015 |  | CORR | GENE | 06:29 | 07:02 | 06:57 | 321 | 353 | 10 | EXT |  | 0.92 | (c)
88563.444 | 3.588 | 3.518 | -7.602 | -7.672 | 2078 | -2212 | 2179 | 0 | 3518 | 8015 |  | CORR | GENE | 06:55 | 07:23 | 07:12 | 90 | 202 | 10 | EXT |  | 0.89 | (c)
88566.618 | 6.762 | 5.483 | -4.428 | -5.707 | -2116 | -2043 | -2049 | 114 | 4268 | 8015 |  | CORR | GENE | 07:38 | 07:50 | 07:49 | 1439 | 135 | 10 | EXT | Аномалия находится на упругопластическом изгибе: R=586 D, максимальное растяжение на 11.1 час. | 0.96 | (c)
88570.164 | 10.308 | 10.093 | -0.882 | -1.097 | -2121 | -2121 | -2075 | 109 | 480 | 8015 |  | CORR | GENE | 07:38 | 07:38 | 07:45 | 617 | 92 | 12 | EXT | Аномалия находится на упругопластическом изгибе: R=480 D, максимальное растяжение на 11.6 час. | 0.96 | (c)
88570.863 | 11.007 | 10.972 | -0.183 | -0.218 | -2224 | -2065 | -1896 | 7 | 85 | 8015 |  | CORR | GENE | 07:21 | 07:47 | 08:14 | 133 | 656 | 11 | EXT | Аномалия находится на упругопластическом изгибе: R=458 D, максимальное растяжение на 11.7 час. | 0.9 | (c)
88570.934 | 11.078 | 10.965 | -0.112 | -0.225 | 715 | 1003 | 1052 | 715 | 88 | 8015 |  | CORR | GENE | 03:15 | 04:02 | 04:10 | 137 | 674 | 10 | EXT | Аномалия находится на упругопластическом изгибе: R=458 D, максимальное растяжение на 11.7 час. | 0.9 | (c)
88572.573 | 1.527 | 1.481 | -9.948 | -9.994 | 1781 | 2026 | 2010 | 0 | 1481 | 8016 |  | CORR | GENE | 06:35 | 07:15 | 07:12 | 84 | 457 | 11 | EXT | Аномалия находится на упругопластическом изгибе: R=401 D, максимальное растяжение на 11.9 час. | 0.89 | (c)
88582.521 | 0 | -0.028 | -11.48 | -11.508 | 1392 | 1664 | 1699 | 224 |  | 8017 | Нарушение формы кольцевого шва | GWAN |  | 01:52 | 02:36 | 02:41 | 0 | 615 |  | EXT | Нарушение формы кольцевого шва Аномалия находится на упругопластическом изгибе: R=391 D, максимальное растяжение на 12 час. |  | (c)
88594.001 | 0 | -0.045 | -11.52 | -11.565 | -69 | 244 | 187 | 0 |  | 8018 | Нарушение формы кольцевого шва | GWAN |  | 11:26 | 00:16 | 12:07 | 0 | 511 |  | EXT | Нарушение формы кольцевого шва |  | (c)
88594.211 | 0.21 | 0.161 | -11.31 | -11.359 | 1209 | 1337 | 1357 | 725 | 161 | 8018 |  | CORR | GENE | 02:52 | 03:13 | 03:16 | 52 | 296 | 10 | EXT |  | 0.89 | (c)
88595.063 | 1.062 | 1.037 | -10.458 | -10.483 | 1812 | 2153 | -2145 | 0 | 1037 | 8018 |  | CORR | GENE | 04:29 | 05:24 | 05:51 | 334 | 1008 | 10 | EXT |  | 0.92 | (c)
88595.698 | 1.697 | 1.673 | -9.823 | -9.847 | 1853 | 1937 | 1958 | 168 | 1673 | 8018 |  | CORR | GENE | 04:36 | 04:49 | 04:53 | 50 | 209 | 10 | EXT |  | 0.89 | (c)
88597.809 | 3.808 | 3.754 | -7.712 | -7.766 | -1064 | -878 | -806 | 548 | 3754 | 8018 |  | CORR | GENE | 08:45 | 09:15 | 09:27 | 93 | 516 | 10 | EXT | Аномалия находится на упругопластическом изгибе: R=737 D, максимальное растяжение на 4.3 час. | 0.89 | (c)
88608.936 | 3.415 | 3.348 | -7.85 | -7.917 | -1834 | -1608 | -1495 | 396 | 3348 | 8019 |  | CORR | GENE | 04:54 | 05:30 | 05:49 | 105 | 679 | 10 | EXT | Аномалия находится на упругопластическом изгибе: R=377 D, максимальное растяжение на 6.3 час. | 0.95 | (c)
88616.786 | 0 | -0.024 | -11.52 | -11.544 | 1666 | -1940 | 2202 | 0 |  | 8020 | Нарушение формы кольцевого шва | GWAN |  | 05:49 | 08:07 | 07:16 | 0 | 1072 |  | EXT | Нарушение формы кольцевого шва Аномалия находится на упругопластическом изгибе: R=345 D, максимальное растяжение на 5.6 час. |  | (c)
88628.258 | 11.472 | 11.33 | -0.048 | -0.19 | 365 | 922 | 1225 | 146 | 38 | 8020 |  | CORR | GENE | 02:19 | 03:49 | 04:38 | 152 | 1720 | 10 | EXT |  | 0.9 | (c)
88639.662 | 0.036 | 0.029 | -11.299 | -11.306 | 1968 | -1838 | -2082 | 0 | 29 | 8022 |  | CORR | GENE | 03:49 | 05:35 | 04:55 | 76 | 821 | 11 | EXT |  | 0.89 | (c)
88641.969 | 2.343 | 2.267 | -8.992 | -9.068 | -1452 | -1152 | -1009 | 566 | 2267 | 8022 |  | CORR | GENE | 06:37 | 07:26 | 07:49 | 89 | 886 | 10 | EXT |  | 0.89 | (c)
88650.546 | 10.92 | 10.887 | -0.415 | -0.448 | -2061 | -1577 | -1759 | 170 | 333 | 8022 |  | CORR | GENE | 04:59 | 06:17 | 05:48 | 115 | 604 | 10 | EXT |  | 0.89 | (c)
88655.775 | 4.814 | 4.792 | -6.341 | -6.363 | -1908 | -1446 | -1623 | 322 | 4792 | 8023 |  | CORR | GENE | 04:32 | 05:47 | 05:18 | 100 | 570 | 10 | EXT |  | 0.89 | (c)
88660.108 | 9.147 | 9.059 | -2.008 | -2.096 | -1209 | -937 | -998 | 787 | 1963 | 8023 |  | CORR | GENE | 06:25 | 07:09 | 06:59 | 133 | 422 | 11 | EXT |  | 0.9 | (c)
88661.752 | 10.791 | 9.704 | -0.364 | -1.451 | 2125 | 2172 | 2169 | 18 | 134 | 8023 |  | CORR | GENE | 03:23 | 03:31 | 03:30 | 1317 | 88 | 12 | EXT |  | 0.98 | (c)
88662.116 | 0 | 0 | -11.5 | -11.5 | 1408 | 2003 | 1860 | 1408 | 0 | 8024 | Смещение кромок | GWAN |  | 06:15 | 07:51 | 07:28 | 0 | 905 | 19 | EXT | Смещение кромок Наружу Величина смещения - 2.9 мм. |  | (c)
88662.162 | 0.046 | 0.022 | -11.454 | -11.478 | 396 | 1167 | 1369 | 396 | 22 | 8024 |  | CORR | GENE | 03:32 | 05:37 | 06:09 | 146 | 1946 | 10 | EXT |  | 0.9 | (c)
88684.493 | 10.877 | 10.682 | -0.808 | -1.003 | -1939 | -1755 | -1721 | 1503 | 736 | 8025 |  | CORR | GENE | 09:20 | 09:50 | 09:55 | 267 | 436 | 10 | EXT | Аномалия находится на отводе. | 0.91 | (c)
88685.032 | 11.416 | 11.232 | -0.269 | -0.453 | 1077 | 1228 | 1643 | 1077 | 159 | 8025 |  | CORR | GENE | 05:27 | 05:51 | 06:58 | 294 | 1131 | 10 | EXT | Аномалия находится на отводе. | 0.92 | (c)
88685.279 | 11.663 | 11.629 | -0.022 | -0.056 | -1689 | -1437 | -1534 | 1380 | 22 | 8025 |  | CORR | CIGR | 10:00 | 10:41 | 10:25 | 34 | 309 | 19 | EXT | Аномалия находится на отводе. | 0.89 | (c)
88685.301 | 0 | -0.046 | -11.46 | -11.506 | [5 empty] | 8026 | Вышлифовка на шве | GWAN | GENE | 09:60 | 10:40 | 10:30 | 86 | 371 | 11 | EXT | Вышлифовка на шве Аномалия находится на отводе. |  | (c)
88688.97 | 3.669 | 3.638 | -7.791 | -7.822 |  |  |  |  | 3638 | 8026 |  | CORR | CIGR | 06:15 | 06:27 | 06:27 | 31 | 154 | 11 | EXT | Аномалия находится на упругопластическом изгибе: R=524 D, максимальное растяжение на 4.9 час. | 0.89 | (c)
88699.809 | 3.048 | 2.982 | -8.507 | -8.573 |  |  |  |  | 2982 | 8027 |  | CORR | GENE | 08:27 | 09:20 | 09:22 | 132 | 685 | 10 | EXT | Аномалия находится на упругопластическом изгибе: R=461 D, максимальное растяжение на 5 час. | 0.89 | (c)
88700.275 | 3.514 | 3.487 | -8.041 | -8.068 |  |  |  |  | 3487 | 8027 |  | CORR | GENE | 08:34 | 09:14 | 09:01 | 80 | 327 | 10 | EXT | Аномалия находится на упругопластическом изгибе: R=455 D, максимальное растяжение на 5 час. | 0.89 | (c)
88700.979 | 4.218 | 4.123 | -7.337 | -7.432 |  |  |  |  | 4123 | 8027 |  | CORR | GENE | 03:00 | 04:51 | 04:46 | 344 | 1303 | 10 | EXT | Аномалия находится на упругопластическом изгибе: R=450 D, максимальное растяжение на 5 час. | 1 | (c)
88701.568 | 4.807 | 4.791 | -6.748 | -6.764 |  |  |  |  | 4791 | 8027 |  | CORR | GENE | 02:11 | 05:12 | 04:35 | 429 | 1788 | 10 | EXT | Аномалия находится на упругопластическом изгибе: R=446 D, максимальное растяжение на 4.9 час. | 1.04 | (b)
88703.171 | 6.41 | 6.376 | -5.145 | -5.179 |  |  |  |  | 5114 | 8027 |  | CORR | GENE | 04:48 | 05:22 | 05:17 | 65 | 365 | 10 | EXT | Аномалия находится на упругопластическом изгибе: R=435 D, максимальное растяжение на 4.9 час. | 0.89 | (c)
88703.391 | 6.63 | 6.538 | -4.925 | -5.017 |  |  |  |  | 4884 | 8027 |  | CORR | GENE | 05:20 | 06:02 | 06:16 | 133 | 691 | 10 | EXT | Аномалия находится на упругопластическом изгибе: R=433 D, максимальное растяжение на 4.8 час. | 0.89 | (c)
88707.008 | 10.247 | 10.223 | -1.308 | -1.332 |  |  |  |  | 1280 | 8027 |  | CORR | GENE | 07:34 | 08:01 | 07:59 | 52 | 319 | 10 | EXT | Аномалия находится на упругопластическом изгибе: R=437 D, максимальное растяжение на 4.8 час. | 0.89 | (c)
88710.83 | 2.514 | 2.4 | -8.996 | -9.11 |  |  |  |  | 2400 | 8028 |  | CORR | GENE | 01:17 | 02:13 | 02:07 | 226 | 618 | 10 | EXT | Аномалия находится на упругопластическом изгибе: R=490 D, максимальное растяжение на 4.8 час. | 0.91 | (c)
88718.361 | 10.045 | 9.997 | -1.465 | -1.513 |  |  |  |  | 1411 | 8028 |  | CORR | GENE | 05:07 | 05:25 | 05:48 | 102 | 512 | 10 | EXT |  | 0.89 | (c)
88719.826 | 0 | 0 | -9.6 | -9.6 |  |  |  |  | 0 | 8029 | Смещение кромок | GWAN |  | 08:04 | 08:26 | 08:32 | 0 | 351 | 19 | EXT | Смещение кромок Вовнутрь Величина смещения - 2.9 мм. |  | (c)
88719.872 | 0.046 | 0.018 | -9.554 | -9.582 |  |  |  |  | 18 | 8029 |  | CORR | GENE | 02:14 | 03:06 | 03:12 | 70 | 723 | 12 | EXT |  | 0.89 | (c)
88719.889 | 0.063 | 0.018 | -9.537 | -9.582 |  |  |  |  | 18 | 8029 |  | CORR | GENE | 07:50 | 09:45 | 08:54 | 92 | 803 | 10 | EXT |  | 0.89 | (c)
88720.747 | 0.921 | 0.852 | -8.679 | -8.748 |  |  |  |  | 852 | 8029 |  | CORR | GENE | 01:56 | 02:22 | 02:30 | 109 | 419 | 10 | EXT |  | 0.89 | (c)
88726.959 | 7.133 | 7.086 | -2.467 | -2.514 |  |  |  |  | 2464 | 8029 |  | CORR | GENE | 01:56 | 02:15 | 02:13 | 50 | 213 | 10 | EXT |  | 0.89 | (c)
88727.756 | 7.93 | 7.92 | -1.67 | -1.68 |  |  |  |  | 1617 | 8029 |  | CORR | GENE | 01:55 | 02:39 | 02:28 | 63 | 407 | 10 | EXT |  | 0.89 | (c)
88728.626 | 8.8 | 8.736 | -0.8 | -0.864 |  |  |  |  | 788 | 8029 |  | CORR | GENE | 02:05 | 02:21 | 02:26 | 76 | 260 | 10 | EXT |  | 0.89 | (c)
88729.099 | 9.273 | 9.228 | -0.327 | -0.372 |  |  |  |  | 188 | 8029 |  | CORR | GENE | 02:47 | 03:53 | 03:43 | 184 | 689 | 11 | EXT |  | 0.9 | (c)
88729.96 | 0.534 | 0.475 | -10.581 | -10.64 |  |  |  |  | 475 | 8030 |  | CORR | GENE | 03:20 | 03:51 | 03:49 | 133 | 364 | 10 | EXT |  | 0.89 | (c)
88731.711 | 2.285 | 2.2 | -8.83 | -8.915 |  |  |  |  | 2200 | 8030 |  | CORR | GENE | 04:17 | 04:34 | 04:47 | 107 | 363 | 10 | EXT |  | 0.89 | (c)
88737.664 | 8.238 | 8.198 | -2.877 | -2.917 |  |  |  |  | 2853 | 8030 |  | CORR | GENE | 03:38 | 03:58 | 04:04 | 64 | 327 | 12 | EXT |  | 0.89 | (c)
88740.541 | 0 | 0 | -10.925 | -10.925 |  |  |  |  | 0 | 8031 | Непровар / утяжина | GWAN |  | 07:12 | 07:37 | 07:59 | 0 | 584 | 11 | INT | Непровар / утяжина |  | (c)
88741.272 | 0.731 | 0.556 | -10.194 | -10.369 |  |  |  |  | 556 | 8031 |  | CORR | GENE | 05:35 | 06:10 | 07:03 | 244 | 1094 | 10 | EXT |  | 0.91 | (c)
88741.576 | 1.035 | 1.025 | -9.89 | -9.9 |  |  |  |  | 1025 | 8031 |  | CORR | GENE | 06:20 | 07:53 | 07:12 | 108 | 650 | 10 | EXT |  | 0.89 | (c)
88748.43 | 7.889 | 7.846 | -3.036 | -3.079 |  |  |  |  | 3016 | 8031 |  | CORR | GENE | 05:33 | 05:60 | 06:01 | 63 | 344 | 10 | EXT |  | 0.89 | (c)
88749.627 | 9.086 | 8.965 | -1.839 | -1.96 |  |  |  |  | 1731 | 8031 |  | CORR | GENE | 05:13 | 05:27 | 05:49 | 229 | 439 | 10 | EXT |  | 0.91 | (c)
88751.401 | 10.86 | 10.789 | -0.065 | -0.136 |  |  |  |  | 30 | 8031 |  | CORR | GENE | 04:24 | 05:01 | 05:02 | 106 | 471 | 11 | EXT |  | 0.89 | (c)
88751.466 | 0 | 0 | -11.44 | -11.44 | 1192 | -2190 | -2167 | 0 | 0 | 8032 | Смещение кромок | GWAN |  | 03:22 | 06:16 | 06:20 | 0 | 2205 | 19 | EXT | Смещение кромок Наружу Величина смещения - 3 мм. |  | (c)
88751.614 | 0.148 | 0.04 | -11.292 | -11.4 | -1833 | -1419 | -1425 | 398 | 40 | 8032 |  | CORR | GENE | 07:14 | 08:21 | 08:20 | 160 | 815 | 12 | EXT |  | 0.9 | (c)
88752.234 | 0.768 | 0.725 | -10.672 | -10.715 | 2194 | -2147 | -2135 | 0 | 725 | 8032 | Дефект проката | MIAN | GENE | 06:04 | 06:23 | 06:25 | 59 | 264 |  | INT | Дефект проката Эквивалент потери металла 10%. |  | (c)
88752.694 | 1.228 | 1.198 | -10.212 | -10.242 | 1213 | 1565 | 1468 | 507 | 1198 | 8032 |  | CORR | GENE | 03:25 | 04:22 | 04:07 | 121 | 510 | 10 | EXT |  | 0.89 | (c)
88754.005 | 2.539 | 2.518 | -8.901 | -8.922 | -1787 | -1578 | -1608 | 444 | 2518 | 8032 |  | CORR | GENE | 07:21 | 07:55 | 07:50 | 74 | 358 | 11 | EXT |  | 0.89 | (c)
88755.035 | 3.569 | 3.523 | -7.871 | -7.917 | -2128 | -2012 | -2023 | 103 | 3523 | 8032 |  | CORR | GENE | 06:26 | 06:45 | 06:43 | 50 | 209 | 11 | EXT |  | 0.89 | (c)
88756.642 | 5.176 | 5.116 | -6.264 | -6.324 | 2032 | -1721 | -2022 | 0 | 5116 | 8032 |  | CORR | GENE | 05:38 | 07:32 | 06:43 | 298 | 813 | 10 | EXT |  | 0.92 | (c)
88762.906 | 0 | -0.034 | -11.36 | -11.394 | 1526 | 2169 | 1947 | 0 |  | 8033 | Нарушение формы кольцевого шва | GWAN |  | 06:60 | 08:43 | 08:08 | 0 | 841 |  | EXT | Нарушение формы кольцевого шва |  | (c)
88762.964 | 0.058 | 0.03 | -11.302 | -11.33 | 252 | 385 | 475 | 252 | 30 | 8033 |  | CORR | GENE | 03:34 | 03:55 | 04:10 | 51 | 445 | 10 | EXT |  | 0.89 | (c)
88769.631 | 6.725 | 6.71 | -4.635 | -4.65 | 2029 | 2210 | 2168 | 0 | 4596 | 8033 |  | CORR | GENE | 08:21 | 08:50 | 08:43 | 54 | 278 | 10 | EXT |  | 0.89 | (c)
88770.174 | 7.268 | 7.199 | -4.092 | -4.161 | 1564 | 1876 | 1909 | 0 | 4041 | 8033 |  | CORR | GENE | 07:06 | 07:56 | 08:01 | 120 | 689 | 11 | EXT |  | 0.89 | (c)
88773.855 | 10.949 | 10.881 | -0.411 | -0.479 | -9 | 238 | 312 | 0 | 340 | 8033 |  | CORR | GENE | 02:52 | 03:32 | 03:44 | 139 | 641 | 10 | EXT |  | 0.9 | (c)
88774.389 | 0.123 | 0.099 | -11.392 | -11.416 | -1643 | -1030 | -1302 | 587 | 99 | 8034 |  | CORR | GENE | 06:42 | 08:21 | 07:37 | 113 | 683 | 10 | EXT |  | 0.89 | (c)
88785.742 | 11.476 | 11.399 | -0.039 | -0.116 | -1341 | -978 | -1034 | 727 | 39 | 8034 |  | CORR | GENE | 07:30 | 08:29 | 08:20 | 77 | 614 | 12 | EXT |  | 0.89 | (c)
88808.084 | 10.728 | 10.628 | -0.902 | -1.002 | 1209 | 1408 | 1511 | 1209 | 809 | 8036 |  | CORR | GENE | 08:28 | 09:00 | 09:17 | 193 | 605 | 10 | EXT | Аномалия находится на упругопластическом изгибе: R=813 D, максимальное растяжение на 5.3 час. | 0.9 | (c)
88809.042 | 0.056 | 0.035 | -11.374 | -11.395 | 1614 | 2018 | -2183 | 0 | 35 | 8037 |  | CORR | GENE | 04:20 | 05:25 | 06:07 | 134 | 1329 | 12 | EXT | Аномалия находится на упругопластическом изгибе: R=671 D, максимальное растяжение на 5.5 час. | 0.9 | (c)
88810.6 | 1.614 | 1.542 | -9.816 | -9.888 | -1469 | -1182 | -1129 | 761 | 1542 | 8037 |  | CORR | GENE | 08:02 | 08:48 | 08:57 | 114 | 681 | 11 | EXT | Аномалия находится на упругопластическом изгибе: R=547 D, максимальное растяжение на 5.7 час. | 0.89 | (c)
88811.826 | 2.84 | 2.815 | -8.59 | -8.615 | -2175 | -1231 | -1643 | 55 | 2815 | 8037 |  | CORR | GENE | 06:08 | 08:40 | 07:34 | 214 | 1064 | 10 | EXT | Аномалия находится на упругопластическом изгибе: R=476 D, максимальное растяжение на 5.8 час. | 0.91 | (c)
88813.519 | 4.533 | 4.387 | -6.897 | -7.043 | -1635 | -1414 | -1335 | 595 | 4387 | 8037 |  | CORR | GENE | 07:35 | 08:11 | 08:24 | 166 | 600 | 10 | EXT | Аномалия находится на упругопластическом изгибе: R=442 D, максимальное растяжение на 5.8 час. | 0.9 | (c)
88813.969 | 4.983 | 4.936 | -6.447 | -6.494 | 2219 | -1567 | -1798 | 0 | 4936 | 8037 |  | CORR | GENE | 05:57 | 07:46 | 07:09 | 156 | 888 | 12 | EXT | Аномалия находится на упругопластическом изгибе: R=445 D, максимальное растяжение на 5.7 час. | 0.9 | (c)
88816.07 | 7.084 | 6.949 | -4.346 | -4.481 | -2212 | -1855 | -1777 | 18 | 4337 | 8037 |  | CORR | GENE | 06:02 | 06:60 | 07:12 | 144 | 870 | 10 | EXT | Аномалия находится на упругопластическом изгибе: R=492 D, максимальное растяжение на 5.4 час. | 0.9 | (c)
88817.26 | 8.274 | 8.228 | -3.156 | -3.202 | -2043 | -1558 | -1721 | 188 | 3081 | 8037 |  | CORR | GENE | 06:29 | 07:48 | 07:21 | 121 | 644 | 11 | EXT | Аномалия находится на упругопластическом изгибе: R=554 D, максимальное растяжение на 5.3 час. | 0.89 | (c)
88820.534 | 0.118 | 0.039 | -11.332 | -11.411 | -681 | -479 | -260 | 0 | 39 | 8038 |  | CORR | GENE | 07:37 | 08:10 | 08:45 | 132 | 843 | 10 | EXT | Аномалия находится на упругопластическом изгибе: R=929 D, максимальное растяжение на 4.6 час. | 0.89 | (c)
88820.556 | 0.14 | 0.105 | -11.31 | -11.345 | 2183 | -2114 | -2149 | 0 | 105 | 8038 |  | CORR | GENE | 03:19 | 03:46 | 03:40 | 64 | 259 | 10 | EXT | Аномалия находится на упругопластическом изгибе: R=929 D, максимальное растяжение на 4.6 час. | 0.89 | (c)
88820.743 | 0.327 | 0.268 | -11.123 | -11.182 | -2154 | -1911 | -1889 | 76 | 268 | 8038 |  | CORR | GENE | 03:39 | 04:18 | 04:22 | 79 | 530 | 10 | EXT | Аномалия находится на упругопластическом изгибе: R=984 D, максимальное растяжение на 4.5 час. | 0.89 | (c)
88822.806 | 2.39 | 2.34 | -9.06 | -9.11 | 1876 | 2034 | 2135 | 0 | 2340 | 8038 |  | CORR | GENE | 02:30 | 02:55 | 03:11 | 90 | 517 | 10 | EXT |  | 0.89 | (c)
88826.804 | 6.388 | 6.284 | -5.062 | -5.166 | -1792 | -1363 | -1380 | 438 | 5023 | 8038 |  | CORR | GENE | 04:38 | 05:47 | 05:44 | 143 | 824 | 10 | EXT |  | 0.9 | (c)
88827.067 | 6.651 | 6.598 | -4.799 | -4.852 | -806 | -605 | -598 | 389 | 4769 | 8038 |  | CORR | GENE | 07:17 | 07:49 | 07:50 | 83 | 417 | 10 | EXT |  | 0.89 | (c)
88830.048 | 9.632 | 9.282 | -1.818 | -2.168 | -821 | -415 | -425 | 29 | 1762 | 8038 |  | CORR | GENE | 07:14 | 08:20 | 08:18 | 406 | 792 | 10 | EXT |  | 0.93 | (c)
88831.059 | 10.643 | 10.626 | -0.807 | -0.824 | -1950 | -1785 | -1835 | 280 | 795 | 8038 |  | CORR | CIGR | 04:12 | 04:39 | 04:31 | 29 | 231 | 11 | EXT |  | 0.89 | (c)
88831.753 | 11.337 | 11.271 | -0.113 | -0.179 | -629 | -521 | -348 | 66 | 63 | 8038 |  | CORR | GENE | 07:45 | 08:03 | 08:31 | 116 | 563 | 10 | EXT |  | 0.89 | (c)
88831.866 | 0 | 0 | -11.605 | -11.605 | 836 | 1810 | 1459 | 148 | 0 | 8039 | Смещение кромок | GWAN |  | 03:27 | 06:04 | 05:08 | 0 | 1247 | 17 | EXT | Смещение кромок Наружу Величина смещения - 2.6 мм. |  | (c)
88841.916 | 10.05 | 10.03 | -1.555 | -1.575 | 269 | 433 | 512 | 269 | 1462 | 8039 |  | CORR | GENE | 01:56 | 02:22 | 02:35 | 113 | 486 | 10 | EXT |  | 0.89 | (c)
88843.471 | 0 | -0.03 | -11.41 | -11.44 | 268 | 452 | 464 | 268 |  | 8040 | Нарушение формы кольцевого шва | GWAN |  | 01:08 | 01:38 | 01:40 | 0 | 392 |  | EXT | Нарушение формы кольцевого шва |  | (c)
88843.531 | 0.06 | 0.018 | -11.35 | -11.392 | 1176 | 1226 | 1866 | 0 | 18 | 8040 |  | CORR | GENE | 03:35 | 03:43 | 05:26 | 129 | 1379 | 11 | EXT |  | 0.9 | (c)
88844.276 | 0.805 | 0.761 | -10.605 | -10.649 | 1541 | 1821 | 1708 | 355 | 761 | 8040 |  | CORR | GENE | 04:34 | 05:19 | 05:01 | 52 | 334 | 10 | EXT |  | 0.89 | (c)
88844.381 | 0.91 | 0.879 | -10.5 | -10.531 | 1165 | 1267 | 1245 | 905 | 879 | 8040 |  | CORR | CIGR | 03:33 | 03:50 | 03:46 | 40 | 160 | 10 | EXT |  | 0.89 | (c)
88852.682 | 9.211 | 9.194 | -2.199 | -2.216 | 494 | 593 | 598 | 494 | 2182 | 8040 |  | CORR | CIGR | 01:45 | 02:01 | 02:02 | 34 | 207 | 10 | EXT |  | 0.89 | (c)
88854.881 | 0 | -0.036 | -11.515 | -11.551 | -661 | -474 | -449 | 236 |  | 8041 | Нарушение формы кольцевого шва | GWAN |  | 07:57 | 08:27 | 08:31 | 0 | 425 |  | EXT | Нарушение формы кольцевого шва |  | (c)
88857.374 | 2.493 | 2.276 | -9.022 | -9.239 | -1779 | -1566 | -1513 | 451 | 2276 | 8041 |  | CORR | GENE | 04:57 | 05:31 | 05:40 | 234 | 533 | 12 | EXT |  | 0.91 | (c)
88858.345 | 3.464 | 3.445 | -8.051 | -8.07 | -1539 | -1473 | -1456 | 691 | 3445 | 8041 |  | CORR | CIGR | 05:35 | 05:46 | 05:49 | 41 | 167 | 12 | EXT |  | 0.89 | (c)
88858.97 | 4.089 | 4.075 | -7.426 | -7.44 | -1138 | -1032 | -822 | 505 | 4075 | 8041 |  | CORR | GENE | 06:40 | 06:57 | 07:31 | 63 | 633 | 10 | EXT |  | 0.89 | (c)
88862.999 | 8.118 | 7.908 | -3.397 | -3.607 | -1754 | -1239 | -1021 | 287 | 3029 | 8041 |  | CORR | GENE | 05:01 | 06:24 | 06:59 | 578 | 1467 | 12 | EXT |  | 0.95 | (c)
88864.967 | 10.086 | 10.005 | -1.429 | -1.51 | 2118 | -1376 | -1668 | 0 | 1260 | 8041 |  | CORR | GENE | 03:26 | 06:02 | 05:15 | 250 | 1351 | 10 | EXT |  | 0.91 | (c)
88866.455 | 0.059 | 0.031 | -11.301 | -11.329 | 95 | 500 | 396 | 95 | 31 | 8042 |  | CORR | GENE | 00:16 | 01:21 | 01:04 | 48 | 603 | 10 | EXT |  | 0.89 | (c)
88866.482 | 0.086 | 0.056 | -11.274 | -11.304 | 1828 | -2179 | -2021 | 0 | 56 | 8042 |  | CORR | GENE | 04:55 | 06:09 | 06:34 | 79 | 1225 | 10 | EXT |  | 0.89 | (c)
88868.467 | 2.071 | 2.02 | -9.289 | -9.34 | 1187 | 1355 | 1324 | 770 | 2020 | 8042 |  | GOUG | GENE | 03:12 | 03:39 | 03:34 | 87 | 274 | 10 | EXT | Зона задиров. |  | (c)
88868.507 | 2.111 | 2.041 | -9.249 | -9.319 | 1251 | 1436 | 1429 | 624 | 2041 | 8042 |  | DENT | GENE | 03:22 | 03:52 | 03:51 | 265 | 356 | 0.3 | N/A | Глубина вмятины: 4 мм (0,3%). Линейка: 27 см в (204 см; 03:52 ч:мин) Аномалия находится вблизи дефекта потери металла. |  | (c)
88870.284 | 3.888 | 3.869 | -7.472 | -7.491 | -1844 | -1713 | -1735 | 386 | 3869 | 8042 |  | CORR | CIGR | 07:03 | 07:24 | 07:20 | 40 | 219 | 10 | EXT |  | 0.89 | (c)
88877.701 | 11.305 | 11.246 | -0.055 | -0.114 | 113 | 1284 | 815 | 113 | 33 | 8042 |  | CORR | GENE | 00:19 | 03:28 | 02:12 | 81 | 1404 | 13 | EXT | Аномалия находится на упругопластическом изгибе: R=564 D, максимальное растяжение на 0.4 час. | 0.89 | (c)
88878.56 | 0.804 | 0.241 | -10.696 | -11.259 | -1989 | -1366 | -1526 | 241 | 241 | 8043 |  | CORR | GENE | 07:17 | 08:57 | 08:31 | 607 | 927 | 10 | EXT | Аномалия находится на упругопластическом изгибе: R=525 D, максимальное растяжение на 0.5 час. | 0.94 | (c)
88879.023 | 1.267 | 1.243 | -10.233 | -10.257 | 742 | 1789 | 1367 | 239 | 1243 | 8043 |  | CORR | GENE | 02:37 | 05:26 | 04:18 | 182 | 1250 | 10 | EXT | Аномалия находится на упругопластическом изгибе: R=502 D, максимальное растяжение на 0.6 час. | 0.9 | (c)
88882.397 | 4.641 | 4.556 | -6.859 | -6.944 | 1369 | 2195 | 1860 | 0 | 4556 | 8043 |  | CORR | GENE | 04:19 | 06:32 | 05:38 | 121 | 982 | 10 | EXT | Аномалия находится на упругопластическом изгибе: R=400 D, максимальное растяжение на 1 час. | 0.89 | (c)
88883.269 | 5.513 | 5.503 | -5.987 | -5.997 | 392 | 1121 | 981 | 392 | 5503 | 8043 |  | CORR | GENE | 01:41 | 03:39 | 03:16 | 68 | 1179 | 10 | EXT | Аномалия находится на упругопластическом изгибе: R=424 D, максимальное растяжение на 0.9 час. | 0.89 | (c)
88889.256 | 0 | -0.031 | -10.205 | -10.236 | -1433 | -1069 | -990 | 548 |  | 8044а | Нарушение формы кольцевого шва | GWAN |  | 08:03 | 09:02 | 09:15 | 0 | 885 |  | EXT | Нарушение формы кольцевого шва |  | (c)
88890.908 | 1.652 | 1.604 | -8.553 | -8.601 | 1029 | -1579 | 2115 | 0 | 1604 | 8044а |  | CORR | GENE | 02:41 | 07:40 | 05:36 | 439 | 2172 | 10 | EXT |  | 0.93 | (c)
88891.401 | 2.145 | 2.07 | -8.06 | -8.135 | 1270 | -1846 | -2094 | 0 | 2070 | 8044а |  | CORR | GENE | 03:19 | 06:57 | 06:17 | 625 | 2194 | 11 | EXT |  | 0.95 | (c)
88892.214 | 2.958 | 2.886 | -7.247 | -7.319 | 2040 | -1998 | -2041 | 0 | 2886 | 8044а |  | CORR | GENE | 05:24 | 06:32 | 06:25 | 245 | 761 | 10 | EXT |  | 0.91 | (c)
88892.664 | 3.408 | 3.218 | -6.797 | -6.987 | -2160 | -2024 | -1862 | 71 | 3218 | 8044а |  | CORR | GENE | 06:06 | 06:28 | 06:54 | 278 | 596 | 14 | EXT |  | 0.93 | (c)
88896.067 | 6.811 | 6.751 | -3.394 | -3.454 | 1398 | 1621 | 1640 | 348 | 3360 | 8044а |  | CORR | GENE | 03:40 | 04:16 | 04:19 | 94 | 484 | 10 | EXT |  | 0.89 | (c)
88899.461 | 0 | -0.037 | -10.797 | -10.834 | 1140 | 1376 | 1584 | 1140 |  | 8044б | Нарушение формы кольцевого шва | GWAN |  | 06:09 | 06:48 | 07:21 | 0 | 888 |  | INT | Нарушение формы кольцевого шва |  | (c)
88907.588 | 8.127 | 8.12 | -2.67 | -2.677 | 2159 | 2196 | 2179 | 2159 | 2464 | 8044б |  | CORR | AXGR | 08:54 | 08:60 | 08:57 | 213 | 41 | 12 | EXT |  | 0.76 | (c)
88910.258 | 0 | 0 | -1.795 | -1.795 | 563 | 725 | 823 | 563 | 0 | 8045а | Непровар / утяжина | GWAN |  | 02:29 | 02:55 | 03:10 | 0 | 518 | 14 | INT | Непровар / утяжина Толщины: 18,7 / 15,7 мм |  | (c)
88910.258 | 0 | -0.048 | -1.795 | -1.843 | 1363 | 2053 | 1983 | 1363 |  | 8045а | Нарушение формы кольцевого шва | GWAN |  | 04:38 | 06:29 | 06:18 | 0 | 1240 |  | INT | Нарушение формы кольцевого шва |  | (c)
88910.258 | 0 | 0 | -1.795 | -1.795 | -1541 | -959 | -1184 | 827 | 0 | 8045а | Непровар / утяжина | GWAN |  | 08:49 | 10:23 | 09:46 | 0 | 714 | 11 | INT | Непровар / утяжина Толщины: 18,7 / 15,7 мм |  | (c)
88912.053 | 0 | 0 | -11.373 | -11.373 | 1792 | 2149 | 2134 | 0 | 0 | 8046а | Смещение кромок | GWAN |  | 02:52 | 03:49 | 03:47 | 0 | 683 | 24 | EXT | Смещение кромок Наружу Величина смещения - 3.7 мм. |  | (c)
88912.053 | 0 | 0 | -11.373 | -11.373 | -661 | -496 | -354 | 47 | 0 | 8046а | Смещение кромок | GWAN |  | 08:16 | 08:42 | 09:05 | 0 | 614 | 19 | EXT | Смещение кромок Наружу Величина смещения - 3 мм. |  | (c)
88912.053 | 0 | -0.046 | -11.373 | -11.419 | -605 | -431 | 45 | 0 |  | 8046а | Нарушение формы кольцевого шва | GWAN |  | 08:25 | 08:53 | 10:10 | 0 | 1300 |  | EXT | Нарушение формы кольцевого шва |  | (c)
88912.223 | 0.17 | 0.134 | -11.203 | -11.239 | -1543 | -1322 | -1342 | 688 | 134 | 8046а |  | CORR | GENE | 05:54 | 06:29 | 06:26 | 64 | 401 | 10 | EXT |  | 0.89 | (c)
88912.437 | 0.384 | 0.264 | -10.989 | -11.109 | -1683 | -1541 | -1351 | 547 | 264 | 8046а |  | CORR | GENE | 05:31 | 05:54 | 06:24 | 138 | 664 | 10 | EXT |  | 0.9 | (c)
88913.401 | 1.348 | 1.323 | -10.025 | -10.05 | -1508 | -474 | -925 | 341 | 1323 | 8046а |  | CORR | GENE | 05:59 | 08:46 | 07:33 | 241 | 1167 | 11 | EXT |  | 0.91 | (c)
88917.273 | 5.22 | 5.156 | -6.153 | -6.217 | -1346 | -508 | -861 | 375 | 5156 | 8046а |  | CORR | GENE | 06:25 | 08:41 | 07:44 | 179 | 971 | 10 | EXT |  | 0.9 | (c)
88917.883 | 5.83 | 5.803 | -5.543 | -5.57 | -1428 | -1292 | -1049 | 669 | 5109 | 8046а |  | CORR | GENE | 06:12 | 06:34 | 07:13 | 461 | 759 | 10 | EXT |  | 0.93 | (c)
88918.761 | 6.708 | 6.552 | -4.665 | -4.821 | -1570 | -615 | -1008 | 446 | 4440 | 8046а |  | CORR | GENE | 05:49 | 08:23 | 07:20 | 381 | 1124 | 10 | EXT |  | 0.93 | (c)
88919.196 | 7.143 | 7.059 | -4.23 | -4.314 | -1309 | -619 | -831 | 352 | 4015 | 8046а |  | CORR | GENE | 06:31 | 08:23 | 07:48 | 299 | 957 | 10 | EXT |  | 0.92 | (c)
88919.839 | 7.786 | 7.774 | -3.587 | -3.599 | -1376 | -1187 | -1160 | 854 | 3484 | 8046а |  | CORR | GENE | 06:20 | 06:51 | 06:55 | 115 | 433 | 10 | EXT |  | 0.89 | (c)
88920.575 | 8.522 | 8.491 | -2.851 | -2.882 | -1420 | -1339 | -1318 | 810 | 2846 | 8046а |  | CORR | CIGR | 06:13 | 06:26 | 06:30 | 36 | 205 | 15 | EXT |  | 0.89 | (c)
88920.857 | 8.804 | 8.739 | -2.569 | -2.634 | -914 | -761 | -664 | 414 | 2545 | 8046а |  | CORR | GENE | 07:35 | 07:60 | 08:15 | 89 | 500 | 10 | EXT |  | 0.89 | (c)
88920.982 | 8.929 | 8.859 | -2.444 | -2.514 | -1468 | -1381 | -1311 | 762 | 2435 | 8046а |  | CORR | GENE | 06:06 | 06:20 | 06:31 | 79 | 314 | 13 | EXT |  | 0.89 | (c)
88921.376 | 9.323 | 9.175 | -2.05 | -2.198 | -2131 | -1279 | -1352 | 99 | 1890 | 8046а |  | CORR | GENE | 04:19 | 06:36 | 06:24 | 308 | 1558 | 13 | EXT |  | 0.93 | (c)
88922.874 | 10.821 | 10.767 | -0.552 | -0.606 | -1265 | -502 | -794 | 323 | 336 | 8046а |  | CORR | GENE | 06:38 | 08:42 | 07:54 | 270 | 942 | 10 | EXT |  | 0.91 | (c)
88928.159 | 4.733 | 4.7 | -6.767 | -6.8 | -1135 | -559 | -777 | 420 | 4700 | 8047 |  | CORR | GENE | 07:03 | 08:36 | 08:01 | 174 | 715 | 10 | EXT |  | 0.9 | (c)
88929.488 | 6.062 | 5.987 | -5.438 | -5.513 | -1424 | -797 | -1052 | 681 | 5377 | 8047 |  | CORR | GENE | 06:16 | 07:58 | 07:16 | 136 | 743 | 10 | EXT |  | 0.9 | (c)
88930.304 | 6.878 | 6.809 | -4.622 | -4.691 | -1117 | -933 | -920 | 723 | 4602 | 8047 |  | CORR | GENE | 07:06 | 07:35 | 07:38 | 89 | 394 | 11 | EXT |  | 0.89 | (c)
88931.272 | 7.846 | 7.814 | -3.654 | -3.686 | -1791 | -1727 | -1724 | 440 | 3654 | 8047 |  | CORR | CIGR | 05:17 | 05:27 | 05:28 | 32 | 133 | 12 | EXT |  | 0.89 | (c)
88932.491 | 9.065 | 8.991 | -2.435 | -2.509 | -1855 | -1665 | -1552 | 376 | 2384 | 8047 |  | CORR | GENE | 05:07 | 05:37 | 05:56 | 125 | 605 | 11 | EXT |  | 0.89 | (c)
88932.887 | 9.461 | 9.419 | -2.039 | -2.081 | -1821 | -1716 | -1693 | 410 | 2028 | 8047 |  | CORR | GENE | 05:12 | 05:29 | 05:33 | 53 | 255 | 12 | EXT |  | 0.89 | (c)
88933.118 | 9.692 | 9.662 | -1.808 | -1.838 | -1742 | -1622 | -1644 | 489 | 1807 | 8047 |  | CORR | CIGR | 05:25 | 05:44 | 05:41 | 31 | 195 | 10 | EXT |  | 0.89 | (c)
88934.881 | 11.455 | 11.301 | -0.045 | -0.199 | -2047 | -1378 | -1074 | 101 | 39 | 8047 |  | CORR | GENE | 04:36 | 06:24 | 07:13 | 160 | 1946 | 11 | EXT |  | 0.9 | (c)
88935.002 | 0.076 | 0.061 | -11.589 | -11.604 | 1122 | 1266 | 1292 | 768 | 61 | 8048 |  | CORR | GENE | 05:10 | 05:33 | 05:37 | 108 | 340 | 10 | EXT |  | 0.89 | (c)
88946.591 | 0 | 0 | -11.33 | -11.33 | 778 | 942 | 985 | 778 | 0 | 8049 | Смещение кромок | GWAN |  | 03:43 | 04:09 | 04:16 | 0 | 414 | 20 | EXT | Смещение кромок Наружу Величина смещения - 3.2 мм. |  | (c)
88978.763 | 9.552 | 9.449 | -2.083 | -2.186 | 1034 | 1244 | 1468 | 329 | 1954 | 8051 |  | CORR | GENE | 03:27 | 04:01 | 04:37 | 232 | 867 | 10 | EXT |  | 0.91 | (c)
88980.216 | 11.005 | 10.748 | -0.63 | -0.887 | 410 | 898 | 1090 | 410 | 534 | 8051 |  | CORR | GENE | 01:46 | 03:05 | 03:36 | 353 | 1359 | 10 | EXT |  | 0.92 | (c)
88980.417 | 11.206 | 10.927 | -0.429 | -0.708 | -2148 | -1996 | -1548 | 83 | 143 | 8051 |  | CORR | GENE | 06:53 | 07:18 | 08:30 | 565 | 1200 | 10 | EXT |  | 0.94 | (c)
88980.614 | 11.403 | 11.132 | -0.232 | -0.503 | 610 | 898 | 1108 | 610 | 178 | 8051 |  | CORR | GENE | 02:18 | 03:05 | 03:39 | 325 | 995 | 10 | EXT |  | 0.92 | (c)
88980.846 | 0 | 0 | -9.785 | -9.785 |  |  |  |  | 0 | 8052 | Смещение кромок | GWAN |  | 04:09 | 04:17 | 04:42 | 0 | 404 | 19 | EXT | Смещение кромок Наружу Величина смещения - 3 мм. |  | (c)
88980.897 | 0.051 | 0.027 | -9.734 | -9.758 |  |  |  |  | 27 | 8052 |  | CORR | GENE | 09:57 | 11:24 | 15:04 | 83 | 3795 | 14 | EXT |  | 0.89 | (c)
88982.154 | 1.308 | 1.28 | -8.477 | -8.505 |  |  |  |  | 1280 | 8052 |  | CORR | GENE | 03:35 | 04:09 | 03:59 | 55 | 306 | 10 | EXT |  | 0.89 | (c)
88987.893 | 7.047 | 6.897 | -2.738 | -2.888 |  |  |  |  | 2693 | 8052 |  | CORR | GENE | 01:49 | 02:21 | 02:51 | 195 | 767 | 10 | EXT |  | 0.9 | (c)
88988.657 | 7.811 | 7.644 | -1.974 | -2.141 |  |  |  |  | 1948 | 8052 |  | CORR | GENE | 02:43 | 03:08 | 04:04 | 193 | 998 | 10 | EXT |  | 0.9 | (c)
88992.282 | 1.651 | 1.554 | -9.874 | -9.971 |  |  |  |  | 1554 | 8053 |  | CORR | GENE | 02:37 | 02:56 | 03:30 | 144 | 647 | 11 | EXT |  | 0.9 | (c)
88998.403 | 7.772 | 7.691 | -3.753 | -3.834 |  |  |  |  | 3705 | 8053 |  | CORR | GENE | 02:10 | 02:53 | 03:07 | 129 | 712 | 12 | EXT |  | 0.9 | (c)
88998.815 | 8.184 | 8.148 | -3.341 | -3.377 |  |  |  |  | 3227 | 8053 |  | CORR | GENE | 01:52 | 02:53 | 02:36 | 150 | 549 | 11 | EXT |  | 0.9 | (c)
89000.48 | 9.849 | 9.823 | -1.676 | -1.702 |  |  |  |  | 1653 | 8053 |  | CORR | GENE | 02:06 | 02:23 | 02:24 | 49 | 220 | 10 | EXT |  | 0.89 | (c)
89000.887 | 10.256 | 10.227 | -1.269 | -1.298 |  |  |  |  | 1228 | 8053 |  | CORR | GENE | 01:48 | 02:24 | 02:18 | 70 | 378 | 10 | EXT |  | 0.89 | (c)
89001.871 | 11.24 | 11.164 | -0.285 | -0.361 |  |  |  |  | 252 | 8053 |  | CORR | GENE | 08:56 | 09:32 | 09:24 | 109 | 349 | 12 | EXT |  | 0.89 | (c)
89002.246 | 0.09 | 0.042 | -11.42 | -11.468 |  |  |  |  | 42 | 8054 |  | CORR | GENE | 02:07 | 03:01 | 05:19 | 157 | 2375 | 10 | EXT |  | 0.9 | (c)
89007.227 | 5.071 | 4.987 | -6.439 | -6.523 |  |  |  |  | 4987 | 8054 |  | CORR | GENE | 02:39 | 03:11 | 03:24 | 207 | 559 | 11 | EXT |  | 0.91 | (c)
89008.73 | 6.574 | 6.553 | -4.936 | -4.957 |  |  |  |  | 4822 | 8054 |  | CORR | GENE | 05:18 | 05:35 | 05:36 | 135 | 224 | 11 | EXT |  | 0.9 | (c)
89014.105 | 0.439 | 0.35 | -10.751 | -10.84 | 401 | 802 | 677 | 401 | 350 | 8055 |  | CORR | GENE | 01:27 | 02:31 | 02:11 | 162 | 552 | 11 | EXT |  | 0.9 | (c)
89019.05 | 5.384 | 5.331 | -5.806 | -5.859 | -2010 | -1782 | -1781 | 221 | 5331 | 8055 |  | CORR | GENE | 06:58 | 07:35 | 07:35 | 64 | 457 | 11 | EXT |  | 0.89 | (c)
89022.635 | 8.969 | 8.859 | -2.221 | -2.331 | 632 | 761 | 951 | 632 | 2198 | 8055 |  | CORR | GENE | 02:04 | 02:25 | 02:56 | 133 | 637 | 10 | EXT |  | 0.89 | (c)
89029.091 | 4.235 | 3.895 | -6.95 | -7.29 | -962 | -903 | -910 | 859 | 3895 | 8056 |  | CORR | GENE | 07:29 | 07:38 | 07:37 | 574 | 103 | 10 | EXT | Аномалия находится на упругопластическом изгибе: R=931 D, максимальное растяжение на 6.9 час. | 0.94 | (c)
89029.265 | 4.409 | 4.39 | -6.776 | -6.795 | -1170 | -1066 | -1082 | 995 | 4390 | 8056 |  | CORR | CIGR | 06:55 | 07:12 | 07:09 | 42 | 175 | 10 | EXT | Аномалия находится на упругопластическом изгибе: R=931 D, максимальное растяжение на 6.9 час. | 0.89 | (c)
89031.122 | 6.266 | 6.167 | -4.919 | -5.018 | -981 | -721 | -632 | 284 | 4879 | 8056 |  | CORR | GENE | 07:26 | 08:08 | 08:22 | 139 | 697 | 10 | EXT | Аномалия находится на упругопластическом изгибе: R=734 D, максимальное растяжение на 6.8 час. | 0.9 | (c)
89036.041 | 0 | -0.046 | -11.26 | -11.306 | -110 | 291 | 180 | 0 |  | 8057 | Вышлифовка на шве | GWAN | GENE | 02:39 | 03:44 | 03:26 | 81 | 580 | 10 | EXT | Вышлифовка на шве Аномалия находится на упругопластическом изгибе: R=577 D, максимальное растяжение на 6.6 час. |  | (c)
89036.041 | 0 | -0.051 | -11.26 | -11.311 | -1381 | -1128 | -1226 | 849 |  | 8057 | Нарушение формы кольцевого шва | GWAN |  | 11:14 | 11:55 | 11:39 | 0 | 310 |  | EXT | Нарушение формы кольцевого шва Аномалия находится на упругопластическом изгибе: R=577 D, максимальное растяжение на 6.6 час. |  | (c)
89040.312 | 4.271 | 4.147 | -6.989 | -7.113 | 28 | 445 | 345 | 28 | 4147 | 8057 |  | CORR | GENE | 03:02 | 04:09 | 03:53 | 289 | 633 | 10 | EXT | Аномалия находится на упругопластическом изгибе: R=500 D, максимальное растяжение на 6 час. | 0.92 | (c)
89043.494 | 7.453 | 7.399 | -3.807 | -3.861 | 86 | 198 | 298 | 86 | 3777 | 8057 |  | CORR | GENE | 03:11 | 03:29 | 03:45 | 84 | 424 | 10 | EXT | Аномалия находится на упругопластическом изгибе: R=414 D, максимальное растяжение на 5.3 час. | 0.89 | (c)
89044.354 | 8.313 | 8.245 | -2.947 | -3.015 | 93 | 411 | 324 | 93 | 2887 | 8057 |  | CORR | GENE | 03:12 | 04:04 | 03:50 | 128 | 462 | 10 | EXT | Аномалия находится на упругопластическом изгибе: R=421 D, максимальное растяжение на 5.3 час. | 0.89 | (c)
89044.963 | 8.922 | 8.903 | -2.338 | -2.357 | 1312 | 1551 | 1616 | 310 | 2277 | 8057 |  | CORR | GENE | 06:29 | 07:07 | 07:18 | 80 | 608 | 11 | EXT | Аномалия находится на упругопластическом изгибе: R=437 D, максимальное растяжение на 5.4 час. | 0.89 | (c)
89047.264 | 11.223 | 11.172 | -0.037 | -0.088 | 1597 | 2054 | 2108 | 0 | 29 | 8057 |  | CORR | GENE | 07:15 | 08:29 | 08:37 | 59 | 1022 | 12 | EXT | Аномалия находится на упругопластическом изгибе: R=524 D, максимальное растяжение на 5.6 час. | 0.89 | (c)
89048.141 | 0.84 | 0.818 | -10.61 | -10.632 | -2079 | -1947 | -1952 | 152 | 818 | 8058 |  | CORR | CIGR | 07:28 | 07:49 | 07:49 | 45 | 254 | 11 | EXT | Аномалия находится на упругопластическом изгибе: R=572 D, максимальное растяжение на 5.7 час. | 0.89 | (c)
89048.547 | 1.246 | 1.18 | -10.204 | -10.27 | -2149 | -1715 | -1745 | 82 | 1180 | 8058 |  | CORR | GENE | 07:17 | 08:27 | 08:22 | 164 | 808 | 10 | EXT | Аномалия находится на упругопластическом изгибе: R=604 D, максимальное растяжение на 5.8 час. | 0.9 | (c)
89050.105 | 2.804 | 2.685 | -8.646 | -8.765 | 1366 | 1515 | 1601 | 394 | 2685 | 8058 |  | CORR | GENE | 04:44 | 05:08 | 05:22 | 139 | 470 | 10 | EXT | Аномалия находится на упругопластическом изгибе: R=770 D, максимальное растяжение на 6.3 час. | 0.9 | (c)
89050.14 | 2.839 | 2.807 | -8.611 | -8.643 | -1930 | -1575 | -1696 | 301 | 2807 | 8058 |  | CORR | GENE | 07:52 | 08:50 | 08:30 | 90 | 467 | 10 | EXT | Аномалия находится на упругопластическом изгибе: R=770 D, максимальное растяжение на 6.3 час. | 0.89 | (c)
89050.329 | 3.028 | 2.908 | -8.422 | -8.542 | 1094 | 1713 | 1462 | 400 | 2908 | 8058 |  | CORR | GENE | 04:00 | 05:40 | 04:60 | 278 | 736 | 10 | EXT | Аномалия находится на упругопластическом изгибе: R=798 D, максимальное растяжение на 6.4 час. | 0.91 | (c)
89050.731 | 3.43 | 3.358 | -8.02 | -8.092 | -2112 | -1627 | -1830 | 119 | 3358 | 8058 |  | CORR | GENE | 07:23 | 08:41 | 08:08 | 144 | 563 | 10 | EXT | Аномалия находится на упругопластическом изгибе: R=834 D, максимальное растяжение на 6.5 час. | 0.9 | (c)
89051.217 | 3.916 | 3.86 | -7.534 | -7.59 | 1225 | 1366 | 1420 | 616 | 3860 | 8058 |  | CORR | GENE | 04:21 | 04:44 | 04:53 | 73 | 389 | 10 | EXT | Аномалия находится на упругопластическом изгибе: R=895 D, максимальное растяжение на 6.7 час. | 0.89 | (c)
89052.998 | 5.697 | 5.671 | -5.753 | -5.779 | -2213 | -2126 | -2152 | 18 | 5671 | 8058 |  | CORR | CIGR | 07:07 | 07:21 | 07:16 | 26 | 122 | 13 | EXT |  | 0.89 | (c)
89055.476 | 8.175 | 8.161 | -3.275 | -3.289 | 1061 | 1122 | 1097 | 1061 | 3267 | 8058 |  | CORR | CIGR | 03:55 | 04:05 | 04:01 | 22 | 72 | 12 | EXT |  | 0.88 | (c)
89056.493 | 9.192 | 9.116 | -2.258 | -2.334 | 1373 | 1484 | 1480 | 644 | 2220 | 8058 |  | CORR | GENE | 04:45 | 05:03 | 05:03 | 114 | 213 | 10 | EXT |  | 0.89 | (c)
89058.768 | 0.017 | 0.011 | -11.523 | -11.529 | -819 | -633 | -699 | 579 | 11 | 8059 |  | CORR | CIGR | 10:50 | 11:20 | 11:09 | 33 | 240 | 15 | EXT |  | 0.89 | (c)
89059.025 | 0.274 | 0.234 | -11.266 | -11.306 | -2143 | -2023 | -1990 | 87 | 234 | 8059 |  | CORR | GENE | 07:16 | 07:36 | 07:41 | 49 | 306 | 10 | EXT |  | 0.89 | (c)
89060.642 | 1.891 | 1.849 | -9.649 | -9.691 | 1615 | 1765 | 1726 | 394 | 1849 | 8059 |  | CORR | CIGR | 05:23 | 05:47 | 05:41 | 47 | 222 | 10 | EXT |  | 0.89 | (c)
89061.144 | 2.393 | 2.291 | -9.147 | -9.249 | 1271 | 1494 | 1647 | 207 | 2291 | 8059 |  | CORR | GENE | 04:27 | 05:03 | 05:28 | 167 | 753 | 11 | EXT |  | 0.9 | (c)
89064.772 | 6.021 | 5.996 | -5.519 | -5.544 | 997 | 1351 | 1233 | 762 | 5466 | 8059 |  | CORR | GENE | 03:43 | 04:40 | 04:21 | 78 | 472 | 10 | EXT |  | 0.89 | (c)
89065.523 | 6.772 | 6.719 | -4.768 | -4.821 | 1193 | 1339 | 1485 | 454 | 4751 | 8059 |  | CORR | GENE | 04:15 | 04:38 | 05:02 | 70 | 584 | 10 | EXT |  | 0.89 | (c)
89073.449 | 3.158 | 3.136 | -8.417 | -8.439 | 1708 | 1890 | 1876 | 186 | 3136 | 8060 |  | CORR | CIGR | 05:25 | 05:54 | 05:52 | 43 | 336 | 10 | EXT |  | 0.89 | (c)
89074.533 | 4.242 | 4.242 | -7.333 | -7.333 | -1419 | -988 | -1067 | 715 | 4242 | 8060 |  | CORR | GENE | 09:00 | 10:10 | 09:57 | 126 | 704 | 11 | EXT |  | 0.89 | (c)
89077.935 | 7.644 | 7.593 | -3.931 | -3.982 | -1676 | -1490 | -1414 | 555 | 3775 | 8060 |  | CORR | GENE | 08:19 | 08:49 | 09:01 | 207 | 523 | 10 | EXT |  | 0.91 | (c)
89078.564 | 8.273 | 8.108 | -3.302 | -3.467 | -1237 | -910 | -1013 | 789 | 3290 | 8060 |  | CORR | GENE | 09:30 | 10:22 | 10:06 | 177 | 448 | 10 | EXT |  | 0.9 | (c)
89079.592 | 9.301 | 9.171 | -2.274 | -2.404 | 386 | 717 | 933 | 386 | 2238 | 8060 |  | CORR | GENE | 01:52 | 02:45 | 03:20 | 166 | 1093 | 12 | EXT |  | 0.9 | (c)
89079.995 | 9.704 | 9.62 | -1.871 | -1.955 | 499 | 763 | 840 | 499 | 1822 | 8060 |  | CORR | GENE | 02:10 | 02:52 | 03:05 | 133 | 681 | 10 | EXT |  | 0.89 | (c)
89081.866 | 0 | -0.069 | -10.045 | -10.114 | 992 | 1206 | 1233 | 992 |  | 8061 | Нарушение формы кольцевого шва | GWAN |  | 08:59 | 09:34 | 09:38 | 0 | 481 |  | EXT | Нарушение формы кольцевого шва |  | (c)
89081.931 | 0.065 | 0.037 | -9.98 | -10.008 | -1429 | -869 | -912 | 396 | 37 | 8061 |  | CORR | GENE | 02:29 | 03:59 | 03:52 | 99 | 1033 | 10 | EXT |  | 0.89 | (c)
89083.001 | 1.135 | 1.117 | -8.91 | -8.928 | 219 | 420 | 386 | 219 | 1117 | 8061 |  | CORR | CIGR | 06:55 | 07:27 | 07:22 | 37 | 334 | 10 | EXT |  | 0.89 | (c)
89085.201 | 3.335 | 3.31 | -6.71 | -6.735 | -1212 | -1146 | -1097 | 982 | 3310 | 8061 |  | CORR | GENE | 03:04 | 03:14 | 03:22 | 51 | 230 | 10 | EXT |  | 0.89 | (c)
89091.809 | 9.943 | 9.887 | -0.102 | -0.158 | -1812 | -476 | -829 | 0 | 54 | 8061 |  | CORR | GENE | 01:27 | 05:02 | 04:05 | 104 | 1965 | 13 | EXT |  | 0.89 | (c)
89101.653 | 9.742 | 9.597 | -1.983 | -2.128 | -121 | -82 | -70 | 19 | 1486 | 8062 |  | CORR | GENE | 07:21 | 07:27 | 07:29 | 642 | 102 | 10 | EXT |  | 0.95 | (c)
89103.603 | 11.692 | 11.602 | -0.033 | -0.123 | -653 | 214 | -94 | 0 | 24 | 8062 |  | CORR | GENE | 05:55 | 08:15 | 07:25 | 99 | 1117 | 13 | EXT |  | 0.89 | (c)
89115.366 | 0 | 0 | -11.56 | -11.56 | -1795 | -1741 | -1619 | 436 | 0 | 8064 | Смещение кромок | GWAN |  | 06:54 | 07:02 | 07:22 | 0 | 351 | 19 | EXT | Смещение кромок Наружу Величина смещения - 3 мм. |  | (c)
89115.418 | 0.052 | 0.035 | -11.508 | -11.525 | 100 | 112 | 1232 | 100 | 35 | 8064 |  | CORR | GENE | 11:60 | 00:01 | 15:02 | 100 | 2264 | 11 | EXT |  | 0.89 | (c)
89115.425 | 0.059 | 0.047 | -11.501 | -11.513 | -1405 | -1091 | -1138 | 826 | 47 | 8064 |  | CORR | GENE | 07:57 | 08:47 | 08:40 | 91 | 533 | 11 | EXT |  | 0.89 | (c)
89138.381 | 0 | 0 | -11.56 | -11.56 | 2169 | -1994 | -2019 | 0 | 0 | 8066 | Смещение кромок | GWAN |  | 06:34 | 07:22 | 07:18 | 0 | 547 | 24 | EXT | Смещение кромок Наружу Величина смещения - 3.8 мм. |  | (c)
89141.24 | 2.859 | 2.784 | -8.701 | -8.776 | 321 | 490 | 496 | 321 | 2784 | 8066 |  | CORR | GENE | 01:36 | 02:03 | 02:04 | 80 | 350 | 10 | EXT |  | 0.89 | (c)
89148.085 | 9.704 | 9.655 | -1.856 | -1.905 | 381 | 606 | 602 | 381 | 1810 | 8066 |  | CORR | GENE | 01:46 | 02:22 | 02:21 | 95 | 442 | 11 | EXT |  | 0.89 | (c)
89149.892 | 11.511 | 11.213 | -0.049 | -0.347 | 435 | 1131 | 1162 | 341 | 38 | 8066 |  | CORR | GENE | 01:54 | 03:47 | 03:52 | 309 | 1455 | 10 | EXT |  | 0.92 | (c)
89161.281 | 0 | -0.029 | -11.425 | -11.454 | 1282 | 1514 | 1457 | 599 |  | 8068 | Нарушение формы кольцевого шва | GWAN |  | 04:22 | 04:59 | 04:50 | 0 | 349 |  | EXT | Нарушение формы кольцевого шва |  | (c)
89161.281 | 0 | -0.029 | -11.425 | -11.454 | -2221 | -2073 | -1644 | 10 |  | 8068 | Нарушение формы кольцевого шва | GWAN |  | 06:57 | 07:20 | 08:30 | 0 | 1154 |  | EXT | Нарушение формы кольцевого шва |  | (c)
89161.281 | 0 | -0.036 | -11.425 | -11.461 | -599 | -528 | -488 | 376 |  | 8068 | Нарушение формы кольцевого шва | GWAN |  | 11:18 | 11:30 | 11:36 | 0 | 223 |  | EXT | Нарушение формы кольцевого шва |  | (c)
89162.509 | 1.228 | 1.05 | -10.197 | -10.375 | 2077 | 2120 | 2137 | 33 | 1050 | 8068 |  | CORR | GENE | 06:30 | 06:37 | 06:40 | 240 | 120 | 11 | EXT |  | 0.91 | (c)
89165.831 | 4.55 | 4.536 | -6.875 | -6.889 | -1690 | -1598 | -1492 | 541 | 4536 | 8068 |  | CORR | GENE | 08:22 | 08:37 | 08:54 | 97 | 395 | 10 | EXT |  | 0.89 | (c)
89174.048 | 1.342 | 1.306 | -9.613 | -9.649 | 1572 | 1696 | 1694 | 414 | 1306 | 8069 |  | CORR | GENE | 01:45 | 02:05 | 02:05 | 65 | 245 | 11 | EXT |  | 0.89 | (c)
89182.837 | 10.131 | 10.09 | -0.824 | -0.865 | -2217 | -1918 | -1825 | 13 | 783 | 8069 |  | CORR | GENE | 03:33 | 04:21 | 04:37 | 82 | 785 | 10 | EXT |  | 0.89 | (c)
89190.862 | 7.201 | 7.178 | -4.224 | -4.247 | -1188 | -1026 | -1042 | 897 | 4193 | 8070 |  | CORR | GENE | 07:09 | 07:35 | 07:33 | 54 | 291 | 15 | EXT |  | 0.89 | (c)
89191.703 | 8.042 | 7.984 | -3.383 | -3.441 | -1101 | -932 | -930 | 759 | 3357 | 8070 |  | CORR | GENE | 07:23 | 07:51 | 07:51 | 84 | 342 | 10 | EXT |  | 0.89 | (c)
89191.904 | 8.243 | 8.202 | -3.182 | -3.223 | 1931 | 2073 | 2054 | 53 | 3161 | 8070 |  | CORR | GENE | 03:33 | 03:56 | 03:53 | 62 | 246 | 11 | EXT |  | 0.89 | (c)
89194.962 | 11.301 | 11.248 | -0.124 | -0.177 | 2025 | 2172 | -2220 | 0 | 108 | 8070 |  | CORR | GENE | 03:48 | 04:12 | 04:23 | 69 | 432 | 10 | EXT |  | 0.89 | (c)
89194.993 | 11.332 | 11.088 | -0.093 | -0.337 | -1835 | -1462 | -1389 | 396 | 48 | 8070 |  | CORR | GENE | 05:25 | 06:25 | 06:37 | 289 | 892 | 10 | EXT |  | 0.92 | (c)
89195.151 | 0.065 | 0.053 | -11.265 | -11.277 | -98 | -17 | -21 | 0 | 53 | 8071 |  | CORR | CIGR | 09:19 | 09:32 | 09:31 | 32 | 154 | 12 | EXT |  | 0.89 | (c)
89196.159 | 1.073 | 1.05 | -10.257 | -10.28 | -906 | -854 | -816 | 727 | 1050 | 8071 |  | CORR | CIGR | 07:09 | 07:17 | 07:23 | 35 | 179 | 10 | EXT |  | 0.89 | (c)
89197.777 | 2.691 | 0.15 | -8.639 | -11.18 | -2188 | -2127 | -2157 | 43 | 150 | 8071 |  | CORR | GENE | 03:42 | 03:51 | 03:47 | 2704 | 61 | 10 | EXT |  | 0.97 | (c)
89203.535 | 8.449 | 8.422 | -2.881 | -2.908 | -2120 | -2120 | -2091 | 111 | 1933 | 8071 |  | CORR | GENE | 03:53 | 03:53 | 03:57 | 975 | 58 | 11 | EXT |  | 0.96 | (c)
89206.416 | 0 | -0.032 | -11.335 | -11.367 | -129 | 34 | 99 | 0 |  | 8072 | Нарушение формы кольцевого шва | GWAN |  | 00:05 | 00:32 | 00:42 | 0 | 456 |  | EXT | Нарушение формы кольцевого шва |  | (c)
89206.416 | 0 | -0.027 | -11.335 | -11.362 | 562 | 796 | 785 | 562 |  | 8072 | Нарушение формы кольцевого шва | GWAN |  | 01:57 | 02:35 | 02:33 | 0 | 446 |  | EXT | Нарушение формы кольцевого шва |  | (c)
89206.416 | 0 | -0.029 | -11.335 | -11.364 | 1383 | 1536 | 1683 | 248 |  | 8072 | Нарушение формы кольцевого шва | GWAN |  | 04:10 | 04:34 | 04:58 | 0 | 599 |  | EXT | Нарушение формы кольцевого шва |  | (c)
89206.416 | 0 | -0.026 | -11.335 | -11.361 | -1837 | -1491 | -1565 | 393 |  | 8072 | Нарушение формы кольцевого шва | GWAN |  | 07:30 | 08:26 | 08:14 | 0 | 544 |  | EXT | Нарушение формы кольцевого шва |  | (c)
89206.568 | 0.152 | 0.104 | -11.183 | -11.231 | 2050 | -2180 | -2032 | 0 | 104 | 8072 |  | CORR | GENE | 05:57 | 06:34 | 06:58 | 311 | 758 | 12 | EXT |  | 0.93 | (c)
89207.852 | 1.436 | 1.386 | -9.899 | -9.949 | 1032 | 1190 | 1239 | 784 | 1386 | 8072 |  | CORR | GENE | 03:13 | 03:38 | 03:46 | 86 | 414 | 10 | EXT |  | 0.89 | (c)
89209.565 | 3.149 | 3.094 | -8.186 | -8.241 | -1690 | -1535 | -1566 | 541 | 3094 | 8072 |  | CORR | GENE | 07:54 | 08:19 | 08:14 | 81 | 247 | 10 | EXT |  | 0.89 | (c)
89211.186 | 4.77 | 4.689 | -6.565 | -6.646 | 1295 | 1623 | 1861 | 0 | 4689 | 8072 |  | CORR | GENE | 03:55 | 04:48 | 05:27 | 410 | 1132 | 10 | EXT |  | 0.93 | (c)
89212.304 | 5.888 | 5.608 | -5.447 | -5.727 | -2065 | -1825 | -1792 | 165 | 5414 | 8072 |  | CORR | GENE | 06:53 | 07:32 | 07:37 | 313 | 547 | 10 | EXT |  | 0.92 | (c)
89213.056 | 6.64 | 6.62 | -4.695 | -4.715 | 1668 | 1758 | 1793 | 313 | 4688 | 8072 |  | CORR | CIGR | 04:56 | 05:10 | 05:16 | 27 | 250 | 11 | EXT |  | 0.89 | (c)
89213.51 | 7.094 | 7.084 | -4.241 | -4.251 | 1504 | 1571 | 1547 | 641 | 4234 | 8072 |  | CORR | CIGR | 04:29 | 04:40 | 04:36 | 17 | 86 | 11 | EXT |  | 0.88 | (c)
89217.703 | 11.287 | 11.167 | -0.048 | -0.168 | -1898 | -1729 | -1521 | 332 | 48 | 8072 |  | CORR | GENE | 07:20 | 07:47 | 08:21 | 120 | 755 | 12 | EXT |  | 0.9 | (c)
89217.724 | 11.308 | 11.249 | -0.027 | -0.086 | 204 | 613 | 613 | 204 | 17 | 8072 |  | CORR | GENE | 00:59 | 02:05 | 02:05 | 69 | 818 | 10 | EXT |  | 0.89 | (c)
89219.516 | 1.765 | 1.736 | -9.665 | -9.694 | 1340 | 1520 | 1512 | 547 | 1736 | 8073 |  | CORR | GENE | 06:33 | 07:02 | 07:01 | 48 | 343 | 11 | EXT |  | 0.89 | (c)
89219.665 | 1.914 | 1.737 | -9.516 | -9.693 | 151 | 649 | 450 | 151 | 1737 | 8073 |  | CORR | GENE | 03:21 | 04:41 | 04:09 | 256 | 598 | 11 | EXT |  | 0.91 | (c)
89222.985 | 5.234 | 4.938 | -6.196 | -6.492 | 95 | 867 | 1056 | 95 | 4938 | 8073 |  | CORR | GENE | 03:12 | 05:17 | 05:47 | 308 | 1922 | 10 | EXT |  | 0.92 | (c)
89225.052 | 7.301 | 6.926 | -4.129 | -4.504 | -137 | 858 | 685 | 0 | 4089 | 8073 |  | CORR | GENE | 02:35 | 05:15 | 04:47 | 415 | 1643 | 10 | EXT |  | 0.93 | (c)
89226.24 | 8.489 | 8.357 | -2.941 | -3.073 | 1006 | 1032 | 1034 | 1006 | 2393 | 8073 |  | CORR | GENE | 05:39 | 05:43 | 05:44 | 680 | 56 | 10 | EXT |  | 0.95 | (c)
89226.498 | 8.747 | 8.117 | -2.683 | -3.313 | 1673 | 1763 | 1733 | 437 | 2538 | 8073 |  | CORR | GENE | 07:27 | 07:41 | 07:36 | 775 | 121 | 10 | EXT |  | 0.95 | (c)
89227.264 | 9.513 | 9.486 | -1.917 | -1.944 | 1208 | 1508 | 1378 | 683 | 1851 | 8073 |  | CORR | GENE | 06:12 | 07:00 | 06:39 | 93 | 339 | 10 | EXT |  | 0.89 | (c)
89228.586 | 10.835 | 10.544 | -0.595 | -0.886 | 1642 | 1694 | 1683 | 507 | 356 | 8073 |  | CORR | GENE | 07:22 | 07:30 | 07:28 | 530 | 82 | 10 | EXT |  | 0.94 | (c)
89228.917 | 11.166 | 11.109 | -0.264 | -0.321 | 1454 | 1653 | 1714 | 257 | 242 | 8073 |  | CORR | GENE | 06:51 | 07:23 | 07:33 | 79 | 519 | 10 | EXT |  | 0.89 | (c)
89229.181 | 0 | -0.033 | -11.295 | -11.328 | 1358 | -2176 | 1854 | 0 |  | 8074 | Нарушение формы кольцевого шва | GWAN |  | 00:60 | 03:29 | 02:20 | 0 | 992 |  | EXT | Нарушение формы кольцевого шва |  | (c)
89230.384 | 1.203 | 1.119 | -10.092 | -10.176 | -1932 | -1535 | -1661 | 299 | 1119 | 8074 |  | CORR | GENE | 04:09 | 05:13 | 04:52 | 114 | 542 | 10 | EXT |  | 0.89 | (c)
89231.205 | 2.024 | 1.918 | -9.271 | -9.377 | -1855 | -1393 | -1556 | 376 | 1918 | 8074 |  | CORR | GENE | 04:21 | 05:36 | 05:09 | 153 | 597 | 10 | EXT |  | 0.9 | (c)
89231.432 | 2.251 | 2.231 | -9.044 | -9.064 | -837 | -770 | -637 | 437 | 2231 | 8074 |  | CORR | GENE | 07:05 | 07:16 | 07:38 | 104 | 400 | 10 | EXT |  | 0.89 | (c)
89240.476 | 0 | -0.029 | -6.865 | -6.894 | 758 | 2000 | 1823 | 0 |  | 8075 | Нарушение формы кольцевого шва | GWAN |  | 01:38 | 04:58 | 04:30 | 0 | 2130 |  | EXT | Нарушение формы кольцевого шва |  | (c)
89241.06 | 0.584 | 0.563 | -6.281 | -6.302 | -1448 | -1287 | -1353 | 783 | 563 | 8075 |  | CORR | CIGR | 07:42 | 08:08 | 07:57 | 44 | 190 | 10 | EXT |  | 0.89 | (c)
89242.092 | 1.616 | 1.572 | -5.249 | -5.293 | -1127 | -877 | -941 | 755 | 1572 | 8075 |  | CORR | GENE | 08:34 | 09:14 | 09:04 | 70 | 372 | 10 | EXT |  | 0.89 | (c)
89242.382 | 1.906 | 1.883 | -4.959 | -4.982 | -1267 | -1077 | -1066 | 865 | 1883 | 8075 |  | CORR | GENE | 08:11 | 08:42 | 08:43 | 105 | 402 | 10 | EXT |  | 0.89 | (c)
89242.708 | 2.232 | 2.15 | -4.633 | -4.715 | -1490 | -880 | -1012 | 534 | 2150 | 8075 |  | CORR | GENE | 07:35 | 09:13 | 08:52 | 373 | 956 | 11 | EXT |  | 0.93 | (c)
89243.501 | 3.025 | 2.946 | -3.84 | -3.919 | -1516 | -433 | -939 | 363 | 2946 | 8075 |  | CORR | GENE | 07:31 | 10:26 | 09:04 | 364 | 1153 | 10 | EXT |  | 0.92 | (c)
89244.179 | 3.703 | 3.615 | -3.162 | -3.25 | -1452 | -711 | -730 | 9 | 2898 | 8075 |  | CORR | GENE | 07:41 | 09:41 | 09:38 | 352 | 1443 | 12 | EXT |  | 0.93 | (c)
89244.617 | 4.141 | 4.066 | -2.724 | -2.799 | 581 | 1331 | 1321 | 169 | 2247 | 8075 |  | CORR | GENE | 01:09 | 03:10 | 03:09 | 552 | 1480 | 12 | EXT |  | 0.95 | (c)
89245.398 | 4.922 | 4.674 | -1.943 | -2.191 | -1436 | -890 | -787 | 139 | 1832 | 8075 |  | CORR | GENE | 07:44 | 09:12 | 09:28 | 359 | 1297 | 10 | EXT |  | 0.92 | (c)
89245.51 | 5.034 | 4.982 | -1.831 | -1.883 | 762 | 899 | 884 | 762 | 1803 | 8075 |  | CORR | GENE | 01:38 | 02:01 | 01:58 | 80 | 244 | 15 | EXT |  | 0.89 | (c)
89245.928 | 5.452 | 5.178 | -1.413 | -1.687 | 524 | 728 | 1187 | 380 | 1368 | 8075 |  | CORR | GENE | 01:00 | 01:33 | 02:47 | 319 | 1326 | 10 | EXT |  | 0.92 | (c)
89246.693 | 6.217 | 6.112 | -0.648 | -0.753 | 666 | 1075 | 1063 | 666 | 567 | 8075 |  | CORR | GENE | 01:23 | 02:29 | 02:27 | 186 | 793 | 11 | EXT |  | 0.9 | (c)
89247.247 | 6.771 | 6.712 | -0.094 | -0.153 | -1170 | -404 | -524 | 0 | 65 | 8075 |  | CORR | GENE | 08:27 | 10:30 | 10:11 | 88 | 1291 | 10 | EXT |  | 0.89 | (c)
89247.352 | 0.011 | 0.005 | -3.904 | -3.91 | -73 | 670 | 785 | 0 | 5 | 8076 |  | CORR | GENE | 11:33 | 01:33 | 13:51 | 70 | 1715 | 15 | EXT |  | 0.89 | (c)
89247.536 | 0.195 | 0.163 | -3.72 | -3.752 | 644 | 967 | 842 | 644 | 163 | 8076 |  | CORR | GENE | 01:28 | 02:21 | 02:00 | 58 | 396 | 11 | EXT |  | 0.89 | (c)
89247.587 | 0.246 | 0.22 | -3.669 | -3.695 | 1582 | 1686 | 1888 | 37 | 220 | 8076 |  | CORR | CIGR | 03:60 | 04:17 | 04:49 | 47 | 612 | 10 | EXT |  | 0.89 | (c)
89247.821 | 0.48 | 0.374 | -3.435 | -3.541 | 97 | 1060 | 1143 | 42 | 374 | 8076 |  | CORR | GENE | 00:00 | 02:36 | 02:49 | 364 | 2092 | 11 | EXT |  | 0.93 | (c)
89248.363 | 1.022 | 0.781 | -2.893 | -3.134 | 199 | 836 | 1119 | 191 | 781 | 8076 |  | CORR | GENE | 00:17 | 01:59 | 02:45 | 293 | 1841 | 10 | EXT |  | 0.92 | (c)
89248.734 | 1.393 | 1.257 | -2.522 | -2.658 | 715 | 1054 | 1214 | 518 | 1257 | 8076 |  | CORR | GENE | 01:40 | 02:35 | 03:00 | 169 | 998 | 10 | EXT |  | 0.9 | (c)
89249.085 | 1.744 | 1.66 | -2.171 | -2.255 | -1162 | -927 | -615 | 67 | 1660 | 8076 |  | CORR | GENE | 08:37 | 09:15 | 10:05 | 168 | 1095 | 11 | EXT |  | 0.9 | (c)
89249.168 | 1.827 | 1.629 | -2.088 | -2.286 | 699 | 855 | 1277 | 375 | 1629 | 8076 |  | CORR | GENE | 01:37 | 02:02 | 03:11 | 219 | 1157 | 10 | EXT |  | 0.91 | (c)
89249.587 | 2.246 | 1.936 | -1.669 | -1.979 | 545 | 871 | 1576 | 0 | 1609 | 8076 |  | CORR | GENE | 01:12 | 02:05 | 03:59 | 370 | 2063 | 10 | EXT |  | 0.93 | (c)
89251.212 | 3.871 | 3.75 | -0.044 | -0.165 | 342 | 771 | 897 | 342 | 23 | 8076 |  | CORR | GENE | 00:40 | 01:49 | 02:09 | 142 | 1110 | 12 | EXT |  | 0.9 | (c)
89252.969 | 1.713 | 1.613 | -9.447 | -9.547 | -2221 | -1725 | -1712 | 10 | 1613 | 8077 |  | CORR | GENE | 05:15 | 06:35 | 06:37 | 135 | 1017 | 10 | EXT |  | 0.9 | (c)
89259.583 | 8.327 | 8.307 | -2.833 | -2.853 | 2165 | -2165 | -2183 | 0 | 2814 | 8077 |  | CORR | CIGR | 05:03 | 05:24 | 05:21 | 39 | 226 | 13 | EXT |  | 0.89 | (c)
89261.55 | 10.294 | 10.194 | -0.866 | -0.966 | 2207 | -1689 | -1652 | 0 | 646 | 8077 |  | CORR | GENE | 05:10 | 06:41 | 06:47 | 320 | 1203 | 10 | EXT |  | 0.92 | (c)
89262.416 | 0 | -0.031 | -11.55 | -11.581 | -1901 | -1724 | -1498 | 329 |  | 8078 | Нарушение формы кольцевого шва | GWAN |  | 05:16 | 05:44 | 06:21 | 0 | 806 |  | EXT | Нарушение формы кольцевого шва |  | (c)
89266.406 | 3.99 | 3.956 | -7.56 | -7.594 | -571 | -521 | -529 | 486 | 3956 | 8078 |  | DENT | GENE | 08:51 | 08:59 | 08:57 | 59 | 85 | 0.4 | N/A | Глубина вмятины: 5 мм (0,4%). Линейка: 6 см в (396 см; 08:59 ч:мин) |  | (c)
89271.936 | 9.52 | 9.48 | -2.03 | -2.07 | -2222 | -1931 | -1974 | 8 | 1979 | 8078 |  | CORR | GENE | 04:24 | 05:11 | 05:04 | 91 | 497 | 10 | EXT |  | 0.89 | (c)
89273.826 | 11.41 | 11.333 | -0.14 | -0.217 | 1198 | 1296 | 1355 | 720 | 99 | 8078 |  | CORR | GENE | 01:36 | 01:52 | 02:01 | 118 | 313 | 11 | EXT |  | 0.89 | (c)
89278.217 | 4.251 | 4.168 | -6.949 | -7.032 | -2116 | -2024 | -1842 | 115 | 4168 | 8079 |  | CORR | GENE | 06:49 | 07:04 | 07:33 | 95 | 547 | 10 | EXT |  | 0.89 | (c)
89278.332 | 4.366 | 4.19 | -6.834 | -7.01 | 841 | 1028 | 1346 | 380 | 4190 | 8079 |  | CORR | GENE | 02:46 | 03:16 | 04:08 | 344 | 1009 | 10 | EXT |  | 0.92 | (c)
89278.452 | 4.486 | 4.46 | -6.714 | -6.74 | -1381 | -1217 | -1218 | 850 | 4460 | 8079 |  | CORR | GENE | 08:48 | 09:14 | 09:14 | 63 | 326 | 10 | EXT |  | 0.89 | (c)
89278.706 | 4.74 | 4.577 | -6.46 | -6.623 | 1500 | 1849 | 1889 | 0 | 4577 | 8079 |  | CORR | GENE | 04:33 | 05:29 | 05:35 | 219 | 778 | 10 | EXT |  | 0.91 | (c)
89279.826 | 5.86 | 5.698 | -5.34 | -5.502 | -2047 | -1838 | -1566 | 183 | 5286 | 8079 |  | CORR | GENE | 07:00 | 07:34 | 08:18 | 216 | 963 | 10 | EXT |  | 0.91 | (c)
89280.149 | 6.183 | 6.025 | -5.017 | -5.175 | 742 | 846 | 1270 | 432 | 4993 | 8079 |  | CORR | GENE | 02:30 | 02:47 | 03:55 | 182 | 1056 | 10 | EXT |  | 0.9 | (c)
89280.393 | 6.427 | 6.363 | -4.773 | -4.837 | 925 | 1554 | 1505 | 145 | 4663 | 8079 |  | CORR | GENE | 02:60 | 04:41 | 04:33 | 174 | 1160 | 10 | EXT |  | 0.9 | (c)
89281.275 | 7.309 | 7.285 | -3.891 | -3.915 | 727 | 1302 | 1139 | 679 | 3795 | 8079 |  | CORR | GENE | 02:28 | 04:01 | 03:34 | 120 | 824 | 11 | EXT |  | 0.89 | (c)
89281.753 | 7.787 | 7.607 | -3.413 | -3.593 | 792 | 1578 | 1509 | 4 | 3349 | 8079 |  | CORR | GENE | 02:38 | 04:45 | 04:34 | 244 | 1434 | 10 | EXT |  | 0.91 | (c)
89285.166 | 0 | 0 | -11.49 | -11.49 | 384 | 525 | 532 | 384 | 0 | 8080 | Смещение кромок | GWAN |  | 05:22 | 05:45 | 05:46 | 0 | 298 | 22 | EXT | Смещение кромок Наружу Величина смещения - 3.5 мм. |  | (c)
89287.13 | 1.964 | 1.904 | -9.526 | -9.586 | 1310 | 1671 | 1569 | 1310 | 1904 | 8080 |  | CORR | GENE | 07:52 | 08:50 | 08:34 | 119 | 519 | 11 | EXT |  | 0.9 | (c)
89287.693 | 2.527 | 2.5 | -8.963 | -8.99 | 507 | 743 | 683 | 507 | 2500 | 8080 |  | CORR | GENE | 05:42 | 06:20 | 06:11 | 61 | 353 | 11 | EXT |  | 0.89 | (c)
89288.349 | 3.183 | 3.16 | -8.307 | -8.33 | 1019 | 1232 | 1182 | 1019 | 3160 | 8080 |  | CORR | GENE | 07:05 | 07:39 | 07:31 | 54 | 326 | 10 | EXT |  | 0.89 | (c)
89289.071 | 3.905 | 3.705 | -7.585 | -7.785 | 733 | 1115 | 1370 | 733 | 3705 | 8080 |  | CORR | GENE | 06:19 | 07:20 | 08:02 | 479 | 1274 | 10 | EXT |  | 0.94 | (c)
89289.259 | 4.093 | 3.987 | -7.397 | -7.503 | -555 | -204 | -179 | 0 | 3987 | 8080 |  | CORR | GENE | 02:51 | 03:48 | 03:52 | 124 | 752 | 10 | EXT |  | 0.9 | (c)
89289.576 | 4.41 | 4.357 | -7.08 | -7.133 | 596 | 1024 | 1312 | 596 | 4357 | 8080 |  | CORR | GENE | 05:57 | 07:06 | 07:52 | 444 | 1433 | 10 | EXT |  | 0.93 | (c)
89289.702 | 4.536 | 4.475 | -6.954 | -7.015 | -564 | -432 | -205 | 0 | 4475 | 8080 |  | CORR | GENE | 02:49 | 03:11 | 03:47 | 93 | 718 | 10 | EXT |  | 0.89 | (c)
89290.459 | 5.293 | 5.158 | -6.197 | -6.332 | 681 | 1606 | 1443 | 681 | 5158 | 8080 |  | CORR | GENE | 06:10 | 08:40 | 08:13 | 198 | 1525 | 11 | EXT |  | 0.91 | (c)
89291.508 | 6.342 | 6.076 | -5.148 | -5.414 | 484 | 1765 | 1256 | 484 | 4915 | 8080 |  | CORR | GENE | 05:39 | 09:05 | 07:43 | 499 | 1544 | 10 | EXT |  | 0.94 | (c)
89301.098 | 4.442 | 4.39 | -6.598 | -6.65 | 1811 | 1949 | 1987 | 1811 | 4390 | 8081 |  | CORR | GENE | 07:49 | 08:11 | 08:17 | 71 | 352 | 10 | EXT | Аномалия находится на отводе. | 0.89 | (c)
89303.044 | 6.388 | 6.318 | -4.652 | -4.722 | 1549 | 1950 | 1810 | 1549 | 4568 | 8081 |  | CORR | GENE | 07:06 | 08:11 | 07:49 | 154 | 523 | 10 | EXT | Аномалия находится на отводе. | 0.9 | (c)
89305.831 | 9.175 | 9.068 | -1.865 | -1.972 | 724 | 895 | 957 | 724 | 1587 | 8081 |  | CORR | GENE | 04:53 | 05:21 | 05:31 | 385 | 466 | 10 | EXT | Аномалия находится на отводе. | 0.93 | (c)
89307.709 | 0.013 | 0.013 | -11.487 | -11.487 | 1683 | -2118 | -2146 | 0 | 13 | 8082 |  | CORR | GENE | 02:30 | 04:17 | 04:12 | 79 | 1264 | 13 | EXT |  | 0.89 | (c)
89307.908 | 0.212 | 0.166 | -11.288 | -11.334 | 1731 | -2189 | 2025 | 0 | 166 | 8082 |  | CORR | GENE | 02:38 | 04:05 | 03:25 | 215 | 588 | 13 | EXT |  | 0.91 | (c)
89326.804 | 7.608 | 7.597 | -3.947 | -3.958 | -1909 | -1835 | -1831 | 322 | 3924 | 8083 |  | CORR | CIGR | 06:18 | 06:30 | 06:30 | 34 | 156 | 10 | EXT |  | 0.89 | (c)
89328.313 | 9.117 | 8.996 | -2.438 | -2.559 | -1861 | -1714 | -1750 | 370 | 2163 | 8083 |  | CORR | GENE | 06:26 | 06:49 | 06:43 | 396 | 222 | 11 | EXT |  | 0.93 | (c)
89328.978 | 9.782 | 9.781 | -1.773 | -1.774 | -1869 | -1788 | -1798 | 362 | 1748 | 8083 |  | CORR | CIGR | 06:24 | 06:37 | 06:36 | 26 | 142 | 10 | EXT |  | 0.88 | (c)
89330.751 | 0 | 0 | -11.48 | -11.48 | 1770 | -2011 | 2230 | 0 | 0 | 8084 | Смещение кромок | GWAN |  | 04:05 | 05:55 | 05:19 | 0 | 920 | 18 | EXT | Смещение кромок Наружу Величина смещения - 2.9 мм. |  | (c)
89335.559 | 4.808 | 4.393 | -6.672 | -7.087 | -1537 | -1477 | -1481 | 693 | 4393 | 8084 |  | GOUG | GENE | 07:11 | 07:21 | 07:20 | 1415 | 113 | 8 | EXT | Зона задиров. |  | (c)
89352.366 | 0 | -0.027 | -11.585 | -11.612 | 1411 | 1784 | 1628 | 385 |  | 8087 | Нарушение формы кольцевого шва | GWAN |  | 06:05 | 07:06 | 06:40 | 0 | 435 |  | EXT | Нарушение формы кольцевого шва |  | (c)
89355.853 | 3.487 | 3.456 | -8.098 | -8.129 | 285 | 517 | 440 | 285 | 3456 | 8087 |  | CORR | GENE | 03:04 | 03:41 | 03:29 | 74 | 311 | 10 | EXT |  | 0.89 | (c)
89357.882 | 5.516 | 5.104 | -6.069 | -6.481 | 1292 | 1567 | 1472 | 578 | 5104 | 8087 |  | DENT | GENE | 05:46 | 06:30 | 06:15 | 628 | 361 | 0.2 | N/A | Глубина вмятины: 3 мм (0,2%). Линейка: 63 см в (510 см; 06:30 ч:мин) |  | (c)
89368.338 | 4.387 | 4.36 | -7.083 | -7.11 | 1492 | 1613 | 1623 | 477 | 4360 | 8088 |  | CORR | CIGR | 04:12 | 04:31 | 04:33 | 38 | 262 | 10 | EXT |  | 0.89 | (c)
89375.421 | 0 | -0.04 | -11.375 | -11.415 | 469 | 1270 | 1050 | 469 |  | 8089 | Нарушение формы кольцевого шва | GWAN |  | 10:24 | 00:33 | 11:58 | 0 | 1161 |  | EXT | Нарушение формы кольцевого шва |  | (c)
89398.216 | 0 | -0.016 | -11.45 | -11.466 | 1610 | 1639 | 1633 | 575 | 0 | 8091 | Внутришовный дефект | GWAN |  | 03:31 | 03:36 | 03:35 | 0 | 45 | 10 | MID | Внутришовный дефект |  | (c)
89408.466 | 10.25 | 10.188 | -1.2 | -1.262 | -860 | -554 | -631 | 403 | 1157 | 8091 |  | CORR | GENE | 08:53 | 09:42 | 09:30 | 105 | 457 | 10 | EXT |  | 0.89 | (c)
89409.553 | 11.337 | 11.326 | -0.113 | -0.124 | 1278 | 1362 | 1590 | 329 | 80 | 8091 |  | CORR | CIGR | 02:38 | 02:51 | 03:28 | 44 | 623 | 11 | EXT |  | 0.89 | (c)
89409.614 | 11.398 | 11.335 | -0.052 | -0.115 | -1053 | -681 | -617 | 181 | 15 | 8091 |  | CORR | GENE | 08:22 | 09:22 | 09:32 | 100 | 872 | 15 | EXT |  | 0.89 | (c)
89409.733 | 0.067 | 0.035 | -9.363 | -9.395 | -575 | 105 | -96 | 0 | 35 | 8092 |  | CORR | GENE | 02:11 | 04:01 | 03:29 | 123 | 958 | 11 | EXT |  | 0.9 | (c)
89412.212 | 2.546 | 2.538 | -6.884 | -6.892 | 242 | 345 | 351 | 242 | 2538 | 8092 |  | CORR | GENE | 04:23 | 04:40 | 04:41 | 94 | 218 | 10 | EXT |  | 0.89 | (c)
89413.902 | 4.236 | 4.214 | -5.194 | -5.216 | 523 | 595 | 632 | 523 | 4214 | 8092 |  | CORR | CIGR | 05:08 | 05:20 | 05:26 | 40 | 218 | 10 | EXT |  | 0.89 | (c)
89416.722 | 7.056 | 7.015 | -2.374 | -2.415 | 321 | 903 | 653 | 321 | 2240 | 8092 |  | CORR | GENE | 04:36 | 06:10 | 05:29 | 175 | 663 | 11 | EXT |  | 0.9 | (c)
89417.631 | 7.965 | 7.913 | -1.465 | -1.517 | 341 | 1021 | 765 | 341 | 1416 | 8092 |  | CORR | GENE | 04:39 | 06:29 | 05:47 | 101 | 847 | 10 | EXT |  | 0.89 | (c)
89418.153 | 8.487 | 8.466 | -0.943 | -0.964 | 1021 | 1114 | 1226 | 1021 | 910 | 8092 |  | CORR | GENE | 06:29 | 06:44 | 07:02 | 54 | 409 | 10 | EXT |  | 0.89 | (c)
89419.011 | 9.345 | 9.205 | -0.085 | -0.225 | -67 | 131 | 1024 | 0 | 55 | 8092 |  | CORR | GENE | 03:33 | 04:05 | 06:29 | 170 | 2181 | 11 | EXT |  | 0.9 | (c)
89423.136 | 4.04 | 3.993 | -7.445 | -7.492 | 92 | 133 | 140 | 92 | 3993 | 8093 |  | DENT | GENE | 03:15 | 03:21 | 03:22 | 114 | 95 | 0.3 | N/A | Глубина вмятины: 4 мм (0,3%). Линейка: 11 см в (399 см; 03:21 ч:мин) Аномалия находится на отводе. Аномалия находится вблизи продольного шва. |  | (c)
89423.612 | 4.516 | 4.485 | -6.969 | -7 | 2041 | 2203 | 2204 | 2041 | 4485 | 8093 |  | CORR | GENE | 08:29 | 08:56 | 08:56 | 63 | 325 | 10 | EXT | Аномалия находится на отводе. | 0.89 | (c)
89424.554 | 5.458 | 5.441 | -6.027 | -6.044 | 71 | 127 | 104 | 71 | 5441 | 8093 |  | DENT | GENE | 03:11 | 03:20 | 03:17 | 102 | 65 | 0.2 | N/A | Глубина вмятины: 3 мм (0,2%). Линейка: 10 см в (544 см; 03:20 ч:мин) Аномалия находится на отводе. Аномалия находится вблизи продольного шва. |  | (c)
89424.906 | 5.81 | 5.271 | -5.675 | -6.214 | -1 | 41 | 28 | 0 | 4720 | 8093 | Дефект проката | MIAN | GENE | 02:60 | 03:06 | 03:04 | 1494 | 58 |  | INT | Дефект проката Эквивалент потери металла 10%. Аномалия находится на отводе. |  | (c)
89425.398 | 6.302 | 6.214 | -5.183 | -5.271 | -1222 | -912 | -917 | 613 | 5090 | 8093 |  | DENT | GENE | 11:43 | 00:33 | 12:32 | 181 | 609 | 0.4 | N/A | Глубина вмятины: 6 мм (0,4%). Линейка: 18 см в (621 см; 00:33 ч:мин) Аномалия находится на отводе. |  | (c)
89439.459 | 8.878 | 8.848 | -2.177 | -2.207 | -262 | -132 | -147 | 33 | 2158 | 8094 |  | CORR | GENE | 02:13 | 02:34 | 02:31 | 49 | 229 | 10 | EXT |  | 0.89 | (c)
89475.496 | 10.965 | 10.787 | -0.53 | -0.708 | -527 | -346 | 5 | 0 | 491 | 8097 |  | CORR | GENE | 07:60 | 08:29 | 09:25 | 217 | 1062 | 10 | EXT |  | 0.91 | (c)
89521.293 | 11.237 | 11.209 | -0.143 | -0.171 | 1600 | 1734 | 1737 | 357 | 132 | 8102 |  | CORR | CIGR | 07:17 | 07:39 | 07:39 | 39 | 274 | 11 | EXT |  | 0.89 | (c)
89530.162 | 8.726 | 8.632 | -2.304 | -2.398 | 2221 | -2223 | -2223 | 0 | 2198 | 8103 |  | LWAN | AXGR | 07:02 | 07:05 | 07:05 | 200 | 35 |  | EXT | Эквивалент потери металла 14%. |  | (c)
89532.158 | 10.722 | 10.673 | -0.308 | -0.357 | 1217 | 1391 | 1377 | 694 | 295 | 8103 |  | CORR | GENE | 04:20 | 04:48 | 04:46 | 62 | 320 | 10 | EXT |  | 0.89 | (c)
89532.994 | 0.528 | 0.413 | -10.682 | -10.797 | 491 | 1750 | 1370 | 0 | 413 | 8104 |  | CORR | GENE | 01:33 | 04:56 | 03:55 | 645 | 1758 | 10 | EXT |  | 0.95 | (c)
89536.171 | 3.705 | 3.583 | -7.505 | -7.627 | 623 | 996 | 1151 | 551 | 3583 | 8104 |  | GOUG | GENE | 01:54 | 02:54 | 03:19 | 253 | 1057 | 8 | EXT | Зона задиров. |  | (c)
89538.591 | 6.125 | 5.992 | -5.085 | -5.218 | 917 | 1112 | 1398 | 352 | 5047 | 8104 |  | CORR | GENE | 02:42 | 03:13 | 03:59 | 171 | 961 | 10 | EXT |  | 0.9 | (c)
89538.849 | 6.383 | 6.327 | -4.827 | -4.883 | -2132 | -1992 | -2024 | 99 | 4827 | 8104 |  | CORR | GENE | 06:30 | 06:52 | 06:47 | 56 | 215 | 10 | EXT |  | 0.89 | (c)
89539.951 | 7.485 | 7.476 | -3.725 | -3.734 | -1758 | -1630 | -1643 | 473 | 3696 | 8104 |  | CORR | CIGR | 07:30 | 07:51 | 07:48 | 38 | 229 | 10 | EXT |  | 0.89 | (c)
89542.976 | 10.51 | 10.483 | -0.7 | -0.727 | -1789 | -1600 | -1622 | 442 | 663 | 8104 |  | CORR | GENE | 07:25 | 07:55 | 07:52 | 64 | 334 | 10 | EXT |  | 0.89 | (c)
89548.648 | 4.972 | 4.947 | -6.538 | -6.563 | 1428 | 1615 | 1566 | 527 | 4947 | 8105 |  | CORR | GENE | 03:34 | 04:04 | 03:56 | 49 | 275 | 10 | EXT |  | 0.89 | (c)
89548.894 | 5.218 | 5.179 | -6.292 | -6.331 | -2076 | -1619 | -1728 | 155 | 5179 | 8105 |  | CORR | GENE | 06:08 | 07:22 | 07:04 | 134 | 695 | 10 | EXT |  | 0.89 | (c)
89549.711 | 6.035 | 5.9 | -5.475 | -5.61 | -1761 | -1504 | -1267 | 470 | 5420 | 8105 |  | CORR | GENE | 06:59 | 07:40 | 08:19 | 190 | 988 | 10 | EXT |  | 0.9 | (c)
89553.653 | 9.977 | 9.924 | -1.533 | -1.586 | 1275 | 1609 | 1536 | 433 | 1467 | 8105 |  | CORR | GENE | 03:09 | 04:03 | 03:51 | 119 | 522 | 10 | EXT |  | 0.89 | (c)
89555.012 | 11.336 | 11.252 | -0.174 | -0.258 | 1343 | 1488 | 1522 | 529 | 141 | 8105 |  | CORR | GENE | 03:20 | 03:43 | 03:49 | 117 | 358 | 10 | EXT |  | 0.89 | (c)
89566.24 | 11.054 | 10.812 | -0.076 | -0.318 |  |  |  |  | 53 | 8106 |  | SWAN | GENE | 08:55 | 08:57 | 09:09 | 265 | 171 |  | INT | Эквивалент потери металла 10%. |  | (c)
89577.911 | 0 | -0.021 | -11.23 | -11.251 | [5 empty] | 8108 | Нарушение формы кольцевого шва | GWAN |  | 03:06 | 04:04 | 03:49 | 0 | 531 |  | EXT | Нарушение формы кольцевого шва |  | (c)
89579.257 | 1.346 | 1.342 | -9.884 | -9.888 |  |  |  |  | 1342 | 8108 |  | CORR | GENE | 07:28 | 08:02 | 07:49 | 136 | 260 | 11 | EXT |  | 0.9 | (c)
89581.788 | 3.877 | 3.844 | -7.353 | -7.386 |  |  |  |  | 3844 | 8108 |  | CORR | GENE | 07:39 | 08:01 | 08:25 | 67 | 568 | 10 | EXT |  | 0.89 | (c)
89589.141 | 0 | 0 | -11.325 | -11.325 | 726 | 1456 | 1337 | 283 | 0 | 8109 | Смещение кромок | GWAN |  | 03:25 | 05:22 | 05:03 | 0 | 1222 | 24 | EXT | Смещение кромок Наружу Величина смещения - 3.8 мм. |  | (c)
89589.799 | 0.658 | 0.33 | -10.667 | -10.995 | 435 | 671 | 1053 | 435 | 330 | 8109 |  | CORR | GENE | 02:38 | 03:16 | 04:17 | 585 | 1237 | 10 | EXT |  | 0.94 | (c)
89589.924 | 0.783 | 0.456 | -10.542 | -10.869 | 1970 | -1996 | -2189 | 0 | 456 | 8109 |  | CORR | GENE | 06:45 | 08:05 | 07:34 | 362 | 605 | 10 | EXT |  | 0.92 | (c)
89590.108 | 0.967 | 0.949 | -10.358 | -10.376 | -2167 | -1634 | -1830 | 63 | 949 | 8109 |  | CORR | GENE | 07:38 | 09:04 | 08:32 | 83 | 675 | 10 | EXT |  | 0.89 | (c)
89591.399 | 2.258 | 1.863 | -9.067 | -9.462 | 1739 | 2045 | 1958 | 54 | 1863 | 8109 |  | CORR | GENE | 06:08 | 06:57 | 06:43 | 437 | 438 | 12 | EXT |  | 0.94 | (c)
89591.558 | 2.417 | 2.412 | -8.908 | -8.913 | 1722 | 2029 | 1953 | 47 | 2412 | 8109 |  | CORR | GENE | 06:05 | 06:55 | 06:43 | 98 | 462 | 11 | EXT |  | 0.89 | (c)
89591.911 | 2.77 | 2.668 | -8.555 | -8.657 | 1856 | 2173 | 2039 | 8 | 2668 | 8109 |  | CORR | GENE | 06:27 | 07:18 | 06:56 | 117 | 367 | 12 | EXT |  | 0.89 | (c)
89592.895 | 3.754 | 3.709 | -7.571 | -7.616 | 1821 | 2069 | 2022 | 7 | 3709 | 8109 |  | CORR | GENE | 06:21 | 07:01 | 06:54 | 72 | 403 | 10 | EXT |  | 0.89 | (c)
89593.209 | 4.068 | 4 | -7.257 | -7.325 | 1007 | 1205 | 1320 | 597 | 4000 | 8109 |  | CORR | GENE | 04:10 | 04:42 | 05:00 | 98 | 627 | 10 | EXT |  | 0.89 | (c)
89600.119 | 10.978 | 10.349 | -0.347 | -0.976 | 2047 | 2165 | 2128 | 21 | 132 | 8109 |  | CORR | GENE | 06:58 | 07:17 | 07:11 | 844 | 163 | 12 | EXT |  | 0.97 | (c)
89600.959 | 0.493 | 0.337 | -9.992 | -10.148 | -1366 | -1189 | -1205 | 864 | 337 | 8110 |  | CORR | GENE | 06:43 | 07:12 | 07:09 | 156 | 323 | 10 | EXT |  | 0.9 | (c)
89601.647 | 1.181 | 1.099 | -9.304 | -9.386 | 2051 | 2219 | -1977 | 0 | 1099 | 8110 |  | CORR | GENE | 03:55 | 04:22 | 05:05 | 154 | 866 | 10 | EXT |  | 0.9 | (c)
89605.541 | 5.075 | 4.673 | -5.41 | -5.812 | -2123 | -2120 | -2093 | 107 | 4271 | 8110 |  | CORR | GENE | 04:41 | 04:42 | 04:46 | 1541 | 61 | 13 | EXT |  | 0.99 | (c)
89609.272 | 8.806 | 6.866 | -1.679 | -3.619 | 2199 | 2217 | -2227 | 0 | 327 | 8110 |  | CORR | GENE | 04:19 | 04:22 | 04:24 | 3292 | 71 | 14 | EXT |  | 1.02 | (b)
89610.872 | 10.406 | 10.325 | -0.079 | -0.16 | -1145 | -1092 | -964 | 783 | 79 | 8110 |  | CORR | GENE | 07:19 | 07:28 | 07:48 | 81 | 362 | 10 | EXT |  | 0.89 | (c)
89622.516 | 0 | -0.035 | -10.77 | -10.805 | 2181 | -2085 | -1958 | 1637 |  | 8112 | Нарушение формы кольцевого шва | GWAN |  | 02:12 | 02:43 | 03:04 | 0 | 643 |  | EXT | Нарушение формы кольцевого шва |  | (c)
89622.555 | 0.039 | 0.025 | -10.731 | -10.745 | -2016 | -723 | -865 | 0 | 25 | 8112 |  | CORR | GENE | 02:55 | 06:23 | 06:00 | 139 | 2302 | 12 | EXT |  | 0.9 | (c)
89629.91 | 7.394 | 7.352 | -3.376 | -3.418 | -1511 | -1368 | -1387 | 1264 | 3375 | 8112 |  | CORR | CIGR | 04:16 | 04:39 | 04:36 | 43 | 247 | 10 | EXT |  | 0.89 | (c)
89633.324 | 0.038 | 0.033 | -11.252 | -11.257 | -337 | 1241 | 1104 | 0 | 33 | 8113 |  | CORR | GENE | 01:55 | 06:10 | 05:48 | 130 | 2882 | 13 | EXT | Аномалия находится на отводе. | 0.9 | (c)
89644.409 | 11.123 | 10.947 | -0.167 | -0.343 | -43 | 1104 | 855 | 0 | 89 | 8113 |  | CORR | GENE | 02:43 | 05:48 | 05:08 | 254 | 1797 | 11 | EXT | Аномалия находится на отводе. | 0.92 | (c)
89644.64 | 0.064 | 0.018 | -11.406 | -11.452 | 450 | 1118 | 1124 | 432 | 18 | 8114 |  | CORR | GENE | 04:11 | 05:59 | 06:00 | 108 | 1349 | 11 | EXT |  | 0.89 | (c)
89652.405 | 7.829 | 7.724 | -3.641 | -3.746 | 554 | 717 | 951 | 554 | 3613 | 8114 |  | CORR | GENE | 04:28 | 04:54 | 05:32 | 133 | 794 | 11 | EXT |  | 0.9 | (c)
89653.157 | 8.581 | 8.42 | -2.889 | -3.05 | 655 | 1033 | 1270 | 345 | 2830 | 8114 |  | CORR | GENE | 04:44 | 05:45 | 06:24 | 220 | 1231 | 10 | EXT |  | 0.91 | (c)
89658.065 | 2.019 | 1.97 | -9.421 | -9.47 | -1797 | -1663 | -1682 | 433 | 1970 | 8115 |  | CORR | GENE | 07:29 | 07:51 | 07:48 | 149 | 230 | 10 | EXT |  | 0.9 | (c)
89658.331 | 2.285 | 2.235 | -9.155 | -9.205 | -1825 | -1633 | -1593 | 405 | 2235 | 8115 |  | CORR | GENE | 07:25 | 07:56 | 08:02 | 214 | 464 | 10 | EXT | Аномалия находится на упругопластическом изгибе: R=944 D, максимальное растяжение на 0.8 час. | 0.91 | (c)
89658.786 | 2.74 | 2.659 | -8.7 | -8.781 | -1843 | -1682 | -1715 | 387 | 2659 | 8115 |  | CORR | GENE | 07:22 | 07:48 | 07:43 | 137 | 256 | 10 | EXT | Аномалия находится на упругопластическом изгибе: R=846 D, максимальное растяжение на 0.7 час. | 0.9 | (c)
89659.087 | 3.041 | 2.981 | -8.399 | -8.459 | -1833 | -1640 | -1712 | 397 | 2981 | 8115 |  | CORR | GENE | 07:24 | 07:55 | 07:43 | 159 | 243 | 11 | EXT | Аномалия находится на упругопластическом изгибе: R=805 D, максимальное растяжение на 0.6 час. | 0.9 | (c)
89661.757 | 5.711 | 5.7 | -5.729 | -5.74 | -1757 | -1643 | -1659 | 473 | 5697 | 8115 |  | CORR | CIGR | 07:36 | 07:54 | 07:52 | 43 | 197 | 10 | EXT | Аномалия находится на упругопластическом изгибе: R=558 D, максимальное растяжение на 0.5 час. | 0.89 | (c)
89662.206 | 6.16 | 6.145 | -5.28 | -5.295 | -1467 | -1313 | -1355 | 763 | 5254 | 8115 |  | CORR | CIGR | 08:23 | 08:48 | 08:41 | 41 | 225 | 12 | EXT | Аномалия находится на упругопластическом изгибе: R=551 D, максимальное растяжение на 0.5 час. | 0.89 | (c)
89671.117 | 3.631 | 3.552 | -1.894 | -1.973 | -1579 | -1443 | -1438 | 651 | 1867 | 8116 |  | CORR | GENE | 07:39 | 08:01 | 08:02 | 106 | 282 | 11 | EXT | Аномалия находится на упругопластическом изгибе: R=538 D, максимальное растяжение на 1.1 час. | 0.89 | (c)
89676.526 | 3.515 | 3.498 | -1.77 | -1.787 | 1861 | 1971 | 1969 | 154 | 1748 | 8117 |  | CORR | CIGR | 04:52 | 05:10 | 05:10 | 39 | 216 | 10 | EXT |  | 0.89 | (c)
89682.211 | 3.915 | 3.708 | -7.63 | -7.837 | -1397 | -1391 | -1374 | 1351 | 3708 | 8118 |  | CORR | AXGR | 08:15 | 08:16 | 08:19 | 404 | 46 | 11 | EXT | Аномалия находится на отводе. | 0.93 | (c)
89701.993 | 1.497 | 0.679 | -10.203 | -11.021 | -67 | 3 | -32 | 0 | 679 | 8120 |  | CORR | GENE | 05:35 | 05:47 | 05:41 | 1025 | 70 | 12 | EXT | Аномалия находится на отводе. | 0.98 | (c)
89702.592 | 2.096 | 1.843 | -9.604 | -9.857 | -116 | -29 | -54 | 0 | 1843 | 8120 |  | CORR | GENE | 05:27 | 05:41 | 05:37 | 1085 | 124 | 10 | EXT | Аномалия находится на отводе. | 0.96 | (c)
89703.869 | 3.373 | 3.067 | -8.327 | -8.633 | -169 | -36 | -76 | 0 | 3067 | 8120 |  | CORR | GENE | 05:19 | 05:40 | 05:34 | 2492 | 186 | 11 | EXT | Аномалия находится на отводе. | 0.98 | (c)
89704.47 | 3.974 | 3.964 | -7.726 | -7.736 | 42 | 103 | 159 | 42 | 3964 | 8120 |  | CORR | CIGR | 05:53 | 06:03 | 06:12 | 33 | 235 | 13 | EXT | Аномалия находится на отводе. | 0.89 | (c)
89723.476 | 0 | 0 | -11.675 | -11.675 | 8 | 294 | 290 | 8 | 0 | 8122 | Смещение кромок | GWAN |  | 05:52 | 06:39 | 06:38 | 0 | 563 | 16 | EXT | Смещение кромок Наружу Аномалия находится на отводе. Величина смещения - 2.4 мм. |  | (c)
89723.476 | 0 | 0 | -11.675 | -11.675 | 825 | 1045 | 996 | 825 | 0 | 8122 | Смещение кромок | GWAN |  | 08:04 | 08:40 | 08:32 | 0 | 341 | 16 | EXT | Смещение кромок Наружу Аномалия находится на отводе. Величина смещения - 2.6 мм. |  | (c)
89724.304 | 0.828 | 0.292 | -10.847 | -11.383 | -251 | -205 | -148 | 44 | 292 | 8122 |  | CORR | GENE | 05:10 | 05:18 | 05:27 | 953 | 207 | 15 | EXT | Аномалия находится на отводе. | 1 | (b)
89726.692 | 3.216 | 2.68 | -8.459 | -8.995 | -204 | -173 | -134 | 64 | 2680 | 8122 |  | CORR | GENE | 05:18 | 05:23 | 05:29 | 1422 | 140 | 15 | EXT | Аномалия находится на отводе. | 1.01 | (b)
89728.638 | 5.162 | 4.756 | -6.513 | -6.919 | 1306 | 1337 | 1345 | 1306 | 4756 | 8122 |  | CORR | GENE | 09:22 | 09:27 | 09:28 | 717 | 79 | 10 | EXT | Аномалия находится на отводе. | 0.95 | (c)
89728.954 | 5.478 | 5.443 | -6.197 | -6.232 | -234 | -67 | 65 | 0 | 5443 | 8122 |  | CORR | GENE | 05:13 | 05:40 | 06:02 | 100 | 598 | 10 | EXT | Аномалия находится на отводе. | 0.89 | (c)
89729.219 | 5.743 | 5.585 | -5.932 | -6.09 | -199 | 994 | 623 | 0 | 5585 | 8122 |  | CORR | GENE | 05:19 | 08:31 | 07:32 | 394 | 1644 | 10 | EXT | Аномалия находится на отводе. | 0.93 | (c)
89732.821 | 9.345 | 9.327 | -2.33 | -2.348 | 1872 | 1935 | 1934 | 1872 | 2301 | 8122 |  | ARTD | CIGR | 10:53 | 11:03 | 11:03 | 47 | 123 |  | EXT | Эквивалент потери металла 10%. Аномалия находится на отводе. |  | (c)
89746.4 | 11.249 | 11.153 | -0.031 | -0.127 | -720 | -492 | -374 | 28 | 31 | 8123 |  | CORR | GENE | 03:52 | 04:29 | 04:48 | 96 | 692 | 10 | EXT |  | 0.89 | (c)
89776.151 | 6.395 | 6.33 | -5.335 | -5.4 | 463 | 731 | 761 | 463 | 5286 | 8126 |  | CORR | GENE | 07:08 | 07:51 | 07:56 | 114 | 597 | 11 | EXT | Аномалия находится на отводе. | 0.89 | (c)
89776.555 | 6.799 | 6.772 | -4.931 | -4.958 | 314 | 613 | 700 | 314 | 4840 | 8126 |  | CORR | GENE | 06:44 | 07:32 | 07:46 | 118 | 772 | 10 | EXT | Аномалия находится на отводе. | 0.89 | (c)
89777.072 | 7.316 | 6.985 | -4.414 | -4.745 | 287 | 713 | 671 | 287 | 4282 | 8126 |  | CORR | GENE | 06:40 | 07:48 | 07:42 | 463 | 768 | 10 | EXT | Аномалия находится на отводе. | 0.94 | (c)
89781.544 | 0.058 | 0.028 | -11.637 | -11.667 | 717 | 1153 | 1327 | 717 | 28 | 8127 |  | CORR | GENE | 07:41 | 08:52 | 09:20 | 124 | 1219 | 10 | EXT |  | 0.9 | (c)
89793.106 | 11.62 | 11.044 | -0.075 | -0.651 | 1358 | 1401 | 1395 | 1358 | 48 | 8127 |  | CORR | GENE | 09:25 | 09:32 | 09:31 | 603 | 75 | 10 | EXT |  | 0.94 | (c)
89840.061 | 1.375 | 1.342 | -10.05 | -10.083 | 491 | 527 | 558 | 491 | 1342 | 8132 |  | CORR | CIGR | 04:11 | 04:17 | 04:22 | 33 | 134 | 13 | EXT |  | 0.89 | (c)
89844.397 | 5.711 | 5.493 | -5.714 | -5.932 | 1667 | 2029 | 1904 | 90 | 5493 | 8132 |  | CORR | GENE | 07:21 | 08:20 | 07:59 | 227 | 473 | 10 | EXT |  | 0.91 | (c)
89844.577 | 5.891 | 5.701 | -5.534 | -5.724 | -17 | 401 | 257 | 0 | 5502 | 8132 |  | CORR | GENE | 02:49 | 03:57 | 03:33 | 222 | 547 | 10 | EXT |  | 0.91 | (c)
89863.798 | 2.182 | 2.142 | -8.913 | -8.953 | -1465 | -1267 | -1343 | 1221 | 2142 | 8134 |  | CORR | GENE | 08:34 | 09:06 | 08:54 | 60 | 244 | 11 | EXT |  | 0.89 | (c)
89870.521 | 8.905 | 8.854 | -2.19 | -2.241 | 52 | 52 | 138 | 52 | 2057 | 8134 |  | DENT | GENE | 00:39 | 00:39 | 00:53 | 184 | 173 | 0.3 | N/A | Глубина вмятины: 4 мм (0,3%). Линейка: 18 см в (885 см; 00:39 ч:мин) Аномалия находится вблизи продольного шва. |  | (c)
89884.53 | 0.929 | 0.799 | -10.801 | -10.931 | 10 | 17 | 20 | 10 | 799 | 8136 |  | LWAN | AXGR | 05:38 | 05:39 | 05:40 | 234 | 20 |  | EXT | Эквивалент потери металла 11%. |  | (c)
89885.317 | 1.716 | 1.593 | -10.014 | -10.137 | 9 | 17 | 23 | 9 | 1593 | 8136 |  | LWAN | AXGR | 05:38 | 05:39 | 05:40 | 240 | 28 |  | EXT | Эквивалент потери металла 13%. |  | (c)
89886.776 | 3.175 | 3.029 | -8.555 | -8.701 | 16 | 23 | 29 | 16 | 3029 | 8136 |  | LWAN | AXGR | 05:39 | 05:40 | 05:41 | 265 | 26 |  | EXT | Эквивалент потери металла 11%. |  | (c)
89887.639 | 4.038 | 3.905 | -7.692 | -7.825 | 15 | 26 | 31 | 15 | 3905 | 8136 |  | LWAN | AXGR | 05:39 | 05:41 | 05:41 | 225 | 31 |  | EXT | Эквивалент потери металла 10%. |  | (c)
89889.443 | 5.842 | 2.626 | -5.888 | -9.104 | -45 | -3 | -22 | 0 | 2626 | 8136 | Дефект проката | MIAN | AXGR | 05:29 | 05:36 | 05:33 | 3405 | 46 |  | INT | Дефект проката Эквивалент потери металла 11%. |  | (c)
89892.415 | 8.814 | 7.725 | -2.916 | -4.005 | 13 | 58 | 41 | 13 | 228 | 8136 | Дефект проката | MIAN | GENE | 05:39 | 05:46 | 05:43 | 3777 | 56 |  | INT | Дефект проката Эквивалент потери металла 12%. |  | (c)
89893.005 | 9.404 | 9.148 | -2.326 | -2.582 | -872 | -712 | -570 | 268 | 2326 | 8136 |  | CORR | GENE | 03:16 | 03:42 | 04:05 | 256 | 604 | 10 | EXT |  | 0.91 | (c)
89894.682 | 11.081 | 11.063 | -0.649 | -0.667 | 710 | 1043 | 991 | 710 | 617 | 8136 |  | CORR | GENE | 07:31 | 08:25 | 08:16 | 50 | 561 | 10 | EXT |  | 0.89 | (c)
89895.287 | 11.686 | 11.304 | -0.044 | -0.426 | 588 | 904 | 1037 | 588 | 34 | 8136 |  | CORR | GENE | 07:11 | 08:02 | 08:24 | 392 | 898 | 11 | EXT |  | 0.93 | (c)
89895.331 | 0 | 0 | -11.42 | -11.42 | -1364 | -1239 | -1033 | 701 | 0 | 8137 | Смещение кромок | GWAN |  | 06:10 | 06:30 | 07:04 | 0 | 664 | 15 | EXT | Смещение кромок Наружу Величина смещения - 2.4 мм. |  | (c)
89895.4 | 0.069 | 0.03 | -11.351 | -11.39 | 1633 | 1711 | 2069 | 0 | 30 | 8137 |  | CORR | GENE | 02:14 | 02:26 | 03:24 | 106 | 873 | 10 | EXT |  | 0.89 | (c)
89900.506 | 5.175 | 5.098 | -6.245 | -6.322 | -978 | -728 | -830 | 682 | 5098 | 8137 |  | CORR | GENE | 07:12 | 07:53 | 07:36 | 102 | 296 | 10 | EXT |  | 0.89 | (c)
89900.659 | 5.328 | 5.165 | -6.092 | -6.255 | -2171 | -2145 | -2139 | 60 | 5165 | 8137 |  | CORR | GENE | 03:60 | 04:04 | 04:05 | 262 | 64 | 10 | EXT |  | 0.91 | (c)
89902.483 | 7.152 | 7.087 | -4.268 | -4.333 | -586 | -382 | -293 | 0 | 4212 | 8137 |  | CORR | GENE | 08:16 | 08:49 | 09:03 | 121 | 586 | 10 | EXT |  | 0.89 | (c)
89902.717 | 7.386 | 7.37 | -4.034 | -4.05 | -732 | -456 | -547 | 361 | 3987 | 8137 |  | CORR | GENE | 07:52 | 08:37 | 08:22 | 63 | 371 | 12 | EXT |  | 0.89 | (c)
89902.915 | 7.584 | 7.55 | -3.836 | -3.87 | -680 | -450 | -522 | 363 | 3812 | 8137 |  | CORR | GENE | 08:00 | 08:38 | 08:26 | 58 | 317 | 10 | EXT |  | 0.89 | (c)
89904.139 | 8.808 | 8.798 | -2.612 | -2.622 | -682 | -262 | -457 | 231 | 2550 | 8137 |  | CORR | GENE | 08:00 | 09:08 | 08:37 | 72 | 451 | 10 | EXT |  | 0.89 | (c)
89937.561 | 8.075 | 8.028 | -2.61 | -2.657 | 972 | 1133 | 1103 | 972 | 2609 | 8140 |  | CORR | GENE | 01:56 | 02:22 | 02:18 | 48 | 263 | 10 | EXT |  | 0.89 | (c)
89940.087 | 10.601 | 10.502 | -0.084 | -0.183 | -1509 | -1149 | -1134 | 722 | 36 | 8140 |  | CORR | GENE | 07:16 | 08:14 | 08:17 | 147 | 749 | 10 | EXT |  | 0.9 | (c)
89940.171 | 0 | 0 | -11.36 | -11.36 | 502 | 1209 | 1037 | 502 | 0 | 8141 | Смещение кромок | GWAN |  | 03:10 | 05:04 | 04:37 | 0 | 1070 | 23 | EXT | Смещение кромок Наружу Величина смещения - 3.6 мм. |  | (c)
89941.649 | 1.478 | 1.46 | -9.882 | -9.9 | 337 | 519 | 475 | 337 | 1460 | 8141 |  | CORR | CIGR | 02:43 | 03:13 | 03:06 | 31 | 277 | 10 | EXT |  | 0.89 | (c)
89944.353 | 4.182 | 4.142 | -7.178 | -7.218 | 359 | 706 | 614 | 359 | 4142 | 8141 |  | CORR | GENE | 02:47 | 03:43 | 03:28 | 198 | 511 | 11 | EXT |  | 0.91 | (c)
89950.733 | 10.562 | 10.53 | -0.798 | -0.83 | 155 | 328 | 278 | 155 | 779 | 8141 |  | CORR | GENE | 02:14 | 02:42 | 02:34 | 51 | 246 | 11 | EXT |  | 0.89 | (c)
89951.361 | 11.19 | 11.157 | -0.17 | -0.203 | 1984 | -2083 | -1908 | 0 | 41 | 8141 |  | CORR | GENE | 07:09 | 08:13 | 08:41 | 162 | 1138 | 10 | EXT |  | 0.9 | (c)
89951.531 | 0 | 0 | -11.285 | -11.285 | 872 | 1397 | 1672 | 0 | 0 | 8142 | Смещение кромок | GWAN |  | 02:10 | 03:35 | 04:19 | 0 | 1600 | 21 | EXT | Смещение кромок Наружу Величина смещения - 3.3 мм. |  | (c)
89952.154 | 0.623 | 0.601 | -10.662 | -10.684 | -1646 | -1493 | -1516 | 585 | 601 | 8142 |  | CORR | CIGR | 07:24 | 07:48 | 07:45 | 37 | 260 | 10 | EXT |  | 0.89 | (c)
89952.664 | 1.133 | 1.111 | -10.152 | -10.174 | -1091 | -822 | -897 | 703 | 1111 | 8142 |  | CORR | CIGR | 08:53 | 09:37 | 09:25 | 38 | 388 | 11 | EXT |  | 0.89 | (c)
89952.691 | 1.16 | 1.13 | -10.125 | -10.155 | 1185 | 1265 | 1302 | 811 | 1130 | 8142 |  | CORR | GENE | 03:00 | 03:13 | 03:19 | 77 | 234 | 10 | EXT |  | 0.89 | (c)
89954.043 | 2.512 | 2.487 | -8.773 | -8.798 | 1168 | 1300 | 1300 | 798 | 2487 | 8142 |  | CORR | GENE | 02:58 | 03:19 | 03:19 | 48 | 264 | 10 | EXT |  | 0.89 | (c)
89960.778 | 9.247 | 9.153 | -2.038 | -2.132 | 1263 | 1365 | 1506 | 481 | 2020 | 8142 |  | CORR | GENE | 03:13 | 03:30 | 03:52 | 112 | 486 | 10 | EXT |  | 0.89 | (c)
89985.865 | 0.259 | 0.239 | -11.121 | -11.141 | 1640 | 1902 | 1815 | 240 | 239 | 8145 |  | CORR | GENE | 05:15 | 05:57 | 05:43 | 64 | 350 | 10 | EXT |  | 0.89 | (c)
90022.631 | 3 | 2.94 | -8.095 | -8.155 | -2001 | -1900 | -1840 | 230 | 2940 | 8148 |  | CORR | GENE | 07:23 | 07:39 | 07:49 | 88 | 321 | 11 | EXT |  | 0.89 | (c)
90025.409 | 5.778 | 5.629 | -5.317 | -5.466 | -2217 | -2210 | -2208 | 14 | 5161 | 8148 |  | LWAN | AXGR | 06:48 | 06:49 | 06:49 | 305 | 17 |  | EXT | Эквивалент потери металла 18%. |  | (c)
90049.351 | 7.235 | 5.898 | -4.125 | -5.462 | -2202 | -2174 | -2172 | 28 | 3331 | 8150 |  | CORR | GENE | 07:52 | 07:57 | 07:57 | 2131 | 61 | 10 | EXT |  | 0.97 | (c)
90050.884 | 8.768 | 8.004 | -2.592 | -3.356 | 2073 | 2112 | 2121 | 62 | 169 | 8150 |  | CORR | GENE | 07:22 | 07:28 | 07:30 | 3187 | 95 | 11 | EXT |  | 0.98 | (c)
90057.513 | 4.037 | 4.005 | -7.218 | -7.25 | -951 | -580 | -700 | 448 | 4005 | 8151 |  | CORR | GENE | 07:05 | 08:05 | 07:45 | 97 | 503 | 10 | EXT |  | 0.89 | (c)
90057.973 | 4.497 | 4.475 | -6.758 | -6.78 | -1296 | -865 | -1038 | 780 | 4475 | 8151 |  | CORR | GENE | 06:09 | 07:19 | 06:51 | 98 | 516 | 10 | EXT |  | 0.89 | (c)
90074.022 | 9.291 | 9.177 | -1.819 | -1.933 | -2099 | -1785 | -1802 | 132 | 1748 | 8152 |  | CORR | GENE | 07:34 | 08:24 | 08:21 | 185 | 594 | 10 | EXT |  | 0.9 | (c)
90074.678 | 9.947 | 9.904 | -1.163 | -1.206 | 433 | 632 | 808 | 433 | 1120 | 8152 |  | CORR | GENE | 02:22 | 02:54 | 03:23 | 86 | 749 | 11 | EXT |  | 0.89 | (c)
90074.957 | 10.226 | 9.746 | -0.884 | -1.364 | -2088 | -2054 | -2033 | 143 | 449 | 8152 |  | CORR | GENE | 07:35 | 07:41 | 07:44 | 915 | 110 | 11 | EXT |  | 0.96 | (c)
90088.191 | 0.915 | 0.467 | -10.395 | -10.843 | 2173 | 2190 | 2186 | 31 | 467 | 8154 |  | CORR | AXGR | 05:48 | 05:51 | 05:50 | 671 | 27 | 13 | EXT |  | 0.97 | (c)
90098.549 | 11.273 | 11.213 | -0.037 | -0.097 | -2126 | -1696 | -1856 | 104 | 34 | 8154 |  | CORR | GENE | 06:14 | 07:24 | 06:58 | 63 | 541 | 10 | EXT |  | 0.89 | (c)
90098.586 | 0 | 0 | -11.33 | -11.33 | 389 | 468 | 541 | 389 | 0 | 8155 | Смещение кромок | GWAN |  | 03:30 | 03:43 | 03:54 | 0 | 305 | 21 | EXT | Смещение кромок Наружу Величина смещения - 3.3 мм. |  | (c)
90098.586 | 0 | 0 | -11.33 | -11.33 | 1756 | 2119 | 2171 | 0 | 0 | 8155 | Смещение кромок | GWAN |  | 07:11 | 08:09 | 08:18 | 0 | 830 | 25 | EXT | Смещение кромок Наружу Величина смещения - 3.9 мм. |  | (c)
90101.11 | 2.524 | 2.371 | -8.806 | -8.959 | 1381 | 1768 | 1762 | 88 | 2371 | 8155 |  | CORR | GENE | 06:10 | 07:13 | 07:11 | 153 | 761 | 10 | EXT |  | 0.9 | (c)
90105.055 | 6.469 | 6.442 | -4.861 | -4.888 | 443 | 540 | 566 | 443 | 4840 | 8155 |  | CORR | GENE | 03:39 | 03:54 | 03:59 | 48 | 246 | 10 | EXT |  | 0.89 | (c)
90109.218 | 10.632 | 10.156 | -0.698 | -1.174 | 1778 | 1869 | 1855 | 299 | 37 | 8155 |  | CORR | GENE | 07:14 | 07:29 | 07:27 | 1137 | 153 | 10 | EXT |  | 0.96 | (c)
90109.926 | 0.01 | 0.01 | -11.295 | -11.295 | 748 | 1359 | 1086 | 748 | 10 | 8156 |  | CORR | GENE | 02:04 | 03:43 | 02:59 | 109 | 676 | 12 | EXT |  | 0.89 | (c)
90117.588 | 7.672 | 7.645 | -3.633 | -3.66 | -1712 | -1561 | -1583 | 519 | 3613 | 8156 |  | CORR | CIGR | 07:27 | 07:52 | 07:48 | 47 | 257 | 10 | EXT |  | 0.89 | (c)
90121.486 | 0.265 | 0.237 | -10.65 | -10.678 | -1052 | -870 | -850 | 647 | 237 | 8157 |  | CORR | GENE | 06:35 | 07:04 | 07:08 | 53 | 405 | 10 | EXT |  | 0.89 | (c)
90121.756 | 0.535 | 0.505 | -10.38 | -10.41 | 59 | 177 | 153 | 59 | 505 | 8157 |  | CORR | CIGR | 09:34 | 09:53 | 09:49 | 46 | 188 | 10 | EXT |  | 0.89 | (c)
90124.975 | 3.754 | 3.726 | -7.161 | -7.189 | -2162 | -1827 | -1886 | 68 | 3726 | 8157 |  | CORR | GENE | 03:36 | 04:30 | 04:20 | 83 | 553 | 10 | EXT |  | 0.89 | (c)
90132.096 | 10.875 | 10.8 | -0.04 | -0.115 | -1519 | -1128 | -1043 | 567 | 33 | 8157 |  | CORR | GENE | 05:20 | 06:23 | 06:36 | 82 | 952 | 12 | EXT |  | 0.89 | (c)
90132.136 | 0 | -0.035 | -11.57 | -11.605 | 1069 | 1211 | 1263 | 1069 |  | 8158 | Нарушение формы кольцевого шва | GWAN |  | 00:47 | 01:10 | 01:18 | 0 | 389 |  | EXT | Нарушение формы кольцевого шва |  | (c)
90132.203 | 0.067 | 0.036 | -11.503 | -11.534 | -961 | -562 | -417 | 0 | 36 | 8158 |  | CORR | GENE | 07:19 | 08:24 | 08:47 | 230 | 1088 | 10 | EXT |  | 0.91 | (c)
90146.873 | 3.167 | 3.122 | -1.973 | -2.018 | -866 | -398 | -459 | 52 | 1840 | 8159 |  | CORR | GENE | 04:33 | 05:49 | 05:39 | 178 | 814 | 12 | EXT |  | 0.91 | (c)
90147.781 | 4.075 | 3.819 | -1.065 | -1.321 | 959 | 1050 | 1042 | 959 | 765 | 8159 |  | DENT | GENE | 09:28 | 09:43 | 09:41 | 556 | 167 | 0.3 | N/A | Глубина вмятины: 4 мм (0,3%). Линейка: 56 см в (382 см; 09:43 ч:мин) |  | (c)
90148.846 | 0 | 0 | -11.38 | -11.38 | 1688 | 1909 | 1899 | 122 | 0 | 8160 | Смещение кромок | GWAN |  | 02:04 | 02:39 | 02:37 | 0 | 420 | 22 | EXT | Смещение кромок Наружу Величина смещения - 3.4 мм. |  | (c)
90148.846 | 0 | -0.033 | -11.38 | -11.413 | -1340 | -1203 | -1124 | 890 |  | 8160 | Нарушение формы кольцевого шва | GWAN |  | 05:55 | 06:17 | 06:30 | 0 | 433 |  | EXT | Нарушение формы кольцевого шва |  | (c)
90148.846 | 0 | 0 | -11.38 | -11.38 | -305 | -181 | -61 | 0 | 0 | 8160 | Смещение кромок | GWAN |  | 08:42 | 09:02 | 09:21 | 0 | 488 | 22 | EXT | Смещение кромок Наружу Величина смещения - 3.5 мм. |  | (c)
90156.455 | 7.609 | 7.581 | -3.771 | -3.799 | 2193 | -2123 | -2068 | 0 | 3756 | 8160 |  | CORR | CIGR | 03:25 | 03:48 | 03:57 | 43 | 401 | 10 | EXT |  | 0.89 | (c)
90157.7 | 8.854 | 8.821 | -2.526 | -2.559 | 80 | 235 | 257 | 80 | 2452 | 8160 |  | CORR | GENE | 09:44 | 10:09 | 10:12 | 107 | 354 | 10 | EXT |  | 0.89 | (c)
90159.598 | 10.752 | 10.735 | -0.628 | -0.645 | -222 | -65 | -26 | 0 | 613 | 8160 |  | CORR | CIGR | 08:55 | 09:21 | 09:27 | 32 | 393 | 10 | EXT |  | 0.89 | (c)
90165.728 | 5.502 | 5.414 | -5.998 | -6.086 | -1069 | -946 | -784 | 500 | 5414 | 8161 |  | CORR | GENE | 06:41 | 07:01 | 07:27 | 109 | 569 | 10 | EXT |  | 0.89 | (c)
90168.347 | 8.121 | 8.092 | -3.379 | -3.408 | -805 | -599 | -614 | 423 | 3338 | 8161 |  | CORR | GENE | 07:24 | 07:57 | 07:55 | 70 | 382 | 10 | EXT |  | 0.89 | (c)
90168.535 | 8.309 | 8.282 | -3.191 | -3.218 | -155 | -71 | -63 | 0 | 3170 | 8161 |  | CORR | GENE | 09:09 | 09:22 | 09:24 | 48 | 184 | 12 | EXT |  | 0.89 | (c)
90168.941 | 8.715 | 8.694 | -2.785 | -2.806 | -939 | -769 | -812 | 684 | 2743 | 8161 |  | CORR | GENE | 07:02 | 07:30 | 07:23 | 63 | 255 | 13 | EXT |  | 0.89 | (c)
90169.745 | 9.519 | 9.478 | -1.981 | -2.022 | -956 | -785 | -758 | 560 | 1951 | 8161 |  | CORR | GENE | 06:59 | 07:27 | 07:31 | 71 | 396 | 11 | EXT |  | 0.89 | (c)
90171.799 | 0.073 | 0.051 | -10.962 | -10.984 | -2196 | -2003 | -2046 | 35 | 51 | 8162 |  | CORR | GENE | 06:18 | 06:49 | 06:42 | 61 | 300 | 11 | EXT |  | 0.89 | (c)
90174.037 | 2.311 | 2.2 | -8.724 | -8.835 | -2127 | -2011 | -1814 | 103 | 2200 | 8162 |  | CORR | GENE | 06:29 | 06:48 | 07:20 | 145 | 626 | 10 | EXT |  | 0.9 | (c)
90175.754 | 4.028 | 3.856 | -7.007 | -7.179 | 1804 | 2034 | -1960 | 0 | 3856 | 8162 |  | CORR | GENE | 05:04 | 05:41 | 06:56 | 188 | 1394 | 11 | EXT |  | 0.9 | (c)
90180.285 | 8.559 | 8.523 | -2.476 | -2.512 | -1624 | -1502 | -1455 | 607 | 2449 | 8162 |  | CORR | GENE | 07:50 | 08:10 | 08:18 | 63 | 337 | 11 | EXT |  | 0.89 | (c)
90181.073 | 9.347 | 9.3 | -1.688 | -1.735 | -1839 | -1593 | -1590 | 391 | 1641 | 8162 |  | CORR | GENE | 07:16 | 07:55 | 07:56 | 94 | 498 | 10 | EXT |  | 0.89 | (c)
90197.176 | 3.23 | 2.792 | -7.88 | -8.318 | -1911 | -1866 | -1824 | 320 | 2792 | 8164 |  | CORR | GENE | 04:07 | 04:14 | 04:21 | 730 | 174 | 10 | EXT |  | 0.95 | (c)
90198.133 | 4.187 | 4.16 | -6.923 | -6.95 | -2005 | -1880 | -1895 | 226 | 4160 | 8164 |  | CORR | GENE | 03:52 | 04:12 | 04:10 | 53 | 219 | 12 | EXT |  | 0.89 | (c)
90198.903 | 4.957 | 4.939 | -6.153 | -6.171 | -1997 | -1914 | -1895 | 234 | 4939 | 8164 |  | CORR | CIGR | 03:53 | 04:07 | 04:10 | 31 | 204 | 12 | EXT |  | 0.89 | (c)
90199.84 | 5.894 | 5.389 | -5.216 | -5.721 | -640 | -640 | -599 | 559 | 5104 | 8164 |  | CORR | GENE | 07:32 | 07:32 | 07:39 | 617 | 81 | 11 | EXT | Аномалия находится на упругопластическом изгибе: R=913 D, максимальное растяжение на 12 час. | 0.95 | (c)
90205.056 | 0 | -0.052 | -5.03 | -5.082 | 1750 | 2017 | -1847 | 0 |  | 8165 | Нарушение формы кольцевого шва | GWAN |  | 07:22 | 08:05 | 09:41 | 0 | 1729 |  | EXT | Нарушение формы кольцевого шва Аномалия находится на упругопластическом изгибе: R=462 D, максимальное растяжение на 0.1 час. |  | (c)
90228.783 | 1.187 | 1.086 | -10.508 | -10.609 | 607 | 810 | 758 | 607 | 1086 | 8168 |  | DENT | GENE | 10:56 | 11:29 | 11:20 | 244 | 302 | 0.2 | N/A | Глубина вмятины: 3 мм (0,2%). Линейка: 24 см в (109 см; 11:29 ч:мин) Аномалия находится на отводе. |  | (c)
90229.155 | 1.559 | 1.43 | -10.136 | -10.265 | 590 | 699 | 742 | 590 | 1430 | 8168 |  | DENT | GENE | 10:53 | 11:11 | 11:18 | 203 | 305 | 0.4 | N/A | Глубина вмятины: 5 мм (0,4%). Линейка: 20 см в (143 см; 11:11 ч:мин) Аномалия находится на отводе. |  | (c)
90232.791 | 5.195 | 4.922 | -6.5 | -6.773 | -1953 | -1917 | -1927 | 1902 | 4922 | 8168 |  | CORR | GENE | 04:03 | 04:09 | 04:07 | 521 | 51 | 12 | EXT | Аномалия находится на отводе. | 0.95 | (c)
90233.435 | 5.839 | 5.839 | -5.856 | -5.856 | -1719 | -1661 | -1682 | 1646 | 5832 | 8168 |  | CORR | CIGR | 04:41 | 04:50 | 04:47 | 24 | 73 | 15 | EXT | Аномалия находится на отводе. | 0.89 | (c)
90262.216 | 0 | 0 | -10.515 | -10.515 | -2153 | -1976 | -1939 | 1726 | 0 | 8171а | Смещение кромок | GWAN |  | 04:52 | 05:20 | 05:26 | 0 | 427 | 28 | EXT | Смещение кромок Наружу Аномалия находится на отводе. Величина смещения - 4.4 мм. |  | (c)
90272.731 | 0 | 0 | -4.295 | -4.295 | 1183 | 1515 | 1651 | 1183 | 0 | 8171б | Смещение кромок | GWAN |  | 03:05 | 03:58 | 04:20 | 0 | 936 | 16 | EXT | Смещение кромок Наружу Величина смещения - 2.5 мм. |  | (c)
90284.616 | 0.145 | 0.117 | -11.35 | -11.378 | 1747 | 1906 | 1905 | 168 | 117 | 8173 |  | CORR | GENE | 03:55 | 04:21 | 04:20 | 50 | 316 | 11 | EXT |  | 0.89 | (c)
90293.953 | 9.482 | 9.24 | -2.013 | -2.255 | -2177 | -2004 | -1978 | 53 | 1816 | 8173 |  | DENT | GENE | 05:21 | 05:49 | 05:54 | 439 | 398 | 0.4 | N/A | Глубина вмятины: 6 мм (0,4%). Линейка: 44 см в (924 см; 05:49 ч:мин) Аномалия находится вблизи продольного шва. |  | (c)
90299.991 | 4.025 | 3.953 | -7.435 | -7.507 | 2095 | 2135 | 2159 | 7 | 3953 | 8174 |  | DENT | GENE | 06:24 | 06:31 | 06:34 | 138 | 129 | 0.4 | N/A | Глубина вмятины: 6 мм (0,4%). Линейка: 14 см в (395 см; 06:31 ч:мин) Аномалия находится вблизи продольного шва. |  | (c)
90319.109 | 0.118 | 0.016 | -10.792 | -10.894 | -687 | 2051 | 828 | 0 | 16 | 8176 |  | CORR | GENE | 01:10 | 08:32 | 05:15 | 128 | 3030 | 11 | EXT | Аномалия находится на отводе. | 0.9 | (c)
90323.844 | 4.853 | 4.808 | -6.057 | -6.102 | -2159 | -2078 | -2033 | 1907 | 4808 | 8176 |  | CORR | GENE | 09:12 | 09:26 | 09:33 | 70 | 252 | 11 | EXT | Аномалия находится на отводе. | 0.89 | (c)
90364.661 | 0 | -0.021 | -11.725 | -11.746 | 1561 | 1946 | -1893 | 886 |  | 8180 | Нарушение формы кольцевого шва | GWAN |  | 03:19 | 04:21 | 06:01 | 0 | 2015 |  | EXT | Нарушение формы кольцевого шва |  | (c)
90378.593 | 2.207 | 2.125 | -9.483 | -9.565 | -1371 | -1261 | -1012 | 654 | 2125 | 8181 |  | CORR | GENE | 05:16 | 05:34 | 06:14 | 92 | 717 | 10 | EXT |  | 0.89 | (c)
90378.929 | 2.543 | 2.437 | -9.147 | -9.253 | -1509 | -1260 | -1165 | 822 | 2437 | 8181 |  | CORR | GENE | 04:54 | 05:34 | 05:50 | 122 | 687 | 11 | EXT |  | 0.9 | (c)
90381.04 | 4.654 | 4.617 | -7.036 | -7.073 | -2051 | -1905 | -1947 | 1843 | 4617 | 8181 |  | CORR | GENE | 03:27 | 03:50 | 03:44 | 59 | 208 | 14 | EXT |  | 0.89 | (c)
90393.571 | 5.495 | 5.397 | -6.205 | -6.303 | -1478 | -1027 | -1141 | 804 | 5397 | 8182 |  | CORR | GENE | 05:22 | 06:35 | 06:17 | 111 | 674 | 10 | EXT | Аномалия находится на отводе. | 0.89 | (c)
90395.599 | 7.523 | 7.437 | -4.177 | -4.263 | -1658 | -1567 | -1478 | 1299 | 4156 | 8182 |  | CORR | GENE | 04:53 | 05:08 | 05:22 | 107 | 359 | 10 | EXT | Аномалия находится на отводе. | 0.89 | (c)
90399.753 | 11.677 | 11.658 | -0.023 | -0.042 | -492 | -292 | -248 | 5 | 10 | 8182 |  | CORR | CIGR | 08:01 | 08:34 | 08:41 | 32 | 487 | 10 | EXT | Аномалия находится на отводе. | 0.89 | (c)
90403.719 | 3.943 | 3.928 | -7.707 | -7.722 | -2001 | -1743 | -1833 | 1665 | 3928 | 8183 |  | CORR | GENE | 04:08 | 04:50 | 04:36 | 62 | 336 | 10 | EXT | Аномалия находится на отводе. | 0.89 | (c)
90404.059 | 4.283 | 4.264 | -7.367 | -7.386 | -2152 | -2026 | -2066 | 1981 | 4264 | 8183 |  | CORR | CIGR | 03:44 | 04:04 | 03:58 | 46 | 171 | 10 | EXT | Аномалия находится на отводе. | 0.89 | (c)
90420.738 | 9.312 | 9.243 | -2.253 | -2.322 | 1002 | 1240 | 1158 | 1002 | 2226 | 8184 |  | CORR | GENE | 07:33 | 08:12 | 07:59 | 96 | 312 | 10 | EXT |  | 0.89 | (c)
90421.708 | 10.282 | 10.256 | -1.283 | -1.309 | 885 | 977 | 1026 | 885 | 1254 | 8184 |  | CORR | GENE | 07:15 | 07:29 | 07:37 | 55 | 282 | 10 | EXT |  | 0.89 | (c)
90422.888 | 11.462 | 11.391 | -0.103 | -0.174 | 734 | 1052 | 972 | 734 | 85 | 8184 |  | CORR | GENE | 06:50 | 07:42 | 07:29 | 89 | 477 | 10 | EXT |  | 0.89 | (c)
90434.236 | 0 | -0.032 | -11.06 | -11.092 | -871 | -697 | -665 | 459 |  | 8186 | Нарушение формы кольцевого шва | GWAN |  | 09:29 | 09:57 | 10:02 | 0 | 412 |  | EXT | Нарушение формы кольцевого шва |  | (c)
90443.817 | 9.581 | 9.467 | -1.479 | -1.593 | 1468 | 1592 | 1698 | 303 | 1462 | 8186 |  | CORR | GENE | 03:46 | 04:06 | 04:23 | 131 | 459 | 10 | EXT |  | 0.89 | (c)
90445.296 | 0 | -0.022 | -11.45 | -11.472 | -345 | -60 | -154 | 0 |  | 8187 | Нарушение формы кольцевого шва | GWAN |  | 08:43 | 09:29 | 09:14 | 0 | 383 |  | EXT | Нарушение формы кольцевого шва |  | (c)
90445.352 | 0.056 | 0.032 | -11.394 | -11.418 | 1845 | 2058 | 2054 | 0 | 32 | 8187 |  | CORR | GENE | 02:37 | 03:11 | 03:10 | 52 | 419 | 10 | EXT |  | 0.89 | (c)
90446.084 | 0.788 | 0.767 | -10.662 | -10.683 | -729 | -522 | -579 | 429 | 767 | 8187 |  | CORR | CIGR | 07:41 | 08:15 | 08:05 | 36 | 300 | 10 | EXT |  | 0.89 | (c)
90447.436 | 2.14 | 2.124 | -9.31 | -9.326 | -649 | -525 | -549 | 449 | 2124 | 8187 |  | CORR | CIGR | 07:54 | 08:14 | 08:10 | 40 | 200 | 10 | EXT |  | 0.89 | (c)
90450.032 | 4.736 | 4.683 | -6.714 | -6.767 | -1119 | -815 | -791 | 463 | 4683 | 8187 |  | CORR | GENE | 06:38 | 07:27 | 07:31 | 459 | 656 | 10 | EXT |  | 0.93 | (c)
90450.844 | 5.548 | 5.501 | -5.902 | -5.949 | -1167 | -842 | -915 | 662 | 5501 | 8187 |  | CORR | GENE | 06:30 | 07:23 | 07:11 | 95 | 505 | 10 | EXT |  | 0.89 | (c)
90451.054 | 5.758 | 5.684 | -5.692 | -5.766 | -909 | -779 | -711 | 513 | 5682 | 8187 |  | CORR | GENE | 07:12 | 07:33 | 07:44 | 84 | 396 | 11 | EXT |  | 0.89 | (c)
90451.243 | 5.947 | 5.9 | -5.503 | -5.55 | 1447 | 1590 | 1615 | 448 | 5473 | 8187 |  | CORR | GENE | 01:32 | 01:55 | 01:59 | 77 | 336 | 10 | EXT |  | 0.89 | (c)
90451.648 | 6.352 | 6.315 | -5.098 | -5.135 | -1203 | -851 | -836 | 468 | 5023 | 8187 |  | CORR | GENE | 06:25 | 07:21 | 07:24 | 112 | 735 | 12 | EXT |  | 0.89 | (c)
90452.494 | 7.198 | 7.177 | -4.252 | -4.273 | -1072 | -840 | -912 | 752 | 4106 | 8187 |  | CORR | GENE | 06:46 | 07:23 | 07:12 | 167 | 320 | 10 | EXT |  | 0.9 | (c)
90479.246 | 0 | 0 | -3.34 | -3.34 | -1948 | -1777 | -1740 | 1533 | 0 | 8190 | Смещение кромок | GWAN |  | 03:42 | 04:09 | 04:15 | 0 | 415 | 19 | EXT | Смещение кромок Наружу Аномалия находится на отводе. Величина смещения - 3 мм. |  | (c)
90479.321 | 0.075 | 0.049 | -3.265 | -3.291 | -11 | -11 | -1 | 0 | 49 | 8190 |  | CORR | AXGR | 08:54 | 08:54 | 08:56 | 137 | 20 | 14 | EXT |  | 0.9 | (c)
90479.904 | 0.658 | 0.64 | -2.682 | -2.7 | -126 | -4 | -49 | 0 | 640 | 8190 |  | CORR | CIGR | 08:36 | 08:56 | 08:48 | 41 | 154 | 10 | EXT |  | 0.89 | (c)
90480.525 | 1.279 | 1.267 | -2.061 | -2.073 | -1742 | -1672 | -1684 | 1625 | 1267 | 8190 |  | CORR | CIGR | 04:15 | 04:26 | 04:24 | 25 | 117 | 12 | EXT |  | 0.89 | (c)
90483.525 | 0.939 | 0.911 | -6.981 | -7.009 | 459 | 592 | 537 | 459 | 911 | 8191 |  | CORR | CIGR | 07:55 | 08:16 | 08:07 | 31 | 156 | 11 | EXT |  | 0.89 | (c)
90489.66 | 7.074 | 7.074 | -0.846 | -0.846 | -1458 | -1307 | -1353 | 1248 | 814 | 8191 |  | CORR | CIGR | 02:45 | 03:10 | 03:02 | 32 | 210 | 12 | EXT |  | 0.89 | (c)
90490.591 | 0.085 | 0.043 | -11.665 | -11.707 | -1655 | -1536 | -1554 | 1452 | 43 | 8192 |  | CORR | GENE | 10:18 | 10:37 | 10:34 | 64 | 203 | 11 | EXT | Аномалия находится на отводе. | 0.89 | (c)
90491.007 | 0.501 | 0.385 | -11.249 | -11.365 | 1676 | 1718 | 1713 | 1676 | 385 | 8192 |  | CORR | GENE | 07:16 | 07:22 | 07:21 | 244 | 73 | 10 | EXT | Аномалия находится на отводе. | 0.91 | (c)
90492.481 | 1.975 | 1.962 | -9.775 | -9.788 | 2012 | 2124 | 2087 | 2012 | 1962 | 8192 |  | CORR | GENE | 08:10 | 08:28 | 08:22 | 57 | 150 | 10 | EXT | Аномалия находится на отводе. | 0.89 | (c)
90492.64 | 2.134 | 2.125 | -9.616 | -9.625 | 602 | 693 | 697 | 602 | 2125 | 8192 |  | CORR | GENE | 04:22 | 04:37 | 04:37 | 51 | 190 | 10 | EXT | Аномалия находится на отводе. | 0.89 | (c)
90493.349 | 2.843 | 2.808 | -8.907 | -8.942 | 1984 | 2215 | 2132 | 1984 | 2808 | 8192 |  | CORR | GENE | 08:05 | 08:42 | 08:29 | 53 | 296 | 10 | EXT | Аномалия находится на отводе. | 0.89 | (c)
90496.203 | 5.697 | 5.674 | -6.053 | -6.076 | 1831 | 1941 | 1935 | 1831 | 5674 | 8192 |  | CORR | CIGR | 07:40 | 07:58 | 07:57 | 42 | 208 | 15 | EXT | Аномалия находится на отводе. | 0.89 | (c)
90498.453 | 7.947 | 7.912 | -3.803 | -3.838 | 579 | 855 | 866 | 579 | 3737 | 8192 |  | CORR | GENE | 04:18 | 05:03 | 05:05 | 101 | 574 | 10 | EXT | Аномалия находится на отводе. | 0.89 | (c)
90502.334 | 0.078 | 0.013 | -10.902 | -10.967 | -55 | 483 | 388 | 0 | 13 | 8193 |  | CORR | GENE | 01:40 | 03:07 | 02:52 | 145 | 886 | 14 | EXT |  | 0.9 | (c)
90503.923 | 1.667 | 1.472 | -9.313 | -9.508 | -1869 | -1313 | -1554 | 361 | 1472 | 8193 |  | CORR | GENE | 08:47 | 10:17 | 09:38 | 274 | 630 | 10 | EXT |  | 0.91 | (c)
90506.637 | 4.381 | 4.325 | -6.599 | -6.655 | -2032 | -1705 | -1668 | 198 | 4325 | 8193 |  | CORR | GENE | 08:21 | 09:14 | 09:20 | 154 | 728 | 12 | EXT | Аномалия находится на упругопластическом изгибе: R=222 D, максимальное растяжение на 6.1 час. | 0.9 | (c)
90510.725 | 8.469 | 8.346 | -2.511 | -2.634 | -2100 | -1662 | -1788 | 130 | 2489 | 8193 |  | CORR | GENE | 08:10 | 09:21 | 09:01 | 145 | 625 | 11 | EXT | Аномалия находится на упругопластическом изгибе: R=274 D, максимальное растяжение на 6.1 час. | 0.9 | (c)
90512.428 | 10.172 | 10.156 | -0.808 | -0.824 | 1301 | 1423 | 1391 | 750 | 795 | 8193 |  | CORR | CIGR | 05:19 | 05:39 | 05:34 | 29 | 180 | 10 | EXT | Аномалия находится на упругопластическом изгибе: R=296 D, максимальное растяжение на 6.3 час. | 1.04 | (b)
90512.728 | 10.472 | 10.421 | -0.508 | -0.559 | 1918 | 2052 | 2071 | 6 | 458 | 8193 |  | CORR | GENE | 06:59 | 07:20 | 07:23 | 101 | 307 | 11 | EXT | Аномалия находится на упругопластическом изгибе: R=303 D, максимальное растяжение на 6.3 час. | 1 | (b)
90513.569 | 0.333 | 0.28 | -10.842 | -10.895 | 990 | 1180 | 1187 | 847 | 280 | 8194 |  | CORR | GENE | 11:51 | 00:21 | 12:22 | 103 | 394 | 10 | EXT | Аномалия находится на упругопластическом изгибе: R=312 D, максимальное растяжение на 6.4 час. | 0.89 | (c)
90513.834 | 0.598 | 0.56 | -10.577 | -10.615 | 381 | 510 | 544 | 381 | 560 | 8194 |  | CORR | GENE | 10:12 | 10:33 | 10:39 | 75 | 326 | 11 | EXT | Аномалия находится на упругопластическом изгибе: R=314 D, максимальное растяжение на 6.4 час. | 0.89 | (c)
90515.084 | 1.848 | 1.768 | -9.327 | -9.407 | -1231 | -644 | -835 | 439 | 1768 | 8194 |  | CORR | GENE | 05:52 | 07:27 | 06:56 | 169 | 792 | 10 | EXT | Аномалия находится на упругопластическом изгибе: R=324 D, максимальное растяжение на 6.5 час. | 1.02 | (b)
90515.185 | 1.949 | 1.819 | -9.226 | -9.356 | -144 | 551 | 329 | 0 | 1819 | 8194 |  | CORR | GENE | 08:48 | 10:40 | 10:04 | 229 | 946 | 10 | EXT | Аномалия находится на упругопластическом изгибе: R=324 D, максимальное растяжение на 6.5 час. | 0.91 | (c)
90515.506 | 2.27 | 2.248 | -8.905 | -8.927 | -104 | 429 | 208 | 0 | 2248 | 8194 |  | CORR | GENE | 08:54 | 10:20 | 09:44 | 93 | 624 | 10 | EXT | Аномалия находится на упругопластическом изгибе: R=326 D, максимальное растяжение на 6.5 час. | 0.89 | (c)
90515.97 | 2.734 | 2.682 | -8.441 | -8.493 | -1407 | -900 | -924 | 441 | 2682 | 8194 |  | CORR | GENE | 05:24 | 06:46 | 06:42 | 208 | 966 | 10 | EXT | Аномалия находится на упругопластическом изгибе: R=327 D, максимальное растяжение на 6.5 час. | 1.11 | (b)
90516.828 | 3.592 | 3.481 | -7.583 | -7.694 | -1122 | -58 | -556 | 0 | 3481 | 8194 |  | CORR | GENE | 06:10 | 09:01 | 07:41 | 188 | 1132 | 10 | EXT | Аномалия находится на упругопластическом изгибе: R=325 D, максимальное растяжение на 6.6 час. | 0.9 | (c)
90518.195 | 4.959 | 4.839 | -6.216 | -6.336 | -255 | 43 | -6 | 0 | 4839 | 8194 |  | CORR | GENE | 08:30 | 09:18 | 09:10 | 152 | 499 | 10 | EXT | Аномалия находится на упругопластическом изгибе: R=337 D, максимальное растяжение на 6.6 час. | 0.9 | (c)
90520.467 | 7.231 | 7.123 | -3.944 | -4.052 | -1160 | -670 | -808 | 456 | 3864 | 8194 |  | CORR | GENE | 06:04 | 07:23 | 07:00 | 188 | 704 | 11 | EXT | Аномалия находится на упругопластическом изгибе: R=363 D, максимальное растяжение на 6.7 час. | 1 | (b)
90522.245 | 9.009 | 8.988 | -2.166 | -2.187 | -980 | -429 | -631 | 281 | 2025 | 8194 |  | CORR | GENE | 06:33 | 08:02 | 07:29 | 162 | 699 | 10 | EXT | Аномалия находится на упругопластическом изгибе: R=453 D, максимальное растяжение на 6.7 час. | 0.9 | (c)
90523.232 | 9.996 | 9.928 | -1.179 | -1.247 | -1428 | -853 | -1010 | 592 | 1063 | 8194 |  | CORR | GENE | 05:20 | 06:53 | 06:28 | 184 | 836 | 13 | EXT | Аномалия находится на упругопластическом изгибе: R=543 D, максимальное растяжение на 6.8 час. | 0.91 | (c)
90524.148 | 10.912 | 10.749 | -0.263 | -0.426 | -1383 | -760 | -842 | 300 | 146 | 8194 |  | CORR | GENE | 05:28 | 07:08 | 06:55 | 280 | 1083 | 11 | EXT | Аномалия находится на упругопластическом изгибе: R=659 D, максимальное растяжение на 6.9 час. | 0.92 | (c)
90524.458 | 0.047 | 0.038 | -11.278 | -11.287 | -931 | -788 | -340 | 252 | 38 | 8195 |  | CORR | GENE | 10:24 | 10:47 | 11:59 | 103 | 1183 | 12 | EXT | Аномалия находится на упругопластическом изгибе: R=692 D, максимальное растяжение на 6.9 час. | 0.89 | (c)
90524.475 | 0.064 | 0.034 | -11.261 | -11.291 | 1789 | -1434 | -1837 | 0 | 34 | 8195 |  | CORR | GENE | 05:43 | 09:03 | 07:57 | 136 | 1671 | 11 | EXT | Аномалия находится на упругопластическом изгибе: R=692 D, максимальное растяжение на 6.9 час. | 0.9 | (c)
90525.076 | 0.665 | 0.616 | -10.66 | -10.709 | -504 | -105 | -195 | 114 | 616 | 8195 |  | CORR | GENE | 11:33 | 00:37 | 12:22 | 106 | 618 | 10 | EXT | Аномалия находится на упругопластическом изгибе: R=808 D, максимальное растяжение на 6.9 час. | 0.89 | (c)
90527.301 | 2.89 | 2.842 | -8.435 | -8.483 | -43 | 113 | 260 | 0 | 2842 | 8195 |  | CORR | GENE | 00:47 | 01:12 | 01:36 | 225 | 607 | 10 | EXT |  | 0.91 | (c)
90527.555 | 3.144 | 3.082 | -8.181 | -8.243 | -1369 | -1120 | -1146 | 861 | 3082 | 8195 |  | CORR | GENE | 09:13 | 09:53 | 09:49 | 99 | 447 | 10 | EXT |  | 0.89 | (c)
90535.683 | 11.272 | 11.214 | -0.053 | -0.111 | 271 | 671 | 678 | 271 | 42 | 8195 |  | CORR | GENE | 01:38 | 02:42 | 02:43 | 69 | 815 | 14 | EXT |  | 0.89 | (c)
90554.283 | 7.357 | 6.67 | -3.463 | -4.15 | -1562 | -1496 | -1442 | 669 | 3117 | 8197 |  | CORR | GENE | 08:11 | 08:22 | 08:30 | 1033 | 240 | 10 | EXT |  | 0.96 | (c)
90557.746 | 0 | -0.041 | -11.655 | -11.696 | -2044 | -1479 | -1625 | 187 |  | 8198 | Нарушение формы кольцевого шва | GWAN |  | 07:55 | 09:26 | 09:02 | 0 | 838 |  | EXT | Нарушение формы кольцевого шва |  | (c)
90559.655 | 1.909 | 1.655 | -9.746 | -10 | 532 | 545 | 582 | 532 | 1655 | 8198 |  | CORR | GENE | 02:50 | 02:52 | 02:58 | 650 | 100 | 10 | EXT |  | 0.95 | (c)
90561.422 | 3.676 | 2.664 | -7.979 | -8.991 | 449 | 652 | 597 | 449 | 2664 | 8198 |  | CORR | GENE | 02:37 | 03:10 | 03:01 | 1178 | 295 | 10 | EXT |  | 0.96 | (c)
90569.401 | 0 | 0 | -11 | -11 | 207 | 509 | 449 | 207 | 0 | 8199 | Смещение кромок | GWAN |  | 03:50 | 04:38 | 04:29 | 0 | 485 | 28 | EXT | Смещение кромок Наружу Величина смещения - 4.5 мм. Аномалия находится на упругопластическом изгибе: R=687 D, максимальное растяжение на 0 час. |  | (c)
90610.165 | 6.489 | 6.438 | -5.206 | -5.257 | -724 | -425 | -515 | 306 | 5180 | 8202 |  | CORR | GENE | 06:23 | 07:12 | 06:57 | 77 | 418 | 11 | EXT |  | 0.89 | (c)
90615.322 | 11.646 | 11.576 | -0.049 | -0.119 | -1927 | -1758 | -1554 | 1182 | 46 | 8202 |  | CORR | GENE | 03:09 | 03:37 | 04:09 | 73 | 745 | 10 | EXT |  | 0.89 | (c)
90615.371 | 0 | -0.043 | -11.71 | -11.753 | -934 | -799 | -806 | 677 |  | 8203 | Вышлифовка на шве | GWAN | GENE | 00:34 | 00:56 | 00:54 | 90 | 257 | 10 | EXT | Вышлифовка на шве Аномалия находится на отводе. |  | (c)
90617.364 | 1.993 | 1.971 | -9.717 | -9.739 | 1423 | 1672 | 1669 | 1423 | 1971 | 8203 |  | CORR | GENE | 06:54 | 07:34 | 07:34 | 65 | 493 | 10 | EXT | Аномалия находится на отводе. | 0.89 | (c)
90627.23 | 0.149 | 0.101 | -11.556 | -11.604 | 1276 | 1537 | 1526 | 1276 | 101 | 8204 |  | CORR | GENE | 06:14 | 06:56 | 06:54 | 75 | 500 | 10 | EXT |  | 0.89 | (c)
90628.334 | 1.253 | 1.191 | -10.452 | -10.514 | 1543 | 1757 | 1758 | 1543 | 1191 | 8204 |  | CORR | GENE | 06:57 | 07:32 | 07:32 | 100 | 431 | 10 | EXT |  | 0.89 | (c)
90638.754 | 11.673 | 11.595 | -0.032 | -0.11 | 1208 | 1391 | 1806 | 1208 | 32 | 8204 |  | CORR | GENE | 06:03 | 06:33 | 07:40 | 78 | 1196 | 13 | EXT | Аномалия находится на упругопластическом изгибе: R=615 D, максимальное растяжение на 11.6 час. | 0.89 | (c)
90640.325 | 1.539 | 0.909 | -9.766 | -10.396 | -56 | -19 | -30 | 5 | 909 | 8205 | Дефект проката | MIAN | GENE | 05:59 | 06:05 | 06:03 | 1564 | 52 |  | INT | Дефект проката Эквивалент потери металла 12%. Аномалия находится на упругопластическом изгибе: R=539 D, максимальное растяжение на 11.7 час. |  | (c)
90647.247 | 8.461 | 8.307 | -2.844 | -2.998 | 35 | 49 | 57 | 35 | 2721 | 8205 | Дефект проката | MIAN | AXGR | 06:13 | 06:16 | 06:17 | 277 | 43 |  | INT | Дефект проката Эквивалент потери металла 10%. Аномалия находится на упругопластическом изгибе: R=606 D, максимальное растяжение на 0 час. |  | (c)
90648.914 | 10.128 | 8.639 | -1.177 | -2.666 | -26 | 2 | -5 | 0 | 292 | 8205 | Дефект проката | MIAN | AXGR | 06:04 | 06:08 | 06:07 | 2374 | 41 |  | INT | Дефект проката Эквивалент потери металла 10%. Аномалия находится на упругопластическом изгибе: R=652 D, максимальное растяжение на 0.1 час. |  | (c)
90650.058 | 11.272 | 11.141 | -0.033 | -0.164 | -1622 | -1066 | -1019 | 416 | 33 | 8205 |  | CORR | GENE | 01:46 | 03:16 | 03:23 | 131 | 1206 | 10 | EXT | Аномалия находится на упругопластическом изгибе: R=692 D, максимальное растяжение на 0.2 час. | 0.9 | (c)
90662.288 | 1.372 | 1.345 | -10.183 | -10.21 | 838 | 977 | 946 | 838 | 1345 | 8207 |  | CORR | CIGR | 05:60 | 06:22 | 06:17 | 27 | 217 | 11 | EXT |  | 0.89 | (c)
90684.088 | 0.057 | 0.041 | -11.638 | -11.654 | 2043 | -2017 | -1803 | 1189 | 41 | 8209 |  | CORR | GENE | 06:03 | 07:08 | 07:42 | 156 | 1229 | 10 | EXT |  | 0.9 | (c)
90726.758 | 8.402 | 8.353 | -3.313 | -3.362 | -1907 | -1816 | -1756 | 1604 | 3310 | 8212 |  | CORR | GENE | 03:55 | 04:10 | 04:20 | 52 | 303 | 10 | EXT | Аномалия находится на упругопластическом изгибе: R=650 D, максимальное растяжение на 5.8 час. | 0.89 | (c)
90730.341 | 0.27 | 0.085 | -11.375 | -11.56 | 211 | 451 | 572 | 211 | 85 | 8213 |  | CORR | GENE | 07:01 | 07:40 | 07:60 | 218 | 722 | 10 | EXT | Аномалия находится на упругопластическом изгибе: R=765 D, максимальное растяжение на 5.8 час. | 0.91 | (c)
90734.068 | 3.997 | 3.949 | -7.648 | -7.696 | -1702 | -1571 | -1608 | 1515 | 3949 | 8213 |  | DENT | GENE | 01:53 | 02:14 | 02:08 | 109 | 187 | 0.2 | N/A | Глубина вмятины: 3 мм (0,2%). Линейка: 11 см в (395 см; 02:14 ч:мин) Аномалия находится на упругопластическом изгибе. |  | (c)
90748.437 | 6.721 | 6.678 | -4.649 | -4.692 | 35 | 198 | 177 | 35 | 4643 | 8214 |  | CORR | GENE | 03:27 | 03:54 | 03:50 | 49 | 284 | 10 | EXT | Аномалия находится на упругопластическом изгибе: R=793 D, максимальное растяжение на 5.5 час. | 0.89 | (c)
90753.043 | 11.327 | 11.202 | -0.043 | -0.168 | 993 | 1494 | 1375 | 993 | 19 | 8214 |  | CORR | GENE | 06:02 | 07:23 | 07:04 | 149 | 764 | 11 | EXT |  | 0.9 | (c)
90753.639 | 0.553 | 0.454 | -10.837 | -10.936 | -625 | -172 | -242 | 0 | 454 | 8215 |  | CORR | GENE | 05:06 | 06:20 | 06:08 | 151 | 765 | 10 | EXT |  | 0.9 | (c)
90754.045 | 0.959 | 0.831 | -10.431 | -10.559 | -558 | -89 | -206 | 0 | 831 | 8215 |  | CORR | GENE | 05:17 | 06:33 | 06:14 | 197 | 704 | 12 | EXT |  | 0.91 | (c)
90798.236 | 0 | 0 | -11.66 | -11.66 | -1345 | -1229 | -1173 | 1002 | 0 | 8219 | Смещение кромок | GWAN |  | 07:05 | 07:24 | 07:33 | 0 | 343 | 21 | EXT | Смещение кромок Наружу Величина смещения - 3.3 мм. Аномалия находится на упругопластическом изгибе: R=751 D, максимальное растяжение на 0.1 час. |  | (c)
90798.236 | 0 | 0 | -11.66 | -11.66 | -548 | -295 | -331 | 114 | 0 | 8219 | Смещение кромок | GWAN |  | 09:14 | 09:55 | 09:49 | 0 | 433 | 22 | EXT | Смещение кромок Вовнутрь Величина смещения - 3.4 мм. Аномалия находится на упругопластическом изгибе: R=751 D, максимальное растяжение на 0.1 час. |  | (c)
90805.755 | 7.519 | 7.411 | -4.141 | -4.249 | 1638 | 1704 | 1706 | 1638 | 4094 | 8219 |  | DENT | GENE | 03:07 | 03:17 | 03:18 | 155 | 137 | 0.2 | N/A | Глубина вмятины: 3 мм (0,2%). Линейка: 16 см в (741 см; 03:17 ч:мин) |  | (c)
90824.945 | 3.314 | 3.079 | -7.581 | -7.816 | -1052 | -922 | -924 | 796 | 3079 | 8221 |  | DENT | GENE | 05:44 | 06:05 | 06:05 | 465 | 256 | 0.2 | N/A | Глубина вмятины: 3 мм (0,2%). Линейка: 47 см в (308 см; 06:05 ч:мин) |  | (c)
90854.075 | 9.894 | 9.501 | -0.991 | -1.384 | 1684 | 1784 | 1754 | 1684 | 200 | 8223 |  | CORR | GENE | 06:42 | 06:58 | 06:54 | 1184 | 142 | 11 | EXT |  | 0.97 | (c)
90867.133 | 0.567 | 0.422 | -10.523 | -10.668 | -721 | -683 | -672 | 623 | 422 | 8225 |  | CORR | GENE | 06:38 | 06:44 | 06:46 | 753 | 98 | 10 | EXT |  | 0.95 | (c)
90868.113 | 1.547 | 1.511 | -9.543 | -9.579 | -625 | -524 | -465 | 304 | 1511 | 8225 |  | CORR | CIGR | 06:53 | 07:10 | 07:19 | 44 | 321 | 10 | EXT |  | 0.89 | (c)
90869.851 | 3.285 | 3.242 | -7.805 | -7.848 | -470 | -272 | -348 | 225 | 3242 | 8225 |  | CORR | GENE | 07:19 | 07:51 | 07:38 | 48 | 245 | 10 | EXT |  | 0.89 | (c)
90872.894 | 6.328 | 6.097 | -4.762 | -4.993 | -89 | -44 | -47 | 5 | 4228 | 8225 |  | CORR | GENE | 08:20 | 08:27 | 08:27 | 765 | 84 | 12 | EXT |  | 0.97 | (c)
90874.652 | 8.086 | 7.929 | -3.004 | -3.161 | -1396 | -999 | -888 | 380 | 2977 | 8225 |  | CORR | GENE | 04:49 | 05:53 | 06:11 | 184 | 1016 | 10 | EXT |  | 0.9 | (c)
90875.041 | 8.475 | 8.471 | -2.615 | -2.619 | -999 | -999 | -831 | 663 | 2513 | 8225 |  | CORR | GENE | 05:53 | 05:53 | 06:20 | 106 | 336 | 10 | EXT |  | 0.89 | (c)
90890.921 | 1.58 | 1.559 | -9.565 | -9.586 | -790 | -688 | -716 | 643 | 1559 | 8227 |  | CORR | CIGR | 06:43 | 06:59 | 06:55 | 36 | 147 | 11 | EXT |  | 0.89 | (c)
90892.897 | 3.556 | 3.532 | -7.589 | -7.613 | -1758 | -1609 | -1654 | 1551 | 3532 | 8227 |  | CORR | GENE | 04:06 | 04:31 | 04:23 | 72 | 207 | 10 | EXT |  | 0.89 | (c)
90911.996 | 0 | 0 | -11.46 | -11.46 | -533 | -32 | -38 | 0 | 0 | 8229 | Смещение кромок | GWAN |  | 04:50 | 06:11 | 06:10 | 0 | 990 | 19 | EXT | Смещение кромок Наружу Величина смещения - 3 мм. |  | (c)
90923.503 | 0.047 | 0.02 | -11.533 | -11.56 | -1272 | -590 | -688 | 104 | 20 | 8230 |  | CORR | GENE | 04:50 | 06:40 | 06:25 | 100 | 1168 | 13 | EXT |  | 0.89 | (c)
90924.44 | 0.984 | 0.688 | -10.596 | -10.892 | -1142 | -620 | -502 | 0 | 688 | 8230 |  | CORR | GENE | 05:11 | 06:36 | 06:55 | 398 | 1280 | 10 | EXT |  | 0.93 | (c)
90925.776 | 2.32 | 2.31 | -9.26 | -9.27 | -930 | -715 | -714 | 497 | 2310 | 8230 |  | CORR | CIGR | 05:46 | 06:20 | 06:20 | 37 | 433 | 10 | EXT |  | 0.89 | (c)
90928.402 | 4.946 | 4.936 | -6.634 | -6.644 | -1606 | -1503 | -1495 | 1384 | 4936 | 8230 |  | CORR | CIGR | 03:56 | 04:13 | 04:14 | 43 | 222 | 11 | EXT |  | 0.89 | (c)
90932.874 | 9.418 | 8.953 | -2.162 | -2.627 | -304 | -227 | -252 | 199 | 1851 | 8230 |  | CORR | GENE | 07:27 | 07:39 | 07:35 | 776 | 105 | 10 | EXT |  | 0.95 | (c)
90934.846 | 11.39 | 11.373 | -0.19 | -0.207 | -1377 | -1320 | -1324 | 1271 | 177 | 8230 |  | CORR | CIGR | 04:33 | 04:43 | 04:42 | 30 | 106 | 10 | EXT |  | 0.89 | (c)
90936.866 | 1.83 | 1.811 | -9.23 | -9.249 | -1944 | -1851 | -1864 | 1785 | 1811 | 8231 |  | CORR | CIGR | 04:21 | 04:36 | 04:34 | 41 | 159 | 10 | EXT |  | 0.89 | (c)
90938.445 | 3.409 | 3.34 | -7.651 | -7.72 | 2079 | -2042 | -2134 | 1886 | 3340 | 8231 |  | CORR | GENE | 03:10 | 04:05 | 03:50 | 73 | 496 | 11 | EXT |  | 0.89 | (c)
90938.745 | 3.709 | 3.056 | -7.351 | -8.004 | -752 | -701 | -726 | 701 | 3056 | 8231 |  | CORR | GENE | 07:33 | 07:41 | 07:37 | 654 | 51 | 12 | EXT |  | 0.96 | (c)
90939.913 | 4.877 | 3.82 | -6.183 | -7.24 | -774 | -730 | -734 | 694 | 3820 | 8231 |  | CORR | GENE | 07:30 | 07:37 | 07:36 | 1379 | 80 | 10 | EXT |  | 0.97 | (c)
90940.442 | 5.406 | 5.39 | -5.654 | -5.67 | -727 | -643 | -661 | 596 | 5390 | 8231 |  | CORR | CIGR | 07:37 | 07:51 | 07:48 | 25 | 131 | 15 | EXT |  | 0.89 | (c)
90946.418 | 0.322 | 0.286 | -11.268 | -11.304 | 1985 | 1985 | 2002 | 1985 | 286 | 8232 |  | CORR | AXGR | 04:18 | 04:18 | 04:21 | 155 | 34 | 10 | EXT |  | 0.9 | (c)
90953.108 | 7.012 | 6.976 | -4.578 | -4.614 | 1954 | 2077 | 2127 | 1954 | 4569 | 8232 |  | CORR | CIGR | 04:13 | 04:33 | 04:41 | 45 | 346 | 10 | EXT |  | 0.89 | (c)
90959.624 | 1.938 | 1.903 | -9.652 | -9.687 | -1485 | -1317 | -1346 | 1208 | 1903 | 8233 |  | CORR | GENE | 07:12 | 07:39 | 07:34 | 72 | 277 | 15 | EXT |  | 0.89 | (c)
90972.058 | 2.782 | 2.375 | -7.803 | -8.21 | 23 | 40 | 56 | 23 | 2375 | 8234 | Дефект проката | MIAN | GENE | 04:53 | 04:56 | 04:59 | 800 | 65 |  | EXT | Дефект проката Эквивалент потери металла 11%. |  | (c)
90979.798 | 10.522 | 10.483 | -0.063 | -0.102 | -274 | 71 | 225 | 0 | 33 | 8234 |  | CORR | GENE | 04:05 | 05:01 | 05:26 | 69 | 998 | 15 | EXT |  | 0.89 | (c)
90979.861 | 0 | -0.028 | -11.765 | -11.793 | 939 | 1124 | 1097 | 939 | 0 | 8235 | Внутришовный дефект | GWAN |  | 11:18 | 11:48 | 11:43 | 0 | 316 | 12 | MID | Внутришовный дефект Аномалия находится на отводе. |  | (c)
91024.205 | 9.849 | 8.688 | -1.741 | -2.902 | 1659 | 1783 | 1783 | 1659 | 120 | 8238 |  | CORR | GENE | 06:51 | 07:11 | 07:11 | 2782 | 248 | 11 | EXT |  | 0.99 | (c)
91059.186 | 10.125 | 10.035 | -1.36 | -1.45 | -71 | 36 | 23 | 0 | 1307 | 8241 |  | DENT | GENE | 09:45 | 10:02 | 10:00 | 143 | 188 | 0.2 | N/A | Глубина вмятины: 3 мм (0,2%). Линейка: 14 см в (1004 см; 10:02 ч:мин) Аномалия находится вблизи продольного шва. |  | (c)
91060.629 | 0.083 | 0.056 | -11.637 | -11.664 | -901 | -393 | -364 | 0 | 56 | 8242 |  | CORR | GENE | 02:38 | 03:60 | 04:04 | 87 | 1075 | 10 | EXT |  | 0.89 | (c)
91071.635 | 11.089 | 10.89 | -0.631 | -0.83 | -822 | -623 | -383 | 0 | 572 | 8242 |  | CORR | GENE | 02:50 | 03:22 | 04:01 | 258 | 879 | 10 | EXT |  | 0.91 | (c)
91076.01 | 3.744 | 3.711 | -7.736 | -7.769 | 1320 | 1480 | 1470 | 1320 | 3711 | 8243 |  | CORR | GENE | 06:54 | 07:20 | 07:19 | 103 | 301 | 13 | EXT |  | 0.89 | (c)
91083.572 | 11.306 | 11.294 | -0.174 | -0.186 | 100 | 670 | 871 | 100 | 45 | 8243 |  | CORR | GENE | 03:38 | 05:10 | 05:42 | 141 | 1542 | 10 | EXT |  | 0.9 | (c)
91083.801 | 0.055 | 0.044 | -11.665 | -11.676 | 386 | 898 | 1063 | 386 | 44 | 8244 |  | CORR | GENE | 04:05 | 05:28 | 05:54 | 185 | 1354 | 10 | EXT |  | 0.9 | (c)
91129.295 | 11.219 | 11.182 | -0.241 | -0.278 | -1940 | -1864 | -1844 | 1748 | 239 | 8247 |  | CORR | CIGR | 04:51 | 05:03 | 05:06 | 39 | 192 | 10 | EXT |  | 0.89 | (c)
91141.236 | 0 | 0 | -11.67 | -11.67 | 2015 | 2175 | 2149 | 2015 | 0 | 8249 | Смещение кромок | GWAN |  | 04:49 | 05:15 | 05:11 | 0 | 268 | 27 | EXT | Смещение кромок Наружу Величина смещения - 4.3 мм. |  | (c)
91148.712 | 7.476 | 7.471 | -4.194 | -4.199 | 1822 | 1905 | 1901 | 1822 | 4157 | 8249 |  | CORR | CIGR | 04:18 | 04:32 | 04:31 | 42 | 158 | 10 | EXT |  | 0.89 | (c)
91161.49 | 8.584 | 8.57 | -2.731 | -2.745 | 1885 | 2038 | 2095 | 1885 | 2701 | 8250 |  | CORR | CIGR | 05:17 | 05:41 | 05:51 | 44 | 420 | 11 | EXT |  | 0.89 | (c)
91164.221 | 0 | 0 | -11.575 | -11.575 | -1417 | -1136 | -1132 | 847 | 0 | 8251 | Смещение кромок | GWAN |  | 00:42 | 01:28 | 01:28 | 0 | 569 | 21 | EXT | Смещение кромок Вовнутрь Величина смещения - 3.2 мм. |  | (c)
91175.879 | 0.083 | 0.041 | -11.392 | -11.434 | 619 | 1231 | 1152 | 619 | 41 | 8252 |  | CORR | GENE | 02:40 | 04:19 | 04:06 | 120 | 1065 | 10 | EXT |  | 0.89 | (c)
91221.446 | 0 | -0.026 | -11.52 | -11.546 | 1863 | 2158 | 2119 | 1863 |  | 8256 | Нарушение формы кольцевого шва | GWAN |  | 03:07 | 03:55 | 03:49 | 0 | 511 |  | EXT | Нарушение формы кольцевого шва Аномалия находится на упругопластическом изгибе: R=727 D, максимальное растяжение на 11.2 час. |  | (c)
91223.451 | 2.005 | 1.881 | -9.515 | -9.639 | -1304 | -1138 | -1153 | 1002 | 1881 | 8256 |  | CORR | GENE | 06:36 | 07:03 | 07:01 | 135 | 302 | 11 | EXT | Аномалия находится на упругопластическом изгибе: R=845 D, максимальное растяжение на 11.2 час. | 0.9 | (c)
91223.7 | 2.254 | 2.212 | -9.266 | -9.308 | -1314 | -1210 | -1209 | 1104 | 2212 | 8256 |  | CORR | CIGR | 06:35 | 06:52 | 06:52 | 42 | 210 | 10 | EXT | Аномалия находится на упругопластическом изгибе: R=862 D, максимальное растяжение на 11.1 час. | 0.89 | (c)
91223.954 | 2.508 | 2.484 | -9.012 | -9.036 | -1325 | -1186 | -1211 | 1098 | 2484 | 8256 |  | CORR | CIGR | 06:33 | 06:55 | 06:51 | 35 | 227 | 10 | EXT | Аномалия находится на упругопластическом изгибе: R=882 D, максимальное растяжение на 11.1 час. | 0.89 | (c)
91224.056 | 2.61 | 2.59 | -8.91 | -8.93 | -1211 | -1128 | -1138 | 1065 | 2590 | 8256 |  | CORR | CIGR | 06:51 | 07:05 | 07:03 | 26 | 146 | 11 | EXT | Аномалия находится на упругопластическом изгибе: R=902 D, максимальное растяжение на 11.1 час. | 0.89 | (c)
91224.272 | 2.826 | 2.789 | -8.694 | -8.731 | -1304 | -1114 | -1139 | 974 | 2789 | 8256 |  | CORR | GENE | 06:36 | 07:07 | 07:03 | 71 | 330 | 11 | EXT | Аномалия находится на упругопластическом изгибе: R=902 D, максимальное растяжение на 11.1 час. | 0.89 | (c)
91226.125 | 4.679 | 4.609 | -6.841 | -6.911 | -1496 | -1155 | -1271 | 1047 | 4609 | 8256 |  | CORR | GENE | 06:05 | 07:00 | 06:42 | 78 | 449 | 10 | EXT |  | 0.89 | (c)
91232.943 | 11.497 | 11.397 | -0.023 | -0.123 | 1559 | -1337 | -1417 | 0 | 23 | 8256 |  | CORR | GENE | 02:18 | 06:31 | 06:18 | 100 | 2972 | 14 | EXT |  | 0.9 | (c)
91232.966 | 0 | 0 | -11.53 | -11.53 | -1200 | -936 | -961 | 721 | 0 | 8257 | Смещение кромок | GWAN |  | 10:01 | 10:43 | 10:39 | 0 | 479 | 24 | EXT | Смещение кромок Вовнутрь Величина смещения - 3.7 мм. |  | (c)
91250.797 | 6.301 | 6.15 | -5.009 | -5.16 | 477 | 842 | 787 | 477 | 4991 | 8258 |  | CORR | GENE | 06:29 | 07:28 | 07:19 | 169 | 619 | 10 | EXT |  | 0.9 | (c)
91255.806 | 0 | 0 | -10.425 | -10.425 | 2191 | -2144 | -2057 | 1844 | 0 | 8259 | Смещение кромок | GWAN |  | 04:08 | 04:28 | 04:42 | 0 | 426 | 21 | EXT | Смещение кромок Наружу Величина смещения - 3.2 мм. |  | (c)
91277.835 | 0.019 | 0.013 | -11.421 | -11.427 | -1097 | -144 | -225 | 0 | 13 | 8261 |  | CORR | GENE | 06:15 | 08:49 | 08:36 | 99 | 1744 | 13 | EXT |  | 0.89 | (c)
91282.617 | 4.801 | 3.985 | -6.639 | -7.455 | -97 | -20 | -47 | 0 | 3985 | 8261 | Дефект проката | MIAN | GENE | 08:56 | 09:09 | 09:04 | 1047 | 99 |  | EXT | Дефект проката Эквивалент потери металла 11%. |  | (c)
91288.985 | 11.169 | 10.818 | -0.271 | -0.622 | -97 | -34 | -35 | 0 | 133 | 8261 | Дефект проката | MIAN | GENE | 08:56 | 09:06 | 09:06 | 489 | 123 |  | EXT | Дефект проката Эквивалент потери металла 11%. |  | (c)
91323.306 | 0 | -0.015 | -11.645 | -11.66 | 861 | 1207 | 1407 | 861 |  | 8265 | Нарушение формы кольцевого шва | GWAN |  | 05:21 | 06:16 | 06:49 | 0 | 1092 |  | INT | Нарушение формы кольцевого шва |  | (c)
91327.584 | 4.278 | 4.239 | -7.367 | -7.406 | 278 | 379 | 395 | 278 | 4239 | 8265 |  | CORR | CIGR | 03:46 | 04:03 | 04:05 | 44 | 234 | 11 | EXT |  | 0.89 | (c)
91328.02 | 4.714 | 4.666 | -6.931 | -6.979 | 272 | 350 | 387 | 272 | 4666 | 8265 |  | CORR | GENE | 03:45 | 03:58 | 04:04 | 78 | 230 | 10 | EXT |  | 0.89 | (c)
91329.013 | 5.707 | 5.686 | -5.938 | -5.959 | 307 | 419 | 401 | 307 | 5686 | 8265 |  | CORR | GENE | 03:51 | 04:09 | 04:06 | 118 | 189 | 10 | EXT |  | 0.89 | (c)
91329.439 | 6.133 | 6.103 | -5.512 | -5.542 | 263 | 349 | 351 | 263 | 5503 | 8265 |  | CORR | CIGR | 03:44 | 03:58 | 03:58 | 39 | 176 | 12 | EXT |  | 0.89 | (c)
91330.792 | 7.486 | 7.465 | -4.159 | -4.18 | 1492 | 1585 | 1572 | 1492 | 4146 | 8265 |  | CORR | CIGR | 07:02 | 07:17 | 07:15 | 34 | 161 | 10 | EXT |  | 0.89 | (c)
91346.086 | 0 | -0.027 | -11.575 | -11.602 | -1297 | -1082 | -1150 | 1004 |  | 8267 | Нарушение формы кольцевого шва | GWAN |  | 03:42 | 04:17 | 04:06 | 0 | 293 |  | EXT | Нарушение формы кольцевого шва |  | (c)
91402.416 | 10.135 | 10.113 | -1.595 | -1.617 | -1937 | -1883 | -1866 | 1796 | 1576 | 8271 |  | CORR | CIGR | 01:31 | 01:39 | 01:42 | 41 | 141 | 10 | EXT |  | 0.89 | (c)
91419.386 | 0 | -0.027 | -7.195 | -7.222 | 1376 | 1543 | 1643 | 1376 |  | 8274 | Нарушение формы кольцевого шва | GWAN |  | 02:10 | 02:37 | 02:53 | 0 | 535 |  | EXT | Нарушение формы кольцевого шва |  | (c)
91419.965 | 0.579 | 0.474 | -6.616 | -6.721 | 1874 | -1813 | -2159 | 1731 | 474 | 8274 |  | GOUG | GENE | 03:30 | 05:35 | 04:39 | 2340 | 856 | 10 | EXT | Зона задиров. |  | (c)
91420.055 | 0.669 | 0.601 | -6.526 | -6.594 | 2138 | 2202 | 2204 | 2138 | 601 | 8274 |  | DENT | GENE | 04:13 | 04:23 | 04:24 | 107 | 131 | 0.2 | N/A | Глубина вмятины: 3 мм (0,2%). Линейка: 11 см в (60 см; 04:23 ч:мин) Аномалия находится вблизи дефекта потери металла. |  | (c)
91463.883 | 3.302 | 3.265 | -8.368 | -8.405 | -372 | -149 | -238 | 104 | 3265 | 8278 |  | CORR | GENE | 06:40 | 07:16 | 07:02 | 65 | 268 | 11 | EXT |  | 0.89 | (c)
91482.782 | 10.531 | 9.968 | -0.804 | -1.367 | -587 | -561 | -546 | 505 | 445 | 8279 |  | CORR | GENE | 04:21 | 04:25 | 04:28 | 922 | 82 | 11 | EXT |  | 0.96 | (c)
91483.527 | 11.276 | 10.411 | -0.059 | -0.924 | -183 | -29 | -1 | 0 | 0 | 8279 |  | DENT | GENE | 05:26 | 05:51 | 05:56 | 1680 | 364 | 0.3 | N/A | Глубина вмятины: 4 мм (0,3%). Линейка: 168 см в (1041 см; 05:51 ч:мин) Аномалия находится вблизи кольцевого сварного шва. Аномалия находится вблизи продольного шва. |  | (c)
91526.981 | 0 | -0.034 | -10.615 | -10.649 | 600 | 778 | 752 | 600 |  | 8284 | Нарушение формы кольцевого шва | GWAN |  | 11:39 | 00:07 | 12:03 | 0 | 303 |  | EXT | Нарушение формы кольцевого шва Аномалия находится на упругопластическом изгибе: R=648 D, максимальное растяжение на 5.5 час. |  | (c)
91537.461 | 10.48 | 10.433 | -0.135 | -0.182 | -1835 | -1499 | -1538 | 1240 | 109 | 8284 |  | CORR | GENE | 05:06 | 05:60 | 05:54 | 73 | 595 | 13 | EXT | Аномалия находится на упругопластическом изгибе: R=884 D, максимальное растяжение на 5.3 час. | 0.89 | (c)
91560.701 | 0 | 0 | -11.675 | -11.675 | 1006 | 1268 | 1336 | 1006 | 0 | 8287 | Смещение кромок | GWAN |  | 06:11 | 06:53 | 07:04 | 0 | 660 | 17 | EXT | Смещение кромок Наружу Величина смещения - 3.2 мм. |  | (c)
91574.165 | 1.789 | 1.759 | -9.601 | -9.631 | -755 | -669 | -658 | 560 | 1759 | 8288 |  | CORR | GENE | 09:58 | 10:12 | 10:13 | 115 | 195 | 12 | EXT | Аномалия находится на отводе. | 0.9 | (c)
91577.119 | 4.743 | 4.688 | -6.647 | -6.702 | 1994 | 2216 | 2219 | 1994 | 4688 | 8288 |  | CORR | GENE | 05:21 | 05:57 | 05:58 | 95 | 451 | 12 | EXT | Аномалия находится на отводе. | 0.89 | (c)
91593.316 | 9.55 | 9.397 | -1.86 | -2.013 | -1522 | -1493 | -1474 | 1426 | 987 | 8289 |  | CORR | GENE | 04:59 | 05:04 | 05:07 | 1026 | 96 | 10 | EXT |  | 0.96 | (c)
91602.638 | 7.462 | 7.407 | -3.548 | -3.603 | -450 | -235 | -263 | 77 | 3519 | 8290 |  | CORR | GENE | 04:49 | 05:24 | 05:19 | 84 | 373 | 12 | EXT | Аномалия находится на отводе. | 0.89 | (c)
91604.358 | 9.182 | 9.151 | -1.828 | -1.859 | -561 | -399 | -441 | 322 | 1818 | 8290 |  | CORR | CIGR | 04:31 | 04:57 | 04:50 | 41 | 239 | 13 | EXT | Аномалия находится на отводе. | 0.89 | (c)
91605.905 | 10.729 | 10.561 | -0.281 | -0.449 | -1981 | -1534 | -1648 | 1315 | 248 | 8290 |  | CORR | GENE | 00:42 | 01:54 | 01:36 | 201 | 666 | 11 | EXT | Аномалия находится на отводе. | 0.91 | (c)
91605.928 | 10.752 | 10.728 | -0.258 | -0.282 | -975 | -874 | -829 | 684 | 239 | 8290 |  | CORR | CIGR | 03:24 | 03:41 | 03:48 | 43 | 291 | 10 | EXT | Аномалия находится на отводе. | 0.89 | (c)
91606.149 | 10.973 | 10.903 | -0.037 | -0.107 | -474 | -218 | -254 | 35 | 28 | 8290 |  | CORR | GENE | 04:45 | 05:27 | 05:21 | 79 | 439 | 10 | EXT | Аномалия находится на отводе. | 0.89 | (c)
91606.186 | 0 | 0 | -11.665 | -11.665 | 2229 | -1909 | -1977 | 1722 | 0 | 8291 | Смещение кромок | GWAN |  | 01:36 | 02:28 | 02:17 | 0 | 510 | 16 | EXT | Смещение кромок Вовнутрь Аномалия находится на отводе. Величина смещения - 2.9 мм. |  | (c)
91607.588 | 1.402 | 1.384 | -10.263 | -10.281 | 345 | 530 | 489 | 345 | 1384 | 8291 |  | CORR | GENE | 08:32 | 09:02 | 08:55 | 75 | 288 | 10 | EXT |  | 0.89 | (c)
91617.939 | 0.088 | 0.045 | -11.642 | -11.685 | -1818 | -1359 | -1370 | 921 | 45 | 8292 |  | CORR | GENE | 07:23 | 08:37 | 08:35 | 147 | 897 | 10 | EXT | Аномалия находится на отводе. | 0.9 | (c)
91619.059 | 1.208 | 1.068 | -10.522 | -10.662 | -1771 | -1524 | -1299 | 826 | 1068 | 8292 |  | CORR | GENE | 07:31 | 08:10 | 08:47 | 206 | 945 | 11 | EXT | Аномалия находится на отводе. | 0.91 | (c)
91620.606 | 2.755 | 2.724 | -8.975 | -9.006 | 1065 | 1202 | 1240 | 1065 | 2724 | 8292 |  | DENT | GENE | 03:08 | 03:31 | 03:37 | 129 | 350 | 0.2 | N/A | Глубина вмятины: 3 мм (0,2%). Линейка: 13 см в (272 см; 03:31 ч:мин) Аномалия находится на отводе. |  | (c)
91624.039 | 6.188 | 5.967 | -5.542 | -5.763 | 1247 | 1731 | 1674 | 1247 | 5504 | 8292 |  | CORR | GENE | 03:38 | 04:56 | 04:47 | 259 | 854 | 10 | EXT | Аномалия находится на отводе. | 0.91 | (c)
91628.536 | 10.685 | 10.671 | -1.045 | -1.059 | -932 | -846 | -850 | 768 | 1030 | 8292 |  | CORR | CIGR | 09:46 | 09:60 | 09:59 | 29 | 164 | 10 | EXT | Аномалия находится на отводе. | 0.89 | (c)
91633.948 | 4.367 | 4.349 | -7.368 | -7.386 | 2101 | 2191 | 2197 | 2101 | 4349 | 8293 |  | CORR | CIGR | 08:05 | 08:19 | 08:20 | 37 | 192 | 11 | EXT |  | 0.89 | (c)
91659.802 | 7.466 | 7.429 | -3.904 | -3.941 | 1152 | 1201 | 1206 | 1152 | 3879 | 8295 |  | ARTD | GENE | 00:11 | 00:19 | 00:20 | 62 | 109 |  | EXT | Эквивалент потери металла 10%. |  | (c)
91663.706 | 0 | -0.042 | -11.15 | -11.192 | -273 | -32 | 1 | 273 |  | 8296 | Нарушение формы кольцевого шва | GWAN |  | 11:34 | 00:13 | 12:18 | 0 | 549 |  | EXT | Нарушение формы кольцевого шва Аномалия находится на отводе. |  | (c)
91663.741 | 0.035 | 0.02 | -11.115 | -11.13 | -1797 | -1366 | -1173 | 549 | 20 | 8296 |  | CORR | GENE | 07:28 | 08:38 | 09:09 | 192 | 1248 | 10 | EXT | Аномалия находится на отводе. | 0.9 | (c)
91663.757 | 0.051 | 0.033 | -11.099 | -11.117 | 1699 | -2015 | 2107 | 1699 | 33 | 8296 |  | CORR | GENE | 04:52 | 06:53 | 05:58 | 134 | 817 | 11 | EXT | Аномалия находится на отводе. | 0.9 | (c)
91666.048 | 2.342 | 2.279 | -8.808 | -8.871 | 1862 | -2020 | -2166 | 1733 | 2279 | 8296 |  | CORR | GENE | 05:19 | 06:52 | 06:28 | 648 | 866 | 11 | EXT | Аномалия находится на отводе. | 0.95 | (c)
91668.495 | 4.789 | 4.721 | -6.361 | -6.429 | 2104 | -2037 | -1953 | 1548 | 4721 | 8296 |  | CORR | GENE | 05:58 | 06:49 | 07:03 | 175 | 809 | 10 | EXT | Аномалия находится на отводе. | 0.9 | (c)
91685.795 | 2.979 | 2.92 | -8.746 | -8.805 | -1317 | -1027 | -1103 | 890 | 2920 | 8298 |  | CORR | GENE | 11:33 | 00:20 | 12:07 | 139 | 427 | 10 | EXT |  | 0.9 | (c)
91694.541 | 0 | -0.026 | -11.56 | -11.586 | 808 | 834 | 1166 | 808 |  | 8299 | Нарушение формы кольцевого шва | GWAN |  | 00:04 | 00:08 | 01:02 | 0 | 716 |  | EXT | Нарушение формы кольцевого шва |  | (c)
91695.015 | 0.474 | 0.422 | -11.086 | -11.138 | -1244 | -988 | -1035 | 827 | 422 | 8299 |  | CORR | GENE | 06:33 | 07:14 | 07:07 | 67 | 417 | 10 | EXT |  | 0.89 | (c)
91704.534 | 9.993 | 9.892 | -1.567 | -1.668 | 2004 | -2171 | -2069 | 1681 | 1556 | 8299 |  | CORR | GENE | 03:17 | 04:03 | 04:20 | 112 | 777 | 10 | EXT |  | 0.89 | (c)
91709.736 | 3.635 | 3.588 | -7.89 | -7.937 | 919 | 1058 | 1083 | 919 | 3588 | 8300 |  | CORR | CIGR | 02:32 | 02:54 | 02:58 | 49 | 329 | 11 | EXT |  | 0.89 | (c)
91781.446 | 7.86 | 7.844 | -2.82 | -2.836 | 1151 | 1378 | 1282 | 1151 | 2794 | 8306 |  | CORR | CIGR | 04:33 | 05:09 | 04:54 | 42 | 262 | 10 | EXT |  | 0.89 | (c)
91784.149 | 10.563 | 10.518 | -0.117 | -0.162 | 2132 | -1897 | -2011 | 1694 | 69 | 8306 |  | CORR | GENE | 07:11 | 08:21 | 08:02 | 93 | 635 | 10 | EXT |  | 0.89 | (c)
91787.703 | 3.437 | 3.415 | -7.893 | -7.915 | -1536 | -1147 | -1270 | 1004 | 3415 | 8307 |  | CORR | GENE | 08:28 | 09:30 | 09:11 | 116 | 532 | 10 | EXT |  | 0.89 | (c)
91791.177 | 6.911 | 6.812 | -4.419 | -4.518 | -1595 | -1282 | -1306 | 1018 | 4390 | 8307 |  | CORR | GENE | 08:18 | 09:09 | 09:05 | 128 | 577 | 10 | EXT |  | 0.89 | (c)
91794.089 | 9.823 | 9.698 | -1.507 | -1.632 | 960 | 1678 | 1320 | 960 | 1489 | 8307 |  | CORR | GENE | 03:11 | 05:06 | 04:09 | 143 | 719 | 10 | EXT |  | 0.9 | (c)
91795.061 | 10.795 | 10.642 | -0.535 | -0.688 | 973 | 1678 | 1430 | 973 | 511 | 8307 |  | CORR | GENE | 03:13 | 05:06 | 04:26 | 177 | 914 | 10 | EXT |  | 0.9 | (c)
91801.191 | 5.595 | 5.568 | -5.74 | -5.767 | 1393 | 1795 | 1811 | 1393 | 5568 | 8308 |  | CORR | GENE | 03:57 | 05:02 | 05:04 | 160 | 835 | 10 | EXT |  | 0.9 | (c)
91801.625 | 6.029 | 5.957 | -5.306 | -5.378 | 1467 | 1791 | 1808 | 1467 | 5229 | 8308 |  | CORR | GENE | 04:09 | 05:01 | 05:04 | 149 | 681 | 11 | EXT |  | 0.9 | (c)
91803.775 | 8.179 | 8.127 | -3.156 | -3.208 | -2039 | -1779 | -1729 | 1420 | 3116 | 8308 |  | CORR | GENE | 06:43 | 07:25 | 07:33 | 92 | 619 | 10 | EXT |  | 0.89 | (c)
91804.225 | 8.629 | 8.609 | -2.706 | -2.726 | -1459 | -1178 | -1275 | 1091 | 2639 | 8308 |  | CORR | GENE | 08:17 | 09:02 | 08:46 | 87 | 368 | 10 | EXT |  | 0.89 | (c)
91806.815 | 11.219 | 11.145 | -0.116 | -0.19 | -1876 | -1052 | -1421 | 966 | 52 | 8308 |  | CORR | GENE | 07:09 | 09:22 | 08:23 | 138 | 910 | 10 | EXT |  | 0.9 | (c)
91818.316 | 0 | -0.029 | -11.6 | -11.629 | -245 | -23 | 7 | 0 |  | 8310 | Нарушение формы кольцевого шва | GWAN |  | 05:56 | 06:32 | 06:37 | 0 | 504 |  | EXT | Нарушение формы кольцевого шва |  | (c)
91829.305 | 10.989 | 10.235 | -0.611 | -1.365 | 292 | 342 | 340 | 292 | 362 | 8310 |  | CORR | GENE | 07:23 | 07:31 | 07:31 | 1003 | 97 | 11 | EXT |  | 0.97 | (c)
91829.916 | 0 | -0.029 | -11.115 | -11.144 | -625 | -422 | -263 | 0 |  | 8311 | Нарушение формы кольцевого шва | GWAN |  | 06:47 | 07:20 | 07:45 | 0 | 724 |  | EXT | Нарушение формы кольцевого шва |  | (c)
91830.154 | 0.238 | 0.157 | -10.877 | -10.958 | -528 | -493 | -478 | 427 | 157 | 8311 |  | CORR | GENE | 07:03 | 07:08 | 07:11 | 1054 | 101 | 13 | EXT |  | 0.98 | (c)
91834.196 | 4.28 | 4.144 | -6.835 | -6.971 | -588 | -314 | -377 | 165 | 4144 | 8311 |  | CORR | GENE | 06:53 | 07:37 | 07:27 | 156 | 423 | 10 | EXT |  | 0.9 | (c)
91841.086 | 0.055 | 0.052 | -11.355 | -11.358 | 1398 | 1532 | 1752 | 1398 | 52 | 8312 |  | CORR | GENE | 06:15 | 06:36 | 07:12 | 153 | 709 | 11 | EXT |  | 0.9 | (c)
91863.453 | 11.012 | 10.988 | -0.268 | -0.292 | 1298 | 1425 | 1409 | 1298 | 251 | 8313 |  | CORR | CIGR | 06:01 | 06:21 | 06:19 | 41 | 223 | 10 | EXT | Аномалия находится на упругопластическом изгибе: R=464 D, максимальное растяжение на 6 час. | 0.89 | (c)
91886.704 | 0.043 | 0.043 | -11.142 | -11.142 | 241 | 1681 | 1033 | 241 | 43 | 8316 |  | CORR | GENE | 05:16 | 09:08 | 07:24 | 113 | 1584 | 11 | EXT |  | 0.89 | (c)
91897.746 | 11.085 | 11.033 | -0.1 | -0.152 | -1768 | 113 | -814 | 141 | 35 | 8316 |  | CORR | GENE | 11:52 | 04:55 | 14:26 | 117 | 1909 | 11 | EXT |  | 0.89 | (c)
91903.798 | 5.952 | 5.864 | -5.368 | -5.456 | 1342 | 1623 | 1555 | 1342 | 5313 | 8317 |  | CORR | GENE | 05:37 | 06:22 | 06:11 | 143 | 426 | 10 | EXT |  | 0.9 | (c)
91904.352 | 6.506 | 6.428 | -4.814 | -4.892 | 2177 | -1648 | -1862 | 1440 | 4718 | 8317 |  | CORR | GENE | 07:52 | 09:34 | 08:60 | 174 | 844 | 10 | EXT |  | 0.9 | (c)
91906.026 | 8.18 | 8.174 | -3.14 | -3.146 | 934 | 1075 | 1069 | 934 | 3089 | 8317 |  | CORR | GENE | 04:31 | 04:54 | 04:53 | 57 | 270 | 11 | EXT |  | 0.89 | (c)
91942.828 | 0.017 | 0.016 | -11.598 | -11.599 | 1644 | -2044 | -2082 | 1346 | 16 | 8321 |  | CORR | GENE | 00:23 | 02:28 | 02:22 | 117 | 1471 | 13 | EXT |  | 0.9 | (c)
91942.855 | 0.044 | 0.034 | -11.571 | -11.581 | 220 | 391 | 529 | 220 | 34 | 8321 |  | CORR | GENE | 08:33 | 09:01 | 09:23 | 131 | 619 | 13 | EXT |  | 0.9 | (c)
91944.062 | 1.251 | 1.235 | -10.364 | -10.38 | -2167 | -1957 | -1995 | 1822 | 1235 | 8321 |  | CORR | GENE | 02:08 | 02:42 | 02:36 | 64 | 345 | 10 | EXT |  | 0.89 | (c)
91951.603 | 8.792 | 8.769 | -2.823 | -2.846 | -2112 | -1923 | -1968 | 1823 | 2774 | 8321 |  | CORR | GENE | 02:17 | 02:47 | 02:40 | 72 | 289 | 10 | EXT |  | 0.89 | (c)
91952.253 | 9.442 | 9.423 | -2.173 | -2.192 | -2049 | -1949 | -1938 | 1826 | 2146 | 8321 |  | CORR | CIGR | 02:27 | 02:43 | 02:45 | 46 | 223 | 10 | EXT |  | 0.89 | (c)
91954.272 | 11.461 | 11.422 | -0.154 | -0.193 | 478 | 833 | 727 | 478 | 134 | 8321 |  | CORR | GENE | 09:15 | 10:12 | 09:55 | 59 | 498 | 10 | EXT |  | 0.89 | (c)
91954.426 | 0 | -0.032 | -11.705 | -11.737 | 2111 | -2150 | -2211 | 2072 |  | 8322 | Нарушение формы кольцевого шва | GWAN |  | 08:08 | 08:41 | 08:31 | 0 | 278 |  | EXT | Нарушение формы кольцевого шва |  | (c)
91966.131 | 0 | -0.034 | -11.45 | -11.484 | -1747 | -1494 | -1430 | 1114 |  | 8323 | Нарушение формы кольцевого шва | GWAN |  | 07:51 | 08:32 | 08:42 | 0 | 633 |  | EXT | Нарушение формы кольцевого шва |  | (c)
91977.581 | 0 | -0.032 | -11.705 | -11.737 | -1592 | -1122 | -1234 | 877 |  | 8324 | Нарушение формы кольцевого шва | GWAN |  | 05:22 | 06:38 | 06:20 | 0 | 715 |  | EXT | Нарушение формы кольцевого шва |  | (c)
91977.591 | 0.01 | 0.007 | -11.695 | -11.698 | 1937 | -1117 | -1708 | 891 | 7 | 8324 |  | CORR | GENE | 02:52 | 06:39 | 05:03 | 107 | 1633 | 13 | EXT |  | 0.89 | (c)
91991.033 | 1.747 | 1.631 | -9.863 | -9.979 | -835 | -369 | -460 | 85 | 1631 | 8325 |  | CORR | GENE | 03:34 | 04:49 | 04:34 | 264 | 750 | 12 | EXT | Аномалия находится на отводе. | 0.92 | (c)
91998.253 | 8.967 | 8.862 | -2.643 | -2.748 | -1185 | -887 | -887 | 589 | 2621 | 8325 |  | CORR | GENE | 02:37 | 03:25 | 03:25 | 127 | 596 | 12 | EXT | Аномалия находится на отводе. | 0.9 | (c)
91999.864 | 10.578 | 10.545 | -1.032 | -1.065 | -1020 | -777 | -847 | 674 | 901 | 8325 |  | CORR | GENE | 03:04 | 03:43 | 03:32 | 164 | 346 | 10 | EXT | Аномалия находится на отводе. | 0.9 | (c)
92000.938 | 0.042 | 0.021 | -11.633 | -11.654 | -2182 | -1304 | -1582 | 983 | 21 | 8326 |  | CORR | GENE | 02:41 | 05:03 | 04:18 | 114 | 1199 | 13 | EXT |  | 0.9 | (c)
92012.536 | 11.64 | 11.556 | -0.035 | -0.119 | 2185 | -1712 | -1909 | 1543 | 17 | 8326 |  | CORR | GENE | 02:26 | 03:57 | 03:25 | 102 | 733 | 11 | EXT |  | 0.89 | (c)
92024.154 | 0.038 | 0.018 | -11.367 | -11.387 | -284 | 1351 | 668 | 0 | 18 | 8328 |  | CORR | GENE | 02:11 | 06:35 | 04:45 | 114 | 1903 | 14 | EXT |  | 0.9 | (c)
92031.029 | 6.913 | 6.891 | -4.492 | -4.514 | 280 | 401 | 388 | 280 | 4482 | 8328 |  | CORR | CIGR | 03:42 | 04:02 | 03:60 | 32 | 215 | 10 | EXT |  | 0.89 | (c)
92035.667 | 0.146 | 0.104 | -11.564 | -11.606 | -1497 | -800 | -1074 | 650 | 104 | 8329 |  | CORR | GENE | 01:52 | 03:44 | 03:00 | 58 | 847 | 10 | EXT | Аномалия находится на отводе. | 0.89 | (c)
92037.223 | 1.702 | 1.67 | -10.008 | -10.04 | -1818 | -1690 | -1684 | 1549 | 1670 | 8329 |  | CORR | GENE | 00:60 | 01:21 | 01:22 | 72 | 269 | 10 | EXT | Аномалия находится на отводе. | 0.89 | (c)
92039.672 | 4.151 | 4.146 | -7.559 | -7.564 | -583 | -429 | -267 | 0 | 4146 | 8329 |  | CORR | GENE | 04:19 | 04:44 | 05:10 | 623 | 633 | 12 | EXT | Аномалия находится на отводе. | 0.96 | (c)
92058.536 | 0 | -0.037 | -11.23 | -11.267 | 1718 | -1676 | -2188 | 1632 |  | 8331 | Нарушение формы кольцевого шва | GWAN |  | 10:40 | 01:32 | 12:09 | 0 | 1111 |  | EXT | Нарушение формы кольцевого шва Аномалия находится на отводе. |  | (c)
92058.536 | 0 | -0.033 | -11.23 | -11.263 | -1283 | -1101 | -1151 | 1018 |  | 8331 | Нарушение формы кольцевого шва | GWAN |  | 02:35 | 03:05 | 02:57 | 0 | 266 |  | EXT | Нарушение формы кольцевого шва Аномалия находится на отводе. |  | (c)
92080.871 | 0 | -0.031 | -11.68 | -11.711 | -98 | 45 | 84 | 0 | 0 | 8333 | Внутришовный дефект | GWAN |  | 01:58 | 02:21 | 02:28 | 0 | 364 | 19 | MID | Внутришовный дефект |  | (c)
92160.306 | 0 | -0.028 | -11.2 | -11.228 | -810 | -279 | -427 | 43 |  | 8345 | Нарушение формы кольцевого шва | GWAN |  | 08:52 | 10:17 | 09:54 | 0 | 767 |  | EXT | Нарушение формы кольцевого шва |  | (c)
92204.418 | 0.382 | 0.341 | -10.473 | -10.514 | -1699 | -1547 | -1523 | 1347 | 341 | 8353 |  | CORR | CIGR | 09:04 | 09:29 | 09:33 | 54 | 352 | 11 | EXT |  | 0.89 | (c)
92208.764 | 4.728 | 4.606 | -6.127 | -6.249 | -1680 | -1462 | -1411 | 1142 | 4606 | 8353 |  | CORR | GENE | 09:07 | 09:43 | 09:51 | 411 | 538 | 10 | EXT |  | 0.93 | (c)
92210.236 | 6.2 | 6.068 | -4.655 | -4.787 | 205 | 722 | 555 | 205 | 4612 | 8353 |  | CORR | GENE | 02:12 | 03:35 | 03:08 | 175 | 700 | 10 | EXT |  | 0.9 | (c)
92210.535 | 6.499 | 6.47 | -4.356 | -4.385 | 159 | 341 | 344 | 159 | 4308 | 8353 |  | CORR | GENE | 02:04 | 02:34 | 02:34 | 77 | 370 | 10 | EXT |  | 0.89 | (c)
92211.025 | 6.989 | 6.93 | -3.866 | -3.925 | 430 | 714 | 611 | 430 | 3847 | 8353 |  | CORR | GENE | 02:48 | 03:34 | 03:17 | 78 | 361 | 10 | EXT |  | 0.89 | (c)
92214.677 | 10.641 | 10.63 | -0.214 | -0.225 | -89 | 183 | 95 | 0 | 154 | 8353 |  | CORR | GENE | 01:24 | 02:08 | 01:54 | 71 | 367 | 12 | EXT |  | 0.89 | (c)
92214.891 | 0 | -0.032 | -11.455 | -11.487 | -380 | -148 | -92 | 0 |  | 8354 | Нарушение формы кольцевого шва | GWAN |  | 08:11 | 08:48 | 08:57 | 0 | 577 |  | EXT | Нарушение формы кольцевого шва |  | (c)
92240.852 | 0.086 | 0.064 | -10.729 | -10.751 | 90 | 661 | 552 | 90 | 64 | 8359 |  | CORR | GENE | 06:21 | 07:53 | 07:35 | 101 | 924 | 15 | EXT |  | 0.9 | (c)
92243.052 | 2.286 | 2.173 | -8.529 | -8.642 | -282 | 254 | 92 | 0 | 2173 | 8359 |  | CORR | GENE | 05:21 | 06:48 | 06:21 | 215 | 749 | 10 | EXT |  | 0.91 | (c)
92243.298 | 2.532 | 2.501 | -8.283 | -8.314 | 54 | 163 | 218 | 54 | 2501 | 8359 |  | CORR | GENE | 06:15 | 06:33 | 06:42 | 68 | 328 | 10 | EXT |  | 0.89 | (c)
92338.357 | 8.471 | 7.721 | -2.794 | -3.544 | -7 | 13 | 18 | 0 | 947 | 8367 |  | CORR | AXGR | 03:16 | 03:19 | 03:20 | 2597 | 50 | 10 | EXT |  | 0.97 | (c)
92375.206 | 0 | 0 | -11.665 | -11.665 | -1208 | -1020 | -1013 | 818 | 0 | 8371 | Смещение кромок | GWAN |  | 05:33 | 06:03 | 06:05 | 0 | 390 | 15 | EXT | Смещение кромок Наружу Величина смещения - 2.9 мм. |  | (c)
92375.275 | 0.069 | 0.033 | -11.596 | -11.632 | -520 | -291 | -230 | 0 | 33 | 8371 |  | CORR | GENE | 07:24 | 08:01 | 08:11 | 117 | 579 | 12 | EXT |  | 0.9 | (c)
92375.648 | 0.442 | 0.382 | -11.223 | -11.283 | -647 | -377 | -451 | 255 | 382 | 8371 |  | CORR | GENE | 07:04 | 07:47 | 07:35 | 86 | 392 | 12 | EXT |  | 0.89 | (c)
92391.597 | 4.726 | 4.711 | -6.969 | -6.984 | -895 | -754 | -747 | 599 | 4711 | 8372 |  | CORR | CIGR | 09:24 | 09:47 | 09:48 | 44 | 296 | 10 | EXT |  | 0.89 | (c)
92391.787 | 4.916 | 4.875 | -6.779 | -6.82 | -895 | -751 | -733 | 571 | 4875 | 8372 |  | CORR | GENE | 09:24 | 09:47 | 09:50 | 64 | 324 | 11 | EXT |  | 0.89 | (c)
92392.254 | 5.383 | 5.333 | -6.312 | -6.362 | -970 | -755 | -797 | 624 | 5333 | 8372 |  | CORR | GENE | 09:12 | 09:47 | 09:40 | 212 | 346 | 10 | EXT |  | 0.91 | (c)
92392.572 | 5.701 | 5.686 | -5.994 | -6.009 | -1017 | -889 | -761 | 505 | 5686 | 8372 |  | CORR | GENE | 09:04 | 09:25 | 09:46 | 158 | 512 | 11 | EXT |  | 0.9 | (c)
92392.636 | 5.765 | 5.752 | -5.93 | -5.943 | -1633 | -1349 | -1468 | 1303 | 5752 | 8372 |  | CORR | CIGR | 07:25 | 08:11 | 07:52 | 41 | 330 | 10 | EXT |  | 0.89 | (c)
92394.459 | 7.588 | 7.561 | -4.107 | -4.134 | -1486 | -1316 | -1315 | 1145 | 4075 | 8372 |  | CORR | GENE | 07:49 | 08:16 | 08:16 | 59 | 341 | 13 | EXT |  | 0.89 | (c)
92394.552 | 7.681 | 7.629 | -4.014 | -4.066 | 556 | 765 | 775 | 556 | 3976 | 8372 |  | CORR | GENE | 01:18 | 01:52 | 01:54 | 90 | 440 | 10 | EXT |  | 0.89 | (c)
92397.267 | 10.396 | 10.356 | -1.299 | -1.339 | 1342 | 1466 | 1475 | 1342 | 1270 | 8372 |  | CORR | GENE | 03:25 | 03:45 | 03:47 | 69 | 267 | 11 | EXT |  | 0.89 | (c)
92397.729 | 10.858 | 10.827 | -0.837 | -0.868 | -1416 | -1303 | -1290 | 1165 | 821 | 8372 |  | CORR | CIGR | 07:60 | 08:18 | 08:20 | 47 | 251 | 13 | EXT |  | 0.89 | (c)
92398.445 | 11.574 | 11.531 | -0.121 | -0.164 | -996 | -831 | -809 | 622 | 90 | 8372 |  | CORR | GENE | 09:08 | 09:34 | 09:38 | 74 | 374 | 10 | EXT |  | 0.89 | (c)
92402.122 | 3.556 | 3.521 | -8.044 | -8.079 | 92 | 359 | 335 | 92 | 3521 | 8373 |  | CORR | GENE | 03:15 | 03:58 | 03:54 | 84 | 486 | 13 | EXT |  | 0.89 | (c)
92410.166 | 0 | -0.022 | -11.765 | -11.787 | -1394 | -1284 | -1274 | 1154 |  | 8374 | Нарушение формы кольцевого шва | GWAN |  | 11:08 | 11:25 | 11:27 | 0 | 240 |  | EXT | Нарушение формы кольцевого шва Аномалия находится на отводе. |  | (c)
92417.432 | 7.266 | 7.149 | -4.499 | -4.616 | 1643 | 1871 | 1859 | 1643 | 4494 | 8374 |  | CORR | GENE | 07:18 | 07:55 | 07:53 | 122 | 432 | 11 | EXT | Аномалия находится на отводе. | 0.9 | (c)
92431.881 | 0.18 | 0.077 | -11.18 | -11.283 | 100 | 843 | 547 | 100 | 77 | 8376 |  | CORR | GENE | 08:15 | 10:15 | 09:27 | 171 | 894 | 14 | EXT |  | 0.91 | (c)
92433.581 | 1.88 | 1.812 | -9.48 | -9.548 | -1304 | -1303 | -1282 | 1260 | 1812 | 8376 |  | CORR | AXGR | 04:28 | 04:28 | 04:32 | 309 | 44 | 10 | EXT |  | 0.92 | (c)
92458.807 | 4.636 | 4.604 | -6.669 | -6.701 | -918 | -749 | -747 | 575 | 4604 | 8378 |  | GOUG | GENE | 06:06 | 06:33 | 06:33 | 319 | 342 | 8 | EXT | Задир. |  | (c)
92466.983 | 1.507 | 1.491 | -10.238 | -10.254 | -2048 | -1881 | -1916 | 1785 | 1491 | 8379 |  | CORR | CIGR | 09:20 | 09:47 | 09:42 | 44 | 263 | 12 | EXT |  | 0.89 | (c)
92477.221 | 0 | -0.032 | -11.5 | -11.532 | -570 | -432 | -290 | 10 |  | 8380 | Нарушение формы кольцевого шва | GWAN |  | 04:18 | 04:40 | 05:03 | 0 | 560 |  | EXT | Нарушение формы кольцевого шва Аномалия находится на отводе. |  | (c)
92508.958 | 8.517 | 8.336 | -2.938 | -3.119 | -857 | -652 | -716 | 576 | 2778 | 8382 |  | CORR | GENE | 03:28 | 04:01 | 03:50 | 341 | 281 | 10 | EXT | Аномалия находится на отводе. | 0.92 | (c)
92509.364 | 8.923 | 8.876 | -2.532 | -2.579 | -873 | -592 | -692 | 512 | 2435 | 8382 |  | CORR | GENE | 03:25 | 04:10 | 03:54 | 144 | 361 | 10 | EXT | Аномалия находится на отводе. | 0.9 | (c)
92509.855 | 9.414 | 9.396 | -2.041 | -2.059 | -863 | -594 | -705 | 548 | 1991 | 8382 |  | CORR | GENE | 03:27 | 04:10 | 03:52 | 68 | 315 | 10 | EXT | Аномалия находится на отводе. | 0.89 | (c)
92510.165 | 9.724 | 9.703 | -1.731 | -1.752 | -1110 | -673 | -801 | 493 | 1571 | 8382 |  | CORR | GENE | 02:47 | 03:57 | 03:37 | 181 | 617 | 12 | EXT | Аномалия находится на отводе. | 0.9 | (c)
92523.206 | 0 | -0.042 | -11.605 | -11.647 | 195 | 1147 | 1001 | 195 |  | 8384 | Нарушение формы кольцевого шва | GWAN |  | 06:57 | 09:31 | 09:08 | 0 | 1612 |  | EXT | Нарушение формы кольцевого шва Аномалия находится на отводе. |  | (c)
92544.801 | 0 | 0 | -2.025 | -2.025 | 2050 | -2022 | -1946 | 1482 | 0 | 8386 | Непровар / утяжина | GWAN |  | 04:07 | 05:09 | 05:22 | 0 | 929 | 15 | INT | Непровар / утяжина |  | (c)
92567.276 | 0 | -0.028 | -11.335 | -11.363 | 1072 | 1191 | 1511 | 1072 |  | 8389 | Нарушение формы кольцевого шва | GWAN |  | 02:43 | 03:02 | 03:54 | 0 | 879 |  | EXT | Нарушение формы кольцевого шва Аномалия находится на отводе. |  | (c)
92578.683 | 0.072 | 0.024 | -11.538 | -11.586 | -1833 | -1593 | -1550 | 1266 | 24 | 8390 |  | CORR | GENE | 02:08 | 02:47 | 02:54 | 77 | 567 | 12 | EXT |  | 0.89 | (c)
92590.221 | 0 | 0 | -11.42 | -11.42 | -1851 | -1660 | -1650 | 1449 | 0 | 8391 | Смещение кромок | GWAN |  | 09:19 | 09:50 | 09:51 | 0 | 401 | 18 | EXT | Смещение кромок Наружу Аномалия находится на отводе. Величина смещения - 3.4 мм. |  | (c)
92591.095 | 0.874 | 0.603 | -10.546 | -10.817 | -1076 | -920 | -969 | 861 | 603 | 8391 |  | ARTD | GENE | 11:24 | 11:49 | 11:41 | 386 | 215 |  | EXT | Эквивалент потери металла 13%. Аномалия находится на отводе. |  | (c)
92601.641 | 0 | 0 | -10.905 | -10.905 | 1367 | 1537 | 1674 | 1367 | 0 | 8392 | Смещение кромок | GWAN |  | 04:34 | 05:01 | 05:23 | 0 | 614 | 19 | EXT | Смещение кромок Наружу Аномалия находится на отводе. Величина смещения - 3.6 мм. Аномалия находится на упругопластическом изгибе: R=521 D, максимальное растяжение на 8.7 час. |  | (c)
92601.641 | 0 | 0 | -10.905 | -10.905 | -948 | -559 | -668 | 387 | 0 | 8392 | Смещение кромок | GWAN |  | 10:20 | 11:23 | 11:06 | 0 | 561 | 20 | EXT | Смещение кромок Вовнутрь Аномалия находится на отводе. Величина смещения - 3.7 мм. Аномалия находится на упругопластическом изгибе: R=521 D, максимальное растяжение на 8.7 час. |  | (c)
92636.157 | 0.636 | 0.531 | -10.829 | -10.934 | -2030 | -1832 | -1845 | 1660 | 531 | 8395 |  | CORR | GENE | 06:43 | 07:15 | 07:13 | 479 | 370 | 10 | EXT | Аномалия находится на упругопластическом изгибе: R=898 D, максимальное растяжение на 5.1 час. | 0.93 | (c)
92636.654 | 1.133 | 0.972 | -10.332 | -10.493 | 1390 | 1625 | 1607 | 1390 | 972 | 8395 |  | CORR | GENE | 03:55 | 04:33 | 04:30 | 192 | 435 | 12 | EXT | Аномалия находится на упругопластическом изгибе: R=922 D, максимальное растяжение на 5 час. | 0.91 | (c)
92647.6 | 0.614 | 0.601 | -10.796 | -10.809 | 1328 | 1584 | 1490 | 1328 | 601 | 8396 |  | CORR | CIGR | 07:39 | 08:20 | 08:05 | 53 | 323 | 11 | EXT |  | 0.89 | (c)
92660.051 | 1.655 | 1.642 | -9.695 | -9.708 | -2128 | -1969 | -1977 | 1826 | 1642 | 8397 |  | CORR | GENE | 08:31 | 08:57 | 08:55 | 66 | 302 | 12 | EXT |  | 0.89 | (c)
92668.209 | 9.813 | 9.795 | -1.537 | -1.555 | 1827 | 2077 | -2152 | 1669 | 1525 | 8397 |  | CORR | CIGR | 07:09 | 07:50 | 08:27 | 30 | 965 | 13 | EXT |  | 0.89 | (c)
92669.822 | 0.076 | 0.033 | -11.119 | -11.162 | -12 | 182 | 291 | 0 | 33 | 8398 |  | CORR | GENE | 01:55 | 02:26 | 02:44 | 101 | 606 | 12 | EXT | Аномалия находится на отводе. | 0.89 | (c)
92670.241 | 0.495 | 0.454 | -10.7 | -10.741 | -108 | -13 | 34 | 0 | 454 | 8398 |  | CORR | GENE | 01:40 | 01:55 | 02:02 | 69 | 284 | 12 | EXT | Аномалия находится на отводе. | 0.89 | (c)
92678.537 | 8.791 | 8.755 | -2.404 | -2.44 | 165 | 327 | 310 | 165 | 2391 | 8398 |  | CORR | CIGR | 02:23 | 02:50 | 02:47 | 49 | 292 | 12 | EXT | Аномалия находится на отводе. | 0.89 | (c)
92681.002 | 0.061 | 0.042 | -11.079 | -11.098 | -1145 | -758 | -805 | 465 | 42 | 8399 |  | CORR | GENE | 07:56 | 08:58 | 08:51 | 99 | 681 | 12 | EXT |  | 0.89 | (c)
92685.531 | 4.59 | 4.575 | -6.55 | -6.565 | 835 | 984 | 976 | 835 | 4575 | 8399 |  | CORR | CIGR | 01:15 | 01:39 | 01:38 | 41 | 282 | 11 | EXT |  | 0.89 | (c)
92703.611 | 0 | -0.021 | -11.47 | -11.491 | 364 | 519 | 560 | 364 |  | 8401 | Нарушение формы кольцевого шва | GWAN |  | 01:20 | 01:45 | 01:52 | 0 | 393 |  | EXT | Нарушение формы кольцевого шва |  | (c)
92769.66 | 8.794 | 8.759 | -2.936 | -2.971 | 919 | 976 | 959 | 919 | 2908 | 8406 |  | DENT | GENE | 09:51 | 10:01 | 09:58 | 63 | 80 | 0.2 | N/A | Глубина вмятины: 3 мм (0,2%). Линейка: 6 см в (876 см; 10:01 ч:мин) Аномалия находится вблизи дефекта потери металла. |  | (c)
92769.697 | 8.831 | 8.796 | -2.899 | -2.934 | 1166 | 1194 | 1191 | 1166 | 2877 | 8406 |  | DENT | PITT | 10:31 | 10:36 | 10:35 | 57 | 50 | 0.3 | N/A | Глубина вмятины: 4 мм (0,3%). Линейка: 6 см в (880 см; 10:36 ч:мин) Аномалия находится вблизи дефекта потери металла. |  | (c)
92769.699 | 8.833 | 8.771 | -2.897 | -2.959 | 942 | 1139 | 1091 | 942 | 2686 | 8406 |  | GOUG | GENE | 09:55 | 10:27 | 10:19 | 273 | 298 | 7 | EXT | Зона задиров. |  | (c)
92769.874 | 9.008 | 8.961 | -2.722 | -2.769 | 1099 | 1135 | 1143 | 1099 | 2666 | 8406 |  | DENT | GENE | 10:21 | 10:26 | 10:28 | 103 | 88 | 0.4 | N/A | Глубина вмятины: 5 мм (0,4%). Линейка: 10 см в (896 см; 10:26 ч:мин) Аномалия находится вблизи дефекта потери металла. |  | (c)
92795.206 | 0 | -0.022 | -11.735 | -11.757 | 1970 | 2112 | -2169 | 1847 |  | 8409 | Нарушение формы кольцевого шва | GWAN |  | 10:08 | 10:31 | 10:60 | 0 | 644 |  | EXT | Нарушение формы кольцевого шва Аномалия находится на отводе. |  | (c)
92825.743 | 7.122 | 7.075 | -4.463 | -4.51 | 178 | 477 | 374 | 178 | 4406 | 8411 |  | CORR | GENE | 06:04 | 06:52 | 06:35 | 104 | 391 | 10 | EXT | Аномалия находится на отводе. | 0.89 | (c)
92830.141 | 11.52 | 11.488 | -0.065 | -0.097 | 340 | 1019 | 807 | 340 | 37 | 8411 |  | CORR | GENE | 06:30 | 08:19 | 07:45 | 60 | 934 | 13 | EXT | Аномалия находится на отводе. | 0.89 | (c)
92841.776 | 0 | -0.037 | -11.26 | -11.297 | 1639 | -2072 | 2218 | 1639 |  | 8413 | Нарушение формы кольцевого шва | GWAN |  | 09:50 | 11:51 | 11:24 | 0 | 1157 |  | EXT | Нарушение формы кольцевого шва Аномалия находится на отводе. |  | (c)
92944.691 | 0 | 0 | -11.185 | -11.185 | -973 | -893 | -625 | 277 | 0 | 8422 | Смещение кромок | GWAN |  | 03:54 | 04:07 | 04:50 | 0 | 695 | 16 | EXT | Смещение кромок Наружу Величина смещения - 3.1 мм. |  | (c)
92989.861 | 0 | -0.035 | -11.735 | -11.77 | -1379 | -834 | -984 | 590 |  | 8426 | Нарушение формы кольцевого шва | GWAN |  | 11:40 | 01:07 | 12:43 | 0 | 789 |  | EXT | Нарушение формы кольцевого шва Аномалия находится на упругопластическом изгибе: R=732 D, максимальное растяжение на 5.1 час. |  | (c)
93001.596 | 0 | -0.035 | -11.49 | -11.525 | -412 | -50 | 831 | 0 |  | 8427 | Нарушение формы кольцевого шва | GWAN |  | 07:48 | 08:46 | 11:08 | 0 | 2485 |  | EXT | Нарушение формы кольцевого шва Аномалия находится на упругопластическом изгибе: R=573 D, максимальное растяжение на 5 час. |  | (c)
93013.347 | 0.261 | 0.185 | -11.439 | -11.515 | 1770 | 1821 | 1828 | 1770 | 185 | 8428 |  | DENT | GENE | 11:37 | 11:45 | 11:46 | 146 | 115 | 0.8 | N/A | Глубина вмятины: 12 мм (0,8%). Линейка: 15 см в (19 см; 11:45 ч:мин) Аномалия находится на упругопластическом изгибе. |  | (c)
93013.841 | 0.755 | 0.734 | -10.945 | -10.966 | -910 | -795 | -689 | 468 | 734 | 8428 |  | CORR | GENE | 04:24 | 04:43 | 04:60 | 81 | 442 | 10 | EXT | Аномалия находится на упругопластическом изгибе: R=642 D, максимальное растяжение на 5.3 час. | 0.89 | (c)
93026.729 | 1.943 | 1.915 | -9.597 | -9.625 | -2031 | -1936 | -1959 | 1887 | 1915 | 8429 |  | CORR | CIGR | 08:24 | 08:39 | 08:36 | 43 | 144 | 12 | EXT | Аномалия находится на упругопластическом изгибе: R=848 D, максимальное растяжение на 6.3 час. | 0.89 | (c)
93062.626 | 4.24 | 3.861 | -7.225 | -7.604 | -103 | -67 | -69 | 35 | 3861 | 8432 |  | CORR | GENE | 04:37 | 04:43 | 04:43 | 507 | 68 | 18 | EXT | Аномалия находится на упругопластическом изгибе: R=405 D, максимальное растяжение на 11.4 час. | 0.98 | (c)
93063.025 | 4.639 | 4.622 | -6.826 | -6.843 | -129 | -44 | -14 | 0 | 4622 | 8432 |  | CORR | CIGR | 04:33 | 04:47 | 04:51 | 30 | 229 | 10 | EXT | Аномалия находится на упругопластическом изгибе: R=406 D, максимальное растяжение на 11.4 час. | 0.89 | (c)
93064.142 | 5.756 | 5.197 | -5.709 | -6.268 | -98 | -39 | -52 | 6 | 5197 | 8432 |  | CORR | GENE | 04:38 | 04:47 | 04:45 | 796 | 92 | 14 | EXT | Аномалия находится на упругопластическом изгибе: R=419 D, максимальное растяжение на 11.4 час. | 0.98 | (c)
93065.589 | 7.203 | 6.843 | -4.262 | -4.622 | -348 | -262 | -283 | 218 | 3814 | 8432 |  | CORR | GENE | 03:58 | 04:11 | 04:08 | 808 | 130 | 11 | EXT | Аномалия находится на упругопластическом изгибе: R=446 D, максимальное растяжение на 11.3 час. | 0.96 | (c)
93067.854 | 9.468 | 9.096 | -1.997 | -2.369 | 985 | 1063 | 1067 | 985 | 1347 | 8432 |  | CORR | GENE | 07:33 | 07:45 | 07:46 | 1022 | 163 | 11 | EXT | Аномалия находится на упругопластическом изгибе: R=491 D, максимальное растяжение на 11.3 час. | 0.97 | (c)
93068.043 | 9.657 | 9.326 | -1.808 | -2.139 | -356 | -308 | -306 | 255 | 1607 | 8432 |  | CORR | GENE | 03:56 | 04:04 | 04:04 | 532 | 102 | 10 | EXT | Аномалия находится на упругопластическом изгибе: R=495 D, максимальное растяжение на 11.3 час. | 0.94 | (c)
93069.621 | 11.235 | 10.751 | -0.23 | -0.714 | 962 | 967 | 1030 | 962 | 56 | 8432 |  | CORR | GENE | 07:29 | 07:30 | 07:40 | 658 | 135 | 10 | EXT | Аномалия находится на упругопластическом изгибе: R=521 D, максимальное растяжение на 11.3 час. | 0.95 | (c)
93073.226 | 3.375 | 2.373 | -8.325 | -9.327 | -729 | -693 | -619 | 508 | 2373 | 8433 |  | CORR | GENE | 07:24 | 07:30 | 07:42 | 1211 | 221 | 10 | EXT | Аномалия находится на упругопластическом изгибе: R=563 D, максимальное растяжение на 11.1 час. | 0.96 | (c)
93074.939 | 5.088 | 4.26 | -6.612 | -7.44 | -695 | -672 | -608 | 520 | 4260 | 8433 |  | CORR | GENE | 07:29 | 07:33 | 07:44 | 1584 | 175 | 11 | EXT | Аномалия находится на упругопластическом изгибе: R=594 D, максимальное растяжение на 11.1 час. | 0.98 | (c)
93077.167 | 7.316 | 7.139 | -4.384 | -4.561 | -631 | -600 | -586 | 541 | 4223 | 8433 |  | CORR | GENE | 07:40 | 07:45 | 07:47 | 338 | 89 | 10 | EXT | Аномалия находится на упругопластическом изгибе: R=623 D, максимальное растяжение на 11 час. | 0.92 | (c)
93081.517 | 11.666 | 11.522 | -0.034 | -0.178 | -1971 | -1078 | -1332 | 692 | 34 | 8433 |  | CORR | GENE | 04:04 | 06:28 | 05:47 | 144 | 1279 | 12 | EXT | Аномалия находится на упругопластическом изгибе: R=959 D, максимальное растяжение на 10.3 час. | 0.9 | (c)
93081.551 | 0 | -0.017 | -10.87 | -10.887 | 2157 | -1276 | -1460 | 616 |  | 8434 | Нарушение формы кольцевого шва | GWAN |  | 04:09 | 06:55 | 06:25 | 0 | 1688 |  | EXT | Нарушение формы кольцевого шва Аномалия находится на упругопластическом изгибе: R=959 D, максимальное растяжение на 10.3 час. |  | (c)
93083.325 | 1.774 | 1.611 | -9.096 | -9.259 | -1552 | -1379 | -1417 | 1281 | 1611 | 8434 |  | CORR | GENE | 06:10 | 06:38 | 06:32 | 172 | 271 | 10 | EXT |  | 0.9 | (c)
93092.274 | 10.723 | 10.708 | -0.147 | -0.162 | -1713 | -1504 | -1494 | 1274 | 95 | 8434 |  | CORR | GENE | 05:44 | 06:18 | 06:20 | 67 | 439 | 12 | EXT |  | 0.89 | (c)
93092.421 | 0 | -0.035 | -11.37 | -11.405 | -97 | 62 | 1045 | 0 |  | 8435 | Нарушение формы кольцевого шва | GWAN |  | 08:22 | 08:47 | 11:26 | 0 | 2284 |  | EXT | Нарушение формы кольцевого шва Аномалия находится на отводе. |  | (c)
93092.514 | 0.093 | 0.054 | -11.277 | -11.316 | -1438 | -1026 | -959 | 480 | 54 | 8435 |  | CORR | GENE | 04:45 | 05:52 | 06:02 | 130 | 958 | 10 | EXT | Аномалия находится на отводе. | 0.9 | (c)
93097.019 | 4.598 | 4.552 | -6.772 | -6.818 | -2126 | -2075 | -2090 | 2054 | 4552 | 8435 |  | DENT | GENE | 02:54 | 03:02 | 02:60 | 84 | 72 | 0.3 | N/A | Глубина вмятины: 4 мм (0,3%). Линейка: 8 см в (455 см; 03:02 ч:мин) Аномалия находится на отводе. |  | (c)
93102.999 | 10.578 | 10.544 | -0.792 | -0.826 | -1483 | -704 | -1056 | 629 | 624 | 8435 |  | CORR | GENE | 04:38 | 06:44 | 05:47 | 202 | 854 | 10 | EXT | Аномалия находится на отводе. | 0.9 | (c)
93103.702 | 11.281 | 11.202 | -0.089 | -0.168 | -1624 | -713 | -1096 | 568 | 29 | 8435 |  | CORR | GENE | 04:15 | 06:42 | 05:40 | 139 | 1056 | 10 | EXT | Аномалия находится на отводе. | 0.9 | (c)
93115.061 | 0 | -0.021 | -11.445 | -11.466 | -1391 | -731 | -948 | 505 |  | 8437 | Нарушение формы кольцевого шва | GWAN |  | 10:37 | 00:23 | 11:48 | 0 | 885 |  | EXT | Нарушение формы кольцевого шва Аномалия находится на отводе. |  | (c)
93115.061 | 0 | -0.011 | -11.445 | -11.456 | -67 | 26 | 125 | 0 |  | 8437 | Нарушение формы кольцевого шва | GWAN |  | 02:10 | 02:25 | 02:41 | 0 | 383 |  | EXT | Нарушение формы кольцевого шва Аномалия находится на отводе. |  | (c)
93121.8 | 6.739 | 6.672 | -4.706 | -4.773 | 1266 | 1378 | 1439 | 1266 | 4696 | 8437 |  | CORR | GENE | 05:46 | 06:04 | 06:14 | 77 | 347 | 12 | EXT | Аномалия находится на отводе. | 0.89 | (c)
93152.98 | 3.794 | 3.268 | -7.076 | -7.602 | -2099 | -1954 | -2013 | 1926 | 3268 | 8440 |  | CORR | GENE | 04:02 | 04:25 | 04:16 | 893 | 172 | 17 | EXT | Аномалия находится на упругопластическом изгибе: R=669 D, максимальное растяжение на 11.9 час. | 1.01 | (b)
93170.455 | 10.399 | 10.347 | -1.036 | -1.088 | 127 | 358 | 488 | 127 | 930 | 8441 |  | CORR | GENE | 02:23 | 03:01 | 03:22 | 158 | 722 | 11 | EXT |  | 0.9 | (c)
93170.563 | 10.507 | 10.432 | -0.928 | -1.003 | 1668 | 1792 | 2069 | 1668 | 874 | 8441 |  | CORR | GENE | 06:32 | 06:52 | 07:37 | 129 | 803 | 10 | EXT |  | 0.89 | (c)
93171.144 | 11.088 | 11.054 | -0.347 | -0.381 | 236 | 519 | 601 | 236 | 319 | 8441 |  | CORR | GENE | 02:41 | 03:27 | 03:40 | 62 | 731 | 11 | EXT |  | 0.89 | (c)
93182.043 | 10.552 | 9.905 | -1.193 | -1.84 | 1877 | 1940 | 1931 | 1877 | 317 | 8442 |  | CORR | GENE | 07:43 | 07:53 | 07:52 | 1523 | 107 | 14 | EXT | Аномалия находится на отводе. | 1 | (b)
93183.313 | 0.077 | 0.036 | -11.503 | -11.544 | 2077 | -2085 | -1708 | 1032 | 36 | 8443 |  | CORR | GENE | 02:13 | 03:02 | 04:02 | 143 | 1352 | 10 | EXT | Аномалия находится на отводе. | 0.9 | (c)
93183.399 | 0.163 | 0.073 | -11.417 | -11.507 | -308 | -265 | -254 | 200 | 73 | 8443 |  | CORR | GENE | 07:48 | 07:55 | 07:57 | 634 | 108 | 10 | EXT | Аномалия находится на отводе. | 0.94 | (c)
93194.94 | 0.124 | 0.063 | -11.251 | -11.312 | 2013 | 2167 | -2175 | 1902 | 63 | 8444 |  | CORR | GENE | 08:19 | 08:44 | 09:03 | 80 | 546 | 14 | EXT |  | 0.89 | (c)
93211.942 | 5.751 | 5.6 | -5.839 | -5.99 | 2201 | -2103 | -1861 | 1462 | 5600 | 8445 |  | CORR | GENE | 01:60 | 02:25 | 03:04 | 203 | 798 | 10 | EXT | Аномалия находится на отводе. | 0.9 | (c)
93231.903 | 2.577 | 2.545 | -8.693 | -8.725 | 1702 | 1898 | 1854 | 1702 | 2545 | 8447 |  | CORR | GENE | 04:41 | 05:12 | 05:05 | 60 | 303 | 10 | EXT |  | 0.89 | (c)
93238.643 | 9.317 | 9.286 | -1.953 | -1.984 | 1414 | 1706 | 1589 | 1414 | 1952 | 8447 |  | CORR | CIGR | 03:54 | 04:41 | 04:22 | 32 | 349 | 11 | EXT |  | 0.89 | (c)
93262.488 | 10.297 | 10.26 | -0.903 | -0.94 | 77 | 202 | 238 | 77 | 883 | 8449 |  | CORR | GENE | 09:57 | 10:17 | 10:23 | 57 | 322 | 10 | EXT |  | 0.89 | (c)
93263.48 | 0.089 | 0.027 | -11.656 | -11.718 | -1837 | -1579 | -1420 | 1002 | 27 | 8450 |  | CORR | GENE | 03:10 | 03:52 | 04:18 | 82 | 835 | 13 | EXT |  | 0.89 | (c)
93263.961 | 0.57 | 0.416 | -11.175 | -11.329 | -1847 | -1585 | -1596 | 1345 | 416 | 8450 |  | CORR | GENE | 03:09 | 03:51 | 03:49 | 196 | 502 | 10 | EXT |  | 0.9 | (c)
93270.361 | 6.97 | 6.941 | -4.775 | -4.804 | -1795 | -1621 | -1669 | 1543 | 4763 | 8450 |  | CORR | CIGR | 03:17 | 03:45 | 03:37 | 41 | 252 | 11 | EXT |  | 0.89 | (c)
93300.038 | 1.897 | 1.878 | -9.728 | -9.747 | -1421 | -1307 | -1351 | 1281 | 1878 | 8453 |  | CORR | CIGR | 03:02 | 03:20 | 03:13 | 19 | 140 | 11 | EXT |  | 0.89 | (c)
93300.373 | 2.232 | 2.205 | -9.393 | -9.42 | -1260 | -1204 | -1201 | 1141 | 2205 | 8453 |  | CORR | CIGR | 03:28 | 03:37 | 03:37 | 28 | 119 | 12 | EXT |  | 0.89 | (c)
93350.449 | 6.288 | 6.206 | -5.427 | -5.509 | 656 | 718 | 725 | 656 | 5351 | 8457 |  | DENT | GENE | 07:40 | 07:50 | 07:51 | 158 | 136 | 0.7 | N/A | Глубина вмятины: 10 мм (0,7%). Линейка: 16 см в (621 см; 07:50 ч:мин) |  | (c)
93355.801 | 11.64 | 11.599 | -0.075 | -0.116 | 1717 | 2003 | 1954 | 1717 | 41 | 8457 |  | CORR | GENE | 10:32 | 11:18 | 11:10 | 75 | 474 | 15 | EXT |  | 0.89 | (c)
93357.148 | 1.272 | 1.238 | -10.093 | -10.127 | -1002 | -857 | -865 | 728 | 1238 | 8458 |  | CORR | CIGR | 03:45 | 04:09 | 04:07 | 54 | 274 | 13 | EXT |  | 0.89 | (c)
93357.837 | 1.961 | 1.943 | -9.404 | -9.422 | -1030 | -861 | -858 | 685 | 1943 | 8458 |  | CORR | CIGR | 03:41 | 04:08 | 04:09 | 45 | 345 | 11 | EXT |  | 0.89 | (c)
93389.711 | 0 | 0 | -11.585 | -11.585 | 943 | 1384 | 1319 | 943 | 0 | 8461 | Смещение кромок | GWAN |  | 02:43 | 03:54 | 03:44 | 0 | 751 | 19 | EXT | Смещение кромок Наружу Величина смещения - 3.6 мм. |  | (c)
93389.711 | 0 | 0 | -11.585 | -11.585 | 2019 | 2097 | 2182 | 2019 | 0 | 8461 | Смещение кромок | GWAN |  | 05:37 | 05:49 | 06:03 | 0 | 325 | 17 | EXT | Смещение кромок Наружу Величина смещения - 3.1 мм. |  | (c)
93389.711 | 0 | 0 | -11.585 | -11.585 | -1966 | -1814 | -1808 | 1649 | 0 | 8461 | Смещение кромок | GWAN |  | 06:54 | 07:18 | 07:19 | 0 | 317 | 15 | EXT | Смещение кромок Наружу Величина смещения - 2.8 мм. |  | (c)
93396.516 | 6.805 | 6.759 | -4.78 | -4.826 | 707 | 896 | 928 | 707 | 4729 | 8461 |  | CORR | GENE | 02:05 | 02:35 | 02:41 | 97 | 441 | 11 | EXT | Аномалия находится на упругопластическом изгибе: R=862 D, максимальное растяжение на 11.9 час. | 0.89 | (c)
93399.538 | 9.827 | 9.636 | -1.758 | -1.949 | 689 | 801 | 1091 | 689 | 675 | 8461 |  | CORR | GENE | 02:02 | 02:20 | 03:07 | 1274 | 803 | 10 | EXT | Аномалия находится на упругопластическом изгибе: R=586 D, максимальное растяжение на 11.8 час. | 0.96 | (c)
93412.901 | 0 | -0.022 | -4.56 | -4.582 | -936 | -53 | -384 | 0 |  | 8463 | Нарушение формы кольцевого шва | GWAN |  | 04:19 | 06:42 | 05:48 | 0 | 1105 |  | EXT | Нарушение формы кольцевого шва Аномалия находится на упругопластическом изгибе: R=480 D, максимальное растяжение на 11.9 час. |  | (c)
93420.361 | 0 | -0.028 | -3.59 | -3.618 | 570 | 1479 | 1138 | 570 |  | 8465 | Нарушение формы кольцевого шва | GWAN |  | 00:12 | 02:39 | 01:44 | 0 | 1137 |  | EXT | Нарушение формы кольцевого шва |  | (c)